## Sheet
기준일자 | Heat No | 구분 | LADLE NO | 강종명 | 고철장입량 | 전력사용량 | 용락 | 측온 | 측온(최종) | LHF도착 | 측운온도 | EAF출강온도 | LF LADLE도착온도 | 전기로 산소사용량 | Al 회수율(%) | Super Cone | Forged Cone | 코크스 사용량 | 이월출강전 | 이월출강후 | 베어링강 잔강이월(7톤)전 | 베어링강 잔강이월(7톤)후 | 전기로 COKES | 전기로 Fe-Mn(H) | 전기로 Fe-Mn(M) | 전기로 Si | 전기로 SuperCone | 전기로 ForgedAl | 전기로 C | 전기로 Mn | 전기로 Si | 전기로 Al | LF총작업시간 | LF전력사용량 | LF LADLE출발온도 | LF C | LF Mn | LF Si | LF Al | FEO | CAAO | AL2O3 | SIO2 | 염기도 | C/A | M.P | JG_STD | 최저진공(분) | VD NO | 진공도 | 출발 T | 턴디쉬 T | 진정기(약교반) | 산소(ppm) | VD LADLE도착일시 | VD LADLE도착온도 | VD 가탄재 | VD Fe-Mn(H) | VD Fe-Mn(M) | VD Si | VD SuperCone | VD Al Wire | VD ForgedAl | VD C | VD Mn | VD Si | VD Al | 수강량 | 총작업시간 | 홀딩시간(출발~주입) | 총체류시간 | %AL LHF 도착 | %AL RH 도착 | %AL 최종 | %S 용락 | %S LHF 도착 | %S LHF 132 | %S RH 도착 | %S 최종
2021-01-01 | A61719 | B | 35 | P-STB2 | 104 | 39200 | 0.0643 | 0.2175 | 0.2175 | 0.281 | 1581 | 1581 | 1542 | 2827 | 59.3 |  |  | 0 | 미정 | 선택 | 미정 | 미정 | 0 | 0 | 0 | 0 | 0 | 0 | 0.0643 | 0.0745 | 0.0029 | 0.14 | 48 | 6700 | 1560 | 0.9587 | 0.2954 | 0.2106 | 0.024 | 0.147 | 57.476 | 23.057 | 8.269 | 6.95 | 2.492 | 1456 | 25 | 30 | 3 | 0.3 | 73 | 35 | 미정 |  | 2021-01-01 07:21 | 1560 |  | 0 | 28 | 0 | 0 | 0 | 0 | 0.965 | 0.3563 | 0.2429 | 0.0124 | 112300 | 82 | 26 | 149 | 0.0598 | 0.0152 | 0.01 | 0.0397 | 0.0432 | 0.0111 | 0.0032 | 0.0041
2021-01-01 | B61218 | T | 1 | 30MNVS6M | 104 | 39800 | 0.0516 | 0.059 | 0.0447 | 0.1026 | 1591 | 1585 | 1570 | 3095 |  |  |  | 0 | 미정 | 미정 | 미정 | 미정 | 0 | 0 | 0 | 151 | 0 | 0 | 0.0516 | 0.0464 | 0.0258 | 0.0563 | 52 | 8200 | 1660 | 0.1658 | 1.2274 | 0.1944 | 0.005 | [6 empty] | 1502 | 13 | 14 | 1 | 0.24 | 89 | 37 | 미정 |  | 2021-01-01 07:25 | 1654 |  | 82 | 0 | 41 | 0 | 0 | 0 | 0.271 | 1.5379 | 0.2886 | 0.0187 |  | 92 | 30 | 173 | 0.0028 | 0.006 | 0.0153 | 0.0411 | 0.0324 | 0.0193 | 0.0197 | 0.0465
2021-01-01 | A61720 | B | 32 | P-STB2 | 104 | 40400 | 0.0498 | 0.1172 | 0.1129 | 0.2501 | 1564 | 1598 | 1559 | 2868 | 51.3 |  |  | 0 | 미정 | 선택 | 미정 | 미정 | 0 | 0 | 0 | 0 | 0 | 0 | 0.0498 | 0.0825 | 0.0031 | 0.3772 | 48 | 6100 | 1566 | 0.8928 | 0.3047 | 0.2005 | 0.0268 | 0.129 | 56.847 | 22.295 | 8.022 | 7.086 | 2.549 | 1456 | 25 | 30 | 3 | 0.27 | 62 | 25 | 미정 |  | 2021-01-01 08:25 | 1566 |  | 0 | 24 | 0 | 0 | 0 | 0 | 0.97 | 0.378 | 0.2593 | 0.0155 | 106700 | 77 | 26 | 156 | 0.0562 | 0.0189 | 0.0115 | 0.0524 | 0.0422 | 0.014 | 0.0063 | 0.0051
2021-01-01 | B61219 | T | 11 | 30MNVS6M | 104 | 39100 | 0.0549 | 0.0558 | 0.0639 | 0.1662 | 1561 | 1569 | 1511 | 3166 |  |  |  | 0 | 미정 | 미정 | 미정 | 미정 | 0 | 0 | 0 | 121 | 0 | 0 | 0.0549 | 0.0737 | 0.0094 | 0.0038 | 59 | 9500 | 1620 | 0.2025 | 1.1809 | 0.1816 | 0.0044 | [6 empty] | 1502 | 13 | 14 | 1 | 0.27 | 58 | 36 | 미정 |  | 2021-01-01 08:54 | 1624 |  | 111 | 0 | 47 | 0 | 0 | 0 | 0.271 | 1.5228 | 0.2851 | 0.0152 | 103100 |  | 17 | 145 | 0.0041 | 0.0048 | 0.0135 | 0.0445 | 0.0609 | 0.0186 | 0.0175 | 0.0452
2021-01-01 | A61721 | B | 18 | P-STB2 | 101 | 38300 | 0.0464 | 0.1431 | 0.1431 | 0.2757 | 1623 | 1623 | 1570 | 2913 | 54.7 |  |  | 0 | 미정 | 선택 | 미정 | 미정 | 0 | 0 | 0 | 0 | 0 | 0 | 0.0464 | 0.0612 | 0.0065 | 0.111 | 50 | 6000 | 1566 | 0.9289 | 0.2954 | 0.207 | 0.0217 | 0.155 | 57.694 | 21.905 | 7.948 | 7.258 | 2.633 | 1456 | 25 | 30 | 3 | 0.28 | 67 | 29 | 미정 |  | 2021-01-01 09:25 | 1566 |  | 0 | 22 | 0 | 0 | 0 | 0 | 0.982 | 0.3714 | 0.2463 | 0.0103 | 107100 | 94 | 36 | 176 | 0.0608 | 0.0131 | 0.0079 | 0.0409 | 0.0432 | 0.0142 | 0.0041 | 0.0044
2021-01-01 | B61220 | T | 10 | 30MNVS6M | 104 | 39500 | 0.0536 | 0.0389 | 0.0597 | 0.0948 | 1567 | 1579 | 1532 | 3092 |  |  |  | 0 | 미정 | 미정 | 미정 | 미정 | 0 | 0 | 0 | 121 | 0 | 0 | 0.0536 | 0.0713 | 0.0041 | 0.045 | 43 | 7500 | 1633 | 0.1939 | 1.2029 | 0.1614 | 0.0035 | [6 empty] | 1502 | 13 | 13 | 1 | 0.25 | 61 | 17 | 미정 |  | 2021-01-01 09:52 | 1625 |  | 99 | 0 | 34 | 0 | 0 | 0 | 0.2759 | 1.5182 | 0.2802 | 0.0149 | 101050 |  | 35 | 160 | 0.0022 | 0.0047 | 0.0116 | 0.0312 | 0.0593 | 0.0193 | 0.0172 | 0.0488
2021-01-01 | A61722 | B | 5 | SCM420HB | 96 | 37500 | 0.0684 | 0.1237 | 0.0979 | 0.0849 | 1607 | 1604 | 1564 | 2812 | 28.2 |  |  | 0 | 미정 | 선택 | 미정 | 미정 | 0 | 0 | 0 | 0 | 0 | 0 | 0.0684 | 0.0964 | 0.004 | 0.193 | 51 | 8300 | 1678 | 0.1594 | 0.8543 | 0.1041 | 0.008 | [6 empty] | 1508 | 16 | 21 | 1 | 0.23 | 99 | 31 | 미정 |  | 2021-01-01 10:28 | 1678 |  | 82 | 0 | 81 | 0 | 0 | 0 | 0.223 | 0.8851 | 0.2625 | 0.0143 | 97400 | 87 | 65 | 234 | 0.039 | 0.0105 | 0.0227 | 0.0605 | 0.0572 | 0.0243 | 0.0093 | 0.0067
2021-01-01 | B61221 | T | 20 | 30MNVS6M | 104 | 39600 | 0.0549 | 0.0749 | 0.0749 | 0.1284 | 1573 | 1573 | 1542 | 3086 |  |  |  | 0 | 미정 | 미정 | 미정 | 미정 | 0 | 0 | 0 | 120 | 0 | 0 | 0.0549 | 0.0623 | 0.0042 | 0.1822 | 60 | 10000 | 1640 | 0.1616 | 1.0564 | 0.1745 | 0.0033 | [6 empty] | 1502 | 13 | 13 | 1 | 0.34 | 64 | 9 | 미정 |  | 2021-01-01 11:11 | 1627 |  | 90 | 0 | 56 | 0 | 0 | 0 | 0.285 | 1.5477 | 0.2743 | 0.015 | 99800 |  | 7 | 137 | 0.0023 | 0.0068 | 0.0129 | 0.0384 | 0.0537 | 0.0361 | 0.0177 | 0.045
2021-01-01 | A61723 | B | 35 | SCM420HB | 93 | 34400 | 0.0383 | 0.1736 | 0.0563 | 0.0528 | 1611 | 1620 | 1584 | 3148 | 19.5 |  |  | 0 | 미정 | 선택 | 미정 | 미정 | 0 | 0 | 0 | 0 | 0 | 0 | 0.0383 | 0.065 | 0.0019 | 0.0059 | 69 | 7100 | 1640 | 0.1836 | 0.822 | 0.1826 | 0.0177 | [6 empty] | 1508 | 16 | 16 | 1 | 0.25 | 75 | 32 | 미정 |  | 2021-01-01 12:03 | 1647 |  | 47 | 0 | 42 | 0 | 0 | 0 | 0.217 | 0.8912 | 0.263 | 0.0222 | 91600 | 59 | 40 | 189 | 0.0239 | 0.0128 | 0.0232 | 0.0507 | 0.0581 | 0.027 | 0.0091 | 0.0064
2021-01-01 | B61222 | B | 1 | SCM420HB | 104 | 39900 | 0.0667 | 0.1052 | 0.0419 | 0.085 | 1545 | 1598 | 1551 | 2862 | 15.5 |  |  | 0 | 미정 | 미정 | 미정 | 미정 | 0 | 0 | 0 | 0 | 0 | 0 | 0.0667 | 0.055 | 0.0025 | 0.2903 | 57 | 8900 | 1651 | 0.1703 | 0.6939 | 0.1515 | 0.0148 | [6 empty] | 1508 | 16 | 16 | 1 | 0.28 | 79 | 28 | 미정 |  | 2021-01-01 12:30 | 1646 |  | 45 | 0 | 16 | 0 | 0 | 0 | 0.225 | 0.8979 | 0.2564 | 0.0225 |  | 63 | 63 | 223 | 0.0224 | 0.0154 | 0.0224 | 0.0616 | 0.0322 | 0.0105 | 0.008 | 0.006
2021-01-01 | B61223 | B | 11 | SCM420HB | 105 | 39600 | 0.0541 | 0.0412 | 0.047 | 0.0651 | 1550 | 1598 | 1541 | 3057 | 26 |  |  | 0 | 미정 | 미정 | 미정 | 미정 | 0 | 0 | 0 | 0 | 0 | 0 | 0.0541 | 0.045 | 0.0031 | 0.2843 | 51 | 8400 | 1640 | 0.1435 | 0.5976 | 0.1126 | 0.0113 | [6 empty] | 1508 | 16 | 17 | 1 | 0.32 | 67 | 23 | 미정 |  | 2021-01-01 13:29 | 1639 |  | 41 | 0 | 34 | 0 | 0 | 0 | 0.212 | 0.8888 | 0.2487 | 0.0091 | 96500 | 74 | 48 | 199 | 0.039 | 0.0116 | 0.0217 | 0.0447 | 0.0615 | 0.0121 | 0.0083 | 0.0073
2021-01-01 | B61224 | B | 10 | SCM420HON | 89 | 35900 | 0.1244 | 0.0711 | 0.0711 | 0.1844 | 1664 | 1664 | 1521 | 2430 | 57.4 |  |  | 0 | 미정 | 미정 | 미정 | 미정 | 0 | 0 | 0 | 0 | 0 | 0 | 0.1244 | 0.1351 | 0.0024 | 0.0441 | 44 | 8000 | 1682 | 0.1876 | 0.6657 | 0.2419 | 0.021 | [6 empty] | 1510 | 16 | 17 | 1 | 0.35 | 75 | 21 | 미정 |  | 2021-01-01 14:41 | 1656 |  | 31 | 0 | 0 | 0 | 0 | 0 | 0.211 | 0.8392 | 0.2365 | 0.0315 | 88150 | 70 | 31 | 174 | 0.098 | 0.0131 | 0.0277 | 0.0674 | 0.0227 | 0.0069 | 0.008 | 0.0153
2021-01-01 | A61724 | B | 32 | SCM420HON | 104 | 40800 | 0.0424 | 0.0944 | 0.0521 | 0.0696 | 1565 | 1622 | 1564 | 3110 | 5.3 |  |  | 0 | 선택 | 미정 | 미정 | 미정 | 0 | 0 | 0 | 0 | 0 | 0 | 0.0424 | 0.0802 | 0.002 | 0.0075 | 62 | 8100 | 1658 | 0.1626 | 0.6663 | 0.2196 | 0.021 | [6 empty] | 1510 | 16 | 17 | 1 | 0 | 74 | 26 | 미정 |  | 2021-01-01 15:55 | 1651 |  | 82 | 0 | 12 | 0 | 0 | 0 | 0.199 | 0.8357 | 0.2533 | 0.0338 | 91000 | 64 | 15 | 148 | 0.0082 | 0.0185 | 0.0287 | 0.0566 | 0.0815 | 0.0547 | 0.0121 | 0.0145
2021-01-01 | A61725 | B | 5 | SCM420HON | 104 | 38800 | 0.0495 | 0.195 | 0.0738 | 0.0975 | 1588 | 1599 | 1540 | 3168 | 38.4 |  |  | 0 | 선택 | 미정 | 미정 | 미정 | 0 | 0 | 0 | 0 | 0 | 0 | 0.0495 | 0.0716 | 0.0048 | 0.1557 | 45 | 7600 | 1638 | 0.173 | 0.7249 | 0.1971 | 0.0303 | [6 empty] | 1510 | 16 | 17 | 1 | 0.32 | 67 | 31 | 미정 |  | 2021-01-01 17:03 | 1648 |  | 50 | 0 | 0 | 0 | 0 | 0 | 0.2068 | 0.8466 | 0.2449 | 0.0339 | 92300 | 71 | 15 | 116 | 0.0544 | 0.0182 | 0.0298 | 0.0574 | 0.0393 | 0.0117 | 0.0108 | 0.0146
2021-01-01 | A61726 | B | 1 | SCM420HON | 104 | 37900 | 0.0678 | 0.0567 | 0.0567 | 0.0906 | 1575 | 1575 | 1529 | 3009 | 26.5 |  |  | 0 | 선택 | 미정 | 미정 | 미정 | 0 | 0 | 0 | 0 | 0 | 0 | 0.0678 | 0.0716 | 0.0052 | 0.1951 | 43 | 7900 | 1640 | 0.1642 | 0.7442 | 0.198 | 0.0131 | [6 empty] | 1510 | 16 | 17 | 1 | 0.32 | 67 | 31 | 미정 |  | 2021-01-01 18:06 | 1640 |  | 33 | 0 | 22 | 0 | 0 | 0 | 0.2052 | 0.8475 | 0.2595 | 0.0322 | 94200 | 90 | 4 | 100 | 0.0321 | 0.016 | 0.0296 | 0.0602 | 0.0555 | 0.0192 | 0.0099 | 0.0145
2021-01-01 | A61727 | B | 18 | AE1055LS | 104 | 39800 | 0.0423 | 0.0769 | 0.057 | 0.1006 | 1585 | 1592 | 1536 | 3028 | 29 |  |  | 0 | 미정 | 미정 | 미정 | 미정 | 0 | 0 | 0 | 0 | 0 | 0 | 0.0423 | 0.0584 | 0.0044 | 0.1216 | 48 | 8200 | 1631 | 0.4247 | 0.663 | 0.1935 | 0.0287 | [6 empty] | 1484 | 25 | 26 | 3 | 0.26 | 93 | 34 | 미정 |  | 2021-01-01 19:14 | 1631 |  | 0 | 24 | 0 | 0 | 0 | 0 | 0.554 | 0.7863 | 0.2459 | 0.0286 | 100600 | 89 | 31 | 154 | 0.0355 | 0.0218 | 0.0226 | 0.0542 | 0.0426 | 0.0093 | 0.0033 | 0.0032
2021-01-01 | B61225 | B | 35 | AE15B35C | 104 | 44200 | 0.061 | 0.0537 | 0.0537 | 0.1184 | 1592 | 1592 | 1523 | 2643 | 38 |  |  | 0 | 미정 | 미정 | 미정 | 미정 | 0 | 0 | 0 | 0 | 0 | 0 | 0.061 | 0.0733 | 0.0036 | 0.1734 | 68 | 12200 | 1661 | 0.2481 | 1.0378 | 0.1474 | 0.0371 | [6 empty] | 1498 | 15 | 21 | 1 | 0.28 | 92 | 41 | 미정 |  | 2021-01-01 20:01 | 1670 |  | 60 | 0 | 0 | 0 | 0 | 0 | 0.323 | 1.1348 | 0.2408 | 0.0292 | 100800 | 76 | 8 | 142 | 0.0616 | 0.0223 | 0.0257 | 0.0492 | 0.0525 | 0.0248 | 0.0086 | 0.0056
2021-01-01 | A61728 | B | 11 | AE1055LS | 105 | 38600 | 0.067 | 0.0546 | 0.0546 | 0.1249 | 1611 | 1611 | 1552 | 3031 | 25.7 |  |  | 0 | 미정 | 미정 | 미정 | 미정 | 0 | 0 | 0 | 0 | 0 | 0 | 0.067 | 0.0792 | 0.0035 | 0.1799 | 40 | 6200 | 1618 | 0.4903 | 0.6481 | 0.1697 | 0.0244 | [6 empty] | 1484 | 25 | 25 | 3 | 0.26 | 76 | 31 | 미정 |  | 2021-01-01 20:10 | 1612 |  | 0 | 20 | 25 | 0 | 0 | 0 | 0.556 | 0.7882 | 0.2361 | 0.0338 | 103850 | 67 | 26 | 146 | 0.0312 | 0.0192 | 0.0287 | 0.0588 | 0.0302 | 0.0092 | 0.0032 | 0.0028
2021-01-01 | B61226 | B | 10 | AE15B35C | 107 | 42800 | 0.1719 | 0.0857 | 0.1405 | 0.1586 | 1587 | 1540 | 1523 | 3013 | 36.1 |  |  | 0 | 미정 | 미정 | 미정 | 미정 | 0 | 0 | 0 | 0 | 0 | 0 | 0.1719 | 0.1006 | 0.007 | 0.0401 | 46 | 8200 | 1652 | 0.2736 | 0.9918 | 0.1627 | 0.0212 | [6 empty] | 1498 | 15 | 15 | 1 | 0.23 | 79 | 38 | 미정 |  | 2021-01-01 21:02 | 1643 |  | 70 | 0 | 33 | 0 | 0 | 0 | 0.324 | 1.1619 | 0.2622 | 0.0161 | 99050 | 76 | 19 | 138 | 0.0556 | 0.0153 | 0.0265 | 0.0659 | 0.0413 | 0.0091 | 0.0061 | 0.0053
2021-01-01 | A61729 | B | 32 | AE1055LS | 103 | 36900 | 0.05 | 0.0993 | 0.0993 | 0.1302 | 1564 | 1564 | 1525 | 2834 | 29.6 |  |  | 0 | 미정 | 미정 | 미정 | 미정 | 0 | 0 | 0 | 0 | 0 | 0 | 0.05 | 0.0615 | 0.0046 | 0.188 | 44 | 7000 | 1613 | 0.4989 | 0.6754 | 0.1701 | 0.0232 | [6 empty] | 1484 | 25 | 25 | 3 | 0.25 | 75 | 29 | 미정 |  | 2021-01-01 21:11 | 1604 |  | 0 | 10 | 24 | 0 | 0 | 0 | 0.5535 | 0.7827 | 0.237 | 0.0297 | 97200 | 64 | 34 | 154 | 0.038 | 0.023 | 0.0258 | 0.0533 | 0.0515 | 0.012 | 0.0039 | 0.0035
2021-01-01 | B61227 | B | 5 | AE15B35C | 105 | 40000 | 0.1079 | 0.0355 | 0.0355 | 0.1093 | 1605 | 1605 | 1540 | 2910 | 35.4 |  |  | 0 | 미정 | 미정 | 미정 | 미정 | 0 | 0 | 0 | 0 | 0 | 0 | 0.1079 | 0.0722 | 0.0036 | 0.1411 | 41 | 7300 | 1640 | 0.2702 | 0.9482 | 0.1624 | 0.0282 | [6 empty] | 1498 | 15 | 17 | 1 | 0.25 | 66 | 27 | 미정 |  | 2021-01-01 22:01 | 1631 |  | 50 | 0 | 21 | 0 | 0 | 0 | 0.326 | 1.1557 | 0.2488 | 0.0246 | 101250 | 80 | 20 | 141 | 0.0547 | 0.023 | 0.0266 | 0.0514 | 0.0541 | 0.0194 | 0.0074 | 0.0058
2021-01-01 | A61730 | B | 20 | AE1055LS | 103 | 37900 | 0.0622 | 0.1058 | 0.1058 | 0.1446 | 1583 | 1583 | 1537 | 2983 | 45 |  |  | 0 | 미정 | 선택 | 미정 | 미정 | 0 | 0 | 0 | 0 | 0 | 0 | 0.0622 | 0.0904 | 0.004 | 0.2185 | 53 | 7700 | 1595 | 0.4593 | 0.5994 | 0.1906 | 0.0335 | [6 empty] | 1484 | 25 | 25 | 3 | 0.25 | 57 | 24 | 미정 |  | 2021-01-01 22:20 | 1595 |  | 0 | 20 | 15 | 0 | 0 | 0 | 0.558 | 0.7729 | 0.2278 | 0.0254 | 102400 | 67 | 17 | 130 | 0.0542 | 0.0248 | 0.0268 | 0.0621 | 0.0397 | 0.0133 | 0.0024 | 0.0035
2021-01-01 | B61228 | B | 1 | AE15B35C | 104 | 39000 | 0.065 | 0.0868 | 0.0868 | 0.0992 | 1581 | 1581 | 1531 | 3078 | 23.5 |  |  | 0 | 미정 | 미정 | 미정 | 미정 | 0 | 0 | 0 | 0 | 0 | 0 | 0.065 | 0.0587 | 0.0037 | 0.1789 | 45 | 7000 | 1632 | 0.2618 | 0.8099 | 0.1548 | 0.0126 | [6 empty] | 1498 | 15 | 15 | 1 | 0.24 | 74 | 27 | 미정 |  | 2021-01-01 23:03 | 1628 |  | 20 | 0 | 0 | 0 | 0 | 0 | 0.3241 | 1.1598 | 0.2374 | 0.0152 | 101250 | 79 | 40 | 174 | 0.0363 | 0.0173 | 0.027 | 0.0536 | 0.0382 | 0.0064 | 0.0047 | 0.0045
2021-01-01 | A61731 | B | 18 | AE1055LS | 104 | 39100 | 0.0573 | 0.0611 | 0.0611 | 0.1517 | 1575 | 1575 | 1540 | 2936 | 61.2 |  |  | 0 | 미정 | 선택 | 미정 | 미정 | 0 | 0 | 0 | 0 | 0 | 0 | 0.0573 | 0.0733 | 0.0035 | 0.0668 | 41 | 5700 | 1603 | 0.5387 | 0.6445 | 0.1855 | 0.0259 | [6 empty] | 1484 | 25 | 25 | 3 | 0.25 | 74 | 32 | 미정 |  | 2021-01-01 23:11 | 1603 |  | 0 | 9 | 15 | 0 | 0 | 0 | 0.561 | 0.775 | 0.24 | 0.0277 | 99050 | 67 | 30 | 140 | 0.0755 | 0.0221 | 0.0248 | 0.0523 | 0.0488 | 0.0074 | 0.0034 | 0.004
2021-01-01 | B61229 | B | 35 | AE15B35C | 104 | 39000 | 0.0775 | 0.0763 | 0.0763 | 0.1167 | 1571 | 1571 | 1523 | 2919 | 33.3 |  |  | 0 | 미정 | 미정 | 미정 | 미정 | 0 | 0 | 0 | 0 | 0 | 0 | 0.0775 | 0.0999 | 0.0187 | 0.2657 | 44 | 7700 | 1640 | 0.2357 | 0.8948 | 0.1664 | 0.0195 | [6 empty] | 1498 | 15 | 22 | 1 | 0.31 | 70 | 32 | 미정 |  | 2021-01-02 00:08 | 1633 |  | 0 | 0 | 0 | 0 | 0 | 0 | 0.329 | 1.1819 | 0.2572 | 0.0283 | 98850 | 81 | 28 | 164 | 0.0492 | 0.0216 | 0.0252 | 0.0556 | 0.0552 | 0.0101 | 0.0057 | 0.0055
2021-01-01 | A61732 | B | 11 | AE1055LS | 103 | 38600 | 0.0968 | 0.0483 | 0.0483 | 0.1463 | 1598 | 1598 | 1544 | 2935 | 22.2 |  |  | 0 | 선택 | 해제 | 미정 | 미정 | 0 | 0 | 0 | 0 | 0 | 0 | 0.0968 | 0.0838 | 0.0039 | 0.2395 | 40 | 4800 | 1600 | 0.513 | 0.5947 | 0.2183 | 0.0253 | [6 empty] | 1484 | 25 | 25 | 3 | 0.25 | 61 | 26 | 미정 |  | 2021-01-02 00:17 | 1600 |  | 0 | 9 | 14 | 0 | 0 | 0 | 0.57 | 0.7757 | 0.2355 | 0.0287 | 99250 | 77 | 22 | 123 | 0.0275 | 0.0348 | 0.0262 | 0.0537 | 0.011 | 0.0022 | 0.0022 | 0.0029
2021-01-01 | B61230 | B | 10 | 46MNVS6 | 104 | 40400 | 0.0679 | 0.0294 | 0.0346 | 0.0673 | 1603 | 1566 | 1530 | 3042 |  |  |  | 0 | 미정 | 미정 | 미정 | 미정 | 0 | 0 | 0 | 204 | 0 | 0 | 0.0679 | 0.0513 | 0.0036 | 0.1224 | 41 | 7300 | 1652 | 0.3012 | 0.4448 | 0.1242 | 0.0047 | [6 empty] | 1494 | 15 | 15 | 1 | 0.32 | 80 | 26 | 미정 |  | 2021-01-02 01:07 | 1638 |  | 31 | 0 | 26 | 0 | 0 | 0 | 0.437 | 0.8369 | 0.1716 | 0.0222 | 99650 | 82 | 56 | 208 | 0.003 | 0.006 | 0.0177 | 0.0574 | 0.0504 | 0.0101 | 0.0107 | 0.0511
2021-01-01 | A61733 | B | 32 | AE1055LS | 104 | 38400 |  | 0.1185 | 0.1185 | 0.2097 | 1571 | 1571 | 1532 | 2991 | 32.8 |  |  | 0 | 선택 | 해제 | 미정 | 미정 | 0 | 0 | 0 | 0 | 0 | 0 |  |  |  |  | 43 | 4900 | 1601 | 0.4795 | 0.5997 | 0.2035 | 0.0227 | [6 empty] | 1484 | 25 | 25 | 3 | 0.26 | 71 | 33 | 미정 |  | 2021-01-02 01:22 | 1601 |  | 0 | 15 | 15 | 0 | 0 | 0 | 0.5572 | 0.7732 | 0.2378 | 0.0278 | 98100 | 74 | 26 | 131 | 0.0406 | 0.0304 | 0.0253 |  | 0.0081 | 0.0041 | 0.0025 | 0.004
2021-01-01 | B61231 | B | 5 | 46MNVS6 | 104 | 41100 | 0.0711 | 0.0254 | 0.168 | 0.1431 | 1600 | 1559 | 1523 | 3014 |  |  |  | 0 | 미정 | 미정 | 미정 | 미정 | 0 | 0 | 0 | 202 | 0 | 0 | 0.0711 | 0.066 | 0.004 | 0.1092 | 42 | 7300 | 1642 | 0.303 | 0.5998 | 0.1466 | 0.0044 | [6 empty] | 1494 | 15 | 15 | 1 | 0.33 | 76 | 33 | 미정 |  | 2021-01-02 02:19 | 1633 |  | 30 | 0 | 0 | 0 | 0 | 0 | 0.438 | 0.827 | 0.1896 | 0.0224 | 96500 | 69 | 42 | 181 | 0.0056 | 0.0053 | 0.0185 | 0.0519 | 0.0351 | 0.0103 | 0.0114 | 0.0501
2021-01-01 | A61734 | B | 20 | AE1055LS | 104 | 38500 | 0.0353 | 0.1712 | 0.1712 | 0.1836 | 1567 | 1567 | 1537 | 2929 | 31.7 |  |  | 0 | 선택 | 미정 | 미정 | 미정 | 0 | 0 | 0 | 0 | 0 | 0 | 0.0353 | 0.063 | 0.0035 | 0.0108 | 41 | 5500 | 1593 | 0.4634 | 0.5726 | 0.2163 | 0.0335 | [6 empty] | 1484 | 25 | 25 | 3 | 0.25 | 65 | 26 | 미정 |  | 2021-01-02 02:21 | 1593 |  | 0 | 42 | 15 | 0 | 0 | 0 | 0.5467 | 0.7751 | 0.2364 | 0.0293 | 109850 | 84 | 26 | 133 | 0.0353 | 0.0353 | 0.026 | 0.0434 | 0.0129 | 0.0043 | 0.0029 | 0.0039
2021-01-01 | B61232 | B | 1 | 46MNVS6 | 104 | 39700 | 0.0695 | 0.0249 | 0.0305 | 0.0849 | 1608 | 1579 | 1522 | 3039 |  |  |  | 0 | 미정 | 미정 | 미정 | 미정 | 0 | 0 | 0 | 203 | 0 | 0 | 0.0695 | 0.0501 | 0.0023 | 0.1308 | 41 | 7400 | 1590 | 0.3338 | 0.6545 | 0.1387 | 0.0036 | [6 empty] | 1494 | 15 | 15 | 1 | 0.39 | 78 | 33 | 미정 |  | 2021-01-02 03:36 | 1638 |  | 21 | 0 | 21 | 0 | 0 | 0 | 0.441 | 0.8281 | 0.1827 | 0.0214 | 92650 | 241 | 22 | 142 | 0.0038 | 0.0044 | 0.0184 | 0.0472 | 0.0429 | 0.0132 | 0.0176 | 0.0513
2021-01-01 | A61735 | B | 18 | AE1055LS | 104 | 38900 | 0.0462 | 0.0892 | 0.0892 | 0.1693 | 1595 | 1595 | 1543 | 2989 | 42.4 |  |  | 0 | 선택 | 미정 | 미정 | 미정 | 0 | 0 | 0 | 0 | 0 | 0 | 0.0323 | 0.0618 | 0.0023 | 0.0804 | 40 | 5100 | 1593 | 0.5238 | 0.6043 | 0.2011 | 0.034 | [6 empty] | 1484 | 25 | 25 | 3 | 0.25 | 63 | 23 | 미정 |  | 2021-01-02 03:40 | 1593 |  | 0 | 37 | 25 | 0 | 0 | 0 | 0.5522 | 0.7714 | 0.2346 | 0.0277 | 100400 | 76 | 22 | 123 | 0.0521 | 0.0307 | 0.0238 | 0.0485 | 0.0128 | 0.0028 | 0.0022 | 0.0031
2021-01-01 | A61736 | B | 11 | AE1055LS | 104 | 38100 | 0.0644 | 0.1075 | 0.1075 | 0.1694 | 1584 | 1584 | 1537 | 2860 | 36.4 |  |  | 0 | 선택 | 미정 | 미정 | 미정 | 0 | 0 | 0 | 0 | 0 | 0 | 0.0644 | 0.0934 | 0.0022 | 0.1964 | 40 | 4800 | 1593 | 0.4911 | 0.6029 | 0.2029 | 0.0255 | [6 empty] | 1484 | 25 | 25 | 3 | 0.25 | 72 | 29 | 미정 |  | 2021-01-02 04:41 | 1593 |  | 0 | 8 | 24 | 0 | 0 | 0 | 0.5563 | 0.7786 | 0.2387 | 0.0301 | 98450 | 76 | 32 | 138 | 0.0449 | 0.0307 | 0.0266 | 0.049 | 0.0105 | 0.003 | 0.0028 | 0.003
2021-01-01 | B61233 | B | 35 | AE5098 | 104 | 40400 | 0.1921 | 0.0911 | 0.0911 | 0.1653 | 1575 | 1575 | 1560 | 2701 |  |  |  | 0 | 미정 | 미정 | 미정 | 미정 | 0 | 0 | 0 | 207 | 0 | 0 | 0.1921 | 0.0858 | 0.0037 | 0.0493 | 0 | 9600 | 1682 | 0.908 | 0.9665 | 0.2434 | 0.0056 | [6 empty] | 1453 | 20 | 20 | 1 | 0.3 | 105 | 61 | 미정 |  | 2021-01-02 07:23 | 1673 |  | 80 | 0 | 14 | 0 | 0 | 0 | 0.965 | 0.9913 | 0.2663 | 0.0259 |  | 86 | 41 | 367 | 0.0028 | 0.0048 | 0.0211 | 0.0664 | 0.045 | 0.0144 | 0.0123 | 0.0049
2021-01-01 | A61737 | B | 32 | AE1055LS | 103 | 38400 | 0.0588 | 0.1016 | 0.1016 | 0.1598 | 1592 | 1592 | 1542 | 2856 | 43.1 |  |  | 0 | 선택 | 미정 | 미정 | 미정 | 0 | 0 | 0 | 0 | 0 | 0 | 0.0588 | 0.094 | 0.0034 | 0.1337 | 42 | 5500 | 1594 | 0.5246 | 0.5686 | 0.1948 | 0.028 | [6 empty] | 1484 | 25 | 26 | 3 | 0.25 | 64 | 27 | 미정 |  | 2021-01-02 05:46 | 1594 |  | 0 | 31 | 21 | 0 | 0 | 0 | 0.55 | 0.7737 | 0.2359 | 0.0307 | 102600 | 70 | 22 | 131 | 0.052 | 0.0283 | 0.0293 | 0.0534 | 0.0177 | 0.0045 | 0.0029 | 0.003
2021-01-01 | B61234 | B | 10 | AE5098 | 104 | 39600 | 0.0732 | 0.0251 | 0.0867 | 0.4341 | 1628 | 1626 | 1502 | 3011 |  |  |  | 0 | 미정 | 미정 | 미정 | 미정 | 0 | 0 | 0 | 200 | 0 | 0 | 0.0493 | 0.0684 | 0.0101 | 0.2705 | 69 | 9700 | 1650 | 0.8958 | 0.6049 | 0.1533 | 0.0044 | [6 empty] | 1453 | 20 | 35 | 1 | 0.2 | 75 | 47 | 미정 |  | 2021-01-02 08:27 | 1640 |  | 66 | 0 | 13 | 0 | 0 | 0 | 0.999 | 1.0014 | 0.2539 | 0.0077 | 94450 | 74 | 74 | 387 | 0.004 | 0.0059 | 0.0218 | 0.0624 | 0.0224 | 0.0052 | 0.0036 | 0.0033
2021-01-02 | A61738 | B | 20 | AE1055LS | 104 | 38400 | 0.0486 | 0.134 | 0.134 | 0.161 | 1582 | 1582 | 1544 | 2909 | 40.6 |  |  | 0 | 선택 | 미정 | 미정 | 미정 | 0 | 0 | 0 | 0 | 0 | 0 | 0.0486 | 0.0643 | 0.0026 | 0.1775 | 40 | 5800 | 1586 | 0.4366 | 0.5944 | 0.1513 | 0.0216 | [6 empty] | 1484 | 25 | 25 | 3 | 0.26 | 69 | 30 | 미정 |  | 2021-01-02 06:45 | 1586 |  | 0 | 52 | 30 | 0 | 0 | 0 | 0.552 | 0.7861 | 0.2404 | 0.0296 | 115200 | 77 | 30 | 139 | 0.0453 | 0.0265 | 0.0258 | 0.0488 | 0.0229 | 0.0105 | 0.0036 | 0.0034
2021-01-02 | A61739 | B | 18 | AE1055LS | 104 | 38500 | 0.0515 | 0.1006 | 0.1006 | 0.1793 | 1571 | 1571 | 1537 | 2687 | 53.5 |  |  | 0 | 미정 | 선택 | 미정 | 미정 | 0 | 0 | 0 | 0 | 0 | 0 | 0.0515 | 0.0817 | 0.0054 | 0.147 | 40 | 5800 | 1591 | 0.452 | 0.6325 | 0.1694 | 0.0418 | [6 empty] | 1484 | 25 | 25 | 3 | 0.25 | 61 | 26 | 미정 |  | 2021-01-02 07:48 | 1591 |  | 0 | 0 | 31 | 0 | 0 | 0 | 0.55 | 0.7694 | 0.2456 | 0.0286 | 109350 | 74 | 27 | 141 | 0.06 | 0.025 | 0.0266 | 0.0513 | 0.0557 | 0.013 | 0.0039 | 0.0039
2021-01-02 | A61740 | B | 11 | AE1055LS | 104 | 39800 | 0.0683 | 0.2477 | 0.2526 | 0.2911 | 1559 | 1579 | 1535 | 2615 | 56.9 |  |  | 0 | 미정 | 선택 | 미정 | 미정 | 0 | 0 | 0 | 0 | 0 | 0 | 0.0683 | 0.0605 | 0.0031 | 0.1319 | 40 | 5600 | 1592 | 0.5779 | 0.6502 | 0.1662 | 0.0314 | [6 empty] | 1484 | 25 | 25 | 3 | 0.25 | 72 | 28 | 미정 |  | 2021-01-02 08:48 | 1592 |  | 0 | 31 | 30 | 0 | 0 | 0 | 0.58 | 0.774 | 0.2393 | 0.0286 | 107450 | 72 | 40 | 158 | 0.0647 | 0.0196 | 0.0261 | 0.0416 | 0.046 | 0.0103 | 0.0039 | 0.0033
2021-01-02 | B61235 | B | 1 | AE5098 | 104 | 39600 | 0.0491 | 0.0338 | 0.0646 | 0.2064 | 1630 | 1600 | 1540 | 3294 |  |  |  | 0 | 미정 | 미정 | 미정 | 미정 | 0 | 0 | 0 | 152 | 0 | 0 | 0.0491 | 0.0284 | 0.0023 | 0.1772 | 44 | 6700 | 1590 | 0.7586 | 0.7188 | 0.1604 | 0.0034 | [6 empty] | 1453 | 20 | 21 | 1 | 0.23 | 61 | 19 | 미정 |  | 2021-01-02 09:42 | 1582 |  | 116 | 0 | 48 | 0 | 0 | 0 | 0.97 | 1.0132 | 0.2712 | 0.0128 | 97650 | 75 | 82 | 257 | 0.0053 | 0.005 | 0.0216 | 0.0424 | 0.0416 | 0.0093 | 0.0056 | 0.0036
2021-01-02 | A61741 | B | 32 | AE1055LS | 104 | 39500 | 0.0586 | 0.1582 | 0.1582 | 0.1754 | 1588 | 1588 | 1553 | 2823 | 52.7 |  |  | 0 | 미정 | 선택 | 미정 | 미정 | 0 | 0 | 0 | 0 | 0 | 0 | 0.0586 | 0.0542 | 0.0021 | 0.0585 | 42 | 5400 | 1589 | 0.4962 | 0.6868 | 0.1745 | 0.0281 | [6 empty] | 1484 | 25 | 26 | 3 | 0.25 | 69 | 30 | 미정 |  | 2021-01-02 09:56 | 1589 |  | 0 | 33 | 21 | 0 | 0 | 0 | 0.536 | 0.7461 | 0.2199 | 0.0195 | 100850 | 69 | 34 | 149 | 0.0649 | 0.0232 | 0.0253 | 0.0376 | 0.0496 | 0.013 | 0.005 | 0.0043
2021-01-02 | B61236 | B | 5 | AE5098 | 106 | 39500 | 0.0593 | 0.0322 | 0.1102 | 0.1512 | 1581 | 1556 | 1530 | 3119 |  |  |  | 0 | 미정 | 미정 | 미정 | 미정 | 0 | 0 | 0 | 158 | 0 | 0 | 0.0593 | 0.0554 | 0.0025 | 0.0881 | 55 | 8400 | 1581 | 0.5408 | 0.6081 | 0.166 | 0.0042 | [6 empty] | 1453 | 20 | 20 | 1 | 0.23 | 68 | 24 | 미정 |  | 2021-01-02 11:00 | 1593 |  | 81 | 0 | 0 | 0 | 0 | 0 | 0.978 | 1.0196 | 0.2641 | 0.0083 | 97800 | 75 | 58 | 232 | 0.0029 | 0.0048 | 0.0236 | 0.0464 | 0.0336 | 0.0082 | 0.0082 | 0.006
2021-01-02 | A61742 | B | 20 | AE1055LS | 103 | 38900 | 0.0472 | 0.1842 | 0.1842 | 0.2151 | 1578 | 1578 | 1542 | 2799 | 59.5 |  |  | 0 | 미정 | 선택 | 미정 | 미정 | 0 | 0 | 0 | 0 | 0 | 0 | 0.0472 | 0.0728 | 0.0038 | 0.2572 | 45 | 5100 | 1598 | 0.4793 | 0.6515 | 0.1995 | 0.0329 | [6 empty] | 1484 | 25 | 25 | 3 | 0.26 | 70 | 34 | 미정 |  | 2021-01-02 11:00 | 1598 |  | 0 | 21 | 0 | 0 | 0 | 0 | 0.56 | 0.7788 | 0.2348 | 0.0294 |  | 68 | 32 | 145 | 0.0712 | 0.0254 | 0.0263 | 0.0432 | 0.0401 | 0.0107 | 0.0055 | 0.0037
2021-01-02 | A61743 | B | 38 | AE1055LS | 104 | 38900 | 0.1189 | 0.1798 | 0.1798 | 0.1639 | 1577 | 1577 | 1548 | 2780 | 47.5 |  |  | 0 | 미정 | 선택 | 미정 | 미정 | 0 | 0 | 0 | 0 | 0 | 0 | 0.1189 | 0.1308 | 0.0044 | 0.1492 | 46 | 6000 | 1587 | 0.4855 | 0.7013 | 0.1864 | 0.0181 | [6 empty] | 1484 | 25 | 25 | 3 | 0.26 | 70 | 29 | 미정 |  | 2021-01-02 12:02 | 1587 |  | 0 | 29 | 20 | 0 | 0 | 0 | 0.548 | 0.7846 | 0.2378 | 0.0256 | 105250 | 69 | 18 | 127 | 0.0556 | 0.0163 | 0.0222 | 0.0668 | 0.0591 | 0.0094 | 0.0037 | 0.0038
2021-01-02 | B61237 | B | 35 | AE5098 | 105 | 38500 | 0.0695 | 0.0318 | 0.1481 | 0.1656 | 1625 | 1574 | 1523 | 3127 |  |  |  | 0 | 미정 | 미정 | 미정 | 미정 | 0 | 0 | 0 | 155 | 0 | 0 | 0.0695 | 0.0471 | 0.0037 | 0.0977 | 50 | 7700 | 1603 | 0.8132 | 0.6617 | 0.1762 | 0.004 | [6 empty] | 1453 | 20 | 20 | 1 | 0.22 | 74 | 47 | 미정 |  | 2021-01-02 12:21 | 1525 |  | 94 | 0 | 0 | 0 | 0 | 0 | 0.977 | 1.0158 | 0.2563 | 0.0088 | 93950 | 72 | 39 | 191 | 0.0026 | 0.0054 | 0.0214 | 0.0542 | 0.0675 | 0.0137 | 0.0089 | 0.0048
2021-01-02 | A61744 | B | 11 | AE1055LS | 106 | 38400 |  | 0.1136 | 0.1136 | 0.191 | 1579 | 1579 | 1535 | 2910 | 53.8 |  |  | 0 | 미정 | 선택 | 미정 | 미정 | 0 | 0 | 0 | 0 | 0 | 0 |  |  |  |  | 42 | 5800 | 1597 | 0.4899 | 0.704 | 0.1939 | 0.0262 | [6 empty] | 1484 | 25 | 25 | 3 | 0.26 | 71 | 33 | 미정 |  | 2021-01-02 13:00 | 1597 |  | 0 | 0 | 0 | 0 | 0 | 0 | 0.548 | 0.7854 | 0.2482 | 0.0266 | 101850 | 77 | 22 | 128 | 0.0642 | 0.0231 | 0.0225 |  | 0.0608 | 0.0126 | 0.0035 | 0.0035
2021-01-02 | B61238 | B | 10 | AE5098 | 106 | 38600 | 0.0851 | 0.0322 | 0.079 | 0.1183 | 1583 | 1579 | 1513 | 3069 |  |  |  | 0 | 미정 | 미정 | 미정 | 미정 | 0 | 0 | 0 | 153 | 0 | 0 | 0.0851 | 0.0817 | 0.0028 | 0.014 | 52 | 8300 | 1563 | 0.8101 | 0.6955 | 0.1646 | 0.0036 | [6 empty] | 1453 | 20 | 26 | 1 | 0.22 | 61 | 34 | 미정 |  | 2021-01-02 13:52 | 1589 |  | 71 | 0 | 12 | 0 | 0 | 0 | 0.9529 | 1.008 | 0.2576 | 0.0062 | 93100 | 72 | 21 | 149 | 0.0021 | 0.0046 | 0.0206 | 0.0527 | 0.0813 | 0.0112 | 0.0076 | 0.006
2021-01-02 | A61745 | B | 18 | AE1055LS | 106 | 38700 | 0.054 | 0.1158 | 0.1158 | 0.2003 | 1592 | 1592 | 1527 | 2929 | 49.1 |  |  | 0 | 선택 | 미정 | 미정 | 미정 | 0 | 0 | 0 | 0 | 0 | 0 | 0.054 | 0.0949 | 0.0048 | 0.0723 | 40 | 5900 | 1600 | 0.4648 | 0.6593 | 0.1955 | 0.0403 | [6 empty] | 1484 | 25 | 25 | 3 | 0.26 | 74 | 31 | 미정 |  | 2021-01-02 14:13 | 1600 |  | 0 | 28 | 15 | 0 | 0 | 0 | 0.557 | 0.7859 | 0.2384 | 0.0308 | 99500 | 77 | 21 | 121 | 0.0603 | 0.0235 | 0.0275 | 0.0533 | 0.0319 | 0.008 | 0.0029 | 0.0033
2021-01-02 | B61239 | B | 1 | AE5098 | 105 | 38300 | 0.0613 | 0.0361 | 0.0361 | 0.1858 | 1626 | 1626 | 1511 | 3133 |  |  |  | 0 | 미정 | 미정 | 미정 | 미정 | 0 | 0 | 0 | 150 | 0 | 0 | 0.0613 | 0.0474 | 0.0024 | 0.0921 | 47 | 7700 | 1593 | 0.6094 | 0.812 | 0.2238 | 0.0039 | [6 empty] | 1453 | 20 | 21 | 1 | 0.24 | 67 | 36 | 미정 |  | 2021-01-02 14:58 | 1577 |  | 72 | 0 | 0 | 0 | 0 | 0 | 0.9634 | 1.0022 | 0.2663 | 0.0086 | 96850 | 74 | 23 | 141 | 0.0033 | 0.0045 | 0.0225 | 0.0469 | 0.0486 | 0.0075 | 0.0076 | 0.0064
2021-01-02 | A61746 | B | 20 | AE1055LS | 104 | 38200 | 0.0495 | 0.0447 | 0.0447 | 0.1526 | 1625 | 1625 | 1550 | 3032 | 43.9 |  |  | 0 | 선택 | 미정 | 미정 | 미정 | 0 | 0 | 0 | 0 | 0 | 0 | 0.0495 | 0.0605 | 0.0041 | 0.2198 | 40 | 4700 | 1590 | 0.5132 | 0.6587 | 0.2154 | 0.0241 | [6 empty] | 1484 | 25 | 25 | 3 | 0.25 | 66 | 24 | 미정 |  | 2021-01-02 15:09 | 1590 |  | 0 | 39 | 0 | 0 | 0 | 0 | 0.547 | 0.7922 | 0.2442 | 0.0284 | 98250 | 72 | 32 | 137 | 0.0543 | 0.0206 | 0.0241 | 0.0451 | 0.0198 | 0.0034 | 0.0028 | 0.0025
2021-01-02 | B61240 | B | 5 | AE5098 | 106 | 40500 | 0.0738 | 0.0235 | 0.0467 | 0.0767 | 1656 | 1621 | 1571 | 3122 |  |  |  | 0 | 미정 | 미정 | 미정 | 미정 | 0 | 0 | 0 | 153 | 0 | 0 | 0.0738 | 0.0567 | 0.0034 | 0.0484 | 47 | 6200 | 1572 | 0.6426 | 0.8497 | 0.2304 | 0.0041 | [6 empty] | 1453 | 20 | 20 | 1 | 0.22 | 67 | 36 | 미정 |  | 2021-01-02 16:16 | 1571 |  | 71 | 0 | 0 | 0 | 0 | 0 | 0.9645 | 1.0081 | 0.2606 | 0.0128 | 101850 | 78 | 13 | 117 | 0.0023 | 0.0034 | 0.0207 | 0.0444 | 0.0435 | 0.016 | 0.0149 | 0.0101
2021-01-02 | A61747 | B | 38 | AE1055LS | 104 | 37900 | 0.0762 | 0.1286 | 0.1286 | 0.2307 | 1577 | 1577 | 1521 | 2907 | 54.1 |  |  | 0 | 선택 | 미정 | 미정 | 미정 | 0 | 0 | 0 | 0 | 0 | 0 | 0.0762 | 0.0943 | 0.0038 | 0.0018 | 40 | 5900 | 1588 | 0.4997 | 0.6112 | 0.1913 | 0.0448 | [6 empty] | 1484 | 25 | 25 | 3 | 0.26 | 61 | 26 | 미정 |  | 2021-01-02 16:18 | 1588 |  | 0 | 26 | 10 | 0 | 0 | 0 | 0.557 | 0.7823 | 0.2355 | 0.0296 | 103600 | 88 | 13 | 111 | 0.0648 | 0.0276 | 0.0247 | 0.0666 | 0.0369 | 0.009 | 0.0036 | 0.0036
2021-01-02 | B61241 | B | 35 | AE5098 | 106 | 38500 | 0.1345 | 0.0785 | 0.0785 | 0.1702 | 1595 | 1595 | 1513 | 2950 |  |  |  | 0 | 미정 | 미정 | 미정 | 미정 | 0 | 0 | 0 | 150 | 0 | 0 | 0.1345 | 0.0942 | 0.004 | 0.1153 | 40 | 6500 | 1570 | 0.7921 | 0.8763 | 0.22 | 0.0031 | [6 empty] | 1453 | 20 | 21 | 1 | 0.23 | 65 | 38 | 미정 |  | 2021-01-02 17:21 | 1576 |  | 70 | 0 | 13 | 0 | 0 | 0 | 0.9618 | 1.0199 | 0.2697 | 0.0121 | 96900 | 74 | 16 | 116 | 0.0025 | 0.0035 | 0.0215 | 0.0647 | 0.0427 |  | 0.0129 | 0.0104
2021-01-02 | A61748 | B | 11 | AE1055LS | 103 | 37900 | 0.0581 | 0.0612 | 0.0612 | 0.1202 | 1614 | 1614 | 1550 | 2947 | 54.3 |  |  | 0 | 선택 | 미정 | 미정 | 미정 | 0 | 0 | 0 | 0 | 0 | 0 | 0.0581 | 0.0694 | 0.0034 | 0.2185 | 56 | 5500 | 1595 | 0.4906 | 0.6631 | 0.2191 | 0.0276 | [6 empty] | 1484 | 25 | 25 | 3 | 0.26 | 75 | 37 | 미정 |  | 2021-01-02 17:40 | 1595 |  | 0 | 31 | 0 | 0 | 0 | 0 | 0.564 | 0.7834 | 0.236 | 0.0313 | 98700 | 87 | 13 | 124 | 0.0665 | 0.028 | 0.0267 | 0.0566 | 0.0271 | 0.0027 | 0.0026 | 0.0027
2021-01-02 | B61242 | B | 10 | AE5098 | 107 | 39900 | 0.1634 | 0.8968 | 0.0878 | 0.1244 | 1613 | 1579 | 1532 | 3126 |  |  |  | 0 | 미정 | 미정 | 미정 | 미정 | 0 | 0 | 0 | 153 | 0 | 0 | 0.1634 | 0.0803 | 0.0053 | 0.0986 | 42 | 6300 | 1571 | 0.8918 | 0.87 | 0.2306 | 0.0037 | [6 empty] | 1453 | 20 | 21 | 1 | 0.25 | 59 | 30 | 미정 |  | 2021-01-02 18:23 | 1574 |  | 70 | 0 | 0 | 0 | 0 | 0 | 0.9764 | 1.0144 | 0.2595 | 0.006 | 95600 | 75 | 18 | 123 | 0.0027 | 0.0037 | 0.0212 | 0.0778 | 0.0411 | 0.0125 | 0.0108 | 0.0076
2021-01-02 | A61749 | B | 18 | AE1055LS | 88 | 34400 | 0.0799 | 0.0331 | 0.0331 | 0.1329 | 1660 | 1660 | 1574 | 2773 | 22.5 |  |  | 0 | 미정 | 미정 | 미정 | 미정 | 0 | 0 | 0 | 0 | 0 | 0 | 0.0799 | 0.0873 | 0.005 | 0.1763 | 41 | 4400 | 1591 | 0.5174 | 0.6705 | 0.1957 | 0.0317 | [6 empty] | 1484 | 25 | 25 | 3 | 0.26 | 72 | 25 | 미정 |  | 2021-01-02 18:29 | 1591 |  | 0 | 41 | 10 | 0 | 0 | 0 | 0.557 | 0.7906 | 0.2404 | 0.0321 | 99850 | 73 | 40 | 155 | 0.0274 | 0.0286 | 0.0296 | 0.0624 | 0.0235 | 0.0046 | 0.0029 | 0.0037
2021-01-02 | B61243 | B | 1 | AE5098 | 106 | 40500 | 0.0714 | 0.0266 | 0.0437 | 0.094 | 1632 | 1569 | 1530 | 2985 |  |  |  | 0 | 미정 | 미정 | 미정 | 미정 | 0 | 0 | 0 | 152 | 0 | 0 | 0.0714 | 0.0793 | 0.0408 | 0.1086 | 43 | 6900 | 1573 | 0.8978 | 0.8625 | 0.2357 | 0.0033 | [6 empty] | 1453 | 20 | 20 | 1 | 0.25 | 63 | 31 | 미정 |  | 2021-01-02 19:26 | 1567 |  | 72 | 0 | 0 | 0 | 0 | 0 | 0.9653 | 1.0248 | 0.2592 | 0.0069 | 99550 | 75 | 20 | 128 | 0.0026 | 0.0033 | 0.0207 | 0.0453 | 0.0327 | 0.0104 | 0.0117 | 0.0091
2021-01-02 | A61750 | B | 20 | AE1055LS | 104 | 37900 | 0.1764 | 0.047 | 0.047 | 0.143 | 1601 | 1601 | 1536 | 3071 | 42.9 |  |  | 0 | 선택 | 미정 | 미정 | 미정 | 0 | 0 | 0 | 0 | 0 | 0 | 0.1764 | 0.1281 | 0.0074 | 0.2308 | 44 | 5700 | 1601 | 0.5154 | 0.6749 | 0.1853 | 0.0202 | [6 empty] | 1484 | 25 | 25 | 3 | 0.26 | 63 | 26 | 미정 |  | 2021-01-02 19:45 | 1601 |  | 0 | 24 | 15 | 0 | 0 | 0 | 0.5518 | 0.7847 | 0.2401 | 0.0291 | 100500 | 77 | 24 | 135 | 0.0501 | 0.0226 | 0.027 | 0.0755 | 0.0388 | 0.0062 | 0.0055 | 0.003
2021-01-02 | B61244 | B | 5 | AE5098 | 105 | 38100 | 0.0786 | 0.1004 | 0.1004 | 0.1377 | 1612 | 1612 | 1523 | 2924 |  |  |  | 0 | 미정 | 미정 | 미정 | 미정 | 0 | 0 | 0 | 154 | 0 | 0 | 0.0786 | 0.0768 | 0.0043 | 0.0187 | 45 | 7300 | 1572 | 0.8685 | 0.881 | 0.2396 | 0.0037 | [6 empty] | 1453 | 20 | 21 | 1 | 0.3 | 61 | 31 | 미정 |  | 2021-01-02 20:26 | 1572 |  | 62 | 0 | 12 | 0 | 0 | 0 | 0.983 | 1.0209 | 0.2615 | 0.0077 |  | 92 | 21 | 135 | 0.0033 | 0.0035 | 0.0204 | 0.0567 | 0.0539 | 0.0102 | 0.0076 | 0.006
2021-01-02 | A61751 | B | 38 | P-STB3D | 104 | 39600 | 0.1104 | 0.2091 | 0.2091 | 0.2695 | 1612 | 1612 | 1542 | 3079 |  |  |  | 0 | 선택 | 미정 | 미정 | 미정 | 0 | 0 | 0 | 0 | 0 | 0 | 0.1104 | 0.1163 | 0.0047 | 0.1122 | 48 | 7100 | 1589 | 0.8928 | 1.102 | 0.601 | 0.0171 | 0.2 | 61.162 | 20.744 | 8.82 | 6.934 | 2.948 | 1450 | 30 | 30 | 3 | 0.27 | 100 | 46 | 미정 |  | 2021-01-02 20:53 | 1589 |  | 0 | 65 | 0 | 0 | 0 | 0 | 0.947 | 1.1269 | 0.6698 | 0.0175 | 101550 | 89 | 28 | 150 | 0.0048 | 0.0211 | 0.0148 | 0.0403 | 0.0155 | 0.0046 | 0.002 | 0.003
2021-01-02 | B61245 | B | 35 | AE15B36C2 | 105 | 39000 | 0.0917 | 0.0355 | 0.0552 | 0.1092 | 1623 | 1574 | 1540 | 2912 |  |  |  | 0 | 미정 | 미정 | 미정 | 미정 | 0 | 0 | 0 | 153 | 0 | 0 | 0.0917 | 0.0643 | 0.0036 | 0.1145 | 50 | 9000 | 1680 | 0.241 | 1.1068 | 0.1955 | 0.003 | [6 empty] | 1498 | 15 | 21 | 1 | 0.42 | 91 | 30 | 미정 |  | 2021-01-02 21:37 | 1664 |  | 45 | 0 | 0 | 0 | 0 | 0 | 0.331 | 1.3002 | 0.2507 | 0.0315 | 98150 | 97 | 35 | 174 | 0.0023 | 0.0038 | 0.0238 | 0.0468 | 0.0599 | 0.0129 | 0.0115 | 0.0193
2021-01-02 | A61752 | B | 11 | P-STB3D | 104 | 39700 | 0.0858 | 0.0905 | 0.0905 | 0.2101 | 1662 | 1662 | 1578 | 2946 |  |  |  | 0 | 미정 | 미정 | 미정 | 미정 | 0 | 0 | 0 | 0 | 0 | 0 | 0.0858 | 0.1072 | 0.0075 | 0.2275 | 54 | 5500 | 1573 | 0.9089 | 1.0071 | 0.5328 | 0.0157 | 0.123 | 58.298 | 20.741 | 10.969 | 5.314 | 2.81 | 1450 | 30 | 30 | 3 | 0.27 | 87 | 50 | 미정 |  | 2021-01-02 22:02 | 1573 |  | 0 | 28 | 20 | 0 | 0 | 0 | 0.951 | 1.1676 | 0.6658 | 0.017 |  | 79 | 25 | 149 | 0.0046 | 0.0175 | 0.0143 | 0.0318 | 0.0127 | 0.0025 | 0.0025 | 0.0021
2021-01-02 | B61246 | B | 10 | AE15B36C2 | 105 | 38800 | 0.0631 | 0.0329 | 0.0329 | 0.1252 | 1603 | 1603 | 1552 | 3145 |  |  |  | 0 | 미정 | 미정 | 미정 | 미정 | 0 | 0 | 0 | 158 | 0 | 0 | 0.0631 | 0.0578 | 0.0044 | 0.1718 | 39 | 6700 | 1643 | 0.2684 | 1.0643 | 0.2357 | 0.0037 | [6 empty] | 1498 | 15 | 16 | 1 | 0.31 | 69 | 20 | 미정 |  | 2021-01-02 22:29 | 1636 |  | 60 | 0 | 8 | 0 | 0 | 0 | 0.339 | 1.2904 | 0.2329 | 0.0033 | 95900 | 73 | 58 | 199 | 0.0027 | 0.0038 | 0.0231 | 0.0491 | 0.0424 | 0.0158 | 0.0098 | 0.0188
2021-01-02 | A61753 | B | 18 | P-STB3D | 104 | 39400 | 0.0548 | 0.0561 | 0.174 | 0.2552 | 1632 | 1609 | 1534 | 2959 |  |  |  | 0 | 미정 | 선택 | 미정 | 미정 | 0 | 0 | 0 | 0 | 0 | 0 | 0.0548 | 0.0851 | 0.0051 | 0.2606 | 52 | 5700 | 1566 | 0.889 | 1.0437 | 0.5368 | 0.0125 | 0.122 | 56.369 | 21.293 | 11.676 | 4.827 | 2.647 | 1450 | 30 | 30 | 3 | 0.27 | 78 | 41 | 미정 |  | 2021-01-02 23:09 | 1566 |  | 0 | 31 | 21 | 0 | 0 | 0 | 0.9267 | 1.1684 | 0.6602 | 0.0134 | 101950 | 74 | 27 | 151 | 0.0033 | 0.0154 | 0.0126 | 0.0358 | 0.0225 | 0.0034 | 0.0025 | 0.0025
2021-01-02 | B61247 | B | 1 | AE15B36C2 | 106 | 40800 | 0.0806 | 0.0742 | 0.0861 | 0.1275 | 1536 | 1566 | 1542 | 3110 |  |  |  | 0 | 미정 | 미정 | 미정 | 미정 | 0 | 0 | 0 | 300 | 0 | 0 | 0.0806 | 0.0695 | 0.0054 | 0.0571 | 42 | 7300 | 1640 | 0.2828 | 1.1842 | 0.1794 | 0.0031 | [6 empty] | 1498 | 15 | 16 | 1 | 0.46 | 68 | 21 | 미정 |  | 2021-01-02 23:38 | 1636 |  | 33 | 0 | 12 | 0 | 0 | 0 | 0.334 | 1.3141 | 0.2449 | 0.0034 | 98400 | 74 | 52 | 190 | 0.0036 | 0.0036 | 0.0244 | 0.0583 | 0.0382 | 0.0112 | 0.0111 | 0.02
2021-01-02 | A61754 | B | 20 | P-STB3D | 101 | 38900 | 0.0684 | 0.1338 | 0.1338 | 0.2454 | 1572 | 1572 | 1533 | 2855 |  |  |  | 0 | 선택 | 미정 | 미정 | 미정 | 0 | 0 | 0 | 0 | 0 | 0 | 0.0684 | 0.1255 | 0.0039 | 0.1996 | 43 | 6400 | 1556 | 0.863 | 0.9883 | 0.5009 | 0.0107 | 0.075 | 57.544 | 19.152 | 13.307 | 4.324 | 3.004 | 1450 | 30 | 30 | 3 | 0.27 | 70 | 35 | 미정 |  | 2021-01-03 00:21 | 1556 |  | 0 | 42 | 79 | 0 | 0 | 0 | 0.9355 | 1.1618 | 0.6402 | 0.0124 | 105800 | 77 | 19 | 125 | 0.0047 | 0.0125 | 0.0117 | 0.0348 | 0.0132 | 0.0023 | 0.0021 | 0.0023
2021-01-02 | B61248 | B | 5 | AE15B36C2 | 106 | 39500 | 0.0813 | 0 | 0.0427 | 0.1072 | 1614 | 1572 | 1533 | 2938 |  |  |  | 0 | 미정 | 미정 | 미정 | 미정 | 0 | 0 | 0 | 300 | 0 | 0 | 0.0813 | 0.0738 | 0.0039 | 0.1094 | 41 | 7200 | 1633 | 0.2517 | 1.1702 | 0.2543 | 0.0035 | [6 empty] | 1498 | 15 | 16 | 1 | 0.33 | 65 | 23 | 미정 |  | 2021-01-03 00:54 | 1633 |  | 27 | 0 | 0 | 0 | 0 | 0 | 0.33 | 1.3029 | 0.2467 | 0.0032 |  | 71 | 41 | 167 | 0.0029 | 0.0035 | 0.0259 | 0.0574 | 0.0402 | 0.0115 | 0.0092 | 0.0204
2021-01-02 | A61755 | B | 38 | P-STB3D | 101 | 38900 | 0.0615 | 0.0595 | 0.2028 | 0.2646 | 1587 | 1567 | 1530 | 2817 |  |  |  | 0 | 선택 | 미정 | 미정 | 미정 | 0 | 0 | 0 | 0 | 0 | 0 | 0.0615 | 0.0805 | 0.0034 | 0.224 | 44 | 6300 | 1559 | 0.8959 | 1.0467 | 0.4988 | 0.0095 | 0.136 | 55.959 | 19.642 | 13.67 | 4.093 | 2.848 | 1450 | 30 | 30 | 3 | 0.27 | 70 | 35 | 미정 |  | 2021-01-03 01:24 | 1559 |  | 0 | 42 | 31 | 0 | 0 | 0 | 0.94 | 1.1584 | 0.664 | 0.0123 | 106500 | 77 | 23 | 134 | 0.0039 | 0.0113 | 0.0107 | 0.0356 | 0.0117 | 0.0028 | 0.0023 | 0.0025
2021-01-02 | B61249 | B | 35 | AE15B36C2 | 106 | 38400 | 0.1902 | 0.0272 | 0.0272 | 0.1203 | 1635 | 1635 | 1531 | 2915 |  |  |  | 0 | 미정 | 미정 | 미정 | 미정 | 0 | 0 | 0 | 306 | 0 | 0 | 0.1902 | 0.0782 | 0.0024 | 0.0019 | 46 | 7600 | 1622 | 0.2299 | 1.1314 | 0.2341 | 0.0036 | [6 empty] | 1498 | 15 | 16 | 1 | 0.35 | 69 | 31 | 미정 |  | 2021-01-03 02:03 | 1631 |  | 55 | 0 | 13 | 0 | 0 | 0 | 0.3268 | 1.3023 | 0.2389 | 0.0033 | 149600 | 73 | 33 | 157 | 0.0031 | 0.0035 | 0.0267 | 0.0565 | 0.0552 | 0.0214 | 0.0105 | 0.0194
2021-01-02 | A61756 | B | 11 | P-STB3D | 101 | 39500 | 0.0681 | 0.041 | 0.1454 | 0.2408 | 1596 | 1563 | 1530 | 2812 |  |  |  | 0 | 선택 | 미정 | 미정 | 미정 | 0 | 0 | 0 | 0 | 0 | 0 | 0.0681 | 0.1217 | 0.0027 | 0.2271 | 48 | 6900 | 1559 | 0.8552 | 1.0105 | 0.5439 | 0.0077 | 0.064 | 56.661 | 18.719 | 14.403 | 3.933 | 3.026 | 1450 | 30 | 30 | 3 | 0.27 | 71 | 39 | 미정 |  | 2021-01-03 02:43 | 1559 |  | 0 | 43 | 0 | 0 | 0 | 0 | 0.9579 | 1.1378 | 0.6643 | 0.0099 | 108950 | 79 | 15 | 119 | 0.0019 | 0.01 | 0.009 | 0.0412 | 0.0224 | 0.006 | 0.0037 | 0.0033
2021-01-02 | B61250 | B | 10 | AE15B36C2 | 105 | 40400 | 0.1372 | 0.1267 | 0.1569 | 0.1415 | 1527 | 1563 | 1543 | 2983 |  |  |  | 0 | 미정 | 미정 | 미정 | 미정 | 0 | 0 | 0 | 308 | 0 | 0 | 0.1372 | 0.066 | 0.0035 | 0.2627 | 37 | 5500 | 1631 | 0.2932 | 1.2829 | 0.2014 | 0.003 | [6 empty] | 1498 | 15 | 16 | 1 | 0.29 | 57 | 20 | 미정 |  | 2021-01-03 02:56 | 1620 |  | 25 | 0 | 0 | 0 | 0 | 0 | 0.3359 | 1.3039 | 0.2421 | 0.0029 | 94100 | 70 | 41 | 167 | 0.0024 | 0.0033 | 0.0252 | 0.0512 | 0.0547 | 0.0247 | 0.02 | 0.0207
2021-01-02 | A61757 | B | 18 | P-STB3D | 101 | 39400 | 0.0629 | 0.1636 | 0.1636 | 0.2755 | 1602 | 1602 | 1530 | 2848 |  |  |  | 0 | 선택 | 미정 | 미정 | 미정 | 0 | 0 | 0 | 0 | 0 | 0 | 0.0629 | 0.1078 | 0.0069 | 0.155 | 40 | 5300 | 1558 | 0.8465 | 1.0508 | 0.5809 | 0.0082 | 0.488 | 55.067 | 18.629 | 14.826 | 3.714 | 2.955 | 1450 | 30 | 30 | 3 | 0 | 65 | 32 | 미정 |  | 2021-01-03 03:40 | 1521 |  | 0 | 37 | 30 | 0 | 0 | 0 | 0.9462 | 1.1686 | 0.6776 | 0.0097 | 102200 | 74 | 21 | 130 | 0.0035 | 0.0095 | 0.0086 | 0.0399 | 0.0178 | 0.0053 | 0.0033 | 0.0034
2021-01-02 | B61251 | B | 1 | AE15B36C2 | 106 | 39100 | 0.0646 | 0.1083 | 0.1083 | 0.175 | 1550 | 1550 | 1520 | 3040 |  |  |  | 0 | 미정 | 미정 | 미정 | 미정 | 0 | 0 | 0 | 307 | 0 | 0 | 0.0646 | 0.0555 | 0.0025 | 0.0474 | 39 | 6800 | 1633 | 0.2957 | 1.146 | 0.2467 | 0.0032 | [6 empty] | 1498 | 15 | 16 | 1 | 0.3 | 66 | 24 | 미정 |  | 2021-01-03 03:59 | 1624 |  | 55 | 0 | 0 | 0 | 0 | 0 | 0.341 | 1.3047 | 0.2353 | 0.0031 | 90750 | 69 | 44 | 171 | 0.0024 | 0.0033 | 0.0262 | 0.0638 | 0.037 | 0.0108 | 0.01 | 0.0221
2021-01-02 | A61758 | B | 20 | P-STB3D | 96 | 40700 | 0.0366 | 0.1708 | 0.1708 | 0.3353 | 1602 | 1602 | 1533 | 2960 |  |  |  | 0 | 선택 | 미정 | 미정 | 미정 | 0 | 0 | 0 | 0 | 0 | 0 | 0.0366 | 0.0591 | 0.0034 | 0.0721 | 43 | 6000 | 1564 | 0.8604 | 0.9549 | 0.55 | 0.0092 | 0.257 | 55.426 | 18.487 | 14.918 | 3.715 | 2.998 | 1450 | 30 | 30 | 3 | 0.27 | 72 | 36 | 미정 |  | 2021-01-03 04:46 | 1564 |  | 0 | 66 | 30 | 0 | 0 | 0 | 0.927 | 1.1441 | 0.6468 | 0.0106 | 104050 | 89 | 23 | 131 | 0.0035 | 0.0108 | 0.0093 | 0.0267 | 0.0159 | 0.003 | 0.0027 | 0.003
2021-01-02 | B61252 | B | 5 | AE15B36C2 | 106 | 40100 | 0.0509 | 0.087 | 0.087 | 0.1508 | 1567 | 1567 | 1531 | 3035 |  |  |  | 0 | 미정 | 미정 | 미정 | 미정 | 0 | 0 | 0 | 306 | 0 | 0 | 0.0509 | 0.0685 | 0.0039 | 0.011 | 41 | 7600 | 1633 | 0.2935 | 1.0348 | 0.2267 | 0.003 | [6 empty] | 1498 | 15 | 15 | 1 | 0.32 | 71 | 32 | 미정 |  | 2021-01-03 05:20 | 1630 |  | 74 | 0 | 12 | 0 | 0 | 0 | 0.337 | 1.3056 | 0.2334 | 0.0283 | 99850 | 76 | 18 | 127 | 0.0024 | 0.0032 | 0.0234 | 0.0403 | 0.041 | 0.0109 | 0.0094 | 0.0196
2021-01-02 | A61759 | B | 38 | SCR420HCS | 101 | 39200 | 0.0615 |  |  | 0.0813 |  | 1701 | 1643 | 2905 | 2.8 |  |  | 0 | 선택 | 미정 | 미정 | 미정 | 0 | 0 | 0 | 0 | 0 | 0 | 0.0615 | 0.0947 | 0.0051 | 0.2037 | 46 | 5700 | 1656 | 0.163 | 0.6901 | 0.1595 | 0.0073 | [6 empty] | 1511 | 16 | 21 | 3 | 0.27 | 104 | 38 | 미정 |  | 2021-01-03 06:01 | 1656 |  | 0 | 34 | 38 | 0 | 0 | 0 | 0.194 | 0.8233 | 0.2332 | 0.0238 | 104450 | 88 | 43 | 167 | 0.0039 | 0.0205 | 0.021 | 0.0482 | 0.0504 | 0.0114 | 0.0081 | 0.0227
2021-01-02 | B61253 | B | 35 | AE15B36C2 | 106 | 39100 | 0.2315 | 0.0355 | 0.1146 | 0.105 | 1600 | 1539 | 1533 | 3036 |  |  |  | 0 | 미정 | 미정 | 미정 | 미정 | 0 | 0 | 0 | 305 | 0 | 0 | 0.2315 | 0.0934 | 0.0086 | 0.0883 | 44 | 7000 | 1630 | 0.2158 | 0.9755 | 0.1909 | 0.0026 | [6 empty] | 1498 | 15 | 15 | 1 | 0.34 | 60 | 27 | 미정 |  | 2021-01-03 06:34 | 1616 |  | 106 | 0 | 32 | 0 | 0 | 0 | 0.335 | 1.3244 | 0.2519 | 0.0287 | 96600 | 76 | 9 | 113 | 0.0034 | 0.0029 | 0.0229 | 0.0602 | 0.0408 | 0.0155 | 0.0154 | 0.0179
2021-01-03 | A61760 | B | 11 | SCR420HCS | 104 | 40300 | 0.0433 |  |  | 0.0922 |  | 1637 | 1584 | 3128 | 5.5 |  |  | 0 | 선택 | 미정 | 미정 | 미정 | 0 | 0 | 0 | 0 | 0 | 0 | 0.0433 | 0.0661 | 0.0025 | 0.2655 | 42 | 5000 | 1624 | 0.1833 | 0.7444 | 0.1767 | 0.0142 | [6 empty] | 1511 | 16 | 18 | 3 | 0.27 | 82 | 31 | 미정 |  | 2021-01-03 07:10 | 1624 |  | 0 | 39 | 25 | 0 | 0 | 0 | 0.197 | 0.8283 | 0.2525 | 0.0292 |  | 286 | 38 | 149 | 0.0151 | 0.0235 | 0.0241 | 0.0381 | 0.0377 | 0.016 | 0.008 | 0.0253
2021-01-03 | B61254 | B | 10 | AE15B36C2 | 106 | 39400 | 0.077 | 0.034 | 0.034 | 0.1145 | 1609 | 1554 | 1522 | 3146 |  |  |  | 0 | 미정 | 미정 | 미정 | 미정 | 0 | 0 | 0 | 155 | 0 | 0 | 0.077 | 0.0601 | 0.0031 | 0.2521 | 46 | 7300 | 1621 | 0.2338 | 1.0006 | 0.1888 | 0.0024 | [6 empty] | 1498 | 15 | 15 | 1 | 0.34 | 63 | 29 | 미정 |  | 2021-01-03 07:36 | 1623 |  | 80 | 0 | 25 | 0 | 0 | 0 | 0.332 | 1.325 | 0.2507 | 0.0304 | 98500 | 75 | 13 | 122 | 0.0021 | 0.0031 | 0.025 | 0.0596 | 0.0456 | 0.0172 | 0.0185 | 0.0174
2021-01-03 | A61761 | B | 11 | SCR420HCS | 104 | 39100 |  |  |  | 0.1181 |  | 1620 | 1508 | 2809 | 17.9 |  |  | 0 | 선택 | 미정 | 미정 | 미정 | 0 | 0 | 0 | 0 | 0 | 0 |  |  |  |  | 67 | 8300 | 1645 | 0.2198 | 0.8386 | 0.2055 | 0.0068 | [6 empty] | 1511 | 16 | 21 | 3 | 0.28 | 86 | 30 | 미정 |  | 2021-01-03 11:46 | 1654 |  | 0 | 28 | 0 | 0 | 0 | 0 | 0.218 | 0.827 | 0.1884 | 0.0236 | 103150 | 60 | 25 | 360 | 0.0248 | 0.0166 | 0.0234 |  | 0.0182 | 0.0066 | 0.0043 | 0.0255
2021-01-03 | B61255 | B | 1 | AE15B36C2 | 106 | 38600 |  | 0.026 | 0 | 0.1592 | 1630 | 1564 | 1538 | 3034 |  |  |  | 0 | 미정 | 미정 | 미정 | 미정 | 0 | 0 | 0 | 153 | 0 | 0 |  |  |  |  | 44 | 7400 | 1642 | 0.2555 | 0.999 | 0.1866 | 0.0029 | [6 empty] | 1498 | 15 | 15 | 1 | 0.41 | 65 | 32 | 미정 |  | 2021-01-03 08:39 | 1632 |  | 93 | 0 | 16 | 0 | 0 | 0 | 0.338 | 1.3042 | 0.2462 | 0.0307 | 95400 | 73 | 15 | 126 | 0.005 | 0.0037 | 0.027 |  | 0.0377 | 0.0117 | 0.013 | 0.0194
2021-01-03 | A61762 | B | 18 | SCR420HCS | 105 | 39100 |  |  |  | 0.042 |  | 1653 | 1540 | 2805 | 2.1 |  |  | 0 | 미정 | 선택 | 미정 | 미정 | 0 | 0 | 0 | 0 | 0 | 0 |  |  |  |  | 61 | 7100 | 1637 | 0.1986 | 0.8165 | 0.2355 | 0.0177 | [6 empty] | 1511 | 16 | 19 | 3 | 0.29 | 80 | 34 | 미정 |  | 2021-01-03 12:49 | 1637 |  | 0 | 64 | 39 | 0 | 0 | 0 | 0.204 | 0.8279 | 0.2428 | 0.0259 | 107500 | 79 | 26 | 350 | 0.0028 | 0.0082 | 0.0257 |  | 0.0704 | 0.0098 | 0.0067 | 0.0258
2021-01-03 | B61256 | B | 5 | AE15B36C2 | 105 | 38600 | 0.0534 |  |  | 0.108 |  | 1590 | 1542 | 3143 |  |  |  | 0 | 미정 | 미정 | 미정 | 미정 | 0 | 0 | 0 | 155 | 0 | 0 | 0.0534 | 0.0408 | 0.0016 | 0.0457 | 43 | 5900 | 1633 | 0.2122 | 1.0254 | 0.1977 | 0.0031 | [6 empty] | 1498 | 15 | 16 | 1 | 0.31 | 62 | 27 | 미정 |  | 2021-01-03 09:37 | 1626 |  | 81 | 0 | 0 | 0 | 0 | 0 | 0.336 | 1.3239 | 0.2389 | 0.0305 | 93750 | 86 | 26 | 141 | 0.0023 | 0.0036 | 0.0262 | 0.0397 | 0.0343 | 0.0124 | 0.016 | 0.0193
2021-01-03 | A61763 | B | 38 | 17NICRMOS6HM | 106 | 39400 | 0.0579 |  |  | 0.0996 |  | 1579 | 1537 | 2791 | 20.3 |  |  | 0 | 미정 | 선택 | 미정 | 미정 | 0 | 0 | 0 | 0 | 0 | 0 | 0.0579 | 0.0942 | 0.0031 | 0.0571 | 65 | 11200 | 1650 | 0.1418 | 0.8865 | 0.0382 | 0.002 | [6 empty] | 1509 | 18 | 20 | 1 | 0.29 | 87 | 31 | 미정 |  | 2021-01-03 10:39 | 1669 |  | 0 | 46 | 60 | 0 | 0 | 0 | 0.161 | 1.0428 | 0.1005 | 0.0276 | 101300 | 91 | 30 | 190 | 0.054 | 0.004 | 0.0209 | 0.048 | 0.0512 | 0.0399 | 0.0092 | 0.0395
2021-01-03 | B61257 | B | 35 | 17NICRMOS6HM | 103 | 39600 |  | 0.1459 | 0 | 0.0888 | 1530 | 1619 | 1562 | 2982 |  |  |  | 0 | 미정 | 미정 | 미정 | 미정 | 0 | 0 | 0 | 100 | 0 | 0 |  |  |  |  | 105 | 11200 | 1621 | 0.1229 | 0.7852 | 0.094 | 0.0022 | [6 empty] | 1509 | 18 | 19 | 1 | 0.3 | 63 | 22 | 미정 |  | 2021-01-03 11:40 | 1643 |  | 99 | 0 | 21 | 0 | 0 | 0 | 0.173 | 1.0686 | 0.107 | 0.0252 | 95300 | 67 | 38 | 240 | 0.0022 | 0.0025 | 0.0221 |  | 0.0514 | 0.0352 | 0.0273 | 0.041
2021-01-03 | B61258 | B | 10 | 17NICRMOS6HM | 104 | 41900 | 0.047 | 0.0367 | 0.0435 | 0.1125 | 1545 | 1616 | 1510 | 3179 |  |  |  | 0 | 미정 | 미정 | 미정 | 미정 | 0 | 0 | 0 | 104 | 0 | 0 | 0.047 | 0.046 | 0.0098 | 0.0035 | 52 | 9300 | 1633 | 0.1336 | 0.8626 | 0.08 | 0.0021 | [6 empty] | 1509 | 18 | 19 | 1 | 0.28 | 55 | 22 | 미정 |  | 2021-01-03 13:06 | 1638 |  | 0 | 67 | 0 | 0 | 0 | 0 | 0.16 | 1.0533 | 0.0983 | 0.0277 | 97250 | 77 | 12 | 134 | 0.0021 | 0.0024 | 0.0223 | 0.0341 | 0.0673 | 0.0253 | 0.0208 | 0.0399
2021-01-03 | A61764 | B | 20 | SCR420HON2 | 106 | 39500 | 0.0494 |  |  | 0.0299 |  | 1617 | 1578 | 3062 | 2.2 |  |  | 0 | 미정 | 미정 | 미정 | 미정 | 0 | 0 | 0 | 0 | 0 | 0 | 0.0494 | 0.0797 | 0.0048 | 0.191 | 54 | 4900 | 1624 | 0.1445 | 0.633 | 0.1348 | 0.026 | [6 empty] | 1511 | 16 | 20 | 3 | 0.29 | 69 | 31 | 미정 |  | 2021-01-03 14:00 | 1623 |  | 0 | 68 | 40 | 0 | 0 | 0 | 0.1903 | 0.8508 | 0.2546 | 0.0319 | 102800 | 77 | 27 | 144 | 0.003 | 0.0131 | 0.0282 | 0.0368 | 0.0729 | 0.0574 | 0.011 | 0.0172
2021-01-03 | B61259 | B | 1 | 20MNCRS5HM7 | 103 | 38300 |  | 0.0334 | 0.0612 | 0.105 | 1610 | 1599 | 1560 | 3036 |  |  |  | 0 | 미정 | 미정 | 미정 | 미정 | 0 | 0 | 0 | 108 | 0 | 0 |  |  |  |  | 49 | 8200 | 1643 | 0.1599 | 0.8782 | 0.0789 | 0.0022 | [6 empty] | 1507 | 18 | 18 | 1 | 0.4 | 69 | 23 | 미정 |  | 2021-01-03 14:11 | 1644 |  | 41 | 0 | 0 | 0 | 0 | 0 | 0.205 | 1.3278 | 0.1098 | 0.0295 |  | 77 | 30 | 158 | 0.0022 | 0.0027 | 0.0223 |  | 0.0527 | 0.0185 | 0.016 | 0.0348
2021-01-03 | B61260 | B | 38 | 20MNCRS5HM7 | 104 | 38600 | 0.0728 | 0.0318 | 0.0318 | 0.0739 | 1605 | 1605 | 1550 | 3053 |  |  |  | 0 | 미정 | 미정 | 미정 | 미정 | 0 | 0 | 0 | 104 | 0 | 0 | 0.0728 | 0.0633 | 0.0025 | 0.1914 | 49 | 8300 | 1640 | 0.1775 | 1.1582 | 0.0272 | 0.0017 | [6 empty] | 1507 | 18 | 19 | 1 | 0.3 | 75 | 36 | 미정 |  | 2021-01-03 15:12 | 1642 |  | 0 | 41 | 20 | 0 | 0 | 0 | 0.2061 | 1.2705 | 0.1048 | 0.0286 | 99550 | 268 | 19 | 139 | 0.0017 | 0.0023 | 0.0229 | 0.032 | 0.0594 | 0.0288 | 0.0222 | 0.0358
2021-01-03 | A61765 | B | 32 | SCR420HON2 | 106 | 37900 | 0.0395 |  |  | 0.0946 |  | 1582 | 1528 | 3003 | 24.9 |  |  | 0 | 미정 | 선택 | 미정 | 미정 | 0 | 0 | 0 | 0 | 0 | 0 | 0.0395 | 0.0671 | 0.0067 | 0.2182 | 57 | 9000 | 1632 | 0.1602 | 0.7008 | 0.1452 | 0.0238 | [6 empty] | 1511 | 16 | 20 | 3 | 0.28 | 77 | 25 | 미정 |  | 2021-01-03 15:24 | 1632 |  | 0 | 48 | 32 | 0 | 0 | 0 | 0.1884 | 0.8534 | 0.2522 | 0.0325 | 107300 | 87 | 9 | 112 | 0.0343 | 0.0208 | 0.0304 | 0.0353 | 0.0345 | 0.0115 | 0.0074 | 0.0149
2021-01-03 | B61261 | B | 38 | 20MNCRS5HM7 | 104 | 37800 |  | 0.0525 | 0.0525 | 0.0643 | 1600 | 1600 | 1510 | 2927 |  |  |  | 0 | 미정 | 미정 | 미정 | 미정 | 0 | 0 | 0 | 202 | 0 | 0 |  |  |  |  | 119 | 24900 | 1671 | 0.1943 | 1.1867 | 0.054 | 0.0023 | [6 empty] | 1507 | 18 | 20 | 1 | 0.36 | 83 | 31 | 미정 |  | 2021-01-03 19:44 | 1669 |  | 10 | 61 | 86 | 0 | 0 | 0 | 0.205 | 1.2958 | 0.0934 | 0.0302 | 96950 | 80 | 10 | 344 | 0.002 | 0.0022 | 0.0238 |  | 0.0598 | 0.0337 | 0.0246 | 0.0362
2021-01-03 | A61766 | B | 11 | SCR420HON2 | 105 | 37900 | 0.0461 |  |  | 0.071 |  | 1601 | 1536 | 2937 | 20.1 |  |  | 0 | 미정 | 선택 | 미정 | 미정 | 0 | 0 | 0 | 0 | 0 | 0 | 0.0461 | 0.0637 | 0.0039 | 0.2276 | 42 | 6200 | 1610 | 0.166 | 0.737 | 0.1784 | 0.0196 | [6 empty] | 1511 | 16 | 21 | 3 | 0.29 | 61 | 20 | 미정 |  | 2021-01-03 16:17 | 1610 |  | 0 | 14 | 8 | 0 | 0 | 0 | 0.1867 | 0.8384 | 0.2475 | 0.0321 | 102800 | 69 | 23 | 136 | 0.0275 | 0.0182 | 0.0305 | 0.0385 | 0.0217 | 0.0097 | 0.0051 | 0.0151
2021-01-03 | B61262 | B | 11 | 20MNCRS5HM7 | 104 | 38300 | 0.0604 | 0.037 | 0.037 | 0.0898 | 1617 | 1617 | 1563 | 2868 |  |  |  | 0 | 미정 | 미정 | 미정 | 미정 | 0 | 0 | 0 | 202 | 0 | 0 | 0.0604 | 0.0641 | 0.0038 | 0.14 | 56 | 6100 | 1653 | 0.1865 | 1.1702 | 0.0441 | 0.0021 | [6 empty] | 1507 | 18 | 19 | 1 | 0.3 | 47 | 15 | 미정 |  | 2021-01-03 20:41 | 1654 |  | 60 | 0 | 17 | 0 | 0 | 0 | 0.2 | 1.2837 | 0.104 | 0.0308 |  | 73 | 8 | 353 | 0.0033 | 0.0029 | 0.0245 | 0.0519 | 0.0469 | 0.0125 | 0.0095 | 0.036
2021-01-03 | A61767 | B | 18 | SCR420HON2 | 104 | 38100 | 0.0467 |  |  | 0.101 |  | 1615 | 1549 | 3010 | 29.9 |  |  | 0 | 미정 | 선택 | 미정 | 미정 | 0 | 0 | 0 | 0 | 0 | 0 | 0.0467 | 0.0674 | 0.0035 | 0.0412 | 40 | 6000 | 1613 | 0.1693 | 0.7324 | 0.1942 | 0.0264 | [6 empty] | 1511 | 16 | 20 | 3 | 0.29 | 76 | 23 | 미정 |  | 2021-01-03 17:16 | 1630 |  | 0 | 40 | 0 | 0 | 0 | 0 | 0.1888 | 0.8541 | 0.245 | 0.0321 | 101750 | 77 | 28 | 138 | 0.0413 | 0.0225 | 0.0304 | 0.0421 | 0.0196 | 0.0089 | 0.0057 | 0.0152
2021-01-03 | A61768 | B | 20 | SCR420HON2 | 104 | 38300 | 0.0641 |  |  | 0.1114 |  | 1583 | 1537 | 2916 | 50.5 |  |  | 0 | 미정 | 선택 | 미정 | 미정 | 0 | 0 | 0 | 0 | 0 | 0 | 0.0641 | 0.1012 | 0.0031 | 0.1218 | 47 | 7700 | 1621 | 0.1652 | 0.6958 | 0.1599 | 0.0478 | [6 empty] | 1511 | 16 | 20 | 3 | 0.3 | 78 | 30 | 미정 |  | 2021-01-03 18:26 | 1621 |  | 0 | 47 | 34 | 0 | 0 | 0 | 0.1888 | 0.8477 | 0.2447 | 0.0304 | 111350 | 76 | 30 | 144 | 0.0659 | 0.0327 | 0.0295 | 0.0477 | 0.0397 | 0.0216 | 0.012 | 0.0142
2021-01-03 | A61769 | B | 22 | SCR420HON2 | 105 | 38700 |  |  |  | 0.1314 |  | 1621 | 1582 | 3064 | 3.1 |  |  | 0 | 미정 | 선택 | 미정 | 미정 | 0 | 0 | 0 | 0 | 0 | 0 |  |  |  |  | 53 | 6500 | 1623 | 0.1611 | 0.7101 | 0.1787 | 0.0099 | [6 empty] | 1511 | 16 | 20 | 3 | 0.28 | 74 | 22 | 미정 |  | 2021-01-03 19:33 | 1623 |  | 0 | 40 | 13 | 0 | 0 | 0 | 0.1863 | 0.8482 | 0.2492 | 0.0293 | 101500 | 68 | 30 | 150 | 0.0044 | 0.0127 | 0.0266 |  | 0.0195 | 0.0096 | 0.0072 | 0.0142
2021-01-03 | A61770 | B | 32 | SCR420HON2 | 104 | 38400 | 0.0635 |  |  | 0.0914 |  | 1598 | 1552 | 2896 | 43 |  |  | 0 | 선택 | 미정 | 미정 | 미정 | 0 | 0 | 0 | 0 | 0 | 0 | 0.0635 | 0.0618 | 0.0032 | 0.3391 | 39 | 6400 | 1619 | 0.1705 | 0.7334 | 0.1684 | 0.0282 | [6 empty] | 1511 | 16 | 20 | 3 | 0.28 | 74 | 19 | 미정 |  | 2021-01-03 20:29 | 1632 |  | 0 | 28 | 0 | 0 | 0 | 0 | 0.1864 | 0.8525 | 0.2523 | 0.0326 | 102450 | 71 | 36 | 145 | 0.0598 | 0.023 | 0.03 | 0.0425 | 0.0225 | 0.0092 | 0.0064 | 0.0154
2021-01-03 | A61771 | B | 18 | SCR420HON2 | 104 | 38300 | 0.0446 |  |  | 0.1512 |  | 1578 | 1526 | 2960 | 49.1 |  |  | 0 | 미정 | 선택 | 미정 | 미정 | 0 | 0 | 0 | 0 | 0 | 0 | 0.0446 | 0.0542 | 0.0033 | 0.0844 | 57 | 7300 | 1617 | 0.1653 | 0.6558 | 0.1701 | 0.0473 | [6 empty] | 1511 | 16 | 18 | 3 | 0.28 | 69 | 20 | 미정 |  | 2021-01-03 21:48 | 1617 |  | 0 | 18 | 11 | 0 | 0 | 0 | 0.1887 | 0.8383 | 0.2422 | 0.0306 |  | 72 | 27 | 136 | 0.069 | 0.0337 | 0.0295 | 0.0335 | 0.0414 | 0.0194 | 0.0117 | 0.0142
2021-01-03 | B61263 | B | 1 | 20MNCRS5HM7 | 104 | 45300 | 0.0526 | 0.0238 | 0.0465 | 0.0538 | 1582 | 1563 | 1571 | 3370 |  |  |  | 0 | 미정 | 미정 | 미정 | 미정 | 0 | 0 | 0 | 203 | 0 | 0 | 0.0526 | 0.0529 | 0.0048 | 0.1697 | 62 | 8900 | 1661 | 0.1662 | 0.9487 | 0.0251 | 0.0015 | [6 empty] | 1507 | 18 | 19 | 1 | 0.35 | 75 | 33 | 미정 |  | 2021-01-03 21:59 | 1648 |  | 0 | 52 | 28 | 0 | 0 | 0 | 0.2036 | 1.3038 | 0.095 | 0.0285 | 98700 | 80 | 14 | 150 | 0.0017 | 0.0022 | 0.0238 | 0.0319 | 0.0569 | 0.0497 | 0.0285 | 0.0368
2021-01-03 | A61772 | B | 20 | SCR420HON2 | 91 | 36500 | 0.0515 |  |  | 0.0651 |  | 1646 | 1572 | 2657 | 19.6 |  |  | 0 | 선택 | 미정 | 미정 | 미정 | 0 | 0 | 0 | 0 | 0 | 0 | 0.0515 | 0.0734 | 0.0032 | 0.201 | 38 | 4900 | 1624 | 0.1618 | 0.7264 | 0.1615 | 0.0077 | [6 empty] | 1511 | 16 | 18 | 3 | 0.28 | 70 | 26 | 미정 |  | 2021-01-03 22:38 | 1624 |  | 0 | 28 | 24 | 0 | 0 | 0 | 0.1871 | 0.8449 | 0.2476 | 0.0327 |  | 0 | 33 | 136 | 0.0274 | 0.0145 | 0.0292 | 0.0504 | 0.0252 | 0.0115 | 0.0061 | 0.0144
2021-01-03 | B61264 | B | 35 | 20MNCRS5HM7 | 105 | 41100 | 0.0668 | 0.0319 | 0.0383 | 0.0819 | 1578 | 1614 | 1570 | 2985 |  |  |  | 0 | 미정 | 미정 | 미정 | 미정 | 0 | 0 | 0 | 206 | 0 | 0 | 0.0668 | 0.0568 | 0.0034 | 0.2047 | 53 | 9100 | 1630 | 0.1784 | 1.0896 | 0.1127 | 0.0022 | [6 empty] | 1507 | 18 | 19 | 1 | 0.32 | 67 | 26 | 미정 |  | 2021-01-03 23:10 | 1658 |  | 0 | 0 | 0 | 0 | 0 | 0 | 0.2064 | 1.3029 | 0.1001 | 0.0236 | 96750 | 73 | 15 | 142 | 0.002 | 0.0023 | 0.0195 | 0.0438 | 0.041 | 0.0335 | 0.0232 | 0.0359
2021-01-03 | A61773 | B | 22 | SCR420HON2 | 104 | 38700 | 0.0498 |  |  | 0.1025 |  | 1595 | 1540 | 2907 | 37 |  |  | 0 | 미정 | 미정 | 미정 | 미정 | 0 | 0 | 0 | 0 | 0 | 0 | 0.0498 | 0.0712 | 0.0034 | 0.169 | 43 | 6000 | 1620 | 0.1734 | 0.6959 | 0.1806 | 0.0216 | [6 empty] | 1511 | 16 | 18 | 3 | 0.28 | 71 | 18 | 미정 |  | 2021-01-03 23:42 | 1620 |  | 0 | 40 | 0 | 0 | 0 | 0 | 0.1907 | 0.8527 | 0.2381 | 0.0321 |  | 77 | 27 | 125 | 0.0488 | 0.0185 | 0.0294 | 0.0451 | 0.0274 | 0.0122 | 0.0101 | 0.0142
2021-01-03 | B61265 | B | 38 | 20MNCRS5HM7 | 104 | 39500 | 0.0811 | 0.0806 | 0.0806 | 0.0983 | 1621 | 1621 | 1522 | 3047 |  |  |  | 0 | 미정 | 선택 | 미정 | 미정 | 0 | 0 | 0 | 202 | 0 | 0 | 0.0811 | 0.0817 | 0.0048 | 0.1239 | 52 | 8900 | 1633 | 0.188 | 1.1866 | 0.0975 | 0.0022 | [6 empty] | 1507 | 18 | 19 | 1 | 0.32 | 63 | 24 | 미정 |  | 2021-01-04 00:13 | 1641 |  | 50 | 0 | 13 | 0 | 0 | 0 | 0.207 | 1.3048 | 0.0983 | 0.0304 |  | 70 | 17 | 143 | 0.0025 | 0.0023 | 0.0242 | 0.0413 | 0.046 | 0.0262 | 0.0211 | 0.0359
2021-01-03 | A61774 | B | 32 | AE1038M2 | 106 | 39300 | 0.041 | 0.0439 | 0.0439 | 0.0968 | 1609 | 1609 | 1541 | 2862 | 22.9 |  |  | 0 | 미정 | 미정 | 미정 | 미정 | 0 | 0 | 0 | 0 | 0 | 0 | 0.041 | 0.0513 | 0.0029 | 0.1236 | 39 | 6500 | 1642 | 0.3223 | 0.6924 | 0.1541 | 0.0089 | [6 empty] | 1497 | 15 | 20 | 3 | 0.29 | 92 | 36 | 미정 |  | 2021-01-04 00:45 | 1642 |  | 0 | 17 | 22 | 0 | 0 | 0 | 0.388 | 0.8334 | 0.2404 | 0.0126 | 100650 | -478157855 | 30 | 138 | 0.024 | 0.01 | 0.0099 | 0.0442 | 0.0463 | 0.0154 | 0.0091 | 0.0089
2021-01-03 | B61266 | B | 11 | 20MNCRS5HM7 | 107 | 39500 | 0.0571 | 0.1268 | 0.0699 | 0.092 | 1552 | 1593 | 1543 | 3052 |  |  |  | 0 | 미정 | 미정 | 미정 | 미정 | 0 | 0 | 0 | 204 | 0 | 0 | 0.0571 | 0.0738 | 0.0031 | 0.0688 | 56 | 9700 | 1642 | 0.1715 | 1.074 | 0.0891 | 0.0024 | [6 empty] | 1507 | 18 | 19 | 1 | 0.38 | 64 | 28 | 미정 |  | 2021-01-04 01:21 | 1638 |  | 56 | 79 | 16 | 0 | 0 | 0 | 0.2057 | 1.299 | 0.0977 | 0.03 | 101850 | 155 | 13 | 137 | 0.0022 | 0.0024 | 0.0264 | 0.0394 | 0.0521 | 0.0262 | 0.0193 | 0.0351
2021-01-03 | A61775 | B | 18 | AE1038M2 | 106 | 39100 | 0.0297 |  |  | 0.1163 |  | 1620 | 1535 | 2957 | 23.5 |  |  | 0 | 해제 | 미정 | 미정 | 미정 | 0 | 0 | 0 | 0 | 0 | 0 | 0.0297 | 0.0332 | 0.0097 | 0.0019 | 42 | 5400 | 1616 | 0.3693 | 0.7278 | 0.1715 | 0.0121 | [6 empty] | 1497 | 15 | 15 | 3 | 0.29 | 82 | 38 | 미정 |  | 2021-01-04 01:51 | 1616 |  | 0 | 0 | 23 | 0 | 0 | 0 | 0.387 | 0.8282 | 0.2489 | 0.0102 | 100600 | 0 | 35 | 138 | 0.0244 | 0.0119 | 0.0092 | 0.0433 | 0.054 | 0.0132 | 0.0085 | 0.0085
2021-01-03 | B61267 | B | 1 | SCM420HT | 103 | 40500 | 0.0799 | 0.1952 | 0.1343 | 0.1383 | 1583 | 1592 | 1551 | 3091 | 4.7 |  |  | 0 | 미정 | 선택 | 미정 | 미정 | 0 | 0 | 0 | 103 | 0 | 0 | 0.0799 | 0.0861 | 0.0041 | 0.2078 | 51 | 8400 | 1673 | 0.1752 | 0.6866 | 0.2124 | 0.0091 | [6 empty] | 1510 | 18 | 19 | 1 | 0.28 | 82 | 0 | 미정 |  | 2021-01-04 02:22 | 1661 |  | 51 | 0 | 0 | 0 | 0 | 0 | 0.199 | 0.8239 | 0.2535 | 0.0126 | 99600 | 77 | 37 | 173 | 0.0071 | 0.0058 | 0.0249 | 0.0479 | 0.0217 | 0.007 | 0.0076 | 0.0103
2021-01-03 | A61776 | B | 20 | AE1038M2 | 105 | 39300 | 0.0424 |  |  | 0.0765 |  | 1620 | 1525 | 2908 | 18.3 |  |  | 0 | 미정 | 미정 | 미정 | 미정 | 0 | 0 | 0 | 0 | 0 | 0 | 0.0424 | 0.0439 | 0.0037 | 0.0016 | 38 | 5100 | 1607 | 0.0765 | 0.0748 | 0.006 | 0.0184 | [6 empty] | 1497 | 15 | 16 | 3 | 0.29 | 71 | 0 | 미정 |  | 2021-01-04 02:52 | 1607 |  | 0 | 23 | 20 | 0 | 0 | 0 | 0.3791 | 0.8399 | 0.245 | 0.0087 | 0 | 65 | 49 | 160 | 0.0184 | 0.0087 | 0.0078 | 0.041 | 0.0485 |  | 0.0101 | 0.009
2021-01-03 | B61268 | B | 35 | SCM420HT | 104 | 39200 | 0.0911 |  |  | 0.1402 |  | 1596 | 1561 | 2972 | 14.9 |  |  | 0 | 미정 | 선택 | 미정 | 미정 | 0 | 0 | 0 | 107 | 0 | 0 | 0.0911 | 0.1154 | 0.0042 | 0.077 | 44 | 7300 | 1631 | 0.1855 | 0.7575 | 0.1969 | 0.0209 | [6 empty] | 1510 | 18 | 19 | 1 | 0.27 | 62 | 20 | 미정 |  | 2021-01-04 03:16 | 1643 |  | 43 | 0 | 26 | 0 | 0 | 0 | 0.2122 | 0.844 | 0.2515 | 0.0205 | 101550 | 65 | 58 | 210 | 0.0218 | 0.0136 | 0.0164 | 0.0468 | 0.0169 | 0.0071 | 0.0064 | 0.0096
2021-01-03 | A61777 | B | 22 | AE1038M2 | 104 | 40700 | 0.058 |  |  | 0.1368 |  | 1620 | 1521 | 2998 | 19.8 |  |  | 0 | 선택 | 미정 | 미정 | 미정 | 0 | 0 | 0 | 0 | 0 | 0 | 0.058 | 0.0253 | 0.0023 | 0.1378 | 39 | 6000 | 1608 | 0.3343 | 0.7035 | 0.1686 | 0.0202 | [6 empty] | 1497 | 15 | 15 | 3 | 0.29 | 71 | 17 | 미정 |  | 2021-01-04 03:54 | 1608 |  | 0 | 17 | 20 | 0 | 0 | 0 | 0.374 | 0.8263 | 0.2427 | 0.013 |  | 68 | 51 | 165 | 0.0205 | 0.0148 | 0.0108 | 0.0387 | 0.0474 | 0.0185 | 0.0092 | 0.0084
2021-01-03 | B61269 | B | 38 | SCM420HT | 104 | 40100 |  | 0.0993 | 0.0993 | 0.1784 | 1585 | 1585 | 1540 | 2897 | 29.8 |  |  | 0 | 미정 | 선택 | 미정 | 미정 | 0 | 0 | 0 | 0 | 0 | 0 |  |  |  |  | 44 | 7600 | 1640 | 0.1861 | 0.7327 | 0.145 | 0.0156 | [6 empty] | 1510 | 18 | 19 | 1 | 0.32 | 56 | 24 | 미정 |  | 2021-01-04 04:14 | 1642 |  | 15 | 0 | 0 | 0 | 0 | 0 | 0.205 | 0.8362 | 0.2495 | 0.017 | 95200 | 71 | 27 | 162 | 0.0462 | 0.0109 | 0.0247 |  | 0.0204 | 0.0082 | 0.0082 | 0.0079
2021-01-03 | A61778 | B | 32 | AE1038M2 | 104 | 40700 | 0.0439 |  |  | 0.1494 |  | 1620 | 1562 | 3004 | 32.9 |  |  | 0 | 선택 | 미정 | 미정 | 미정 | 0 | 0 | 0 | 0 | 0 | 0 | 0.0439 | 0.0407 | 0.0028 | 0.1315 | 39 | 4400 | 1597 | 0.3308 | 0.694 | 0.1646 | 0.0137 | [6 empty] | 1497 | 15 | 15 | 3 | 0.29 | 71 | 24 | 미정 |  | 2021-01-04 05:01 | 1597 |  | 0 | 19 | 20 | 0 | 0 | 0 | 0.38 | 0.8456 | 0.2392 | 0.0112 | 0 | 69 | 40 | 140 | 0.0334 | 0.0121 | 0.0097 | 0.0466 | 0.0332 | 0.0106 | 0.006 | 0.006
2021-01-03 | B61270 | B | 11 | SCM420HT | 103 | 39000 | 0.0773 | 0.0799 | 0.0799 | 0.1027 | 1582 | 1582 | 1532 | 2903 | 42.1 |  |  | 0 | 미정 | 미정 | 미정 | 미정 | 0 | 0 | 0 | 0 | 0 | 0 | 0.0773 | 0.0814 | 0.0038 | 0.2344 | 42 | 7400 | 1631 | 0.1789 | 0.7009 | 0.1534 | 0.0126 | [6 empty] | 1510 | 18 | 19 | 1 | 0.23 | 66 | 29 | 미정 |  | 2021-01-04 05:26 | 1638 |  | 0 | 21 | 0 | 0 | 0 | 0 | 0.208 | 0.8269 | 0.2423 | 0.019 | 95100 | 74 | 27 | 149 | 0.0625 | 0.0091 | 0.0252 | 0.0416 | 0.0438 | 0.009 | 0.007 | 0.0098
2021-01-03 | A61779 | B | 18 | AE1038M2 | 103 | 40700 | 0.067 |  |  | 0.0833 |  | 1620 | 1561 | 3043 | 24.7 |  |  | 0 | 선택 | 미정 | 미정 | 미정 | 0 | 0 | 0 | 0 | 0 | 0 | 0.067 | 0.0374 | 0.0025 | 0.2082 | 32 | 4300 | 1603 | 0.3549 | 0.7062 | 0.179 | 0.0118 | [6 empty] | 1497 | 15 | 16 | 3 | 0.29 | 70 | 28 | 미정 |  | 2021-01-04 05:57 | 1603 |  | 0 | 9 | 0 | 0 | 0 | 0 | 0.381 | 0.8388 | 0.2328 | 0.0174 | 97700 | 66 | 30 | 128 | 0.0266 | 0.0109 | 0.0141 | 0.0456 | 0.0292 | 0.0158 | 0.009 | 0.0091
2021-01-03 | B61271 | B | 1 | SCM420HT | 104 | 38200 | 0.0983 | 0.043 | 0.043 | 0.0993 | 1607 | 1607 | 1540 | 2840 | 24.3 |  |  | 0 | 미정 | 미정 | 미정 | 미정 | 0 | 0 | 0 | 0 | 0 | 0 | 0.0983 | 0.0887 | 0.0025 | 0.2876 | 46 | 7500 | 1643 | 0.1517 | 0.7057 | 0.1381 | 0.0205 | [6 empty] | 1510 | 18 | 18 | 1 | 0.25 | 65 | 30 | 미정 |  | 2021-01-04 06:30 | 1635 |  | 46 | 0 | 58 | 0 | 0 | 0 | 0.201 | 0.8361 | 0.2534 | 0.0236 | 103750 | 81 | 33 | 159 | 0.0334 | 0.0186 | 0.0249 | 0.0424 | 0.0422 | 0.0253 | 0.0129 | 0.0099
2021-01-04 | A61780 | B | 20 | AE1038M2 | 104 | 38700 | 0.0364 | 0.1084 | 0.1084 | 0.144 | 1583 | 1583 | 1527 | 3040 | 39.1 |  |  | 0 | 선택 | 미정 | 미정 | 미정 | 0 | 0 | 0 | 0 | 0 | 0 | 0.0364 | 0.0493 | 0.0021 | 0.1304 | 40 | 5300 | 1605 | 0.3048 | 0.6951 | 0.1791 | 0.0215 | [6 empty] | 1497 | 15 | 17 | 3 | 0.29 | 70 | 30 | 미정 |  | 2021-01-04 07:07 | 1605 |  | 0 | 34 | 14 | 0 | 0 | 0 | 0.3804 | 0.8231 | 0.2354 | 0.0172 | 103400 | 68 | 24 | 115 | 0.0397 | 0.0126 | 0.0151 | 0.0426 | 0.0338 | 0.0141 | 0.0059 | 0.0082
2021-01-04 | B61272 | B | 35 | SCM420HT | 104 | 37800 | 0.0554 | 0.0542 | 0.0542 | 0.1575 | 1614 | 1614 | 1522 | 3096 | 34 |  |  | 0 | 미정 | 미정 | 미정 | 미정 | 0 | 0 | 0 | 0 | 0 | 0 | 0.0554 | 0.0681 | 0.005 | 0.1931 | 49 | 8600 | 1651 | 0.167 | 0.6616 | 0.1444 | 0.0328 | [6 empty] | 1510 | 18 | 18 | 1 | 0.23 | 70 | 33 | 미정 |  | 2021-01-04 07:38 | 1642 |  | 35 | 0 | 32 | 0 | 0 | 0 | 0.206 | 0.8392 | 0.2509 | 0.023 | 96400 | 171 | 27 | 159 | 0.0551 | 0.0248 | 0.0246 | 0.0353 | 0.0328 | 0.0163 | 0.0159 | 0.0115
2021-01-04 | A61781 | B | 22 | AE1038M2 | 104 | 39500 | 0.0538 | 0.095 | 0.095 | 0.1306 | 1608 | 1608 | 1549 | 2812 | 27.2 |  |  | 0 | 선택 | 미정 | 미정 | 미정 | 0 | 0 | 0 | 0 | 0 | 0 | 0.0538 | 0.0777 | 0.0019 | 0.1731 | 36 | 4400 | 1602 | 0.3154 | 0.7282 | 0.1833 | 0.0146 | [6 empty] | 1497 | 15 | 16 | 3 | 0.3 | 67 | 28 | 미정 |  | 2021-01-04 08:10 | 1602 |  | 0 | 0 | 0 | 0 | 0 | 0 | 0.3801 | 0.8272 | 0.2354 | 0.0154 | 101350 | 70 | 20 | 104 | 0.0277 | 0.0136 | 0.0138 | 0.048 | 0.0349 | 0.0161 | 0.01 | 0.0094
2021-01-04 | B61273 | B | 38 | AE1038M2 | 101 | 38400 |  | 0.0297 | 0.1371 | 0.1995 | 1608 | 1552 | 1532 | 3086 | 42 |  |  | 0 | 미정 | 미정 | 미정 | 미정 | 0 | 0 | 0 | 0 | 0 | 0 |  |  |  |  | 41 | 5800 | 1631 | 0.2809 | 0.5636 | 0.1451 | 0.0132 | [6 empty] | 1497 | 15 | 15 | 1 | 0.24 | 65 | 25 | 미정 |  | 2021-01-04 08:43 | 1622 |  | 54 | 0 | 0 | 0 | 0 | 0 | 0.387 | 0.858 | 0.2282 | 0.0134 | 94350 | 74 | 37 | 154 | 0.0549 | 0.0138 | 0.0148 |  | 0.0268 | 0.0063 | 0.0058 | 0.0094
2021-01-04 | A61782 | B | 32 | AE1055LS | 106 | 40900 | 0.1018 | 0.0969 | 0.0969 | 0.1408 | 1562 | 1562 | 1532 | 2938 | 5 |  |  | 0 | 선택 | 미정 | 미정 | 미정 | 0 | 0 | 0 | 0 | 0 | 0 | 0.1018 | 0.1165 | 0.0045 | 0.2687 | 52 | 8800 | 1621 | 0.5118 | 0.6832 | 0.1796 | 0.0185 | [6 empty] | 1484 | 25 | 25 | 3 | 0.29 | 85 | 29 | 미정 |  | 2021-01-04 09:39 | 1621 |  | 0 | 25 | 0 | 0 | 0 | 0 | 0.538 | 0.7692 | 0.2239 | 0.0275 | 103150 | 95 | 54 | 203 | 0.0051 | 0.0125 | 0.0197 | 0.0521 | 0.0731 | 0.0279 | 0.0033 | 0.0046
2021-01-04 | B61274 | I | 11 | KWH1I | 91 | 35400 | 0.0486 | 0.03 | 0.1799 | 0.1917 | 1639 | 1618 | 1550 | 2809 | 40.3 |  |  | 0 | 미정 | 미정 | 미정 | 미정 | 0 | 0 | 0 | 0 | 0 | 0 | 0.0486 | 0.0662 | 0.0042 | 0.0294 | 42 | 5800 | 1653 | 0.3593 | 0.3056 | 0.1576 | 0.0138 | [6 empty] | 1481 | 20 | 21 | 1 | 0.35 | 81 | 0 | 미정 |  | 2021-01-04 09:49 | 1652 |  | 45 | 0 | 0 | 0 | 0 | 0 | 0.625 | 0.7083 | 0.251 | 0.0139 | 87450 | 938 | 31 | 154 | 0.0542 | 0.018 | 0.0227 | 0.0277 | 0.0222 | 0.0054 | 0.0043 | 0.0048
2021-01-04 | A61783 | B | 18 | AE1055LS | 106 | 40200 | 0.0698 | 0.0935 | 0.1186 | 0.1454 | 1590 | 1577 | 1530 | 2968 | 42.2 |  |  | 0 | 선택 | 선택 | 미정 | 미정 | 0 | 0 | 0 | 0 | 0 | 0 | 0.0698 | 0.1048 | 0.0054 | 0.0677 | 41 | 6100 | 1594 | 0.4035 | 0.6483 | 0.1816 | 0.0217 | [6 empty] | 1484 | 25 | 25 | 3 | 0.26 | 70 | 21 | 미정 |  | 2021-01-04 10:35 | 1594 |  | 0 | 26 | 0 | 0 | 0 | 0 | 0.555 | 0.7683 | 0.2541 | 0.029 | 101050 | 67 | 60 | 205 | 0.0412 | 0.0115 | 0.0237 | 0.0341 | 0.026 | 0.0098 | 0.0035 | 0.0043
2021-01-04 | B61275 | I | 1 | SCM415C2 | 106 | 38400 | 0.0681 | 0.0279 | 0.0591 | 0.0988 | 1646 | 1628 | 1592 | 3040 | 53.1 |  |  | 0 | 미정 | 미정 | 미정 | 미정 | 0 | 0 | 0 | 0 | 0 | 0 | 0.0681 | 0.0611 | 0.0025 | 0.0585 | 51 | 7900 | 1672 | 0.1104 | 0.5178 | 0.1378 | 0.0236 | [6 empty] | 1516 | 20 | 20 | 1 | 0.28 | 92 | 0 | 미정 |  | 2021-01-04 10:59 | 1677 |  | 14 | 0 | 24 | 0 | 0 | 0 | 0.138 | 0.6999 | 0.2224 | 0.0255 |  | 656 | 34 | 173 | 0.0876 | 0.0276 | 0.0282 | 0.0332 | 0.0608 | 0.0097 | 0.0057 | 0.0156
2021-01-04 | A61784 | B | 20 | AE1055LS | 106 | 38900 |  | 0.5582 | 0.1408 | 0.1947 | 1559 | 1571 | 1523 | 2925 | 48.2 |  |  | 0 | 미정 | 선택 | 미정 | 미정 | 0 | 0 | 0 | 0 | 0 | 0 |  |  |  |  | 55 | 7900 | 1590 | 0.4461 | 0.6235 | 0.1582 | 0.0219 | [6 empty] | 1484 | 25 | 26 | 3 | 0.26 | 60 | 25 | 미정 |  | 2021-01-04 11:53 | 1590 |  | 0 | 67 | 0 | 0 | 0 | 0 | 0.547 | 0.7617 | 0.2283 | 0.0288 | 112150 | 76 | 30 | 170 | 0.0433 | 0.0172 | 0.0246 |  | 0.0336 | 0.01 | 0.0025 | 0.0028
2021-01-04 | B61276 | B | 35 | 28MN6 | 106 | 38400 | 0.068 | 0.0237 | 0.057 | 0.1229 | 1633 | 1598 | 1541 | 3053 | 50.4 |  |  | 0 | 미정 | 미정 | 미정 | 미정 | 0 | 0 | 0 | 0 | 0 | 0 | 0.068 | 0.0402 | 0.0023 | 0.3098 | 52 | 9100 | 1640 | 0.2543 | 1.129 | 0.1718 | 0.0134 | [6 empty] | 1501 | 18 | 20 | 1 | 0.27 | 82 | 39 | 미정 |  | 2021-01-04 12:20 | 1652 |  | 141 | 0 | 15 | 0 | 0 | 0 | 0.293 | 1.4344 | 0.2426 | 0.0186 | 103350 | 68 | 14 | 130 | 0.0721 | 0.0136 | 0.0183 | 0.0357 | 0.0341 | 0.0069 | 0.0053 | 0.0051
2021-01-04 | A61785 | B | 22 | AE1055LS | 104 | 39000 | 0.0441 | 1.1113 | 0.0778 | 0.1936 | 1591 | 1594 | 1546 | 2974 | 21.2 |  |  | 0 | 미정 | 선택 | 미정 | 미정 | 0 | 0 | 0 | 0 | 0 | 0 | 0.0441 | 0.077 | 0.0033 | 0.1491 | 42 | 6300 | 1610 | 0.435 | 0.6361 | 0.1702 | 0.0133 | [6 empty] | 1484 | 25 | 26 | 3 | 0.26 | 72 | 26 | 미정 |  | 2021-01-04 12:54 | 1610 |  | 0 | 0 | 29 | 0 | 0 | 0 | 0.549 | 0.771 | 0.2471 | 0.0206 | 101450 | 68 | 34 | 168 | 0.021 | 0.0135 | 0.0237 | 0.0281 | 0.0214 | 0.0092 | 0.0025 | 0.0042
2021-01-04 | B61277 | B | 38 | 28MN6 | 106 | 37700 | 0.0874 | 0.0796 | 0.0796 | 0.1967 | 1632 | 1632 | 1532 | 2893 | 47.7 |  |  | 0 | 미정 | 미정 | 미정 | 미정 | 0 | 0 | 0 | 0 | 0 | 0 | 0.0874 | 0.1061 | 0.0109 | 0.3914 | 51 | 7900 | 1642 | 0.2497 | 1.1377 | 0.1321 | 0.0087 | [6 empty] | 1501 | 18 | 19 | 1 | 0.21 | 76 | 38 | 미정 |  | 2021-01-04 13:23 | 1634 |  | 141 | 0 | 51 | 0 | 0 | 0 | 0.294 | 1.4619 | 0.2522 | 0.0178 |  | 75 | 10 | 122 | 0.0712 | 0.0126 | 0.0163 | 0.0559 | 0.0404 | 0.0059 | 0.0064 | 0.0052
2021-01-04 | A61786 | B | 32 | AE1055LS | 104 | 38300 | 0.0377 | 0.1088 | 0.0538 | 0.1373 | 1550 | 1593 | 1534 | 3133 | 30.6 |  |  | 0 | 미정 | 선택 | 미정 | 미정 | 0 | 0 | 0 | 0 | 0 | 0 | 0.0377 | 0.0664 | 0.0026 | 0.333 | 43 | 6200 | 1607 | 0.4184 | 0.6931 | 0.1714 | 0.0097 | [6 empty] | 1484 | 25 | 25 | 3 | 0.26 | 84 | 38 | 미정 |  | 2021-01-04 14:05 | 1607 |  | 0 | 0 | 25 | 0 | 0 | 0 | 0.544 | 0.7834 | 0.2397 | 0.0307 | 100950 | 75 | 35 | 155 | 0.032 | 0.0127 | 0.0244 | 0.0358 | 0.0434 | 0.0058 | 0.0031 | 0.0041
2021-01-04 | B61278 | B | 11 | SM45C | 106 | 37800 |  | 0.0623 | 0.0623 | 0.0654 | 1597 | 1597 | 1550 | 3001 |  |  |  | 0 | 미정 | 미정 | 미정 | 미정 | 0 | 0 | 0 | 154 | 0 | 0 |  |  |  |  | 47 | 6100 | 1631 | 0.2705 | 0.5771 | 0.0697 | 0.0025 | [6 empty] | 1493 | 15 | 16 | 1 | 0.21 | 67 | 20 | 미정 |  | 2021-01-04 14:21 | 1625 |  | 62 | 0 | 71 | 0 | 0 | 0 | 0.448 | 0.7047 | 0.2244 | 0.0069 | 96000 | 82 | 29 | 152 | 0.0024 | 0.005 | 0.0141 |  | 0.0756 | 0.0545 | 0.0257 | 0.0181
2021-01-04 | A61787 | B | 18 | AE1055LS | 104 | 40000 | 0.1022 | 0.1277 | 0.2595 | 0.2877 | 1562 | 1587 | 1527 | 2981 | 35.1 |  |  | 0 | 미정 | 선택 | 미정 | 미정 | 0 | 0 | 0 | 0 | 0 | 0 | 0.1022 | 0.1715 | 0.0048 | 0.2813 | 41 | 5000 | 1598 | 0.5196 | 0.6075 | 0.1708 | 0.0188 | [6 empty] | 1484 | 25 | 25 | 3 | 0.25 | 71 | 30 | 미정 |  | 2021-01-04 15:15 | 1598 |  | 0 | 0 | 24 | 0 | 0 | 0 | 0.5629 | 0.7766 | 0.233 | 0.0279 | 100300 | 76 | 39 | 153 | 0.0434 | 0.0112 | 0.0225 | 0.0648 | 0.0372 | 0.0071 | 0.0023 | 0.004
2021-01-04 | B61279 | B | 1 | SM45C | 106 | 39800 | 0.0574 | 0.0351 | 0.0431 | 0.108 | 1569 | 1609 | 1522 | 2907 |  |  |  | 0 | 미정 | 미정 | 미정 | 미정 | 0 | 0 | 0 | 253 | 0 | 0 | 0.0574 | 0.0491 | 0.0031 | 0.216 | 43 | 6500 | 1612 | 0.2844 | 0.5523 | 0.1393 | 0.0034 | [6 empty] | 1493 | 15 | 15 | 1 | 0.21 | 63 | 24 | 미정 |  | 2021-01-04 15:19 | 1613 |  | 0 | 0 | 20 | 0 | 0 | 0 | 0.4521 | 0.7029 | 0.2206 | 0.0079 | 101150 | 73 | 31 | 150 | 0.0033 | 0.0045 | 0.0143 | 0.046 | 0.0328 | 0.015 | 0.0139 | 0.0124
2021-01-04 | A61788 | B | 20 | AE1055LS | 103 | 38500 | 0.0872 | 0 | 0.1598 | 0.3025 | 1602 | 1588 | 1528 | 2805 | 39.2 |  |  | 0 | 미정 | 선택 | 미정 | 미정 | 0 | 0 | 0 | 0 | 0 | 0 | 0.0872 | 0.1226 | 0.0064 | 0.0269 | 40 | 5300 | 1606 | 0.4885 | 0.6091 | 0.1803 | 0.0173 | [6 empty] | 1484 | 25 | 25 | 3 | 0.25 | 72 | 37 | 미정 |  | 2021-01-04 16:14 | 1606 |  | 0 | 10 | 14 | 0 | 0 | 0 | 0.5621 | 0.7671 | 0.2374 | 0.0265 |  | 69 | 34 | 154 | 0.0481 | 0.0159 | 0.0227 | 0.0496 | 0.0358 | 0.0039 | 0.0022 | 0.0033
2021-01-04 | B61280 | B | 35 | SM45C | 105 | 39600 | 0.0608 | 0.026 | 0 | 0.1428 | 1634 | 1699 | 1540 | 2874 |  |  |  | 0 | 미정 | 미정 | 미정 | 미정 | 0 | 0 | 0 | 250 | 0 | 0 | 0.0608 | 0.0657 | 0.003 | 0.2336 | 41 | 5800 | 1631 | 0.4019 | 0.5975 | 0.149 | 0.0034 | [6 empty] | 1493 | 15 | 15 | 1 | 0.2 | 68 | 30 | 미정 |  | 2021-01-04 16:22 | 1610 |  | 22 | 0 | 41 | 0 | 0 | 0 | 0.4582 | 0.7047 | 0.2221 | 0.009 | 95900 | 70 | 31 | 150 | 0.0032 | 0.0042 | 0.0136 | 0.045 | 0.0326 | 0.0197 | 0.0198 | 0.017
2021-01-04 | B61281 | B | 38 | SM45C | 105 | 38500 | 0.0637 | 0.048 | 0.048 | 0.2314 | 1614 | 1614 | 1510 | 2954 |  |  |  | 0 | 미정 | 미정 | 미정 | 미정 | 0 | 0 | 0 | 259 | 0 | 0 | 0.0637 | 0.0589 | 0.0052 | 0.1658 | 38 | 5800 | 1611 | 0.3697 | 0.4228 | 0.1857 | 0.0038 | [6 empty] | 1493 | 15 | 15 | 1 | 0.25 | 65 | 21 | 미정 |  | 2021-01-04 17:16 | 1607 |  | 0 | 0 | 31 | 0 | 0 | 0 | 0.452 | 0.7133 | 0.2232 | 0.0139 | 91850 | 66 | 39 | 160 | 0.003 | 0.0042 | 0.0128 | 0.0454 | 0.0247 | 0.0114 | 0.0154 | 0.0127
2021-01-04 | A61789 | B | 22 | AE1055LS | 103 | 37500 | 0.0596 | 0.1234 | 0.1234 | 0.1925 | 1602 | 1602 | 1531 | 2814 | 40.4 |  |  | 0 | 선택 | 미정 | 미정 | 미정 | 0 | 0 | 0 | 0 | 0 | 0 | 0.0596 | 0.1089 | 0.0035 | 0.0016 | 40 | 5700 | 1594 | 0.4598 | 0.6003 | 0.1986 | 0.0359 | [6 empty] | 1484 | 25 | 25 | 3 | 0.25 | 69 | 31 | 미정 |  | 2021-01-04 17:25 | 1594 |  | 0 | 20 | 25 | 0 | 0 | 0 | 0.558 | 0.7743 | 0.2349 | 0.0289 | 102850 | 75 | 27 | 136 | 0.0487 | 0.0218 | 0.0246 | 0.0507 | 0.0204 | 0.0074 | 0.0038 | 0.0059
2021-01-04 | B61282 | B | 11 | SM45C | 106 | 39500 | 0.0681 | 0.0575 | 0.0728 | 0.1592 | 1587 | 1601 | 1523 | 2891 |  |  |  | 0 | 미정 | 미정 | 미정 | 미정 | 0 | 0 | 0 | 256 | 0 | 0 | 0.0681 | 0.082 | 0.0027 | 0.0019 | 38 | 6100 | 1621 | 0.3872 | 0.5128 | 0.1803 | 0.0037 | [6 empty] | 1493 | 15 | 15 | 1 | 0.41 | 76 | 27 | 미정 |  | 2021-01-04 18:17 | 1619 |  | 0 | 0 | 24 | 0 | 0 | 0 | 0.4647 | 0.7185 | 0.2251 | 0.0073 | 94000 | 69 | 30 | 148 | 0.004 | 0.0043 | 0.0148 | 0.0473 | 0.0241 | 0.0117 | 0.0143 | 0.0131
2021-01-04 | A61790 | B | 32 | AE1055LS | 103 | 40200 | 0.1187 | 0.227 | 0.2536 | 0.2999 | 1550 | 1610 | 1596 | 1424 | 24.4 |  |  | 0 | 선택 | 미정 | 미정 | 미정 | 0 | 0 | 0 | 0 | 0 | 0 | 0.1187 | 0.1638 | 0.0029 | 0.002 | 43 | 3900 | 1599 | 0.5288 | 0.6069 | 0.2182 | 0.0178 | [6 empty] | 1484 | 25 | 25 | 3 | 0.25 | 70 | 32 | 미정 |  | 2021-01-04 18:33 | 1599 |  | 0 | 0 | 10 | 0 | 0 | 0 | 0.5639 | 0.7716 | 0.2403 | 0.0276 | 95150 | 74 | 34 | 143 | 0.0313 | 0.0184 | 0.0219 | 0.0463 | 0.0112 | 0.0027 | 0.0028 | 0.0047
2021-01-04 | B61283 | B | 1 | SM45C | 106 | 38300 | 0.1097 | 0.0556 | 0.0556 | 0.2187 | 1652 | 1652 | 1500 | 2833 |  |  |  | 0 | 미정 | 미정 | 미정 | 미정 | 0 | 0 | 0 | 254 | 0 | 0 | 0.1097 | 0.0999 | 0.0145 | 0.0024 | 39 | 6400 | 1622 | 0.3857 | 0.5769 | 0.1976 | 0.0037 | [6 empty] | 1493 | 15 | 15 | 1 | 0.47 | 70 | 23 | 미정 |  | 2021-01-04 19:19 | 1610 |  | 0 | 0 | 0 | 0 | 0 | 0 | 0.444 | 0.7136 | 0.2261 | 0.0147 | 90850 | 67 | 35 | 151 | 0.0037 | 0.0043 | 0.0126 | 0.0608 | 0.0225 | 0.0113 | 0.0129 | 0.0128
2021-01-04 | A61791 | B | 18 | AE1055LS | 104 | 38400 | 0.0509 | 0.1381 | 0.1381 | 0.2401 | 1637 | 1637 | 1567 | 3007 | 32.3 |  |  | 0 | 선택 | 미정 | 미정 | 미정 | 0 | 0 | 0 | 0 | 0 | 0 | 0.0509 | 0.0849 | 0.0021 | 0.2338 | 41 | 3800 | 1600 | 0.4729 | 0.6181 | 0.2267 | 0.0245 | [6 empty] | 1484 | 25 | 25 | 3 | 0.24 | 69 | 33 | 미정 |  | 2021-01-04 19:34 | 1600 |  | 0 | 34 | 0 | 0 | 0 | 0 | 0.558 | 0.7712 | 0.2419 | 0.0252 |  | 72 | 32 | 141 | 0.0393 | 0.0315 | 0.026 | 0.0391 | 0.0108 | 0.0035 | 0.003 | 0.004
2021-01-04 | B61284 | B | 35 | SM45C | 106 | 39800 | 0.1199 | 0.0592 | 0.0766 | 0.1189 | 1595 | 1606 | 1523 | 2776 |  |  |  | 0 | 미정 | 미정 | 미정 | 미정 | 0 | 0 | 0 | 255 | 0 | 0 | 0.1199 | 0.1181 | 0.0063 | 0.1368 | 40 | 6300 | 1623 | 0.3509 | 0.5139 | 0.154 | 0.0035 | [6 empty] | 1493 | 15 | 16 | 1 | 0.53 | 65 | 28 | 미정 |  | 2021-01-04 20:19 | 1622 |  | 10 | 0 | 31 | 0 | 0 | 0 | 0.4614 | 0.708 | 0.2322 | 0.0124 | 96650 | 74 | 30 | 144 | 0.003 | 0.0042 | 0.0139 | 0.0609 | 0.0428 | 0.0121 | 0.0126 | 0.0131
2021-01-04 | A61792 | B | 20 | AE1055LS | 104 | 38000 | 0.0598 | 0.0724 | 0.0724 | 0.2076 | 1603 | 1603 | 1540 | 2829 | 31.4 |  |  | 0 | 선택 | 미정 | 미정 | 미정 | 0 | 0 | 0 | 0 | 0 | 0 | 0.0598 | 0.1122 | 0.0075 | 0.0318 | 43 | 5400 | 1587 | 0.4268 | 0.5922 | 0.2097 | 0.0214 | [6 empty] | 1484 | 25 | 25 | 3 | 0.24 | 69 | 38 | 미정 |  | 2021-01-04 20:44 | 1587 |  | 0 | 28 | 10 | 0 | 0 | 0 | 0.5578 | 0.7594 | 0.2299 | 0.0259 | 106500 | 74 | 16 | 119 | 0.0353 | 0.0218 | 0.0268 | 0.0498 | 0.0147 | 0.005 | 0.003 | 0.0043
2021-01-04 | B61285 | B | 38 | SM45CB | 106 | 40300 | 0.1003 | 0.0693 | 0.1051 | 0.1592 | 1567 | 1583 | 1522 | 2847 |  |  |  | 0 | 미정 | 미정 | 미정 | 미정 | 0 | 0 | 0 | 254 | 0 | 0 | 0.1003 | 0.1097 | 0.007 | 0.2173 | 34 | 5700 | 1612 | 0.3863 | 0.4954 | 0.1596 | 0.0037 | [6 empty] | 1493 | 14 | 15 | 1 | 0.64 | 62 | 23 | 미정 |  | 2021-01-04 21:12 | 1612 |  | 0 | 0 | 16 | 0 | 0 | 0 | 0.445 | 0.6573 | 0.1903 | 0.0038 | 93700 | 74 | 40 | 159 | 0.0033 | 0.0042 | 0.0147 | 0.0596 | 0.0362 | 0.0081 | 0.0085 | 0.0092
2021-01-04 | A61793 | B | 22 | AE1055LS | 104 | 39400 | 0.0358 | 0.2118 | 0.2118 | 0.2963 | 1619 | 1619 | 1537 | 2927 | 30.6 |  |  | 0 | 선택 | 미정 | 미정 | 미정 | 0 | 0 | 0 | 0 | 0 | 0 | 0.0358 | 0.0894 | 0.0029 | 0.4243 | 41 | 4400 | 1602 | 0.4698 | 0.5902 | 0.211 | 0.0242 | [6 empty] | 1484 | 25 | 25 | 3 | 0.24 | 71 | 35 | 미정 |  | 2021-01-04 21:44 | 1602 |  | 0 | 33 | 0 | 0 | 0 | 0 | 0.556 | 0.7872 | 0.2449 | 0.0325 | 99600 | 66 | 27 | 131 | 0.0381 | 0.0284 | 0.0278 | 0.0472 | 0.0096 | 0.0032 | 0.0028 | 0.003
2021-01-04 | B61286 | B | 11 | SM45CB | 106 | 40800 | 0.0412 | 0.038 | 0.1328 | 0.1654 | 1622 | 1556 | 1513 | 2792 |  |  |  | 0 | 미정 | 미정 | 미정 | 미정 | 0 | 0 | 0 | 254 | 0 | 0 | 0.0412 | 0.0703 | 0.0055 | 0.1953 | 39 | 6200 | 1600 | 0.3145 | 0.5291 | 0.1903 | 0.0039 | [6 empty] | 1493 | 14 | 15 | 1 | 0.71 | 104 | 16 | 미정 |  | 2021-01-04 22:20 | 1597 |  | 11 | 0 | 0 | 0 | 0 | 0 | 0.4491 | 0.6677 | 0.2016 | 0.0158 | 91950 | 66 | 42 | 162 | 0.0036 | 0.0042 | 0.015 | 0.0661 | 0.0307 | 0.0077 | 0.0084 | 0.0078
2021-01-04 | A61794 | B | 32 | AE1055LS | 103 | 38800 | 0.0506 |  |  | 0.1631 |  | 1620 | 1568 | 2924 | 44.1 |  |  | 0 | 선택 | 미정 | 미정 | 미정 | 0 | 0 | 0 | 0 | 0 | 0 | 0.0506 | 0.0488 | 0.0038 | 0.3443 | 45 | 3800 | 1597 | 0.5215 | 0.6161 | 0.1915 | 0.0169 | [6 empty] | 1484 | 25 | 25 | 3 | 0.24 | 65 | 33 | 미정 |  | 2021-01-04 22:45 | 1597 |  | 0 | 39 | 0 | 0 | 0 | 0 | 0.5538 | 0.79 | 0.2288 | 0.0281 |  | 69 | 22 | 125 | 0.0524 | 0.0216 | 0.0241 | 0.0411 | 0.0198 | 0.0031 | 0.0025 | 0.0042
2021-01-04 | B61287 | B | 1 | SM45CB | 106 | 38700 | 0.0849 | 0.0907 | 0.0907 | 0.1154 | 1612 | 1612 | 1560 | 2895 |  |  |  | 0 | 미정 | 미정 | 미정 | 미정 | 0 | 0 | 0 | 301 | 0 | 0 | 0.0849 | 0.101 | 0.004 | 0.1085 | 33 | 4800 | 1622 | 0.3718 | 0.4961 | 0.1706 | 0.0039 | [6 empty] | 1493 | 14 | 15 | 1 | 0.58 | 119 | 26 | 미정 |  | 2021-01-04 23:18 | 1612 |  | 13 | 0 | 0 | 0 | 0 | 0 | 0.4391 | 0.6619 | 0.2028 | 0.0161 | 92500 | 1655 | 42 | 158 | 0.0036 | 0.0043 | 0.0144 | 0.057 | 0.0222 | 0.0101 | 0.0109 | 0.0098
2021-01-04 | A61795 | B | 18 | AE1055LS | 104 | 38500 | 0.0583 |  |  | 0.1958 |  | 1620 | 1536 | 2872 | 47.7 |  |  | 0 | 해제 | 선택 | 미정 | 미정 | 0 | 0 | 0 | 0 | 0 | 0 | 0.0583 | 0.0352 | 0.0032 | 0.2153 | 40 | 4500 | 1588 | 0.4496 | 0.6799 | 0.1828 | 0.028 | [6 empty] | 1484 | 25 | 25 | 3 | 0.24 | 73 | 37 | 미정 |  | 2021-01-04 23:40 | 1588 |  | 0 | 11 | 0 | 0 | 0 | 0 | 0.5803 | 0.7754 | 0.2422 | 0.0277 | 99200 | 67 | 27 | 128 | 0.0586 | 0.0265 | 0.0232 | 0.0441 | 0.0277 | 0.0103 | 0.0042 | 0.0054
2021-01-04 | B61288 | T | 1 | SCR435BM | 103 | 39900 | 0.0669 | 0.0707 | 0.0723 | 0.0978 | 1558 | 1583 | 1520 | 2859 | 29.2 |  |  | 0 | 미정 | 미정 | 미정 | 미정 | 0 | 0 | 0 | 105 | 0 | 0 | 0.0669 | 0.1093 | 0.005 | 0.0329 | 56 | 6400 | 1660 | 0.3672 | 1.0101 | 0.2491 | 0.0098 | [6 empty] | 1496 | 13 | 14 | 1 | 0.76 | 80 | 28 | 미정 |  | 2021-01-05 04:08 | 1656 |  | 71 | 0 | 0 | 0 | 0 | 0 | 0.3604 | 1.0136 | 0.217 | 0.0096 | 74950 |  | 80 | 485 | 0.0361 | 0.0077 | 0.0254 | 0.0214 | 0.0352 | 0.0053 | 0.0061 | 0.0038
2021-01-04 | A61796 | B | 20 | AE1055LS | 104 | 38900 |  |  |  | 0.1127 |  | 1620 | 1556 | 2887 | 41.6 |  |  | 0 | 선택 | 미정 | 미정 | 미정 | 0 | 0 | 0 | 0 | 0 | 0 |  |  |  |  | 40 | 4500 | 1598 | 0.4498 | 0.6795 | 0.178 | 0.0181 | [6 empty] | 1484 | 25 | 25 | 3 | 0.24 | 81 | 33 | 미정 |  | 2021-01-05 00:38 | 1598 |  | 0 | 31 | 0 | 0 | 0 | 0 | 0.57 | 0.7844 | 0.235 | 0.0319 | 101900 | 68 | 26 | 127 | 0.0497 | 0.0229 | 0.0267 |  | 0.0208 | 0.006 | 0.0028 | 0.0036
2021-01-04 | B61289 | T | 35 | SCR435BM | 103 | 39000 | 0.1027 | 0.0907 | 0.0907 | 0.0892 | 1605 | 1605 | 1551 | 2819 | 16.2 |  |  | 0 | 미정 | 미정 | 미정 | 미정 | 0 | 0 | 0 | 102 | 0 | 0 | 0.1027 | 0.1672 | 0.0058 | 0.0467 | 60 | 8100 | 1662 | 0.362 | 1.0237 | 0.2319 | 0.0091 | [6 empty] | 1496 | 13 | 13 | 1 | 0.87 | 65 | 28 | 미정 |  | 2021-01-05 05:08 | 1647 |  | 87 | 0 | 9 | 0 | 0 | 0 | 0.3643 | 1.0281 | 0.2382 | 0.0295 |  |  | 38 | 434 | 0.0202 | 0.01 | 0.0269 | 0.0321 | 0.0124 | 0.0036 | 0.0043 | 0.0034
2021-01-04 | A61797 | B | 22 | AE1055LS | 104 | 38500 | 0.0694 |  |  | 0.1623 |  | 1620 | 1556 | 2864 | 42.6 |  |  | 0 | 선택 | 미정 | 미정 | 미정 | 0 | 0 | 0 | 0 | 0 | 0 | 0.0694 | 0.0859 | 0.0042 | 0.5785 | 40 | 4000 | 1597 | 0.462 | 0.6555 | 0.1841 | 0.0218 | [6 empty] | 1484 | 25 | 25 | 3 | 0.24 | 70 | 34 | 미정 |  | 2021-01-05 01:36 | 1597 |  | 0 | 28 | 0 | 0 | 0 | 0 | 0.567 | 0.7888 | 0.2335 | 0.0304 | 100250 | 67 | 29 | 131 | 0.0517 | 0.0194 | 0.0247 | 0.0552 | 0.0213 | 0.0063 | 0.0041 | 0.0042
2021-01-04 | B61290 | T | 11 | SCR435BM | 103 | 39000 | 0.0681 | 0.0853 | 0.0853 | 0.093 | 1618 | 1618 | 1572 | 2838 | 13.1 |  |  | 0 | 미정 | 미정 | 미정 | 미정 | 0 | 0 | 0 | 105 | 0 | 0 | 0.0681 | 0.1175 | 0.0036 | 0.0972 | 83 | 10800 | 1691 | 0.2245 | 0.4557 | 0.1765 | 0.0281 | [6 empty] | 1496 | 13 | 17 | 1 | 0.69 | 109 | 51 | 미정 |  | 2021-01-05 03:12 | 1706 |  | 86 | 0 | 11 | 0 | 0 | 0 | 0.372 | 0.9949 | 0.2558 | 0.0263 |  |  | 55 | 273 | 0.018 | 0.0119 | 0.0231 | 0.0294 | 0.0109 | 0.0051 | 0.0048 | 0.0057
2021-01-04 | A61798 | B | 32 | AE1055LS | 104 | 38300 | 0.0483 |  |  | 0.1537 |  | 1620 | 1529 | 2901 | 43.1 |  |  | 0 | 미정 | 선택 | 미정 | 미정 | 0 | 0 | 0 | 0 | 0 | 0 | 0.0483 | 0.0474 | 0.0018 | 0.018 | 43 | 4800 | 1597 | 0.4634 | 0.6261 | 0.1727 | 0.0237 | [6 empty] | 1484 | 25 | 25 | 3 | 0.24 | 76 | 39 | 미정 |  | 2021-01-05 02:34 | 1597 |  | 0 | 25 | 0 | 0 | 0 | 0 | 0.5603 | 0.7815 | 0.2339 | 0.0323 | 100750 | 69 | 28 | 133 | 0.0528 | 0.0204 | 0.0258 | 0.0466 | 0.0412 | 0.0108 | 0.0049 | 0.0048
2021-01-04 | A61799 | B | 18 | AE1055LS | 104 | 38800 | 0.0625 |  |  | 0.1525 |  | 1620 | 1569 | 2933 | 59.6 |  |  | 0 | 미정 | 미정 | 미정 | 미정 | 0 | 0 | 0 | 0 | 0 | 0 | 0.0625 | 0.0639 | 0.0061 | 0.1655 | 40 | 4400 | 1593 | 0.5467 | 0.6836 | 0.1878 | 0.0172 | 0.191 | 55.996 | 28.308 | 7.211 | 7.765 | 1.978 | 1484 | 25 | 25 | 3 | 0.25 | 76 | 42 | 미정 |  | 2021-01-05 03:32 | 1593 |  | 0 | 12 | 0 | 0 | 0 | 0 | 0.552 | 0.7829 | 0.2357 | 0.0297 | 102200 | 68 | 27 | 130 | 0.0726 | 0.0158 | 0.0251 | 0.0451 | 0.0384 | 0.0061 | 0.0049 | 0.0052
2021-01-04 | A61800 | B | 20 | AE1055LS | 104 | 38700 | 0.0733 |  |  | 0.0957 |  | 1620 | 1580 | 2900 | 22 |  |  | 0 | 미정 | 미정 | 미정 | 미정 | 0 | 0 | 0 | 0 | 0 | 0 | 0.0733 | 0.1224 | 0.0025 | 0.001 | 40 | 3200 | 1590 | 0.4959 | 0.6394 | 0.1816 | 0.0176 | [6 empty] | 1484 | 25 | 25 | 3 | 0.25 | 66 | 38 | 미정 |  | 2021-01-05 04:36 | 1590 |  | 0 | 27 | 0 | 0 | 0 | 0 | 0.5596 | 0.7839 | 0.2394 | 0.0252 | 101750 | 68 | 17 | 115 | 0.0264 | 0.0278 | 0.0258 | 0.0501 | 0.0321 | 0.0114 | 0.0077 | 0.0071
2021-01-04 | A61801 | B | 22 | AE1055LS | 103 | 38600 | 0.0558 |  |  | 0.1133 |  | 1620 | 1585 | 2920 | 35.8 |  |  | 0 | 선택 | 미정 | 미정 | 미정 | 0 | 0 | 0 | 0 | 0 | 0 | 0.0558 | 0.0722 | 0.0061 | 0.1427 | 40 | 3200 | 1593 | 0.5195 | 0.6308 | 0.1911 | 0.0133 | [6 empty] | 1484 | 25 | 25 | 3 | 0.25 | 109 | 35 | 미정 |  | 2021-01-05 05:36 | 1593 |  | 0 | 23 | 0 | 0 | 0 | 0 | 0.558 | 0.7713 | 0.2317 | 0.0317 | 99650 | 67 | 19 | 116 | 0.0444 | 0.0253 | 0.0257 | 0.0417 | 0.02 | 0.0047 | 0.0035 | 0.0045
2021-01-04 | B61291 | T | 38 | SCR435BM | 96 | 40200 | 0.0538 | 0.05 | 0.05 | 0.086 | 1619 | 1619 | 1581 | 3043 | 21.4 |  |  | 0 | 미정 | 미정 | 미정 | 미정 | 0 | 0 | 0 | 112 | 0 | 0 | 0.0538 | 0.0852 | 0.0023 | 0.2292 | 90 | 8400 | 1642 | 0.273 | 0.788 | 0.2208 | 0.0199 | [6 empty] | 1496 | 13 | 13 | 1 | 0.7 | 75 | 46 | 미정 |  | 2021-01-05 06:55 | 1648 |  | 74 | 0 | 0 | 0 | 0 | 0 | 0.361 | 1.0097 | 0.2565 | 0.0306 | 97550 | 95 | 40 | 224 | 0.0264 | 0.0255 | 0.0288 | 0.0227 | 0.0185 | 0.0031 | 0.0029 | 0.0037
2021-01-04 | A61802 | B | 32 | AE1055LS | 103 | 39200 |  | 0.1948 | 0.1948 | 0.2446 | 1648 | 1648 | 1579 | 2806 | 46 |  |  | 0 | 선택 | 미정 | 미정 | 미정 | 0 | 0 | 0 | 0 | 0 | 0 |  |  |  |  | 40 | 3700 | 1605 | 0.4283 | 0.6853 | 0.2002 | 0.0208 | [6 empty] | 1484 | 25 | 25 | 3 | 0.25 | 74 | 42 | 미정 |  | 2021-01-05 06:34 | 1605 |  | 0 | 0 | 0 | 0 | 0 | 0 | 0.56 | 0.773 | 0.226 | 0.0281 | 100850 | 68 | 19 | 116 | 0.0565 | 0.0209 | 0.0237 |  | 0.0191 | 0.0067 | 0.0038 | 0.0047
2021-01-05 | A61803 | B | 18 | AE1055LS | 103 | 38500 | 0.1004 | 0.1155 | 0.1155 | 0.1669 | 1621 | 1621 | 1557 | 2813 | 44.6 |  |  | 0 | 선택 | 미정 | 미정 | 미정 | 0 | 0 | 0 | 0 | 0 | 0 | 0.1004 | 0.1231 | 0.0149 | 0.1732 | 42 | 4000 | 1598 | 0.4488 | 0.6751 | 0.2099 | 0.0259 | [6 empty] | 1484 | 25 | 25 | 3 | 0.25 | 66 | 25 | 미정 |  | 2021-01-05 07:34 | 1598 |  | 0 | 0 | 0 | 0 | 0 | 0 | 0.567 | 0.7723 | 0.2447 | 0.0309 | 92550 | 263 | 21 | 119 | 0.0598 | 0.0365 | 0.0254 | 0.0534 | 0.0248 | 0.0086 | 0.0049 | 0.0049
2021-01-05 | A61804 | I | 20 | SCM415C2 | 106 | 40400 | 0.1301 | 0.1211 | 0.1035 | 0.139 | 1559 | 1583 | 1527 | 2628 | 47.5 |  |  | 0 | 선택 | 미정 | 미정 | 미정 | 0 | 0 | 0 | 0 | 0 | 0 | 0.1301 | 0.1101 | 0.005 | 0.107 | 47 | 7800 | 1644 | 0.1463 | 0.6015 | 0.1374 | 0.0186 | [6 empty] | 1516 | 20 | 22 | 3 | 0.27 | 95 | 0 | 미정 |  | 2021-01-05 08:40 | 1644 |  | 0 | 35 | 20 | 0 | 0 | 0 | 0.149 | 0.6846 | 0.2141 | 0.0313 | 104700 | 818 | 39 | 162 | 0.0554 | 0.0163 | 0.027 | 0.0426 | 0.0394 | 0.0148 | 0.0097 | 0.0128
2021-01-05 | A61805 | T | 22 | SM35C | 104 | 39200 | 0.0598 | 0.1311 | 0.1311 | 0.155 | 1584 | 1584 | 1530 | 2823 | 54.7 |  |  | 0 | 선택 | 미정 | 미정 | 미정 | 0 | 0 | 0 | 0 | 0 | 0 | 0.0598 | 0.1196 | 0.0026 | 0.1139 | 59 | 6600 | 1632 | 0.3303 | 0.6263 | 0.1675 | 0.0365 | [6 empty] | 1501 | 10 | 20 | 3 | 0.27 | 91 | 42 | 미정 |  | 2021-01-05 10:02 | 1632 |  | 0 | 19 | 0 | 0 | 0 | 0 | 0.356 | 0.6754 | 0.1937 | 0.0167 | 95400 |  | 39 | 176 | 0.069 | 0.0165 | 0.0134 | 0.0509 | 0.0318 | 0.0146 | 0.0055 | 0.0103
2021-01-05 | A61806 | T | 32 | SM35CM3 | 104 | 39300 | 0.0545 | 0.0159 | 0.0856 | 0.1503 | 1749 | 1700 | 1621 | 3027 | 34.5 |  |  | 0 | 선택 | 미정 | 미정 | 미정 | 0 | 0 | 0 | 0 | 0 | 0 | 0.0545 | 0.0869 | 0.0032 | 0.1809 | 40 | 3300 | 1619 | 0.2802 | 0.5651 | 0.1827 | 0.0194 | [6 empty] | 1501 | 13 | 15 | 3 | 0.28 | 84 | 33 | 미정 |  | 2021-01-05 11:11 | 1619 |  | 0 | 39 | 0 | 0 | 0 | 0 | 0.338 | 0.7151 | 0.2105 | 0.0277 | 101800 | 105 | 47 | 163 | 0.04 | 0.0135 | 0.0226 | 0.0538 | 0.0273 | 0.0123 | 0.0105 | 0.0222
2021-01-05 | A61807 | B | 20 | STB2 | 104 | 40000 | 0.0533 | 0.3338 | 0.3338 | 0.3589 | 1575 | 1575 | 1532 | 2866 | 54.3 |  |  | 0 | 미정 | 미정 | 미정 | 미정 | 0 | 0 | 0 | 0 | 0 | 0 | 0.0533 | 0.0994 | 0.0021 | 0.1279 | 52 | 7000 | 1592 | 0.8438 | 0.3343 | 0.1996 | 0.024 | [6 empty] | 1456 | 25 | 25 | 3 | 0.27 | 95 | 32 | 미정 |  | 2021-01-05 14:22 | 1575 |  | 0 | 9 | 10 | 0 | 0 | 0 | 0.9519 | 0.3612 | 0.2708 | 0.0113 | 105750 | 76 | 16 | 159 | 0.0623 | 0.0138 | 0.0089 | 0.0527 | 0.0404 | 0.0123 | 0.0041 | 0.0042
2021-01-05 | A61808 | B | 18 | STB2 | 103 | 41000 |  | 0.1422 | 0.211 | 0.2715 | 1589 | 1597 | 1565 | 3052 | 39.2 |  |  | 0 | 미정 | 미정 | 미정 | 미정 | 0 | 0 | 0 | 0 | 0 | 0 |  |  |  |  | 54 | 6500 | 1577 | 0.9861 | 0.24 | 0.1919 | 0.011 | [6 empty] | 1456 | 25 | 25 | 3 | 0.27 | 75 | 29 | 미정 |  | 2021-01-05 15:39 | 1577 |  | 0 | 0 | 25 | 0 | 0 | 0 | 0.992 | 0.3992 | 0.2798 | 0.0097 | 95650 | 80 | 41 | 176 | 0.0505 | 0.0098 | 0.0085 |  | 0.0277 | 0.0041 | 0.0044 | 0.0042
2021-01-05 | A61809 | B | 22 | STB2 | 104 | 40000 | 0.1081 | 0.0981 | 0.0981 | 0.3082 | 1602 | 1602 | 1537 | 2933 | 40.9 |  |  | 0 | 미정 | 미정 | 미정 | 미정 | 0 | 0 | 0 | 0 | 0 | 0 | 0.1081 | 0.1554 | 0.008 | 0.1938 | 46 | 5900 | 1555 | 0.8925 | 0.2107 | 0.1974 | 0.0173 | [6 empty] | 1456 | 25 | 25 | 3 | 0.25 | 67 | 22 | 미정 |  | 2021-01-05 16:37 | 1555 |  | 0 | 0 | 15 | 0 | 0 | 0 | 0.96 | 0.362 | 0.2704 | 0.01 | 101050 | 81 | 52 | 191 | 0.0512 | 0.0115 | 0.0089 | 0.0572 | 0.0278 | 0.0068 | 0.0034 | 0.0041
2021-01-05 | A61810 | B | 32 | STB2 | 103 | 40700 | 0.0618 | 0.3475 | 0.3475 | 0.205 | 1596 | 1596 | 1545 | 2986 | 17.6 |  |  | 0 | 선택 | 미정 | 미정 | 미정 | 0 | 0 | 0 | 0 | 0 | 0 | 0.0618 | 0.1041 | 0.0031 | 0.2944 | 42 | 6000 | 1563 | 0.7563 | 0.2283 | 0.1755 | 0.0137 | [6 empty] | 1456 | 25 | 25 | 3 | 0.29 | 65 | 25 | 미정 |  | 2021-01-05 18:19 | 1563 |  | 0 | 0 | 9 | 0 | 0 | 0 | 0.9896 | 0.3593 | 0.2631 | 0.0072 | 100100 | 82 | 22 | 125 | 0.0221 | 0.0078 | 0.0067 | 0.0527 | 0.0376 | 0.0087 | 0.0041 | 0.0052
2021-01-05 | A61811 | B | 20 | P-STB2 | 103 | 39500 | 0.0753 | 1.0885 | 0.2217 | 0.3295 | 1579 | 1583 | 1539 | 2922 | 63.2 |  |  | 0 | 선택 | 미정 | 미정 | 미정 | 0 | 0 | 0 | 0 | 0 | 0 | 0.0753 | 0.104 | 0.0044 | 0.4196 | 43 | 6100 | 1561 | 0.9122 | 0.2762 | 0.2342 | 0.0337 | 0.157 | 54.753 | 26.321 | 6.979 | 7.845 | 2.08 | 1456 | 25 | 30 | 3 | 0.26 | 66 | 33 | 미정 |  | 2021-01-05 19:26 | 1561 |  | 0 | 22 | 9 | 0 | 0 | 0 | 0.95 | 0.3628 | 0.2699 | 0.0166 | 107100 | 85 | 21 | 131 | 0.0712 | 0.0201 | 0.0129 | 0.0364 | 0.0237 | 0.0054 | 0.0025 | 0.0036
2021-01-05 | A61812 | B | 18 | P-STB2 | 103 | 40200 | 0.1624 | 0.2374 | 0.2765 | 0.4061 | 1576 | 1584 | 1537 | 2976 | 58.1 |  |  | 0 | 선택 | 미정 | 미정 | 미정 | 0 | 0 | 0 | 0 | 0 | 0 | 0.1624 | 0.187 | 0.0037 | 0.2205 | 45 | 5900 | 1547 | 0.9211 | 0.292 | 0.225 | 0.0291 | 0.229 | 54.427 | 25.29 | 8.483 | 6.416 | 2.152 | 1456 | 25 | 30 | 3 | 0.26 | 61 | 30 | 미정 |  | 2021-01-05 20:43 | 1547 |  | 0 | 0 | 0 | 0 | 0 | 0 | 0.965 | 0.3664 | 0.2639 | 0.0099 | 102150 | 73 | 18 | 127 | 0.0702 | 0.0109 | 0.0084 | 0.0565 | 0.0276 | 0.0076 | 0.0026 | 0.0042
2021-01-05 | A61813 | B | 22 | P-STB2 | 104 | 39600 | 0.0461 | 0.2408 | 0.2408 | 0.2819 | 1587 | 1587 | 1538 | 2889 | 42.8 |  |  | 0 | 선택 | 미정 | 미정 | 미정 | 0 | 0 | 0 | 0 | 0 | 0 | 0.0461 | 0.0926 | 0.0033 | 0.3313 | 49 | 6400 | 1571 | 0.8626 | 0.2588 | 0.2414 | 0.0167 | 0.139 | 53.863 | 27.183 | 6.852 | 7.86 | 1.981 | 1456 | 25 | 30 | 3 | 0.27 | 73 | 41 | 미정 |  | 2021-01-05 21:49 | 1571 |  | 0 | 0 | 0 | 0 | 0 | 0 | 0.941 | 0.3593 | 0.2593 | 0.0096 | 101250 | 75 | 10 | 120 | 0.052 | 0.0104 | 0.0074 | 0.0378 | 0.0193 | 0.0033 | 0.0028 | 0.0044
2021-01-05 | A61814 | B | 32 | P-STB2 | 104 | 39700 | 0.0446 | 0.1444 | 0.1444 | 0.2288 | 1603 | 1603 | 1538 | 2950 | 44.3 |  |  | 0 | 선택 | 미정 | 미정 | 미정 | 0 | 0 | 0 | 0 | 0 | 0 | 0.0446 | 0.0706 | 0.0032 | 0.0564 | 45 | 5200 | 1552 | 0.8994 | 0.2721 | 0.2286 | 0.0179 | 0.129 | 54.044 | 27.193 | 6.591 | 8.199 | 1.987 | 1456 | 25 | 30 | 3 | 0.27 | 60 | 31 | 미정 |  | 2021-01-05 22:50 | 1552 |  | 0 | 20 | 0 | 0 | 0 | 0 | 0.9638 | 0.3644 | 0.2648 | 0.0136 |  | 92 | 16 | 126 | 0.0543 | 0.0152 | 0.011 | 0.0299 | 0.0196 | 0.0036 | 0.0026 | 0.0028
2021-01-05 | A61815 | B | 20 | AE1524HM | 90 | 36300 | 0.0457 | 0.0393 | 0.0393 | 0.0952 | 1647 | 1647 | 1581 | 2716 | 18.6 |  |  | 0 | 선택 | 미정 | 미정 | 미정 | 0 | 0 | 0 | 0 | 0 | 0 | 0.0457 | 0.0632 | 0.0018 | 0.0009 | 41 | 6400 | 1643 | 0.1873 | 1.3716 | 0.1149 | 0.0054 | [6 empty] | 1505 | 18 | 20 | 3 | 0.26 | 97 | 36 | 미정 |  | 2021-01-05 23:48 | 1643 |  | 0 | 44 | 38 | 0 | 0 | 0 | 0.22 | 1.6476 | 0.2414 | 0.0177 | 103250 | 93 | 61 | 198 | 0.0243 | 0.0142 | 0.0113 | 0.0433 | 0.0351 | 0.012 | 0.008 | 0.0097
2021-01-05 | A61816 | B | 18 | AE1524HM | 103 | 40900 | 0.0388 | 0.0356 | 0.0356 | 0.1111 | 1592 | 1592 | 1524 | 2874 | 24.7 |  |  | 0 | 선택 | 미정 | 미정 | 미정 | 0 | 0 | 0 | 0 | 0 | 0 | 0.0388 | 0.0359 | 0.0019 | 0.6759 | 47 | 6800 | 1626 | 0.2033 | 1.4308 | 0.1616 | 0.0078 | [6 empty] | 1505 | 18 | 18 | 3 | 0.27 | 76 | 30 | 미정 |  | 2021-01-06 01:18 | 1626 |  | 0 | 51 | 0 | 0 | 0 | 0 | 0.2214 | 1.6539 | 0.2307 | 0.0156 | 99500 | 66 | 38 | 152 | 0.0335 | 0.0148 | 0.0127 | 0.0354 | 0.0461 | 0.0214 | 0.0096 | 0.0097
2021-01-05 | A61817 | B | 22 | AE1524HM | 104 | 40200 | 0.0326 | 0.0354 | 0.0354 | 0.0917 | 1600 | 1600 | 1533 | 2944 | 21.5 |  |  | 0 | 선택 | 미정 | 미정 | 미정 | 0 | 0 | 0 | 0 | 0 | 0 | 0.0326 | 0.0576 | 0.0022 | 0.0212 | 43 | 6500 | 1624 | 0.1893 | 1.3189 | 0.1562 | 0.013 | [6 empty] | 1505 | 18 | 18 | 3 | 0.26 | 119 | 32 | 미정 |  | 2021-01-06 02:17 | 1624 |  | 0 | 40 | 29 | 0 | 0 | 0 | 0.2232 | 1.6635 | 0.2394 | 0.0156 | 98850 | 204 | 37 | 145 | 0.0293 | 0.0134 | 0.0123 | 0.0457 | 0.0492 | 0.0215 | 0.007 | 0.0096
2021-01-05 | A61818 | T | 32 | SM53CM3 | 106 | 40900 | 0.0261 | 0.0484 | 0.0484 | 0.0994 | 1633 | 1633 | 1557 | 2931 | 37.9 |  |  | 0 | 미정 | 선택 | 미정 | 미정 | 0 | 0 | 0 | 0 | 0 | 0 | 0.0261 | 0.0539 | 0.0028 | 0.0931 | 43 | 6100 | 1637 | 0.4802 | 0.6999 | 0.1733 | 0.0145 | [6 empty] | 1486 | 13 | 14 | 3 | 0.31 | 90 | 0 | 미정 |  | 2021-01-06 03:20 | 1618 |  | 0 | 19 | 0 | 0 | 0 | 0 | 0.519 | 0.8365 | 0.219 | 0.0158 | 104250 |  | 37 | 157 | 0.0418 | 0.0121 | 0.0112 | 0.0334 | 0.0365 | 0.0126 | 0.0087 | 0.0089
2021-01-05 | A61819 | T | 20 | SM53CM3 | 106 | 40800 | 0.0422 | 0.0533 | 0.0533 | 0.0961 | 1600 | 1600 | 1531 | 2990 | 35.8 |  |  | 0 | 미정 | 선택 | 미정 | 미정 | 0 | 0 | 0 | 0 | 0 | 0 | 0.0422 | 0.0538 | 0.0036 | 0.4318 | 45 | 5300 | 1598 | 0.4733 | 0.6925 | 0.1997 | 0.0224 | [6 empty] | 1486 | 13 | 13 | 3 | 0.3 | 76 | 34 | 미정 |  | 2021-01-06 04:32 | 1598 |  | 0 | 0 | 0 | 0 | 0 | 0 | 0.5258 | 0.8327 | 0.2381 | 0.0135 |  |  | 55 | 176 | 0.0401 | 0.0189 | 0.0122 | 0.0381 | 0.043 | 0.0163 | 0.0083 | 0.0081
2021-01-05 | A61820 | I | 18 | SCM420C2 | 106 | 40600 | 0.0549 | 0.1557 | 0.0797 | 0.0829 | 1617 | 1620 | 1559 | 3048 | 36.7 |  |  | 0 | 선택 | 미정 | 미정 | 미정 | 0 | 0 | 0 | 0 | 0 | 0 | 0.0549 | 0.0892 | 0.0039 | 0.0607 | 39 | 6500 | 1629 | 0.1563 | 0.5574 | 0.1605 | 0.0181 | [6 empty] | 1512 | 20 | 20 | 3 | 0.31 | 82 | 0 | 미정 |  | 2021-01-06 05:30 | 1639 |  | 0 | 0 | 0 | 0 | 0 | 0 | 0.196 | 0.6938 | 0.2142 | 0.027 | 102800 | 667 | 30 | 137 | 0.0506 | 0.015 | 0.0227 | 0.0431 | 0.0332 | 0.0134 | 0.0081 | 0.0156
2021-01-05 | A61821 | B | 22 | SBMA75 | 106 | 39900 | 0.0435 | 0.158 | 0.158 | 0.0788 | 1569 | 1569 | 1534 | 3002 |  |  |  | 0 | 미정 | 미정 | 미정 | 미정 | 0 | 0 | 0 | 194 | 0 | 0 | 0.0435 | 0.0453 | 0.0041 | 0.2938 | 46 | 7600 | 1651 | 0.3856 | 1.2127 | 0.2234 | 0.0171 | [6 empty] | 1491 | 18 | 20 | 3 | 0.25 | 95 | 45 | 미정 |  | 2021-01-06 06:41 | 1629 |  | 0 | 37 | 0 | 0 | 0 | 0 | 0.423 | 1.3547 | 0.2979 | 0.029 | 95500 | 66 | 21 | 148 | 0.0021 | 0.0176 | 0.0251 | 0.0382 | 0.0437 | 0.0134 | 0.0081 | 0.0091
2021-01-06 | B61292 | T | 35 | SUM43 | 96 | 48600 | 0.0615 | 0.0216 | 0.0577 | 0.0844 | 1657 | 1612 | 1542 | 1402 |  |  |  | 0 | 미정 | 미정 | 미정 | 미정 | 0 | 0 | 0 | 204 | 0 | 0 | 0.0615 | 0.1 | 0.002 | 0.0021 | 51 | 7600 | 1652 | 0.3413 | 1.177 | 0.0839 | 0.0022 | [6 empty] | 1492 | 0 |  | 1 | 1000 | 86 | 34 | 미정 |  | 2021-01-06 07:21 |  |  | 51 | 0 | 101 | 0 | 0 | 0 | 0.412 | 1.4353 | 0.1628 | 0.0026 | 86250 |  | 51 | 184 | 0.0024 | 0.0027 | 0.0025 | 0.0425 | 0.0405 | 0.1088 | 0.152 | 0.265
2021-01-06 | A61822 | B | 32 | SBMA75 | 106 | 39400 | 0.0488 | 0.0655 | 0.0432 | 0.0715 | 1564 | 1600 | 1556 | 2852 | 29.4 |  |  | 0 | 미정 | 미정 | 미정 | 미정 | 0 | 0 | 0 | 0 | 0 | 0 | 0.0488 | 0.0585 | 0.005 | 0.1611 | 46 | 6400 | 1608 | 0.3567 | 1.1494 | 0.2372 | 0.0307 | [6 empty] | 1491 | 18 | 18 | 3 | 0.27 | 79 | 39 | 미정 |  | 2021-01-06 07:52 | 1605 |  | 0 | 51 | 24 | 0 | 0 | 0 | 0.4188 | 1.3377 | 0.3007 | 0.029 | 109050 | 76 | 27 | 140 | 0.032 | 0.0241 | 0.0266 | 0.0381 | 0.0362 | 0.0138 | 0.0071 | 0.0096
2021-01-06 | B61293 | T | 38 | SUM43 | 94 | 35700 | 0.1592 | 0.0641 | 0.0641 | 0.1164 | 1619 | 1619 | 1511 | 2718 |  |  |  | 0 | 미정 | 미정 | 미정 | 미정 | 0 | 0 | 0 | 151 | 0 | 0 | 0.063 | 0.1744 | 0.003 | 0.2359 | 49 | 8000 | 1610 | 0.3287 | 1.2485 | 0.1095 | 0.0023 | [6 empty] | 1492 | 0 |  | 1 | 1000 | 84 | 36 | 미정 |  | 2021-01-06 08:31 |  |  | 50 | 0 | 111 | 0 | 0 | 0 | 0.4147 | 1.4333 | 0.1997 | 0.0024 | 88700 |  | 51 | 168 | 0.0021 | 0.0022 | 0.0023 | 0.0669 | 0.1052 | 0.1899 | 0.2651 | 0.2689
2021-01-06 | A61823 | B | 19 | SBMA75 | 106 | 39800 | 0.0378 | 0.0816 | 0.0816 | 0.0542 | 1552 | 1580 | 1560 | 2740 | 27.8 |  |  | 0 | 미정 | 미정 | 미정 | 미정 | 0 | 0 | 0 | 0 | 0 | 0 | 0.0378 | 0.0493 | 0.0082 | 0.2553 | 40 | 5200 | 1612 | 0.3752 | 1.2098 | 0.2607 | 0.0421 | [6 empty] | 1491 | 18 | 18 | 3 | 0.26 | 78 | 32 | 미정 |  | 2021-01-06 08:51 | 1618 |  | 0 | 33 | 15 | 0 | 0 | 0 | 0.425 | 1.3446 | 0.3046 | 0.0294 | 96150 | 68 | 32 | 148 | 0.0354 | 0.036 | 0.0291 | 0.0351 | 0.038 | 0.0159 | 0.0109 | 0.0116
2021-01-06 | B61294 | T | 1 | SUM43 | 93 | 36100 |  | 0.1184 | 0.1184 | 0.0953 | 1595 | 1595 | 1522 | 2789 |  |  |  | 0 | 미정 | 미정 | 미정 | 미정 | 0 | 0 | 0 | 157 | 0 | 0 |  |  |  |  | 44 | 6400 | 1613 | 0.2775 | 1.2418 | 0.0833 | 0.0021 | [6 empty] | 1492 | 0 |  | 1 |  | 100 | 34 | 미정 |  | 2021-01-06 09:27 |  |  | 0 | 0 | 0 | 0 | 0 | 0 | 0.4171 | 1.4084 | 0.1554 | 0.0024 |  |  | 47 | 163 | 0.0025 | 0.0024 | 0.0023 |  | 0.1305 | 0.1827 | 0.2055 | 0.2665
2021-01-06 | A61824 | B | 20 | SBMA75 | 106 | 39600 | 0.0458 | 0.0872 | 0.0577 | 0.1566 | 1569 | 1601 | 1539 | 2813 | 50.9 |  |  | 0 | 선택 | 미정 | 미정 | 미정 | 0 | 0 | 0 | 0 | 0 | 0 | 0.0458 | 0.0536 | 0.0024 | 0.0167 | 39 | 5700 | 1607 | 0.3448 | 1.2127 | 0.2213 | 0.0475 | [6 empty] | 1491 | 18 | 18 | 3 | 0.26 | 74 | 31 | 미정 |  | 2021-01-06 09:53 | 1598 |  | 0 | 41 | 20 | 0 | 0 | 0 | 0.4274 | 1.3624 | 0.3313 | 0.0357 | 102700 | 72 | 38 | 150 | 0.0618 | 0.0354 | 0.0307 | 0.0355 | 0.0264 | 0.0128 | 0.0082 | 0.0075
2021-01-06 | B61295 | T | 11 | SUM43 | 94 | 36200 | 0.0359 | 0.1901 | 0.0682 | 0.1146 | 1574 | 1574 | 1513 | 2945 |  |  |  | 0 | 미정 | 미정 | 미정 | 미정 | 0 | 0 | 0 | 150 | 0 | 0 | 0.0359 | 0.0471 | 0.0017 | 0.0079 | 47 | 7500 | 1621 | 0.3938 | 1.2004 | 0.1481 | 0.0021 | [6 empty] | 1492 | 0 |  | 1 | 1000 | 89 | 42 | 미정 |  | 2021-01-06 10:35 |  |  | 0 | 0 | 0 | 0 | 0 | 0 | 0.4286 | 1.4238 | 0.1866 | 0.0028 |  |  | 20 | 127 | 0.0018 | 0.0031 | 0.0026 | 0.0562 | 0.1341 | 0.2145 | 0.2375 | 0.271
2021-01-06 | A61825 | B | 22 | SBMA75 | 106 | 38300 | 0.0599 | 0.0662 | 0.0662 | 0.1397 | 1613 | 1613 | 1561 | 2789 | 45.3 |  |  | 0 | 선택 | 미정 | 미정 | 미정 | 0 | 0 | 0 | 0 | 0 | 0 | 0.0599 | 0.0662 | 0.0026 | 0.1384 | 40 | 5000 | 1606 | 0.3454 | 1.212 | 0.2591 | 0.0486 | [6 empty] | 1491 | 18 | 18 | 3 | 0.28 | 77 | 35 | 미정 |  | 2021-01-06 10:57 | 1604 |  | 0 | 28 | 0 | 0 | 0 | 0 | 0.4214 | 1.3603 | 0.2946 | 0.0299 | 95450 | 72 | 35 | 147 | 0.0597 | 0.0364 | 0.0275 | 0.0474 | 0.0284 | 0.0116 | 0.0075 | 0.0092
2021-01-06 | B61296 | B | 35 | SUM32F | 98 | 39800 | 0.0668 | 0 | 0.0559 | 0.0711 | 1585 | 1585 | 1550 | 2902 | 1.1 |  |  | 0 | 미정 | 미정 | 미정 | 미정 | 0 | 0 | 0 | 0 | 0 | 0 | 0.0668 | 0.0619 | 0.0029 | 0.1936 | 51 | 7300 | 1682 | 0.1325 | 0.8109 | 0.0873 | 0.0019 | [6 empty] | 1515 | 8 | 20 | 1 | 0.26 | 89 | 41 | 미정 |  | 2021-01-06 11:53 | 1661 |  | 100 | 0 | 22 | 0 | 0 | 0 | 0.154 | 0.9827 | 0.1505 | 0.0023 | 94800 | 80 | 10 | 129 | 0.0017 | 0.0026 | 0.0021 | 0.0625 | 0.2506 | 0.1859 | 0.169 | 0.162
2021-01-06 | A61826 | B | 32 | SBMA75 | 103 | 38800 | 0.049 | 0.0487 | 0.0487 | 0.0984 | 1571 | 1571 | 1535 | 2803 | 16.4 |  |  | 0 | 미정 | 선택 | 미정 | 미정 | 0 | 0 | 0 | 0 | 0 | 0 | 0.049 | 0.0545 | 0.0032 | 0.0746 | 39 | 5300 | 1606 | 0.3666 | 1.2451 | 0.2517 | 0.0357 | [6 empty] | 1491 | 18 | 18 | 3 | 0.28 | 80 | 39 | 미정 |  | 2021-01-06 11:57 | 1605 |  | 0 | 32 | 21 | 0 | 0 | 0 | 0.4269 | 1.3583 | 0.3036 | 0.033 | 100000 | 69 | 45 | 159 | 0.0157 | 0.0311 | 0.0274 | 0.0504 | 0.0532 | 0.0176 | 0.009 | 0.008
2021-01-06 | B61297 | B | 38 | SUM32F | 100 | 38100 | 0.0711 | 0.0418 | 0.0316 | 0.0515 | 1585 | 1612 | 1562 | 2914 |  |  |  | 0 | 미정 | 미정 | 미정 | 미정 | 0 | 0 | 0 | 152 | 0 | 0 | 0.0711 | 0.0667 | 0.0037 | 0.7988 | 48 | 6900 | 1621 | 0.1455 | 0.811 | 0.1104 | 0.0019 | [6 empty] | 1515 | 8 | 12 | 1 | 0.25 | 65 | 19 | 미정 |  | 2021-01-06 12:52 | 1637 |  | 80 | 0 | 43 | 0 | 0 | 0 | 0.1572 | 1.0145 | 0.1468 | 0.0021 | 96250 | 76 | 43 | 169 | 0.0016 | 0.0021 | 0.0024 | 0.0614 | 0.0842 | 0.1171 | 0.117 | 0.116
2021-01-06 | A61827 | B | 19 | SBMA75 | 105 | 39900 | 0.0408 | 0.1005 | 0.1005 | 0.1424 | 1557 | 1557 | 1528 | 3000 | 50.3 |  |  | 0 | 해제 | 선택 | 미정 | 미정 | 0 | 0 | 0 | 0 | 0 | 0 | 0.0408 | 0.057 | 0.0032 | 0.0643 | 50 | 7400 | 1609 | 0.3334 | 1.2244 | 0.2391 | 0.057 | [6 empty] | 1491 | 18 | 18 | 3 | 0.28 | 79 | 39 | 미정 |  | 2021-01-06 13:14 | 1606 |  | 0 | 41 | 25 | 0 | 0 | 0 | 0.417 | 1.3532 | 0.2856 | 0.0343 |  | 72 | 25 | 132 | 0.0616 | 0.0378 | 0.029 | 0.0428 | 0.0556 | 0.0243 | 0.0118 | 0.0095
2021-01-06 | B61298 | B | 1 | SUM32F | 99 | 37800 | 0.1038 | 0.1226 | 0.1226 | 0.114 | 1624 | 1624 | 1530 | 2993 |  |  |  | 0 | 미정 | 미정 | 미정 | 미정 | 0 | 0 | 0 | 154 | 0 | 0 | 0.1038 | 0.1181 | 0.0055 | 0.2185 | 44 | 6600 | 1640 | 0.139 | 0.8256 | 0.1349 | 0.0021 | [6 empty] | 1515 | 8 | 8 | 1 | 0.19 | 60 | 15 | 미정 |  | 2021-01-06 13:50 | 1634 |  | 72 | 0 | 21 | 0 | 0 | 0 | 0.176 | 1.0016 | 0.1464 | 0.0023 | 99050 | 76 | 40 | 173 | 0.0021 | 0.0022 | 0.0024 | 0.0848 | 0.115 | 0.0819 | 0.0686 | 0.126
2021-01-06 | A61828 | B | 20 | SBMA75 | 102 | 38000 |  | 0.0598 | 0.0598 | 0.1294 | 1618 | 1618 | 1577 | 2642 | 44.5 |  |  | 0 | 미정 | 선택 | 미정 | 미정 | 0 | 0 | 0 | 0 | 0 | 0 |  |  |  |  | 43 | 4800 | 1610 | 0.367 | 1.2009 | 0.2249 | 0.0306 | [6 empty] | 1491 | 18 | 18 | 3 | 0.26 | 81 | 43 | 미정 |  | 2021-01-06 14:06 | 1610 |  | 0 | 48 | 26 | 0 | 0 | 0 | 0.4174 | 1.3309 | 0.3116 | 0.0306 | 102650 | 75 | 34 | 145 | 0.0533 | 0.0281 | 0.0273 |  | 0.0444 | 0.0115 | 0.0062 | 0.0094
2021-01-06 | B61299 | B | 11 | SUM32F | 99 | 37100 | 0.0642 | 0.0344 | 0.0587 | 0.0667 | 1641 | 1615 | 1552 | 2833 |  |  |  | 0 | 미정 | 미정 | 미정 | 미정 | 0 | 0 | 0 | 151 | 0 | 0 | 0.0642 | 0.0669 | 0.0024 | 0.0392 | 40 | 6700 | 1672 | 0.1097 | 0.9202 | 0.117 | 0.0022 | [6 empty] | 1515 | 8 | 8 | 1 | 0.23 | 74 | 23 | 미정 |  | 2021-01-06 14:57 | 1650 |  | 21 | 20 | 0 | 0 | 0 | 0 | 0.166 | 1.0133 | 0.1428 | 0.0024 | 88250 | 79 | 32 | 161 | 0.0031 | 0.0026 | 0.0023 | 0.0472 | 0.0856 | 0.0466 | 0.085 | 0.125
2021-01-06 | A61829 | B | 22 | SBMA75 | 103 | 38400 |  | 0.0596 | 0.0596 | 0.1184 | 1631 | 1631 | 1562 | 3014 | 35.2 |  |  | 0 | 선택 | 미정 | 미정 | 미정 | 0 | 0 | 0 | 0 | 0 | 0 |  |  |  |  | 43 | 4600 | 1599 | 0.3472 | 1.2104 | 0.2271 | 0.0353 | [6 empty] | 1491 | 16 | 18 | 3 | 0.26 | 65 | 29 | 미정 |  | 2021-01-06 15:15 | 1599 |  | 0 | 28 | 15 | 0 | 0 | 0 | 0.4313 | 1.3371 | 0.3079 | 0.0283 | 99250 | 84 | 27 | 133 | 0.0446 | 0.0279 | 0.0258 |  | 0.0256 | 0.0134 | 0.0083 | 0.01
2021-01-06 | B61300 | B | 35 | SBMA75 | 103 | 37900 |  | 0.0872 | 0.0872 | 0.1321 | 1564 | 1564 | 1521 | 2786 | 13.3 |  |  | 0 | 미정 | 미정 | 미정 | 미정 | 0 | 0 | 0 | 0 | 0 | 0 |  |  |  |  | 39 | 6400 | 1630 | 0.3279 | 1.1133 | 0.2515 | 0.0095 | [6 empty] | 1491 | 16 | 16 | 1 | 0.16 | 66 | 26 | 미정 |  | 2021-01-06 15:59 | 1616 |  | 80 | 0 | 31 | 0 | 0 | 0 | 0.429 | 1.358 | 0.3156 | 0.0184 | 91150 | 86 | 43 | 175 | 0.0202 | 0.0078 | 0.0236 |  | 0.0657 | 0.0171 | 0.0114 | 0.01
2021-01-06 | A61830 | B | 32 | AE1043M | 103 | 39800 |  | 0.0607 | 0.0607 | 0.2104 | 1601 | 1601 | 1535 | 2779 | 46.3 |  |  | 0 | 선택 | 미정 | 미정 | 미정 | 0 | 0 | 0 | 0 | 0 | 0 |  |  |  |  | 43 | 5200 | 1593 | 0.4057 | 0.8013 | 0.3175 | 0.0349 | [6 empty] | 1491 | 15 | 16 | 3 | 0.25 | 78 | 18 | 미정 |  | 2021-01-06 16:24 | 1593 |  | 0 | 14 | 34 | 0 | 0 | 0 | 0.425 | 0.9899 | 0.4369 | 0.0225 | 99100 | 84 | 44 | 156 | 0.058 | 0.0223 | 0.0216 |  | 0.0302 | 0.0155 | 0.0049 | 0.0077
2021-01-06 | A61831 | B | 19 | AE1043M | 103 | 38700 | 0.0856 | 0.0936 | 0.0936 | 0.1667 | 1626 | 1626 | 1563 | 2887 | 42.8 |  |  | 0 | 선택 | 미정 | 미정 | 미정 | 0 | 0 | 0 | 150 | 0 | 0 | 0.0856 | 0.1347 | 0.0051 | 0.0764 | 40 | 4400 | 1600 | 0.3971 | 0.8036 | 0.38 | 0.0255 | [6 empty] | 1491 | 15 | 15 | 3 | 0.26 | 77 | 29 | 미정 |  | 2021-01-06 17:21 | 1600 |  | 0 | 0 | 0 | 0 | 0 | 0 | 0.412 | 0.9907 | 0.4458 | 0.0202 | 101100 | 74 | 47 | 166 | 0.0401 | 0.0218 | 0.0212 | 0.0536 | 0.0316 | 0.0127 | 0.0075 | 0.0081
2021-01-06 | B61301 | B | 18 | 46MNVS6 | 100 | 36900 | 0.0546 | 0.021 | 0.0482 | 0.0997 | 1653 | 1631 | 1540 | 3534 |  |  |  | 0 | 미정 | 미정 | 미정 | 미정 | 0 | 0 | 0 | 199 | 0 | 0 | 0.0546 | 0.0707 | 0.0163 | 0.5387 | 39 | 7300 | 1653 | 0.2698 | 0.6116 | 0.1668 | 0.0045 | [6 empty] | 1494 | 15 | 15 | 1 | 0.27 | 68 | 23 | 미정 |  | 2021-01-06 17:39 | 1644 |  | 43 | 0 | 16 | 0 | 0 | 0 | 0.429 | 0.8259 | 0.1745 | 0.0197 | 93150 | 82 | 21 | 137 | 0.003 | 0.0049 | 0.0163 | 0.0444 | 0.0246 | 0.0097 | 0.0112 | 0.0514
2021-01-06 | B61302 | B | 1 | 46MNVS6 | 100 | 37400 | 0.2688 | 0.1169 | 0.1169 | 0.1572 | 1614 | 1614 | 1540 | 2926 |  |  |  | 0 | 미정 | 미정 | 미정 | 미정 | 0 | 0 | 0 | 203 | 0 | 0 | 0.2688 | 0.1557 | 0.0053 | 0.0681 | 38 | 6000 | 1652 | 0.3107 | 0.7255 | 0.1246 | 0.0033 | [6 empty] | 1494 | 15 | 15 | 1 | 0.19 | 69 | 29 | 미정 |  | 2021-01-06 18:38 | 1625 |  | 24 | 0 | 0 | 0 | 0 | 0 | 0.459 | 0.8308 | 0.1805 | 0.0249 | 90450 | 67 | 14 | 128 | 0.0035 | 0.004 | 0.0206 | 0.0664 | 0.0507 | 0.0227 | 0.0165 | 0.0501
2021-01-06 | A61832 | B | 20 | AE1043M | 104 | 38400 | 0.0668 | 0.0809 | 0.0809 | 0.1106 | 1609 | 1609 | 1556 | 2886 | 31.3 |  |  | 0 | 미정 | 미정 | 미정 | 미정 | 0 | 0 | 0 | 157 | 0 | 0 | 0.0668 | 0.1385 | 0.0025 | 0.0016 | 41 | 4300 | 1608 | 0.3912 | 0.8207 | 0.3716 | 0.0141 | [6 empty] | 1491 | 15 | 15 | 3 | 0.26 | 72 | 34 | 미정 |  | 2021-01-06 18:42 | 1608 |  | 0 | 0 | 0 | 0 | 0 | 0 | 0.4178 | 0.9781 | 0.4396 | 0.0191 | 96700 | 71 | 38 | 144 | 0.0235 | 0.0117 | 0.0219 | 0.0586 | 0.0457 | 0.0158 | 0.0088 | 0.0101
2021-01-06 | A61833 | B | 22 | AE1043M | 105 | 38100 | 0.1415 | 0.1115 | 0.1115 | 0.1026 | 1588 | 1588 | 1538 | 2925 | 33.4 |  |  | 0 | 미정 | 미정 | 미정 | 미정 | 0 | 0 | 0 | 158 | 0 | 0 | 0.1415 | 0.144 | 0.0046 | 0.2626 | 39 | 5000 | 1598 | 0.4305 | 0.8025 | 0.3827 | 0.015 | [6 empty] | 1491 | 15 | 15 | 3 | 0.3 | 69 | 31 | 미정 |  | 2021-01-06 19:40 | 1598 |  | 0 | 28 | 14 | 0 | 0 | 0 | 0.4449 | 0.9968 | 0.4422 | 0.0202 | 96300 | 79 | 38 | 146 | 0.0242 | 0.012 | 0.0209 | 0.0626 | 0.0274 | 0.0162 | 0.0093 | 0.0115
2021-01-06 | B61303 | B | 11 | 46MNVS6 | 101 | 37100 | 0.1163 | 0.0522 | 0.0941 | 0.1799 | 1649 | 1619 | 1551 | 2821 |  |  |  | 0 | 미정 | 미정 | 미정 | 미정 | 0 | 0 | 0 | 206 | 0 | 0 | 0.1163 | 0.1127 | 0.0036 | 0.0045 | 40 | 6300 | 1652 | 0.332 | 0.6332 | 0.1595 | 0.0036 | [6 empty] | 1494 | 15 | 15 | 1 | 0.25 | 75 | 39 | 미정 |  | 2021-01-06 19:41 | 1630 |  | 60 | 0 | 52 | 0 | 0 | 0 | 0.441 | 0.8274 | 0.1751 | 0.0222 | 93150 | 75 | 14 | 123 | 0.0027 | 0.0038 | 0.0187 | 0.0522 | 0.0203 | 0.0125 | 0.0164 | 0.0536
2021-01-06 | B61304 | B | 35 | 46MNVS6 | 100 | 37800 | 0.0572 | 0.0255 | 0.1142 | 0.1028 | 1641 | 1612 | 1561 | 2917 |  |  |  | 0 | 미정 | 미정 | 미정 | 미정 | 0 | 0 | 0 | 205 | 0 | 0 | 0.0572 | 0.0377 | 0.0041 | 0.0017 | 45 | 6200 | 1653 | 0.3193 | 0.6138 | 0.1537 | 0.0037 | [6 empty] | 1494 | 15 | 16 | 1 | 0.2 | 77 | 36 | 미정 |  | 2021-01-06 20:45 | 1646 |  | 20 | 0 | 0 | 0 | 0 | 0 | 0.431 | 0.8204 | 0.1744 | 0.0222 | 86300 | 70 | 19 | 135 | 0.0027 | 0.0042 | 0.0164 | 0.0434 | 0.0211 | 0.0126 | 0.0163 | 0.0523
2021-01-06 | A61834 | B | 32 | SWRCH45FCR | 105 | 38500 | 0.0554 | 0.0828 | 0.0828 | 0.1107 | 1617 | 1617 | 1566 | 2891 | 31.1 |  |  | 0 | 미정 | 미정 | 미정 | 미정 | 0 | 0 | 0 | 0 | 0 | 0 | 0.0554 | 0.1135 | 0.0039 | 0.0424 | 40 | 4500 | 1601 | 0.4052 | 0.5492 | 0.1379 | 0.0281 | [6 empty] | 1492 | 13 | 13 | 3 | 0.25 | 68 | 22 | 미정 |  | 2021-01-06 20:42 | 1601 |  | 0 | 22 | 16 | 0 | 0 | 0 | 0.463 | 0.7261 | 0.1995 | 0.0337 | 97950 | 83 | 52 | 174 | 0.0393 | 0.0187 | 0.0285 | 0.0414 | 0.0403 | 0.0139 | 0.0051 | 0.0077
2021-01-06 | A61835 | B | 19 | SWRCH45FCR | 106 | 37900 | 0.0537 | 0.2101 | 0.2101 | 0.2615 | 1603 | 1603 | 1536 | 2926 | 46.7 |  |  | 0 | 미정 | 미정 | 미정 | 미정 | 0 | 0 | 0 | 0 | 0 | 0 | 0.0537 | 0.0894 | 0.0028 | 0.1297 | 39 | 4900 | 1599 | 0.3977 | 0.574 | 0.1494 | 0.0478 | [6 empty] | 1492 | 13 | 14 | 3 | 0.26 | 81 | 29 | 미정 |  | 2021-01-06 21:44 | 1599 |  | 0 | 0 | 0 | 0 | 0 | 0 | 0.462 | 0.7024 | 0.1977 | 0.0322 |  | 74 | 56 | 175 | 0.0568 | 0.0245 | 0.0314 | 0.0487 | 0.03 | 0.0158 | 0.0063 | 0.0073
2021-01-06 | B61305 | B | 18 | 46MNVS6 | 101 | 39100 |  | 0.0269 | 0.1305 | 0.1767 | 1640 | 1577 | 1532 | 2847 |  |  |  | 0 | 미정 | 미정 | 미정 | 미정 | 0 | 0 | 0 | 205 | 0 | 0 |  |  |  |  | 48 | 7400 | 1643 | 0.3289 | 0.6447 | 0.1434 | 0.0039 | [6 empty] | 1494 | 15 | 16 | 1 | 0.2 | 75 | 41 | 미정 |  | 2021-01-06 21:53 | 1636 |  | 40 | 0 | 0 | 0 | 0 | 0 | 0.431 | 0.821 | 0.1789 | 0.0239 |  | 0 | 6 | 118 | 0.0033 | 0.0058 | 0.022 |  | 0.0485 | 0.0194 | 0.0114 | 0.0523
2021-01-06 | A61836 | B | 20 | SWRCH45FCR | 106 | 38700 | 0.0566 |  |  | 0.1627 |  | 1620 | 1568 | 2989 | 42.5 |  |  | 0 | 미정 | 미정 | 미정 | 미정 | 0 | 0 | 0 | 0 | 0 | 0 | 0.0566 | 0.0593 | 0.004 | 0.3583 | 44 | 3800 | 1598 | 0.3985 | 0.6152 | 0.1535 | 0.0184 | [6 empty] | 1492 | 13 | 13 | 3 | 0.28 | 70 | 27 | 미정 |  | 2021-01-06 22:47 | 1598 |  | 0 | 18 | 0 | 0 | 0 | 0 | 0.4615 | 0.7271 | 0.1949 | 0.0318 |  | 72 | 63 | 188 | 0.0517 | 0.0233 | 0.031 | 0.0419 | 0.036 | 0.0137 | 0.0067 | 0.0069
2021-01-06 | B61306 | I | 1 | SCM415C2 | 91 | 37200 |  | 0.0515 | 0.0684 | 0.0676 | 1659 | 1622 | 1581 | 2831 | 14.7 |  |  | 0 | 미정 | 미정 | 미정 | 미정 | 0 | 0 | 0 | 0 | 0 | 0 |  |  |  |  | 41 | 6700 | 1693 | 0.1396 | 0.5983 | 0.1405 | 0.0115 | [6 empty] | 1516 | 20 | 23 | 1 | 0.21 | 76 | 0 | 미정 |  | 2021-01-06 22:47 | 1672 |  | 0 | 0 | 0 | 0 | 0 | 0 | 0.15 | 0.681 | 0.2152 | 0.0145 | 86400 | 636 | 16 | 129 | 0.023 | 0.0097 | 0.0227 |  | 0.0468 | 0.0259 | 0.0104 | 0.0111
2021-01-06 | A61837 | B | 22 | SWRCH45FCR | 106 | 38600 | 0.0313 |  |  | 0.1064 |  | 1620 | 1543 | 2956 | 47.9 |  |  | 0 | 미정 | 미정 | 미정 | 미정 | 0 | 0 | 0 | 0 | 0 | 0 | 0.0313 | 0.0442 | 0.0027 | 0.0011 | 39 | 4900 | 1598 | 0.4491 | 0.5864 | 0.1756 | 0.0252 | [6 empty] | 1492 | 13 | 16 | 3 | 0.26 | 63 | 25 | 미정 |  | 2021-01-06 23:41 | 1598 |  | 0 | 14 | 0 | 0 | 0 | 0 | 0.4571 | 0.7095 | 0.201 | 0.0353 | 0 | 81 | 48 | 176 | 0.0541 | 0.0192 | 0.0291 | 0.0328 | 0.0366 | 0.0172 | 0.0085 | 0.008
2021-01-06 | B61307 | T | 11 | AE1541M4 | 101 | 37100 | 0.0768 | 0.0706 | 0.0706 | 0.0815 | 1633 | 1633 | 1583 | 2862 | 15.4 |  |  | 0 | 미정 | 미정 | 미정 | 미정 | 0 | 0 | 0 | 155 | 0 | 0 | 0.0768 | 0.085 | 0.0054 | 0.4152 | 47 | 6400 | 1651 | 0.3109 | 1.2451 | 0.238 | 0.0079 | [6 empty] | 1491 | 15 | 16 | 1 | 0.16 | 88 | 36 | 미정 |  | 2021-01-06 23:50 | 1635 |  | 70 | 0 | 8 | 0 | 0 | 0 | 0.424 | 1.3986 | 0.2383 | 0.0063 |  |  | 23 | 140 | 0.0172 | 0.0081 | 0.0263 | 0.0552 | 0.0307 | 0.0073 | 0.0074 | 0.0082
2021-01-06 | B61308 | T | 35 | AE1541M4 | 100 | 36700 | 0.0509 | 0.0364 | 0.0364 | 0.0957 | 1608 | 1608 | 1552 | 2818 | 20 |  |  | 0 | 미정 | 선택 | 미정 | 미정 | 0 | 0 | 0 | 154 | 0 | 0 | 0.0509 | 0.0648 | 0.0087 | 0.0017 | 43 | 6600 | 1631 | 0.3303 | 1.1509 | 0.2145 | 0.0082 | [6 empty] | 1491 | 15 | 17 | 1 | 0.21 | 66 | 33 | 미정 |  | 2021-01-07 00:46 | 1625 |  | 0 | 0 | 0 | 0 | 0 | 0 | 0.4198 | 1.396 | 0.2423 | 0.0064 |  |  | 22 | 135 | 0.0218 | 0.0081 | 0.0262 | 0.0484 | 0.0243 | 0.0066 | 0.0068 | 0.0091
2021-01-06 | A61838 | B | 32 | SMN443H3 | 105 | 38900 | 0.047 |  |  | 0.1019 |  | 1620 | 1529 | 2961 | 27.4 |  |  | 0 | 미정 | 미정 | 미정 | 미정 | 0 | 0 | 0 | 0 | 0 | 0 | 0.047 | 0.0501 | 0.0049 | 0.0015 | 47 | 7600 | 1634 | 0.3265 | 1.2787 | 0.1719 | 0.0137 | [6 empty] | 1493 | 18 | 20 | 3 | 0.26 | 97 | 38 | 미정 |  | 2021-01-07 01:07 | 1634 |  | 0 | 64 | 0 | 0 | 0 | 0 | 0.398 | 1.5405 | 0.2284 | 0.0253 |  | 95 | 49 | 178 | 0.0307 | 0.0183 | 0.0183 | 0.0412 | 0.0511 | 0.0225 | 0.01 | 0.0096
2021-01-06 | B61309 | T | 18 | AE1541M4 | 100 | 36500 | 0.0546 | 0.1243 | 0.1243 | 0.1526 | 1593 | 1593 | 1552 | 2828 | 21.8 |  |  | 0 | 미정 | 미정 | 미정 | 미정 | 0 | 0 | 0 | 149 | 0 | 0 | 0.0546 | 0.062 | 0.0012 | 0.0081 | 37 | 6100 | 1630 | 0.3674 | 1.1666 | 0.2401 | 0.0093 | [6 empty] | 1491 | 15 | 18 | 1 | 0.25 | 63 | 28 | 미정 |  | 2021-01-07 01:38 | 1621 |  | 77 | 0 | 0 | 0 | 0 | 0 | 0.4214 | 1.3957 | 0.2349 | 0.0065 | 92700 |  | 26 | 140 | 0.0226 | 0.0094 | 0.0287 | 0.0574 | 0.0212 | 0.0053 | 0.0058 | 0.0069
2021-01-06 | A61839 | B | 19 | SMN443H3 | 103 | 39700 | 0.0457 |  |  | 0.1022 |  | 1620 | 1529 | 2957 | 32.8 |  |  | 0 | 미정 | 미정 | 미정 | 미정 | 0 | 0 | 0 | 0 | 0 | 0 | 0.0457 | 0.0427 | 0.002 | 0.0011 | 39 | 5900 | 1607 | 0.3347 | 1.3206 | 0.1969 | 0.0165 | [6 empty] | 1493 | 18 | 18 | 3 | 0.26 | 68 | 22 | 미정 |  | 2021-01-07 02:18 | 1607 |  | 0 | 47 | 0 | 0 | 0 | 0 | 0.3846 | 1.5544 | 0.234 | 0.0233 | 102850 | 75 | 50 | 168 | 0.0358 | 0.0146 | 0.019 | 0.0475 | 0.0517 | 0.0181 | 0.0106 | 0.01
2021-01-06 | B61310 | T | 1 | AE1541M4 | 100 | 36700 | 0.0508 | 0.0859 | 0.0859 | 0.1135 | 1588 | 1588 | 1540 | 2869 | 27.7 |  |  | 0 | 미정 | 선택 | 미정 | 미정 | 0 | 0 | 0 | 153 | 0 | 0 | 0.0508 | 0.0579 | 0.0027 | 0.0022 | 40 | 6000 | 1621 | 0.3768 | 1.2734 | 0.2106 | 0.0093 | [6 empty] | 1491 | 15 | 16 | 1 | 0.25 | 66 | 30 | 미정 |  | 2021-01-07 02:37 | 1616 |  | 81 | 0 | 13 | 0 | 0 | 0 | 0.4208 | 1.4036 | 0.2297 | 0.0062 | 99250 |  | 34 | 150 | 0.0293 | 0.0082 | 0.0275 | 0.0392 | 0.0355 | 0.0069 | 0.0071 | 0.0076
2021-01-06 | A61840 | B | 20 | SMN443H3 | 107 | 40800 | 0.0449 |  |  | 0.1095 |  | 1620 | 1615 | 3105 | 3.1 |  |  | 0 | 미정 | 미정 | 미정 | 미정 | 0 | 0 | 0 | 0 | 0 | 0 | 0.0449 | 0.0382 | 0.0031 | 0.0012 | 41 | 3700 | 1602 | 0.3527 | 1.2884 | 0.1658 | 0.0147 | [6 empty] | 1493 | 18 | 18 | 3 | 0.26 | 66 | 29 | 미정 |  | 2021-01-07 03:26 | 1602 |  | 0 | 47 | 9 | 0 | 0 | 0 | 0.3901 | 1.5504 | 0.2252 | 0.0209 |  | 74 | 40 | 164 | 0.0035 | 0.0191 | 0.0211 | 0.042 | 0.0596 | 0.0275 | 0.0113 | 0.0121
2021-01-06 | B61311 | T | 11 | AE1541M4 | 101 | 36600 | 0.0951 | 0.0605 | 0.0605 | 0.0932 | 1599 | 1599 | 1540 | 2776 | 21.3 |  |  | 0 | 미정 | 선택 | 미정 | 미정 | 0 | 0 | 0 | 153 | 0 | 0 | 0.0951 | 0.1059 | 0.0059 | 0.0849 | 44 | 6100 | 1633 | 0.3495 | 1.2373 | 0.2252 | 0.0081 | [6 empty] | 1491 | 15 | 20 | 1 | 0.24 | 66 | 28 | 미정 |  | 2021-01-07 03:35 | 1622 |  | 77 | 0 | 0 | 0 | 0 | 0 | 0.422 | 1.3777 | 0.244 | 0.0065 |  |  | 29 | 153 | 0.0225 | 0.0083 | 0.0283 | 0.0578 | 0.0296 | 0.0063 | 0.0074 | 0.0084
2021-01-06 | B61312 | T | 35 | AE1541M | 100 | 36500 | 0.0917 | 0.089 | 0.089 | 0.079 | 1593 | 1593 | 1533 | 2803 | 18.1 |  |  | 0 | 미정 | 선택 | 미정 | 미정 | 0 | 0 | 0 | 149 | 0 | 0 | 0.0917 | 0.0931 | 0.0024 | 0.0483 | 48 | 7700 | 1622 | 0.3601 | 1.1567 | 0.1985 | 0.0104 | [6 empty] | 1491 | 15 | 19 | 1 | 0.25 | 58 | 22 | 미정 |  | 2021-01-07 04:39 | 1613 |  | 85 | 0 | 8 | 0 | 0 | 0 | 0.421 | 1.4554 | 0.2985 | 0.0331 |  |  | 29 | 161 | 0.0178 | 0.0107 | 0.0301 | 0.0516 | 0.0521 | 0.0185 | 0.0117 | 0.0137
2021-01-06 | A61841 | B | 22 | SMN443H3 | 105 | 39300 | 0.0517 | 0.0486 | 0.0486 | 0.1105 | 1618 | 1618 | 1555 | 2857 | 29.7 |  |  | 0 | 미정 | 미정 | 미정 | 미정 | 0 | 0 | 0 | 0 | 0 | 0 | 0.0517 | 0.0552 | 0.0035 | 0.0477 | 40 | 4700 | 1607 | 0.3391 | 1.2608 | 0.1714 | 0.0167 | [6 empty] | 1493 | 18 | 19 | 3 | 0.27 | 66 | 29 | 미정 |  | 2021-01-07 04:33 | 1607 |  | 0 | 65 | 0 | 0 | 0 | 0 | 0.4018 | 1.5544 | 0.227 | 0.0231 | 100500 | 85 | 41 | 155 | 0.0338 | 0.0136 | 0.0174 | 0.0465 | 0.045 | 0.0163 | 0.0082 | 0.009
2021-01-06 | B61313 | I | 18 | SNCM21 | 101 | 37600 | 0.1049 | 0.0814 | 0.0814 | 0.1282 | 1568 | 1568 | 1523 | 2900 | 35.1 |  |  | 0 | 미정 | 해제 | 미정 | 미정 | 0 | 0 | 0 | 0 | 0 | 0 | 0.1049 | 0.1182 | 0.0116 | 0.2831 | 65 | 10000 | 1680 | 0.1458 | 0.5908 | 0.1376 | 0.0319 | [6 empty] | 1510 | 20 | 21 | 1 | 0.3 | 92 | 0 | 미정 |  | 2021-01-07 05:57 | 1677 |  | 30 | 0 | 81 | 0 | 0 | 0 | 0.19 | 0.7313 | 0.2236 | 0.0099 |  | 565 | 20 | 157 | 0.0529 | 0.0087 | 0.0206 | 0.0754 | 0.0374 | 0.0196 | 0.0082 | 0.0082
2021-01-06 | A61842 | B | 32 | SMN443H | 106 | 40700 | 0.0534 | 0.0417 | 0.0309 | 0.0766 | 1577 | 1610 | 1551 | 2861 | 27.7 |  |  | 0 | 미정 | 미정 | 미정 | 미정 | 0 | 0 | 0 | 0 | 0 | 0 | 0.0534 | 0.0731 | 0.0034 | 0.1022 | 46 | 5400 | 1615 | 0.3659 | 1.2148 | 0.1766 | 0.013 | [6 empty] | 1491 | 18 | 18 | 3 | 0.27 | 74 | 8 | 미정 |  | 2021-01-07 05:43 | 1606 |  | 0 | 19 | 9 | 0 | 0 | 0 | 0.403 | 1.4431 | 0.2345 | 0.0328 |  | 87 | 27 | 138 | 0.0313 | 0.0172 | 0.025 | 0.0513 | 0.0392 | 0.0125 | 0.0087 | 0.0137
2021-01-07 | B61314 | T | 1 | SCR420H1S | 101 | 37200 | 0.0712 | 0.0523 | 0.0523 | 0.1477 | 1656 | 1656 | 1512 | 2775 |  |  |  | 0 | 미정 | 미정 | 미정 | 미정 | 0 | 0 | 0 | 102 | 0 | 0 | 0.0712 | 0.0616 | 0.0032 | 0.306 | 56 | 10300 | 1681 | 0.1889 | 0.731 | 0.2133 | 0.005 | [6 empty] | 1509 | 10 | 11 | 1 | 0.32 | 91 | 38 | 미정 |  | 2021-01-07 07:05 | 1676 |  | 50 | 0 | 11 | 0 | 0 | 0 | 0.219 | 0.8727 | 0.2447 | 0.0231 | 101250 |  | 26 | 167 | 0.0033 | 0.0055 | 0.0212 | 0.0471 | 0.0378 | 0.0191 | 0.012 | 0.0232
2021-01-07 | A61843 | B | 19 | SMN443H | 105 | 39300 | 0.0534 | 0.0997 | 0.0563 | 0.0654 | 1567 | 1608 | 1563 | 2916 | 21.6 |  |  | 0 | 미정 | 미정 | 미정 | 미정 | 0 | 0 | 0 | 0 | 0 | 0 | 0.0534 | 0.0678 | 0.0022 | 0.4886 | 36 | 4900 | 1602 | 0.3952 | 1.304 | 0.1829 | 0.0198 | 0.275 | 54.916 | 28.002 | 6.212 | 8.84 | 1.961 | 1491 | 18 | 18 | 3 | 0.26 | 68 | 26 | 미정 |  | 2021-01-07 06:47 | 1599 |  | 0 | 34 | 9 | 0 | 0 | 0 | 0.4144 | 1.4417 | 0.2449 | 0.0328 | 101000 | 76 | 44 | 161 | 0.0259 | 0.0273 | 0.0274 | 0.0483 | 0.0522 | 0.0183 | 0.0106 | 0.0138
2021-01-07 | A61844 | B | 20 | SMN443H | 106 | 39900 | 0.0412 | 0.0905 | 0.0905 | 0.179 | 1554 | 1554 | 1530 | 2821 | 46.9 |  |  | 0 | 미정 | 미정 | 미정 | 미정 | 0 | 0 | 0 | 0 | 0 | 0 | 0.0412 | 0.0491 | 0.0022 | 0.0429 | 36 | 5500 | 1604 | 0.3405 | 1.3107 | 0.19 | 0.0237 | [6 empty] | 1491 | 18 | 18 | 3 | 0.26 | 70 | 29 | 미정 |  | 2021-01-07 07:50 | 1604 |  | 0 | 46 | 9 | 0 | 0 | 0 | 0.4072 | 1.4441 | 0.2435 | 0.0322 |  | 71 | 52 | 171 | 0.0613 | 0.0228 | 0.0283 | 0.0494 | 0.0406 | 0.0088 | 0.005 | 0.0135
2021-01-07 | B61315 | T | 11 | SCR420H1S | 104 | 38800 | 0.0616 | 0.0288 | 0.0463 | 0.0866 | 1631 | 1599 | 1561 | 2783 |  |  |  | 0 | 미정 | 미정 | 미정 | 미정 | 0 | 0 | 0 | 155 | 0 | 0 | 0.0616 | 0.0792 | 0.0066 | 0.0019 | 56 | 8900 | 1660 | 0.1558 | 0.6344 | 0.1983 | 0.0044 | [6 empty] | 1509 | 10 | 12 | 1 | 0.34 | 89 | 38 | 미정 |  | 2021-01-07 08:15 | 1649 |  | 75 | 0 | 17 | 0 | 0 | 0 | 0.215 | 0.8783 | 0.2464 | 0.0273 | 103050 | 95 | 39 | 180 | 0.0032 | 0.005 | 0.0213 | 0.0563 | 0.0229 | 0.0133 | 0.0157 | 0.025
2021-01-07 | A61845 | B | 22 | SMN443H | 94 | 33800 | 0.0747 | 0.0731 | 0.0731 | 0.132 | 1608 | 1608 | 1541 | 2492 | 66.6 |  |  | 0 | 미정 | 미정 | 미정 | 미정 | 0 | 0 | 0 | 0 | 0 | 0 | 0.0747 | 0.1353 | 0.0058 | 0.0332 | 39 | 6800 | 1647 | 0.3585 | 1.265 | 0.1819 | 0.0523 | [6 empty] | 1491 | 18 | 19 | 1 | 0.3 | 69 | 31 | 미정 |  | 2021-01-07 08:47 | 1634 |  | 81 | 0 | 11 | 0 | 0 | 0 | 0.408 | 1.4542 | 0.2543 | 0.0308 | 82300 | 65 | 34 | 160 | 0.1002 | 0.0267 | 0.0285 | 0.0659 | 0.0575 | 0.0188 | 0.0065 | 0.0124
2021-01-07 | B61316 | B | 35 | SMN443H | 104 | 39500 |  | 0.0333 | 0.0333 | 0.0857 | 1608 | 1608 | 1540 | 2798 | 28 |  |  | 0 | 미정 | 미정 | 미정 | 미정 | 0 | 0 | 0 | 0 | 0 | 0 |  |  |  |  | 46 | 7700 | 1632 | 0.323 | 1.3525 | 0.1418 | 0.0082 | [6 empty] | 1491 | 18 | 19 | 1 | 0.28 | 69 | 29 | 미정 |  | 2021-01-07 09:42 | 1627 |  | 40 | 0 | 27 | 0 | 0 | 0 | 0.4079 | 1.4425 | 0.2621 | 0.029 | 97600 | 73 | 35 | 169 | 0.0424 | 0.0139 | 0.0263 |  | 0.0505 | 0.0149 | 0.0083 | 0.0133
2021-01-07 | B61317 | B | 38 | SMN443H | 104 | 38800 | 0.0614 | 0.0289 | 0.0344 | 0.0919 | 1618 | 1587 | 1543 | 2725 | 20.3 |  |  | 0 | 해제 | 해제 | 미정 | 미정 | 0 | 0 | 0 | 0 | 0 | 0 | 0.0614 | 0.0813 | 0.0036 | 0.0097 | 50 | 8900 | 1650 | 0.3277 | 1.2649 | 0.1681 | 0.0086 | [6 empty] | 1491 | 18 | 19 | 1 | 0.28 | 66 | 37 | 미정 |  | 2021-01-07 10:58 | 1644 |  | 70 | 0 | 12 | 0 | 0 | 0 | 0.403 | 1.4532 | 0.2529 | 0.0275 | 100350 | 89 | 19 | 144 | 0.0296 | 0.0093 | 0.0236 | 0.044 | 0.05 | 0.0083 | 0.0076 | 0.0161
2021-01-07 | B61318 | B | 18 | AE5130M1 | 101 | 37200 | 0.0591 | 0.0253 | 0.0735 | 0.1167 | 1609 | 1577 | 1520 | 2713 |  |  |  | 0 | 미정 | 미정 | 미정 | 미정 | 0 | 0 | 0 | 206 | 0 | 0 | 0.0591 | 0.0583 | 0.005 | 0.07 | 55 | 10400 | 1691 | 0.2618 | 0.8289 | 0.2504 | 0.005 | [6 empty] | 1500 | 16 | 21 | 1 | 0.31 | 89 | 30 | 미정 |  | 2021-01-07 12:05 | 1676 |  | 60 | 0 | 0 | 0 | 0 | 0 | 0.31 | 0.9779 | 0.298 | 0.0321 | 94850 | 91 | 37 | 186 | 0.0046 | 0.0061 | 0.0263 | 0.0431 | 0.0207 | 0.0107 | 0.0112 | 0.0256
2021-01-07 | B61319 | B | 11 | 25MOCRS4HM | 104 | 39400 | 0.058 | 0.0248 | 0.0355 | 0.1026 | 1641 | 1597 | 1540 | 2849 |  |  |  | 0 | 미정 | 미정 | 미정 | 미정 | 0 | 0 | 0 | 201 | 0 | 0 | 0.058 | 0.0653 | 0.0025 | 0.0021 | 66 | 11400 | 1690 | 0.1556 | 0.7151 | 0.1973 | 0.0046 | [6 empty] | 1510 | 18 | 20 | 1 | 0.32 | 79 | 35 | 미정 |  | 2021-01-07 13:53 | 1678 |  | 60 | 0 | 0 | 0 | 0 | 0 | 0.195 | 0.8655 | 0.2634 | 0.0327 | 97950 | 66 | 13 | 188 | 0.0046 | 0.0055 | 0.0265 | 0.0474 | 0.0325 | 0.0123 | 0.0107 | 0.0236
2021-01-07 | A61846 | B | 19 | AE5130M1 | 104 | 42500 | 0.0627 | 0.1002 | 0.0577 | 0.0847 | 1535 | 1602 | 1544 | 2957 | 61.9 |  |  | 0 | 미정 | 미정 | 미정 | 미정 | 0 | 0 | 0 | 0 | 0 | 0 | 0.0627 | 0.0401 | 0.0028 | 0.4222 | 50 | 8000 | 1629 | 0.2324 | 0.8222 | 0.1908 | 0.0254 | [6 empty] | 1500 | 16 | 16 | 1 | 0.29 | 63 | 13 | 미정 |  | 2021-01-07 13:21 | 1629 |  | 37 | 0 | 43 | 0 | 0 | 0 | 0.311 | 0.9769 | 0.2975 | 0.0318 | 95300 | 330 | 25 | 155 | 0.0826 | 0.019 | 0.0292 | 0.0518 | 0.0469 | 0.0178 | 0.0078 | 0.0248
2021-01-07 | B61320 | B | 35 | 25MOCRS4HM | 102 | 39500 | 0.057 | 0.0292 | 0.0589 | 0.0731 | 1600 | 1556 | 1551 | 2783 |  |  |  | 0 | 미정 | 미정 | 미정 | 미정 | 0 | 0 | 0 | 203 | 0 | 0 | 0.057 | 0.0469 | 0.0061 | 0.2968 | 62 | 8900 | 1681 | 0.1688 | 0.6818 | 0.2485 | 0.0045 | [6 empty] | 1510 | 18 | 19 | 1 | 0.31 | 75 | 35 | 미정 |  | 2021-01-07 14:40 | 1661 |  | 61 | 0 | 21 | 0 | 0 | 0 | 0.195 | 0.8683 | 0.2493 | 0.0363 |  | 65 | 31 | 188 | 0.0029 | 0.0047 | 0.0278 | 0.0379 | 0.0275 | 0.014 | 0.0137 | 0.0239
2021-01-07 | A61847 | B | 22 | AE5130M | 105 | 40500 | 0.057 | 0.0662 | 0.043 | 0.0451 | 1558 | 1608 | 1600 | 2903 | 7.5 |  |  | 0 | 미정 | 미정 | 미정 | 미정 | 0 | 0 | 0 | 0 | 0 | 0 | 0.057 | 0.0638 | 0.003 | 0.1462 | 106 | 9700 | 1652 | 0.2844 | 0.9271 | 0.1353 | 0.0042 | [6 empty] | 1502 | 16 | 22 | 3 | 0.26 | 104 | 44 | 미정 |  | 2021-01-07 18:37 | 1674 |  | 0 | 93 | 44 | 0 | 0 | 0 | 0.294 | 0.9353 | 0.2496 | 0.0227 | 98100 | 71 | 59 | 446 | 0.0095 | 0.0216 | 0.0192 | 0.0504 | 0.0426 | 0.0141 | 0.0043 | 0.0152
2021-01-07 | B61321 | B | 38 | 25MOCRS4HM | 102 | 39400 | 0.0513 | 0.0259 | 0.0424 | 0.0805 | 1600 | 1580 | 1531 | 2850 |  |  |  | 0 | 미정 | 미정 | 미정 | 미정 | 0 | 0 | 0 | 203 | 0 | 0 | 0.0513 | 0.0357 | 0.0027 | 0.1768 | 49 | 8600 | 1670 | 0.1725 | 0.7344 | 0.1161 | 0.003 | [6 empty] | 1510 | 18 | 19 | 1 | 0.3 | 73 | 28 | 미정 |  | 2021-01-07 15:43 | 1656 |  | 21 | 0 | 66 | 0 | 0 | 0 | 0.2 | 0.8391 | 0.2526 | 0.0341 | 93550 | 65 | 30 | 167 | 0.0019 | 0.0038 | 0.0292 | 0.0394 | 0.0627 | 0.0222 | 0.0205 | 0.0254
2021-01-07 | A61848 | B | 20 | 25MOCRS4HM | 103 | 42000 | 0.0794 | 0.0571 | 0.0571 | 0.1631 | 1573 | 1573 | 1525 | 2637 | 33.7 |  |  | 0 | 미정 | 미정 | 미정 | 미정 | 0 | 0 | 0 | 0 | 0 | 0 | 0.0794 | 0.0925 | 0.0054 | 0.2344 | 102 | 12700 | 1653 | 0.2062 | 0.8337 | 0.2207 | 0.0133 | [6 empty] | 1510 | 18 | 18 | 3 | 0.27 | -1510 | 35 | 미정 |  | 2021-01-07 16:41 | 0 |  | 0 | 20 | 20 | 0 | 0 | 0 | 0.209 | 0.8296 | 0.2324 | 0.036 | 91800 | 71 | 38 | 226 | 0.0436 | 0.0133 | 0.031 | 0.0511 | 0.0265 | 0.0065 | 0.0057 | 0.0244
2021-01-07 | B61322 | B | 18 | 25MOCRS4HM3 | 104 | 38600 | 0.0329 | 0.0255 | 0.0458 | 0.0721 | 1629 | 1609 | 1540 | 2801 |  |  |  | 0 | 미정 | 미정 | 미정 | 미정 | 0 | 0 | 0 | 257 | 0 | 0 | 0.0329 | 0.0665 | 0.0354 | 0.0079 | 87 | 11500 | 1661 | 0.1628 | 0.6442 | 0.1408 | 0.003 | [6 empty] | 1508 | 18 | 19 | 1 | 0.27 | 91 | 31 | 미정 |  | 2021-01-07 17:31 | 1665 |  | 21 | 0 | 0 | 0 | 0 | 0 | 0.213 | 0.8825 | 0.2876 | 0.0331 |  | 88 | 45 | 237 | 0.0022 | 0.0046 | 0.0279 | 0.0332 | 0.0466 | 0.019 | 0.0162 | 0.026
2021-01-07 | B61323 | B | 11 | 25MOCRS4HM3 | 104 | 38500 | 0.0508 | 0.0317 | 0.0367 | 0.0585 | 1615 | 1593 | 1550 | 2751 |  |  |  | 0 | 미정 | 미정 | 미정 | 미정 | 0 | 0 | 0 | 252 | 0 | 0 | 0.0508 | 0.0464 | 0.0053 | 0.2277 | 68 | 9500 | 1640 | 0.1544 | 0.6167 | 0.2158 | 0.0038 | [6 empty] | 1508 | 18 | 18 | 1 | 0.27 | 71 | 30 | 미정 |  | 2021-01-07 19:01 | 1648 |  | 50 | 0 | 36 | 0 | 0 | 0 | 0.22 | 0.888 | 0.3067 | 0.0342 | 101650 | 77 | 22 | 169 | 0.0022 | 0.006 | 0.0294 | 0.039 | 0.05 | 0.0301 | 0.016 | 0.0257
2021-01-07 | B61324 | B | 35 | 25MOCRS4HM3 | 104 | 40200 | 0.0575 | 0.0226 | 0.0436 | 0.0723 | 1668 | 1599 | 1550 | 3123 |  |  |  | 0 | 미정 | 미정 | 미정 | 미정 | 0 | 0 | 0 | 252 | 0 | 0 | 0.0575 | 0.0654 | 0.0034 | 0.2022 | 47 | 8100 | 1662 | 0.1616 | 0.811 | 0.1834 | 0.0035 | [6 empty] | 1508 | 18 | 18 | 1 | 0.26 | 69 | 22 | 미정 |  | 2021-01-07 20:01 | 1651 |  | 10 | 0 | 51 | 0 | 0 | 0 | 0.22 | 0.8827 | 0.298 | 0.0326 | 100600 | 77 | 30 | 164 | 0.0028 | 0.0044 | 0.0322 | 0.0419 | 0.0645 | 0.0215 | 0.0185 | 0.0271
2021-01-07 | A61849 | B | 19 | AE5130M | 106 | 43400 | 0.045 | 0.0226 | 0.0883 | 0.1496 | 1611 | 1567 | 1529 | 2996 | 44.4 |  |  | 0 | 미정 | 미정 | 미정 | 미정 | 0 | 0 | 0 | 0 | 0 | 0 | 0.045 | 0.0594 | 0.0037 | 0.1202 | 52 | 8200 | 1611 | 0.239 | 0.7299 | 0.1135 | 0.0235 | [6 empty] | 1502 | 16 | 18 | 3 | 0.28 | 63 | 26 | 미정 |  | 2021-01-07 20:12 | 1611 |  | 0 | 50 | 31 | 0 | 0 | 0 | 0.293 | 0.9437 | 0.2504 | 0.0243 | 98700 | 75 | 18 | 131 | 0.0566 | 0.019 | 0.0196 | 0.0406 | 0.0435 | 0.0204 | 0.0073 | 0.0154
2021-01-07 | B61325 | B | 38 | 25MOCRS4HM3 | 105 | 39100 | 0.0674 | 0.0265 | 0.0346 | 0.0699 | 1634 | 1592 | 1540 | 3069 |  |  |  | 0 | 미정 | 미정 | 미정 | 미정 | 0 | 0 | 0 | 250 | 0 | 0 | 0.0674 | 0.0771 | 0.0033 | 0.3278 | 53 | 8900 | 1662 | 0.1692 | 0.6115 | 0.2173 | 0.0041 | [6 empty] | 1508 | 18 | 18 | 1 | 0.29 | 64 | 19 | 미정 |  | 2021-01-07 21:06 | 1653 |  | 50 | 0 | 52 | 0 | 0 | 0 | 0.217 | 0.8759 | 0.2989 | 0.0285 | 98400 | 75 | 28 | 170 | 0.0027 | 0.0039 | 0.0297 | 0.0399 | 0.047 | 0.0269 | 0.0174 | 0.0265
2021-01-07 | A61850 | B | 32 | AE5130M | 106 | 41600 | 0.0533 | 1.1468 | 0.1642 | 0.1172 | 1572 | 1568 | 1548 | 2949 | 35 |  |  | 0 | 미정 | 미정 | 미정 | 미정 | 0 | 0 | 0 | 0 | 0 | 0 | 0.0533 | 0.0701 | 0.0032 | 0.2419 | 40 | 6600 | 1620 | 0.2309 | 0.7514 | 0.1639 | 0.0253 | [6 empty] | 1502 | 16 | 17 | 3 | 0.26 | 66 | 31 | 미정 |  | 2021-01-07 21:09 | 1620 |  | 0 | 44 | 29 | 0 | 0 | 0 | 0.295 | 0.946 | 0.2535 | 0.0246 | 99250 | 77 | 22 | 130 | 0.0437 | 0.019 | 0.0207 | 0.0316 | 0.0289 | 0.0127 | 0.0065 | 0.0129
2021-01-07 | B61326 | B | 18 | 25MOCRS4HM3 | 102 | 39300 | 0.0789 | 0.0254 | 0.0521 | 0.0764 | 1671 | 1595 | 1540 | 2949 |  |  |  | 0 | 미정 | 미정 | 미정 | 미정 | 0 | 0 | 0 | 251 | 0 | 0 | 0.0789 | 0.1146 | 0.0097 | 0.1977 | 49 | 8200 | 1641 | 0.1585 | 0.6786 | 0.1653 | 0.0034 | [6 empty] | 1508 | 18 | 18 | 1 | 0.23 | 61 | 17 | 미정 |  | 2021-01-07 22:09 | 1639 |  | 99 | 0 | 62 | 0 | 0 | 0 | 0.212 | 0.8711 | 0.3108 | 0.0318 | 99250 | 0 | 38 | 181 | 0.0022 | 0.0043 | 0.0266 | 0.0397 | 0.0605 | 0.0178 | 0.013 | 0.0293
2021-01-07 | A61851 | B | 20 | AE5130M | 103 | 39300 | 0.0635 | 0.9261 | 0.1248 | 0.1728 | 1606 | 1585 | 1516 | 2729 | 22.2 |  |  | 0 | 미정 | 미정 | 미정 | 미정 | 0 | 0 | 0 | 0 | 0 | 0 | 0.0635 | 0.0784 | 0.0035 | 0.2348 | 43 | 6700 | 1620 | 0.2809 | 0.7692 | 0.1684 | 0.0052 | [6 empty] | 1502 | 16 | 17 | 3 | 0.26 | 72 | 34 | 미정 |  | 2021-01-07 22:20 | 1620 |  | 0 | 19 | 24 | 0 | 0 | 0 | 0.303 | 0.9338 | 0.2416 | 0.024 | 101350 | 80 | 25 | 132 | 0.0264 | 0.0109 | 0.0201 | 0.0415 | 0.0169 | 0.0058 | 0.0041 | 0.0122
2021-01-07 | B61327 | B | 11 | AE5130M | 103 | 38600 | 0.0437 | 0.1005 | 0.1005 | 0.1976 | 1589 | 1589 | 1532 | 2952 | 4.9 |  |  | 0 | 미정 | 미정 | 미정 | 미정 | 0 | 0 | 0 | 0 | 0 | 0 | 0.0437 | 0.0424 | 0.0026 | 0.1516 | 45 | 7200 | 1623 | 0.2483 | 0.6903 | 0.1659 | 0.0044 | [6 empty] | 1502 | 16 | 16 | 1 | 0.3 | 58 | 25 | 미정 |  | 2021-01-07 23:07 | 1621 |  | 57 | 0 | 0 | 0 | 0 | 0 | 0.288 | 0.9514 | 0.2644 | 0.0104 |  | 72 | 38 | 171 | 0.0075 | 0.0053 | 0.019 | 0.0268 | 0.0273 | 0.0083 | 0.0066 | 0.0133
2021-01-07 | A61852 | B | 22 | SCM822HT | 103 | 39800 | 0.0757 | 0.0955 | 0.0955 | 0.1043 | 1602 | 1602 | 1555 | 2988 | 17.7 |  |  | 0 | 선택 | 미정 | 미정 | 미정 | 0 | 0 | 0 | 0 | 0 | 0 | 0.0757 | 0.0874 | 0.0039 | 0.2041 | 61 | 8100 | 1641 | 0.1848 | 0.6627 | 0.1993 | 0.0234 | [6 empty] | 1508 | 15 | 15 | 1 | 0.27 | 69 | 32 | 미정 |  | 2021-01-07 23:44 | 1630 |  | 66 | 0 | 31 | 0 | 0 | 0 | 0.221 | 0.8511 | 0.2625 | 0.0246 | 102200 | 76 | 16 | 139 | 0.0248 | 0.0151 | 0.0233 | 0.0469 | 0.0232 | 0.0074 | 0.0047 | 0.01
2021-01-07 | B61328 | B | 35 | SCM822HT | 104 | 39100 | 0.0573 | 0.0342 | 0.0591 | 0.1007 | 1617 | 1567 | 1543 | 2927 | 18.1 |  |  | 0 | 미정 | 미정 | 미정 | 미정 | 0 | 0 | 0 | 0 | 0 | 0 | 0.0573 | 0.0802 | 0.0038 | 0.0549 | 55 | 7900 | 1640 | 0.1819 | 0.6613 | 0.1498 | 0.0099 | [6 empty] | 1508 | 15 | 15 | 1 | 0.25 | 67 | 25 | 미정 |  | 2021-01-08 00:18 | 1636 |  | 62 | 0 | 23 | 0 | 0 | 0 | 0.223 | 0.8605 | 0.2584 | 0.0181 | 94700 | 75 | 54 | 205 | 0.027 | 0.0102 | 0.0228 | 0.0413 | 0.0208 | 0.009 | 0.0089 | 0.0101
2021-01-07 | A61853 | B | 19 | AE5130M | 104 | 40400 | 0.0509 | 0.029 | 0.029 | 0.1336 | 1602 | 1602 | 1541 | 2929 | 34.2 |  |  | 0 | 미정 | 선택 | 미정 | 미정 | 0 | 0 | 0 | 0 | 0 | 0 | 0.0509 | 0.0672 | 0.0039 | 0.2818 | 42 | 6300 | 1603 | 0.2609 | 0.7863 | 0.1875 | 0.0174 | [6 empty] | 1502 | 16 | 17 | 3 | 0.27 | 64 | 26 | 미정 |  | 2021-01-08 00:43 | 1603 |  | 0 | 0 | 24 | 0 | 0 | 0 | 0.299 | 0.9471 | 0.2438 | 0.024 | 99450 | 294 | 21 | 117 | 0.0425 | 0.0133 | 0.0199 | 0.0376 | 0.0236 | 0.0087 | 0.0043 | 0.0148
2021-01-07 | B61329 | I | 38 | STB2I | 99 | 37600 | 0.0705 | 0.0635 | 0.1316 | 0.1311 | 1627 | 1622 | 1571 | 2931 | 14.2 |  |  | 0 | 미정 | 미정 | 미정 | 미정 | 0 | 0 | 0 | 155 | 0 | 0 | 0.0705 | 0.0812 | 0.0042 | 0.5306 | 47 | 7000 | 1633 | 0.8433 | 0.1925 | 0.2217 | 0.0068 | [6 empty] | 1455 | 25 | 25 | 1 | 0.28 | 90 | 0 | 미정 |  | 2021-01-08 01:18 | 1628 |  | 55 | 0 | 23 | 0 | 0 | 0 | 0.967 | 0.4158 | 0.3166 | 0.0067 | 97150 | 575 | 32 | 166 | 0.0136 | 0.0082 | 0.0066 | 0.0321 | 0.0109 | 0.0042 | 0.0046 | 0.0048
2021-01-07 | A61854 | B | 32 | SCM822HT | 106 | 38900 | 0.0644 | 0.0495 | 0.0495 | 0.0959 | 1618 | 1618 | 1547 | 3174 | 22.1 |  |  | 0 | 선택 | 미정 | 미정 | 미정 | 0 | 0 | 0 | 0 | 0 | 0 | 0.0644 | 0.0826 | 0.0052 | 0.134 | 41 | 6900 | 1616 | 0.1961 | 0.6891 | 0.1774 | 0.0142 | [6 empty] | 1508 | 13 | 15 | 3 | 0.27 | 74 | 26 | 미정 |  | 2021-01-08 01:55 | 1616 |  | 0 | 29 | 19 | 0 | 0 | 0 | 0.229 | 0.8331 | 0.2392 | 0.0264 | 104250 | 78 | 33 | 138 | 0.0262 | 0.0173 | 0.0249 | 0.0425 | 0.0223 | 0.0058 | 0.0053 | 0.0082
2021-01-07 | B61330 | T | 18 | SM25C | 103 | 38600 | 0.0572 | 0.0642 | 0.0642 | 0.1375 | 1600 | 1600 | 1543 | 2936 |  |  |  | 0 | 미정 | 미정 | 미정 | 미정 | 0 | 0 | 0 | 151 | 0 | 0 | 0.0572 | 0.0743 | 0.0043 | 0.3267 | 50 | 7500 | 1663 | 0.178 | 0.1632 | 0.139 | 0.0048 | [6 empty] | 1510 | 10 | 10 | 1 | 0.34 | 99 | 44 | 미정 |  | 2021-01-08 02:20 | 1665 |  | 62 | 0 | 45 | 0 | 0 | 0 | 0.245 | 0.4001 | 0.244 | 0.0126 |  |  | 52 | 200 | 0.0021 | 0.0065 | 0.0174 | 0.0343 | 0.0477 | 0.0154 | 0.0063 | 0.0049
2021-01-07 | A61855 | B | 20 | SCM822HT | 107 | 40300 | 0.0594 | 0.0529 | 0.0522 | 0.0738 | 1541 | 1576 | 1530 | 3050 | 10.5 |  |  | 0 | 선택 | 미정 | 미정 | 미정 | 0 | 0 | 0 | 0 | 0 | 0 | 0.0594 | 0.0628 | 0.0017 | 0.1807 | 46 | 7400 | 1610 | 0.1696 | 0.6395 | 0.1412 | 0.0153 | [6 empty] | 1508 | 13 | 14 | 3 | 0.27 | 65 | 26 | 미정 |  | 2021-01-08 03:10 | 1610 |  | 0 | 82 | 59 | 0 | 0 | 0 | 0.223 | 0.843 | 0.2441 | 0.0265 | 113600 | 94 | 26 | 129 | 0.0116 | 0.0202 | 0.0235 | 0.0359 | 0.0441 | 0.024 | 0.0088 | 0.0083
2021-01-07 | B61331 | T | 11 | SM25CM3 | 104 | 38200 | 0.0497 | 0.0736 | 0.0584 | 0.07 | 1576 | 1579 | 1550 | 3054 |  |  |  | 0 | 미정 | 미정 | 미정 | 미정 | 0 | 0 | 0 | 202 | 0 | 0 | 0.0497 | 0.0586 | 0.0053 | 0.0019 | 43 | 6100 | 1643 | 0.1518 | 0.13 | 0.1408 | 0.0044 | [6 empty] | 1510 | 10 | 10 | 1 | 0.3 | 61 | 35 | 미정 |  | 2021-01-08 03:22 | 1632 |  | 50 | 0 | 41 | 0 | 0 | 0 | 0.249 | 0.4925 | 0.2414 | 0.0235 | 92850 |  | 49 | 189 | 0.0033 | 0.0051 | 0.0175 | 0.0285 | 0.0224 | 0.0069 | 0.0054 | 0.0194
2021-01-07 | A61856 | B | 22 | AE15B38M | 104 | 40400 | 0.0583 | 0.1728 | 0.1035 | 0.0986 | 1547 | 1587 | 1526 | 2994 | 34 |  |  | 0 | 선택 | 미정 | 미정 | 미정 | 0 | 0 | 0 | 0 | 0 | 0 | 0.0583 | 0.0662 | 0.0023 | 0.2168 | 48 | 7600 | 1618 | 0.3731 | 0.7513 | 0.1945 | 0.0191 | [6 empty] | 1497 | 13 | 20 | 3 | 0.26 | 97 | 31 | 미정 |  | 2021-01-08 04:17 | 1618 |  | 0 | 18 | 20 | 0 | 0 | 0 | 0.381 | 0.8673 | 0.2269 | 0.0327 | 102000 | 96 | 42 | 172 | 0.0405 | 0.0117 | 0.0274 | 0.0484 | 0.0233 | 0.0087 | 0.0056 | 0.0124
2021-01-07 | B61332 | T | 15 | SM25CM3 | 104 | 39100 | 0.0734 | 0.0342 | 0.0356 | 0.1217 | 1566 | 1611 | 1520 | 2921 |  |  |  | 0 | 미정 | 미정 | 미정 | 미정 | 0 | 0 | 0 | 204 | 0 | 0 | 0.0734 | 0.0682 | 0.0032 | 0.3192 | 53 | 8200 | 1651 | 0.1514 | 0.1242 | 0.1428 | 0.0039 | [6 empty] | 1510 | 10 | 10 | 1 | 0.35 | 80 | 33 | 미정 |  | 2021-01-08 04:37 | 1646 |  | 52 | 0 | 36 | 0 | 0 | 0 | 0.246 | 0.4988 | 0.2461 | 0.0233 | 95000 |  | 32 | 163 | 0.0043 | 0.0054 | 0.0192 | 0.049 | 0.0561 | 0.0115 | 0.007 | 0.0225
2021-01-07 | A61857 | B | 19 | AE15B38M | 106 | 40500 |  | 1.1882 | 0.0519 | 0.0423 | 1526 | 1579 | 1546 | 3182 | 4.7 |  |  | 0 | 미정 | 미정 | 미정 | 미정 | 0 | 0 | 0 | 0 | 0 | 0 |  |  |  |  | 44 | 5700 | 1593 | 0.0966 | 0.6667 | 0.1629 | 0.0194 | [6 empty] | 1497 | 13 | 13 | 3 | 0.27 | 74 | 27 | 미정 |  | 2021-01-08 05:27 | 1612 |  | 0 | 39 | 26 | 0 | 0 | 0 | 0.376 | 0.8866 | 0.2379 | 0.0293 | 100650 | 77 | 28 | 148 | 0.0056 | 0.0179 | 0.0266 |  | 0.0634 | 0.0199 | 0.0081 | 0.0147
2021-01-07 | B61333 | T | 38 | SM25CM3 | 104 | 37700 | 0.0655 | 0.1249 | 0.1249 | 0.0759 | 1586 | 1586 | 1540 | 3039 |  |  |  | 0 | 미정 | 미정 | 미정 | 미정 | 0 | 0 | 0 | 204 | 0 | 0 | 0.0655 | 0.0662 | 0.004 | 0.2282 | 44 | 6800 | 1632 | 0.1886 | 0.1503 | 0.142 | 0.0036 | [6 empty] | 1510 | 10 | 10 | 1 | 0.31 | 71 | 37 | 미정 |  | 2021-01-08 05:39 | 1636 |  | 41 | 0 | 51 | 0 | 0 | 0 | 0.24 | 0.4669 | 0.217 | 0.0043 | 99250 |  | 26 | 142 | 0.0037 | 0.0042 | 0.0268 | 0.0458 | 0.0437 | 0.0264 | 0.0092 | 0.0241
2021-01-07 | A61858 | B | 32 | AE15B38M | 105 | 41200 | 0.0594 | 0.233 | 0.1877 | 0.2422 | 1565 | 1588 | 1529 | 3319 | 36.3 |  |  | 0 | 미정 | 미정 | 미정 | 미정 | 0 | 0 | 0 | 0 | 0 | 0 | 0.0594 | 0.054 | 0.0027 | 0.1916 | 40 | 5500 | 1615 | 0.3505 | 0.7701 | 0.1741 | 0.0291 | [6 empty] | 1497 | 13 | 14 | 3 | 0.28 | 76 | 22 | 미정 |  | 2021-01-08 06:34 | 1612 |  | 0 | 30 | 0 | 0 | 0 | 0 | 0.3675 | 0.9098 | 0.2346 | 0.0311 | 96400 | 86 | 44 | 159 | 0.0468 | 0.0202 | 0.0276 | 0.0557 | 0.0517 | 0.0234 | 0.0062 | 0.0142
2021-01-08 | B61334 | I | 35 | SCM440I | 101 | 38500 | 0.0625 | 0.0516 | 0.0516 | 0.134 | 1624 | 1624 | 1530 | 2999 | 20 |  |  | 0 | 미정 | 미정 | 미정 | 미정 | 0 | 0 | 0 | 107 | 0 | 0 | 0.0625 | 0.0526 | 0.0051 | 0.274 | 53 | 9600 | 1653 | 0.3031 | 0.5491 | 0.1801 | 0.0055 | [6 empty] | 1495 | 20 | 26 | 1 | 0.33 | 94 | 0 | 미정 |  | 2021-01-08 06:56 | 1665 |  | 41 | 0 | 16 | 0 | 0 | 0 | 0.3903 | 0.6868 | 0.239 | 0.0048 | 102350 | 1503 | 25 | 154 | 0.0198 | 0.006 | 0.0048 | 0.0452 | 0.036 | 0.0112 | 0.0122 | 0.017
2021-01-08 | A61859 | B | 20 | AE15B38M | 106 | 39600 | 0.0569 | 0.1733 | 0.0833 | 0.119 | 1575 | 1593 | 1521 | 2761 | 36.5 |  |  | 0 | 미정 | 미정 | 미정 | 미정 | 0 | 0 | 0 | 0 | 0 | 0 | 0.0569 | 0.0811 | 0.0031 | 0.1852 | 39 | 6100 | 1603 | 0.312 | 0.7506 | 0.1827 | 0.0402 | [6 empty] | 1497 | 13 | 14 | 3 | 0.28 | 78 | 35 | 미정 |  | 2021-01-08 07:37 | 1603 |  | 0 | 13 | 0 | 0 | 0 | 0 | 0.3603 | 0.8789 | 0.2267 | 0.0279 | 90900 | 83 | 21 | 150 | 0.041 | 0.0231 | 0.0268 | 0.0449 | 0.0458 | 0.0254 | 0.0081 | 0.0127
2021-01-08 | B61335 | T | 11 | AE15B18C | 103 | 38100 | 0.0762 | 0.0418 | 0.0418 | 0.083 | 1622 | 1622 | 1511 | 2816 |  |  |  | 0 | 미정 | 미정 | 미정 | 미정 | 0 | 0 | 0 | 201 | 0 | 0 | 0.0762 | 0.0612 | 0.0039 | 0.3486 | 55 | 8800 | 1682 | 0.1458 | 0.8123 | 0.1213 | 0.0029 | [6 empty] | 1513 | 13 | 13 | 1 | 0.3 | 89 | 38 | 미정 |  | 2021-01-08 08:00 | 1662 |  | 40 | 0 | 12 | 0 | 0 | 0 | 0.1638 | 0.9459 | 0.2564 | 0.0228 | 83100 |  | 30 | 169 | 0.002 | 0.0042 | 0.0175 | 0.0496 | 0.0595 | 0.0114 | 0.005 | 0.0149
2021-01-08 | B61336 | T | 18 | AE15B18C | 104 | 38300 |  | 0.0286 | 0.0795 | 0.0638 | 1634 | 1580 | 1550 | 2930 |  |  |  | 0 | 미정 | 미정 | 미정 | 미정 | 0 | 0 | 0 | 205 | 0 | 0 |  |  |  |  | 46 | 6800 | 1661 | 0.1185 | 0.8953 | 0.1011 | 0.0026 | [6 empty] | 1513 | 13 | 15 | 1 | 0.31 | 69 | 28 | 미정 |  | 2021-01-08 08:58 | 1651 |  | 34 | 0 | 0 | 0 | 0 | 0 | 0.1686 | 0.9583 | 0.238 | 0.0031 | 95450 | 88 | 39 | 171 | 0.0017 | 0.0038 | 0.0196 |  | 0.0643 | 0.0287 | 0.0249 | 0.0204
2021-01-08 | A61860 | B | 22 | AE15B38M | 105 | 41800 | 0.0516 | 0.0638 | 0.0495 | 0.1077 | 1535 | 1612 | 1520 | 2829 | 27.1 |  |  | 0 | 미정 | 미정 | 미정 | 미정 | 0 | 0 | 0 | 0 | 0 | 0 | 0.0516 | 0.0563 | 0.0023 | 0.145 | 45 | 7800 | 1603 | 0.3458 | 0.767 | 0.2066 | 0.0261 | [6 empty] | 1497 | 13 | 13 | 3 | 0.27 | 63 | 22 | 미정 |  | 2021-01-08 08:58 | 1603 |  | 0 | 33 | 0 | 0 | 0 | 0 | 0.3594 | 0.9041 | 0.2448 | 0.0309 | 100150 | 97 | 25 | 150 | 0.0329 | 0.0211 | 0.0276 | 0.0427 | 0.0431 | 0.0083 | 0.004 | 0.0127
2021-01-08 | B61337 | T | 38 | AE15B18C | 104 | 38600 | 0.0648 | 0.0328 | 0.0328 | 0.0667 | 1597 | 1597 | 1542 | 2936 |  |  |  | 0 | 미정 | 미정 | 미정 | 미정 | 0 | 0 | 0 | 201 | 0 | 0 | 0.0648 | 0.0579 | 0.0027 | 0.1983 | 50 | 8100 | 1640 | 0.1188 | 0.7843 | 0.2066 | 0.0031 | [6 empty] | 1513 | 13 | 14 | 1 | 0.31 | 78 | 30 | 미정 |  | 2021-01-08 10:04 | 1647 |  | 0 | 0 | 0 | 0 | 0 | 0 | 0.158 | 0.9568 | 0.2447 | 0.0035 | 104400 |  | 34 | 168 | 0.0023 | 0.0037 | 0.0183 | 0.0483 | 0.0581 | 0.0168 | 0.0127 | 0.0161
2021-01-08 | A61861 | B | 19 | SM45C | 105 | 41600 | 0.0356 | 0.1101 | 0.0578 | 0.0517 | 1521 | 1575 | 1521 | 3056 | 15.9 |  |  | 0 | 미정 | 미정 | 미정 | 미정 | 0 | 0 | 0 | 0 | 0 | 0 | 0.0356 | 0.0331 | 0.0028 | 0.3081 | 81 | 8800 | 1601 | 0.4075 | 0.8783 | 0.1634 | 0.0125 | [6 empty] | 1493 | 15 | 15 | 3 | 0.26 | 79 | 32 | 미정 |  | 2021-01-08 10:56 | 1601 |  | 0 | 0 | 49 | 0 | 0 | 0 | 0.4222 | 0.8733 | 0.1935 | 0.0221 | 103950 | 88 | 28 | 165 | 0.0186 | 0.0221 | 0.0194 | 0.0319 | 0.0739 | 0.0288 | 0.0159 | 0.0153
2021-01-08 | B61338 | I | 35 | SCM415C2 | 104 | 39100 | 0.086 | 0.9185 | 0.0411 | 0.0689 | 1609 | 1596 | 1560 | 2690 | 4.6 |  |  | 0 | 미정 | 미정 | 미정 | 미정 | 0 | 0 | 0 | 0 | 0 | 0 | 0.086 | 0.1127 | 0.0063 | 0.0937 | 88 | 8600 | 1653 | 0.0847 | 0.3734 | 0.0743 | 0.019 | [6 empty] | 1516 | 20 | 20 | 3 | 0.27 | 92 | 0 | 미정 |  | 2021-01-08 11:44 | 1648 |  | 0 | 39 | 39 | 0 | 0 | 0 | 0.14 | 0.7011 | 0.1994 | 0.0282 | 106750 | 630 | 25 | 174 | 0.0066 | 0.0139 | 0.0227 | 0.0402 | 0.0683 | 0.0298 | 0.0164 | 0.013
2021-01-08 | A61862 | B | 32 | SM45C | 106 | 42600 | 0.0421 | 0.0473 | 0.1089 | 0.1066 | 1532 | 1563 | 1522 | 3178 | 35.6 |  |  | 0 | 미정 | 미정 | 미정 | 미정 | 0 | 0 | 0 | 0 | 0 | 0 | 0.0421 | 0.0423 | 0.0042 | 0.2216 | 50 | 7700 | 1641 | 0.3788 | 0.5255 | 0.1551 | 0.0244 | [6 empty] | 1493 | 15 | 16 | 1 | 0.35 | 62 | 27 | 미정 |  | 2021-01-08 11:59 | 1631 |  | 61 | 0 | 41 | 0 | 0 | 0 | 0.436 | 0.7046 | 0.2143 | 0.0118 | 86200 | 63 | 11 | 117 | 0.0503 | 0.0166 | 0.0155 | 0.041 | 0.0429 | 0.0256 | 0.0089 | 0.0137
2021-01-08 | B61339 | B | 11 | SM45C | 104 | 41500 | 0.107 | 0.0265 | 0.0527 | 0.124 | 1593 | 0 | 1531 | 2139 |  |  |  | 0 | 미정 | 미정 | 미정 | 미정 | 0 | 0 | 0 | 199 | 0 | 0 | 0.107 | 0.0847 | 0.0049 | 0.1565 | 41 | 6100 | 1623 | 0.3719 | 0.5585 | 0.1892 | 0.0061 | [6 empty] | 1493 | 15 | 17 | 1 | 0.3 | 62 | 21 | 미정 |  | 2021-01-08 12:45 | 1617 |  | 30 | 0 | 12 | 0 | 0 | 0 | 0.441 | 0.6976 | 0.2289 | 0.0097 | 91300 | 72 | 20 | 125 | 0.0033 | 0.0075 | 0.0159 | 0.0588 | 0.049 | 0.0086 | 0.0062 | 0.0118
2021-01-08 | A61863 | B | 20 | STB2 | 106 | 42300 | 0.0609 | 0.1484 | 0.0637 | 0.272 | 1518 | 1593 | 1537 | 3187 | 23.3 |  |  | 0 | 미정 | 미정 | 미정 | 미정 | 0 | 0 | 0 | 0 | 0 | 0 | 0.0609 | 0.0772 | 0.0043 | 0.1485 | 59 | 9000 | 1590 | 0.9052 | 0.2532 | 0.2388 | 0.0128 | 0.154 | 48.1 | 34.668 | 6.018 | 7.993 | 1.387 | 1456 | 25 | 25 | 3 | 0.27 | 91 | 36 | 미정 |  | 2021-01-08 13:38 | 1590 |  | 0 | 24 | 9 | 0 | 0 | 0 | 0.976 | 0.3708 | 0.2692 | 0.0102 | 100300 | 70 | 16 | 137 | 0.028 | 0.0137 | 0.009 | 0.0518 | 0.0177 | 0.0013 | 0.0023 | 0.002
2021-01-08 | B61340 | B | 18 | SM45C | 104 | 39900 | 0.1235 | 0.0378 | 0.0378 | 0.0691 | 1591 | 1591 | 1531 | 2849 |  |  |  | 0 | 미정 | 미정 | 미정 | 미정 | 0 | 0 | 0 | 201 | 0 | 0 | 0.1235 | 0.0705 | 0.0036 | 0.1382 | 42 | 6200 | 1621 | 0.3632 | 0.5531 | 0.1619 | 0.004 | [6 empty] | 1493 | 15 | 16 | 1 | 0.29 | 66 | 30 | 미정 |  | 2021-01-08 13:49 | 1619 |  | 26 | 0 | 0 | 0 | 0 | 0 | 0.4748 | 0.6859 | 0.2191 | 0.0077 | 106000 | 74 | 15 | 121 | 0.0042 | 0.0053 | 0.0143 | 0.0666 | 0.0713 | 0.0105 | 0.0104 | 0.0126
2021-01-08 | A61864 | B | 22 | STB2 | 102 | 41500 | 0.0545 | 0.0582 | 0.13 | 0.1444 | 1607 | 1610 | 1559 | 3084 | 13 |  |  | 0 | 미정 | 미정 | 미정 | 미정 | 0 | 0 | 0 | 0 | 0 | 0 | 0.0545 | 0.0856 | 0.0026 | 0.0811 | 42 | 5600 | 1564 | 0.8441 | 0.2003 | 0.1935 | 0.0092 | [6 empty] | 1456 | 25 | 26 | 3 | 0.31 | 65 | 36 | 미정 |  | 2021-01-08 14:31 | 1564 |  | 0 | 13 | 14 | 0 | 0 | 0 | 0.9485 | 0.3692 | 0.2713 | 0.0103 |  | 75 | 21 | 133 | 0.0156 | 0.0108 | 0.009 | 0.0386 | 0.0125 | 0.0013 | 0.0016 | 0.0019
2021-01-08 | B61341 | B | 38 | SM45C | 103 | 37300 |  | 0.0315 | 0.0315 | 0.0655 | 1588 | 1588 | 1521 | 3101 |  |  |  | 0 | 미정 | 미정 | 미정 | 미정 | 0 | 0 | 0 | 202 | 0 | 0 |  |  |  |  | 43 | 6700 | 1631 | 0.3261 | 0.5626 | 0.1676 | 0.0033 | [6 empty] | 1493 | 15 | 16 | 1 | 0.2 | 66 | 28 | 미정 |  | 2021-01-08 14:53 | 1620 |  | 15 | 0 | 16 | 0 | 0 | 0 | 0.4508 | 0.7024 | 0.2218 | 0.0066 | 92250 | 72 | 24 | 133 | 0.0024 | 0.0038 | 0.0134 |  | 0.066 | 0.0113 | 0.0102 | 0.0123
2021-01-08 | A61865 | B | 19 | STB2 | 103 | 40800 | 0.0554 | 0.1388 | 0.1388 | 0.2177 | 1558 | 1558 | 1534 | 2907 | 30 |  |  | 0 | 미정 | 미정 | 미정 | 미정 | 0 | 0 | 0 | 0 | 0 | 0 | 0.0554 | 0.0908 | 0.0036 | 0.0403 | 43 | 5800 | 1574 | 0.9797 | 0.2748 | 0.2281 | 0.0123 | [6 empty] | 1456 | 25 | 25 | 3 | 0.3 | 65 | 30 | 미정 |  | 2021-01-08 15:41 | 1574 |  | 0 | 9 | 25 | 0 | 0 | 0 | 0.971 | 0.3644 | 0.2703 | 0.011 | 94050 | 70 | 22 | 131 | 0.0394 | 0.0117 | 0.0096 | 0.0327 | 0.0103 | 0.0014 | 0.0024 | 0.0022
2021-01-08 | B61342 | B | 15 | SM45C | 104 | 39800 | 0.0649 | 0.0382 | 0.0786 | 0.0821 | 1542 | 1536 | 1512 | 2967 |  |  |  | 0 | 미정 | 미정 | 미정 | 미정 | 0 | 0 | 0 | 257 | 0 | 0 | 0.0649 | 0.0502 | 0.0033 | 0.1601 | 45 | 7900 | 1630 | 0.259 | 0.4321 | 0.1598 | 0.0031 | [6 empty] | 1493 | 15 | 15 | 1 | 0.2 | 72 | 21 | 미정 |  | 2021-01-08 16:10 | 1615 |  | 20 | 0 | 0 | 0 | 0 | 0 | 0.425 | 0.697 | 0.2197 | 0.0195 | 91500 | 83 | 9 | 104 | 0.003 | 0.0038 | 0.0161 | 0.0537 | 0.0484 | 0.0089 | 0.0086 | 0.0128
2021-01-08 | A61866 | B | 32 | STB2 | 105 | 39900 | 0.08 | 0.1608 | 0.1608 | 0.2565 | 1571 | 1571 | 1537 | 2890 | 42.3 |  |  | 0 | 선택 | 미정 | 미정 | 미정 | 0 | 0 | 0 | 0 | 0 | 0 | 0.08 | 0.0979 | 0.006 | 0.1262 | 41 | 6100 | 1559 | 0.9308 | 0.2547 | 0.1817 | 0.0119 | [6 empty] | 1456 | 25 | 25 | 3 | 0.3 | 59 | 27 | 미정 |  | 2021-01-08 16:46 | 1559 |  | 0 | 18 | 14 | 0 | 0 | 0 | 0.969 | 0.3712 | 0.266 | 0.0085 | 107700 | 95 | 15 | 116 | 0.0491 | 0.0098 | 0.0073 | 0.0385 | 0.0207 | 0.0024 | 0.0016 | 0.0023
2021-01-08 | B61343 | B | 11 | SM45C | 104 | 39600 |  | 0 | 0.07 | 0.0743 | 1545 | 1552 | 1522 | 3143 |  |  |  | 0 | 미정 | 미정 | 미정 | 미정 | 0 | 0 | 0 | 253 | 0 | 0 |  |  |  |  | 43 | 6800 | 1611 | 0.3437 | 0.4762 | 0.1688 | 0.0033 | [6 empty] | 1493 | 15 | 15 | 1 | 0.21 | 72 | 27 | 미정 |  | 2021-01-08 17:19 | 1606 |  | 34 | 0 | 11 | 0 | 0 | 0 | 0.4454 | 0.6992 | 0.2227 | 0.009 | 95500 | 99 | 14 | 110 | 0.0036 | 0.0036 | 0.0134 |  | 0.0371 | 0.008 | 0.0076 | 0.0143
2021-01-08 | A61867 | B | 20 | STB2 | 104 | 40200 | 0.055 | 0.1625 | 0.1625 | 0.1983 | 1566 | 1566 | 1534 | 2901 | 42.8 |  |  | 0 | 선택 | 미정 | 미정 | 미정 | 0 | 0 | 0 | 0 | 0 | 0 | 0.055 | 0.0748 | 0.003 | 0.1446 | 45 | 6700 | 1566 | 0.7489 | 0.2549 | 0.2267 | 0.021 | [6 empty] | 1456 | 25 | 25 | 3 | 0.26 | 68 | 34 | 미정 |  | 2021-01-08 17:59 | 1566 |  | 0 | 0 | 0 | 0 | 0 | 0 | 0.9587 | 0.3578 | 0.2759 | 0.0147 | 108000 | 82 | 29 | 143 | 0.0482 | 0.0174 | 0.0126 | 0.0372 | 0.0116 | 0.0032 | 0.002 | 0.0023
2021-01-08 | B61344 | B | 18 | SFMN438VM2 | 104 | 39700 | 0.0452 | 0.0288 | 0.0356 | 0.1085 | 1551 | 1553 | 1513 | 2955 |  |  |  | 0 | 미정 | 미정 | 미정 | 미정 | 0 | 0 | 0 | 300 | 0 | 0 | 0.0452 | 0.0634 | 0.003 | 0.1833 | 54 | 10400 | 1661 | 0.2553 | 1.1835 | 0.4546 | 0.0053 | [6 empty] | 1491 | 18 | 20 | 1 | 0.22 | 82 | 30 | 미정 |  | 2021-01-08 18:39 | 1658 |  | 62 | 0 | 41 | 0 | 0 | 0 | 0.388 | 1.395 | 0.5773 | 0.0192 | 95450 | 85 | 14 | 140 | 0.0026 | 0.0066 | 0.0152 | 0.0408 | 0.0556 | 0.0081 | 0.0069 | 0.0273
2021-01-08 | A61868 | B | 22 | STB2 | 106 | 39800 | 0.0622 | 0.1765 | 0.1765 | 0.2393 | 1574 | 1574 | 1533 | 2925 | 29 |  |  | 0 | 선택 | 미정 | 미정 | 미정 | 0 | 0 | 0 | 0 | 0 | 0 | 0.0622 | 0.1014 | 0.0028 | 0.178 | 40 | 5800 | 1561 | 0.8792 | 0.2698 | 0.2278 | 0.0152 | [6 empty] | 1456 | 25 | 25 | 3 | 0.25 | 58 | 28 | 미정 |  | 2021-01-08 19:14 | 1561 |  | 0 | 10 | 9 | 0 | 0 | 0 | 0.953 | 0.3591 | 0.2618 | 0.011 | 104400 | 77 | 26 | 130 | 0.0344 | 0.0137 | 0.0101 | 0.0282 | 0.0096 | 0.0026 | 0.0021 | 0.0024
2021-01-08 | B61345 | B | 38 | SFMN438VM2 | 103 | 41900 | 0.0544 | 1.4103 | 0.0535 | 0.0961 | 1546 | 1539 | 1511 | 2940 |  |  |  | 0 | 미정 | 미정 | 미정 | 미정 | 0 | 0 | 0 | 305 | 0 | 0 | 0.0544 | 0.0684 | 0.0039 | 0.2909 | 49 | 8900 | 1640 | 0.2285 | 1.0916 | 0.4377 | 0.0049 | [6 empty] | 1491 | 18 | 18 | 1 | 0.23 | 70 | 20 | 미정 |  | 2021-01-08 19:54 | 1642 |  | 90 | 0 | 41 | 0 | 0 | 0 | 0.392 | 1.3869 | 0.58 | 0.0197 | 100450 | 81 | 15 | 135 | 0.0025 | 0.0059 | 0.0167 | 0.0358 | 0.0402 | 0.0118 | 0.0106 | 0.0285
2021-01-08 | A61869 | B | 19 | STB2 | 103 | 39300 | 0.0388 | 1.4147 | 0.1278 | 0.1973 | 1581 | 1585 | 1537 | 3100 | 31.6 |  |  | 0 | 선택 | 미정 | 미정 | 미정 | 0 | 0 | 0 | 0 | 0 | 0 | 0.0388 | 0.0864 | 0.014 | 0.193 | 41 | 6000 | 1559 | 0.9181 | 0.2462 | 0.2267 | 0.0205 | [6 empty] | 1456 | 25 | 25 | 3 | 0.25 | 61 | 25 | 미정 |  | 2021-01-08 20:24 | 1559 |  | 0 | 20 | 9 | 0 | 0 | 0 | 0.962 | 0.3677 | 0.2694 | 0.0135 | 105150 | 91 | 25 | 130 | 0.0365 | 0.0157 | 0.011 | 0.0355 | 0.0152 | 0.006 | 0.0036 | 0.0042
2021-01-08 | B61346 | B | 15 | SFMN438VM2 | 105 | 39800 | 0.0654 | 0.0365 | 0.0645 | 0.09 | 1566 | 1577 | 1533 | 3109 |  |  |  | 0 | 미정 | 미정 | 미정 | 미정 | 0 | 0 | 0 | 299 | 0 | 0 | 0.0654 | 0.1148 | 0.0065 | 0.1226 | 46 | 8100 | 1643 | 0.2634 | 1.1495 | 0.4997 | 0.005 | [6 empty] | 1491 | 18 | 18 | 1 | 0.22 | 74 | 27 | 미정 |  | 2021-01-08 20:55 | 1638 |  | 95 | 0 | 26 | 0 | 0 | 0 | 0.384 | 1.4048 | 0.5862 | 0.0218 | 99650 | 70 | 27 | 156 | 0.0027 | 0.006 | 0.0171 | 0.0371 | 0.0324 | 0.0075 | 0.0071 | 0.0264
2021-01-08 | A61870 | B | 32 | STB2 | 103 | 40000 | 0.0411 | 0.1407 | 0.1407 | 0.2541 | 1589 | 1589 | 1531 | 3139 | 35.1 |  |  | 0 | 선택 | 미정 | 미정 | 미정 | 0 | 0 | 0 | 0 | 0 | 0 | 0.0411 | 0.0905 | 0.0039 | 0.2125 | 43 | 5800 | 1558 | 0.8876 | 0.2362 | 0.2373 | 0.0151 | [6 empty] | 1456 | 25 | 25 | 3 | 0.25 | 60 | 26 | 미정 |  | 2021-01-08 21:34 | 1558 |  | 0 | 0 | 0 | 0 | 0 | 0 | 0.986 | 0.3603 | 0.2663 | 0.013 | 100800 | 93 | 29 | 145 | 0.0415 | 0.0137 | 0.0097 | 0.0387 | 0.0104 | 0.0022 | 0.0016 | 0.0032
2021-01-08 | B61347 | B | 11 | SFMN438VM2 | 103 | 38300 | 0.0569 | 0.096 | 0.096 | 0.0871 | 1578 | 1578 | 1543 | 3054 |  |  |  | 0 | 미정 | 미정 | 미정 | 미정 | 0 | 0 | 0 | 302 | 0 | 0 | 0.0569 | 0.0818 | 0.0058 | 0.1674 | 45 | 7400 | 1641 | 0.2758 | 1.1932 | 0.516 | 0.0053 | [6 empty] | 1491 | 18 | 18 | 1 | 0.23 | 64 | 24 | 미정 |  | 2021-01-08 21:53 | 1630 |  | 95 | 0 | 43 | 0 | 0 | 0 | 0.384 | 1.3798 | 0.5785 | 0.0196 | 97650 | 69 | 33 | 165 | 0.0033 | 0.0058 | 0.0169 | 0.0311 | 0.0287 | 0.0071 | 0.0081 | 0.0256
2021-01-08 | A61871 | B | 20 | STB2 | 104 | 39700 |  | 0.1211 | 0.1211 | 0.2437 | 1592 | 1592 | 1535 | 3012 | 32.3 |  |  | 0 | 선택 | 선택 | 미정 | 미정 | 0 | 0 | 0 | 0 | 0 | 0 |  |  |  |  | 62 | 7100 | 1569 | 0.9333 | 0.3065 | 0.2056 | 0.0156 | [6 empty] | 1456 | 25 | 25 | 3 | 0.26 | 68 | 39 | 미정 |  | 2021-01-08 22:59 | 1569 |  | 0 | 0 | 0 | 0 | 0 | 0 | 0.96 | 0.3534 | 0.2522 | 0.0103 | 109600 | 99 | 17 | 147 | 0.0367 | 0.0113 | 0.0092 |  | 0.0147 | 0.0034 | 0.0019 | 0.0035
2021-01-08 | B61348 | B | 18 | SFMN438VM2 | 103 | 38700 | 0.0665 | 0.0366 | 0.0565 | 0.0645 | 1560 | 1582 | 1531 | 2862 |  |  |  | 0 | 미정 | 미정 | 미정 | 미정 | 0 | 0 | 0 | 300 | 0 | 0 | 0.0665 | 0.102 | 0.0071 | 0.2385 | 52 | 8200 | 1633 | 0.3256 | 1.071 | 0.4225 | 0.0048 | [6 empty] | 1491 | 18 | 18 | 1 | 0.23 | 76 | 36 | 미정 |  | 2021-01-08 23:05 | 1634 |  | 125 | 0 | 62 | 0 | 0 | 0 | 0.384 | 1.3868 | 0.5858 | 0.0222 | 103200 | 73 | 17 | 144 | 0.0034 | 0.0057 | 0.0186 | 0.029 | 0.0435 | 0.013 | 0.0111 | 0.0277
2021-01-08 | B61349 | B | 38 | SFMN438VM2 | 103 | 39500 | 0.0326 | 0.033 | 0.0894 | 0.0717 | 1571 | 1542 | 1520 | 2991 |  |  |  | 0 | 미정 | 미정 | 미정 | 미정 | 0 | 0 | 0 | 308 | 0 | 0 | 0.0326 | 0.0706 | 0.0034 | 0.0078 | 44 | 7600 | 1640 | 0.2722 | 1.0958 | 0.3891 | 0.0045 | [6 empty] | 1491 | 18 | 18 | 1 | 0.25 | 72 | 35 | 미정 |  | 2021-01-09 00:02 | 1642 |  | 101 | 0 | 52 | 0 | 0 | 0 | 0.383 | 1.4038 | 0.5817 | 0.0205 | 99300 | 71 | 25 | 152 | 0.0021 | 0.0054 | 0.0192 | 0.0254 | 0.0494 | 0.0243 | 0.0189 | 0.0283
2021-01-08 | A61872 | B | 22 | STB2 | 105 | 39000 | 0.0177 | 0.0786 | 0.0786 | 0.2735 | 1587 | 1587 | 1543 | 2904 | 36.1 |  |  | 0 | 미정 | 미정 | 미정 | 미정 | 0 | 0 | 0 | 0 | 0 | 0 | 0.0177 | 0.0458 | 0.0048 | 0.0822 | 44 | 6500 | 1554 | 0.9386 | 0.3307 | 0.1888 | 0.0163 | [6 empty] | 1456 | 25 | 25 | 3 | 0.26 | 58 | 26 | 미정 |  | 2021-01-09 00:49 | 1554 |  | 0 | 9 | 20 | 0 | 0 | 0 | 0.963 | 0.359 | 0.2628 | 0.0096 | 98900 | 86 | 8 | 97 | 0.0454 | 0.011 | 0.0081 | 0.0237 | 0.0397 | 0.0115 | 0.0031 | 0.0032
2021-01-08 | B61350 | B | 15 | SFMN438VM2 | 104 | 41300 | 0.0422 | 0.0585 | 0.0585 | 0.1009 | 1562 | 1562 | 1533 | 3062 |  |  |  | 0 | 미정 | 미정 | 미정 | 미정 | 0 | 0 | 0 | 305 | 0 | 0 | 0.0422 | 0.0562 | 0.0028 | 0.0561 | 46 | 7500 | 1643 | 0.2605 | 1.0004 | 0.4836 | 0.0046 | [6 empty] | 1491 | 18 | 18 | 1 | 0.29 | 64 | 32 | 미정 |  | 2021-01-09 01:20 | 1625 |  | 138 | 0 | 48 | 0 | 0 | 0 | 0.386 | 1.4299 | 0.595 | 0.0227 | 100650 | 72 | 14 | 126 | 0.0033 | 0.0058 | 0.0201 | 0.0309 | 0.0425 | 0.0103 | 0.0104 | 0.0274
2021-01-08 | A61873 | B | 19 | STB2 | 104 | 41200 | 0.0817 | 0.233 | 0.2428 | 0.3307 | 1553 | 1605 | 1531 | 2904 | 39.9 |  |  | 0 | 선택 | 미정 | 미정 | 미정 | 0 | 0 | 0 | 0 | 0 | 0 | 0.0817 | 0.0824 | 0.0051 | 0.0968 | 44 | 5600 | 1563 | 0.8828 | 0.3115 | 0.2188 | 0.0226 | [6 empty] | 1456 | 25 | 26 | 3 | 0.25 | 64 | 29 | 미정 |  | 2021-01-09 01:53 | 1563 |  | 0 | 19 | 0 | 0 | 0 | 0 | 0.97 | 0.3657 | 0.2636 | 0.0143 | 97100 | 83 | 20 | 120 | 0.0511 | 0.0156 | 0.0118 | 0.0368 | 0.0264 | 0.0087 | 0.0039 | 0.004
2021-01-08 | B61351 | B | 11 | SFMN438VM2 | 103 | 40000 | 0.0503 | 0.0275 | 0.0547 | 0.0987 | 1595 | 1572 | 1542 | 2965 |  |  |  | 0 | 미정 | 미정 | 미정 | 미정 | 0 | 0 | 0 | 305 | 0 | 0 | 0.0503 | 0.0599 | 0.0026 | 0.278 | 44 | 7100 | 1642 | 0.2797 | 1.0018 | 0.4631 | 0.0055 | [6 empty] | 1491 | 18 | 18 | 1 | 0.29 | 61 | 32 | 미정 |  | 2021-01-09 02:24 | 1633 |  | 108 | 0 | 56 | 0 | 0 | 0 | 0.392 | 1.4174 | 0.5794 | 0.0217 | 96800 | 69 | 11 | 120 | 0.0039 | 0.0062 | 0.0186 | 0.0414 | 0.0424 | 0.01 | 0.0103 | 0.028
2021-01-08 | A61874 | B | 32 | STB2 | 103 | 41000 | 0.0451 | 0.2697 | 0.1952 | 0.3218 | 1562 | 1599 | 1531 | 3107 | 38 |  |  | 0 | 선택 | 미정 | 미정 | 미정 | 0 | 0 | 0 | 0 | 0 | 0 | 0.0451 | 0.0349 | 0.002 | 0.1693 | 40 | 6000 | 1554 | 0.8627 | 0.3031 | 0.21 | 0.0172 | [6 empty] | 1456 | 25 | 25 | 3 | 0.25 | 70 | 33 | 미정 |  | 2021-01-09 02:56 | 1554 |  | 0 | 20 | 0 | 0 | 0 | 0 | 0.971 | 0.3727 | 0.2574 | 0.0111 | 101000 | 76 | 27 | 131 | 0.0459 | 0.0113 | 0.009 | 0.0338 | 0.0276 | 0.0078 | 0.0037 | 0.0038
2021-01-08 | B61352 | B | 18 | SFMN438VM2 | 104 | 38900 | 0.0945 | 0 | 0.0852 | 0.1004 | 1588 | 1581 | 1541 | 2996 |  |  |  | 0 | 미정 | 미정 | 미정 | 미정 | 0 | 0 | 0 | 306 | 0 | 0 | 0.0945 | 0.1034 | 0.005 | 0.4488 | 48 | 7300 | 1651 | 0.3251 | 0.9961 | 0.4621 | 0.0059 | [6 empty] | 1491 | 18 | 18 | 1 | 0.28 | 76 | 44 | 미정 |  | 2021-01-09 03:28 | 1640 |  | 106 | 0 | 41 | 0 | 0 | 0 | 0.39 | 1.4122 | 0.5973 | 0.0239 | 95450 | 69 | 13 | 122 | 0.0058 | 0.0069 | 0.0192 | 0.0535 | 0.0425 | 0.0139 | 0.0118 | 0.0283
2021-01-08 | A61875 | B | 20 | STB2 | 106 | 40400 |  | 0.177 | 0.2265 | 0.3798 | 1545 | 1574 | 1537 | 2954 | 34.3 |  |  | 0 | 선택 | 미정 | 미정 | 미정 | 0 | 0 | 0 | 0 | 0 | 0 |  |  |  |  | 41 | 6000 | 1557 | 0.8508 | 0.2785 | 0.213 | 0.0158 | [6 empty] | 1456 | 25 | 25 | 3 | 0.25 | 70 | 41 | 미정 |  | 2021-01-09 04:07 | 1557 |  | 0 | 18 | 19 | 0 | 0 | 0 | 0.96 | 0.3664 | 0.2672 | 0.0108 | 107250 | 78 | 18 | 119 | 0.0393 | 0.0125 | 0.0103 |  | 0.0173 | 0.004 | 0.0023 | 0.003
2021-01-08 | B61353 | B | 38 | SFMN438VM2 | 104 | 38400 | 0.0493 | 0.0844 | 0.0844 | 0.0853 | 1592 | 1592 | 1560 | 3079 |  |  |  | 0 | 미정 | 미정 | 미정 | 미정 | 0 | 0 | 0 | 305 | 0 | 0 | 0.0493 | 0.053 | 0.0095 | 0.2073 | 42 | 6300 | 1642 | 0.3172 | 0.9758 | 0.4804 | 0.0064 | [6 empty] | 1491 | 18 | 18 | 1 | 0.28 | 69 | 35 | 미정 |  | 2021-01-09 04:21 | 1629 |  | 118 | 0 | 43 | 0 | 0 | 0 | 0.383 | 1.3965 | 0.5823 | 0.023 | 99700 | 89 | 17 | 128 | 0.0038 | 0.007 | 0.0191 | 0.037 | 0.0306 | 0.01 | 0.0106 | 0.0281
2021-01-08 | A61876 | B | 22 | STB2 | 106 | 39500 |  | 0.234 | 0.234 | 0.4317 | 1582 | 1582 | 1534 | 2925 | 42.2 |  |  | 0 | 선택 | 미정 | 미정 | 미정 | 0 | 0 | 0 | 0 | 0 | 0 |  |  |  |  | 43 | 5900 | 1564 | 0.8836 | 0.2702 | 0.2265 | 0.0267 | [6 empty] | 1456 | 25 | 26 | 3 | 0.25 | 70 | 33 | 미정 |  | 2021-01-09 05:08 | 1564 |  | 0 | 19 | 0 | 0 | 0 | 0 | 0.963 | 0.3673 | 0.2667 | 0.016 | 102500 | 75 | 33 | 144 | 0.052 | 0.0186 | 0.0146 |  | 0.0172 | 0.0065 | 0.0031 | 0.003
2021-01-08 | B61354 | B | 15 | SFMN438VM2 | 104 | 41700 | 0.041 | 0.0404 | 0.0871 | 0.1014 | 1576 | 1537 | 1530 | 2756 |  |  |  | 0 | 미정 | 미정 | 미정 | 미정 | 0 | 0 | 0 | 302 | 0 | 0 | 0.041 | 0.0539 | 0.0022 | 0.0853 | 43 | 7700 | 1642 | 0.275 | 1.0084 | 0.4623 | 0.0068 | [6 empty] | 1491 | 18 | 19 | 1 | 0.27 | 72 | 36 | 미정 |  | 2021-01-09 05:33 | 1640 |  | 70 | 0 | 12 | 0 | 0 | 0 | 0.3853 | 1.3927 | 0.5742 | 0.0217 | 95750 | 70 | 15 | 134 | 0.0047 | 0.0082 | 0.0185 | 0.0226 | 0.0527 | 0.0121 | 0.0085 | 0.0271
2021-01-08 | A61877 | B | 19 | STB2 | 106 | 40400 | 0.0418 | 0.1845 | 0.1845 | 0.1923 | 1572 | 1572 | 1537 | 2818 | 34.6 |  |  | 0 | 미정 | 미정 | 미정 | 미정 | 0 | 0 | 0 | 0 | 0 | 0 | 0.0418 | 0.0716 | 0.0046 | 0.1888 | 42 | 5900 | 1556 | 0.8825 | 0.2403 | 0.2269 | 0.0101 | [6 empty] | 1456 | 25 | 25 | 3 | 0.25 | 62 | 30 | 미정 |  | 2021-01-09 06:17 | 1556 |  | 0 | 14 | 10 | 0 | 0 | 0 | 0.97 | 0.3527 | 0.2653 | 0.0094 | 103700 | 74 | 23 | 129 | 0.041 | 0.0102 | 0.0089 | 0.0364 | 0.0193 | 0.0032 | 0.0027 | 0.0035
2021-01-08 | B61355 | B | 11 | SFMN438VM2 | 104 | 40900 | 0.062 | 0.0767 | 0.0767 | 0.109 | 1655 | 1655 | 1520 | 2909 |  |  |  | 0 | 미정 | 미정 | 미정 | 미정 | 0 | 0 | 0 | 303 | 0 | 0 | 0.062 | 0.1489 | 0.0322 | 0.3186 | 49 | 8500 | 1641 | 0.275 | 1.1381 | 0.4788 | 0.0066 | [6 empty] | 1491 | 18 | 19 | 1 | 0.4 | 78 | 47 | 미정 |  | 2021-01-09 06:48 | 1647 |  | 90 | 0 | 21 | 0 | 0 | 0 | 0.3855 | 1.3957 | 0.5712 | 0.0227 | 100550 | 88 | 12 | 122 | 0.0044 | 0.0072 | 0.0191 | 0.0503 | 0.0529 | 0.0081 | 0.0055 | 0.0251
2021-01-09 | A61878 | B | 32 | STB2 | 106 | 39400 | 0.0449 |  |  | 0.2079 |  | 1614 | 1550 | 2891 | 18.6 |  |  | 0 | 선택 | 미정 | 미정 | 미정 | 0 | 0 | 0 | 0 | 0 | 0 | 0.0449 | 0.0532 | 0.0058 | 0.0013 | 41 | 5100 | 1559 | 0.89 | 0.2597 | 0.2211 | 0.0083 | [6 empty] | 1456 | 25 | 25 | 3 | 0.25 | 67 | 35 | 미정 |  | 2021-01-09 07:19 | 1559 |  | 0 | 10 | 0 | 0 | 0 | 0 | 0.9725 | 0.3582 | 0.2546 | 0.0078 | 101250 | 74 | 26 | 131 | 0.0221 | 0.009 | 0.0069 | 0.032 | 0.0211 | 0.0043 | 0.0035 | 0.0037
2021-01-09 | B61356 | B | 18 | AE4140MR | 101 | 39200 | 0.051 | 0.0318 | 0.0318 | 0.1551 | 1603 | 1603 | 1511 | 2928 |  |  |  | 0 | 미정 | 미정 | 미정 | 미정 | 0 | 0 | 0 | 205 | 0 | 0 | 0.051 | 0.0532 | 0.0042 | 0.069 | 51 | 9900 | 1652 | 0.3082 | 0.6356 | 0.1955 | 0.0035 | [6 empty] | 1495 | 16 | 20 | 1 | 0.34 | 85 | 30 | 미정 |  | 2021-01-09 07:51 | 1652 |  | 34 | 0 | 0 | 0 | 0 | 0 | 0.388 | 0.7977 | 0.2577 | 0.0326 | 98300 | 93 | 35 | 170 | 0.0035 | 0.0045 | 0.027 | 0.0362 | 0.0259 | 0.0084 | 0.007 | 0.031
2021-01-09 | A61879 | B | 20 | STB2 | 102 | 40700 | 0.0399 | 0.1424 | 0.1114 | 0.2369 | 1569 | 1603 | 1541 | 2974 | 36.6 |  |  | 0 | 선택 | 미정 | 미정 | 미정 | 0 | 0 | 0 | 0 | 0 | 0 | 0.0399 | 0.0661 | 0.0039 | 0.0578 | 43 | 5300 | 1565 | 0.8513 | 0.2593 | 0.2329 | 0.016 | [6 empty] | 1456 | 25 | 25 | 3 | 0.24 | 58 | 32 | 미정 |  | 2021-01-09 08:25 | 1565 |  | 0 | 10 | 10 | 0 | 0 | 0 | 0.9446 | 0.3504 | 0.2562 | 0.013 |  | 77 | 20 | 127 | 0.0415 | 0.0149 | 0.0113 | 0.0295 | 0.016 | 0.0047 | 0.0037 | 0.0034
2021-01-09 | B61357 | B | 38 | AE4140MR | 107 | 41200 | 0.0597 | 0.0374 | 0 | 0.0633 | 1580 | 1608 | 1542 | 3042 |  |  |  | 0 | 미정 | 미정 | 미정 | 미정 | 0 | 0 | 0 | 203 | 0 | 0 | 0.0597 | 0.0437 | 0.0041 | 0.1645 | 48 | 8200 | 1630 | 0.3087 | 0.6526 | 0.1753 | 0.003 | [6 empty] | 1495 | 16 | 17 | 1 | 0.3 | 81 | 36 | 미정 |  | 2021-01-09 08:49 | 1633 |  | 34 | 0 | 32 | 0 | 0 | 0 | 0.3895 | 0.7923 | 0.2514 | 0.0346 | 101050 | 73 | 36 | 170 | 0.0018 | 0.0037 | 0.0272 | 0.0546 | 0.0509 | 0.0274 | 0.0111 | 0.0259
2021-01-09 | A61880 | B | 22 | STB2 | 96 | 37800 |  | 0.0924 | 0.0818 | 0.2531 | 1578 | 1599 | 1538 | 2817 | 40.6 |  |  | 0 | 선택 | 미정 | 미정 | 미정 | 0 | 0 | 0 | 0 | 0 | 0 |  |  |  |  | 45 | 5300 | 1565 | 0.8761 | 0.276 | 0.2429 | 0.0129 | [6 empty] | 1456 | 25 | 25 | 3 | 0.25 | 65 | 32 | 미정 |  | 2021-01-09 09:33 | 1565 |  | 0 | 0 | 0 | 0 | 0 | 0 | 0.9583 | 0.3586 | 0.2632 | 0.0099 |  | 74 | 29 | 138 | 0.0493 | 0.0108 | 0.0088 |  | 0.0203 | 0.0048 | 0.0032 | 0.0037
2021-01-09 | B61358 | B | 30 | AE4140MR | 104 | 41300 | 0.0543 | 0.027 | 0.0338 | 0.0892 | 1591 | 1587 | 1531 | 3097 |  |  |  | 0 | 미정 | 미정 | 미정 | 미정 | 0 | 0 | 0 | 204 | 0 | 0 | 0.0543 | 0.0802 | 0.0028 | 0.0894 | 54 | 9900 | 1641 | 0.3121 | 0.6631 | 0.2133 | 0.0036 | [6 empty] | 1495 | 16 | 18 | 1 | 0.33 | 80 | 35 | 미정 |  | 2021-01-09 10:01 | 1649 |  | 30 | 0 | 0 | 0 | 0 | 0 | 0.3815 | 0.7984 | 0.2567 | 0.0329 | 103400 | 73 | 28 | 160 | 0.0028 | 0.0043 | 0.0259 | 0.0308 | 0.0323 | 0.0129 | 0.0101 | 0.026
2021-01-09 | A61881 | B | 19 | STB2 | 102 | 40800 | 0.0518 | 0.1201 | 0.1724 | 0.2876 | 1576 | 1600 | 1538 | 3025 | 45.3 |  |  | 0 | 선택 | 미정 | 미정 | 미정 | 0 | 0 | 0 | 0 | 0 | 0 | 0.0518 | 0.0631 | 0.0031 | 0.237 | 40 | 5000 | 1563 | 0.8593 | 0.266 | 0.2433 | 0.0203 | [6 empty] | 1456 | 25 | 25 | 3 | 0.25 | 64 | 30 | 미정 |  | 2021-01-09 10:33 | 1563 |  | 0 | 8 | 0 | 0 | 0 | 0 | 0.9677 | 0.3543 | 0.2676 | 0.0136 | 104800 | 76 | 31 | 138 | 0.0533 | 0.0152 | 0.0113 | 0.0293 | 0.0155 | 0.0058 | 0.0034 | 0.0037
2021-01-09 | B61359 | B | 11 | AE4140MR | 103 | 40400 | 0.0552 | 0.0267 | 0.1262 | 0.1196 | 1650 | 1563 | 1512 | 2949 |  |  |  | 0 | 미정 | 미정 | 미정 | 미정 | 0 | 0 | 0 | 207 | 0 | 0 | 0.0552 | 0.0756 | 0.0378 | 0.0041 | 52 | 9400 | 1630 | 0.3219 | 0.6687 | 0.2076 | 0.0032 | [6 empty] | 1495 | 16 | 17 | 1 | 0.29 | 76 | 38 | 미정 |  | 2021-01-09 11:20 | 1634 |  | 34 | 0 | 0 | 0 | 0 | 0 | 0.385 | 0.8039 | 0.2429 | 0.0299 | 100900 | 74 | 10 | 126 | 0.0025 | 0.0038 | 0.0252 | 0.0426 | 0.0409 | 0.0112 | 0.0115 | 0.0269
2021-01-09 | A61882 | B | 32 | STB2 | 103 | 40800 | 0.0473 | 0.076 | 0.1442 | 0.2912 | 1582 | 1580 | 1536 | 2946 | 48.1 |  |  | 0 | 선택 | 미정 | 미정 | 미정 | 0 | 0 | 0 | 0 | 0 | 0 | 0.0473 | 0.0902 | 0.0031 | 0.0013 | 42 | 6200 | 1560 | 0.8344 | 0.2554 | 0.2387 | 0.0286 | [6 empty] | 1456 | 25 | 25 | 3 | 0.25 | 61 | 32 | 미정 |  | 2021-01-09 11:39 | 1560 |  | 0 | 14 | 0 | 0 | 0 | 0 | 0.941 | 0.3552 | 0.2625 | 0.0178 | 106150 | 88 | 18 | 129 | 0.0556 | 0.0216 | 0.0153 | 0.0332 | 0.0241 | 0.0084 | 0.005 | 0.0043
2021-01-09 | B61360 | B | 18 | AE4140MR | 104 | 40400 |  | 0.0464 | 0.0464 | 0.0728 | 1611 | 1611 | 1563 | 3038 |  |  |  | 0 | 미정 | 미정 | 미정 | 미정 | 0 | 0 | 0 | 202 | 0 | 0 |  |  |  |  | 42 | 7400 | 1640 | 0.3153 | 0.6666 | 0.2124 | 0.0035 | [6 empty] | 1495 | 16 | 17 | 1 | 0.34 | 74 | 32 | 미정 |  | 2021-01-09 12:13 | 1630 |  | 52 | 0 | 0 | 0 | 0 | 0 | 0.3861 | 0.8116 | 0.251 | 0.0299 | 102600 | 73 | 25 | 142 | 0.003 | 0.0035 | 0.0252 |  | 0.0489 | 0.0186 | 0.0157 | 0.0249
2021-01-09 | A61883 | B | 20 | SCR420HB2 | 103 | 39900 | 0.0532 | 0.0349 | 0.0346 | 0.1151 | 1592 | 1633 | 1567 | 3091 | 28.3 |  |  | 0 | 선택 | 미정 | 미정 | 미정 | 0 | 0 | 0 | 0 | 0 | 0 | 0.0532 | 0.0734 | 0.0026 | 0.2036 | 50 | 8100 | 1652 | 0.191 | 0.763 | 0.1695 | 0.0158 | [6 empty] | 1509 | 18 | 20 | 3 | 0.26 | 99 | 46 | 미정 |  | 2021-01-09 12:51 | 1653 |  | 0 | 57 | 29 | 0 | 0 | 0 | 0.2093 | 0.8633 | 0.2378 | 0.0243 | 105700 | 259 | 42 | 173 | 0.0378 | 0.0157 | 0.0201 | 0.0518 | 0.03 | 0.0124 | 0.0096 | 0.0106
2021-01-09 | B61361 | B | 38 | AE4140MR | 104 | 40900 | 0.0628 | 0.0299 | 0.0299 | 0.1317 | 1624 | 1624 | 1541 | 2872 |  |  |  | 0 | 미정 | 미정 | 미정 | 미정 | 0 | 0 | 0 | 202 | 0 | 0 | 0.0628 | 0.0671 | 0.0042 | 0.0663 | 53 | 8300 | 1640 | 0.3365 | 0.6673 | 0.2 | 0.0034 | [6 empty] | 1495 | 16 | 17 | 1 | 0.31 | 80 | 34 | 미정 |  | 2021-01-09 13:24 | 1635 |  | 34 | 0 | 12 | 0 | 0 | 0 | 0.391 | 0.7978 | 0.2452 | 0.0306 | 99900 | 72 | 16 | 137 | 0.0027 | 0.0042 | 0.0259 | 0.0365 | 0.0504 | 0.0106 | 0.0095 | 0.0258
2021-01-09 | A61884 | B | 20 | SCR420HB2 | 103 | 38500 | 0.0707 | 0.0739 | 0.0739 | 0.13 | 1596 | 1596 | 1540 | 2889 | 36.6 |  |  | 0 | 선택 | 미정 | 미정 | 미정 | 0 | 0 | 0 | 0 | 0 | 0 | 0.0707 | 0.094 | 0.0117 | 0.0348 | 64 | 8100 | 1624 | 0.2036 | 0.853 | 0.2211 | 0.0136 | [6 empty] | 1509 | 18 | 18 | 3 | 0.27 | 71 | 29 | 미정 |  | 2021-01-09 19:53 | 1630 |  | 0 | 26 | 167 | 0 | 0 | 0 | 0.2087 | 0.86 | 0.2524 | 0.0261 | 108500 | 63 | 35 | 500 | 0.0494 | 0.0252 | 0.0206 | 0.0433 | 0.0336 | 0.0228 | 0.0127 | 0.0092
2021-01-09 | B61362 | B | 30 | AE4140MR | 104 | 40100 | 0.0517 | 0.0276 | 0.0672 | 0.1212 | 1593 | 1567 | 1531 | 3037 |  |  |  | 0 | 미정 | 선택 | 미정 | 미정 | 0 | 0 | 0 | 205 | 0 | 0 | 0.0517 | 0.0618 | 0.0039 | 0.0783 | 54 | 8500 | 1620 | 0.2671 | 0.6114 | 0.238 | 0.004 | [6 empty] | 1495 | 16 | 17 | 1 | 0.35 | 62 | 26 | 미정 |  | 2021-01-09 14:28 | 1629 |  | 47 | 0 | 8 | 0 | 0 | 0 | 0.3851 | 0.8081 | 0.2456 | 0.0312 | 99700 | 78 | 13 | 135 | 0.0029 | 0.0043 | 0.0251 | 0.0328 | 0.0354 | 0.0069 | 0.0062 | 0.0239
2021-01-09 | A61885 | B | 19 | AE4145MA | 102 | 41000 | 0.027 | 0 | 0.0633 | 0.1106 | 1635 | 1610 | 1581 | 3074 |  |  |  | 0 | 미정 | 선택 | 미정 | 미정 | 0 | 0 | 0 | 0 | 0 | 0 | 0.106 | 0.178 | 0.0059 | 0.0038 | 129 | 12200 | 1628 | 0.3371 | 1.0133 | 0.206 | 0.0204 | [6 empty] | 1487 | 20 | 21 | 3 | 0.29 | 74 | 33 | 미정 |  | 2021-01-09 16:28 | 1609 |  | 0 | 19 | 19 | 0 | 0 | 0 | 0.4392 | 1.103 | 0.2454 | 0.0281 |  | 81 | 31 | 248 | 0.0038 | 0.0194 | 0.0268 | 0.0271 | 0.0653 | 0.0351 | 0.0056 | 0.005
2021-01-09 | B61363 | B | 11 | AE4145MA | 103 | 38900 | 0.0664 | 0.059 | 0.059 | 0.1416 | 1610 | 1610 | 1522 | 2883 | 11.6 |  |  | 0 | 미정 | 선택 | 미정 | 미정 | 0 | 0 | 0 | 0 | 0 | 0 | 0.0664 | 0.1205 | 0.0197 | 0.1176 | 51 | 8500 | 1621 | 0.3445 | 0.9233 | 0.2161 | 0.0161 | [6 empty] | 1487 | 20 | 22 | 1 | 0.31 | 55 | 17 | 미정 |  | 2021-01-09 15:29 | 1629 |  | 146 | 0 | 0 | 0 | 0 | 0 | 0.445 | 1.1195 | 0.2589 | 0.0115 | 99100 | 89 | 29 | 162 | 0.016 | 0.0131 | 0.0254 | 0.029 | 0.019 | 0.0064 | 0.0037 | 0.0048
2021-01-09 | B61364 | B | 18 | AE4145MA | 102 | 40400 | 0.051 | 0.0753 | 0.0753 | 0.1422 | 1576 | 1576 | 1530 | 2935 | 12.9 |  |  | 0 | 미정 | 선택 | 미정 | 미정 | 0 | 0 | 0 | 0 | 0 | 0 | 0.051 | 0.0836 | 0.0041 | 0.2007 | 94 | 11000 | 1650 | 0.4047 | 1.086 | 0.199 | 0.0127 | [6 empty] | 1487 | 20 | 26 | 1 | 0.35 | 80 | 38 | 미정 |  | 2021-01-09 17:17 | 1633 |  | 105 | 0 | 9 | 0 | 0 | 0 | 0.444 | 1.1353 | 0.2437 | 0.0267 | 105300 | 85 | 35 | 240 | 0.0165 | 0.012 | 0.0276 | 0.0227 | 0.0097 | 0.0042 | 0.0038 | 0.0036
2021-01-09 | A61886 | B | 32 | SCR420HB2 | 104 | 41000 | 0.0542 | 0.0439 | 0.0439 | 0.0996 | 1610 | 1610 | 1519 | 3052 | 7.8 |  |  | 0 | 미정 | 선택 | 미정 | 미정 | 0 | 0 | 0 | 0 | 0 | 0 | 0.0542 | 0.1107 | 0.0021 | 0.001 | 81 | 10700 | 1647 | 0.1712 | 0.7115 | 0.1556 | 0.0134 | [6 empty] | 1509 | 18 | 20 | 3 | 0.26 | 94 | 40 | 미정 |  | 2021-01-09 18:48 | 1644 |  | 0 | 7 | 19 | 0 | 0 | 0 | 0.22 | 0.869 | 0.2467 | 0.0242 |  | 68 | 34 | 184 | 0.0101 | 0.0194 | 0.0216 | 0.0409 | 0.0536 | 0.0223 | 0.0126 | 0.012
2021-01-09 | B61365 | B | 38 | AE4145MA | 104 | 41000 | 0.0504 | 0.0769 | 0.0323 | 0.0951 | 1573 | 1610 | 1531 | 2962 | 19.4 |  |  | 0 | 미정 | 해제 | 미정 | 미정 | 0 | 0 | 0 | 114 | 0 | 0 | 0.0504 | 0.0897 | 0.0073 | 0.1626 | 58 | 10000 | 1631 | 0.3585 | 0.8328 | 0.1683 | 0.014 | [6 empty] | 1487 | 20 | 21 | 1 | 0.28 | 78 | 7 | 미정 |  | 2021-01-09 18:56 | 1629 |  | 119 | 0 | 22 | 0 | 0 | 0 | 0.4403 | 1.1246 | 0.254 | 0.0248 | 105050 | 100 | 21 | 165 | 0.0255 | 0.0122 | 0.0279 | 0.0249 | 0.0108 | 0.0037 | 0.0036 | 0.0039
2021-01-09 | B61366 | B | 11 | AE5098 | 104 | 39200 | 0.0442 | 0.0564 | 0.0564 | 0.121 | 1615 | 1615 | 1532 | 2920 |  |  |  | 0 | 미정 | 미정 | 미정 | 미정 | 0 | 0 | 0 | 202 | 0 | 0 | 0.0442 | 0.0543 | 0.0016 | 0.0548 | 57 | 9100 | 1610 | 0.5795 | 0.8139 | 0.0913 | 0.0042 | [6 empty] | 1453 | 20 | 21 | 1 | 0.26 | 89 | 41 | 미정 |  | 2021-01-09 20:24 | 1608 |  | 56 | 0 | 0 | 0 | 0 | 0 | 0.964 | 1.0069 | 0.2491 | 0.0248 | 109300 | 100 | 27 | 181 | 0.0043 | 0.0075 | 0.0223 | 0.0467 | 0.0104 | 0.0048 | 0.0048 | 0.0044
2021-01-09 | A61887 | B | 19 | SCR420HB2 | 104 | 40300 | 0.0437 | 0.0229 | 0.0272 | 0.0547 | 1627 | 1604 | 1566 | 3048 | 2.3 |  |  | 0 | 미정 | 미정 | 미정 | 미정 | 0 | 0 | 0 | 0 | 0 | 0 | 0.0437 | 0.0742 | 0.0026 | 0.1113 | 43 | 6600 | 1625 | 0.1658 | 0.7113 | 0.1831 | 0.0131 | [6 empty] | 1509 | 18 | 18 | 3 | 0.26 | 76 | 38 | 미정 |  | 2021-01-09 20:44 | 1625 |  | 0 | 9 | 11 | 0 | 0 | 0 | 0.2134 | 0.8663 | 0.244 | 0.0252 | 107650 | 74 | 43 | 160 | 0.0031 | 0.0219 | 0.0211 | 0.0326 | 0.0375 | 0.0208 | 0.013 | 0.0093
2021-01-09 | B61367 | B | 22 | AE5098 | 103 | 40600 | 0.0555 | 0.0244 | 0.0334 | 0.0849 | 1634 | 1570 | 1520 | 3068 |  |  |  | 0 | 미정 | 미정 | 미정 | 미정 | 0 | 0 | 0 | 203 | 0 | 0 | 0.0555 | 0.053 | 0.0038 | 0.1437 | 57 | 9300 | 1601 | 0.7527 | 0.887 | 0.0332 | 0.0029 | [6 empty] | 1453 | 20 | 20 | 1 | 0.24 | 73 | 38 | 미정 |  | 2021-01-09 21:47 | 1589 |  | 31 | 0 | 24 | 0 | 0 | 0 | 0.97 | 1.0261 | 0.2681 | 0.0142 | 98400 | 78 | 19 | 154 | 0.003 | 0.006 | 0.023 | 0.0481 | 0.0568 | 0.0114 | 0.0075 | 0.0052
2021-01-09 | A61888 | B | 15 | SCR420HB2 | 104 | 40500 | 0.0495 | 0.2223 | 0.1051 | 0.1027 | 1591 | 1608 | 1541 | 2947 | 28.8 |  |  | 0 | 미정 | 선택 | 미정 | 미정 | 0 | 0 | 0 | 0 | 0 | 0 | 0.0495 | 0.0826 | 0.0024 | 0.0026 | 46 | 6700 | 1630 | 0.1844 | 0.743 | 0.1641 | 0.0131 | [6 empty] | 1509 | 18 | 18 | 3 | 0.25 | 52 | 16 | 미정 |  | 2021-01-09 21:53 | 1630 |  | 0 | 52 | 0 | 0 | 0 | 0 | 0.225 | 0.8684 | 0.2442 | 0.0287 | 104750 | 72 | 21 | 126 | 0.0394 | 0.0162 | 0.0226 | 0.0367 | 0.049 | 0.0165 | 0.0102 | 0.008
2021-01-09 | B61368 | B | 18 | AE5098 | 104 | 40200 |  | 0.0472 | 0.0849 | 0.1324 | 1538 | 1561 | 1522 | 3079 |  |  |  | 0 | 미정 | 미정 | 미정 | 미정 | 0 | 0 | 0 | 200 | 0 | 0 |  |  |  |  | 52 | 8400 | 1592 | 0.7749 | 0.4951 | 0.144 | 0.0041 | [6 empty] | 1453 | 20 | 20 | 1 | 0.24 | 68 | 31 | 미정 |  | 2021-01-09 22:50 | 1582 |  | 82 | 0 | 9 | 0 | 0 | 0 | 0.967 | 1.0031 | 0.2636 | 0.0203 | 100300 | 76 | 36 | 173 | 0.0037 | 0.0054 | 0.0225 |  | 0.0232 | 0.0077 | 0.0079 | 0.0066
2021-01-09 | A61889 | B | 32 | SCR420HB2 | 103 | 39500 | 0.0357 | 0.0944 | 0.0944 | 0.179 | 1577 | 1577 | 1541 | 2940 | 50.5 |  |  | 0 | 미정 | 선택 | 미정 | 미정 | 0 | 0 | 0 | 0 | 0 | 0 | 0.0357 | 0.0554 | 0.0023 | 0.2047 | 45 | 7000 | 1614 | 0.1997 | 0.7436 | 0.1962 | 0.0398 | [6 empty] | 1509 | 18 | 18 | 3 | 0.26 | 79 | 41 | 미정 |  | 2021-01-09 22:55 | 1614 |  | 0 | 61 | 15 | 0 | 0 | 0 | 0.219 | 0.8633 | 0.2388 | 0.0231 |  | 74 | 21 | 126 | 0.0665 | 0.0261 | 0.0225 | 0.0303 | 0.0298 | 0.0134 | 0.0089 | 0.0075
2021-01-09 | B61369 | B | 38 | AE5098 | 104 | 39300 | 0.0288 | 0.1419 | 0.1419 | 0.2451 | 1575 | 1575 | 1520 | 3005 |  |  |  | 0 | 미정 | 미정 | 미정 | 미정 | 0 | 0 | 0 | 204 | 0 | 0 | 0.0288 | 0.0357 | 0.0019 | 0.0031 | 48 | 7700 | 1572 | 0.8878 | 0.6201 | 0.1894 | 0.0042 | [6 empty] | 1453 | 20 | 20 | 1 | 0.24 | 57 | 20 | 미정 |  | 2021-01-09 23:52 | 1569 |  | 55 | 0 | 15 | 0 | 0 | 0 | 0.984 | 1.0062 | 0.2462 | 0.0175 | 100150 | 77 | 38 | 176 | 0.0048 | 0.0045 | 0.0203 | 0.0326 | 0.0293 | 0.0104 | 0.0132 | 0.0066
2021-01-09 | A61890 | B | 20 | SCR420HB2 | 104 | 40500 |  | 0.0858 | 0.1017 | 0.165 | 1567 | 1576 | 1515 | 3003 | 30.4 |  |  | 0 | 선택 | 미정 | 미정 | 미정 | 0 | 0 | 0 | 0 | 0 | 0 |  |  |  |  | 46 | 8000 | 1614 | 0.2058 | 0.7385 | 0.1773 | 0.0198 | [6 empty] | 1509 | 18 | 18 | 3 | 0.26 | 75 | 39 | 미정 |  | 2021-01-10 00:05 | 1614 |  | 0 | 49 | 20 | 0 | 0 | 0 | 0.212 | 0.8639 | 0.2467 | 0.0256 | 103350 | 75 | 19 | 119 | 0.041 | 0.0148 | 0.0208 |  | 0.0218 | 0.0082 | 0.0055 | 0.0046
2021-01-09 | B61370 | B | 11 | AE5098 | 104 | 38600 | 0.0556 | 0 | 0.0576 | 0.1007 | 1565 | 1589 | 1531 | 3071 |  |  |  | 0 | 미정 | 미정 | 미정 | 미정 | 0 | 0 | 0 | 205 | 0 | 0 | 0.0556 | 0.0391 | 0.0024 | 0.042 | 46 | 6600 | 1583 | 0.7124 | 0.6749 | 0.1844 | 0.0036 | [6 empty] | 1453 | 20 | 20 | 1 | 0.22 | 58 | 24 | 미정 |  | 2021-01-10 00:54 | 1575 |  | 70 | 0 | 0 | 0 | 0 | 0 | 0.973 | 1.0126 | 0.2476 | 0.0197 | 96850 | 75 | 48 | 189 | 0.0031 | 0.0045 | 0.0186 | 0.0375 | 0.0355 | 0.0161 | 0.0176 | 0.0107
2021-01-09 | A61891 | B | 19 | SCR420HB2 | 103 | 40400 | 0.0534 | 0.1018 | 0.0821 | 0.0876 | 1567 | 1598 | 1550 | 2910 | 33 |  |  | 0 | 선택 | 미정 | 미정 | 미정 | 0 | 0 | 0 | 0 | 0 | 0 | 0.0534 | 0.0652 | 0.0021 | 0.188 | 43 | 6500 | 1620 | 0.1775 | 0.7299 | 0.1913 | 0.0378 | [6 empty] | 1509 | 18 | 19 | 3 | 0.26 | 65 | 32 | 미정 |  | 2021-01-10 01:08 | 1620 |  | 0 | 35 | 0 | 0 | 0 | 0 | 0.219 | 0.8704 | 0.2451 | 0.0271 | 107150 | 77 | 22 | 122 | 0.0442 | 0.0265 | 0.0231 | 0.0406 | 0.0341 | 0.0141 | 0.0103 | 0.0076
2021-01-09 | B61371 | B | 22 | AE5098 | 104 | 40700 | 0.0552 | 0.0241 | 0.0241 | 0.1667 | 1594 | 1565 | 1531 | 3045 |  |  |  | 0 | 미정 | 미정 | 미정 | 미정 | 0 | 0 | 0 | 208 | 0 | 0 | 0.0552 | 0.0552 | 0.0044 | 0.0018 | 47 | 7300 | 1593 | 0.8122 | 0.6615 | 0.1542 | 0.0036 | [6 empty] | 1453 | 20 | 20 | 1 | 0.19 | 70 | 34 | 미정 |  | 2021-01-10 02:00 | 1583 |  | 57 | 0 | 0 | 0 | 0 | 0 | 0.978 | 0.9937 | 0.2551 | 0.02 | 95050 | 73 | 42 | 183 | 0.0033 | 0.0053 | 0.0205 | 0.0386 | 0.0439 | 0.0102 | 0.01 | 0.008
2021-01-09 | A61892 | B | 15 | SCR420HB2 | 104 | 38700 | 0.0685 | 0.0906 | 0.0906 | 0.1075 | 1607 | 1607 | 1546 | 2932 | 33.2 |  |  | 0 | 선택 | 미정 | 미정 | 미정 | 0 | 0 | 0 | 0 | 0 | 0 | 0.0685 | 0.08 | 0.0022 | 0.2723 | 41 | 6800 | 1606 | 0.1859 | 0.7609 | 0.1994 | 0.0209 | [6 empty] | 1509 | 18 | 18 | 3 | 0.25 | 73 | 34 | 미정 |  | 2021-01-10 02:15 | 1606 |  | 0 | 37 | 0 | 0 | 0 | 0 | 0.213 | 0.8711 | 0.2457 | 0.0269 | 102000 | 91 | 22 | 120 | 0.0452 | 0.0156 | 0.0224 | 0.037 | 0.0334 | 0.012 | 0.0092 | 0.0077
2021-01-09 | B61372 | B | 18 | AE5098 | 104 | 38700 | 0.0475 | 0.0808 | 0.1055 | 0.1384 | 1577 | 1586 | 1501 | 3100 |  |  |  | 0 | 미정 | 미정 | 미정 | 미정 | 0 | 0 | 0 | 200 | 0 | 0 | 0.0475 | 0.0396 | 0.0015 | 0.0087 | 45 | 7700 | 1592 | 0.8809 | 0.6382 | 0.1573 | 0.0037 | [6 empty] | 1453 | 20 | 20 | 1 | 0.24 | 75 | 38 | 미정 |  | 2021-01-10 03:08 | 1583 |  | 78 | 0 | 0 | 0 | 0 | 0 | 0.97 | 0.9905 | 0.2509 | 0.0131 | 93550 | 72 | 41 | 177 | 0.0029 | 0.0047 | 0.0218 | 0.0461 | 0.0631 | 0.0063 | 0.0072 | 0.0061
2021-01-09 | A61893 | B | 32 | P-AE1055LSM | 104 | 42200 | 0.04 | 0.1131 | 0.1141 | 0.2393 | 1536 | 1617 | 1566 | 3065 | 39.2 |  |  | 0 | 미정 | 미정 | 미정 | 미정 | 0 | 0 | 0 | 0 | 0 | 0 | 0.04 | 0.059 | 0.0026 | 0.2718 | 41 | 6100 | 1616 | 0.464 | 0.6764 | 0.1828 | 0.0246 | [6 empty] | 1484 | 25 | 30 | 3 | 0.25 | 90 | 39 | 미정 |  | 2021-01-10 03:23 | 1616 |  | 0 | 19 | 10 | 0 | 0 | 0 | 0.549 | 0.781 | 0.2212 | 0.0313 | 100050 | 91 | 31 | 150 | 0.0556 | 0.0146 | 0.0229 | 0.0269 | 0.0187 | 0.0086 | 0.0031 | 0.0037
2021-01-09 | B61373 | B | 38 | AE5098 | 104 | 38300 | 0.0759 | 0.0238 | 0.1395 | 0.1492 | 1634 | 1573 | 1512 | 2856 |  |  |  | 0 | 미정 | 미정 | 미정 | 미정 | 0 | 0 | 0 | 205 | 0 | 0 | 0.0759 | 0.0408 | 0.0028 | 0.3869 | 46 | 7800 | 1580 | 0.8674 | 0.6539 | 0.1732 | 0.0034 | [6 empty] | 1453 | 20 | 20 | 1 | 0.26 | 67 | 35 | 미정 |  | 2021-01-10 04:19 | 1585 |  | 41 | 7 | 0 | 0 | 0 | 0 | 0.972 | 0.9971 | 0.2505 | 0.0107 | 92950 | 72 | 32 | 160 | 0.0038 | 0.0044 | 0.0213 | 0.0536 | 0.0454 | 0.0088 | 0.0105 | 0.0078
2021-01-09 | A61894 | B | 20 | P-AE1055LSM | 107 | 41500 | 0.0579 | 0.1205 | 0.1286 | 0.2171 | 1540 | 1592 | 1534 | 2936 | 36.9 |  |  | 0 | 미정 | 미정 | 미정 | 미정 | 0 | 0 | 0 | 0 | 0 | 0 | 0.0579 | 0.0607 | 0.0032 | 0.1334 | 44 | 6500 | 1598 | 0.4258 | 0.6948 | 0.1769 | 0.0381 | 0.183 | 55.18 | 27.79 | 6.119 | 9.017 | 1.985 | 1484 | 25 | 39 | 3 | 0.25 | 72 | 38 | 미정 |  | 2021-01-10 04:32 | 1598 |  | 0 | 0 | 39 | 0 | 0 | 0 | 0.542 | 0.7672 | 0.2327 | 0.0292 | 102250 | 74 | 13 | 129 | 0.0503 | 0.0117 | 0.0228 | 0.0337 | 0.032 | 0.0162 | 0.0032 | 0.0036
2021-01-09 | B61374 | B | 11 | AE5098 | 104 | 38600 | 0.0709 | 0.0293 | 0.1304 | 0.0835 | 1635 | 1551 | 1530 | 3054 |  |  |  | 0 | 미정 | 미정 | 미정 | 미정 | 0 | 0 | 0 | 204 | 0 | 0 | 0.0709 | 0.0457 | 0.0022 | 0.3014 | 56 | 7900 | 1550 | 0.4251 | 0.6358 | 0.1628 | 0.0036 | [6 empty] | 1453 | 20 | 21 | 1 | 0.21 | 59 | 31 | 미정 |  | 2021-01-10 05:28 | 1566 |  | 23 | 0 | 11 | 0 | 0 | 0 | 0.9615 | 1.0015 | 0.2587 | 0.0229 | 93750 | 73 | 24 | 155 | 0.0047 | 0.0043 | 0.0217 | 0.0643 | 0.0509 | 0.0075 | 0.0074 | 0.0073
2021-01-09 | A61895 | B | 19 | P-AE1055LSM | 106 | 41500 | 0.0486 | 0.1187 | 0.1187 | 0.3104 | 1550 | 0 | 1537 | 2812 | 44.7 |  |  | 0 | 미정 | 미정 | 미정 | 미정 | 0 | 0 | 0 | 0 | 0 | 0 | 0.0486 | 0.0634 | 0.0045 | 0.0532 | 44 | 5900 | 1594 | 0.4867 | 0.6525 | 0.1896 | 0.0319 | 0.134 | 58.353 | 26.799 | 5.131 | 11.372 | 2.177 | 1484 | 25 | 30 | 3 | 0.25 | 70 | 35 | 미정 |  | 2021-01-10 05:51 | 1591 |  | 0 | 13 | 0 | 0 | 0 | 0 | 0.547 | 0.7825 | 0.2387 | 0.0299 |  | 72 | 16 | 119 | 0.0643 | 0.021 | 0.0244 | 0.0296 | 0.0256 | 0.0098 | 0.0037 | 0.0027
2021-01-09 | B61375 | B | 22 | AE5098 | 104 | 37900 |  | 0.0314 | 0.0314 | 0.1709 | 1618 | 1618 | 1543 | 3077 |  |  |  | 0 | 미정 | 미정 | 미정 | 미정 | 0 | 0 | 0 | 204 | 0 | 0 |  |  |  |  | 51 | 7100 | 1591 | 0.814 | 0.6284 | 0.1813 | 0.0039 | [6 empty] | 1453 | 20 | 21 | 1 | 0.25 | 71 | 39 | 미정 |  | 2021-01-10 06:30 | 1578 |  | 91 | 0 | 0 | 0 | 0 | 0 | 0.9578 | 1.0017 | 0.2569 | 0.0102 | 97950 | 75 | 26 | 152 | 0.0026 | 0.005 | 0.0212 |  | 0.0593 | 0.0106 | 0.0063 | 0.0057
2021-01-10 | A61896 | B | 15 | P-AE1055LSM | 104 | 39400 | 0.0658 | 0.1446 | 0.1446 | 0.208 | 1598 | 1598 | 1540 | 2964 | 46.1 |  |  | 0 | 선택 | 미정 | 미정 | 미정 | 0 | 0 | 0 | 0 | 0 | 0 | 0.0658 | 0.0976 | 0.0031 | 0.0362 | 41 | 5500 | 1592 | 0.4404 | 0.6602 | 0.1885 | 0.0352 | 0.123 | 56.598 | 27.519 | 5.642 | 10.031 | 2.056 | 1484 | 25 | 30 | 3 | 0.25 | 58 | 26 | 미정 |  | 2021-01-10 06:49 | 1592 |  | 0 | 45 | 0 | 0 | 0 | 0 | 0.518 | 0.7834 | 0.2324 | 0.0292 | 102250 | 75 | 19 | 123 | 0.0646 | 0.0215 | 0.0238 | 0.0344 | 0.0267 | 0.0073 | 0.0036 | 0.0028
2021-01-10 | B61376 | B | 18 | AE5098 | 104 | 39000 | 0.0537 | 0.0253 | 0.1613 | 0.1791 | 1646 | 1581 | 1531 | 3066 |  |  |  | 0 | 미정 | 미정 | 미정 | 미정 | 0 | 0 | 0 | 202 | 0 | 0 | 0.0537 | 0.0397 | 0.0023 | 0.0668 | 52 | 7800 | 1602 | 0.5623 | 0.7045 | 0.2106 | 0.0042 | [6 empty] | 1453 | 20 | 29 | 1 | 0.24 | 59 | 33 | 미정 |  | 2021-01-10 07:35 | 1594 |  | 60 | 0 | 0 | 0 | 0 | 0 | 0.9551 | 1.0028 | 0.2661 | 0.0066 | 94750 | 72 | 21 | 148 | 0.0038 | 0.0047 | 0.0215 | 0.0485 | 0.0332 | 0.0067 | 0.0063 | 0.0053
2021-01-10 | A61897 | B | 32 | P-AE1055LSM | 104 | 40800 | 0.0312 | 0.1966 | 0.1586 | 0.3632 | 1570 | 1599 | 1546 | 3042 | 28.3 |  |  | 0 | 선택 | 미정 | 미정 | 미정 | 0 | 0 | 0 | 0 | 0 | 0 | 0.0312 | 0.0588 | 0.0036 | 0.1354 | 40 | 5100 | 1598 | 0.4769 | 0.6163 | 0.1648 | 0.0349 | 0.139 | 57.822 | 28.636 | 4.116 | 14.048 | 2.019 | 1484 | 25 | 30 | 3 | 0.25 | 57 | 29 | 미정 |  | 2021-01-10 07:57 | 1598 |  | 0 | 73 | 0 | 0 | 0 | 0 | 0.5476 | 0.7738 | 0.2391 | 0.033 | 103200 | 74 | 11 | 111 | 0.0386 | 0.0291 | 0.0284 | 0.0318 | 0.012 | 0.006 | 0.0036 | 0.0029
2021-01-10 | B61377 | B | 38 | AE5098 | 106 | 38600 | 0.1008 | 0 | 0.0414 | 0.1274 | 1610 | 1601 | 1512 | 2819 |  |  |  | 0 | 미정 | 미정 | 미정 | 미정 | 0 | 0 | 0 | 205 | 0 | 0 | 0.1008 | 0.0714 | 0.0063 | 0.007 | 69 | 8600 | 1561 | 0.8086 | 0.2833 | 0.0926 | 0.0024 | [6 empty] | 1453 | 20 | 20 | 1 | 0.25 | 55 | 32 | 미정 |  | 2021-01-10 08:55 | 1563 |  | 0 | 82 | 21 | 0 | 0 | 0 | 0.985 | 0.9889 | 0.2451 | 0.0048 | 100300 | 73 | 14 | 142 | 0.0031 | 0.0033 | 0.0227 | 0.0497 | 0.0775 | 0.0348 | 0.0139 | 0.0116
2021-01-10 | A61898 | B | 20 | P-AE1055LSM | 104 | 40800 | 0.0443 | 0.1673 | 0.2295 | 0.258 | 1564 | 1587 | 1535 | 2795 | 50.7 |  |  | 0 | 선택 | 미정 | 미정 | 미정 | 0 | 0 | 0 | 0 | 0 | 0 | 0.0443 | 0.078 | 0.003 | 0.0521 | 40 | 5500 | 1588 | 0.4586 | 0.661 | 0.1842 | 0.0375 | 0.127 | 58.18 | 27.96 | 4.108 | 14.162 | 2.08 | 1484 | 25 | 30 | 3 | 0.24 | 63 | 31 | 미정 |  | 2021-01-10 09:03 | 1588 |  | 0 | 46 | 0 | 0 | 0 | 0 | 0.529 | 0.768 | 0.2279 | 0.0317 | 107350 | 79 | 21 | 121 | 0.0592 | 0.0289 | 0.0267 | 0.0324 | 0.0206 | 0.0073 | 0.0039 | 0.0027
2021-01-10 | B61378 | B | 11 | AE5098 | 104 | 39800 | 0.0647 | 0.0285 | 0.0444 | 0.1503 | 1619 | 0 | 1511 | 3001 |  |  |  | 0 | 미정 | 미정 | 미정 | 미정 | 0 | 0 | 0 | 0 | 0 | 0 | 0.0647 | 0.0428 | 0.0051 | 0.1772 | 49 | 7700 | 1600 | 0.7903 | 0.8259 | 0.2188 | 0.0029 | [6 empty] | 1453 | 20 | 21 | 1 | 0.2 | 68 | 40 | 미정 |  | 2021-01-10 10:00 | 1582 |  | 70 | 0 | 0 | 0 | 0 | 0 | 0.9685 | 1.0055 | 0.2717 | 0.0071 | 94200 | 75 | 10 | 117 | 0.0026 | 0.0032 | 0.0239 | 0.0504 | 0.0769 | 0.019 | 0.0194 | 0.017
2021-01-10 | A61899 | B | 19 | P-AE1055LSM | 104 | 40900 | 0.0457 | 0.1647 | 0.1647 | 0.2988 | 1557 | 1557 | 1538 | 2956 | 48.9 |  |  | 0 | 선택 | 미정 | 미정 | 미정 | 0 | 0 | 0 | 0 | 0 | 0 | 0.0457 | 0.0723 | 0.0032 | 0.038 | 40 | 5200 | 1591 | 0.4674 | 0.6722 | 0.1843 | 0.0392 | 0.105 | 58.053 | 27.615 | 4.103 | 14.148 | 2.102 | 1484 | 25 | 30 | 3 | 0.25 | 107 | 28 | 미정 |  | 2021-01-10 10:07 | 1591 |  | 0 | 46 | 9 | 0 | 0 | 0 | 0.5269 | 0.7707 | 0.2328 | 0.0304 | 105150 | 76 | 21 | 125 | 0.0578 | 0.0234 | 0.0249 | 0.0331 | 0.017 | 0.0072 | 0.0029 | 0.0024
2021-01-10 | B61379 | B | 30 | AE5098 | 104 | 40700 | 0.0769 | 0.0308 | 0.0308 | 0.114 | 1598 | 1598 | 1543 | 3033 |  |  |  | 0 | 미정 | 미정 | 미정 | 미정 | 0 | 0 | 0 | 202 | 0 | 0 | 0.0769 | 0.0456 | 0.0038 | 0.2298 | 43 | 6800 | 1573 | 0.5474 | 0.7442 | 0.1861 | 0.0028 | [6 empty] | 1453 | 20 | 20 | 1 | 0.2 | 48 | 20 | 미정 |  | 2021-01-10 11:06 | 1559 |  | 40 | 0 | 0 | 0 | 0 | 0 | 0.948 | 1.0048 | 0.2567 | 0.0122 | 100500 | 78 | 9 | 109 | 0.0024 | 0.0037 | 0.0218 | 0.058 | 0.0596 | 0.0154 | 0.0093 | 0.0077
2021-01-10 | A61900 | B | 15 | P-AE1055LSM | 105 | 40500 | 0.0502 | 0.097 | 0.097 | 0.2084 | 1641 | 1641 | 1571 | 3013 | 48.6 |  |  | 0 | 선택 | 미정 | 미정 | 미정 | 0 | 0 | 0 | 0 | 0 | 0 | 0.0502 | 0.081 | 0.0086 | 0.1097 | 40 | 4000 | 1597 | 0.4646 | 0.6591 | 0.1743 | 0.0391 | 0.131 | 58.462 | 27.201 | 4.014 | 14.564 | 2.149 | 1484 | 25 | 30 | 3 | 0.24 | 55 | 24 | 미정 |  | 2021-01-10 11:12 | 1597 |  | 0 | 6 | 0 | 0 | 0 | 0 | 0.5419 | 0.7768 | 0.232 | 0.032 | 103300 | -478167136 | 21 | 125 | 0.058 | 0.0264 | 0.027 | 0.0406 | 0.0226 | 0.009 | 0.0038 | 0.0032
2021-01-10 | B61380 | B | 18 | AE5098 | 103 | 42000 |  | 0.0201 | 0.0393 | 0.091 | 1668 | 1584 | 1552 | 2845 |  |  |  | 0 | 미정 | 미정 | 미정 | 미정 | 0 | 0 | 0 | 204 | 0 | 0 |  |  |  |  | 45 | 6700 | 1590 | 0.7738 | 0.8881 | 0.2128 | 0.0033 | [6 empty] | 1453 | 20 | 21 | 1 | 0.21 | 70 | 31 | 미정 |  | 2021-01-10 12:12 | 1577 |  | 40 | 0 | 0 | 0 | 0 | 0 | 0.9659 | 0.9915 | 0.2536 | 0.0094 | 97500 | 260 | 15 | 118 | 0.0023 | 0.0035 | 0.0228 |  | 0.0596 | 0.0146 | 0.0134 | 0.0091
2021-01-10 | A61901 | B | 32 | P-AE1055LSM | 104 | 39800 | 0.034 | 0.1802 | 0.1802 | 0.2149 | 1609 | 1609 | 1546 | 2960 | 47.1 |  |  | 0 | 선택 | 미정 | 미정 | 미정 | 0 | 0 | 0 | 0 | 0 | 0 | 0.034 | 0.0666 | 0.0045 | 0.0879 | 39 | 4700 | 1599 | 0.4558 | 0.6218 | 0.1919 | 0.0408 | 0.419 | 57.634 | 29.085 | 3.22 | 17.898 | 1.981 | 1484 | 25 | 30 | 3 | 0.24 | 63 | 32 | 미정 |  | 2021-01-10 12:14 | 1599 |  | 0 | 25 | 15 | 0 | 0 | 0 | 0.5413 | 0.7863 | 0.2418 | 0.0321 | 101550 | 73 | 16 | 125 | 0.0575 | 0.0301 | 0.0282 | 0.0225 | 0.0128 | 0.0051 | 0.0028 | 0.0029
2021-01-10 | A61902 | B | 22 | P-AE1055LSM | 104 | 39800 | 0.0483 | 0.1594 | 0.1594 | 0.2578 | 1599 | 1599 | 1540 | 2956 | 38.5 |  |  | 0 | 선택 | 미정 | 미정 | 미정 | 0 | 0 | 0 | 0 | 0 | 0 | 0.0483 | 0.0791 | 0.0048 | 0.0333 | 40 | 5400 | 1593 | 0.4686 | 0.6743 | 0.1871 | 0.0264 | 0.087 | 56.245 | 28.894 | 4.304 | 13.068 | 1.946 | 1484 | 25 | 30 | 3 | 0.25 | 74 | 33 | 미정 |  | 2021-01-10 13:15 | 1593 |  | 0 | 36 | 0 | 0 | 0 | 0 | 0.537 | 0.7837 | 0.2312 | 0.0297 | 105050 | 78 | 33 | 145 | 0.0453 | 0.0228 | 0.024 | 0.0259 | 0.0138 | 0.0042 | 0.0024 | 0.0027
2021-01-10 | A61903 | B | 19 | P-AE1055LSM | 104 | 40700 |  | 0.1654 | 0.1654 | 0.2867 | 1567 | 1567 | 1541 | 3098 | 57.8 |  |  | 0 | 선택 | 미정 | 미정 | 미정 | 0 | 0 | 0 | 0 | 0 | 0 |  |  |  |  | 38 | 4900 | 1595 | 0.5026 | 0.6432 | 0.1942 | 0.0323 | 0.105 | 57.154 | 28.381 | 4.043 | 14.136 | 2.013 | 1484 | 25 | 30 | 3 | 0.24 | 69 | 32 | 미정 |  | 2021-01-10 14:16 | 1595 |  | 0 | 7 | 0 | 0 | 0 | 0 | 0.552 | 0.7716 | 0.2303 | 0.0318 | 102900 | 77 | 34 | 150 | 0.0684 | 0.0245 | 0.0271 |  | 0.0149 | 0.0051 | 0.0027 | 0.0029
2021-01-10 | A61904 | B | 15 | P-AE1055LSM | 104 | 41500 | 0.0447 | 0.1529 | 0.2274 | 0.2322 | 1555 | 1596 | 1535 | 2910 | 55.2 |  |  | 0 | 미정 | 선택 | 미정 | 미정 | 0 | 0 | 0 | 0 | 0 | 0 | 0.0447 | 0.0627 | 0.0036 | 0.134 | 40 | 4700 | 1597 | 0.4901 | 0.6271 | 0.1929 | 0.0242 | 0.103 | 56.758 | 28.905 | 4.072 | 13.938 | 1.963 | 1484 | 25 | 30 | 3 | 0.24 | 65 | 26 | 미정 |  | 2021-01-10 15:20 | 1597 |  | 0 | 28 | 9 | 0 | 0 | 0 | 0.5487 | 0.78 | 0.2401 | 0.0285 | 101350 | 90 | 36 | 155 | 0.0657 | 0.019 | 0.0234 | 0.0237 | 0.0216 | 0.0041 | 0.0026 | 0.0032
2021-01-10 | B61381 | B | 18 | SCM440 | 104 | 43700 | 0.0716 | 0.1449 | 0.0911 | 0.0775 | 1544 | 1566 | 1543 | 3216 |  |  |  | 0 | 미정 | 미정 | 미정 | 미정 | 0 | 0 | 0 | 203 | 0 | 0 | 0.0716 | 0.0565 | 0.0071 | 0.24 | 47 | 8600 | 1661 | 0.3005 | 0.493 | 0.1738 | 0.0065 | [6 empty] | 1496 | 13 | 21 | 1 | 0.35 | 90 | 41 | 미정 |  | 2021-01-10 16:22 | 1671 |  | 25 | 0 | 8 | 0 | 0 | 0 | 0.391 | 0.696 | 0.197 | 0.0063 | 91900 | 69 | 26 | 154 | 0.0049 | 0.0081 | 0.0195 | 0.0522 | 0.0308 | 0.0066 | 0.0047 | 0.0132
2021-01-10 | A61905 | B | 32 | P-AE1055LSM | 104 | 41600 | 0.0377 | 0.0886 | 0.1317 | 0.2643 | 1587 | 1579 | 1533 | 3192 | 45.3 |  |  | 0 | 선택 | 미정 | 미정 | 미정 | 0 | 0 | 0 | 0 | 0 | 0 | 0.0377 | 0.0798 | 0.0042 | 0.0207 | 41 | 5500 | 1594 | 0.4538 | 0.6474 | 0.1857 | 0.0299 | 0.545 | 54.801 | 28.553 | 4.535 | 12.084 | 1.919 | 1484 | 25 | 30 | 3 | 0.24 | 61 | 33 | 미정 |  | 2021-01-10 17:02 | 1594 |  | 0 | 19 | 0 | 0 | 0 | 0 | 0.5532 | 0.7895 | 0.235 | 0.0304 | 103200 | 63 | 24 | 133 | 0.0542 | 0.0217 | 0.023 | 0.0248 | 0.0193 | 0.0058 | 0.0031 | 0.0032
2021-01-10 | B61382 | B | 30 | SCM440 | 104 | 38900 | 0.0796 | 0.115 | 0.115 | 0.1721 | 1575 | 1575 | 1513 | 2953 |  |  |  | 0 | 미정 | 미정 | 미정 | 미정 | 0 | 0 | 0 | 199 | 0 | 0 | 0.0796 | 0.0567 | 0.0038 | 0.2078 | 58 | 9900 | 1641 | 0.3439 | 0.5669 | 0.1917 | 0.0067 | [6 empty] | 1496 | 15 | 21 | 1 | 0.3 | 68 | 27 | 미정 |  | 2021-01-10 17:35 | 1654 |  | 40 | 0 | 0 | 0 | 0 | 0 | 0.3839 | 0.6898 | 0.2149 | 0.0053 | 92850 | 69 | 23 | 149 | 0.004 | 0.0063 | 0.0214 | 0.0466 | 0.0381 | 0.008 | 0.0058 | 0.0126
2021-01-10 | A61906 | B | 22 | P-AE1055LSM | 104 | 40400 | 0.0667 | 0.142 | 0.142 | 0.2075 | 1659 | 1659 | 1584 | 3047 | 27.2 |  |  | 0 | 선택 | 미정 | 미정 | 미정 | 0 | 0 | 0 | 0 | 0 | 0 | 0.0667 | 0.1069 | 0.0044 | 0.173 | 42 | 3100 | 1594 | 0.4834 | 0.6806 | 0.2061 | 0.0177 | 0.334 | 52.43 | 27.525 | 7.059 | 7.427 | 1.904 | 1484 | 25 | 30 | 3 | 0.24 | 54 | 26 | 미정 |  | 2021-01-10 18:09 | 1594 |  | 0 | 15 | 0 | 0 | 0 | 0 | 0.554 | 0.7825 | 0.2262 | 0.028 |  | 86 | 14 | 111 | 0.0323 | 0.0176 | 0.0232 | 0.0284 | 0.0134 | 0.004 | 0.0032 | 0.0038
2021-01-10 | B61383 | B | 20 | SCM440 | 103 | 40400 | 0.0557 | 0.1541 | 0.1541 | 0.2319 | 1564 | 1564 | 1503 | 3072 |  |  |  | 0 | 미정 | 미정 | 미정 | 미정 | 0 | 0 | 0 | 202 | 0 | 0 | 0.0557 | 0.0441 | 0.0051 | 0.1898 | 43 | 7600 | 1611 | 0.3296 | 0.5707 | 0.2155 | 0.0055 | [6 empty] | 1496 | 15 | 16 | 1 | 0.33 | 62 | 17 | 미정 |  | 2021-01-10 18:35 | 1626 |  | 20 | 0 | 0 | 0 | 0 | 0 | 0.393 | 0.7001 | 0.2175 | 0.0052 | 102950 | 70 | 24 | 136 | 0.0063 | 0.0059 | 0.0214 | 0.0417 | 0.021 | 0.0081 | 0.0067 | 0.0135
2021-01-10 | A61907 | B | 19 | P-AE1055LSM | 103 | 39600 | 0.0859 | 0.8882 | 0.2073 | 0.2269 | 1604 | 1604 | 1535 | 3068 | 31.4 |  |  | 0 | 선택 | 미정 | 미정 | 미정 | 0 | 0 | 0 | 0 | 0 | 0 | 0.0859 | 0.071 | 0.0033 | 0.2402 | 39 | 5200 | 1599 | 0.4957 | 0.6529 | 0.1931 | 0.0153 | 0.135 | 53.703 | 28.71 | 5.27 | 10.19 | 1.87 | 1484 | 25 | 30 | 3 | 0.24 | 63 | 26 | 미정 |  | 2021-01-10 19:13 | 1599 |  | 0 | 31 | 0 | 0 | 0 | 0 | 0.5481 | 0.7982 | 0.2381 | 0.0306 |  | 86 | 18 | 122 | 0.0385 | 0.0179 | 0.0257 | 0.0259 | 0.0121 | 0.003 | 0.0026 | 0.003
2021-01-10 | B61384 | B | 38 | SCM440 | 104 | 39200 | 0.0789 | 0.0529 | 0.0529 | 0.0904 | 1644 | 1644 | 1553 | 3038 |  |  |  | 0 | 미정 | 미정 | 미정 | 미정 | 0 | 0 | 0 | 205 | 0 | 0 | 0.0789 | 0.0915 | 0.0039 | 0.516 | 40 | 6500 | 1640 | 0.2479 | 0.6108 | 0.2132 | 0.005 | [6 empty] | 1496 | 15 | 18 | 1 | 0.32 | 62 | 17 | 미정 |  | 2021-01-10 19:35 | 1632 |  | 12 | 0 | 0 | 0 | 0 | 0 | 0.4085 | 0.6837 | 0.2055 | 0.0041 | 94700 | 72 | 27 | 137 | 0.0042 | 0.0049 | 0.0202 | 0.054 | 0.0201 | 0.0098 | 0.0097 | 0.0132
2021-01-10 | A61908 | B | 15 | P-AE1055LSM | 104 | 40600 | 0.0429 |  |  | 0.2081 |  | 1620 | 1538 | 2980 | 23 |  |  | 0 | 선택 | 미정 | 미정 | 미정 | 0 | 0 | 0 | 0 | 0 | 0 | 0.0429 | 0.0665 | 0.0037 | 0.1898 | 38 | 5000 | 1597 | 0.4641 | 0.6278 | 0.1964 | 0.0178 | 0.212 | 52.392 | 31.03 | 4.947 | 10.59 | 1.688 | 1484 | 25 | 30 | 3 | 0.24 | 63 | 25 | 미정 |  | 2021-01-10 20:16 | 1597 |  | 0 | 28 | 0 | 0 | 0 | 0 | 0.544 | 0.7805 | 0.2321 | 0.0281 | 100200 | 82 | 27 | 141 | 0.0282 | 0.0171 | 0.0248 | 0.0244 | 0.0158 | 0.0044 | 0.0033 | 0.003
2021-01-10 | B61385 | B | 18 | SCM440 | 103 | 39300 | 0.0563 | 0.0424 | 0.0424 | 0.1082 | 1584 | 1584 | 1523 | 2941 |  |  |  | 0 | 미정 | 미정 | 미정 | 미정 | 0 | 0 | 0 | 204 | 0 | 0 | 0.0563 | 0.0791 | 0.0053 | 0.0034 | 42 | 7300 | 1620 | 0.2907 | 0.5607 | 0.1889 | 0.004 | [6 empty] | 1496 | 15 | 16 | 1 | 0.25 | 61 | 23 | 미정 |  | 2021-01-10 20:37 | 1621 |  | 25 | 0 | 8 | 0 | 0 | 0 | 0.386 | 0.6833 | 0.2136 | 0.004 | 95500 | 81 | 29 | 141 | 0.0053 | 0.0043 | 0.0219 | 0.0513 | 0.0379 | 0.0161 | 0.0121 | 0.0147
2021-01-10 | A61909 | B | 32 | P-AE1055LSM | 103 | 40900 | 0.0552 |  |  | 0.2161 |  | 1620 | 1600 | 3063 | 13.5 |  |  | 0 | 선택 | 미정 | 미정 | 미정 | 0 | 0 | 0 | 0 | 0 | 0 | 0.0552 | 0.071 | 0.0036 | 0.0666 | 40 | 3700 | 1597 | 0.5533 | 0.645 | 0.2182 | 0.0167 | 0.164 | 51.715 | 30.191 | 5.414 | 9.552 | 1.712 | 1484 | 25 | 30 | 3 | 0.24 | 72 | 35 | 미정 |  | 2021-01-10 21:27 | 1597 |  | 0 | 33 | 0 | 0 | 0 | 0 | 0.565 | 0.7842 | 0.2411 | 0.0302 | 101500 | 74 | 37 | 153 | 0.02 | 0.0147 | 0.0253 | 0.0262 | 0.0117 | 0.0045 | 0.0038 | 0.0033
2021-01-10 | B61386 | B | 30 | AE4140M12 | 103 | 40900 | 0.064 | 0.0768 | 0.0563 | 0.0789 | 1540 | 1611 | 1571 | 3071 | 4.7 |  |  | 0 | 미정 | 미정 | 미정 | 미정 | 0 | 0 | 0 | 105 | 0 | 0 | 0.064 | 0.094 | 0.0046 | 0.2081 | 49 | 8300 | 1631 | 0.3098 | 0.7363 | 0.2331 | 0.0177 | [6 empty] | 1491 | 18 | 18 | 1 | 0.27 | 77 | 34 | 미정 |  | 2021-01-10 21:48 | 1629 |  | 91 | 0 | 13 | 0 | 0 | 0 | 0.408 | 0.9679 | 0.2587 | 0.0262 | 105600 | 84 | 29 | 156 | 0.007 | 0.0142 | 0.0272 | 0.0195 | 0.0172 | 0.0042 | 0.0035 | 0.0038
2021-01-10 | A61910 | B | 22 | P-AE1055LSM | 103 | 41600 | 0.05 | 0.1303 | 0.264 | 0.3114 | 1545 | 1556 | 1535 | 3027 | 43.6 |  |  | 0 | 선택 | 미정 | 미정 | 미정 | 0 | 0 | 0 | 0 | 0 | 0 | 0.05 | 0.0684 | 0.0025 | 0.1681 | 42 | 5000 | 1598 | 0.4592 | 0.6649 | 0.208 | 0.024 | 0.226 | 52.908 | 29.008 | 5.152 | 10.269 | 1.823 | 1484 | 25 | 30 | 3 | 0.24 | 64 | 31 | 미정 |  | 2021-01-10 22:46 | 1598 |  | 0 | 23 | 21 | 0 | 0 | 0 | 0.541 | 0.7715 | 0.228 | 0.027 | 101050 | 75 | 24 | 129 | 0.0533 | 0.0296 | 0.0254 | 0.0268 | 0.0159 | 0.005 | 0.0032 | 0.0032
2021-01-10 | B61387 | B | 20 | AE4140M12 | 103 | 39800 | 0.0331 | 0 | 0.0443 | 0.0898 | 1569 | 1579 | 1531 | 2989 | 9.7 |  |  | 0 | 미정 | 미정 | 미정 | 미정 | 0 | 0 | 0 | 103 | 0 | 0 | 0.0331 | 0.0821 | 0.003 | 0.1617 | 47 | 8500 | 1620 | 0.2648 | 0.5005 | 0.2213 | 0.0152 | [6 empty] | 1491 | 18 | 18 | 1 | 0.28 | 64 | 27 | 미정 |  | 2021-01-10 22:52 | 1618 |  | 86 | 0 | 0 | 0 | 0 | 0 | 0.413 | 0.9742 | 0.2641 | 0.0327 | 100450 | 78 | 29 | 153 | 0.0153 | 0.0208 | 0.0321 | 0.0136 | 0.007 | 0.0021 | 0.0025 | 0.0026
2021-01-10 | B61388 | B | 38 | AE4140M12 | 104 | 38500 | 0.0419 | 0.0279 | 0.0568 | 0.1562 | 1627 | 1575 | 1540 | 3042 | 15.4 |  |  | 0 | 미정 | 미정 | 미정 | 미정 | 0 | 0 | 0 | 83 | 0 | 0 | 0.0419 | 0.103 | 0.0151 | 0.2499 | 52 | 8600 | 1610 | 0.3298 | 0.5738 | 0.2095 | 0.0171 | [6 empty] | 1491 | 18 | 18 | 1 | 0.21 | 62 | 23 | 미정 |  | 2021-01-10 23:57 | 1607 |  | 85 | 0 | 12 | 0 | 0 | 0 | 0.414 | 0.9593 | 0.2502 | 0.035 | 103450 | 79 | 35 | 168 | 0.0237 | 0.0209 | 0.0312 | 0.0174 | 0.0043 | 0.0019 | 0.0023 | 0.0027
2021-01-10 | A61911 | B | 19 | P-AE1055LSM | 103 | 39600 | 0.0746 | 0.1187 | 0.1187 | 0.2922 | 1583 | 1583 | 1531 | 2810 | 51.8 |  |  | 0 | 선택 | 미정 | 미정 | 미정 | 0 | 0 | 0 | 0 | 0 | 0 | 0.0746 | 0.102 | 0.0031 | 0.1346 | 41 | 6000 | 1583 | 0.4727 | 0.6443 | 0.1904 | 0.0371 | 0.114 | 53.217 | 29.871 | 4.387 | 12.13 | 1.781 | 1484 | 25 | 30 | 3 | 0.25 | 68 | 35 | 미정 |  | 2021-01-10 23:46 | 1583 |  | 0 | 22 | 19 | 0 | 0 | 0 | 0.546 | 0.7764 | 0.2263 | 0.028 | 103850 | 76 | 20 | 128 | 0.0615 | 0.0227 | 0.0248 | 0.0326 | 0.0192 | 0.0075 | 0.0027 | 0.0028
2021-01-10 | A61912 | B | 15 | P-AE1055LSM | 103 | 38500 | 0.0908 | 0.0982 | 0.0982 | 0.2087 | 1644 | 1644 | 1575 | 2932 | 43.3 |  |  | 0 | 선택 | 미정 | 미정 | 미정 | 0 | 0 | 0 | 0 | 0 | 0 | 0.0908 | 0.1448 | 0.0063 | 0.3989 | 42 | 4500 | 1578 | 0.4441 | 0.648 | 0.1974 | 0.0305 | 0.107 | 55.298 | 29.07 | 3.915 | 14.124 | 1.902 | 1484 | 25 | 30 | 3 | 0.25 | 68 | 34 | 미정 |  | 2021-01-11 00:53 | 1578 |  | 0 | 32 | 20 | 0 | 0 | 0 | 0.546 | 0.7735 | 0.2452 | 0.0292 | 101250 | 84 | 22 | 130 | 0.053 | 0.0307 | 0.0249 | 0.0373 | 0.0169 | 0.0072 | 0.003 | 0.0031
2021-01-10 | B61389 | B | 18 | AE4140M12 | 103 | 38300 | 0.0427 | 0.0303 | 0.0303 | 0.0909 | 1580 | 1580 | 1532 | 2954 | 17.8 |  |  | 0 | 미정 | 미정 | 미정 | 미정 | 0 | 0 | 0 | 83 | 0 | 0 | 0.0427 | 0.0546 | 0.0036 | 0.3077 | 57 | 9300 | 1611 | 0.3572 | 0.6334 | 0.2136 | 0.0151 | [6 empty] | 1491 | 18 | 18 | 1 | 0.24 | 68 | 30 | 미정 |  | 2021-01-11 01:08 | 1613 |  | 40 | 61 | 0 | 0 | 0 | 0 | 0.415 | 0.9725 | 0.2659 | 0.0283 | 106050 | 96 | 31 | 168 | 0.0259 | 0.0204 | 0.0315 | 0.0166 | 0.0051 | 0.002 | 0.0027 | 0.0029
2021-01-10 | A61913 | B | 32 | P-AE1055LSM | 103 | 40500 | 0.1578 | 0.1099 | 0.1879 | 0.2592 | 1578 | 1612 | 1558 | 2970 | 41.3 |  |  | 0 | 선택 | 미정 | 미정 | 미정 | 0 | 0 | 0 | 0 | 0 | 0 | 0.1578 | 0.1624 | 0.0074 | 0.1693 | 55 | 5900 | 1592 | 0.4224 | 0.6504 | 0.0989 | 0.0081 | 0.141 | 53.536 | 29.915 | 4.949 | 10.817 | 1.789 | 1484 | 25 | 30 | 3 | 0.25 | 69 | 40 | 미정 |  | 2021-01-11 02:17 | 1592 |  | 0 | 25 | 174 | 0 | 0 | 0 | 0.552 | 0.7624 | 0.2292 | 0.0289 | 107250 | 256 | 9 | 119 | 0.0468 | 0.022 | 0.0257 | 0.0311 | 0.0152 | 0.0042 | 0.0035 | 0.0031
2021-01-10 | B61390 | B | 30 | SM18CM9 | 103 | 39500 | 0.0641 | 0.0863 | 0.0469 | 0.0753 | 1592 | 1605 | 1570 | 3114 | 23.5 |  |  | 0 | 미정 | 미정 | 미정 | 미정 | 0 | 0 | 0 | 0 | 0 | 0 | 0.0641 | 0.0976 | 0.0021 | 0.342 | 46 | 8000 | 1683 | 0.1141 | 0.6997 | 0.1175 | 0.0213 | [6 empty] | 1513 | 18 | 20 | 1 | 0.3 | 90 | 24 | 미정 |  | 2021-01-11 02:09 | 1678 |  | 107 | 0 | 25 | 0 | 0 | 0 | 0.174 | 1.0968 | 0.2411 | 0.0237 | 93450 | 91 | 60 | 219 | 0.0422 | 0.0305 | 0.0304 | 0.0277 | 0.0189 | 0.0054 | 0.0051 | 0.0035
2021-01-10 | B61391 | B | 20 | SM18CM9 | 101 | 36600 | 0.0402 | 0.0461 | 0.0461 | 0.0944 | 1608 | 1608 | 1531 | 2834 | 19.1 |  |  | 0 | 미정 | 미정 | 미정 | 미정 | 0 | 0 | 0 | 0 | 0 | 0 | 0.0402 | 0.0853 | 0.0027 | 0.0125 | 45 | 7300 | 1641 | 0.1208 | 0.7597 | 0.1642 | 0.0172 | [6 empty] | 1513 | 18 | 18 | 1 | 0.34 | 61 | 17 | 미정 |  | 2021-01-11 03:22 | 1645 |  | 76 | 0 | 0 | 0 | 0 | 0 | 0.167 | 1.1417 | 0.253 | 0.0265 |  | 67 | 56 | 199 | 0.0326 | 0.0228 | 0.0284 | 0.0337 | 0.0242 | 0.0048 | 0.0036 | 0.0029
2021-01-10 | B61392 | B | 38 | SM18CM9 | 103 | 38900 | 0.0774 | 0.0436 | 0.0567 | 0.0999 | 1612 | 1574 | 1542 | 2697 | 19.3 |  |  | 0 | 미정 | 미정 | 미정 | 미정 | 0 | 0 | 0 | 0 | 0 | 0 | 0.0774 | 0.0988 | 0.0023 | 0.2904 | 55 | 8200 | 1651 | 0.1388 | 0.8662 | 0.1804 | 0.0179 | [6 empty] | 1513 | 18 | 18 | 1 | 0.33 | 78 | 32 | 미정 |  | 2021-01-11 04:29 | 1656 |  | 80 | 0 | 8 | 0 | 0 | 0 | 0.175 | 1.1028 | 0.2323 | 0.0289 | 98250 | 74 | 48 | 191 | 0.0329 | 0.0211 | 0.0296 | 0.0274 | 0.0161 | 0.0031 | 0.0031 | 0.0034
2021-01-10 | B61393 | B | 18 | SM18CM9 | 101 | 39400 | 0.1118 | 0.0341 | 0.0475 | 0.0852 | 1608 | 1591 | 1540 | 3014 | 21.9 |  |  | 0 | 미정 | 미정 | 미정 | 미정 | 0 | 0 | 0 | 0 | 0 | 0 | 0.1118 | 0.0792 | 0.0157 | 0.1821 | 46 | 7200 | 1650 | 0.1183 | 0.7239 | 0.1699 | 0.0188 | [6 empty] | 1513 | 18 | 22 | 1 | 0.35 | 66 | 27 | 미정 |  | 2021-01-11 05:37 | 1644 |  | 81 | 0 | 0 | 0 | 0 | 0 | 0.1758 | 1.1046 | 0.2408 | 0.0368 |  | 166 | 21 | 152 | 0.0344 | 0.0259 | 0.0347 | 0.0295 | 0.0273 | 0.0039 | 0.0034 | 0.0036
2021-01-10 | A61914 | B | 22 | P-AE1055LSV | 107 | 43400 | 0.0359 | 0.1787 | 0.1283 | 0.2319 | 1513 | 1595 | 1531 | 3020 | 38.1 |  |  | 0 | 선택 | 미정 | 미정 | 미정 | 0 | 0 | 0 | 0 | 0 | 0 | 0.0359 | 0.0577 | 0.0024 | 0.1594 | 57 | 8400 | 1608 | 0.4507 | 0.691 | 0.406 | 0.0238 | 0.117 | 55.905 | 26.951 | 6.316 | 8.851 | 2.074 | 1483 | 25 | 30 | 3 | 0.26 | 85 | 41 | 미정 |  | 2021-01-11 06:20 | 1626 |  | 0 | 17 | 9 | 0 | 0 | 0 | 0.544 | 0.8503 | 0.5019 | 0.0344 | 106050 | 71 | 15 | 138 | 0.044 | 0.0243 | 0.0354 | 0.021 | 0.0119 | 0.0051 | 0.0026 | 0.0031
2021-01-10 | B61394 | I | 30 | 18CRNIMO7HI | 90 | 36000 | 0.0456 | 0.0237 | 0.066 | 0.066 | 1659 | 1596 | 1581 | 2856 | 10.8 |  |  | 0 | 미정 | 미정 | 미정 | 미정 | 0 | 0 | 0 | 0 | 0 | 0 | 0.0456 | 0.0818 | 0.0069 | 0.2879 | 56 | 9600 | 1691 | 0.1215 | 0.3256 | 0.2167 | 0.0245 | [6 empty] | 1506 | 25 | 26 | 1 | 0.35 | 88 | 0 | 미정 |  | 2021-01-11 06:50 | 1690 |  | 61 | 0 | 41 | 0 | 0 | 0 | 0.179 | 0.5405 | 0.2597 | 0.028 | 107050 | 904 | 28 | 181 | 0.0243 | 0.0268 | 0.0297 | 0.0186 | 0.0041 | 0.0027 | 0.003 | 0.0029
2021-01-11 | A61915 | B | 32 | P-AE1055LSV | 103 | 40700 | 0.0591 | 0.1248 | 0.1303 | 0.1865 | 1558 | 1578 | 1554 | 2989 | 21.8 |  |  | 0 | 미정 | 선택 | 미정 | 미정 | 0 | 0 | 0 | 0 | 0 | 0 | 0.0591 | 0.0978 | 0.0028 | 0.1022 | 46 | 6000 | 1608 | 0.4664 | 0.6545 | 0.3789 | 0.0144 | 0.089 | 54.84 | 27.015 | 6.94 | 7.902 | 2.029 | 1483 | 25 | 30 | 3 | 0.26 | 72 | 40 | 미정 |  | 2021-01-11 07:18 | 1608 |  | 0 | 36 | 21 | 0 | 0 | 0 | 0.5454 | 0.8442 | 0.4992 | 0.04 | 104750 | 74 | 18 | 135 | 0.0196 | 0.0204 | 0.0348 | 0.0342 | 0.0117 | 0.0033 | 0.0032 | 0.0035
2021-01-11 | B61395 | I | 20 | SCM415C2 | 104 | 39000 | 0.0515 | 0.9834 | 0.0436 | 0.0774 | 1600 | 1606 | 1541 | 2980 | 8.1 |  |  | 0 | 미정 | 미정 | 미정 | 미정 | 0 | 0 | 0 | 0 | 0 | 0 | 0.0515 | 0.0558 | 0.0038 | 0.0064 | 57 | 9900 | 1683 | 0.1081 | 0.4985 | 0.1727 | 0.0146 | [6 empty] | 1516 | 20 | 23 | 1 | 0.28 | 85 | 0 | 미정 |  | 2021-01-11 08:01 | 1672 |  | 11 | 0 | 32 | 0 | 0 | 0 | 0.142 | 0.6809 | 0.2066 | 0.0272 |  | 483 | 18 | 159 | 0.0122 | 0.0187 | 0.0257 | 0.0423 | 0.0151 | 0.0033 | 0.0035 | 0.0122
2021-01-11 | A61916 | B | 15 | P-AE1055LSV | 102 | 38900 | 0.095 | 0.0957 | 0.0957 | 0.1286 | 1602 | 1602 | 1549 | 2950 | 20.1 |  |  | 0 | 미정 | 미정 | 미정 | 미정 | 0 | 0 | 0 | 0 | 0 | 0 | 0.095 | 0.1501 | 0.005 | 0.0029 | 40 | 5300 | 1608 | 0.489 | 0.6604 | 0.3829 | 0.0152 | 0.151 | 53.403 | 24.966 | 10.391 | 5.139 | 2.139 | 1483 | 25 | 30 | 3 | 0.25 | 65 | 28 | 미정 |  | 2021-01-11 08:16 | 1608 |  | 0 | 14 | 9 | 0 | 0 | 0 | 0.5512 | 0.8446 | 0.505 | 0.0384 | 97450 | 85 | 32 | 149 | 0.0182 | 0.0183 | 0.0339 | 0.0386 | 0.0177 | 0.0058 | 0.0042 | 0.0041
2021-01-11 | B61396 | I | 38 | SCM440I | 105 | 41000 | 0.053 | 0.0248 | 0.0469 | 0.0772 | 1658 | 1607 | 1532 | 2907 | 15.8 |  |  | 0 | 미정 | 미정 | 미정 | 미정 | 0 | 0 | 0 | 206 | 0 | 0 | 0.053 | 0.0285 | 0.003 | 0.0173 | 59 | 9900 | 1650 | 0.3199 | 0.4977 | 0.2 | 0.0094 | [6 empty] | 1495 | 20 | 23 | 1 | 0.3 | 88 | 0 | 미정 |  | 2021-01-11 09:20 | 1648 |  | 45 | 0 | 26 | 0 | 0 | 0 | 0.394 | 0.6817 | 0.244 | 0.0094 | 109550 | 921 | 23 | 159 | 0.0039 | 0.0098 | 0.009 | 0.047 | 0.0162 | 0.0056 | 0.0072 | 0.0157
2021-01-11 | A61917 | B | 19 | P-AE1055LSV | 102 | 41600 | 0.0485 | 0.1349 | 0.1607 | 0.2027 | 1558 | 1584 | 1530 | 2926 | 31 |  |  | 0 | 선택 | 미정 | 미정 | 미정 | 0 | 0 | 0 | 0 | 0 | 0 | 0.0485 | 0.0978 | 0.002 | 0.1334 | 41 | 6000 | 1594 | 0.5051 | 0.6635 | 0.3885 | 0.0176 | 0.105 | 54.961 | 26.011 | 8.198 | 6.704 | 2.112 | 1483 | 25 | 30 | 3 | 0.25 | 61 | 24 | 미정 |  | 2021-01-11 09:40 | 1594 |  | 0 | 15 | 0 | 0 | 0 | 0 | 0.5551 | 0.8381 | 0.5026 | 0.0402 |  | 86 | 17 | 124 | 0.0293 | 0.0216 | 0.0361 | 0.0306 | 0.0113 | 0.0047 | 0.003 | 0.003
2021-01-11 | B61397 | B | 18 | SMN440 | 104 | 39700 |  | 0.0224 | 0.0415 | 0.1185 | 1610 | 1552 | 1520 | 2820 | 27.6 |  |  | 0 | 미정 | 미정 | 미정 | 미정 | 0 | 0 | 0 | 0 | 0 | 0 |  |  |  |  | 129 | 13000 | 1640 | 0.2829 | 1.0266 | 0.1505 | 0.0143 | [6 empty] | 1494 | 16 | 21 | 1 | 0.14 | 87 | 43 | 미정 |  | 2021-01-11 11:58 | 1654 |  | 220 | 0 | 62 | 0 | 0 | 0 | 0.382 | 1.4039 | 0.2122 | 0.0286 | 103350 | 78 | 23 | 240 | 0.0378 | 0.0112 | 0.023 |  | 0.0421 | 0.0071 | 0.0059 | 0.0065
2021-01-11 | A61918 | B | 22 | P-AE1055LSV | 103 | 39000 | 0.0616 | 0.0787 | 0.0787 | 0.1409 | 1625 | 1625 | 1555 | 2961 | 21.6 |  |  | 0 | 선택 | 미정 | 미정 | 미정 | 0 | 0 | 0 | 0 | 0 | 0 | 0.0616 | 0.132 | 0.0027 | 0.1023 | 39 | 5200 | 1602 | 0.5035 | 0.6693 | 0.4086 | 0.0153 | 0.101 | 53.18 | 28.058 | 7.368 | 7.217 | 1.895 | 1483 | 25 | 30 | 3 | 0.25 | 64 | 28 | 미정 |  | 2021-01-11 10:39 | 1602 |  | 0 | 31 | 17 | 0 | 0 | 0 | 0.5447 | 0.841 | 0.4919 | 0.036 | 101200 | 71 | 27 | 149 | 0.0201 | 0.0209 | 0.0365 | 0.0363 | 0.0088 | 0.0033 | 0.0033 | 0.0038
2021-01-11 | A61919 | B | 32 | P-AE1055LSV | 103 | 40200 | 0.0884 | 0.0947 | 0.1244 | 0.2483 | 1560 | 1586 | 1530 | 2977 | 53.2 |  |  | 0 | 선택 | 미정 | 미정 | 미정 | 0 | 0 | 0 | 0 | 0 | 0 | 0.0884 | 0.1434 | 0.0038 | 0.0936 | 48 | 6500 | 1600 | 0.4849 | 0.6606 | 0.3985 | 0.0211 | 0.119 | 56.567 | 23.307 | 9.122 | 6.201 | 2.427 | 1483 | 25 | 30 | 3 | 0.25 | 72 | 40 | 미정 |  | 2021-01-11 11:53 | 1600 |  | 0 | 0 | 14 | 0 | 0 | 0 | 0.5434 | 0.8463 | 0.4945 | 0.0373 | 104000 | 71 | 21 | 140 | 0.0484 | 0.0194 | 0.0347 | 0.0395 | 0.0262 | 0.0074 | 0.0041 | 0.0042
2021-01-11 | A61920 | B | 15 | P-AE1055LSV | 103 | 39400 | 0.0499 | 0.0309 | 0.2705 | 0.3119 | 1617 | 1555 | 1533 | 2819 | 50.4 |  |  | 0 | 미정 | 선택 | 미정 | 미정 | 0 | 0 | 0 | 0 | 0 | 0 | 0.0499 | 0.0956 | 0.0044 | 0.3341 | 55 | 7600 | 1588 | 0.4704 | 0.6546 | 0.3866 | 0.0175 | 0.072 | 58.855 | 23.802 | 7.723 | 7.62 | 2.472 | 1483 | 25 | 30 | 3 | 0.24 | 67 | 35 | 미정 |  | 2021-01-11 13:09 | 1588 |  | 0 | 41 | 25 | 0 | 0 | 0 | 0.5394 | 0.8489 | 0.4988 | 0.0361 | 105450 | 75 | 13 | 125 | 0.0426 | 0.0206 | 0.0334 | 0.0259 | 0.0268 | 0.0039 | 0.0026 | 0.0027
2021-01-11 | B61398 | B | 30 | SMN440 | 104 | 43700 | 0.0303 | 0.0269 | 0.0609 | 0.0879 | 1627 | 1599 | 1530 | 3116 | 13.3 |  |  | 0 | 미정 | 미정 | 미정 | 미정 | 0 | 0 | 0 | 0 | 0 | 0 | 0.0303 | 0.0339 | 0.0026 | 0.0024 | 52 | 8300 | 1633 | 0.2438 | 1.2383 | 0.1487 | 0.0116 | [6 empty] | 1494 | 16 | 17 | 1 | 0.25 | 131 | 28 | 미정 |  | 2021-01-11 13:11 | 1625 |  | 80 | 0 | 0 | 0 | 0 | 0 | 0.384 | 1.4666 | 0.2055 | 0.0265 |  | 78 | 34 | 172 | 0.0152 | 0.0144 | 0.0236 | 0.0393 | 0.0432 | 0.0118 | 0.0049 | 0.0048
2021-01-11 | A61921 | B | 19 | P-AE1055LSV | 104 | 39600 | 0.0294 | 0.1536 | 0.1536 | 0.241 | 1619 | 1619 | 1557 | 3073 | 61.2 |  |  | 0 | 선택 | 미정 | 미정 | 미정 | 0 | 0 | 0 | 0 | 0 | 0 | 0.0294 | 0.0695 | 0.003 | 0.225 | 45 | 5300 | 1598 | 0.5031 | 0.6625 | 0.3941 | 0.0241 | 0.129 | 56.789 | 24.121 | 8.331 | 6.816 | 2.354 | 1483 | 25 | 30 | 3 | 0.25 | 61 | 32 | 미정 |  | 2021-01-11 14:02 | 1598 |  | 0 | 11 | 33 | 0 | 0 | 0 | 0.5458 | 0.8431 | 0.4934 | 0.0354 | 105850 | 86 | 23 | 135 | 0.054 | 0.0194 | 0.0328 | 0.0253 | 0.0238 | 0.0068 | 0.0031 | 0.0033
2021-01-11 | B61399 | B | 20 | SMN440 | 104 | 39000 | 0.0894 | 0.0254 | 0.0748 | 0.1688 | 1638 | 1565 | 1522 | 2926 | 48.3 |  |  | 0 | 미정 | 미정 | 미정 | 미정 | 0 | 0 | 0 | 0 | 0 | 0 | 0.0894 | 0.0742 | 0.0049 | 0.5764 | 44 | 8100 | 1642 | 0.3198 | 1.1102 | 0.1464 | 0.0217 | [6 empty] | 1494 | 18 | 19 | 1 | 0.26 | 136 | 24 | 미정 |  | 2021-01-11 14:16 | 1630 |  | 141 | 0 | 0 | 0 | 0 | 0 | 0.3977 | 1.4622 | 0.2145 | 0.0253 |  | 77 | 43 | 176 | 0.051 | 0.0177 | 0.0254 | 0.048 | 0.0279 | 0.0046 | 0.0051 | 0.0048
2021-01-11 | A61922 | B | 37 | AE5120M | 103 | 39700 | 0.0394 | 0.256 | 0.0968 | 0.1282 | 1615 | 1622 | 1577 | 3058 | 28.2 |  |  | 0 | 선택 | 미정 | 미정 | 미정 | 0 | 0 | 0 | 0 | 0 | 0 | 0.0394 | 0.0729 | 0.0057 | 0.2235 | 50 | 7700 | 1648 | 0.1931 | 0.9151 | 0.2079 | 0.0175 | [6 empty] | 1508 | 16 | 20 | 3 | 0.25 | 101 | 29 | 미정 |  | 2021-01-11 15:19 | 1648 |  | 0 | 0 | 0 | 0 | 0 | 0 | 0.209 | 1.1634 | 0.2669 | 0.0294 | 107650 | 93 | 44 | 171 | 0.035 | 0.016 | 0.0287 | 0.0352 | 0.0218 | 0.0122 | 0.0059 | 0.0145
2021-01-11 | B61400 | B | 32 | SMN440 | 105 | 38700 | 0.0511 | 0.1467 | 0.0693 | 0.0809 | 1544 | 1588 | 1562 | 2994 | 29.2 |  |  | 0 | 미정 | 미정 | 미정 | 미정 | 0 | 0 | 0 | 102 | 0 | 0 | 0.0511 | 0.0597 | 0.0037 | 0.1815 | 44 | 6000 | 1643 | 0.3388 | 1.155 | 0.1435 | 0.0303 | [6 empty] | 1494 | 16 | 17 | 1 | 0.32 | 76 | 35 | 미정 |  | 2021-01-11 15:22 | 1630 |  | 110 | 0 | 0 | 0 | 0 | 0 | 0.3892 | 1.4758 | 0.223 | 0.0153 |  | 84 | 37 | 173 | 0.0465 | 0.0133 | 0.0272 | 0.0568 | 0.0638 | 0.017 | 0.0089 | 0.0069
2021-01-11 | A61923 | B | 22 | AE5120HM | 104 | 39200 | 0.0765 | 0.0232 | 0.059 | 0.1107 | 1669 | 1599 | 1540 | 2933 | 24.6 |  |  | 0 | 선택 | 미정 | 미정 | 미정 | 0 | 0 | 0 | 0 | 0 | 0 | 0.0765 | 0.0664 | 0.0039 | 0.2382 | 42 | 7000 | 1616 | 0.1929 | 0.996 | 0.2285 | 0.0131 | [6 empty] | 1508 | 16 | 17 | 3 | 0.26 | 66 | 19 | 미정 |  | 2021-01-11 16:26 | 1616 |  | 0 | 68 | 30 | 0 | 0 | 0 | 0.2059 | 1.1319 | 0.2811 | 0.0288 | 102800 | 68 | 41 | 155 | 0.0317 | 0.0145 | 0.023 | 0.042 | 0.0197 | 0.0076 | 0.0051 | 0.0133
2021-01-11 | B61401 | B | 18 | SFMN240VS | 103 | 39900 |  | 0.2957 | 0.1649 | 0.214 | 1566 | 1621 | 1521 | 3073 | 2.8 |  |  | 0 | 미정 | 미정 | 미정 | 미정 | 0 | 0 | 0 | 307 | 0 | 0 |  |  |  |  | 42 | 7500 | 1640 | 0.3013 | 0.9963 | 0.2528 | 0.0064 | [6 empty] | 1494 | 18 | 19 | 1 | 0.23 | 70 | 32 | 미정 |  | 2021-01-11 16:46 | 1645 |  | 72 | 0 | 0 | 0 | 0 | 0 | 0.38 | 1.2303 | 0.2887 | 0.0193 | 93000 | 83 | 29 | 159 | 0.0046 | 0.0078 | 0.016 |  | 0.031 | 0.0097 | 0.0087 | 0.037
2021-01-11 | A61924 | B | 15 | AE5120HM | 104 | 38500 | 0.0519 | 0.0303 | 0.0303 | 0.0733 | 1618 | 1618 | 1585 | 2950 | 19.6 |  |  | 0 | 선택 | 미정 | 미정 | 미정 | 0 | 0 | 0 | 0 | 0 | 0 | 0.0519 | 0.084 | 0.0046 | 0.465 | 46 | 6900 | 1625 | 0.1885 | 1.0457 | 0.2139 | 0.0061 | [6 empty] | 1508 | 16 | 16 | 3 | 0.25 | 80 | 32 | 미정 |  | 2021-01-11 17:31 | 1625 |  | 0 | 38 | 82 | 0 | 0 | 0 | 0.2059 | 1.1774 | 0.3045 | 0.0304 | 95550 | 65 | 39 | 150 | 0.0278 | 0.0153 | 0.0254 | 0.048 | 0.0464 | 0.0162 | 0.0085 | 0.012
2021-01-11 | B61402 | B | 30 | SFMN240VS | 103 | 38900 | 0.041 | 0.0667 | 0.0667 | 0.0876 | 1594 | 1594 | 1550 | 3028 |  |  |  | 0 | 미정 | 미정 | 미정 | 미정 | 0 | 0 | 0 | 210 | 0 | 0 | 0.041 | 0.0733 | 0.0038 | 0.1257 | 40 | 6500 | 1650 | 0.2577 | 1.0328 | 0.2381 | 0.0046 | [6 empty] | 1494 | 18 | 19 | 1 | 0.2 | 70 | 28 | 미정 |  | 2021-01-11 17:43 | 1638 |  | 72 | 0 | 0 | 0 | 0 | 0 | 0.38 | 1.2236 | 0.2978 | 0.0206 | 98550 | 72 | 35 | 165 | 0.0044 | 0.0049 | 0.0177 | 0.0358 | 0.0364 | 0.0185 | 0.0159 | 0.0389
2021-01-11 | A61925 | B | 19 | AE5120HM | 103 | 38600 | 0.043 | 0.041 | 0.041 | 0.0833 | 1596 | 1596 | 1523 | 2857 | 22.2 |  |  | 0 | 미정 | 선택 | 미정 | 미정 | 0 | 0 | 0 | 0 | 0 | 0 | 0.043 | 0.0612 | 0.0042 | 0.2683 | 52 | 7500 | 1618 | 0.1728 | 0.974 | 0.2067 | 0.0133 | [6 empty] | 1508 | 16 | 16 | 3 | 0.26 | 76 | 36 | 미정 |  | 2021-01-11 18:38 | 1618 |  | 0 | 20 | 36 | 0 | 0 | 0 | 0.204 | 1.1732 | 0.2998 | 0.0292 | 102800 | 69 | 29 | 136 | 0.029 | 0.0116 | 0.0249 | 0.0405 | 0.0328 | 0.0124 | 0.0069 | 0.0122
2021-01-11 | B61403 | B | 20 | SFMN240VS | 103 | 38300 | 0.0402 | 0.09 | 0.09 | 0.1309 | 1609 | 1609 | 1521 | 2954 |  |  |  | 0 | 미정 | 미정 | 미정 | 미정 | 0 | 0 | 0 | 206 | 0 | 0 | 0.0402 | 0.0457 | 0.0023 | 0.0411 | 42 | 7500 | 1640 | 0.3093 | 1.0273 | 0.2744 | 0.0046 | [6 empty] | 1494 | 18 | 19 | 1 | 0.24 | 71 | 28 | 미정 |  | 2021-01-11 18:43 | 1582 |  | 61 | 0 | 0 | 0 | 0 | 0 | 0.3839 | 1.2516 | 0.3044 | 0.0204 |  | 69 | 33 | 168 | 0.0037 | 0.0052 | 0.0178 | 0.0211 | 0.03 | 0.0096 | 0.0108 | 0.034
2021-01-11 | A61926 | B | 37 | AE5120HM | 104 | 40200 | 0.0393 | 0.0258 | 0.0261 | 0.0457 | 1627 | 1621 | 1550 | 3059 | 1.1 |  |  | 0 | 미정 | 선택 | 미정 | 미정 | 0 | 0 | 0 | 0 | 0 | 0 | 0.0393 | 0.0523 | 0.0033 | 0.1146 | 56 | 5900 | 1628 | 0.1536 | 0.9849 | 0.0908 | 0.0039 | [6 empty] | 1508 | 16 | 17 | 3 | 0.26 | 77 | 41 | 미정 |  | 2021-01-11 19:48 | 1628 |  | 0 | 39 | 69 | 0 | 0 | 0 | 0.2059 | 1.1592 | 0.292 | 0.0282 |  | 70 | 21 | 124 | 0.003 | 0.0145 | 0.0254 | 0.0367 | 0.0778 | 0.0247 | 0.0103 | 0.0126
2021-01-11 | B61404 | B | 32 | SFMN240VS | 103 | 39300 | 0.0744 | 0.0559 | 0.0537 | 0.0946 | 1566 | 1599 | 1561 | 2957 |  |  |  | 0 | 미정 | 미정 | 미정 | 미정 | 0 | 0 | 0 | 205 | 0 | 0 | 0.0744 | 0.1081 | 0.0194 | 0.1123 | 45 | 7500 | 1670 | 0.2664 | 0.9506 | 0.2954 | 0.0046 | [6 empty] | 1494 | 18 | 21 | 1 | 0.27 | 74 | 41 | 미정 |  | 2021-01-11 19:46 | 1656 |  | 199 | 0 | 0 | 0 | 0 | 0 | 0.381 | 1.2485 | 0.2968 | 0.0187 |  | 83 | 17 | 151 | 0.0031 | 0.0058 | 0.0167 | 0.0339 | 0.0236 | 0.0102 | 0.0128 | 0.0359
2021-01-11 | A61927 | B | 22 | AE5120HM | 105 | 40500 | 0.0395 | 0.0239 | 0.0237 | 0.0495 | 1622 | 1622 | 1575 | 2986 | 2.5 |  |  | 0 | 선택 | 미정 | 미정 | 미정 | 0 | 0 | 0 | 0 | 0 | 0 | 0.0395 | 0.0679 | 0.0022 | 0.0012 | 45 | 5600 | 1617 | 0.1616 | 0.9477 | 0.1341 | 0.0036 | [6 empty] | 1508 | 16 | 17 | 3 | 0.26 | 72 | 35 | 미정 |  | 2021-01-11 20:47 | 1617 |  | 0 | 52 | 70 | 0 | 0 | 0 | 0.2046 | 1.158 | 0.2887 | 0.027 |  | 74 | 21 | 115 | 0.0032 | 0.0119 | 0.0246 | 0.0392 | 0.0643 | 0.0448 | 0.0119 | 0.0136
2021-01-11 | B61405 | B | 18 | KST523 | 104 | 41300 | 0.0409 | 0.0675 | 0.1015 | 0.1788 | 1545 | 1590 | 1531 | 3057 |  |  |  | 0 | 미정 | 미정 | 미정 | 미정 | 0 | 0 | 0 | 204 | 0 | 0 | 0.0409 | 0.0591 | 0.0069 | 0.1772 | 42 | 7100 | 1641 | 0.1909 | 1.1135 | 0.2566 | 0.0029 | [6 empty] | 1509 | 13 | 13 | 1 | 0.26 | 71 | 17 | 미정 |  | 2021-01-11 21:10 | 1647 |  | 0 | 57 | 31 | 0 | 0 | 0 | 0.204 | 1.36 | 0.329 | 0.0181 |  | 90 | 36 | 165 | 0.0038 | 0.0034 | 0.0169 | 0.0256 | 0.0319 | 0.0248 | 0.0209 | 0.027
2021-01-11 | A61928 | B | 15 | AE5120HM | 103 | 39500 | 0.0472 | 0.0412 | 0.0412 | 0.1236 | 1578 | 1578 | 1518 | 3088 | 41.6 |  |  | 0 | 선택 | 미정 | 미정 | 미정 | 0 | 0 | 0 | 0 | 0 | 0 | 0.0472 | 0.0596 | 0.003 | 0.1435 | 41 | 6700 | 1610 | 0.1851 | 1.0253 | 0.2479 | 0.0188 | [6 empty] | 1508 | 16 | 17 | 3 | 0.26 | 66 | 33 | 미정 |  | 2021-01-11 21:48 | 1610 |  | 0 | 0 | 0 | 0 | 0 | 0 | 0.2171 | 1.1598 | 0.3044 | 0.0332 | 100600 | 76 | 20 | 114 | 0.0551 | 0.0198 | 0.0276 | 0.0338 | 0.0224 | 0.0068 | 0.0057 | 0.0139
2021-01-11 | B61406 | B | 30 | KST523 | 104 | 39300 | 0.0507 | 0.0366 | 0.0366 | 0.1365 | 1614 | 1614 | 1522 | 2915 |  |  |  | 0 | 미정 | 미정 | 미정 | 미정 | 0 | 0 | 0 | 204 | 0 | 0 | 0.0507 | 0.066 | 0.0035 | 0.1649 | 42 | 6700 | 1643 | 0.1429 | 1.0704 | 0.2687 | 0.0027 | [6 empty] | 1509 | 15 | 14 | 1 | 0.26 | 57 | 11 | 미정 |  | 2021-01-11 22:11 | 1632 |  | 121 | 0 | 35 | 0 | 0 | 0 | 0.1819 | 1.3828 | 0.361 | 0.0187 |  | 79 | 41 | 172 | 0.0031 | 0.0037 | 0.0142 | 0.03 | 0.0321 | 0.0247 | 0.0187 | 0.0273
2021-01-11 | A61929 | B | 19 | AE5120HM | 106 | 40200 | 0.0584 | 0.0361 | 0.0398 | 0.0575 | 1575 | 1606 | 1570 | 2857 | 3.9 |  |  | 0 | 미정 | 미정 | 미정 | 미정 | 0 | 0 | 0 | 0 | 0 | 0 | 0.0584 | 0.07 | 0.0031 | 0.1748 | 40 | 4500 | 1618 | 0.1863 | 1.1816 | 0.2271 | 0.0284 | [6 empty] | 1508 | 16 | 16 | 3 | 0.26 | 69 | 29 | 미정 |  | 2021-01-11 22:55 | 1618 |  | 0 | 0 | 42 | 0 | 0 | 0 | 0.215 | 1.1865 | 0.2955 | 0.0302 | 95650 | 82 | 27 | 119 | 0.0055 | 0.0171 | 0.0251 | 0.0373 | 0.0499 | 0.0226 | 0.0173 | 0.0162
2021-01-11 | B61407 | B | 20 | AE1055LS | 103 | 37200 | 0.0369 | 0.0367 | 0.0367 | 0.22 | 1631 | 1631 | 1521 | 3011 |  |  |  | 0 | 미정 | 미정 | 미정 | 미정 | 0 | 0 | 0 | 206 | 0 | 0 | 0.0369 | 0.0295 | 0.0017 | 0.0773 | 57 | 9200 | 1613 | 0.459 | 0.3805 | 0.1613 | 0.0119 | [6 empty] | 1484 | 25 | 25 | 3 | 0.25 | 106 | 33 | 미정 |  | 2021-01-11 23:23 | 1613 |  | 0 | 18 | 0 | 0 | 0 | 0 | 0.545 | 0.7792 | 0.2555 | 0.0268 | 93800 | 97 | 48 | 215 | 0.0023 | 0.0091 | 0.0227 | 0.0355 | 0.0276 | 0.0252 | 0.0036 | 0.0044
2021-01-11 | A61930 | B | 37 | KST523 | 106 | 41700 | 0.1 | 0.1479 | 0.0727 | 0.0872 | 1566 | 1607 | 1549 | 2936 | 16.9 |  |  | 0 | 미정 | 미정 | 미정 | 미정 | 0 | 0 | 0 | 0 | 0 | 0 | 0.1 | 0.1283 | 0.006 | 0.1462 | 41 | 5700 | 1640 | 0.1414 | 1.1281 | 0.1957 | 0.0092 | [6 empty] | 1509 | 15 | 15 | 1 | 0.27 | 61 | 24 | 미정 |  | 2021-01-12 00:03 | 1623 |  | 66 | 0 | 37 | 0 | 0 | 0 | 0.1801 | 1.3661 | 0.3458 | 0.0221 | 99050 | 78 | 3 | 89 | 0.0209 | 0.0088 | 0.0191 | 0.0447 | 0.0386 | 0.0276 | 0.0137 | 0.0274
2021-01-11 | B61408 | B | 32 | KST523 | 104 | 38200 | 0.0596 | 0.0224 | 0.0308 | 0.0809 | 1625 | 1625 | 1583 | 3066 |  |  |  | 0 | 미정 | 미정 | 미정 | 미정 | 0 | 0 | 0 | 203 | 0 | 0 | 0.0596 | 0.0392 | 0.0033 | 0.4127 | 52 | 6400 | 1671 | 0.1164 | 1.051 | 0.1915 | 0.0029 | [6 empty] | 1509 | 13 | 13 | 1 | 0.33 | 85 | 43 | 미정 |  | 2021-01-12 00:28 | 1656 |  | 87 | 0 | 42 | 0 | 0 | 0 | 0.178 | 1.3605 | 0.3515 | 0.0225 |  | 172 | 35 | 177 | 0.0018 | 0.0059 | 0.0182 | 0.0377 | 0.0498 | 0.0251 | 0.0122 | 0.0288
2021-01-11 | A61931 | B | 22 | AE1055LS | 105 | 40600 | 0.074 | 0.1689 | 0.1689 | 0.2576 | 1576 | 1576 | 1523 | 2736 | 54.3 |  |  | 0 | 미정 | 미정 | 미정 | 미정 | 0 | 0 | 0 | 0 | 0 | 0 | 0.074 | 0.0841 | 0.0025 | 0.4012 | 41 | 6500 | 1589 | 0.3664 | 0.6767 | 0.177 | 0.0381 | [6 empty] | 1484 | 25 | 25 | 3 | 0.25 | 64 | 31 | 미정 |  | 2021-01-12 01:09 | 1589 |  | 0 | 0 | 0 | 0 | 0 | 0 | 0.54 | 0.7673 | 0.2275 | 0.0306 | 102050 | 76 | 16 | 128 | 0.0647 | 0.0116 | 0.025 | 0.0347 | 0.0355 | 0.0177 | 0.0051 | 0.0048
2021-01-11 | B61409 | T | 18 | KTB600 | 103 | 38200 |  | 0.0266 | 0.0266 | 0.0774 | 1602 | 1584 | 1561 | 3093 | 14.6 |  |  | 0 | 미정 | 미정 | 미정 | 미정 | 0 | 0 | 0 | 103 | 0 | 0 |  |  |  |  | 49 | 6800 | 1660 | 0.128 | 0.4996 | 0.1331 | 0.0057 | [6 empty] | 1510 | 10 | 10 | 1 | 0.27 | 100 | 41 | 미정 |  | 2021-01-12 01:25 | 1657 |  | 46 | 0 | 35 | 0 | 0 | 0 | 0.206 | 0.8936 | 0.2043 | 0.0055 | 89250 | 87 | 40 | 165 | 0.0149 | 0.0058 | 0.0046 |  | 0.03 | 0.0098 | 0.0104 | 0.0107
2021-01-11 | A61932 | B | 15 | AE1055LS | 106 | 38600 |  | 0.1356 | 0.1356 | 0.1742 | 1586 | 1586 | 1533 | 2828 | 43.8 |  |  | 0 | 미정 | 미정 | 미정 | 미정 | 0 | 0 | 0 | 0 | 0 | 0 |  |  |  |  | 42 | 5900 | 1598 | 0.4642 | 0.6485 | 0.1794 | 0.0221 | [6 empty] | 1484 | 25 | 26 | 3 | 0.24 | 71 | 32 | 미정 |  | 2021-01-12 02:13 | 1598 |  | 0 | 0 | 21 | 0 | 0 | 0 | 0.554 | 0.7704 | 0.2467 | 0.0306 | 100150 | 69 | 34 | 150 | 0.0537 | 0.0229 | 0.0262 |  | 0.0253 | 0.0074 | 0.0036 | 0.0036
2021-01-11 | B61410 | T | 30 | KTB600 | 104 | 37800 | 0.0455 | 0.0378 | 0.0568 | 0.0766 | 1603 | 1600 | 1550 | 2997 | 11.4 |  |  | 0 | 미정 | 미정 | 미정 | 미정 | 0 | 0 | 0 | 101 | 0 | 0 | 0.0455 | 0.0366 | 0.0018 | 0.0396 | 41 | 5800 | 1640 | 0.1185 | 0.5711 | 0.117 | 0.0038 | [6 empty] | 1510 | 10 | 10 | 1 | 0.3 | 73 | 32 | 미정 |  | 2021-01-12 02:16 | 1630 |  | 53 | 0 | 22 | 0 | 0 | 0 | 0.201 | 0.8996 | 0.2011 | 0.0045 |  | 87 | 54 | 183 | 0.0111 | 0.0049 | 0.0048 | 0.0522 | 0.0563 | 0.0276 | 0.0178 | 0.0165
2021-01-11 | B61411 | T | 19 | KTB600 | 104 | 38800 | 0.0603 | 0.0263 | 0.0315 | 0.0707 | 1581 | 1595 | 1552 | 3215 | 5.4 |  |  | 0 | 미정 | 미정 | 미정 | 미정 | 0 | 0 | 0 | 105 | 0 | 0 | 0.0603 | 0.0641 | 0.0046 | 0.4874 | 42 | 6200 | 1620 | 0.1199 | 0.4865 | 0.1387 | 0.0043 | [6 empty] | 1510 | 10 | 10 | 1 | 0.26 | 69 | 17 | 미정 |  | 2021-01-12 03:29 | 1621 |  | 32 | 0 | 9 | 0 | 0 | 0 | 0.201 | 0.9161 | 0.2194 | 0.0061 | 95450 | 58.1 | 46 | 165 | 0.0053 | 0.0064 | 0.0055 | 0.0438 | 0.0277 | 0.01 | 0.0098 | 0.0111
2021-01-11 | A61933 | B | 37 | AE1055LS | 106 | 40600 | 0.0529 | 0.1153 | 0.0623 | 0.2059 | 1549 | 1605 | 1547 | 2872 | 20.8 |  |  | 0 | 선택 | 미정 | 미정 | 미정 | 0 | 0 | 0 | 0 | 0 | 0 | 0.0529 | 0.0558 | 0.0026 | 0.0973 | 40 | 5100 | 1594 | 0.4442 | 0.652 | 0.2271 | 0.0254 | [6 empty] | 1484 | 25 | 25 | 3 | 0.24 | 64 | 33 | 미정 |  | 2021-01-12 03:29 | 1594 |  | 0 | 0 | 0 | 0 | 0 | 0 | 0.552 | 0.7653 | 0.2558 | 0.0274 | 102050 | 70 | 20 | 117 | 0.0254 | 0.0239 | 0.0227 | 0.0261 | 0.0236 | 0.0078 | 0.0042 | 0.0046
2021-01-11 | B61412 | T | 20 | KTB600 | 103 | 37800 | 0.0517 | 0.0867 | 0.0867 | 0.1041 | 1599 | 1599 | 1551 | 3097 | 18.8 |  |  | 0 | 미정 | 미정 | 미정 | 미정 | 0 | 0 | 0 | 102 | 0 | 0 | 0.0517 | 0.0574 | 0.0032 | 0.0028 | 42 | 5900 | 1632 | 0.1456 | 0.5005 | 0.1394 | 0.0078 | [6 empty] | 1510 | 10 | 10 | 1 | 0.27 | 75 | 26 | 미정 |  | 2021-01-12 04:26 | 1619 |  | 31 | 0 | 0 | 0 | 0 | 0 | 0.206 | 0.908 | 0.2068 | 0.0073 | 94250 |  | 45 | 167 | 0.019 | 0.0083 | 0.0065 | 0.0414 | 0.0248 | 0.0094 | 0.0089 | 0.0096
2021-01-11 | A61934 | B | 32 | AE1055LS | 103 | 39400 | 0.0623 | 0.1642 | 0.1642 | 0.186 | 1581 | 1581 | 1534 | 2849 | 42.8 |  |  | 0 | 선택 | 미정 | 미정 | 미정 | 0 | 0 | 0 | 0 | 0 | 0 | 0.0623 | 0.084 | 0.0031 | 0.2307 | 40 | 5100 | 1603 | 0.4713 | 0.6666 | 0.1766 | 0.0145 | [6 empty] | 1484 | 25 | 25 | 3 | 0.25 | 76 | 34 | 미정 |  | 2021-01-12 04:31 | 1603 |  | 0 | 29 | 20 | 0 | 0 | 0 | 0.563 | 0.7616 | 0.2586 | 0.0227 | 101750 | 80 | 16 | 112 | 0.0524 | 0.0192 | 0.0272 | 0.0397 | 0.0204 | 0.0084 | 0.0042 | 0.0053
2021-01-11 | B61413 | I | 18 | SCM440I | 99 | 37200 | 0.0862 | 0 | 0.1318 | 0.1387 | 9999 | 1599 | 1582 | 3002 | 16.9 |  |  | 0 | 미정 | 미정 | 미정 | 미정 | 0 | 0 | 0 | 104 | 0 | 0 | 0.0862 | 0.0871 | 0.0067 | 0.2012 | 40 | 7100 | 1672 | 0.3345 | 0.421 | 0.1615 | 0.0067 | [6 empty] | 1495 | 20 | 26 | 1 | 0.31 | 85 | 0 | 미정 |  | 2021-01-12 05:22 | 1669 |  | 32 | 0 | 0 | 0 | 0 | 0 | 0.405 | 0.6996 | 0.2402 | 0.0065 | 92800 | 1097 | 21 | 141 | 0.0178 | 0.0082 | 0.0065 | 0.0578 | 0.0198 | 0.0098 | 0.0113 | 0.0138
2021-01-11 | A61935 | B | 22 | AE1055LS | 104 | 38500 | 0.0498 | 0.2378 | 0.2378 | 0.2835 | 1591 | 1591 | 1532 | 2882 | 44.4 |  |  | 0 | 선택 | 미정 | 미정 | 미정 | 0 | 0 | 0 | 0 | 0 | 0 | 0.0498 | 0.0619 | 0.0017 | 0.0092 | 40 | 5300 | 1589 | 0.4541 | 0.6475 | 0.1782 | 0.0302 | [6 empty] | 1484 | 25 | 25 | 3 | 0.24 | 56 | 27 | 미정 |  | 2021-01-12 05:31 | 1589 |  | 0 | 23 | 14 | 0 | 0 | 0 | 0.544 | 0.7676 | 0.2374 | 0.0309 | 103550 | 81 | 24 | 129 | 0.0521 | 0.0213 | 0.0256 | 0.0411 | 0.0245 | 0.0114 | 0.0044 | 0.0048
2021-01-11 | B61414 | T | 30 | SCR440HF | 104 | 38100 | 0.0714 | 0.0253 | 0.072 | 0.1278 | 1614 | 1579 | 1560 | 3037 | 30.9 |  |  | 0 | 미정 | 미정 | 미정 | 미정 | 0 | 0 | 0 | 102 | 0 | 0 | 0.0714 | 0.0451 | 0.0083 | 0.5979 | 45 | 7500 | 1651 | 0.3379 | 0.6095 | 0.188 | 0.0099 | [6 empty] | 1495 | 10 | 10 | 1 | 0.31 | 91 | 44 | 해제 |  | 2021-01-12 06:29 | 1641 |  | 0 | 0 | 0 | 0 | 0 | 0 | 0.392 | 0.8136 | 0.2435 | 0.0119 | 97550 | 175 | 25 | 166 | 0.0332 | 0.0105 | 0.0102 | 0.0467 | 0.0361 | 0.0084 | 0.0074 | 0.0118
2021-01-12 | A61936 | B | 15 | AE1055LS | 104 | 39000 | 0.059 | 0.1997 | 0.1997 | 0.23 | 1613 | 1613 | 1544 | 3256 | 37.2 |  |  | 0 | 선택 | 미정 | 미정 | 미정 | 0 | 0 | 0 | 0 | 0 | 0 | 0.059 | 0.0771 | 0.0024 | 0.2169 | 40 | 5100 | 1592 | 0.4657 | 0.6282 | 0.1969 | 0.0216 | [6 empty] | 1484 | 25 | 25 | 3 | 0.28 | 68 | 28 | 미정 |  | 2021-01-12 06:43 | 1592 |  | 0 | 13 | 25 | 0 | 0 | 0 | 0.559 | 0.768 | 0.231 | 0.0258 | 101000 | 89 | 22 | 123 | 0.0448 | 0.0188 | 0.0239 | 0.0445 | 0.0195 | 0.0059 | 0.004 | 0.005
2021-01-12 | B61415 | T | 19 | SCR440HF | 103 | 39100 | 0.074 | 0.0306 | 0.0776 | 0.1373 | 1592 | 1575 | 1520 | 2954 | 25.5 |  |  | 0 | 미정 | 미정 | 미정 | 미정 | 0 | 0 | 0 | 0 | 0 | 0 | 0.074 | 0.0474 | 0.0027 | 0.7175 | 49 | 7100 | 1631 | 0.3049 | 0.6606 | 0.1403 | 0.0084 | [6 empty] | 1495 | 10 | 11 | 1 | 0.35 | 84 | 45 | 해제 |  | 2021-01-12 07:46 | 1621 |  | 33 | 0 | 32 | 0 | 0 | 0 | 0.3874 | 0.8104 | 0.2509 | 0.0132 | 99200 |  | 42 | 173 | 0.0285 | 0.0088 | 0.0117 | 0.0479 | 0.0635 | 0.0132 | 0.0098 | 0.0117
2021-01-12 | A61937 | B | 37 | AE1055LS | 104 | 38000 | 0.0543 | 0.2438 | 0.2438 | 0.2396 | 1599 | 1599 | 1532 | 3193 | 33.1 |  |  | 0 | 선택 | 미정 | 미정 | 미정 | 0 | 0 | 0 | 0 | 0 | 0 | 0.0543 | 0.0439 | 0.0021 | 0.3257 | 40 | 5000 | 1603 | 0.5162 | 0.618 | 0.1971 | 0.0177 | [6 empty] | 1484 | 25 | 25 | 3 | 0.25 | 74 | 31 | 미정 |  | 2021-01-12 07:54 | 1603 |  | 0 | 24 | 14 | 0 | 0 | 0 | 0.5478 | 0.7762 | 0.2366 | 0.0272 | 98000 | 83 | 30 | 139 | 0.042 | 0.0158 | 0.0219 | 0.0439 | 0.0121 | 0.0033 | 0.0037 | 0.0061
2021-01-12 | B61416 | T | 20 | SCR440HF | 105 | 38700 | 0.0666 | 0.0306 | 0.1003 | 0.148 | 1639 | 1575 | 1531 | 2997 | 20.8 |  |  | 0 | 미정 | 미정 | 미정 | 미정 | 0 | 0 | 0 | 0 | 0 | 0 | 0.0666 | 0.0513 | 0.0028 | 0.1264 | 41 | 6800 | 1611 | 0.3255 | 0.6969 | 0.1166 | 0.0047 | [6 empty] | 1495 | 10 | 10 | 1 | 0.27 | 69 | 29 | 미정 |  | 2021-01-12 08:40 | 1608 |  | 21 | 0 | 23 | 0 | 0 | 0 | 0.3841 | 0.8263 | 0.2569 | 0.0123 | 97650 |  | 29 | 165 | 0.0248 | 0.0076 | 0.0105 | 0.0443 | 0.0628 | 0.0123 | 0.0072 | 0.0114
2021-01-12 | A61938 | B | 32 | AE1055LS | 104 | 39900 | 0.0573 | 0.2412 | 0.126 | 0.1803 | 1536 | 1575 | 1523 | 3038 | 50.5 |  |  | 0 | 선택 | 미정 | 미정 | 미정 | 0 | 0 | 0 | 0 | 0 | 0 | 0.0573 | 0.0543 | 0.0019 | 0.2373 | 40 | 5500 | 1601 | 0.4874 | 0.6231 | 0.2047 | 0.0182 | [6 empty] | 1484 | 25 | 25 | 3 | 0.25 | 73 | 37 | 미정 |  | 2021-01-12 09:16 | 1601 |  | 0 | 27 | 10 | 0 | 0 | 0 | 0.549 | 0.7727 | 0.2459 | 0.029 | 102500 | 68 | 21 | 120 | 0.0585 | 0.0192 | 0.025 | 0.0405 | 0.0153 | 0.0034 | 0.0032 | 0.0038
2021-01-12 | B61417 | T | 29 | SCR440HF | 104 | 38700 | 0.0695 | 0.0313 | 0.1118 | 0.12 | 1618 | 1601 | 1551 | 3064 | 18.1 |  |  | 0 | 미정 | 미정 | 미정 | 미정 | 0 | 0 | 0 | 55 | 0 | 0 | 0.0695 | 0.0537 | 0.0035 | 0.309 | 49 | 8100 | 1632 | 0.2827 | 0.6123 | 0.2213 | 0.0078 | [6 empty] | 1495 | 10 | 11 | 1 | 0.32 | 88 | 27 | 해제 |  | 2021-01-12 09:47 | 1639 |  | 0 | 0 | 0 | 0 | 0 | 0 | 0.3857 | 0.805 | 0.2467 | 0.0133 | 98800 |  | 47 | 188 | 0.021 | 0.0095 | 0.0118 | 0.0546 | 0.0151 | 0.005 | 0.0062 | 0.0124
2021-01-12 | A61939 | B | 22 | AE1055LS | 103 | 39800 | 0.0695 | 0.1487 | 0.1487 | 0.2034 | 1607 | 1607 | 1539 | 2926 | 33.8 |  |  | 0 | 선택 | 미정 | 미정 | 미정 | 0 | 0 | 0 | 0 | 0 | 0 | 0.0695 | 0.0828 | 0.0041 | 0.2093 | 40 | 5200 | 1579 | 0.4635 | 0.6074 | 0.2002 | 0.0319 | [6 empty] | 1484 | 25 | 25 | 3 | 0.24 | 58 | 28 | 미정 |  | 2021-01-12 10:30 | 1579 |  | 0 | 19 | 9 | 0 | 0 | 0 | 0.5465 | 0.7768 | 0.2389 | 0.0284 |  | 68 | 12 | 96 | 0.0416 | 0.019 | 0.0231 | 0.0402 | 0.0211 | 0.0079 | 0.0033 | 0.004
2021-01-12 | B61418 | B | 30 | AE1055LS | 106 | 39000 | 0.0544 | 0.0252 | 0.1058 | 0.1354 | 1648 | 1587 | 1540 | 3034 | 26.3 |  |  | 0 | 미정 | 미정 | 미정 | 미정 | 0 | 0 | 0 | 55 | 0 | 0 | 0.0544 | 0.0425 | 0.0035 | 0.1987 | 64 | 6100 | 1531 | 0.4314 | 0.6247 | 0.2071 | 0.0151 | [6 empty] | 1484 | 25 | 25 | 3 | 0.25 | 110 | 41 | 미정 |  | 2021-01-12 11:04 | 0 |  | 0 | 19 | 0 | 0 | 0 | 0 | 0.55 | 0.7789 | 0.2521 | 0.0332 |  | 81 | 34 | 166 | 0.0407 | 0.0158 | 0.0263 | 0.0437 | 0.0296 | 0.0035 | 0.0031 | 0.0036
2021-01-12 | A61940 | B | 15 | AE1055LS | 103 | 39300 |  | 0.0846 | 0.0846 | 0.1285 | 1584 | 1584 | 1528 | 2863 | 42.3 |  |  | 0 | 선택 | 미정 | 미정 | 미정 | 0 | 0 | 0 | 0 | 0 | 0 |  |  |  |  | 50 | 6300 | 1610 | 0.4859 | 0.6089 | 0.2181 | 0.027 | 0.185 | 52.633 | 29.438 | 6.351 | 8.287 | 1.787 | 1484 | 25 | 25 | 3 | 0.24 | 68 | 35 | 미정 |  | 2021-01-12 11:42 | 1587 |  | 0 | 0 | 10 | 0 | 0 | 0 | 0.574 | 0.7624 | 0.2228 | 0.0257 | 95200 | 65 | 34 | 188 | 0.0538 | 0.017 | 0.0244 |  | 0.0178 | 0.0054 | 0.0032 | 0.0049
2021-01-12 | B61419 | I | 19 | SM55CI | 105 | 39000 |  | 0.0871 | 0.0871 | 0.1599 | 1566 | 1530 | 1603 | 2854 | 37.1 |  |  | 0 | 미정 | 미정 | 미정 | 미정 | 0 | 0 | 0 | 152 | 0 | 0 |  |  |  |  | 64 | 8800 | 1652 | 0.291 | 0.5659 | 0.1882 | 0.0124 | [6 empty] | 1487 | 20 | 25 | 1 | 0.31 | 97 | 0 | 미정 |  | 2021-01-12 12:12 | 1650 |  | 11 | 0 | 0 | 0 | 0 | 0 | 0.517 | 0.6998 | 0.2519 | 0.0088 | 99900 | 955 | 26 | 192 | 0.0379 | 0.0129 | 0.0085 |  | 0.0548 | 0.0113 | 0.0069 | 0.0058
2021-01-12 | A61941 | B | 37 | AE1055LS | 104 | 41700 | 0.0521 | 0.1511 | 0.16 | 0.1619 | 1521 | 1565 | 1521 | 2848 | 36.1 |  |  | 0 | 미정 | 미정 | 미정 | 미정 | 0 | 0 | 0 | 0 | 0 | 0 | 0.0521 | 0.0805 | 0.0047 | 0.1328 | 48 | 5700 | 1613 | 0.4256 | 0.6534 | 0.2063 | 0.0152 | 0.138 | 51.097 | 29.101 | 7.731 | 6.609 | 1.755 | 1484 | 25 | 25 | 3 | 0.24 | 75 | 29 | 미정 |  | 2021-01-12 12:53 | 1613 |  | 0 | 19 | 0 | 0 | 0 | 0 | 0.5521 | 0.7755 | 0.2443 | 0.0331 |  | 65 | 50 | 187 | 0.0459 | 0.0183 | 0.0276 | 0.036 | 0.0206 | 0.0053 | 0.0045 | 0.0047
2021-01-12 | B61420 | B | 20 | AE15B35C | 103 | 38700 | 0.0383 | 0.0217 | 0.0801 | 0.0921 | 1640 | 1602 | 1560 | 3108 | 33.1 |  |  | 0 | 미정 | 미정 | 미정 | 미정 | 0 | 0 | 0 | 0 | 0 | 0 | 0.0383 | 0.0457 | 0.0066 | 0.006 | 51 | 8900 | 1681 | 0.2573 | 0.9536 | 0.1923 | 0.0116 | [6 empty] | 1498 | 15 | 21 | 1 | 0.33 | 93 | 52 | 미정 |  | 2021-01-12 13:14 | 1683 |  | 42 | 0 | 0 | 0 | 0 | 0 | 0.335 | 1.1449 | 0.255 | 0.0277 | 96100 | 74 | 13 | 147 | 0.0517 | 0.0155 | 0.0263 | 0.032 | 0.047 | 0.0103 | 0.0048 | 0.0044
2021-01-12 | A61942 | B | 32 | AE1055LS | 104 | 38700 | 0.0429 | 0.043 | 0.043 | 0.2129 | 1611 | 1611 | 1528 | 2865 | 44.6 |  |  | 0 | 선택 | 미정 | 미정 | 미정 | 0 | 0 | 0 | 0 | 0 | 0 | 0.0429 | 0.064 | 0.0029 | 0.1807 | 52 | 5700 | 1599 | 0.4824 | 0.6104 | 0.2214 | 0.0233 | 0.212 | 53.032 | 28.061 | 6.954 | 7.626 | 1.889 | 1484 | 25 | 25 | 3 | 0.23 | 79 | 38 | 미정 |  | 2021-01-12 14:01 | 1599 |  | 0 | 29 | 15 | 0 | 0 | 0 | 0.557 | 0.7779 | 0.2355 | 0.03 |  | 68 | 39 | 166 | 0.0522 | 0.0135 | 0.0245 | 0.0312 | 0.0122 | 0.0036 | 0.0031 | 0.0037
2021-01-12 | B61421 | B | 29 | AE15B35C | 105 | 40700 | 0.0641 | 0.0243 | 0.0693 | 0.1204 | 1580 | 1577 | 1513 | 3018 | 19.9 |  |  | 0 | 미정 | 선택 | 미정 | 미정 | 0 | 0 | 0 | 0 | 0 | 0 | 0.0641 | 0.0593 | 0.003 | 0.15 | 41 | 6300 | 1631 | 0.2457 | 0.8059 | 0.2422 | 0.0197 | [6 empty] | 1498 | 15 | 16 | 1 | 0.24 | 58 | 22 | 미정 |  | 2021-01-12 14:23 | 1614 |  | 62 | 0 | 0 | 0 | 0 | 0 | 0.3199 | 1.1736 | 0.2586 | 0.0367 | 95650 | 72 | 39 | 161 | 0.0322 | 0.0159 | 0.0311 | 0.0447 | 0.0238 | 0.0033 | 0.0037 | 0.0039
2021-01-12 | A61943 | B | 22 | SEAH-BQ2 | 104 | 39800 | 0.0536 | 0.2261 | 0.2261 | 0.2493 | 1571 | 1571 | 1533 | 2956 | 48.7 |  |  | 0 | 미정 | 선택 | 미정 | 미정 | 0 | 0 | 0 | 0 | 0 | 0 | 0.0536 | 0.0821 | 0.004 | 0.1758 | 48 | 6600 | 1594 | 0.5008 | 0.6927 | 0.2335 | 0.0144 | 0.201 | 49.053 | 31.59 | 6.982 | 7.025 | 1.552 | 1485 | 30 | 30 | 3 | 0.23 | 70 | 34 | 미정 |  | 2021-01-12 15:03 | 1594 |  | 0 | 25 | 0 | 0 | 0 | 0 | 0.5441 | 0.8396 | 0.2487 | 0.0285 |  | 72 | 26 | 146 | 0.0595 | 0.0116 | 0.0224 | 0.0297 | 0.0185 | 0.0042 | 0.0047 | 0.0052
2021-01-12 | B61422 | B | 30 | AE15B35C | 103 | 39300 | 0.0763 | 0.0515 | 0.0515 | 0.1882 | 1557 | 1557 | 1511 | 2989 | 43.4 |  |  | 0 | 미정 | 선택 | 미정 | 미정 | 0 | 0 | 0 | 103 | 0 | 0 | 0.0763 | 0.0845 | 0.0051 | 0.148 | 44 | 7400 | 1623 | 0.2621 | 0.9204 | 0.171 | 0.0204 | [6 empty] | 1498 | 15 | 19 | 1 | 0.29 | 58 | 25 | 미정 |  | 2021-01-12 15:26 | 1626 |  | 86 | 0 | 0 | 0 | 0 | 0 | 0.3284 | 1.1592 | 0.244 | 0.0214 | 104400 | 76 | 31 | 155 | 0.0651 | 0.0143 | 0.0292 | 0.0482 | 0.0261 | 0.0059 | 0.0056 | 0.0052
2021-01-12 | B61423 | B | 15 | AE15B35C | 103 | 37700 | 0.0771 | 0.0435 | 0.0435 | 0.1715 | 1592 | 1592 | 1522 | 3047 | 38.6 |  |  | 0 | 미정 | 선택 | 미정 | 미정 | 0 | 0 | 0 | 109 | 0 | 0 | 0.0771 | 0.1015 | 0.0108 | 0.1156 | 44 | 7000 | 1621 | 0.2734 | 0.9073 | 0.2128 | 0.0218 | [6 empty] | 1498 | 15 | 16 | 1 | 0.29 | 63 | 25 | 미정 |  | 2021-01-12 16:25 | 1621 |  | 71 | 0 | 0 | 0 | 0 | 0 | 0.3319 | 1.1556 | 0.2256 | 0.0247 |  | 72 | 37 | 169 | 0.0617 | 0.016 | 0.0307 | 0.0469 | 0.0248 | 0.0042 | 0.0045 | 0.0042
2021-01-12 | A61944 | B | 19 | SEAH-BQ2 | 106 | 41700 | 0.0311 | 0.138 | 0.1567 | 0.2621 | 1589 | 1620 | 1549 | 3227 | 53.7 |  |  | 0 | 미정 | 미정 | 미정 | 미정 | 0 | 0 | 0 | 0 | 0 | 0 | 0.0311 | 0.0822 | 0.0036 | 0.0843 | 40 | 4900 | 1601 | 0.4939 | 0.7033 | 0.2262 | 0.0226 | 0.153 | 46.957 | 33.501 | 6.93 | 6.776 | 1.402 | 1485 | 30 | 30 | 3 | 0.23 | 73 | 36 | 미정 |  | 2021-01-12 16:20 | 1601 |  | 0 | 9 | 0 | 0 | 0 | 0 | 0.5456 | 0.8362 | 0.2614 | 0.0268 | 100800 | 88 | 20 | 113 | 0.0616 | 0.0218 | 0.0211 | 0.0228 | 0.016 | 0.0079 | 0.0066 | 0.0073
2021-01-12 | B61424 | B | 20 | AE15B35C | 103 | 37200 | 0.0762 | 0.0588 | 0.0588 | 0.1649 | 1594 | 1594 | 1540 | 3007 | 46.3 |  |  | 0 | 선택 | 미정 | 미정 | 미정 | 0 | 0 | 0 | 105 | 0 | 0 | 0.0762 | 0.0586 | 0.0046 | 0.146 | 38 | 6500 | 1620 | 0.2658 | 0.884 | 0.1946 | 0.0343 | [6 empty] | 1498 | 15 | 16 | 1 | 0.28 | 70 | 35 | 미정 |  | 2021-01-12 17:27 | 1625 |  | 95 | 0 | 0 | 0 | 0 | 0 | 0.3324 | 1.1553 | 0.2291 | 0.0301 |  | 86 | 36 | 163 | 0.0678 | 0.0231 | 0.0266 | 0.0447 | 0.0255 | 0.007 | 0.0055 | 0.0052
2021-01-12 | A61945 | B | 37 | SEAH-BQ2 | 105 | 41000 | 0.0589 | 0.058 | 0.1565 | 0.2115 | 1621 | 1622 | 1559 | 3061 | 60.8 |  |  | 0 | 미정 | 미정 | 미정 | 미정 | 0 | 0 | 0 | 0 | 0 | 0 | 0.0589 | 0.09 | 0.0031 | 0.164 | 40 | 4300 | 1598 | 0.4725 | 0.692 | 0.234 | 0.0277 | 0.183 | 46.215 | 30.941 | 6.384 | 7.239 | 1.494 | 1485 | 30 | 30 | 3 | 0.23 | 65 | 27 | 미정 |  | 2021-01-12 17:30 | 1598 |  | 0 | 0 | 0 | 0 | 0 | 0 | 0.541 | 0.8348 | 0.2491 | 0.0315 | 99000 | 86 | 22 | 123 | 0.0711 | 0.0205 | 0.0238 | 0.0215 | 0.0196 | 0.0082 | 0.0067 | 0.0061
2021-01-12 | B61425 | B | 29 | SM45CB | 104 | 37800 | 0.0607 | 0.0681 | 0.0681 | 0.1773 | 1572 | 1572 | 1511 | 3003 | 35.3 |  |  | 0 | 미정 | 미정 | 미정 | 미정 | 0 | 0 | 0 | 110 | 0 | 0 | 0.0607 | 0.0661 | 0.0034 | 0.1762 | 37 | 6000 | 1630 | 0.3724 | 0.5125 | 0.1945 | 0.0104 | [6 empty] | 1493 | 14 | 15 | 1 | 0.23 | 81 | 23 | 미정 |  | 2021-01-12 18:25 | 1626 |  | 0 | 0 | 0 | 0 | 0 | 0 | 0.439 | 0.6656 | 0.1937 | 0.0196 |  | 79 | 70 | 221 | 0.0184 | 0.01 | 0.0177 | 0.0439 | 0.0525 | 0.0114 | 0.0097 | 0.0078
2021-01-12 | A61946 | B | 32 | SEAH-BQ2 | 106 | 41600 | 0.0457 | 0.0952 | 0.1448 | 0.2044 | 1640 | 1634 | 1560 | 3028 | 44.4 |  |  | 0 | 선택 | 미정 | 미정 | 미정 | 0 | 0 | 0 | 0 | 0 | 0 | 0.0457 | 0.0507 | 0.0034 | 0.1953 | 43 | 4500 | 1605 | 0.5155 | 0.7186 | 0.2475 | 0.0256 | 0.265 | 45.939 | 33.662 | 6.62 | 6.939 | 1.364 | 1485 | 30 | 24 | 3 | 0.25 | 60 | 29 | 미정 |  | 2021-01-12 18:47 | 1605 |  | 0 | 0 | 0 | 0 | 0 | 0 | 0.532 | 0.8327 | 0.2475 | 0.0268 |  | 75 | 9 | 112 | 0.0501 | 0.0164 | 0.0203 | 0.0203 | 0.0136 | 0.008 | 0.0058 | 0.0065
2021-01-12 | A61947 | B | 22 | SEAH-BQ2 | 105 | 40700 | 0.1249 | 0.1539 | 0.1539 | 0.2417 | 1612 | 1612 | 1540 | 3058 | 49.1 |  |  | 0 | 선택 | 미정 | 미정 | 미정 | 0 | 0 | 0 | 0 | 0 | 0 | 0.1249 | 0.0928 | 0.0037 | 0.0012 | 41 | 5100 | 1596 | 0.511 | 0.7188 | 0.2476 | 0.0178 | 0.209 | 46.961 | 32.917 | 6.608 | 7.106 | 1.426 | 1485 | 30 | 30 | 3 | 0.24 | 67 | 29 | 미정 |  | 2021-01-12 19:44 | 1596 |  | 0 | 18 | 6 | 0 | 0 | 0 | 0.5421 | 0.8353 | 0.2578 | 0.0294 | 100250 | 74 | 26 | 132 | 0.0566 | 0.0143 | 0.0237 | 0.0327 | 0.0146 | 0.0051 | 0.005 | 0.005
2021-01-12 | B61426 | B | 30 | SM45CB | 103 | 40500 | 0.1 | 0.1074 | 0.1074 | 0.1275 | 1590 | 1590 | 1540 | 3163 | 24.1 |  |  | 0 | 미정 | 미정 | 미정 | 미정 | 0 | 0 | 0 | 100 | 0 | 0 | 0.1 | 0.0787 | 0.0045 | 0.2167 | 42 | 5400 | 1621 | 0.3597 | 0.5126 | 0.14 | 0.0054 | [6 empty] | 1493 | 14 | 15 | 1 | 0.3 | 112 | 24 | 미정 |  | 2021-01-12 19:50 | 1605 |  | 0 | 0 | 7 | 0 | 0 | 0 | 0.4486 | 0.6652 | 0.1813 | 0.0108 | 90750 | 62 | 43 | 169 | 0.0133 | 0.0062 | 0.0101 | 0.0563 | 0.0477 | 0.0165 | 0.0096 | 0.0068
2021-01-12 | B61427 | B | 15 | SM45CB | 103 | 40300 | 0.0791 | 0.1734 | 0.1266 | 0.1468 | 1531 | 1570 | 1542 | 3062 | 17.6 |  |  | 0 | 미정 | 미정 | 미정 | 미정 | 0 | 0 | 0 | 105 | 0 | 0 | 0.0791 | 0.0794 | 0.0085 | 0.1 | 40 | 6200 | 1611 | 0.3951 | 0.5234 | 0.1706 | 0.0061 | [6 empty] | 1493 | 14 | 20 | 1 | 0.32 | 63 | 29 | 미정 |  | 2021-01-12 20:52 | 1613 |  | 0 | 0 | 0 | 0 | 0 | 0 | 0.4495 | 0.652 | 0.1911 | 0.0107 | 92850 | 67 | 25 | 142 | 0.0096 | 0.0069 | 0.0101 | 0.0447 | 0.0289 | 0.0074 | 0.0049 | 0.0046
2021-01-12 | A61948 | B | 19 | SEAH-BQ2 | 103 | 40500 | 0.1706 | 0.0508 | 0.1176 | 0.2203 | 1668 | 1651 | 1574 | 3131 | 47.5 |  |  | 0 | 선택 | 미정 | 미정 | 미정 | 0 | 0 | 0 | 0 | 0 | 0 | 0.1706 | 0.1151 | 0.0043 | 0.0163 | 43 | 4100 | 1598 | 0.499 | 0.7031 | 0.2456 | 0.0275 | 0.151 | 46.507 | 32.44 | 5.77 | 8.06 | 1.433 | 1485 | 30 | 30 | 3 | 0.23 | 63 | 29 | 미정 |  | 2021-01-12 20:59 | 1598 |  | 0 | 21 | 12 | 0 | 0 | 0 | 0.5531 | 0.8431 | 0.2585 | 0.0287 |  | 91 | 22 | 120 | 0.0527 | 0.0246 | 0.025 | 0.03 | 0.0149 | 0.0076 | 0.0057 | 0.0058
2021-01-12 | B61428 | B | 20 | SM45CB | 103 | 38600 | 0.2022 | 0.1129 | 0.1129 | 0.1265 | 1617 | 1617 | 1553 | 3046 | 24.1 |  |  | 0 | 미정 | 미정 | 미정 | 미정 | 0 | 0 | 0 | 99 | 0 | 0 | 0.2022 | 0.1099 | 0.0073 | 0.0901 | 40 | 5500 | 1620 | 0.343 | 0.5861 | 0.1489 | 0.0057 | [6 empty] | 1493 | 14 | 12 | 1 | 0.3 | 77 | 36 | 미정 |  | 2021-01-12 21:52 | 1618 |  | 30 | 0 | 0 | 0 | 0 | 0 | 0.451 | 0.6676 | 0.1927 | 0.0129 | 92100 | 68 | 41 | 156 | 0.0124 | 0.0061 | 0.0141 | 0.0824 | 0.0705 | 0.0209 | 0.0118 | 0.0088
2021-01-12 | A61949 | B | 37 | DCK45M2 | 105 | 39700 | 0.0454 |  |  | 0.1702 |  | 1620 | 1560 | 2970 | 38.5 |  |  | 0 | 선택 | 미정 | 미정 | 미정 | 0 | 0 | 0 | 0 | 0 | 0 | 0.0454 | 0.0686 | 0.0062 | 0.1936 | 42 | 6000 | 1633 | 0.3938 | 0.5824 | 0.1743 | 0.0188 | [6 empty] | 1491 | 15 | 20 | 3 | 0.27 | 92 | 32 | 미정 |  | 2021-01-12 21:58 | 1632 |  | 0 | 31 | 0 | 0 | 0 | 0 | 0.456 | 0.739 | 0.243 | 0.0254 |  | 98 | 47 | 175 | 0.0461 | 0.0222 | 0.0223 | 0.0284 | 0.0187 | 0.0084 | 0.0053 | 0.0138
2021-01-12 | B61429 | B | 32 | SM45CB | 103 | 37700 | 0.1242 | 0.0411 | 0.0411 | 0.1466 | 1610 | 1610 | 1510 | 3049 | 26.6 |  |  | 0 | 미정 | 미정 | 미정 | 미정 | 0 | 0 | 0 | 106 | 0 | 0 | 0.1242 | 0.0896 | 0.0105 | 0.4976 | 42 | 7200 | 1610 | 0.3541 | 0.4151 | 0.1576 | 0.0072 | [6 empty] | 1493 | 14 | 13 | 1 | 0.32 | 67 | 34 | 미정 |  | 2021-01-12 22:58 | 1617 |  | 31 | 0 | 0 | 0 | 0 | 0 | 0.4532 | 0.6592 | 0.19 | 0.0085 | 89400 | 71 | 28 | 136 | 0.0147 | 0.0066 | 0.013 | 0.0787 | 0.0842 | 0.0226 | 0.0081 | 0.0056
2021-01-12 | A61950 | B | 29 | DCK45M2 | 105 | 37900 | 0.0651 | 0.1059 | 0.1059 | 0.1462 | 1604 | 1604 | 1538 | 3033 | 41.1 |  |  | 0 | 선택 | 미정 | 미정 | 미정 | 0 | 0 | 0 | 0 | 0 | 0 | 0.0651 | 0.0537 | 0.0029 | 0.1487 | 43 | 5200 | 1595 | 0.3232 | 0.6006 | 0.1926 | 0.0201 | [6 empty] | 1491 | 15 | 15 | 3 | 0.27 | 70 | 28 | 미정 |  | 2021-01-12 23:02 | 1605 |  | 0 | 45 | 0 | 0 | 0 | 0 | 0.456 | 0.7296 | 0.24 | 0.0263 | 101950 | 73 | 41 | 171 | 0.05 | 0.0189 | 0.0239 | 0.0365 | 0.0187 | 0.0071 | 0.0043 | 0.0143
2021-01-12 | B61430 | B | 30 | SM45CB | 103 | 39300 | 0.0821 | 0.0502 | 0.0502 | 0.2089 | 1620 | 1620 | 1530 | 3061 |  |  |  | 0 | 미정 | 미정 | 미정 | 미정 | 0 | 0 | 0 | 203 | 0 | 0 | 0.0821 | 0.0552 | 0.0072 | 0.2317 | 41 | 5400 | 1600 | 0.377 | 0.4909 | 0.1728 | 0.0044 | [6 empty] | 1493 | 14 | 14 | 1 | 0.31 | 63 | 25 | 미정 |  | 2021-01-13 00:01 | 1606 |  | 31 | 0 | 0 | 0 | 0 | 0 | 0.4631 | 0.6742 | 0.1857 | 0.0087 | 90200 | 70 | 31 | 137 | 0.0036 | 0.0052 | 0.0141 | 0.06 | 0.0356 | 0.008 | 0.0058 | 0.0059
2021-01-12 | A61951 | B | 22 | DCK45M2 | 105 | 38900 | 0.0528 | 0.0438 | 0.0438 | 0.0784 | 1615 | 1615 | 1559 | 3171 | 33.4 |  |  | 0 | 선택 | 미정 | 미정 | 미정 | 0 | 0 | 0 | 0 | 0 | 0 | 0.0528 | 0.0722 | 0.0029 | 0.173 | 43 | 5400 | 1602 | 0.3465 | 0.5936 | 0.19 | 0.0345 | [6 empty] | 1491 | 15 | 15 | 3 | 0.27 | 81 | 35 | 미정 |  | 2021-01-13 00:06 | 1602 |  | 0 | 24 | 27 | 0 | 0 | 0 | 0.4537 | 0.7314 | 0.2428 | 0.0266 | 102000 | 74 | 41 | 170 | 0.0404 | 0.0242 | 0.0226 | 0.0419 | 0.0378 | 0.0166 | 0.0103 | 0.0148
2021-01-12 | B61431 | B | 15 | SM45CM | 104 | 41300 | 0.1176 | 0.0411 | 0.0588 | 0.0888 | 1569 | 1591 | 1550 | 3071 | 21.6 |  |  | 0 | 미정 | 미정 | 미정 | 미정 | 0 | 0 | 0 | 82 | 0 | 0 | 0.1176 | 0.0976 | 0.0058 | 0.015 | 43 | 4800 | 1601 | 0.3008 | 0.6996 | 0.1636 | 0.0055 | [6 empty] | 1492 | 13 | 13 | 1 | 0.29 | 66 | 28 | 미정 |  | 2021-01-13 01:07 | 1596 |  | 50 | 0 | 0 | 0 | 0 | 0 | 0.4433 | 0.8569 | 0.281 | 0.0147 | 93100 | 67 | 24 | 126 | 0.0359 | 0.0079 | 0.0135 | 0.0666 | 0.0511 | 0.0129 | 0.0092 | 0.0083
2021-01-12 | A61952 | B | 19 | DCK45M2 | 103 | 38700 | 0.0502 | 0.0348 | 0.0348 | 0.1213 | 1665 | 1665 | 1602 | 3224 | 44.8 |  |  | 0 | 미정 | 선택 | 미정 | 미정 | 0 | 0 | 0 | 0 | 0 | 0 | 0.0502 | 0.0837 | 0.0022 | 0.1398 | 40 | 4000 | 1615 | 0.3619 | 0.5891 | 0.184 | 0.0258 | [6 empty] | 1491 | 15 | 15 | 3 | 0.26 | 80 | 38 | 미정 |  | 2021-01-13 01:16 | 1615 |  | 0 | 41 | 13 | 0 | 0 | 0 | 0.4467 | 0.7288 | 0.2421 | 0.0251 |  | 191 | 42 | 163 | 0.0526 | 0.0205 | 0.0225 | 0.0344 | 0.0343 | 0.0133 | 0.0102 | 0.0147
2021-01-12 | B61432 | B | 20 | SM45CM | 103 | 39000 | 0.0583 | 0.036 | 0.036 | 0.1467 | 1615 | 1615 | 1530 | 2943 | 44.9 |  |  | 0 | 미정 | 미정 | 미정 | 미정 | 0 | 0 | 0 | 81 | 0 | 0 | 0.0583 | 0.0535 | 0.0034 | 0.3803 | 42 | 5600 | 1611 | 0.3864 | 0.6473 | 0.1807 | 0.0301 | [6 empty] | 1492 | 13 | 14 | 1 | 0.32 | 64 | 32 | 미정 |  | 2021-01-13 02:04 | 1601 |  | 41 | 0 | 16 | 0 | 0 | 0 | 0.4429 | 0.8435 | 0.2476 | 0.0098 | 87850 | 83 | 23 | 123 | 0.0784 | 0.0149 | 0.0169 | 0.0564 | 0.0558 | 0.0132 | 0.0062 | 0.005
2021-01-12 | A61953 | I | 37 | SCM420C2 | 104 | 39500 | 0.0498 | 0.1095 | 0.1067 | 0.1098 | 1590 | 1583 | 1535 | 3241 | 44.8 |  |  | 0 | 선택 | 미정 | 미정 | 미정 | 0 | 0 | 0 | 0 | 0 | 0 | 0.0498 | 0.0631 | 0.004 | 0.1556 | 51 | 7900 | 1648 | 0.166 | 0.5715 | 0.1778 | 0.0195 | [6 empty] | 1512 | 20 | 20 | 3 | 0.26 | 91 | 0 | 미정 |  | 2021-01-13 02:44 | 1645 |  | 0 | 29 | 0 | 0 | 0 | 0 | 0.185 | 0.7 | 0.2261 | 0.0316 | 98950 | 580 | 22 | 133 | 0.0539 | 0.0216 | 0.0266 | 0.0403 | 0.0295 | 0.0068 | 0.0056 | 0.0164
2021-01-12 | B61433 | B | 32 | SNCM439P | 104 | 39800 | 0.1172 | 0.048 | 0.048 | 0.1091 | 1600 | 1600 | 1571 | 3027 | 24.3 |  |  | 0 | 미정 | 미정 | 미정 | 미정 | 0 | 0 | 0 | 0 | 0 | 0 | 0.1172 | 0.0788 | 0.0031 | 0.1347 | 49 | 9000 | 1652 | 0.3074 | 0.5949 | 0.1471 | 0.0074 | [6 empty] | 1487 | 16 | 20 | 1 | 0.31 | 91 | 40 | 미정 |  | 2021-01-13 03:14 | 1643 |  | 31 | 0 | 23 | 0 | 0 | 0 | 0.412 | 0.7584 | 0.2606 | 0.0069 | 92650 | 88 | 28 | 148 | 0.0226 | 0.0086 | 0.0065 | 0.0576 | 0.0618 | 0.0147 | 0.0057 | 0.0048
2021-01-12 | A61954 | T | 29 | BP-AE10B35M | 104 | 38800 | 0.0531 | 0.0528 | 0.0528 | 0.1156 | 1604 | 1604 | 1541 | 3038 | 46.1 |  |  | 0 | 미정 | 선택 | 미정 | 미정 | 0 | 0 | 0 | 0 | 0 | 0 | 0.0531 | 0.0779 | 0.0027 | 0.136 | 47 | 7000 | 1640 | 0.2893 | 0.8105 | 0.1455 | 0.0336 | [6 empty] | 1497 | 13 | 18 | 3 | 0.27 | 95 | 37 | 미정 |  | 2021-01-13 03:41 | 1638 |  | 0 | 86 | 43 | 0 | 0 | 0 | 0.354 | 0.9914 | 0.2227 | 0.0256 | 101000 | 98.2 | 31 | 148 | 0.0554 | 0.0195 | 0.0205 | 0.0407 | 0.0385 | 0.0125 | 0.007 | 0.0185
2021-01-12 | B61434 | B | 30 | SNCM439P | 103 | 39500 | 0.0616 | 0.0322 | 0.0322 | 0.1411 | 1606 | 1606 | 1510 | 2987 | 34.3 |  |  | 0 | 미정 | 미정 | 미정 | 미정 | 0 | 0 | 0 | 76 | 0 | 0 | 0.0616 | 0.0714 | 0.0042 | 0.082 | 50 | 7700 | 1571 | 0.3113 | 0.6117 | 0.1819 | 0.0087 | [6 empty] | 1487 | 16 | 21 | 1 | 0.23 | 64 | 27 | 미정 |  | 2021-01-13 04:19 | 1608 |  | 41 | 0 | 16 | 0 | 0 | 0 | 0.3917 | 0.7535 | 0.2618 | 0.0068 | 98800 | 75 | 93 | 275 | 0.0298 | 0.007 | 0.0066 | 0.0471 | 0.0402 | 0.0072 | 0.0057 | 0.0055
2021-01-12 | A61955 | T | 22 | AE10B35M | 103 | 38800 | 0.0525 | 0.0405 | 0.0405 | 0.1394 | 1603 | 1603 | 1542 | 3030 | 46.7 |  |  | 0 | 선택 | 미정 | 미정 | 미정 | 0 | 0 | 0 | 0 | 0 | 0 | 0.0525 | 0.0724 | 0.0048 | 0.0992 | 40 | 5700 | 1611 | 0.2706 | 0.788 | 0.1558 | 0.0269 | [6 empty] | 1497 | 13 | 14 | 3 | 0.27 | 73 | 31 | 미정 |  | 2021-01-13 04:37 | 1604 |  | 0 | 41 | 31 | 0 | 0 | 0 | 0.35 | 1.0034 | 0.2391 | 0.0269 | 101850 | 72 | 50 | 178 | 0.0557 | 0.0199 | 0.0226 | 0.0498 | 0.0344 | 0.0136 | 0.0087 | 0.0218
2021-01-12 | B61435 | B | 15 | SNCM439P | 103 | 38300 | 0.2229 | 0.0286 | 0.1233 | 0.1891 | 1663 | 1584 | 1566 | 3031 | 39.2 |  |  | 0 | 미정 | 미정 | 미정 | 미정 | 0 | 0 | 0 | 75 | 0 | 0 | 0.2229 | 0.0631 | 0.0029 | 0.0154 | 54 | 8700 | 1601 | 0.3033 | 0.5522 | 0.2138 | 0.0147 | [6 empty] | 1487 | 18 | 20 | 1 | 0.25 | 78 | 35 | 미정 |  | 2021-01-13 05:28 | 1620 |  | 30 | 0 | 0 | 0 | 0 | 0 | 0.406 | 0.7574 | 0.269 | 0.0095 | 103750 | 78 | 17 | 135 | 0.0313 | 0.0104 | 0.0087 | 0.0514 | 0.0454 | 0.0109 | 0.0059 | 0.0063
2021-01-12 | A61956 | T | 19 | AE10B35M | 102 | 39800 | 0.0838 | 0.1102 | 0.1102 | 0.2021 | 1584 | 1584 | 1529 | 3150 |  |  |  | 0 | 미정 | 미정 | 미정 | 미정 | 0 | 0 | 0 | 248 | 0 | 0 | 0.0838 | 0.0959 | 0.007 | 0.0013 | 44 | 6100 | 1621 | 0.2329 | 0.8593 | 0.1564 | 0.0043 | [6 empty] | 1497 | 13 | 15 | 3 | 0.26 | 83 | 38 | 미정 |  | 2021-01-13 05:47 | 1621 |  | 0 | 26 | 25 | 0 | 0 | 0 | 0.346 | 0.9921 | 0.2516 | 0.0243 | 0 |  | 33 | 139 | 0.0028 | 0.0073 | 0.0197 | 0.0492 | 0.0349 | 0.0138 | 0.0099 | 0.0147
2021-01-12 | B61436 | B | 20 | SNCM439P | 103 | 39300 | 0.0689 | 0.0919 | 0.0919 | 0.163 | 1557 | 1557 | 1516 | 2989 | 36.2 |  |  | 0 | 미정 | 미정 | 미정 | 미정 | 0 | 0 | 0 | 75 | 0 | 0 | 0.0689 | 0.0984 | 0.0095 | 0.0027 | 49 | 7900 | 1611 | 0.3215 | 0.6027 | 0.2155 | 0.0102 | [6 empty] | 1487 | 18 | 19 | 1 | 0.22 | 54 | 24 | 미정 |  | 2021-01-13 06:40 | 1598 |  | 30 | 0 | 41 | 0 | 0 | 0 | 0.4051 | 0.7472 | 0.2689 | 0.0081 | 103500 | 83 | 12 | 121 | 0.0293 | 0.0089 | 0.0082 | 0.0388 | 0.0479 | 0.0077 | 0.0059 | 0.0057
2021-01-13 | A61957 | B | 37 | SNCM439P | 98 | 39300 | 0.0802 | 0.1256 | 0.1774 | 0.1943 | 1634 | 1620 | 1559 | 3119 |  |  |  | 0 | 미정 | 미정 | 미정 | 미정 | 0 | 0 | 0 | 251 | 0 | 0 | 0.0802 | 0.1044 | 0.0064 | 0.3164 | 63 | 8300 | 1600 | 0.293 | 0.73 | 0.2427 | 0.0055 | [6 empty] | 1487 | 16 | 18 | 3 | 0.27 | 67 | 15 | 미정 |  | 2021-01-13 07:20 | 1600 |  | 0 | 25 | 0 | 0 | 0 | 0 | 0.386 | 0.7478 | 0.2651 | 0.0047 | 97950 | 85 | 59 | 217 | 0.0065 | 0.0065 | 0.0044 | 0.062 | 0.065 | 0.0299 | 0.0054 | 0.007
2021-01-13 | B61437 | B | 32 | SNCM8 | 103 | 40400 | 0.0712 | 0.0247 | 0.1173 | 0.2155 | 1618 | 1585 | 1510 | 3257 | 24.9 |  |  | 0 | 미정 | 미정 | 미정 | 미정 | 0 | 0 | 0 | 100 | 0 | 0 | 0.0712 | 0.0736 | 0.0055 | 0.2003 | 86 | 10400 | 1640 | 0.2782 | 0.6108 | 0.2023 | 0.0107 | [6 empty] | 1489 | 16 | 18 | 1 | 0.26 | 80 | 36 | 미정 |  | 2021-01-13 08:20 | 1646 |  | 30 | 0 | 22 | 0 | 0 | 0 | 0.388 | 0.7049 | 0.2197 | 0.0144 | 103200 | 88 | 44 | 246 | 0.0227 | 0.0099 | 0.016 | 0.0486 | 0.0107 | 0.0039 | 0.0051 | 0.0069
2021-01-13 | B61438 | B | 30 | SNCM8 | 88 | 37100 | 0.0572 | 0.0271 | 0.0692 | 0.1776 | 1606 | 1569 | 1521 | 2966 | 30.9 |  |  | 0 | 미정 | 미정 | 미정 | 미정 | 0 | 0 | 0 | 56 | 0 | 0 | 0.0572 | 0.0481 | 0.0041 | 0.1513 | 53 | 8800 | 1622 | 0.2816 | 0.5551 | 0.1543 | 0.0103 | [6 empty] | 1489 | 18 | 19 | 1 | 0.25 | 57 | 23 | 미정 |  | 2021-01-13 09:34 | 1615 |  | 15 | 0 | 0 | 0 | 0 | 0 | 0.3746 | 0.7002 | 0.2111 | 0.0186 | 110500 | 88 | 39 | 199 | 0.0395 | 0.0113 | 0.0157 | 0.0493 | 0.0267 | 0.0057 | 0.005 | 0.0069
2021-01-13 | B61439 | B | 22 | AE4340 | 103 | 39000 | 0.0779 | 0.0674 | 0.1291 | 0.1705 | 1580 | 1582 | 1526 | 3025 | 32 |  |  | 0 | 미정 | 미정 | 미정 | 미정 | 0 | 0 | 0 | 53 | 0 | 0 | 0.0779 | 0.09 | 0.0074 | 0.4195 | 51 | 8500 | 1627 | 0.3001 | 0.5507 | 0.1386 | 0.0106 | [6 empty] | 1489 | 18 | 19 | 1 | 0.24 | 70 | 19 | 미정 |  | 2021-01-13 10:51 | 1622 |  | 30 | 0 | 47 | 0 | 0 | 0 | 0.393 | 0.7046 | 0.2591 | 0.0249 | 99100 | 80 | 53 | 211 | 0.0504 | 0.0129 | 0.0229 | 0.0537 | 0.0365 | 0.0065 | 0.0052 | 0.0047
2021-01-13 | B61440 | B | 20 | AE4340 | 104 | 38400 | 0.1051 | 0.175 | 0.1031 | 0.1666 | 1602 | 1634 | 1543 | 3004 | 30.4 |  |  | 0 | 미정 | 미정 | 미정 | 미정 | 0 | 0 | 0 | 55 | 0 | 0 | 0.1051 | 0.0964 | 0.0191 | 0.2169 | 45 | 7100 | 1637 | 0.302 | 0.6237 | 0.1642 | 0.009 | [6 empty] | 1489 | 18 | 19 | 1 | 0.24 | 54 | 23 | 미정 |  | 2021-01-13 12:13 | 1626 |  | 30 | 0 | 0 | 0 | 0 | 0 | 0.4089 | 0.6954 | 0.2613 | 0.02 | 91300 | 74 | 31 | 172 | 0.0483 | 0.0105 | 0.0255 | 0.0784 | 0.0595 | 0.0096 | 0.0073 | 0.0064
2021-01-13 | B61441 | B | 32 | AE4340M7 | 104 | 39300 | 0.0641 | 0.0299 | 0.0503 | 0.1136 | 1618 | 1581 | 1530 | 3070 | 22.6 |  |  | 0 | 미정 | 미정 | 미정 | 미정 | 0 | 0 | 0 | 52 | 0 | 0 | 0.0641 | 0.0768 | 0.004 | 0.0537 | 46 | 7000 | 1600 | 0.2643 | 0.6152 | 0.2113 | 0.0126 | [6 empty] | 1488 | 18 | 19 | 1 | 0.2 | 60 | 26 | 미정 |  | 2021-01-13 13:32 | 1602 |  | 50 | 0 | 0 | 0 | 0 | 0 | 0.388 | 0.7808 | 0.2579 | 0.0366 |  | 81 | 32 | 158 | 0.0323 | 0.0182 | 0.034 | 0.0561 | 0.0224 | 0.0056 | 0.0053 | 0.0135
2021-01-13 | B61442 | B | 30 | AE4340M7 | 105 | 39400 | 0.0798 | 0.1386 | 0.1386 | 0.249 | 1586 | 1586 | 1521 | 2925 | 42 |  |  | 0 | 미정 | 미정 | 미정 | 미정 | 0 | 0 | 0 | 53 | 0 | 0 | 0.0798 | 0.0617 | 0.0044 | 0.1093 | 36 | 6300 | 1617 | 0.3489 | 0.5897 | 0.1927 | 0.036 | [6 empty] | 1488 | 18 | 19 | 1 | 0.25 | 61 | 26 | 미정 |  | 2021-01-13 14:28 | 1603 |  | 21 | 0 | 17 | 0 | 0 | 0 | 0.3968 | 0.775 | 0.2447 | 0.0318 |  | 92 | 47 | 179 | 0.0669 | 0.0282 | 0.0332 | 0.0622 | 0.0297 | 0.0064 | 0.0056 | 0.0124
2021-01-13 | B61443 | B | 22 | AE8617HG | 104 | 40500 | 0.065 | 0.0672 | 0.1197 | 0.1149 | 1544 | 1585 | 1530 | 3223 |  |  |  | 0 | 미정 | 미정 | 미정 | 미정 | 0 | 0 | 0 | 202 | 0 | 0 | 0.065 | 0.0539 | 0.0038 | 0.3245 | 51 | 8200 | 1671 | 0.1401 | 0.7253 | 0.1476 | 0.0035 | [6 empty] | 1512 | 16 | 21 | 1 | 0.3 | 83 | 27 | 미정 |  | 2021-01-13 15:51 | 1667 |  | 21 | 0 | 13 | 0 | 0 | 0 | 0.1683 | 0.8207 | 0.2305 | 0.0365 | 90350 | 85 | 50 | 203 | 0.0036 | 0.0051 | 0.03 | 0.0455 | 0.0498 | 0.0244 | 0.0155 | 0.0157
2021-01-13 | B61444 | B | 20 | AE8617HG | 104 | 38800 | 0.0548 | 0.0981 | 0.062 | 0.0744 | 1593 | 1619 | 1561 | 3066 |  |  |  | 0 | 미정 | 미정 | 미정 | 미정 | 0 | 0 | 0 | 203 | 0 | 0 | 0.0548 | 0.0485 | 0.0053 | 0.2108 | 40 | 6800 | 1663 | 0.107 | 0.7515 | 0.1549 | 0.0031 | [6 empty] | 1512 | 16 | 17 | 1 | 0.3 | 68 | 28 | 미정 |  | 2021-01-13 16:45 | 1644 |  | 30 | 0 | 37 | 0 | 0 | 0 | 0.1658 | 0.8241 | 0.2418 | 0.0354 | 94300 | 65 | 41 | 180 | 0.0037 | 0.0041 | 0.0314 | 0.0456 | 0.0511 | 0.037 | 0.016 | 0.0143
2021-01-13 | B61445 | B | 32 | AE8617HG | 103 | 40000 | 0.0748 | 0.0437 | 0.0312 | 0.1349 | 1583 | 1618 | 1545 | 3130 |  |  |  | 0 | 미정 | 미정 | 미정 | 미정 | 0 | 0 | 0 | 200 | 0 | 0 | 0.0748 | 0.0878 | 0.0196 | 0.1972 | 40 | 7000 | 1645 | 0.1551 | 0.6558 | 0.2459 | 0.0039 | [6 empty] | 1512 | 16 | 18 | 1 | 0.39 | 61 | 18 | 미정 |  | 2021-01-13 17:56 | 1642 |  | 0 | 39 | 0 | 0 | 0 | 0 | 0.1704 | 0.8164 | 0.2382 | 0.0384 |  | 63 | 33 | 159 | 0.0025 | 0.0044 | 0.0292 | 0.0573 | 0.0248 | 0.0111 | 0.0097 | 0.0154
2021-01-13 | B61446 | B | 30 | AE8617HG | 104 | 40400 | 0.08 | 0.0555 | 0.0555 | 0.1418 | 1665 | 1665 | 1550 | 3042 |  |  |  | 0 | 미정 | 선택 | 미정 | 미정 | 0 | 0 | 0 | 201 | 0 | 0 | 0.08 | 0.0543 | 0.0079 | 0.1041 | 40 | 6700 | 1633 | 0.1602 | 0.689 | 0.1841 | 0.0035 | [6 empty] | 1512 | 16 | 17 | 1 | 0.36 | 57 | 18 | 미정 |  | 2021-01-13 19:05 | 1638 |  | 0 | 32 | 11 | 0 | 0 | 0 | 0.17 | 0.834 | 0.2355 | 0.0338 | 98500 | 70 | 18 | 130 | 0.0032 | 0.0043 | 0.0307 | 0.0463 | 0.0229 | 0.0162 | 0.0145 | 0.0172
2021-01-13 | B61447 | B | 22 | AE8617HG | 103 | 38600 | 0.0538 | 0.0297 | 0.0297 | 0.0662 | 1647 | 1647 | 1594 | 3170 |  |  |  | 0 | 미정 | 선택 | 미정 | 미정 | 0 | 0 | 0 | 204 | 0 | 0 | 0.0538 | 0.0441 | 0.0035 | 0.0022 | 40 | 5800 | 1634 | 0.137 | 0.7007 | 0.1941 | 0.0036 | [6 empty] | 1512 | 16 | 17 | 1 | 0.35 | 56 | 18 | 미정 |  | 2021-01-13 20:05 | 1629 |  | 26 | 0 | 11 | 0 | 0 | 0 | 0.164 | 0.8079 | 0.2444 | 0.0367 | 95100 | 84 | 20 | 133 | 0.0031 | 0.0041 | 0.0307 | 0.0391 | 0.0532 | 0.038 | 0.0137 | 0.0166
2021-01-13 | B61448 | B | 20 | AE8617HG | 104 | 37800 | 0.0563 | 0.0341 | 0.0341 | 0.1718 | 1624 | 1624 | 1606 | 2863 |  |  |  | 0 | 미정 | 선택 | 미정 | 미정 | 0 | 0 | 0 | 201 | 0 | 0 | 0.0563 | 0.065 | 0.0039 | 0.482 | 35 | 2700 | 1620 | 0.1735 | 0.7757 | 0.2406 | 0.0043 | [6 empty] | 1512 | 16 | 14 | 1 | 0.39 | 65 | 28 | 미정 |  | 2021-01-13 21:55 | 1613 |  | 0 | 51 | 0 | 0 | 0 | 0 | 0.172 | 0.7828 | 0.2191 | 0.0042 | 109700 | 84 | 6 | 138 | 0.0022 | 0.0033 | 0.0304 | 0.0393 | 0.0185 | 0.0126 | 0.0129 | 0.0157
2021-01-13 | B61449 | B | 37 | AE8617HG | 104 | 40600 | 0.0685 | 0.0282 | 0.0306 | 0.0478 | 1678 | 1670 | 1590 | 3082 |  |  |  | 0 | 미정 | 해제 | 미정 | 미정 | 0 | 0 | 0 | 205 | 0 | 0 | 0.0685 | 0.0777 | 0.0054 | 0.0018 | 59 | 5700 | 1670 | 0.1128 | 0.5397 | 0.1437 | 0.0035 | [6 empty] | 1512 | 16 | 17 | 1 | 0.35 | 73 | 26 | 미정 |  | 2021-01-13 22:22 | 1658 |  | 80 | 0 | 38 | 0 | 0 | 0 | 0.1567 | 0.821 | 0.2408 | 0.0362 |  | 75 | 13 | 158 | 0.0026 | 0.0043 | 0.0304 | 0.0435 | 0.0467 | 0.0151 | 0.0063 | 0.0147
2021-01-13 | B61450 | B | 32 | AE8617HG | 104 | 42200 |  | 0.038 | 0.038 | 0.0704 | 1643 | 1643 | 1607 | 2861 |  |  |  | 0 | 미정 | 미정 | 미정 | 미정 | 0 | 0 | 0 | 203 | 0 | 0 |  |  |  |  | 82 | 7800 | 1644 | 0.1173 | 0.6783 | 0.1394 | 0.0024 | [6 empty] | 1512 | 16 | 17 | 1 | 0.33 | 62 | 29 | 미정 |  | 2021-01-14 00:03 | 1636 |  | 80 | 0 | 11 | 0 | 0 | 0 | 0.1615 | 0.8046 | 0.2484 | 0.0028 | 97900 | 101 | 9 | 140 | 0.0019 | 0.0029 | 0.0293 |  | 0.0561 | 0.0447 | 0.0298 | 0.0256
2021-01-13 | B61451 | B | 22 | SM45CS1 | 104 | 39900 | 0.1022 | 0.0273 | 0.1586 | 0.1505 | 1621 | 1573 | 1540 | 2907 |  |  |  | 0 | 미정 | 미정 | 미정 | 미정 | 0 | 0 | 0 | 203 | 0 | 0 | 0.1022 | 0.0854 | 0.0038 | 0.0478 | 45 | 7300 | 1655 | 0.4089 | 0.7993 | 0.2049 | 0.0035 | [6 empty] | 1491 | 13 | 21 | 1 | 0.35 | 84 | 30 | 미정 |  | 2021-01-14 00:57 | 1647 |  | 51 | 0 | 0 | 0 | 0 | 0 | 0.443 | 0.9211 | 0.2386 | 0.0039 | 91950 | 90 | 47 | 187 | 0.0017 | 0.0037 | 0.0035 | 0.055 | 0.0547 | 0.0101 | 0.0075 | 0.043
2021-01-13 | B61452 | B | 20 | SM45CS1 | 105 | 40000 |  | 0.0653 | 0.0653 | 0.1447 | 1631 | 1631 | 1541 | 2854 |  |  |  | 0 | 미정 | 미정 | 미정 | 미정 | 0 | 0 | 0 | 205 | 0 | 0 |  |  |  |  | 38 | 6000 | 1633 | 0.3783 | 0.7585 | 0.2307 | 0.0031 | [6 empty] | 1491 | 13 | 14 | 1 | 0.28 | 68 | 25 | 미정 |  | 2021-01-14 01:52 | 1622 |  | 0 | 0 | 0 | 0 | 0 | 0 | 0.445 | 0.9132 | 0.2446 | 0.003 |  | 66 | 47 | 182 | 0.0301 | 0.0034 | 0.003 |  | 0.0343 | 0.0138 | 0.0115 | 0.0427
2021-01-13 | B61453 | B | 37 | SM45CS1 | 104 | 39800 | 0.0873 | 0.0854 | 0.0854 | 0.1005 | 1597 | 1597 | 1545 | 2906 |  |  |  | 0 | 미정 | 미정 | 미정 | 미정 | 0 | 0 | 0 | 202 | 0 | 0 | 0.0873 | 0.0823 | 0.0036 | 0.1238 | 44 | 6000 | 1635 | 0.2863 | 0.8809 | 0.1563 | 0.0025 | [6 empty] | 1491 | 13 | 13 | 1 | 0.3 | 67 | 15 | 미정 |  | 2021-01-14 02:56 | 1615 |  | 0 | 0 | 0 | 0 | 0 | 0 | 0.438 | 0.9262 | 0.2451 | 0.0029 |  | 64 | 37 | 171 | 0.0029 | 0.003 | 0.0028 | 0.0627 | 0.0616 | 0.0248 | 0.0203 | 0.0446
2021-01-13 | B61454 | B | 32 | SM45CS1 | 104 | 40800 | 0.1896 | 0.0325 | 0.0352 | 0.1094 | 1603 | 1602 | 1545 | 3039 |  |  |  | 0 | 미정 | 미정 | 미정 | 미정 | 0 | 0 | 0 | 203 | 0 | 0 | 0.1896 | 0.1018 | 0.0057 | 0.1096 | 44 | 7300 | 1631 | 0.3965 | 0.772 | 0.2092 | 0.0033 | [6 empty] | 1491 | 13 | 13 | 1 | 0.35 | 88 | 39 | 미정 |  | 2021-01-14 04:01 | 1632 |  | 0 | 0 | 0 | 0 | 0 | 0 | 0.4502 | 0.9134 | 0.2378 | 0.0034 | 95000 | 98 | 35 | 160 | 0.0025 | 0.0041 | 0.0034 | 0.0697 | 0.0536 | 0.0134 | 0.0145 | 0.0439
2021-01-13 | B61455 | I | 22 | SA649 | 93 | 37000 | 0.1283 | 0.1954 | 0.1954 | 0.1606 | 1593 | 1593 | 1553 | 2695 | 18.6 |  |  | 0 | 미정 | 미정 | 미정 | 미정 | 0 | 0 | 0 | 0 | 0 | 0 | 0.1283 | 0.1283 | 0.0101 | 0.0565 | 49 | 8000 | 1700 | 0.3836 | 0.5822 | 0.1453 | 0.0065 | [6 empty] | 1491 | 25 | 26 | 1 | 0.36 | 70 | 0 | 미정 |  | 2021-01-14 05:01 | 1677 |  | 11 | 0 | 0 | 0 | 0 | 0 | 0.455 | 0.7102 | 0.2124 | 0.0105 | 89050 | 2582 | 20 | 170 | 0.0221 | 0.0067 | 0.0086 | 0.0538 | 0.0393 | 0.0096 | 0.0099 | 0.0102
2021-01-13 | B61456 | T | 20 | AE1026 | 104 | 38400 | 0.0933 | 0.0221 | 0.1552 | 0.1289 | 1676 | 1588 | 1541 | 2879 |  |  |  | 0 | 미정 | 미정 | 미정 | 미정 | 0 | 0 | 0 | 203 | 0 | 0 | 0.0933 | 0.0905 | 0.0063 | 0.383 | 51 | 8000 | 1687 | 0.2032 | 0.5879 | 0.1576 | 0.0032 | [6 empty] | 1509 | 10 | 14 | 1 | 0.32 | 89 | 41 | 미정 |  | 2021-01-14 06:09 | 1673 |  | 11 | 0 | 17 | 0 | 0 | 0 | 0.246 | 0.6954 | 0.2209 | 0.0055 |  |  | 29 | 167 | 0.0019 | 0.0039 | 0.0116 | 0.0572 | 0.0529 | 0.023 | 0.0115 | 0.0116
2021-01-14 | B61457 | T | 37 | AE1026 | 104 | 39900 | 0.0612 | 0.04 | 0.1048 | 0.1111 | 1577 | 1578 | 1520 | 3208 |  |  |  | 0 | 미정 | 미정 | 미정 | 미정 | 0 | 0 | 0 | 203 | 0 | 0 | 0.0612 | 0.0665 | 0.0093 | 0.1762 | 43 | 6700 | 1643 | 0.1472 | 0.6705 | 0.0851 | 0.0021 | [6 empty] | 1509 | 10 | 11 | 1 | 0.3 | 69 | 42 | 미정 |  | 2021-01-14 07:07 | 1625 |  | 31 | 0 | 77 | 0 | 0 | 0 | 0.2281 | 0.6989 | 0.2245 | 0.0117 |  |  | 40 | 168 | 0.004 | 0.0028 | 0.0124 | 0.0502 | 0.071 | 0.0314 | 0.0192 | 0.0151
2021-01-14 | B61458 | T | 32 | AE1026 | 103 | 38800 | 0.0437 | 0.0346 | 0.1037 | 0.1649 | 1627 | 1595 | 1542 | 3173 |  |  |  | 0 | 미정 | 미정 | 미정 | 미정 | 0 | 0 | 0 | 250 | 0 | 0 | 0.0437 | 0.0559 | 0.0029 | 0.1768 | 48 | 6500 | 1632 | 0.2007 | 0.4994 | 0.1469 | 0.0028 | [6 empty] | 1509 | 10 | 10 | 3 | 0.44 | 78 | 38 | 미정 |  | 2021-01-14 08:12 | 1622 |  | 0 | 0 | 29 | 0 | 0 | 0 | 0.239 | 0.7157 | 0.2038 | 0.0205 | 98750 | 85 | 13 | 148 | 0.0022 | 0.0034 | 0.0168 | 0.0377 | 0.0239 | 0.0125 | 0.0111 | 0.0154
2021-01-14 | B61459 | T | 5 | AE1026 | 104 | 37600 | 0.068 | 0.0927 | 0.0927 | 0.1847 | 1601 | 1601 | 1530 | 2963 |  |  |  | 0 | 미정 | 미정 | 미정 | 미정 | 0 | 0 | 0 | 255 | 0 | 0 | 0.068 | 0.0695 | 0.0186 | 0.1657 | 64 | 7500 | 1620 | 0.2076 | 0.5747 | 0.1768 | 0.0035 | [6 empty] | 1509 | 10 | 10 | 3 | 0.39 | 92 | 39 | 미정 |  | 2021-01-14 09:30 | 1628 |  | 0 | 0 | 15 | 0 | 0 | 0 | 0.2405 | 0.745 | 0.2227 | 0.017 | 94300 |  | 43 | 178 | 0.0031 | 0.0042 | 0.0139 | 0.0531 | 0.0358 | 0.0175 | 0.0072 | 0.0143
2021-01-14 | B61460 | I | 29 | SACM1 | 99 | 39600 | 0.0925 | 0.1745 | 0.1612 | 0.1956 | 1656 | 1595 | 1552 | 3232 | 46.8 |  |  | 0 | 미정 | 미정 | 미정 | 미정 | 0 | 0 | 0 | 0 | 0 | 0 | 0.0925 | 0.1045 | 0.0082 | 0.0017 | 57 | 8600 | 1651 | 0.3482 | 0.26 | 0.1579 | 0.3977 | [6 empty] | 1491 | 25 | 25 | 3 | 0.27 | 103 | 0 | 미정 |  | 2021-01-14 10:50 | 1652 |  | 0 | 26 | 94 | 0 | 0 | 0 | 0.418 | 0.4324 | 0.29 | 0.8267 | 98900 | 1112 | 28 | 153 | 0.0994 | 0.7484 | 0.8525 | 0.0622 | 0.0503 | 0.0056 | 0.0056 | 0.0028
2021-01-14 | B61461 | I | 37 | SCM440I | 104 | 38300 | 0.0529 | 0.0217 | 0.1045 | 0.1613 | 1706 | 1599 | 1514 | 2996 |  |  |  | 0 | 미정 | 미정 | 미정 | 미정 | 0 | 0 | 0 | 154 | 0 | 0 | 0.0529 | 0.0491 | 0.0028 | 0.2468 | 56 | 9700 | 1684 | 0.2953 | 0.5202 | 0.1976 | 0.0034 | [6 empty] | 1495 | 20 | 27 | 1 | 0.28 | 80 | 0 | 미정 |  | 2021-01-14 11:56 | 1661 |  | 0 | 0 | 0 | 0 | 0 | 0 | 0.404 | 0.68 | 0.2587 | 0.0037 | 88700 | 649 | 14 | 145 | 0.0046 | 0.0045 | 0.0045 | 0.0408 | 0.051 | 0.0129 | 0.0131 | 0.0119
2021-01-14 | A61958 | B | 15 | G-AE1055LST | 87 | 49900 | 0.0804 | 0.0509 | 0.1502 | 0.2541 | 1631 | 1575 | 1546 | 1380 | 43.9 |  |  | 0 | 미정 | 미정 | 미정 | 미정 | 0 | 0 | 0 | 0 | 0 | 0 | 0.0804 | 0.1723 | 0.0079 | 0.0849 | 49 | 7000 | 1632 | 0.46 | 0.6708 | 0.1289 | 0.0102 | [6 empty] | 1484 | 25 | 25 | 3 | 0.22 | 86 | 30 | 미정 |  | 2021-01-14 12:29 | 1632 |  | 0 | 36 | 29 | 0 | 0 | 0 | 0.553 | 0.7642 | 0.2436 | 0.0289 | 95800 | 68 | 21 | 132 | 0.0573 | 0.0062 | 0.0227 | 0.0341 | 0.0302 | 0.0072 | 0.0029 | 0.0044
2021-01-14 | B61462 | B | 22 | SCM415 | 107 | 39300 | 0.0484 | 0.0425 | 0.0362 | 0.1516 | 1598 | 1619 | 1516 | 3094 | 5.3 |  |  | 0 | 미정 | 미정 | 미정 | 미정 | 0 | 0 | 0 | 54 | 0 | 0 | 0.0484 | 0.0594 | 0.004 | 0.8413 | 154 | 4600 | 1682 | 0.1426 | 0.315 | 0.1083 | 0.0022 | [6 empty] | 1516 | 15 | 20 | 1 | 0.32 | 83 | 35 | 미정 |  | 2021-01-14 14:48 | 1663 |  | 0 | 0 | 112 | 0 | 0 | 0 | 0.156 | 0.7284 | 0.2171 | 0.0144 | 99600 | 69 | 17 | 244 | 0.0052 | 0.0053 | 0.0271 | 0.0703 | 0.0309 | 0.0133 | 0.0138 | 0.0122
2021-01-14 | A61959 | B | 5 | G-AE1055LST | 104 | 39600 | 0.0892 | 0.0838 | 0.0838 | 0.1538 | 1647 | 1647 | 1576 | 2838 | 31.6 |  |  | 0 | 미정 | 미정 | 미정 | 미정 | 0 | 0 | 0 | 0 | 0 | 0 | 0.0892 | 0.125 | 0.005 | 0.0648 | 40 | 4700 | 1607 | 0.4379 | 0.6138 | 0.2112 | 0.0348 | [6 empty] | 1484 | 25 | 25 | 3 | 0.25 | 68 | 35 | 미정 |  | 2021-01-14 13:29 | 1607 |  | 0 | 20 | 0 | 0 | 0 | 0 | 0.559 | 0.7832 | 0.2397 | 0.027 | 93450 | 73 | 8 | 107 | 0.0424 | 0.0199 | 0.0218 | 0.0473 | 0.0208 | 0.0091 | 0.0037 | 0.0038
2021-01-14 | A61960 | B | 29 | G-AE1055LST | 104 | 39500 |  | 0.2336 | 0.1732 | 0.2737 | 1557 | 1600 | 1540 | 2897 | 49.8 |  |  | 0 | 미정 | 미정 | 미정 | 미정 | 0 | 0 | 0 | 0 | 0 | 0 |  |  |  |  | 40 | 5800 | 1599 | 0.442 | 0.6847 | 0.2022 | 0.0406 | [6 empty] | 1484 | 25 | 25 | 3 | 0.21 | 71 | 34 | 미정 |  | 2021-01-14 14:37 | 1599 |  | 0 | 0 | 0 | 0 | 0 | 0 | 0.552 | 0.7709 | 0.2582 | 0.0285 | 92550 | 83 | 17 | 111 | 0.0657 | 0.0207 | 0.0239 |  | 0.03 | 0.0137 | 0.0038 | 0.0035
2021-01-14 | B61463 | B | 32 | SCM415 | 98 | 41300 | 0.0433 | 0.0212 | 0.036 | 0.0928 | 1642 | 1609 | 1521 | 3419 |  |  |  | 0 | 미정 | 미정 | 미정 | 미정 | 0 | 0 | 0 | 89 | 0 | 0 | 0.0433 | 0.0517 | 0.002 | 0.0174 | 43 | 7700 | 1647 | 0.1229 | 0.4844 | 0.1219 | 0.0052 | [6 empty] | 1516 | 15 | 15 | 1 | 0.28 | 71 | 30 | 미정 |  | 2021-01-14 15:42 | 1634 |  | 0 | 31 | 0 | 0 | 0 | 0 | 0.147 | 0.6999 | 0.2068 | 0.0264 |  | 73 | 72 | 281 | 0.0023 | 0.0087 | 0.0246 | 0.036 | 0.0364 | 0.0088 | 0.0083 | 0.0121
2021-01-14 | A61961 | B | 19 | G-AE1055LST | 104 | 38500 | 0.0425 | 0.1911 | 0.1911 | 0.2806 | 1582 | 1582 | 1542 | 2860 | 32.8 |  |  | 0 | 선택 | 미정 | 미정 | 미정 | 0 | 0 | 0 | 0 | 0 | 0 | 0.0425 | 0.0669 | 0.0024 | 0.1393 | 41 | 6300 | 1580 | 0.4039 | 0.6528 | 0.2061 | 0.0204 | [6 empty] | 1484 | 25 | 26 | 3 | 0.21 | 69 | 25 | 미정 |  | 2021-01-14 15:50 | 1580 |  | 0 | 0 | 0 | 0 | 0 | 0 | 0.56 | 0.7909 | 0.2492 | 0.0278 | 96300 | 87 | 14 | 108 | 0.0411 | 0.0131 | 0.0229 | 0.0357 | 0.0212 | 0.0084 | 0.0036 | 0.0039
2021-01-14 | B61464 | B | 37 | SCM415 | 93 | 37500 | 0.0613 | 0.0262 | 0.0535 | 0.0857 | 1640 | 1605 | 1561 | 3112 | 9.7 |  |  | 0 | 미정 | 미정 | 미정 | 미정 | 0 | 0 | 0 | 0 | 0 | 0 | 0.0613 | 0.0648 | 0.0026 | 0.2986 | 41 | 6500 | 1631 | 0.1032 | 0.5051 | 0.1306 | 0.0146 | [6 empty] | 1516 | 15 | 15 | 1 | 0.28 | 58 | 10 | 미정 |  | 2021-01-14 16:37 | 1625 |  | 43 | 0 | 32 | 0 | 0 | 0 | 0.138 | 0.7136 | 0.2245 | 0.0356 | 98000 | 44 | 44 | 172 | 0.0179 | 0.0189 | 0.0297 | 0.0349 | 0.028 | 0.0134 | 0.0093 | 0.0136
2021-01-14 | A61962 | B | 15 | G-AE1055LST | 104 | 39400 | 0.0439 | 0.1273 | 0.1687 | 0.2188 | 1563 | 1591 | 1540 | 2926 | 43.2 |  |  | 0 | 선택 | 미정 | 미정 | 미정 | 0 | 0 | 0 | 0 | 0 | 0 | 0.0439 | 0.0652 | 0.0069 | 0.2205 | 40 | 6000 | 1583 | 0.44 | 0.6734 | 0.1802 | 0.0257 | [6 empty] | 1484 | 25 | 25 | 3 | 0.21 | 67 | 25 | 미정 |  | 2021-01-14 16:53 | 1583 |  | 0 | 18 | 0 | 0 | 0 | 0 | 0.563 | 0.7803 | 0.2289 | 0.0226 | 101300 | 87 | 26 | 130 | 0.0525 | 0.016 | 0.0241 | 0.0378 | 0.0264 | 0.0143 | 0.004 | 0.0038
2021-01-14 | B61465 | B | 6 | SCM415 | 104 | 38500 | 0.0537 | 0.0316 | 0.0759 | 0.0852 | 1610 | 1597 | 1537 | 3153 | 27.6 |  |  | 0 | 미정 | 미정 | 미정 | 미정 | 0 | 0 | 0 | 0 | 0 | 0 | 0.0537 | 0.0633 | 0.004 | 0.2791 | 40 | 6300 | 1641 | 0.1062 | 0.5913 | 0.0972 | 0.0051 | [6 empty] | 1516 | 15 | 15 | 1 | 0.26 | 50 | -44 | 미정 |  | 2021-01-14 17:46 | 1620 |  | 52 | 0 | 26 | 0 | 0 | 0 | 0.142 | 0.7076 | 0.2176 | 0.0395 | 88300 | 68 | 14 | 109 | 0.0553 | 0.0148 | 0.0346 | 0.0373 | 0.0578 | 0.0116 | 0.0086 | 0.0164
2021-01-14 | A61963 | B | 5 | G-AE1055LST | 104 | 38700 | 0.0641 | 0.2025 | 0.2025 | 0.3099 | 1610 | 1610 | 1540 | 2885 | 40.8 |  |  | 0 | 선택 | 미정 | 미정 | 미정 | 0 | 0 | 0 | 0 | 0 | 0 | 0.0641 | 0.086 | 0.0029 | 0.1325 | 40 | 5000 | 1600 | 0.45 | 0.6523 | 0.1951 | 0.0344 | [6 empty] | 1484 | 25 | 25 | 3 | 0.21 | 70 | 25 | 미정 |  | 2021-01-14 17:54 | 1600 |  | 0 | 0 | 0 | 0 | 0 | 0 | 0.561 | 0.7907 | 0.2579 | 0.0312 | 92750 | 65 | 47 | 166 | 0.0543 | 0.0213 | 0.0258 | 0.0424 | 0.0232 | 0.0103 | 0.0042 | 0.0036
2021-01-14 | B61466 | B | 22 | SCM415 | 104 | 37700 | 0.0512 | 0.0368 | 0.0368 | 0.1002 | 1600 | 1600 | 1525 | 3264 | 30.5 |  |  | 0 | 미정 | 미정 | 미정 | 미정 | 0 | 0 | 0 | 0 | 0 | 0 | 0.0512 | 0.0492 | 0.004 | 0.035 | 40 | 6900 | 1663 | 0.1319 | 0.5836 | 0.1368 | 0.0086 | [6 empty] | 1516 | 15 | 15 | 1 | 0.31 | 76 | 31 | 미정 |  | 2021-01-14 18:46 | 1643 |  | 55 | 0 | 35 | 0 | 0 | 0 | 0.146 | 0.6844 | 0.221 | 0.0176 | 87450 | 70 | 9 | 102 | 0.0675 | 0.0186 | 0.0256 | 0.0314 | 0.0496 | 0.008 | 0.0075 | 0.0154
2021-01-14 | A61964 | B | 29 | G-AE1055LST | 104 | 40100 | 0.1087 | 0.2948 | 0.3107 | 0.3991 | 1568 | 1568 | 1542 | 2973 | 42 |  |  | 0 | 선택 | 미정 | 미정 | 미정 | 0 | 0 | 0 | 0 | 0 | 0 | 0.1087 | 0.151 | 0.0042 | 0.2644 | 40 | 5900 | 1592 | 0.4574 | 0.6702 | 0.1855 | 0.0322 | [6 empty] | 1484 | 25 | 25 | 3 | 0.21 | 74 | 35 | 미정 |  | 2021-01-14 18:58 | 1592 |  | 0 | 26 | 0 | 0 | 0 | 0 | 0.548 | 0.7679 | 0.2429 | 0.03 | 98400 | 66 | 28 | 139 | 0.0514 | 0.0187 | 0.0249 | 0.0392 | 0.0261 | 0.0122 | 0.0043 | 0.0039
2021-01-14 | B61467 | B | 32 | SCM415HS | 79 | 34500 | 0.0597 | 0.0932 | 0.058 | 0.1127 | 1532 | 1588 | 1546 | 2909 | 51.2 |  |  | 0 | 미정 | 미정 | 미정 | 미정 | 0 | 0 | 0 | 0 | 0 | 0 | 0.0597 | 0.0781 | 0.0153 | 0.0031 | 44 | 7200 | 1636 | 0.1191 | 0.6124 | 0.1305 | 0.0599 | [6 empty] | 1513 | 15 | 15 | 1 | 0.32 | 72 | 32 | 미정 |  | 2021-01-14 19:56 | 1623 |  | 63 | 0 | 31 | 0 | 0 | 0 | 0.16 | 0.8602 | 0.2461 | 0.0278 |  | 80 | 11 | 99 | 0.0992 | 0.0426 | 0.0254 | 0.0432 | 0.0324 | 0.0192 | 0.0133 | 0.0101
2021-01-14 | A61965 | B | 19 | G-AE1055LST | 104 | 39800 | 0.188 | 0.3443 | 0.3443 | 0.3273 | 1572 | 1572 | 1545 | 2804 | 39.9 |  |  | 0 | 미정 | 선택 | 미정 | 미정 | 0 | 0 | 0 | 0 | 0 | 0 | 0.188 | 0.1804 | 0.0094 | 0.8135 | 42 | 6100 | 1581 | 0.4815 | 0.7237 | 0.1713 | 0.0247 | [6 empty] | 1484 | 25 | 25 | 3 | 0.21 | 67 | 33 | 미정 |  | 2021-01-14 20:01 | 1581 |  | 0 | 21 | 0 | 0 | 0 | 0 | 0.549 | 0.7645 | 0.2402 | 0.0258 | 102700 | 70 | 25 | 132 | 0.0475 | 0.018 | 0.0254 | 0.0404 | 0.0387 | 0.0096 | 0.0037 | 0.0037
2021-01-14 | B61468 | B | 37 | SCM415HS | 94 | 35700 | 0.0646 | 0.0329 | 0.0637 | 0.0877 | 1606 | 1600 | 1551 | 2832 | 32.1 |  |  | 0 | 미정 | 미정 | 미정 | 미정 | 0 | 0 | 0 | 0 | 0 | 0 | 0.0646 | 0.0763 | 0.0019 | 0.0856 | 41 | 6900 | 1640 | 0.1183 | 0.6692 | 0.1169 | 0.0219 | [6 empty] | 1513 | 15 | 15 | 1 | 0.33 | 72 | 31 | 미정 |  | 2021-01-14 20:47 | 1636 |  | 13 | 0 | 22 | 0 | 0 | 0 | 0.162 | 0.8476 | 0.2616 | 0.0307 | 101050 | 85 | 26 | 131 | 0.0626 | 0.0224 | 0.0273 | 0.0407 | 0.0303 | 0.0213 | 0.015 | 0.0114
2021-01-14 | A61966 | B | 15 | G-AE1055LST | 104 | 39400 | 0.062 | 0.1206 | 0.1206 | 0.1711 | 1579 | 1579 | 1541 | 2642 | 41.3 |  |  | 0 | 선택 | 미정 | 미정 | 미정 | 0 | 0 | 0 | 0 | 0 | 0 | 0.062 | 0.1321 | 0.0033 | 0.3599 | 39 | 6200 | 1581 | 0.436 | 0.6423 | 0.1869 | 0.028 | [6 empty] | 1484 | 25 | 25 | 3 | 0.21 | 75 | 39 | 미정 |  | 2021-01-14 21:03 | 1581 |  | 0 | 0 | 0 | 0 | 0 | 0 | 0.558 | 0.7691 | 0.2512 | 0.0306 | 101700 | 67 | 26 | 130 | 0.0496 | 0.0233 | 0.0261 | 0.0473 | 0.0246 | 0.0084 | 0.0028 | 0.0031
2021-01-14 | B61469 | B | 6 | 15CRMO5H | 101 | 36800 | 0.0595 | 0.0267 | 0.0864 | 0.0955 | 1643 | 1600 | 1531 | 3060 |  |  |  | 0 | 미정 | 미정 | 미정 | 미정 | 0 | 0 | 0 | 122 | 0 | 0 | 0.0595 | 0.0665 | 0.004 | 0.2939 | 47 | 8100 | 1643 | 0.1218 | 0.8193 | 0.13 | 0.0037 | [6 empty] | 1513 | 16 | 17 | 1 | 0.38 | 66 | 12 | 미정 |  | 2021-01-14 21:53 | 1648 |  | 0 | 42 | 0 | 0 | 0 | 0 | 0.157 | 1.0776 | 0.1706 | 0.0213 | 89150 | 79 | 32 | 158 | 0.0038 | 0.0047 | 0.0182 | 0.0274 | 0.0326 | 0.0201 | 0.0189 | 0.0198
2021-01-14 | A61967 | B | 5 | G-AE1055LST | 103 | 42800 | 0.3414 | 0.2316 | 0.217 | 0.1995 | 1550 | 1588 | 1534 | 2668 | 38.6 |  |  | 0 | 선택 | 미정 | 미정 | 미정 | 0 | 0 | 0 | 0 | 0 | 0 | 0.3414 | 0.213 | 0.0207 | 0.2565 | 43 | 5000 | 1594 | 0.4443 | 0.7625 | 0.2295 | 0.0215 | [6 empty] | 1484 | 25 | 25 | 3 | 0.21 | 71 | 41 | 미정 |  | 2021-01-14 22:12 | 1594 |  | 0 | 19 | 0 | 0 | 0 | 0 | 0.555 | 0.7819 | 0.253 | 0.0299 | 100200 | 70 | 15 | 111 | 0.0468 | 0.0252 | 0.0244 | 0.0502 | 0.0197 | 0.004 | 0.0032 | 0.0039
2021-01-14 | B61470 | B | 22 | 15CRMO5H | 104 | 39600 | 0.0552 | 0.0508 | 0.0508 | 0.0986 | 1594 | 1594 | 1520 | 2972 |  |  |  | 0 | 미정 | 미정 | 미정 | 미정 | 0 | 0 | 0 | 97 | 0 | 0 | 0.0552 | 0.0589 | 0.0038 | 0.1216 | 55 | 9200 | 1651 | 0.1305 | 0.9172 | 0.1291 | 0.0037 | [6 empty] | 1513 | 16 | 17 | 1 | 0.36 | 66 | 28 | 미정 |  | 2021-01-14 23:00 | 1650 |  | 61 | 0 | 23 | 0 | 0 | 0 | 0.1546 | 1.0766 | 0.1831 | 0.0179 | 93500 | 70 | 15 | 136 | 0.0025 | 0.0043 | 0.0172 | 0.0321 | 0.046 | 0.0141 | 0.0112 | 0.0205
2021-01-14 | A61968 | B | 29 | G-AE1055LST | 104 | 39400 | 0.0706 | 0.1396 | 0.1396 | 0.2129 | 1651 | 1651 | 1577 | 3213 | 26.4 |  |  | 0 | 선택 | 미정 | 미정 | 미정 | 0 | 0 | 0 | 0 | 0 | 0 | 0.0706 | 0.1012 | 0.0052 | 0.0997 | 40 | 3600 | 1600 | 0.3719 | 0.6287 | 0.2073 | 0.0243 | [6 empty] | 1484 | 25 | 25 | 3 | 0.21 | 59 | 29 | 미정 |  | 2021-01-14 23:12 | 1600 |  | 0 | 38 | 0 | 0 | 0 | 0 | 0.5513 | 0.7769 | 0.259 | 0.0328 | 101500 | 77 | 12 | 104 | 0.0319 | 0.0244 | 0.0282 | 0.0431 | 0.0115 | 0.0034 | 0.0022 | 0.0026
2021-01-14 | B61471 | B | 32 | 15CRMO5H | 104 | 40300 | 0.0572 | 0.029 | 0.0448 | 0.1121 | 1640 | 1558 | 1534 | 2926 |  |  |  | 0 | 미정 | 미정 | 미정 | 미정 | 0 | 0 | 0 | 105 | 0 | 0 | 0.0572 | 0.0533 | 0.0031 | 0.1942 | 54 | 8500 | 1657 | 0.1316 | 0.9303 | 0.115 | 0.0035 | [6 empty] | 1513 | 16 | 17 | 1 | 0.37 | 70 | 31 | 미정 |  | 2021-01-15 00:04 | 1647 |  | 70 | 0 | 12 | 0 | 0 | 0 | 0.156 | 1.0784 | 0.1786 | 0.0206 | 96100 | 72 | 17 | 133 | 0.0024 | 0.0041 | 0.0172 | 0.0289 | 0.0445 | 0.01 | 0.0118 | 0.0179
2021-01-14 | A61969 | B | 19 | G-AE1055LST | 103 | 38600 | 0.0622 | 0.0568 | 0.0568 | 0.2396 | 1654 | 1654 | 1565 | 3021 | 37.8 |  |  | 0 | 선택 | 미정 | 미정 | 미정 | 0 | 0 | 0 | 0 | 0 | 0 | 0.0622 | 0.0924 | 0.0032 | 0.1898 | 40 | 3700 | 1593 | 0.4186 | 0.6495 | 0.1894 | 0.019 | [6 empty] | 1484 | 25 | 25 | 3 | 0.21 | 63 | 27 | 미정 |  | 2021-01-15 00:17 | 1593 |  | 0 | 33 | 0 | 0 | 0 | 0 | 0.5289 | 0.7805 | 0.2451 | 0.0293 |  | 80 | 22 | 117 | 0.0456 | 0.0229 | 0.0255 | 0.042 | 0.0154 | 0.0031 | 0.0023 | 0.0026
2021-01-14 | B61472 | B | 37 | 15CRMO5H | 105 | 38200 | 0.0537 | 0.028 | 0.037 | 0.0853 | 1624 | 1584 | 1540 | 2935 |  |  |  | 0 | 미정 | 미정 | 미정 | 미정 | 0 | 0 | 0 | 105 | 0 | 0 | 0.0537 | 0.07 | 0.0037 | 0.2062 | 51 | 8700 | 1637 | 0.1339 | 0.9212 | 0.1463 | 0.0035 | [6 empty] | 1513 | 16 | 17 | 1 | 0.36 | 65 | 28 | 미정 |  | 2021-01-15 01:03 | 1639 |  | 70 | 0 | 17 | 0 | 0 | 0 | 0.1577 | 1.0792 | 0.1814 | 0.0202 | 98500 | 83 | 19 | 138 | 0.002 | 0.0039 | 0.0176 | 0.029 | 0.0396 | 0.0114 | 0.0108 | 0.0168
2021-01-14 | A61970 | B | 15 | G-AE1055LST | 106 | 38300 | 0.057 | 0.0746 | 0.0746 | 0.2052 | 1604 | 1604 | 1539 | 3070 | 42.5 |  |  | 0 | 선택 | 미정 | 미정 | 미정 | 0 | 0 | 0 | 0 | 0 | 0 | 0.057 | 0.1133 | 0.0046 | 0.131 | 40 | 4700 | 1586 | 0.4634 | 0.6459 | 0.1963 | 0.0385 | [6 empty] | 1484 | 25 | 25 | 3 | 0.21 | 72 | 34 | 미정 |  | 2021-01-15 01:16 | 1586 |  | 0 | 24 | 12 | 0 | 0 | 0 | 0.5455 | 0.7801 | 0.2353 | 0.03 |  | 68 | 32 | 137 | 0.0498 | 0.0295 | 0.0259 | 0.0451 | 0.0232 | 0.0081 | 0.0052 | 0.0049
2021-01-14 | B61473 | B | 6 | 20MNCRS5HM8 | 104 | 41300 | 0.0782 | 0.0488 | 0.04 | 0.0874 | 1553 | 1577 | 1555 | 3065 |  |  |  | 0 | 미정 | 미정 | 미정 | 미정 | 0 | 0 | 0 | 199 | 0 | 0 | 0.0782 | 0.0817 | 0.005 | 0.1192 | 54 | 9800 | 1681 | 0.1659 | 0.9743 | 0.0664 | 0.0027 | [6 empty] | 1509 | 18 | 19 | 1 | 0.35 | 87 | 37 | 미정 |  | 2021-01-15 02:07 | 1679 |  | 0 | 71 | 0 | 0 | 0 | 0 | 0.177 | 1.1314 | 0.1195 | 0.0269 | 104050 | 88 | 24 | 160 | 0.002 | 0.003 | 0.024 | 0.0385 | 0.0395 | 0.0175 | 0.0152 | 0.0393
2021-01-14 | A61971 | B | 5 | G-AE1055LST | 103 | 38200 | 0.0594 | 0.0371 | 0.0371 | 0.2407 | 1673 | 1673 | 1579 | 3124 | 39.8 |  |  | 0 | 선택 | 미정 | 미정 | 미정 | 0 | 0 | 0 | 0 | 0 | 0 | 0.0594 | 0.1082 | 0.007 | 0.1516 | 41 | 3500 | 1586 | 0.4902 | 0.6499 | 0.2151 | 0.0247 | [6 empty] | 1484 | 25 | 25 | 3 | 0.21 | 69 | 33 | 미정 |  | 2021-01-15 02:17 | 1586 |  | 0 | 29 | 0 | 0 | 0 | 0 | 0.5483 | 0.7794 | 0.2361 | 0.0311 |  | 80 | 30 | 135 | 0.048 | 0.026 | 0.0261 | 0.0462 | 0.0148 | 0.0032 | 0.0028 | 0.0033
2021-01-14 | B61474 | B | 22 | 20MNCRS5HM8 | 104 | 41700 | 0.0553 | 0.0345 | 0.0359 | 0.0907 | 1585 | 1612 | 1533 | 2881 |  |  |  | 0 | 미정 | 미정 | 미정 | 미정 | 0 | 0 | 0 | 202 | 0 | 0 | 0.0553 | 0.0567 | 0.0028 | 0.0358 | 54 | 8800 | 1657 | 0.167 | 1.0017 | 0.0738 | 0.0022 | [6 empty] | 1509 | 18 | 19 | 1 | 0.35 | 68 | 33 | 미정 |  | 2021-01-15 03:27 | 1647 |  | 52 | 0 | 0 | 0 | 0 | 0 | 0.183 | 1.1699 | 0.1217 | 0.0297 | 100150 | 71 | 15 | 134 | 0.0017 | 0.0027 | 0.0243 | 0.0349 | 0.0423 | 0.0203 | 0.0157 | 0.0345
2021-01-14 | A61972 | B | 29 | AE1070LS | 105 | 38800 | 0.0512 | 0.0419 | 0.0419 | 0.2335 | 1677 | 1677 | 1590 | 3136 | 32 |  |  | 0 | 선택 | 미정 | 미정 | 미정 | 0 | 0 | 0 | 0 | 0 | 0 | 0.0512 | 0.0754 | 0.0034 | 0.1441 | 40 | 4400 | 1616 | 0.5438 | 0.8367 | 0.1523 | 0.0155 | [6 empty] | 1475 | 30 | 25 | 3 | 0.21 | 91 | 37 | 미정 |  | 2021-01-15 03:21 | 1618 |  | 0 | 53 | 9 | 0 | 0 | 0 | 0.675 | 0.9712 | 0.1838 | 0.0176 | 99700 | 75 | 37 | 154 | 0.0357 | 0.0163 | 0.0165 | 0.0445 | 0.0164 | 0.004 | 0.0033 | 0.0044
2021-01-14 | B61475 | B | 32 | 20MNCRS5HM8 | 104 | 40500 | 0.0722 | 0.032 | 0.1507 | 0.1254 | 1653 | 1583 | 1521 | 3054 |  |  |  | 0 | 미정 | 미정 | 미정 | 미정 | 0 | 0 | 0 | 151 | 0 | 0 | 0.0722 | 0.0709 | 0.0058 | 0.1812 | 51 | 8800 | 1650 | 0.1589 | 1.0064 | 0.1008 | 0.0029 | [6 empty] | 1509 | 18 | 19 | 1 | 0.4 | 73 | 39 | 미정 |  | 2021-01-15 04:29 | 1647 |  | 73 | 0 | 12 | 0 | 0 | 0 | 0.1769 | 1.1693 | 0.1275 | 0.0284 | 99400 | 70 | 18 | 133 | 0.0038 | 0.0031 | 0.0236 | 0.0461 | 0.0421 | 0.0132 | 0.0129 | 0.0342
2021-01-14 | A61973 | B | 19 | AE1070LS | 104 | 38600 | 0.0567 | 0.183 | 0.183 | 0.2897 | 1623 | 1623 | 1562 | 3082 | 52 |  |  | 0 | 선택 | 미정 | 미정 | 미정 | 0 | 0 | 0 | 0 | 0 | 0 | 0.0567 | 0.0722 | 0.005 | 0.1735 | 41 | 4600 | 1591 | 0.5631 | 0.8427 | 0.1456 | 0.0293 | [6 empty] | 1475 | 30 | 25 | 3 | 0.21 | 74 | 36 | 미정 |  | 2021-01-15 04:22 | 1597 |  | 0 | 38 | 9 | 0 | 0 | 0 | 0.69 | 0.9767 | 0.1846 | 0.0192 |  | 75 | 37 | 161 | 0.0573 | 0.0173 | 0.0152 | 0.046 | 0.0269 | 0.0109 | 0.0058 | 0.0053
2021-01-14 | B61476 | B | 37 | 20MNCRS5HM8 | 104 | 37700 | 0.1112 | 0.099 | 0.099 | 0.0866 | 1625 | 1625 | 1561 | 3044 |  |  |  | 0 | 미정 | 미정 | 미정 | 미정 | 0 | 0 | 0 | 153 | 0 | 0 | 0.1112 | 0.0868 | 0.0022 | 0.4883 | 45 | 7800 | 1661 | 0.1524 | 0.9762 | 0.0898 | 0.0026 | [6 empty] | 1509 | 18 | 18 | 1 | 0.34 | 59 | 27 | 미정 |  | 2021-01-15 05:26 | 1638 |  | 20 | 0 | 12 | 0 | 0 | 0 | 0.181 | 1.1922 | 0.124 | 0.0288 | 95600 | 68 | 16 | 131 | 0.0023 | 0.0028 | 0.0231 | 0.0466 | 0.0339 | 0.014 | 0.0111 | 0.0356
2021-01-14 | A61974 | B | 15 | AE1070LS | 104 | 37900 | 0.0705 | 0.1575 | 0.1575 | 0.267 | 1608 | 1608 | 1531 | 2853 | 48.5 |  |  | 0 | 선택 | 미정 | 미정 | 미정 | 0 | 0 | 0 | 0 | 0 | 0 | 0.0705 | 0.0996 | 0.0043 | 0.1992 | 40 | 5200 | 1598 | 0.5619 | 0.8327 | 0.1472 | 0.024 | [6 empty] | 1475 | 30 | 25 | 3 | 0.22 | 79 | 37 | 미정 |  | 2021-01-15 05:25 | 1591 |  | 0 | 18 | 0 | 0 | 0 | 0 | 0.69 | 0.9837 | 0.1948 | 0.0164 |  | 71 | 42 | 168 | 0.0603 | 0.0184 | 0.0157 | 0.0486 | 0.0301 | 0.0102 | 0.0054 | 0.0055
2021-01-14 | B61477 | B | 6 | 20MNCRS5HM8 | 103 | 37500 | 0.0776 | 0.0531 | 0.0531 | 0.1048 | 1654 | 1654 | 1556 | 2876 |  |  |  | 0 | 미정 | 미정 | 미정 | 미정 | 0 | 0 | 0 | 150 | 0 | 0 | 0.0776 | 0.072 | 0.0029 | 0.3733 | 45 | 8100 | 1675 | 0.1542 | 0.9798 | 0.0854 | 0.0025 | [6 empty] | 1509 | 18 | 18 | 1 | 0.35 | 85 | 43 | 미정 |  | 2021-01-15 06:23 | 1577 |  | 41 | 0 | 0 | 0 | 0 | 0 | 0.194 | 1.1617 | 0.1288 | 0.0263 | 95550 | 70 | 15 | 132 | 0.0019 | 0.003 | 0.022 | 0.036 | 0.039 | 0.0146 | 0.0107 | 0.0358
2021-01-14 | A61975 | B | 5 | AE1070LS | 103 | 38500 |  | 0.0987 | 0.0987 | 0.1292 | 1598 | 1598 | 1553 | 3011 | 51.5 |  |  | 0 | 미정 | 미정 | 미정 | 미정 | 0 | 0 | 0 | 0 | 0 | 0 |  |  |  |  | 51 | 6000 | 1580 | 0.6027 | 0.7842 | 0.1269 | 0.0211 | [6 empty] | 1475 | 30 | 25 | 3 | 0.21 | 79 | 35 | 미정 |  | 2021-01-15 06:40 | 1580 |  | 0 | 30 | 25 | 0 | 0 | 0 | 0.686 | 0.9693 | 0.1857 | 0.0183 |  | 90 | 34 | 153 | 0.057 | 0.0144 | 0.0151 |  | 0.0324 | 0.0133 | 0.0061 | 0.0063
2021-01-15 | B61478 | B | 22 | 20MNCRS5HM8 | 104 | 38300 | 0.0692 | 0.0291 | 0.0518 | 0.0706 | 1640 | 1604 | 1564 | 3087 |  |  |  | 0 | 미정 | 미정 | 미정 | 미정 | 0 | 0 | 0 | 149 | 0 | 0 | 0.0692 | 0.0994 | 0.0021 | 0.1964 | 51 | 8600 | 1656 | 0.1393 | 0.9996 | 0.0899 | 0.0024 | [6 empty] | 1509 | 18 | 18 | 1 | 0.39 | 76 | 38 | 미정 |  | 2021-01-15 07:31 | 1663 |  | 51 | 0 | 0 | 0 | 0 | 0 | 0.191 | 1.1648 | 0.119 | 0.0238 | 98500 | 157 | 6 | 122 | 0.0022 | 0.0029 | 0.0221 | 0.0406 | 0.0314 | 0.0161 | 0.0129 | 0.035
2021-01-15 | A61976 | B | 29 | AE1070LS | 103 | 38900 | 0.1166 | 0.1983 | 0.1983 | 0.2834 | 1574 | 1574 | 1529 | 3124 | 43 |  |  | 0 | 선택 | 미정 | 미정 | 미정 | 0 | 0 | 0 | 0 | 0 | 0 | 0.1166 | 0.1491 | 0.0035 | 0.2305 | 40 | 5500 | 1581 | 0.5706 | 0.7475 | 0.1191 | 0.0245 | [6 empty] | 1475 | 30 | 25 | 3 | 0.24 | 67 | 28 | 미정 |  | 2021-01-15 08:02 | 1581 |  | 0 | 29 | 0 | 0 | 0 | 0 | 0.675 | 0.9774 | 0.1896 | 0.0178 | 105900 | 90 | 32 | 140 | 0.0467 | 0.0159 | 0.016 | 0.0386 | 0.0198 | 0.0097 | 0.0041 | 0.0049
2021-01-15 | B61479 | T | 32 | SMN440 | 104 | 38300 | 0.0645 | 0.025 | 0.1515 | 0.1846 | 1657 | 1602 | 1551 | 3351 | 41.8 |  |  | 0 | 미정 | 미정 | 미정 | 미정 | 0 | 0 | 0 | 0 | 0 | 0 | 0.0645 | 0.0656 | 0.0055 | 0.1798 | 44 | 7400 | 1656 | 0.3658 | 1.208 | 0.1371 | 0.0118 | [6 empty] | 1494 | 13 | 13 | 1 | 0.35 | 82 | 40 | 미정 |  | 2021-01-15 08:54 | 1644 |  | 71 | 0 | 28 | 0 | 0 | 0 | 0.396 | 1.4666 | 0.2156 | 0.0235 | 93550 |  | 21 | 140 | 0.0663 | 0.0087 | 0.0206 | 0.0469 | 0.0363 | 0.0058 | 0.0047 | 0.0047
2021-01-15 | A61977 | B | 19 | AE1070LS | 103 | 39300 | 0.0288 | 0.2299 | 0.2299 | 0.2517 | 1579 | 1579 | 1523 | 3045 | 48.8 |  |  | 0 | 선택 | 미정 | 미정 | 미정 | 0 | 0 | 0 | 0 | 0 | 0 | 0.0288 | 0.0533 | 0.0016 | 0.1995 | 42 | 5900 | 1583 | 0.5709 | 0.809 | 0.137 | 0.0313 | [6 empty] | 1475 | 30 | 25 | 3 | 0.21 | 74 | 31 | 미정 |  | 2021-01-15 09:17 | 1583 |  | 0 | 21 | 0 | 0 | 0 | 0 | 0.69 | 0.9762 | 0.1961 | 0.021 | 101050 | 83 | 35 | 148 | 0.0556 | 0.0176 | 0.0184 | 0.0299 | 0.028 | 0.0112 | 0.0045 | 0.0044
2021-01-15 | B61480 | T | 37 | SMN440 | 104 | 38000 | 0.0631 | 0.0761 | 0.1376 | 0.1938 | 1630 | 1613 | 1540 | 3092 | 27.5 |  |  | 0 | 미정 | 미정 | 미정 | 미정 | 0 | 0 | 0 | 0 | 0 | 0 | 0.0631 | 0.0677 | 0.0028 | 0.1391 | 41 | 6900 | 1644 | 0.3329 | 1.3039 | 0.1799 | 0.0212 | [6 empty] | 1494 | 13 | 15 | 1 | 0.46 | 74 | 44 | 미정 |  | 2021-01-15 09:56 | 1631 |  | 55 | 0 | 13 | 0 | 0 | 0 | 0.3947 | 1.4974 | 0.2186 | 0.0262 | 93500 |  | 28 | 145 | 0.0423 | 0.0172 | 0.0238 | 0.0479 | 0.031 | 0.0081 | 0.0064 | 0.005
2021-01-15 | A61978 | B | 15 | AE1070LS | 103 | 38500 | 0.1092 | 0.1222 | 0.1222 | 0.1654 | 1602 | 1602 | 1528 | 2987 | 26.8 |  |  | 0 | 선택 | 미정 | 미정 | 미정 | 0 | 0 | 0 | 0 | 0 | 0 | 0.1092 | 0.1425 | 0.0049 | 0.6456 | 40 | 4600 | 1585 | 0.5683 | 0.7943 | 0.1293 | 0.0106 | [6 empty] | 1475 | 30 | 25 | 3 | 0.2 | 57 | 24 | 미정 |  | 2021-01-15 10:38 | 1585 |  | 0 | 43 | 10 | 0 | 0 | 0 | 0.679 | 0.9716 | 0.1873 | 0.0179 | 101800 | 72 | 31 | 135 | 0.0303 | 0.0122 | 0.0162 | 0.0398 | 0.0123 | 0.0049 | 0.0033 | 0.0039
2021-01-15 | B61481 | T | 22 | SMN440 | 94 | 40200 | 0.066 | 0.0367 | 0.1015 | 0.1097 | 1659 | 1655 | 1594 | 3012 | 15.2 |  |  | 0 | 미정 | 미정 | 미정 | 미정 | 0 | 0 | 0 | 0 | 0 | 0 | 0.066 | 0.0714 | 0.0039 | 0.2048 | 39 | 4200 | 1631 | 0.2925 | 1.2543 | 0.1302 | 0.0069 | [6 empty] | 1494 | 13 | 15 | 1 | 0.45 | 67 | 28 | 미정 |  | 2021-01-15 11:11 | 1619 |  | 0 | 0 | 20 | 0 | 0 | 0 | 0.3996 | 1.4648 | 0.2161 | 0.0218 | 87500 |  | 27 | 134 | 0.0268 | 0.0118 | 0.0237 | 0.0546 | 0.0704 | 0.012 | 0.0074 | 0.0078
2021-01-15 | A61979 | B | 5 | AE1070LS | 104 | 40100 | 0.1074 | 0.1239 | 0.1239 | 0.1879 | 1541 | 1541 | 1511 | 2930 | 40.9 |  |  | 0 | 선택 | 미정 | 미정 | 미정 | 0 | 0 | 0 | 0 | 0 | 0 | 0.1074 | 0.1088 | 0.0019 | 0.3231 | 39 | 6000 | 1578 | 0.4783 | 0.8234 | 0.1452 | 0.021 | [6 empty] | 1475 | 30 | 25 | 3 | 0.2 | 64 | 31 | 미정 |  | 2021-01-15 11:40 | 1578 |  | 0 | 0 | 0 | 0 | 0 | 0 | 0.691 | 0.9901 | 0.2002 | 0.0192 | 94850 | 82 | 20 | 124 | 0.0482 | 0.0127 | 0.0155 | 0.031 | 0.0158 | 0.0068 | 0.003 | 0.0039
2021-01-15 | A61980 | B | 29 | 20NICRMOHM5 | 104 | 42800 | 0.0417 | 1.3862 | 0.1126 | 0.0996 | 1547 | 1577 | 1541 | 3141 |  |  |  | 0 | 선택 | 미정 | 미정 | 미정 | 0 | 0 | 0 | 252 | 0 | 0 | 0.0417 | 0.0641 | 0.002 | 0.0744 | 45 | 7900 | 1641 | 0.1639 | 0.9863 | 0.2181 | 0.0081 | [6 empty] | 1509 | 18 | 20 | 3 | 0.21 | 87 | 28 | 미정 |  | 2021-01-15 12:54 | 1641 |  | 0 | 42 | 20 | 0 | 0 | 0 | 0.194 | 1.1933 | 0.2503 | 0.0309 | 99600 | 91 | 35 | 151 | 0.0041 | 0.0103 | 0.0255 | 0.0285 | 0.0115 | 0.0045 | 0.0033 | 0.0226
2021-01-15 | A61981 | B | 19 | 20NICRMOHM5 | 104 | 40800 |  | 0.0599 | 0.0506 | 0.1039 | 1567 | 1586 | 1527 | 3033 |  |  |  | 0 | 선택 | 미정 | 미정 | 미정 | 0 | 0 | 0 | 252 | 0 | 0 |  |  |  |  | 47 | 7700 | 1612 | 0.1516 | 0.9844 | 0.2371 | 0.0054 | [6 empty] | 1509 | 18 | 18 | 3 | 0.22 | 69 | 30 | 미정 |  | 2021-01-15 14:08 | 1612 |  | 0 | 63 | 0 | 0 | 0 | 0 | 0.191 | 1.1906 | 0.25 | 0.0334 | 102000 | 76 | 29 | 138 | 0.0043 | 0.0069 | 0.0289 |  | 0.0139 | 0.0074 | 0.0059 | 0.0215
2021-01-15 | B61482 | B | 6 | SM45CB | 103 | 43900 | 0.0677 | 0.0906 | 0.1284 | 0.2388 | 1578 | 1582 | 1513 | 2735 |  |  |  | 0 | 미정 | 미정 | 미정 | 미정 | 0 | 0 | 0 | 201 | 0 | 0 | 0.0677 | 0.0388 | 0.0028 | 0.1803 | 51 | 8200 | 1650 | 0.3402 | 0.3114 | 0.1248 | 0.0033 | [6 empty] | 1493 | 14 | 20 | 1 | 0.51 | 86 | 38 | 미정 |  | 2021-01-15 14:25 | 1636 |  | 41 | 0 | 17 | 0 | 0 | 0 | 0.453 | 0.6934 | 0.2022 | 0.0123 | 94600 | 68 | 21 | 139 | 0.0028 | 0.0046 | 0.0106 | 0.0435 | 0.0491 | 0.0137 | 0.0067 | 0.0051
2021-01-15 | A61982 | B | 15 | 20NICRMOHM5 | 103 | 40200 | 0.0502 | 0.0961 | 0.0734 | 0.1388 | 1547 | 1594 | 1517 | 2950 | 36.9 |  |  | 0 | 선택 | 미정 | 미정 | 미정 | 0 | 0 | 0 | 0 | 0 | 0 | 0.0502 | 0.0819 | 0.0023 | 0.0511 | 47 | 7900 | 1616 | 0.1621 | 1.0293 | 0.1906 | 0.0262 | [6 empty] | 1509 | 18 | 18 | 3 | 0.22 | 79 | 33 | 미정 |  | 2021-01-15 15:12 | 1616 |  | 0 | 26 | 0 | 0 | 0 | 0 | 0.19 | 1.1816 | 0.246 | 0.0322 | 102450 | 76 | 30 | 140 | 0.0518 | 0.0171 | 0.0297 | 0.0303 | 0.0256 | 0.0111 | 0.0066 | 0.0221
2021-01-15 | B61483 | B | 32 | SM45CB | 104 | 37500 | 0.0476 | 0.0345 | 0.0345 | 0.1612 | 1597 | 1597 | 1510 | 3248 |  |  |  | 0 | 미정 | 미정 | 미정 | 미정 | 0 | 0 | 0 | 202 | 0 | 0 | 0.0476 | 0.0415 | 0.0026 | 0.0168 | 45 | 7400 | 1637 | 0.3787 | 0.3079 | 0.1518 | 0.004 | [6 empty] | 1493 | 14 | 14 | 1 | 0.54 | 74 | 41 | 미정 |  | 2021-01-15 15:23 | 1626 |  | 59 | 0 | 0 | 0 | 0 | 0 | 0.445 | 0.6855 | 0.2058 | 0.0129 | 94200 | 70 | 23 | 137 | 0.0026 | 0.0046 | 0.0195 | 0.033 | 0.0222 | 0.0071 | 0.0075 | 0.006
2021-01-15 | A61983 | B | 5 | 20NICRMOHM5 | 103 | 38400 | 0.0631 | 0.1135 | 0.1135 | 0.1748 | 1628 | 1628 | 1541 | 2954 | 33.8 |  |  | 0 | 선택 | 미정 | 미정 | 미정 | 0 | 0 | 0 | 0 | 0 | 0 | 0.0631 | 0.1109 | 0.0034 | 0.1829 | 41 | 6800 | 1627 | 0.2032 | 1.0802 | 0.1951 | 0.0177 | [6 empty] | 1509 | 18 | 19 | 3 | 0.21 | 84 | 36 | 미정 |  | 2021-01-15 16:08 | 1627 |  | 0 | 0 | 0 | 0 | 0 | 0 | 0.203 | 1.1579 | 0.2399 | 0.0332 | 97550 | 81 | 39 | 152 | 0.0332 | 0.0124 | 0.0313 | 0.0296 | 0.0155 | 0.0095 | 0.0057 | 0.0233
2021-01-15 | B61484 | B | 22 | SM45CB | 104 | 37400 | 0.0395 | 0.0227 | 0.1447 | 0.1208 | 1666 | 1608 | 1569 | 3239 |  |  |  | 0 | 미정 | 미정 | 미정 | 미정 | 0 | 0 | 0 | 207 | 0 | 0 | 0.0395 | 0.04 | 0.0029 | 0.1323 | 39 | 4800 | 1622 | 0.3407 | 0.2933 | 0.1413 | 0.0036 | [6 empty] | 1493 | 14 | 16 | 1 | 0.45 | 60 | 25 | 미정 |  | 2021-01-15 16:22 | 1609 |  | 55 | 0 | 0 | 0 | 0 | 0 | 0.4423 | 0.6818 | 0.2038 | 0.0086 |  | 68 | 28 | 138 | 0.0034 | 0.0049 | 0.0177 | 0.0295 | 0.0178 | 0.0082 | 0.0079 | 0.006
2021-01-15 | A61984 | B | 29 | SNCM21 | 104 | 40000 | 0.07 | 0.0756 | 0.0987 | 0.1417 | 1551 | 1592 | 1515 | 2929 | 45.3 |  |  | 0 | 미정 | 선택 | 미정 | 미정 | 0 | 0 | 0 | 0 | 0 | 0 | 0.07 | 0.1341 | 0.0023 | 0.1323 | 47 | 7500 | 1621 | 0.1596 | 0.6125 | 0.1326 | 0.0205 | [6 empty] | 1510 | 16 | 22 | 3 | 0.23 | 87 | 16 | 미정 |  | 2021-01-15 17:19 | 1621 |  | 0 | 17 | 0 | 0 | 0 | 0 | 0.196 | 0.7285 | 0.2126 | 0.0228 | 109000 | 85 | 29 | 141 | 0.0546 | 0.0111 | 0.0193 | 0.0392 | 0.0316 | 0.0112 | 0.0084 | 0.0069
2021-01-15 | B61485 | B | 37 | SM45CB | 104 | 38000 | 0.0535 | 0.0289 | 0.1384 | 0.1326 | 1683 | 1562 | 1525 | 3162 |  |  |  | 0 | 미정 | 미정 | 미정 | 미정 | 0 | 0 | 0 | 205 | 0 | 0 | 0.0535 | 0.0333 | 0.0024 | 0.2212 | 38 | 5800 | 1608 | 0.36 | 0.3121 | 0.1507 | 0.004 | [6 empty] | 1493 | 14 | 14 | 1 | 0.36 | 59 | 18 | 미정 |  | 2021-01-15 17:29 | 1598 |  | 40 | 0 | 0 | 0 | 0 | 0 | 0.451 | 0.6937 | 0.2124 | 0.0255 | 90150 | 68 | 21 | 122 | 0.0043 | 0.0048 | 0.0212 | 0.038 | 0.0293 | 0.0088 | 0.0083 | 0.0072
2021-01-15 | B61486 | B | 6 | SM45CB | 106 | 38400 | 0.088 | 0.2203 | 0.2203 | 0.2079 | 1573 | 1573 | 1521 | 3154 |  |  |  | 0 | 미정 | 미정 | 미정 | 미정 | 0 | 0 | 0 | 203 | 0 | 0 | 0.088 | 0.1065 | 0.0055 | 0.4105 | 36 | 5700 | 1606 | 0.3821 | 0.3152 | 0.134 | 0.0037 | [6 empty] | 1493 | 14 | 14 | 1 | 0.35 | 59 | 25 | 미정 |  | 2021-01-15 18:29 | 1595 |  | 58 | 0 | 13 | 0 | 0 | 0 | 0.4516 | 0.6906 | 0.2163 | 0.0278 | 98050 | 70 | 20 | 118 | 0.0048 | 0.0045 | 0.0245 | 0.0555 | 0.0217 | 0.009 | 0.0085 | 0.0082
2021-01-15 | A61985 | B | 19 | SNCM21 | 104 | 39800 |  | 0.0883 | 0.1102 | 0.1279 | 1567 | 1589 | 1517 | 3004 | 32.8 |  |  | 0 | 선택 | 미정 | 미정 | 미정 | 0 | 0 | 0 | 0 | 0 | 0 |  |  |  |  | 40 | 6000 | 1608 | 0.1446 | 0.6442 | 0.1443 | 0.0222 | [6 empty] | 1510 | 18 | 18 | 3 | 0.22 | 65 | 28 | 미정 |  | 2021-01-15 18:46 | 1608 |  | 0 | 19 | 21 | 0 | 0 | 0 | 0.1899 | 0.7463 | 0.2221 | 0.0261 | 100100 | 78 | 25 | 119 | 0.044 | 0.0131 | 0.0224 |  | 0.0343 | 0.0172 | 0.0095 | 0.0076
2021-01-15 | B61487 | B | 32 | SM45CB | 106 | 38900 | 0.0439 | 0.1321 | 0.0659 | 0.1308 | 1550 | 1608 | 1525 | 3193 |  |  |  | 0 | 미정 | 미정 | 미정 | 미정 | 0 | 0 | 0 | 201 | 0 | 0 | 0.0439 | 0.063 | 0.0035 | 0.0131 | 35 | 6000 | 1629 | 0.3475 | 0.1514 | 0.0792 | 0.0028 | [6 empty] | 1493 | 14 | 14 | 1 | 0.33 | 66 | 30 | 미정 |  | 2021-01-15 19:28 | 1610 |  | 81 | 0 | 31 | 0 | 0 | 0 | 0.4442 | 0.6839 | 0.2046 | 0.0124 | 98950 | 269 | 24 | 124 | 0.0106 | 0.0041 | 0.0178 | 0.0316 | 0.0265 | 0.0116 | 0.0113 | 0.0094
2021-01-15 | A61986 | B | 15 | SNCM21 | 104 | 39400 |  | 0.0339 | 0.0523 | 0.0865 | 1581 | 1569 | 1529 | 2884 | 33.8 |  |  | 0 | 선택 | 미정 | 미정 | 미정 | 0 | 0 | 0 | 0 | 0 | 0 |  |  |  |  | 35 | 5700 | 1619 | 0.1448 | 0.6389 | 0.1566 | 0.0201 | [6 empty] | 1510 | 18 | 19 | 3 | 0.22 | 66 | 23 | 미정 |  | 2021-01-15 19:44 | 1619 |  | 0 | 0 | 0 | 0 | 0 | 0 | 0.1922 | 0.7368 | 0.2106 | 0.021 | 98000 | 77 | 32 | 129 | 0.0459 | 0.0138 | 0.017 |  | 0.02 | 0.0089 | 0.0056 | 0.0057
2021-01-15 | B61488 | B | 22 | SNCM21 | 106 | 39200 | 0.0562 | 0.0406 | 0.0415 | 0.0592 | 1582 | 1588 | 1559 | 3037 | 4.8 |  |  | 0 | 미정 | 미정 | 미정 | 미정 | 0 | 0 | 0 | 206 | 0 | 0 | 0.0562 | 0.0305 | 0.0023 | 0.4198 | 43 | 6300 | 1629 | 0.1268 | 0.4385 | 0.1476 | 0.0275 | [6 empty] | 1510 | 16 | 16 | 1 | 0.31 | 63 | 20 | 미정 |  | 2021-01-15 20:36 | 1623 |  | 71 | 0 | 12 | 0 | 0 | 0 | 0.198 | 0.7671 | 0.2272 | 0.0296 | 97250 | 81 | 40 | 160 | 0.0048 | 0.0183 | 0.0263 | 0.0444 | 0.0299 | 0.0158 | 0.0114 | 0.01
2021-01-15 | B61489 | B | 37 | SM48CH | 106 | 38000 | 0.0562 | 0.0275 | 0.0275 | 0.1423 | 1621 | 1621 | 1529 | 2958 |  |  |  | 0 | 미정 | 미정 | 미정 | 미정 | 0 | 0 | 0 | 208 | 0 | 0 | 0.0562 | 0.0509 | 0.0048 | 0.1774 | 50 | 8700 | 1659 | 0.3955 | 0.3181 | 0.1553 | 0.0048 | [6 empty] | 1491 | 16 | 20 | 1 | 0.42 | 86 | 34 | 미정 |  | 2021-01-15 21:52 | 1653 |  | 33 | 0 | 14 | 0 | 0 | 0 | 0.464 | 0.6652 | 0.2226 | 0.028 | 96450 | 90 | 32 | 161 | 0.0039 | 0.0061 | 0.0235 | 0.0373 | 0.0261 | 0.0106 | 0.0122 | 0.0208
2021-01-15 | A61987 | B | 29 | SM48CH | 104 | 39800 | 0.0443 | 0.0694 | 0.0694 | 0.0929 | 1559 | 1559 | 1519 | 2998 |  |  |  | 0 | 미정 | 미정 | 미정 | 미정 | 0 | 0 | 0 | 204 | 0 | 0 | 0.0443 | 0.0706 | 0.0059 | 0.0438 | 45 | 7000 | 1609 | 0.4281 | 0.5403 | 0.163 | 0.0027 | [6 empty] | 1491 | 16 | 16 | 3 | 0.23 | 64 | 20 | 미정 |  | 2021-01-15 22:45 | 1608 |  | 0 | 9 | 15 | 0 | 0 | 0 | 0.4578 | 0.6571 | 0.2181 | 0.0206 | 94300 | 65 | 39 | 172 | 0.001 | 0.004 | 0.0207 | 0.0335 | 0.0283 | 0.0169 | 0.0121 | 0.0206
2021-01-15 | B61490 | I | 6 | SCM420C2 | 98 | 35100 | 0.1093 | 0.0554 | 0.0554 | 0.1002 | 1642 | 1642 | 1519 | 2914 | 26.5 |  |  | 0 | 미정 | 미정 | 미정 | 미정 | 0 | 0 | 0 | 0 | 0 | 0 | 0.1093 | 0.093 | 0.0052 | 0.039 | 55 | 8800 | 1691 | 0.1555 | 0.5546 | 0.1179 | 0.0111 | [6 empty] | 1512 | 20 | 21 | 1 | 0.39 | 86 | 0 | 미정 |  | 2021-01-15 23:03 | 1680 |  | 0 | 0 | 0 | 0 | 0 | 0 | 0.1952 | 0.6881 | 0.2402 | 0.0112 | 87200 | 626 | 19 | 138 | 0.0446 | 0.0154 | 0.0259 | 0.0595 | 0.0634 | 0.0122 | 0.009 | 0.0158
2021-01-15 | B61491 | B | 32 | SM45CB | 106 | 38100 | 0.0622 | 0.0634 | 0.0634 | 0.1182 | 1601 | 1601 | 1549 | 3126 |  |  |  | 0 | 미정 | 미정 | 미정 | 미정 | 0 | 0 | 0 | 200 | 0 | 0 | 0.0622 | 0.0491 | 0.0037 | 0.0872 | 52 | 8000 | 1639 | 0.3589 | 0.491 | 0.1664 | 0.0028 | [6 empty] | 1493 | 14 | 21 | 1 | 0.43 | 80 | 38 | 미정 |  | 2021-01-16 00:07 | 1648 |  | 22 | 0 | 0 | 0 | 0 | 0 | 0.44 | 0.6669 | 0.1781 | 0.0065 | 94550 | 69 | 16 | 130 | 0.0015 | 0.0041 | 0.014 | 0.054 | 0.0423 | 0.0274 | 0.0105 | 0.0038
2021-01-15 | A61988 | B | 15 | SM48CH | 104 | 39800 | 0.0703 |  |  | 0.0723 |  | 1595 | 1541 | 3256 | 20.6 |  |  | 0 | 미정 | 미정 | 미정 | 미정 | 0 | 0 | 0 | 202 | 0 | 0 | 0.0703 | 0.0787 | 0.005 | 0.139 | 52 | 5400 | 1611 | 0.4272 | 0.5056 | 0.1591 | 0.0184 | [6 empty] | 1491 | 16 | 16 | 3 | 0.22 | 67 | 31 | 미정 |  | 2021-01-16 00:06 | 1611 |  | 0 | 0 | 0 | 0 | 0 | 0 | 0.475 | 0.6551 | 0.2241 | 0.0267 | 94600 | 66 | 17 | 129 | 0.0202 | 0.017 | 0.0213 | 0.0458 | 0.033 | 0.0089 | 0.0057 | 0.0191
2021-01-15 | B61492 | B | 22 | SM45CB | 105 | 40900 | 0.0649 | 0.0402 | 0.0925 | 0.125 | 1596 | 1636 | 1595 | 3159 |  |  |  | 0 | 미정 | 미정 | 미정 | 미정 | 0 | 0 | 0 | 201 | 0 | 0 | 0.0649 | 0.0499 | 0.0042 | 0.2029 | 43 | 5400 | 1627 | 0.3915 | 0.5667 | 0.1548 | 0.0044 | [6 empty] | 1493 | 14 | 17 | 1 | 0.35 | 70 | 34 | 미정 |  | 2021-01-16 01:08 | 1619 |  | 23 | 0 | 0 | 0 | 0 | 0 | 0.4454 | 0.6646 | 0.1929 | 0.0184 | 96550 | 73 | 19 | 123 | 0.003 | 0.0048 | 0.0157 | 0.043 | 0.0239 | 0.0055 | 0.0052 | 0.0045
2021-01-15 | A61989 | B | 19 | SM48CH | 103 | 39500 | 0.0414 | 0.0585 | 0.0585 | 0.1112 | 1608 | 1608 | 1540 | 3111 | 23.9 |  |  | 0 | 미정 | 미정 | 미정 | 미정 | 0 | 0 | 0 | 0 | 0 | 0 | 0.0414 | 0.0538 | 0.0033 | 0.0539 | 40 | 4800 | 1590 | 0.4467 | 0.5234 | 0.1613 | 0.0174 | [6 empty] | 1491 | 16 | 16 | 3 | 0.23 | 63 | 29 | 미정 |  | 2021-01-16 01:15 | 1590 |  | 0 | 12 | 0 | 0 | 0 | 0 | 0.4528 | 0.6454 | 0.2115 | 0.0248 | 96650 | 69 | 16 | 105 | 0.0306 | 0.0193 | 0.0234 | 0.0377 | 0.0293 | 0.0128 | 0.0065 | 0.0197
2021-01-15 | B61493 | B | 37 | SM45CB | 106 | 38000 | 0.0564 | 0.0567 | 0.0567 | 0.1279 | 1611 | 1611 | 1579 | 2949 |  |  |  | 0 | 미정 | 미정 | 미정 | 미정 | 0 | 0 | 0 | 206 | 0 | 0 | 0.0564 | 0.0587 | 0.0063 | 0.1991 | 35 | 6000 | 1609 | 0.2993 | 0.5632 | 0.159 | 0.004 | [6 empty] | 1493 | 14 | 15 | 1 | 0.38 | 60 | 22 | 미정 |  | 2021-01-16 02:05 | 1601 |  | 31 | 0 | 0 | 0 | 0 | 0 | 0.4649 | 0.6681 | 0.199 | 0.0112 | 89350 | 70 | 30 | 132 | 0.0054 | 0.0048 | 0.0107 | 0.0455 | 0.015 | 0.0063 | 0.0051 | 0.0047
2021-01-15 | A61990 | B | 5 | SM48CH | 106 | 39500 |  | 0.0983 | 0.0983 | 0.1598 | 1606 | 1606 | 1547 | 3124 | 50.1 |  |  | 0 | 선택 | 미정 | 미정 | 미정 | 0 | 0 | 0 | 0 | 0 | 0 |  |  |  |  | 38 | 6400 | 1616 | 0.3873 | 0.4771 | 0.1456 | 0.0301 | [6 empty] | 1491 | 16 | 16 | 3 | 0.22 | 74 | 35 | 미정 |  | 2021-01-16 02:11 | 1616 |  | 0 | 0 | 16 | 0 | 0 | 0 | 0.4515 | 0.6443 | 0.2125 | 0.0244 | 101100 | 70 | 16 | 106 | 0.0601 | 0.0267 | 0.0197 |  | 0.0399 | 0.0268 | 0.0153 | 0.0197
2021-01-15 | A61991 | B | 29 | SM48CH | 106 | 38700 | 0.0575 | 0.0742 | 0.0742 | 0.1864 | 1633 | 1633 | 1538 | 3066 | 34.4 |  |  | 0 | 선택 | 미정 | 미정 | 미정 | 0 | 0 | 0 | 0 | 0 | 0 | 0.0575 | 0.081 | 0.0038 | 0.2339 | 33 | 4600 | 1598 | 0.3704 | 0.5311 | 0.1659 | 0.0301 | [6 empty] | 1491 | 16 | 16 | 3 | 0.22 | 68 | 31 | 미정 |  | 2021-01-16 03:05 | 1600 |  | 0 | 0 | 0 | 0 | 0 | 0 | 0.4672 | 0.6528 | 0.2242 | 0.0254 | 103450 | 73 | 32 | 124 | 0.0407 | 0.0247 | 0.0223 | 0.0506 | 0.0218 | 0.0091 | 0.0061 | 0.0195
2021-01-15 | B61494 | B | 6 | SM45CB | 106 | 42100 | 0.0715 | 0.0269 | 0.1355 | 0.2381 | 1614 | 1566 | 1516 | 2818 |  |  |  | 0 | 미정 | 미정 | 미정 | 미정 | 0 | 0 | 0 | 202 | 0 | 0 | 0.0715 | 0.06 | 0.0043 | 0.1585 | 38 | 6300 | 1609 | 0.3829 | 0.5223 | 0.1498 | 0.0034 | [6 empty] | 1493 | 14 | 15 | 1 | 0.35 | 66 | 24 | 미정 |  | 2021-01-16 03:11 | 1601 |  | 21 | 0 | 16 | 0 | 0 | 0 | 0.4441 | 0.6706 | 0.1906 | 0.0172 | 94300 | 74 | 25 | 125 | 0.004 | 0.0038 | 0.0159 | 0.0503 | 0.0209 | 0.0057 | 0.0052 | 0.0049
2021-01-15 | B61495 | B | 32 | SM45CB | 106 | 38900 | 0.0739 | 0.0822 | 0.0822 | 0.1292 | 1603 | 1603 | 1533 | 3012 |  |  |  | 0 | 미정 | 미정 | 미정 | 미정 | 0 | 0 | 0 | 205 | 0 | 0 | 0.0739 | 0.0781 | 0.0031 | 0.1303 | 38 | 6200 | 1612 | 0.4013 | 0.5301 | 0.1332 | 0.0028 | [6 empty] | 1493 | 14 | 15 | 1 | 0.36 | 66 | 29 | 미정 |  | 2021-01-16 04:11 | 1602 |  | 21 | 0 | 31 | 0 | 0 | 0 | 0.4507 | 0.6784 | 0.1963 | 0.0119 | 104150 | 81 | 26 | 131 | 0.0042 | 0.0032 | 0.0109 | 0.0554 | 0.0502 | 0.0101 | 0.007 | 0.0061
2021-01-15 | A61992 | B | 15 | SM48CH | 106 | 38800 | 0.0468 | 0.1084 | 0.1084 | 0.1597 | 1594 | 1594 | 1518 | 3102 | 42.8 |  |  | 0 | 선택 | 미정 | 미정 | 미정 | 0 | 0 | 0 | 0 | 0 | 0 | 0.0468 | 0.0893 | 0.0046 | 0.0095 | 30 | 5800 | 1592 | 0.3977 | 0.5309 | 0.1567 | 0.0313 | [6 empty] | 1491 | 16 | 16 | 3 | 0.22 | 73 | 32 | 미정 |  | 2021-01-16 04:04 | 1592 |  | 0 | 0 | 0 | 0 | 0 | 0 | 0.455 | 0.6383 | 0.2109 | 0.0269 | 104050 | 71 | 34 | 128 | 0.0494 | 0.0244 | 0.0234 | 0.0398 | 0.0304 | 0.0172 | 0.0119 | 0.0176
2021-01-15 | B61496 | B | 22 | SM45CB | 105 | 39900 | 0.0859 | 0.0355 | 0.0355 | 0.0724 | 1579 | 1579 | 1546 | 2923 |  |  |  | 0 | 미정 | 미정 | 미정 | 미정 | 0 | 0 | 0 | 199 | 0 | 0 | 0.0859 | 0.0823 | 0.005 | 0.0546 | 35 | 5800 | 1608 | 0.3885 | 0.5584 | 0.1435 | 0.0029 | [6 empty] | 1493 | 14 | 15 | 1 | 0.34 | 63 | 17 | 미정 |  | 2021-01-16 05:08 | 1606 |  | 21 | 0 | 0 | 0 | 0 | 0 | 0.443 | 0.6627 | 0.1944 | 0.0148 | 94750 | 75 | 40 | 156 | 0.003 | 0.0033 | 0.0134 | 0.0578 | 0.0503 | 0.0078 | 0.0069 | 0.0063
2021-01-15 | A61993 | B | 19 | SM48CH | 105 | 41700 | 0.0613 | 0.0381 | 0.0381 | 0.0943 | 1614 | 1614 | 1555 | 3268 | 32.2 |  |  | 0 | 선택 | 미정 | 미정 | 미정 | 0 | 0 | 0 | 0 | 0 | 0 | 0.0613 | 0.0897 | 0.0054 | 0.0621 | 34 | 4800 | 1592 | 0.4465 | 0.5179 | 0.1472 | 0.0287 | [6 empty] | 1491 | 16 | 16 | 3 | 0.22 | 69 | 31 | 미정 |  | 2021-01-16 05:16 | 1592 |  | 0 | 21 | 0 | 0 | 0 | 0 | 0.472 | 0.6518 | 0.2054 | 0.0274 | 109050 | 79 | 24 | 113 | 0.0355 | 0.0229 | 0.0223 | 0.0467 | 0.0309 | 0.013 | 0.0081 | 0.0183
2021-01-15 | B61497 | B | 37 | SM45C | 105 | 38300 | 0.0934 | 0.0913 | 0.0913 | 0.1078 | 1637 | 1637 | 1551 | 2994 |  |  |  | 0 | 미정 | 미정 | 미정 | 미정 | 0 | 0 | 0 | 201 | 0 | 0 | 0.0934 | 0.0853 | 0.0049 | 0.1423 | 37 | 5300 | 1615 | 0.3365 | 0.5915 | 0.1714 | 0.0029 | [6 empty] | 1493 | 15 | 15 | 1 | 0.27 | 48 | 10 | 미정 |  | 2021-01-16 06:07 | 1598 |  | 10 | 0 | 0 | 0 | 0 | 0 | 0.422 | 0.7037 | 0.2346 | 0.0169 | 96550 | 76 | 39 | 162 | 0.0022 | 0.0035 | 0.0148 | 0.0532 | 0.0342 | 0.0092 | 0.0077 | 0.0127
2021-01-15 | A61994 | B | 5 | SM48CH | 103 | 38600 | 0.043 | 0.0413 | 0.0413 | 0.1204 | 1619 | 1619 | 1547 | 3085 | 37.4 |  |  | 0 | 선택 | 미정 | 미정 | 미정 | 0 | 0 | 0 | 0 | 0 | 0 | 0.043 | 0.0752 | 0.004 | 0.2061 | 43 | 4900 | 1604 | 0.3791 | 0.5282 | 0.1677 | 0.0203 | [6 empty] | 1491 | 16 | 18 | 3 | 0.22 | 113 | 33 | 미정 |  | 2021-01-16 06:26 | 1604 |  | 0 | 0 | 0 | 0 | 0 | 0 | 0.472 | 0.6538 | 0.2158 | 0.0279 |  | 90 | 21 | 118 | 0.0458 | 0.018 | 0.0218 | 0.0383 | 0.0228 | 0.0075 | 0.0054 | 0.0192
2021-01-16 | B61498 | B | 6 | SM45C | 105 | 38100 | 0.0881 | 0.1051 | 0.1051 | 0.1325 | 1582 | 1582 | 1529 | 3090 | 9.2 |  |  | 0 | 미정 | 미정 | 미정 | 미정 | 0 | 0 | 0 | 155 | 0 | 0 | 0.0881 | 0.0602 | 0.0036 | 0.1907 | 41 | 6000 | 1609 | 0.3473 | 0.4898 | 0.1768 | 0.0054 | [6 empty] | 1493 | 15 | 16 | 1 | 0.36 | 68 | 25 | 미정 |  | 2021-01-16 07:16 | 1612 |  | 10 | 0 | 0 | 0 | 0 | 0 | 0.4367 | 0.7032 | 0.2149 | 0.0137 |  | 77 | 39 | 164 | 0.0046 | 0.0065 | 0.0141 | 0.0496 | 0.0313 | 0.0062 | 0.0062 | 0.0113
2021-01-16 | A61995 | B | 29 | STB2 | 103 | 40700 | 0.0481 | 0.2349 | 0.2349 | 0.3299 | 1635 | 1635 | 1547 | 2993 | 45.8 |  |  | 0 | 미정 | 미정 | 미정 | 미정 | 0 | 0 | 0 | 0 | 0 | 0 | 0.0481 | 0.0812 | 0.0064 | 0.0172 | 44 | 6000 | 1587 | 0.8391 | 0.3074 | 0.1936 | 0.017 | [6 empty] | 1456 | 25 | 25 | 3 | 0.23 | 87 | 37 | 미정 |  | 2021-01-16 07:26 | 1587 |  | 0 | 15 | 14 | 0 | 0 | 0 | 0.957 | 0.3639 | 0.2663 | 0.0144 | 102000 | 95 | 43 | 171 | 0.0506 | 0.016 | 0.0113 | 0.0321 | 0.0263 | 0.0047 | 0.0017 | 0.0033
2021-01-16 | B61499 | B | 32 | SM45C | 106 | 39100 | 0.0559 | 0.0359 | 0.0359 | 0.1586 | 1610 | 1610 | 1546 | 3097 | 25.5 |  |  | 0 | 미정 | 미정 | 미정 | 미정 | 0 | 0 | 0 | 155 | 0 | 0 | 0.0559 | 0.042 | 0.0015 | 0.0021 | 35 | 5700 | 1624 | 0.3704 | 0.4937 | 0.1981 | 0.0077 | [6 empty] | 1493 | 15 | 18 | 1 | 0.41 | 68 | 27 | 미정 |  | 2021-01-16 08:10 | 1625 |  | 0 | 0 | 0 | 0 | 0 | 0 | 0.4399 | 0.7035 | 0.2259 | 0.0124 |  | 75 | 48 | 180 | 0.0137 | 0.0076 | 0.0146 | 0.0377 | 0.0348 | 0.0137 | 0.0114 | 0.0132
2021-01-16 | A61996 | B | 15 | STB2 | 105 | 40600 | 0.0304 | 0.2773 | 0.2773 | 0.3809 | 1625 | 1625 | 1561 | 3077 | 48.1 |  |  | 0 | 미정 | 미정 | 미정 | 미정 | 0 | 0 | 0 | 0 | 0 | 0 | 0.0304 | 0.0585 | 0.003 | 0.1965 | 40 | 3900 | 1563 | 0.9157 | 0.3063 | 0.2208 | 0.0167 | [6 empty] | 1456 | 25 | 25 | 3 | 0.22 | 63 | 27 | 미정 |  | 2021-01-16 08:22 | 1563 |  | 0 | 9 | 0 | 0 | 0 | 0 | 0.946 | 0.3572 | 0.2637 | 0.0148 | 100150 | 72 | 44 | 175 | 0.0559 | 0.0156 | 0.012 | 0.0276 | 0.0212 | 0.0032 | 0.0021 | 0.003
2021-01-16 | B61500 | B | 22 | SM45C | 105 | 38700 | 0.0549 | 0.0494 | 0.0494 | 0.1407 | 1599 | 1599 | 1531 | 3118 | 31.3 |  |  | 0 | 미정 | 미정 | 미정 | 미정 | 0 | 0 | 0 | 154 | 0 | 0 | 0.0549 | 0.0491 | 0.0035 | 0.2055 | 39 | 6200 | 1614 | 0.3918 | 0.4898 | 0.1706 | 0.0067 | [6 empty] | 1493 | 15 | 16 | 1 | 0.37 | 67 | 23 | 미정 |  | 2021-01-16 09:12 | 1612 |  | 12 | 0 | 0 | 0 | 0 | 0 | 0.436 | 0.7075 | 0.2222 | 0.0108 | 93600 | 74 | 58 | 197 | 0.0175 | 0.0065 | 0.0149 | 0.0421 | 0.0411 | 0.008 | 0.0066 | 0.0123
2021-01-16 | A61997 | B | 19 | STB2 | 105 | 40500 | 0.0431 | 0.0417 | 0.2431 | 0.3204 | 1672 | 1626 | 1556 | 2961 | 51.7 |  |  | 0 | 미정 | 미정 | 미정 | 미정 | 0 | 0 | 0 | 0 | 0 | 0 | 0.0431 | 0.0777 | 0.0037 | 0.2117 | 43 | 4600 | 1569 | 0.9619 | 0.3096 | 0.2069 | 0.0132 | [6 empty] | 1456 | 25 | 25 | 3 | 0.23 | 73 | 30 | 미정 |  | 2021-01-16 09:26 | 1569 |  | 0 | 31 | 20 | 0 | 0 | 0 | 0.9518 | 0.3371 | 0.2483 | 0.0129 | 101850 | 74 | 50 | 182 | 0.0567 | 0.0126 | 0.011 | 0.0366 | 0.0246 | 0.0057 | 0.0032 | 0.0033
2021-01-16 | B61501 | B | 37 | SM45C | 105 | 39500 | 0.0476 | 0.117 | 0.117 | 0.1868 | 1601 | 1601 | 1511 | 3087 | 24.9 |  |  | 0 | 미정 | 미정 | 미정 | 미정 | 0 | 0 | 0 | 148 | 0 | 0 | 0.0476 | 0.032 | 0.0034 | 0.2958 | 38 | 6600 | 1613 | 0.3954 | 0.571 | 0.1758 | 0.0055 | [6 empty] | 1493 | 15 | 16 | 1 | 0.41 | 62 | 20 | 미정 |  | 2021-01-16 10:23 | 1617 |  | 15 | 0 | 0 | 0 | 0 | 0 | 0.437 | 0.6957 | 0.2181 | 0.0087 |  | 70 | 51 | 183 | 0.0132 | 0.006 | 0.0126 | 0.0358 | 0.0427 | 0.0082 | 0.0075 | 0.013
2021-01-16 | A61998 | B | 5 | STB2 | 101 | 39700 | 0.0531 | 0.2124 | 0.2124 | 0.2538 | 1659 | 1659 | 1567 | 2976 | 40 |  |  | 0 | 해제 | 선택 | 미정 | 미정 | 0 | 0 | 0 | 0 | 0 | 0 | 0.0531 | 0.0978 | 0.0019 | 0.166 | 52 | 4300 | 1558 | 0.836 | 0.3379 | 0.2054 | 0.0151 | [6 empty] | 1456 | 25 | 25 | 3 | 0.23 | 72 | 38 | 미정 |  | 2021-01-16 10:46 | 1558 |  | 0 | 0 | 0 | 0 | 0 | 0 | 0.943 | 0.3628 | 0.2744 | 0.0131 |  | 74 | 32 | 157 | 0.045 | 0.0126 | 0.0105 | 0.0394 | 0.0247 | 0.0066 | 0.0024 | 0.0029
2021-01-16 | B61502 | B | 6 | SM45C | 105 | 39500 | 0.0534 | 0.0784 | 0.0784 | 0.1163 | 1616 | 1616 | 1561 | 3160 | 13.7 |  |  | 0 | 미정 | 미정 | 미정 | 미정 | 0 | 0 | 0 | 150 | 0 | 0 | 0.0534 | 0.0506 | 0.003 | 0.1994 | 35 | 5200 | 1623 | 0.3169 | 0.5208 | 0.1691 | 0.0048 | [6 empty] | 1493 | 15 | 19 | 1 | 0.43 | 61 | 23 | 미정 |  | 2021-01-16 11:34 | 1622 |  | 11 | 0 | 0 | 0 | 0 | 0 | 0.4307 | 0.7059 | 0.2264 | 0.0133 | 96500 | 76 | 30 | 149 | 0.007 | 0.0055 | 0.0165 | 0.0308 | 0.028 | 0.0076 | 0.0063 | 0.0124
2021-01-16 | A61999 | B | 29 | STB2 | 101 | 39400 | 0.0458 | 0.1833 | 0.1833 | 0.2344 | 1620 | 1620 | 1548 | 2985 | 53.4 |  |  | 0 | 선택 | 미정 | 미정 | 미정 | 0 | 0 | 0 | 0 | 0 | 0 | 0.0458 | 0.0709 | 0.0038 | 0.0709 | 41 | 4700 | 1564 | 0.9053 | 0.3214 | 0.2163 | 0.0234 | [6 empty] | 1456 | 25 | 25 | 3 | 0.22 | 68 | 34 | 미정 |  | 2021-01-16 11:54 | 1564 |  | 0 | 11 | 0 | 0 | 0 | 0 | 0.976 | 0.3663 | 0.2629 | 0.0177 | 101800 | 75 | 34 | 145 | 0.0606 | 0.0187 | 0.0149 | 0.0355 | 0.0219 | 0.0064 | 0.004 | 0.0041
2021-01-16 | B61503 | B | 32 | SM45C | 106 | 38800 |  | 0.0672 | 0.0672 | 0.098 | 1633 | 1633 | 1581 | 3069 | 13.8 |  |  | 0 | 미정 | 미정 | 미정 | 미정 | 0 | 0 | 0 | 151 | 0 | 0 |  |  |  |  | 40 | 4700 | 1628 | 0.2622 | 0.5605 | 0.1521 | 0.004 | [6 empty] | 1493 | 15 | 16 | 1 | 0.39 | 66 | 29 | 미정 |  | 2021-01-16 12:35 | 1610 |  | 11 | 0 | 0 | 0 | 0 | 0 | 0.442 | 0.705 | 0.2265 | 0.0174 |  | 92 | 46 | 173 | 0.0069 | 0.0047 | 0.0151 |  | 0.0332 | 0.022 | 0.0128 | 0.0142
2021-01-16 | A62000 | B | 15 | P-STB2 | 104 | 41700 | 0.0482 | 0.2351 | 0.3454 | 0.48 | 1564 | 1573 | 1533 | 3043 | 60.2 |  |  | 0 | 미정 | 선택 | 미정 | 미정 | 0 | 0 | 0 | 0 | 0 | 0 | 0.0482 | 0.0787 | 0.0126 | 0.2316 | 47 | 5400 | 1562 | 0.9358 | 0.3162 | 0.2225 | 0.0239 | 0.12 | 53.986 | 27.074 | 7.122 | 7.58 | 1.994 | 1456 | 25 | 30 | 3 | 0.22 | 65 | 33 | 미정 |  | 2021-01-16 13:01 | 1562 |  | 0 | 19 | 0 | 0 | 0 | 0 | 0.942 | 0.3503 | 0.2741 | 0.0179 | 100100 | 74 | 25 | 140 | 0.0686 | 0.0189 | 0.0153 | 0.0222 | 0.0263 | 0.0052 | 0.0032 | 0.0038
2021-01-16 | B61504 | B | 22 | FPA-20NICRMOHM2 | 106 | 40500 | 0.0569 | 0.0833 | 0.0564 | 0.0789 | 1539 | 1592 | 1531 | 3112 |  |  |  | 0 | 미정 | 미정 | 미정 | 미정 | 0 | 0 | 0 | 152 | 0 | 0 | 0.0569 | 0.0739 | 0.0054 | 0.0539 | 51 | 9700 | 1672 | 0.1224 | 0.5704 | 0.071 | 0.0033 | [6 empty] | 1508 | 16 | 20 | 1 | 0.35 | 87 | 21 | 미정 |  | 2021-01-16 13:48 | 1659 |  | 62 | 0 | 21 | 0 | 0 | 0 | 0.163 | 0.7873 | 0.0945 | 0.0371 | 89650 | 89 | 45 | 202 | 0.0028 | 0.0034 | 0.0275 | 0.0368 | 0.0519 | 0.0295 | 0.0218 | 0.0292
2021-01-16 | A62001 | B | 19 | P-STB2 | 104 | 40900 | 0.059 | 0.2154 | 0.2154 | 0.2417 | 1588 | 1588 | 1533 | 3026 | 54.4 |  |  | 0 | 선택 | 미정 | 미정 | 미정 | 0 | 0 | 0 | 0 | 0 | 0 | 0.059 | 0.1024 | 0.0025 | 0.1148 | 42 | 5900 | 1569 | 0.8822 | 0.3377 | 0.2114 | 0.0234 | 0.152 | 53.033 | 26.111 | 7.624 | 6.956 | 2.031 | 1456 | 25 | 30 | 3 | 0.22 | 73 | 38 | 미정 |  | 2021-01-16 14:07 | 1569 |  | 0 | 0 | 0 | 0 | 0 | 0 | 0.966 | 0.3716 | 0.2568 | 0.0114 | 104350 | 84 | 26 | 135 | 0.0598 | 0.0134 | 0.0107 | 0.0271 | 0.0168 | 0.0071 | 0.0036 | 0.004
2021-01-16 | B61505 | B | 37 | FPA-20NICRMOHM2 | 105 | 40100 | 0.0384 | 0.0844 | 0.0705 | 0.1962 | 1552 | 1592 | 1528 | 3092 |  |  |  | 0 | 미정 | 미정 | 미정 | 미정 | 0 | 0 | 0 | 156 | 0 | 0 | 0.0384 | 0.0626 | 0.0051 | 1.0928 | 51 | 9100 | 1631 | 0.1371 | 0.5173 | 0.0707 | 0.0027 | [6 empty] | 1508 | 16 | 16 | 1 | 0.36 | 62 | 13 | 미정 |  | 2021-01-16 14:56 | 1627 |  | 36 | 41 | 16 | 0 | 0 | 0 | 0.159 | 0.7891 | 0.0901 | 0.0332 |  | 72 | 35 | 183 | 0.0023 | 0.0031 | 0.0277 | 0.0279 | 0.0392 | 0.0212 | 0.0138 | 0.0273
2021-01-16 | A62002 | B | 5 | P-STB2 | 106 | 38500 | 0.0536 | 0.1461 | 0.1461 | 0.2909 | 1577 | 1577 | 1533 | 3066 | 60 |  |  | 0 | 선택 | 미정 | 미정 | 미정 | 0 | 0 | 0 | 0 | 0 | 0 | 0.0536 | 0.1065 | 0.0023 | 0.1965 | 50 | 7200 | 1564 | 0.7203 | 0.3167 | 0.2008 | 0.0331 | 0.093 | 56.526 | 24.506 | 6.919 | 8.169 | 2.306 | 1456 | 25 | 30 | 3 | 0.23 | 69 | 38 | 미정 |  | 2021-01-16 15:16 | 1564 |  | 0 | 0 | 0 | 0 | 0 | 0 | 0.962 | 0.355 | 0.2755 | 0.0181 | 103950 | 90 | 20 | 141 | 0.0661 | 0.0185 | 0.0138 | 0.03 | 0.026 | 0.0121 | 0.0023 | 0.0036
2021-01-16 | B61506 | B | 6 | FPA-20NICRMOHM2 | 106 | 39700 | 0.0507 | 0.0716 | 0.062 | 0.1103 | 1568 | 1582 | 1525 | 3133 |  |  |  | 0 | 미정 | 미정 | 미정 | 미정 | 0 | 0 | 0 | 154 | 0 | 0 | 0.0507 | 0.0461 | 0.0019 | 0.1752 | 50 | 9200 | 1645 | 0.1309 | 0.5294 | 0.0842 | 0.003 | [6 empty] | 1508 | 16 | 17 | 1 | 0.39 | 79 | 26 | 미정 |  | 2021-01-16 16:00 | 1642 |  | 0 | 91 | 0 | 0 | 0 | 0 | 0.162 | 0.781 | 0.0888 | 0.0335 |  | 78 | 39 | 184 | 0.0022 | 0.0034 | 0.0289 | 0.0322 | 0.0269 | 0.0156 | 0.0127 | 0.0269
2021-01-16 | A62003 | B | 29 | P-STB2 | 103 | 42500 | 0.0514 | 0.1786 | 0.0998 | 0.288 | 1523 | 1575 | 1531 | 2926 | 28.7 |  |  | 0 | 선택 | 선택 | 미정 | 미정 | 0 | 0 | 0 | 0 | 0 | 0 | 0.0514 | 0.0859 | 0.0029 | 0.2646 | 51 | 7500 | 1566 | 0.8633 | 0.2666 | 0.2149 | 0.0183 | 0.077 | 57.302 | 24.443 | 6.837 | 8.381 | 2.344 | 1456 | 25 | 30 | 3 | 0.21 | 59 | 30 | 미정 |  | 2021-01-16 16:46 | 1566 |  | 0 | 18 | 20 | 0 | 0 | 0 | 0.974 | 0.3697 | 0.272 | 0.0116 | 93600 | 85 | 14 | 123 | 0.0331 | 0.0133 | 0.0105 | 0.0288 | 0.0344 | 0.01 | 0.0028 | 0.0041
2021-01-16 | B61507 | B | 32 | FPA-20NICRMOHM2 | 106 | 39600 | 0.051 | 0.0235 | 0.0706 | 0.0759 | 1645 | 1593 | 1538 | 3126 |  |  |  | 0 | 미정 | 미정 | 미정 | 미정 | 0 | 0 | 0 | 104 | 0 | 0 | 0.051 | 0.0537 | 0.0054 | 0.3796 | 53 | 9000 | 1656 | 0.1172 | 0.5221 | 0.0643 | 0.0026 | [6 empty] | 1508 | 16 | 16 | 1 | 0.36 | 76 | 33 | 미정 |  | 2021-01-16 17:06 | 1643 |  | 103 | 0 | 23 | 0 | 0 | 0 | 0.161 | 0.7931 | 0.0801 | 0.0344 | 101750 | 88 | 47 | 197 | 0.0021 | 0.0031 | 0.026 | 0.0242 | 0.0398 | 0.0278 | 0.021 | 0.0266
2021-01-16 | B61508 | B | 22 | SCM420HT | 106 | 38700 |  | 0.0329 | 0.035 | 0.0772 | 1629 | 1601 | 1568 | 3137 | 4.7 |  |  | 0 | 미정 | 미정 | 미정 | 미정 | 0 | 0 | 0 | 0 | 0 | 0 |  |  |  |  | 58 | 8800 | 1648 | 0.1564 | 0.7327 | 0.183 | 0.0089 | [6 empty] | 1510 | 18 | 18 | 1 | 0.45 | 82 | 34 | 미정 |  | 2021-01-16 18:14 | 1648 |  | 71 | 0 | 24 | 0 | 0 | 0 | 0.209 | 0.8254 | 0.2539 | 0.024 | 101900 | 89 | 52 | 224 | 0.0075 | 0.0093 | 0.0248 |  | 0.0251 | 0.0135 | 0.0125 | 0.0095
2021-01-16 | A62004 | B | 15 | P-STB2 | 104 | 42400 | 0.0391 | 0.0428 | 0.077 | 0.2806 | 1553 | 1606 | 1530 | 3181 | 19 |  |  | 0 | 미정 | 미정 | 미정 | 미정 | 0 | 0 | 0 | 0 | 0 | 0 | 0.0391 | 0.054 | 0.003 | 0.2817 | 41 | 6100 | 1547 | 0.8357 | 0.2428 | 0.203 | 0.0207 | 0.111 | 54.038 | 27.361 | 7.088 | 7.623 | 1.975 | 1456 | 25 | 30 | 3 | 0.21 | 60 | 29 | 미정 |  | 2021-01-16 18:06 | 1547 |  | 0 | 39 | 0 | 0 | 0 | 0 | 0.936 | 0.363 | 0.2533 | 0.014 | 108150 | 85 | 9 | 101 | 0.0196 | 0.015 | 0.0114 | 0.0261 | 0.027 | 0.0113 | 0.0046 | 0.0043
2021-01-16 | A62005 | B | 19 | P-STB2 | 104 | 42200 | 0.0421 | 0.2145 | 0.2145 | 0.4159 | 1556 | 1556 | 1532 | 2916 | 43.2 |  |  | 0 | 선택 | 미정 | 미정 | 미정 | 0 | 0 | 0 | 0 | 0 | 0 | 0.0421 | 0.0667 | 0.0036 | 0.1514 | 45 | 7100 | 1552 | 0.8858 | 0.2967 | 0.2154 | 0.0241 | 0.141 | 53.799 | 27.596 | 7.063 | 7.617 | 1.949 | 1456 | 25 | 30 | 3 | 0.23 | 67 | 36 | 미정 |  | 2021-01-16 19:16 | 1552 |  | 0 | 19 | 20 | 0 | 0 | 0 | 0.954 | 0.3671 | 0.2732 | 0.0149 | 104100 | 78 | 15 | 117 | 0.0466 | 0.0168 | 0.0124 | 0.0198 | 0.0122 | 0.0047 | 0.0024 | 0.0037
2021-01-16 | B61509 | B | 5 | SCM420HT | 106 | 40200 | 0.0482 | 0.0439 | 0.0425 | 0.0814 | 1542 | 1577 | 1546 | 3251 | 16.5 |  |  | 0 | 미정 | 미정 | 미정 | 미정 | 0 | 0 | 0 | 0 | 0 | 0 | 0.0482 | 0.0598 | 0.0044 | 0.2498 | 43 | 7100 | 1640 | 0.1434 | 0.651 | 0.1303 | 0.0096 | [6 empty] | 1510 | 18 | 18 | 1 | 0.43 | 63 | 21 | 미정 |  | 2021-01-16 19:24 | 1631 |  | 71 | 0 | 48 | 0 | 0 | 0 | 0.2 | 0.8493 | 0.2568 | 0.0196 |  | 65 | 51 | 204 | 0.0259 | 0.0095 | 0.0254 | 0.027 | 0.0358 | 0.0204 | 0.0117 | 0.0104
2021-01-16 | A62006 | B | 37 | SEAH-BQ1 | 103 | 41300 |  | 0.1472 | 0.1472 | 0.2033 | 1576 | 1576 | 1547 | 3177 | 23.3 |  |  | 0 | 선택 | 미정 | 미정 | 미정 | 0 | 0 | 0 | 0 | 0 | 0 |  |  |  |  | 40 | 5500 | 1571 | 0.8898 | 0.2953 | 0.2096 | 0.0112 | 0.135 | 49.808 | 27.74 | 8.457 | 5.89 | 1.796 | 1455 | 30 | 30 | 3 | 0.23 | 63 | 35 | 미정 |  | 2021-01-16 20:13 | 1571 |  | 0 | 31 | 40 | 0 | 0 | 0 | 0.941 | 0.4122 | 0.3085 | 0.0335 | 110350 | 80 | 23 | 130 | 0.0264 | 0.011 | 0.0254 |  | 0.0229 | 0.0098 | 0.0057 | 0.0045
2021-01-16 | B61510 | B | 6 | SCM420HT | 104 | 37800 | 0.0488 | 0.0893 | 0.0501 | 0.0697 | 1568 | 1602 | 1567 | 3176 | 12.5 |  |  | 0 | 미정 | 미정 | 미정 | 미정 | 0 | 0 | 0 | 0 | 0 | 0 | 0.0488 | 0.0625 | 0.0036 | 0.0018 | 46 | 7800 | 1659 | 0.1469 | 0.6125 | 0.1644 | 0.0119 | [6 empty] | 1510 | 18 | 21 | 1 | 0.46 | 69 | 30 | 미정 |  | 2021-01-16 20:27 | 1650 |  | 61 | 0 | 12 | 0 | 0 | 0 | 0.203 | 0.841 | 0.2616 | 0.0206 | 99000 | 77 | 53 | 202 | 0.0197 | 0.0122 | 0.0231 | 0.0287 | 0.0208 | 0.01 | 0.0091 | 0.0095
2021-01-16 | A62007 | B | 29 | SEAH-BQ1 | 104 | 39300 |  | 0.1675 | 0.1191 | 0.2548 | 1521 | 1575 | 1530 | 3105 | 33.7 |  |  | 0 | 선택 | 미정 | 미정 | 미정 | 0 | 0 | 0 | 0 | 0 | 0 |  |  |  |  | 44 | 6800 | 1568 | 0.8612 | 0.3297 | 0.2549 | 0.0199 | 0.099 | 49.137 | 29.617 | 6.757 | 7.272 | 1.659 | 1455 | 30 | 30 | 3 | 0.22 | 72 | 34 | 미정 |  | 2021-01-16 21:19 | 1568 |  | 0 | 19 | 0 | 0 | 0 | 0 | 0.942 | 0.4067 | 0.3031 | 0.0279 | 104250 | 77 | 27 | 142 | 0.0396 | 0.0155 | 0.0237 |  | 0.0271 | 0.0056 | 0.0032 | 0.0038
2021-01-16 | B61511 | B | 32 | SCM420HT | 103 | 38500 | 0.0563 | 0.0369 | 0.0571 | 0.0854 | 1564 | 1583 | 1553 | 3058 | 10.8 |  |  | 0 | 미정 | 미정 | 미정 | 미정 | 0 | 0 | 0 | 0 | 0 | 0 | 0.0563 | 0.0527 | 0.0049 | 0.1545 | 48 | 8100 | 1649 | 0.151 | 0.6498 | 0.151 | 0.0149 | [6 empty] | 1510 | 18 | 19 | 1 | 0.46 | 81 | 37 | 미정 |  | 2021-01-16 21:29 | 1652 |  | 47 | 0 | 14 | 0 | 0 | 0 | 0.2056 | 0.8431 | 0.2538 | 0.0223 | 93050 | 82 | 54 | 209 | 0.0191 | 0.0157 | 0.0254 | 0.0263 | 0.0271 | 0.018 | 0.015 | 0.0093
2021-01-16 | A62008 | B | 15 | SEAH-BQ1 | 104 | 39800 | 0.0452 | 0.1551 | 0.2427 | 0.2443 | 1551 | 1596 | 1539 | 3291 | 43.1 |  |  | 0 | 선택 | 미정 | 미정 | 미정 | 0 | 0 | 0 | 0 | 0 | 0 | 0.0452 | 0.0818 | 0.0055 | 0.0628 | 42 | 6400 | 1558 | 0.863 | 0.2923 | 0.2705 | 0.0285 | 0.188 | 48.501 | 29.566 | 6.41 | 7.566 | 1.64 | 1455 | 30 | 30 | 3 | 0.22 | 67 | 39 | 미정 |  | 2021-01-16 22:34 | 1558 |  | 0 | 27 | 0 | 0 | 0 | 0 | 0.975 | 0.4134 | 0.3101 | 0.027 | 101900 | 76 | 20 | 124 | 0.0513 | 0.019 | 0.0234 | 0.0246 | 0.019 | 0.0041 | 0.003 | 0.0027
2021-01-16 | B61512 | B | 31 | AE1510M2 | 103 | 37700 | 0.05 | 0.023 | 0.0284 | 0.058 | 1657 | 1614 | 1579 | 2995 | 15.2 |  |  | 0 | 미정 | 미정 | 미정 | 미정 | 0 | 0 | 0 | 0 | 0 | 0 | 0.05 | 0.0507 | 0.004 | 0.2126 | 55 | 7900 | 1660 | 0.0851 | 1.0071 | 0.1809 | 0.0166 | [6 empty] | 1516 | 18 | 19 | 1 | 0.38 | 68 | 5 | 미정 |  | 2021-01-16 22:49 | 1650 |  | 0 | 120 | 0 | 0 | 0 | 0 | 0.0903 | 1.3095 | 0.2453 | 0.0391 | 91850 | 77 | 62 | 225 | 0.0287 | 0.0206 | 0.0365 | 0.0111 | 0.0185 | 0.004 | 0.0026 | 0.0029
2021-01-16 | B61513 | B | 19 | AE1510M2 | 103 | 38100 | 0.0674 | 0.0287 | 0.0337 | 0.0442 | 1643 | 1586 | 1550 | 2897 | 27.2 |  |  | 0 | 미정 | 미정 | 미정 | 미정 | 0 | 0 | 0 | 106 | 0 | 0 | 0.0674 | 0.0893 | 0.0036 | 0.1936 | 54 | 9300 | 1685 | 0.0742 | 1.1127 | 0.1806 | 0.0234 | [6 empty] | 1516 | 18 | 18 | 1 | 0.47 | 84 | 36 | 미정 |  | 2021-01-16 23:58 | 1667 |  | 70 | 61 | 0 | 0 | 0 | 0 | 0.0919 | 1.2997 | 0.2518 | 0.03 | 97500 | 87 | 41 | 187 | 0.047 | 0.0206 | 0.0333 | 0.0117 | 0.0161 | 0.0042 | 0.0023 | 0.003
2021-01-16 | A62009 | B | 5 | SEAH-BQ1 | 104 | 41800 |  | 0.1191 | 0.1172 | 0.2083 | 1545 | 1583 | 1540 | 3000 | 54.9 |  |  | 0 | 선택 | 미정 | 미정 | 미정 | 0 | 0 | 0 | 0 | 0 | 0 |  |  |  |  | 43 | 6400 | 1552 | 0.7341 | 0.2939 | 0.2745 | 0.0351 | 0.398 | 49.643 | 30.22 | 7.165 | 6.929 | 1.643 | 1455 | 30 | 30 | 3 | 0.21 | 65 | 39 | 미정 |  | 2021-01-16 23:49 | 1552 |  | 0 | 0 | 0 | 0 | 0 | 0 | 0.9582 | 0.4002 | 0.3077 | 0.0285 | 105400 | 85 | 17 | 117 | 0.0632 | 0.0229 | 0.0242 |  | 0.0162 | 0.0054 | 0.0038 | 0.0043
2021-01-16 | A62010 | B | 37 | SEAH-BQ1 | 104 | 39500 | 0.0596 | 0.055 | 0.055 | 0.2139 | 1652 | 1652 | 1558 | 3052 | 32.8 |  |  | 0 | 선택 | 미정 | 미정 | 미정 | 0 | 0 | 0 | 0 | 0 | 0 | 0.0596 | 0.107 | 0.0038 | 0.0854 | 41 | 4700 | 1568 | 0.907 | 0.2833 | 0.2939 | 0.0184 | 0.142 | 49.402 | 32.862 | 5.489 | 9 | 1.503 | 1455 | 30 | 30 | 3 | 0.21 | 66 | 35 | 미정 |  | 2021-01-17 00:49 | 1568 |  | 0 | 21 | 0 | 0 | 0 | 0 | 0.965 | 0.4039 | 0.3122 | 0.029 | 102100 | 73 | 27 | 137 | 0.0402 | 0.0209 | 0.0242 | 0.0267 | 0.0105 | 0.0031 | 0.0029 | 0.0036
2021-01-16 | B61514 | B | 6 | AE1510M2 | 104 | 38500 |  | 0.0399 | 0.0399 | 0.0566 | 1614 | 1614 | 1565 | 3000 | 22.6 |  |  | 0 | 미정 | 미정 | 미정 | 미정 | 0 | 0 | 0 | 105 | 0 | 0 |  |  |  |  | 49 | 8500 | 1677 | 0.0876 | 1.0572 | 0.1743 | 0.0288 | [6 empty] | 1516 | 18 | 18 | 1 | 0.5 | 88 | 45 | 미정 |  | 2021-01-17 01:14 | 1669 |  | 0 | 115 | 0 | 0 | 0 | 0 | 0.1023 | 1.289 | 0.2461 | 0.0415 | 101200 | 94 | 40 | 179 | 0.0391 | 0.033 | 0.0372 |  | 0.0084 | 0.0037 | 0.0027 | 0.0026
2021-01-16 | A62011 | B | 29 | SEAH-BQ1 | 104 | 38900 | 0.0478 | 0.0801 | 0.0801 | 0.2317 | 1616 | 1616 | 1544 | 2889 | 48.7 |  |  | 0 | 선택 | 미정 | 미정 | 미정 | 0 | 0 | 0 | 0 | 0 | 0 | 0.0478 | 0.0842 | 0.0045 | 0.1236 | 40 | 5000 | 1562 | 0.7983 | 0.2823 | 0.2755 | 0.0331 | 0.159 | 49.8 | 31.254 | 5.566 | 8.947 | 1.593 | 1455 | 30 | 30 | 3 | 0.21 | 68 | 33 | 미정 |  | 2021-01-17 01:50 | 1562 |  | 0 | 19 | 0 | 0 | 0 | 0 | 0.9647 | 0.4052 | 0.3123 | 0.0305 | 105550 | 78 | 30 | 141 | 0.0571 | 0.0222 | 0.0261 | 0.03 | 0.015 | 0.005 | 0.0034 | 0.0033
2021-01-16 | B61515 | B | 32 | AE1510M2 | 102 | 37800 | 0.0744 | 0.0635 | 0.0454 | 0.0623 | 1620 | 1617 | 1579 | 2885 | 18.8 |  |  | 0 | 미정 | 미정 | 미정 | 미정 | 0 | 0 | 0 | 100 | 0 | 0 | 0.0744 | 0.091 | 0.0037 | 0.0736 | 74 | 9900 | 1667 | 0.0915 | 1.1548 | 0.1887 | 0.0319 | [6 empty] | 1516 | 18 | 19 | 1 | 0.51 | 92 | 50 | 미정 |  | 2021-01-17 02:40 | 1671 |  | 0 | 42 | 0 | 0 | 0 | 0 | 0.1022 | 1.2875 | 0.2401 | 0.0316 |  | 113 | 42 | 201 | 0.0306 | 0.0258 | 0.0355 | 0.0205 | 0.0064 | 0.0033 | 0.0027 | 0.0026
2021-01-16 | A62012 | B | 15 | STB2 | 104 | 39700 | 0.0518 | 0.1745 | 0.1745 | 0.2881 | 1623 | 1623 | 1547 | 3086 | 47 |  |  | 0 | 미정 | 선택 | 미정 | 미정 | 0 | 0 | 0 | 0 | 0 | 0 | 0.0518 | 0.0785 | 0.0028 | 0.2121 | 47 | 5300 | 1561 | 0.85 | 0.2628 | 0.2215 | 0.0215 | [6 empty] | 1456 | 25 | 25 | 3 | 0.22 | 66 | 31 | 미정 |  | 2021-01-17 02:55 | 1561 |  | 0 | 19 | 9 | 0 | 0 | 0 | 0.9401 | 0.3526 | 0.2625 | 0.0163 | 108650 | 88 | 28 | 148 | 0.0541 | 0.0158 | 0.0138 | 0.0445 | 0.0277 | 0.0102 | 0.0039 | 0.0038
2021-01-16 | A62013 | B | 5 | STB2 | 103 | 38900 | 0.0671 | 0.0709 | 0.0709 | 0.1799 | 1598 | 1598 | 1550 | 2938 | 50.9 |  |  | 0 | 미정 | 선택 | 미정 | 미정 | 0 | 0 | 0 | 0 | 0 | 0 | 0.0671 | 0.1178 | 0.0053 | 0.1756 | 46 | 5700 | 1562 | 0.8102 | 0.2615 | 0.2293 | 0.02 | [6 empty] | 1456 | 25 | 25 | 3 | 0.22 | 51 | 27 | 미정 |  | 2021-01-17 03:54 | 1562 |  | 0 | 12 | 0 | 0 | 0 | 0 | 0.952 | 0.3536 | 0.2652 | 0.0121 | 104150 | 75 | 10 | 150 | 0.0598 | 0.0147 | 0.0105 | 0.0476 | 0.0395 | 0.0101 | 0.0037 | 0.0046
2021-01-16 | B61516 | B | 31 | KSG4120H | 105 | 42400 | 0.0528 | 0.0527 | 0.0527 | 0.0706 | 1581 | 1581 | 1556 | 3103 | 22.8 |  |  | 0 | 미정 | 미정 | 미정 | 미정 | 0 | 0 | 0 | 0 | 0 | 0 | 0.0528 | 0.091 | 0.0048 | 0.1635 | 46 | 9500 | 1673 | 0.1238 | 0.5055 | 0.0685 | 0.0174 | [6 empty] | 1513 | 18 | 21 | 1 | 0.53 | 83 | 24 | 미정 |  | 2021-01-17 04:27 | 1679 |  | 67 | 0 | 17 | 0 | 0 | 0 | 0.172 | 0.7139 | 0.1108 | 0.0167 | 96400 | 91 | 39 | 174 | 0.0363 | 0.0147 | 0.0183 | 0.0281 | 0.0365 | 0.0178 | 0.0113 | 0.0079
2021-01-16 | A62014 | B | 37 | STB2 | 104 | 40500 | 0.0516 | 0.3362 | 0.1538 | 0.1696 | 1589 | 1623 | 1585 | 3183 | 65.1 |  |  | 0 | 미정 | 선택 | 미정 | 미정 | 0 | 0 | 0 | 0 | 0 | 0 | 0.0516 | 0.0782 | 0.0044 | 0.0505 | 58 | 5600 | 1558 | 0.8664 | 0.26 | 0.233 | 0.0264 | [6 empty] | 1456 | 25 | 25 | 3 | 0.23 | 77 | 38 | 미정 |  | 2021-01-17 05:17 | 1558 |  | 0 | 0 | 0 | 0 | 0 | 0 | 0.954 | 0.3554 | 0.2611 | 0.0134 | 100700 | 87 | 36 | 170 | 0.079 | 0.0148 | 0.0109 | 0.04 | 0.0458 | 0.0105 | 0.0024 | 0.0035
2021-01-16 | B61517 | B | 19 | KSG4120H | 104 | 38600 | 0.0578 | 0.056 | 0.056 | 0.093 | 1620 | 1620 | 1538 | 2769 | 26.3 |  |  | 0 | 미정 | 미정 | 미정 | 미정 | 0 | 0 | 0 | 0 | 0 | 0 | 0.0578 | 0.0699 | 0.0051 | 0.1295 | 48 | 9000 | 1652 | 0.1479 | 0.5242 | 0.0687 | 0.0203 | [6 empty] | 1513 | 18 | 19 | 1 | 0.56 | 73 | 36 | 미정 |  | 2021-01-17 05:33 | 1649 |  | 21 | 0 | 12 | 0 | 0 | 0 | 0.172 | 0.7099 | 0.1041 | 0.0255 | 99150 | 68 | 31 | 158 | 0.0408 | 0.018 | 0.0245 | 0.0323 | 0.0389 | 0.0146 | 0.0123 | 0.0074
2021-01-16 | A62015 | B | 29 | SCR420HD | 104 | 39800 | 0.0578 | 0.0564 | 0.0564 | 0.1067 | 1631 | 1631 | 1591 | 3072 | 34.6 |  |  | 0 | 해제 | 선택 | 미정 | 미정 | 0 | 0 | 0 | 0 | 0 | 0 | 0.0578 | 0.0807 | 0.0046 | 0.2581 | 61 | 8200 | 1664 | 0.1721 | 0.6994 | 0.1699 | 0.0171 | [6 empty] | 1509 | 13 | 20 | 3 | 0.25 | 101 | 56 | 미정 |  | 2021-01-17 06:56 | 0 |  | 0 | 21 | 10 | 0 | 0 | 0 | 0.211 | 0.8595 | 0.2324 | 0.0311 |  | 100 | 35 | 182 | 0.0483 | 0.0177 | 0.0235 | 0.0395 | 0.0308 | 0.0111 | 0.0072 | 0.0133
2021-01-16 | B61518 | B | 6 | KSG4120H | 104 | 40000 | 0.0687 | 0.075 | 0.075 | 0.0803 | 1600 | 1600 | 1549 | 2986 | 22.3 |  |  | 0 | 미정 | 미정 | 미정 | 미정 | 0 | 0 | 0 | 0 | 0 | 0 | 0.0687 | 0.0626 | 0.0022 | 0.1805 | 48 | 8000 | 1675 | 0.158 | 0.4901 | 0.1131 | 0.03 | [6 empty] | 1513 | 18 | 21 | 1 | 0.43 | 81 | 39 | 미정 |  | 2021-01-17 06:35 | 1661 |  | 38 | 0 | 0 | 0 | 0 | 0 | 0.1762 | 0.7083 | 0.1294 | 0.0274 | 94250 | 65 | 23 | 147 | 0.0375 | 0.0208 | 0.0246 | 0.0311 | 0.0089 | 0.0081 | 0.0052 | 0.0041
2021-01-17 | A62016 | B | 15 | SCR420HD | 104 | 40400 | 0.0585 | 0.023 | 0.023 | 0.0567 | 1694 | 1694 | 1663 | 3199 |  |  |  | 0 | 미정 | 선택 | 미정 | 미정 | 0 | 0 | 0 | 0 | 0 | 0 | 0.0585 | 0.0839 | 0.005 | 0.1533 | 68 | 5000 | 1633 | 0.1657 | 0.6851 | 0.187 | 0.0423 | [6 empty] | 1509 | 13 | 15 | 3 | 0.26 | 84 | 42 | 미정 |  | 2021-01-17 07:43 | 1620 |  | 0 | 19 | 0 | 0 | 0 | 0 | 0.216 | 0.87 | 0.2453 | 0.0267 | 111100 | 72 | 52 | 205 | 0.0871 | 0.0197 | 0.0219 | 0.0374 | 0.035 | 0.0216 | 0.0128 | 0.0127
2021-01-17 | B61519 | B | 32 | KSG4120H | 104 | 39900 | 0.0785 | 0.0625 | 0.0625 | 0.0769 | 1639 | 1639 | 1603 | 3054 | 13.8 |  |  | 0 | 미정 | 선택 | 미정 | 미정 | 0 | 0 | 0 | 0 | 0 | 0 | 0.0785 | 0.0775 | 0.0022 | 0.1995 | 41 | 6600 | 1629 | 0.145 | 0.5618 | 0.092 | 0.0222 | [6 empty] | 1513 | 18 | 19 | 1 | 0.75 | 64 | 33 | 미정 |  | 2021-01-17 07:30 | 1640 |  | 20 | 36 | 0 | 0 | 0 | 0 | 0.1747 | 0.7133 | 0.1087 | 0.0218 | 106450 | 73 | 25 | 145 | 0.0212 | 0.0186 | 0.0206 | 0.0405 | 0.0161 | 0.0071 | 0.0059 | 0.0049
2021-01-17 | B61520 | B | 31 | FPA-KSG4120H | 104 | 40300 | 0.0726 | 0.0302 | 0.0302 | 0.0844 | 1632 | 1632 | 1580 | 3015 | 34 |  |  | 0 | 미정 | 선택 | 미정 | 미정 | 0 | 0 | 0 | 0 | 0 | 0 | 0.0726 | 0.0531 | 0.0032 | 0.1596 | 39 | 6400 | 1623 | 0.1537 | 0.5185 | 0.0885 | 0.0306 | [6 empty] | 1513 | 18 | 19 | 1 | 0.45 | 115 | 21 | 미정 |  | 2021-01-17 08:30 | 1628 |  | 0 | 20 | 0 | 0 | 0 | 0 | 0.18 | 0.718 | 0.097 | 0.0248 |  | 65 | 39 | 162 | 0.0683 | 0.0188 | 0.0231 | 0.0343 | 0.0161 | 0.0069 | 0.0049 | 0.0048
2021-01-17 | A62017 | B | 5 | SCR420HD | 104 | 38700 | 0.0468 | 0.0503 | 0.0503 | 0.1233 | 1583 | 1583 | 1523 | 3062 | 36.5 |  |  | 0 | 미정 | 선택 | 미정 | 미정 | 0 | 0 | 0 | 0 | 0 | 0 | 0.0468 | 0.072 | 0.0097 | 0.0818 | 52 | 7300 | 1631 | 0.1766 | 0.7065 | 0.1618 | 0.0224 | [6 empty] | 1509 | 13 | 21 | 3 | 0.24 | 77 | 31 | 미정 |  | 2021-01-17 08:45 | 1631 |  | 0 | 29 | 30 | 0 | 0 | 0 | 0.2167 | 0.8611 | 0.2427 | 0.0268 | 101700 | 65 | 53 | 193 | 0.0509 | 0.0151 | 0.0214 | 0.0409 | 0.0339 | 0.0157 | 0.0057 | 0.0137
2021-01-17 | B61521 | B | 19 | FPA-KSG4120H | 104 | 40300 |  | 0.0342 | 0.0342 | 0.0619 | 1641 | 1641 | 1583 | 3037 | 21.8 |  |  | 0 | 미정 | 선택 | 미정 | 미정 | 0 | 0 | 0 | 0 | 0 | 0 |  |  |  |  | 36 | 6000 | 1638 | 0.1531 | 0.5842 | 0.0859 | 0.0143 | [6 empty] | 1513 | 18 | 19 | 1 | 0.48 | 55 | 20 | 미정 |  | 2021-01-17 09:26 | 1624 |  | 0 | 24 | 9 | 0 | 0 | 0 | 0.1795 | 0.7005 | 0.0965 | 0.0211 |  | 62 | 34 | 156 | 0.047 | 0.0107 | 0.0199 |  | 0.0247 | 0.0065 | 0.0056 | 0.0046
2021-01-17 | A62018 | B | 37 | SCR420HD | 105 | 38800 | 0.0548 | 0.0259 | 0.0259 | 0.0468 | 1634 | 1634 | 1594 | 2984 | 4.9 |  |  | 0 | 미정 | 선택 | 미정 | 미정 | 0 | 0 | 0 | 0 | 0 | 0 | 0.0548 | 0.0766 | 0.0042 | 0.0014 | 41 | 5200 | 1620 | 0.1672 | 0.6307 | 0.1596 | 0.0081 | [6 empty] | 1509 | 13 | 15 | 3 | 0.24 | 66 | 20 | 미정 |  | 2021-01-17 09:37 | 1620 |  | 0 | 38 | 20 | 0 | 0 | 0 | 0.219 | 0.8504 | 0.2373 | 0.0281 | 102500 | 66 | 47 | 180 | 0.0069 | 0.0135 | 0.0248 | 0.034 | 0.0365 | 0.0177 | 0.0089 | 0.0129
2021-01-17 | B61522 | B | 6 | FPA-KSG4120H | 104 | 39500 |  | 0.03 | 0.03 | 0.0998 | 1641 | 1641 | 1576 | 3032 | 38.4 |  |  | 0 | 미정 | 선택 | 미정 | 미정 | 0 | 0 | 0 | 0 | 0 | 0 |  |  |  |  | 39 | 6500 | 1626 | 0.1607 | 0.5595 | 0.0747 | 0.0299 | [6 empty] | 1513 | 18 | 19 | 1 | 0.49 | 65 | 30 | 미정 |  | 2021-01-17 10:30 | 1629 |  | 61 | 0 | 16 | 0 | 0 | 0 | 0.1782 | 0.7226 | 0.1006 | 0.0293 |  | 70 | 27 | 141 | 0.079 | 0.0203 | 0.0227 |  | 0.0232 | 0.0076 | 0.0067 | 0.0055
2021-01-17 | A62019 | B | 29 | SCR420HON | 104 | 38700 | 0.0988 | 0.0401 | 0.0401 | 0.0917 | 1616 | 1616 | 1557 | 2911 | 41.4 |  |  | 0 | 미정 | 선택 | 미정 | 미정 | 0 | 0 | 0 | 0 | 0 | 0 | 0.0988 | 0.1299 | 0.0034 | 0.0012 | 44 | 6500 | 1618 | 0.1704 | 0.6714 | 0.1515 | 0.0259 | [6 empty] | 1510 | 16 | 18 | 3 | 0.24 | 78 | 30 | 미정 |  | 2021-01-17 10:42 | 1618 |  | 0 | 8 | 0 | 0 | 0 | 0 | 0.206 | 0.8446 | 0.2422 | 0.0341 | 103150 | 81 | 46 | 173 | 0.0579 | 0.0162 | 0.0298 | 0.0321 | 0.0374 | 0.0207 | 0.0112 | 0.0127
2021-01-17 | B61523 | B | 32 | KSG4120H | 104 | 38900 | 0.0617 | 0.0316 | 0.0681 | 0.0922 | 1651 | 1624 | 1568 | 2918 | 32 |  |  | 0 | 미정 | 선택 | 미정 | 미정 | 0 | 0 | 0 | 0 | 0 | 0 | 0.0617 | 0.0729 | 0.0042 | 0.1367 | 42 | 6900 | 1653 | 0.1606 | 0.5934 | 0.0864 | 0.0267 | [6 empty] | 1513 | 18 | 21 | 1 | 0.47 | 67 | 37 | 미정 |  | 2021-01-17 11:32 | 1639 |  | 34 | 0 | 13 | 0 | 0 | 0 | 0.1819 | 0.7023 | 0.1006 | 0.0222 | 101800 | 87 | 23 | 139 | 0.0647 | 0.0128 | 0.02 | 0.0289 | 0.0251 | 0.0093 | 0.0064 | 0.0059
2021-01-17 | A62020 | B | 22 | SCR420HON | 104 | 38700 | 0.0441 | 0.0273 | 0.0273 | 0.0526 | 1625 | 1625 | 1576 | 3035 | 4.2 |  |  | 0 | 미정 | 선택 | 미정 | 미정 | 0 | 0 | 0 | 0 | 0 | 0 | 0.0441 | 0.0569 | 0.0029 | 0.071 | 47 | 6500 | 1635 | 0.1836 | 0.7086 | 0.1848 | 0.0167 | [6 empty] | 1510 | 16 | 18 | 3 | 0.23 | 77 | 20 | 미정 |  | 2021-01-17 11:52 | 1635 |  | 0 | 20 | 19 | 0 | 0 | 0 | 0.209 | 0.8337 | 0.2493 | 0.0322 | 99450 | 68 | 49 | 181 | 0.0061 | 0.0172 | 0.0284 | 0.0315 | 0.0499 | 0.0277 | 0.0119 | 0.0139
2021-01-17 | B61524 | B | 31 | SCM440HK | 104 | 39400 | 0.0486 | 0.1662 | 0.1662 | 0.1303 | 1573 | 1573 | 1544 | 3046 | 36.1 |  |  | 0 | 미정 | 선택 | 미정 | 미정 | 0 | 0 | 0 | 101 | 0 | 0 | 0.0486 | 0.0536 | 0.0014 | 0.0087 | 46 | 7900 | 1659 | 0.3178 | 0.6283 | 0.1772 | 0.0147 | [6 empty] | 1494 | 13 | 21 | 1 | 0.46 | 86 | 29 | 미정 |  | 2021-01-17 12:39 | 1649 |  | 66 | 0 | 0 | 0 | 0 | 0 | 0.402 | 0.7829 | 0.2546 | 0.0164 | 98150 | 95 | 45 | 184 | 0.0384 | 0.0146 | 0.0169 | 0.0307 | 0.0305 | 0.0064 | 0.0053 | 0.0123
2021-01-17 | A62021 | B | 5 | SCM440HK | 104 | 39100 | 0.0525 | 0.1243 | 0.1243 | 0.2562 | 1625 | 1625 | 1529 | 3096 | 41.3 |  |  | 0 | 미정 | 선택 | 미정 | 미정 | 0 | 0 | 0 | 0 | 0 | 0 | 0.0525 | 0.0897 | 0.0162 | 0.2485 | 59 | 8200 | 1666 | 0.3437 | 0.5189 | 0.2349 | 0.0141 | [6 empty] | 1494 | 13 | 20 | 1 | 0.56 | 79 | 37 | 미정 |  | 2021-01-17 13:22 | 1651 |  | 61 | 0 | 0 | 0 | 0 | 0 | 0.409 | 0.7819 | 0.2391 | 0.0102 |  | 71 | 60 | 252 | 0.064 | 0.0142 | 0.0173 | 0.0339 | 0.0222 | 0.0066 | 0.0057 | 0.0128
2021-01-17 | B61525 | B | 19 | SCR420HN | 104 | 39700 | 0.1211 | 0.0381 | 0.0381 | 0.0812 | 1645 | 1645 | 1560 | 2893 | 15 |  |  | 0 | 미정 | 해제 | 미정 | 미정 | 0 | 0 | 0 | 102 | 0 | 0 | 0.1211 | 0.1401 | 0.0022 | 0.0626 | 35 | 5600 | 1629 | 0.1778 | 0.6461 | 0.1366 | 0.0053 | [6 empty] | 1511 | 16 | 21 | 3 | 0.27 | 69 | 36 | 미정 |  | 2021-01-17 13:27 | 1629 |  | 0 | 0 | 21 | 0 | 0 | 0 | 0.203 | 0.8387 | 0.2515 | 0.0277 |  | 66 | 11 | 95 | 0.015 | 0.019 | 0.0264 | 0.0493 | 0.0486 | 0.0255 | 0.009 | 0.017
2021-01-17 | A62022 | B | 37 | SCR420HN | 103 | 38700 | 0.0542 | 0.0804 | 0.0804 | 0.0702 | 1637 | 1637 | 1596 | 3037 | 22.3 |  |  | 0 | 미정 | 미정 | 미정 | 미정 | 0 | 0 | 0 | 0 | 0 | 0 | 0.0542 | 0.0802 | 0.0027 | 0.1492 | 52 | 5100 | 1630 | 0.1698 | 0.6892 | 0.1823 | 0.0126 | [6 empty] | 1511 | 16 | 22 | 3 | 0.23 | 84 | 44 | 미정 |  | 2021-01-17 14:05 | 1630 |  | 0 | 27 | 11 | 0 | 0 | 0 | 0.198 | 0.8395 | 0.2464 | 0.0275 | 97650 | 82 | 27 | 146 | 0.0318 | 0.0188 | 0.0252 | 0.0325 | 0.026 | 0.014 | 0.0119 | 0.0157
2021-01-17 | B61526 | B | 6 | SCM440HK | 105 | 37600 | 0.0852 | 0.0371 | 0.0371 | 0.1225 | 1650 | 1650 | 1536 | 3007 | 24.7 |  |  | 0 | 미정 | 미정 | 미정 | 미정 | 0 | 0 | 0 | 101 | 0 | 0 | 0.0852 | 0.0956 | 0.0291 | 0.1529 | 44 | 7300 | 1631 | 0.335 | 0.5243 | 0.156 | 0.011 | [6 empty] | 1494 | 13 | 13 | 1 | 0.5 | 65 | 29 | 미정 |  | 2021-01-17 14:33 | 1617 |  | 55 | 0 | 0 | 0 | 0 | 0 | 0.416 | 0.7916 | 0.2586 | 0.0142 | 92900 | 69 | 48 | 196 | 0.0268 | 0.0131 | 0.0153 | 0.0446 | 0.0396 | 0.008 | 0.0071 | 0.0124
2021-01-17 | A62023 | B | 15 | P-AE1055LS | 106 | 40700 | 0.0542 | 0.2007 | 0.1974 | 0.2124 | 1551 | 1582 | 1538 | 3031 | 32.2 |  |  | 0 | 미정 | 미정 | 미정 | 미정 | 0 | 0 | 0 | 0 | 0 | 0 | 0.0542 | 0.0802 | 0.0027 | 0.1492 | 44 | 7000 | 1624 | 0.4099 | 0.71 | 0.1888 | 0.0224 | 0.225 | 57.434 | 27.98 | 4.915 | 11.685 | 2.052 | 1485 | 25 | 25 | 3 | 0.22 | 97 | 37 | 미정 |  | 2021-01-17 15:12 | 1621 |  | 0 | 0 | 0 | 0 | 0 | 0 | 0.527 | 0.8343 | 0.2439 | 0.026 | 98950 | 91 | 39 | 165 | 0.0396 | 0.023 | 0.0228 | 0.0325 | 0.0265 | 0.0129 | 0.0025 | 0.004
2021-01-17 | B61527 | B | 32 | SCM440HK | 104 | 39000 | 0.063 | 0.0452 | 0.082 | 0.0934 | 1626 | 1591 | 1556 | 3210 | 27.1 |  |  | 0 | 미정 | 미정 | 미정 | 미정 | 0 | 0 | 0 | 102 | 0 | 0 | 0.063 | 0.0729 | 0.0066 | 0.1741 | 42 | 6500 | 1622 | 0.3411 | 0.5385 | 0.1783 | 0.0102 | [6 empty] | 1494 | 15 | 13 | 1 | 0.47 | 66 | 28 | 미정 |  | 2021-01-17 15:46 | 1615 |  | 71 | 0 | 0 | 0 | 0 | 0 | 0.403 | 0.7794 | 0.2479 | 0.0123 | 94200 | 69 | 45 | 178 | 0.0279 | 0.0101 | 0.0154 | 0.0374 | 0.0427 | 0.0116 | 0.0095 | 0.0136
2021-01-17 | A62024 | B | 29 | P-AE1055LS | 106 | 38500 | 0.0464 | 0.0936 | 0.0936 | 0.2163 | 1581 | 1581 | 1544 | 2892 | 28.2 |  |  | 0 | 미정 | 미정 | 미정 | 미정 | 0 | 0 | 0 | 0 | 0 | 0 | 0.0464 | 0.0728 | 0.0025 | 0.1778 | 41 | 5600 | 1600 | 0.3902 | 0.6675 | 0.1872 | 0.0173 | 0.088 | 57.556 | 28.136 | 4.876 | 11.803 | 2.045 | 1485 | 25 | 26 | 3 | 0.22 | 66 | 30 | 미정 |  | 2021-01-17 16:07 | 1600 |  | 0 | 15 | 0 | 0 | 0 | 0 | 0.545 | 0.825 | 0.2551 | 0.0294 | 100250 | 69 | 33 | 160 | 0.035 | 0.0253 | 0.0245 | 0.0275 | 0.0198 | 0.0072 | 0.0028 | 0.003
2021-01-17 | B61528 | B | 22 | SCM440 | 103 | 38700 |  | 0.035 | 0.0562 | 0.0761 | 1610 | 1595 | 1545 | 3009 | 21.4 |  |  | 0 | 미정 | 미정 | 미정 | 미정 | 0 | 0 | 0 | 100 | 0 | 0 |  |  |  |  | 47 | 6600 | 1615 | 0.2654 | 0.4459 | 0.1427 | 0.0061 | [6 empty] | 1496 | 15 | 15 | 1 | 0.49 | 58 | 17 | 미정 |  | 2021-01-17 16:58 | 1615 |  | 51 | 0 | 0 | 0 | 0 | 0 | 0.416 | 0.7072 | 0.2291 | 0.0202 | 95050 | 73 | 40 | 166 | 0.0265 | 0.0068 | 0.0184 |  | 0.0336 | 0.0119 | 0.0098 | 0.0131
2021-01-17 | A62025 | B | 31 | P-AE1055LS | 106 | 38400 | 0.0472 | 0.1515 | 0.1515 | 0.252 | 1575 | 1575 | 1536 | 2978 | 51.6 |  |  | 0 | 미정 | 미정 | 미정 | 미정 | 0 | 0 | 0 | 0 | 0 | 0 | 0.0472 | 0.0797 | 0.0034 | 0.2058 | 42 | 6000 | 1602 | 0.4733 | 0.6661 | 0.1929 | 0.0499 | 0.105 | 57.648 | 27.034 | 4.794 | 12.025 | 2.132 | 1485 | 25 | 25 | 3 | 0.22 | 81 | 40 | 미정 |  | 2021-01-17 17:10 | 1599 |  | 0 | 29 | 0 | 0 | 0 | 0 | 0.544 | 0.8267 | 0.2473 | 0.0297 | 99400 | 70 | 38 | 165 | 0.0644 | 0.0312 | 0.0242 | 0.0315 | 0.0275 | 0.0121 | 0.0055 | 0.0039
2021-01-17 | B61529 | B | 19 | SCM440 | 104 | 37800 | 0.0566 | 0.0402 | 0.0402 | 0.1445 | 1621 | 1621 | 1519 | 3093 |  |  |  | 0 | 미정 | 미정 | 미정 | 미정 | 0 | 0 | 0 | 154 | 0 | 0 | 0.0566 | 0.0555 | 0.0033 | 0.2179 | 46 | 7800 | 1614 | 0.319 | 0.4067 | 0.144 | 0.0044 | [6 empty] | 1496 | 15 | 15 | 1 | 0.48 | 59 | 20 | 미정 |  | 2021-01-17 17:54 | 1608 |  | 16 | 0 | 0 | 0 | 0 | 0 | 0.4041 | 0.6961 | 0.2301 | 0.0148 | 97900 | 74 | 41 | 174 | 0.0038 | 0.0058 | 0.0183 | 0.0321 | 0.0201 | 0.0078 | 0.0087 | 0.0143
2021-01-17 | A62026 | B | 5 | P-AE1055LS | 104 | 38300 | 0.0678 | 0.1558 | 0.1558 | 0.3054 | 1579 | 1579 | 1530 | 2940 | 64.6 |  |  | 0 | 미정 | 선택 | 미정 | 미정 | 0 | 0 | 0 | 0 | 0 | 0 | 0.0678 | 0.1103 | 0.003 | 0.2406 | 41 | 5800 | 1586 | 0.4481 | 0.692 | 0.2061 | 0.0394 | 0.114 | 57.49 | 27.235 | 4.857 | 11.836 | 2.11 | 1485 | 25 | 25 | 3 | 0.22 | 70 | 34 | 미정 |  | 2021-01-17 18:11 | 1590 |  | 0 | 19 | 20 | 0 | 0 | 0 | 0.538 | 0.8118 | 0.2386 | 0.0308 | 101200 | 70 | 40 | 166 | 0.0741 | 0.0213 | 0.0274 | 0.0364 | 0.0304 | 0.0088 | 0.0027 | 0.0031
2021-01-17 | B61530 | B | 6 | SCM440 | 104 | 38700 | 0.057 | 0.042 | 0.042 | 0.0826 | 1580 | 1580 | 1535 | 3152 |  |  |  | 0 | 미정 | 미정 | 미정 | 미정 | 0 | 0 | 0 | 155 | 0 | 0 | 0.057 | 0.0685 | 0.0026 | 0.0415 | 46 | 7300 | 1627 | 0.293 | 0.4383 | 0.1356 | 0.004 | [6 empty] | 1496 | 15 | 15 | 1 | 0.43 | 69 | 30 | 미정 |  | 2021-01-17 18:54 | 1618 |  | 30 | 0 | 13 | 0 | 0 | 0 | 0.4007 | 0.7018 | 0.224 | 0.0176 | 94800 | 73 | 43 | 181 | 0.0027 | 0.005 | 0.019 | 0.0325 | 0.0571 | 0.011 | 0.011 | 0.0155
2021-01-17 | A62027 | B | 15 | P-AE1055LS | 104 | 39700 | 0.0579 | 0.1646 | 0.1208 | 0.2404 | 1549 | 1590 | 1548 | 2878 | 53.5 |  |  | 0 | 미정 | 선택 | 미정 | 미정 | 0 | 0 | 0 | 0 | 0 | 0 | 0.0579 | 0.1029 | 0.0029 | 0.2206 | 43 | 6000 | 1588 | 0.4449 | 0.691 | 0.1998 | 0.0341 | 0.067 | 57.726 | 27.289 | 4.819 | 11.978 | 2.115 | 1485 | 25 | 25 | 3 | 0.22 | 66 | 36 | 미정 |  | 2021-01-17 19:17 | 1592 |  | 0 | 27 | 20 | 0 | 0 | 0 | 0.533 | 0.8213 | 0.2548 | 0.0295 | 104750 | 73 | 26 | 148 | 0.0628 | 0.0195 | 0.026 | 0.037 | 0.0361 | 0.0126 | 0.0029 | 0.0033
2021-01-17 | B61531 | B | 32 | SCM440 | 104 | 38800 | 0.0685 | 0.0501 | 0.0501 | 0.1512 | 1577 | 1577 | 1531 | 2935 |  |  |  | 0 | 미정 | 미정 | 미정 | 미정 | 0 | 0 | 0 | 154 | 0 | 0 | 0.0685 | 0.0709 | 0.0028 | 0.1074 | 44 | 7700 | 1623 | 0.3582 | 0.4436 | 0.1407 | 0.0037 | [6 empty] | 1496 | 15 | 15 | 1 | 0.53 | 65 | 36 | 미정 |  | 2021-01-17 20:08 | 1622 |  | 22 | 0 | 14 | 0 | 0 | 0 | 0.389 | 0.6938 | 0.2191 | 0.0125 |  | 88 | 38 | 164 | 0.0027 | 0.0043 | 0.0163 | 0.0406 | 0.0462 | 0.0128 | 0.0132 | 0.0131
2021-01-17 | A62028 | B | 29 | P-AE1055LS | 103 | 39700 | 0.067 | 0.1518 | 0.1486 | 0.2484 | 1545 | 1592 | 1540 | 3020 | 37.6 |  |  | 0 | 미정 | 선택 | 미정 | 미정 | 0 | 0 | 0 | 0 | 0 | 0 | 0.067 | 0.0852 | 0.0047 | 0.1234 | 41 | 5500 | 1578 | 0.4074 | 0.6783 | 0.2049 | 0.0282 | 0.092 | 55.819 | 28.148 | 4.728 | 11.806 | 1.983 | 1485 | 25 | 25 | 3 | 0.22 | 73 | 37 | 미정 |  | 2021-01-17 20:15 | 1589 |  | 0 | 14 | 15 | 0 | 0 | 0 | 0.54 | 0.8223 | 0.2586 | 0.0299 | 106600 | 74 | 32 | 158 | 0.0434 | 0.0225 | 0.0249 | 0.0295 | 0.0173 | 0.0079 | 0.0023 | 0.0036
2021-01-17 | B61532 | B | 22 | AE1548 | 104 | 37700 | 0.0506 | 0.0349 | 0.0349 | 0.1427 | 1617 | 1617 | 1529 | 3108 | 36.3 |  |  | 0 | 미정 | 미정 | 미정 | 미정 | 0 | 0 | 0 | 0 | 0 | 0 | 0.0506 | 0.0662 | 0.0032 | 0.0089 | 51 | 8500 | 1655 | 0.3971 | 0.8036 | 0.1274 | 0.0061 | [6 empty] | 1488 | 15 | 19 | 1 | 0.4 | 90 | 36 | 미정 |  | 2021-01-17 21:14 | 1649 |  | 99 | 0 | 32 | 0 | 0 | 0 | 0.473 | 1.1996 | 0.1956 | 0.0119 | 99100 | 74 | 47 | 200 | 0.0429 | 0.0054 | 0.0108 | 0.0289 | 0.0494 | 0.0105 | 0.0113 | 0.0177
2021-01-17 | A62029 | B | 31 | P-AE1055LS | 104 | 41600 | 0.0438 | 0.2541 | 0.2153 | 0.3343 | 1566 | 1573 | 1508 | 3063 | 52.8 |  |  | 0 | 미정 | 선택 | 미정 | 미정 | 0 | 0 | 0 | 0 | 0 | 0 | 0.0438 | 0.0739 | 0.0028 | 0.3044 | 43 | 6200 | 1583 | 0.445 | 0.7123 | 0.2009 | 0.0467 | 0.092 | 55.816 | 28.359 | 4.714 | 11.84 | 1.968 | 1485 | 25 | 25 | 3 | 0.21 | 63 | 27 | 미정 |  | 2021-01-17 21:34 | 1583 |  | 0 | 19 | 10 | 0 | 0 | 0 | 0.535 | 0.816 | 0.2568 | 0.0266 | 100450 | 71 | 32 | 146 | 0.0636 | 0.03 | 0.0224 | 0.0255 | 0.0278 | 0.0133 | 0.0053 | 0.0051
2021-01-17 | B61533 | B | 19 | AE1548 | 104 | 38500 |  | 0.0553 | 0.0553 | 0.1383 | 1589 | 1589 | 1539 | 3116 |  |  |  | 0 | 미정 | 미정 | 미정 | 미정 | 0 | 0 | 0 | 102 | 0 | 0 |  |  |  |  | 43 | 7000 | 1627 | 0.4216 | 0.8377 | 0.1435 | 0.0039 | [6 empty] | 1488 | 15 | 15 | 1 | 0.32 | 76 | 29 | 미정 |  | 2021-01-17 22:09 | 1623 |  | 60 | 0 | 68 | 0 | 0 | 0 | 0.4821 | 1.2089 | 0.1977 | 0.0142 | 101350 | 75 | 54 | 209 | 0.0029 | 0.0054 | 0.0068 |  | 0.0229 | 0.009 | 0.0105 | 0.0175
2021-01-17 | A62030 | B | 5 | P-AE1055LS | 103 | 39600 | 0.122 | 0.1464 | 0.2176 | 0.2785 | 1567 | 1589 | 1523 | 3091 | 37.5 |  |  | 0 | 선택 | 미정 | 미정 | 미정 | 0 | 0 | 0 | 0 | 0 | 0 | 0.122 | 0.15 | 0.0037 | 0.0682 | 43 | 5100 | 1599 | 0.4615 | 0.6572 | 0.192 | 0.0272 | 0.085 | 54.838 | 28.954 | 4.998 | 10.971 | 1.893 | 1485 | 25 | 25 | 3 | 0.21 | 62 | 33 | 미정 |  | 2021-01-17 22:48 | 1588 |  | 0 | 42 | 14 | 0 | 0 | 0 | 0.5413 | 0.8133 | 0.2606 | 0.0269 | 0 | 74 | 20 | 121 | 0.0453 | 0.025 | 0.0237 | 0.0337 | 0.0135 | 0.0041 | 0.0026 | 0.0036
2021-01-17 | B61534 | B | 6 | AE1548 | 104 | 38500 | 0.0549 | 0.0368 | 0.0788 | 0.0965 | 1617 | 1611 | 1560 | 3171 |  |  |  | 0 | 미정 | 미정 | 미정 | 미정 | 0 | 0 | 0 | 0 | 0 | 0 | 0.0549 | 0.0665 | 0.006 | 0.1609 | 39 | 6100 | 1631 | 0.3721 | 0.9562 | 0.1348 | 0.0066 | [6 empty] | 1488 | 15 | 16 | 1 | 0.34 | 80 | 29 | 미정 |  | 2021-01-17 23:15 | 1621 |  | 50 | 0 | 51 | 0 | 0 | 0 | 0.473 | 1.2133 | 0.204 | 0.0141 | 97000 | 73 | 60 | 212 | 0.0154 | 0.0086 | 0.0122 | 0.0217 | 0.0283 | 0.0086 | 0.0075 | 0.0171
2021-01-17 | A62031 | B | 15 | P-AE1055LS | 104 | 38900 | 0.0933 | 0.2561 | 0.2561 | 0.3372 | 1606 | 1606 | 1536 | 3015 | 34.9 |  |  | 0 | 선택 | 미정 | 미정 | 미정 | 0 | 0 | 0 | 0 | 0 | 0 | 0.0933 | 0.1559 | 0.0051 | 0.3085 | 42 | 4600 | 1594 | 0.479 | 0.6754 | 0.2233 | 0.0238 | 0.08 | 54.973 | 29.23 | 4.339 | 12.669 | 1.88 | 1485 | 25 | 25 | 3 | 0.22 | 74 | 35 | 미정 |  | 2021-01-17 23:49 | 1594 |  | 0 | 14 | 14 | 0 | 0 | 0 | 0.546 | 0.8211 | 0.251 | 0.019 |  | 87 | 27 | 128 | 0.0421 | 0.0223 | 0.0244 | 0.0275 | 0.011 | 0.0027 | 0.0026 | 0.0031
2021-01-17 | B61535 | B | 32 | AE1548 | 103 | 37900 | 0.0465 | 0.1235 | 0.1235 | 0.1688 | 1633 | 1633 | 1576 | 3207 | 9.1 |  |  | 0 | 미정 | 미정 | 미정 | 미정 | 0 | 0 | 0 | 0 | 0 | 0 | 0.0465 | 0.0578 | 0.0032 | 0.1273 | 58 | 6700 | 1626 | 0.4237 | 0.9122 | 0.1266 | 0.0063 | [6 empty] | 1488 | 15 | 15 | 1 | 0.35 | 79 | 36 | 미정 |  | 2021-01-18 00:32 | 1620 |  | 61 | 0 | 61 | 0 | 0 | 0 | 0.4806 | 1.2071 | 0.1965 | 0.011 | 98800 | 76 | 54 | 212 | 0.0107 | 0.0066 | 0.0107 | 0.0201 | 0.0104 | 0.0062 | 0.0065 | 0.0174
2021-01-17 | A62032 | B | 29 | P-AE1055LS | 104 | 39900 | 0.0603 | 0.138 | 0.1741 | 0.2628 | 1567 | 1583 | 1523 | 3112 | 43.6 |  |  | 0 | 선택 | 미정 | 미정 | 미정 | 0 | 0 | 0 | 0 | 0 | 0 | 0.0603 | 0.0774 | 0.0027 | 0.2392 | 39 | 5100 | 1587 | 0.48 | 0.6636 | 0.21 | 0.0315 | 0.089 | 56.537 | 27.256 | 5.116 | 11.051 | 2.074 | 1485 | 25 | 25 | 3 | 0.22 | 66 | 25 | 미정 |  | 2021-01-18 00:58 | 1587 |  | 0 | 9 | 15 | 0 | 0 | 0 | 0.535 | 0.8239 | 0.2626 | 0.028 | 103350 | 88 | 30 | 137 | 0.0511 | 0.0301 | 0.0233 | 0.0336 | 0.0136 | 0.004 | 0.0029 | 0.0031
2021-01-17 | B61536 | B | 22 | AE1548 | 103 | 38700 | 0.0538 | 0.0538 | 0.0538 | 0.1078 | 1590 | 1590 | 1549 | 3201 | 13.5 |  |  | 0 | 미정 | 미정 | 미정 | 미정 | 0 | 0 | 0 | 0 | 0 | 0 | 0.0538 | 0.0624 | 0.0042 | 0.2297 | 46 | 6600 | 1630 | 0.3421 | 0.8874 | 0.1379 | 0.0098 | [6 empty] | 1488 | 15 | 15 | 1 | 0.38 | 78 | 33 | 미정 |  | 2021-01-18 01:41 | 1617 |  | 53 | 0 | 53 | 0 | 0 | 0 | 0.4787 | 1.2162 | 0.2048 | 0.0118 | 97850 | 75 | 52 | 194 | 0.0161 | 0.0089 | 0.0105 | 0.0257 | 0.0206 | 0.0069 | 0.0057 | 0.0172
2021-01-17 | A62033 | B | 31 | P-AE1055LS | 104 | 38600 | 0.0748 | 0.2269 | 0.2269 | 0.276 | 1585 | 1585 | 1520 | 3008 | 49.7 |  |  | 0 | 선택 | 미정 | 미정 | 미정 | 0 | 0 | 0 | 0 | 0 | 0 | 0.0748 | 0.0989 | 0.0031 | 0.2385 | 40 | 5000 | 1590 | 0.5068 | 0.65 | 0.2187 | 0.0217 | 0.151 | 54.473 | 29.227 | 4.752 | 11.463 | 1.863 | 1485 | 25 | 25 | 3 | 0.21 | 64 | 19 | 미정 |  | 2021-01-18 02:03 | 1590 |  | 0 | 13 | 0 | 0 | 0 | 0 | 0.5337 | 0.8315 | 0.2437 | 0.0285 |  | 72 | 42 | 161 | 0.0601 | 0.0245 | 0.0236 | 0.028 | 0.0117 | 0.0019 | 0.0024 | 0.0036
2021-01-17 | B61537 | B | 19 | AE1548 | 104 | 38800 | 0.0483 | 0.0239 | 0.176 | 0.132 | 1642 | 1600 | 1553 | 3232 | 14.8 |  |  | 0 | 미정 | 미정 | 미정 | 미정 | 0 | 0 | 0 | 0 | 0 | 0 | 0.0483 | 0.0526 | 0.0028 | 0.1495 | 42 | 6600 | 1643 | 0.3807 | 0.9098 | 0.1461 | 0.0075 | [6 empty] | 1488 | 15 | 15 | 1 | 0.35 | 78 | 38 | 미정 |  | 2021-01-18 02:41 | 1631 |  | 46 | 0 | 66 | 0 | 0 | 0 | 0.467 | 1.2193 | 0.207 | 0.0096 | 98900 | 77 | 41 | 184 | 0.0174 | 0.0081 | 0.0122 | 0.0211 | 0.0205 | 0.0064 | 0.0059 | 0.017
2021-01-17 | A62034 | B | 5 | P-AE1055LS | 103 | 39300 | 0.0423 | 0.2176 | 0.2176 | 0.3484 | 1609 | 1609 | 1533 | 3052 | 39 |  |  | 0 | 선택 | 미정 | 미정 | 미정 | 0 | 0 | 0 | 0 | 0 | 0 | 0.0423 | 0.0601 | 0.0018 | 0.072 | 39 | 4400 | 1593 | 0.4945 | 0.6579 | 0.2449 | 0.0312 | 0.103 | 53.932 | 29.106 | 3.939 | 13.691 | 1.852 | 1485 | 25 | 25 | 3 | 0.21 | 69 | 25 | 미정 |  | 2021-01-18 03:09 | 1593 |  | 0 | 28 | 15 | 0 | 0 | 0 | 0.5502 | 0.8228 | 0.2582 | 0.0279 |  | 68 | 44 | 161 | 0.0474 | 0.0282 | 0.0244 | 0.0265 | 0.0099 | 0.0025 | 0.0019 | 0.0032
2021-01-17 | B61538 | B | 6 | AE1548 | 103 | 39900 | 0.0396 | 0.0478 | 0.0478 | 0.0915 | 1592 | 1592 | 1562 | 3245 | 18.6 |  |  | 0 | 미정 | 미정 | 미정 | 미정 | 0 | 0 | 0 | 0 | 0 | 0 | 0.0396 | 0.0553 | 0.0058 | 0.0254 | 46 | 6300 | 1641 | 0.3605 | 0.9634 | 0.1006 | 0.0047 | [6 empty] | 1488 | 15 | 17 | 1 | 0.38 | 68 | 36 | 미정 |  | 2021-01-18 03:53 | 1626 |  | 33 | 0 | 51 | 0 | 0 | 0 | 0.4722 | 1.2144 | 0.2046 | 0.0116 | 96850 | 75 | 28 | 169 | 0.0226 | 0.0061 | 0.0113 | 0.0192 | 0.0377 | 0.0127 | 0.0085 | 0.0205
2021-01-17 | A62035 | B | 15 | AE1055LS | 104 | 39500 |  | 0.1922 | 0.1922 | 0.2611 | 1576 | 1576 | 1520 | 2959 | 41.7 |  |  | 0 | 선택 | 미정 | 미정 | 미정 | 0 | 0 | 0 | 0 | 0 | 0 |  |  |  |  | 40 | 5200 | 1586 | 0.482 | 0.5775 | 0.2011 | 0.0296 | [6 empty] | 1484 | 25 | 25 | 3 | 0.21 | 62 | 27 | 미정 |  | 2021-01-18 04:21 | 1586 |  | 0 | 23 | 16 | 0 | 0 | 0 | 0.553 | 0.7756 | 0.2365 | 0.0283 | 102800 | 70 | 27 | 131 | 0.05 | 0.025 | 0.0234 |  | 0.0132 | 0.0042 | 0.0024 | 0.003
2021-01-17 | B61539 | B | 32 | AE1548 | 103 | 39600 | 0.039 | 0.0216 | 0.1216 | 0.1279 | 1630 | 1570 | 1540 | 3253 | 6.6 |  |  | 0 | 미정 | 미정 | 미정 | 미정 | 0 | 0 | 0 | 0 | 0 | 0 | 0.039 | 0.1162 | 0.1281 | 0.1345 | 45 | 6900 | 1627 | 0.3953 | 0.9397 | 0.1452 | 0.0121 | [6 empty] | 1488 | 15 | 16 | 1 | 0.37 | 67 | 33 | 미정 |  | 2021-01-18 05:08 | 1611 |  | 71 | 0 | 66 | 0 | 0 | 0 | 0.485 | 1.2143 | 0.2099 | 0.0118 | 0 | 0 | 31 | 162 | 0.0077 | 0.0074 | 0.0128 | 0.0219 | 0.0271 | 0.0115 | 0.0065 | 0.0179
2021-01-17 | A62036 | B | 29 | AE1055LS | 104 | 38700 | 0.0499 | 0.0962 | 0.0962 | 0.1714 | 1581 | 1581 | 1523 | 2971 | 46 |  |  | 0 | 선택 | 미정 | 미정 | 미정 | 0 | 0 | 0 | 0 | 0 | 0 | 0.0499 | 0.0684 | 0.0033 | 0.0958 | 41 | 5700 | 1583 | 0.4839 | 0.6164 | 0.2091 | 0.0306 | [6 empty] | 1484 | 25 | 25 | 3 | 0.21 | 67 | 33 | 미정 |  | 2021-01-18 05:23 | 1583 |  | 0 | 0 | 10 | 0 | 0 | 0 | 0.557 | 0.7744 | 0.2408 | 0.0274 | 101950 | 63 | 18 | 122 | 0.0547 | 0.0279 | 0.0237 | 0.0389 | 0.0144 | 0.0028 | 0.0019 | 0.0026
2021-01-17 | B61540 | B | 22 | AE1548 | 104 | 39000 | 0.0418 | 0.1135 | 0.1135 | 0.107 | 1554 | 1554 | 1540 | 3154 | 10.7 |  |  | 0 | 미정 | 선택 | 미정 | 미정 | 0 | 0 | 0 | 0 | 0 | 0 | 0.0418 | 0.0415 | 0.0026 | 0.0107 | 40 | 5800 | 1613 | 0.4339 | 0.9563 | 0.118 | 0.004 | [6 empty] | 1488 | 15 | 16 | 1 | 0.3 | 57 | 18 | 미정 |  | 2021-01-18 06:11 | 1593 |  | 65 | 0 | 18 | 0 | 0 | 0 | 0.4765 | 1.2118 | 0.2029 | 0.0177 |  | 89 | 41 | 171 | 0.0135 | 0.0059 | 0.0145 | 0.0183 | 0.0421 | 0.0081 | 0.0064 | 0.0194
2021-01-17 | A62037 | B | 31 | AE1055LS | 104 | 38300 | 0.0448 | 0.1617 | 0.1617 | 0.2561 | 1596 | 1596 | 1535 | 2984 | 46.7 |  |  | 0 | 선택 | 미정 | 미정 | 미정 | 0 | 0 | 0 | 0 | 0 | 0 | 0.0448 | 0.0827 | 0.0048 | 0.408 | 41 | 4400 | 1595 | 0.4988 | 0.6516 | 0.1856 | 0.0191 | [6 empty] | 1484 | 25 | 25 | 3 | 0.21 | 67 | 35 | 미정 |  | 2021-01-18 06:24 | 1595 |  | 0 | 13 | 9 | 0 | 0 | 0 | 0.5522 | 0.7908 | 0.2298 | 0.0299 | 103550 | 70 | 11 | 108 | 0.0552 | 0.0191 | 0.0238 | 0.0406 | 0.0192 | 0.0056 | 0.0039 | 0.0068
2021-01-18 | B61541 | B | 19 | SCR415HM | 104 | 39600 | 0.0527 | 0.7305 | 0.0275 | 0.1532 | 1644 | 1647 | 1557 | 3010 | 11 |  |  | 0 | 미정 | 선택 | 미정 | 미정 | 0 | 0 | 0 | 0 | 0 | 0 | 0.0527 | 0.0557 | 0.0036 | 0.1638 | 50 | 8700 | 1686 | 0.1724 | 0.8285 | 0.1769 | 0.0132 | [6 empty] | 1512 | 16 | 21 | 1 | 0.42 | 89 | 35 | 미정 |  | 2021-01-18 07:30 | 1672 |  | 0 | 20 | 0 | 0 | 0 | 0 | 0.183 | 1.0275 | 0.2017 | 0.0319 | 93600 | 85 | 41 | 188 | 0.0181 | 0.0098 | 0.026 | 0.0244 | 0.0109 | 0.0083 | 0.0076 | 0.0252
2021-01-18 | A62038 | B | 5 | AE1055LS | 103 | 38900 | 0.0227 | 0.0552 | 0.0552 | 0.1805 | 1619 | 1619 | 1533 | 3086 | 44.9 |  |  | 0 | 미정 | 선택 | 미정 | 미정 | 0 | 0 | 0 | 0 | 0 | 0 | 0.0227 | 0.0632 | 0.0018 | 0.0011 | 40 | 4600 | 1595 | 0.5467 | 0.652 | 0.1937 | 0.0214 | [6 empty] | 1484 | 25 | 25 | 3 | 0.21 | 71 | 26 | 미정 |  | 2021-01-18 07:22 | 1595 |  | 0 | 11 | 0 | 0 | 0 | 0 | 0.5604 | 0.7754 | 0.2368 | 0.0304 | 99700 | 303 | 19 | 116 | 0.0558 | 0.0194 | 0.0243 | 0.0329 | 0.0299 | 0.0073 | 0.0038 | 0.0041
2021-01-18 | B61542 | I | 6 | AE4330VM | 88 | 34800 | 0.0558 | 0.0707 | 0.0707 | 0.1042 | 1644 | 1644 | 1591 | 2674 | 19.2 |  |  | 0 | 미정 | 미정 | 미정 | 미정 | 0 | 0 | 0 | 103 | 0 | 0 | 0.0558 | 0.0754 | 0.0031 | 0.0991 | 44 | 7900 | 1670 | 0.2496 | 0.786 | 0.2206 | 0.0277 | [6 empty] | 1494 | 20 | 25 | 1 | 0.38 | 82 | 0 | 미정 |  | 2021-01-18 08:24 | 1660 |  | 93 | 0 | 0 | 0 | 0 | 0 | 0.302 | 0.9617 | 0.2219 | 0.0278 | 85550 | 824 | 31 | 162 | 0.0364 | 0.0209 | 0.0314 | 0.0113 | 0.0065 | 0.0026 | 0.0025 | 0.0023
2021-01-18 | A62039 | B | 15 | SCR415HM | 104 | 39500 | 0.0412 | 0.0291 | 0.0291 | 0.1088 | 1662 | 1662 | 1590 | 3084 | 8.9 |  |  | 0 | 선택 | 미정 | 미정 | 미정 | 0 | 0 | 0 | 0 | 0 | 0 | 0.0412 | 0.0627 | 0.0064 | 0.1486 | 41 | 5500 | 1634 | 0.1553 | 0.8772 | 0.1518 | 0.0165 | [6 empty] | 1512 | 16 | 17 | 3 | 0.22 | 75 | 37 | 미정 |  | 2021-01-18 08:37 | 1621 |  | 0 | 0 | 12 | 0 | 0 | 0 | 0.178 | 1.0505 | 0.1864 | 0.0292 | 100450 | 8 | 91 | 277 | 0.0255 | 0.0152 | 0.0227 | 0.0293 | 0.0205 | 0.0088 | 0.006 | 0.0239
2021-01-18 | B61543 | I | 32 | SNCM26V | 94 | 37900 | 0.0648 | 0.0192 | 0.0408 | 0.0735 | 1690 | 1630 | 1592 | 2891 | 13.8 |  |  | 0 | 미정 | 미정 | 미정 | 미정 | 0 | 0 | 0 | 0 | 0 | 0 | 0.0648 | 0.0617 | 0.0031 | 0.2041 | 41 | 7500 | 1657 | 0.1537 | 0.7406 | 0.1662 | 0.0148 | [6 empty] | 1500 | 20 | 21 | 1 | 0.38 | 130 | 0 | 미정 |  | 2021-01-18 09:28 | 1630 |  | 0 | 47 | 0 | 0 | 0 | 0 | 0.171 | 0.9139 | 0.1985 | 0.0251 | 88950 | 704 | 29 | 150 | 0.0248 | 0.0145 | 0.0231 | 0.0268 | 0.0172 | 0.0059 | 0.0045 | 0.0038
2021-01-18 | A62040 | B | 29 | SCR415HM | 104 | 38700 | 0.0433 | 0.0267 | 0.0267 | 0.0489 | 1607 | 1607 | 1563 | 3071 | 17.8 |  |  | 0 | 선택 | 미정 | 미정 | 미정 | 0 | 0 | 0 | 0 | 0 | 0 | 0.0433 | 0.0606 | 0.0064 | 0.2576 | 38 | 6000 | 1635 | 0.1439 | 0.9029 | 0.1316 | 0.0111 | [6 empty] | 1512 | 16 | 16 | 3 | 0.23 | 70 | 31 | 미정 |  | 2021-01-18 09:39 | 1635 |  | 0 | 9 | 44 | 0 | 0 | 0 | 0.1762 | 1.0316 | 0.2036 | 0.0322 | 0 | 0 | 51 | 178 | 0.0248 | 0.0147 | 0.0257 | 0.0419 | 0.0359 | 0.0133 | 0.0061 | 0.0225
2021-01-18 | B61544 | I | 22 | SA649 | 104 | 40700 | 0.0663 | 0.1192 | 0.0498 | 0.0614 | 1529 | 1588 | 1538 | 3175 | 10.6 |  |  | 0 | 미정 | 미정 | 미정 | 미정 | 0 | 0 | 0 | 99 | 0 | 0 | 0.0663 | 0.0407 | 0.002 | 0.3176 | 45 | 8200 | 1663 | 0.4425 | 0.608 | 0.1644 | 0.0089 | [6 empty] | 1491 | 25 | 26 | 1 | 0 | 80 | 0 | 미정 |  | 2021-01-18 10:37 | 1646 |  | 0 | 48 | 0 | 0 | 0 | 0 | 0.4647 | 0.727 | 0.1746 | 0.0113 |  | 1353 | 26 | 158 | 0.0108 | 0.0084 | 0.0114 | 0.0272 | 0.019 | 0.0047 | 0.0048 | 0.004
2021-01-18 | A62041 | B | 31 | SCR415HM | 104 | 39200 | 0.0422 | 0.0375 | 0.0375 | 0.1041 | 1599 | 1599 | 1536 | 3025 | 26.6 |  |  | 0 | 선택 | 미정 | 미정 | 미정 | 0 | 0 | 0 | 0 | 0 | 0 | 0.0422 | 0.0345 | 0.0023 | 0.1009 | 41 | 6800 | 1626 | 0.1457 | 0.8196 | 0.1303 | 0.0171 | [6 empty] | 1512 | 16 | 16 | 3 | 0.21 | 66 | 28 | 미정 |  | 2021-01-18 10:48 | 1626 |  | 0 | 37 | 0 | 0 | 0 | 0 | 0.177 | 1.0438 | 0.1886 | 0.0269 | 100850 | 0 | 33 | 145 | 0.0379 | 0.0162 | 0.0253 | 0.0273 | 0.0317 | 0.0115 | 0.0064 | 0.0227
2021-01-18 | B61545 | B | 6 | SCR415HM | 104 | 39400 | 0.0448 | 0.0431 | 0.0431 | 0.0657 | 1607 | 1607 | 1565 | 3024 |  |  |  | 0 | 미정 | 미정 | 미정 | 미정 | 0 | 0 | 0 | 252 | 0 | 0 | 0.0448 | 0.0536 | 0.0056 | 0.1264 | 53 | 8400 | 1645 | 0.1497 | 0.8188 | 0.2092 | 0.0058 | [6 empty] | 1512 | 16 | 23 | 1 | 0.35 | 70 | 38 | 미정 |  | 2021-01-18 11:56 | 1654 |  | 20 | 41 | 0 | 0 | 0 | 0 | 0.1797 | 1.0419 | 0.1926 | 0.0058 |  | 69 | 13 | 130 | 0.0041 | 0.0074 | 0.0267 | 0.0211 | 0.01 | 0.0066 | 0.006 | 0.0243
2021-01-18 | A62042 | B | 5 | STB2 | 107 | 40800 | 0.051 | 0.0942 | 0.0942 | 0.2136 | 1590 | 1590 | 1533 | 3105 | 38.8 |  |  | 0 | 미정 | 미정 | 미정 | 미정 | 0 | 0 | 0 | 0 | 0 | 0 | 0.051 | 0.0507 | 0.0038 | 0.2879 | 58 | 8100 | 1588 | 0.8565 | 0.3016 | 0.1898 | 0.0174 | [6 empty] | 1456 | 25 | 25 | 3 | 0.22 | 80 | 31 | 미정 |  | 2021-01-18 12:13 | 1588 |  | 0 | 22 | 34 | 0 | 0 | 0 | 0.9512 | 0.3634 | 0.2598 | 0.0129 | 102100 | 71 | 21 | 149 | 0.0432 | 0.0153 | 0.0098 | 0.0291 | 0.0336 | 0.0041 | 0.0026 | 0.0027
2021-01-18 | B61546 | B | 19 | SCR415HM | 104 | 40400 | 0.0599 | 0.0791 | 0.0425 | 0.0658 | 1570 | 1621 | 1577 | 2958 |  |  |  | 0 | 미정 | 미정 | 미정 | 미정 | 0 | 0 | 0 | 201 | 0 | 0 | 0.0599 | 0.0717 | 0.0099 | 0.1699 | 49 | 8000 | 1641 | 0.1343 | 0.8077 | 0.1614 | 0.0032 | [6 empty] | 1512 | 18 | 19 | 1 | 0.34 | 64 | 34 | 미정 |  | 2021-01-18 12:55 | 1646 |  | 0 | 31 | 8 | 0 | 0 | 0 | 0.177 | 1.0471 | 0.194 | 0.0047 | 98600 | 81 | 12 | 125 | 0.0029 | 0.0054 | 0.0293 | 0.0223 | 0.0286 | 0.0179 | 0.0102 | 0.0231
2021-01-18 | A62043 | B | 15 | STB2 | 106 | 40700 | 0.0648 | 0.232 | 0.232 | 0.2594 | 1589 | 1589 | 1532 | 3125 |  |  |  | 0 | 미정 | 미정 | 미정 | 미정 | 0 | 0 | 0 | 0 | 0 | 0 | 0.0648 | 0.0673 | 0.0031 | 0.1152 | 43 | 5500 | 1559 | 0.8923 | 0.2881 | 0.2026 | 0.02 | [6 empty] | 1456 | 25 | 25 | 3 | 0.22 | 67 | 30 | 미정 |  | 2021-01-18 13:17 | 1559 |  | 0 | 21 | 10 | 0 | 0 | 0 | 0.965 | 0.3615 | 0.269 | 0.0156 |  | 73 | 24 | 135 | 0.0417 | 0.0169 | 0.0126 | 0.0291 | 0.0219 | 0.0048 | 0.0019 | 0.0029
2021-01-18 | B61547 | B | 32 | 16MNCRS5HS | 90 | 35100 | 0.0851 | 0.019 | 0.0287 | 0.097 | 1680 | 1627 | 1552 | 2789 |  |  |  | 0 | 미정 | 선택 | 미정 | 미정 | 0 | 0 | 0 | 202 | 0 | 0 | 0.0851 | 0.0707 | 0.0026 | 0.0906 | 58 | 9100 | 1631 | 0.158 | 0.9107 | 0.1209 | 0.004 | [6 empty] | 1510 | 16 | 17 | 1 | 0.36 | 67 | 29 | 미정 |  | 2021-01-18 14:08 | 1631 |  | 0 | 71 | 0 | 0 | 0 | 0 | 0.184 | 1.2836 | 0.1553 | 0.0322 | 101700 | 84 | 23 | 151 | 0.0032 | 0.0044 | 0.0257 | 0.0346 | 0.0531 | 0.0254 | 0.0198 | 0.0237
2021-01-18 | A62044 | B | 29 | STB2 | 105 | 40600 | 0.0552 | 0.1978 | 0.1978 | 0.2219 | 1616 | 1616 | 1544 | 3025 | 36.6 |  |  | 0 | 미정 | 미정 | 미정 | 미정 | 0 | 0 | 0 | 0 | 0 | 0 | 0.0552 | 0.0925 | 0.0028 | 0.2446 | 43 | 5600 | 1579 | 0.8747 | 0.3246 | 0.197 | 0.0167 | [6 empty] | 1456 | 25 | 25 | 3 | 0.23 | 67 | 32 | 미정 |  | 2021-01-18 14:18 | 1568 |  | 0 | 8 | 0 | 0 | 0 | 0 | 0.95 | 0.3688 | 0.254 | 0.0116 |  | 75 | 29 | 144 | 0.041 | 0.0153 | 0.0105 | 0.0266 | 0.0201 | 0.0027 | 0.0014 | 0.0026
2021-01-18 | B61548 | B | 22 | 16MNCRS5HS | 104 | 41300 | 0.0528 | 0.1043 | 0.0483 | 0.0631 | 1553 | 1608 | 1560 | 3213 |  |  |  | 0 | 미정 | 미정 | 미정 | 미정 | 0 | 0 | 0 | 199 | 0 | 0 | 0.0528 | 0.0431 | 0.0023 | 0.1278 | 43 | 7500 | 1628 | 0.1401 | 1.0291 | 0.1111 | 0.0028 | [6 empty] | 1510 | 16 | 17 | 1 | 0.31 | 60 | 23 | 미정 |  | 2021-01-18 15:07 | 1635 |  | 0 | 106 | 16 | 0 | 0 | 0 | 0.185 | 1.2767 | 0.1608 | 0.0276 |  | 84 | 20 | 134 | 0.0025 | 0.0031 | 0.0246 | 0.0206 | 0.0542 | 0.031 | 0.0256 | 0.0292
2021-01-18 | A62045 | B | 31 | STB2 | 104 | 40000 |  | 0.219 | 0.173 | 0.3113 | 1555 | 1573 | 1531 | 2932 | 43.1 |  |  | 0 | 미정 | 선택 | 미정 | 미정 | 0 | 0 | 0 | 0 | 0 | 0 |  |  |  |  | 51 | 7000 | 1546 | 0.8718 | 0.3295 | 0.2072 | 0.0241 | [6 empty] | 1456 | 25 | 26 | 3 | 0.23 | 70 | 32 | 미정 |  | 2021-01-18 15:27 | 1546 |  | 0 | 20 | 20 | 0 | 0 | 0 | 0.945 | 0.3692 | 0.252 | 0.0135 | 107500 | 78 | 29 | 148 | 0.047 | 0.016 | 0.0115 |  | 0.0328 | 0.007 | 0.0019 | 0.0037
2021-01-18 | B61549 | B | 6 | SCR420HB | 104 | 38100 | 0.0447 | 0.0629 | 0.0629 | 0.08 | 1638 | 1638 | 1548 | 3057 | 10.9 |  |  | 0 | 미정 | 미정 | 미정 | 미정 | 0 | 0 | 0 | 0 | 0 | 0 | 0.0447 | 0.0424 | 0.0023 | 0.1735 | 53 | 8700 | 1683 | 0.1521 | 0.6347 | 0.1657 | 0.007 | [6 empty] | 1508 | 18 | 21 | 1 | 0.33 | 88 | 35 | 미정 |  | 2021-01-18 16:15 | 1671 |  | 57 | 0 | 0 | 0 | 0 | 0 | 0.219 | 0.8672 | 0.2675 | 0.0125 | 95300 | 91 | 37 | 176 | 0.02 | 0.0074 | 0.0225 | 0.0204 | 0.0396 | 0.0171 | 0.0141 | 0.01
2021-01-18 | A62046 | B | 5 | STB2 | 104 | 41300 | 0.0784 | 1.3227 | 0.1443 | 0.2415 | 1557 | 1582 | 1531 | 3032 | 42.7 |  |  | 0 | 선택 | 미정 | 미정 | 미정 | 0 | 0 | 0 | 0 | 0 | 0 | 0.0784 | 0.135 | 0.001 | 0.076 | 40 | 5900 | 1539 | 0.7731 | 0.3443 | 0.2069 | 0.0185 | [6 empty] | 1456 | 25 | 26 | 3 | 0.23 | 68 | 32 | 미정 |  | 2021-01-18 16:25 | 1539 |  | 0 | 0 | 19 | 0 | 0 | 0 | 0.973 | 0.3637 | 0.2679 | 0.0108 | 106100 | 77 | 32 | 151 | 0.0475 | 0.0124 | 0.0089 | 0.0427 | 0.0322 | 0.0078 | 0.0017 | 0.0032
2021-01-18 | B61550 | B | 19 | SCR420HB | 104 | 39100 | 0.0579 | 0.0188 | 0.03 | 0.1285 | 1665 | 1607 | 1538 | 3136 | 17.8 |  |  | 0 | 미정 | 미정 | 미정 | 미정 | 0 | 0 | 0 | 0 | 0 | 0 | 0.0579 | 0.0474 | 0.002 | 0.1631 | 43 | 7800 | 1628 | 0.1667 | 0.6244 | 0.1683 | 0.0176 | [6 empty] | 1508 | 18 | 19 | 1 | 0.3 | 69 | 31 | 미정 |  | 2021-01-18 17:19 | 1641 |  | 50 | 0 | 24 | 0 | 0 | 0 | 0.22 | 0.859 | 0.2643 | 0.0208 | 93150 | 66 | 33 | 157 | 0.0334 | 0.0168 | 0.0234 | 0.0261 | 0.0124 | 0.0086 | 0.0083 | 0.0068
2021-01-18 | A62047 | B | 15 | STB2 | 104 | 40000 | 0.0772 | 0.1713 | 0.1713 | 0.292 | 1593 | 1593 | 1542 | 3005 | 44.5 |  |  | 0 | 미정 | 선택 | 미정 | 미정 | 0 | 0 | 0 | 0 | 0 | 0 | 0.0772 | 0.1489 | 0.0039 | 0.2815 | 41 | 5400 | 1568 | 0.8319 | 0.3314 | 0.2048 | 0.0138 | [6 empty] | 1456 | 25 | 26 | 3 | 0.24 | 74 | 34 | 미정 |  | 2021-01-18 17:26 | 1568 |  | 0 | 19 | 21 | 0 | 0 | 0 | 0.978 | 0.3781 | 0.274 | 0.0107 | 105350 | 76 | 42 | 167 | 0.0485 | 0.0113 | 0.0089 | 0.0414 | 0.0368 | 0.0034 | 0.0019 | 0.0032
2021-01-18 | B61551 | B | 32 | SCR420HB | 104 | 39600 | 0.0693 | 0.0249 | 0.0849 | 0.1202 | 1599 | 1549 | 1532 | 3134 | 19.4 |  |  | 0 | 미정 | 미정 | 미정 | 미정 | 0 | 0 | 0 | 0 | 0 | 0 | 0.0693 | 0.0705 | 0.0096 | 0.4173 | 48 | 8300 | 1629 | 0.1636 | 0.5922 | 0.1413 | 0.0244 | [6 empty] | 1508 | 18 | 19 | 1 | 0.35 | 48 | 23 | 미정 |  | 2021-01-18 18:29 | 1632 |  | 0 | 0 | 0 | 0 | 0 | 0 | 0.213 | 0.8398 | 0.2348 | 0.0253 | 98250 | 68 | 13 | 130 | 0.0341 | 0.0252 | 0.0244 | 0.024 | 0.0151 | 0.011 | 0.0116 | 0.0073
2021-01-18 | A62048 | B | 29 | STB2 | 104 | 39900 | 0.091 | 0.9921 | 0.2228 | 0.3938 | 1552 | 1585 | 1545 | 2999 | 48.9 |  |  | 0 | 미정 | 선택 | 미정 | 미정 | 0 | 0 | 0 | 0 | 0 | 0 | 0.091 | 0.1051 | 0.0026 | 0.0582 | 43 | 6100 | 1565 | 0.8856 | 0.3273 | 0.1938 | 0.0265 | [6 empty] | 1456 | 25 | 25 | 3 | 0.23 | 65 | 31 | 미정 |  | 2021-01-18 18:30 | 1565 |  | 0 | 9 | 20 | 0 | 0 | 0 | 0.973 | 0.3712 | 0.2735 | 0.014 | 104000 | 76 | 31 | 161 | 0.0552 | 0.0163 | 0.0121 | 0.0304 | 0.0317 | 0.0075 | 0.0022 | 0.0033
2021-01-18 | B61552 | B | 22 | SCR420HB | 104 | 41100 | 0.0495 | 0.0255 | 0.0404 | 0.0997 | 1646 | 1595 | 1562 | 2982 | 25.5 |  |  | 0 | 미정 | 미정 | 미정 | 미정 | 0 | 0 | 0 | 0 | 0 | 0 | 0.0495 | 0.0475 | 0.0022 | 0.0032 | 44 | 6700 | 1635 | 0.1667 | 0.7106 | 0.1725 | 0.0168 | [6 empty] | 1508 | 18 | 19 | 1 | 0.32 | 62 | 25 | 미정 |  | 2021-01-18 19:28 | 1635 |  | 48 | 0 | 43 | 0 | 0 | 0 | 0.219 | 0.869 | 0.2674 | 0.0213 | 97600 | 73 | 22 | 133 | 0.045 | 0.0155 | 0.0219 | 0.0269 | 0.0213 | 0.0076 | 0.007 | 0.0056
2021-01-18 | A62049 | B | 31 | STB2 | 103 | 40600 | 0.048 | 0.1354 | 0.1965 | 0.2295 | 1555 | 1581 | 1533 | 2908 | 42.9 |  |  | 0 | 선택 | 미정 | 미정 | 미정 | 0 | 0 | 0 | 0 | 0 | 0 | 0.048 | 0.0691 | 0.0015 | 0.001 | 49 | 6000 | 1563 | 0.8247 | 0.2997 | 0.2074 | 0.0168 | [6 empty] | 1456 | 25 | 25 | 3 | 0.23 | 69 | 31 | 미정 |  | 2021-01-18 19:58 | 1563 |  | 0 | 18 | 0 | 0 | 0 | 0 | 0.951 | 0.3686 | 0.2684 | 0.0124 | 101150 | 73 | 26 | 140 | 0.0498 | 0.0141 | 0.0106 | 0.027 | 0.0218 | 0.0037 | 0.0024 | 0.0039
2021-01-18 | B61553 | B | 6 | SCR420HB | 104 | 39400 | 0.0535 | 0.0217 | 0.0555 | 0.0877 | 1658 | 1615 | 1579 | 3288 | 10.5 |  |  | 0 | 미정 | 미정 | 미정 | 미정 | 0 | 0 | 0 | 0 | 0 | 0 | 0.0535 | 0.0475 | 0.0036 | 0.252 | 41 | 6400 | 1639 | 0.1619 | 0.6451 | 0.1492 | 0.0091 | [6 empty] | 1508 | 18 | 19 | 1 | 0.31 | 68 | 32 | 미정 |  | 2021-01-18 20:36 | 1638 |  | 54 | 0 | 24 | 0 | 0 | 0 | 0.226 | 0.8693 | 0.2614 | 0.0266 | 101400 | 75 | 17 | 121 | 0.0182 | 0.0111 | 0.0224 | 0.0357 | 0.0283 | 0.0168 | 0.0122 | 0.0099
2021-01-18 | A62050 | B | 5 | STB2 | 104 | 40700 | 0.0619 | 0.1419 | 0.2282 | 0.2745 | 1548 | 1613 | 1541 | 3185 | 29.6 |  |  | 0 | 선택 | 미정 | 미정 | 미정 | 0 | 0 | 0 | 0 | 0 | 0 | 0.0619 | 0.0483 | 0.0005 | 0.2505 | 40 | 4800 | 1563 | 0.8467 | 0.2865 | 0.2238 | 0.0178 | [6 empty] | 1456 | 25 | 25 | 3 | 0.24 | 69 | 36 | 미정 |  | 2021-01-18 21:08 | 1563 |  | 0 | 19 | 20 | 0 | 0 | 0 | 0.966 | 0.369 | 0.2819 | 0.0127 | 102900 | 79 | 24 | 121 | 0.0338 | 0.0127 | 0.0103 | 0.0232 | 0.0132 | 0.0048 | 0.0021 | 0.0025
2021-01-18 | B61554 | B | 19 | SCR420HB | 104 | 38800 | 0.0573 | 0.0263 | 0.0638 | 0.0808 | 1622 | 1582 | 1563 | 3158 | 12 |  |  | 0 | 미정 | 미정 | 미정 | 미정 | 0 | 0 | 0 | 0 | 0 | 0 | 0.0573 | 0.0483 | 0.004 | 0.371 | 42 | 7000 | 1639 | 0.1551 | 0.6105 | 0.1696 | 0.0215 | [6 empty] | 1508 | 18 | 18 | 1 | 0.39 | 74 | 36 | 미정 |  | 2021-01-18 21:45 | 1636 |  | 55 | 0 | 22 | 0 | 0 | 0 | 0.2202 | 0.8493 | 0.2523 | 0.024 | 97000 | 74 | 17 | 117 | 0.0221 | 0.0205 | 0.0226 | 0.0334 | 0.0207 | 0.0122 | 0.0109 | 0.0091
2021-01-18 | A62051 | B | 15 | STB2 | 104 | 39400 | 0.0474 | 0.2156 | 0.2156 | 0.3831 | 1573 | 1573 | 1531 | 2904 | 42.3 |  |  | 0 | 선택 | 미정 | 미정 | 미정 | 0 | 0 | 0 | 0 | 0 | 0 | 0.0474 | 0.0532 | 0.0044 | 0.2031 | 42 | 4900 | 1564 | 0.9269 | 0.303 | 0.2341 | 0.0169 | [6 empty] | 1456 | 25 | 25 | 3 | 0.23 | 63 | 28 | 미정 |  | 2021-01-18 22:11 | 1564 |  | 0 | 18 | 11 | 0 | 0 | 0 | 0.969 | 0.3671 | 0.2724 | 0.0106 |  | 87 | 26 | 132 | 0.0482 | 0.0134 | 0.0094 | 0.0253 | 0.0158 | 0.0029 | 0.0027 | 0.0022
2021-01-18 | B61555 | B | 32 | SCR420HB | 104 | 37900 | 0.0716 | 0.0549 | 0.0902 | 0.1056 | 1623 | 1598 | 1547 | 3164 | 23.2 |  |  | 0 | 미정 | 미정 | 미정 | 미정 | 0 | 0 | 0 | 0 | 0 | 0 | 0.0716 | 0.0639 | 0.0029 | 0.1728 | 45 | 7800 | 1652 | 0.171 | 0.6899 | 0.159 | 0.023 | [6 empty] | 1508 | 18 | 19 | 1 | 0.34 | 77 | 39 | 미정 |  | 2021-01-18 22:47 | 1643 |  | 52 | 0 | 54 | 0 | 0 | 0 | 0.2164 | 0.8478 | 0.2511 | 0.0185 | 100050 | 75 | 16 | 124 | 0.0403 | 0.0162 | 0.02 | 0.0399 | 0.0358 | 0.0299 | 0.0158 | 0.009
2021-01-18 | A62052 | B | 29 | STB2 | 104 | 40000 | 0.0812 | 0.1682 | 0.1682 | 0.343 | 1582 | 1582 | 1532 | 3000 | 37.5 |  |  | 0 | 선택 | 미정 | 미정 | 미정 | 0 | 0 | 0 | 0 | 0 | 0 | 0.0812 | 0.0825 | 0.0016 | 0.2991 | 40 | 5100 | 1558 | 0.8972 | 0.283 | 0.2392 | 0.0172 | [6 empty] | 1456 | 25 | 25 | 3 | 0.23 | 69 | 25 | 미정 |  | 2021-01-18 23:11 | 1558 |  | 0 | 14 | 0 | 0 | 0 | 0 | 0.963 | 0.371 | 0.2686 | 0.0114 | 103750 | 91 | 42 | 162 | 0.0456 | 0.0133 | 0.0095 | 0.0287 | 0.0106 | 0.0021 | 0.0016 | 0.0023
2021-01-18 | B61556 | B | 22 | SCR420HB | 103 | 38700 | 0.0713 | 0.2546 | 0.0872 | 0.1075 | 1588 | 1610 | 1544 | 3126 | 9.9 |  |  | 0 | 미정 | 미정 | 미정 | 미정 | 0 | 0 | 0 | 43 | 0 | 0 | 0.0713 | 0.0696 | 0.0055 | 0.2695 | 49 | 7700 | 1647 | 0.1682 | 0.8199 | 0.1099 | 0.0056 | [6 empty] | 1508 | 18 | 18 | 1 | 0.39 | 73 | 42 | 미정 |  | 2021-01-18 23:51 | 1633 |  | 43 | 0 | 66 | 0 | 0 | 0 | 0.2145 | 0.8586 | 0.2562 | 0.0186 | 99300 | 152 | 11 | 126 | 0.015 | 0.0074 | 0.0211 | 0.0373 | 0.047 | 0.0132 | 0.0084 | 0.0068
2021-01-18 | B61557 | T | 6 | SP-AE1541M | 104 | 39200 | 0.0789 | 0.0637 | 0.1033 | 0.1274 | 1590 | 1576 | 1537 | 3126 | 8.8 |  |  | 0 | 미정 | 미정 | 미정 | 미정 | 0 | 0 | 0 | 0 | 0 | 0 | 0.0789 | 0.1157 | 0.0024 | 0.3121 | 53 | 7900 | 1668 | 0.3451 | 1.1894 | 0.2009 | 0.0108 | [6 empty] | 1493 | 15 | 18 | 1 | 0.43 | 86 | 45 | 미정 |  | 2021-01-19 01:02 | 1653 |  | 100 | 0 | 12 | 0 | 0 | 0 | 0.404 | 1.4783 | 0.2524 | 0.021 | 95850 |  | 23 | 155 | 0.0125 | 0.0125 | 0.0251 | 0.0415 | 0.0093 | 0.0039 | 0.0049 | 0.0047
2021-01-18 | A62053 | B | 31 | STB2 | 104 | 41900 | 0.0401 | 1.7045 | 0.2753 | 0.3066 | 1545 | 1561 | 1533 | 3217 | 36.1 |  |  | 0 | 선택 | 미정 | 미정 | 미정 | 0 | 0 | 0 | 0 | 0 | 0 | 0.0401 | 0.0691 | 0.0017 | 0.066 | 41 | 5600 | 1554 | 0.8205 | 0.2943 | 0.2317 | 0.0155 | [6 empty] | 1456 | 25 | 25 | 3 | 0.23 | 55 | 27 | 미정 |  | 2021-01-19 00:55 | 1554 |  | 0 | 14 | 0 | 0 | 0 | 0 | 0.966 | 0.3699 | 0.2655 | 0.0105 | 101500 | 89 | 17 | 111 | 0.0431 | 0.0126 | 0.0088 | 0.0258 | 0.0144 | 0.0018 | 0.0017 | 0.0025
2021-01-18 | B61558 | T | 19 | SP-AE1541M | 103 | 38700 | 0.0415 | 0.1886 | 0.1462 | 0.1548 | 1571 | 1567 | 1539 | 3435 | 23 |  |  | 0 | 미정 | 미정 | 미정 | 미정 | 0 | 0 | 0 | 0 | 0 | 0 | 0.0415 | 0.0458 | 0.0044 | 0.1354 | 52 | 6900 | 1634 | 0.3022 | 1.2122 | 0.1952 | 0.015 | [6 empty] | 1493 | 15 | 16 | 1 | 0.3 | 78 | 35 | 선택 |  | 2021-01-19 02:08 | 1629 |  | 40 | 0 | 0 | 0 | 0 | 0 | 0.3849 | 1.497 | 0.2488 | 0.0259 | 95000 |  | 27 | 154 | 0.0328 | 0.0176 | 0.0223 | 0.0305 | 0.0244 | 0.0059 | 0.0045 | 0.0041
2021-01-18 | A62054 | B | 5 | STB2 | 104 | 39300 | 0.0852 | 0.2248 | 0.2248 | 0.3103 | 1613 | 1613 | 1545 | 2965 | 31 |  |  | 0 | 선택 | 미정 | 미정 | 미정 | 0 | 0 | 0 | 0 | 0 | 0 | 0.0852 | 0.1019 | 0.0022 | 0.4325 | 41 | 5100 | 1551 | 0.8956 | 0.3173 | 0.2232 | 0.0146 | [6 empty] | 1456 | 25 | 25 | 3 | 0.23 | 61 | 23 | 미정 |  | 2021-01-19 01:57 | 1551 |  | 0 | 14 | 0 | 0 | 0 | 0 | 0.967 | 0.3672 | 0.2699 | 0.011 | 106700 | 85 | 32 | 143 | 0.036 | 0.0126 | 0.0085 | 0.0306 | 0.0088 | 0.0021 | 0.0015 | 0.0022
2021-01-18 | B61559 | T | 32 | SP-AE1541M | 104 | 39400 | 0.0481 | 0.0375 | 0.114 | 0.0747 | 1633 | 1596 | 1553 | 3174 | 10.9 |  |  | 0 | 미정 | 미정 | 미정 | 미정 | 0 | 0 | 0 | 0 | 0 | 0 | 0.0481 | 0.0466 | 0.0044 | 0.0106 | 43 | 6000 | 1634 | 0.1294 | 1.3224 | 0.0996 | 0.0051 | [6 empty] | 1493 | 15 | 16 | 1 | 0.35 | 75 | 31 | 해제 |  | 2021-01-19 03:02 | 1623 |  | 0 | 0 | 31 | 0 | 0 | 0 | 0.389 | 1.4606 | 0.2484 | 0.0221 | 95100 |  | 39 | 167 | 0.0149 | 0.015 | 0.0258 | 0.0299 | 0.0542 | 0.0105 | 0.0066 | 0.0056
2021-01-18 | A62055 | B | 15 | STB2 | 104 | 40500 | 0.0219 | 0.2881 | 0.3472 | 0.3083 | 1548 | 1587 | 1538 | 3206 | 29.5 |  |  | 0 | 선택 | 미정 | 미정 | 미정 | 0 | 0 | 0 | 0 | 0 | 0 | 0.0219 | 0.0523 | 0.002 | 0.2213 | 40 | 5200 | 1552 | 0.9013 | 0.269 | 0.2272 | 0.0137 | [6 empty] | 1456 | 25 | 25 | 3 | 0.23 | 58 | 25 | 미정 |  | 2021-01-19 03:06 | 1552 |  | 0 | 9 | 10 | 0 | 0 | 0 | 0.972 | 0.3734 | 0.2684 | 0.0106 | 102200 | 74 | 36 | 153 | 0.0352 | 0.0117 | 0.0086 | 0.0213 | 0.0096 | 0.0023 | 0.0019 | 0.0031
2021-01-18 | B61560 | T | 22 | SP-AE1541M | 104 | 39000 | 0.0653 | 0.0759 | 0.1354 | 0.1372 | 1586 | 1591 | 1516 | 2999 | 14.3 |  |  | 0 | 미정 | 미정 | 미정 | 미정 | 0 | 0 | 0 | 0 | 0 | 0 | 0.0653 | 0.1164 | 0.0022 | 0.0882 | 52 | 7200 | 1628 | 0.3188 | 1.206 | 0.2064 | 0.0093 | [6 empty] | 1493 | 15 | 16 | 1 | 0.31 | 72 | 32 | 선택 |  | 2021-01-19 04:12 | 1616 |  | 41 | 0 | 0 | 0 | 0 | 0 | 0.3962 | 1.5122 | 0.2523 | 0.0267 | 97700 |  | 34 | 165 | 0.0198 | 0.0131 | 0.0246 | 0.0495 | 0.027 | 0.0043 | 0.0052 | 0.0056
2021-01-18 | A62056 | B | 29 | STB2 | 105 | 39400 | 0.0761 | 0.2077 | 0.2077 | 0.3267 | 1616 | 1616 | 1542 | 2925 | 29.1 |  |  | 0 | 선택 | 미정 | 미정 | 미정 | 0 | 0 | 0 | 0 | 0 | 0 | 0.0761 | 0.0917 | 0.0014 | 0.1742 | 41 | 4900 | 1557 | 0.9241 | 0.2854 | 0.2348 | 0.013 | [6 empty] | 1456 | 25 | 25 | 3 | 0.22 | 61 | 23 | 미정 |  | 2021-01-19 04:18 | 1557 |  | 0 | 26 | 0 | 0 | 0 | 0 | 0.97 | 0.3721 | 0.2643 | 0.0103 | 103850 | 76 | 27 | 138 | 0.0345 | 0.0112 | 0.0082 | 0.0258 | 0.0068 | 0.0018 | 0.0018 | 0.004
2021-01-18 | B61561 | I | 6 | SCM420HI | 103 | 41000 | 0.0693 | 0.0419 | 0.0451 | 0.0891 | 1575 | 1601 | 1526 | 3314 | 25.4 |  |  | 0 | 미정 | 미정 | 미정 | 미정 | 0 | 0 | 0 | 0 | 0 | 0 | 0.0693 | 0.0455 | 0.0037 | 0.1418 | 64 | 10800 | 1674 | 0.1496 | 0.5763 | 0.1731 | 0.0155 | [6 empty] | 1510 | 20 | 25 | 1 | 0.39 | 82 | 0 | 미정 |  | 2021-01-19 05:32 | 1673 |  | 91 | 0 | 35 | 0 | 0 | 0 | 0.212 | 0.821 | 0.2599 | 0.0188 |  | 1590 | 25 | 168 | 0.0382 | 0.0153 | 0.0293 | 0.0333 | 0.0275 | 0.0037 | 0.0042 | 0.0044
2021-01-18 | A62057 | B | 31 | STB2 | 104 | 39600 |  | 0.2006 | 0.2006 | 0.2886 | 1627 | 1627 | 1556 | 2879 | 23.6 |  |  | 0 | 선택 | 미정 | 미정 | 미정 | 0 | 0 | 0 | 0 | 0 | 0 |  |  |  |  | 41 | 4500 | 1559 | 0.8967 | 0.2936 | 0.2277 | 0.0127 | [6 empty] | 1456 | 25 | 26 | 3 | 0.23 | 60 | 22 | 미정 |  | 2021-01-19 05:21 | 1559 |  | 0 | 9 | 0 | 0 | 0 | 0 | 0.98 | 0.3704 | 0.2631 | 0.0095 | 104350 | 77 | 35 | 147 | 0.028 | 0.0119 | 0.0081 |  | 0.0091 | 0.0022 | 0.0018 | 0.0028
2021-01-18 | A62058 | B | 5 | STB2 | 104 | 39400 |  | 0.2793 | 0.2793 | 0.4193 | 1557 | 1557 | 1530 | 2925 | 55.7 |  |  | 0 | 선택 | 미정 | 미정 | 미정 | 0 | 0 | 0 | 0 | 0 | 0 |  |  |  |  | 43 | 5500 | 1568 | 0.8959 | 0.2886 | 0.2122 | 0.0313 | [6 empty] | 1456 | 25 | 25 | 3 | 0.24 | 66 | 31 | 미정 |  | 2021-01-19 06:25 | 1568 |  | 0 | 19 | 11 | 0 | 0 | 0 | 0.929 | 0.3467 | 0.255 | 0.0154 | 105900 | 77 | 29 | 145 | 0.0652 | 0.0202 | 0.0113 |  | 0.0283 | 0.0086 | 0.0049 | 0.0044
2021-01-18 | B61562 | T | 19 | AE8620HT | 104 | 44000 | 0.0424 | 0.0451 | 0.032 | 0.1241 | 1583 | 1616 | 1572 | 3112 | 31.1 |  |  | 0 | 미정 | 선택 | 미정 | 미정 | 0 | 0 | 0 | 0 | 0 | 0 | 0.0424 | 0.0381 | 0.0031 | 0.0019 | 47 | 8700 | 1649 | 0.1738 | 0.7112 | 0.1189 | 0.0176 | [6 empty] | 1508 | 13 | 14 | 1 | 0.34 | 92 | 42 | 미정 |  | 2021-01-19 06:37 | 1654 |  | 0 | 0 | 36 | 0 | 0 | 0 | 0.208 | 0.8799 | 0.2617 | 0.0177 |  |  | 30 | 157 | 0.0481 | 0.0138 | 0.0199 | 0.0226 | 0.0431 | 0.0199 | 0.0058 | 0.0122
2021-01-19 | A62059 | B | 15 | STB2 | 104 | 40900 | 0.0577 | 0.1971 | 0.1971 | 0.2873 | 1633 | 1633 | 1547 | 3179 | 46.9 |  |  | 0 | 미정 | 선택 | 미정 | 미정 | 0 | 0 | 0 | 0 | 0 | 0 | 0.0577 | 0.0608 | 0.0016 | 0.122 | 48 | 4500 | 1559 | 0.9582 | 0.2773 | 0.2171 | 0.0129 | [6 empty] | 1456 | 25 | 25 | 3 | 0.23 | 64 | 30 | 미정 |  | 2021-01-19 07:30 | 1559 |  | 0 | 19 | 0 | 0 | 0 | 0 | 0.985 | 0.3495 | 0.2663 | 0.0115 | 105450 | 74 | 31 | 154 | 0.0518 | 0.012 | 0.0092 | 0.0242 | 0.0248 | 0.004 | 0.0039 | 0.004
2021-01-19 | B61563 | T | 32 | AE8620HT | 104 | 40600 | 0.0642 | 0.037 | 0.037 | 0.1019 | 1610 | 1610 | 1596 | 3119 | 23.7 |  |  | 0 | 미정 | 선택 | 미정 | 미정 | 0 | 0 | 0 | 0 | 0 | 0 | 0.0642 | 0.0567 | 0.0031 | 0.17 | 47 | 7400 | 1633 | 0.1519 | 0.7867 | 0.145 | 0.0113 | [6 empty] | 1508 | 13 | 14 | 1 | 0.32 | 66 | 33 | 미정 |  | 2021-01-19 07:43 | 1629 |  | 19 | 0 | 5 | 0 | 0 | 0 | 0.1975 | 0.8935 | 0.2721 | 0.0212 |  | 92 | 25 | 153 | 0.0328 | 0.0119 | 0.0223 | 0.0422 | 0.0504 | 0.0159 | 0.0107 | 0.0156
2021-01-19 | B61564 | T | 22 | AE8620HT | 104 | 39900 | 0.0632 | 0.0331 | 0.0331 | 0.1036 | 1627 | 1627 | 1546 | 3234 | 17.7 |  |  | 0 | 미정 | 미정 | 미정 | 미정 | 0 | 0 | 0 | 0 | 0 | 0 | 0.0632 | 0.0764 | 0.0036 | 0.1337 | 46 | 7400 | 1635 | 0.1497 | 0.8137 | 0.2042 | 0.0128 | [6 empty] | 1508 | 13 | 14 | 1 | 0.28 | 65 | 24 | 미정 |  | 2021-01-19 08:42 | 1621 |  | 8 | 0 | 0 | 0 | 0 | 0 | 0.2039 | 0.8894 | 0.2798 | 0.0222 | 98500 |  | 36 | 175 | 0.0266 | 0.0121 | 0.0195 | 0.0367 | 0.0307 | 0.0147 | 0.0111 | 0.0163
2021-01-19 | A62060 | B | 29 | STB2 | 105 | 39900 | 0.0393 | 0.1845 | 0.1845 | 0.2441 | 1590 | 1590 | 1530 | 3130 | 46 |  |  | 0 | 선택 | 미정 | 미정 | 미정 | 0 | 0 | 0 | 0 | 0 | 0 | 0.0393 | 0.0596 | 0.0051 | 0.2387 | 41 | 5600 | 1560 | 0.9228 | 0.2921 | 0.2194 | 0.0208 | [6 empty] | 1456 | 25 | 25 | 3 | 0.24 | 61 | 24 | 미정 |  | 2021-01-19 08:38 | 1560 |  | 0 | 0 | 21 | 0 | 0 | 0 | 0.9651 | 0.3579 | 0.2696 | 0.014 | 102900 | 76 | 28 | 141 | 0.0495 | 0.0174 | 0.0117 | 0.0219 | 0.0191 | 0.0074 | 0.0049 | 0.0046
2021-01-19 | A62061 | B | 31 | STB2 | 103 | 39800 | 0.0479 | 0.211 | 0.211 | 0.2976 | 1596 | 1596 | 1533 | 3078 | 50.7 |  |  | 0 | 선택 | 미정 | 미정 | 미정 | 0 | 0 | 0 | 0 | 0 | 0 | 0.0479 | 0.0754 | 0.0039 | 0.1966 | 42 | 5300 | 1559 | 0.8646 | 0.283 | 0.21 | 0.0202 | [6 empty] | 1456 | 25 | 25 | 3 | 0.23 | 103 | 26 | 미정 |  | 2021-01-19 09:39 | 1559 |  | 0 | 25 | 0 | 0 | 0 | 0 | 0.9338 | 0.3489 | 0.2584 | 0.0125 | 110000 | 85 | 33 | 154 | 0.0532 | 0.0133 | 0.0096 | 0.034 | 0.025 | 0.008 | 0.005 | 0.0048
2021-01-19 | B61565 | T | 6 | AE8620HT | 103 | 40700 | 0.0554 | 0.1089 | 0.1089 | 0.1054 | 1553 | 1553 | 1550 | 3133 | 15 |  |  | 0 | 미정 | 선택 | 미정 | 미정 | 0 | 0 | 0 | 0 | 0 | 0 | 0.0554 | 0.0812 | 0.003 | 0.0028 | 43 | 6600 | 1652 | 0.1594 | 0.7694 | 0.2497 | 0.0172 | [6 empty] | 1508 | 13 | 18 | 1 | 0.26 | 70 | 26 | 미정 |  | 2021-01-19 09:47 | 1639 |  | 26 | 0 | 0 | 0 | 0 | 0 | 0.2043 | 0.8804 | 0.2859 | 0.0161 | 99900 |  | 41 | 176 | 0.0225 | 0.013 | 0.0211 | 0.0403 | 0.0171 | 0.0104 | 0.0073 | 0.0133
2021-01-19 | A62062 | B | 5 | P-AE1055LSM | 106 | 39500 | 0.0396 | 0.1686 | 0.1686 | 0.2651 | 1636 | 1636 | 1556 | 3080 | 42.6 |  |  | 0 | 미정 | 미정 | 미정 | 미정 | 0 | 0 | 0 | 0 | 0 | 0 | 0.0396 | 0.0723 | 0.0038 | 0.2701 | 50 | 6200 | 1642 | 0.5308 | 0.6418 | 0.1779 | 0.0119 | 0.19 | 55.321 | 23.894 | 8.498 | 6.509 | 2.315 | 1484 | 25 | 30 | 3 | 0.22 | 89 | 42 | 미정 |  | 2021-01-19 10:49 | 1632 |  | 0 | 18 | 0 | 0 | 0 | 0 | 0.548 | 0.7753 | 0.2212 | 0.0256 | 100750 | 72 | 31 | 167 | 0.0521 | 0.0164 | 0.0233 | 0.0289 | 0.0226 | 0.0024 | 0.0027 | 0.0026
2021-01-19 | B61566 | B | 19 | AE5098 | 103 | 40900 | 0.0625 | 0.0514 | 0.0514 | 0.1439 | 1555 | 1555 | 1537 | 3052 | 12.3 |  |  | 0 | 선택 | 해제 | 미정 | 미정 | 0 | 0 | 0 | 155 | 0 | 0 | 0.0625 | 0.0556 | 0.0047 | 0.1835 | 48 | 7700 | 1609 | 0.8172 | 0.9193 | 0.2346 | 0.0062 | [6 empty] | 1453 | 20 | 21 | 1 | 0.31 | 101 | 53 | 미정 |  | 2021-01-19 11:00 | 1614 |  | 45 | 0 | 17 | 0 | 0 | 0 | 0.966 | 1.0224 | 0.2535 | 0.0141 |  | 105 | 35 | 169 | 0.0064 | 0.0061 | 0.0185 | 0.0306 | 0.031 | 0.0097 | 0.0087 | 0.0071
2021-01-19 | A62063 | B | 15 | P-AE1055LSM | 106 | 40500 |  | 0.1616 | 0.181 | 0.2556 | 1569 | 1602 | 1551 | 3218 | 39.4 |  |  | 0 | 미정 | 미정 | 미정 | 미정 | 0 | 0 | 0 | 0 | 0 | 0 |  |  |  |  | 39 | 4600 | 1603 | 0.5236 | 0.6585 | 0.1875 | 0.0284 | 0.114 | 56.351 | 24.222 | 7.749 | 7.272 | 2.326 | 1484 | 25 | 30 | 3 | 0.21 | 59 | 31 | 미정 |  | 2021-01-19 11:47 | 1603 |  | 0 | 26 | 0 | 0 | 0 | 0 | 0.5494 | 0.7855 | 0.2342 | 0.0287 | 98600 | 76 | 26 | 155 | 0.0483 | 0.0204 | 0.0228 |  | 0.0203 | 0.0106 | 0.0049 | 0.0038
2021-01-19 | B61567 | B | 37 | AE5098 | 104 | 40000 | 0.0629 | 0.0521 | 0.0521 | 0.2003 | 1587 | 1587 | 1537 | 3018 | 42.2 |  |  | 0 | 선택 | 미정 | 미정 | 미정 | 0 | 0 | 0 | 153 | 0 | 0 | 0.0629 | 0.0617 | 0.0031 | 0.146 | 45 | 7500 | 1590 | 0.8232 | 0.8816 | 0.2538 | 0.0083 | [6 empty] | 1453 | 20 | 21 | 1 | 0.3 | 69 | 23 | 미정 |  | 2021-01-19 12:06 | 1589 |  | 40 | 0 | 0 | 0 | 0 | 0 | 0.963 | 1.0178 | 0.2604 | 0.0154 |  | 79 | 46 | 185 | 0.0197 | 0.007 | 0.0209 | 0.0349 | 0.0385 | 0.0129 | 0.0059 | 0.006
2021-01-19 | A62064 | B | 29 | P-AE1055LSM | 106 | 39700 | 0.0564 | 0.1399 | 0.1399 | 0.2284 | 1610 | 1610 | 1548 | 3036 | 50.1 |  |  | 0 | 미정 | 미정 | 미정 | 미정 | 0 | 0 | 0 | 0 | 0 | 0 | 0.0564 | 0.0729 | 0.0039 | 0.2285 | 42 | 4500 | 1597 | 0.5311 | 0.6313 | 0.1848 | 0.0237 | 0.138 | 55.543 | 24.196 | 7.77 | 7.148 | 2.295 | 1484 | 25 | 30 | 3 | 0.21 | 60 | 24 | 미정 |  | 2021-01-19 12:53 | 1597 |  | 0 | 8 | 0 | 0 | 0 | 0 | 0.5612 | 0.7819 | 0.2426 | 0.0291 | 99150 | 72 | 38 | 173 | 0.061 | 0.0168 | 0.0236 | 0.0261 | 0.0243 | 0.0083 | 0.003 | 0.0032
2021-01-19 | B61568 | B | 22 | AE5098 | 103 | 39800 | 0.0798 | 0.0395 | 0.0395 | 0.1275 | 1595 | 1595 | 1539 | 2968 | 30.9 |  |  | 0 | 해제 | 선택 | 미정 | 미정 | 0 | 0 | 0 | 204 | 0 | 0 | 0.0798 | 0.0647 | 0.0036 | 0.1232 | 42 | 6600 | 1586 | 0.8405 | 0.8523 | 0.2432 | 0.008 | [6 empty] | 1453 | 20 | 21 | 1 | 0.28 | 70 | 28 | 미정 |  | 2021-01-19 13:03 | 1587 |  | 52 | 0 | 0 | 0 | 0 | 0 | 0.9705 | 1.0224 | 0.2562 | 0.018 | 98450 | 80 | 55 | 206 | 0.0163 | 0.0075 | 0.0216 | 0.0421 | 0.0391 | 0.0091 | 0.0058 | 0.0047
2021-01-19 | B61569 | B | 6 | AE5098 | 105 | 39700 | 0.0811 | 0.1223 | 0.1223 | 0.1267 | 1599 | 1599 | 1565 | 3062 | 16.2 |  |  | 0 | 미정 | 미정 | 미정 | 미정 | 0 | 0 | 0 | 254 | 0 | 0 | 0.0811 | 0.0854 | 0.0031 | 0.2465 | 77 | 8400 | 1605 | 0.8228 | 0.9867 | 0.229 | 0.0058 | [6 empty] | 1453 | 20 | 20 | 1 | 0.31 | 87 | 55 | 미정 |  | 2021-01-19 15:19 | 1550 |  | 40 | 0 | 11 | 0 | 0 | 0 | 0.9548 | 1.0101 | 0.2483 | 0.0118 | 100400 | 81 | 6 | 164 | 0.0077 | 0.0056 | 0.0199 | 0.0214 | 0.0249 | 0.0076 | 0.0029 | 0.0027
2021-01-19 | A62065 | B | 31 | AE1055LS | 104 | 39800 | 0.0474 | 0.194 | 0.194 | 0.2613 | 1585 | 1585 | 1533 | 3071 | 40.3 |  |  | 0 | 미정 | 선택 | 미정 | 미정 | 0 | 0 | 0 | 0 | 0 | 0 | 0.0474 | 0.0578 | 0.0019 | 0.0051 | 45 | 6000 | 1603 | 0.3964 | 0.639 | 0.1889 | 0.0239 | 0.13 | 54.728 | 25.798 | 7.428 | 7.367 | 2.121 | 1484 | 25 | 26 | 1 | 0.3 | 66 | 33 | 미정 |  | 2021-01-19 14:29 | 1607 |  | 42 | 0 | 12 | 0 | 0 | 0 | 0.5588 | 0.7971 | 0.2323 | 0.0327 | 99600 | 73 | 7 | 128 | 0.0511 | 0.015 | 0.0319 | 0.032 | 0.0204 | 0.0057 | 0.0022 | 0.0022
2021-01-19 | A62066 | B | 5 | AE1055LS | 104 | 41800 | 0.0344 | 0.301 | 0.0862 | 0.2375 | 1566 | 1618 | 1570 | 3062 | 57.3 |  |  | 0 | 미정 | 미정 | 미정 | 미정 | 0 | 0 | 0 | 0 | 0 | 0 | 0.0344 | 0.0671 | 0.0025 | 0.0116 | 46 | 4200 | 1599 | 0.5026 | 0.654 | 0.1788 | 0.0156 | [6 empty] | 1484 | 25 | 25 | 3 | 0.24 | 62 | 30 | 미정 |  | 2021-01-19 15:18 | 1585 |  | 0 | 29 | 0 | 0 | 0 | 0 | 0.5492 | 0.7772 | 0.2348 | 0.0282 | 98750 | 71 | 28 | 150 | 0.0695 | 0.0223 | 0.0277 | 0.0303 | 0.0306 | 0.0036 | 0.002 | 0.0026
2021-01-19 | B61570 | B | 19 | AE5098 | 103 | 39200 | 0.0564 | 0.0454 | 0.0454 | 0.1219 | 1600 | 1600 | 1542 | 2903 |  |  |  | 0 | 미정 | 미정 | 미정 | 미정 | 0 | 0 | 0 | 206 | 0 | 0 | 0.0564 | 0.0757 | 0.0032 | 0.1827 | 54 | 7200 | 1588 | 0.4376 | 0.8705 | 0.1819 | 0.0033 | [6 empty] | 1453 | 20 | 20 | 1 | 0.24 | 58 | 30 | 미정 |  | 2021-01-19 15:51 | 1570 |  | 61 | 0 | 0 | 0 | 0 | 0 | 0.9482 | 0.9988 | 0.2519 | 0.0254 | 108500 | 85 | 18 | 155 | 0.0026 | 0.004 | 0.0208 | 0.0187 | 0.0223 | 0.0088 | 0.0083 | 0.009
2021-01-19 | A62067 | B | 15 | AE1055LS | 103 | 38700 |  | 0.6407 | 0.0318 | 0.1799 | 1621 | 1605 | 1524 | 2883 | 47.7 |  |  | 0 | 미정 | 선택 | 미정 | 미정 | 0 | 0 | 0 | 0 | 0 | 0 |  |  |  |  | 41 | 6100 | 1589 | 0.4343 | 0.6752 | 0.1924 | 0.0374 | [6 empty] | 1484 | 25 | 25 | 3 | 0.22 | 71 | 27 | 미정 |  | 2021-01-19 16:15 | 1594 |  | 0 | 19 | 0 | 0 | 0 | 0 | 0.5421 | 0.7668 | 0.2371 | 0.0264 |  | 69 | 41 | 162 | 0.0559 | 0.0182 | 0.0234 |  | 0.0217 | 0.0081 | 0.0029 | 0.0018
2021-01-19 | B61571 | B | 37 | AE5098 | 104 | 38800 | 0.072 | 0.0521 | 0.0521 | 0.1297 | 1590 | 1590 | 1534 | 2820 |  |  |  | 0 | 미정 | 미정 | 미정 | 미정 | 0 | 0 | 0 | 201 | 0 | 0 | 0.072 | 0.1045 | 0.0039 | 0.2044 | 49 | 7400 | 1581 | 0.7841 | 0.8737 | 0.1759 | 0.0029 | [6 empty] | 1453 | 20 | 21 | 1 | 0.25 | 67 | 21 | 미정 |  | 2021-01-19 16:50 | 1582 |  | 60 | 0 | 11 | 0 | 0 | 0 | 0.9609 | 1.0083 | 0.2563 | 0.0172 | 103250 | 80 | 51 | 198 | 0.0019 | 0.0036 | 0.0198 | 0.0189 | 0.0207 | 0.007 | 0.0061 | 0.0061
2021-01-19 | A62068 | B | 29 | AE1055LS | 105 | 39600 | 0.0468 | 0.1865 | 0.1865 | 0.212 | 1574 | 1574 | 1529 | 2693 | 50.2 |  |  | 0 | 미정 | 선택 | 미정 | 미정 | 0 | 0 | 0 | 0 | 0 | 0 | 0.0468 | 0.0872 | 0.0039 | 0.1175 | 41 | 5300 | 1588 | 0.474 | 0.6834 | 0.2075 | 0.0318 | [6 empty] | 1484 | 25 | 25 | 3 | 0.22 | 66 | 29 | 미정 |  | 2021-01-19 17:16 | 1595 |  | 0 | 19 | 0 | 0 | 0 | 0 | 0.546 | 0.7811 | 0.2366 | 0.031 | 98350 | 65 | 40 | 160 | 0.0612 | 0.0258 | 0.027 | 0.0327 | 0.0219 | 0.0063 | 0.0033 | 0.0029
2021-01-19 | B61572 | B | 22 | AE5098 | 103 | 39500 | 0.0584 | 0.1094 | 0.1094 | 0.1113 | 1567 | 1567 | 1569 | 3104 |  |  |  | 0 | 미정 | 미정 | 미정 | 미정 | 0 | 0 | 0 | 203 | 0 | 0 | 0.0584 | 0.0944 | 0.0039 | 0.156 | 40 | 5600 | 1595 | 0.9067 | 0.9962 | 0.1555 | 0.0028 | [6 empty] | 1453 | 20 | 21 | 1 | 0.26 | 64 | 28 | 미정 |  | 2021-01-19 17:42 | 1585 |  | 32 | 0 | 11 | 0 | 0 | 0 | 0.9722 | 0.996 | 0.2536 | 0.0066 | 104600 | 81 | 51 | 209 | 0.0019 | 0.0032 | 0.0199 | 0.0206 | 0.0216 | 0.0117 | 0.0091 | 0.0093
2021-01-19 | A62069 | B | 31 | AE1055LS | 104 | 39700 | 0.0474 | 0.1067 | 0.1067 | 0.0984 | 1568 | 1568 | 1566 | 3043 | 40.8 |  |  | 0 | 미정 | 선택 | 미정 | 미정 | 0 | 0 | 0 | 0 | 0 | 0 | 0.0474 | 0.0901 | 0.0043 | 0.183 | 52 | 6000 | 1592 | 0.5074 | 0.7788 | 0.2205 | 0.0222 | [6 empty] | 1484 | 25 | 25 | 3 | 0.22 | 68 | 35 | 미정 |  | 2021-01-19 18:30 | 1584 |  | 0 | 14 | 0 | 0 | 0 | 0 | 0.5572 | 0.7845 | 0.2322 | 0.0313 | 103800 | 67 | 23 | 137 | 0.0485 | 0.0186 | 0.0267 | 0.0561 | 0.0583 | 0.0197 | 0.0035 | 0.0027
2021-01-19 | B61573 | B | 6 | AE5098 | 103 | 39000 | 0.0669 | 0.3555 | 0.3192 | 0.4283 | 1571 | 1578 | 1522 | 3096 |  |  |  | 0 | 미정 | 미정 | 미정 | 미정 | 0 | 0 | 0 | 200 | 0 | 0 | 0.0669 | 0.0708 | 0.0028 | 0.2296 | 66 | 7000 | 1596 | 0.8884 | 0.7163 | 0.2086 | 0.0048 | [6 empty] | 1453 | 20 | 20 | 1 | 0.36 | 81 | 39 | 미정 |  | 2021-01-19 19:09 | 1586 |  | 70 | 0 | 0 | 0 | 0 | 0 | 0.99 | 0.9984 | 0.2541 | 0.0252 | 89850 | 70 | 26 | 193 | 0.0022 | 0.0055 | 0.0232 | 0.04 | 0.0499 | 0.0127 | 0.0102 | 0.005
2021-01-19 | A62070 | B | 5 | AE1055LS | 104 | 38800 | 0.069 | 0.1375 | 0.1375 | 0.1817 | 1615 | 1615 | 1542 | 3036 | 53.5 |  |  | 0 | 미정 | 선택 | 미정 | 미정 | 0 | 0 | 0 | 0 | 0 | 0 | 0.069 | 0.1135 | 0.0038 | 0.1799 | 59 | 5200 | 1590 | 0.5144 | 0.6756 | 0.1976 | 0.0189 | [6 empty] | 1484 | 25 | 25 | 3 | 0.21 | 63 | 37 | 미정 |  | 2021-01-19 19:37 | 1587 |  | 0 | 35 | 0 | 0 | 0 | 0 | 0.559 | 0.7866 | 0.2304 | 0.0302 |  | 64 | 12 | 125 | 0.0676 | 0.0207 | 0.0249 | 0.0654 | 0.0641 | 0.0031 | 0.0017 | 0.0023
2021-01-19 | B61574 | B | 19 | AE5098 | 104 | 38900 | 0.1593 | 0.0553 | 0.0553 | 0.1157 | 1592 | 1592 | 1531 | 2921 |  |  |  | 0 | 미정 | 미정 | 미정 | 미정 | 0 | 0 | 0 | 203 | 0 | 0 | 0.1593 | 0.1047 | 0.0028 | 0.0461 | 46 | 6700 | 1587 | 0.8626 | 0.8259 | 0.1769 | 0.0029 | [6 empty] | 1453 | 20 | 21 | 1 | 0.29 | 71 | 33 | 미정 |  | 2021-01-19 20:12 | 1577 |  | 58 | 0 | 0 | 0 | 0 | 0 | 0.9623 | 1.0096 | 0.2585 | 0.0066 | 95600 | 74 | 45 | 187 | 0.0023 | 0.0039 | 0.0205 | 0.0519 | 0.0547 | 0.0102 | 0.011 | 0.0089
2021-01-19 | A62071 | B | 15 | AE1055LS | 104 | 38700 |  | 0.2663 | 0.2663 | 0.3565 | 1596 | 1596 | 1523 | 3006 | 62.6 |  |  | 0 | 선택 | 미정 | 미정 | 미정 | 0 | 0 | 0 | 0 | 0 | 0 |  |  |  |  | 41 | 4700 | 1585 | 0.5197 | 0.6691 | 0.1874 | 0.0364 | [6 empty] | 1484 | 25 | 25 | 3 | 0.21 | 55 | 29 | 미정 |  | 2021-01-19 20:32 | 1580 |  | 0 | 24 | 0 | 0 | 0 | 0 | 0.567 | 0.7824 | 0.2329 | 0.0311 |  | 70 | 20 | 116 | 0.0801 | 0.0184 | 0.0249 |  | 0.0319 | 0.0091 | 0.0026 | 0.0027
2021-01-19 | B61575 | B | 37 | AE5098 | 102 | 37900 | 0.1422 | 0.1042 | 0.1042 | 0.1686 | 1623 | 1623 | 1541 | 2910 |  |  |  | 0 | 미정 | 미정 | 미정 | 미정 | 0 | 0 | 0 | 203 | 0 | 0 | 0.1422 | 0.1447 | 0.0042 | 0.149 | 43 | 6600 | 1593 | 0.8228 | 0.8051 | 0.2277 | 0.0034 | [6 empty] | 1453 | 20 | 20 | 1 | 0.27 | 68 | 30 | 미정 |  | 2021-01-19 21:11 | 1585 |  | 71 | 0 | 0 | 0 | 0 | 0 | 0.968 | 0.9991 | 0.2706 | 0.0115 | 100550 | 77 | 44 | 190 | 0.0032 | 0.0037 | 0.0192 | 0.0435 | 0.0369 | 0.0123 | 0.0117 | 0.0108
2021-01-19 | A62072 | B | 29 | AE1055LS | 104 | 39200 | 0.0775 | 0.0603 | 0.0603 | 0.125 | 1644 | 1644 | 1580 | 2974 | 25.5 |  |  | 0 | 선택 | 미정 | 미정 | 미정 | 0 | 0 | 0 | 0 | 0 | 0 | 0.0775 | 0.1119 | 0.0072 | 0.057 | 40 | 3700 | 1585 | 0.4566 | 0.6452 | 0.1972 | 0.0207 | [6 empty] | 1484 | 25 | 25 | 3 | 0.21 | 59 | 26 | 미정 |  | 2021-01-19 21:29 | 1590 |  | 0 | 40 | 0 | 0 | 0 | 0 | 0.557 | 0.7922 | 0.2337 | 0.0305 | 106050 | 82 | 24 | 122 | 0.0295 | 0.0224 | 0.0259 | 0.0549 | 0.0182 | 0.0034 | 0.0021 | 0.0032
2021-01-19 | B61576 | B | 10 | AE5098 | 105 | 39300 | 0.0626 | 0.1089 | 0.1089 | 0.2477 | 1601 | 1601 | 1501 | 2832 |  |  |  | 0 | 미정 | 미정 | 미정 | 미정 | 0 | 0 | 0 | 203 | 0 | 0 | 0.0626 | 0.0723 | 0.0048 | 0.1604 | 49 | 8400 | 1607 | 0.7205 | 0.8006 | 0.2699 | 0.0038 | [6 empty] | 1453 | 20 | 21 | 1 | 0.36 | 59 | 17 | 미정 |  | 2021-01-19 22:23 | 1592 |  | 56 | 0 | 0 | 0 | 0 | 0 | 0.957 | 1.0166 | 0.2986 | 0.022 | 92850 | 71 | 39 | 188 | 0.0023 | 0.0047 | 0.0175 | 0.0447 | 0.0415 | 0.014 | 0.0093 | 0.0045
2021-01-19 | A62073 | B | 31 | AE1055LS | 104 | 38700 | 0.0541 | 0.1604 | 0.1604 | 0.2493 | 1592 | 1592 | 1535 | 2902 | 55.8 |  |  | 0 | 선택 | 미정 | 미정 | 미정 | 0 | 0 | 0 | 0 | 0 | 0 | 0.0541 | 0.0938 | 0.0026 | 0.1055 | 41 | 5800 | 1591 | 0.4994 | 0.6102 | 0.1648 | 0.0354 | [6 empty] | 1484 | 25 | 25 | 3 | 0.21 | 74 | 37 | 미정 |  | 2021-01-19 22:30 | 1591 |  | 0 | 31 | 18 | 0 | 0 | 0 | 0.557 | 0.7686 | 0.2368 | 0.0284 | 111200 | 83 | 28 | 138 | 0.0611 | 0.0201 | 0.0232 | 0.0482 | 0.0304 | 0.0127 | 0.0031 | 0.0054
2021-01-19 | B61577 | B | 6 | AE5098 | 104 | 39600 | 0.0574 | 0.0614 | 0.0614 | 0.1803 | 1617 | 1617 | 1545 | 3353 |  |  |  | 0 | 미정 | 미정 | 미정 | 미정 | 0 | 0 | 0 | 254 | 0 | 0 | 0.0574 | 0.0662 | 0.0047 | 0.1624 | 53 | 7700 | 1588 | 0.6271 | 0.6484 | 0.244 | 0.0049 | [6 empty] | 1453 | 20 | 20 | 1 | 0.31 | 87 | 48 | 미정 |  | 2021-01-19 23:30 | 1591 |  | 101 | 0 | 0 | 0 | 0 | 0 | 0.9679 | 0.986 | 0.2635 | 0.0119 | 104200 | 180 | 109 | 327 | 0.0032 | 0.0064 | 0.0225 | 0.0499 | 0.0248 | 0.0068 | 0.0032 | 0.0036
2021-01-19 | A62074 | B | 5 | AE1055LS | 104 | 39900 | 0.1621 | 0.4896 | 0.28 | 0.3836 | 1575 | 1603 | 1542 | 3073 | 51 |  |  | 0 | 선택 | 미정 | 미정 | 미정 | 0 | 0 | 0 | 0 | 0 | 0 | 0.1621 | 0.2506 | 0.0053 | 0.0015 | 41 | 4600 | 1596 | 0.5317 | 0.6129 | 0.2089 | 0.0302 | [6 empty] | 1484 | 25 | 25 | 3 | 0.21 | 67 | 34 | 미정 |  | 2021-01-19 23:34 | 1596 |  | 0 | 37 | 15 | 0 | 0 | 0 | 0.557 | 0.7751 | 0.2384 | 0.0295 | 105600 | 72 | 36 | 157 | 0.0576 | 0.0202 | 0.025 | 0.0615 | 0.0277 | 0.0066 | 0.0035 | 0.0043
2021-01-19 | B61578 | I | 15 | 18CRNIMO7HI | 105 | 38800 | 0.0587 | 0.0535 | 0.0535 | 0.061 | 1648 | 1648 | 1599 | 3180 | 6 |  |  | 0 | 미정 | 미정 | 미정 | 미정 | 0 | 0 | 0 | 74 | 0 | 0 | 0.0587 | 0.0622 | 0.0032 | 0.0837 | 54 | 9500 | 1701 | 0.1146 | 0.4188 | 0.2335 | 0.0142 | [6 empty] | 1506 | 25 | 28 | 1 | 0.53 | 87 | 0 | 미정 |  | 2021-01-20 00:38 | 1688 |  | 32 | 0 | 0 | 0 | 0 | 0 | 0.1801 | 0.5544 | 0.2608 | 0.0336 | 105200 | 661 | 29 | 184 | 0.0096 | 0.0158 | 0.0328 | 0.0149 | 0.0093 | 0.0042 | 0.0041 | 0.0036
2021-01-19 | A62075 | B | 19 | AE1055LS | 103 | 38400 | 0.0494 | 0.123 | 0.123 | 0.1791 | 1589 | 1589 | 1527 | 2918 | 44.1 |  |  | 0 | 선택 | 미정 | 미정 | 미정 | 0 | 0 | 0 | 0 | 0 | 0 | 0.0494 | 0.0709 | 0.0039 | 0.1607 | 40 | 5700 | 1593 | 0.5006 | 0.5989 | 0.2084 | 0.0285 | [6 empty] | 1484 | 25 | 25 | 3 | 0.21 | 65 | 32 | 미정 |  | 2021-01-20 00:50 | 1593 |  | 0 | 24 | 24 | 0 | 0 | 0 | 0.552 | 0.7804 | 0.2357 | 0.0268 | 104250 | 71 | 27 | 134 | 0.0511 | 0.0218 | 0.0208 | 0.0341 | 0.0152 | 0.0047 | 0.0039 | 0.0044
2021-01-19 | B61579 | T | 37 | KST523M3 | 104 | 40200 | 0.0523 | 0.0404 | 0.0352 | 0.0483 | 1545 | 1593 | 1558 | 3284 | 12.6 |  |  | 0 | 미정 | 미정 | 미정 | 미정 | 0 | 0 | 0 | 75 | 0 | 0 | 0.0523 | 0.0313 | 0.0032 | 0.2113 | 46 | 8300 | 1678 | 0.0738 | 0.7838 | 0.1273 | 0.0059 | [6 empty] | 1513 | 13 | 13 | 1 | 0.41 | 91 | 37 | 미정 |  | 2021-01-20 01:45 | 1669 |  | 101 | 0 | 21 | 0 | 0 | 0 | 0.165 | 1.2622 | 0.2244 | 0.0139 | 101950 |  | 28 | 159 | 0.0202 | 0.0081 | 0.0116 | 0.0282 | 0.0238 | 0.0165 | 0.0066 | 0.023
2021-01-19 | A62076 | B | 29 | AE1055LS | 104 | 38200 | 0.0692 | 0.1196 | 0.1196 | 0.1956 | 1613 | 1613 | 1551 | 2879 | 31.4 |  |  | 0 | 선택 | 미정 | 미정 | 미정 | 0 | 0 | 0 | 0 | 0 | 0 | 0.0692 | 0.1334 | 0.0039 | 0.2424 | 41 | 5000 | 1585 | 0.4349 | 0.5884 | 0.2245 | 0.0287 | [6 empty] | 1484 | 25 | 25 | 3 | 0.21 | 67 | 29 | 미정 |  | 2021-01-20 01:53 | 1585 |  | 0 | 19 | 0 | 0 | 0 | 0 | 0.5615 | 0.7841 | 0.2392 | 0.0293 | 105700 | 71 | 28 | 133 | 0.0362 | 0.0216 | 0.024 | 0.0484 | 0.0139 | 0.0045 | 0.0022 | 0.0043
2021-01-19 | B61580 | T | 10 | KST523M3 | 104 | 40800 | 0.0425 | 0.025 | 0.0736 | 0.103 | 1621 | 1575 | 1547 | 3031 |  |  |  | 0 | 미정 | 미정 | 미정 | 미정 | 0 | 0 | 0 | 249 | 0 | 0 | 0.0425 | 0.0288 | 0.0031 | 0.1827 | 40 | 7200 | 1656 | 0.1446 | 0.9583 | 0.18 | 0.0051 | [6 empty] | 1513 | 13 | 14 | 1 | 0.44 | 81 | 38 | 해제 |  | 2021-01-20 02:43 | 1655 |  | 56 | 0 | 0 | 0 | 0 | 0 | 0.1661 | 1.2669 | 0.241 | 0.0132 | 89800 |  | 43 | 184 | 0.0051 | 0.0065 | 0.0111 | 0.0317 | 0.009 | 0.0054 | 0.0048 | 0.0233
2021-01-19 | A62077 | B | 31 | P-AE1055LSM | 104 | 38600 | 0.0662 | 0.2029 | 0.2029 | 0.2804 | 1601 | 1601 | 1531 | 2866 | 53.8 |  |  | 0 | 선택 | 미정 | 미정 | 미정 | 0 | 0 | 0 | 0 | 0 | 0 | 0.0662 | 0.1335 | 0.0019 | 0.0978 | 40 | 5200 | 1600 | 0.4869 | 0.5917 | 0.2027 | 0.0409 | 0.156 | 59.204 | 25.358 | 5.545 | 10.677 | 2.334 | 1484 | 25 | 30 | 3 | 0.21 | 63 | 29 | 미정 |  | 2021-01-20 02:54 | 1581 |  | 0 | 28 | 29 | 0 | 0 | 0 | 0.543 | 0.7726 | 0.2327 | 0.0256 | 104200 | 76 | 20 | 127 | 0.0634 | 0.0231 | 0.0251 | 0.034 | 0.0278 | 0.0069 | 0.0033 | 0.0044
2021-01-19 | B61581 | T | 6 | KST523M3 | 104 | 40700 | 0.0486 | 0.0362 | 0.0589 | 0.0994 | 1601 | 1602 | 1540 | 3154 |  |  |  | 0 | 미정 | 미정 | 미정 | 미정 | 0 | 0 | 0 | 206 | 0 | 0 | 0.0486 | 0.0424 | 0.0031 | 0.1309 | 49 | 7400 | 1665 | 0.1403 | 1.0055 | 0.1663 | 0.0039 | [6 empty] | 1513 | 13 | 14 | 1 | 0.46 | 82 | 20 | 해제 |  | 2021-01-20 04:01 | 1653 |  | 27 | 0 | 0 | 0 | 0 | 0 | 0.1685 | 1.2812 | 0.2194 | 0.0134 | 94200 | 98 | 25 | 161 | 0.0031 | 0.005 | 0.0113 | 0.0361 | 0.0177 | 0.0083 | 0.0069 | 0.0236
2021-01-19 | A62078 | B | 5 | P-AE1055LSM | 104 | 39200 | 0.0623 | 0.1795 | 0.1795 | 0.2841 | 1617 | 1617 | 1556 | 3050 | 33.6 |  |  | 0 | 선택 | 미정 | 미정 | 미정 | 0 | 0 | 0 | 0 | 0 | 0 | 0.0623 | 0.1186 | 0.0062 | 0.2346 | 40 | 4300 | 1596 | 0.5073 | 0.5925 | 0.2152 | 0.0233 | 0.121 | 55.558 | 29.14 | 4.284 | 12.968 | 1.906 | 1484 | 25 | 30 | 3 | 0.2 | 68 | 26 | 미정 |  | 2021-01-20 03:57 | 1596 |  | 0 | 24 | 19 | 0 | 0 | 0 | 0.555 | 0.7716 | 0.2402 | 0.0253 |  | 79 | 26 | 137 | 0.0388 | 0.0244 | 0.0291 | 0.0315 | 0.0101 | 0.0023 | 0.0022 | 0.0043
2021-01-19 | A62079 | B | 15 | P-AE1055LSM | 104 | 39700 | 0.0431 | 0.1685 | 0.1685 | 0.2481 | 1632 | 1632 | 1564 | 3074 | 31.3 |  |  | 0 | 선택 | 미정 | 미정 | 미정 | 0 | 0 | 0 | 0 | 0 | 0 | 0.0431 | 0.0609 | 0.0022 | 0.0972 | 40 | 4600 | 1586 | 0.5059 | 0.6003 | 0.198 | 0.0232 | 0.134 | 56.612 | 28.632 | 3.99 | 14.188 | 1.977 | 1484 | 25 | 30 | 3 | 0.2 | 56 | 16 | 미정 |  | 2021-01-20 04:59 | 1586 |  | 0 | 23 | 21 | 0 | 0 | 0 | 0.5442 | 0.7742 | 0.239 | 0.0283 | 104550 | 76 | 24 | 142 | 0.035 | 0.0248 | 0.0233 | 0.0297 | 0.0092 | 0.0039 | 0.0038 | 0.0034
2021-01-19 | B61582 | T | 19 | KST523M3 | 103 | 42700 | 0.0385 | 0.032 | 0.067 | 0.1209 | 1594 | 1556 | 1521 | 3307 |  |  |  | 0 | 미정 | 미정 | 미정 | 미정 | 0 | 0 | 0 | 204 | 0 | 0 | 0.0385 | 0.0442 | 0.0023 | 0.0345 | 44 | 7700 | 1644 | 0.1464 | 0.9082 | 0.2037 | 0.004 | [6 empty] | 1513 | 13 | 14 | 1 | 0.41 | 71 | 28 | 미정 |  | 2021-01-20 05:12 | 1637 |  | 36 | 0 | 0 | 0 | 0 | 0 | 0.168 | 1.2638 | 0.2337 | 0.0157 | 85100 |  | 31 | 156 | 0.0039 | 0.0049 | 0.0124 | 0.0299 | 0.0261 | 0.0079 | 0.0066 | 0.0241
2021-01-19 | A62080 | B | 29 | P-AE1055LSM | 100 | 40100 | 0.0339 | 0.2194 | 0.2194 | 0.3104 | 1583 | 1583 | 1532 | 2945 | 32.4 |  |  | 0 | 선택 | 미정 | 미정 | 미정 | 0 | 0 | 0 | 0 | 0 | 0 | 0.0339 | 0.05 | 0.0031 | 0.233 | 40 | 5400 | 1607 | 0.5133 | 0.5959 | 0.1711 | 0.0186 | 0.112 | 57.326 | 26.458 | 4.888 | 11.727 | 2.166 | 1484 | 25 | 30 | 3 | 0.21 | 60 | 28 | 미정 |  | 2021-01-20 06:13 | 1607 |  | 0 | 14 | 9 | 0 | 0 | 0 | 0.542 | 0.7776 | 0.2271 | 0.0295 | 101100 | 90 | 16 | 127 | 0.0395 | 0.0208 | 0.0232 | 0.0232 | 0.0109 | 0.0029 | 0.0025 | 0.0032
2021-01-20 | A62081 | B | 31 | AE1548M | 104 | 40800 |  | 0.2388 | 0.2388 | 0.342 | 1629 | 1629 | 1556 | 3024 | 36.4 |  |  | 0 | 선택 | 미정 | 미정 | 미정 | 0 | 0 | 0 | 0 | 0 | 0 |  |  |  |  | 41 | 5900 | 1635 | 0.4156 | 1.0572 | 0.1742 | 0.02 | [6 empty] | 1487 | 15 | 20 | 3 | 0.24 | 100 | 39 | 미정 |  | 2021-01-20 07:20 | 1635 |  | 0 | 40 | 0 | 0 | 0 | 0 | 0.472 | 1.3339 | 0.2171 | 0.0199 |  | 100 | 59 | 193 | 0.0434 | 0.0187 | 0.0142 |  | 0.0118 | 0.005 | 0.0051 | 0.0189
2021-01-20 | B61583 | T | 37 | 20MNV6 | 106 | 40800 | 0.0511 | 0.0623 | 0.0623 | 0.0918 | 1601 | 1601 | 1549 | 3105 |  |  |  | 0 | 미정 | 미정 | 미정 | 미정 | 0 | 0 | 0 | 257 | 0 | 0 | 0.0511 | 0.0633 | 0.005 | 0.1691 | 48 | 8900 | 1670 | 0.1523 | 1.1639 | 0.3574 | 0.0104 | [6 empty] | 1507 | 10 | 11 | 1 | 0.56 | 93 | 0 | 미정 |  | 2021-01-20 07:30 | 1666 |  | 154 | 0 | 0 | 0 | 0 | 0 | 0.205 | 1.5561 | 0.4133 | 0.0286 |  |  | 41 | 186 | 0.004 | 0.0126 | 0.0228 | 0.036 | 0.0256 | 0.0107 | 0.0076 | 0.0114
2021-01-20 | B61584 | T | 6 | 20MNV6 | 104 | 39400 | 0.0545 | 0.0335 | 0.0335 | 0.0927 | 1619 | 1619 | 1530 | 2991 | 29.5 |  |  | 0 | 미정 | 미정 | 미정 | 미정 | 0 | 0 | 0 | 56 | 0 | 0 | 0.0545 | 0.0574 | 0.0028 | 0.1387 | 43 | 6700 | 1643 | 0.1614 | 1.3068 | 0.2755 | 0.0172 | [6 empty] | 1507 | 10 | 12 | 1 | 0.65 | 73 | 25 | 미정 |  | 2021-01-20 08:30 | 1637 |  | 63 | 0 | 0 | 0 | 0 | 0 | 0.195 | 1.5594 | 0.415 | 0.0171 |  | 246 | 48 | 193 | 0.0469 | 0.0157 | 0.0245 | 0.0316 | 0.0311 | 0.0101 | 0.0079 | 0.0128
2021-01-20 | A62082 | B | 5 | AE1548M | 104 | 39800 | 0.0303 | 0.021 | 0.0384 | 0.0785 | 1719 | 1692 | 1623 | 3166 | 43.5 |  |  | 0 | 선택 | 미정 | 미정 | 미정 | 0 | 0 | 0 | 0 | 0 | 0 | 0.0303 | 0.0781 | 0.0035 | 0.0013 | 38 | 3000 | 1604 | 0.3931 | 1.202 | 0.1554 | 0.0105 | [6 empty] | 1487 | 15 | 16 | 3 | 0.25 | 81 | 34 | 미정 |  | 2021-01-20 08:31 | 1604 |  | 0 | 21 | 0 | 0 | 0 | 0 | 0.472 | 1.3342 | 0.2131 | 0.0139 | 103950 | 75 | 59 | 184 | 0.0521 | 0.0118 | 0.0113 | 0.0215 | 0.0233 | 0.0094 | 0.006 | 0.0187
2021-01-20 | A62083 | B | 15 | AE1548M | 104 | 38600 | 0.0397 |  |  | 0.0817 |  | 1620 | 1593 | 3087 |  |  |  | 0 | 선택 | 미정 | 미정 | 미정 | 0 | 0 | 0 | 0 | 0 | 0 | 0.0397 | 0.0872 | 0.0014 | 0.0139 | 38 | 4900 | 1625 | 0.3961 | 1.2217 | 0.1587 | 0.0172 | [6 empty] | 1487 | 15 | 16 | 1 | 0.47 | 71 | 28 | 미정 |  | 2021-01-20 09:28 | 1614 |  | 73 | 0 | 0 | 0 | 0 | 0 | 0.483 | 1.3506 | 0.2015 | 0.0181 | 104800 | 78 | 49 | 184 | 0.0372 | 0.0136 | 0.0163 | 0.0348 | 0.0403 | 0.0201 | 0.0127 | 0.0193
2021-01-20 | B61585 | T | 10 | 20MNV6 | 103 | 38900 | 0.0743 | 0.0414 | 0.0414 | 0.065 | 1615 | 1615 | 1557 | 2997 | 20.2 |  |  | 0 | 미정 | 미정 | 미정 | 미정 | 0 | 0 | 0 | 103 | 0 | 0 | 0.0743 | 0.0788 | 0.0045 | 0.1934 | 45 | 7500 | 1659 | 0.1488 | 1.3567 | 0.3331 | 0.0125 | [6 empty] | 1507 | 10 | 14 | 1 | 0.57 | 66 | 23 | 미정 |  | 2021-01-20 10:02 | 1637 |  | 56 | 0 | 0 | 0 | 0 | 0 | 0.1923 | 1.5368 | 0.4062 | 0.0205 |  | 84 | 28 | 169 | 0.0317 | 0.011 | 0.0256 | 0.047 | 0.027 | 0.0113 | 0.0092 | 0.0135
2021-01-20 | A62084 | B | 29 | AE1548M | 99 | 38200 | 0.0776 | 0.0914 | 0.0914 | 0.1161 | 1703 | 1703 | 1636 | 3102 | 18.1 |  |  | 0 | 미정 | 미정 | 미정 | 미정 | 0 | 0 | 0 | 0 | 0 | 0 | 0.0776 | 0.1408 | 0.0019 | 0.001 | 36 | 3200 | 1633 | 0.4471 | 1.2032 | 0.1834 | 0.0126 | [6 empty] | 1487 | 15 | 17 | 1 | 0.47 | 67 | 20 | 미정 |  | 2021-01-20 10:33 | 1619 |  | 35 | 0 | 0 | 0 | 0 | 0 | 0.4938 | 1.3338 | 0.2103 | 0.0199 |  | 73 | 56 | 193 | 0.0213 | 0.0102 | 0.0177 | 0.0374 | 0.0209 | 0.0138 | 0.0115 | 0.02
2021-01-20 | B61586 | T | 19 | 20MNV6 | 104 | 40000 | 0.0593 | 0.0413 | 0.0729 | 0.0866 | 1579 | 1602 | 1529 | 3112 | 35.4 |  |  | 0 | 미정 | 선택 | 미정 | 미정 | 0 | 0 | 0 | 104 | 0 | 0 | 0.0593 | 0.0921 | 0.005 | 0.2708 | 60 | 9000 | 1638 | 0.1335 | 1.3374 | 0.3056 | 0.0264 | [6 empty] | 1507 | 10 | 11 | 1 | 0.64 | 74 | 26 | 미정 |  | 2021-01-20 11:02 | 1637 |  | 0 | 0 | 16 | 0 | 0 | 0 | 0.1892 | 1.5573 | 0.3989 | 0.0176 | 0 |  | 37 | 176 | 0.0522 | 0.0126 | 0.0254 | 0.0472 | 0.0434 | 0.0173 | 0.0073 | 0.0111
2021-01-20 | B61587 | B | 37 | AE1548M | 104 | 38800 | 0.0726 | 0.0454 | 0.0454 | 0.1775 | 1609 | 1609 | 1571 | 2920 | 44 |  |  | 0 | 미정 | 선택 | 미정 | 미정 | 0 | 0 | 0 | 101 | 0 | 0 | 0.0726 | 0.106 | 0.0042 | 0.0543 | 41 | 5200 | 1622 | 0.3827 | 1.0174 | 0.1546 | 0.0144 | [6 empty] | 1487 | 15 | 19 | 1 | 0.47 | 61 | 30 | 미정 |  | 2021-01-20 12:08 | 1611 |  | 99 | 0 | 0 | 0 | 0 | 0 | 0.467 | 1.339 | 0.2187 | 0.0167 | 103950 | 78 | 9 | 120 | 0.0429 | 0.0113 | 0.0156 | 0.0513 | 0.0291 | 0.0085 | 0.0064 | 0.0194
2021-01-20 | B61588 | B | 6 | AE1548M | 98 | 38900 | 0.0963 | 0.0648 | 0.0648 | 0.197 | 1590 | 1590 | 1539 | 2912 | 56.9 |  |  | 0 | 미정 | 선택 | 미정 | 미정 | 0 | 0 | 0 | 102 | 0 | 0 | 0.0963 | 0.089 | 0.0026 | 0.1135 | 38 | 6200 | 1614 | 0.4405 | 1.0961 | 0.181 | 0.0241 | [6 empty] | 1487 | 15 | 16 | 1 | 0.48 | 63 | 27 | 미정 |  | 2021-01-20 13:04 | 1609 |  | 95 | 0 | 0 | 0 | 0 | 0 | 0.4797 | 1.3292 | 0.2147 | 0.0164 | 103050 | 77 | 33 | 153 | 0.0569 | 0.0165 | 0.0152 | 0.0653 | 0.0377 | 0.0137 | 0.0094 | 0.0178
2021-01-20 | A62085 | B | 5 | SCR420HQ | 103 | 40900 | 0.0592 | 0.0712 | 0.0712 | 0.0956 | 1641 | 1641 | 1577 | 2993 | 22.8 |  |  | 0 | 미정 | 미정 | 미정 | 미정 | 0 | 0 | 0 | 0 | 0 | 0 | 0.0592 | 0.16 | 0.106 | 0.2207 | 54 | 7600 | 1654 | 0.1533 | 0.6605 | 0.1738 | 0.0204 | [6 empty] | 1512 | 16 | 20 | 3 | 0.21 | 96 | 46 | 미정 |  | 2021-01-20 13:29 | 1652 |  | 0 | 40 | 20 | 0 | 0 | 0 | 0.177 | 0.8166 | 0.2365 | 0.0345 |  | 65 | 25 | 155 | 0.0318 | 0.0157 | 0.0271 | 0.0367 | 0.0147 | 0.0097 | 0.0057 | 0.0053
2021-01-20 | B61589 | B | 10 | AE1548 | 99 | 39100 | 0.0711 | 0.0392 | 0.0826 | 0.1426 | 1592 | 1599 | 1547 | 3069 | 47.6 |  |  | 0 | 미정 | 선택 | 미정 | 미정 | 0 | 0 | 0 | 105 | 0 | 0 | 0.0711 | 0.0753 | 0.0049 | 0.3014 | 42 | 5700 | 1611 | 0.3563 | 0.9796 | 0.1725 | 0.0206 | [6 empty] | 1488 | 15 | 16 | 1 | 0.37 | 71 | 27 | 미정 |  | 2021-01-20 14:07 | 1611 |  | 50 | 0 | 0 | 0 | 0 | 0 | 0.4675 | 1.2065 | 0.1983 | 0.0153 | 97750 | 73 | 46 | 175 | 0.0473 | 0.0107 | 0.0138 | 0.032 | 0.0399 | 0.0146 | 0.0069 | 0.0178
2021-01-20 | A62086 | B | 15 | SCR420HQ | 105 | 37800 | 0.0559 | 0.0688 | 0.0688 | 0.0732 | 1587 | 1587 | 1539 | 3002 | 30.4 |  |  | 0 | 미정 | 미정 | 미정 | 미정 | 0 | 0 | 0 | 0 | 0 | 0 | 0.0559 | 0.0787 | 0.0026 | 0.1796 | 50 | 6300 | 1623 | 0.1406 | 0.6377 | 0.1971 | 0.0385 | [6 empty] | 1512 | 16 | 16 | 3 | 0.22 | 61 | 28 | 미정 |  | 2021-01-20 14:35 | 1611 |  | 0 | 77 | 12 | 0 | 0 | 0 | 0.174 | 0.8028 | 0.2442 | 0.0325 |  | 64 | 25 | 144 | 0.0419 | 0.0202 | 0.0301 | 0.0375 | 0.0394 | 0.0144 | 0.0055 | 0.0045
2021-01-20 | B61590 | B | 19 | AE1548 | 103 | 39200 |  | 0.1455 | 0.1455 | 0.1886 | 1596 | 1596 | 1533 | 2771 | 56.3 |  |  | 0 | 미정 | 미정 | 미정 | 미정 | 0 | 0 | 0 | 0 | 0 | 0 |  |  |  |  | 44 | 6400 | 1617 | 0.4139 | 1.0314 | 0.1445 | 0.0095 | [6 empty] | 1488 | 15 | 16 | 1 | 0.39 | 77 | 31 | 미정 |  | 2021-01-20 15:05 | 1611 |  | 33 | 0 | 31 | 0 | 0 | 0 | 0.474 | 1.2106 | 0.2073 | 0.0129 | 100000 | 73 | 51 | 188 | 0.0756 | 0.0097 | 0.0136 |  | 0.0268 | 0.0065 | 0.0067 | 0.0178
2021-01-20 | A62087 | B | 31 | SCR420HQ | 105 | 38400 | 0.0772 | 0.0235 | 0.0417 | 0.0564 | 1662 | 1642 | 1582 | 2937 | 21.5 |  |  | 0 | 미정 | 미정 | 미정 | 미정 | 0 | 0 | 0 | 0 | 0 | 0 | 0.0772 | 0.0876 | 0.0039 | 0.0014 | 41 | 5400 | 1633 | 0.1512 | 0.6679 | 0.1965 | 0.0266 | [6 empty] | 1512 | 16 | 16 | 3 | 0.22 | 73 | 24 | 미정 |  | 2021-01-20 15:27 | 1631 |  | 0 | 39 | 0 | 0 | 0 | 0 | 0.1781 | 0.8142 | 0.2416 | 0.0344 | 98050 | 62 | 34 | 147 | 0.0318 | 0.0286 | 0.0302 | 0.0384 | 0.0308 | 0.0068 | 0.0046 | 0.0041
2021-01-20 | B61591 | B | 37 | AE1548 | 104 | 39800 | 0.1369 | 0.1471 | 0.1471 | 0.1772 | 1577 | 1577 | 1523 | 3049 | 43.2 |  |  | 0 | 미정 | 미정 | 미정 | 미정 | 0 | 0 | 0 | 0 | 0 | 0 | 0.1369 | 0.1476 | 0.0084 | 0.0714 | 41 | 6400 | 1615 | 0.3867 | 1.0159 | 0.1441 | 0.0102 | [6 empty] | 1488 | 15 | 16 | 1 | 0.38 | 77 | 30 | 미정 |  | 2021-01-20 16:06 | 1612 |  | 31 | 0 | 0 | 0 | 0 | 0 | 0.489 | 1.2268 | 0.2062 | 0.0146 | 104000 | 76 | 55 | 193 | 0.0387 | 0.0097 | 0.0127 | 0.0665 | 0.0592 | 0.0146 | 0.009 | 0.0182
2021-01-20 | A62088 | B | 29 | SCR420HQ | 105 | 37500 |  | 0.0979 | 0.0979 | 0.1034 | 1595 | 1595 | 1546 | 2817 | 42.1 |  |  | 0 | 미정 | 선택 | 미정 | 미정 | 0 | 0 | 0 | 0 | 0 | 0 |  |  |  |  | 44 | 6800 | 1613 | 0.1524 | 0.6581 | 0.1864 | 0.0367 | [6 empty] | 1512 | 16 | 17 | 3 | 0.22 | 65 | 17 | 미정 |  | 2021-01-20 16:27 | 1619 |  | 0 | 77 | 0 | 0 | 0 | 0 | 0.176 | 0.809 | 0.2377 | 0.0344 | 110050 | 90 | 32 | 143 | 0.0554 | 0.0286 | 0.0301 |  | 0.0378 | 0.0092 | 0.0051 | 0.0051
2021-01-20 | B61592 | B | 6 | AE1548 | 104 | 38200 | 0.1841 | 0.288 | 0.1175 | 0.1477 | 1611 | 1605 | 1535 | 3061 | 30 |  |  | 0 | 미정 | 미정 | 미정 | 미정 | 0 | 0 | 0 | 0 | 0 | 0 | 0.1841 | 0.1571 | 0.0062 | 0.0605 | 44 | 6500 | 1607 | 0.4262 | 1.0677 | 0.1473 | 0.0243 | [6 empty] | 1488 | 15 | 16 | 1 | 0.38 | 70 | 31 | 미정 |  | 2021-01-20 17:14 | 1611 |  | 41 | 0 | 11 | 0 | 0 | 0 | 0.4767 | 1.2074 | 0.206 | 0.014 | 101800 | 75 | 55 | 195 | 0.0281 | 0.0145 | 0.0132 | 0.0562 | 0.0531 | 0.0095 | 0.0064 | 0.017
2021-01-20 | A62089 | B | 5 | SCR420HQ | 104 | 37500 | 0.0518 | 0.0363 | 0.0363 | 0.0799 | 1585 | 1585 | 1532 | 2842 | 25.2 |  |  | 0 | 미정 | 선택 | 미정 | 미정 | 0 | 0 | 0 | 0 | 0 | 0 | 0.0518 | 0.0706 | 0.0063 | 0.1981 | 43 | 6800 | 1623 | 0.1527 | 0.6439 | 0.2152 | 0.0374 | [6 empty] | 1512 | 16 | 16 | 3 | 0.23 | 72 | 41 | 미정 |  | 2021-01-20 17:27 | 0 |  | 0 | 29 | 10 | 0 | 0 | 0 | 0.1733 | 0.8191 | 0.2349 | 0.0304 | 110550 | 65 | 9 | 141 | 0.0328 | 0.0281 | 0.0302 | 0.0402 | 0.0232 | 0.0086 | 0.0045 | 0.0052
2021-01-20 | B61593 | B | 15 | AE1548 | 97 | 37200 | 0.0731 | 0.0344 | 0.0344 | 0.0798 | 1653 | 1653 |  | 2890 | 11.5 |  |  | 0 | 미정 | 미정 | 미정 | 미정 | 0 | 0 | 0 | 0 | 0 | 0 | 0.0731 | 0.0921 | 0.0043 | 0.1723 |  | 6000 |  | 0.4226 | 1.0399 | 0.1577 | 0.0121 | [6 empty] | 1488 | 15 | 16 | 1 | 0.38 | 78 | 40 | 미정 |  |  | 1621 |  | 0 | 0 | 0 | 0 | 0 | 0 | 0.4598 | 1.1884 | 0.2032 | 0.0146 | 102300 | 77 | 49 | 195 | 0.0103 | 0.0119 | 0.0135 | 0.0406 | 0.0302 | 0.0055 | 0.006 | 0.0175
2021-01-20 | A62090 | B | 10 | SCR420HQ | 105 | 39600 | 0.0653 | 0.1013 | 0.0562 | 0.0901 | 1551 | 1586 | 1522 | 3017 | 47.9 |  |  | 0 | 선택 | 미정 | 미정 | 미정 | 0 | 0 | 0 | 0 | 0 | 0 | 0.0653 | 0.0949 | 0.0063 | 0.001 | 43 | 7600 | 1610 | 0.1554 | 0.6502 | 0.2185 | 0.0298 | [6 empty] | 1512 | 16 | 16 | 3 | 0.21 | 74 | 34 | 미정 |  | 2021-01-20 18:51 | 1623 |  | 0 | 51 | 10 | 0 | 0 | 0 | 0.1791 | 0.8238 | 0.2458 | 0.0332 | 94800 | 64 | 29 | 132 | 0.0717 | 0.0247 | 0.0292 | 0.0481 | 0.0218 | 0.0043 | 0.0035 | 0.0037
2021-01-20 | B61594 | B | 19 | AE1548 | 104 | 37900 |  | 0.062 | 0.062 | 0.1137 | 1616 | 1616 | 1564 | 2850 | 27.3 |  |  | 0 | 미정 | 미정 | 미정 | 미정 | 0 | 0 | 0 | 0 | 0 | 0 |  |  |  |  | 45 | 5300 | 1616 | 0.4446 | 1.0707 | 0.1474 | 0.0197 | [6 empty] | 1488 | 15 | 16 | 1 | 0.41 | 70 | 31 | 미정 |  | 2021-01-20 19:19 | 1607 |  | 0 | 0 | 0 | 0 | 0 | 0 | 0.4787 | 1.2122 | 0.1984 | 0.0123 | 102350 | 76 | 54 | 204 | 0.0258 | 0.0166 | 0.0143 |  | 0.0383 | 0.0103 | 0.0084 | 0.0186
2021-01-20 | A62091 | B | 31 | SCR420HQ | 94 | 36500 | 0.0533 |  |  | 0.085 |  | 1606 | 1559 | 1140 | 32.3 |  |  | 0 | 선택 | 미정 | 미정 | 미정 | 0 | 0 | 0 | 0 | 0 | 0 | 0.0533 | 0.0953 | 0.006 | 0.1641 | 41 | 5400 | 1614 | 0.1551 | 0.6671 | 0.2152 | 0.0319 | [6 empty] | 1512 | 16 | 16 | 3 | 0.22 | 57 | 17 | 미정 |  | 2021-01-20 19:52 | 1609 |  | 0 | 0 | 0 | 0 | 0 | 0 | 0.1821 | 0.8206 | 0.2447 | 0.0368 | 100200 | 65 | 25 | 118 | 0.046 | 0.0281 | 0.033 | 0.0454 | 0.0171 | 0.0073 | 0.0051 | 0.0045
2021-01-20 | B61595 | B | 37 | AE1548 | 104 | 33000 |  | 0.0411 | 0.0411 | 0.0717 | 1598 | 1598 | 1548 | 2567 | 14.9 |  |  | 0 | 미정 | 미정 | 미정 | 미정 | 0 | 0 | 0 | 0 | 0 | 0 |  |  |  |  | 45 | 6800 | 1617 | 0.4089 | 1.0175 | 0.1333 | 0.0098 | [6 empty] | 1488 | 15 | 16 | 1 | 0.38 | 76 | 29 | 미정 |  | 2021-01-20 20:31 | 1611 |  | 33 | 0 | 22 | 0 | 0 | 0 | 0.476 | 1.1956 | 0.208 | 0.013 |  | 98 | 54 | 198 | 0.0178 | 0.0101 | 0.0109 |  | 0.048 | 0.01 | 0.0064 | 0.0177
2021-01-20 | A62092 | B | 29 | SCR420HQ | 96 | 36900 | 0.07 | 0.1218 | 0.0967 | 0.1093 | 1586 | 1589 | 1531 | 2830 | 46.2 |  |  | 0 | 선택 | 미정 | 미정 | 미정 | 0 | 0 | 0 | 0 | 0 | 0 | 0.07 | 0.1095 | 0.0041 | 0.1104 | 40 | 6400 | 1602 | 0.1533 | 0.6562 | 0.1999 | 0.0428 | [6 empty] | 1512 | 16 | 16 | 3 | 0.22 | 62 | 24 | 미정 |  | 2021-01-20 20:51 | 1602 |  | 0 | 48 | 0 | 0 | 0 | 0 | 0.175 | 0.8089 | 0.2331 | 0.0327 | 105900 | 71 | 20 | 111 | 0.0609 | 0.0348 | 0.0304 | 0.0453 | 0.0298 | 0.0114 | 0.0079 | 0.0075
2021-01-20 | B61596 | B | 6 | AE1038M3 | 103 | 38400 | 0.0681 | 0.0383 | 0.0383 | 0.104 | 1627 | 1627 | 1567 | 3036 | 2.3 |  |  | 0 | 미정 | 미정 | 미정 | 미정 | 0 | 0 | 0 | 154 | 0 | 0 | 0.0681 | 0.0716 | 0.004 | 0.0988 | 48 | 8100 | 1684 | 0.3009 | 0.5834 | 0.146 | 0.0051 | [6 empty] | 1499 | 15 | 20 | 1 | 0.36 | 104 | 34 | 미정 |  | 2021-01-20 21:45 | 1670 |  | 45 | 0 | 17 | 0 | 0 | 0 | 0.381 | 0.7744 | 0.1809 | 0.0298 | 101350 | 98 | 61 | 231 | 0.0033 | 0.0062 | 0.0223 | 0.0432 | 0.0465 | 0.0065 | 0.007 | 0.0164
2021-01-20 | A62093 | B | 5 | SCR420HQ | 93 | 36700 | 0.0744 | 0.0279 | 0.0585 | 0.0921 | 1667 | 1607 | 1555 | 2809 | 36.7 |  |  | 0 | 선택 | 미정 | 미정 | 미정 | 0 | 0 | 0 | 0 | 0 | 0 | 0.0744 | 0.0684 | 0.0037 | 0.1647 | 40 | 6000 | 1612 | 0.1417 | 0.6496 | 0.1977 | 0.0334 | [6 empty] | 1512 | 16 | 17 | 3 | 0.21 | 64 | 31 | 미정 |  | 2021-01-20 21:55 | 1612 |  | 0 | 0 | 24 | 0 | 0 | 0 | 0.169 | 0.8179 | 0.2441 | 0.0296 | 109250 | 72 | 23 | 117 | 0.0482 | 0.0334 | 0.0307 | 0.0416 | 0.0183 | 0.0055 | 0.0039 | 0.0039
2021-01-20 | B61597 | B | 15 | AE1038M3 | 104 | 40600 | 0.0661 | 0.0496 | 0.075 | 0.1027 | 1582 | 1606 | 1546 | 3262 |  |  |  | 0 | 미정 | 미정 | 미정 | 미정 | 0 | 0 | 0 | 153 | 0 | 0 | 0.0661 | 0.0731 | 0.0038 | 0.2985 | 47 | 6700 | 1643 | 0.2265 | 0.5678 | 0.137 | 0.0048 | [6 empty] | 1499 | 15 | 15 | 1 | 0.36 | 79 | 20 | 미정 |  | 2021-01-20 22:52 | 1632 |  | 60 | 0 | 17 | 0 | 0 | 0 | 0.381 | 0.7788 | 0.1792 | 0.0296 | 100350 | 71 | 62 | 230 | 0.003 | 0.0052 | 0.0237 | 0.0464 | 0.0211 | 0.0087 | 0.0082 | 0.0183
2021-01-20 | A62094 | B | 10 | SCR420HQ | 103 | 37400 | 0.0935 | 0.0546 | 0.0546 | 0.0856 | 1595 | 1595 | 1533 | 2831 | 29.7 |  |  | 0 | 선택 | 미정 | 미정 | 미정 | 0 | 0 | 0 | 0 | 0 | 0 | 0.0935 | 0.1778 | 0.0034 | 0.206 | 40 | 6600 | 1603 | 0.15 | 0.6291 | 0.1509 | 0.0341 | [6 empty] | 1512 | 16 | 18 | 3 | 0.21 | 63 | 28 | 미정 |  | 2021-01-20 22:54 | 1603 |  | 0 | 58 | 21 | 0 | 0 | 0 | 0.178 | 0.8013 | 0.2448 | 0.0304 | 109500 | 250 | 23 | 118 | 0.0391 | 0.0296 | 0.0315 | 0.0361 | 0.02 | 0.0148 | 0.0055 | 0.0056
2021-01-20 | B61598 | T | 19 | 38MNVS6M | 103 | 39100 | 0.1684 | 0.1104 | 0.1104 | 0.1348 | 1618 | 1618 | 1556 | 3223 |  |  |  | 0 | 미정 | 미정 | 미정 | 미정 | 0 | 0 | 0 | 252 | 0 | 0 | 0.1684 | 0.1239 | 0.0028 | 0.0731 | 45 | 7500 | 1665 | 0.2795 | 0.6805 | 0.1877 | 0.0047 | [6 empty] | 1495 | 10 | 10 | 1 | 0.43 | 89 | 31 | 미정 |  | 2021-01-20 23:49 | 1657 |  | 50 | 0 | 23 | 0 | 0 | 0 | 0.404 | 0.885 | 0.2451 | 0.015 | 100300 |  | 39 | 193 | 0.0035 | 0.0054 | 0.0109 | 0.053 | 0.0185 | 0.0088 | 0.0098 | 0.0247
2021-01-20 | A62095 | B | 31 | AE1038M3 | 102 | 39200 | 0.0564 | 0.0778 | 0.0708 | 0.0793 | 1562 | 1580 | 1554 | 2902 |  |  |  | 0 | 미정 | 미정 | 미정 | 미정 | 0 | 0 | 0 | 201 | 0 | 0 | 0.0564 | 0.0934 | 0.0027 | 0.2187 | 43 | 6900 | 1628 | 0.308 | 0.566 | 0.1426 | 0.0043 | [6 empty] | 1499 | 15 | 16 | 3 | 0.22 | 85 | 28 | 미정 |  | 2021-01-21 00:03 | 1622 |  | 0 | 42 | 15 | 0 | 0 | 0 | 0.376 | 0.7666 | 0.1723 | 0.0237 | 103200 | 82 | 76 | 233 | 0.0019 | 0.0058 | 0.0254 | 0.0348 | 0.023 | 0.0136 | 0.0055 | 0.0174
2021-01-20 | B61599 | T | 37 | 38MNVS6M | 104 | 39100 | 0.06 | 0.1539 | 0.1763 | 0.2101 | 1582 | 1609 | 1555 | 3134 |  |  |  | 0 | 미정 | 미정 | 미정 | 미정 | 0 | 0 | 0 | 253 | 0 | 0 | 0.06 | 0.064 | 0.0043 | 0.0022 | 67 | 7900 | 1641 | 0.2921 | 0.6511 | 0.2114 | 0.0054 | [6 empty] | 1495 | 10 | 12 | 1 | 0.5 | 88 | 27 | 해제 |  | 2021-01-21 01:26 | 1633 |  | 70 | 0 | 21 | 0 | 0 | 0 | 0.406 | 0.888 | 0.2443 | 0.0141 | 103300 |  | 61 | 242 | 0.0032 | 0.0059 | 0.01 | 0.0472 | 0.0176 | 0.0076 | 0.0067 | 0.0277
2021-01-20 | A62096 | B | 29 | SFMN438VM2 | 103 | 37800 | 0.1027 | 0.0375 | 0.0375 | 0.1283 | 1648 | 1648 | 1570 | 2803 |  |  |  | 0 | 미정 | 미정 | 미정 | 미정 | 0 | 0 | 0 | 256 | 0 | 0 | 0.1027 | 0.1693 | 0.0036 | 0.0241 | 50 | 6500 | 1629 | 0.323 | 1.1507 | 0.352 | 0.0074 | [6 empty] | 1491 | 18 | 19 | 3 | 0.23 | 82 | 27 | 미정 |  | 2021-01-21 01:12 | 1629 |  | 0 | 51 | 15 | 0 | 0 | 0 | 0.391 | 1.4048 | 0.5714 | 0.0195 | 103550 | 84 | 81 | 255 | 0.005 | 0.0114 | 0.0182 | 0.0361 | 0.0094 | 0.0034 | 0.004 | 0.0258
2021-01-20 | A62097 | B | 5 | SFMN438VM2 | 105 | 37900 | 0.0848 | 0.0547 | 0.0547 | 0.1176 | 1619 | 1619 | 1558 | 2856 |  |  |  | 0 | 미정 | 미정 | 미정 | 미정 | 0 | 0 | 0 | 257 | 0 | 0 | 0.0848 | 0.0955 | 0.0039 | 0.1073 | 40 | 6300 | 1631 | 0.3371 | 1.1882 | 0.4484 | 0.0081 | [6 empty] | 1491 | 18 | 19 | 3 | 0.23 | 88 | 30 | 미정 |  | 2021-01-21 02:12 | 1617 |  | 0 | 37 | 12 | 0 | 0 | 0 | 0.396 | 1.4123 | 0.5686 | 0.0186 | 101650 | 71 | 80 | 245 | 0.0043 | 0.0107 | 0.0204 | 0.0429 | 0.0113 | 0.0049 | 0.0041 | 0.0262
2021-01-20 | A62098 | B | 6 | SFMN438VM2 | 104 | 38900 | 0.0437 | 0.1095 | 0.1095 | 0.1277 | 1597 | 1597 | 1550 | 2716 |  |  |  | 0 | 미정 | 미정 | 미정 | 미정 | 0 | 0 | 0 | 257 | 0 | 0 | 0.0437 | 0.0625 | 0.0032 | 0.0519 | 49 | 7200 | 1635 | 0.3314 | 1.1498 | 0.4254 | 0.0068 | [6 empty] | 1491 | 18 | 19 | 3 | 0.23 | 95 | 43 | 미정 |  | 2021-01-21 03:20 | 1634 |  | 0 | 57 | 20 | 0 | 0 | 0 | 0.388 | 1.4016 | 0.576 | 0.0179 | 107000 | 75 | 76 | 244 | 0.0033 | 0.0096 | 0.0191 | 0.0278 | 0.0135 | 0.0051 | 0.0042 | 0.0267
2021-01-20 | B61600 | T | 15 | 38MNVS6M | 106 | 41200 | 0.0647 | 0.0517 | 0.0849 | 0.0828 | 1615 | 1595 | 1549 | 3156 |  |  |  | 0 | 미정 | 미정 | 미정 | 미정 | 0 | 0 | 0 | 259 | 0 | 0 | 0.0647 | 0.0798 | 0.0023 | 0.0018 | 48 | 8100 | 1632 | 0.2457 | 0.5525 | 0.1747 | 0.0024 | [6 empty] | 1495 | 10 | 10 | 1 | 0.48 | 76 | 27 | 해제 |  | 2021-01-21 04:09 | 1629 |  | 65 | 0 | 56 | 0 | 0 | 0 | 0.413 | 0.8804 | 0.2305 | 0.0156 | 106900 | 142 | 10 | 120 | 0.0015 | 0.0047 | 0.0126 | 0.0453 | 0.0424 | 0.0295 | 0.0114 | 0.0313
2021-01-20 | A62099 | B | 10 | SFMN438VM2 | 105 | 37500 | 0.0632 | 0.0685 | 0.0685 | 0.1414 | 1596 | 1596 | 1538 | 2762 |  |  |  | 0 | 미정 | 미정 | 미정 | 미정 | 0 | 0 | 0 | 258 | 0 | 0 | 0.0632 | 0.1267 | 0.0029 | 0.2266 | 55 | 7700 | 1633 | 0.3252 | 1.1731 | 0.4197 | 0.0083 | [6 empty] | 1491 | 18 | 19 | 3 | 0.26 | 91 | 41 | 미정 |  | 2021-01-21 04:32 | 1630 |  | 0 | 0 | 0 | 0 | 0 | 0 | 0.4 | 1.4054 | 0.5678 | 0.0203 | 99100 | 71 | 71 | 239 | 0.0031 | 0.0107 | 0.019 | 0.0455 | 0.022 | 0.0029 | 0.0035 | 0.0278
2021-01-20 | B61601 | I | 19 | SCM440I | 105 | 40100 | 0.1185 | 0.1288 | 0.1367 | 0.1528 | 1618 | 1641 | 1568 | 3168 |  |  |  | 0 | 미정 | 미정 | 미정 | 미정 | 0 | 0 | 0 | 254 | 0 | 0 | 0.1185 | 0.1617 | 0.011 | 0.1014 | 54 | 7900 | 1657 | 0.345 | 0.618 | 0.2049 | 0.0053 | [6 empty] | 1495 | 20 | 20 | 1 | 0.49 | 91 | 0 | 미정 |  | 2021-01-21 05:15 | 1658 |  | 21 | 0 | 17 | 0 | 0 | 0 | 0.397 | 0.6983 | 0.261 | 0.0058 |  | 965 | 19 | 151 | 0.0038 | 0.006 | 0.0056 | 0.0494 | 0.0103 | 0.0057 | 0.0056 | 0.0143
2021-01-20 | A62100 | B | 31 | SFMN438VM2 | 104 | 39900 | 0.1098 | 0.0795 | 0.0795 | 0.1087 | 1586 | 1586 | 1529 | 2865 |  |  |  | 0 | 미정 | 미정 | 미정 | 미정 | 0 | 0 | 0 | 260 | 0 | 0 | 0.1098 | 0.1941 | 0.0036 | 0.0809 | 48 | 7500 | 1625 | 0.3416 | 1.158 | 0.4272 | 0.0076 | [6 empty] | 1491 | 18 | 21 | 3 | 0.25 | 83 | 44 | 미정 |  | 2021-01-21 05:47 | 1618 |  | 0 | 19 | 20 | 0 | 0 | 0 | 0.386 | 1.3837 | 0.5788 | 0.0226 | 98950 | 86 | 42 | 190 | 0.0046 | 0.01 | 0.0213 | 0.0398 | 0.0113 | 0.0037 | 0.0033 | 0.0272
2021-01-20 | B61602 | I | 37 | SA649 | 104 | 38700 | 0.0635 | 0.0343 | 0.1919 | 0.2515 | 1675 | 1628 | 1559 | 3241 |  |  |  | 0 | 미정 | 미정 | 미정 | 미정 | 0 | 0 | 0 | 203 | 0 | 0 | 0.0635 | 0.0637 | 0.005 | 0.0948 | 100 | 12400 | 1661 | 0.3706 | 0.4768 | 0.1222 | 0.0027 | [6 empty] | 1491 | 25 | 25 | 1 | 0.5 | 78 | 0 | 미정 |  | 2021-01-21 07:27 | 1647 |  | 45 | 0 | 43 | 0 | 0 | 0 | 0.462 | 0.7071 | 0.2099 | 0.0061 | 93350 | 1050 | 24 | 210 | 0.0034 | 0.0038 | 0.0102 | 0.0427 | 0.0129 | 0.0077 | 0.0063 | 0.004
2021-01-21 | A62101 | B | 5 | SFMN438VM2 | 104 | 39000 | 0.0606 | 0.115 | 0.115 | 0.1521 | 1583 | 1583 | 1522 | 2723 |  |  |  | 0 | 미정 | 미정 | 미정 | 미정 | 0 | 0 | 0 | 263 | 0 | 0 | 0.0606 | 0.0799 | 0.0028 | 0.0709 | 52 | 8200 | 1615 | 0.2377 | 1.1701 | 0.4399 | 0.008 | [6 empty] | 1491 | 18 | 20 | 3 | 0.26 | 94 | 31 | 미정 |  | 2021-01-21 07:10 | 1629 |  | 0 | 29 | 0 | 0 | 0 | 0 | 0.386 | 1.3862 | 0.5676 | 0.021 | 105100 | 102 | 62 | 215 | 0.002 | 0.0094 | 0.0176 | 0.0455 | 0.0295 | 0.0125 | 0.0058 | 0.0258
2021-01-21 | A62102 | B | 6 | SFMN438VM2 | 104 | 38100 | 0.0383 | 0.0894 | 0.0894 | 0.1237 | 1583 | 1583 | 1546 | 3120 |  |  |  | 0 | 미정 | 미정 | 미정 | 미정 | 0 | 0 | 0 | 254 | 0 | 0 | 0.0383 | 0.045 | 0.0033 | 0.1876 | 43 | 6900 | 1626 | 0.2928 | 1.2562 | 0.5177 | 0.0088 | [6 empty] | 1491 | 18 | 21 | 3 | 0.25 | 98 | 50 | 미정 |  | 2021-01-21 08:06 | 1626 |  | 0 | 0 | 0 | 0 | 0 | 0 | 0.388 | 1.385 | 0.5766 | 0.024 | 107850 | 88 | 68 | 228 | 0.0036 | 0.0089 | 0.0209 | 0.0262 | 0.0128 | 0.0059 | 0.0041 | 0.0302
2021-01-21 | B61603 | T | 29 | SM35C | 105 | 39000 | 0.05 | 0.1807 | 0.0977 | 0.2243 | 1550 | 1581 | 1531 | 3185 |  |  |  | 0 | 미정 | 미정 | 미정 | 미정 | 0 | 0 | 0 | 203 | 0 | 0 | 0.05 | 0.0373 | 0.0027 | 0.1283 | 53 | 8700 | 1664 | 0.313 | 0.4737 | 0.1709 | 0.004 | [6 empty] | 1501 | 10 | 11 | 1 | 0.41 | 102 | 49 | 미정 |  | 2021-01-21 08:36 | 1648 |  | 45 | 0 | 13 | 0 | 0 | 0 | 0.3646 | 0.6803 | 0.205 | 0.0124 | 98000 |  | 28 | 149 | 0.0027 | 0.0044 | 0.0121 | 0.0416 | 0.0273 | 0.0084 | 0.0061 | 0.0079
2021-01-21 | A62103 | B | 10 | SFMN438VM2 | 103 | 36300 | 0.055 | 0.1033 | 0.1033 | 0.1678 | 1613 | 1613 | 1544 | 2985 |  |  |  | 0 | 미정 | 미정 | 미정 | 미정 | 0 | 0 | 0 | 253 | 0 | 0 | 0.055 | 0.1146 | 0.0022 | 0.171 | 44 | 6800 | 1640 | 0.2943 | 1.276 | 0.4873 | 0.0075 | [6 empty] | 1491 | 18 | 19 | 3 | 0.25 | 90 | 40 | 미정 |  | 2021-01-21 09:13 | 1620 |  | 0 | 24 | 9 | 0 | 0 | 0 | 0.388 | 1.4038 | 0.5621 | 0.0206 |  | 81 | 66 | 238 | 0.0028 | 0.0088 | 0.0197 | 0.0422 | 0.0157 | 0.0059 | 0.0043 | 0.0297
2021-01-21 | B61604 | T | 19 | SM35CM3 | 106 | 37500 | 0.0754 | 0.0794 | 0.0794 | 0.1237 | 1616 | 1616 | 1545 | 3127 |  |  |  | 0 | 미정 | 미정 | 미정 | 미정 | 0 | 0 | 0 | 204 | 0 | 0 | 0.0754 | 0.0622 | 0.0022 | 0.6604 | 46 | 7400 | 1644 | 0.2748 | 0.5695 | 0.1639 | 0.0033 | [6 empty] | 1501 | 13 | 13 | 1 | 0.38 | 74 | 36 | 미정 |  | 2021-01-21 09:37 | 1634 |  | 63 | 0 | 31 | 0 | 0 | 0 | 0.3444 | 0.7678 | 0.2428 | 0.0263 | 99050 | 113 | 25 | 148 | 0.0027 | 0.0042 | 0.0199 | 0.0498 | 0.0268 | 0.0077 | 0.0091 | 0.0211
2021-01-21 | A62104 | B | 31 | SM50CM6 | 104 | 40500 | 0.3271 | 0.414 | 0.3642 | 0.4546 | 1534 | 1598 | 1572 | 3023 | 42.2 |  |  | 0 | 미정 | 미정 | 미정 | 미정 | 0 | 0 | 0 | 0 | 0 | 0 | 0.3271 | 0.2151 | 0.0054 | 0.1059 | 41 | 5500 | 1656 | 0.4879 | 0.5714 | 0.1582 | 0.0258 | [6 empty] | 1487 | 25 | 25 | 3 | 0.26 | 93 | 47 | 미정 |  | 2021-01-21 10:31 | 1621 |  | 0 | 0 | 0 | 0 | 0 | 0 | 0.527 | 0.6397 | 0.211 | 0.0275 | 101100 | 72 | 17 | 140 | 0.0499 | 0.0116 | 0.0237 | 0.0412 | 0.0219 | 0.0137 | 0.0059 | 0.0109
2021-01-21 | B61605 | B | 15 | SFMN438VM2 | 106 | 37500 | 0.0661 | 0.0406 | 0.0845 | 0.1082 | 1608 | 1583 | 1548 | 3159 |  |  |  | 0 | 미정 | 미정 | 미정 | 미정 | 0 | 0 | 0 | 207 | 0 | 0 | 0.0661 | 0.0637 | 0.0025 | 0.2532 | 51 | 8100 | 1646 | 0.3094 | 1.108 | 0.4792 | 0.0059 | [6 empty] | 1491 | 18 | 18 | 1 | 0.45 | 79 | 28 | 미정 |  | 2021-01-21 10:41 | 1643 |  | 106 | 0 | 24 | 0 | 0 | 0 | 0.388 | 1.4105 | 0.5831 | 0.0213 | 102350 | 79 | 50 | 213 | 0.003 | 0.0069 | 0.0181 | 0.0382 | 0.0287 | 0.0121 | 0.01 | 0.0271
2021-01-21 | A62105 | B | 5 | SM50CM6 | 104 | 36700 | 0.0481 | 0.1786 | 0.1786 | 0.2107 | 1595 | 1595 | 1550 | 2791 | 44.1 |  |  | 0 | 미정 | 미정 | 미정 | 미정 | 0 | 0 | 0 | 0 | 0 | 0 | 0.0481 | 0.0639 | 0.0033 | 0.2125 | 53 | 5300 | 1624 | 0.4326 | 0.5549 | 0.1801 | 0.0329 | [6 empty] | 1487 | 25 | 25 | 3 | 0.27 | 71 | 45 | 미정 |  | 2021-01-21 11:38 | 1604 |  | 0 | 0 | 0 | 0 | 0 | 0 | 0.536 | 0.635 | 0.2145 | 0.0299 |  | 83 | 20 | 152 | 0.053 | 0.0164 | 0.0263 | 0.0351 | 0.029 | 0.0101 | 0.0042 | 0.0113
2021-01-21 | B61606 | B | 37 | SFMN438VM2 | 106 | 37700 | 0.4049 | 0.291 | 0.1738 | 0.2143 | 1585 | 1577 | 1526 | 3316 |  |  |  | 0 | 미정 | 미정 | 미정 | 미정 | 0 | 0 | 0 | 200 | 0 | 0 | 0.4049 | 0.2316 | 0.0073 | 0.1976 | 53 | 8400 | 1640 | 0.3854 | 1.325 | 0.462 | 0.006 | [6 empty] | 1491 | 18 | 19 | 1 | 0.65 | 71 | 28 | 미정 |  | 2021-01-21 11:50 | 1630 |  | 0 | 61 | 45 | 0 | 0 | 0 | 0.384 | 1.4003 | 0.5809 | 0.0229 | 101400 | 79 | 53 | 217 | 0.0041 | 0.0068 | 0.019 | 0.0585 | 0.03 | 0.0103 | 0.0106 | 0.0277
2021-01-21 | A62106 | B | 36 | AE1055LS | 103 | 36600 | 0.0578 | 0.0947 | 0.0947 | 0.1197 | 1613 | 1613 | 1561 | 2768 | 44.8 |  |  | 0 | 미정 | 미정 | 미정 | 미정 | 0 | 0 | 0 | 0 | 0 | 0 | 0.0578 | 0.1296 | 0.0023 | 0.0518 | 63 | 6100 | 1614 | 0.427 | 0.6531 | 0.1773 | 0.0342 | [6 empty] | 1484 | 25 | 26 | 3 | 0.25 | 72 | 27 | 미정 |  | 2021-01-21 12:42 | 1599 |  | 0 | 18 | 0 | 0 | 0 | 0 | 0.547 | 0.7835 | 0.2429 | 0.0294 | 101850 | 87 | 62 | 228 | 0.0547 | 0.0309 | 0.0244 | 0.0403 | 0.0219 | 0.0125 | 0.0039 | 0.0042
2021-01-21 | B61607 | B | 29 | SFMN438VM2 | 105 | 36500 | 0.0943 | 0.0806 | 0.0806 | 0.1042 | 1638 | 1638 | 1545 | 3136 |  |  |  | 0 | 미정 | 미정 | 미정 | 미정 | 0 | 0 | 0 | 200 | 0 | 0 | 0.0943 | 0.1117 | 0.0095 | 0.3684 | 53 | 8200 | 1666 | 0.3458 | 1.2767 | 0.4784 | 0.0055 | [6 empty] | 1491 | 18 | 19 | 1 | 0.57 | 86 | 34 | 미정 |  | 2021-01-21 12:59 | 1653 |  | 0 | 52 | 27 | 0 | 0 | 0 | 0.391 | 1.4041 | 0.5916 | 0.021 | 94800 | 74 | 43 | 207 | 0.0031 | 0.0065 | 0.0179 | 0.0447 | 0.0275 | 0.0101 | 0.0113 | 0.0299
2021-01-21 | A62107 | B | 6 | AE1055LS | 103 | 36600 | 0.0722 | 0.2054 | 0.2054 | 0.2334 | 1614 | 1614 | 1536 | 2740 | 58.8 |  |  | 0 | 미정 | 선택 | 미정 | 미정 | 0 | 0 | 0 | 0 | 0 | 0 | 0.0722 | 0.13 | 0.003 | 0.1423 | 48 | 6500 | 1603 | 0.4659 | 0.6969 | 0.1869 | 0.0367 | [6 empty] | 1484 | 25 | 25 | 3 | 0.24 | 72 | 38 | 미정 |  | 2021-01-21 13:33 | 1598 |  | 0 | 9 | 0 | 0 | 0 | 0 | 0.5499 | 0.7968 | 0.2272 | 0.0285 | 104800 | 70 | 45 | 198 | 0.0682 | 0.0211 | 0.0249 | 0.0412 | 0.0288 | 0.0092 | 0.0039 | 0.0029
2021-01-21 | B61608 | B | 19 | SFMN438VM2 | 103 | 37500 | 0.0687 | 0.0456 | 0.0662 | 0.397 | 1643 | 1588 | 1550 | 2988 |  |  |  | 0 | 미정 | 미정 | 미정 | 미정 | 0 | 0 | 0 | 201 | 0 | 0 | 0.0687 | 0.1255 | 0.0158 | 0.1443 | 52 | 7500 | 1649 | 0.3055 | 1.2514 | 0.4831 | 0.0058 | [6 empty] | 1491 | 18 | 18 | 1 | 0.54 | 83 | 40 | 미정 |  | 2021-01-21 14:04 |  |  | 50 | 0 | 41 | 0 | 0 | 0 | 0.3879 | 1.4166 | 0.5922 | 0.0221 | 100050 | 78 | 45 | 208 | 0.004 | 0.0062 | 0.0175 | 0.0394 | 0.0271 | 0.0201 | 0.0103 | 0.0261
2021-01-21 | A62108 | B | 10 | AE1055LS | 103 | 37800 | 0.1125 | 0.3069 | 0.3069 | 0.3225 | 1612 | 1612 | 1560 | 2831 | 51.9 |  |  | 0 | 미정 | 선택 | 미정 | 미정 | 0 | 0 | 0 | 0 | 0 | 0 | 0.1125 | 0.2286 | 0.0045 | 0.3054 | 48 | 4800 | 1612 | 0.4563 | 0.6673 | 0.2242 | 0.0332 | [6 empty] | 1484 | 25 | 25 | 3 | 0.24 | 76 | 35 | 미정 |  | 2021-01-21 14:36 | 1596 |  | 0 | 12 | 0 | 0 | 0 | 0 | 0.543 | 0.7705 | 0.2451 | 0.0327 | 98400 | 66 | 44 | 195 | 0.0633 | 0.0219 | 0.0256 | 0.0343 | 0.0134 | 0.0056 | 0.0015 | 0.002
2021-01-21 | B61609 | B | 31 | SFMN438VM2 | 103 | 37300 | 0.0855 | 0.1083 | 0.1083 | 0.1125 | 1604 | 1604 | 1536 | 2947 |  |  |  | 0 | 미정 | 미정 | 미정 | 미정 | 0 | 0 | 0 | 253 | 0 | 0 | 0.0855 | 0.0982 | 0.0063 | 0.0475 | 56 | 10200 | 1666 | 0.2974 | 1.2036 | 0.4985 | 0.0068 | [6 empty] | 1491 | 18 | 20 | 1 | 0.49 | 88 | 45 | 미정 |  | 2021-01-21 15:23 | 1651 |  | 51 | 0 | 42 | 0 | 0 | 0 | 0.39 | 1.3917 | 0.5872 | 0.0237 | 107450 | 102 | 31 | 188 | 0.0028 | 0.0073 | 0.0205 | 0.0307 | 0.0364 | 0.016 | 0.0107 | 0.0291
2021-01-21 | A62109 | B | 5 | AE1055LS | 103 | 37000 | 0.0591 | 0.0459 | 0.0459 | 0.1802 | 1604 | 1604 | 1528 | 2785 | 57.6 |  |  | 0 | 해제 | 선택 | 미정 | 미정 | 0 | 0 | 0 | 0 | 0 | 0 | 0.0591 | 0.1289 | 0.0059 | 0.1519 | 56 | 6400 | 1608 | 0.4526 | 0.6655 | 0.2088 | 0.0283 | [6 empty] | 1484 | 25 | 25 | 3 | 0.23 | 71 | 36 | 미정 |  | 2021-01-21 15:50 | 1597 |  | 0 | 9 | 11 | 0 | 0 | 0 | 0.5568 | 0.7987 | 0.2428 | 0.0261 | 103100 | 67 | 30 | 173 | 0.0666 | 0.0223 | 0.0233 | 0.0355 | 0.0251 | 0.0037 | 0.0012 | 0.0023
2021-01-21 | B61610 | B | 15 | KF70CVS | 104 | 37300 | 0.123 | 0.0983 | 0.0983 | 0.1626 | 1609 | 1609 | 1521 | 2861 |  |  |  | 0 | 미정 | 미정 | 미정 | 미정 | 0 | 0 | 0 | 207 | 0 | 0 | 0.123 | 0.097 | 0.0031 | 0.1053 | 55 | 9700 | 1668 | 0.521 | 0.351 | 0.1499 | 0.0031 | [6 empty] | 1476 | 13 | 26 | 1 | 0.45 | 86 | 21 | 미정 |  | 2021-01-21 16:41 | 1669 |  | 22 | 0 | 0 | 0 | 0 | 0 | 0.68 | 0.5173 | 0.2135 | 0.0036 | 93250 | 105 | 43 | 222 | 0.0081 | 0.0043 | 0.0031 | 0.0431 | 0.0368 | 0.0086 | 0.0087 | 0.0667
2021-01-21 | A62110 | B | 36 | AE1055LS | 102 | 37900 | 0.0718 | 0.1737 | 0.1737 | 0.1808 | 1622 | 1622 | 1560 | 2915 | 49.1 |  |  | 0 | 미정 | 선택 | 미정 | 미정 | 0 | 0 | 0 | 0 | 0 | 0 | 0.0718 | 0.1266 | 0.0086 | 0.1423 | 45 | 4800 | 1604 | 0.4967 | 0.6974 | 0.208 | 0.0388 | [6 empty] | 1484 | 25 | 25 | 3 | 0.23 | 65 | 26 | 미정 |  | 2021-01-21 16:51 | 1586 |  | 0 | 28 | 11 | 0 | 0 | 0 | 0.5353 | 0.7719 | 0.2433 | 0.0333 | 103650 | 70 | 34 | 164 | 0.0586 | 0.0223 | 0.0276 | 0.0476 | 0.0246 | 0.0044 | 0.0018 | 0.0018
2021-01-21 | B61611 | B | 29 | KF70CVS | 96 | 39700 | 0.0779 | 0.0409 | 0.0409 | 0.1039 | 1594 | 1594 | 1542 | 3007 |  |  |  | 0 | 미정 | 미정 | 미정 | 미정 | 0 | 0 | 0 | 200 | 0 | 0 | 0.0779 | 0.1059 | 0.0042 | 0.0336 | 48 | 7400 | 1625 | 0.5638 | 0.3946 | 0.1622 | 0.0031 | [6 empty] | 1476 | 13 | 14 | 1 | 0.45 | 70 | 11 | 미정 |  | 2021-01-21 17:48 | 1618 |  | 42 | 0 | 11 | 0 | 0 | 0 | 0.687 | 0.5283 | 0.2013 | 0.0032 | 98400 | 77 | 58 | 233 | 0.0026 | 0.0034 | 0.0029 | 0.0585 | 0.0481 | 0.0153 | 0.0148 | 0.0617
2021-01-21 | A62111 | B | 6 | AE1055LS | 104 | 36700 | 0.0629 | 0.0817 | 0.0817 | 0.0982 | 1625 | 1625 | 1567 | 2792 | 48.1 |  |  | 0 | 미정 | 선택 | 미정 | 미정 | 0 | 0 | 0 | 0 | 0 | 0 | 0.0629 | 0.1126 | 0.0017 | 0.1804 | 41 | 4700 | 1593 | 0.4527 | 0.6693 | 0.1964 | 0.0416 | [6 empty] | 1484 | 25 | 25 | 3 | 0.23 | 70 | 36 | 미정 |  | 2021-01-21 17:45 | 1585 |  | 0 | 11 | 26 | 0 | 0 | 0 | 0.546 | 0.7797 | 0.2343 | 0.0319 | 106050 | 70 | 34 | 166 | 0.0563 | 0.0259 | 0.0294 | 0.0473 | 0.0288 | 0.0072 | 0.0022 | 0.0026
2021-01-21 | B61612 | B | 19 | KF70CVS | 104 | 39500 | 0.2389 | 0.1385 | 0.0725 | 0.0767 | 1629 | 1610 | 1608 | 3237 |  |  |  | 0 | 미정 | 미정 | 미정 | 미정 | 0 | 0 | 0 | 202 | 0 | 0 | 0.2389 | 0.1509 | 0.0185 | 0.0403 | 54 | 5900 | 1619 | 0.416 | 0.3957 | 0.1587 | 0.0032 | [6 empty] | 1476 | 13 | 14 | 1 | 0.68 | 61 | 20 | 미정 |  | 2021-01-21 18:55 | 1632 |  | 30 | 0 | 0 | 0 | 0 | 0 | 0.682 | 0.5247 | 0.2006 | 0.0028 | 96550 | 83 | 39 | 216 | 0.0023 | 0.0032 | 0.0026 | 0.06 | 0.0608 | 0.0303 | 0.0238 | 0.0591
2021-01-21 | A62112 | B | 10 | AE1055LS | 104 | 38000 | 0.0759 | 0.2008 | 0.1559 | 0.1739 | 1556 | 1582 | 1532 | 2930 | 49.6 |  |  | 0 | 해제 | 선택 | 미정 | 미정 | 0 | 0 | 0 | 0 | 0 | 0 | 0.0759 | 0.1316 | 0.0063 | 0.0256 | 43 | 5500 | 1595 | 0.4657 | 0.672 | 0.2001 | 0.046 | [6 empty] | 1484 | 25 | 25 | 3 | 0.23 | 68 | 32 | 미정 |  | 2021-01-21 18:46 | 1593 |  | 0 | 9 | 0 | 0 | 0 | 0 | 0.542 | 0.7786 | 0.233 | 0.0317 |  | 71 | 40 | 174 | 0.055 | 0.0286 | 0.0273 | 0.0532 | 0.0341 | 0.0082 | 0.0017 | 0.0027
2021-01-21 | A62113 | B | 5 | AE1055LS | 104 | 37300 |  | 0.1226 | 0.1226 | 0.1506 | 1598 | 1598 | 1528 | 2741 | 35.5 |  |  | 0 | 미정 | 선택 | 미정 | 미정 | 0 | 0 | 0 | 0 | 0 | 0 |  |  |  |  | 44 | 6100 | 1593 | 0.4525 | 0.6679 | 0.1669 | 0.0343 | [6 empty] | 1484 | 25 | 25 | 3 | 0.23 | 66 | 33 | 미정 |  | 2021-01-21 19:45 | 1588 |  | 0 | 18 | 9 | 0 | 0 | 0 | 0.5384 | 0.7736 | 0.2293 | 0.0287 | 106500 | 71 | 41 | 179 | 0.0405 | 0.0255 | 0.0256 |  | 0.0435 | 0.0139 | 0.0014 | 0.0016
2021-01-21 | B61613 | B | 31 | KF70CVS | 95 | 36400 | 0.1492 | 0.0438 | 0.0438 | 0.1498 | 1659 | 1659 | 1548 | 2764 |  |  |  | 0 | 미정 | 미정 | 미정 | 미정 | 0 | 0 | 0 | 206 | 0 | 0 | 0.1492 | 0.1664 | 0.0088 | 0.0794 | 52 | 8100 | 1627 | 0.5985 | 0.3964 | 0.1864 | 0.0029 | [6 empty] | 1476 | 13 | 13 | 1 | 0.41 | 84 | 28 | 미정 |  | 2021-01-21 20:04 | 1624 |  | 41 | 0 | 13 | 0 | 0 | 0 | 0.687 | 0.5216 | 0.2051 | 0.0033 | 102250 | 88 | 52 | 234 | 0.0025 | 0.0031 | 0.003 | 0.0812 | 0.0561 | 0.024 | 0.0253 | 0.0617
2021-01-21 | A62114 | B | 36 | AE1055LS | 104 | 37900 | 0.0436 | 0.0813 | 0.0813 | 0.1703 | 1602 | 1602 | 1530 | 2815 | 42.2 |  |  | 0 | 미정 | 선택 | 미정 | 미정 | 0 | 0 | 0 | 0 | 0 | 0 | 0.0436 | 0.072 | 0.0056 | 0.0006 | 40 | 5500 | 1602 | 0.4389 | 0.6658 | 0.2063 | 0.0361 | [6 empty] | 1484 | 25 | 25 | 3 | 0.23 | 65 | 29 | 미정 |  | 2021-01-21 20:42 | 1583 |  | 0 | 0 | 12 | 0 | 0 | 0 | 0.5505 | 0.791 | 0.2352 | 0.0327 |  | 70 | 39 | 179 | 0.0515 | 0.0259 | 0.03 | 0.0516 | 0.0338 | 0.0045 | 0.0013 | 0.0017
2021-01-21 | B61614 | B | 37 | KF70CVS | 98 | 37800 | 0.0895 | 0.041 | 0.041 | 0.1182 | 1614 | 1614 | 1520 | 2795 |  |  |  | 0 | 미정 | 미정 | 미정 | 미정 | 0 | 0 | 0 | 205 | 0 | 0 | 0.0895 | 0.1198 | 0.0034 | 0.1969 | 75 | 11500 | 1637 | 0.6248 | 0.3927 | 0.1653 | 0.0029 | [6 empty] | 1476 | 13 | 14 | 1 | 0.4 | 79 | 34 | 미정 |  | 2021-01-21 21:39 | 1644 |  | 20 | 0 | 12 | 0 | 0 | 0 | 0.692 | 0.5176 | 0.2068 | 0.0031 | 107950 | 93 | 44 | 230 | 0.0027 | 0.0032 | 0.0031 | 0.0841 | 0.062 | 0.0283 | 0.0282 | 0.0649
2021-01-21 | A62115 | B | 6 | AE1055LS | 104 | 38900 | 0.0522 | 0.0367 | 0.0367 | 0.1033 | 1586 | 1586 | 1558 | 2819 | 24.3 |  |  | 0 | 미정 | 선택 | 미정 | 미정 | 0 | 0 | 0 | 0 | 0 | 0 | 0.0522 | 0.0764 | 0.0059 | 0.1715 | 41 | 5500 | 1601 | 0.4566 | 0.67 | 0.1808 | 0.0369 | [6 empty] | 1484 | 25 | 25 | 3 | 0.2 | 76 | 38 | 미정 |  | 2021-01-21 21:52 | 1601 |  | 0 | 14 | 0 | 0 | 0 | 0 | 0.544 | 0.7734 | 0.2346 | 0.0288 | 104700 | 70 | 44 | 174 | 0.0285 | 0.0308 | 0.0264 | 0.0448 | 0.0384 | 0.0081 | 0.0009 | 0.0023
2021-01-21 | B61615 | B | 15 | KF70CVS | 101 | 40000 | 0.1456 | 0.3487 | 0.1445 | 0.1135 | 1571 | 1599 | 1517 | 3120 |  |  |  | 0 | 미정 | 미정 | 미정 | 미정 | 0 | 0 | 0 | 205 | 0 | 0 | 0.1456 | 0.1137 | 0.0045 | 0.0023 | 50 | 4100 | 1630 | 0.498 | 0.3631 | 0.1488 | 0.0025 | [6 empty] | 1476 | 13 | 17 | 1 | 0.4 | 75 | 16 | 미정 |  | 2021-01-21 22:49 | 1620 |  | 21 | 0 | 0 | 0 | 0 | 0 | 0.684 | 0.5145 | 0.1982 | 0.0026 |  | 185 | 65 | 237 | 0.003 | 0.0029 | 0.0027 | 0.0857 | 0.0667 | 0.0332 | 0.0286 | 0.06
2021-01-21 | A62116 | B | 10 | AE1055LS | 103 | 39700 | 0.0668 | 0.1649 | 0.1903 | 0.2134 | 1563 | 1586 | 1558 | 2863 | 69.3 |  |  | 0 | 해제 | 선택 | 미정 | 미정 | 0 | 0 | 0 | 0 | 0 | 0 | 0.0668 | 0.074 | 0.0023 | 0.1494 | 41 | 5100 | 1594 | 0.4598 | 0.5984 | 0.1749 | 0.0569 | [6 empty] | 1484 | 25 | 25 | 3 | 0.2 | 72 | 35 | 미정 |  | 2021-01-21 22:58 | 1594 |  | 0 | 14 | 11 | 0 | 0 | 0 | 0.551 | 0.77 | 0.2299 | 0.027 | 101700 | 69 | 43 | 169 | 0.084 | 0.0259 | 0.0267 | 0.0398 | 0.0367 | 0.0188 | 0.0023 | 0.0025
2021-01-21 | B61616 | I | 29 | 18CRNIMO7HI | 88 | 33500 | 0.0706 | 0.0483 | 0.0483 | 0.0857 | 1602 | 1602 | 1528 | 2678 | 10.7 |  |  | 0 | 미정 | 미정 | 미정 | 미정 | 0 | 0 | 0 | 63 | 0 | 0 | 0.0706 | 0.0789 | 0.004 | 0.4788 | 67 | 11600 | 1697 | 0.1247 | 0.4212 | 0.205 | 0.0136 | [6 empty] | 1506 | 25 | 27 | 1 | 0.52 | 85 | 0 | 미정 |  | 2021-01-22 00:12 | 1692 |  | 11 | 0 | 0 | 0 | 0 | 0 | 0.184 | 0.5411 | 0.2703 | 0.0336 | 89450 | 1439 | 22 | 188 | 0.0176 | 0.0139 | 0.0311 | 0.0253 | 0.0431 | 0.0082 | 0.0031 | 0.0032
2021-01-21 | A62117 | B | 5 | AE1055LS | 104 | 38000 | 0.1077 | 0.063 | 0.063 | 0.165 | 1625 | 1625 | 1551 | 2910 | 69.4 |  |  | 0 | 미정 | 선택 | 미정 | 미정 | 0 | 0 | 0 | 0 | 0 | 0 | 0.1077 | 0.1243 | 0.0064 | 0.2273 | 40 | 5300 | 1593 | 0.4423 | 0.5966 | 0.1908 | 0.0444 | [6 empty] | 1484 | 25 | 25 | 3 | 0.24 | 70 | 33 | 미정 |  | 2021-01-22 00:02 | 1593 |  | 0 | 14 | 11 | 0 | 0 | 0 | 0.5437 | 0.7721 | 0.2408 | 0.0288 | 105050 | 70 | 44 | 165 | 0.0799 | 0.0309 | 0.0264 | 0.0382 | 0.0351 | 0.0111 | 0.0017 | 0.0022
2021-01-21 | A62118 | B | 36 | AE1055LS | 104 | 37900 | 0.053 | 0.1662 | 0.1662 | 0.2307 | 1588 | 1588 | 1535 | 2889 | 69.7 |  |  | 0 | 미정 | 선택 | 미정 | 미정 | 0 | 0 | 0 | 0 | 0 | 0 | 0.053 | 0.0894 | 0.0028 | 0.1002 | 40 | 5400 | 1596 | 0.4949 | 0.6105 | 0.1967 | 0.0642 | [6 empty] | 1484 | 25 | 25 | 3 | 0.25 | 69 | 27 | 미정 |  | 2021-01-22 01:02 | 1596 |  | 0 | 0 | 24 | 0 | 0 | 0 | 0.5447 | 0.7777 | 0.2398 | 0.0267 | 100950 | 69 | 44 | 167 | 0.0861 | 0.0316 | 0.0237 | 0.0334 | 0.0336 | 0.0165 | 0.0024 | 0.0026
2021-01-21 | B61617 | T | 19 | SCR415HA | 104 | 38600 | 0.0794 | 0.0282 | 0.0568 | 0.0696 | 1638 | 1601 | 1546 | 3332 | 4.7 |  |  | 0 | 미정 | 미정 | 미정 | 미정 | 0 | 0 | 0 | 0 | 0 | 0 | 0.0794 | 0.0712 | 0.0048 | 0.2384 | 47 | 8500 | 1665 | 0.1165 | 0.714 | 0.1889 | 0.0125 | [6 empty] | 1514 | 10 | 10 | 1 | 0.49 | 84 | 35 | 미정 |  | 2021-01-22 01:15 | 1654 |  | 14 | 0 | 0 | 0 | 0 | 0 | 0.149 | 0.7953 | 0.2193 | 0.0216 | 104350 |  | 23 | 143 | 0.0066 | 0.0121 | 0.0184 | 0.0675 | 0.0328 | 0.0087 | 0.0052 | 0.0057
2021-01-21 | A62119 | B | 6 | AE1055LS | 104 | 38400 | 0.0626 | 0.1568 | 0.1568 | 0.1865 | 1576 | 1576 | 1544 | 2875 | 67.9 |  |  | 0 | 미정 | 선택 | 미정 | 미정 | 0 | 0 | 0 | 0 | 0 | 0 | 0.0626 | 0.0983 | 0.0023 | 0.3278 | 41 | 5400 | 1581 | 0.4423 | 0.596 | 0.178 | 0.0522 | [6 empty] | 1484 | 25 | 25 | 3 | 0.25 | 70 | 32 | 미정 |  | 2021-01-22 02:04 | 1581 |  | 0 | 18 | 27 | 0 | 0 | 0 | 0.5513 | 0.767 | 0.2367 | 0.0284 | 106100 | 79 | 43 | 164 | 0.0793 | 0.0251 | 0.0261 | 0.0371 | 0.0405 | 0.0136 | 0.0025 | 0.0029
2021-01-21 | B61618 | T | 37 | SCR415HA | 104 | 39100 | 0.0497 | 0.0227 | 0.0479 | 0.0588 | 1644 | 1616 | 1583 | 3265 | 3.7 |  |  | 0 | 미정 | 미정 | 미정 | 미정 | 0 | 0 | 0 | 0 | 0 | 0 | 0.0497 | 0.0668 | 0.0038 | 0.1657 | 42 | 6200 | 1652 | 0.1147 | 0.6428 | 0.1422 | 0.0077 | [6 empty] | 1514 | 10 | 11 | 1 | 0.43 | 80 | 40 | 선택 |  | 2021-01-22 02:11 | 1639 |  | 154 | 0 | 116 | 0 | 0 | 0 | 0.1521 | 0.8613 | 0.2564 | 0.0219 | 105700 |  | 33 | 153 | 0.0052 | 0.0102 | 0.0203 | 0.0452 | 0.0294 | 0.0178 | 0.0053 | 0.0072
2021-01-21 | B61619 | T | 31 | SCR415HA | 104 | 37600 | 0.0728 | 0.0549 | 0.063 | 0.1046 | 1666 | 1619 | 1549 | 3341 | 15.7 |  |  | 0 | 미정 | 미정 | 미정 | 미정 | 0 | 0 | 0 | 0 | 0 | 0 | 0.0728 | 0.069 | 0.0022 | 0.0243 | 56 | 8800 | 1638 | 0.1275 | 0.6914 | 0.1633 | 0.0142 | [6 empty] | 1514 | 10 | 11 | 1 | 0.46 | 79 | 33 | 선택 |  | 2021-01-22 03:25 | 1641 |  | 0 | 30 | 25 | 0 | 0 | 0 | 0.155 | 0.8681 | 0.2456 | 0.0226 | 102150 |  | 29 | 159 | 0.025 | 0.0134 | 0.019 | 0.0742 | 0.0257 | 0.0085 | 0.0069 | 0.0074
2021-01-21 | A62120 | B | 10 | SCR420HQ | 103 | 39100 | 0.0365 | 0.0386 | 0.0386 | 0.091 | 1608 | 1608 | 1543 | 2805 | 42.8 |  |  | 0 | 미정 | 선택 | 미정 | 미정 | 0 | 0 | 0 | 0 | 0 | 0 | 0.0365 | 0.0582 | 0.0028 | 0.2758 | 52 | 8200 | 1638 | 0.1568 | 0.6541 | 0.1615 | 0.0416 | [6 empty] | 1512 | 16 | 20 | 3 | 0.23 | 97 | 37 | 미정 |  | 2021-01-22 03:22 | 1638 |  | 0 | 14 | 40 | 0 | 0 | 0 | 0.172 | 0.818 | 0.2457 | 0.0313 | 105600 | 90 | 53 | 190 | 0.058 | 0.0275 | 0.0278 | 0.0308 | 0.0213 | 0.0128 | 0.0057 | 0.0054
2021-01-21 | A62121 | B | 5 | SCR420HQ | 104 | 37500 | 0.073 | 0.0407 | 0.0407 | 0.1305 | 1603 | 1603 | 1525 | 2856 | 40.8 |  |  | 0 | 미정 | 선택 | 미정 | 미정 | 0 | 0 | 0 | 0 | 0 | 0 | 0.073 | 0.1305 | 0.0035 | 0.0872 | 56 | 7400 | 1621 | 0.1164 | 0.6434 | 0.1696 | 0.0322 | [6 empty] | 1512 | 16 | 18 | 3 | 0.25 | 75 | 32 | 미정 |  | 2021-01-22 04:33 | 1620 |  | 0 | 11 | 36 | 0 | 0 | 0 | 0.176 | 0.8149 | 0.2438 | 0.0291 | 110900 | 69 | 35 | 165 | 0.052 | 0.027 | 0.0306 | 0.0348 | 0.0375 | 0.0065 | 0.0041 | 0.0041
2021-01-21 | B61620 | T | 15 | SCR415HA | 104 | 38300 | 0.0647 | 0.0276 | 0.035 | 0.0533 | 1647 | 1596 | 1563 | 3502 | 3.2 |  |  | 0 | 미정 | 미정 | 미정 | 미정 | 0 | 0 | 0 | 0 | 0 | 0 | 0.0647 | 0.0619 | 0.0071 | 0.6453 | 42 | 6600 | 1631 | 0.1158 | 0.635 | 0.156 | 0.008 | [6 empty] | 1514 | 10 | 11 | 1 | 0.45 | 67 | 24 | 선택 |  | 2021-01-22 04:25 | 1630 |  | 40 | 0 | 21 | 0 | 0 | 0 | 0.149 | 0.8702 | 0.2522 | 0.0221 |  |  | 35 | 157 | 0.0048 | 0.0131 | 0.0226 | 0.0575 | 0.0479 | 0.0274 | 0.0161 | 0.0081
2021-01-21 | B61621 | I | 19 | SM45CI | 103 | 38600 | 0.0588 | 0.0325 | 0.1132 | 0.1444 | 1643 | 1627 | 1574 | 3319 |  |  |  | 0 | 미정 | 미정 | 미정 | 미정 | 0 | 0 | 0 | 253 | 0 | 0 | 0.0588 | 0.0525 | 0.0038 | 0.0681 | 56 | 7300 | 1659 | 0.3775 | 0.5596 | 0.174 | 0.0073 | [6 empty] | 1493 | 20 | 21 | 1 | 0.57 | 88 | 0 | 미정 |  | 2021-01-22 05:41 | 1649 |  | 31 | 0 | 0 | 0 | 0 | 0 | 0.446 | 0.7181 | 0.2175 | 0.0079 | 98300 | 1640 | 21 | 144 | 0.0062 | 0.0092 | 0.0068 | 0.0559 | 0.0045 | 0.0038 | 0.004 | 0.0126
2021-01-21 | A62122 | B | 36 | SCR420HQ | 104 | 38500 | 0.0643 | 0.0266 | 0.0383 | 0.0952 | 1617 | 1576 | 1528 | 2926 | 31.1 |  |  | 0 | 미정 | 미정 | 미정 | 미정 | 0 | 0 | 0 | 0 | 0 | 0 | 0.0643 | 0.1112 | 0.0042 | 0.1909 | 44 | 6900 | 1623 | 0.1497 | 0.6653 | 0.1883 | 0.0353 | [6 empty] | 1512 | 16 | 16 | 3 | 0.23 | 77 | 25 | 미정 |  | 2021-01-22 05:29 | 1623 |  | 0 | 22 | 10 | 0 | 0 | 0 | 0.177 | 0.817 | 0.2512 | 0.0313 | 101050 | 66 | 49 | 172 | 0.0436 | 0.0273 | 0.0282 | 0.0335 | 0.0331 | 0.0096 | 0.005 | 0.0048
2021-01-21 | A62123 | B | 6 | SCR420HQ | 104 | 37200 | 0.0777 | 0.0456 | 0.0456 | 0.077 | 1609 | 1609 | 1551 | 2820 | 31.3 |  |  | 0 | 미정 | 선택 | 미정 | 미정 | 0 | 0 | 0 | 0 | 0 | 0 | 0.0777 | 0.1381 | 0.0041 | 0.2377 | 45 | 7000 | 1619 | 0.1614 | 0.6862 | 0.1689 | 0.0245 | [6 empty] | 1512 | 16 | 20 | 3 | 0.24 | 107 | 23 | 미정 |  | 2021-01-22 06:32 | 1619 |  | 0 | 72 | 22 | 0 | 0 | 0 | 0.17 | 0.8 | 0.2275 | 0.0327 | 113700 | 72 | 35 | 153 | 0.0398 | 0.0211 | 0.0296 | 0.0389 | 0.0338 | 0.0102 | 0.0039 | 0.0043
2021-01-21 | B61622 | T | 37 | AE15B34M | 105 | 38400 | 0.0583 | 0.0321 | 0.0483 | 0.1475 | 1605 | 1608 | 1558 | 3298 |  |  |  | 0 | 미정 | 미정 | 미정 | 미정 | 0 | 0 | 0 | 204 | 0 | 0 | 0.0583 | 0.0467 | 0.0044 | 0.7247 | 44 | 7500 | 1652 | 0.2313 | 0.782 | 0.1982 | 0.0059 | [6 empty] | 1497 | 13 | 13 | 1 | 0.47 | 88 | 38 | 미정 |  | 2021-01-22 06:37 | 1644 |  | 123 | 0 | 41 | 0 | 0 | 0 | 0.345 | 1.2515 | 0.258 | 0.0247 | 99950 |  | 37 | 172 | 0.0045 | 0.007 | 0.0205 | 0.0573 | 0.0084 | 0.0045 | 0.0054 | 0.0091
2021-01-22 | A62124 | B | 10 | SCR420HQ | 104 | 38400 | 0.0429 | 0.0742 | 0.0347 | 0.0768 | 1551 | 1614 | 1547 | 2913 | 39.6 |  |  | 0 | 미정 | 선택 | 미정 | 미정 | 0 | 0 | 0 | 0 | 0 | 0 | 0.0429 | 0.0678 | 0.003 | 0.0977 | 44 | 7000 | 1610 | 0.1646 | 0.7229 | 0.1809 | 0.0342 | [6 empty] | 1512 | 16 | 17 | 3 | 0.23 | 73 | 28 | 미정 |  | 2021-01-22 07:34 | 1610 |  | 0 | 37 | 21 | 0 | 0 | 0 | 0.177 | 0.8133 | 0.2417 | 0.0333 | 111050 | 70 | 42 | 161 | 0.0512 | 0.0304 | 0.0291 | 0.0281 | 0.0283 | 0.0116 | 0.0081 | 0.0075
2021-01-22 | B61623 | T | 31 | AE15B34M | 104 | 37600 | 0.0621 | 0.071 | 0.071 | 0.1233 | 1596 | 1596 | 1556 | 3216 |  |  |  | 0 | 미정 | 미정 | 미정 | 미정 | 0 | 0 | 0 | 150 | 0 | 0 | 0.0621 | 0.0582 | 0.0021 | 0.0731 | 44 | 7400 | 1653 | 0.2516 | 0.9052 | 0.1704 | 0.0048 | [6 empty] | 1497 | 13 | 13 | 1 | 0.49 | 89 | 43 | 미정 |  | 2021-01-22 07:41 | 1642 |  | 87 | 0 | 0 | 0 | 0 | 0 | 0.339 | 1.2701 | 0.2611 | 0.0242 | 100450 |  | 39 | 178 | 0.0033 | 0.0068 | 0.0212 | 0.0483 | 0.0175 | 0.0075 | 0.0081 | 0.0087
2021-01-22 | B61624 | T | 15 | AE15B34M | 104 | 37200 | 0.0558 | 0.1375 | 0.1082 | 0.1383 | 1561 | 1590 | 1546 | 3062 |  |  |  | 0 | 미정 | 미정 | 미정 | 미정 | 0 | 0 | 0 | 151 | 0 | 0 | 0.0558 | 0.0482 | 0.0029 | 0.1484 | 42 | 6600 | 1655 | 0.2443 | 0.8941 | 0.1721 | 0.0052 | [6 empty] | 1497 | 13 | 13 | 1 | 0.42 | 90 | 39 | 미정 |  | 2021-01-22 08:43 | 1641 |  | 83 | 0 | 0 | 0 | 0 | 0 | 0.3365 | 1.2704 | 0.2616 | 0.027 | 97100 |  | 60 | 208 | 0.0029 | 0.0065 | 0.0215 | 0.0476 | 0.0191 | 0.009 | 0.0107 | 0.0094
2021-01-22 | A62125 | B | 5 | SCR420HQ | 104 | 39400 | 0.0489 | 0.1164 | 0.0687 | 0.0812 | 1563 | 1585 | 1545 | 2864 | 38.8 |  |  | 0 | 선택 | 미정 | 미정 | 미정 | 0 | 0 | 0 | 0 | 0 | 0 | 0.0489 | 0.0861 | 0.0023 | 0.4211 | 41 | 6600 | 1606 | 0.1547 | 0.7243 | 0.1786 | 0.024 | [6 empty] | 1512 | 16 | 18 | 3 | 0.24 | 78 | 34 | 미정 |  | 2021-01-22 08:42 | 1606 |  | 0 | 24 | 21 | 0 | 0 | 0 | 0.176 | 0.8211 | 0.2325 | 0.0307 | 104650 | 65 | 35 | 144 | 0.0537 | 0.0203 | 0.0276 | 0.0382 | 0.0213 | 0.0086 | 0.003 | 0.0036
2021-01-22 | B61625 | T | 19 | AE15B34M | 93 | 35100 | 0.0207 | 0.1264 | 0.1264 | 0.1546 | 1616 | 1616 | 1558 | 3098 |  |  |  | 0 | 미정 | 미정 | 미정 | 미정 | 0 | 0 | 0 | 150 | 0 | 0 | 0.0207 | 0.0616 | 0.002 | 0.002 | 76 | 7100 | 1653 | 0.304 | 0.8534 | 0.1945 | 0.005 | [6 empty] | 1497 | 13 | 13 | 3 | 0.27 | 90 | 47 | 미정 |  | 2021-01-22 10:12 | 1653 |  | 0 | 26 | 0 | 0 | 0 | 0 | 0.346 | 1.2303 | 0.2469 | 0.0226 | 101500 |  | 41 | 200 | 0.0034 | 0.0054 | 0.0217 | 0.0361 | 0.0276 | 0.0218 | 0.0116 | 0.0106
2021-01-22 | A62126 | B | 36 | SCR420HQ | 105 | 38500 | 0.0577 | 0.2064 | 0.0817 | 0.1166 | 1579 | 1610 | 1554 | 3170 | 51.4 |  |  | 0 | 선택 | 미정 | 미정 | 미정 | 0 | 0 | 0 | 0 | 0 | 0 | 0.0577 | 0.084 | 0.0035 | 0.2131 | 41 | 6200 | 1610 | 0.1559 | 0.7221 | 0.1739 | 0.0495 | [6 empty] | 1512 | 16 | 16 | 3 | 0.24 | 70 | 28 | 미정 |  | 2021-01-22 09:46 | 1610 |  | 0 | 22 | 20 | 0 | 0 | 0 | 0.179 | 0.8114 | 0.2431 | 0.0322 | 105600 | 68 | 36 | 137 | 0.0709 | 0.0363 | 0.0281 | 0.0349 | 0.0293 | 0.0154 | 0.0095 | 0.0097
2021-01-22 | A62127 | B | 6 | SCR420HQ | 104 | 37400 | 0.054 | 0.0699 | 0.0685 | 0.0921 | 1577 | 1590 | 1552 | 2967 | 27.3 |  |  | 0 | 선택 | 미정 | 미정 | 미정 | 0 | 0 | 0 | 0 | 0 | 0 | 0.054 | 0.0841 | 0.0049 | 0.2062 | 40 | 6100 | 1614 | 0.1471 | 0.7332 | 0.1898 | 0.0333 | [6 empty] | 1512 | 16 | 20 | 3 | 0.23 | 65 | 30 | 미정 |  | 2021-01-22 10:44 | 1614 |  | 0 | 41 | 34 | 0 | 0 | 0 | 0.178 | 0.811 | 0.2343 | 0.0288 | 110450 | 69 | 22 | 124 | 0.0349 | 0.0311 | 0.0258 | 0.0282 | 0.0228 | 0.0086 | 0.0057 | 0.0059
2021-01-22 | A62128 | B | 10 | SCR420HQ | 106 | 37500 | 0.1005 | 0.1088 | 0.1088 | 0.1507 | 1592 | 1592 | 1556 | 2918 | 44.2 |  |  | 0 | 미정 | 미정 | 미정 | 미정 | 0 | 0 | 0 | 0 | 0 | 0 | 0.1005 | 0.1847 | 0.0083 | 0.2837 | 41 | 6000 | 1626 | 0.175 | 0.7334 | 0.1525 | 0.036 | [6 empty] | 1512 | 16 | 21 | 3 | 0.23 | 71 | 34 | 미정 |  | 2021-01-22 11:40 | 1626 |  | 0 | 25 | 36 | 0 | 0 | 0 | 0.174 | 0.8234 | 0.2443 | 0.0323 | 102600 | 65 | 29 | 135 | 0.0618 | 0.0266 | 0.0279 | 0.0426 | 0.0406 | 0.0138 | 0.0055 | 0.0057
2021-01-22 | A62129 | B | 31 | SCR420HQ | 103 | 37500 | 0.0833 | 0.1042 | 0.1042 | 0.1694 | 1591 | 1591 | 1542 | 2889 | 48.4 |  |  | 0 | 선택 | 선택 | 미정 | 미정 | 0 | 0 | 0 | 0 | 0 | 0 | 0.0833 | 0.1576 | 0.0114 | 0.3982 | 41 | 6300 | 1625 | 0.1537 | 0.7405 | 0.1694 | 0.0251 | [6 empty] | 1512 | 16 | 21 | 3 | 0.23 | 75 | 32 | 미정 |  | 2021-01-22 12:36 | 1625 |  | 0 | 46 | 25 | 0 | 0 | 0 | 0.182 | 0.838 | 0.2533 | 0.0308 | 106500 | 84 | 32 | 138 | 0.0646 | 0.0191 | 0.0272 | 0.0567 | 0.0297 | 0.0053 | 0.0025 | 0.004
2021-01-22 | B61626 | B | 37 | 16MNCRS5HAM | 104 | 41500 | 0.0762 | 0.0365 | 0.0432 | 0.0463 | 1598 | 1585 | 1576 | 2727 |  |  |  | 0 | 미정 | 미정 | 미정 | 미정 | 0 | 0 | 0 | 202 | 0 | 0 | 0.0762 | 0.0954 | 0.0035 | 0.1832 | 98 | 12900 | 1698 | 0.1541 | 1.2677 | 0.0934 | 0.0024 | [6 empty] | 1511 | 16 | 20 | 3 | 0.21 | 107 | 52 | 미정 |  | 2021-01-22 14:32 | 1651 |  | 0 | 0 | 76 | 0 | 0 | 0 | 0.169 | 1.2613 | 0.1787 | 0.0286 |  | 73 | 29 | 222 | 0.0015 | 0.0029 | 0.0223 | 0.0423 | 0.0444 | 0.0379 | 0.0244 | 0.0254
2021-01-22 | A62130 | B | 5 | STB2 | 103 | 41000 | 0.0598 | 0.1642 | 0.1153 | 0.2221 | 1560 | 1635 | 1578 | 3202 | 36.3 |  |  | 0 | 미정 | 미정 | 미정 | 미정 | 0 | 0 | 0 | 0 | 0 | 0 | 0.0598 | 0.0924 | 0.0058 | 0.0458 | 51 | 6500 | 1591 | 0.7966 | 0.3169 | 0.1895 | 0.0134 | [6 empty] | 1456 | 25 | 25 | 3 | 0.22 | 89 | 41 | 미정 |  | 2021-01-22 13:50 | 1591 |  | 0 | 0 | 34 | 0 | 0 | 0 | 0.963 | 0.3799 | 0.249 | 0.01 | 106850 | 100 | 33 | 159 | 0.0479 | 0.0126 | 0.0092 | 0.048 | 0.0423 | 0.0142 | 0.0027 | 0.0036
2021-01-22 | B61627 | B | 19 | 16MNCRS5HAM | 104 | 37600 | 0.0866 | 0.0432 | 0.0507 | 0.0698 | 1638 | 1589 | 1554 | 2986 |  |  |  | 0 | 미정 | 미정 | 미정 | 미정 | 0 | 0 | 0 | 205 | 0 | 0 | 0.0866 | 0.0968 | 0.0025 | 0.1352 | 70 | 9100 | 1673 | 0.1409 | 1.0042 | 0.1458 | 0.0136 | [6 empty] | 1511 | 16 | 17 | 1 | 0.45 | 74 | 38 | 미정 |  | 2021-01-22 15:23 | 1662 |  | 142 | 0 | 26 | 0 | 0 | 0 | 0.1659 | 1.2113 | 0.2044 | 0.0325 | 92300 | 63 | 28 | 178 | 0.0025 | 0.0034 | 0.0286 | 0.0584 | 0.0587 | 0.009 | 0.0086 | 0.0259
2021-01-22 | A62131 | B | 36 | STB2 | 103 | 38800 | 0.0622 | 0.1657 | 0.1657 | 0.2559 | 1592 | 1592 | 1531 | 2887 | 46.2 |  |  | 0 | 선택 | 미정 | 미정 | 미정 | 0 | 0 | 0 | 0 | 0 | 0 | 0.0622 | 0.1041 | 0.0062 | 0.0009 | 42 | 5400 | 1566 | 0.8412 | 0.2682 | 0.2378 | 0.0217 | [6 empty] | 1456 | 25 | 25 | 3 | 0.21 | 66 | 29 | 미정 |  | 2021-01-22 15:11 | 0 |  | 0 | 0 | 0 | 0 | 0 | 0 | 0.955 | 0.368 | 0.2626 | 0.0162 |  | 80 | 29 | 144 | 0.0599 | 0.0176 | 0.0138 | 0.0482 | 0.0249 | 0.0022 | 0.0017 | 0.0024
2021-01-22 | A62132 | B | 10 | STB2 | 101 | 38900 |  | 0.1215 | 0.1215 | 0.2417 | 1622 | 1622 | 1553 | 2986 | 36.2 |  |  | 0 | 선택 | 미정 | 미정 | 미정 | 0 | 0 | 0 | 0 | 0 | 0 |  |  |  |  | 41 | 4600 | 1563 | 0.8012 | 0.2691 | 0.2244 | 0.0159 | [6 empty] | 1456 | 25 | 25 | 3 | 0.21 | 66 | 31 | 미정 |  | 2021-01-22 15:57 | 1561 |  | 0 | 0 | 0 | 0 | 0 | 0 | 0.9695 | 0.3684 | 0.2653 | 0.0132 | 105500 | 78 | 36 | 164 | 0.0426 | 0.0146 | 0.012 |  | 0.0204 | 0.0028 | 0.002 | 0.0021
2021-01-22 | B61628 | B | 6 | 16MNCRS5HAM | 104 | 38900 | 0.0794 | 0.1621 | 0.0495 | 0.0703 | 1587 | 1611 | 1586 | 3113 |  |  |  | 0 | 미정 | 미정 | 미정 | 미정 | 0 | 0 | 0 | 204 | 0 | 0 | 0.0794 | 0.0909 | 0.0036 | 0.2358 | 43 | 7700 | 1670 | 0.1457 | 0.9724 | 0.14 | 0.0028 | [6 empty] | 1511 | 16 | 17 | 1 | 0.43 | 76 | 38 | 미정 |  | 2021-01-22 16:10 | 1658 |  | 60 | 0 | 31 | 0 | 0 | 0 | 0.1795 | 1.2198 | 0.2074 | 0.0266 | 102000 | 68 | 34 | 165 | 0.0029 | 0.0035 | 0.0255 | 0.0319 | 0.0432 | 0.0161 | 0.0112 | 0.0252
2021-01-22 | A62133 | B | 31 | STB2 | 104 | 38300 | 0.061 | 0.1195 | 0.1195 | 0.2276 | 1639 | 1639 | 1570 | 2989 | 41.8 |  |  | 0 | 미정 | 선택 | 미정 | 미정 | 0 | 0 | 0 | 0 | 0 | 0 | 0.061 | 0.1209 | 0.008 | 0.2208 | 42 | 4100 | 1554 | 0.8916 | 0.2839 | 0.2308 | 0.0248 | [6 empty] | 1456 | 25 | 25 | 3 | 0.21 | 70 | 27 | 미정 |  | 2021-01-22 16:56 | 1559 |  | 0 | 0 | 0 | 0 | 0 | 0 | 0.9664 | 0.3727 | 0.2676 | 0.0183 | 106100 | 77 | 53 | 189 | 0.0494 | 0.0192 | 0.0154 | 0.0399 | 0.0275 | 0.004 | 0.0024 | 0.0031
2021-01-22 | B61629 | B | 15 | 16MNCRS5HAM | 104 | 38800 | 0.0619 | 0.0245 | 0.0787 | 0.1116 | 1634 | 1588 | 1535 | 2957 |  |  |  | 0 | 미정 | 미정 | 미정 | 미정 | 0 | 0 | 0 | 206 | 0 | 0 | 0.0619 | 0.0713 | 0.0078 | 0.2061 | 58 | 10100 | 1669 | 0.1518 | 1.0929 | 0.187 | 0.0033 | [6 empty] | 1511 | 16 | 17 | 1 | 0.38 | 76 | 27 | 미정 |  | 2021-01-22 17:30 | 1649 |  | 41 | 0 | 14 | 0 | 0 | 0 | 0.1716 | 1.1903 | 0.212 | 0.0301 | 100450 | 76 | 16 | 141 | 0.0027 | 0.0034 | 0.0263 | 0.0322 | 0.023 | 0.0061 | 0.0098 | 0.0285
2021-01-22 | A62134 | B | 5 | STB2 | 104 | 38900 |  | 0.121 | 0.121 | 0.3102 | 1604 | 1604 | 1553 | 3034 | 14.5 |  |  | 0 | 해제 | 선택 | 미정 | 미정 | 0 | 0 | 0 | 0 | 0 | 0 |  |  |  |  | 46 | 5600 | 1557 | 0.8335 | 0.2723 | 0.2322 | 0.0172 | [6 empty] | 1456 | 25 | 25 | 3 | 0.2 | 65 | 28 | 미정 |  | 2021-01-22 18:16 | 1549 |  | 0 | 0 | 0 | 0 | 0 | 0 | 0.968 | 0.368 | 0.2729 | 0.0144 | 100500 | 74 | 42 | 170 | 0.0346 | 0.0157 | 0.0125 |  | 0.0163 | 0.0036 | 0.002 | 0.0028
2021-01-22 | B61630 | B | 37 | 16MNCR5H | 101 | 39200 | 0.1338 | 0.0314 | 0.0808 |  | 1646 | 1594 | 1549 | 2945 |  |  |  | 0 | 미정 | 미정 | 미정 | 미정 | 0 | 0 | 0 | 0 | 0 | 0 | 0.1338 | 0.1052 | 0.0049 | 0.0482 | 49 | 7900 | 1667 | 0.146 | 0.9331 | 0.1642 | 0.0155 | [6 empty] | 1512 | 16 | 17 | 1 | 0.39 | 86 | 39 | 미정 |  | 2021-01-22 18:35 | 1659 |  | 50 | 0 | 13 | 0 | 0 | 0 | 0.1588 | 1.095 | 0.2146 | 0.0153 | 106750 | 92 | 31 | 156 |  | 0.0162 | 0.0249 | 0.0537 |  | 0.0156 | 0.0119 | 0.0095
2021-01-22 | A62135 | B | 36 | STB2 | 102 | 38700 | 0.049 | 0.1415 | 0.1415 | 0.212 | 1613 | 1613 | 1553 | 3055 | 49.9 |  |  | 0 | 해제 | 선택 | 미정 | 미정 | 0 | 0 | 0 | 0 | 0 | 0 | 0.049 | 0.0469 | 0.0061 | 0.0517 | 43 | 4800 | 1553 | 0.8179 | 0.2796 | 0.2254 | 0.0306 | [6 empty] | 1456 | 25 | 25 | 3 | 0.2 | 55 | 24 | 미정 |  | 2021-01-22 19:25 | 1545 |  | 0 | 0 | 0 | 0 | 0 | 0 | 0.986 | 0.3711 | 0.2744 | 0.0184 | 102750 | 74 | 38 | 158 | 0.0606 | 0.0199 | 0.0148 | 0.0356 | 0.044 | 0.0072 | 0.0027 | 0.0034
2021-01-22 | B61631 | B | 19 | 16MNCR5H | 104 | 38500 | 0.0655 | 0.0404 | 0.0404 | 0.0649 | 1592 | 1592 | 1572 | 2981 | 11.1 |  |  | 0 | 미정 | 미정 | 미정 | 미정 | 0 | 0 | 0 | 0 | 0 | 0 | 0.0655 | 0.05 | 0.0042 | 0.3171 | 49 | 7300 | 1659 | 0.1381 | 0.981 | 0.1687 | 0.0124 | [6 empty] | 1512 | 16 | 17 | 1 | 0.38 | 75 | 36 | 미정 |  | 2021-01-22 19:35 | 1643 |  | 41 | 0 | 0 | 0 | 0 | 0 | 0.1666 | 1.093 | 0.2058 | 0.0154 | 104300 | 80 | 35 | 167 | 0.0159 | 0.0108 | 0.0276 | 0.0464 | 0.0299 | 0.009 | 0.0079 | 0.0064
2021-01-22 | B61632 | B | 6 | 16MNCR5H | 97 | 37400 | 0.0654 | 0.028 | 0.028 | 0.0705 | 1619 | 1619 | 1560 | 2801 | 15.4 |  |  | 0 | 미정 | 미정 | 미정 | 미정 | 0 | 0 | 0 | 0 | 0 | 0 | 0.0654 | 0.054 | 0.0052 | 0.2833 | 41 | 6500 | 1649 | 0.1351 | 0.9301 | 0.1585 | 0.0191 | [6 empty] | 1512 | 16 | 17 | 1 | 0.36 | 74 | 29 | 미정 |  | 2021-01-22 20:28 | 1641 |  | 51 | 0 | 0 | 0 | 0 | 0 | 0.1662 | 1.0983 | 0.207 | 0.0129 | 100900 | 76 | 59 | 201 | 0.0228 | 0.0199 | 0.0295 | 0.0485 | 0.0344 | 0.0129 | 0.007 | 0.0057
2021-01-22 | A62136 | B | 31 | STB2 | 102 | 38200 | 0.0502 | 0.1439 | 0.1439 | 0.2115 | 1624 | 1624 | 1552 | 2960 | 44.3 |  |  | 0 | 선택 | 미정 | 미정 | 미정 | 0 | 0 | 0 | 0 | 0 | 0 | 0.0502 | 0.0834 | 0.0067 | 0.0964 | 50 | 5400 | 1548 | 0.6151 | 0.2645 | 0.192 | 0.0206 | [6 empty] | 1456 | 25 | 25 | 3 | 0.21 | 57 | 26 | 미정 |  | 2021-01-22 20:41 | 1550 |  | 0 | 9 | 9 | 0 | 0 | 0 | 0.936 | 0.3576 | 0.2572 | 0.0144 |  | 80 | 23 | 138 | 0.0506 | 0.0158 | 0.0126 | 0.0381 | 0.028 | 0.0089 | 0.0053 | 0.0059
2021-01-22 | B61633 | B | 15 | 16MNCR5H | 96 | 36400 | 0.0627 | 0.0802 | 0.0802 | 0.121 | 1630 | 1630 | 1573 | 2930 | 25.2 |  |  | 0 | 미정 | 미정 | 미정 | 미정 | 0 | 0 | 0 | 0 | 0 | 0 | 0.0627 | 0.0466 | 0.006 | 0.0779 | 40 | 5500 | 1647 | 0.1519 | 0.9014 | 0.1386 | 0.0178 | [6 empty] | 1512 | 16 | 17 | 1 | 0.46 | 81 | 22 | 미정 |  | 2021-01-22 21:30 | 1644 |  | 47 | 0 | 8 | 0 | 0 | 0 | 0.163 | 1.0862 | 0.2017 | 0.0208 |  | 93 | 58 | 202 | 0.0359 | 0.0176 | 0.0236 | 0.0449 | 0.0345 | 0.0115 | 0.0081 | 0.0059
2021-01-22 | A62137 | B | 10 | STB2 | 101 | 38100 | 0.0494 | 0.0994 | 0.0994 | 0.252 | 1666 | 1666 | 1583 | 2961 | 44.9 |  |  | 0 | 미정 | 선택 | 미정 | 미정 | 0 | 0 | 0 | 0 | 0 | 0 | 0.0494 | 0.0908 | 0.0068 | 0.0116 | 41 | 4300 | 1562 | 0.8406 | 0.2864 | 0.2305 | 0.0393 | 0.121 | 52.301 | 29.157 | 6.374 | 8.205 | 1.793 | 1456 | 25 | 25 | 3 | 0.2 | 61 | 25 | 미정 |  | 2021-01-22 21:34 | 1562 |  | 0 | 0 | 0 | 0 | 0 | 0 | 0.96 | 0.3625 | 0.248 | 0.0246 |  | 79 | 34 | 157 | 0.0508 | 0.0264 | 0.0224 | 0.0454 | 0.0367 | 0.0151 | 0.0062 | 0.0061
2021-01-22 | B61634 | B | 37 | SM35C | 101 | 37600 | 0.0778 | 1.7774 | 0.1769 | 0.1856 | 1663 | 1599 | 1557 | 2985 | 42.2 |  |  | 0 | 미정 | 미정 | 미정 | 미정 | 0 | 0 | 0 | 0 | 0 | 0 | 0.0778 | 0.0935 | 0.0024 | 0.0659 | 42 | 6900 | 1645 | 0.3289 | 0.5008 | 0.1654 | 0.0103 | [6 empty] | 1501 | 13 | 21 | 1 | 0.43 | 85 | 24 | 미정 |  | 2021-01-22 22:36 | 1660 |  | 55 | 0 | 0 | 0 | 0 | 0 | 0.344 | 0.6873 | 0.1955 | 0.0108 | 146200 | 95 | 81 | 254 | 0.0306 | 0.0117 | 0.0135 | 0.0496 | 0.0389 | 0.0045 | 0.0044 | 0.0074
2021-01-22 | A62138 | B | 5 | SEAH-BQ1 | 101 | 38300 | 0.0593 | 0.1303 | 0.1303 | 0.2445 | 1630 | 1630 | 1547 | 2961 | 38.1 |  |  | 0 | 미정 | 선택 | 미정 | 미정 | 0 | 0 | 0 | 0 | 0 | 0 | 0.0593 | 0.0776 | 0.0072 | 0.2588 | 56 | 5200 | 1551 | 0.7857 | 0.3039 | 0.1955 | 0.0192 | 0.711 | 49.174 | 31.728 | 5.839 | 8.421 | 1.549 | 1455 | 30 | 30 | 3 | 0.21 | 67 | 34 | 미정 |  | 2021-01-22 22:50 | 1551 |  | 0 | 19 | 21 | 0 | 0 | 0 | 0.954 | 0.416 | 0.3087 | 0.0281 | 113500 | 83 | 30 | 161 | 0.0422 | 0.0259 | 0.0247 | 0.0381 | 0.0202 | 0.0059 | 0.0033 | 0.004
2021-01-22 | B61635 | B | 19 | SM35C | 103 | 36900 | 0.0745 | 0.0426 | 0.0426 | 0.1229 | 1609 | 1609 | 1559 | 3007 | 22.1 |  |  | 0 | 미정 | 미정 | 미정 | 미정 | 0 | 0 | 0 | 155 | 0 | 0 | 0.0745 | 0.0946 | 0.0067 | 0.269 | 42 | 6200 | 1640 | 0.2861 | 0.496 | 0.1544 | 0.0096 | [6 empty] | 1501 | 15 | 19 | 1 | 0.47 | 74 | 22 | 미정 |  | 2021-01-22 23:35 | 1638 |  | 11 | 0 | 0 | 0 | 0 | 0 | 0.3492 | 0.6739 | 0.1946 | 0.009 | 95550 | 67 | 86 | 261 | 0.0228 | 0.0096 | 0.0128 | 0.0522 | 0.0205 | 0.0045 | 0.0044 | 0.007
2021-01-22 | A62139 | B | 36 | SEAH-BQ1 | 103 | 38800 | 0.0471 | 0.179 | 0.179 | 0.2569 | 1611 | 1611 | 1538 | 3188 | 49.8 |  |  | 0 | 선택 | 미정 | 미정 | 미정 | 0 | 0 | 0 | 0 | 0 | 0 | 0.0471 | 0.0777 | 0.0064 | 0.0196 | 50 | 5200 | 1554 | 0.7911 | 0.354 | 0.3205 | 0.0202 | 0.194 | 46.783 | 33.636 | 6.255 | 7.479 | 1.39 | 1455 | 30 | 30 | 3 | 0.21 | 66 | 30 | 미정 |  | 2021-01-23 00:04 | 1554 |  | 0 | 0 | 0 | 0 | 0 | 0 | 0.955 | 0.422 | 0.3351 | 0.031 | 100700 | 73 | 29 | 154 | 0.062 | 0.0161 | 0.0267 | 0.029 | 0.0151 | 0.0037 | 0.0036 | 0.0046
2021-01-22 | B61636 | B | 6 | SM35C | 103 | 36900 | 0.0697 | 0.0312 | 0.0312 | 0.0853 | 1600 | 1600 | 1541 | 3081 | 21.1 |  |  | 0 | 미정 | 미정 | 미정 | 미정 | 0 | 0 | 0 | 152 | 0 | 0 | 0.0697 | 0.0515 | 0.0031 | 0.1947 | 41 | 6700 | 1638 | 0.2865 | 0.4832 | 0.1614 | 0.0087 | [6 empty] | 1501 | 15 | 17 | 1 | 0.46 | 72 | 24 | 미정 |  | 2021-01-23 00:50 | 1633 |  | 12 | 0 | 0 | 0 | 0 | 0 | 0.3495 | 0.671 | 0.2009 | 0.0107 | 89950 | 78 | 72 | 231 | 0.021 | 0.0081 | 0.0099 | 0.0489 | 0.044 | 0.0105 | 0.0071 | 0.0081
2021-01-22 | A62140 | B | 31 | SEAH-BQ1 | 104 | 38700 | 0.0551 | 0.1859 | 0.1859 | 0.2744 | 1586 | 1586 | 1533 | 3060 | 48.5 |  |  | 0 | 선택 | 미정 | 미정 | 미정 | 0 | 0 | 0 | 0 | 0 | 0 | 0.0551 | 0.0652 | 0.0064 | 0.1232 | 45 | 6100 | 1562 | 0.853 | 0.3088 | 0.2707 | 0.0368 | 0.171 | 45.952 | 33.561 | 6.809 | 6.748 | 1.369 | 1455 | 30 | 30 | 3 | 0.21 | 60 | 26 | 미정 |  | 2021-01-23 01:12 | 1562 |  | 0 | 14 | 0 | 0 | 0 | 0 | 0.941 | 0.4094 | 0.307 | 0.0255 | 110700 | 82 | 23 | 137 | 0.0547 | 0.0275 | 0.0233 | 0.0259 | 0.022 | 0.0082 | 0.0062 | 0.0062
2021-01-22 | B61637 | B | 15 | SM35C | 103 | 37200 | 0.0626 | 0.0903 | 0.0903 | 0.1035 | 1583 | 1583 | 1549 | 2973 | 33 |  |  | 0 | 미정 | 미정 | 미정 | 미정 | 0 | 0 | 0 | 151 | 0 | 0 | 0.0626 | 0.0386 | 0.0022 | 0.118 | 42 | 6200 | 1631 | 0.3122 | 0.5234 | 0.2021 | 0.0121 | [6 empty] | 1501 | 15 | 16 | 1 | 0.46 | 130 | 25 | 미정 |  | 2021-01-23 01:54 | 1631 |  | 11 | 0 | 0 | 0 | 0 | 0 | 0.3514 | 0.6689 | 0.1967 | 0.009 | 89800 | 73 | 76 | 239 | 0.0337 | 0.0103 | 0.0084 | 0.0424 | 0.0321 | 0.0074 | 0.0071 | 0.0062
2021-01-22 | A62141 | B | 10 | SEAH-BQ1 | 104 | 39300 | 0.0546 | 0.2189 | 0.2189 | 0.3316 | 1599 | 1599 | 1532 | 3109 | 58.2 |  |  | 0 | 선택 | 미정 | 미정 | 미정 | 0 | 0 | 0 | 0 | 0 | 0 | 0.0546 | 0.0629 | 0.0063 | 0.0744 | 42 | 4900 | 1559 | 0.8529 | 0.3533 | 0.323 | 0.032 | 0.13 | 48.903 | 33.069 | 5.661 | 8.638 | 1.478 | 1455 | 30 | 30 | 3 | 0.2 | 63 | 23 | 미정 |  | 2021-01-23 02:20 | 1559 |  | 0 | 12 | 0 | 0 | 0 | 0 | 0.968 | 0.4138 | 0.3217 | 0.0291 | 104800 | 77 | 33 | 147 | 0.0687 | 0.025 | 0.0267 | 0.0275 | 0.0161 | 0.0031 | 0.0025 | 0.0028
2021-01-22 | B61638 | B | 29 | SM35C | 103 | 37800 | 0.0518 | 0.0524 | 0.0524 | 0.083 | 1564 | 1564 | 1548 | 3083 | 18.6 |  |  | 0 | 미정 | 미정 | 미정 | 미정 | 0 | 0 | 0 | 149 | 0 | 0 | 0.0518 | 0.0252 | 0.0039 | 0.1124 | 53 | 8000 | 1638 | 0.2758 | 0.5034 | 0.1708 | 0.008 | [6 empty] | 1501 | 15 | 19 | 1 | 0.49 | 130 | 14 | 미정 |  | 2021-01-23 03:30 | 1631 |  | 10 | 0 | 0 | 0 | 0 | 0 | 0.3498 | 0.6756 | 0.201 | 0.0074 | 99700 | 70 | 41 | 181 | 0.0191 | 0.0074 | 0.0074 | 0.0378 | 0.0418 | 0.011 | 0.0087 | 0.0083
2021-01-22 | A62142 | B | 5 | SEAH-BQ1 | 103 | 40500 | 0.1505 | 0.0924 | 0.2125 | 0.2958 | 1586 | 1565 | 1530 | 3109 | 52.9 |  |  | 0 | 선택 | 미정 | 미정 | 미정 | 0 | 0 | 0 | 0 | 0 | 0 | 0.1505 | 0.2322 | 0.0072 | 0.4309 | 45 | 5800 | 1559 | 0.8757 | 0.3924 | 0.3273 | 0.0278 | 0.14 | 46.409 | 34.208 | 6.026 | 7.701 | 1.356 | 1455 | 30 | 30 | 3 | 0.21 | 70 | 30 | 미정 |  | 2021-01-23 03:26 | 1559 |  | 0 | 0 | 0 | 0 | 0 | 0 | 0.959 | 0.4224 | 0.3334 | 0.0266 | 97750 | 73 | 30 | 151 | 0.0688 | 0.0207 | 0.0235 | 0.0304 | 0.0194 | 0.0041 | 0.004 | 0.0044
2021-01-22 | A62143 | B | 36 | SEAH-BQ1 | 90 | 34400 | 0.0373 | 0.176 | 0.176 | 0.2436 | 1612 | 1612 | 1551 | 3000 | 51.8 |  |  | 0 | 선택 | 미정 | 미정 | 미정 | 0 | 0 | 0 | 0 | 0 | 0 | 0.0373 | 0.0723 | 0.0059 | 0.0114 | 42 | 4800 | 1560 | 0.8187 | 0.36 | 0.3011 | 0.0296 | 0.288 | 46.067 | 34.1 | 6.647 | 6.93 | 1.35 | 1455 | 30 | 30 | 3 | 0.2 | 63 | 26 | 미정 |  | 2021-01-23 04:38 | 1560 |  | 0 | 0 | 0 | 0 | 0 | 0 | 0.937 | 0.4088 | 0.3162 | 0.0252 | 104800 | 89 | 20 | 126 | 0.0602 | 0.0259 | 0.0227 | 0.0254 | 0.0212 | 0.0057 | 0.0051 | 0.0054
2021-01-22 | B61639 | B | 19 | SM35C | 103 | 36500 | 0.0675 | 0.1225 | 0.1225 | 0.1945 | 1566 | 1566 | 1514 | 2964 | 28.8 |  |  | 0 | 미정 | 미정 | 미정 | 미정 | 0 | 0 | 0 | 150 | 0 | 0 | 0.0675 | 0.0403 | 0.0034 | 0.1889 | 41 | 7200 | 1606 | 0.3123 | 0.4761 | 0.1767 | 0.0138 | [6 empty] | 1501 | 15 | 16 | 1 | 0.43 | 69 | 20 | 미정 |  | 2021-01-23 04:40 | 1603 |  | 0 | 0 | 0 | 0 | 0 | 0 | 0.346 | 0.6862 | 0.1983 | 0.0139 | 107600 | 74 | 31 | 150 | 0.0272 | 0.0081 | 0.0118 | 0.0476 | 0.0477 | 0.0156 | 0.0071 | 0.0064
2021-01-22 | A62144 | B | 31 | SCR420H1V | 104 | 38200 | 0.0492 | 0.0231 | 0.0231 | 0.053 | 1670 | 1670 | 1615 | 3181 | 2.9 |  |  | 0 | 미정 | 선택 | 미정 | 미정 | 0 | 0 | 0 | 0 | 0 | 0 | 0.0492 | 0.0701 | 0.0123 | 0.4448 | 44 | 6200 | 1651 | 0.1545 | 0.668 | 0.1831 | 0.0278 | [6 empty] | 1509 | 13 | 20 | 3 | 0.21 | 101 | 35 | 미정 |  | 2021-01-23 05:35 | 1662 |  | 0 | 32 | 20 | 0 | 0 | 0 | 0.209 | 0.8649 | 0.2383 | 0.0265 | 106900 | 92 | 49 | 187 | 0.004 | 0.0249 | 0.0232 | 0.0374 | 0.0581 | 0.0212 | 0.0108 | 0.0092
2021-01-22 | B61640 | B | 6 | SM35C | 104 | 36700 | 0.0757 | 0.0333 | 0.0333 | 0.1404 | 1604 | 1604 | 1516 | 2997 | 35.4 |  |  | 0 | 미정 | 미정 | 미정 | 미정 | 0 | 0 | 0 | 150 | 0 | 0 | 0.0757 | 0.0702 | 0.0044 | 0.1978 | 44 | 7300 | 1636 | 0.3222 | 0.4867 | 0.1712 | 0.0146 | [6 empty] | 1501 | 15 | 15 | 1 | 0.43 | 71 | 36 | 미정 |  | 2021-01-23 05:49 | 1628 |  | 33 | 0 | 20 | 0 | 0 | 0 | 0.356 | 0.6828 | 0.2 | 0.0088 | 85500 | 71 | 31 | 149 | 0.0392 | 0.0082 | 0.0134 | 0.0652 | 0.0525 | 0.011 | 0.0056 | 0.0088
2021-01-22 | A62145 | B | 10 | SCR420H1V | 104 | 37300 | 0.0784 | 1.0742 | 0.0312 | 0.049 | 1584 | 1600 | 1571 | 3012 | 6.2 |  |  | 0 | 미정 | 선택 | 미정 | 미정 | 0 | 0 | 0 | 0 | 0 | 0 | 0.0784 | 0.0902 | 0.0061 | 0.0702 | 50 | 7200 | 1620 | 0.1747 | 0.6481 | 0.1859 | 0.0625 | [6 empty] | 1509 | 13 | 19 | 3 | 0.2 | 82 | 23 | 미정 |  | 2021-01-23 06:39 | 1620 |  | 0 | 79 | 0 | 0 | 0 | 0 | 0.21 | 0.877 | 0.2487 | 0.0328 | 110350 | 69 | 57 | 200 | 0.0081 | 0.0372 | 0.0282 | 0.0423 | 0.0438 | 0.0116 | 0.0065 | 0.0062
2021-01-23 | B61641 | B | 15 | SM45CB | 103 | 36700 | 0.0525 | 0.0368 | 0.0368 | 0.1551 | 1616 | 1616 | 1520 | 3068 |  |  |  | 0 | 미정 | 미정 | 미정 | 미정 | 0 | 0 | 0 | 208 | 0 | 0 | 0.0525 | 0.0459 | 0.0018 | 0.053 | 45 | 6800 | 1615 | 0.3292 | 0.3265 | 0.1828 | 0.0057 | [6 empty] | 1493 | 14 | 14 | 1 | 0.43 | 65 | 10 | 미정 |  | 2021-01-23 06:54 | 1611 |  | 33 | 0 | 13 | 0 | 0 | 0 | 0.442 | 0.6909 | 0.2061 | 0.014 | 98050 | 83 | 34 | 158 | 0.0039 | 0.006 | 0.0165 | 0.046 | 0.0492 | 0.0236 | 0.0056 | 0.0053
2021-01-23 | A62146 | B | 5 | SCR420H1V | 104 | 37500 | 0.0831 | 0.048 | 0.048 | 0.0567 | 1587 | 1587 | 1535 | 3000 | 22 |  |  | 0 | 미정 | 선택 | 미정 | 미정 | 0 | 0 | 0 | 0 | 0 | 0 | 0.0831 | 0.1588 | 0.0067 | 0.2193 | 49 | 7900 | 1625 | 0.1832 | 0.7549 | 0.175 | 0.0268 | [6 empty] | 1509 | 13 | 20 | 3 | 0.21 | 81 | 41 | 미정 |  | 2021-01-23 07:37 | 1625 |  | 0 | 58 | 35 | 0 | 0 | 0 | 0.207 | 0.8503 | 0.241 | 0.0242 | 108000 | 69 | 54 | 200 | 0.0293 | 0.0159 | 0.0243 | 0.0413 | 0.0428 | 0.0123 | 0.0073 | 0.0069
2021-01-23 | B61642 | B | 29 | SM45CB | 103 | 39200 | 0.0524 | 0.0368 | 0.1707 | 0.1112 | 1579 | 1575 | 1546 | 3202 |  |  |  | 0 | 미정 | 미정 | 미정 | 미정 | 0 | 0 | 0 | 200 | 0 | 0 | 0.0524 | 0.0233 | 0.0027 | 0.1122 | 44 | 5700 | 1608 | 0.3554 | 0.3157 | 0.1427 | 0.0042 | [6 empty] | 1493 | 14 | 14 | 1 | 0.41 | 61 | 14 | 미정 |  | 2021-01-23 07:51 | 1599 |  | 51 | 0 | 17 | 0 | 0 | 0 | 0.448 | 0.6951 | 0.205 | 0.021 | 99650 | 69 | 44 | 167 | 0.0052 | 0.0051 | 0.0188 | 0.0428 | 0.0285 | 0.0085 | 0.0084 | 0.0069
2021-01-23 | A62147 | B | 36 | SCR420H1V | 104 | 38400 | 0.0485 | 0.0841 | 0.0747 | 0.0794 | 1569 | 1607 | 1564 | 3104 | 39 |  |  | 0 | 미정 | 선택 | 미정 | 미정 | 0 | 0 | 0 | 0 | 0 | 0 | 0.0485 | 0.0614 | 0.0069 | 0.1285 | 49 | 7100 | 1632 | 0.2 | 0.7641 | 0.2047 | 0.0286 | [6 empty] | 1509 | 13 | 23 | 3 | 0.19 | 82 | 39 | 미정 |  | 2021-01-23 08:36 | 1632 |  | 0 | 39 | 10 | 0 | 0 | 0 | 0.218 | 0.8775 | 0.2508 | 0.0277 | 100600 | 64 | 49 | 195 | 0.0551 | 0.0284 | 0.0248 | 0.0366 | 0.041 | 0.0094 | 0.0045 | 0.0047
2021-01-23 | B61643 | B | 19 | SM45CB | 103 | 38300 | 0.0411 | 0.0637 | 0.0637 | 0.1162 | 1579 | 1579 | 1537 | 3095 |  |  |  | 0 | 미정 | 미정 | 미정 | 미정 | 0 | 0 | 0 | 203 | 0 | 0 | 0.0411 | 0.0381 | 0.0037 | 0.0031 | 43 | 5800 | 1613 | 0.3836 | 0.3219 | 0.1353 | 0.0038 | [6 empty] | 1493 | 14 | 14 | 1 | 0.42 | 66 | 23 | 미정 |  | 2021-01-23 08:59 | 1601 |  | 42 | 0 | 0 | 0 | 0 | 0 | 0.4537 | 0.694 | 0.2174 | 0.0193 | 100750 | 70 | 38 | 153 | 0.0031 | 0.005 | 0.0173 | 0.0449 | 0.0378 | 0.0091 | 0.0089 | 0.0073
2021-01-23 | A62148 | B | 31 | SCR420HC | 104 | 38500 | 0.0576 | 0.0708 | 0.0708 | 0.0734 | 1571 | 1571 | 1542 | 3044 | 37.2 |  |  | 0 | 미정 | 선택 | 미정 | 미정 | 0 | 0 | 0 | 0 | 0 | 0 | 0.0576 | 0.0848 | 0.0063 | 0.1629 | 46 | 7000 | 1613 | 0.1801 | 0.7409 | 0.1991 | 0.0409 | [6 empty] | 1511 | 16 | 19 | 3 | 0.2 | 81 | 42 | 미정 |  | 2021-01-23 09:49 | 1613 |  | 0 | 37 | 7 | 0 | 0 | 0 | 0.195 | 0.8292 | 0.2514 | 0.0286 | 102100 | 64 | 43 | 169 | 0.0502 | 0.0268 | 0.0262 | 0.0391 | 0.0373 | 0.0104 | 0.0053 | 0.01
2021-01-23 | B61644 | B | 6 | SM45C | 104 | 38000 | 0.0468 | 0.0447 | 0.0447 | 0.0604 | 1579 | 1579 | 1559 | 3140 |  |  |  | 0 | 미정 | 미정 | 미정 | 미정 | 0 | 0 | 0 | 205 | 0 | 0 | 0.0468 | 0.0248 | 0.0091 | 0.942 | 46 | 6000 | 1634 | 0.3423 | 0.3157 | 0.0994 | 0.0031 | [6 empty] | 1493 | 15 | 15 | 1 | 0.42 | 68 | 32 | 미정 |  | 2021-01-23 09:56 | 1613 |  | 45 | 0 | 10 | 0 | 0 | 0 | 0.433 | 0.7155 | 0.2356 | 0.0132 | 99450 | 72 | 29 | 150 | 0.0051 | 0.0051 | 0.0193 | 0.0472 | 0.0401 | 0.0165 | 0.0181 | 0.0164
2021-01-23 | A62149 | B | 10 | SCR420HC | 103 | 37400 | 0.0605 | 0.1199 | 0.1199 | 0.1378 | 1603 | 1603 | 1553 | 2974 | 50.4 |  |  | 0 | 미정 | 선택 | 미정 | 미정 | 0 | 0 | 0 | 0 | 0 | 0 | 0.0605 | 0.1207 | 0.0049 | 0.0008 | 40 | 6400 | 1612 | 0.1781 | 0.7462 | 0.1786 | 0.0458 | [6 empty] | 1511 | 18 | 26 | 3 | 0.19 | 67 | 36 | 미정 |  | 2021-01-23 10:46 | 1612 |  | 0 | 33 | 10 | 0 | 0 | 0 | 0.193 | 0.8173 | 0.2421 | 0.034 | 107000 | 66 | 38 | 157 | 0.0678 | 0.0362 | 0.0285 | 0.0441 | 0.0386 | 0.0148 | 0.0097 | 0.0106
2021-01-23 | B61645 | B | 15 | SM45C | 104 | 37000 | 0.0551 | 0.0362 | 0.0362 | 0.174 | 1600 | 1600 | 1544 | 3034 |  |  |  | 0 | 미정 | 미정 | 미정 | 미정 | 0 | 0 | 0 | 204 | 0 | 0 | 0.0551 | 0.0425 | 0.003 | 0.003 | 42 | 6200 | 1624 | 0.348 | 0.3199 | 0.1551 | 0.0041 | [6 empty] | 1493 | 15 | 16 | 1 | 0.42 | 62 | 28 | 미정 |  | 2021-01-23 10:53 | 1612 |  | 46 | 0 | 0 | 0 | 0 | 0 | 0.4496 | 0.7171 | 0.2426 | 0.015 | 100150 | 77 | 33 | 157 | 0.0034 | 0.0056 | 0.015 | 0.0477 | 0.0471 | 0.0078 | 0.007 | 0.0129
2021-01-23 | A62150 | B | 5 | SCR420HC | 106 | 38900 | 0.0826 | 0.1485 | 0.1079 | 0.1035 | 1574 | 1597 | 1547 | 3007 | 40.5 |  |  | 0 | 미정 | 선택 | 미정 | 미정 | 0 | 0 | 0 | 0 | 0 | 0 | 0.0826 | 0.1074 | 0.0075 | 0.3324 | 42 | 6600 | 1626 | 0.1844 | 0.7406 | 0.1772 | 0.0288 | [6 empty] | 1511 | 16 | 18 | 3 | 0 | 74 | 41 | 미정 |  | 2021-01-23 11:48 | 1626 |  | 0 | 0 | 11 | 0 | 0 | 0 | 0.193 | 0.8475 | 0.25 | 0.029 | 106250 | 70 | 33 | 149 | 0.054 | 0.0295 | 0.0258 | 0.0388 | 0.0441 | 0.0083 | 0.0043 | 0.0095
2021-01-23 | B61646 | B | 29 | SM45C | 104 | 37500 | 0.0859 | 0.2057 | 0.2057 | 0.2223 | 1572 | 1572 | 1546 | 3182 |  |  |  | 0 | 미정 | 미정 | 미정 | 미정 | 0 | 0 | 0 | 200 | 0 | 0 | 0.0859 | 0.0467 | 0.0045 | 0.3342 | 42 | 6000 | 1621 | 0.4378 | 0.3153 | 0.1475 | 0.0039 | [6 empty] | 1493 | 15 | 18 | 1 | 0.44 | 66 | 25 | 미정 |  | 2021-01-23 11:50 | 1612 |  | 23 | 0 | 0 | 0 | 0 | 0 | 0.442 | 0.7176 | 0.2363 | 0.0172 | 99700 | 77 | 48 | 182 | 0.0028 | 0.0048 | 0.0167 | 0.0568 | 0.0449 | 0.0092 | 0.0079 | 0.0129
2021-01-23 | B61647 | B | 19 | SM45C | 103 | 36300 |  | 0.0903 | 0.0903 | 0.1981 | 1604 | 1604 | 1527 | 2974 |  |  |  | 0 | 미정 | 미정 | 미정 | 미정 | 0 | 0 | 0 | 206 | 0 | 0 |  |  |  |  | 48 | 7100 | 1629 | 0.3865 | 0.3028 | 0.1323 | 0.0034 | [6 empty] | 1493 | 15 | 16 | 1 | 0.41 | 71 | 30 | 미정 |  | 2021-01-23 12:50 | 1618 |  | 81 | 0 | 37 | 0 | 0 | 0 | 0.443 | 0.7139 | 0.2226 | 0.0148 | 100000 | 78 | 52 | 199 | 0.0061 | 0.0049 | 0.0173 |  | 0.0599 | 0.0168 | 0.0115 | 0.0155
2021-01-23 | A62151 | B | 36 | SCR420HC | 105 | 37900 | 0.0808 | 0.1171 | 0.1171 | 0.1216 | 1609 | 1609 | 1562 | 2988 | 50.4 |  |  | 0 | 미정 | 선택 | 미정 | 미정 | 0 | 0 | 0 | 0 | 0 | 0 | 0.0808 | 0.1005 | 0.0092 | 0.2171 | 42 | 5900 | 1612 | 0.1894 | 0.7512 | 0.1949 | 0.0514 | [6 empty] | 1511 | 16 | 21 | 3 | 0.2 | 66 | 30 | 미정 |  | 2021-01-23 12:45 | 1612 |  | 0 | 40 | 14 | 0 | 0 | 0 | 0.195 | 0.8384 | 0.2564 | 0.0303 | 107600 | 84 | 42 | 164 | 0.0669 | 0.0378 | 0.0273 | 0.0359 | 0.0345 | 0.0114 | 0.0059 | 0.0086
2021-01-23 | A62152 | B | 31 | AE1055LS | 105 | 38600 | 0.1033 | 0.1432 | 0.1244 | 0.1451 | 1571 | 1605 | 1555 | 3137 | 46.5 |  |  | 0 | 미정 | 미정 | 미정 | 미정 | 0 | 0 | 0 | 0 | 0 | 0 | 0.1033 | 0.1359 | 0.007 | 0.0317 | 45 | 6400 | 1619 | 0.4308 | 0.6218 | 0.1487 | 0.0287 | [6 empty] | 1484 | 25 | 25 | 3 | 0.19 | 82 | 35 | 미정 |  | 2021-01-23 13:51 | 1612 |  | 0 | 23 | 31 | 0 | 0 | 0 | 0.547 | 0.7819 | 0.2344 | 0.0313 | 106250 | 95 | 50 | 193 | 0.0477 | 0.0268 | 0.0261 | 0.041 | 0.0364 | 0.0124 | 0.0051 | 0.004
2021-01-23 | B61648 | B | 6 | SM45C | 97 | 36200 | 0.0462 | 0.0383 | 0.0918 | 0.1306 | 1610 | 1560 | 1536 | 3112 |  |  |  | 0 | 미정 | 미정 | 미정 | 미정 | 0 | 0 | 0 | 200 | 0 | 0 | 0.0462 | 0.0591 | 0.0035 | 0.0032 | 47 | 7000 | 1624 | 0.3602 | 0.3096 | 0.1431 | 0.004 | [6 empty] | 1493 | 15 | 16 | 1 | 0.4 | 59 | 24 | 미정 |  | 2021-01-23 13:52 | 1607 |  | 22 | 0 | 0 | 0 | 0 | 0 | 0.4331 | 0.713 | 0.2248 | 0.0145 | 104950 | 81 | 50 | 202 | 0.0028 | 0.0056 | 0.0139 | 0.0512 | 0.0481 | 0.0275 | 0.008 | 0.0152
2021-01-23 | A62153 | B | 10 | AE1055LS | 106 | 37200 | 0.0478 | 0.0591 | 0.0591 | 0.1323 | 1601 | 1601 | 1523 | 2914 | 42.6 |  |  | 0 | 미정 | 미정 | 미정 | 미정 | 0 | 0 | 0 | 0 | 0 | 0 | 0.0478 | 0.0577 | 0.0066 | 0.1031 | 40 | 6200 | 1600 | 0.4397 | 0.6724 | 0.1712 | 0.0341 | [6 empty] | 1484 | 25 | 25 | 3 | 0.19 | 68 | 29 | 미정 |  | 2021-01-23 14:49 | 1585 |  | 0 | 19 | 15 | 0 | 0 | 0 | 0.546 | 0.7754 | 0.2381 | 0.0301 | 108650 | 72 | 49 | 192 | 0.0442 | 0.0253 | 0.027 | 0.0367 | 0.0304 | 0.0079 | 0.0036 | 0.0025
2021-01-23 | B61649 | B | 15 | SM45C | 103 | 37800 | 0.0947 | 0.0876 | 0.0876 | 0.1048 | 1618 | 1618 | 1550 | 2979 |  |  |  | 0 | 미정 | 미정 | 미정 | 미정 | 0 | 0 | 0 | 199 | 0 | 0 | 0.0947 | 0.0952 | 0.0061 | 0.0057 | 41 | 5500 | 1634 | 0.3041 | 0.5458 | 0.1713 | 0.0038 | [6 empty] | 1493 | 15 | 16 | 1 | 0.52 | 63 | 24 | 미정 |  | 2021-01-23 15:00 | 1613 |  | 0 | 0 | 0 | 0 | 0 | 0 | 0.4405 | 0.706 | 0.227 | 0.0047 | 94000 | 90 | 50 | 200 | 0.0027 | 0.0045 | 0.0147 | 0.0618 | 0.0784 | 0.0337 | 0.0154 | 0.0162
2021-01-23 | A62154 | B | 5 | AE1055LS | 106 | 38100 | 0.0475 | 0.1033 | 0.1033 | 0.1305 | 1607 | 1607 | 1555 | 2935 | 36.9 |  |  | 0 | 미정 | 미정 | 미정 | 미정 | 0 | 0 | 0 | 0 | 0 | 0 | 0.0475 | 0.0752 | 0.0079 | 0.0016 | 41 | 5000 | 1603 | 0.47 | 0.6643 | 0.1853 | 0.0386 | [6 empty] | 1484 | 25 | 25 | 3 | 0.19 | 76 | 38 | 미정 |  | 2021-01-23 15:50 | 1593 |  | 0 | 11 | 12 | 0 | 0 | 0 | 0.544 | 0.7836 | 0.233 | 0.0308 | 103450 | 69 | 50 | 198 | 0.0404 | 0.0285 | 0.0261 | 0.04 | 0.0231 | 0.0061 | 0.002 | 0.0023
2021-01-23 | B61650 | B | 29 | ATA105M2 | 105 | 38600 | 0.0766 | 0.0676 | 0.0676 | 0.0866 | 1598 | 1598 | 1534 | 3025 | 25.1 |  |  | 0 | 미정 | 미정 | 미정 | 미정 | 0 | 0 | 0 | 0 | 0 | 0 | 0.0766 | 0.0844 | 0.0507 | 0.1886 | 52 | 8900 | 1684 | 0.149 | 0.8039 | 0.146 | 0.0122 | [6 empty] | 1513 | 15 | 21 | 1 | 0.44 | 85 | 22 | 미정 |  | 2021-01-23 16:13 | 1673 |  | 0 | 0 | 0 | 0 | 0 | 0 | 0.184 | 0.9019 | 0.2014 | 0.015 | 96000 | 88 | 63 | 239 | 0.0399 | 0.0111 | 0.0289 | 0.0537 | 0.0481 | 0.0101 | 0.0068 | 0.0055
2021-01-23 | A62155 | B | 36 | AE1055LS | 103 | 37500 |  | 0.1739 | 0.1739 | 0.2158 | 1606 | 1606 | 1523 | 2771 | 59.3 |  |  | 0 | 미정 | 선택 | 미정 | 미정 | 0 | 0 | 0 | 0 | 0 | 0 |  |  |  |  | 51 | 5900 | 1601 | 0.4866 | 0.6894 | 0.2066 | 0.0274 | [6 empty] | 1484 | 25 | 25 | 3 | 0.19 | 71 | 38 | 미정 |  | 2021-01-23 16:57 | 1594 |  | 0 | 14 | 0 | 0 | 0 | 0 | 0.5388 | 0.7918 | 0.2361 | 0.0318 | 103300 | 66 | 36 | 186 | 0.0639 | 0.0283 | 0.0277 |  | 0.0312 | 0.002 | 0.0018 | 0.0021
2021-01-23 | B61651 | B | 19 | ATA105M2 | 106 | 40700 | 0.0593 | 0.0358 | 0.0579 | 0.0692 | 1588 | 1567 | 1543 | 3082 | 25.8 |  |  | 0 | 미정 | 미정 | 미정 | 미정 | 0 | 0 | 0 | 0 | 0 | 0 | 0.0593 | 0.0723 | 0.008 | 0.0389 | 43 | 7500 | 1662 | 0.1388 | 0.7923 | 0.143 | 0.0223 | [6 empty] | 1513 | 15 | 16 | 1 | 0.46 | 74 | 32 | 미정 |  | 2021-01-23 17:30 | 1656 |  | 11 | 0 | 18 | 0 | 0 | 0 | 0.183 | 0.9197 | 0.2092 | 0.0198 | 102650 | 69 | 40 | 185 | 0.0384 | 0.0114 | 0.0258 | 0.0532 | 0.0461 | 0.0167 | 0.006 | 0.005
2021-01-23 | A62156 | B | 31 | AE1055LS | 104 | 37600 | 0.0416 | 0.0856 | 0.0856 | 0.1629 | 1600 | 1600 | 1523 | 2840 | 41.2 |  |  | 0 | 미정 | 선택 | 미정 | 미정 | 0 | 0 | 0 | 0 | 0 | 0 | 0.0416 | 0.0623 | 0.0056 | 0.1488 | 51 | 7000 | 1599 | 0.4583 | 0.6416 | 0.1826 | 0.0432 | [6 empty] | 1484 | 25 | 25 | 3 | 0.2 | 69 | 38 | 미정 |  | 2021-01-23 18:04 | 1583 |  | 0 | 0 | 14 | 0 | 0 | 0 | 0.535 | 0.7805 | 0.2313 | 0.0309 |  | 75 | 34 | 175 | 0.0421 | 0.0239 | 0.029 | 0.0459 | 0.0394 | 0.0123 | 0.0018 | 0.0025
2021-01-23 | B61652 | B | 6 | ATA105M2 | 104 | 38900 | 0.0668 | 0.0376 | 0.0376 | 0.0757 | 1591 | 1591 | 1554 | 2905 | 26.3 |  |  | 0 | 미정 | 미정 | 미정 | 미정 | 0 | 0 | 0 | 0 | 0 | 0 | 0.0668 | 0.0557 | 0.005 | 0.1847 | 43 | 6500 | 1642 | 0.1452 | 0.7965 | 0.1565 | 0.0176 | [6 empty] | 1513 | 15 | 19 | 1 | 0.43 | 67 | 23 | 미정 |  | 2021-01-23 18:29 | 1644 |  | 20 | 0 | 0 | 0 | 0 | 0 | 0.1838 | 0.9139 | 0.2144 | 0.0218 | 101350 | 76 | 54 | 199 | 0.0399 | 0.0129 | 0.0269 | 0.0525 | 0.0346 | 0.0079 | 0.0046 | 0.0041
2021-01-23 | A62157 | B | 10 | AE1055LS | 104 | 38800 | 0.0563 | 0.0739 | 0.0739 | 0.0951 | 1585 | 1585 | 1522 | 2990 | 28.6 |  |  | 0 | 미정 | 선택 | 미정 | 미정 | 0 | 0 | 0 | 0 | 0 | 0 | 0.0563 | 0.1076 | 0.0075 | 0.0011 | 51 | 7100 | 1582 | 0.5256 | 0.7732 | 0.2114 | 0.0306 | [6 empty] | 1484 | 25 | 25 | 3 | 0.2 | 61 | 31 | 미정 |  | 2021-01-23 19:18 | 1586 |  | 0 | 23 | 0 | 0 | 0 | 0 | 0.546 | 0.7811 | 0.2296 | 0.0292 | 106000 | 69 | 36 | 168 | 0.0307 | 0.0254 | 0.0257 | 0.0595 | 0.0558 | 0.0198 | 0.0041 | 0.0035
2021-01-23 | B61653 | B | 15 | ATA105M2 | 104 | 37700 | 0.1515 | 0.0353 | 0.0353 | 0.0815 | 1651 | 1651 | 1567 | 2968 | 30.7 |  |  | 0 | 미정 | 미정 | 미정 | 미정 | 0 | 0 | 0 | 0 | 0 | 0 | 0.1515 | 0.1415 | 0.0092 | 0.117 | 41 | 6500 | 1667 | 0.1542 | 0.7877 | 0.1414 | 0.0181 | [6 empty] | 1513 | 15 | 16 | 1 | 0.43 | 74 | 29 | 미정 |  | 2021-01-23 19:31 | 1649 |  | 23 | 0 | 0 | 0 | 0 | 0 | 0.1807 | 0.9181 | 0.2116 | 0.0262 |  | 77 | 53 | 202 | 0.0456 | 0.0165 | 0.0255 | 0.0621 | 0.036 | 0.006 | 0.0043 | 0.0042
2021-01-23 | A62158 | B | 5 | AE1055LS | 91 | 40400 | 0.0401 | 0.1542 | 0.0553 | 0.0952 | 1550 | 1602 | 1562 | 3135 | 41.8 |  |  | 0 | 미정 | 선택 | 미정 | 미정 | 0 | 0 | 0 | 0 | 0 | 0 | 0.0401 | 0.0518 | 0.0018 | 0.0101 | 42 | 4600 | 1585 | 0.4128 | 0.6761 | 0.201 | 0.0215 | [6 empty] | 1484 | 25 | 25 | 3 | 0.19 | 70 | 33 | 미정 |  | 2021-01-23 20:19 | 1590 |  | 0 | 15 | 0 | 0 | 0 | 0 | 0.545 | 0.782 | 0.2291 | 0.0304 | 109050 | 73 | 41 | 165 | 0.0435 | 0.0244 | 0.0266 | 0.0353 | 0.0267 | 0.0023 | 0.0012 | 0.0015
2021-01-23 | B61654 | B | 29 | ATA105M2 | 104 | 37900 | 0.0993 | 0.0357 | 0.0357 | 0.0795 | 1647 | 1647 | 1559 | 2927 | 30.8 |  |  | 0 | 미정 | 미정 | 미정 | 미정 | 0 | 0 | 0 | 0 | 0 | 0 | 0.0993 | 0.0986 | 0.0029 | 0.0172 | 42 | 6500 | 1659 | 0.147 | 0.8087 | 0.1447 | 0.0275 | [6 empty] | 1513 | 15 | 16 | 1 | 0.49 | 74 | 34 | 미정 |  | 2021-01-23 20:32 | 1656 |  | 21 | 0 | 0 | 0 | 0 | 0 | 0.1829 | 0.9219 | 0.1994 | 0.0217 | 96500 | 73 | 39 | 196 | 0.0473 | 0.0228 | 0.0264 | 0.0631 | 0.0491 | 0.0186 | 0.006 | 0.0049
2021-01-23 | A62159 | B | 36 | AE1055LS | 101 | 38400 | 0.0448 | 0.0351 | 0.0351 | 0.1809 | 1644 | 1644 | 1549 | 2899 | 56.3 |  |  | 0 | 미정 | 선택 | 미정 | 미정 | 0 | 0 | 0 | 0 | 0 | 0 | 0.0448 | 0.0979 | 0.0032 | 0.4018 | 43 | 5000 | 1591 | 0.4691 | 0.6647 | 0.1895 | 0.0494 | [6 empty] | 1484 | 25 | 25 | 3 | 0.19 | 67 | 32 | 미정 |  | 2021-01-23 21:16 | 1591 |  | 0 | 0 | 10 | 0 | 0 | 0 | 0.555 | 0.7846 | 0.2345 | 0.0342 | 103300 | 69 | 43 | 164 | 0.0599 | 0.0242 | 0.0295 | 0.0476 | 0.0323 | 0.0111 | 0.0016 | 0.0026
2021-01-23 | B61655 | B | 19 | ATA105M2 | 104 | 41900 | 0.081 | 0.0309 | 0.0385 | 0.0747 | 1563 | 1578 | 1558 | 2942 | 28.1 |  |  | 0 | 미정 | 미정 | 미정 | 미정 | 0 | 0 | 0 | 0 | 0 | 0 | 0.081 | 0.0488 | 0.0029 | 0.1049 | 39 | 6100 | 1649 | 0.1581 | 0.813 | 0.144 | 0.0267 | [6 empty] | 1513 | 15 | 17 | 1 | 0.41 | 81 | 32 | 미정 |  | 2021-01-23 21:37 | 1646 |  | 41 | 0 | 0 | 0 | 0 | 0 | 0.1879 | 0.932 | 0.1892 | 0.0257 |  | 69 | 44 | 198 | 0.0416 | 0.0203 | 0.028 | 0.0513 | 0.0435 | 0.0097 | 0.0052 | 0.0049
2021-01-23 | A62160 | B | 31 | AE1055LS | 95 | 36600 |  | 0.0683 | 0.0683 | 0.1276 | 1623 | 1623 | 1546 | 2801 | 33 |  |  | 0 | 미정 | 선택 | 미정 | 미정 | 0 | 0 | 0 | 0 | 0 | 0 |  |  |  |  | 44 | 4800 | 1597 | 0.4537 | 0.6348 | 0.1764 | 0.0188 | [6 empty] | 1484 | 25 | 25 | 3 | 0.19 | 69 | 38 | 미정 |  | 2021-01-23 22:21 | 1597 |  | 0 | 23 | 10 | 0 | 0 | 0 | 0.547 | 0.7699 | 0.2274 | 0.0267 | 107050 | 73 | 40 | 166 | 0.0342 | 0.0194 | 0.026 |  | 0.02 | 0.0019 | 0.0015 | 0.0025
2021-01-23 | B61656 | B | 6 | ATA105M2 | 104 | 36800 | 0.0586 | 0.0505 | 0.0505 | 0.0782 | 1583 | 1583 | 1523 | 2901 | 32.1 |  |  | 0 | 미정 | 미정 | 미정 | 미정 | 0 | 0 | 0 | 0 | 0 | 0 | 0.0586 | 0.0596 | 0.0027 | 0.1077 | 45 | 7800 | 1648 | 0.1182 | 0.7499 | 0.1122 | 0.0151 | [6 empty] | 1513 | 15 | 19 | 1 | 0.45 | 66 | 29 | 미정 |  | 2021-01-23 22:56 | 1642 |  | 13 | 0 | 11 | 0 | 0 | 0 | 0.1765 | 0.9272 | 0.1939 | 0.0203 |  | 65 | 43 | 183 | 0.05 | 0.01 | 0.0256 | 0.0471 | 0.0644 | 0.0173 | 0.005 | 0.0048
2021-01-23 | A62161 | B | 10 | AE1055LS | 103 | 37900 | 0.0528 | 0.0933 | 0.0933 | 0.1364 | 1599 | 1599 | 1540 | 3028 | 52.7 |  |  | 0 | 미정 | 선택 | 미정 | 미정 | 0 | 0 | 0 | 0 | 0 | 0 | 0.0528 | 0.0877 | 0.0048 | 0.3345 | 45 | 5600 | 1594 | 0.3877 | 0.6107 | 0.1712 | 0.0237 | [6 empty] | 1484 | 25 | 25 | 3 | 0.19 | 73 | 36 | 미정 |  | 2021-01-23 23:27 | 1594 |  | 0 | 12 | 0 | 0 | 0 | 0 | 0.5678 | 0.7767 | 0.2302 | 0.033 | 108100 | 70 | 39 | 163 | 0.0551 | 0.0214 | 0.028 | 0.0424 | 0.0347 | 0.0039 | 0.0016 | 0.0023
2021-01-23 | B61657 | B | 15 | ATA105M2 | 104 | 37400 | 0.0614 | 0.0381 | 0.0381 | 0.0697 | 1581 | 1581 | 1549 | 3029 | 26.6 |  |  | 0 | 미정 | 미정 | 미정 | 미정 | 0 | 0 | 0 | 107 | 0 | 0 | 0.0614 | 0.059 | 0.0031 | 0.1779 | 40 | 6600 | 1647 | 0.1158 | 0.7462 | 0.1263 | 0.0072 | [6 empty] | 1513 | 15 | 16 | 1 | 0.52 | 71 | 30 | 미정 |  | 2021-01-23 23:52 | 1638 |  | 32 | 0 | 0 | 0 | 0 | 0 | 0.1853 | 0.9286 | 0.1991 | 0.0163 | 116250 | 83 | 51 | 189 | 0.041 | 0.0094 | 0.0258 | 0.0496 | 0.0466 | 0.0063 | 0.0064 | 0.0054
2021-01-23 | A62162 | B | 5 | AE1055LS | 104 | 37900 | 0.0592 |  |  | 0.1629 |  | 1620 | 1549 | 3156 | 45.5 |  |  | 0 | 미정 | 선택 | 미정 | 미정 | 0 | 0 | 0 | 0 | 0 | 0 | 0.0592 | 0.0705 | 0.0033 | 0.1179 | 51 | 3800 | 1583 | 0.4331 | 0.6473 | 0.1676 | 0.0248 | [6 empty] | 1484 | 25 | 25 | 3 | 0.19 | 67 | 34 | 미정 |  | 2021-01-24 00:36 | 1583 |  | 0 | 0 | 10 | 0 | 0 | 0 | 0.5635 | 0.7765 | 0.2352 | 0.0298 |  | 76 | 36 | 160 | 0.0459 | 0.0217 | 0.0271 | 0.0393 | 0.0301 | 0.0055 | 0.0034 | 0.0031
2021-01-23 | B61658 | B | 29 | 38MNSIVS5 | 104 | 37000 | 0.0632 | 0.0333 | 0.0333 | 0.0599 | 1596 | 1596 | 1537 | 3034 |  |  |  | 0 | 미정 | 미정 | 미정 | 미정 | 0 | 0 | 0 | 501 | 0 | 0 | 0.0632 | 0.0568 | 0.0024 | 0.2194 | 62 | 9300 | 1662 | 0.2853 | 1.0722 | 0.777 | 0.0126 | [6 empty] | 1491 | 25 | 26 | 1 | 0.53 | 93 | 44 | 미정 |  | 2021-01-24 01:29 | 1666 |  | 80 | 0 | 14 | 0 | 0 | 0 | 0.371 | 1.2934 | 0.8572 | 0.0304 |  | 75 | 22 | 167 | 0.0048 | 0.0149 | 0.0276 | 0.0416 | 0.0193 | 0.0073 | 0.0069 | 0.0573
2021-01-23 | A62163 | B | 36 | AE1055LS | 104 | 37600 | 0.1632 |  |  | 0.1594 |  | 1620 | 1613 | 3148 | 82.9 |  |  | 0 | 미정 | 선택 | 미정 | 미정 | 0 | 0 | 0 | 0 | 0 | 0 | 0.1632 | 0.1036 | 0.0077 | 0.2224 | 55 | 3000 | 1589 | 0.4696 | 0.6377 | 0.1745 | 0.0191 | [6 empty] | 1484 | 25 | 25 | 3 | 0.19 | 70 | 34 | 미정 |  | 2021-01-24 01:37 | 1589 |  | 0 | 13 | 23 | 0 | 0 | 0 | 0.555 | 0.7849 | 0.2352 | 0.0295 | 105400 | 70 | 41 | 174 | 0.0902 | 0.0166 | 0.0249 | 0.0466 | 0.0493 | 0.0041 | 0.0029 | 0.0049
2021-01-23 | B61659 | B | 19 | 38MNSIVS5 | 104 | 39600 | 0.0446 | 0.087 | 0.087 | 0.0744 | 1549 | 1549 | 1560 | 3190 |  |  |  | 0 | 미정 | 미정 | 미정 | 미정 | 0 | 0 | 0 | 507 | 0 | 0 | 0.0446 | 0.0478 | 0.0039 | 0.1381 | 43 | 7600 | 1646 | 0.3188 | 1.1081 | 0.7864 | 0.0096 | [6 empty] | 1491 | 25 | 26 | 1 | 0.47 | 73 | 33 | 미정 |  | 2021-01-24 02:16 | 1654 |  | 90 | 0 | 8 | 0 | 0 | 0 | 0.37 | 1.2935 | 0.8742 | 0.0306 | 106700 | 69 | 36 | 185 | 0.007 | 0.0111 | 0.0265 | 0.032 | 0.0344 | 0.0129 | 0.0126 | 0.0557
2021-01-23 | A62164 | B | 31 | AE1055LS | 101 | 36700 | 0.078 |  |  | 0.1507 |  | 1620 | 1584 | 3032 | 63.2 |  |  | 0 | 미정 | 선택 | 미정 | 미정 | 0 | 0 | 0 | 0 | 0 | 0 | 0.078 | 0.0764 | 0.0032 | 0.3393 | 51 | 3500 | 1580 | 0.4725 | 0.6524 | 0.1577 | 0.0345 | [6 empty] | 1484 | 25 | 25 | 3 | 0.19 | 60 | 29 | 미정 |  | 2021-01-24 02:37 | 1580 |  | 0 | 22 | 10 | 0 | 0 | 0 | 0.5501 | 0.7758 | 0.232 | 0.0268 | 109700 | 74 | 39 | 170 | 0.0651 | 0.0272 | 0.0237 | 0.0544 | 0.0467 | 0.018 | 0.0055 | 0.0051
2021-01-23 | B61660 | B | 6 | 38MNSIVS5 | 104 | 38500 | 0.0679 | 0.0486 | 0.0486 | 0.1001 | 1573 | 1573 | 1553 | 2897 |  |  |  | 0 | 미정 | 미정 | 미정 | 미정 | 0 | 0 | 0 | 502 | 0 | 0 | 0.0679 | 0.086 | 0.0032 | 0.0369 | 44 | 7600 | 1676 | 0.2881 | 1.1714 | 0.7617 | 0.0074 | [6 empty] | 1491 | 25 | 26 | 1 | 0.53 | 83 | 38 | 미정 |  | 2021-01-24 03:13 | 1669 |  | 73 | 0 | 8 | 0 | 0 | 0 | 0.364 | 1.2847 | 0.8666 | 0.0272 |  | 80 | 38 | 186 | 0.006 | 0.0078 | 0.0243 | 0.0344 | 0.034 | 0.0161 | 0.0163 | 0.051
2021-01-23 | A62165 | B | 10 | AE1055LS | 101 | 36600 | 0.0486 |  |  | 0.1473 |  | 1620 | 1568 | 3051 | 65.8 |  |  | 0 | 미정 | 선택 | 미정 | 미정 | 0 | 0 | 0 | 0 | 0 | 0 | 0.0486 | 0.0851 | 0.0023 | 0.001 | 47 | 3900 | 1585 | 0.4949 | 0.6522 | 0.178 | 0.022 | [6 empty] | 1484 | 25 | 25 | 3 | 0.19 | 66 | 31 | 미정 |  | 2021-01-24 03:38 | 1585 |  | 0 | 8 | 0 | 0 | 0 | 0 | 0.549 | 0.7734 | 0.2315 | 0.0314 | 102500 | 66 | 43 | 173 | 0.0725 | 0.0208 | 0.0269 | 0.0365 | 0.0422 | 0.0062 | 0.0037 | 0.0038
2021-01-23 | B61661 | B | 15 | 38MNSIVS5 | 104 | 38500 | 0.0793 | 0.0337 | 0.0337 | 0.0761 | 1578 | 1578 | 1547 | 3086 |  |  |  | 0 | 미정 | 선택 | 미정 | 미정 | 0 | 0 | 0 | 501 | 0 | 0 | 0.0793 | 0.1061 | 0.0029 | 0.1255 | 52 | 7800 | 1656 | 0.3235 | 1.1254 | 0.7966 | 0.0081 | [6 empty] | 1491 | 25 | 26 | 1 | 0.48 | 73 | 34 | 미정 |  | 2021-01-24 04:21 | 1641 |  | 95 | 0 | 10 | 0 | 0 | 0 | 0.374 | 1.318 | 0.8666 | 0.0229 |  | 65 | 41 | 199 | 0.0039 | 0.0083 | 0.0209 | 0.0445 | 0.0423 | 0.0176 | 0.0167 | 0.0473
2021-01-23 | A62166 | B | 5 | AE1055LS | 105 | 37900 | 0.0376 | 0.9808 | 0.068 | 0.1171 | 1599 | 1596 | 1533 | 3094 | 44.2 |  |  | 0 | 미정 | 선택 | 미정 | 미정 | 0 | 0 | 0 | 0 | 0 | 0 | 0.0376 | 0.0648 | 0.0033 | 0.1821 | 56 | 4500 | 1573 | 0.4876 | 0.6503 | 0.1748 | 0.0201 | [6 empty] | 1484 | 25 | 25 | 3 | 0.2 | 62 | 32 | 미정 |  | 2021-01-24 04:45 | 1573 |  | 0 | 15 | 15 | 0 | 0 | 0 | 0.5496 | 0.7806 | 0.2325 | 0.0266 | 105750 | 71 | 32 | 160 | 0.0482 | 0.0168 | 0.0232 | 0.0302 | 0.0286 | 0.0092 | 0.0061 | 0.0054
2021-01-23 | B61662 | B | 29 | 38MNSIVS5 | 103 | 38900 | 0.0486 | 0.031 | 0.031 | 0.0623 | 1554 | 1554 | 1540 | 3093 |  |  |  | 0 | 미정 | 미정 | 미정 | 미정 | 0 | 0 | 0 | 503 | 0 | 0 | 0.0486 | 0.0817 | 0.0059 | 0.1807 | 41 | 7800 | 1651 | 0.3067 | 1.0335 | 0.7439 | 0.0059 | [6 empty] | 1491 | 25 | 26 | 1 | 0.53 | 78 | 40 | 미정 |  | 2021-01-24 05:28 | 1652 |  | 52 | 0 | 12 | 0 | 0 | 0 | 0.375 | 1.3157 | 0.8592 | 0.0223 | 104500 | 79 | 28 | 164 | 0.0023 | 0.008 | 0.0202 | 0.0372 | 0.0546 | 0.0285 | 0.0228 | 0.0483
2021-01-23 | A62167 | B | 36 | AE1055LS | 103 | 37900 | 0.0511 | 0.1737 | 0.1737 | 0.2192 | 1627 | 1627 | 1543 | 3052 | 62.2 |  |  | 0 | 미정 | 선택 | 미정 | 미정 | 0 | 0 | 0 | 0 | 0 | 0 | 0.0511 | 0.0804 | 0.011 | 0.0676 | 45 | 4300 | 1597 | 0.5018 | 0.6476 | 0.1867 | 0.034 | [6 empty] | 1484 | 25 | 25 | 3 | 0.21 | 74 | 36 | 미정 |  | 2021-01-24 05:43 | 1597 |  | 0 | 0 | 0 | 0 | 0 | 0 | 0.533 | 0.7668 | 0.236 | 0.0308 | 104200 | 69 | 39 | 162 | 0.0679 | 0.0224 | 0.0257 | 0.0351 | 0.0355 | 0.0118 | 0.0041 | 0.0047
2021-01-23 | B61663 | B | 37 | 38MNSIVS5 | 92 | 34600 | 0.0871 | 0.0469 | 0.0469 | 0.1605 | 1617 | 1617 | 1511 | 2807 |  |  |  | 0 | 해제 | 선택 | 미정 | 미정 | 0 | 0 | 0 | 152 | 0 | 0 | 0.0871 | 0.1318 | 0.002 | 0.3256 | 60 | 10100 | 1675 | 0.2812 | 0.883 | 0.7118 | 0.0054 | [6 empty] | 1491 | 25 | 26 | 1 | 0.45 | 71 | 35 | 미정 |  | 2021-01-24 06:40 | 1662 |  | 103 | 0 | 41 | 0 | 0 | 0 | 0.363 | 1.2833 | 0.8551 | 0.0242 | 98200 | 72 | 25 | 177 | 0.0025 | 0.007 | 0.0216 | 0.0613 | 0.0592 | 0.0187 | 0.0189 | 0.0542
2021-01-24 | A62168 | B | 31 | AE1055LS | 104 | 39300 | 0.0466 | 0.1799 | 0.0613 | 0.1194 | 1553 | 1600 | 1533 | 3047 | 53.2 |  |  | 0 | 미정 | 선택 | 미정 | 미정 | 0 | 0 | 0 | 0 | 0 | 0 | 0.0466 | 0.0569 | 0.0026 | 0.1826 | 42 | 6000 | 1591 | 0.482 | 0.678 | 0.1667 | 0.0267 | [6 empty] | 1484 | 25 | 25 | 3 | 0.21 | 69 | 40 | 미정 |  | 2021-01-24 06:54 | 1591 |  | 0 | 0 | 30 | 0 | 0 | 0 | 0.555 | 0.77 | 0.2395 | 0.0289 | 106000 | 72 | 27 | 137 | 0.0559 | 0.0218 | 0.0249 | 0.0305 | 0.0336 | 0.0094 | 0.0034 | 0.0041
2021-01-24 | B61664 | B | 19 | 38MNSIVS5 | 104 | 40000 | 0.0433 | 0.0991 | 0.0498 | 0.1254 | 1533 | 1599 | 1529 | 3177 |  |  |  | 0 | 미정 | 미정 | 미정 | 미정 | 0 | 0 | 0 | 203 | 0 | 0 | 0.0433 | 0.0466 | 0.003 | 0.2034 | 63 | 10000 | 1661 | 0.2997 | 0.9985 | 0.7576 | 0.0062 | [6 empty] | 1491 | 25 | 26 | 1 | 0.53 | 80 | 51 | 미정 |  | 2021-01-24 08:02 | 1652 |  | 103 | 0 | 21 | 0 | 0 | 0 | 0.358 | 1.309 | 0.8653 | 0.0242 | 110050 | 91 | 5 | 140 | 0.0028 | 0.0075 | 0.0209 | 0.038 | 0.0494 | 0.0182 | 0.0187 | 0.0551
2021-01-24 | A62169 | B | 10 | AE1055LS | 104 | 38400 | 0.054 | 0.1149 | 0.1149 | 0.2472 | 1596 | 1596 | 1526 | 2891 | 39.1 |  |  | 0 | 미정 | 선택 | 미정 | 미정 | 0 | 0 | 0 | 0 | 0 | 0 | 0.054 | 0.0969 | 0.0025 | 0.2256 | 44 | 6300 | 1589 | 0.4898 | 0.7264 | 0.187 | 0.0298 | [6 empty] | 1484 | 25 | 25 | 3 | 0.21 | 67 | 38 | 미정 |  | 2021-01-24 08:01 | 1581 |  | 0 | 21 | 19 | 0 | 0 | 0 | 0.555 | 0.765 | 0.2274 | 0.029 | 100200 | 75 | 19 | 127 | 0.0435 | 0.0225 | 0.0253 | 0.0449 | 0.0286 | 0.012 | 0.0038 | 0.0046
2021-01-24 | B61665 | B | 15 | SM45CB | 83 | 32500 | 0.0482 | 0.0285 | 0.0826 | 0.1124 | 1586 | 1572 | 1531 | 2765 |  |  |  | 0 | 미정 | 미정 | 미정 | 미정 | 0 | 0 | 0 | 105 | 0 | 0 | 0.0482 | 0.0626 | 0.0859 | 0.1391 | 51 | 8400 | 1656 | 0.3762 | 0.3143 | 0.1336 | 0.0027 | [6 empty] | 1493 | 14 | 21 | 1 | 0.47 | 86 | 36 | 미정 |  | 2021-01-24 09:06 | 1642 |  | 45 | 0 | 0 | 0 | 0 | 0 | 0.439 | 0.6929 | 0.1851 | 0.006 | 100500 | 99 | 45 | 195 | 0.0019 | 0.0034 | 0.011 | 0.0311 | 0.0545 | 0.0176 | 0.0182 | 0.0125
2021-01-24 | A62170 | B | 5 | AE1055LS | 104 | 39400 | 0.0767 | 0.1279 | 0.1279 | 0.1628 | 1581 | 1581 | 1535 | 2982 |  |  |  | 0 | 선택 | 미정 | 미정 | 미정 | 0 | 0 | 0 | 0 | 0 | 0 | 0.0767 | 0.0958 | 0.0094 | 0.1514 | 41 | 5000 | 1590 | 0.3972 | 0.6471 | 0.1727 | 0.0252 | [6 empty] | 1484 | 25 | 25 | 3 | 0.21 | 62 | 33 | 미정 |  | 2021-01-24 09:07 | 1590 |  | 0 | 49 | 21 | 0 | 0 | 0 | 0.551 | 0.7632 | 0.2389 | 0.0263 | 105250 | 62 | 36 | 148 | 0.0559 | 0.0267 | 0.0263 | 0.0438 | 0.0309 | 0.0099 | 0.0047 | 0.0046
2021-01-24 | B61666 | B | 29 | SM45CB | 104 | 38800 | 0.053 | 0.0247 | 0.1127 | 0.1549 | 1617 | 1566 | 1557 | 3190 |  |  |  | 0 | 미정 | 미정 | 미정 | 미정 | 0 | 0 | 0 | 155 | 0 | 0 | 0.053 | 0.0639 | 0.0371 | 0.263 | 50 | 6300 | 1623 | 0.3464 | 0.2884 | 0.1467 | 0.0031 | [6 empty] | 1493 | 14 | 15 | 1 | 0.48 | 75 | 27 | 미정 |  | 2021-01-24 10:13 | 1622 |  | 11 | 0 | 0 | 0 | 0 | 0 | 0.44 | 0.6587 | 0.2159 | 0.0092 | 103450 | 75 | 61 | 212 | 0.0045 | 0.0037 | 0.0139 | 0.0415 | 0.0369 | 0.0172 | 0.0128 | 0.011
2021-01-24 | A62171 | B | 36 | AE1055LS | 103 | 38700 | 0.0522 | 0.2038 | 0.2038 | 0.2865 | 1595 | 1595 | 1533 | 2996 | 50 |  |  | 0 | 선택 | 미정 | 미정 | 미정 | 0 | 0 | 0 | 0 | 0 | 0 | 0.0522 | 0.0949 | 0.0091 | 0.2343 | 43 | 5100 | 1600 | 0.4606 | 0.6747 | 0.2103 | 0.0328 | [6 empty] | 1484 | 25 | 26 | 3 | 0.2 | 61 | 32 | 미정 |  | 2021-01-24 10:08 | 1600 |  | 0 | 0 | 0 | 0 | 0 | 0 | 0.549 | 0.7684 | 0.2339 | 0.0298 |  | 239 | 75 | 237 | 0.0587 | 0.0205 | 0.0252 | 0.0354 | 0.0164 | 0.0035 | 0.0008 | 0.0025
2021-01-24 | B61667 | B | 37 | SM45CB | 104 | 37800 | 0.0361 | 0.0429 | 0.0429 | 0.2132 | 1615 | 1615 | 1536 | 2999 |  |  |  | 0 | 미정 | 미정 | 미정 | 미정 | 0 | 0 | 0 | 129 | 0 | 0 | 0.0361 | 0.0288 | 0.003 | 0.8152 | 47 | 6500 | 1624 | 0.379 | 0.3992 | 0.1384 | 0.0042 | [6 empty] | 1493 | 14 | 21 | 1 | 0.5 | 62 | 20 | 미정 |  | 2021-01-24 11:27 | 1622 |  | 26 | 0 | 0 | 0 | 0 | 0 | 0.443 | 0.6558 | 0.1854 | 0.0068 | 102050 | -478187340 | 46 | 186 | 0.005 | 0.0051 | 0.0137 | 0.0395 | 0.0493 | 0.0079 | 0.0077 | 0.0076
2021-01-24 | B61668 | B | 19 | SM45CB | 90 | 33700 |  | 0.0419 | 0.1305 | 0.207 | 1562 | 1561 | 1528 | 2637 |  |  |  | 0 | 미정 | 미정 | 미정 | 미정 | 0 | 0 | 0 | 0 | 0 | 0 |  |  |  |  | 42 | 7000 | 1608 | 0.3982 | 0.315 | 0.1279 | 0.0049 | [6 empty] | 1493 | 14 | 14 | 1 | 0.47 | 116 | 23 | 미정 |  | 2021-01-24 12:19 | 1609 |  | 10 | 0 | 0 | 0 | 0 | 0 | 0.45 | 0.6681 | 0.1985 | 0.0129 | 102150 | 69 | 115 | 308 | 0.0034 | 0.0062 | 0.0114 |  | 0.0366 | 0.0084 | 0.007 | 0.0066
2021-01-24 | B61669 | B | 6 | SM45CB | 100 | 37500 | 0.0645 | 0.0544 | 0.0544 | 0.0963 | 1625 | 1625 | 1565 | 3028 |  |  |  | 0 | 미정 | 미정 | 미정 | 미정 | 0 | 0 | 0 | 158 | 0 | 0 | 0.0645 | 0.0481 | 0.0018 | 0.2433 | 46 | 7100 | 1634 | 0.3183 | 0.3239 | 0.1202 | 0.0038 | [6 empty] | 1493 | 14 | 14 | 1 | 0.45 | 75 | 28 | 미정 |  | 2021-01-24 13:25 | 1629 |  | 12 | 0 | 14 | 0 | 0 | 0 | 0.451 | 0.6661 | 0.1939 | 0.0076 | 99550 | 72 | 55 | 200 | 0.0033 | 0.0053 | 0.0065 | 0.0478 | 0.049 | 0.0165 | 0.0111 | 0.0102
2021-01-24 | A62172 | B | 10 | SM48CH | 104 | 41500 | 0.071 | 0.175 | 0.1222 | 0.173 | 1575 | 1622 | 1552 | 3209 |  |  |  | 0 | 선택 | 해제 | 미정 | 미정 | 0 | 0 | 0 | 205 | 0 | 0 | 0.071 | 0.0903 | 0.0029 | 0.0773 | 45 | 7200 | 1630 | 0.3492 | 0.5509 | 0.1914 | 0.0149 | [6 empty] | 1491 | 16 | 21 | 3 | 0.27 | 88 | 32 | 미정 |  | 2021-01-24 13:50 | 1636 |  | 0 | 29 | 0 | 0 | 0 | 0 | 0.467 | 0.6602 | 0.2259 | 0.0224 | 101850 | 67 | 38 | 163 | 0.006 | 0.0128 | 0.0173 | 0.0377 | 0.013 | 0.0029 | 0.0029 | 0.0185
2021-01-24 | B61670 | B | 15 | SM45CB | 104 | 36800 | 0.0657 | 0.0971 | 0.0971 | 0.1475 | 1604 | 1604 | 1545 | 3037 |  |  |  | 0 | 미정 | 미정 | 미정 | 미정 | 0 | 0 | 0 | 203 | 0 | 0 | 0.0657 | 0.0398 | 0.0023 | 0.1158 | 39 | 6500 | 1643 | 0.3829 | 0.4865 | 0.1586 | 0.0043 | [6 empty] | 1493 | 14 | 15 | 1 | 0.33 | 74 | 27 | 미정 |  | 2021-01-24 14:18 | 1629 |  | 10 | 0 | 16 | 0 | 0 | 0 | 0.4528 | 0.6618 | 0.1842 | 0.0043 |  | 76 | 56 | 205 | 0.0034 | 0.0048 | 0.0043 | 0.0463 | 0.0243 | 0.0112 | 0.0142 | 0.0124
2021-01-24 | A62173 | B | 29 | SM48CH | 103 | 37900 | 0.3191 | 0.0529 | 0.0551 | 0.087 | 1615 | 1600 | 1540 | 3204 | 22.7 |  |  | 0 | 미정 | 미정 | 미정 | 미정 | 0 | 0 | 0 | 0 | 0 | 0 | 0.3191 | 0.2021 | 0.0105 | 0.2631 | 42 | 5400 | 1614 | 0.3921 | 0.3872 | 0.1293 | 0.0131 | [6 empty] | 1491 | 16 | 17 | 3 | 0.22 | 80 | 38 | 미정 |  | 2021-01-24 14:55 | 1614 |  | 0 | 36 | 37 | 0 | 0 | 0 | 0.482 | 0.6515 | 0.2199 | 0.026 | 106950 | 81 | 44 | 161 | 0.0266 | 0.0134 | 0.0217 | 0.0444 | 0.0186 | 0.0036 | 0.0025 | 0.0161
2021-01-24 | B61671 | B | 37 | SM45CR2 | 104 | 39000 | 0.0702 | 0.0834 | 0.0834 | 0.1187 | 1610 | 1610 | 1554 | 3201 |  |  |  | 0 | 미정 | 미정 | 미정 | 미정 | 0 | 0 | 0 | 250 | 0 | 0 | 0.0702 | 0.0558 | 0.0078 | 1.1702 | 42 | 6900 | 1644 | 0.3485 | 0.6016 | 0.1927 | 0.0053 | [6 empty] | 1494 | 15 | 16 | 1 | 0.43 | 81 | 37 | 미정 |  | 2021-01-24 15:33 | 1643 |  | 40 | 0 | 41 | 0 | 0 | 0 | 0.4298 | 0.7505 | 0.2119 | 0.0353 |  | 76 | 41 | 183 | 0.0034 | 0.0043 | 0.0303 | 0.0578 | 0.0258 | 0.0127 | 0.0156 | 0.0193
2021-01-24 | A62174 | B | 36 | SM48CH | 103 | 38800 | 0.1187 | 0.0736 | 0.0736 | 0.1538 | 1590 | 1590 | 1537 | 3039 | 59.3 |  |  | 0 | 미정 | 미정 | 미정 | 미정 | 0 | 0 | 0 | 0 | 0 | 0 | 0.1187 | 0.1758 | 0.0199 | 0.0741 | 41 | 5500 | 1597 | 0.423 | 0.5124 | 0.1217 | 0.0227 | [6 empty] | 1491 | 16 | 16 | 3 | 0.21 | 68 | 21 | 미정 |  | 2021-01-24 16:04 | 1597 |  | 0 | 14 | 25 | 0 | 0 | 0 | 0.478 | 0.6511 | 0.2199 | 0.0254 | 103300 | 70 | 50 | 169 | 0.0711 | 0.017 | 0.0218 | 0.035 | 0.0239 | 0.0075 | 0.0047 | 0.0186
2021-01-24 | B61672 | B | 19 | SM45CR2 | 103 | 38000 | 0.0751 | 0.1324 | 0.1324 | 0.1427 | 1624 | 1624 | 1521 | 3268 |  |  |  | 0 | 미정 | 미정 | 미정 | 미정 | 0 | 0 | 0 | 253 | 0 | 0 | 0.0751 | 0.0595 | 0.0038 | 0.2694 | 87 | 7600 | 1643 | 0.3059 | 0.5817 | 0.1761 | 0.0036 | [6 empty] | 1494 | 15 | 16 | 1 | 0.38 | 81 | 44 | 미정 |  | 2021-01-24 17:16 | 1632 |  | 30 | 0 | 14 | 0 | 0 | 0 | 0.435 | 0.756 | 0.2211 | 0.0369 | 111250 | 84 | 14 | 165 | 0.0031 | 0.0045 | 0.031 | 0.0566 | 0.024 | 0.0131 | 0.0137 | 0.0208
2021-01-24 | A62175 | B | 31 | SM48CH | 103 | 38200 | 0.1219 | 0.1342 | 0.1342 | 0.2626 | 1644 | 1644 | 1572 | 3123 | 41.3 |  |  | 0 | 선택 | 미정 | 미정 | 미정 | 0 | 0 | 0 | 0 | 0 | 0 | 0.1219 | 0.1709 | 0.0038 | 0.3007 | 36 | 4100 | 1603 | 0.4002 | 0.488 | 0.124 | 0.0295 | [6 empty] | 1491 | 16 | 19 | 3 | 0.21 | 73 | 22 | 미정 |  | 2021-01-24 17:07 | 1603 |  | 0 | 16 | 10 | 0 | 0 | 0 | 0.469 | 0.6502 | 0.219 | 0.0232 |  | 72 | 51 | 164 | 0.0471 | 0.0197 | 0.021 | 0.0356 | 0.028 | 0.0178 | 0.012 | 0.0207
2021-01-24 | B61673 | B | 6 | SM45CR2 | 103 | 39100 | 0.1111 | 0.1039 | 0.1039 | 0.0911 | 1600 | 1600 | 1545 | 3222 |  |  |  | 0 | 미정 | 미정 | 미정 | 미정 | 0 | 0 | 0 | 253 | 0 | 0 | 0.1111 | 0.1159 | 0.0075 | 0.0024 | 40 | 6300 | 1633 | 0.3229 | 0.6704 | 0.0897 | 0.0023 | [6 empty] | 1494 | 15 | 15 | 1 | 0.41 | 60 | 22 | 미정 |  | 2021-01-24 18:07 | 1617 |  | 15 | 0 | 41 | 0 | 0 | 0 | 0.443 | 0.7534 | 0.2115 | 0.0353 | 101600 | 89 | 33 | 161 | 0.0031 | 0.0031 | 0.0307 | 0.0507 | 0.0635 | 0.0316 | 0.0199 | 0.0189
2021-01-24 | A62176 | B | 10 | SM48CH | 104 | 37900 | 0.0729 | 0.0809 | 0.0809 | 0.1542 | 1620 | 1620 | 1546 | 3145 | 46.5 |  |  | 0 | 선택 | 미정 | 미정 | 미정 | 0 | 0 | 0 | 0 | 0 | 0 | 0.0729 | 0.1414 | 0.0034 | 0.2467 | 41 | 4900 | 1603 | 0.3882 | 0.5014 | 0.1629 | 0.0251 | [6 empty] | 1491 | 16 | 17 | 3 | 0.21 | 75 | 34 | 미정 |  | 2021-01-24 18:12 | 1603 |  | 0 | 0 | 11 | 0 | 0 | 0 | 0.477 | 0.6559 | 0.2237 | 0.0218 | 108800 | 76 | 40 | 154 | 0.0524 | 0.0167 | 0.0214 | 0.037 | 0.0264 | 0.0097 | 0.006 | 0.0198
2021-01-24 | B61674 | B | 15 | SM48CH | 104 | 38100 | 0.0766 | 0.1157 | 0.1157 | 0.1889 | 1619 | 1619 | 1555 | 3225 |  |  |  | 0 | 미정 | 미정 | 미정 | 미정 | 0 | 0 | 0 | 256 | 0 | 0 | 0.0766 | 0.1062 | 0.0116 | 0.0397 | 40 | 6200 | 1631 | 0.3982 | 0.523 | 0.1675 | 0.003 | [6 empty] | 1491 | 16 | 17 | 1 | 0.41 | 70 | 33 | 미정 |  | 2021-01-24 19:09 | 1622 |  | 0 | 0 | 0 | 0 | 0 | 0 | 0.472 | 0.668 | 0.2147 | 0.0035 | 104850 | 84 | 38 | 163 | 0.0025 | 0.0037 | 0.0181 | 0.0663 | 0.0333 | 0.0172 | 0.0183 | 0.0191
2021-01-24 | A62177 | B | 29 | BP-SCR420HC | 103 | 39700 | 0.3372 | 0.1648 | 0.0848 | 0.1208 | 1580 | 1608 | 1562 | 3114 | 33.1 |  |  | 0 | 선택 | 미정 | 미정 | 미정 | 0 | 0 | 0 | 0 | 0 | 0 | 0.3372 | 0.1983 | 0.01 | 0.0712 | 47 | 7700 | 1634 | 0.1711 | 0.6609 | 0.1608 | 0.0217 | [6 empty] | 1511 | 16 | 20 | 3 | 0.25 | 100 | 37 | 미정 |  | 2021-01-24 19:26 | 1654 |  | 0 | 19 | 31 | 0 | 0 | 0 | 0.207 | 0.83 | 0.2438 | 0.0256 | 109600 | 91 | 60 | 203 | 0.0448 | 0.0156 | 0.0234 | 0.0314 | 0.0282 | 0.0123 | 0.0075 | 0.0109
2021-01-24 | B61675 | B | 37 | SM48CH | 103 | 38700 | 0.0627 | 0.0213 | 0.0728 | 0.1146 | 1668 | 1631 | 1578 | 3298 |  |  |  | 0 | 미정 | 미정 | 미정 | 미정 | 0 | 0 | 0 | 252 | 0 | 0 | 0.0627 | 0.0469 | 0.0036 | 0.2384 | 39 | 5500 | 1618 | 0.3969 | 0.4224 | 0.171 | 0.0032 | [6 empty] | 1491 | 16 | 16 | 1 | 0.35 | 59 | 19 | 미정 |  | 2021-01-24 20:14 | 1614 |  | 30 | 0 | 13 | 0 | 0 | 0 | 0.4741 | 0.6628 | 0.2228 | 0.0034 | 101250 | 81 | 48 | 180 | 0.0034 | 0.0038 | 0.0173 | 0.0481 | 0.0312 | 0.0155 | 0.0126 | 0.0162
2021-01-24 | A62178 | B | 36 | BP-SCR420HC | 104 | 38800 | 0.0714 | 0.0958 | 0.0958 | 0.1144 | 1639 | 1639 | 1570 | 3004 | 32.8 |  |  | 0 | 선택 | 미정 | 미정 | 미정 | 0 | 0 | 0 | 0 | 0 | 0 | 0.0714 | 0.135 | 0.0037 | 0.0931 | 40 | 6000 | 1629 | 0.1739 | 0.6505 | 0.186 | 0.0305 | [6 empty] | 1511 | 16 | 17 | 3 | 0.24 | 80 | 26 | 미정 |  | 2021-01-24 20:24 | 1629 |  | 0 | 21 | 26 | 0 | 0 | 0 | 0.213 | 0.823 | 0.2481 | 0.0288 | 104450 | 66 | 68 | 208 | 0.0462 | 0.0237 | 0.0248 | 0.0347 | 0.0206 | 0.0111 | 0.0073 | 0.0095
2021-01-24 | B61676 | B | 19 | SM48CH | 104 | 39000 |  | 0.0258 | 0.2034 | 0.1727 | 1658 | 1624 | 1570 | 3244 |  |  |  | 0 | 미정 | 미정 | 미정 | 미정 | 0 | 0 | 0 | 253 | 0 | 0 |  |  |  |  | 43 | 6200 | 1642 | 0.3631 | 0.4657 | 0.179 | 0.0034 | [6 empty] | 1491 | 16 | 17 | 1 | 0.44 | 72 | 30 | 미정 |  | 2021-01-24 21:21 | 1636 |  | 10 | 0 | 14 | 0 | 0 | 0 | 0.465 | 0.6681 | 0.2237 | 0.0219 | 102500 | 87 | 35 | 172 | 0.0029 | 0.004 | 0.0189 |  | 0.0253 | 0.0161 | 0.0158 | 0.0204
2021-01-24 | A62179 | B | 31 | BP-SCR420HC | 103 | 37800 | 0.0569 | 0.0883 | 0.0883 | 0.1771 | 1616 | 1616 | 1544 | 2949 | 43.9 |  |  | 0 | 선택 | 미정 | 미정 | 미정 | 0 | 0 | 0 | 0 | 0 | 0 | 0.0569 | 0.0981 | 0.0042 | 0.1924 | 41 | 6800 | 1632 | 0.2023 | 0.6225 | 0.1532 | 0.0286 | [6 empty] | 1511 | 16 | 16 | 3 | 0.25 | 80 | 33 | 미정 |  | 2021-01-24 21:31 | 1632 |  | 0 | 35 | 32 | 0 | 0 | 0 | 0.211 | 0.8173 | 0.2333 | 0.029 | 107500 | 67 | 47 | 178 | 0.0608 | 0.0242 | 0.0246 | 0.0321 | 0.0179 | 0.0084 | 0.0069 | 0.0086
2021-01-24 | A62180 | B | 10 | BP-SCR420HC | 104 | 38700 | 0.0806 | 0.1165 | 0.0841 | 0.0862 | 1634 | 1629 | 1590 | 3161 | 43.2 |  |  | 0 | 미정 | 선택 | 미정 | 미정 | 0 | 0 | 0 | 0 | 0 | 0 | 0.0806 | 0.1817 | 0.004 | 0.006 | 43 | 5800 | 1620 | 0.1742 | 0.7055 | 0.1662 | 0.0322 | [6 empty] | 1511 | 16 | 16 | 3 | 0.25 | 77 | 31 | 미정 |  | 2021-01-24 22:43 | 1620 |  | 0 | 20 | 21 | 0 | 0 | 0 | 0.197 | 0.8301 | 0.2371 | 0.0297 |  | 67 | 50 | 172 | 0.0632 | 0.0217 | 0.0258 | 0.0329 | 0.0238 | 0.0175 | 0.0111 | 0.0092
2021-01-24 | B61677 | B | 6 | SM48CH | 103 | 38500 | 0.074 | 0.0288 | 0.0288 | 0.0833 | 1638 | 1638 | 1555 | 3115 |  |  |  | 0 | 미정 | 선택 | 미정 | 미정 | 0 | 0 | 0 | 254 | 0 | 0 | 0.074 | 0.0593 | 0.0016 | 0.048 | 43 | 5900 | 1615 | 0.2989 | 0.51 | 0.1918 | 0.0033 | [6 empty] | 1491 | 16 | 17 | 1 | 0.41 | 55 | 27 | 미정 |  | 2021-01-24 22:44 | 1601 |  | 0 | 0 | 16 | 0 | 0 | 0 | 0.4532 | 0.6419 | 0.1753 | 0.003 | 108850 | 77 | 6 | 138 | 0.0037 | 0.0036 | 0.0209 | 0.0564 | 0.0412 | 0.0142 | 0.0136 | 0.0254
2021-01-24 | A62181 | B | 29 | BP-SCR420HC | 103 | 37800 | 0.0571 | 0.0406 | 0.0406 | 0.0476 | 1660 | 1660 | 1608 | 3129 | 13.3 |  |  | 0 | 미정 | 선택 | 미정 | 미정 | 0 | 0 | 0 | 0 | 0 | 0 | 0.0571 | 0.0706 | 0.0024 | 0.2879 | 52 | 5700 | 1611 | 0.1777 | 0.7311 | 0.1988 | 0.015 | [6 empty] | 1511 | 16 | 16 | 3 | 0.25 | 68 | 27 | 미정 |  | 2021-01-24 23:47 | 1611 |  | 0 | 28 | 0 | 0 | 0 | 0 | 0.1963 | 0.8227 | 0.2466 | 0.0284 |  | 69 | 49 | 173 | 0.0187 | 0.0209 | 0.0243 | 0.0303 | 0.0237 | 0.0101 | 0.0064 | 0.0061
2021-01-24 | B61678 | B | 15 | SM48CH | 104 | 36700 | 0.1051 | 0.0416 | 0.0416 | 0.0526 | 1612 | 1612 | 1561 | 3037 |  |  |  | 0 | 미정 | 선택 | 미정 | 미정 | 0 | 0 | 0 | 257 | 0 | 0 | 0.1051 | 0.1329 | 0.0016 | 0.0016 | 53 | 6200 | 1623 | 0.3552 | 0.4734 | 0.1384 | 0.0024 | [6 empty] | 1491 | 16 | 17 | 1 | 0.44 | 58 | 25 | 미정 |  | 2021-01-24 23:52 | 1613 |  | 0 | 0 | 8 | 0 | 0 | 0 | 0.473 | 0.6607 | 0.2016 | 0.0034 | 88800 | 63 | 38 | 181 | 0.0016 | 0.0038 | 0.0228 | 0.04 | 0.0491 | 0.0239 | 0.0096 | 0.0197
2021-01-24 | A62182 | B | 5 | BP-SCR420HC | 104 | 37500 | 0.1494 | 0.0544 | 0.0544 | 0.1204 | 1647 | 1647 | 1548 | 3078 | 34.9 |  |  | 0 | 미정 | 선택 | 미정 | 미정 | 0 | 0 | 0 | 0 | 0 | 0 | 0.1494 | 0.2565 | 0.0035 | 0.0373 | 62 | 6000 | 1624 | 0.1684 | 0.7224 | 0.1523 | 0.0222 | [6 empty] | 1511 | 16 | 17 | 3 | 0.23 | 71 | 24 | 미정 |  | 2021-01-25 00:56 | 1624 |  | 0 | 17 | 24 | 0 | 0 | 0 | 0.198 | 0.832 | 0.2483 | 0.0311 | 0 | 66 | 41 | 167 | 0.0494 | 0.0268 | 0.0265 | 0.037 | 0.0312 | 0.014 | 0.0061 | 0.006
2021-01-24 | B61679 | B | 37 | SM48CH | 103 | 36700 | 0.0739 | 0.0237 | 0.0237 | 0.1385 | 1645 | 1645 | 1520 | 2960 |  |  |  | 0 | 미정 | 선택 | 미정 | 미정 | 0 | 0 | 0 | 252 | 0 | 0 | 0.0739 | 0.0806 | 0.028 | 0.0021 | 44 | 7300 | 1611 | 0.3942 | 0.5192 | 0.188 | 0.0034 | [6 empty] | 1491 | 16 | 17 | 1 | 0.41 | 49 | 19 | 미정 |  | 2021-01-25 00:51 | 1606 |  | 10 | 0 | 0 | 0 | 0 | 0 | 0.467 | 0.6608 | 0.2144 | 0.0257 | 101400 | 70 | 24 | 152 | 0.0035 | 0.004 | 0.0205 | 0.0242 | 0.0175 | 0.0065 | 0.0062 | 0.0179
2021-01-24 | A62183 | B | 36 | BP-SCR420HC | 104 | 37200 | 0.0724 | 0.0638 | 0.0638 | 0.0614 | 1615 | 1615 | 1547 | 3068 | 18.8 |  |  | 0 | 미정 | 선택 | 미정 | 미정 | 0 | 0 | 0 | 0 | 0 | 0 | 0.0724 | 0.1144 | 0.0021 | 0.1608 | 58 | 6500 | 1610 | 0.1525 | 0.6834 | 0.1696 | 0.0225 | [6 empty] | 1511 | 16 | 16 | 3 | 0.24 | 59 | 20 | 미정 |  | 2021-01-25 02:00 | 1610 |  | 0 | 27 | 21 | 0 | 0 | 0 | 0.1953 | 0.8294 | 0.2527 | 0.0291 | 0 | 70 | 28 | 144 | 0.0265 | 0.0183 | 0.0256 | 0.0353 | 0.0332 | 0.0158 | 0.0102 | 0.0087
2021-01-24 | B61680 | B | 19 | SM48CH | 103 | 36500 | 0.065 | 0.0837 | 0.0837 | 0.1377 | 1585 | 1585 | 1541 | 3054 |  |  |  | 0 | 미정 | 선택 | 미정 | 미정 | 0 | 0 | 0 | 255 | 0 | 0 | 0.065 | 0.0413 | 0.0022 | 0.1036 | 39 | 6000 | 1625 | 0.4024 | 0.5223 | 0.1897 | 0.0036 | [6 empty] | 1491 | 16 | 17 | 1 | 0.41 | 59 | 24 | 미정 |  | 2021-01-25 01:48 | 1613 |  | 0 | 0 | 0 | 0 | 0 | 0 | 0.4738 | 0.6669 | 0.2278 | 0.0033 |  | 70 | 43 | 170 | 0.003 | 0.004 | 0.021 | 0.0345 | 0.0102 | 0.008 | 0.0077 | 0.0194
2021-01-24 | B61681 | B | 6 | SM48CH | 104 | 37400 | 0.1368 | 0.0318 | 0.0318 | 0.1019 | 1572 | 1572 | 1527 | 3094 |  |  |  | 0 | 미정 | 선택 | 미정 | 미정 | 0 | 0 | 0 | 253 | 0 | 0 | 0.1368 | 0.1104 | 0.0057 | 0.0175 | 44 | 7000 | 1604 | 0.3445 | 0.4804 | 0.1594 | 0.0038 | [6 empty] | 1491 | 16 | 17 | 1 | 0.38 | 66 | 31 | 미정 |  | 2021-01-25 02:54 | 1620 |  | 10 | 0 | 0 | 0 | 0 | 0 | 0.4692 | 0.6523 | 0.2164 | 0.0035 |  | 73 | 37 | 164 | 0.0035 | 0.0041 | 0.0204 | 0.0572 | 0.0559 | 0.0118 | 0.0088 | 0.0195
2021-01-24 | A62184 | B | 10 | BP-SCR420HC | 104 | 37400 | 0.0554 | 0.0611 | 0.0611 | 0.0877 | 1629 | 1629 | 1565 | 3062 | 37.4 |  |  | 0 | 선택 | 미정 | 미정 | 미정 | 0 | 0 | 0 | 0 | 0 | 0 | 0.0554 | 0.094 | 0.0024 | 0.1805 | 43 | 5300 | 1602 | 0.1343 | 0.7057 | 0.1902 | 0.0255 | [6 empty] | 1511 | 16 | 16 | 3 | 0.25 | 65 | 30 | 미정 |  | 2021-01-25 02:59 | 1602 |  | 0 | 0 | 0 | 0 | 0 | 0 | 0.2027 | 0.8221 | 0.2526 | 0.0317 | 0 | 81 | 24 | 128 | 0.053 | 0.0238 | 0.0282 | 0.0312 | 0.0165 | 0.0069 | 0.0046 | 0.0069
2021-01-24 | B61682 | B | 15 | AE6418HG | 103 | 37700 | 0.0915 | 0.0381 | 0.0381 | 0.0998 | 1623 | 1623 | 1559 | 3021 |  |  |  | 0 | 미정 | 선택 | 미정 | 미정 | 0 | 0 | 0 | 505 | 0 | 0 | 0.0915 | 0.0987 | 0.033 | 0.0524 | 43 | 7300 | 1636 | 0.1313 | 0.9975 | 1.0986 | 0.0162 | [6 empty] | 1490 | 15 | 23 | 1 | 0.43 | 77 | 32 | 미정 |  | 2021-01-25 03:57 | 1646 |  | 86 | 0 | 14 | 0 | 0 | 0 | 0.23 | 1.2638 | 1.3328 | 0.0204 |  | 103 | 31 | 158 | 0.0054 | 0.018 | 0.0185 | 0.0533 | 0.019 | 0.0092 | 0.0079 | 0.0069
2021-01-24 | A62185 | B | 31 | SM48CH | 104 | 37200 | 0.127 | 0.9275 | 0.0716 | 0.1057 | 1603 | 1612 | 1552 | 3061 | 26.5 |  |  | 0 | 미정 | 선택 | 미정 | 미정 | 0 | 0 | 0 | 0 | 0 | 0 | 0.127 | 0.198 | 0.004 | 0.1245 | 44 | 5500 | 1604 | 0.4117 | 0.4946 | 0.1655 | 0.0159 | [6 empty] | 1491 | 16 | 16 | 3 | 0.24 | 69 | 22 | 미정 |  | 2021-01-25 04:09 | 1604 |  | 0 | 0 | 10 | 0 | 0 | 0 | 0.4661 | 0.6448 | 0.209 | 0.0228 | 0 | 91 | 45 | 160 | 0.0274 | 0.0135 | 0.0184 | 0.0449 | 0.0326 | 0.0167 | 0.0114 | 0.0189
2021-01-24 | B61683 | B | 29 | AE6418HG | 104 | 37700 | 0.0744 | 0.0637 | 0.0637 | 0.0852 | 1566 | 1566 | 1555 | 3142 |  |  |  | 0 | 미정 | 미정 | 미정 | 미정 | 0 | 0 | 0 | 502 | 0 | 0 | 0.0744 | 0.0594 | 0.0041 | 0.1001 | 38 | 6500 | 1636 | 0.1622 | 0.9593 | 1.0132 | 0.0158 | [6 empty] | 1490 | 15 | 19 | 1 | 0.42 | 135 | 16 | 미정 |  | 2021-01-25 04:50 | 1625 |  | 0 | 0 | 31 | 0 | 0 | 0 | 0.238 | 1.2808 | 1.3465 | 0.0178 |  | 184 | 55 | 194 | 0.0061 | 0.0175 | 0.0163 | 0.0439 | 0.0124 | 0.0106 | 0.0077 | 0.005
2021-01-24 | A62186 | B | 5 | SCM415 | 104 | 37900 | 0.0728 | 0.1243 | 0.1003 | 0.0832 | 1602 | 1602 | 1561 | 3204 | 31.3 |  |  | 0 | 선택 | 미정 | 미정 | 미정 | 0 | 0 | 0 | 0 | 0 | 0 | 0.0728 | 0.0932 | 0.0022 | 0.1891 | 53 | 7400 | 1660 | 0.1277 | 0.5707 | 0.1445 | 0.0173 | [6 empty] | 1516 | 15 | 21 | 3 | 0.26 | 103 | 41 | 미정 |  | 2021-01-25 05:18 | 1660 |  | 0 | 16 | 0 | 0 | 0 | 0 | 0.149 | 0.6861 | 0.2031 | 0.0335 | 0 | 94 | 66 | 211 | 0.0443 | 0.0139 | 0.0233 | 0.0317 | 0.0217 | 0.0075 | 0.0057 | 0.0127
2021-01-24 | B61684 | I | 37 | SNCM26V | 96 | 36700 | 0.0671 | 0.1432 | 0.0465 | 0.0604 | 1586 | 1618 | 1578 | 3096 | 12.7 |  |  | 0 | 미정 | 미정 | 미정 | 미정 | 0 | 0 | 0 | 0 | 0 | 0 | 0.0671 | 0.0619 | 0.0026 | 0.3121 | 49 | 9200 | 1668 | 0.1447 | 0.7615 | 0.1603 | 0.0101 | [6 empty] | 1500 | 20 | 21 | 1 | 0.36 | 83 | 0 | 미정 |  | 2021-01-25 06:00 | 1643 |  | 53 | 0 | 56 | 0 | 0 | 0 | 0.164 | 0.8982 | 0.2222 | 0.012 | 91600 | 938 | 17 | 136 | 0.0211 | 0.0067 | 0.0116 | 0.0394 | 0.0375 | 0.0151 | 0.0078 | 0.0067
2021-01-24 | A62187 | B | 36 | SCM415 | 90 | 33100 | 0.0421 | 0.028 | 0.0665 | 0.1387 | 1636 | 1607 | 1523 | 2763 | 47.4 |  |  | 0 | 선택 | 선택 | 미정 | 미정 | 0 | 0 | 0 | 0 | 0 | 0 | 0.0421 | 0.0389 | 0.0042 | 0.0064 | 49 | 6900 | 1628 | 0.1486 | 0.5678 | 0.1519 | 0.0207 | [6 empty] | 1516 | 15 | 17 | 3 | 0.25 | 78 | 34 | 미정 |  | 2021-01-25 06:13 | 1628 |  | 0 | 20 | 0 | 0 | 0 | 0 | 0.154 | 0.6868 | 0.2047 | 0.0217 | 102300 | 66 | 54 | 201 | 0.0657 | 0.0125 | 0.0268 | 0.0224 | 0.0231 | 0.0055 | 0.004 | 0.0163
2021-01-25 | B61685 | I | 19 | SCM440I | 94 | 34900 | 0.0698 | 0.0367 | 0.0968 | 0.1022 | 1672 | 1655 | 1620 | 3076 | 36.8 |  |  | 0 | 미정 | 미정 | 미정 | 미정 | 0 | 0 | 0 | 102 | 0 | 0 | 0.0698 | 0.0412 | 0.005 | 0.0019 | 43 | 6800 | 1675 | 0.3068 | 0.3999 | 0.1471 | 0.0131 | [6 empty] | 1495 | 20 | 29 | 1 | 0.41 | 71 | 0 | 미정 |  | 2021-01-25 06:58 | 1659 |  | 30 | 0 | 24 | 0 | 0 | 0 | 0.394 | 0.6982 | 0.2245 | 0.0067 | 91700 | 914 | 10 | 125 | 0.0387 | 0.01 | 0.0066 | 0.0427 | 0.0319 | 0.0073 | 0.005 | 0.0124
2021-01-25 | A62188 | B | 10 | SCM415C1 | 104 | 39700 | 0.0609 | 0.0746 | 0.0798 | 0.1079 | 1569 | 1591 | 1555 | 3105 | 42.5 |  |  | 0 | 미정 | 선택 | 미정 | 미정 | 0 | 0 | 0 | 0 | 0 | 0 | 0.0609 | 0.0587 | 0.0026 | 0.2232 | 42 | 6400 | 1634 | 0.1243 | 0.5532 | 0.1514 | 0.0229 | [6 empty] | 1516 | 15 | 15 | 3 | 0.25 | 66 | 21 | 미정 |  | 2021-01-25 07:13 | 1622 |  | 0 | 20 | 0 | 0 | 0 | 0 | 0.1491 | 0.6967 | 0.2094 | 0.0325 | 100150 | 80 | 52 | 190 | 0.0574 | 0.0207 | 0.027 | 0.0233 | 0.0238 | 0.0063 | 0.0037 | 0.018
2021-01-25 | B61686 | I | 6 | 20MNCR5 | 108 | 39000 |  | 0.0713 | 0.0713 | 0.1312 | 1619 | 1619 | 1590 | 3419 |  |  |  | 0 | 미정 | 미정 | 미정 | 미정 | 0 | 0 | 0 | 121 | 0 | 0 |  |  |  |  | 54 | 9000 | 1650 | 0.1748 | 0.8999 | 0.152 | 0.0044 | [6 empty] | 1508 | 20 | 21 | 1 | 0.35 | 71 | 0 | 미정 |  | 2021-01-25 08:11 | 1646 |  | 0 | 0 | 0 | 0 | 0 | 0 | 0.199 | 1.1581 | 0.1952 | 0.0188 |  | 974 | 18 | 149 | 0.004 | 0.0048 | 0.0179 |  | 0.0123 | 0.0106 | 0.01 | 0.0215
2021-01-25 | A62189 | B | 31 | SCM415C1 | 105 | 39400 |  | 0.1307 | 0.0829 | 0.0826 | 1591 | 1608 | 1558 | 3073 | 28.5 |  |  | 0 | 미정 | 미정 | 미정 | 미정 | 0 | 0 | 0 | 0 | 0 | 0 |  |  |  |  | 49 | 6400 | 1627 | 0.1211 | 0.5902 | 0.1618 | 0.0187 | [6 empty] | 1516 | 15 | 16 | 3 | 0.25 | 71 | 20 | 미정 |  | 2021-01-25 08:20 | 1627 |  | 0 | 37 | 11 | 0 | 0 | 0 | 0.1501 | 0.7008 | 0.2226 | 0.0336 | 106000 | 87 | 53 | 199 | 0.038 | 0.0234 | 0.0293 |  | 0.0233 | 0.0081 | 0.0042 | 0.0159
2021-01-25 | B61687 | I | 15 | SM45CI | 97 | 36300 | 0.0619 | 0.1102 | 0.1102 | 0.1139 | 1586 | 1586 | 1573 | 2991 | 37.8 |  |  | 0 | 미정 | 미정 | 미정 | 미정 | 0 | 0 | 0 | 105 | 0 | 0 | 0.0619 | 0.0349 | 0.0025 | 0.236 | 47 | 7000 | 1664 | 0.4018 | 0.3168 | 0.1523 | 0.0225 | [6 empty] | 1493 | 20 | 21 | 1 | 0.43 | 70 | 0 | 미정 |  | 2021-01-25 09:13 | 1635 |  | 24 | 0 | 25 | 0 | 0 | 0 | 0.445 | 0.7003 | 0.2172 | 0.0083 | 90500 | 1299 | 21 | 145 | 0.0394 | 0.0152 | 0.0084 | 0.0338 | 0.0328 | 0.0116 | 0.0052 | 0.0122
2021-01-25 | A62190 | B | 5 | SCM415C1 | 105 | 38500 | 0.0433 | 0.0848 | 0.0848 | 0.0758 | 1590 | 1590 | 1551 | 2972 | 44.7 |  |  | 0 | 미정 | 미정 | 미정 | 미정 | 0 | 0 | 0 | 0 | 0 | 0 | 0.0433 | 0.059 | 0.0018 | 0.088 | 55 | 7200 | 1620 | 0.1257 | 0.5435 | 0.1544 | 0.0298 | [6 empty] | 1516 | 15 | 15 | 3 | 0.25 | 72 | 28 | 미정 |  | 2021-01-25 09:29 | 1620 |  | 0 | 19 | 0 | 0 | 0 | 0 | 0.1597 | 0.6956 | 0.2224 | 0.0308 | 105350 | 88 | 65 | 225 | 0.0619 | 0.0168 | 0.0259 | 0.022 | 0.0213 | 0.0062 | 0.0023 | 0.0163
2021-01-25 | B61688 | B | 37 | SCM415C1 | 103 | 37100 | 0.0647 | 0.0288 | 0.0564 | 0.0834 | 1631 | 1610 | 1573 | 3048 | 39.4 |  |  | 0 | 미정 | 미정 | 미정 | 미정 | 0 | 0 | 0 | 0 | 0 | 0 | 0.0647 | 0.0368 | 0.0025 | 0.2704 | 46 | 7900 | 1641 | 0.0999 | 0.4561 | 0.0962 | 0.0294 | [6 empty] | 1516 | 15 | 16 | 1 | 0.32 | 70 | 24 | 미정 |  | 2021-01-25 10:17 | 1651 |  | 0 | 0 | 67 | 0 | 0 | 0 | 0.147 | 0.7239 | 0.2169 | 0.0331 | 105750 | 84 | 44 | 224 | 0.0646 | 0.017 | 0.0297 | 0.0379 | 0.0271 | 0.0118 | 0.009 | 0.0134
2021-01-25 | A62191 | B | 36 | 42CRMO4MS | 106 | 38200 | 0.0763 | 0.054 | 0.054 | 0.1094 | 1647 | 1647 | 1557 | 3108 | 26.3 |  |  | 0 | 미정 | 미정 | 미정 | 미정 | 0 | 0 | 0 | 0 | 0 | 0 | 0.0763 | 0.1152 | 0.003 | 0.1337 | 47 | 7200 | 1615 | 0.3357 | 0.6823 | 0.2153 | 0.0161 | [6 empty] | 1493 | 25 | 25 | 3 | 0.24 | 85 | 39 | 미정 |  | 2021-01-25 10:30 | 1627 |  | 0 | 14 | 0 | 0 | 0 | 0 | 0.411 | 0.7875 | 0.2185 | 0.0277 | 102800 | 78 | 17 | 132 | 0.037 | 0.0178 | 0.0209 | 0.0284 | 0.0131 | 0.0027 | 0.0015 | 0.0022
2021-01-25 | B61689 | B | 19 | SCM415 | 104 | 37600 | 0.0585 | 0.1408 | 0.0491 | 0.0709 | 1554 | 1577 | 1555 | 3129 | 20.6 |  |  | 0 | 미정 | 미정 | 미정 | 미정 | 0 | 0 | 0 | 0 | 0 | 0 | 0.0585 | 0.0364 | 0.0023 | 0.1466 | 65 | 9400 | 1639 | 0.1065 | 0.4671 | 0.1104 | 0.0135 | [6 empty] | 1516 | 15 | 15 | 1 | 0.43 | 76 | 32 | 미정 |  | 2021-01-25 11:47 | 1649 |  | 17 | 0 | 39 | 0 | 0 | 0 | 0.138 | 0.7043 | 0.2189 | 0.0298 | 109200 | 85 | 48 | 229 | 0.0322 | 0.015 | 0.0257 | 0.0384 | 0.0507 | 0.0184 | 0.0121 | 0.0118
2021-01-25 | A62192 | B | 29 | 42CRMO4MS | 106 | 37800 | 0.0596 | 0.1163 | 0.1163 | 0.1681 | 1593 | 1593 | 1539 | 3028 | 36 |  |  | 0 | 미정 | 미정 | 미정 | 미정 | 0 | 0 | 0 | 0 | 0 | 0 | 0.0596 | 0.0977 | 0.0035 | 0.3276 | 42 | 6800 | 1596 | 0.306 | 0.6692 | 0.1973 | 0.0208 | [6 empty] | 1493 | 25 | 27 | 3 | 0.23 | 62 | 22 | 미정 |  | 2021-01-25 11:30 | 1596 |  | 0 | 31 | 0 | 0 | 0 | 0 | 0.401 | 0.7842 | 0.2189 | 0.03 | 104800 | 74 | 30 | 148 | 0.0411 | 0.0163 | 0.0238 | 0.0323 | 0.0195 | 0.0036 | 0.0013 | 0.002
2021-01-25 | A62193 | B | 10 | 42CRMO4MS | 106 | 37900 | 0.073 | 0.0932 | 0.0932 | 0.1302 | 1627 | 1627 | 1567 | 2919 | 25 |  |  | 0 | 미정 | 미정 | 미정 | 미정 | 0 | 0 | 0 | 0 | 0 | 0 | 0.073 | 0.1175 | 0.0021 | 0.1442 | 40 | 5700 | 1602 | 0.3407 | 0.6994 | 0.2268 | 0.0212 | [6 empty] | 1493 | 25 | 25 | 3 | 0.24 | 61 | 18 | 미정 |  | 2021-01-25 12:26 | 1599 |  | 0 | 29 | 0 | 0 | 0 | 0 | 0.394 | 0.7868 | 0.2316 | 0.031 |  | 70 | 39 | 164 | 0.0304 | 0.0202 | 0.0257 | 0.0337 | 0.0136 | 0.0015 | 0.0008 | 0.0019
2021-01-25 | B61690 | B | 15 | SCM415 | 86 | 37100 |  | 0.0392 | 0.0498 | 0.0716 | 1686 | 1680 | 1643 | 3156 | 16 |  |  | 0 | 미정 | 미정 | 미정 | 미정 | 0 | 0 | 0 | 0 | 0 | 0 |  |  |  |  | 63 | 5900 | 1641 | 0.0983 | 0.4733 | 0.1375 | 0.0277 | [6 empty] | 1516 | 15 | 15 | 1 | 0.41 | 52 | 22 | 미정 |  | 2021-01-25 13:06 | 1639 |  | 13 | 0 | 17 | 0 | 0 | 0 | 0.144 | 0.7048 | 0.2075 | 0.0311 | 102150 | 76 | 38 | 213 | 0.0282 | 0.0229 | 0.0261 |  | 0.0395 | 0.0212 | 0.014 | 0.0124
2021-01-25 | A62194 | B | 31 | 42CRMO4MS | 104 | 37500 |  | 0.1214 | 0.1214 | 0.1392 | 1598 | 1598 | 1549 | 2957 | 39.4 |  |  | 0 | 미정 | 선택 | 미정 | 미정 | 0 | 0 | 0 | 0 | 0 | 0 |  |  |  |  | 75 | 7600 | 1587 | 0.3978 | 0.8714 | 0.2294 | 0.0155 | [6 empty] | 1493 | 25 | 25 | 3 | 0.19 | 59 | 28 | 미정 |  | 2021-01-25 14:01 | 1587 |  | 0 | 0 | 44 | 0 | 0 | 0 | 0.402 | 0.8208 | 0.2292 | 0.0253 | 106450 | 77 | 12 | 140 | 0.0469 | 0.0163 | 0.0215 |  | 0.0186 | 0.0018 | 0.0015 | 0.0026
2021-01-25 | B61691 | B | 5 | SCM415 | 101 | 38200 | 0.0472 | 0.0282 | 0.0608 | 0.068 | 1587 | 1607 | 1570 | 3172 | 28.4 |  |  | 0 | 미정 | 미정 | 미정 | 미정 | 0 | 0 | 0 | 0 | 0 | 0 | 0.0472 | 0.047 | 0.0018 | 0.1225 | 53 | 7900 | 1648 | 0.1052 | 0.5142 | 0.1112 | 0.0153 | [6 empty] | 1516 | 15 | 16 | 1 | 0.47 | 66 | 28 | 미정 |  | 2021-01-25 14:19 | 1653 |  | 15 | 0 | 22 | 0 | 0 | 0 | 0.1438 | 0.6987 | 0.218 | 0.0254 | 101950 | 80 | 36 | 197 | 0.0477 | 0.0212 | 0.0239 | 0.0383 | 0.0405 | 0.0085 | 0.0067 | 0.0122
2021-01-25 | A62195 | B | 36 | 42CRMO4MS | 104 | 37600 | 0.067 | 0.1057 | 0.1057 | 0.193 | 1642 | 1642 | 1539 | 3107 | 26.6 |  |  | 0 | 미정 | 선택 | 미정 | 미정 | 0 | 0 | 0 | 0 | 0 | 0 | 0.067 | 0.1596 | 0.012 | 0.504 | 44 | 6700 | 1603 | 0.3661 | 0.618 | 0.1719 | 0.0167 | [6 empty] | 1493 | 25 | 25 | 3 | 0.23 | 59 | 27 | 미정 |  | 2021-01-25 14:45 | 1582 |  | 0 | 35 | 19 | 0 | 0 | 0 | 0.412 | 0.7764 | 0.2393 | 0.0242 | 99150 | 74 | 21 | 158 | 0.0337 | 0.0179 | 0.0192 | 0.0327 | 0.0069 | 0.0034 | 0.0016 | 0.0024
2021-01-25 | B61692 | B | 29 | SCM415 | 104 | 40100 |  | 0.0217 | 0.0442 | 0.068 | 1620 | 1572 | 1550 | 3121 | 23.8 |  |  | 0 | 미정 | 미정 | 미정 | 미정 | 0 | 0 | 0 | 0 | 0 | 0 |  |  |  |  | 44 | 7900 | 1650 | 0.1157 | 0.4399 | 0.148 | 0.019 | [6 empty] | 1516 | 15 | 16 | 1 | 0.5 | 78 | 27 | 미정 |  | 2021-01-25 15:28 | 1647 |  | 30 | 0 | 11 | 0 | 0 | 0 | 0.155 | 0.6909 | 0.2172 | 0.0243 | 106650 | 80 | 66 | 218 | 0.0376 | 0.0171 | 0.0229 |  | 0.0356 | 0.0077 | 0.0047 | 0.0114
2021-01-25 | A62196 | B | 37 | 42CRMO4MS | 103 | 37500 | 0.308 | 0.0502 | 0.071 | 0.1076 | 1638 | 1604 | 1535 | 2928 | 45.8 |  |  | 0 | 해제 | 선택 | 미정 | 미정 | 0 | 0 | 0 | 0 | 0 | 0 | 0.308 | 0.2254 | 0.0064 | 0.0242 | 52 | 7000 | 1586 | 0.3451 | 0.6118 | 0.1753 | 0.0198 | [6 empty] | 1493 | 25 | 25 | 3 | 0.21 | 61 | 21 | 미정 |  | 2021-01-25 15:47 | 1586 |  | 0 | 32 | 16 | 0 | 0 | 0 | 0.401 | 0.7808 | 0.236 | 0.0261 | 109900 | 76 | 42 | 171 | 0.0528 | 0.0189 | 0.0219 | 0.0367 | 0.0313 | 0.0043 | 0.0023 | 0.0027
2021-01-25 | B61693 | B | 6 | SCM415 | 104 | 38900 | 0.0438 | 0.0192 | 0.0522 | 0.0883 | 1661 | 1593 | 1557 | 3094 | 31.1 |  |  | 0 | 미정 | 미정 | 미정 | 미정 | 0 | 0 | 0 | 0 | 0 | 0 | 0.0438 | 0.0534 | 0.0046 | 0.2506 | 53 | 8700 | 1659 | 0.1258 | 0.5557 | 0.1234 | 0.0308 | [6 empty] | 1516 | 15 | 15 | 1 | 0.5 | 77 | 18 | 미정 |  | 2021-01-25 16:41 | 1644 |  | 15 | 0 | 31 | 0 | 0 | 0 | 0.1482 | 0.6973 | 0.207 | 0.026 | 105650 | 92 | 68 | 228 | 0.0544 | 0.024 | 0.0229 | 0.0226 | 0.0115 | 0.0077 | 0.0058 | 0.0125
2021-01-25 | A62197 | B | 10 | 42CRMO4MS | 103 | 37500 | 0.1101 | 0.0999 | 0.0999 | 0.1162 | 1600 | 1600 | 1535 | 3028 | 49 |  |  | 0 | 미정 | 선택 | 미정 | 미정 | 0 | 0 | 0 | 0 | 0 | 0 | 0.1101 | 0.1886 | 0.0027 | 0.0138 | 51 | 7500 | 1595 | 0.3764 | 0.6285 | 0.1955 | 0.0286 | [6 empty] | 1493 | 25 | 25 | 3 | 0.21 | 58 | 22 | 미정 |  | 2021-01-25 16:45 | 1587 |  | 0 | 39 | 10 | 0 | 0 | 0 | 0.416 | 0.7774 | 0.232 | 0.0239 | 100550 | 69 | 35 | 173 | 0.0609 | 0.0224 | 0.0199 | 0.0347 | 0.0262 | 0.0082 | 0.0025 | 0.0018
2021-01-25 | A62198 | B | 21 | 42CRMO4MS | 103 | 39300 | 0.0762 | 0.1566 | 0.1566 | 0.1242 | 1582 | 1582 | 1545 | 3109 | 39.6 |  |  | 0 | 미정 | 선택 | 미정 | 미정 | 0 | 0 | 0 | 0 | 0 | 0 | 0.0762 | 0.1048 | 0.0038 | 0.1416 | 53 | 8000 | 1606 | 0.3655 | 0.6177 | 0.1981 | 0.0187 | [6 empty] | 1493 | 25 | 25 | 3 | 0.2 | 51 | 10 | 미정 |  | 2021-01-25 17:53 | 1605 |  | 0 | 15 | 0 | 0 | 0 | 0 | 0.418 | 0.7846 | 0.2291 | 0.0231 | 102950 | 60 | 25 | 156 | 0.0456 | 0.0176 | 0.0183 | 0.028 | 0.0096 | 0.0026 | 0.0019 | 0.0017
2021-01-25 | B61694 | B | 31 | SCM420HT | 104 | 39200 |  | 0.0295 | 0.0398 | 0.0857 | 1609 | 1592 | 1549 | 3139 | 23.8 |  |  | 0 | 미정 | 미정 | 미정 | 미정 | 0 | 0 | 0 | 0 | 0 | 0 |  |  |  |  | 59 | 10800 | 1680 | 0.1663 | 0.7026 | 0.1454 | 0.0235 | [6 empty] | 1510 | 18 | 20 | 1 | 0.39 | 97 | 42 | 미정 |  | 2021-01-25 18:04 | 1686 |  | 25 | 0 | 43 | 0 | 0 | 0 | 0.211 | 0.8311 | 0.2532 | 0.023 | 103000 | 95 | 46 | 219 | 0.0413 | 0.0205 | 0.0246 |  | 0.0202 | 0.0101 | 0.0061 | 0.0067
2021-01-25 | A62199 | B | 5 | 42CRMO4MS | 102 | 37400 |  | 0.0895 | 0.0895 | 0.114 | 1599 | 1599 | 1535 | 2995 | 43.9 |  |  | 0 | 미정 | 선택 | 미정 | 미정 | 0 | 0 | 0 | 0 | 0 | 0 |  |  |  |  | 46 | 6300 | 1593 | 0.3505 | 0.6227 | 0.2021 | 0.0192 | [6 empty] | 1493 | 25 | 25 | 3 | 0.28 | 68 | 34 | 미정 |  | 2021-01-25 19:00 | 1593 |  | 0 | 15 | 10 | 0 | 0 | 0 | 0.408 | 0.783 | 0.242 | 0.0247 | 108150 | 81 | 25 | 133 | 0.0503 | 0.0196 | 0.0198 |  | 0.0306 | 0.0034 | 0.0016 | 0.0022
2021-01-25 | B61695 | B | 15 | SCM420HT | 104 | 38300 |  | 0.0242 | 0.0765 | 0.101 | 1647 | 1571 | 1535 | 3055 | 28.1 |  |  | 0 | 미정 | 미정 | 미정 | 미정 | 0 | 0 | 0 | 0 | 0 | 0 |  |  |  |  | 53 | 9800 | 1656 | 0.1579 | 0.6736 | 0.1487 | 0.0191 | [6 empty] | 1510 | 18 | 18 | 1 | 0.44 | 73 | 29 | 미정 |  | 2021-01-25 19:11 | 1655 |  | 25 | 0 | 42 | 0 | 0 | 0 | 0.207 | 0.8317 | 0.2508 | 0.0241 | 102100 | 70 | 58 | 223 | 0.0436 | 0.0175 | 0.0295 |  | 0.0154 | 0.0064 | 0.0042 | 0.0069
2021-01-25 | A62200 | B | 36 | 42CRMO4MS | 101 | 38400 | 0.2045 | 0.1353 | 0.1353 | 0.1936 | 1584 | 1584 | 1519 | 2853 | 49.2 |  |  | 0 | 미정 | 선택 | 미정 | 미정 | 0 | 0 | 0 | 0 | 0 | 0 | 0.2045 | 0.1323 | 0.004 | 0.6654 | 48 | 7400 | 1593 | 0.3872 | 0.6247 | 0.2048 | 0.0279 | [6 empty] | 1493 | 25 | 25 | 3 | 0.2 | 56 | 21 | 미정 |  | 2021-01-25 20:01 | 1593 |  | 0 | 29 | 0 | 0 | 0 | 0 | 0.421 | 0.7823 | 0.24 | 0.026 | 106300 | 73 | 33 | 155 | 0.0582 | 0.0212 | 0.0217 | 0.0346 | 0.0261 | 0.0062 | 0.0017 | 0.0016
2021-01-25 | B61696 | B | 29 | SCM420HT | 103 | 39100 | 0.0541 | 0.0207 | 0.0351 | 0.067 | 1655 | 1621 | 1585 | 3199 | 7.8 |  |  | 0 | 미정 | 미정 | 미정 | 미정 | 0 | 0 | 0 | 0 | 0 | 0 | 0.0541 | 0.0506 | 0.0103 | 0.0018 | 49 | 7100 | 1657 | 0.1684 | 0.6838 | 0.1583 | 0.0169 | [6 empty] | 1510 | 18 | 18 | 1 | 0.4 | 72 | 33 | 미정 |  | 2021-01-25 20:20 | 1648 |  | 35 | 0 | 32 | 0 | 0 | 0 | 0.206 | 0.8342 | 0.2599 | 0.0288 | 99600 | 66 | 41 | 193 | 0.0211 | 0.0177 | 0.0268 | 0.0212 | 0.0161 | 0.0062 | 0.0058 | 0.0068
2021-01-25 | A62201 | B | 10 | 42CRMO4MS | 91 | 37400 | 0.3767 | 0.1488 | 0.1358 | 0.2527 | 1608 | 1619 | 1521 | 2737 | 50.4 |  |  | 0 | 선택 | 미정 | 미정 | 미정 | 0 | 0 | 0 | 0 | 0 | 0 | 0.3767 | 0.2263 | 0.0076 | 0.126 | 40 | 6000 | 1589 | 0.3649 | 0.6066 | 0.1946 | 0.0444 | [6 empty] | 1493 | 25 | 25 | 3 | 0.2 | 63 | 26 | 미정 |  | 2021-01-25 20:57 | 1589 |  | 0 | 21 | 19 | 0 | 0 | 0 | 0.423 | 0.7809 | 0.237 | 0.025 |  | 76 | 42 | 164 | 0.0622 | 0.0293 | 0.0211 | 0.0289 | 0.0134 | 0.0062 | 0.0032 | 0.0022
2021-01-25 | B61697 | B | 6 | SCM420HT | 104 | 39400 | 0.0484 | 0.0303 | 0.0413 | 0.0948 | 1625 | 1589 | 1553 | 3061 | 22.7 |  |  | 0 | 미정 | 미정 | 미정 | 미정 | 0 | 0 | 0 | 0 | 0 | 0 | 0.0484 | 0.0535 | 0.0026 | 0.0021 | 53 | 7400 | 1655 | 0.1488 | 0.7074 | 0.1339 | 0.0131 | [6 empty] | 1510 | 18 | 21 | 1 | 0.42 | 70 | 37 | 미정 |  | 2021-01-25 21:31 | 1644 |  | 20 | 0 | 44 | 0 | 0 | 0 | 0.2019 | 0.8228 | 0.2531 | 0.0212 |  | 68 | 36 | 180 | 0.0366 | 0.0144 | 0.0252 | 0.0214 | 0.0293 | 0.0069 | 0.0061 | 0.0069
2021-01-25 | A62202 | B | 21 | 42CRMO4MS | 92 | 35900 | 0.1347 | 0.1219 | 0.1219 | 0.1337 | 1654 | 1654 | 1580 | 2815 | 50.9 |  |  | 0 | 미정 | 선택 | 미정 | 미정 | 0 | 0 | 0 | 0 | 0 | 0 | 0.1347 | 0.1443 | 0.0053 | 0.0015 | 57 | 5500 | 1577 | 0.35 | 0.6371 | 0.2117 | 0.0159 | [6 empty] | 1493 | 25 | 25 | 3 | 0.32 | 58 | 20 | 미정 |  | 2021-01-25 22:12 | 1586 |  | 0 | 0 | 0 | 0 | 0 | 0 | 0.408 | 0.784 | 0.2452 | 0.0286 | 103450 | 72 | 35 | 164 | 0.0623 | 0.0198 | 0.0232 | 0.0442 | 0.0321 | 0.0041 | 0.0021 | 0.0022
2021-01-25 | B61698 | B | 31 | SCM420HT | 104 | 40800 | 0.0505 | 0.0412 | 0.0412 | 0.0762 | 1572 | 1572 | 1549 | 3254 | 30.7 |  |  | 0 | 미정 | 미정 | 미정 | 미정 | 0 | 0 | 0 | 0 | 0 | 0 | 0.0505 | 0.0484 | 0.0037 | 0.274 | 43 | 7500 | 1623 | 0.18 | 0.6774 | 0.1817 | 0.0175 | [6 empty] | 1510 | 18 | 20 | 1 | 0.44 | 61 | 33 | 미정 |  | 2021-01-25 22:38 | 1637 |  | 51 | 0 | 41 | 0 | 0 | 0 | 0.2059 | 0.8408 | 0.2542 | 0.0214 |  | 66 | 33 | 158 | 0.0488 | 0.0147 | 0.0245 | 0.022 | 0.0186 | 0.0059 | 0.0049 | 0.0063
2021-01-25 | A62203 | B | 5 | 42CRMO4MS | 102 | 37900 | 0.0521 | 0.0376 | 0.0376 | 0.1532 | 1655 | 1655 | 1555 | 3052 | 37.9 |  |  | 0 | 미정 | 선택 | 미정 | 미정 | 0 | 0 | 0 | 0 | 0 | 0 | 0.0521 | 0.0827 | 0.003 | 0.0052 | 50 | 5800 | 1586 | 0.2875 | 0.6113 | 0.198 | 0.0175 | [6 empty] | 1493 | 25 | 25 | 3 | 0.21 | 58 | 27 | 미정 |  | 2021-01-25 23:13 | 1586 |  | 0 | 31 | 0 | 0 | 0 | 0 | 0.4004 | 0.7919 | 0.2309 | 0.032 | 0 | 83 | 34 | 158 | 0.0395 | 0.0171 | 0.0246 | 0.0262 | 0.0163 | 0.0037 | 0.0019 | 0.002
2021-01-25 | B61699 | B | 15 | SCM420HT | 104 | 37800 |  | 0.0244 | 0.0338 | 0.0753 | 1633 | 1588 | 1564 | 3026 | 20.1 |  |  | 0 | 미정 | 미정 | 미정 | 미정 | 0 | 0 | 0 | 0 | 0 | 0 |  |  |  |  | 41 | 7100 | 1639 | 0.1691 | 0.7563 | 0.1871 | 0.0177 | [6 empty] | 1510 | 18 | 23 | 1 | 0.45 | 61 | 31 | 미정 |  | 2021-01-25 23:37 | 1642 |  | 34 | 0 | 21 | 0 | 0 | 0 | 0.2041 | 0.8434 | 0.2567 | 0.0207 |  | 801 | 30 | 152 | 0.0331 | 0.0158 | 0.0229 |  | 0.0201 | 0.0094 | 0.0075 | 0.0071
2021-01-25 | A62204 | B | 36 | 42CRMO4MS | 101 | 37800 | 0.0556 | 0.1212 | 0.1212 | 0.1435 | 1638 | 1638 | 1552 | 3011 | 40.6 |  |  | 0 | 미정 | 선택 | 미정 | 미정 | 0 | 0 | 0 | 0 | 0 | 0 | 0.0556 | 0.079 | 0.0025 | 0.0108 | 61 | 5900 | 1581 | 0.2811 | 0.5619 | 0.1868 | 0.0195 | [6 empty] | 1493 | 25 | 26 | 3 | 0.2 | 59 | 23 | 미정 |  | 2021-01-26 00:21 | 1581 |  | 0 | 9 | 0 | 0 | 0 | 0 | 0.405 | 0.7875 | 0.2351 | 0.0269 | 113250 | 94 | 38 | 179 | 0.0436 | 0.0183 | 0.0227 | 0.0233 | 0.0285 | 0.0053 | 0.0027 | 0.0026
2021-01-25 | B61700 | T | 29 | SMN649M | 103 | 37900 | 0.0823 | 0.0358 | 0.0358 | 0.0983 | 1598 | 1598 | 1545 | 2989 | 30.3 |  |  | 0 | 미정 | 미정 | 미정 | 미정 | 0 | 0 | 0 | 102 | 0 | 0 | 0.0823 | 0.0973 | 0.0044 | 0.1162 | 42 | 7500 | 1613 | 0.4384 | 1.6762 | 0.1736 | 0.0101 | [6 empty] | 1484 | 10 | 14 | 1 | 0.52 | 90 | 41 | 미정 |  | 2021-01-26 00:38 | 1631 |  | 70 | 0 | 0 | 0 | 0 | 0 | 0.487 | 1.9179 | 0.2059 | 0.0166 |  | 100.3 | 29 | 146 | 0.0308 | 0.01 | 0.0157 | 0.0336 | 0.0241 | 0.0056 | 0.0057 | 0.005
2021-01-25 | A62205 | B | 10 | SCR420HD | 102 | 37800 | 0.0808 | 0.0564 | 0.0564 | 0.068 | 1647 | 1647 | 1567 | 3126 | 25.4 |  |  | 0 | 미정 | 선택 | 미정 | 미정 | 0 | 0 | 0 | 0 | 0 | 0 | 0.0808 | 0.1367 | 0.0026 | 0.0067 | 55 | 6900 | 1663 | 0.1715 | 0.715 | 0.1924 | 0.021 | [6 empty] | 1509 | 13 | 20 | 3 | 0.22 | 101 | 41 | 미정 |  | 2021-01-26 01:34 | 1663 |  | 0 | 40 | 0 | 0 | 0 | 0 | 0.21 | 0.8709 | 0.2521 | 0.0249 | 102550 | 105 | 55 | 209 | 0.0351 | 0.0201 | 0.0263 | 0.0551 | 0.0445 | 0.0116 | 0.0069 | 0.012
2021-01-25 | B61701 | T | 6 | SMN649M | 104 | 36900 | 0.0626 | 0.0259 | 0.0259 | 0.0729 | 1640 | 1640 | 1559 | 3030 | 11.2 |  |  | 0 | 미정 | 미정 | 미정 | 미정 | 0 | 0 | 0 | 205 | 0 | 0 | 0.0626 | 0.0819 | 0.0016 | 0.0158 | 35 | 5700 | 1610 | 0.3896 | 1.6917 | 0.1788 | 0.0066 | [6 empty] | 1484 | 10 | 16 | 1 | 0.42 | 63 | 28 | 미정 |  | 2021-01-26 01:37 | 1604 |  | 75 | 0 | 0 | 0 | 0 | 0 | 0.4979 | 1.9342 | 0.2114 | 0.014 | 0 |  | 36 | 157 | 0.0119 | 0.0074 | 0.0153 | 0.028 | 0.0283 | 0.0083 | 0.0075 | 0.0068
2021-01-25 | A62206 | B | 21 | SCR420HD | 102 | 37400 | 0.0559 | 0.0308 | 0.0308 | 0.0854 | 1625 | 1625 | 1562 | 3090 | 29.8 |  |  | 0 | 미정 | 선택 | 미정 | 미정 | 0 | 0 | 0 | 0 | 0 | 0 | 0.0559 | 0.1154 | 0.0011 | 0.001 | 26 | 8900 | 1629 | 0.2084 | 0.8599 | 0.1977 | 0.0294 | [6 empty] | 1509 | 13 | 15 | 3 | 0.23 | 85 | 38 | 미정 |  | 2021-01-26 04:09 | 1629 |  | 0 | 54 | 21 | 0 | 0 | 0 | 0.2052 | 0.8636 | 0.2174 | 0.0268 | 104400 | 66 | 53 | 268 | 0.0412 | 0.0181 | 0.0239 | 0.0419 | 0.0404 | 0.0142 | 0.0095 | 0.0117
2021-01-25 | B61702 | T | 31 | SMN649M | 105 | 39700 | 0.0507 | 0.1512 | 0.146 | 0.1483 | 1520 | 1555 | 1528 | 3248 | 34.6 |  |  | 0 | 미정 | 미정 | 미정 | 미정 | 0 | 0 | 0 | 199 | 0 | 0 | 0.0507 | 0.0583 | 0.0028 | 0.2136 | 42 | 7200 | 1585 | 0.4243 | 1.7299 | 0.1719 | 0.0143 | [6 empty] | 1484 | 10 | 11 | 1 | 0.5 | 66 | 25 | 미정 |  | 2021-01-26 02:47 | 1596 |  | 72 | 0 | 0 | 0 | 0 | 0 | 0.4781 | 1.9329 | 0.216 | 0.0181 | 112050 | 92 | 40 | 161 | 0.0353 | 0.0133 | 0.0153 | 0.0209 | 0.0369 | 0.0115 | 0.01 | 0.0076
2021-01-25 | A62207 | B | 5 | SCR420HD | 102 | 37200 | 0.0582 | 0.0402 | 0.0402 | 0.0764 | 1624 | 1624 | 1556 | 3090 | 22.9 |  |  | 0 | 미정 | 선택 | 미정 | 미정 | 0 | 0 | 0 | 0 | 0 | 0 | 0.0582 | 0.1267 | 0.0023 | 0.0837 | 47 | 6100 | 1609 | 0.1695 | 0.7049 | 0.1707 | 0.0241 | [6 empty] | 1509 | 13 | 15 | 3 | 0.21 | 86 | 50 | 미정 |  | 2021-01-26 03:43 | 1609 |  | 0 | 22 | 0 | 0 | 0 | 0 | 0.214 | 0.8704 | 0.2388 | 0.0259 | 0 | 74 | 20 | 112 | 0.0299 | 0.0225 | 0.0249 | 0.0515 | 0.037 | 0.0244 | 0.0194 | 0.0174
2021-01-25 | B61703 | T | 15 | SMN649M | 103 | 38500 | 0.0571 | 0.0899 | 0.0899 | 0.1038 | 1555 | 1555 | 1548 | 3059 | 20.8 |  |  | 0 | 미정 | 선택 | 미정 | 미정 | 0 | 0 | 0 | 204 | 0 | 0 | 0.0571 | 0.0517 | 0.0052 | 0.1124 | 38 | 6100 | 1595 | 0.4185 | 1.7606 | 0.1862 | 0.0081 | [6 empty] | 1484 | 10 | 14 | 1 | 0.43 | 68 | 27 | 미정 |  | 2021-01-26 03:49 | 1606 |  | 87 | 0 | 0 | 0 | 0 | 0 | 0.4774 | 1.9331 | 0.213 | 0.0169 | 104650 |  | 38 | 166 | 0.0208 | 0.0083 | 0.016 | 0.0301 | 0.0196 | 0.0069 | 0.0069 | 0.0077
2021-01-25 | B61704 | I | 29 | SCM415C2 | 110 | 41600 | 0.054 | 0.1208 | 0.0342 | 0.066 | 1550 | 1602 | 1560 | 3296 | 12.6 |  |  | 0 | 미정 | 선택 | 미정 | 미정 | 0 | 0 | 0 | 0 | 0 | 0 | 0.054 | 0.0475 | 0.0026 | 0.0578 | 54 | 9000 | 1680 | 0.1158 | 0.589 | 0.1528 | 0.0183 | [6 empty] | 1516 | 20 | 23 | 1 | 0.42 | 91 | 0 | 미정 |  | 2021-01-26 05:12 | 1670 |  | 40 | 0 | 12 | 0 | 0 | 0 | 0.1424 | 0.7056 | 0.197 | 0.0214 | 111300 | 574 | 21 | 148 | 0.0179 | 0.0118 | 0.0235 | 0.0271 | 0.0612 | 0.028 | 0.0128 | 0.0186
2021-01-25 | A62208 | B | 36 | SCR420HON | 104 | 37500 | 0.0713 | 0.0388 | 0.0388 | 0.0696 | 1653 | 1653 | 1584 | 3050 | 31.7 |  |  | 0 | 미정 | 선택 | 미정 | 미정 | 0 | 0 | 0 | 0 | 0 | 0 | 0.0713 | 0.1271 | 0.0024 | 0.2484 | 48 | 5400 | 1606 | 0.1604 | 0.6273 | 0.1388 | 0.0246 | [6 empty] | 1510 | 16 | 19 | 3 | 0.23 | 59 | 16 | 미정 |  | 2021-01-26 05:08 | 1606 |  | 0 | 36 | 0 | 0 | 0 | 0 | 0.207 | 0.8421 | 0.2356 | 0.0309 | 95900 | 65 | 51 | 183 | 0.0446 | 0.0227 | 0.0322 | 0.0486 | 0.0406 | 0.0181 | 0.009 | 0.0126
2021-01-25 | A62209 | B | 10 | SCR420HON | 104 | 37600 | 0.0477 | 0.0421 | 0.0421 | 0.0587 | 1624 | 1624 | 1565 | 3112 | 31.8 |  |  | 0 | 미정 | 미정 | 미정 | 미정 | 0 | 0 | 0 | 0 | 0 | 0 | 0.0477 | 0.062 | 0.0016 | 0.0012 | 41 | 6700 | 1650 | 0.1692 | 0.7133 | 0.1823 | 0.0226 | [6 empty] | 1510 | 16 | 17 | 1 | 0.39 | 78 | 36 | 미정 |  | 2021-01-26 06:00 | 1648 |  | 30 | 0 | 31 | 0 | 0 | 0 | 0.2007 | 0.8534 | 0.2645 | 0.0353 | 96150 | 63 | 39 | 170 | 0.0444 | 0.0191 | 0.0327 | 0.0356 | 0.0348 | 0.0149 | 0.012 | 0.0155
2021-01-26 | A62210 | B | 31 | SCR420HON | 99 | 36800 | 0.0572 | 0.0427 | 0.0427 | 0.0646 | 1641 | 1641 | 1577 | 2997 | 25.2 |  |  | 0 | 선택 | 미정 | 미정 | 미정 | 0 | 0 | 0 | 0 | 0 | 0 | 0.0572 | 0.0799 | 0.0018 | 0.1614 | 40 | 6400 | 1644 | 0.1716 | 0.7232 | 0.2278 | 0.018 | [6 empty] | 1510 | 16 | 16 | 1 | 0.42 | 76 | 35 | 미정 |  | 2021-01-26 06:57 | 1641 |  | 30 | 0 | 12 | 0 | 0 | 0 | 0.196 | 0.8514 | 0.2492 | 0.0308 | 102300 | 70 | 39 | 167 | 0.0356 | 0.0155 | 0.0296 | 0.0445 | 0.0305 | 0.0126 | 0.0091 | 0.0156
2021-01-26 | A62211 | B | 5 | SCR420HON | 91 | 33600 | 0.053 | 0.0911 | 0.0666 | 0.0666 | 1565 | 1583 | 1530 | 2643 | 25.7 |  |  | 0 | 선택 | 미정 | 미정 | 미정 | 0 | 0 | 0 | 0 | 0 | 0 | 0.053 | 0.0577 | 0.0032 | 0.261 | 51 | 8000 | 1630 | 0.1686 | 0.7814 | 0.1762 | 0.025 | [6 empty] | 1510 | 16 | 17 | 1 | 0.47 | 54 | 19 | 미정 |  | 2021-01-26 08:07 | 1626 |  | 61 | 0 | 24 | 0 | 0 | 0 | 0.2012 | 0.8567 | 0.2549 | 0.0337 | 102550 | 71 | 30 | 161 | 0.0348 | 0.0262 | 0.0316 | 0.0399 | 0.0729 | 0.0477 | 0.0156 | 0.0151
2021-01-26 | A62212 | B | 6 | SCR420HON | 103 | 37900 | 0.0453 | 0.0509 | 0.0509 | 0.0752 | 1644 | 1644 | 1586 | 3015 | 53.5 |  |  | 0 | 미정 | 선택 | 미정 | 미정 | 0 | 0 | 0 | 0 | 0 | 0 | 0.0453 | 0.0783 | 0.0025 | 0.0054 | 47 | 6700 | 1638 | 0.1645 | 0.7145 | 0.1591 | 0.0326 | [6 empty] | 1510 | 16 | 16 | 1 | 0.35 | 59 | 24 | 미정 |  | 2021-01-26 09:03 | 1611 |  | 40 | 0 | 35 | 0 | 0 | 0 | 0.2002 | 0.8594 | 0.24 | 0.0338 | 103200 | 73 | 19 | 152 | 0.0737 | 0.0253 | 0.0313 | 0.0467 | 0.0565 | 0.03 | 0.0159 | 0.0162
2021-01-26 | B61705 | B | 29 | SCR420HON | 101 | 40300 | 0.0553 | 0.0241 | 0.0952 | 0.0491 | 1615 | 1540 | 1535 | 2925 | 23.3 |  |  | 0 | 미정 | 미정 | 미정 | 미정 | 0 | 0 | 0 | 0 | 0 | 0 | 0.0553 | 0.0378 | 0.003 | 0.3005 | 57 | 9600 | 1642 | 0.1558 | 0.6277 | 0.1402 | 0.0089 | [6 empty] | 1510 | 16 | 18 | 1 | 0.39 | 62 | 24 | 미정 |  | 2021-01-26 10:16 | 1636 |  | 30 | 0 | 31 | 0 | 0 | 0 | 0.196 | 0.8573 | 0.2502 | 0.0244 | 100000 | 70 | 25 | 161 | 0.0349 | 0.0202 | 0.0298 | 0.0268 | 0.0347 | 0.0084 | 0.0056 | 0.0155
2021-01-26 | B61706 | B | 15 | SCR420HON | 104 | 37700 | 0.0697 | 0.0208 | 0.0355 | 0.0692 | 1643 | 1612 | 1566 | 2987 | 13.1 |  |  | 0 | 미정 | 미정 | 미정 | 미정 | 0 | 0 | 0 | 0 | 0 | 0 | 0.0697 | 0.0503 | 0.0023 | 0.1431 | 42 | 7400 | 1650 | 0.1663 | 0.705 | 0.1877 | 0.0274 | [6 empty] | 1510 | 16 | 17 | 1 | 0.42 | 68 | 26 | 미정 |  | 2021-01-26 11:10 | 1647 |  | 35 | 0 | 11 | 0 | 0 | 0 | 0.1998 | 0.8589 | 0.2564 | 0.0307 | 102250 | 87 | 30 | 157 | 0.0212 | 0.0261 | 0.027 | 0.0307 | 0.0083 | 0.006 | 0.0058 | 0.0152
2021-01-26 | B61707 | B | 5 | SMN455M1 | 104 | 37800 | 0.0638 | 0.0817 | 0.0817 | 0.144 | 1610 | 1610 | 1533 | 2921 | 50 |  |  | 0 | 미정 | 미정 | 미정 | 미정 | 0 | 0 | 0 | 0 | 0 | 0 | 0.0638 | 0.0803 | 0.0021 | 0.1366 | 50 | 8200 | 1663 | 0.4649 | 1.3307 | 0.1773 | 0.0252 | [6 empty] | 1483 | 16 | 21 | 1 | 0.54 | 78 | 29 | 미정 |  | 2021-01-26 12:21 | 1643 |  | 0 | 0 | 0 | 0 | 0 | 0 | 0.505 | 1.5516 | 0.2151 | 0.0079 | 90550 | 90 | 42 | 193 | 0.0662 | 0.0176 | 0.0119 | 0.0547 | 0.0624 | 0.0248 | 0.0086 | 0.0089
2021-01-26 | A62213 | B | 21 | SM53CM | 104 | 39800 | 0.055 | 0.0366 | 0.0366 | 0.0645 | 1601 | 1601 | 1533 | 3152 | 4.7 |  |  | 0 | 미정 | 미정 | 미정 | 미정 | 0 | 0 | 0 | 0 | 0 | 0 | 0.055 | 0.0625 | 0.0028 | 0.0012 | 41 | 7700 | 1633 | 0.3982 | 0.5016 | 0.1725 | 0.0137 | [6 empty] | 1488 | 13 | 20 | 3 | 0.25 | 76 | 27 | 미정 |  | 2021-01-26 13:01 | 1625 |  | 0 | 37 | 19 | 0 | 0 | 0 | 0.5 | 0.6425 | 0.2294 | 0.014 | 99000 | 70 | 19 | 137 | 0.0046 | 0.0145 | 0.0119 | 0.0507 | 0.0555 | 0.0205 | 0.0062 | 0.0181
2021-01-26 | B61708 | B | 6 | SMN455M1 | 104 | 39400 |  | 0.1127 | 0.1127 | 0.1877 | 1596 | 1596 | 1518 | 3020 | 34.1 |  |  | 0 | 미정 | 미정 | 미정 | 미정 | 0 | 0 | 0 | 0 | 0 | 0 |  |  |  |  | 43 | 7600 | 1637 | 0.4557 | 1.3505 | 0.1657 | 0.0146 | [6 empty] | 1483 | 16 | 17 | 1 | 0.41 | 70 | 32 | 미정 |  | 2021-01-26 13:22 | 1633 |  | 31 | 0 | 13 | 0 | 0 | 0 | 0.515 | 1.5437 | 0.2448 | 0.0126 | 97050 | 73 | 37 | 178 | 0.0395 | 0.0153 | 0.0143 |  | 0.0431 | 0.0083 | 0.0046 | 0.0072
2021-01-26 | A62214 | B | 10 | SM53CM | 104 | 38600 | 0.0639 | 0.0819 | 0.0819 | 0.1039 | 1653 | 1653 | 1583 | 3100 | 4.5 |  |  | 0 | 미정 | 미정 | 미정 | 미정 | 0 | 0 | 0 | 0 | 0 | 0 | 0.0639 | 0.1057 | 0.0035 | 0.2995 | 40 | 4800 | 1608 | 0.4266 | 0.5447 | 0.1581 | 0.0108 | [6 empty] | 1488 | 13 | 17 | 3 | 0.23 | 72 | 29 | 미정 |  | 2021-01-26 14:04 | 1608 |  | 0 | 19 | 24 | 0 | 0 | 0 | 0.513 | 0.6455 | 0.2494 | 0.0139 | 101300 | 75 | 37 | 153 | 0.0042 | 0.0095 | 0.0129 | 0.0529 | 0.0501 | 0.0149 | 0.003 | 0.0174
2021-01-26 | B61709 | B | 29 | SMN455M1 | 104 | 39300 | 0.2507 | 0.2693 | 0.2398 | 0.254 | 1571 | 1582 | 1519 | 2851 | 31.2 |  |  | 0 | 미정 | 미정 | 미정 | 미정 | 0 | 0 | 0 | 0 | 0 | 0 | 0.2507 | 0.1424 | 0.0153 | 0.011 | 41 | 7200 | 1613 | 0.4105 | 1.3226 | 0.1243 | 0.0136 | [6 empty] | 1483 | 16 | 18 | 1 | 0.41 | 59 | 23 | 미정 |  | 2021-01-26 14:35 | 1608 |  | 51 | 0 | 26 | 0 | 0 | 0 | 0.5045 | 1.5363 | 0.2445 | 0.0135 | 105950 | 75 | 29 | 160 | 0.0344 | 0.0126 | 0.0139 | 0.0647 | 0.0557 | 0.0094 | 0.0058 | 0.0087
2021-01-26 | A62215 | B | 36 | SM53CM | 104 | 37300 | 0.1051 | 0.1108 | 0.1108 | 0.1394 | 1586 | 1586 | 1531 | 2946 | 30.1 |  |  | 0 | 미정 | 미정 | 미정 | 미정 | 0 | 0 | 0 | 155 | 0 | 0 | 0.1051 | 0.1631 | 0.0052 | 0.0669 | 40 | 5600 | 1597 | 0.4599 | 0.5016 | 0.1608 | 0.0111 | [6 empty] | 1488 | 13 | 13 | 3 | 0.23 | 63 | 16 | 미정 |  | 2021-01-26 15:08 | 1597 |  | 0 | 0 | 15 | 0 | 0 | 0 | 0.521 | 0.6415 | 0.252 | 0.0115 | 98700 | 70 | 44 | 162 | 0.0274 | 0.0088 | 0.0103 | 0.0486 | 0.0391 | 0.0096 | 0.0057 | 0.0209
2021-01-26 | B61710 | B | 15 | SMN455M | 104 | 39300 | 0.0866 | 0.2456 | 0.1728 | 0.1921 | 1568 | 1594 | 1517 | 2924 | 34.7 |  |  | 0 | 미정 | 미정 | 미정 | 미정 | 0 | 0 | 0 | 0 | 0 | 0 | 0.0866 | 0.1059 | 0.003 | 0.1909 | 41 | 7200 | 1617 | 0.4591 | 1.388 | 0.1689 | 0.0098 | [6 empty] | 1481 | 16 |  | 1 |  | 74 | 33 | 미정 |  | 2021-01-26 15:40 |  |  | 0 | 0 | 0 | 0 | 0 | 0 | 0.4767 | 1.5837 | 0.2372 | 0.011 |  | 75 | 46 | 178 | 0.0383 | 0.011 | 0.0115 | 0.0677 | 0.0448 | 0.0069 | 0.0068 | 0.0077
2021-01-26 | A62216 | B | 31 | SM53CM | 103 | 36900 | 0.0791 | 0.0879 | 0.0879 | 0.1142 | 1585 | 1585 |  | 2939 | 27.7 |  |  | 0 | 미정 | 미정 | 미정 | 미정 | 0 | 0 | 0 | 157 | 0 | 0 | 0.0791 | 0.0985 | 0.0037 | 0.4867 |  | 5500 |  | 0.4569 | 0.5126 | 0.1843 | 0.0129 | [6 empty] | 1488 | 13 | 14 | 3 | 0.2 |  | 16 | 미정 |  | 2021-01-26 15:27 |  |  | 0 | 0 | 0 | 0 | 0 | 0 | 0.4992 | 0.6423 | 0.2389 | 0.008 |  | 72 | 78 | 198 | 0.0256 | 0.008 | 0.0107 | 0.0561 | 0.0407 | 0.0162 | 0.0105 | 0.02
2021-01-26 | B61711 | B | 5 | SMN455M | 104 | 40000 | 0.2537 | 0.3254 | 0.2375 |  | 1583 | 0 | 1541 | 3263 |  |  |  | 0 | 미정 | 미정 | 미정 | 미정 | 0 | 0 | 0 | 0 | 0 | 0 | 0.2537 | 0.115 | 0.0049 | 0.2789 | 37 | 6100 | 1615 | 0.4825 | 1.3641 | 0.1755 | 0.0139 | [6 empty] | 1481 | 16 | 18 | 1 | 0.41 | 67 | 31 | 미정 |  | 2021-01-26 16:46 | 1606 |  | 40 | 0 | 0 | 0 | 0 | 0 | 0.542 | 1.513 | 0.2425 | 0.0154 | 101150 | 75 | 28 | 157 |  | 0.0141 | 0.0149 | 0.0729 |  | 0.0094 | 0.0073 | 0.0077
2021-01-26 | A62217 | B | 21 | SM53CM | 104 | 36900 |  | 0.0558 | 0.0558 | 0.1181 | 1610 | 1610 | 1541 | 2493 | 33.3 |  |  | 0 | 미정 | 미정 | 미정 | 미정 | 0 | 0 | 0 | 160 | 0 | 0 |  |  |  |  | 44 | 5300 | 1594 | 0.4353 | 0.4901 | 0.2035 | 0.017 | [6 empty] | 1488 | 13 | 14 | 3 | 0.23 | 73 | 24 | 미정 |  | 2021-01-26 17:13 | 1594 |  | 0 | 0 | 16 | 0 | 0 | 0 | 0.509 | 0.6471 | 0.2526 | 0.0139 | 100650 | 71 | 52 | 172 | 0.0307 | 0.0103 | 0.0125 |  | 0.0426 | 0.0162 | 0.011 | 0.0199
2021-01-26 | B61712 | B | 6 | SMN455M | 103 | 39200 | 0.0811 | 0.0576 | 0.1024 | 0.1256 | 1584 | 1606 | 1577 | 3086 | 28.4 |  |  | 0 | 미정 | 미정 | 미정 | 미정 | 0 | 0 | 0 | 0 | 0 | 0 | 0.0811 | 0.0506 | 0.0018 | 0.138 | 39 | 5700 | 1623 | 0.4331 | 1.254 | 0.1758 | 0.0081 | [6 empty] | 1481 | 16 | 17 | 1 | 0.46 | 64 | 32 | 미정 |  | 2021-01-26 17:45 | 1621 |  | 0 | 0 | 0 | 0 | 0 | 0 | 0.548 | 1.5015 | 0.2592 | 0.0113 | 102050 | 76 | 30 | 167 | 0.0317 | 0.0099 | 0.0132 | 0.0526 | 0.0442 | 0.0095 | 0.0092 | 0.0086
2021-01-26 | A62218 | B | 10 | SM53CM | 104 | 36900 | 0.1612 | 0.1221 | 0.1221 | 0.1365 | 1605 | 1605 | 1540 | 3057 | 32.9 |  |  | 0 | 미정 | 미정 | 미정 | 미정 | 0 | 0 | 0 | 154 | 0 | 0 | 0.1612 | 0.1698 | 0.0087 | 0.2314 | 41 | 4500 | 1599 | 0.4394 | 0.5015 | 0.1895 | 0.0153 | [6 empty] | 1488 | 13 | 13 | 3 | 0.2 | 65 | 26 | 미정 |  | 2021-01-26 18:10 | 1599 |  | 0 | 14 | 9 | 0 | 0 | 0 | 0.509 | 0.6402 | 0.2544 | 0.0122 | 99000 | 72 | 53 | 175 | 0.0317 | 0.0094 | 0.0108 | 0.0593 | 0.0367 | 0.0145 | 0.0096 | 0.0204
2021-01-26 | B61713 | B | 37 | SMN455M | 103 | 38300 | 0.0703 | 0.1725 | 0.1725 | 0.1969 | 1632 | 1632 | 1593 | 3231 | 14.4 |  |  | 0 | 미정 | 미정 | 미정 | 미정 | 0 | 0 | 0 | 0 | 0 | 0 | 0.0703 | 0.0864 | 0.0022 | 0.0497 | 51 | 6200 | 1616 | 0.4273 | 1.1764 | 0.1499 | 0.0063 | [6 empty] | 1481 | 16 | 17 | 1 | 0.43 | 78 | 28 | 미정 |  | 2021-01-26 18:52 | 1616 |  | 15 | 0 | 22 | 0 | 0 | 0 | 0.5492 | 1.5057 | 0.2482 | 0.012 | 99350 | 71 | 38 | 188 | 0.0168 | 0.0073 | 0.0113 | 0.0618 | 0.0738 | 0.019 | 0.0085 | 0.0084
2021-01-26 | A62219 | B | 36 | SM53CM | 104 | 38000 | 0.0797 | 0.1118 | 0.1118 | 0.1226 | 1589 | 1589 | 1539 | 3088 | 40.1 |  |  | 0 | 미정 | 미정 | 미정 | 미정 | 0 | 0 | 0 | 155 | 0 | 0 | 0.0797 | 0.136 | 0.0038 | 0.0504 | 42 | 5000 | 1598 | 0.4617 | 0.509 | 0.194 | 0.0155 | [6 empty] | 1488 | 13 | 17 | 3 | 0.24 | 70 | 23 | 미정 |  | 2021-01-26 19:19 | 1598 |  | 0 | 0 | 14 | 0 | 0 | 0 | 0.509 | 0.6402 | 0.2504 | 0.0117 | 99750 | 70 | 48 | 164 | 0.0379 | 0.0086 | 0.0104 | 0.0633 | 0.0402 | 0.0147 | 0.0101 | 0.0225
2021-01-26 | B61714 | B | 15 | SMN455M | 104 | 39900 | 0.0669 | 0.2374 | 0.1489 | 0.1509 | 1558 | 1605 | 1544 | 3170 | 24.4 |  |  | 0 | 미정 | 미정 | 미정 | 미정 | 0 | 0 | 0 | 0 | 0 | 0 | 0.0669 | 0.0609 | 0.0029 | 0.1062 | 51 | 6300 | 1616 | 0.4242 | 1.2846 | 0.1482 | 0.0068 | [6 empty] | 1481 | 16 | 18 | 1 | 0.41 | 61 | 33 | 미정 |  | 2021-01-26 20:16 | 1601 |  | 0 | 0 | 20 | 0 | 0 | 0 | 0.533 | 1.5093 | 0.2514 | 0.011 | 99450 | 74 | 26 | 155 | 0.0291 | 0.0067 | 0.0125 | 0.057 | 0.0729 | 0.0191 | 0.0126 | 0.0111
2021-01-26 | A62220 | B | 31 | SM53CM | 104 | 36800 | 0.0646 | 0.0695 | 0.0695 | 0.1052 | 1586 | 1586 | 1532 | 2948 | 30.6 |  |  | 0 | 미정 | 미정 | 미정 | 미정 | 0 | 0 | 0 | 160 | 0 | 0 | 0.0646 | 0.0974 | 0.0036 | 0.0827 | 40 | 5000 | 1606 | 0.4389 | 0.4051 | 0.194 | 0.0104 | [6 empty] | 1488 | 13 | 15 | 3 | 0.23 | 64 | 20 | 미정 |  | 2021-01-26 20:16 | 1585 |  | 0 | 64 | 9 | 0 | 0 | 0 | 0.539 | 0.6081 | 0.2489 | 0.0111 | 100800 | 79 | 51 | 170 | 0.0282 | 0.0078 | 0.0101 | 0.0466 | 0.0372 | 0.0125 | 0.0101 | 0.0224
2021-01-26 | B61715 | B | 5 | SMN455M | 104 | 38700 | 0.1319 | 0.1829 | 0.0888 | 0.0828 | 1575 | 1622 | 1558 | 3234 | 17.2 |  |  | 0 | 미정 | 미정 | 미정 | 미정 | 0 | 0 | 0 | 0 | 0 | 0 | 0.1319 | 0.0936 | 0.0055 | 0.4331 | 34 | 5600 | 1622 | 0.4193 | 1.2635 | 0.1459 | 0.0044 | [6 empty] | 1481 | 16 | 20 | 1 | 0.42 | 64 | 28 | 미정 |  | 2021-01-26 21:05 | 1611 |  | 37 | 0 | 61 | 0 | 0 | 0 | 0.543 | 1.4975 | 0.2489 | 0.0079 |  | 72 | 42 | 169 | 0.0201 | 0.0058 | 0.0118 | 0.0876 | 0.0747 | 0.0201 | 0.0122 | 0.0106
2021-01-26 | A62221 | B | 21 | SM38CS | 103 | 37400 | 0.064 | 0.0663 | 0.0663 | 0.0932 | 1579 | 1579 | 1528 | 2911 | 32.6 |  |  | 0 | 미정 | 미정 | 미정 | 미정 | 0 | 0 | 0 | 0 | 0 | 0 | 0.064 | 0.1229 | 0.0041 | 0.3252 | 43 | 6000 | 1617 | 0.3631 | 0.6572 | 0.1447 | 0.0327 | [6 empty] | 1496 | 13 | 15 | 3 | 0.22 | 78 | 28 | 미정 |  | 2021-01-26 21:17 | 1617 |  | 0 | 48 | 15 | 0 | 0 | 0 | 0.394 | 0.8627 | 0.2058 | 0.0289 | 98500 | 79 | 60 | 196 | 0.0399 | 0.0166 | 0.0238 | 0.0472 | 0.0372 | 0.0156 | 0.0072 | 0.009
2021-01-26 | B61716 | B | 6 | SMN455M | 104 | 38800 | 0.0674 | 0.2093 | 0.1193 | 0.1367 | 1590 | 1612 | 1559 | 3056 | 20.8 |  |  | 0 | 미정 | 미정 | 미정 | 미정 | 0 | 0 | 0 | 0 | 0 | 0 | 0.0674 | 0.0784 | 0.0087 | 0.3678 | 37 | 5600 | 1617 | 0.4503 | 1.3386 | 0.1147 | 0.0072 | [6 empty] | 1481 | 16 | 21 | 1 | 0.43 | 133 | 27 | 미정 |  | 2021-01-26 22:05 | 1614 |  | 62 | 0 | 37 | 0 | 0 | 0 | 0.5402 | 1.513 | 0.2424 | 0.0099 |  | 169 | 53 | 188 | 0.0264 | 0.0075 | 0.0092 | 0.0594 | 0.0693 | 0.0166 | 0.0117 | 0.0101
2021-01-26 | A62222 | B | 10 | SM38CS | 104 | 37800 | 0.0627 | 0.0965 | 0.0965 | 0.1181 | 1608 | 1608 | 1551 | 2997 | 33.7 |  |  | 0 | 미정 | 미정 | 미정 | 미정 | 0 | 0 | 0 | 0 | 0 | 0 | 0.0627 | 0.135 | 0.0035 | 0.1484 | 41 | 4700 | 1602 | 0.3627 | 0.7094 | 0.1619 | 0.0159 | [6 empty] | 1496 | 13 | 14 | 3 | 0.23 | 66 | 26 | 미정 |  | 2021-01-26 22:22 | 1602 |  | 0 | 13 | 0 | 0 | 0 | 0 | 0.402 | 0.8217 | 0.1952 | 0.0266 | 0 | 69 | 49 | 174 | 0.0426 | 0.0204 | 0.0234 | 0.0412 | 0.0279 | 0.0104 | 0.0056 | 0.0078
2021-01-26 | B61717 | T | 37 | SM35C | 104 | 37800 | 0.0606 | 0.0472 | 0.0472 | 0.1261 | 1615 | 1615 | 1560 | 2954 |  |  |  | 0 | 미정 | 미정 | 미정 | 미정 | 0 | 0 | 0 | 252 | 0 | 0 | 0.0606 | 0.0591 | 0.0022 | 0.0018 | 37 | 5900 | 1639 | 0.3001 | 0.5013 | 0.1763 | 0.0045 | [6 empty] | 1501 | 10 | 11 | 1 | 0.41 | 81 | 22 | 미정 |  | 2021-01-26 23:06 | 1594 |  | 12 | 0 | 0 | 0 | 0 | 0 | 0.342 | 0.6799 | 0.2042 | 0.0088 |  |  | 29 | 132 | 0.0035 | 0.0049 | 0.0121 | 0.0412 | 0.0273 | 0.0107 | 0.0111 | 0.0118
2021-01-26 | A62223 | B | 36 | SM38CS | 104 | 36800 | 0.0615 |  |  | 0.0665 |  | 1620 | 1580 | 2996 | 24.5 |  |  | 0 | 미정 | 미정 | 미정 | 미정 | 0 | 0 | 0 | 0 | 0 | 0 | 0.0615 | 0.0968 | 0.0015 | 0.0873 | 48 | 3400 | 1603 | 0.3827 | 0.6975 | 0.1795 | 0.0165 | [6 empty] | 1496 | 13 | 13 | 3 | 0.2 | 63 | 23 | 미정 |  | 2021-01-26 23:26 | 1603 |  | 0 | 9 | 0 | 0 | 0 | 0 | 0.4039 | 0.8245 | 0.197 | 0.0256 |  | 66 | 54 | 183 | 0.0329 | 0.0149 | 0.0224 | 0.0463 | 0.0278 | 0.0101 | 0.0079 | 0.0083
2021-01-26 | A62224 | T | 31 | SM35CM3 | 106 | 37600 | 0.0359 |  |  | 0.0513 |  | 1620 | 1525 | 3047 | 4.9 |  |  | 0 | 미정 | 미정 | 미정 | 미정 | 0 | 0 | 0 | 0 | 0 | 0 | 0.0359 | 0.0584 | 0.0061 | 0.0014 | 46 | 6700 | 1632 | 0.2558 | 0.6111 | 0.1372 | 0.009 | [6 empty] | 1501 | 13 | 14 | 1 | 0.54 | 70 | 17 | 미정 |  | 2021-01-27 00:21 | 1633 |  | 0 | 0 | 0 | 0 | 0 | 0 | 0.342 | 0.766 | 0.2034 | 0.0331 | 101150 |  | 16 | 135 | 0.0059 | 0.0088 | 0.0288 | 0.031 | 0.0784 | 0.0291 | 0.0111 | 0.025
2021-01-26 | B61718 | B | 15 | SM38CS | 104 | 37600 | 0.0699 | 0.0316 | 0.0316 | 0.1772 | 1643 | 1643 | 1537 | 3054 |  |  |  | 0 | 미정 | 미정 | 미정 | 미정 | 0 | 0 | 0 | 251 | 0 | 0 | 0.0699 | 0.0493 | 0.0029 | 0.1816 | 30 | 4500 | 1600 | 0.3333 | 0.6972 | 0.161 | 0.004 | [6 empty] | 1496 | 13 | 13 | 3 | 0.21 | 60 | 21 | 미정 |  | 2021-01-27 00:30 | 1600 |  | 0 | 0 | 0 | 0 | 0 | 0 | 0.388 | 0.8542 | 0.2114 | 0.0262 | 96950 | 64 | 46 | 151 | 0.0045 | 0.0047 | 0.021 | 0.0593 | 0.0295 | 0.0084 | 0.0078 | 0.0085
2021-01-26 | A62225 | B | 21 | SM38CS | 89 | 33800 | 0.0547 | 0.0437 | 0.0437 | 0.1169 | 1630 | 1630 | 1573 | 2816 | 32 |  |  | 0 | 미정 | 미정 | 미정 | 미정 | 0 | 0 | 0 | 0 | 0 | 0 | 0.0547 | 0.0754 | 0.0021 | 0.0809 | 46 | 4100 | 1606 | 0.3596 | 0.7011 | 0.1644 | 0.0164 | [6 empty] | 1496 | 13 | 13 | 3 | 0.21 | 73 | 34 | 미정 |  | 2021-01-27 01:15 | 1606 |  | 0 | 27 | 20 | 0 | 0 | 0 | 0.3962 | 0.8404 | 0.2101 | 0.0307 | 103450 | 70 | 53 | 183 | 0.0379 | 0.0119 | 0.0269 | 0.0475 | 0.0194 | 0.0115 | 0.0084 | 0.0085
2021-01-26 | B61719 | B | 5 | SM38CS | 103 | 39000 |  | 0.1246 | 0.1246 | 0.1379 | 1554 | 1554 | 1531 | 3083 |  |  |  | 0 | 미정 | 선택 | 미정 | 미정 | 0 | 0 | 0 | 253 | 0 | 0 |  |  |  |  | 50 | 7000 | 1619 | 0.376 | 0.8115 | 0.185 | 0.0106 | [6 empty] | 1496 | 13 | 14 | 3 | 0.22 | 71 | 35 | 미정 |  | 2021-01-27 01:52 | 1600 |  | 0 | 0 | 0 | 0 | 0 | 0 | 0.3915 | 0.8034 | 0.2064 | 0.0251 | 110150 | 80 | 52 | 211 | 0.0037 | 0.01 | 0.023 |  | 0.0462 | 0.0217 | 0.0085 | 0.008
2021-01-26 | A62226 | I | 10 | SCM440I | 105 | 38900 | 0.0367 | 0.1208 | 0.1208 | 0.1105 | 1610 | 1610 | 1566 | 3153 | 46.7 |  |  | 0 | 미정 | 미정 | 미정 | 미정 | 0 | 0 | 0 | 0 | 0 | 0 | 0.0367 | 0.09 | 0.0021 | 0.0182 | 41 | 7200 | 1654 | 0.341 | 0.5501 | 0.2191 | 0.0225 | [6 empty] | 1495 | 20 | 24 | 1 | 0.52 | 88 | 0 | 미정 |  | 2021-01-27 02:29 | 1663 |  | 50 | 0 | 11 | 0 | 0 | 0 | 0.3875 | 0.7125 | 0.2496 | 0.0082 | 104600 | 1504 | 29 | 147 | 0.0629 | 0.0158 | 0.008 | 0.0351 | 0.0306 | 0.0095 | 0.0051 | 0.0154
2021-01-26 | B61720 | I | 37 | SM45CI | 109 | 42400 | 0.0663 | 0.0505 | 0.0505 | 0.0589 | 1587 | 1587 | 1546 | 3135 |  |  |  | 0 | 미정 | 미정 | 미정 | 미정 | 0 | 0 | 0 | 253 | 0 | 0 | 0.0663 | 0.048 | 0.003 | 0.2882 | 76 | 10900 | 1644 | 0.3698 | 0.5057 | 0.1988 | 0.0035 | [6 empty] | 1493 | 20 | 22 | 1 | 0.5 | 151 | 0 | 미정 |  | 2021-01-27 03:37 | 1644 |  | 55 | 0 | 21 | 0 | 0 | 0 | 0.431 | 0.7177 | 0.213 | 0.0036 | 107450 | 1190 | 29 | 189 | 0.0031 | 0.004 | 0.0037 | 0.0519 | 0.0495 | 0.0157 | 0.0202 | 0.0208
2021-01-26 | A62227 | B | 36 | SM38CS | 101 | 37300 | 0.0331 |  |  | 0.1206 |  | 1620 | 1549 | 3069 | 43.3 |  |  | 0 | 미정 | 미정 | 미정 | 미정 | 0 | 0 | 0 | 0 | 0 | 0 | 0.0331 | 0.0652 | 0.0026 | 0.1549 | 41 | 4300 | 1590 | 0.3703 | 0.6861 | 0.1467 | 0.0254 | [6 empty] | 1496 | 13 | 13 | 3 | 0.22 | 69 | 16 | 미정 |  | 2021-01-27 03:27 | 1590 |  | 0 | 25 | 21 | 0 | 0 | 0 | 0.406 | 0.8233 | 0.1993 | 0.0245 | 0 | 75 | 62 | 184 | 0.0435 | 0.0147 | 0.022 | 0.0352 | 0.0345 | 0.0267 | 0.0126 | 0.0111
2021-01-26 | A62228 | B | 6 | SM38CS | 91 | 33700 | 0.0418 | 0.0797 | 0.0797 | 0.1433 | 1627 | 1627 | 1548 | 2765 | 43.3 |  |  | 0 | 선택 | 미정 | 미정 | 미정 | 0 | 0 | 0 | 0 | 0 | 0 | 0.0418 | 0.0653 | 0.0039 | 0.1066 | 41 | 3700 | 1594 | 0.3659 | 0.68 | 0.1527 | 0.025 | [6 empty] | 1496 | 13 | 13 | 3 | 0.22 | 69 | 21 | 미정 |  | 2021-01-27 04:19 | 1594 |  | 0 | 17 | 10 | 0 | 0 | 0 | 0.4008 | 0.8194 | 0.2006 | 0.0278 | 102750 | 72 | 65 | 201 | 0.0438 | 0.0192 | 0.0235 | 0.0333 | 0.0366 | 0.0193 | 0.0145 | 0.0141
2021-01-26 | B61721 | T | 15 | SPS6M | 104 | 40600 | 0.0685 | 0.0294 | 0.1351 | 0.1043 | 1649 | 1526 | 1543 | 3154 | 13.5 |  |  | 0 | 미정 | 미정 | 미정 | 미정 | 0 | 0 | 0 | 105 | 0 | 0 | 0.0685 | 0.0789 | 0.0019 | 0.0045 | 46 | 8400 | 1641 | 0.4015 | 0.7787 | 0.1131 | 0.0045 | [6 empty] | 1486 | 16 | 19 | 1 | 0.45 | 86 | 36 | 미정 |  | 2021-01-27 04:38 | 1639 |  | 101 | 0 | 34 | 0 | 0 | 0 | 0.496 | 0.907 | 0.1808 | 0.031 | 103600 |  | 32 | 169 | 0.0129 | 0.0058 | 0.0242 | 0.0481 | 0.0467 | 0.0223 | 0.0103 | 0.0098
2021-01-26 | A62229 | B | 21 | SM38CS | 106 | 38700 | 0.0338 | 0.0394 | 0.0394 | 0.1188 | 1581 | 1581 | 1515 | 3206 | 27.7 |  |  | 0 | 미정 | 미정 | 미정 | 미정 | 0 | 0 | 0 | 0 | 0 | 0 | 0.0338 | 0.0567 | 0.0049 | 0.0811 | 41 | 6300 | 1602 | 0.3724 | 0.6855 | 0.1516 | 0.0238 | [6 empty] | 1496 | 13 | 16 | 3 | 0.21 | 65 | 25 | 미정 |  | 2021-01-27 05:28 | 1599 |  | 0 | 18 | 0 | 0 | 0 | 0 | 0.388 | 0.8084 | 0.1841 | 0.0255 | 98500 | 86 | 50 | 178 | 0.0301 | 0.0189 | 0.0255 | 0.0288 | 0.0294 | 0.0192 | 0.0121 | 0.0105
2021-01-26 | B61722 | T | 31 | SPS6M | 103 | 38300 | 0.0887 | 0.0684 | 0.0684 | 0.1442 | 1640 | 1640 | 1566 | 3019 | 7.3 |  |  | 0 | 미정 | 선택 | 미정 | 미정 | 0 | 0 | 0 | 104 | 0 | 0 | 0.0887 | 0.0913 | 0.0019 | 0.1649 | 42 | 6700 | 1625 | 0.3858 | 0.6759 | 0.156 | 0.0078 | [6 empty] | 1486 | 16 | 17 | 1 | 0.42 | 57 | 32 | 미정 |  | 2021-01-27 05:36 | 1608 |  | 61 | 0 | 12 | 0 | 0 | 0 | 0.4906 | 0.8985 | 0.1956 | 0.0296 | 104450 |  | 35 | 174 | 0.0068 | 0.0117 | 0.0248 | 0.0388 | 0.0098 | 0.0048 | 0.005 | 0.0059
2021-01-26 | B61723 | T | 29 | SPS6M | 103 | 40100 | 0.0914 | 0.2525 | 0.2165 | 0.2489 | 1604 | 1603 | 1556 | 3006 | 37.3 |  |  | 0 | 미정 | 미정 | 미정 | 미정 | 0 | 0 | 0 | 0 | 0 | 0 | 0.0914 | 0.1017 | 0.0028 | 0.0779 | 55 | 8600 | 1638 | 0.4536 | 0.736 | 0.1267 | 0.0146 | [6 empty] | 1486 | 16 | 17 | 1 | 0.43 | 77 | 15 | 미정 |  | 2021-01-27 06:52 | 1629 |  | 50 | 0 | 11 | 0 | 0 | 0 | 0.4875 | 0.9011 | 0.2046 | 0.0305 | 102900 |  | 29 | 172 | 0.0444 | 0.0201 | 0.0281 | 0.0512 | 0.0472 | 0.0111 | 0.0085 | 0.0068
2021-01-26 | A62230 | B | 10 | STB2 | 106 | 39800 | 0.0474 | 0.1979 | 0.1979 | 0.229 | 1607 | 1607 | 1530 | 3223 | 37.3 |  |  | 0 | 미정 | 미정 | 미정 | 미정 | 0 | 0 | 0 | 0 | 0 | 0 | 0.0474 | 0.1059 | 0.0071 | 0.1785 | 47 | 7000 | 1591 | 0.8245 | 0.2636 | 0.2215 | 0.0156 | [6 empty] | 1456 | 25 | 25 | 3 | 0.21 | 82 | 28 | 미정 |  | 2021-01-27 06:46 | 1586 |  | 0 | 15 | 14 | 0 | 0 | 0 | 0.961 | 0.3651 | 0.261 | 0.012 | 101350 | 94 | 52 | 195 | 0.0451 | 0.0131 | 0.0098 | 0.0377 | 0.0218 | 0.0017 | 0.0019 | 0.0021
2021-01-27 | B61724 | T | 5 | SPS6M | 104 | 40600 | 0.0591 | 0.0533 | 0.0533 | 0.0879 | 1591 | 1591 | 1590 | 2958 | 18.9 |  |  | 0 | 미정 | 미정 | 미정 | 미정 | 0 | 0 | 0 | 0 | 0 | 0 | 0.0591 | 0.0602 | 0.005 | 0.1703 | 42 | 6200 | 1622 | 0.4218 | 0.7793 | 0.1723 | 0.017 | [6 empty] | 1486 | 16 | 17 | 1 | 0.43 | 66 | 35 | 미정 |  | 2021-01-27 07:52 | 1608 |  | 51 | 0 | 11 | 0 | 0 | 0 | 0.4955 | 0.9095 | 0.2065 | 0.0299 | 105150 |  | 21 | 158 | 0.0268 | 0.0203 | 0.0253 | 0.0387 | 0.0277 | 0.0055 | 0.0054 | 0.0056
2021-01-27 | A62231 | B | 36 | STB2 | 105 | 38938 | 0.0752 | 0.1588 | 0.1588 | 0.2048 | 1588 | 1588 | 1568 | 2937 | 27.1 |  |  | 0 | 미정 | 미정 | 미정 | 미정 | 0 | 0 | 0 | 0 | 0 | 0 | 0.0752 | 0.1467 | 0.0095 | 0.0726 | 42 | 4700 | 1568 | 0.888 | 0.289 | 0.2461 | 0.0115 | [6 empty] | 1456 | 25 | 25 | 3 | 0.22 | 67 | 30 | 미정 |  | 2021-01-27 08:02 | 1570 |  | 0 | 0 | 0 | 0 | 0 | 0 | 0.962 | 0.3672 | 0.2708 | 0.0105 | 96500 | 68 | 40 | 162 | 0.0334 | 0.0116 | 0.0093 | 0.0409 | 0.0166 | 0.0027 | 0.0022 | 0.0023
2021-01-27 | A62232 | B | 6 | STB2 | 104 | 39500 | 0.0632 | 0.1385 | 0.1385 | 0.208 | 1613 | 1613 | 1568 | 2986 | 45 |  |  | 0 | 미정 | 미정 | 미정 | 미정 | 0 | 0 | 0 | 0 | 0 | 0 | 0.0632 | 0.1822 | 0.0032 | 0.0012 | 43 | 5800 | 1574 | 0.8244 | 0.2636 | 0.2307 | 0.0139 | [6 empty] | 1456 | 25 | 25 | 3 | 0.22 | 67 | 36 | 미정 |  | 2021-01-27 09:07 | 1564 |  | 0 | 16 | 0 | 0 | 0 | 0 | 0.9643 | 0.3565 | 0.2601 | 0.01 | 106150 | 75 | 22 | 139 | 0.0515 | 0.0115 | 0.0092 | 0.0469 | 0.0233 | 0.0037 | 0.0024 | 0.0029
2021-01-27 | B61725 | T | 37 | SM35C | 105 | 38900 | 0.0534 | 0.0297 | 0.0333 | 0.0935 | 1627 | 1605 | 1556 | 2858 | 17.1 |  |  | 0 | 미정 | 미정 | 미정 | 미정 | 0 | 0 | 0 | 0 | 0 | 0 | 0.0534 | 0.058 | 0.0041 | 0.0409 | 70 | 10900 | 1681 | 0.2573 | 0.503 | 0.1231 | 0.0073 | [6 empty] | 1501 | 10 | 11 | 1 | 0.43 | 82 | 37 | 미정 |  | 2021-01-27 09:52 | 1661 |  | 35 | 0 | 12 | 0 | 0 | 0 | 0.35 | 0.6762 | 0.1905 | 0.0137 | 101050 | 125 | 16 | 206 | 0.0256 | 0.0098 | 0.0123 | 0.0376 | 0.0398 | 0.0296 | 0.006 | 0.0089
2021-01-27 | A62233 | B | 21 | STB2 | 100 | 37800 | 0.0468 | 0.117 | 0.117 | 0.2466 | 1652 | 1652 | 1577 | 2888 | 35.2 |  |  | 0 | 미정 | 선택 | 미정 | 미정 | 0 | 0 | 0 | 0 | 0 | 0 | 0.0468 | 0.1012 | 0.0028 | 0.0112 | 45 | 4600 | 1568 | 0.8867 | 0.2915 | 0.2596 | 0.0101 | [6 empty] | 1456 | 25 | 25 | 3 | 0.22 | 65 | 33 | 미정 |  | 2021-01-27 10:11 | 1554 |  | 0 | 0 | 0 | 0 | 0 | 0 | 0.966 | 0.3668 | 0.2708 | 0.01 | 103300 | 72 | 26 | 146 | 0.0408 | 0.0108 | 0.0089 | 0.04 | 0.0161 | 0.0025 | 0.0022 | 0.0032
2021-01-27 | B61726 | T | 5 | SM35CM3 | 104 | 37800 | 0.1075 | 0.1864 | 0.1587 | 0.1955 | 1632 | 1592 | 1553 | 3226 |  |  |  | 0 | 미정 | 미정 | 미정 | 미정 | 0 | 0 | 0 | 202 | 0 | 0 | 0.1075 | 0.1295 | 0.0109 | 0.04 | 46 | 6800 | 1588 | 0.2818 | 0.5958 | 0.1737 | 0.0037 | [6 empty] | 1501 | 13 | 14 | 1 | 0.45 | 67 | 17 | 미정 |  | 2021-01-27 13:01 | 1624 |  | 50 | 0 | 16 | 0 | 0 | 0 | 0.343 | 0.7623 | 0.22 | 0.0298 | 106050 |  | 25 | 275 | 0.0037 | 0.0042 | 0.0274 | 0.0549 | 0.0334 | 0.03 | 0.013 | 0.0253
2021-01-27 | A62234 | B | 10 | STB2 | 102 | 39500 | 0.0595 | 0.156 | 0.1434 | 0.2589 | 1586 | 1611 | 1547 | 3051 | 30.9 |  |  | 0 | 미정 | 선택 | 미정 | 미정 | 0 | 0 | 0 | 0 | 0 | 0 | 0.0595 | 0.0836 | 0.0027 | 0.2326 | 45 | 5300 | 1556 | 0.8381 | 0.2637 | 0.2534 | 0.014 | [6 empty] | 1456 | 25 | 25 | 3 | 0.21 | 55 | 28 | 미정 |  | 2021-01-27 11:15 | 1556 |  | 0 | 18 | 0 | 0 | 0 | 0 | 0.9568 | 0.3508 | 0.2646 | 0.0105 | 104050 | 73 | 16 | 135 | 0.0373 | 0.0116 | 0.0094 | 0.0356 | 0.0152 | 0.0027 | 0.0019 | 0.0027
2021-01-27 | B61727 | T | 29 | SM35CM3 | 103 | 37300 | 0.0673 | 0.0312 | 0.0391 | 0.1198 | 1656 | 1630 | 1585 | 2948 |  |  |  | 0 | 미정 | 미정 | 미정 | 미정 | 0 | 0 | 0 | 104 | 0 | 0 | 0.0673 | 0.0952 | 0.0029 | 0.1757 | 54 | 5200 | 1633 | 0.2519 | 0.6162 | 0.1497 | 0.0035 | [6 empty] | 1501 | 13 | 21 | 1 | 0.42 | 65 | 30 | 미정 |  | 2021-01-27 12:04 | 1639 |  | 42 | 0 | 23 | 0 | 0 | 0 | 0.335 | 0.7607 | 0.2203 | 0.0337 | 93750 |  | 9 | 123 | 0.0052 | 0.0041 | 0.0273 | 0.0521 | 0.049 | 0.0261 | 0.0155 | 0.0266
2021-01-27 | A62235 | B | 36 | STB2 | 99 | 38300 | 0.0627 | 0.0571 | 0.1625 | 0.2826 | 1624 | 1601 | 1547 | 2698 | 44.7 |  |  | 0 | 미정 | 선택 | 미정 | 미정 | 0 | 0 | 0 | 0 | 0 | 0 | 0.0627 | 0.0986 | 0.0028 | 0.1964 | 41 | 4900 | 1561 | 0.7759 | 0.2571 | 0.2342 | 0.0194 | [6 empty] | 1456 | 25 | 25 | 3 | 0.21 | 64 | 29 | 미정 |  | 2021-01-27 12:24 | 1555 |  | 0 | 17 | 0 | 0 | 0 | 0 | 0.9555 | 0.3623 | 0.2661 | 0.0134 | 107150 | 75 | 28 | 137 | 0.0523 | 0.0146 | 0.012 | 0.0376 | 0.0189 | 0.004 | 0.0023 | 0.0029
2021-01-27 | A62236 | B | 31 | STB2 | 99 | 37300 | 0.0778 | 0.1266 | 0.1266 | 0.2602 | 1627 | 1627 | 1568 | 2815 | 40.2 |  |  | 0 | 미정 | 선택 | 미정 | 미정 | 0 | 0 | 0 | 0 | 0 | 0 | 0.0778 | 0.1427 | 0.0024 | 0.2386 | 42 | 3900 | 1560 | 0.8322 | 0.2938 | 0.2478 | 0.0139 | [6 empty] | 1456 | 25 | 25 | 3 | 0.22 | 65 | 37 | 미정 |  | 2021-01-27 13:21 | 1560 |  | 0 | 0 | 0 | 0 | 0 | 0 | 0.962 | 0.3603 | 0.264 | 0.0105 | 108550 | 79 | 34 | 152 | 0.0461 | 0.0115 | 0.0091 | 0.0386 | 0.018 | 0.0028 | 0.0025 | 0.003
2021-01-27 | B61728 | T | 6 | SM35CM3 | 104 | 36900 | 0.0551 | 0.1043 | 0.1043 | 0.1225 | 1630 | 1630 | 1564 | 3199 |  |  |  | 0 | 미정 | 미정 | 미정 | 미정 | 0 | 0 | 0 | 307 | 0 | 0 | 0.0551 | 0.0348 | 0.0024 | 0.2214 | 41 | 6400 | 1645 | 0.2514 | 0.626 | 0.1802 | 0.0032 | [6 empty] | 1501 | 13 | 14 | 1 | 0.39 | 80 | 28 | 미정 |  | 2021-01-27 13:59 | 1646 |  | 31 | 0 | 21 | 0 | 0 | 0 | 0.343 | 0.7554 | 0.2224 | 0.0317 | 95350 |  | 51 | 198 | 0.0026 | 0.0042 | 0.0241 | 0.036 | 0.0457 | 0.0196 | 0.0107 | 0.0239
2021-01-27 | A62237 | B | 21 | STB2 | 100 | 35800 | 0.0727 | 0.0842 | 0.0842 | 0.1572 | 1640 | 1640 | 1566 | 2764 | 44.8 |  |  | 0 | 미정 | 선택 | 미정 | 미정 | 0 | 0 | 0 | 0 | 0 | 0 | 0.0727 | 0.1251 | 0.0024 | 0.194 | 41 | 4800 | 1562 | 0.7901 | 0.3167 | 0.2399 | 0.02 | [6 empty] | 1456 | 25 | 25 | 3 | 0.21 | 65 | 27 | 미정 |  | 2021-01-27 14:17 | 1562 |  | 0 | 8 | 0 | 0 | 0 | 0 | 0.951 | 0.3631 | 0.2673 | 0.013 | 102550 | 74 | 51 | 182 | 0.0522 | 0.0148 | 0.0116 | 0.0405 | 0.0201 | 0.0044 | 0.0023 | 0.0027
2021-01-27 | B61729 | B | 37 | SBMA75 | 103 | 38900 | 0.0771 | 0.043 | 0.0545 | 0.1433 | 1619 | 1612 | 1557 | 3150 | 21.2 |  |  | 0 | 미정 | 미정 | 미정 | 미정 | 0 | 0 | 0 | 0 | 0 | 0 | 0.0771 | 0.0955 | 0.002 | 0.1259 | 45 | 8300 | 1683 | 0.3685 | 1.1936 | 0.2241 | 0.0124 | [6 empty] | 1491 | 16 | 20 | 1 | 0.5 | 89 | 35 | 미정 |  | 2021-01-27 15:08 | 1671 |  | 51 | 0 | 21 | 0 | 0 | 0 | 0.422 | 1.3549 | 0.3155 | 0.0135 | 97250 | 70 | 13 | 148 | 0.0334 | 0.0136 | 0.0222 | 0.0587 | 0.0363 | 0.0075 | 0.005 | 0.0079
2021-01-27 | A62238 | B | 10 | STB2 | 100 | 36400 |  | 0.1819 | 0.1819 | 0.2093 | 1613 | 1613 | 1569 | 2873 | 69.4 |  |  | 0 | 미정 | 선택 | 미정 | 미정 | 0 | 0 | 0 | 0 | 0 | 0 |  |  |  |  | 52 | 5500 | 1561 | 0.8621 | 0.3001 | 0.2277 | 0.0444 | [6 empty] | 1456 | 25 | 25 | 3 | 0.2 | 64 | 33 | 미정 |  | 2021-01-27 15:24 | 1561 |  | 0 | 34 | 9 | 0 | 0 | 0 | 0.964 | 0.3633 | 0.2639 | 0.016 | 107550 | 78 | 41 | 181 | 0.0816 | 0.0197 | 0.0149 |  | 0.0343 | 0.0134 | 0.0019 | 0.0024
2021-01-27 | B61730 | B | 29 | SBMA75 | 102 | 38700 | 0.0777 | 0.1204 | 0.1204 | 0.1527 | 1587 | 1587 | 1564 | 3067 | 22.2 |  |  | 0 | 미정 | 미정 | 미정 | 미정 | 0 | 0 | 0 | 0 | 0 | 0 | 0.0777 | 0.0949 | 0.012 | 0.1651 | 41 | 5900 | 1646 | 0.3113 | 1.2412 | 0.2456 | 0.0184 | [6 empty] | 1491 | 16 | 17 | 1 | 0.5 | 77 | 24 | 미정 |  | 2021-01-27 16:00 | 1633 |  | 101 | 0 | 53 | 0 | 0 | 0 | 0.43 | 1.3663 | 0.3111 | 0.0182 | 103100 | 68 | 44 | 183 | 0.034 | 0.0166 | 0.0249 | 0.0379 | 0.0334 | 0.0082 | 0.0061 | 0.0074
2021-01-27 | A62239 | B | 36 | STB2 | 99 | 38600 | 0.0564 | 0.1048 | 0.2145 | 0.222 | 1566 | 1578 | 1539 | 2836 | 69.4 |  |  | 0 | 해제 | 선택 | 미정 | 미정 | 0 | 0 | 0 | 0 | 0 | 0 | 0.0564 | 0.1001 | 0.0023 | 0.0059 | 40 | 5200 | 1563 | 0.8734 | 0.294 | 0.2224 | 0.0364 | [6 empty] | 1456 | 25 | 25 | 3 | 0.2 | 60 | 23 | 미정 |  | 2021-01-27 16:30 | 1563 |  | 0 | 27 | 0 | 0 | 0 | 0 | 0.9526 | 0.3677 | 0.2648 | 0.0177 | 99600 | 71 | 50 | 180 | 0.0859 | 0.0219 | 0.0156 | 0.035 | 0.034 | 0.0096 | 0.0033 | 0.004
2021-01-27 | B61731 | B | 5 | SBMA75 | 104 | 38600 | 0.0594 | 0.0289 | 0.0753 | 0.1292 | 1629 | 1613 | 1568 | 3181 | 23.5 |  |  | 0 | 미정 | 미정 | 미정 | 미정 | 0 | 0 | 0 | 0 | 0 | 0 | 0.0594 | 0.0497 | 0.0024 | 0.1539 | 37 | 6000 | 1641 | 0.3536 | 1.1895 | 0.2606 | 0.0148 | [6 empty] | 1491 | 16 | 16 | 1 | 0.46 | 74 | 37 | 미정 |  | 2021-01-27 17:10 | 1628 |  | 50 | 0 | 0 | 0 | 0 | 0 | 0.4249 | 1.3681 | 0.3039 | 0.0204 | 99350 | 71 | 20 | 145 | 0.034 | 0.0196 | 0.025 | 0.0336 | 0.0213 | 0.0051 | 0.005 | 0.008
2021-01-27 | A62240 | B | 31 | STB2 | 100 | 36500 | 0.0957 | 0.1177 | 0.1177 | 0.2034 | 1608 | 1608 | 1543 | 2864 | 69.1 |  |  | 0 | 미정 | 선택 | 미정 | 미정 | 0 | 0 | 0 | 0 | 0 | 0 | 0.0957 | 0.2119 | 0.003 | 0.2243 | 46 | 6300 | 1564 | 0.7502 | 0.2751 | 0.2104 | 0.0518 | [6 empty] | 1456 | 25 | 25 | 3 | 0.24 | 70 | 29 | 미정 |  | 2021-01-27 17:33 | 1564 |  | 0 | 33 | 0 | 0 | 0 | 0 | 0.967 | 0.3767 | 0.2688 | 0.021 | 104300 | 76 | 50 | 186 | 0.0822 | 0.0244 | 0.0178 | 0.033 | 0.0387 | 0.023 | 0.0048 | 0.0041
2021-01-27 | B61732 | B | 1 | SBMA75 | 104 | 39500 | 0.0433 | 0.086 | 0.086 | 0.1695 | 1578 | 1578 | 1550 | 3145 | 39 |  |  | 0 | 미정 | 미정 | 미정 | 미정 | 0 | 0 | 0 | 0 | 0 | 0 | 0.0433 | 0.0433 | 0.0035 | 0.002 | 46 | 7700 | 1642 | 0.3096 | 1.1252 | 0.2192 | 0.0193 | [6 empty] | 1491 | 16 | 17 | 1 | 0.5 | 76 | 28 | 미정 |  | 2021-01-27 18:18 | 1638 |  | 40 | 0 | 16 | 0 | 0 | 0 | 0.406 | 1.3627 | 0.3038 | 0.0278 | 102950 | 72 | 24 | 152 | 0.0575 | 0.0158 | 0.0253 | 0.0411 | 0.029 | 0.0066 | 0.0058 | 0.008
2021-01-27 | A62241 | B | 21 | STB2 | 100 | 37900 | 0.1848 | 0.2475 | 0.1978 | 0.3724 | 1565 | 1586 | 1530 | 2842 | 45.4 |  |  | 0 | 미정 | 선택 | 미정 | 미정 | 0 | 0 | 0 | 0 | 0 | 0 | 0.1848 | 0.2325 | 0.0069 | 0.0019 | 50 | 6400 | 1550 | 0.8358 | 0.2922 | 0.2188 | 0.02 | [6 empty] | 1456 | 25 | 25 | 3 | 0.23 | 64 | 28 | 미정 |  | 2021-01-27 18:57 | 1550 |  | 0 | 0 | 11 | 0 | 0 | 0 | 0.968 | 0.3683 | 0.2685 | 0.013 | 102200 | 73 | 33 | 155 | 0.0549 | 0.0143 | 0.0123 | 0.045 | 0.0237 | 0.0025 | 0.0014 | 0.0024
2021-01-27 | B61733 | B | 6 | SBMA75 | 104 | 39000 |  | 0.0408 | 0.0408 | 0.1497 | 1641 | 1641 | 1561 | 3052 | 24.7 |  |  | 0 | 미정 | 미정 | 미정 | 미정 | 0 | 0 | 0 | 0 | 0 | 0 |  |  |  |  | 42 | 6200 | 1624 | 0.3654 | 1.1376 | 0.2455 | 0.0229 | [6 empty] | 1491 | 18 | 17 | 1 | 0.33 | 63 | 27 | 미정 |  | 2021-01-27 19:12 | 1625 |  | 51 | 0 | 21 | 0 | 0 | 0 | 0.4222 | 1.3447 | 0.302 | 0.0219 | 104550 | 73 | 29 | 161 | 0.0357 | 0.0161 | 0.0264 |  | 0.0221 | 0.0056 | 0.005 | 0.0072
2021-01-27 | A62242 | B | 10 | STB2 | 100 | 36400 | 0.0944 | 0.2343 | 0.2343 | 0.2617 | 1596 | 1596 | 1533 | 2884 | 67.1 |  |  | 0 | 미정 | 선택 | 미정 | 미정 | 0 | 0 | 0 | 0 | 0 | 0 | 0.0944 | 0.1576 | 0.0032 | 0.1384 | 45 | 5900 | 1556 | 0.8824 | 0.2584 | 0.2304 | 0.036 | [6 empty] | 1456 | 25 | 25 | 3 | 0.2 | 57 | 27 | 미정 |  | 2021-01-27 19:55 | 1556 |  | 0 | 17 | 9 | 0 | 0 | 0 | 0.964 | 0.3628 | 0.2624 | 0.0193 | 104750 | 77 | 29 | 149 | 0.0782 | 0.0232 | 0.0171 | 0.041 | 0.0374 | 0.0096 | 0.0038 | 0.004
2021-01-27 | B61734 | B | 37 | SBMA75 | 103 | 38600 | 0.0373 | 0.0685 | 0.0685 | 0.1131 | 1599 | 1599 | 1529 | 3113 | 26.8 |  |  | 0 | 미정 | 미정 | 미정 | 미정 | 0 | 0 | 0 | 0 | 0 | 0 | 0.0373 | 0.0815 | 0.0021 | 0.0016 | 49 | 7600 | 1625 | 0.3544 | 1.1146 | 0.18 | 0.0232 | [6 empty] | 1491 | 18 | 18 | 1 | 0.36 | 76 | 32 | 미정 |  | 2021-01-27 20:22 | 1629 |  | 67 | 0 | 31 | 0 | 0 | 0 | 0.42 | 1.3556 | 0.3071 | 0.0215 | 105450 | 75 | 33 | 166 | 0.0374 | 0.0121 | 0.025 | 0.0365 | 0.0511 | 0.0165 | 0.0076 | 0.0075
2021-01-27 | A62243 | B | 36 | STB2 | 100 | 37300 | 0.1031 | 0.0988 | 0.0988 | 0.1546 | 1617 | 1617 | 1545 | 2926 | 62.1 |  |  | 0 | 미정 | 선택 | 미정 | 미정 | 0 | 0 | 0 | 0 | 0 | 0 | 0.1031 | 0.1912 | 0.0102 | 0.16 | 44 | 5500 | 1558 | 0.8863 | 0.2317 | 0.2168 | 0.0239 | [6 empty] | 1456 | 25 | 25 | 3 | 0.2 | 62 | 26 | 미정 |  | 2021-01-27 20:55 | 1558 |  | 0 | 14 | 11 | 0 | 0 | 0 | 0.975 | 0.3712 | 0.2668 | 0.013 | 102850 | 74 | 42 | 169 | 0.0755 | 0.0153 | 0.0118 | 0.0419 | 0.0394 | 0.0059 | 0.0022 | 0.0032
2021-01-27 | B61735 | B | 5 | SBMA75 | 104 | 37300 | 0.0456 | 0.0224 | 0.0996 | 0.111 | 1670 | 1609 | 1566 | 3059 | 24.4 |  |  | 0 | 미정 | 미정 | 미정 | 미정 | 0 | 0 | 0 | 0 | 0 | 0 | 0.0456 | 0.0462 | 0.0024 | 0.1799 | 39 | 6000 | 1641 | 0.3721 | 1.1833 | 0.2644 | 0.0253 | [6 empty] | 1491 | 18 | 18 | 1 | 0.45 | 77 | 37 | 미정 |  | 2021-01-27 21:13 | 1637 |  | 31 | 0 | 0 | 0 | 0 | 0 | 0.426 | 1.3537 | 0.3127 | 0.0196 | 99100 | 71 | 44 | 181 | 0.0356 | 0.0179 | 0.0304 | 0.0318 | 0.0248 | 0.0057 | 0.006 | 0.009
2021-01-27 | A62244 | B | 1 | STB2 | 100 | 38000 | 0.1466 | 0.2047 | 0.2047 | 0.2698 | 1600 | 1600 | 1541 | 2919 | 65.1 |  |  | 0 | 미정 | 선택 | 미정 | 미정 | 0 | 0 | 0 | 0 | 0 | 0 | 0.1466 | 0.2269 | 0.0074 | 0.0017 | 41 | 4800 | 1570 | 0.9036 | 0.2872 | 0.2297 | 0.0308 | [6 empty] | 1456 | 25 | 25 | 3 | 0.2 | 63 | 27 | 미정 |  | 2021-01-27 22:03 | 1559 |  | 0 | 26 | 23 | 0 | 0 | 0 | 0.958 | 0.3658 | 0.249 | 0.0116 | 96050 | 70 | 40 | 160 | 0.0836 | 0.0146 | 0.0105 | 0.0362 | 0.0353 | 0.0065 | 0.0018 | 0.0029
2021-01-27 | B61736 | B | 29 | SBMA75 | 104 | 38300 | 0.0413 | 0.0257 | 0.1063 | 0.1406 | 1653 | 1593 | 1545 | 3072 | 36.2 |  |  | 0 | 미정 | 미정 | 미정 | 미정 | 0 | 0 | 0 | 0 | 0 | 0 | 0.0413 | 0.0385 | 0.003 | 0.9881 | 50 | 7900 | 1644 | 0.3659 | 1.1757 | 0.2358 | 0.0134 | [6 empty] | 1491 | 16 | 16 | 1 | 0.47 | 82 | 39 | 미정 |  | 2021-01-27 22:22 | 1639 |  | 58 | 0 | 26 | 0 | 0 | 0 | 0.439 | 1.3458 | 0.3076 | 0.0323 | 99900 | 173 | 47 | 189 | 0.0526 | 0.0161 | 0.0279 | 0.031 | 0.0323 | 0.006 | 0.006 | 0.0093
2021-01-27 | A62245 | B | 21 | STB2 | 100 | 36500 | 0.0764 | 0.1555 | 0.1555 | 0.2132 | 1600 | 1600 | 1550 | 2866 | 40.1 |  |  | 0 | 미정 | 선택 | 미정 | 미정 | 0 | 0 | 0 | 0 | 0 | 0 | 0.0764 | 0.1103 | 0.0018 | 0.2522 | 44 | 6100 | 1556 | 0.8093 | 0.2756 | 0.2185 | 0.0394 | [6 empty] | 1456 | 25 | 26 | 3 | 0.2 | 64 | 29 | 미정 |  | 2021-01-27 23:06 | 1551 |  | 0 | 25 | 0 | 0 | 0 | 0 | 0.94 | 0.3695 | 0.2635 | 0.0225 | 107050 | 77 | 34 | 155 | 0.0477 | 0.0261 | 0.0198 | 0.0387 | 0.0413 | 0.0123 | 0.0035 | 0.0034
2021-01-27 | B61737 | T | 6 | SM25C | 103 | 37800 | 0.0536 | 0.0232 | 0.0975 | 0.1236 | 1644 | 1574 | 1570 | 3165 | 28.7 |  |  | 0 | 미정 | 미정 | 미정 | 미정 | 0 | 0 | 0 | 152 | 0 | 0 | 0.0536 | 0.0637 | 0.0036 | 0.2907 | 53 | 7500 | 1679 | 0.1815 | 0.231 | 0.1643 | 0.0136 | [6 empty] | 1510 | 10 | 10 | 1 | 0.45 | 100 | 52 | 미정 |  | 2021-01-27 23:26 | 1663 |  | 42 | 0 | 25 | 0 | 0 | 0 | 0.245 | 0.403 | 0.2456 | 0.0244 | 100300 |  | 34 | 165 | 0.0369 | 0.0203 | 0.0229 | 0.0491 | 0.0151 | 0.0069 | 0.0072 | 0.006
2021-01-27 | A62246 | B | 10 | STB2 | 101 | 35900 | 0.0718 | 0.1775 | 0.1775 | 0.2312 | 1612 | 1612 | 1564 | 2880 | 51.8 |  |  | 0 | 미정 | 선택 | 미정 | 미정 | 0 | 0 | 0 | 0 | 0 | 0 | 0.0718 | 0.0923 | 0.0027 | 0.3205 | 40 | 4900 | 1568 | 0.8755 | 0.3164 | 0.2204 | 0.0295 | [6 empty] | 1456 | 25 | 25 | 3 | 0.2 | 63 | 30 | 미정 |  | 2021-01-27 23:57 | 1568 |  | 0 | 11 | 16 | 0 | 0 | 0 | 0.933 | 0.3554 | 0.2543 | 0.0158 | 106800 | 78 | 38 | 171 | 0.0586 | 0.0176 | 0.0135 | 0.0337 | 0.0263 | 0.0055 | 0.0012 | 0.0023
2021-01-27 | B61738 | T | 31 | SM25C | 104 | 37500 |  | 0.1154 | 0.0771 | 0.0938 | 1540 | 1571 | 1543 | 3062 | 49 |  |  | 0 | 미정 | 미정 | 미정 | 미정 | 0 | 0 | 0 | 155 | 0 | 0 |  |  |  |  | 54 | 7900 | 1643 | 0.1606 | 0.1467 | 0.1418 | 0.0206 | [6 empty] | 1510 | 10 | 10 | 1 | 0.41 | 75 | 37 | 미정 |  | 2021-01-28 00:31 | 1636 |  | 80 | 0 | 34 | 0 | 0 | 0 | 0.24 | 0.4037 | 0.2376 | 0.0296 | 98900 |  | 40 | 174 | 0.0652 | 0.0214 | 0.0267 |  | 0.0355 | 0.0084 | 0.0063 | 0.0065
2021-01-27 | A62247 | B | 36 | STB2 | 101 | 35800 | 0.075 | 0.1383 | 0.1383 | 0.2275 | 1612 | 1612 | 1553 | 2830 | 60.1 |  |  | 0 | 미정 | 선택 | 미정 | 미정 | 0 | 0 | 0 | 0 | 0 | 0 | 0.075 | 0.1044 | 0.0026 | 0.21 | 44 | 6100 | 1558 | 0.8915 | 0.2895 | 0.2195 | 0.0362 | [6 empty] | 1456 | 25 | 26 | 3 | 0.2 | 69 | 32 | 미정 |  | 2021-01-28 00:56 | 1555 |  | 0 | 30 | 20 | 0 | 0 | 0 | 0.941 | 0.3712 | 0.2693 | 0.0157 | 109100 | 78 | 51 | 196 | 0.0692 | 0.0189 | 0.014 | 0.0384 | 0.0352 | 0.0098 | 0.0023 | 0.0028
2021-01-27 | B61739 | T | 5 | SM25CM2 | 104 | 38000 | 0.0569 | 0.0251 | 0.1286 | 0.0812 | 1617 | 1548 | 1550 | 3166 | 38.1 |  |  | 0 | 미정 | 미정 | 미정 | 미정 | 0 | 0 | 0 | 154 | 0 | 0 | 0.0569 | 0.055 | 0.0071 | 0.6277 | 45 | 5900 | 1641 | 0.2076 | 0.2081 | 0.1551 | 0.0226 | [6 empty] | 1510 | 10 | 13 | 1 | 0.43 | 77 | 35 | 미정 |  | 2021-01-28 01:33 | 1635 |  | 33 | 0 | 0 | 0 | 0 | 0 | 0.267 | 0.4212 | 0.2423 | 0.0232 | 103200 | 91 | 42 | 166 | 0.0517 | 0.0296 | 0.0255 | 0.0398 | 0.0417 | 0.0085 | 0.0082 | 0.0068
2021-01-27 | A62248 | B | 1 | STB2 | 101 | 35500 | 0.0623 | 0.1286 | 0.1286 | 0.227 | 1595 | 1595 | 1540 | 2846 | 47.2 |  |  | 0 | 미정 | 선택 | 미정 | 미정 | 0 | 0 | 0 | 0 | 0 | 0 | 0.0623 | 0.0963 | 0.0024 | 0.2111 | 57 | 5900 | 1560 | 0.8344 | 0.2677 | 0.2362 | 0.0216 | [6 empty] | 1456 | 25 | 25 | 3 | 0.21 | 62 | 30 | 미정 |  | 2021-01-28 02:07 | 1563 |  | 0 | 25 | 0 | 0 | 0 | 0 | 0.938 | 0.3674 | 0.2634 | 0.0145 | 101100 | 74 | 41 | 197 | 0.0579 | 0.0159 | 0.0131 | 0.0355 | 0.0225 | 0.0018 | 0.001 | 0.0021
2021-01-27 | B61740 | T | 29 | SM25CM2 | 104 | 37900 | 0.0343 | 0.0967 | 0.0967 | 0.1099 | 1562 | 1562 | 1557 | 3058 | 40.7 |  |  | 0 | 미정 | 미정 | 미정 | 미정 | 0 | 0 | 0 | 157 | 0 | 0 | 0.0343 | 0.0511 | 0.0028 | 0.0019 | 44 | 5700 | 1645 | 0.1729 | 0.1525 | 0.1693 | 0.0341 | [6 empty] | 1510 | 10 | 10 | 1 | 0.48 | 79 | 32 | 미정 |  | 2021-01-28 02:27 | 1637 |  | 35 | 0 | 5 | 0 | 0 | 0 | 0.255 | 0.4238 | 0.2505 | 0.0276 | 101000 |  | 56 | 190 | 0.0552 | 0.0219 | 0.0248 | 0.0324 | 0.0308 | 0.0152 | 0.0071 | 0.0065
2021-01-27 | A62249 | B | 21 | STB2 | 101 | 37800 | 0.0456 | 0.1228 | 0.206 | 0.2951 | 1575 | 1577 | 1543 | 2863 | 58.9 |  |  | 0 | 미정 | 선택 | 미정 | 미정 | 0 | 0 | 0 | 0 | 0 | 0 | 0.0456 | 0.0459 | 0.0021 | 0.3539 | 51 | 6400 | 1560 | 0.7898 | 0.2506 | 0.2132 | 0.0364 | [6 empty] | 1456 | 25 | 26 | 3 | 0.21 | 66 | 30 | 미정 |  | 2021-01-28 03:26 | 1560 |  | 0 | 35 | 0 | 0 | 0 | 0 | 0.962 | 0.3714 | 0.2671 | 0.0158 | 108100 | 92 | 48 | 183 | 0.0692 | 0.0184 | 0.0141 | 0.0309 | 0.0411 | 0.0079 | 0.001 | 0.0021
2021-01-27 | B61741 | I | 37 | SCM415C2 | 103 | 37700 | 0.0553 | 0.0552 | 0.0552 | 0.0885 | 1627 | 1627 | 1576 | 3050 | 32.5 |  |  | 0 | 미정 | 미정 | 미정 | 미정 | 0 | 0 | 0 | 1 | 0 | 0 | 0.0553 | 0.0563 | 0.0029 | 0.0306 | 51 | 9000 | 1684 | 0.1137 | 0.5168 | 0.1405 | 0.0247 | [6 empty] | 1516 | 20 | 21 | 1 | 0.5 | 84 | 0 | 미정 |  | 2021-01-28 03:38 | 1679 |  | 0 | 33 | 30 | 0 | 0 | 0 | 0.1509 | 0.6953 | 0.2238 | 0.0211 | 101600 | 604 | 19 | 135 | 0.0568 | 0.015 | 0.0292 | 0.0368 | 0.0339 | 0.0106 | 0.0096 | 0.0186
2021-01-27 | A62250 | B | 10 | STB3D | 100 | 36700 | 0.0762 | 0.1556 | 0.1556 | 0.2413 | 1655 | 1655 | 1596 | 2943 |  |  |  | 0 | 미정 | 선택 | 미정 | 미정 | 0 | 0 | 0 | 0 | 0 | 0 | 0.0762 | 0.1212 | 0.0031 | 0.2138 | 44 | 6200 | 1585 | 0.8458 | 0.8358 | 0.4214 | 0.0089 | [6 empty] | 1451 | 25 | 25 | 3 | 0.2 | 91 | 41 | 미정 |  | 2021-01-28 04:16 | 1585 |  | 0 | 58 | 41 | 0 | 0 | 0 | 0.912 | 1.0282 | 0.5326 | 0.013 | 109150 | 100 | 63 | 231 | 0.0016 | 0.0139 | 0.0117 | 0.0412 | 0.045 | 0.0128 | 0.0027 | 0.0025
2021-01-27 | B61742 | T | 31 | SM53CRB | 104 | 38100 |  | 0.0363 | 0.0363 | 0.1573 | 1628 | 1628 | 1557 | 3065 | 46.8 |  |  | 0 | 미정 | 미정 | 미정 | 미정 | 0 | 0 | 0 | 108 | 0 | 0 |  |  |  |  | 54 | 7800 | 1660 | 0.4678 | 0.5288 | 0.1529 | 0.0154 | [6 empty] | 1484 | 10 | 15 | 1 | 0.41 | 94 | 45 | 미정 |  | 2021-01-28 04:53 | 1645 |  | 61 | 0 | 23 | 0 | 0 | 0 | 0.541 | 0.8755 | 0.2398 | 0.0141 |  | 89.1 | 36 | 171 | 0.0459 | 0.017 | 0.0148 |  | 0.0374 | 0.0045 | 0.0033 | 0.0133
2021-01-27 | A62251 | B | 36 | STB3D | 101 | 36600 | 0.0658 | 0.1445 | 0.1445 | 0.1986 | 1618 | 1618 | 1563 | 2861 |  |  |  | 0 | 미정 | 선택 | 미정 | 미정 | 0 | 0 | 0 | 0 | 0 | 0 | 0.0658 | 0.081 | 0.0023 | 0.233 | 50 | 5900 | 1551 | 0.8333 | 0.8583 | 0.4518 | 0.0109 | [6 empty] | 1451 | 25 | 25 | 3 | 0.2 | 67 | 30 | 미정 |  | 2021-01-28 05:43 | 1561 |  | 0 | 64 | 50 | 0 | 0 | 0 | 0.9384 | 1.0347 | 0.5324 | 0.0138 | 105300 | 75 | 48 | 203 | 0.0011 | 0.0145 | 0.0128 | 0.0348 | 0.0357 | 0.0039 | 0.0016 | 0.0016
2021-01-27 | B61743 | T | 5 | SM53CRB | 103 | 37400 |  | 0.0394 | 0.0394 | 0.0955 | 1617 | 1617 | 1573 | 3027 | 19 |  |  | 0 | 미정 | 미정 | 미정 | 미정 | 0 | 0 | 0 | 100 | 0 | 0 |  |  |  |  | 44 | 5800 | 1611 | 0.4144 | 0.5424 | 0.1441 | 0.0104 | [6 empty] | 1484 | 10 | 14 | 1 | 0.39 | 80 | 48 | 미정 |  | 2021-01-28 05:52 | 1621 |  | 70 | 0 | 51 | 0 | 0 | 0 | 0.5344 | 0.8673 | 0.2426 | 0.0144 | 101250 | 157 | 27 | 156 | 0.0178 | 0.0106 | 0.0137 |  | 0.0164 | 0.0052 | 0.0048 | 0.0178
2021-01-28 | B61744 | T | 29 | SM53CRB | 103 | 38200 | 0.0571 | 0.0224 | 0.0814 | 0.1184 | 1650 | 1592 | 1554 | 3072 | 34.3 |  |  | 0 | 미정 | 미정 | 미정 | 미정 | 0 | 0 | 0 | 106 | 0 | 0 | 0.0571 | 0.0404 | 0.0028 | 0.2073 | 45 | 6200 | 1629 | 0.463 | 0.7176 | 0.1857 | 0.0139 | [6 empty] | 1484 | 10 | 19 | 1 | 0.41 | 71 | 39 | 미정 |  | 2021-01-28 06:53 | 1622 |  | 40 | 0 | 0 | 0 | 0 | 0 | 0.536 | 0.8728 | 0.2535 | 0.0157 | 96900 |  | 21 | 159 | 0.0338 | 0.017 | 0.0147 | 0.0318 | 0.0345 | 0.0094 | 0.0076 | 0.0161
2021-01-28 | A62252 | B | 1 | STB3D | 101 | 36200 | 0.0707 | 0.1059 | 0.1059 | 0.1956 | 1611 | 1611 | 1534 | 2749 |  |  |  | 0 | 선택 | 미정 | 미정 | 미정 | 0 | 0 | 0 | 0 | 0 | 0 | 0.0707 | 0.1256 | 0.0034 | 0.1567 | 45 | 5700 | 1547 | 0.7605 | 0.8704 | 0.4398 | 0.0096 | [6 empty] | 1451 | 25 | 25 | 3 | 0.2 | 63 | 24 | 미정 |  | 2021-01-28 07:01 | 1552 |  | 0 | 62 | 19 | 0 | 0 | 0 | 0.931 | 1.0295 | 0.536 | 0.0106 | 102250 | 75 | 43 | 179 | 0.0055 | 0.0106 | 0.0097 | 0.0454 | 0.0164 | 0.0032 | 0.0027 | 0.0027
2021-01-28 | B61745 | T | 37 | SM53CRB | 101 | 40700 | 0.0552 | 0.0252 | 0.0685 | 0.1419 | 1612 | 1601 | 1545 | 3062 | 27.1 |  |  | 0 | 미정 | 미정 | 미정 | 미정 | 0 | 0 | 0 | 0 | 0 | 0 | 0.0552 | 0.0582 | 0.0025 | 0.0614 | 42 | 5500 | 1592 | 0.4499 | 0.712 | 0.1588 | 0.0104 | [6 empty] | 1484 | 10 | 14 | 3 | 0.22 | 71 | 35 | 미정 |  | 2021-01-28 08:11 | 1598 |  | 0 | 11 | 0 | 0 | 0 | 0 | 0.5354 | 0.8574 | 0.2416 | 0.0112 | 107300 |  | 42 | 162 | 0.0275 | 0.0082 | 0.0097 | 0.0339 | 0.0516 | 0.0107 | 0.0059 | 0.0178
2021-01-28 | A62253 | B | 21 | STB3D | 97 | 36800 | 0.0658 | 0.137 | 0.137 | 0.2236 | 1630 | 1630 | 1551 | 2888 |  |  |  | 0 | 선택 | 미정 | 미정 | 미정 | 0 | 0 | 0 | 0 | 0 | 0 | 0.0658 | 0.1302 | 0.0036 | 0.1161 | 41 | 4800 | 1556 | 0.7505 | 0.8896 | 0.5006 | 0.0094 | [6 empty] | 1451 | 25 | 25 | 3 | 0.2 | 62 | 30 | 미정 |  | 2021-01-28 08:48 | 0 |  | 0 | 37 | 0 | 0 | 0 | 0 | 0.963 | 1.0369 | 0.5353 | 0.0105 |  | 71 | 18 | 134 | 0.0058 | 0.011 | 0.0097 | 0.0404 | 0.0089 | 0.0028 | 0.0018 | 0.002
2021-01-28 | A62254 | B | 10 | STB3D | 98 | 36500 | 0.1023 | 0.1549 | 0.1549 | 0.2273 | 1617 | 1617 | 1552 | 2802 |  |  |  | 0 | 선택 | 선택 | 미정 | 미정 | 0 | 0 | 0 | 0 | 0 | 0 | 0.1023 | 0.2079 | 0.0081 | 0.1757 | 43 | 4800 | 1556 | 0.8533 | 0.9449 | 0.4982 | 0.0081 | [6 empty] | 1451 | 25 | 25 | 3 | 0.2 | 72 | 37 | 미정 |  | 2021-01-28 09:21 | 1554 |  | 0 | 15 | 9 | 0 | 0 | 0 | 0.945 | 1.0329 | 0.525 | 0.0097 | 103350 | 75 | 41 | 162 | 0.0017 | 0.0096 | 0.0089 | 0.0421 | 0.0373 | 0.0056 | 0.0028 | 0.0025
2021-01-28 | A62255 | B | 36 | P-STB3D | 97 | 36500 | 0.0719 | 0.1236 | 0.1236 | 0.2818 | 1647 | 1647 | 1557 | 2880 |  |  |  | 0 | 해제 | 선택 | 미정 | 미정 | 0 | 0 | 0 | 0 | 0 | 0 | 0.0719 | 0.1462 | 0.0043 | 0.1741 | 45 | 5000 | 1550 | 0.7952 | 0.9651 | 0.5185 | 0.0071 | 0.121 | 55.898 | 20.104 | 14.308 | 3.906 | 2.78 | 1450 | 30 | 30 | 3 | 0.19 | 57 | 28 | 미정 |  | 2021-01-28 10:31 | 1547 |  | 0 | 0 | 18 | 0 | 0 | 0 | 0.928 | 1.1717 | 0.6623 | 0.0099 |  | 75 | 29 | 147 | 0.0017 | 0.0101 | 0.0088 | 0.0332 | 0.0284 | 0.0073 | 0.0024 | 0.0024
2021-01-28 | A62256 | B | 1 | P-STB3D | 86 | 32700 | 0.0681 | 0.0938 | 0.1819 | 0.3391 | 1638 | 1621 | 1544 | 2470 |  |  |  | 0 | 선택 | 선택 | 미정 | 미정 | 0 | 0 | 0 | 0 | 0 | 0 | 0.0681 | 0.0945 | 0.0022 | 0.2864 | 48 | 5200 | 1550 | 0.7831 | 1.022 | 0.594 | 0.0099 | 0.164 | 50.601 | 20.05 | 15.295 | 3.308 | 2.523 | 1450 | 30 | 30 | 3 | 0.2 | 51 | 29 | 미정 |  | 2021-01-28 11:38 | 1552 |  | 0 | 54 | 15 | 0 | 0 | 0 | 0.95 | 1.158 | 0.6662 | 0.0095 | 104850 | 76 | 16 | 135 | 0.0046 | 0.0098 | 0.0086 | 0.0291 | 0.0175 | 0.003 | 0.0026 | 0.0027
2021-01-28 | A62257 | B | 21 | P-STB3D | 98 | 38900 | 0.0549 | 0.1115 | 0.1917 | 0.2834 | 1565 | 1581 | 1532 | 3030 |  |  |  | 0 | 선택 | 미정 | 미정 | 미정 | 0 | 0 | 0 | 0 | 0 | 0 | 0.0549 | 0.0766 | 0.0025 | 0.1885 | 41 | 5300 | 1558 | 0.7439 | 0.9666 | 0.5752 | 0.0073 | 0.211 | 51.877 | 19.672 | 15.216 | 3.409 | 2.637 | 1450 | 30 | 30 | 3 | 0.19 | 63 | 28 | 미정 |  | 2021-01-28 12:42 | 1551 |  | 0 | 32 | 9 | 0 | 0 | 0 | 0.957 | 1.164 | 0.6718 | 0.0093 | 103800 | 72 | 33 | 148 | 0.0036 | 0.0097 | 0.0085 | 0.035 | 0.0152 | 0.0041 | 0.0023 | 0.0031
2021-01-28 | B61746 | B | 29 | SM45CB | 104 | 40200 | 0.0921 | 0.1679 | 0.1679 | 0.1511 | 1627 | 1627 | 1527 | 2502 |  |  |  | 0 | 미정 | 미정 | 미정 | 미정 | 0 | 0 | 0 | 207 | 0 | 0 | 0.0921 | 0.0702 | 0.0022 | 0.0869 | 51 | 8800 | 1667 | 0.3959 | 0.5092 | 0.1422 | 0.0029 | [6 empty] | 1493 | 14 | 19 | 1 | 0.38 | 86 | 39 | 미정 |  | 2021-01-28 12:55 | 1661 |  | 0 | 0 | 47 | 0 | 0 | 0 | 0.443 | 0.6502 | 0.1768 | 0.0044 | 89000 | 79 | 19 | 152 | 0.0018 | 0.0039 | 0.0042 | 0.0548 | 0.057 | 0.0203 | 0.006 | 0.0039
2021-01-28 | A62258 | B | 10 | P-STB3D | 98 | 38300 |  | 0.212 | 0.212 | 0.2862 | 1627 | 1627 | 1549 | 2988 |  |  |  | 0 | 선택 | 미정 | 미정 | 미정 | 0 | 0 | 0 | 0 | 0 | 0 |  |  |  |  | 40 | 5100 | 1559 | 0.8107 | 1.0073 | 0.6026 | 0.01 | 0.193 | 54.077 | 19.436 | 15.343 | 3.524 | 2.782 | 1450 | 30 | 30 | 3 | 0.2 | 66 | 35 | 미정 |  | 2021-01-28 13:47 | 1559 |  | 0 | 47 | 19 | 0 | 0 | 0 | 0.947 | 1.1516 | 0.6652 | 0.0102 | 105200 | 74 | 26 | 135 | 0.0049 | 0.011 | 0.0088 |  | 0.0075 | 0.0022 | 0.0016 | 0.0022
2021-01-28 | B61747 | B | 5 | SM45CB | 103 | 37600 | 0.0604 | 0.0204 | 0.0932 | 0.1324 | 1711 | 1676 | 1610 | 3019 |  |  |  | 0 | 미정 | 미정 | 미정 | 미정 | 0 | 0 | 0 | 204 | 0 | 0 | 0.0604 | 0.0746 | 0.0042 | 0.2545 | 50 | 5400 | 1632 | 0.409 | 0.5111 | 0.1532 | 0.0034 | [6 empty] | 1493 | 14 | 15 | 1 | 0.28 | 78 | 35 | 미정 |  | 2021-01-28 14:01 | 1648 |  | 13 | 0 | 32 | 0 | 0 | 0 | 0.4443 | 0.6436 | 0.1779 | 0.0035 | 90450 | 83 | 31 | 166 | 0.0029 | 0.0035 | 0.0037 | 0.0492 | 0.0259 | 0.0057 | 0.0053 | 0.006
2021-01-28 | A62259 | B | 36 | P-STB3D | 99 | 35900 | 0.0648 | 0.1651 | 0.1651 | 0.2588 | 1592 | 1592 | 1538 | 2822 |  |  |  | 0 | 미정 | 선택 | 미정 | 미정 | 0 | 0 | 0 | 0 | 0 | 0 | 0.0648 | 0.1416 | 0.0035 | 0.1914 | 54 | 7000 | 1555 | 0.8697 | 1.0643 | 0.4914 | 0.0075 | 0.146 | 52.976 | 18.892 | 15.708 | 3.372 | 2.804 | 1450 | 30 | 30 | 3 | 0.23 | 65 | 38 | 미정 |  | 2021-01-28 14:58 | 1555 |  | 0 | 58 | 35 | 0 | 0 | 0 | 0.955 | 1.1537 | 0.6616 | 0.0082 | 106450 | 76 | 21 | 139 | 0.001 | 0.0102 | 0.0076 | 0.031 | 0.0348 | 0.0025 | 0.0018 | 0.0026
2021-01-28 | B61748 | B | 37 | SM45CR2 | 104 | 40200 | 0.0615 | 0.0215 | 0.0562 | 0.1254 | 1647 | 1642 | 1576 | 3176 |  |  |  | 0 | 미정 | 미정 | 미정 | 미정 | 0 | 0 | 0 | 204 | 0 | 0 | 0.0615 | 0.0501 | 0.0028 | 0.1805 | 58 | 7500 | 1628 | 0.3661 | 0.5849 | 0.1481 | 0.0032 | [6 empty] | 1494 | 15 | 16 | 1 | 0.24 | 66 | 23 | 미정 |  | 2021-01-28 15:23 | 1629 |  | 20 | 0 | 41 | 0 | 0 | 0 | 0.4338 | 0.7536 | 0.2153 | 0.0329 | 99950 | 90 | 20 | 152 | 0.0025 | 0.0035 | 0.026 | 0.0391 | 0.0159 | 0.0059 | 0.0064 | 0.0163
2021-01-28 | A62260 | B | 1 | P-STB3D | 99 | 38300 | 0.1814 | 0.1211 | 0.2341 | 0.4188 | 1584 | 1586 | 1534 | 2855 |  |  |  | 0 | 미정 | 선택 | 미정 | 미정 | 0 | 0 | 0 | 0 | 0 | 0 | 0.1814 | 0.2206 | 0.0045 | 0.0346 | 56 | 7200 | 1560 | 0.8161 | 0.9361 | 0.5502 | 0.0085 | 0.177 | 56.053 | 17.376 | 15.748 | 3.559 | 3.225 | 1450 | 30 | 30 | 3 | 0.21 | 58 | 32 | 미정 |  | 2021-01-28 16:05 | 1560 |  | 0 | 173 | 86 | 0 | 0 | 0 | 0.94 | 1.1264 | 0.6523 | 0.0081 | 111000 | 80 | 19 | 138 | 0.0017 | 0.0095 | 0.0078 | 0.0387 | 0.0329 | 0.0046 | 0.0024 | 0.003
2021-01-28 | B61749 | B | 31 | SM45CR2 | 105 | 38400 | 0.0497 | 0.158 | 0.158 | 0.1543 | 1606 | 1606 | 1515 | 3072 |  |  |  | 0 | 미정 | 미정 | 미정 | 미정 | 0 | 0 | 0 | 252 | 0 | 0 | 0.0497 | 0.0432 | 0.0033 | 0.1638 | 50 | 8400 | 1637 | 0.3496 | 0.5902 | 0.1716 | 0.0028 | [6 empty] | 1494 | 15 | 15 | 1 | 0.28 | 63 | 20 | 미정 |  | 2021-01-28 16:49 | 1638 |  | 30 | 0 | 31 | 0 | 0 | 0 | 0.453 | 0.7534 | 0.2227 | 0.037 | 92600 | 83 | 15 | 132 | 0.0033 | 0.0034 | 0.0294 | 0.0507 | 0.029 | 0.0091 | 0.0096 | 0.0205
2021-01-28 | A62261 | B | 21 | P-STB3D | 99 | 39200 | 0.1491 | 0.8235 | 0.2108 | 0.3419 | 1601 | 1602 | 1532 | 3047 |  |  |  | 0 | 미정 | 선택 | 미정 | 미정 | 0 | 0 | 0 | 0 | 0 | 0 | 0.1491 | 0.1799 | 0.0029 | 0.1587 | 46 | 6400 | 1557 | 0.8446 | 0.9662 | 0.5723 | 0.007 | 0.08 | 57.869 | 16.74 | 15.891 | 3.641 | 3.456 | 1450 | 30 | 30 | 3 | 0.21 | 65 | 34 | 미정 |  | 2021-01-28 17:02 | 1557 |  | 0 | 81 | 30 | 0 | 0 | 0 | 0.963 | 1.1585 | 0.6657 | 0.0083 | 110450 | 78 | 26 | 149 | 0.002 | 0.0091 | 0.0072 | 0.0346 | 0.0314 | 0.0075 | 0.0039 | 0.0044
2021-01-28 | B61750 | B | 29 | SM45CR2 | 103 | 37500 | 0.0829 | 0.1129 | 0.1129 | 0.1341 | 1646 | 1646 | 1560 | 3145 |  |  |  | 0 | 미정 | 미정 | 미정 | 미정 | 0 | 0 | 0 | 251 | 0 | 0 | 0.0829 | 0.0904 | 0.0044 | 0.179 | 41 | 6500 | 1647 | 0.3739 | 0.5805 | 0.1842 | 0.0031 | [6 empty] | 1494 | 15 | 15 | 1 | 0.27 | 71 | 25 | 미정 |  | 2021-01-28 17:43 | 1633 |  | 23 | 0 | 0 | 0 | 0 | 0 | 0.4304 | 0.7488 | 0.2061 | 0.0349 | 95600 | 75 | 35 | 162 | 0.0031 | 0.0035 | 0.0285 | 0.0542 | 0.0235 | 0.0106 | 0.011 | 0.0207
2021-01-28 | A62262 | B | 10 | P-STB3D | 99 | 38200 | 0.1475 | 0.1298 | 0.1298 | 0.2193 | 1637 | 1637 | 1586 | 2937 |  |  |  | 0 | 해제 | 선택 | 미정 | 미정 | 0 | 0 | 0 | 0 | 0 | 0 | 0.1475 | 0.139 | 0.0037 | 0.0753 | 47 | 4700 | 1559 | 0.9001 | 0.9793 | 0.5646 | 0.0083 | 0.119 | 55.043 | 17.484 | 16.123 | 3.413 | 3.148 | 1450 | 30 | 30 | 3 | 0.24 | 65 | 33 | 미정 |  | 2021-01-28 18:02 | 1559 |  | 0 | 62 | 26 | 0 | 0 | 0 | 0.95 | 1.1537 | 0.6662 | 0.0092 |  | 92 | 45 | 178 | 0.0012 | 0.0097 | 0.0078 | 0.0289 | 0.0344 | 0.0033 | 0.0021 | 0.0027
2021-01-28 | B61751 | B | 5 | SM45CR2 | 104 | 38300 | 0.0629 | 0.0236 | 0.0919 | 0.0856 | 1628 | 1614 | 1564 | 2990 |  |  |  | 0 | 미정 | 선택 | 미정 | 미정 | 0 | 0 | 0 | 254 | 0 | 0 | 0.0629 | 0.0359 | 0.0026 | 0.1557 | 41 | 6000 | 1636 | 0.3228 | 0.5391 | 0.175 | 0.0029 | [6 empty] | 1494 | 15 | 15 | 1 | 0.26 | 67 | 25 | 미정 |  | 2021-01-28 18:45 | 1626 |  | 11 | 0 | 0 | 0 | 0 | 0 | 0.43 | 0.7573 | 0.2317 | 0.0338 | 99450 | 76 | 34 | 163 | 0.0028 | 0.0036 | 0.0285 | 0.0386 | 0.0235 | 0.0097 | 0.0116 | 0.0217
2021-01-28 | A62263 | B | 36 | SNCM23 | 99 | 39300 | 0.0643 | 0.1203 | 0.0706 | 0.0679 | 1589 | 1603 | 1558 | 2987 | 54.1 |  |  | 0 | 미정 | 선택 | 미정 | 미정 | 0 | 0 | 0 | 0 | 0 | 0 | 0.0643 | 0.083 | 0.0044 | 0.2042 | 49 | 7300 | 1647 | 0.1614 | 0.3366 | 0.1426 | 0.0169 | [6 empty] | 1507 | 16 | 20 | 3 | 0.23 | 96 | 28 | 미정 |  | 2021-01-28 19:16 | 1640 |  | 0 | 41 | 25 | 0 | 0 | 0 | 0.185 | 0.4986 | 0.2207 | 0.0229 | 103850 | 96 | 66 | 216 | 0.0755 | 0.01 | 0.0166 | 0.0404 | 0.0358 | 0.0289 | 0.006 | 0.0062
2021-01-28 | B61752 | B | 37 | SM45CR2 | 103 | 37900 | 0.0494 | 0.0206 | 0.0961 | 0.0646 | 1649 | 1604 | 1571 | 3150 |  |  |  | 0 | 미정 | 미정 | 미정 | 미정 | 0 | 0 | 0 | 508 | 0 | 0 | 0.0494 | 0.043 | 0.0061 | 0.1367 | 40 | 6000 | 1638 | 0.3479 | 0.5507 | 0.1473 | 0.0027 | [6 empty] | 1494 | 15 | 15 | 1 | 0.27 | 66 | 20 | 미정 |  | 2021-01-28 19:43 | 1629 |  | 26 | 0 | 23 | 0 | 0 | 0 | 0.442 | 0.7546 | 0.2176 | 0.0351 | 97150 | 71 | 43 | 179 | 0.002 | 0.0038 | 0.0308 | 0.0429 | 0.0572 | 0.0279 | 0.0231 | 0.02
2021-01-28 | A62264 | B | 1 | SNCM23 | 97 | 39500 | 0.2034 | 0.0837 | 0.0837 | 0.0762 | 1580 | 1580 | 1561 | 2754 | 46.7 |  |  | 0 | 미정 | 선택 | 미정 | 미정 | 0 | 0 | 0 | 0 | 0 | 0 | 0.2034 | 0.1859 | 0.0069 | 0.2535 | 51 | 7200 | 1643 | 0.1584 | 0.4007 | 0.1422 | 0.0235 | [6 empty] | 1507 | 18 | 18 | 3 | 0.22 | 92 | 32 | 미정 |  | 2021-01-28 20:17 | 1635 |  | 0 | 11 | 16 | 0 | 0 | 0 | 0.1814 | 0.4951 | 0.2174 | 0.0224 | 101650 | 74 | 72 | 227 | 0.067 | 0.0119 | 0.0173 | 0.0604 | 0.0469 | 0.0379 | 0.0054 | 0.0057
2021-01-28 | B61753 | B | 31 | SM45CR2 | 103 | 38500 | 0.0442 | 0.0274 | 0.1181 | 0.1484 | 1627 | 1597 | 1538 | 3068 |  |  |  | 0 | 미정 | 선택 | 미정 | 미정 | 0 | 0 | 0 | 254 | 0 | 0 | 0.0442 | 0.0325 | 0.002 | 0.0401 | 49 | 7600 | 1635 | 0.3839 | 0.5499 | 0.1967 | 0.0029 | [6 empty] | 1494 | 15 | 16 | 1 | 0.28 | 75 | 29 | 미정 |  | 2021-01-28 20:57 | 1635 |  | 15 | 0 | 0 | 0 | 0 | 0 | 0.443 | 0.7489 | 0.2152 | 0.0341 | 96850 | 88 | 30 | 164 | 0.0025 | 0.0035 | 0.0288 | 0.0345 | 0.0272 | 0.0104 | 0.0121 | 0.0198
2021-01-28 | A62265 | B | 21 | SNCM23 | 97 | 38200 | 0.0657 | 0.6102 | 0.0741 | 0.0812 | 1630 | 1633 | 1591 | 2873 | 53.7 |  |  | 0 | 선택 | 해제 | 미정 | 미정 | 0 | 0 | 0 | 0 | 0 | 0 | 0.0657 | 0.1045 | 0.0027 | 0.2088 | 45 | 6100 | 1632 | 0.1619 | 0.3842 | 0.1558 | 0.0219 | [6 empty] | 1507 | 18 | 20 | 3 | 0.21 | 76 | 31 | 미정 |  | 2021-01-28 21:23 | 1629 |  | 0 | 18 | 0 | 0 | 0 | 0 | 0.189 | 0.4932 | 0.2229 | 0.0266 | 102150 | 73 | 53 | 201 | 0.0747 | 0.0154 | 0.0207 | 0.0472 | 0.0407 | 0.038 | 0.0068 | 0.0069
2021-01-28 | B61754 | B | 29 | SNCM23 | 103 | 39000 | 0.0658 | 0.1196 | 0.1196 | 0.1663 | 1606 | 1606 | 1555 | 3042 | 4.9 |  |  | 0 | 미정 | 미정 | 미정 | 미정 | 0 | 0 | 0 | 103 | 0 | 0 | 0.0658 | 0.0414 | 0.0038 | 0.3301 | 50 | 8000 | 1664 | 0.1671 | 0.3416 | 0.1957 | 0.007 | [6 empty] | 1507 | 16 | 16 | 1 | 0.24 | 83 | 29 | 미정 |  | 2021-01-28 22:01 | 1657 |  | 57 | 0 | 9 | 0 | 0 | 0 | 0.189 | 0.5247 | 0.2333 | 0.0131 | 96450 | 431 | 81 | 260 | 0.0066 | 0.008 | 0.0194 | 0.0412 | 0.0179 | 0.0059 | 0.0063 | 0.006
2021-01-28 | A62266 | B | 10 | P-SCM420HT | 105 | 40000 |  | 0.1202 | 0.1202 | 0.0965 | 1576 | 1576 | 1533 | 3114 | 34.8 |  |  | 0 | 미정 | 미정 | 미정 | 미정 | 0 | 0 | 0 | 0 | 0 | 0 |  |  |  |  | 49 | 7600 | 1615 | 0.1755 | 0.6321 | 0.1828 | 0.0193 | 0.243 | 54.715 | 22.935 | 10.812 | 5.06 | 2.385 | 1510 | 20 | 20 | 3 | 0.2 | 87 | 34 | 미정 |  | 2021-01-28 22:29 | 1637 |  | 0 | 53 | 0 | 0 | 0 | 0 | 0.207 | 0.8272 | 0.2348 | 0.0289 | 107850 | 89 | 41 | 170 | 0.0458 | 0.0138 | 0.0259 |  | 0.02 | 0.0075 | 0.0036 | 0.0042
2021-01-28 | B61755 | I | 5 | 18CRNIMO7HI | 89 | 32100 | 0.0325 | 0.0455 | 0.0455 | 0.0654 | 1640 | 1640 | 1608 | 2812 | 9.6 |  |  | 0 | 미정 | 미정 | 미정 | 미정 | 0 | 0 | 0 | 104 | 0 | 0 | 0.0325 | 0.0707 | 0.0037 | 0.0044 | 48 | 8100 | 1692 | 0.124 | 0.3051 | 0.1875 | 0.0098 | [6 empty] | 1506 | 25 | 26 | 1 | 0.28 | 76 | 0 | 미정 |  | 2021-01-28 23:06 | 1687 |  | 17 | 0 | 0 | 0 | 0 | 0 | 0.1808 | 0.5298 | 0.2532 | 0.0303 | 82250 | 1589 | 27 | 161 | 0.0171 | 0.0132 | 0.0309 | 0.0107 | 0.0082 | 0.0039 | 0.0039 | 0.0038
2021-01-28 | A62267 | B | 36 | P-SCM420HT | 101 | 38700 | 0.058 | 0.1322 | 0.0936 | 0.0992 | 1627 | 1630 | 1590 | 3003 | 19.8 |  |  | 0 | 미정 | 미정 | 미정 | 미정 | 0 | 0 | 0 | 0 | 0 | 0 | 0.058 | 0.1048 | 0.0019 | 0.2101 | 45 | 5100 | 1627 | 0.1652 | 0.6208 | 0.1888 | 0.024 | 0.131 | 53.805 | 28.271 | 6.362 | 8.457 | 1.903 | 1510 | 20 | 20 | 3 | 0.21 | 71 | 31 | 미정 |  | 2021-01-28 23:26 | 1612 |  | 0 | 58 | 21 | 0 | 0 | 0 | 0.205 | 0.8308 | 0.2351 | 0.0342 | 111400 | 69 | 44 | 172 | 0.0257 | 0.0242 | 0.0292 | 0.0405 | 0.0181 | 0.0063 | 0.0046 | 0.004
2021-01-28 | B61756 | T | 37 | SCR435BM | 104 | 37900 | 0.0662 | 0.0452 | 0.0452 | 0.0681 | 1653 | 1653 | 1613 | 3126 | 27.5 |  |  | 0 | 미정 | 미정 | 미정 | 미정 | 0 | 0 | 0 | 0 | 0 | 0 | 0.0662 | 0.1138 | 0.004 | 0.2933 | 47 | 7400 | 1659 | 0.2786 | 0.707 | 0.194 | 0.0382 | [6 empty] | 1496 | 13 | 13 | 1 | 0.32 | 88 | 32 | 미정 |  | 2021-01-29 00:12 | 1648 |  | 59 | 0 | 0 | 0 | 0 | 0 | 0.3631 | 0.9964 | 0.2501 | 0.0311 |  |  | 15 | 126 | 0.0388 | 0.0301 | 0.0264 | 0.0262 | 0.0224 | 0.0072 | 0.0044 | 0.0036
2021-01-28 | A62268 | B | 1 | SCM420HT | 103 | 35700 | 0.0745 | 0.052 | 0.052 | 0.0615 | 1615 | 1615 | 1572 | 2901 | 23.3 |  |  | 0 | 미정 | 미정 | 미정 | 미정 | 0 | 0 | 0 | 0 | 0 | 0 | 0.0745 | 0.1322 | 0.0027 | 0.1158 | 41 | 5600 | 1621 | 0.1709 | 0.6637 | 0.2027 | 0.0302 | 0.176 | 54.127 | 29.708 | 4.696 | 11.526 | 1.821 | 1510 | 18 | 20 | 3 | 0.19 | 74 | 35 | 미정 |  | 2021-01-29 00:17 | 1621 |  | 0 | 34 | 0 | 0 | 0 | 0 | 0.204 | 0.8261 | 0.2488 | 0.0316 | 104600 | 66 | 53 | 185 | 0.0315 | 0.0263 | 0.0286 | 0.0357 | 0.0215 | 0.0087 | 0.0047 | 0.0049
2021-01-28 | B61757 | T | 6 | SCR435BM | 103 | 37400 | 0.062 | 0.0517 | 0.0517 | 0.0686 | 1631 | 1631 | 1587 | 3028 | 8.6 |  |  | 0 | 미정 | 미정 | 미정 | 미정 | 0 | 0 | 0 | 0 | 0 | 0 | 0.062 | 0.1018 | 0.0044 | 0.059 | 49 | 7600 | 1664 | 0.2566 | 0.7115 | 0.1635 | 0.0225 | 0.21 | 50.424 | 33.749 | 5.419 | 9.305 | 1.494 | 1496 | 13 | 13 | 1 | 0.33 | 75 | 30 | 미정 |  | 2021-01-29 01:17 | 1652 |  | 90 | 0 | 0 | 0 | 0 | 0 | 0.3602 | 0.9829 | 0.2493 | 0.0304 | 101050 | 90 | 25 | 150 | 0.0116 | 0.0246 | 0.0273 | 0.0235 | 0.0108 | 0.0055 | 0.0033 | 0.0039
2021-01-28 | A62269 | B | 31 | SCM420HT | 104 | 36500 | 0.0831 | 0.7124 | 0.0375 | 0.0462 | 1611 | 1615 | 1582 | 2809 | 6.9 |  |  | 0 | 미정 | 선택 | 미정 | 미정 | 0 | 0 | 0 | 0 | 0 | 0 | 0.0831 | 0.1468 | 0.0051 | 0.1044 | 42 | 6400 | 1618 | 0.1758 | 0.6103 | 0.1843 | 0.0234 | [6 empty] | 1510 | 18 | 18 | 3 | 0.2 | 59 | 15 | 미정 |  | 2021-01-29 01:24 | 1600 |  | 0 | 68 | 20 | 0 | 0 | 0 | 0.208 | 0.8195 | 0.2398 | 0.0262 | 115400 | 84 | 38 | 164 | 0.0084 | 0.0177 | 0.0259 | 0.0438 | 0.0314 | 0.0094 | 0.0051 | 0.0071
2021-01-28 | B61758 | T | 10 | SCR435BM | 103 | 37800 | 0.0731 | 0.0753 | 0.0692 | 0.0901 | 1586 | 1584 | 1558 | 3061 | 15.4 |  |  | 0 | 미정 | 미정 | 미정 | 미정 | 0 | 0 | 0 | 0 | 0 | 0 | 0.0731 | 0.1387 | 0.0037 | 0.0577 | 46 | 6900 | 1641 | 0.2665 | 0.7119 | 0.1734 | 0.0212 | [6 empty] | 1496 | 13 | 13 | 1 | 0.28 | 75 | 24 | 미정 |  | 2021-01-29 02:19 | 1636 |  | 122 | 0 | 24 | 0 | 0 | 0 | 0.3637 | 1.0073 | 0.2627 | 0.0322 | 95500 | 89 | 30 | 156 | 0.0222 | 0.0261 | 0.0284 | 0.0307 | 0.0082 | 0.0024 | 0.0025 | 0.0036
2021-01-28 | A62270 | B | 21 | SCM420HT | 104 | 36500 | 0.0659 | 0.0541 | 0.0541 | 0.0662 | 1608 | 1608 | 1564 | 2949 | 41.4 |  |  | 0 | 미정 | 선택 | 미정 | 미정 | 0 | 0 | 0 | 0 | 0 | 0 | 0.0659 | 0.157 | 0.003 | 0.2616 | 45 | 6900 | 1646 | 0.178 | 0.7356 | 0.1902 | 0.0248 | [6 empty] | 1510 | 18 | 19 | 3 | 0 | 78 | 25 | 미정 |  | 2021-01-29 02:26 | 1623 |  | 0 | 52 | 39 | 0 | 0 | 0 | 0.207 | 0.8209 | 0.2389 | 0.0282 | 104100 | 77 | 52 | 193 | 0.0569 | 0.0134 | 0.0257 | 0.0483 | 0.0432 | 0.0119 | 0.0059 | 0.0086
2021-01-28 | B61759 | T | 29 | SCR435BM | 103 | 36800 | 0.0966 | 0.0494 | 0.0494 | 0.0665 | 1662 | 1662 | 1614 | 2987 | 10.9 |  |  | 0 | 미정 | 미정 | 미정 | 미정 | 0 | 0 | 0 | 0 | 0 | 0 | 0.0966 | 0.1131 | 0.0046 | 0.0331 | 43 | 5400 | 1643 | 0.2559 | 0.6518 | 0.1458 | 0.025 | [6 empty] | 1496 | 13 | 13 | 1 | 0.28 | 73 | 26 | 미정 |  | 2021-01-29 03:13 | 1628 |  | 41 | 0 | 0 | 0 | 0 | 0 | 0.3616 | 0.9912 | 0.2489 | 0.0306 | 104250 | 95 | 40 | 173 | 0.0167 | 0.0309 | 0.0278 | 0.0237 | 0.0167 | 0.0068 | 0.0038 | 0.0044
2021-01-28 | A62271 | B | 36 | SCM420HT | 103 | 37900 |  | 0.0941 | 0.0704 | 0.0706 | 1571 | 1590 | 1550 | 2900 | 38.7 |  |  | 0 | 미정 | 선택 | 미정 | 미정 | 0 | 0 | 0 | 0 | 0 | 0 |  |  |  |  | 55 | 7400 | 1635 | 0.178 | 0.7465 | 0.1746 | 0.0171 | [6 empty] | 1510 | 18 | 19 | 3 | 0.22 | 74 | 31 | 미정 |  | 2021-01-29 03:35 | 1623 |  | 0 | 42 | 40 | 0 | 0 | 0 | 0.209 | 0.8281 | 0.2416 | 0.0284 | 107900 | 81 | 48 | 198 | 0.0521 | 0.0187 | 0.0261 |  | 0.0389 | 0.0078 | 0.004 | 0.0073
2021-01-28 | B61760 | T | 5 | SCR435BM | 103 | 36700 | 0.0669 | 0.0552 | 0.0552 | 0.0822 | 1580 | 1580 | 1534 | 2831 | 25.1 |  |  | 0 | 미정 | 미정 | 미정 | 미정 | 0 | 0 | 0 | 0 | 0 | 0 | 0.0669 | 0.101 | 0.0033 | 0.2688 | 47 | 8600 | 1643 | 0.2834 | 0.7121 | 0.1814 | 0.0199 | [6 empty] | 1496 | 13 | 13 | 1 | 0.31 | 67 | 20 | 미정 |  | 2021-01-29 04:15 | 1633 |  | 63 | 0 | 0 | 0 | 0 | 0 | 0.3609 | 1.003 | 0.2506 | 0.0297 | 97700 | 74 | 49 | 194 | 0.0389 | 0.0276 | 0.027 | 0.0262 | 0.023 | 0.0038 | 0.0035 | 0.0037
2021-01-28 | A62272 | B | 1 | SCM420HT | 104 | 37800 | 0.0822 | 0.1064 | 0.1064 | 0.0914 | 1591 | 1591 | 1536 | 2844 | 37.9 |  |  | 0 | 미정 | 미정 | 미정 | 미정 | 0 | 0 | 0 | 0 | 0 | 0 | 0.0822 | 0.1361 | 0.003 | 0.4413 | 40 | 6500 | 1631 | 0.1706 | 0.5584 | 0.14 | 0.0223 | [6 empty] | 1510 | 18 | 18 | 3 | 0.24 | 74 | 25 | 미정 |  | 2021-01-29 04:41 | 1620 |  | 0 | 34 | 0 | 0 | 0 | 0 | 0.194 | 0.7078 | 0.2025 | 0.0272 | 97350 | 75 | 52 | 191 | 0.056 | 0.0257 | 0.0269 | 0.0395 | 0.0247 | 0.0105 | 0.0057 | 0.0108
2021-01-28 | B61761 | T | 37 | SCR430BM | 103 | 36800 | 0.0405 | 0.0604 | 0.0604 | 0.1712 | 1615 | 1615 | 1559 | 3094 | 21.9 |  |  | 0 | 미정 | 미정 | 미정 | 미정 | 0 | 0 | 0 | 0 | 0 | 0 | 0.0405 | 0.0895 | 0.0038 | 0.0018 | 44 | 7600 | 1646 | 0.2421 | 0.5947 | 0.1402 | 0.0257 | [6 empty] | 1501 | 13 | 20 | 1 | 0.3 | 68 | 17 | 미정 |  | 2021-01-29 05:14 | 1642 |  | 42 | 0 | 12 | 0 | 0 | 0 | 0.3072 | 0.8675 | 0.2178 | 0.0272 | 98150 |  | 48 | 197 | 0.0357 | 0.0242 | 0.0243 | 0.017 | 0.0068 | 0.0032 | 0.0033 | 0.004
2021-01-28 | A62273 | B | 31 | SCM420HT | 104 | 39200 | 0.0533 | 0.0354 | 0.0408 | 0.0586 | 1579 | 1583 | 1542 | 2872 | 8.5 |  |  | 0 | 미정 | 미정 | 미정 | 미정 | 0 | 0 | 0 | 0 | 0 | 0 | 0.0533 | 0.0867 | 0.0022 | 0.3348 | 43 | 6400 | 1626 | 0.1675 | 0.6511 | 0.1778 | 0.0235 | [6 empty] | 1510 | 18 | 18 | 3 | 0.2 | 63 | 21 | 미정 |  | 2021-01-29 05:51 | 1604 |  | 0 | 70 | 31 | 0 | 0 | 0 | 0.208 | 0.8242 | 0.2408 | 0.0295 | 105950 | 80 | 42 | 181 | 0.0116 | 0.018 | 0.0252 | 0.0296 | 0.036 | 0.013 | 0.0067 | 0.0096
2021-01-28 | B61762 | I | 6 | SNCM26V | 91 | 33800 |  | 0.0639 | 0.0754 | 0.0797 | 1580 | 1594 | 1572 | 2767 | 26.1 |  |  | 0 | 미정 | 미정 | 미정 | 미정 | 0 | 0 | 0 | 0 | 0 | 0 |  |  |  |  | 50 | 9100 | 1675 | 0.128 | 0.7293 | 0.1257 | 0.0169 | [6 empty] | 1500 | 20 | 22 | 1 | 0.28 | 80 | 0 | 미정 |  | 2021-01-29 06:15 | 1656 |  | 51 | 0 | 11 | 0 | 0 | 0 | 0.1634 | 0.8769 | 0.1969 | 0.0165 | 91150 | 925 | 24 | 148 | 0.0523 | 0.0182 | 0.0161 |  | 0.0165 | 0.004 | 0.0041 | 0.0037
2021-01-29 | A62274 | B | 21 | SCM420C1 | 104 | 37900 | 0.0495 | 0.0242 | 0.1226 | 0.1377 | 1633 | 1566 | 1530 | 3090 | 52.1 |  |  | 0 | 미정 | 해제 | 미정 | 미정 | 0 | 0 | 0 | 0 | 0 | 0 | 0.0495 | 0.0824 | 0.0035 | 0.3662 | 51 | 7900 | 1619 | 0.1602 | 0.5292 | 0.1158 | 0.0446 | [6 empty] | 1512 | 15 | 15 | 3 | 0.22 | 68 | 17 | 미정 |  | 2021-01-29 07:15 | 1615 |  | 0 | 0 | 31 | 0 | 0 | 0 | 0.201 | 0.6788 | 0.2059 | 0.0311 | 100150 | 74 | 50 | 183 | 0.0745 | 0.0247 | 0.0261 | 0.0267 | 0.0358 | 0.0195 | 0.0072 | 0.0135
2021-01-29 | B61763 | T | 29 | SM50CM1 | 104 | 37600 | 0.0682 | 0.03 | 0.03 | 0.0674 | 1617 | 1617 | 1548 | 2906 |  |  |  | 0 | 미정 | 미정 | 미정 | 미정 | 0 | 0 | 0 | 206 | 0 | 0 | 0.0682 | 0.0345 | 0.0028 | 0.2376 | 50 | 8300 | 1654 | 0.2447 | 0.604 | 0.2508 | 0.0081 | [6 empty] | 1489 | 10 | 11 | 1 | 0.31 | 88 | 38 | 미정 |  | 2021-01-29 07:32 | 1650 |  | 30 | 0 | 0 | 0 | 0 | 0 | 0.4727 | 0.7706 | 0.3171 | 0.0256 | 99150 |  | 23 | 161 | 0.0044 | 0.0099 | 0.0208 | 0.0389 | 0.0226 | 0.0026 | 0.003 | 0.0184
2021-01-29 | A62275 | B | 10 | SCM420HT | 104 | 37900 | 0.0663 | 0.1164 | 0.1164 | 0.0664 | 1617 | 1617 | 1579 | 2993 | 14.6 |  |  | 0 | 미정 | 미정 | 미정 | 미정 | 0 | 0 | 0 | 0 | 0 | 0 | 0.0663 | 0.0984 | 0.0093 | 0.1511 | 41 | 5600 | 1616 | 0.1663 | 0.6939 | 0.1608 | 0.0124 | [6 empty] | 1510 | 18 | 18 | 3 | 0.21 | 58 | 29 | 미정 |  | 2021-01-29 08:08 | 1622 |  | 0 | 39 | 16 | 0 | 0 | 0 | 0.203 | 0.8347 | 0.2442 | 0.0304 | 102900 | 87 | 36 | 173 | 0.0201 | 0.0182 | 0.0244 | 0.041 | 0.0248 | 0.0103 | 0.0038 | 0.0069
2021-01-29 | B61764 | T | 5 | SM50CM1 | 104 | 38300 | 0.0906 | 0.0511 | 0.0511 | 0.1181 | 1591 | 1591 | 1526 | 3036 |  |  |  | 0 | 미정 | 미정 | 미정 | 미정 | 0 | 0 | 0 | 202 | 0 | 0 | 0.0906 | 0.0392 | 0.0029 | 0.1883 | 45 | 7700 | 1637 | 0.3776 | 0.5928 | 0.2644 | 0.0051 | [6 empty] | 1489 | 10 | 12 | 1 | 0.32 | 77 | 37 | 미정 |  | 2021-01-29 08:28 | 1630 |  | 33 | 0 | 12 | 0 | 0 | 0 | 0.477 | 0.7848 | 0.3132 | 0.0274 | 102400 |  | 37 | 176 | 0.004 | 0.0063 | 0.0214 | 0.0436 | 0.0264 | 0.0088 | 0.0083 | 0.0195
2021-01-29 | A62276 | B | 36 | AE1055LS | 104 | 38700 | 0.0758 | 0.0429 | 0.0429 | 0.1639 | 1631 | 1631 | 1559 | 3127 | 30.9 |  |  | 0 | 미정 | 미정 | 미정 | 미정 | 0 | 0 | 0 | 0 | 0 | 0 | 0.0758 | 0.0941 | 0.0023 | 0.149 | 49 | 6600 | 1604 | 0.5047 | 0.6529 | 0.2023 | 0.0249 | [6 empty] | 1484 | 25 | 25 | 3 | 0.2 | 87 | 39 | 미정 |  | 2021-01-29 09:16 | 1612 |  | 0 | 28 | 0 | 0 | 0 | 0 | 0.5843 | 0.7948 | 0.2454 | 0.0323 | 99300 | 64 | 21 | 141 | 0.0374 | 0.0254 | 0.0251 | 0.0422 | 0.0146 | 0.0056 | 0.0021 | 0.0024
2021-01-29 | B61765 | B | 6 | SCR423PRH | 104 | 37300 | 0.074 | 0.0916 | 0.0916 | 0.2205 | 1637 | 1637 | 1543 | 2788 | 26.5 |  |  | 0 | 미정 | 미정 | 미정 | 미정 | 0 | 0 | 0 | 0 | 0 | 0 | 0.074 | 0.0698 | 0.0047 | 0.0902 | 51 | 7600 | 1660 | 0.2286 | 0.5718 | 0.7348 | 0.0361 | [6 empty] | 1503 | 16 | 18 | 1 | 0.31 | 77 | 35 | 미정 |  | 2021-01-29 09:34 | 1653 |  | 30 | 0 | 0 | 0 | 0 | 0 | 0.254 | 0.6854 | 0.7997 | 0.0129 | 95800 | 78 | 38 | 181 | 0.0435 | 0.025 | 0.0213 | 0.0396 | 0.0198 | 0.0192 | 0.0081 | 0.0063
2021-01-29 | A62277 | B | 1 | AE1055LS | 104 | 37900 | 0.074 | 0.0535 | 0.0535 | 0.0983 | 1622 | 1622 | 1571 | 3003 | 23 |  |  | 0 | 미정 | 미정 | 미정 | 미정 | 0 | 0 | 0 | 0 | 0 | 0 | 0.074 | 0.0865 | 0.0036 | 0.1873 | 40 | 4000 | 1597 | 0.4723 | 0.6442 | 0.1868 | 0.0242 | [6 empty] | 1484 | 25 | 25 | 3 | 0.2 | 67 | 33 | 미정 |  | 2021-01-29 10:09 | 1591 |  | 0 | 10 | 0 | 0 | 0 | 0 | 0.558 | 0.7859 | 0.2362 | 0.0294 | 94550 | 63 | 30 | 144 | 0.0282 | 0.0287 | 0.0257 | 0.0369 | 0.022 | 0.0061 | 0.0031 | 0.0023
2021-01-29 | B61766 | B | 31 | SCR423PRH | 104 | 37100 | 0.0707 | 0.0449 | 0.0574 | 0.0742 | 1668 | 1645 | 1600 | 3037 |  |  |  | 0 | 미정 | 미정 | 미정 | 미정 | 0 | 0 | 0 | 303 | 0 | 0 | 0.0707 | 0.0539 | 0.002 | 0.2246 | 44 | 6300 | 1658 | 0.1786 | 0.574 | 0.6971 | 0.0104 | [6 empty] | 1503 | 16 | 18 | 1 | 0.27 | 74 | 36 | 미정 |  | 2021-01-29 10:30 | 1649 |  | 11 | 0 | 0 | 0 | 0 | 0 | 0.2346 | 0.6817 | 0.8059 | 0.0152 | 103050 | 72 | 38 | 171 | 0.0042 | 0.0121 | 0.0186 | 0.0263 | 0.0158 | 0.0078 | 0.0063 | 0.0061
2021-01-29 | A62278 | B | 21 | AE1055LS | 104 | 38900 |  | 0.0518 | 0.0885 | 0.1175 | 1571 | 1580 | 1541 | 3041 | 43.8 |  |  | 0 | 미정 | 미정 | 미정 | 미정 | 0 | 0 | 0 | 0 | 0 | 0 |  |  |  |  | 40 | 4800 | 1593 | 0.4891 | 0.6499 | 0.1917 | 0.0328 | [6 empty] | 1484 | 25 | 25 | 3 | 0.21 | 66 | 32 | 미정 |  | 2021-01-29 11:09 | 1583 |  | 0 | 0 | 0 | 0 | 0 | 0 | 0.546 | 0.7827 | 0.235 | 0.0314 | 97500 | 64 | 24 | 130 | 0.0543 | 0.0282 | 0.0273 |  | 0.0317 | 0.0055 | 0.0019 | 0.0018
2021-01-29 | B61767 | B | 29 | SCR423PRH | 104 | 36900 | 0.0793 | 0.0461 | 0.0461 | 0.0675 | 1644 | 1644 | 1590 | 2918 |  |  |  | 0 | 미정 | 미정 | 미정 | 미정 | 0 | 0 | 0 | 309 | 0 | 0 | 0.0793 | 0.0645 | 0.005 | 0.2612 | 52 | 7500 | 1655 | 0.184 | 0.5733 | 0.6803 | 0.0067 | [6 empty] | 1503 | 16 | 21 | 1 | 0.22 | 75 | 37 | 미정 |  | 2021-01-29 11:42 | 1643 |  | 33 | 0 | 41 | 0 | 0 | 0 | 0.2423 | 0.6949 | 0.8194 | 0.0122 | 105800 | 90 | 24 | 155 | 0.0021 | 0.0075 | 0.0211 | 0.0318 | 0.0372 | 0.016 | 0.0105 | 0.0086
2021-01-29 | A62279 | B | 10 | AE1055LS | 104 | 38000 | 0.0758 | 0.118 | 0.118 | 0.1982 | 1583 | 1583 | 1539 | 2948 | 47.5 |  |  | 0 | 미정 | 선택 | 미정 | 미정 | 0 | 0 | 0 | 0 | 0 | 0 | 0.0758 | 0.1045 | 0.0052 | 0.2959 | 40 | 3800 | 1588 | 0.4745 | 0.6615 | 0.2054 | 0.038 | [6 empty] | 1484 | 25 | 25 | 3 | 0.2 | 60 | 34 | 미정 |  | 2021-01-29 12:11 | 1580 |  | 0 | 28 | 16 | 0 | 0 | 0 | 0.538 | 0.7846 | 0.2418 | 0.033 | 105250 | 70 | 22 | 125 | 0.0545 | 0.0222 | 0.0299 | 0.0425 | 0.026 | 0.0053 | 0.0016 | 0.0019
2021-01-29 | B61768 | B | 5 | SCR423PRH | 101 | 37200 |  | 0.0324 | 0.0341 | 0.0651 | 1600 | 1586 | 1574 | 2633 |  |  |  | 0 | 미정 | 미정 | 미정 | 미정 | 0 | 0 | 0 | 304 | 0 | 0 |  |  |  |  | 87 | 9300 | 1626 | 0.1991 | 0.6695 | 0.7343 | 0.0063 | [6 empty] | 1503 | 16 | 17 | 1 | 0.31 | 69 | 34 | 미정 |  | 2021-01-29 13:22 | 1626 |  | 50 | 0 | 111 | 0 | 0 | 0 | 0.23 | 0.6985 | 0.8011 | 0.0094 |  | 75 | 14 | 159 | 0.0046 | 0.0055 | 0.0225 |  | 0.0442 | 0.0108 | 0.0083 | 0.0074
2021-01-29 | A62280 | B | 36 | AE1055LS | 101 | 38800 | 0.226 | 0.1097 | 0.1097 | 0.1917 | 1622 | 1622 | 1559 | 2848 | 40.4 |  |  | 0 | 미정 | 선택 | 미정 | 미정 | 0 | 0 | 0 | 0 | 0 | 0 | 0.0945 | 0.2422 | 0.0042 | 0.0303 | 40 | 3500 | 1586 | 0.47 | 0.6528 | 0.1915 | 0.0207 | [6 empty] | 1484 | 25 | 25 | 3 | 0.2 | 60 | 30 | 미정 |  | 2021-01-29 13:09 | 1580 |  | 0 | 38 | 0 | 0 | 0 | 0 | 0.549 | 0.7925 | 0.2325 | 0.0306 | 98250 | 65 | 26 | 131 | 0.0507 | 0.0236 | 0.0259 | 0.0521 | 0.0289 | 0.0037 | 0.0021 | 0.0026
2021-01-29 | B61769 | B | 6 | SCR423PRH | 101 | 38200 | 0.0549 | 0.0494 | 0.0689 | 0.1027 | 1544 | 1578 | 1538 | 2706 |  |  |  | 0 | 미정 | 미정 | 미정 | 미정 | 0 | 0 | 0 | 305 | 0 | 0 | 0.0549 | 0.0849 | 0.0049 | 0.0689 | 50 | 7900 | 1628 | 0.1602 | 0.5153 | 0.6814 | 0.0096 | [6 empty] | 1503 | 16 | 17 | 1 | 0.31 | 56 | 27 | 미정 |  | 2021-01-29 14:12 | 1619 |  | 0 | 0 | 0 | 0 | 0 | 0 | 0.239 | 0.7104 | 0.8228 | 0.0089 |  | 65 | 24 | 171 | 0.0027 | 0.0124 | 0.0204 | 0.0284 | 0.0323 | 0.0209 | 0.0065 | 0.0043
2021-01-29 | A62281 | B | 1 | AE1055LS | 100 | 38500 | 0.0845 | 0.159 | 0.159 | 0.1904 | 1627 | 1627 | 1564 | 2976 | 53 |  |  | 0 | 미정 | 선택 | 미정 | 미정 | 0 | 0 | 0 | 0 | 0 | 0 | 0.0845 | 0.1649 | 0.0052 | 0.198 | 41 | 3600 | 1586 | 0.4544 | 0.6364 | 0.1613 | 0.0262 | [6 empty] | 1484 | 25 | 25 | 3 | 0.21 | 62 | 33 | 미정 |  | 2021-01-29 14:08 | 1576 |  | 0 | 0 | 25 | 0 | 0 | 0 | 0.554 | 0.7747 | 0.2387 | 0.0301 | 105850 | 71 | 18 | 120 | 0.0625 | 0.0204 | 0.026 | 0.0567 | 0.041 | 0.0083 | 0.0046 | 0.0043
2021-01-29 | B61770 | B | 37 | SCR423PRH | 101 | 39500 | 0.064 | 0.0221 | 0.0598 | 0.1852 | 1726 | 1631 | 1570 | 2721 | 13.6 |  |  | 0 | 미정 | 선택 | 미정 | 미정 | 0 | 0 | 0 | 199 | 0 | 0 | 0.064 | 0.0653 | 0.0028 | 0.1889 | 41 | 6500 | 1616 | 0.2283 | 0.615 | 0.6211 | 0.0168 | [6 empty] | 1503 | 16 | 17 | 1 | 0.35 | 57 | 19 | 미정 |  | 2021-01-29 15:11 | 1627 |  | 0 | 0 | 27 | 0 | 0 | 0 | 0.2485 | 0.7134 | 0.7819 | 0.0147 |  | 69 | 28 | 141 | 0.0137 | 0.0183 | 0.0215 | 0.0355 | 0.0078 | 0.006 | 0.0054 | 0.0045
2021-01-29 | A62282 | B | 31 | AE1055LS | 100 | 38000 | 0.1407 | 0.0572 | 0.0812 | 0.1485 | 1644 | 1639 | 1582 | 3005 | 36.6 |  |  | 0 | 선택 | 미정 | 미정 | 미정 | 0 | 0 | 0 | 0 | 0 | 0 | 0.1407 | 0.1582 | 0.0094 | 0.3423 | 41 | 3800 | 1578 | 0.4347 | 0.6245 | 0.1468 | 0.0176 | [6 empty] | 1484 | 25 | 25 | 3 | 0.21 | 59 | 30 | 미정 |  | 2021-01-29 15:18 | 1578 |  | 0 | 45 | 29 | 0 | 0 | 0 | 0.5459 | 0.788 | 0.2356 | 0.0282 | 120100 | 78 | 21 | 116 | 0.0376 | 0.0177 | 0.0245 | 0.0557 | 0.0227 | 0.0061 | 0.0037 | 0.0038
2021-01-29 | B61771 | B | 29 | SCR423PRH | 102 | 38900 | 0.081 | 0.0762 | 0.0762 | 0.0933 | 1609 | 1609 | 1538 | 2722 | 14.7 |  |  | 0 | 미정 | 선택 | 미정 | 미정 | 0 | 0 | 0 | 303 | 0 | 0 | 0.081 | 0.1158 | 0.0044 | 0.0019 | 40 | 6700 | 1622 | 0.185 | 0.5818 | 0.6093 | 0.0108 | [6 empty] | 1503 | 16 | 18 | 1 | 0.31 | 49 | 18 | 미정 |  | 2021-01-29 16:09 | 1622 |  | 55 | 0 | 21 | 0 | 0 | 0 | 0.2484 | 0.7024 | 0.8172 | 0.0157 |  | 65 | 27 | 142 | 0.0154 | 0.0121 | 0.0191 | 0.0459 | 0.0231 | 0.007 | 0.0062 | 0.0057
2021-01-29 | A62283 | B | 10 | AE1055LS | 103 | 36800 | 0.065 | 0.095 | 0.095 | 0.1272 | 1644 | 1644 | 1585 | 3219 | 32.7 |  |  | 0 | 선택 | 미정 | 미정 | 미정 | 0 | 0 | 0 | 0 | 0 | 0 | 0.065 | 0.057 | 0.0015 | 0.1239 | 41 | 2700 | 1584 | 0.4694 | 0.6668 | 0.1819 | 0.0171 | [6 empty] | 1484 | 25 | 25 | 3 | 0.21 | 58 | 31 | 미정 |  | 2021-01-29 16:23 | 1584 |  | 0 | 9 | 0 | 0 | 0 | 0 | 0.558 | 0.7743 | 0.226 | 0.0274 | 0 | 71 | 24 | 125 | 0.0375 | 0.0229 | 0.0244 | 0.0485 | 0.0189 | 0.004 | 0.0031 | 0.0041
2021-01-29 | B61772 | B | 5 | SCR423PRH | 103 | 39200 | 0.0822 | 0.0343 | 0.0343 | 0.1746 | 1598 | 1598 | 1536 | 2697 | 7.8 |  |  | 0 | 미정 | 선택 | 미정 | 미정 | 0 | 0 | 0 | 302 | 0 | 0 | 0.0822 | 0.0858 | 0.0041 | 0.0789 | 41 | 6700 | 1620 | 0.2232 | 0.4888 | 0.7103 | 0.0119 | [6 empty] | 1503 | 16 | 17 | 1 | 0.32 | 63 | 31 | 미정 |  | 2021-01-29 17:17 | 1617 |  | 0 | 34 | 10 | 0 | 0 | 0 | 0.252 | 0.7027 | 0.8073 | 0.0181 |  | 69 | 21 | 125 | 0.0076 | 0.0126 | 0.02 | 0.0449 | 0.0065 | 0.0049 | 0.0046 | 0.0044
2021-01-29 | A62284 | B | 36 | AE1055LS | 103 | 36900 | 0.2144 | 0.1063 | 0.1063 | 0.1681 | 1634 | 1634 | 1573 | 3128 | 45 |  |  | 0 | 선택 | 미정 | 미정 | 미정 | 0 | 0 | 0 | 0 | 0 | 0 | 0.2144 | 0.1974 | 0.0063 | 0.6007 | 40 | 3100 | 1580 | 0.5433 | 0.677 | 0.1867 | 0.0202 | [6 empty] | 1484 | 25 | 25 | 3 | 0.21 | 59 | 27 | 미정 |  | 2021-01-29 17:25 | 1580 |  | 0 | 0 | 9 | 0 | 0 | 0 | 0.559 | 0.7821 | 0.2374 | 0.026 | 0 | 68 | 24 | 123 | 0.0552 | 0.0207 | 0.0221 | 0.0573 | 0.0327 | 0.0067 | 0.0035 | 0.0041
2021-01-29 | B61773 | B | 6 | SCR423PRH | 102 | 39700 | 0.0998 | 0.0908 | 0.0908 | 0.1122 | 1632 | 1632 | 1559 | 2605 | 7.7 |  |  | 0 | 미정 | 선택 | 미정 | 미정 | 0 | 0 | 0 | 305 | 0 | 0 | 0.0998 | 0.1068 | 0.0067 | 0.1817 | 43 | 5400 | 1622 | 0.1976 | 0.5324 | 0.741 | 0.0113 | [6 empty] | 1503 | 16 | 20 | 1 | 0.22 | 53 | 27 | 미정 |  | 2021-01-29 18:21 | 1613 |  | 45 | 0 | 0 | 0 | 0 | 0 | 0.2475 | 0.7111 | 0.8221 | 0.0241 |  | 70 | 17 | 119 | 0.0072 | 0.0129 | 0.0228 | 0.0397 | 0.0063 | 0.0054 | 0.0051 | 0.0047
2021-01-29 | A62285 | B | 1 | AE1055LS | 103 | 37100 | 0.063 | 0.1164 | 0.1164 | 0.1282 | 1607 | 1607 | 1553 | 3048 | 41.8 |  |  | 0 | 선택 | 미정 | 미정 | 미정 | 0 | 0 | 0 | 0 | 0 | 0 | 0.063 | 0.0563 | 0.0021 | 0.1908 | 41 | 4100 | 1584 | 0.4746 | 0.6383 | 0.1778 | 0.0137 | [6 empty] | 1484 | 25 | 25 | 3 | 0.2 | 62 | 30 | 미정 |  | 2021-01-29 18:27 | 1584 |  | 0 | 0 | 0 | 0 | 0 | 0 | 0.5354 | 0.7772 | 0.2257 | 0.0298 |  | 67 | 23 | 119 | 0.05 | 0.0206 | 0.0264 | 0.0473 | 0.025 | 0.0077 | 0.0062 | 0.0054
2021-01-29 | B61774 | B | 37 | SCR423PRH | 102 | 39200 | 0.0669 | 0 | 0.1373 | 0.1452 | 1588 | 1624 | 1594 | 2848 | 8.1 |  |  | 0 | 선택 | 미정 | 미정 | 미정 | 0 | 0 | 0 | 300 | 0 | 0 | 0.0669 | 0.118 | 0.0028 | 0.0022 | 38 | 5800 | 1637 | 0.2115 | 0.6312 | 0.7787 | 0.0133 | [6 empty] | 1503 | 16 | 20 | 1 | 0.3 | 55 | 27 | 미정 |  | 2021-01-29 19:17 | 1621 |  | 31 | 0 | 9 | 0 | 0 | 0 | 0.245 | 0.7113 | 0.8129 | 0.0181 |  | 85 | 15 | 117 | 0.0083 | 0.0135 | 0.0189 | 0.0566 | 0.0089 | 0.0073 | 0.0067 | 0.0058
2021-01-29 | A62286 | B | 31 | AE1055LS | 103 | 36800 | 0.2193 | 0.1056 | 0.1056 | 0.1487 | 1621 | 1621 | 1564 | 3077 | 42.7 |  |  | 0 | 선택 | 미정 | 미정 | 미정 | 0 | 0 | 0 | 0 | 0 | 0 | 0.2193 | 0.1137 | 0.0076 | 0.0423 | 42 | 3500 | 1584 | 0.5057 | 0.6793 | 0.1655 | 0.0156 | [6 empty] | 1484 | 25 | 25 | 3 | 0.21 | 61 | 34 | 미정 |  | 2021-01-29 19:26 | 1584 |  | 0 | 0 | 38 | 0 | 0 | 0 | 0.551 | 0.7702 | 0.2478 | 0.0266 | 107700 | 70 | 19 | 116 | 0.0482 | 0.02 | 0.0231 | 0.0567 | 0.0269 | 0.0071 | 0.0055 | 0.0048
2021-01-29 | B61775 | B | 29 | SCR415HM | 102 | 37700 | 0.2609 | 0.0422 | 0.0422 | 0.0952 | 1661 | 1661 | 1558 | 2657 |  |  |  | 0 | 미정 | 선택 | 미정 | 미정 | 0 | 0 | 0 | 101 | 0 | 0 | 0.2609 | 0.1728 | 0.0127 | 0.1878 | 50 | 8500 | 1667 | 0.1565 | 0.8972 | 0.1812 | 0.0036 | [6 empty] | 1512 | 16 | 21 | 1 | 0.3 | 84 | 31 | 미정 |  | 2021-01-29 20:26 | 1672 |  | 0 | 33 | 12 | 0 | 0 | 0 | 0.175 | 1.0072 | 0.1956 | 0.0039 | 99800 | 92 | 31 | 162 | 0.0046 | 0.0043 | 0.0257 | 0.0548 | 0.0414 | 0.0315 | 0.0198 | 0.025
2021-01-29 | A62287 | B | 10 | AE1055LS | 104 | 36900 | 0.0673 | 0.104 | 0.104 | 0.1458 | 1603 | 1603 | 1548 | 2985 | 49 |  |  | 0 | 선택 | 미정 | 미정 | 미정 | 0 | 0 | 0 | 0 | 0 | 0 | 0.0673 | 0.0853 | 0.0062 | 0.0017 | 42 | 4200 | 1586 | 0.5372 | 0.6449 | 0.1897 | 0.0171 | [6 empty] | 1484 | 25 | 25 | 3 | 0.2 | 60 | 30 | 미정 |  | 2021-01-29 20:23 | 1586 |  | 0 | 0 | 0 | 0 | 0 | 0 | 0.5515 | 0.7706 | 0.2332 | 0.0265 | 0 | 70 | 27 | 129 | 0.0591 | 0.0195 | 0.0227 | 0.0366 | 0.0291 | 0.006 | 0.0042 | 0.0039
2021-01-29 | A62288 | B | 36 | AE1055LS | 103 | 37000 | 0.0526 | 0.1412 | 0.1412 | 0.2333 | 1627 | 1627 | 1559 | 3054 | 50.6 |  |  | 0 | 선택 | 미정 | 미정 | 미정 | 0 | 0 | 0 | 0 | 0 | 0 | 0.0526 | 0.0407 | 0.0074 | 0.0438 | 41 | 3700 | 1577 | 0.4744 | 0.6521 | 0.1854 | 0.026 | [6 empty] | 1484 | 25 | 25 | 3 | 0.2 | 57 | 23 | 미정 |  | 2021-01-29 21:23 | 1577 |  | 0 | 19 | 0 | 0 | 0 | 0 | 0.5539 | 0.7838 | 0.235 | 0.0299 | 0 | 71 | 29 | 131 | 0.0606 | 0.0236 | 0.0256 | 0.036 | 0.0245 | 0.009 | 0.0047 | 0.0046
2021-01-29 | B61776 | B | 5 | SCR415HM | 103 | 37600 | 0.1019 | 0.0395 | 0.0395 | 0.1059 | 1616 | 1616 | 1524 | 2634 |  |  |  | 0 | 미정 | 선택 | 미정 | 미정 | 0 | 0 | 0 | 106 | 0 | 0 | 0.1019 | 0.1283 | 0.0085 | 0.1802 | 41 | 7200 | 1652 | 0.161 | 0.9368 | 0.1562 | 0.0032 | [6 empty] | 1512 | 16 | 16 | 1 | 0.29 | 58 | 28 | 미정 |  | 2021-01-29 21:25 | 1636 |  | 0 | 61 | 0 | 0 | 0 | 0 | 0.171 | 1.0507 | 0.1915 | 0.0031 | 100550 | 68 | 12 | 136 | 0.0031 | 0.0035 | 0.0244 | 0.0468 | 0.0379 | 0.0246 | 0.0223 | 0.0278
2021-01-29 | B61777 | B | 6 | SCR415HM | 103 | 37000 | 0.0904 | 0.8107 | 0.0365 | 0.0858 | 1629 | 1616 | 1546 | 2616 |  |  |  | 0 | 해제 | 선택 | 미정 | 미정 | 0 | 0 | 0 | 107 | 0 | 0 | 0.0904 | 0.0897 | 0.0048 | 0.187 | 53 | 8000 | 1635 | 0.1545 | 0.8551 | 0.1256 | 0.0025 | [6 empty] | 1512 | 16 | 16 | 1 | 0.24 | 52 | 21 | 미정 |  | 2021-01-29 22:33 | 1625 |  | 45 | 30 | 36 | 0 | 0 | 0 | 0.172 | 1.0598 | 0.2035 | 0.0031 | 102600 | 69 | 21 | 150 | 0.0019 | 0.0034 | 0.027 | 0.036 | 0.0478 | 0.0297 | 0.0262 | 0.0268
2021-01-29 | A62289 | B | 1 | AE1055LS | 104 | 36900 | 0.0479 | 0.1629 | 0.1629 | 0.2135 | 1578 | 1578 | 1592 | 2954 | 36.8 |  |  | 0 | 선택 | 미정 | 미정 | 미정 | 0 | 0 | 0 | 0 | 0 | 0 | 0.0479 | 0.0669 | 0.0032 | 0.2458 | 46 | 7700 | 1592 | 0.368 | 0.6591 | 0.1746 | 0.0212 | [6 empty] | 1484 | 25 | 25 | 3 | 0.2 | 60 | 30 | 미정 |  | 2021-01-29 22:27 | 1592 |  | 0 | 0 | 20 | 0 | 0 | 0 | 0.557 | 0.7623 | 0.2192 | 0.0258 | 96650 | 264 | 17 | 122 | 0.0449 | 0.0213 | 0.0254 | 0.0423 | 0.0163 | 0.0061 | 0.003 | 0.0036
2021-01-29 | B61778 | T | 37 | 20MNV6 | 103 | 39900 | 0.0442 | 0.0442 | 0.0283 | 0.0773 | 1541 | 1579 | 1524 | 2821 | 5.1 |  |  | 0 | 미정 | 미정 | 미정 | 미정 | 0 | 0 | 0 | 104 | 0 | 0 | 0.0442 | 0.0663 | 0.0041 | 0.0519 | 59 | 9900 | 1651 | 0.1271 | 1.2218 | 0.3049 | 0.0121 | [6 empty] | 1507 | 10 | 10 | 1 | 0.31 | 94 | 37 | 미정 |  | 2021-01-29 23:52 | 1653 |  | 113 | 0 | 42 | 0 | 0 | 0 | 0.194 | 1.5543 | 0.4136 | 0.0129 | 100100 |  | 23 | 145 | 0.0048 | 0.0086 | 0.025 | 0.0326 | 0.0382 | 0.0083 | 0.0085 | 0.0109
2021-01-29 | A62290 | B | 31 | SCR415HM | 104 | 41900 | 0.0526 | 2.7697 | 0.1072 | 0.1111 | 1550 | 1622 | 1578 | 3131 | 35.9 |  |  | 0 | 선택 | 미정 | 미정 | 미정 | 0 | 0 | 0 | 0 | 0 | 0 | 0.0526 | 0.0549 | 0.0027 | 0.236 | 40 | 5100 | 1612 | 0.1571 | 0.8442 | 0.1618 | 0.0201 | [6 empty] | 1512 | 16 | 17 | 3 | 0.21 | 72 | 25 | 미정 |  | 2021-01-29 23:38 | 1612 |  | 0 | 63 | 0 | 0 | 0 | 0 | 0.1755 | 1.0333 | 0.1918 | 0.0308 | 103900 | 70 | 45 | 155 | 0.0497 | 0.0157 | 0.0283 | 0.0397 | 0.0218 | 0.0087 | 0.0066 | 0.0224
2021-01-29 | A62291 | B | 10 | SCR415HM | 103 | 37500 |  | 0.1054 | 0.0517 | 0.102 | 1545 | 1632 | 1542 | 3051 | 37.9 |  |  | 0 | 선택 | 미정 | 미정 | 미정 | 0 | 0 | 0 | 0 | 0 | 0 |  |  |  |  | 40 | 6100 | 1608 | 0.1578 | 0.942 | 0.1814 | 0.0301 | [6 empty] | 1512 | 16 | 16 | 3 | 0.21 | 79 | 31 | 미정 |  | 2021-01-30 00:37 | 1608 |  | 0 | 0 | 0 | 0 | 0 | 0 | 0.177 | 1.0253 | 0.203 | 0.0297 | 97800 | 70 | 47 | 160 | 0.0562 | 0.0199 | 0.0266 |  | 0.0297 | 0.012 | 0.0071 | 0.0238
2021-01-29 | B61779 | T | 29 | 20MNV6 | 103 | 38200 | 0.0502 | 0.0346 | 0.0346 | 0.0743 | 1590 | 0 | 1530 | 2582 | 12.2 |  |  | 0 | 해제 | 선택 | 미정 | 미정 | 0 | 0 | 0 | 102 | 0 | 0 | 0.0502 | 0.0578 | 0.0026 | 0.1379 | 50 | 7800 | 1630 | 0.1383 | 1.2305 | 0.309 | 0.0104 | 0.264 | 47.455 | 25.777 | 14.799 | 3.206 | 1.84 | 1507 | 10 | 10 | 1 | 0.28 | 71 | 33 | 미정 |  | 2021-01-30 00:57 | 1633 |  | 86 | 0 | 21 | 0 | 0 | 0 | 0.196 | 1.5579 | 0.4071 | 0.0213 |  |  | 20 | 134 | 0.0144 | 0.0122 | 0.0259 | 0.053 | 0.0355 | 0.0096 | 0.0095 | 0.0109
2021-01-29 | A62292 | B | 36 | SCR415HM | 104 | 38600 | 0.0456 | 0.092 | 0.0481 | 0.1004 | 1570 | 1624 | 1556 | 2975 | 22.1 |  |  | 0 | 선택 | 미정 | 미정 | 미정 | 0 | 0 | 0 | 0 | 0 | 0 | 0.0456 | 0.0793 | 0.0069 | 0.1638 | 40 | 5500 | 1615 | 0.159 | 0.87 | 0.1536 | 0.0143 | [6 empty] | 1512 | 16 | 16 | 3 | 0.21 | 74 | 21 | 미정 |  | 2021-01-30 01:28 | 1615 |  | 0 | 60 | 0 | 0 | 0 | 0 | 0.176 | 1.0369 | 0.1829 | 0.0286 | 103800 | 78 | 60 | 176 | 0.0305 | 0.011 | 0.0248 | 0.0354 | 0.0278 | 0.0129 | 0.0089 | 0.0232
2021-01-29 | B61780 | T | 5 | 20MNV6 | 104 | 39000 | 0.0507 | 0.0539 | 0.0327 | 0.0867 | 1536 | 1592 | 1532 | 2641 | 20.3 |  |  | 0 | 미정 | 선택 | 미정 | 미정 | 0 | 0 | 0 | 105 | 0 | 0 | 0.0507 | 0.0588 | 0.0033 | 0.3724 | 44 | 7100 | 1635 | 0.1329 | 1.2371 | 0.3169 | 0.015 | [6 empty] | 1507 | 10 | 10 | 1 | 0.28 | 71 | 28 | 미정 |  | 2021-01-30 01:59 | 1625 |  | 82 | 0 | 15 | 0 | 0 | 0 | 0.185 | 1.562 | 0.4058 | 0.0254 | 102000 | 99 | 31 | 144 | 0.0306 | 0.0165 | 0.0265 | 0.0404 | 0.0318 | 0.0086 | 0.0089 | 0.0103
2021-01-29 | A62293 | B | 1 | SCR415HM | 104 | 41300 |  | 0.0285 | 0.0406 | 0.0643 | 1585 | 1566 | 1541 | 2568 | 9.7 |  |  | 0 | 미정 | 미정 | 미정 | 미정 | 0 | 0 | 0 | 0 | 0 | 0 |  |  |  |  | 54 | 7800 | 1613 | 0.1447 | 0.8576 | 0.1546 | 0.0118 | [6 empty] | 1512 | 16 | 16 | 3 | 0.2 | 61 | 18 | 미정 |  | 2021-01-30 02:52 | 1613 |  | 0 | 42 | 0 | 0 | 0 | 0 | 0.181 | 1.0326 | 0.1868 | 0.0253 | 105100 | 80 | 33 | 154 | 0.0133 | 0.0089 | 0.0251 |  | 0.0471 | 0.02 | 0.0091 | 0.0252
2021-01-29 | B61781 | T | 6 | 20MNV6 | 104 | 39600 | 0.0857 | 0.0241 | 0.0294 | 0.0767 | 1620 | 1595 | 1545 | 2656 | 18.2 |  |  | 0 | 미정 | 선택 | 미정 | 미정 | 0 | 0 | 0 | 102 | 0 | 0 | 0.0857 | 0.0858 | 0.0074 | 0.3844 | 49 | 7100 | 1639 | 0.1422 | 1.2285 | 0.3114 | 0.0167 | [6 empty] | 1507 | 10 | 10 | 1 | 0.25 | 69 | 29 | 미정 |  | 2021-01-30 03:09 | 1625 |  | 99 | 0 | 26 | 0 | 0 | 0 | 0.19 | 1.5697 | 0.4137 | 0.0257 | 102250 | 98 | 24 | 140 | 0.0263 | 0.018 | 0.0293 | 0.0629 | 0.0355 | 0.0106 | 0.0102 | 0.0104
2021-01-29 | B61782 | B | 37 | SCR415HM | 104 | 37900 | 0.0425 | 0.1007 | 0.0794 | 0.1026 | 1586 | 1598 | 1552 | 2657 |  |  |  | 0 | 미정 | 미정 | 미정 | 미정 | 0 | 0 | 0 | 103 | 0 | 0 | 0.0425 | 0.0575 | 0.002 | 0.0027 | 42 | 6800 | 1625 | 0.1441 | 0.7454 | 0.1339 | 0.0045 | [6 empty] | 1512 | 16 | 16 | 1 | 0.21 | 49 | 20 | 미정 |  | 2021-01-30 04:04 | 1619 |  | 0 | 70 | 43 | 0 | 0 | 0 | 0.165 | 1.0462 | 0.2095 | 0.0053 | 103450 | 71 | 14 | 123 | 0.0038 | 0.0049 | 0.0284 | 0.0384 | 0.0202 | 0.0112 | 0.0167 | 0.0272
2021-01-29 | A62294 | B | 21 | P-AE1055LSM | 106 | 41500 |  | 0.1445 | 0.1445 | 0.2276 | 1594 | 1594 | 1540 | 3302 | 44.8 |  |  | 0 | 미정 | 미정 | 미정 | 미정 | 0 | 0 | 0 | 0 | 0 | 0 |  |  |  |  | 56 | 8800 | 1634 | 0.5358 | 0.7706 | 0.2315 | 0.023 | [6 empty] | 1484 | 25 | 30 | 3 | 0.2 | 91 | 37 | 미정 |  | 2021-01-30 04:26 | 1621 |  | 0 | 8 | 11 | 0 | 0 | 0 | 0.544 | 0.7811 | 0.224 | 0.0254 | 101200 | 69 | 17 | 142 | 0.0616 | 0.016 | 0.0243 |  | 0.0261 | 0.0136 | 0.002 | 0.0034
2021-01-29 | B61783 | B | 29 | SCR415HM | 104 | 37300 | 0.0641 | 0.032 | 0.032 | 0.0861 | 1616 | 1616 | 1550 | 2661 |  |  |  | 0 | 미정 | 미정 | 미정 | 미정 | 0 | 0 | 0 | 104 | 0 | 0 | 0.0641 | 0.1319 | 0.0383 | 0.0072 | 50 | 8300 | 1649 | 0.1269 | 0.8005 | 0.1157 | 0.0039 | [6 empty] | 1512 | 16 | 17 | 1 | 0.25 | 67 | 34 | 미정 |  | 2021-01-30 05:08 | 1640 |  | 0 | 71 | 22 | 0 | 0 | 0 | 0.1711 | 1.0532 | 0.2026 | 0.0046 | 102950 | 72 | 17 | 132 | 0.0025 | 0.0046 | 0.0291 | 0.044 | 0.0357 | 0.0218 | 0.0228 | 0.0218
2021-01-29 | A62295 | B | 10 | P-AE1055LSM | 106 | 38600 | 0.0652 | 0.1407 | 0.1407 | 0.2333 | 1587 | 1587 | 1540 | 2987 | 35.1 |  |  | 0 | 미정 | 미정 | 미정 | 미정 | 0 | 0 | 0 | 0 | 0 | 0 | 0.0652 | 0.054 | 0.0027 | 0.265 | 43 | 5800 | 1605 | 0.4911 | 0.6533 | 0.1838 | 0.0253 | [6 empty] | 1484 | 25 | 30 | 3 | 0.2 | 71 | 41 | 미정 |  | 2021-01-30 05:23 | 1603 |  | 0 | 43 | 0 | 0 | 0 | 0 | 0.541 | 0.7777 | 0.2236 | 0.0286 | 103800 | 74 | 19 | 137 | 0.0478 | 0.0209 | 0.0252 | 0.034 | 0.0155 | 0.0035 | 0.0021 | 0.0022
2021-01-29 | B61784 | B | 5 | SCR415HM | 103 | 38000 | 0.0841 | 0.0432 | 0.0278 | 0.1284 | 1607 | 1608 | 1549 | 2653 |  |  |  | 0 | 미정 | 미정 | 미정 | 미정 | 0 | 0 | 0 | 105 | 0 | 0 | 0.0841 | 0.0872 | 0.0043 | 0.3557 | 44 | 7400 | 1633 | 0.1438 | 0.8038 | 0.1429 | 0.0035 | [6 empty] | 1512 | 16 | 16 | 1 | 0.35 | 62 | 31 | 미정 |  | 2021-01-30 06:07 | 1631 |  | 71 | 0 | 56 | 0 | 0 | 0 | 0.1678 | 1.0505 | 0.2135 | 0.0046 | 101050 | 89 | 24 | 137 | 0.0033 | 0.0046 | 0.0271 | 0.036 | 0.0236 | 0.0192 | 0.0176 | 0.0241
2021-01-29 | A62296 | B | 36 | P-AE1055LSM | 106 | 38200 | 0.0752 | 0.1656 | 0.1656 | 0.2363 | 1578 | 1578 | 1539 | 2962 | 35.2 |  |  | 0 | 미정 | 미정 | 미정 | 미정 | 0 | 0 | 0 | 0 | 0 | 0 | 0.0752 | 0.0925 | 0.0021 | 0.269 | 42 | 5200 | 1587 | 0.477 | 0.6585 | 0.1755 | 0.0272 | 0.1 | 55.974 | 29.336 | 4.535 | 12.342 | 1.908 | 1484 | 25 | 30 | 3 | 0.19 | 52 | 25 | 미정 |  | 2021-01-30 06:22 | 1578 |  | 0 | 35 | 15 | 0 | 0 | 0 | 0.5437 | 0.7739 | 0.2381 | 0.0301 | 104950 | 73 | 13 | 135 | 0.0471 | 0.024 | 0.0245 | 0.0338 | 0.0196 | 0.0036 | 0.0014 | 0.0019
2021-01-30 | B61785 | B | 6 | SM45C | 104 | 39200 | 0.0437 | 0.0332 | 0.0507 | 0.0988 | 1566 | 1574 | 1530 | 2720 |  |  |  | 0 | 미정 | 미정 | 미정 | 미정 | 0 | 0 | 0 | 156 | 0 | 0 | 0.0437 | 0.0318 | 0.005 | 0.1813 | 54 | 9300 | 1644 | 0.3711 | 0.4996 | 0.1474 | 0.0035 | [6 empty] | 1493 | 15 | 21 | 1 | 0.25 | 86 | 40 | 미정 |  | 2021-01-30 07:16 | 1652 |  | 30 | 0 | 34 | 0 | 0 | 0 | 0.438 | 0.6676 | 0.1886 | 0.0068 | 100300 | 96 | 38 | 179 | 0.0017 | 0.0042 | 0.0183 | 0.0309 | 0.0437 | 0.0299 | 0.0111 | 0.0128
2021-01-30 | A62297 | B | 1 | P-AE1055LSM | 104 | 38100 | 0.0634 | 0.1407 | 0.1407 | 0.2999 | 1621 | 1621 | 1561 | 2836 | 43.4 |  |  | 0 | 미정 | 선택 | 미정 | 미정 | 0 | 0 | 0 | 0 | 0 | 0 | 0.0634 | 0.1346 | 0.0068 | 0.1217 | 59 | 4600 | 1575 | 0.4624 | 0.6683 | 0.1518 | 0.032 | 0.132 | 54.473 | 30.613 | 4.209 | 12.942 | 1.779 | 1484 | 25 | 30 | 3 | 0.19 | 56 | 26 | 미정 |  | 2021-01-30 07:41 | 1579 |  | 0 | 19 | 34 | 0 | 0 | 0 | 0.5389 | 0.7894 | 0.2324 | 0.0317 | 104150 | 73 | 17 | 142 | 0.0579 | 0.0237 | 0.0284 | 0.0321 | 0.0217 | 0.0051 | 0.0024 | 0.0025
2021-01-30 | B61786 | B | 37 | SM45C | 104 | 38700 | 0.0668 | 0.0688 | 0.0688 | 0.1252 | 1577 | 1577 | 1523 | 2646 |  |  |  | 0 | 미정 | 미정 | 미정 | 미정 | 0 | 0 | 0 | 154 | 0 | 0 | 0.0668 | 0.0489 | 0.0029 | 0.2627 | 41 | 7000 | 1616 | 0.3813 | 0.4824 | 0.1517 | 0.0036 | [6 empty] | 1493 | 15 | 16 | 1 | 0.26 | 65 | 27 | 미정 |  | 2021-01-30 08:10 | 1622 |  | 13 | 0 | 14 | 0 | 0 | 0 | 0.4455 | 0.6715 | 0.2048 | 0.0075 | 102000 | 71 | 47 | 182 | 0.0036 | 0.004 | 0.0151 | 0.0533 | 0.0258 | 0.009 | 0.0069 | 0.0126
2021-01-30 | A62298 | B | 21 | P-AE1055LSM | 99 | 38300 | 0.0478 | 0.0917 | 0.0917 | 0.2061 | 1667 | 1667 | 1604 | 2983 | 41 |  |  | 0 | 미정 | 선택 | 미정 | 미정 | 0 | 0 | 0 | 0 | 0 | 0 | 0.0478 | 0.0728 | 0.0059 | 0.1396 | 42 | 2900 | 1583 | 0.4935 | 0.6704 | 0.2086 | 0.0243 | 0.306 | 53.586 | 31.57 | 3.429 | 15.627 | 1.697 | 1484 | 25 | 30 | 3 | 0.19 | 47 | 17 | 미정 |  | 2021-01-30 08:40 | 1583 |  | 0 | 48 | 10 | 0 | 0 | 0 | 0.5465 | 0.797 | 0.2306 | 0.0322 | 96700 | 71 | 20 | 133 | 0.0606 | 0.0221 | 0.0285 | 0.0391 | 0.0197 | 0.0018 | 0.0016 | 0.0027
2021-01-30 | B61787 | B | 29 | SM45C | 104 | 39900 | 0.0609 | 0.0398 | 0.0689 | 0.0915 | 1560 | 1585 | 1542 | 2758 |  |  |  | 0 | 미정 | 미정 | 미정 | 미정 | 0 | 0 | 0 | 151 | 0 | 0 | 0.0609 | 0.0607 | 0.0039 | 0.2922 | 41 | 6600 | 1619 | 0.373 | 0.4956 | 0.1665 | 0.0031 | [6 empty] | 1493 | 15 | 16 | 1 | 0.23 | 64 | 27 | 미정 |  | 2021-01-30 09:13 | 1619 |  | 15 | 0 | 0 | 0 | 0 | 0 | 0.4487 | 0.6553 | 0.1961 | 0.0076 | 99350 | 68 | 46 | 180 | 0.0025 | 0.0038 | 0.0142 | 0.0483 | 0.0301 | 0.0098 | 0.0104 | 0.0149
2021-01-30 | A62299 | B | 10 | P-AE1055LSM | 99 | 37300 | 0.0567 | 0.1494 | 0.1494 | 0.2606 | 1630 | 1630 | 1570 | 2932 | 38.9 |  |  | 0 | 미정 | 선택 | 미정 | 미정 | 0 | 0 | 0 | 0 | 0 | 0 | 0.0567 | 0.0927 | 0.0077 | 0.4492 | 41 | 4300 | 1593 | 0.506 | 0.6705 | 0.1845 | 0.0237 | 0.129 | 52.357 | 32.024 | 3.525 | 14.853 | 1.634 | 1484 | 25 | 30 | 3 | 0.19 | 65 | 32 | 미정 |  | 2021-01-30 09:39 | 1591 |  | 0 | 20 | 20 | 0 | 0 | 0 | 0.5455 | 0.7805 | 0.23 | 0.0313 | 107600 | 77 | 19 | 132 | 0.0439 | 0.0247 | 0.0271 | 0.0433 | 0.0202 | 0.0032 | 0.0022 | 0.0021
2021-01-30 | B61788 | B | 5 | SM45CM3 | 104 | 39400 | 0.069 | 0.0348 | 0.0348 | 0.0824 | 1579 | 1579 | 1535 | 2613 | 5.9 |  |  | 0 | 미정 | 미정 | 미정 | 미정 | 0 | 0 | 0 | 0 | 0 | 0 | 0.069 | 0.0752 | 0.0039 | 0.2547 | 47 | 7800 | 1611 | 0.3575 | 0.621 | 0.2363 | 0.0147 | [6 empty] | 1491 | 15 | 17 | 1 | 0.31 | 65 | 30 | 미정 |  | 2021-01-30 10:22 | 1616 |  | 61 | 0 | 0 | 0 | 0 | 0 | 0.4479 | 0.8633 | 0.3064 | 0.0159 | 108300 | 81 | 32 | 163 | 0.006 | 0.0135 | 0.0142 | 0.034 | 0.062 | 0.0152 | 0.0098 | 0.0074
2021-01-30 | A62300 | B | 36 | P-AE1055LSM | 101 | 38800 |  | 0.1573 | 0.1931 | 0.254 | 1589 | 1610 | 1556 | 3045 | 44.2 |  |  | 0 | 선택 | 미정 | 미정 | 미정 | 0 | 0 | 0 | 0 | 0 | 0 |  |  |  |  | 41 | 4000 | 1586 | 0.4907 | 0.6724 | 0.1776 | 0.0235 | 0.085 | 52.053 | 33.621 | 3.282 | 15.86 | 1.548 | 1484 | 25 | 30 | 3 | 0.19 | 56 | 26 | 미정 |  | 2021-01-30 10:52 | 1579 |  | 0 | 32 | 27 | 0 | 0 | 0 | 0.544 | 0.7857 | 0.2333 | 0.0305 | 105950 | 77 | 22 | 130 | 0.0502 | 0.0255 | 0.027 |  | 0.0261 | 0.0037 | 0.0027 | 0.0024
2021-01-30 | B61789 | B | 6 | SM45CM3 | 104 | 39600 | 0.0464 | 0.0321 | 0.0321 | 0.0995 | 1580 | 1580 | 1536 | 2780 | 43.1 |  |  | 0 | 미정 | 미정 | 미정 | 미정 | 0 | 0 | 0 | 82 | 0 | 0 | 0.0464 | 0.0599 | 0.0045 | 0.1812 | 45 | 6800 | 1622 | 0.3894 | 0.6981 | 0.2143 | 0.0183 | [6 empty] | 1491 | 15 | 20 | 1 | 0.13 | 64 | 27 | 미정 |  | 2021-01-30 11:41 | 1614 |  | 42 | 0 | 17 | 0 | 0 | 0 | 0.4453 | 0.859 | 0.2977 | 0.0142 | 103500 | 78 | 27 | 148 | 0.0515 | 0.0156 | 0.0157 | 0.0253 | 0.04 | 0.011 | 0.0069 | 0.0054
2021-01-30 | A62301 | B | 1 | P-AE1055LSM | 101 | 37900 | 0.0476 | 0.1648 | 0.1648 | 0.2429 | 1625 | 1625 | 1562 | 2845 | 45.4 |  |  | 0 | 선택 | 미정 | 미정 | 미정 | 0 | 0 | 0 | 0 | 0 | 0 | 0.0476 | 0.0683 | 0.0141 | 0.2573 | 41 | 3400 | 1590 | 0.4845 | 0.6789 | 0.1888 | 0.031 | 0.113 | 51.277 | 33.411 | 3.427 | 14.962 | 1.534 | 1484 | 25 | 30 | 3 | 0.18 | 49 | 22 | 미정 |  | 2021-01-30 11:51 | 1575 |  | 0 | 17 | 0 | 0 | 0 | 0 | 0.555 | 0.7837 | 0.2273 | 0.0297 | 101850 | 73 | 14 | 129 | 0.0528 | 0.0252 | 0.0271 | 0.0428 | 0.0248 | 0.0059 | 0.0029 | 0.0031
2021-01-30 | B61790 | B | 37 | SM45CM3 | 102 | 39600 |  | 0.0318 | 0.0318 | 0.097 | 1579 | 1579 | 1551 | 2717 | 7.5 |  |  | 0 | 미정 | 미정 | 미정 | 미정 | 0 | 0 | 0 | 102 | 0 | 0 |  |  |  |  | 43 | 6000 | 1621 | 0.403 | 0.6473 | 0.2401 | 0.0127 | [6 empty] | 1491 | 15 | 16 | 1 | 0.23 | 64 | 25 | 미정 |  | 2021-01-30 12:40 | 1613 |  | 33 | 0 | 13 | 0 | 0 | 0 | 0.4484 | 0.8631 | 0.3074 | 0.016 | 105650 | 79 | 41 | 168 | 0.0083 | 0.0154 | 0.0146 |  | 0.0453 | 0.0071 | 0.0069 | 0.0053
2021-01-30 | A62302 | B | 21 | P-AE1055LSM | 101 | 38400 | 0.0603 | 0.14 | 0.14 | 0.1982 | 1613 | 1613 | 1575 | 2960 | 46.7 |  |  | 0 | 해제 | 선택 | 미정 | 미정 | 0 | 0 | 0 | 0 | 0 | 0 | 0.0603 | 0.0851 | 0.0068 | 0.1785 | 42 | 4200 | 1577 | 0.4797 | 0.674 | 0.1837 | 0.0315 | 0.196 | 54.752 | 30.031 | 4.218 | 12.98 | 1.823 | 1484 | 25 | 30 | 3 | 0.18 | 63 | 23 | 미정 |  | 2021-01-30 12:52 | 1587 |  | 0 | 20 | 18 | 0 | 0 | 0 | 0.549 | 0.7811 | 0.2207 | 0.0232 |  | 76 | 33 | 152 | 0.0546 | 0.0198 | 0.035 | 0.0415 | 0.0384 | 0.0076 | 0.0023 | 0.002
2021-01-30 | B61791 | B | 29 | SM45CM3 | 102 | 39200 | 0.0634 | 0.0279 | 0.0279 | 0.1264 | 1600 | 1600 | 1534 | 2745 | 20.8 |  |  | 0 | 미정 | 미정 | 미정 | 미정 | 0 | 0 | 0 | 104 | 0 | 0 | 0.0634 | 0.0771 | 0.0072 | 0.2582 | 43 | 6500 | 1620 | 0.3192 | 0.7517 | 0.2694 | 0.0286 | [6 empty] | 1491 | 15 | 16 | 1 | 0.25 | 62 | 26 | 미정 |  | 2021-01-30 13:50 | 1617 |  | 75 | 0 | 0 | 0 | 0 | 0 | 0.473 | 0.8808 | 0.295 | 0.0183 |  | 77 | 39 | 167 | 0.0272 | 0.0188 | 0.0171 | 0.03 | 0.019 | 0.0082 | 0.006 | 0.0056
2021-01-30 | A62303 | B | 10 | P-AE1055LSM | 100 | 38300 |  | 0.1652 | 0.1652 | 0.2272 | 1672 | 1672 | 1608 | 2982 | 45.4 |  |  | 0 | 선택 | 미정 | 미정 | 미정 | 0 | 0 | 0 | 0 | 0 | 0 |  |  |  |  | 41 | 2500 | 1587 | 0.4756 | 0.6687 | 0.194 | 0.0323 | 0.109 | 52.598 | 30.754 | 3.956 | 13.295 | 1.71 | 1484 | 25 | 30 | 3 | 0.19 | 65 | 31 | 미정 |  | 2021-01-30 14:02 | 1587 |  | 0 | 23 | 0 | 0 | 0 | 0 | 0.546 | 0.7846 | 0.2353 | 0.0324 | 103800 | 75 | 20 | 134 | 0.0544 | 0.0331 | 0.0317 |  | 0.0164 | 0.0059 | 0.0029 | 0.0033
2021-01-30 | B61792 | B | 5 | SM45CM3 | 101 | 37300 | 0.0734 | 0.0271 | 0.0271 | 0.0658 | 1616 | 1616 | 1564 | 2634 | 1.5 |  |  | 0 | 미정 | 선택 | 미정 | 미정 | 0 | 0 | 0 | 103 | 0 | 0 | 0.0734 | 0.0676 | 0.0035 | 0.3594 | 44 | 5100 | 1612 | 0.3731 | 0.6435 | 0.1964 | 0.0204 | [6 empty] | 1491 | 15 | 18 | 1 | 0.23 | 55 | 21 | 미정 |  | 2021-01-30 15:01 | 1609 |  | 50 | 0 | 0 | 0 | 0 | 0 | 0.4512 | 0.8587 | 0.3 | 0.0139 |  | 74 | 36 | 160 | 0.002 | 0.011 | 0.0171 | 0.047 | 0.0654 | 0.0208 | 0.0097 | 0.0079
2021-01-30 | A62304 | B | 36 | P-AE1055LSM | 101 | 37900 | 0.0708 | 0.1535 | 0.1535 | 0.2595 | 1651 | 1651 | 1581 | 3001 | 41.9 |  |  | 0 | 선택 | 미정 | 미정 | 미정 | 0 | 0 | 0 | 0 | 0 | 0 | 0.0708 | 0.13 | 0.0067 | 0.1222 | 42 | 3100 | 1585 | 0.5014 | 0.6719 | 0.1786 | 0.0212 | 0.121 | 52.333 | 28.171 | 6.854 | 7.635 | 1.857 | 1484 | 25 | 30 | 3 | 0.2 | 55 | 22 | 미정 |  | 2021-01-30 15:07 | 1585 |  | 0 | 23 | 16 | 0 | 0 | 0 | 0.55 | 0.7893 | 0.2354 | 0.0308 | 0 | 76 | 32 | 148 | 0.0509 | 0.0208 | 0.0264 | 0.041 | 0.0237 | 0.0058 | 0.0036 | 0.0039
2021-01-30 | B61793 | B | 6 | SM45CM3 | 103 | 39000 | 0.0829 | 0.059 | 0.059 | 0.1401 | 1543 | 1543 | 1528 | 2702 | 21.5 |  |  | 0 | 미정 | 선택 | 미정 | 미정 | 0 | 0 | 0 | 155 | 0 | 0 | 0.0829 | 0.0841 | 0.0022 | 0.2583 | 38 | 3800 | 1614 | 0.3794 | 0.7226 | 0.2212 | 0.0083 | [6 empty] | 1491 | 15 | 16 | 1 | 0.26 | 57 | 19 | 미정 |  | 2021-01-30 16:03 | 1607 |  | 11 | 0 | 0 | 0 | 0 | 0 | 0.4405 | 0.8671 | 0.3036 | 0.0139 | 100950 | 74 | 41 | 163 | 0.0272 | 0.0095 | 0.016 | 0.0473 | 0.0171 | 0.0075 | 0.0083 | 0.0073
2021-01-30 | A62305 | B | 1 | P-AE1055LSM | 102 | 37900 | 0.0945 | 0.1559 | 0.1559 | 0.2156 | 1643 | 1643 | 1569 | 3019 | 55 |  |  | 0 | 선택 | 미정 | 미정 | 미정 | 0 | 0 | 0 | 0 | 0 | 0 | 0.0945 | 0.1981 | 0.0019 | 0.0522 | 40 | 3100 | 1584 | 0.5034 | 0.6794 | 0.1877 | 0.0184 | 0.139 | 51.194 | 27.279 | 6.988 | 7.325 | 1.876 | 1484 | 25 | 30 | 3 | 0.2 |  | 26 | 미정 |  | 2021-01-30 16:06 |  |  | 0 | 40 | 0 | 0 | 0 | 0 | 0.5488 | 0.7883 | 0.2343 | 0.0273 | 102650 | 74 | 36 | 157 | 0.067 | 0.021 | 0.0248 | 0.0344 | 0.0305 | 0.0051 | 0.0038 | 0.004
2021-01-30 | B61794 | B | 37 | SM45CM3 | 103 | 38400 | 0.09 | 0.033 | 0.033 | 0.1364 | 1575 | 1575 | 1522 | 2702 | 35.8 |  |  | 0 | 미정 | 미정 | 미정 | 미정 | 0 | 0 | 0 | 153 | 0 | 0 | 0.09 | 0.1016 | 0.003 | 0.1926 | 43 | 6300 | 1613 | 0.4165 | 0.7249 | 0.2447 | 0.0097 | [6 empty] | 1491 | 15 | 17 | 1 | 0.27 | 60 | 22 | 미정 |  | 2021-01-30 17:10 | 1615 |  | 10 | 0 | 0 | 0 | 0 | 0 | 0.466 | 0.8564 | 0.2829 | 0.0116 | 96800 | 88 | 33 | 159 | 0.0492 | 0.0095 | 0.0146 | 0.0544 | 0.0283 | 0.0072 | 0.0088 | 0.0081
2021-01-30 | A62306 | B | 21 | P-AE1055LSM | 103 | 38500 | 0.0708 | 0.1062 | 0.1062 | 0.2198 | 1631 | 1631 | 1555 | 3011 | 61.1 |  |  | 0 | 미정 | 선택 | 미정 | 미정 | 0 | 0 | 0 | 0 | 0 | 0 | 0.0708 | 0.1514 | 0.0024 | 0.1666 | 46 | 3900 | 1576 | 0.4682 | 0.6681 | 0.1912 | 0.0278 | 0.118 | 53.011 | 28.56 | 5.898 | 8.987 | 1.856 | 1484 | 25 | 30 | 3 | 0.2 | 58 | 26 | 미정 |  | 2021-01-30 17:26 | 1576 |  | 0 | 26 | 13 | 0 | 0 | 0 | 0.546 | 0.7873 | 0.2429 | 0.0291 | 104700 | 77 | 22 | 132 | 0.0727 | 0.0215 | 0.0249 | 0.0355 | 0.0302 | 0.0067 | 0.0035 | 0.0036
2021-01-30 | A62307 | B | 10 | P-AE1055LSM | 104 | 37900 | 0.0315 | 0.24 | 0.24 | 0.2801 | 1609 | 1609 | 1546 | 3039 | 60.1 |  |  | 0 | 미정 | 선택 | 미정 | 미정 | 0 | 0 | 0 | 0 | 0 | 0 | 0.0315 | 0.0448 | 0.0053 | 0.0853 | 43 | 3700 | 1584 | 0.4971 | 0.6778 | 0.1848 | 0.0406 | 0.129 | 53.592 | 27.367 | 6.836 | 7.839 | 1.958 | 1484 | 25 | 30 | 3 | 0.18 | 50 | 17 | 미정 |  | 2021-01-30 18:22 | 1584 |  | 0 | 29 | 0 | 0 | 0 | 0 | 0.5514 | 0.7931 | 0.23 | 0.0246 | 0 | 75 | 32 | 150 | 0.0719 | 0.0286 | 0.0236 | 0.0306 | 0.0242 | 0.0113 | 0.0055 | 0.0037
2021-01-30 | B61795 | B | 29 | SCM440HF | 104 | 37600 |  | 0.0469 | 0.0469 | 0.1742 | 1621 | 1621 | 1524 | 2605 | 39.8 |  |  | 0 | 미정 | 선택 | 미정 | 미정 | 0 | 0 | 0 | 153 | 0 | 0 |  |  |  |  | 54 | 9500 | 1652 | 0.3097 | 0.7078 | 0.2206 | 0.0168 | [6 empty] | 1493 | 18 | 24 | 1 | 0.24 | 154 | 36 | 미정 |  | 2021-01-30 18:36 | 1647 |  | 35 | 0 | 0 | 0 | 0 | 0 | 0.406 | 0.832 | 0.2498 | 0.0107 |  | 98 | 34 | 171 | 0.0477 | 0.0114 | 0.0098 |  | 0.041 | 0.0114 | 0.0116 | 0.0112
2021-01-30 | A62308 | B | 36 | P-AE1055LSM | 104 | 37900 | 0.0275 | 0.0882 | 0.2618 | 0.2723 | 1640 | 1620 | 1549 | 3013 | 54 |  |  | 0 | 미정 | 선택 | 미정 | 미정 | 0 | 0 | 0 | 0 | 0 | 0 | 0.0275 | 0.074 | 0.0065 | 0.0019 | 43 | 3900 | 1583 | 0.4979 | 0.6622 | 0.1915 | 0.0207 | 0.133 | 50.875 | 26.76 | 7.246 | 7.021 | 1.901 | 1484 | 25 | 30 | 3 | 0.2 | 62 | 24 | 미정 |  | 2021-01-30 19:26 | 1583 |  | 0 | 12 | 0 | 0 | 0 | 0 | 0.5558 | 0.7876 | 0.2373 | 0.0295 | 107250 | 78 | 36 | 158 | 0.0611 | 0.0195 | 0.0249 | 0.0241 | 0.0266 | 0.0064 | 0.0036 | 0.0037
2021-01-30 | B61796 | B | 5 | SCM440HF | 102 | 37300 | 0.0461 | 0.1153 | 0.1153 | 0.1685 | 1600 | 1600 | 1513 | 2656 |  |  |  | 0 | 미정 | 미정 | 미정 | 미정 | 0 | 0 | 0 | 301 | 0 | 0 | 0.0461 | 0.0656 | 0.0052 | 0.0302 | 49 | 8100 | 1622 | 0.3355 | 0.7031 | 0.2259 | 0.0067 | [6 empty] | 1493 | 18 | 21 | 1 | 0.28 | 124 | 25 | 미정 |  | 2021-01-30 19:37 | 1617 |  | 0 | 0 | 0 | 0 | 0 | 0 | 0.4176 | 0.8478 | 0.2511 | 0.0164 | 103000 | 76 | 42 | 179 | 0.01 | 0.0066 | 0.0135 | 0.0424 | 0.0144 | 0.0104 | 0.0121 | 0.0136
2021-01-30 | B61797 | B | 6 | SCM440HF | 102 | 37000 | 0.0863 | 0.08 | 0.08 | 0.1311 | 1602 | 1602 | 1549 | 2614 |  |  |  | 0 | 미정 | 선택 | 미정 | 미정 | 0 | 0 | 0 | 303 | 0 | 0 | 0.0863 | 0.0724 | 0.0053 | 0.1814 | 45 | 7700 | 1604 | 0.3348 | 0.6978 | 0.2384 | 0.0063 | [6 empty] | 1493 | 18 | 19 | 1 | 0.25 | 57 | 19 | 미정 |  | 2021-01-30 20:36 | 1614 |  | 45 | 0 | 0 | 0 | 0 | 0 | 0.415 | 0.852 | 0.2377 | 0.0079 |  | 69 | 49 | 189 | 0.0045 | 0.006 | 0.0114 | 0.0453 | 0.0291 | 0.0109 | 0.0119 | 0.0135
2021-01-30 | A62309 | B | 1 | P-AE1055LSM | 103 | 38500 | 0.0308 | 0.1835 | 0.1835 | 0.2347 | 1617 | 1617 | 1548 | 3136 | 45.8 |  |  | 0 | 선택 | 해제 | 미정 | 미정 | 0 | 0 | 0 | 0 | 0 | 0 | 0.0308 | 0.0506 | 0.005 | 0.0819 | 40 | 3800 | 1584 | 0.5185 | 0.6721 | 0.2002 | 0.0201 | 0.119 | 52.774 | 28.161 | 6.11 | 8.637 | 1.874 | 1484 | 25 | 32 | 3 | 0.19 | 52 | 18 | 미정 |  | 2021-01-30 20:34 | 1584 |  | 0 | 33 | 10 | 0 | 0 | 0 | 0.549 | 0.78 | 0.2331 | 0.0276 |  | 67 | 24 | 141 | 0.0552 | 0.019 | 0.0235 | 0.0309 | 0.0182 | 0.0038 | 0.003 | 0.0034
2021-01-30 | A62310 | B | 21 | AE1055LS | 104 | 37800 | 0.0439 | 0.0683 | 0.0683 | 0.1483 | 1643 | 1643 | 1570 | 3026 | 46.2 |  |  | 0 | 미정 | 선택 | 미정 | 미정 | 0 | 0 | 0 | 0 | 0 | 0 | 0.0439 | 0.0347 | 0.0084 | 0.3325 | 40 | 3300 | 1587 | 0.4991 | 0.6662 | 0.1803 | 0.0142 | [6 empty] | 1484 | 25 | 26 | 3 | 0.19 | 61 | 26 | 미정 |  | 2021-01-30 21:36 | 1587 |  | 0 | 0 | 0 | 0 | 0 | 0 | 0.546 | 0.7565 | 0.2334 | 0.0286 | 102850 | 69 | 34 | 147 | 0.055 | 0.0195 | 0.0256 | 0.0386 | 0.0372 | 0.0064 | 0.0049 | 0.0044
2021-01-30 | B61798 | B | 37 | SCM440HF | 103 | 38600 | 0.0489 | 0.059 | 0.059 | 0.1152 | 1638 | 1638 | 1576 | 2991 |  |  |  | 0 | 미정 | 미정 | 미정 | 미정 | 0 | 0 | 0 | 305 | 0 | 0 | 0.0489 | 0.0414 | 0.0025 | 0.1234 | 41 | 6200 | 1621 | 0.3242 | 0.6351 | 0.2527 | 0.0069 | [6 empty] | 1493 | 18 | 18 | 1 | 0.19 | 64 | 25 | 미정 |  | 2021-01-30 21:39 | 1615 |  | 42 | 0 | 0 | 0 | 0 | 0 | 0.424 | 0.8367 | 0.2582 | 0.0153 | 98900 | 71 | 46 | 180 | 0.0049 | 0.0056 | 0.017 | 0.0441 | 0.0168 | 0.016 | 0.0161 | 0.0154
2021-01-30 | A62311 | B | 10 | AE1055LS | 103 | 36700 | 0.0655 | 0.0604 | 0.0604 | 0.1787 | 1609 | 1609 | 1563 | 2993 | 57.1 |  |  | 0 | 미정 | 선택 | 미정 | 미정 | 0 | 0 | 0 | 0 | 0 | 0 | 0.0655 | 0.0713 | 0.0024 | 0.2261 | 42 | 4500 | 1598 | 0.4566 | 0.6695 | 0.1793 | 0.0237 | [6 empty] | 1484 | 25 | 25 | 3 | 0.2 | 69 | 34 | 미정 |  | 2021-01-30 22:35 | 1579 |  | 0 | 0 | 27 | 0 | 0 | 0 | 0.564 | 0.7775 | 0.2158 | 0.0272 | 0 | 64 | 31 | 148 | 0.0689 | 0.0156 | 0.0268 | 0.0469 | 0.0434 | 0.0118 | 0.0032 | 0.0044
2021-01-30 | B61799 | B | 29 | SCM440HF | 103 | 37000 | 0.0791 | 0.1287 | 0.1287 | 0.2184 | 1589 | 1589 | 1528 | 2951 |  |  |  | 0 | 미정 | 미정 | 미정 | 미정 | 0 | 0 | 0 | 302 | 0 | 0 | 0.0791 | 0.0813 | 0.004 | 0.2469 | 47 | 7000 | 1635 | 0.3142 | 0.5394 | 0.1962 | 0.0045 | [6 empty] | 1493 | 18 | 20 | 1 | 0.22 | 63 | 28 | 미정 |  | 2021-01-30 22:50 | 1620 |  | 62 | 0 | 19 | 0 | 0 | 0 | 0.42 | 0.8376 | 0.2501 | 0.0107 | 94100 | 75 | 42 | 173 | 0.0055 | 0.0054 | 0.0159 | 0.0604 | 0.0217 | 0.0126 | 0.0175 | 0.0156
2021-01-30 | A62312 | B | 36 | AE1055LS | 104 | 37600 | 0.0576 | 0.1376 | 0.1376 | 0.2531 | 1576 | 1576 | 1538 | 2997 | 61.1 |  |  | 0 | 미정 | 선택 | 미정 | 미정 | 0 | 0 | 0 | 0 | 0 | 0 | 0.0576 | 0.0755 | 0.0021 | 0.3262 | 42 | 5600 | 1562 | 0.4838 | 0.6601 | 0.1873 | 0.0198 | [6 empty] | 1484 | 25 | 25 | 3 | 0.2 | 68 | 32 | 미정 |  | 2021-01-30 23:34 | 1562 |  | 0 | 27 | 30 | 0 | 0 | 0 | 0.548 | 0.7614 | 0.2363 | 0.0298 | 104000 | 69 | 31 | 144 | 0.0724 | 0.017 | 0.0247 | 0.0507 | 0.051 | 0.0038 | 0.0024 | 0.0026
2021-01-30 | B61800 | B | 5 | SCM440HF | 103 | 36900 | 0.0834 | 0.0266 | 0.122 | 0.1139 | 1656 | 1608 | 1562 | 2982 |  |  |  | 0 | 미정 | 미정 | 미정 | 미정 | 0 | 0 | 0 | 206 | 0 | 0 | 0.0834 | 0.0564 | 0.0325 | 0.0056 | 42 | 6700 | 1634 | 0.281 | 0.5788 | 0.1647 | 0.0041 | [6 empty] | 1493 | 18 | 20 | 1 | 0.19 | 67 | 29 | 미정 |  | 2021-01-30 23:46 | 1625 |  | 82 | 0 | 0 | 0 | 0 | 0 | 0.417 | 0.8386 | 0.2492 | 0.0136 | 99400 | 100 | 43 | 177 | 0.0031 | 0.0058 | 0.0152 | 0.0527 | 0.0209 | 0.0165 | 0.0181 | 0.0162
2021-01-30 | A62313 | B | 1 | AE1055LS | 104 | 37500 | 0.0496 | 0.0724 | 0.0724 | 0.1194 | 1611 | 1611 | 1556 | 2904 | 31.4 |  |  | 0 | 선택 | 미정 | 미정 | 미정 | 0 | 0 | 0 | 0 | 0 | 0 | 0.0496 | 0.0576 | 0.0027 | 0.2625 | 40 | 4400 | 1598 | 0.4249 | 0.662 | 0.1899 | 0.0267 | [6 empty] | 1484 | 25 | 25 | 3 | 0.2 | 65 | 31 | 미정 |  | 2021-01-31 00:42 | 1598 |  | 0 | 27 | 16 | 0 | 0 | 0 | 0.557 | 0.7786 | 0.2366 | 0.027 | 101300 | 68 | 29 | 131 | 0.038 | 0.0157 | 0.0269 | 0.0378 | 0.0213 | 0.0076 | 0.0023 | 0.0035
2021-01-30 | B61801 | B | 6 | SCM440HF | 103 | 37800 | 0.0508 | 0.1128 | 0.0891 | 0.1011 | 1610 | 1590 | 1598 | 3192 |  |  |  | 0 | 미정 | 미정 | 미정 | 미정 | 0 | 0 | 0 | 205 | 0 | 0 | 0.0508 | 0.053 | 0.0038 | 0.0029 | 16 | 3500 | 1598 | 0.3614 | 0.6145 | 0.1762 | 0.0039 | [6 empty] | 1493 | 18 | 18 | 1 | 0.15 | 62 | 28 | 미정 |  | 2021-01-31 01:56 | 1602 |  | 171 | 0 | 51 | 0 | 0 | 0 | 0.417 | 0.8476 | 0.2555 | 0.0135 | 95650 | 80 | 11 | 155 | 0.0029 | 0.0041 | 0.013 | 0.046 | 0.0255 | 0.0121 | 0.0141 | 0.0124
2021-01-30 | A62314 | B | 21 | AE1055LS | 104 | 37900 | 0.0585 | 0.1486 | 0.1486 | 0.2402 | 1588 | 1588 | 1529 | 2921 | 47.7 |  |  | 0 | 선택 | 미정 | 미정 | 미정 | 0 | 0 | 0 | 0 | 0 | 0 | 0.0585 | 0.0723 | 0.0014 | 0.0013 | 40 | 4900 | 1572 | 0.4374 | 0.6511 | 0.1788 | 0.0197 | [6 empty] | 1484 | 25 | 25 | 3 | 0.2 | 58 | 27 | 미정 |  | 2021-01-31 01:39 | 1578 |  | 0 | 40 | 33 | 0 | 0 | 0 | 0.564 | 0.7896 | 0.2419 | 0.0296 | 101750 | 69 | 20 | 119 | 0.058 | 0.0172 | 0.0259 | 0.0359 | 0.0207 | 0.0061 | 0.0034 | 0.0036
2021-01-30 | A62315 | B | 10 | AE1055LS | 104 | 37500 | 0.0564 | 0.1433 | 0.1433 | 0.186 | 1633 | 1633 | 1580 | 2915 | 59.3 |  |  | 0 | 미정 | 선택 | 미정 | 미정 | 0 | 0 | 0 | 0 | 0 | 0 | 0.0564 | 0.0935 | 0.0051 | 0.4544 | 40 | 4100 | 1591 | 0.4799 | 0.6364 | 0.1664 | 0.0228 | [6 empty] | 1484 | 25 | 25 | 3 | 0.2 | 63 | 30 | 미정 |  | 2021-01-31 02:42 | 1591 |  | 0 | 29 | 32 | 0 | 0 | 0 | 0.555 | 0.7809 | 0.2397 | 0.0288 | 108800 | 70 | 26 | 124 | 0.0686 | 0.0184 | 0.0241 | 0.0383 | 0.0342 | 0.0068 | 0.003 | 0.0027
2021-01-30 | B61802 | B | 37 | SCM440HF | 103 | 38600 | 0.0744 | 0.0348 | 0.0348 | 0.0773 | 1608 | 1608 | 1567 | 3150 |  |  |  | 0 | 미정 | 미정 | 미정 | 미정 | 0 | 0 | 0 | 202 | 0 | 0 | 0.0744 | 0.0631 | 0.0034 | 0.3753 | 42 | 7000 | 1631 | 0.3063 | 0.6442 | 0.1336 | 0.0027 | [6 empty] | 1493 | 18 | 18 | 1 | 0.21 | 60 | 29 | 미정 |  | 2021-01-31 02:47 | 1619 |  | 25 | 0 | 44 | 0 | 0 | 0 | 0.414 | 0.8399 | 0.2345 | 0.0071 |  | 75 | 17 | 127 | 0.0016 | 0.0045 | 0.0139 | 0.0497 | 0.0476 | 0.0198 | 0.0096 | 0.0132
2021-01-30 | B61803 | B | 31 | SCM440HF | 103 | 36300 | 0.1028 | 0.0441 | 0.0441 | 0.1482 | 1667 | 1667 | 1558 | 2937 |  |  |  | 0 | 미정 | 미정 | 미정 | 미정 | 0 | 0 | 0 | 205 | 0 | 0 | 0.1028 | 0.0856 | 0.0042 | 0.0393 | 42 | 7300 | 1634 | 0.3215 | 0.6251 | 0.16 | 0.0039 | [6 empty] | 1493 | 18 | 18 | 1 | 0.2 | 55 | 18 | 미정 |  | 2021-01-31 03:43 | 1621 |  | 40 | 0 | 14 | 0 | 0 | 0 | 0.419 | 0.8393 | 0.2481 | 0.01 | 95100 | 72 | 31 | 150 | 0.0039 | 0.0056 | 0.0164 | 0.0575 | 0.0345 | 0.0162 | 0.012 | 0.0157
2021-01-30 | A62316 | B | 36 | AE1055LS | 104 | 37400 | 0.0642 | 0.1373 | 0.1373 | 0.2094 | 1600 | 1600 | 1540 | 2854 | 45.7 |  |  | 0 | 선택 | 미정 | 미정 | 미정 | 0 | 0 | 0 | 0 | 0 | 0 | 0.0642 | 0.0817 | 0.0026 | 0.1085 | 40 | 4500 | 1591 | 0.4373 | 0.6828 | 0.1669 | 0.0257 | [6 empty] | 1484 | 25 | 25 | 3 | 0.19 | 59 | 31 | 미정 |  | 2021-01-31 03:51 | 1591 |  | 0 | 0 | 16 | 0 | 0 | 0 | 0.559 | 0.7774 | 0.2316 | 0.0239 | 102950 | 69 | 13 | 107 | 0.0537 | 0.0172 | 0.0245 | 0.0417 | 0.0225 | 0.0082 | 0.0032 | 0.004
2021-01-30 | B61804 | B | 29 | SCM440 | 102 | 36600 | 0.0677 | 0.0918 | 0.0918 | 0.1625 | 1570 | 1570 | 1527 | 2845 |  |  |  | 0 | 미정 | 해제 | 미정 | 미정 | 0 | 0 | 0 | 203 | 0 | 0 | 0.0677 | 0.0616 | 0.0107 | 0.1586 | 43 | 7900 | 1631 | 0.2961 | 0.4276 | 0.1408 | 0.0036 | [6 empty] | 1496 | 15 | 15 | 1 | 0.22 | 62 | 19 | 미정 |  | 2021-01-31 04:39 | 1623 |  | 34 | 0 | 22 | 0 | 0 | 0 | 0.3938 | 0.7 | 0.2352 | 0.0144 |  | 71 | 41 | 169 | 0.0034 | 0.0051 | 0.0182 | 0.0487 | 0.0304 | 0.0142 | 0.0151 | 0.0168
2021-01-30 | A62317 | B | 1 | AE1055LS | 104 | 37500 |  | 0.1105 | 0.1105 | 0.1716 | 1593 | 1593 | 1532 | 2882 | 44.6 |  |  | 0 | 선택 | 미정 | 미정 | 미정 | 0 | 0 | 0 | 0 | 0 | 0 |  |  |  |  | 40 | 5100 | 1584 | 0.4794 | 0.6579 | 0.1697 | 0.0248 | [6 empty] | 1484 | 25 | 25 | 3 | 0.2 | 62 | 31 | 미정 |  | 2021-01-31 04:49 | 1584 |  | 0 | 28 | 32 | 0 | 0 | 0 | 0.537 | 0.7626 | 0.2346 | 0.028 | 102950 | 78 | 18 | 110 | 0.0538 | 0.0168 | 0.0253 |  | 0.0275 | 0.0127 | 0.0044 | 0.0042
2021-01-30 | B61805 | B | 6 | SCM440HK | 103 | 36800 | 0.068 | 0 | 0.0497 | 0.088 | 9999 | 1588 | 1547 | 2888 | 5.9 |  |  | 0 | 미정 | 미정 | 미정 | 미정 | 0 | 0 | 0 | 102 | 0 | 0 | 0.068 | 0.0881 | 0.0021 | 0.0992 | 42 | 7100 | 1639 | 0.2937 | 0.5275 | 0.1663 | 0.0084 | [6 empty] | 1494 | 15 | 16 | 1 | 0.2 | 68 | 32 | 미정 |  | 2021-01-31 05:34 | 1634 |  | 20 | 0 | 0 | 0 | 0 | 0 | 0.41 | 0.7598 | 0.2538 | 0.0086 | 96350 | 9 | 45 | 178 | 0.006 | 0.0105 | 0.0118 | 0.0469 | 0.0363 | 0.0158 | 0.0131 | 0.0134
2021-01-30 | A62318 | B | 21 | AE1055LS | 104 | 37900 | 0.0557 | 0.0767 | 0.0767 | 0.1749 | 1596 | 1596 | 1529 | 2992 | 47 |  |  | 0 | 선택 | 미정 | 미정 | 미정 | 0 | 0 | 0 | 0 | 0 | 0 | 0.0557 | 0.0728 | 0.0075 | 0.1197 | 41 | 5700 | 1583 | 0.4412 | 0.6417 | 0.1877 | 0.0273 | [6 empty] | 1484 | 25 | 25 | 3 | 0.19 | 66 | 31 | 미정 |  | 2021-01-31 05:48 | 1583 |  | 0 | 32 | 26 | 0 | 0 | 0 | 0.548 | 0.7803 | 0.2408 | 0.0283 | 104650 | 81 | 26 | 130 | 0.0552 | 0.0195 | 0.0235 | 0.0354 | 0.0241 | 0.0083 | 0.0031 | 0.0033
2021-01-31 | B61806 | B | 5 | SCM440HK | 103 | 37600 | 0.0949 | 0.0637 | 0.0637 | 0.217 | 1667 | 1667 | 1534 | 2985 | 32.1 |  |  | 0 | 미정 | 미정 | 미정 | 미정 | 0 | 0 | 0 | 103 | 0 | 0 | 0.0949 | 0.0788 | 0.0059 | 0.1935 | 42 | 7100 | 1635 | 0.342 | 0.6174 | 0.1741 | 0.0076 | [6 empty] | 1494 | 15 | 17 | 1 | 0.13 | 65 | 25 | 미정 |  | 2021-01-31 06:47 | 1622 |  | 23 | 0 | 0 | 0 | 0 | 0 | 0.4094 | 0.7615 | 0.2553 | 0.0126 | 98350 | 77 | 28 | 155 | 0.0353 | 0.0111 | 0.0102 | 0.046 | 0.0268 | 0.0115 | 0.0114 | 0.0102
2021-01-31 | A62319 | B | 10 | AE1055LS | 103 | 37400 | 0.0579 | 0.1056 | 0.1056 | 0.1378 | 1608 | 1608 | 1548 | 3096 | 33.5 |  |  | 0 | 선택 | 미정 | 미정 | 미정 | 0 | 0 | 0 | 0 | 0 | 0 | 0.0579 | 0.0841 | 0.0029 | 0.2755 | 43 | 5600 | 1612 | 0.4883 | 0.653 | 0.1807 | 0.0226 | [6 empty] | 1484 | 25 | 25 | 3 | 0.21 | 67 | 39 | 미정 |  | 2021-01-31 06:53 | 1612 |  | 0 | 29 | 26 | 0 | 0 | 0 | 0.554 | 0.7888 | 0.2416 | 0.0275 | 104400 | 79 | 23 | 136 | 0.0388 | 0.0187 | 0.0231 | 0.0379 | 0.0203 | 0.0083 | 0.0048 | 0.0054
2021-01-31 | B61807 | B | 31 | AE4140M12 | 103 | 38200 | 0.0859 | 0.0444 | 0.0497 | 0.083 | 1622 | 1642 | 1577 | 3092 | 6.5 |  |  | 0 | 미정 | 미정 | 미정 | 미정 | 0 | 0 | 0 | 0 | 0 | 0 | 0.0859 | 0.1102 | 0.0021 | 0.0177 | 53 | 8800 | 1654 | 0.352 | 0.9945 | 0.2459 | 0.0217 | [6 empty] | 1491 | 18 | 18 | 1 | 0.16 | 76 | 32 | 미정 |  | 2021-01-31 07:57 | 1651 |  | 0 | 0 | 0 | 0 | 0 | 0 | 0.405 | 0.9621 | 0.2607 | 0.0228 | 100850 | 88 | 30 | 176 | 0.0093 | 0.0196 | 0.0296 | 0.0174 | 0.0272 | 0.0067 | 0.0017 | 0.0016
2021-01-31 | A62320 | B | 36 | AE1055LS | 103 | 36600 | 0.0942 | 0.0863 | 0.0863 | 0.182 | 1620 | 1620 | 1546 | 2973 | 42.1 |  |  | 0 | 선택 | 미정 | 미정 | 미정 | 0 | 0 | 0 | 0 | 0 | 0 | 0.0942 | 0.1303 | 0.0035 | 0.1674 | 41 | 5100 | 1596 | 0.5394 | 0.6825 | 0.181 | 0.0206 | [6 empty] | 1484 | 25 | 25 | 3 | 0.2 | 62 | 31 | 미정 |  | 2021-01-31 07:53 | 1596 |  | 0 | 15 | 38 | 0 | 0 | 0 | 0.5391 | 0.7758 | 0.2335 | 0.0259 |  | 78 | 27 | 145 | 0.0509 | 0.0187 | 0.0248 | 0.0449 | 0.0193 | 0.0044 | 0.0036 | 0.0042
2021-01-31 | B61808 | B | 29 | AE4140M12 | 102 | 38700 | 0.0499 | 0.03 | 0.0474 | 0.0814 | 1633 | 1598 | 1545 | 3147 | 13.3 |  |  | 0 | 미정 | 미정 | 미정 | 미정 | 0 | 0 | 0 | 0 | 0 | 0 | 0.0499 | 0.0977 | 0.0036 | 0.1729 | 53 | 8400 | 1628 | 0.363 | 0.8463 | 0.1839 | 0.018 | [6 empty] | 1491 | 18 | 20 | 1 | 0.19 | 55 | 25 | 미정 |  | 2021-01-31 09:06 | 1623 |  | 0 | 0 | 40 | 0 | 0 | 0 | 0.419 | 0.9529 | 0.2542 | 0.0287 | 101250 | 77 | 21 | 160 | 0.0201 | 0.0208 | 0.0302 | 0.0183 | 0.0048 | 0.0011 | 0.001 | 0.0014
2021-01-31 | A62321 | B | 1 | AE1055LS | 103 | 37400 | 0.092 | 0.0694 | 0.0694 | 0.1444 | 1565 | 1565 | 1540 | 3006 | 42 |  |  | 0 | 선택 | 미정 | 미정 | 미정 | 0 | 0 | 0 | 0 | 0 | 0 | 0.092 | 0.1257 | 0.0025 | 0.1506 | 43 | 5800 | 1595 | 0.5039 | 0.6703 | 0.1657 | 0.0173 | [6 empty] | 1484 | 25 | 25 | 3 | 0.2 | 72 | 31 | 미정 |  | 2021-01-31 09:00 | 1595 |  | 0 | 35 | 20 | 0 | 0 | 0 | 0.5461 | 0.7832 | 0.2479 | 0.0329 | 104700 | 69 | 40 | 163 | 0.0488 | 0.0194 | 0.027 | 0.0411 | 0.0306 | 0.0046 | 0.0034 | 0.0034
2021-01-31 | A62322 | B | 21 | AE1055LS | 104 | 36700 | 0.1594 | 0.0689 | 0.0689 | 0.0959 | 1609 | 1609 | 1563 | 2941 | 46.7 |  |  | 0 | 해제 | 선택 | 미정 | 미정 | 0 | 0 | 0 | 0 | 0 | 0 | 0.1594 | 0.1709 | 0.0086 | 0.0032 | 45 | 5500 | 1606 | 0.5112 | 0.6719 | 0.1796 | 0.0217 | [6 empty] | 1484 | 25 | 25 | 3 | 0.19 | 68 | 34 | 미정 |  | 2021-01-31 10:05 | 1606 |  | 0 | 28 | 31 | 0 | 0 | 0 | 0.5593 | 0.7817 | 0.2384 | 0.0278 | 107000 | 71 | 35 | 156 | 0.0535 | 0.0228 | 0.024 | 0.045 | 0.0454 | 0.0089 | 0.0047 | 0.0045
2021-01-31 | B61809 | B | 6 | AE4140M12 | 103 | 40100 | 0.0629 | 0.0356 | 0.0421 | 0.067 | 1588 | 1639 | 1593 | 3150 | 13.8 |  |  | 0 | 미정 | 미정 | 미정 | 미정 | 0 | 0 | 0 | 0 | 0 | 0 | 0.0629 | 0.0899 | 0.0029 | 0.0224 | 46 | 6600 | 1631 | 0.3499 | 0.8813 | 0.1846 | 0.0168 | [6 empty] | 1491 | 18 | 19 | 1 | 0.16 | 72 | 33 | 미정 |  | 2021-01-31 10:07 | 1622 |  | 0 | 0 | 0 | 0 | 0 | 0 | 0.4106 | 0.9606 | 0.2517 | 0.0281 | 102250 | 92 | 35 | 174 | 0.0206 | 0.0238 | 0.0332 | 0.01 | 0.0041 | 0.0008 | 0.0009 | 0.0011
2021-01-31 | B61810 | B | 5 | SFMN438VS2 | 103 | 38600 | 0.0677 | 0.0418 | 0.1677 | 0.1622 | 1609 | 1591 | 1531 | 3108 |  |  |  | 0 | 미정 | 미정 | 미정 | 미정 | 0 | 0 | 0 | 253 | 0 | 0 | 0.0677 | 0.0818 | 0.0037 | 0.6595 | 53 | 8800 | 1673 | 0.2981 | 1.2336 | 0.4301 | 0.012 | [6 empty] | 1494 | 18 | 20 | 1 | 0.18 | 91 | 28 | 미정 |  | 2021-01-31 11:18 | 1662 |  | 32 | 0 | 31 | 0 | 0 | 0 | 0.387 | 1.3739 | 0.5441 | 0.0197 | 96750 | 91 | 48 | 214 | 0.0058 | 0.0142 | 0.0152 | 0.043 | 0.0077 | 0.002 | 0.0021 | 0.0446
2021-01-31 | A62323 | B | 10 | AE1055LS | 103 | 36900 | 0.0766 | 0.0693 | 0.0693 | 0.1039 | 1621 | 1621 | 1574 | 2915 | 50.4 |  |  | 0 | 해제 | 선택 | 미정 | 미정 | 0 | 0 | 0 | 0 | 0 | 0 | 0.0766 | 0.1502 | 0.0079 | 0.2313 | 43 | 4800 | 1600 | 0.5158 | 0.6437 | 0.1847 | 0.0171 | [6 empty] | 1484 | 25 | 25 | 3 | 0.2 | 75 | 39 | 미정 |  | 2021-01-31 11:11 | 1600 |  | 0 | 41 | 10 | 0 | 0 | 0 | 0.5621 | 0.7826 | 0.2397 | 0.0272 |  | 69 | 38 | 153 | 0.059 | 0.02 | 0.0254 | 0.045 | 0.0377 | 0.0033 | 0.0025 | 0.0035
2021-01-31 | A62324 | B | 36 | AE1055LS | 103 | 36300 | 0.0856 | 0.0797 | 0.0797 | 0.106 | 1605 | 1605 | 1547 | 2902 | 46.4 |  |  | 0 | 미정 | 선택 | 미정 | 미정 | 0 | 0 | 0 | 0 | 0 | 0 | 0.0856 | 0.1747 | 0.0042 | 0.2937 | 46 | 5600 | 1607 | 0.521 | 0.701 | 0.2084 | 0.0218 | [6 empty] | 1484 | 25 | 25 | 3 | 0.19 | 69 | 34 | 미정 |  | 2021-01-31 12:11 | 1607 |  | 0 | 26 | 21 | 0 | 0 | 0 | 0.5483 | 0.7707 | 0.2381 | 0.0295 | 102650 | 69 | 30 | 148 | 0.0548 | 0.0206 | 0.0219 | 0.0389 | 0.0331 | 0.003 | 0.0026 | 0.0028
2021-01-31 | B61811 | B | 31 | SFMN438VS2 | 104 | 39100 | 0.0488 | 0.0413 | 0.0756 | 0.0566 | 1619 | 1572 | 1539 | 3086 |  |  |  | 0 | 미정 | 미정 | 미정 | 미정 | 0 | 0 | 0 | 253 | 0 | 0 | 0.0488 | 0.0634 | 0.0034 | 0.1383 | 44 | 7600 | 1645 | 0.2318 | 0.9384 | 0.4218 | 0.0078 | [6 empty] | 1494 | 18 | 18 | 1 | 0.17 | 67 | 24 | 미정 |  | 2021-01-31 12:33 | 1638 |  | 101 | 0 | 46 | 0 | 0 | 0 | 0.38 | 1.3835 | 0.5499 | 0.02 |  | 69 | 37 | 181 | 0.0037 | 0.0094 | 0.0164 | 0.029 | 0.0294 | 0.0033 | 0.0034 | 0.0483
2021-01-31 | A62325 | B | 1 | AE1055LS | 103 | 36900 | 0.2147 | 0.2022 | 0.2022 | 0.195 | 1554 | 1554 | 1527 | 3014 | 52.7 |  |  | 0 | 미정 | 선택 | 미정 | 미정 | 0 | 0 | 0 | 0 | 0 | 0 | 0.2147 | 0.1937 | 0.0051 | 0.0127 | 47 | 6200 | 1583 | 0.5181 | 0.6874 | 0.1914 | 0.0313 | [6 empty] | 1484 | 25 | 25 | 3 | 0.19 | 68 | 34 | 미정 |  | 2021-01-31 13:11 | 1583 |  | 0 | 34 | 0 | 0 | 0 | 0 | 0.5549 | 0.7813 | 0.2391 | 0.029 | 106100 | 70 | 33 | 150 | 0.0602 | 0.0234 | 0.0232 | 0.0481 | 0.0428 | 0.0055 | 0.0028 | 0.0032
2021-01-31 | B61812 | B | 29 | SFMN438VS2 | 104 | 38600 | 0.1238 | 0.2244 | 0.1514 | 0.1503 | 1589 | 1625 | 1555 | 3203 |  |  |  | 0 | 미정 | 미정 | 미정 | 미정 | 0 | 0 | 0 | 251 | 0 | 0 | 0.1238 | 0.1419 | 0.0029 | 0.2475 | 45 | 6900 | 1665 | 0.32 | 1.1604 | 0.4638 | 0.0075 | [6 empty] | 1494 | 18 | 19 | 1 | 0.2 | 65 | 28 | 미정 |  | 2021-01-31 13:31 | 1643 |  | 20 | 0 | 12 | 0 | 0 | 0 | 0.37 | 1.3713 | 0.5409 | 0.0252 | 96050 | 61 | 38 | 183 | 0.0036 | 0.0089 | 0.0215 | 0.064 | 0.0087 | 0.0038 | 0.0052 | 0.0517
2021-01-31 | A62326 | B | 21 | AE1055LS | 103 | 36400 | 0.0719 | 0.0526 | 0.0526 | 0.1438 | 1644 | 1644 | 1579 | 3004 | 59.7 |  |  | 0 | 미정 | 선택 | 미정 | 미정 | 0 | 0 | 0 | 0 | 0 | 0 | 0.0719 | 0.1248 | 0.0037 | 0.0258 | 47 | 4200 | 1574 | 0.4724 | 0.6664 | 0.1743 | 0.0221 | [6 empty] | 1484 | 25 | 25 | 3 | 0.19 | 59 | 28 | 미정 |  | 2021-01-31 14:13 | 1574 |  | 0 | 21 | 0 | 0 | 0 | 0 | 0.554 | 0.7859 | 0.2288 | 0.0291 | 0 | 70 | 29 | 146 | 0.0701 | 0.0246 | 0.0237 | 0.0392 | 0.037 | 0.0068 | 0.0038 | 0.0038
2021-01-31 | B61813 | B | 6 | SFMN438VS2 | 104 | 36900 | 0.0579 | 0.0313 | 0 | 0.0892 | 1618 | 1590 | 1529 | 2998 |  |  |  | 0 | 미정 | 미정 | 미정 | 미정 | 0 | 0 | 0 | 250 | 0 | 0 | 0.0579 | 0.067 | 0.0027 | 0.2091 | 40 | 7100 | 1645 | 0.2882 | 1.2143 | 0.5208 | 0.0084 | [6 empty] | 1494 | 18 | 19 | 1 | 0.18 | 65 | 33 | 미정 |  | 2021-01-31 14:46 | 1637 |  | 42 | 0 | 8 | 0 | 0 | 0 | 0.368 | 1.368 | 0.5532 | 0.0212 |  | 61 | 22 | 140 | 0.004 | 0.0083 | 0.0185 | 0.0405 | 0.0239 | 0.0069 | 0.0065 | 0.0502
2021-01-31 | A62327 | B | 10 | AE1055LS | 104 | 36800 | 0.0722 | 0.1113 | 0.1113 | 0.1419 | 1606 | 1606 | 1537 | 3008 | 43.4 |  |  | 0 | 미정 | 선택 | 미정 | 미정 | 0 | 0 | 0 | 0 | 0 | 0 | 0.0722 | 0.0723 | 0.0033 | 0.2862 | 42 | 4700 | 1569 | 0.4565 | 0.641 | 0.1668 | 0.0225 | [6 empty] | 1484 | 25 | 25 | 3 | 0.19 | 64 | 30 | 미정 |  | 2021-01-31 15:05 | 1569 |  | 0 | 34 | 10 | 0 | 0 | 0 | 0.5489 | 0.7826 | 0.2302 | 0.0299 | 111450 | 73 | 34 | 154 | 0.049 | 0.0183 | 0.0262 | 0.0365 | 0.0334 | 0.0114 | 0.0056 | 0.005
2021-01-31 | B61814 | B | 5 | KFMN438V | 104 | 37000 | 0.0637 | 0.0703 | 0.0703 | 0.1005 | 1596 | 1596 | 1557 | 3073 |  |  |  | 0 | 미정 | 미정 | 미정 | 미정 | 0 | 0 | 0 | 307 | 0 | 0 | 0.0637 | 0.1206 | 0.0027 | 0.291 | 37 | 6800 | 1659 | 0.3238 | 1.1834 | 0.5258 | 0.0079 | [6 empty] | 1494 | 18 | 19 | 1 | 0.23 | 74 | 46 | 미정 |  | 2021-01-31 15:40 | 1662 |  | 75 | 0 | 11 | 0 | 0 | 0 | 0.362 | 1.3704 | 0.5413 | 0.0175 | 94300 | 69 | 16 | 128 | 0.0045 | 0.0072 | 0.0157 | 0.0372 | 0.0244 | 0.0069 | 0.0076 | 0.0536
2021-01-31 | A62328 | B | 36 | AE1055LS | 104 | 36900 | 0.0784 | 0.1485 | 0.1485 | 0.2281 | 1633 | 1633 | 1549 | 3013 | 53.5 |  |  | 0 | 미정 | 선택 | 미정 | 미정 | 0 | 0 | 0 | 0 | 0 | 0 | 0.0784 | 0.0616 | 0.0024 | 0.4062 | 47 | 4000 | 1580 | 0.4778 | 0.6819 | 0.1694 | 0.0166 | [6 empty] | 1484 | 25 | 25 | 3 | 0.2 | 65 | 30 | 미정 |  | 2021-01-31 16:10 | 1580 |  | 0 | 42 | 0 | 0 | 0 | 0 | 0.55 | 0.7646 | 0.2282 | 0.025 | 109350 | 73 | 37 | 161 | 0.0609 | 0.0181 | 0.0241 | 0.0372 | 0.0388 | 0.0071 | 0.0036 | 0.0038
2021-01-31 | B61815 | B | 31 | KFMN438V | 103 | 37000 | 0.052 | 0.0563 | 0.0563 | 0.0798 | 1599 | 1599 | 1560 | 2991 |  |  |  | 0 | 미정 | 선택 | 미정 | 미정 | 0 | 0 | 0 | 301 | 0 | 0 | 0.052 | 0.076 | 0.0024 | 0.2643 | 47 | 8400 | 1641 | 0.3154 | 1.1052 | 0.5138 | 0.0067 | [6 empty] | 1494 | 18 | 19 | 1 | 0.19 | 79 | 46 | 미정 |  | 2021-01-31 16:49 | 1649 |  | 154 | 0 | 11 | 0 | 0 | 0 | 0.367 | 1.3708 | 0.5386 | 0.0171 |  | 82 | 11 | 126 | 0.0043 | 0.0062 | 0.0169 | 0.0311 | 0.0301 | 0.0097 | 0.0091 | 0.0574
2021-01-31 | A62329 | B | 1 | AE1055LS | 103 | 37500 | 0.0972 | 0.0519 | 0.0519 | 0.177 | 1666 | 1666 | 1588 | 3126 | 58.5 |  |  | 0 | 미정 | 선택 | 미정 | 미정 | 0 | 0 | 0 | 0 | 0 | 0 | 0.0972 | 0.1184 | 0.0031 | 0.0847 | 40 | 2900 | 1586 | 0.4636 | 0.654 | 0.1835 | 0.0263 | [6 empty] | 1484 | 25 | 25 | 3 | 0.2 | 52 | 26 | 미정 |  | 2021-01-31 17:12 | 1586 |  | 0 | 17 | 0 | 0 | 0 | 0 | 0.555 | 0.7857 | 0.2384 | 0.0251 | 104400 | 69 | 35 | 154 | 0.0698 | 0.0298 | 0.0247 | 0.0397 | 0.0363 | 0.0072 | 0.0044 | 0.0032
2021-01-31 | B61816 | B | 29 | KFMN438V | 104 | 36900 | 0.0571 | 0.0932 | 0.0932 | 0.0777 | 1616 | 1616 | 1524 | 2977 |  |  |  | 0 | 미정 | 미정 | 미정 | 미정 | 0 | 0 | 0 | 304 | 0 | 0 | 0.0571 | 0.1062 | 0.0018 | 0.0501 | 52 | 9200 | 1637 | 0.3031 | 1.1914 | 0.5078 | 0.0066 | [6 empty] | 1494 | 18 | 19 | 1 | 0.22 | 67 | 39 | 미정 |  | 2021-01-31 17:53 | 1642 |  | 100 | 0 | 22 | 0 | 0 | 0 | 0.363 | 1.3724 | 0.5514 | 0.0181 | 0 | 92 | 21 | 151 | 0.0024 | 0.0066 | 0.0168 | 0.0315 | 0.0487 | 0.0228 | 0.0205 | 0.0511
2021-01-31 | A62330 | B | 21 | AE1055LS | 104 | 37400 | 0.0896 | 0.1136 | 0.1136 | 0.1314 | 1634 | 1634 | 1573 | 3056 | 39.8 |  |  | 0 | 선택 | 미정 | 미정 | 미정 | 0 | 0 | 0 | 0 | 0 | 0 | 0.0896 | 0.1137 | 0.0028 | 0.227 | 41 | 3600 | 1578 | 0.4305 | 0.6736 | 0.1998 | 0.0197 | [6 empty] | 1484 | 25 | 25 | 3 | 0.21 | 60 | 24 | 미정 |  | 2021-01-31 18:23 | 1578 |  | 0 | 42 | 0 | 0 | 0 | 0 | 0.5498 | 0.8006 | 0.2342 | 0.0291 | 0 | 69 | 33 | 142 | 0.0465 | 0.0264 | 0.0263 | 0.0544 | 0.0236 | 0.0086 | 0.0048 | 0.0051
2021-01-31 | B61817 | B | 10 | 16MNCRS5H | 104 | 39700 | 0.2968 | 0.0599 | 0.0555 | 0.0703 | 1588 | 1582 | 1565 | 3192 |  |  |  | 0 | 미정 | 미정 | 미정 | 미정 | 0 | 0 | 0 | 161 | 0 | 0 | 0.2968 | 0.2165 | 0.0049 | 0.1515 | 49 | 9300 | 1673 | 0.1434 | 0.926 | 0.0548 | 0.0022 | [6 empty] | 1512 | 18 | 21 | 1 | 0.24 | 83 | 27 | 미정 |  | 2021-01-31 18:57 | 1678 |  | 0 | 0 | 11 | 0 | 0 | 0 | 0.186 | 1.1764 | 0.1031 | 0.0356 |  | 93 | 42 | 196 | 0.0027 | 0.0029 | 0.0279 | 0.0502 | 0.0576 | 0.0353 | 0.0188 | 0.029
2021-01-31 | A62331 | B | 37 | AE1055LS | 104 | 36800 | 0.1273 | 0.1155 | 0.1155 | 0.1189 | 1576 | 1576 | 1524 | 3034 | 37.2 |  |  | 0 | 미정 | 선택 | 미정 | 미정 | 0 | 0 | 0 | 0 | 0 | 0 | 0.1273 | 0.1521 | 0.0042 | 0.0014 | 47 | 6100 | 1596 | 0.4636 | 0.6428 | 0.1511 | 0.0125 | [6 empty] | 1484 | 25 | 25 | 3 | 0.2 | 67 | 32 | 미정 |  | 2021-01-31 19:27 | 1596 |  | 0 | 27 | 32 | 0 | 0 | 0 | 0.5508 | 0.7834 | 0.2392 | 0.0305 | 0 | 70 | 29 | 140 | 0.0437 | 0.0164 | 0.024 | 0.0464 | 0.0432 | 0.0096 | 0.0039 | 0.0039
2021-01-31 | B61818 | B | 5 | 16MNCRS5H | 101 | 37000 | 0.0687 | 0.0341 | 0.0393 | 0.0731 | 1627 | 1616 | 1577 | 3006 |  |  |  | 0 | 미정 | 미정 | 미정 | 미정 | 0 | 0 | 0 | 185 | 0 | 0 | 0.0687 | 0.0941 | 0.005 | 0.0049 | 46 | 8200 | 1656 | 0.1582 | 0.9786 | 0.0823 | 0.0027 | [6 empty] | 1512 | 18 | 19 | 1 | 0.33 | 76 | 31 | 미정 |  | 2021-01-31 20:06 | 1664 |  | 50 | 65 | 9 | 0 | 0 | 0 | 0.175 | 1.2079 | 0.1045 | 0.0353 |  | 69 | 41 | 183 | 0.0042 | 0.0029 | 0.0261 | 0.0257 | 0.0362 | 0.0177 | 0.0099 | 0.0316
2021-01-31 | A62332 | B | 36 | AE1055LS | 103 | 36900 | 0.1046 | 0.0783 | 0.0783 | 0.1071 | 1612 | 1612 | 1547 | 3032 | 44.5 |  |  | 0 | 미정 | 선택 | 미정 | 미정 | 0 | 0 | 0 | 0 | 0 | 0 | 0.1046 | 0.1088 | 0.0035 | 0.2056 | 40 | 3800 | 1584 | 0.4968 | 0.6775 | 0.1798 | 0.0197 | [6 empty] | 1484 | 25 | 25 | 3 | 0.2 | 61 | 29 | 미정 |  | 2021-01-31 20:19 | 1584 |  | 0 | 20 | 11 | 0 | 0 | 0 | 0.551 | 0.7892 | 0.237 | 0.0269 |  | 82 | 32 | 146 | 0.0549 | 0.026 | 0.0221 | 0.0439 | 0.0341 | 0.009 | 0.0053 | 0.0051
2021-01-31 | B61819 | B | 31 | 16MNCRS5H | 101 | 38600 | 0.0646 | 0.0255 | 0.0476 | 0.0665 | 1687 | 1616 | 1565 | 3116 |  |  |  | 0 | 미정 | 미정 | 미정 | 미정 | 0 | 0 | 0 | 203 | 0 | 0 | 0.0646 | 0.0641 | 0.0023 | 0.3035 | 46 | 8300 | 1648 | 0.1458 | 0.8346 | 0.0412 | 0.0021 | [6 empty] | 1512 | 18 | 19 | 1 | 0.25 | 67 | 27 | 미정 |  | 2021-01-31 21:23 | 1658 |  | 25 | 81 | 11 | 0 | 0 | 0 | 0.182 | 1.1857 | 0.1058 | 0.0329 | 97800 | 69 | 21 | 145 | 0.0026 | 0.0022 | 0.0267 | 0.0277 | 0.0613 | 0.0279 | 0.0222 | 0.0281
2021-01-31 | A62333 | B | 1 | AE1055M1 | 104 | 38400 | 0.0559 | 0.2188 | 0.2188 | 0.2579 | 1626 | 1626 | 1561 | 3168 | 54.2 |  |  | 0 | 선택 | 미정 | 미정 | 미정 | 0 | 0 | 0 | 0 | 0 | 0 | 0.0559 | 0.0392 | 0.0027 | 0.2182 | 41 | 5500 | 1634 | 0.49 | 0.5613 | 0.1323 | 0.0227 | [6 empty] | 1486 | 20 | 20 | 3 | 0.19 | 94 | 39 | 미정 |  | 2021-01-31 21:28 | 1627 |  | 0 | 24 | 20 | 0 | 0 | 0 | 0.556 | 0.7104 | 0.1621 | 0.0279 |  | 96 | 42 | 167 | 0.0651 | 0.0167 | 0.021 | 0.0313 | 0.023 | 0.0072 | 0.0044 | 0.0117
2021-01-31 | B61820 | B | 29 | 16MNCRS5H | 101 | 38100 | 0.105 | 0.0341 | 0.0383 | 0.0785 | 1622 | 1610 | 1584 | 2994 |  |  |  | 0 | 미정 | 미정 | 미정 | 미정 | 0 | 0 | 0 | 201 | 0 | 0 | 0.105 | 0.0707 | 0.0049 | 0.164 | 43 | 7100 | 1636 | 0.137 | 0.7666 | 0.0855 | 0.0025 | [6 empty] | 1512 | 18 | 18 | 1 | 0.22 | 58 | 16 | 미정 |  | 2021-01-31 22:19 | 1636 |  | 0 | 142 | 0 | 0 | 0 | 0 | 0.177 | 1.1903 | 0.1071 | 0.0347 | 102150 | 74 | 28 | 152 | 0.0033 | 0.0024 | 0.0284 | 0.0318 | 0.0375 | 0.0233 | 0.017 | 0.0306
2021-01-31 | A62334 | B | 21 | AE1055M1 | 103 | 36900 | 0.0741 | 0.1315 | 0.1315 | 0.1963 | 1645 | 1645 | 1577 | 2984 | 30.1 |  |  | 0 | 선택 | 미정 | 미정 | 미정 | 0 | 0 | 0 | 0 | 0 | 0 | 0.0741 | 0.0906 | 0.0034 | 0.1638 | 40 | 3800 | 1606 | 0.4364 | 0.5995 | 0.1151 | 0.0171 | [6 empty] | 1486 | 20 | 20 | 3 | 0.2 | 77 | 30 | 미정 |  | 2021-01-31 22:25 | 1606 |  | 0 | 29 | 32 | 0 | 0 | 0 | 0.558 | 0.6923 | 0.1338 | 0.0205 | 104600 | 69 | 61 | 193 | 0.0341 | 0.0141 | 0.0248 | 0.0411 | 0.0146 | 0.0068 | 0.0038 | 0.0101
2021-01-31 | B61821 | B | 37 | 16MNCRS5H | 103 | 36900 | 0.0735 | 0.0308 | 0.0308 | 0.1025 | 1607 | 1607 | 1546 | 2999 |  |  |  | 0 | 미정 | 미정 | 미정 | 미정 | 0 | 0 | 0 | 203 | 0 | 0 | 0.0735 | 0.0942 | 0.0072 | 0.0571 | 51 | 9300 | 1644 | 0.1326 | 0.8321 | 0.0668 | 0.0024 | [6 empty] | 1512 | 18 | 18 | 1 | 0.2 | 59 | 21 | 미정 |  | 2021-01-31 23:27 | 1644 |  | 0 | 162 | 13 | 0 | 0 | 0 | 0.168 | 1.187 | 0.0999 | 0.0345 |  | 80 | 22 | 152 | 0.0041 | 0.0025 | 0.0279 | 0.0233 | 0.0376 | 0.0217 | 0.0204 | 0.0314
2021-01-31 | A62335 | B | 10 | AE1055M1 | 103 | 36800 | 0.0555 | 0.119 | 0.119 | 0.2015 | 1572 | 0 | 1537 | 2876 | 50 |  |  | 0 | 선택 | 미정 | 미정 | 미정 | 0 | 0 | 0 | 0 | 0 | 0 | 0.0555 | 0.0791 | 0.0045 | 0.0716 | 41 | 5400 | 1606 | 0.4386 | 0.6032 | 0.1112 | 0.0185 | [6 empty] | 1486 | 20 | 20 | 3 | 0.2 | 72 | 37 | 미정 |  | 2021-01-31 23:39 | 1606 |  | 0 | 0 | 10 | 0 | 0 | 0 | 0.536 | 0.7135 | 0.1396 | 0.0276 | 100000 | 66 | 37 | 158 | 0.0587 | 0.0158 | 0.0225 | 0.0383 | 0.0296 | 0.0089 | 0.0045 | 0.013
2021-01-31 | A62336 | B | 36 | AE1055M1 | 104 | 36900 | 0.0695 | 0.0826 | 0.0826 | 0.0945 | 1575 | 1575 | 1523 | 2981 | 34 |  |  | 0 | 미정 | 선택 | 미정 | 미정 | 0 | 0 | 0 | 0 | 0 | 0 | 0.0695 | 0.0924 | 0.0029 | 0.174 | 42 | 5700 | 1578 | 0.4091 | 0.5854 | 0.1408 | 0.037 | [6 empty] | 1486 | 20 | 20 | 3 | 0.2 | 61 | 27 | 미정 |  | 2021-02-01 00:38 | 1575 |  | 0 | 9 | 0 | 0 | 0 | 0 | 0.551 | 0.6758 | 0.1501 | 0.0279 | 101800 | 68 | 34 | 153 | 0.0409 | 0.0103 | 0.0263 | 0.0461 | 0.0337 | 0.0116 | 0.0033 | 0.0143
2021-01-31 | B61822 | B | 5 | 16MNCRS5HM | 103 | 37700 | 0.0749 | 0.0205 | 0.049 | 0.066 | 1674 | 1630 | 1572 | 3252 |  |  |  | 0 | 미정 | 미정 | 미정 | 미정 | 0 | 0 | 0 | 204 | 0 | 0 | 0.0749 | 0.0982 | 0.0033 | 0.0444 | 47 | 7900 | 1650 | 0.1493 | 0.9979 | 0.1133 | 0.0027 | [6 empty] | 1511 | 16 | 18 | 1 | 0.36 | 64 | 25 | 미정 |  | 2021-02-01 00:45 | 1650 |  | 0 | 100 | 20 | 0 | 0 | 0 | 0.183 | 1.2572 | 0.1293 | 0.0314 | 95300 | 80 | 22 | 149 | 0.0024 | 0.0026 | 0.0242 | 0.042 | 0.0378 | 0.025 | 0.0193 | 0.0291
2021-01-31 | A62337 | B | 1 | AE1055M1 | 104 | 36500 | 0.0696 | 0.1685 | 0.1685 | 0.1664 | 1607 | 1607 | 1560 | 3013 | 58.9 |  |  | 0 | 미정 | 선택 | 미정 | 미정 | 0 | 0 | 0 | 0 | 0 | 0 | 0.0696 | 0.126 | 0.0028 | 0.3634 | 40 | 4900 | 1590 | 0.4605 | 0.5879 | 0.1479 | 0.0441 | [6 empty] | 1486 | 20 | 20 | 3 | 0.2 | 63 | 30 | 미정 |  | 2021-02-01 01:36 | 1590 |  | 0 | 0 | 0 | 0 | 0 | 0 | 0.565 | 0.6976 | 0.1557 | 0.0271 | 107150 | 76 | 29 | 147 | 0.0677 | 0.0255 | 0.0239 | 0.0398 | 0.0344 | 0.0139 | 0.0058 | 0.0123
2021-01-31 | B61823 | B | 31 | 16MNCRS5HM | 104 | 37200 | 0.0573 | 0.0312 | 0.0995 | 0.0784 | 1615 | 1595 | 1570 | 3265 |  |  |  | 0 | 미정 | 미정 | 미정 | 미정 | 0 | 0 | 0 | 201 | 0 | 0 | 0.0573 | 0.0498 | 0.0033 | 0.1434 | 49 | 7800 | 1652 | 0.1438 | 0.8969 | 0.0751 | 0.0023 | [6 empty] | 1511 | 16 | 18 | 1 | 0.33 | 71 | 38 | 미정 |  | 2021-02-01 01:56 | 1643 |  | 0 | 122 | 21 | 0 | 0 | 0 | 0.178 | 1.2682 | 0.1224 | 0.0279 | 106650 | 74 | 13 | 125 | 0.0055 | 0.0026 | 0.0239 | 0.0304 | 0.0509 | 0.0268 | 0.0187 | 0.0277
2021-01-31 | A62338 | B | 21 | AE1055M1 | 104 | 36200 | 0.0562 | 0.1127 | 0.1127 | 0.1532 | 1631 | 1631 | 1577 | 3029 | 55.4 |  |  | 0 | 미정 | 선택 | 미정 | 미정 | 0 | 0 | 0 | 0 | 0 | 0 | 0.0562 | 0.0831 | 0.002 | 0.2281 | 41 | 4600 | 1595 | 0.4687 | 0.6103 | 0.1356 | 0.0342 | [6 empty] | 1486 | 20 | 20 | 3 | 0.2 | 72 | 31 | 미정 |  | 2021-02-01 02:35 | 1595 |  | 0 | 0 | 0 | 0 | 0 | 0 | 0.54 | 0.7014 | 0.1519 | 0.0253 | 105950 | 77 | 48 | 174 | 0.0619 | 0.0177 | 0.0265 | 0.0364 | 0.0314 | 0.0142 | 0.0054 | 0.0129
2021-01-31 | B61824 | B | 29 | 16MNCRS5HM | 104 | 36300 | 0.0743 | 0.0311 | 0.0589 | 0.0766 | 1667 | 1645 | 1607 | 3005 |  |  |  | 0 | 미정 | 미정 | 미정 | 미정 | 0 | 0 | 0 | 205 | 0 | 0 | 0.0743 | 0.0877 | 0.02 | 0.0038 | 40 | 5600 | 1656 | 0.1605 | 1.0135 | 0.111 | 0.0023 | [6 empty] | 1511 | 16 | 20 | 1 | 0.28 | 63 | 30 | 미정 |  | 2021-02-01 02:51 | 1651 |  | 60 | 34 | 13 | 0 | 0 | 0 | 0.182 | 1.2517 | 0.1144 | 0.0292 |  | 66 | 23 | 137 | 0.0025 | 0.0025 | 0.0245 | 0.0558 | 0.0487 | 0.0334 | 0.0221 | 0.0282
2021-01-31 | A62339 | B | 10 | AE1055M1 | 104 | 36800 |  | 0.0694 | 0.0694 | 0.1952 | 1580 | 1580 | 1540 | 3033 | 25.5 |  |  | 0 | 미정 | 선택 | 미정 | 미정 | 0 | 0 | 0 | 0 | 0 | 0 |  |  |  |  | 41 | 5100 | 1591 | 0.4579 | 0.6433 | 0.1363 | 0.0274 | [6 empty] | 1486 | 20 | 20 | 3 | 0.19 | 63 | 27 | 미정 |  | 2021-02-01 03:40 | 1591 |  | 0 | 0 | 0 | 0 | 0 | 0 | 0.568 | 0.6965 | 0.1507 | 0.0271 | 101850 | 71 | 37 | 164 | 0.0306 | 0.0204 | 0.0236 |  | 0.0446 | 0.0144 | 0.0058 | 0.0111
2021-01-31 | B61825 | B | 37 | 16MNCRS5HM | 104 | 36000 | 0.0967 | 0.0263 | 0.0292 | 0.0857 | 1621 | 1610 | 1561 | 3062 |  |  |  | 0 | 미정 | 미정 | 미정 | 미정 | 0 | 0 | 0 | 200 | 0 | 0 | 0.0967 | 0.0492 | 0.0018 | 0.2619 | 46 | 8000 | 1648 | 0.1457 | 0.9578 | 0.0661 | 0.002 | [6 empty] | 1511 | 16 | 18 | 1 | 0.24 | 65 | 33 | 미정 |  | 2021-02-01 03:56 | 1648 |  | 0 | 160 | 41 | 0 | 0 | 0 | 0.183 | 1.2668 | 0.1097 | 0.0304 | 102200 | 87 | 13 | 127 | 0.0057 | 0.002 | 0.0255 | 0.0499 | 0.059 | 0.0368 | 0.0302 | 0.0253
2021-01-31 | A62340 | B | 36 | AE1055M1 | 104 | 36700 | 0.0492 | 0.0729 | 0.0729 | 0.1112 | 1604 | 1604 | 1549 | 2880 | 33.9 |  |  | 0 | 미정 | 선택 | 미정 | 미정 | 0 | 0 | 0 | 0 | 0 | 0 | 0.0492 | 0.1006 | 0.0023 | 0.1009 | 40 | 5200 | 1588 | 0.4284 | 0.5818 | 0.1212 | 0.0197 | [6 empty] | 1486 | 20 | 20 | 3 | 0.19 | 71 | 28 | 미정 |  | 2021-02-01 04:37 | 1588 |  | 0 | 0 | 0 | 0 | 0 | 0 | 0.544 | 0.7167 | 0.1503 | 0.0317 | 104100 | 75 | 53 | 186 | 0.0393 | 0.0112 | 0.0261 | 0.0371 | 0.0297 | 0.0106 | 0.0034 | 0.011
2021-01-31 | B61826 | B | 5 | AE8617HG | 104 | 37100 |  | 0.032 | 0.032 | 0.1258 | 1599 | 1599 | 1552 | 3014 |  |  |  | 0 | 미정 | 미정 | 미정 | 미정 | 0 | 0 | 0 | 153 | 0 | 0 |  |  |  |  | 47 | 8500 | 1686 | 0.1338 | 0.6367 | 0.125 | 0.0024 | [6 empty] | 1512 | 16 | 20 | 1 | 0.29 | 93 | 40 | 미정 |  | 2021-02-01 04:56 | 1686 |  | 0 | 37 | 20 | 0 | 0 | 0 | 0.165 | 0.7997 | 0.2602 | 0.0358 | 94500 | 62 | 27 | 166 | 0.0038 | 0.0059 | 0.0279 |  | 0.0416 | 0.0291 | 0.0182 | 0.0124
2021-01-31 | A62341 | B | 1 | AE1055M1 | 104 | 36800 | 0.0468 | 0.0838 | 0.0838 | 0.1225 | 1580 | 1580 | 1534 | 2988 | 53 |  |  | 0 | 미정 | 선택 | 미정 | 미정 | 0 | 0 | 0 | 0 | 0 | 0 | 0.0468 | 0.0668 | 0.0025 | 0.233 | 41 | 5900 | 1596 | 0.4784 | 0.602 | 0.1246 | 0.0201 | [6 empty] | 1486 | 20 | 20 | 3 | 0.18 | 74 | 32 | 미정 |  | 2021-02-01 05:36 | 1596 |  | 0 | 0 | 0 | 0 | 0 | 0 | 0.548 | 0.7058 | 0.1456 | 0.027 | 104500 | 199 | 118 | 320 | 0.0627 | 0.0195 | 0.0259 | 0.0358 | 0.0314 | 0.0063 | 0.0026 | 0.0116
2021-01-31 | B61827 | B | 31 | AE8617HG | 104 | 36600 | 0.058 | 0.0469 | 0.0469 | 0.1073 | 1553 | 1553 | 1534 | 3112 |  |  |  | 0 | 미정 | 미정 | 미정 | 미정 | 0 | 0 | 0 | 150 | 0 | 0 | 0.058 | 0.0628 | 0.0036 | 0.235 | 49 | 8200 | 1661 | 0.1327 | 0.662 | 0.1345 | 0.0032 | [6 empty] | 1512 | 16 | 17 | 1 | 0.28 | 68 | 32 | 미정 |  | 2021-02-01 05:58 | 1654 |  | 20 | 0 | 21 | 0 | 0 | 0 | 0.1647 | 0.8017 | 0.283 | 0.0335 |  | 71 | 29 | 162 | 0.002 | 0.0048 | 0.0312 | 0.0308 | 0.0245 | 0.0058 | 0.0045 | 0.013
2021-01-31 | A62342 | B | 21 | AE8617HG | 103 | 36900 | 0.0523 | 0.0654 | 0.0654 | 0.0955 | 1582 | 1582 | 1537 | 3163 | 44.9 |  |  | 0 | 미정 | 선택 | 미정 | 미정 | 0 | 0 | 0 | 0 | 0 | 0 | 0.0523 | 0.0544 | 0.0022 | 0.1693 | 56 | 7200 | 1636 | 0.1791 | 0.6965 | 0.1726 | 0.0269 | [6 empty] | 1512 | 16 | 21 | 3 | 0.23 | 72 | 38 | 미정 |  | 2021-02-01 06:50 | 1636 |  | 0 | 52 | 41 | 0 | 0 | 0 | 0.184 | 0.8176 | 0.271 | 0.0369 | 101800 | 84 | 28 | 178 | 0.0611 | 0.0218 | 0.0284 | 0.029 | 0.0221 | 0.0049 | 0.0036 | 0.0109
2021-02-01 | B61828 | I | 29 | SCM440I | 98 | 37200 | 0.0789 | 0.1197 | 0.1197 | 0.118 | 1621 | 1621 | 1568 | 3022 | 10.4 |  |  | 0 | 미정 | 미정 | 미정 | 미정 | 0 | 0 | 0 | 105 | 0 | 0 | 0.0789 | 0.0976 | 0.0146 | 0.3755 | 47 | 5600 | 1645 | 0.3265 | 0.5691 | 0.1574 | 0.0048 | [6 empty] | 1495 | 20 | 22 | 1 | 0.25 | 83 | 0 | 미정 |  | 2021-02-01 09:07 | 1649 |  | 0 | 0 | 0 | 0 | 0 | 0 | 0.4 | 0.6742 | 0.2089 | 0.0044 | 96350 | 760 | 18 | 268 | 0.0127 | 0.0056 | 0.0043 | 0.0469 | 0.0212 | 0.0066 | 0.005 | 0.0131
2021-02-01 | A62343 | B | 10 | AE8617HG | 104 | 39100 | 0.0648 | 0.0419 | 0.0647 | 0.0599 | 1593 | 1610 | 1615 | 2981 | 5.4 |  |  | 0 | 미정 | 선택 | 미정 | 미정 | 0 | 0 | 0 | 0 | 0 | 0 | 0.0648 | 0.0917 | 0.0043 | 0.2852 | 62 | 7500 | 1625 | 0.138 | 0.7264 | 0.1469 | 0.0189 | [6 empty] | 1512 | 16 | 18 | 3 | 0.21 | 85 | 32 | 미정 |  | 2021-02-01 08:07 | 1625 |  | 0 | 24 | 78 | 0 | 0 | 0 | 0.163 | 0.8018 | 0.2471 | 0.0314 | 113750 | 102 | 56 | 207 | 0.0069 | 0.0211 | 0.0293 | 0.0367 | 0.0209 | 0.0265 | 0.0122 | 0.0138
2021-02-01 | B61829 | I | 37 | SM45CI | 93 | 36700 | 0.0551 | 0.0234 | 0.0929 | 0.1172 | 1645 | 1597 | 1551 | 3026 | 12 |  |  | 0 | 미정 | 미정 | 미정 | 미정 | 0 | 0 | 0 | 201 | 0 | 0 | 0.0551 | 0.1102 | 0.052 | 0.0114 | 51 | 7200 | 1659 | 0.3105 | 0.4551 | 0.1753 | 0.0047 | [6 empty] | 1493 | 20 | 24 | 1 | 0.24 | 73 | 0 | 미정 |  | 2021-02-01 08:20 | 1657 |  | 11 | 0 | 13 | 0 | 0 | 0 | 0.451 | 0.6868 | 0.2119 | 0.0039 |  | 765 | 25 | 161 | 0.0057 | 0.0048 | 0.0039 | 0.0394 | 0.0166 | 0.0067 | 0.0085 | 0.0128
2021-02-01 | A62344 | B | 36 | AE8617HG | 91 | 36600 | 0.0635 | 0.0378 | 0.1011 | 0.1252 | 1694 | 1665 | 1590 | 2978 | 22.6 |  |  | 0 | 미정 | 선택 | 미정 | 미정 | 0 | 0 | 0 | 0 | 0 | 0 | 0.0635 | 0.1065 | 0.0037 | 0.2429 | 86 | 7000 | 1660 | 0.1693 | 0.7522 | 0.1372 | 0.0093 | [6 empty] | 1512 | 16 | 18 | 1 | 0.22 | 76 | 31 | 미정 |  | 2021-02-01 09:48 | 1650 |  | 0 | 0 | 40 | 0 | 0 | 0 | 0.1808 | 0.7996 | 0.2491 | 0.0324 | 103900 | 0 | 21 | 188 | 0.0314 | 0.0079 | 0.0344 | 0.0402 | 0.0504 | 0.0298 | 0.0163 | 0.0153
2021-02-01 | B61830 | I | 5 | 18CRNIMO7HI | 100 | 41100 | 0.0402 | 0.0234 | 0.0566 | 0.0806 | 1648 | 1584 | 1549 | 3241 | 12.9 |  |  | 0 | 미정 | 미정 | 미정 | 미정 | 0 | 0 | 0 | 104 | 0 | 0 | 0.0402 | 0.0579 | 0.0051 | 0.0851 | 61 | 10800 | 1679 | 0.143 | 0.4492 | 0.222 | 0.0136 | [6 empty] | 1506 | 25 | 26 | 1 | 0.25 | 88 | 0 | 미정 |  | 2021-02-01 10:30 | 1678 |  | 10 | 0 | 32 | 0 | 0 | 0 | 0.175 | 0.5294 | 0.2665 | 0.0313 | 97550 | 862 | 43 | 218 | 0.0208 | 0.011 | 0.0316 | 0.015 | 0.015 | 0.0044 | 0.0041 | 0.0032
2021-02-01 | B61831 | B | 31 | AE8617HG | 104 | 39100 | 0.0597 | 0.0314 | 0.0527 | 0.0824 | 1631 | 1594 | 1548 | 2976 |  |  |  | 0 | 미정 | 미정 | 미정 | 미정 | 0 | 0 | 0 | 255 | 0 | 0 | 0.0597 | 0.0637 | 0.0055 | 0.1947 | 48 | 8000 | 1644 | 0.1265 | 0.622 | 0.1459 | 0.0034 | [6 empty] | 1512 | 16 | 16 | 1 | 0.23 | 89 | 40 | 미정 |  | 2021-02-01 11:32 | 1651 |  | 11 | 0 | 0 | 0 | 0 | 0 | 0.1677 | 0.7891 | 0.261 | 0.0303 | 104550 | 83 | 9 | 116 | 0.0032 | 0.0052 | 0.0297 | 0.0361 | 0.0195 | 0.0116 | 0.0075 | 0.0118
2021-02-01 | B61832 | B | 22 | AE8617HG | 104 | 38000 | 0.052 | 0.0312 | 0.0446 | 0.1002 | 1640 | 1614 | 1542 | 3008 |  |  |  | 0 | 미정 | 미정 | 미정 | 미정 | 0 | 0 | 0 | 253 | 0 | 0 | 0.052 | 0.0761 | 0.005 | 0.1956 | 49 | 8200 | 1638 | 0.1289 | 0.6088 | 0.2225 | 0.0044 | [6 empty] | 1512 | 16 | 16 | 1 | 0.21 | 64 | 21 | 미정 |  | 2021-02-01 12:33 | 1647 |  | 0 | 0 | 0 | 0 | 0 | 0 | 0.164 | 0.8221 | 0.2997 | 0.0327 | 99400 | 73 | 15 | 132 | 0.0037 | 0.0055 | 0.028 | 0.0345 | 0.0148 | 0.0055 | 0.0053 | 0.0134
2021-02-01 | B61833 | B | 10 | AE8617HS | 104 | 39100 | 0.0678 | 0.0316 | 0.0497 | 0.0845 | 1667 | 1595 | 1549 | 3209 |  |  |  | 0 | 미정 | 미정 | 미정 | 미정 | 0 | 0 | 0 | 251 | 0 | 0 | 0.0678 | 0.0944 | 0.0059 | 0.1106 | 48 | 7500 | 1639 | 0.1255 | 0.6849 | 0.1689 | 0.0038 | [6 empty] | 1512 | 16 | 17 | 1 | 0.3 | 57 | 29 | 미정 |  | 2021-02-01 13:40 | 1643 |  | 68 | 0 | 15 | 0 | 0 | 0 | 0.163 | 0.7986 | 0.2416 | 0.0263 | 102400 | 68 | 13 | 128 | 0.0044 | 0.0049 | 0.0245 | 0.0455 | 0.0298 | 0.0098 | 0.0075 | 0.025
2021-02-01 | A62345 | B | 1 | STB2 | 104 | 43700 | 0.063 | 0.1008 | 0.1008 | 0.2553 | 1611 | 1611 | 1549 | 3035 | 50.7 |  |  | 0 | 미정 | 미정 | 미정 | 미정 | 0 | 0 | 0 | 0 | 0 | 0 | 0.063 | 0.1065 | 0.0022 | 0.5796 | 53 | 7700 | 1585 | 0.8697 | 0.3244 | 0.2001 | 0.0238 | [6 empty] | 1456 | 25 | 25 | 3 | 0.24 | 80 | 35 | 미정 |  | 2021-02-01 14:00 | 1585 |  | 0 | 0 | 41 | 0 | 0 | 0 | 0.961 | 0.3618 | 0.241 | 0.0128 | 100500 | 68 | 19 | 134 | 0.0654 | 0.0183 | 0.0096 | 0.042 | 0.0364 | 0.0091 | 0.0041 | 0.0042
2021-02-01 | B61834 | B | 36 | AE8617HS | 104 | 37900 | 0.0791 | 0.1238 | 0.0823 | 0.0982 | 1590 | 1607 | 1536 | 3050 |  |  |  | 0 | 미정 | 선택 | 미정 | 미정 | 0 | 0 | 0 | 254 | 0 | 0 | 0.0791 | 0.0947 | 0.0054 | 0.2693 | 40 | 6700 | 1650 | 0.1253 | 0.6157 | 0.2364 | 0.0046 | [6 empty] | 1512 | 16 | 17 | 1 | 0.2 | 58 | 25 | 미정 |  | 2021-02-01 14:31 | 1642 |  | 44 | 0 | 9 | 0 | 0 | 0 | 0.164 | 0.8115 | 0.2495 | 0.0277 | 93450 | 63 | 22 | 137 | 0.0038 | 0.0049 | 0.0241 | 0.0492 | 0.029 | 0.0099 | 0.0091 | 0.025
2021-02-01 | A62346 | B | 21 | STB2 | 103 | 39100 | 0.0741 | 0.174 | 0.174 | 0.2275 | 1609 | 1609 | 1548 | 2987 | 48.6 |  |  | 0 | 미정 | 미정 | 미정 | 미정 | 0 | 0 | 0 | 0 | 0 | 0 | 0.0741 | 0.0981 | 0.0024 | 0.1235 | 41 | 5100 | 1573 | 0.8383 | 0.3275 | 0.2201 | 0.021 | [6 empty] | 1456 | 25 | 25 | 3 | 0.23 | 64 | 25 | 미정 |  | 2021-02-01 14:53 | 1573 |  | 0 | 28 | 0 | 0 | 0 | 0 | 0.9494 | 0.3732 | 0.2698 | 0.0157 |  | 71 | 31 | 140 | 0.0612 | 0.0163 | 0.0125 | 0.0402 | 0.0202 | 0.0026 | 0.0011 | 0.0015
2021-02-01 | B61835 | B | 31 | AE8617HS | 104 | 37600 | 0.1092 | 0.0357 | 0.0357 | 0.1055 | 1652 | 1652 | 1538 | 3007 |  |  |  | 0 | 미정 | 선택 | 미정 | 미정 | 0 | 0 | 0 | 211 | 0 | 0 | 0.1092 | 0.1289 | 0.0058 | 0.2337 | 37 | 6600 | 1634 | 0.1269 | 0.6281 | 0.1794 | 0.0042 | [6 empty] | 1512 | 16 | 17 | 1 | 0.27 | 56 | 21 | 미정 |  | 2021-02-01 15:29 | 1636 |  | 60 | 0 | 9 | 0 | 0 | 0 | 0.1629 | 0.8075 | 0.2562 | 0.0292 | 102100 | 85 | 17 | 126 | 0.0033 | 0.0045 | 0.0247 | 0.0442 | 0.0462 | 0.0236 | 0.0155 | 0.0257
2021-02-01 | A62347 | B | 35 | STB2 | 104 | 37500 | 0.1124 | 0.1766 | 0.1766 | 0.2226 | 1662 | 1662 | 1591 | 2989 | 35.7 |  |  | 0 | 미정 | 미정 | 미정 | 미정 | 0 | 0 | 0 | 0 | 0 | 0 | 0.1124 | 0.2307 | 0.0187 | 0.2693 | 50 | 4500 | 1553 | 0.8456 | 0.3584 | 0.2036 | 0.0186 | [6 empty] | 1456 | 25 | 25 | 3 | 0.24 | 55 | 25 | 미정 |  | 2021-02-01 16:02 | 1553 |  | 0 | 0 | 0 | 0 | 0 | 0 | 0.9769 | 0.3698 | 0.2644 | 0.0127 | 104050 | 75 | 17 | 127 | 0.0434 | 0.015 | 0.0115 | 0.0459 | 0.0153 | 0.0039 | 0.0018 | 0.002
2021-02-01 | B61836 | B | 22 | ATA105 | 104 | 38700 | 0.0601 | 0.0449 | 0.0449 | 0.0782 | 1570 | 1570 | 1559 | 3067 | 20.3 |  |  | 0 | 미정 | 미정 | 미정 | 미정 | 0 | 0 | 0 | 155 | 0 | 0 | 0.0601 | 0.0731 | 0.0024 | 0.1318 | 42 | 7900 | 1676 | 0.144 | 0.7166 | 0.2003 | 0.0122 | [6 empty] | 1510 | 15 | 21 | 1 | 0.21 | 84 | 29 | 미정 |  | 2021-02-01 16:35 | 1671 |  | 60 | 0 | 0 | 0 | 0 | 0 | 0.224 | 0.8549 | 0.2705 | 0.0132 | 0 | 93 | 42 | 174 | 0.0328 | 0.0077 | 0.0255 | 0.0325 | 0.0408 | 0.0176 | 0.0084 | 0.0077
2021-02-01 | A62348 | B | 10 | STB2 | 100 | 36800 | 0.0695 | 0.1687 | 0.1687 | 0.2636 | 1623 | 1623 | 1541 | 2960 | 45.8 |  |  | 0 | 미정 | 선택 | 미정 | 미정 | 0 | 0 | 0 | 0 | 0 | 0 | 0.0695 | 0.1541 | 0.0031 | 0.0588 | 45 | 4300 | 1555 | 0.8582 | 0.2985 | 0.2084 | 0.0108 | [6 empty] | 1456 | 25 | 25 | 3 | 0.24 | 67 | 38 | 미정 |  | 2021-02-01 17:04 | 1555 |  | 0 | 25 | 10 | 0 | 0 | 0 | 0.961 | 0.3658 | 0.2571 | 0.0085 | 110650 | 78 | 26 | 135 | 0.0522 | 0.0096 | 0.0082 | 0.0478 | 0.0303 | 0.0014 | 0.0015 | 0.0016
2021-02-01 | B61837 | B | 33 | ATA105 | 103 | 37700 | 0.0806 | 0.0646 | 0.0646 | 0.0886 | 1581 | 1581 | 1549 | 2970 | 28.4 |  |  | 0 | 미정 | 미정 | 미정 | 미정 | 0 | 0 | 0 | 157 | 0 | 0 | 0.0806 | 0.0977 | 0.004 | 0.1694 | 38 | 6300 | 1652 | 0.1564 | 0.7003 | 0.2315 | 0.0147 | [6 empty] | 1510 | 15 | 19 | 1 | 0.16 | 66 | 18 | 미정 |  | 2021-02-01 17:33 | 1648 |  | 26 | 0 | 0 | 0 | 0 | 0 | 0.2265 | 0.8567 | 0.2793 | 0.0221 |  | 63 | 46 | 175 | 0.0494 | 0.0112 | 0.0311 | 0.0433 | 0.0209 | 0.0066 | 0.0066 | 0.0058
2021-02-01 | A62349 | B | 1 | STB2 | 101 | 37000 | 0.1522 | 0.1498 | 0.1498 | 0.2681 | 1613 | 1613 | 1534 | 2948 | 52.8 |  |  | 0 | 해제 | 선택 | 미정 | 미정 | 0 | 0 | 0 | 0 | 0 | 0 | 0.1522 | 0.1834 | 0.0056 | 0.3511 | 44 | 4900 | 1558 | 0.8374 | 0.2869 | 0.2043 | 0.023 | [6 empty] | 1456 | 25 | 25 | 3 | 0.25 | 62 | 28 | 미정 |  | 2021-02-01 18:01 | 1558 |  | 0 | 24 | 0 | 0 | 0 | 0 | 0.9276 | 0.3525 | 0.2635 | 0.0178 | 108200 | 78 | 34 | 153 | 0.0601 | 0.0188 | 0.0154 | 0.0443 | 0.0334 | 0.0047 | 0.003 | 0.0028
2021-02-01 | B61838 | B | 36 | ATA105 | 104 | 37400 | 0.0565 | 0.0316 | 0.0316 | 0.0765 | 1615 | 1615 | 1571 | 2976 | 29.6 |  |  | 0 | 미정 | 미정 | 미정 | 미정 | 0 | 0 | 0 | 154 | 0 | 0 | 0.0565 | 0.0616 | 0.0031 | 0.1497 | 37 | 5500 | 1629 | 0.1825 | 0.7112 | 0.1885 | 0.0105 | [6 empty] | 1510 | 15 | 21 | 1 | 0.16 | 63 | 21 | 미정 |  | 2021-02-01 18:29 | 1635 |  | 40 | 0 | 0 | 0 | 0 | 0 | 0.2261 | 0.8583 | 0.2662 | 0.0184 |  | 75 | 45 | 171 | 0.0467 | 0.01 | 0.0291 | 0.0351 | 0.0328 | 0.0094 | 0.0081 | 0.0064
2021-02-01 | A62350 | B | 21 | STB2 | 101 | 37100 | 0.0431 | 0.2358 | 0.2358 | 0.287 | 1628 | 1628 | 1555 | 2971 | 44 |  |  | 0 | 선택 | 미정 | 미정 | 미정 | 0 | 0 | 0 | 0 | 0 | 0 | 0.0431 | 0.0747 | 0.0071 | 0.1957 | 41 | 4100 | 1552 | 0.8445 | 0.3071 | 0.2244 | 0.0199 | [6 empty] | 1456 | 25 | 25 | 3 | 0.24 | 57 | 27 | 미정 |  | 2021-02-01 19:09 | 1552 |  | 0 | 0 | 0 | 0 | 0 | 0 | 0.9714 | 0.3521 | 0.2741 | 0.0151 | 0 | 74 | 43 | 160 | 0.0527 | 0.0167 | 0.0142 | 0.0327 | 0.0133 | 0.0031 | 0.0024 | 0.002
2021-02-01 | B61839 | B | 31 | AE1018M2 | 104 | 38100 | 0.0582 | 0.0523 | 0.0523 | 0.1372 | 1568 | 1568 | 1542 | 3064 | 44.2 |  |  | 0 | 미정 | 미정 | 미정 | 미정 | 0 | 0 | 0 | 152 | 0 | 0 | 0.0582 | 0.0774 | 0.0054 | 0.0144 | 38 | 6200 | 1633 | 0.1506 | 0.587 | 0.1855 | 0.0289 | [6 empty] | 1515 | 15 | 18 | 1 | 0.21 | 66 | 16 | 미정 |  | 2021-02-01 19:45 | 1639 |  | 35 | 0 | 0 | 0 | 0 | 0 | 0.161 | 0.7457 | 0.2246 | 0.018 | 96700 | 76 | 41 | 165 | 0.0725 | 0.0186 | 0.0273 | 0.0394 | 0.0324 | 0.0108 | 0.0088 | 0.0159
2021-02-01 | A62351 | B | 35 | STB2 | 101 | 37000 | 0.0426 | 0.2 | 0.2 | 0.2053 | 1614 | 1614 | 1550 | 2921 | 65.3 |  |  | 0 | 미정 | 선택 | 미정 | 미정 | 0 | 0 | 0 | 0 | 0 | 0 | 0.0426 | 0.0881 | 0.0029 | 0.0214 | 42 | 4400 | 1553 | 0.8052 | 0.2873 | 0.2099 | 0.0265 | [6 empty] | 1456 | 25 | 25 | 3 | 0.24 | 58 | 21 | 미정 |  | 2021-02-01 20:06 | 1553 |  | 0 | 29 | 0 | 0 | 0 | 0 | 0.965 | 0.3694 | 0.2719 | 0.0162 | 0 | 75 | 44 | 170 | 0.081 | 0.0181 | 0.0146 | 0.0347 | 0.0395 | 0.0072 | 0.0041 | 0.0042
2021-02-01 | B61840 | B | 22 | AE1018M2 | 103 | 37200 | 0.0696 | 0.0306 | 0.0306 | 0.0653 | 1625 | 1625 | 1592 | 2927 | 21.2 |  |  | 0 | 미정 | 미정 | 미정 | 미정 | 0 | 0 | 0 | 102 | 0 | 0 | 0.0696 | 0.0769 | 0.0031 | 0.1719 | 35 | 4300 | 1645 | 0.1014 | 0.6115 | 0.1557 | 0.0142 | [6 empty] | 1515 | 15 | 17 | 1 | 0.21 | 56 | 18 | 미정 |  | 2021-02-01 20:38 | 1639 |  | 76 | 0 | 0 | 0 | 0 | 0 | 0.165 | 0.7653 | 0.2326 | 0.0195 | 93550 | 62 | 44 | 166 | 0.0373 | 0.011 | 0.0287 | 0.0522 | 0.0348 | 0.0221 | 0.0161 | 0.0138
2021-02-01 | A62352 | B | 33 | STB2 | 102 | 37200 | 0.0669 | 0.2186 | 0.2186 | 0.2811 | 1581 | 1581 | 1533 | 2955 | 57.1 |  |  | 0 | 선택 | 미정 | 미정 | 미정 | 0 | 0 | 0 | 0 | 0 | 0 | 0.0669 | 0.0836 | 0.003 | 0.2565 | 42 | 5200 | 1565 | 0.7624 | 0.301 | 0.2052 | 0.0277 | [6 empty] | 1456 | 25 | 25 | 3 | 0.25 | 70 | 36 | 미정 |  | 2021-02-01 21:24 | 1565 |  | 0 | 37 | 0 | 0 | 0 | 0 | 0.963 | 0.3693 | 0.2767 | 0.0155 | 101700 | 73 | 34 | 147 | 0.071 | 0.0166 | 0.0138 | 0.0419 | 0.0205 | 0.0045 | 0.0018 | 0.0031
2021-02-01 | B61841 | B | 10 | AE1018M2 | 104 | 39600 | 0.08 | 0.0539 | 0.0465 | 0.0809 | 1543 | 1590 | 1551 | 3135 | 40.3 |  |  | 0 | 미정 | 미정 | 미정 | 미정 | 0 | 0 | 0 | 104 | 0 | 0 | 0.08 | 0.056 | 0.0132 | 0.5092 | 42 | 6200 | 1652 | 0.1141 | 0.5249 | 0.1634 | 0.0299 | [6 empty] | 1515 | 15 | 18 | 1 | 0.23 | 59 | 22 | 미정 |  | 2021-02-01 21:51 | 1636 |  | 70 | 0 | 0 | 0 | 0 | 0 | 0.1605 | 0.7524 | 0.2326 | 0.0204 | 94950 | 72 | 25 | 133 | 0.07 | 0.0184 | 0.0294 | 0.0364 | 0.0447 | 0.0118 | 0.0072 | 0.0132
2021-02-01 | A62353 | B | 1 | STB2 | 104 | 38400 | 0.0454 | 0.1839 | 0.1839 | 0.2515 | 1606 | 1606 | 1537 | 3055 | 47.8 |  |  | 0 | 선택 | 미정 | 미정 | 미정 | 0 | 0 | 0 | 0 | 0 | 0 | 0.0454 | 0.0576 | 0.0038 | 0.0314 | 42 | 4300 | 1558 | 0.2515 | 0.1523 | 0.019 | 0.0587 | [6 empty] | 1456 | 25 | 25 | 3 | 0.24 | 55 | 24 | 미정 |  | 2021-02-01 22:32 | 1553 |  | 0 | 9 | 0 | 0 | 0 | 0 | 0.9818 | 0.3614 | 0.2795 | 0.0157 | 99900 | 72 | 29 | 138 | 0.0587 | 0.0177 | 0.0139 | 0.0402 | 0.0191 |  | 0.0018 | 0.003
2021-02-01 | B61842 | B | 36 | AE1018M2 | 104 | 37500 | 0.125 | 0.0351 | 0.0351 |  | 1644 | 1644 | 1579 | 2872 |  |  |  | 0 | 미정 | 미정 | 미정 | 미정 | 0 | 0 | 0 | 109 | 0 | 0 | 0.125 | 0.1172 | 0.0044 | 0.0102 | 41 | 5400 | 1658 | 0.1221 | 0.6442 | 0.0921 | 0.0072 | [6 empty] | 1515 | 15 | 16 | 1 | 0.21 | 59 | 26 | 미정 |  | 2021-02-01 22:49 | 1639 |  | 30 | 0 | 31 | 0 | 0 | 0 | 0.1609 | 0.7528 | 0.2356 | 0.0307 | 98800 | 76 | 22 | 134 |  | 0.0161 | 0.027 | 0.0349 |  | 0.0202 | 0.0098 | 0.0146
2021-02-01 | A62354 | B | 21 | STB2 | 104 | 37900 | 0.0418 | 0.1726 | 0.1726 | 0.2583 | 1595 | 1595 | 1536 | 2975 | 53 |  |  | 0 | 선택 | 미정 | 미정 | 미정 | 0 | 0 | 0 | 0 | 0 | 0 | 0.0418 | 0.0671 | 0.0042 | 0.1482 | 41 | 5200 | 1559 | 0.8159 | 0.2663 | 0.2337 | 0.0268 | [6 empty] | 1456 | 25 | 26 | 3 | 0.25 | 60 | 24 | 미정 |  | 2021-02-01 23:31 | 1556 |  | 0 | 12 | 0 | 0 | 0 | 0 | 0.955 | 0.3532 | 0.2704 | 0.0146 | 104550 | 75 | 32 | 143 | 0.0642 | 0.017 | 0.0128 | 0.0459 | 0.0279 | 0.0046 | 0.0019 | 0.0028
2021-02-01 | B61843 | B | 31 | AE1018M2 | 105 | 38200 | 0.0795 | 0.0374 | 0.0679 | 0.0695 | 1629 | 1579 | 1567 | 2861 | 29 |  |  | 0 | 미정 | 미정 | 미정 | 미정 | 0 | 0 | 0 | 103 | 0 | 0 | 0.0795 | 0.0693 | 0.0047 | 0.2198 | 41 | 5800 | 1662 | 0.1165 | 0.6734 | 0.1396 | 0.0279 | [6 empty] | 1515 | 15 | 16 | 1 | 0.19 | 63 | 27 | 미정 |  | 2021-02-01 23:59 | 1632 |  | 40 | 0 | 32 | 0 | 0 | 0 | 0.1692 | 0.7414 | 0.224 | 0.0145 | 98500 | 74 | 24 | 133 | 0.0461 | 0.0198 | 0.0262 | 0.0397 | 0.0481 | 0.0293 | 0.0104 | 0.0137
2021-02-01 | A62355 | B | 35 | STB2 | 100 | 37900 | 0.0637 | 0.1226 | 0.1226 | 0.2984 | 1662 | 1662 | 1591 | 2928 | 57.2 |  |  | 0 | 미정 | 선택 | 미정 | 미정 | 0 | 0 | 0 | 0 | 0 | 0 | 0.0637 | 0.0901 | 0.0025 | 0.1112 | 41 | 4000 | 1556 | 0.8223 | 0.2824 | 0.2388 | 0.0225 | [6 empty] | 1456 | 25 | 25 | 3 | 0.24 | 64 | 31 | 미정 |  | 2021-02-02 00:30 | 1560 |  | 0 | 0 | 0 | 0 | 0 | 0 | 0.947 | 0.3672 | 0.2703 | 0.0165 | 104200 | 76 | 28 | 147 | 0.0691 | 0.0194 | 0.015 | 0.0388 | 0.0349 | 0.0054 | 0.0033 | 0.0037
2021-02-01 | B61844 | B | 22 | AE1018M2 | 105 | 38400 |  | 0.0396 | 0.0549 | 0.0933 | 1637 | 1600 | 1559 | 2798 | 19.8 |  |  | 0 | 미정 | 미정 | 미정 | 미정 | 0 | 0 | 0 | 104 | 0 | 0 |  |  |  |  | 42 | 6000 | 1653 | 0.1301 | 0.6719 | 0.1459 | 0.0198 | [6 empty] | 1515 | 15 | 19 | 1 | 0.17 | 66 | 29 | 미정 |  | 2021-02-02 01:02 | 1644 |  | 33 | 0 | 0 | 0 | 0 | 0 | 0.1696 | 0.7546 | 0.2213 | 0.019 | 97500 | 83 | 28 | 138 | 0.0325 | 0.0152 | 0.0296 |  | 0.0249 | 0.0124 | 0.009 | 0.0134
2021-02-01 | A62356 | B | 33 | STB2 | 101 | 36800 | 0.0591 | 0.1796 | 0.1796 | 0.2074 | 1641 | 1641 | 1588 | 2860 | 73.2 |  |  | 0 | 미정 | 선택 | 미정 | 미정 | 0 | 0 | 0 | 0 | 0 | 0 | 0.0591 | 0.0695 | 0.0045 | 0.205 | 42 | 3800 | 1560 | 0.8464 | 0.2832 | 0.2616 | 0.036 | [6 empty] | 1456 | 25 | 25 | 3 | 0.25 | 73 | 35 | 미정 |  | 2021-02-02 01:25 | 1561 |  | 0 | 0 | 0 | 0 | 0 | 0 | 0.964 | 0.3659 | 0.2738 | 0.0241 | 99400 | 79 | 48 | 178 | 0.0928 | 0.0268 | 0.0204 | 0.0377 | 0.0394 | 0.0081 | 0.0044 | 0.0045
2021-02-01 | B61845 | B | 10 | KSG4 | 105 | 39200 | 0.0545 | 0.0319 | 0.0672 | 0.0712 | 1598 | 1575 | 1542 | 2819 | 36.5 |  |  | 0 | 미정 | 미정 | 미정 | 미정 | 0 | 0 | 0 | 0 | 0 | 0 | 0.0545 | 0.0677 | 0.0035 | 0.111 | 50 | 9500 | 1674 | 0.149 | 0.6664 | 0.0811 | 0.0143 | [6 empty] | 1513 | 16 | 21 | 1 | 0.19 | 84 | 31 | 미정 |  | 2021-02-02 02:10 | 1664 |  | 22 | 0 | 12 | 0 | 0 | 0 | 0.173 | 0.8294 | 0.1245 | 0.0344 | 97700 | 91 | 36 | 169 | 0.0668 | 0.013 | 0.0277 | 0.0317 | 0.0414 | 0.0121 | 0.0109 | 0.0165
2021-02-01 | A62357 | B | 1 | SCR420HCS | 101 | 38500 | 0.0663 | 0.0399 | 0.0399 | 0.1205 | 1650 | 1650 | 1581 | 2900 | 32.6 |  |  | 0 | 선택 | 미정 | 미정 | 미정 | 0 | 0 | 0 | 0 | 0 | 0 | 0.0663 | 0.11 | 0.0035 | 0.2335 | 39 | 6400 | 1640 | 0.1729 | 0.7003 | 0.1573 | 0.0218 | [6 empty] | 1511 | 16 | 20 | 3 | 0.25 | 90 | 32 | 미정 |  | 2021-02-02 02:43 | 1649 |  | 0 | 18 | 0 | 0 | 0 | 0 | 0.197 | 0.841 | 0.2356 | 0.0289 | 102150 | 90 | 49 | 184 | 0.0452 | 0.0169 | 0.0229 | 0.0397 | 0.0224 | 0.0112 | 0.0062 | 0.0235
2021-02-01 | B61846 | B | 36 | KSG4 | 104 | 39700 | 0.0622 | 0.0331 | 0.0349 | 0.0527 | 1622 | 1573 | 1549 | 3011 | 32.8 |  |  | 0 | 미정 | 미정 | 미정 | 미정 | 0 | 0 | 0 | 0 | 0 | 0 | 0.0622 | 0.059 | 0.003 | 0.1535 | 45 | 8100 | 1659 | 0.1493 | 0.5968 | 0.0595 | 0.0087 | [6 empty] | 1513 | 16 | 17 | 1 | 0.25 | 75 | 36 | 미정 |  | 2021-02-02 03:29 | 1647 |  | 70 | 0 | 0 | 0 | 0 | 0 | 0.1737 | 0.837 | 0.11 | 0.0209 | 96400 | 79 | 22 | 131 | 0.0597 | 0.0113 | 0.0319 | 0.0232 | 0.0386 | 0.019 | 0.0115 | 0.0158
2021-02-01 | A62358 | B | 21 | SCR420HCS | 102 | 36900 | 0.063 | 0.0424 | 0.0424 | 0.1476 | 1625 | 1625 | 1514 | 2801 | 44.5 |  |  | 0 | 선택 | 미정 | 미정 | 미정 | 0 | 0 | 0 | 0 | 0 | 0 | 0.063 | 0.0895 | 0.0078 | 0.2366 | 39 | 6800 | 1618 | 0.1802 | 0.7133 | 0.1766 | 0.0328 | [6 empty] | 1511 | 16 | 16 | 3 | 0.25 | 72 | 24 | 미정 |  | 2021-02-02 03:47 | 1628 |  | 0 | 17 | 9 | 0 | 0 | 0 | 0.199 | 0.832 | 0.2449 | 0.0317 | 99700 | 62 | 49 | 177 | 0.0639 | 0.0221 | 0.0253 | 0.0395 | 0.0297 | 0.0093 | 0.0059 | 0.0243
2021-02-01 | B61847 | B | 31 | SCR420HQ | 105 | 37700 | 0.049 | 0.0373 | 0.0373 | 0.1986 | 1614 | 1614 | 1554 | 2825 | 23 |  |  | 0 | 미정 | 미정 | 미정 | 미정 | 0 | 0 | 0 | 0 | 0 | 0 | 0.049 | 0.0431 | 0.0033 | 0.2104 | 43 | 7700 | 1623 | 0.1389 | 0.6895 | 0.1637 | 0.0185 | [6 empty] | 1512 | 16 | 18 | 1 | 0.25 | 73 | 31 | 미정 |  | 2021-02-02 04:28 | 1651 |  | 53 | 0 | 31 | 0 | 0 | 0 | 0.1791 | 0.8182 | 0.2612 | 0.0312 | 99900 | 80 | 37 | 161 | 0.0382 | 0.027 | 0.0282 | 0.023 | 0.0392 | 0.0197 | 0.0113 | 0.0072
2021-02-01 | A62359 | B | 35 | SCR420HCS | 100 | 37300 | 0.065 | 0.0559 | 0.0559 | 0.1186 | 1650 | 1650 | 1610 | 3000 | 46.5 |  |  | 0 | 해제 | 선택 | 미정 | 미정 | 0 | 0 | 0 | 0 | 0 | 0 | 0.065 | 0.0866 | 0.0052 | 0.192 | 34 | 4400 | 1622 | 0.1811 | 0.6906 | 0.1782 | 0.0395 | [6 empty] | 1511 | 16 | 17 | 3 | 0.25 | 71 | 25 | 미정 |  | 2021-02-02 04:42 | 1624 |  | 0 | 17 | 12 | 0 | 0 | 0 | 0.197 | 0.8274 | 0.2429 | 0.0304 | 97250 | 62 | 44 | 167 | 0.0677 | 0.0313 | 0.0266 | 0.0413 | 0.0383 | 0.0196 | 0.0125 | 0.026
2021-02-01 | B61848 | B | 22 | SCR420HQ | 105 | 38900 | 0.0599 | 0.0512 | 0.0512 | 0.1968 | 1628 | 1628 | 1597 | 2866 | 17.6 |  |  | 0 | 미정 | 미정 | 미정 | 미정 | 0 | 0 | 0 | 0 | 0 | 0 | 0.0599 | 0.0914 | 0.0018 | 0.0018 | 42 | 6200 | 1656 | 0.1436 | 0.685 | 0.1981 | 0.0238 | [6 empty] | 1512 | 16 | 17 | 1 | 0.24 | 66 | 31 | 미정 |  | 2021-02-02 05:28 | 1638 |  | 30 | 0 | 0 | 0 | 0 | 0 | 0.174 | 0.8092 | 0.2512 | 0.0202 | 109100 | 69 | 31 | 150 | 0.0278 | 0.0316 | 0.0258 | 0.0303 | 0.0277 | 0.0165 | 0.0094 | 0.0061
2021-02-01 | A62360 | B | 33 | SCR420HCS | 101 | 37500 | 0.0516 | 0.0431 | 0.0431 | 0.0494 | 1639 | 1639 | 1600 | 2955 | 37.8 |  |  | 0 | 미정 | 선택 | 미정 | 미정 | 0 | 0 | 0 | 0 | 0 | 0 | 0.0516 | 0.0693 | 0.0034 | 0.0649 | 43 | 4900 | 1625 | 0.1735 | 0.7193 | 0.1788 | 0.0184 | [6 empty] | 1511 | 16 | 16 | 3 | 0.25 | 70 | 35 | 미정 |  | 2021-02-02 05:58 | 1625 |  | 0 | 25 | 23 | 0 | 0 | 0 | 0.197 | 0.8342 | 0.2543 | 0.0292 | 100550 | 63 | 37 | 145 | 0.0539 | 0.0158 | 0.0255 | 0.0367 | 0.0414 | 0.011 | 0.0073 | 0.0236
2021-02-01 | B61849 | B | 10 | SCR420HQ | 106 | 37400 | 0.0743 | 0.0603 | 0.0603 | 0.259 | 1681 | 1681 | 1589 | 2806 | 24.9 |  |  | 0 | 미정 | 미정 | 미정 | 미정 | 0 | 0 | 0 | 0 | 0 | 0 | 0.0743 | 0.1283 | 0.0031 | 0.0139 | 40 | 6100 | 1651 | 0.1433 | 0.6628 | 0.0992 | 0.0296 | [6 empty] | 1512 | 16 | 17 | 1 | 0.2 | 66 | 31 | 미정 |  | 2021-02-02 06:23 | 1635 |  | 55 | 0 | 41 | 0 | 0 | 0 | 0.179 | 0.8095 | 0.2487 | 0.0246 | 105700 | 71 | 26 | 149 | 0.0445 | 0.0303 | 0.0275 | 0.0279 | 0.0308 | 0.0174 | 0.0074 | 0.0037
2021-02-02 | A62361 | B | 1 | SCR420HON2 | 101 | 36800 | 0.0552 | 0.0319 | 0.0319 | 0.0658 | 1625 | 1625 | 1566 | 2980 | 20.7 |  |  | 0 | 미정 | 선택 | 미정 | 미정 | 0 | 0 | 0 | 0 | 0 | 0 | 0.0552 | 0.0952 | 0.0029 | 0.01 | 47 | 5700 | 1611 | 0.1518 | 0.6793 | 0.1767 | 0.0166 | [6 empty] | 1511 | 16 | 16 | 3 | 0.26 | 75 | 40 | 미정 |  | 2021-02-02 07:04 | 1611 |  | 0 | 29 | 28 | 0 | 0 | 0 | 0.186 | 0.8434 | 0.2518 | 0.029 | 102800 | 65 | 23 | 125 | 0.0287 | 0.0146 | 0.0267 | 0.0398 | 0.0328 | 0.0135 | 0.0068 | 0.0147
2021-02-02 | B61850 | B | 36 | SCR420HQ | 104 | 36900 | 0.0946 | 0.0911 | 0.0441 | 0.1953 | 1618 | 1612 | 1564 | 3184 | 26.3 |  |  | 0 | 미정 | 선택 | 미정 | 미정 | 0 | 0 | 0 | 0 | 0 | 0 | 0.0946 | 0.1236 | 0.0102 | 0.241 | 46 | 7300 | 1648 | 0.129 | 0.7321 | 0.1461 | 0.0177 | [6 empty] | 1512 | 16 | 17 | 1 | 0.2 | 75 | 35 | 미정 |  | 2021-02-02 07:34 | 1640 |  | 20 | 0 | 0 | 0 | 0 | 0 | 0.1818 | 0.8196 | 0.262 | 0.0316 | 97800 | 72 | 19 | 139 | 0.0449 | 0.0232 | 0.0261 | 0.0401 | 0.036 | 0.0175 | 0.0111 | 0.007
2021-02-02 | A62362 | B | 21 | SCR420HON2 | 101 | 36500 | 0.0632 | 0.849 | 0.0526 | 0.0839 | 1637 | 1616 | 1564 | 2869 | 37.6 |  |  | 0 | 선택 | 미정 | 미정 | 미정 | 0 | 0 | 0 | 0 | 0 | 0 | 0.0632 | 0.1223 | 0.0019 | 0.2403 | 35 | 5600 | 1622 | 0.145 | 0.6704 | 0.1499 | 0.0277 | [6 empty] | 1511 | 16 | 17 | 3 | 0.27 | 69 | 36 | 미정 |  | 2021-02-02 07:57 | 1622 |  | 0 | 0 | 37 | 0 | 0 | 0 | 0.1897 | 0.8465 | 0.2547 | 0.032 |  | 69 | 25 | 119 | 0.0509 | 0.0243 | 0.0297 | 0.0413 | 0.0271 | 0.0121 | 0.0077 | 0.0148
2021-02-02 | B61851 | B | 31 | SCR420HQ | 103 | 37600 | 0.0752 | 0.1325 | 0.0725 | 0.2543 | 1627 | 1623 | 1547 | 3015 | 12.7 |  |  | 0 | 미정 | 미정 | 미정 | 미정 | 0 | 0 | 0 | 0 | 0 | 0 | 0.0752 | 0.1573 | 0.0038 | 0.0371 | 46 | 6700 | 1641 | 0.133 | 0.6917 | 0.1801 | 0.017 | [6 empty] | 1512 | 16 | 17 | 1 | 0.21 | 65 | 27 | 미정 |  | 2021-02-02 08:35 | 1635 |  | 41 | 0 | 43 | 0 | 0 | 0 | 0.186 | 0.8191 | 0.2539 | 0.0201 | 100100 | 74 | 21 | 143 | 0.0224 | 0.0141 | 0.0244 | 0.0438 | 0.0246 | 0.0106 | 0.0064 | 0.0042
2021-02-02 | A62363 | B | 35 | SCR420HON2 | 101 | 36900 | 0.087 | 0.0346 | 0.0433 | 0.05 | 1652 | 1625 | 1581 | 2898 | 17 |  |  | 0 | 선택 | 미정 | 미정 | 미정 | 0 | 0 | 0 | 0 | 0 | 0 | 0.087 | 0.1739 | 0.0031 | 0.1808 | 41 | 5100 | 1615 | 0.1453 | 0.6793 | 0.1682 | 0.0164 | [6 empty] | 1511 | 16 | 17 | 3 | 0.27 | 65 | 34 | 미정 |  | 2021-02-02 09:07 | 1615 |  | 0 | 0 | 9 | 0 | 0 | 0 | 0.1903 | 0.8807 | 0.2527 | 0.0274 | 99850 | 71 | 18 | 107 | 0.0251 | 0.0203 | 0.0302 | 0.0475 | 0.0283 | 0.0198 | 0.0063 | 0.0153
2021-02-02 | B61852 | B | 22 | SCR420HQ | 104 | 38500 | 0.0521 | 0.0343 | 0.0313 | 0.2941 | 1621 | 1627 | 1595 | 2994 | 9 |  |  | 0 | 미정 | 미정 | 미정 | 미정 | 0 | 0 | 0 | 0 | 0 | 0 | 0.0521 | 0.0737 | 0.003 | 0.002 | 51 | 5600 | 1629 | 0.1439 | 0.6344 | 0.1757 | 0.0124 | [6 empty] | 1512 | 16 | 16 | 3 | 0.25 | 74 | 31 | 미정 |  | 2021-02-02 09:46 | 1629 |  | 0 | 0 | 14 | 0 | 0 | 0 | 0.1779 | 0.8092 | 0.2511 | 0.0257 |  | 77 | 43 | 162 | 0.0159 | 0.0129 | 0.0259 | 0.0287 | 0.0297 | 0.0107 | 0.0051 | 0.0048
2021-02-02 | A62364 | B | 33 | SCR420HON2 | 100 | 36300 | 0.076 | 0.0864 | 0.0864 | 0.1127 | 1588 | 1588 | 1535 | 2835 | 45.7 |  |  | 0 | 선택 | 미정 | 미정 | 미정 | 0 | 0 | 0 | 0 | 0 | 0 | 0.076 | 0.1457 | 0.0031 | 0.0546 | 48 | 3600 | 1623 | 0.1571 | 0.6869 | 0.1591 | 0.0338 | [6 empty] | 1511 | 16 | 17 | 3 | 0.27 | 71 | 43 | 미정 |  | 2021-02-02 10:12 | 1623 |  | 0 | 59 | 25 | 0 | 0 | 0 | 0.1877 | 0.8463 | 0.2579 | 0.0322 |  | 74 | 19 | 112 | 0.0636 | 0.0241 | 0.0285 | 0.0393 | 0.0326 | 0.0122 | 0.0071 | 0.0137
2021-02-02 | B61853 | B | 10 | AE5098 | 104 | 37900 | 0.0583 | 0.0999 | 0.0999 | 0.1649 | 1638 | 1638 | 1573 | 3048 |  |  |  | 0 | 미정 | 선택 | 미정 | 미정 | 0 | 0 | 0 | 250 | 0 | 0 | 0.0583 | 0.0554 | 0.0027 | 0.262 | 52 | 7400 | 1604 | 0.7676 | 0.7488 | 0.2188 | 0.0062 | [6 empty] | 1453 | 20 | 25 | 1 | 0.15 | 91 | 50 | 미정 |  | 2021-02-02 10:43 | 1605 |  | 40 | 0 | 0 | 0 | 0 | 0 | 0.969 | 0.9911 | 0.2494 | 0.0193 | 107800 | 109 | 41 | 188 | 0.0049 | 0.0069 | 0.0208 | 0.0342 | 0.0078 | 0.0054 | 0.0045 | 0.0041
2021-02-02 | A62365 | B | 1 | SCR420HQ | 101 | 37600 | 0.0607 | 0.0525 | 0.0525 | 0.1929 | 1619 | 1619 | 1552 | 2711 | 39.4 |  |  | 0 | 선택 | 미정 | 미정 | 미정 | 0 | 0 | 0 | 0 | 0 | 0 | 0.0607 | 0.0702 | 0.0019 | 0.1366 | 42 | 5900 | 1621 | 0.141 | 0.6543 | 0.1589 | 0.0305 | [6 empty] | 1512 | 16 | 17 | 3 | 0.27 | 64 | 26 | 미정 |  | 2021-02-02 11:06 | 1621 |  | 0 | 59 | 27 | 0 | 0 | 0 | 0.181 | 0.7951 | 0.2463 | 0.0283 | 102350 | 75 | 28 | 126 | 0.0557 | 0.0237 | 0.0291 | 0.0338 | 0.0216 | 0.0111 | 0.0061 | 0.0046
2021-02-02 | B61854 | B | 36 | AE5098 | 104 | 38100 | 0.0571 | 0.1097 | 0.1097 | 0.1734 | 1625 | 1625 | 1536 | 3103 |  |  |  | 0 | 미정 | 미정 | 미정 | 미정 | 0 | 0 | 0 | 250 | 0 | 0 | 0.0571 | 0.055 | 0.0024 | 0.002 | 46 | 6400 | 1592 | 0.6502 | 0.8481 | 0.2279 | 0.0058 | [6 empty] | 1453 | 20 | 24 | 1 | 0.15 | 76 | 43 | 미정 |  | 2021-02-02 11:53 | 1586 |  | 40 | 0 | 0 | 0 | 0 | 0 | 0.973 | 0.9995 | 0.2664 | 0.0203 | 103950 | 80 | 32 | 177 | 0.0054 | 0.0062 | 0.021 | 0.0443 | 0.0103 | 0.0085 | 0.0097 | 0.0064
2021-02-02 | A62366 | B | 21 | SCR420HQ | 100 | 37800 | 0.4062 | 0.0822 | 0.0822 | 0.1933 | 1672 | 1672 | 1603 | 2982 | 21.3 |  |  | 0 | 선택 | 미정 | 미정 | 미정 | 0 | 0 | 0 | 0 | 0 | 0 | 0.4062 | 0.2791 | 0.009 | 0.0525 | 41 | 4100 | 1607 | 0.1416 | 0.6746 | 0.1764 | 0.0145 | [6 empty] | 1512 | 16 | 16 | 3 | 0.26 | 62 | 26 | 미정 |  | 2021-02-02 12:08 | 1607 |  | 0 | 63 | 19 | 0 | 0 | 0 | 0.1781 | 0.809 | 0.2507 | 0.0279 | 105250 | 70 | 34 | 135 | 0.0291 | 0.0197 | 0.0279 | 0.0492 | 0.0179 | 0.0099 | 0.0066 | 0.007
2021-02-02 | B61855 | B | 31 | AE5098 | 104 | 37700 | 0.1036 | 0.0656 | 0.1452 | 0.1741 | 1667 | 1632 | 1586 | 3086 |  |  |  | 0 | 미정 | 미정 | 미정 | 미정 | 0 | 0 | 0 | 249 | 0 | 0 | 0.1036 | 0.097 | 0.0045 | 0.0569 | 18 | 1800 | 1594 | 0.5481 | 0.7956 | 0.2077 | 0.0077 | [6 empty] | 1453 | 20 | 24 | 1 | 0 | 79 | 47 | 미정 |  | 2021-02-02 13:31 | 1590 |  | 0 | 122 | 23 | 0 | 0 | 0 | 0.9742 | 0.9847 | 0.2633 | 0.0106 |  | 83 | 16 | 174 | 0.0036 | 0.0076 | 0.0221 | 0.0458 | 0.0266 | 0.0036 | 0.0052 | 0.005
2021-02-02 | A62367 | B | 35 | SCR420HQ | 100 | 35900 | 0.1332 | 1.2365 | 0.0478 | 0.0958 | 1606 | 1600 | 1551 | 2689 | 18.9 |  |  | 0 | 선택 | 미정 | 미정 | 미정 | 0 | 0 | 0 | 0 | 0 | 0 | 0.1332 | 0.1192 | 0.0095 | 0.8283 | 42 | 5800 | 1619 | 0.1355 | 0.6351 | 0.155 | 0.0165 | [6 empty] | 1512 | 16 | 17 | 3 | 0.27 | 68 | 30 | 미정 |  | 2021-02-02 13:12 | 1619 |  | 0 | 71 | 31 | 0 | 0 | 0 | 0.1808 | 0.8135 | 0.2525 | 0.0285 |  | 65 | 31 | 132 | 0.0269 | 0.0154 | 0.0275 | 0.0409 | 0.0254 | 0.011 | 0.0064 | 0.007
2021-02-02 | B61856 | B | 22 | AE5098 | 104 | 37200 | 0.0824 | 0.029 | 0.0992 | 0.2011 | 1677 | 1625 | 1549 | 3057 |  |  |  | 0 | 미정 | 미정 | 미정 | 미정 | 0 | 0 | 0 | 251 | 0 | 0 | 0.0824 | 0.0679 | 0.0026 | 0.0019 | 67 | 6900 | 1607 | 0.8664 | 0.7764 | 0.2583 | 0.0074 | [6 empty] | 1453 | 20 | 23 | 1 |  | 68 | 30 | 미정 |  | 2021-02-02 14:16 | 1584 |  | 55 | 0 | 0 | 0 | 0 | 0 | 0.96 | 1.0113 | 0.2758 | 0.0256 |  | 83 | 44 | 211 | 0.005 | 0.0075 | 0.0232 | 0.0453 | 0.01 | 0.0043 | 0.0042 | 0.0037
2021-02-02 | A62368 | B | 33 | SCR420HQ | 101 | 36200 | 0.0774 | 0.124 | 0.0889 | 0.1081 | 1603 | 1598 | 1594 | 2751 | 50.5 |  |  | 0 | 미정 | 선택 | 미정 | 미정 | 0 | 0 | 0 | 0 | 0 | 0 | 0.0774 | 0.1571 | 0.0025 | 0.2059 | 0 | 7900 | 1608 | 0.1463 | 0.6515 | 0.122 | 0.0457 | [6 empty] | 1512 | 16 | 16 | 3 | 0.27 | 63 | 33 | 미정 |  | 2021-02-02 14:21 | 1608 |  | 0 | 0 | 37 | 0 | 0 | 0 | 0.1742 | 0.8233 | 0.244 | 0.0307 | 105850 | 85 | 20 | 119 | 0.0689 | 0.0325 | 0.0281 | 0.0391 | 0.0335 | 0.0207 | 0.014 | 0.0097
2021-02-02 | B61857 | B | 10 | 42CRMOS4HAM | 104 | 36900 | 0.0886 | 0.1685 | 0.1685 | 0.2433 | 1583 | 1583 | 1513 | 3049 |  |  |  | 0 | 미정 | 미정 | 미정 | 미정 | 0 | 0 | 0 | 250 | 0 | 0 | 0.0886 | 0.1449 | 0.0039 | 0.1566 | 48 | 8800 | 1647 | 0.3567 | 0.7508 | 0.2449 | 0.0063 | [6 empty] | 1492 | 18 | 21 | 1 | 0.23 | 82 | 40 | 미정 |  | 2021-02-02 15:11 | 1648 |  | 44 | 0 | 8 | 0 | 0 | 0 | 0.442 | 0.8614 | 0.2521 | 0.032 | 101900 | 71 | 21 | 150 | 0.0056 | 0.0064 | 0.026 | 0.0411 | 0.0188 | 0.007 | 0.0069 | 0.0228
2021-02-02 | A62369 | B | 1 | 40CRSI4 | 100 | 37900 | 0.0527 |  |  | 0.1267 |  | 1654 | 1577 | 2916 | 16.6 |  |  | 0 | 선택 | 해제 | 미정 | 미정 | 0 | 0 | 0 | 0 | 0 | 0 | 0.0527 | 0.064 | 0.0062 | 0.222 | 49 | 6300 | 1622 | 0.3175 | 0.8755 | 0.5943 | 0.0185 | [6 empty] | 1490 | 18 | 18 | 3 | 0.3 | 87 | 37 | 미정 |  | 2021-02-02 15:26 | 1612 |  | 0 | 33 | 0 | 0 | 0 | 0 | 0.395 | 0.9963 | 0.6956 | 0.0377 | 103250 | 90 | 62 | 220 | 0.0089 | 0.0197 | 0.0305 | 0.0396 | 0.0241 | 0.0089 | 0.0054 | 0.006
2021-02-02 | B61858 | B | 36 | 42CRMOS4HAM | 104 | 36800 | 0.0788 | 0.0364 | 0.0762 | 0.1093 | 1659 | 1627 | 1583 | 2918 |  |  |  | 0 | 미정 | 미정 | 미정 | 미정 | 0 | 0 | 0 | 256 | 0 | 0 | 0.0788 | 0.1211 | 0.0031 | 0.223 | 40 | 6200 | 1628 | 0.3369 | 0.6478 | 0.2614 | 0.0056 | [6 empty] | 1492 | 18 | 21 | 1 | 0.26 | 65 | 29 | 미정 |  | 2021-02-02 16:09 | 1631 |  | 80 | 0 | 0 | 0 | 0 | 0 | 0.426 | 0.8614 | 0.262 | 0.0297 | 101400 | 74 | 27 | 153 | 0.0041 | 0.0058 | 0.0252 | 0.0359 | 0.0158 | 0.0092 | 0.0087 | 0.0246
2021-02-02 | A62370 | B | 21 | 40CRSI4 | 96 | 36800 | 0.055 | 0.0861 | 0.0861 | 0.0927 | 1631 | 1631 | 1558 | 2964 |  |  |  | 0 | 선택 | 선택 | 미정 | 미정 | 0 | 0 | 0 | 301 | 0 | 0 | 0.055 | 0.0471 | 0.0023 | 0.3114 | 65 | 6600 | 1597 | 0.3023 | 0.8495 | 0.5751 | 0.0153 | [6 empty] | 1490 | 18 | 19 | 3 | 0.29 | 66 | 30 | 미정 |  | 2021-02-02 16:57 | 1593 |  | 0 | 37 | 0 | 0 | 0 | 0 | 0.3896 | 0.9992 | 0.6953 | 0.0363 | 106950 | 81 | 43 | 192 | 0.0051 | 0.0173 | 0.0329 | 0.0381 | 0.0194 | 0.0043 | 0.004 | 0.0043
2021-02-02 | B61859 | B | 18 | 42CRMOS4HAM | 104 | 37200 | 0.0719 | 0.1049 | 0.1049 | 0.1325 | 1644 | 1644 | 1580 | 2928 |  |  |  | 0 | 미정 | 미정 | 미정 | 미정 | 0 | 0 | 0 | 301 | 0 | 0 | 0.0719 | 0.117 | 0.0022 | 0.2096 | 49 | 7300 | 1638 | 0.3422 | 0.7317 | 0.253 | 0.0043 | [6 empty] | 1492 | 18 | 19 | 1 | 0.25 | 75 | 25 | 미정 |  | 2021-02-02 17:11 | 1635 |  | 73 | 0 | 0 | 0 | 0 | 0 | 0.419 | 0.867 | 0.262 | 0.0317 | 98650 | 71 | 27 | 164 | 0.0038 | 0.0042 | 0.0272 | 0.046 | 0.036 | 0.0195 | 0.0176 | 0.028
2021-02-02 | A62371 | B | 35 | 40CRSI4 | 103 | 39500 | 0.0516 | 0.1857 | 0.1857 | 0.0828 | 1588 | 1588 | 1561 | 3069 |  |  |  | 0 | 미정 | 미정 | 미정 | 미정 | 0 | 0 | 0 | 301 | 0 | 0 | 0.0516 | 0.0943 | 0.0029 | 0.0846 | 41 | 4500 | 1584 | 0.3005 | 0.8884 | 0.6176 | 0.0111 | [6 empty] | 1490 | 18 | 18 | 3 | 0.27 | 51 | 14 | 미정 |  | 2021-02-02 18:07 | 1584 |  | 0 | 7 | 0 | 0 | 0 | 0 | 0.3997 | 0.9899 | 0.707 | 0.0391 | 96850 | 77 | 43 | 174 | 0.0101 | 0.0118 | 0.0321 | 0.0525 | 0.0256 | 0.012 | 0.0085 | 0.0079
2021-02-02 | B61860 | B | 31 | 42CRMOS4HAM | 104 | 37100 | 0.0816 | 0.086 | 0.086 | 0.1631 | 1640 | 1640 | 1574 | 2969 |  |  |  | 0 | 미정 | 미정 | 미정 | 미정 | 0 | 0 | 0 | 302 | 0 | 0 | 0.0816 | 0.1179 | 0.0054 | 0.2573 | 38 | 6100 | 1613 | 0.3924 | 0.6853 | 0.2211 | 0.0039 | [6 empty] | 1492 | 18 | 19 | 1 | 0.27 | 55 | 17 | 미정 |  | 2021-02-02 18:02 | 1618 |  | 65 | 0 | 0 | 0 | 0 | 0 | 0.428 | 0.862 | 0.2314 | 0.0291 | 100050 | 69 | 47 | 184 | 0.0036 | 0.0039 | 0.0244 | 0.052 | 0.0476 | 0.0161 | 0.0115 | 0.0242
2021-02-02 | B61861 | B | 22 | 42CRMOS4HAM | 104 | 37300 | 0.0682 | 0.0975 | 0.0975 | 0.1167 | 1612 | 1612 | 1558 | 3084 |  |  |  | 0 | 미정 | 미정 | 미정 | 미정 | 0 | 0 | 0 | 305 | 0 | 0 | 0.0682 | 0.1179 | 0.0023 | 0.1505 | 43 | 7500 | 1604 | 0.3409 | 0.6915 | 0.2126 | 0.0037 | [6 empty] | 1492 | 18 | 24 | 1 | 0.28 | 60 | 25 | 미정 |  | 2021-02-02 19:21 | 1629 |  | 33 | 0 | 0 | 0 | 0 | 0 | 0.423 | 0.8573 | 0.2546 | 0.0299 | 100600 | 72 | 21 | 143 | 0.0034 | 0.0042 | 0.0252 | 0.0409 | 0.0444 | 0.0163 | 0.0151 | 0.0262
2021-02-02 | A62372 | B | 33 | 40CRSI4 | 104 | 37900 | 0.0503 | 0 | 0.0371 | 0.0694 | 1592 | 1592 | 1544 | 3076 |  |  |  | 0 | 미정 | 미정 | 미정 | 미정 | 0 | 0 | 0 | 295 | 0 | 0 | 0.0503 | 0.0661 | 0.0031 | 0.2537 | 44 | 5700 | 1585 | 0.324 | 0.855 | 0.5976 | 0.0115 | [6 empty] | 1490 | 18 | 18 | 3 | 0.26 | 58 | 22 | 미정 |  | 2021-02-02 19:28 | 1585 |  | 0 | 36 | 0 | 0 | 0 | 0 | 0.394 | 0.9946 | 0.7006 | 0.037 | 100950 | 90 | 32 | 147 | 0.0027 | 0.0113 | 0.032 | 0.0416 | 0.0379 | 0.011 | 0.0093 | 0.009
2021-02-02 | B61862 | B | 10 | 42CRMOS4HAM | 104 | 36500 | 0.1178 | 0.0465 | 0.0465 | 0.1449 | 1621 | 1621 | 1566 | 2987 |  |  |  | 0 | 미정 | 미정 | 미정 | 미정 | 0 | 0 | 0 | 305 | 0 | 0 | 0.1178 | 0.2561 | 0.0026 | 0.0019 | 39 | 6800 | 1626 | 0.3685 | 0.6713 | 0.2379 | 0.0044 | [6 empty] | 1492 | 18 | 22 | 1 | 0.28 | 72 | 30 | 미정 |  | 2021-02-02 20:15 | 1638 |  | 60 | 0 | 8 | 0 | 0 | 0 | 0.425 | 0.8633 | 0.2522 | 0.0292 |  | 569 | 29 | 154 | 0.0032 | 0.0042 | 0.0252 | 0.0488 | 0.0314 | 0.011 | 0.0113 | 0.0285
2021-02-02 | A62373 | B | 1 | AE5098 | 104 | 38300 | 0.0717 | 0.0407 | 0.0407 | 0.0775 | 1582 | 1582 | 1538 | 3088 | 29.1 |  |  | 0 | 미정 | 미정 | 미정 | 미정 | 0 | 0 | 0 | 164 | 0 | 0 | 0.0717 | 0.0705 | 0.0036 | 0.1849 | 43 | 6200 | 1580 | 0.8382 | 0.8445 | 0.1817 | 0.0066 | [6 empty] | 1453 | 20 | 20 | 3 | 0.25 | 87 | 38 | 미정 |  | 2021-02-02 20:36 | 1580 |  | 0 | 26 | 0 | 0 | 0 | 0 | 0.95 | 1.0031 | 0.2455 | 0.0227 | 98850 | 97 | 53 | 186 | 0.0218 | 0.0124 | 0.0238 | 0.0534 | 0.0455 | 0.0164 | 0.0111 | 0.0092
2021-02-02 | B61863 | I | 36 | 18CRNIMO7HI | 90 | 36300 | 0.0573 | 0.0512 | 0.0832 | 0.0997 | 1549 | 1635 | 1650 | 3013 | 32.1 |  |  | 0 | 미정 | 미정 | 미정 | 미정 | 0 | 0 | 0 | 0 | 0 | 0 | 0.0573 | 0.0902 | 0.0025 | 0.336 | 44 | 8500 | 1712 | 0.154 | 0.4674 | 0.1869 | 0.0198 | [6 empty] | 1506 | 25 | 28 | 1 | 0.36 | 83 | 0 | 미정 |  | 2021-02-02 21:20 | 1692 |  | 42 | 0 | 22 | 0 | 0 | 0 | 0.1738 | 0.5356 | 0.2505 | 0.0329 | 86100 | 651 | 18 | 146 | 0.0806 | 0.0124 | 0.0325 | 0.0191 | 0.0246 | 0.0048 | 0.0031 | 0.0037
2021-02-02 | A62374 | B | 18 | AE5098 | 104 | 38500 | 0.038 | 0.1502 | 0.1502 | 0.168 | 1588 | 1588 | 1536 | 3054 | 53.5 |  |  | 0 | 미정 | 미정 | 미정 | 미정 | 0 | 0 | 0 | 153 | 0 | 0 | 0.038 | 0.0614 | 0.0027 | 0.3159 | 43 | 5000 | 1546 | 0.6955 | 0.7901 | 0.1919 | 0.0157 | [6 empty] | 1453 | 20 | 20 | 3 | 0.24 | 66 | 27 | 미정 |  | 2021-02-02 21:35 | 1554 |  | 0 | 41 | 0 | 0 | 0 | 0 | 0.965 | 1.0105 | 0.2564 | 0.0273 |  | 73 | 58 | 198 | 0.0438 | 0.013 | 0.0244 | 0.0489 | 0.0399 | 0.0187 | 0.0097 | 0.0086
2021-02-02 | B61864 | I | 31 | SCM440I | 110 | 40000 | 0.0596 | 0.0612 | 0.0612 | 0.1081 | 1607 | 1607 | 1532 | 3054 | 34.4 |  |  | 0 | 미정 | 미정 | 미정 | 미정 | 0 | 0 | 0 | 102 | 0 | 0 | 0.0596 | 0.0681 | 0.0033 | 0.2664 | 54 | 9600 | 1650 | 0.332 | 0.5711 | 0.1501 | 0.0122 | [6 empty] | 1495 | 20 | 21 | 1 | 0.27 | 93 | 0 | 미정 |  | 2021-02-02 22:49 | 1650 |  | 21 | 0 | 41 | 0 | 0 | 0 | 0.3884 | 0.6901 | 0.2453 | 0.0065 | 104750 | 1405 | 17 | 137 | 0.034 | 0.0086 | 0.0064 | 0.0354 | 0.0437 | 0.0099 | 0.0039 | 0.0106
2021-02-02 | A62375 | B | 35 | AE5098 | 104 | 38300 | 0.0593 | 0.0348 | 0.0348 | 0.1097 | 1636 | 1636 | 1551 | 3141 | 33.9 |  |  | 0 | 미정 | 미정 | 미정 | 미정 | 0 | 0 | 0 | 157 | 0 | 0 | 0.0593 | 0.1182 | 0.0059 | 0.1713 | 38 | 4600 | 1559 | 0.7674 | 0.8413 | 0.2147 | 0.0131 | [6 empty] | 1453 | 20 | 20 | 3 | 0.24 | 64 | 22 | 미정 |  | 2021-02-02 22:37 | 1556 |  | 0 | 48 | 0 | 0 | 0 | 0 | 0.9606 | 1.0063 | 0.2611 | 0.0194 | 95700 | 73 | 51 | 190 | 0.0265 | 0.0095 | 0.0216 | 0.0637 | 0.0368 | 0.0055 | 0.0053 | 0.0054
2021-02-02 | B61865 | T | 22 | SCR440B1 | 104 | 37800 | 0.1712 | 0.2495 | 0.2495 | 0.2298 | 1624 | 1624 | 1546 | 2933 | 41 |  |  | 0 | 미정 | 미정 | 미정 | 미정 | 0 | 0 | 0 | 0 | 0 | 0 | 0.1712 | 0.1963 | 0.0082 | 0.0868 | 45 | 7600 | 1666 | 0.358 | 0.6064 | 0.1916 | 0.0272 | [6 empty] | 1494 | 13 | 17 | 1 | 0.3 | 88 | 42 | 미정 |  | 2021-02-02 23:45 | 1661 |  | 22 | 0 | 16 | 0 | 0 | 0 | 0.4063 | 0.7042 | 0.2564 | 0.0287 | 99400 | 91.5 | 25 | 152 | 0.0656 | 0.0206 | 0.0246 | 0.043 | 0.0303 | 0.0086 | 0.0063 | 0.0112
2021-02-02 | A62376 | B | 33 | AE5098 | 103 | 38800 | 0.0851 | 0.0665 | 0.0665 | 0.0964 | 1611 | 1611 | 1554 | 2968 | 35.5 |  |  | 0 | 미정 | 미정 | 미정 | 미정 | 0 | 0 | 0 | 0 | 0 | 0 | 0.0851 | 0.109 | 0.0056 | 0.433 | 37 | 4100 | 1550 | 0.8126 | 0.8972 | 0.2252 | 0.0168 | [6 empty] | 1453 | 20 | 20 | 3 | 0.24 | 68 | 29 | 미정 |  | 2021-02-02 23:53 | 1555 |  | 0 | 23 | 0 | 0 | 0 | 0 | 0.963 | 0.9887 | 0.2551 | 0.0258 | 94550 | 71 | 50 | 174 | 0.043 | 0.0125 | 0.0234 | 0.0784 | 0.0521 | 0.0088 | 0.0059 | 0.0057
2021-02-02 | B61866 | T | 21 | SCR440B1 | 103 | 37300 | 0.0848 | 0.0282 | 0.0625 | 0.092 | 1676 | 1610 | 1576 | 2851 | 17.4 |  |  | 0 | 미정 | 미정 | 미정 | 미정 | 0 | 0 | 0 | 0 | 0 | 0 | 0.0848 | 0.1264 | 0.003 | 0.1484 | 51 | 7400 | 1644 | 0.3348 | 0.5599 | 0.1999 | 0.0183 | [6 empty] | 1494 | 13 | 15 | 1 | 0.24 | 82 | 33 | 미정 |  | 2021-02-03 00:49 | 1638 |  | 21 | 0 | 0 | 0 | 0 | 0 | 0.4032 | 0.7027 | 0.2673 | 0.0189 | 99200 |  | 40 | 175 | 0.0291 | 0.0192 | 0.0253 | 0.0333 | 0.0184 | 0.004 | 0.0029 | 0.0094
2021-02-02 | A62377 | B | 1 | AE5098 | 89 | 37800 | 0.0531 | 0.0873 | 0.0873 | 0.0989 | 1627 | 1627 | 1565 | 2852 | 35.3 |  |  | 0 | 미정 | 미정 | 미정 | 미정 | 0 | 0 | 0 | 0 | 0 | 0 | 0.0531 | 0.0817 | 0.0032 | 0.2061 | 43 | 4300 | 1553 | 0.833 | 0.8567 | 0.2087 | 0.0129 | [6 empty] | 1453 | 20 | 20 | 3 | 0.24 | 65 | 29 | 미정 |  | 2021-02-03 00:54 | 1545 |  | 0 | 0 | 0 | 0 | 0 | 0 | 0.9632 | 0.9989 | 0.247 | 0.0256 | 101400 | 78 | 46 | 176 | 0.0385 | 0.0092 | 0.0237 | 0.0464 | 0.0431 | 0.0183 | 0.0089 | 0.0076
2021-02-02 | B61867 | T | 10 | SCR440B1 | 105 | 38100 | 0.0359 | 0.0566 | 0.0566 | 0.0913 | 1622 | 1622 | 1576 | 2888 | 34.2 |  |  | 0 | 미정 | 미정 | 미정 | 미정 | 0 | 0 | 0 | 0 | 0 | 0 | 0.0359 | 0.1094 | 0.003 | 0.0089 | 38 | 5600 | 1627 | 0.3501 | 0.6068 | 0.1774 | 0.0287 | [6 empty] | 1494 | 13 | 16 | 1 | 0.26 | 74 | 24 | 미정 |  | 2021-02-03 01:46 | 1623 |  | 0 | 0 | 0 | 0 | 0 | 0 | 0.4023 | 0.6975 | 0.2602 | 0.0175 | 99050 |  | 50 | 181 | 0.0552 | 0.0323 | 0.0227 | 0.0404 | 0.0404 | 0.0192 | 0.0076 | 0.0094
2021-02-02 | A62378 | B | 18 | AE5098 | 102 | 37800 | 0.0564 | 0.1308 | 0.1308 | 0.1587 | 1645 | 1645 | 1577 | 2891 | 33.9 |  |  | 0 | 미정 | 미정 | 미정 | 미정 | 0 | 0 | 0 | 0 | 0 | 0 | 0.0564 | 0.1048 | 0.004 | 0.0874 | 35 | 3400 | 1554 | 0.7866 | 0.8944 | 0.2261 | 0.0202 | [6 empty] | 1453 | 20 | 20 | 3 | 0.25 | 63 | 21 | 미정 |  | 2021-02-03 01:54 | 1549 |  | 0 | 11 | 0 | 0 | 0 | 0 | 0.9812 | 1.0074 | 0.2702 | 0.0264 | 94350 | 0 | 56 | 186 | 0.0401 | 0.016 | 0.0235 | 0.0435 | 0.0265 | 0.013 | 0.0081 | 0.0077
2021-02-02 | B61868 | T | 31 | SCR440B1 | 104 | 38000 | 0.0821 | 0.0657 | 0.0657 | 0.0992 | 1616 | 1616 | 1547 | 2781 | 44.1 |  |  | 0 | 미정 | 미정 | 미정 | 미정 | 0 | 0 | 0 | 0 | 0 | 0 | 0.0821 | 0.1109 | 0.0056 | 0.1608 | 45 | 7000 | 1632 | 0.3219 | 0.6664 | 0.1721 | 0.019 | [6 empty] | 1494 | 13 | 14 | 1 | 0.28 | 72 | 21 | 미정 |  | 2021-02-03 02:52 | 1621 |  | 20 | 0 | 0 | 0 | 0 | 0 | 0.3933 | 0.7041 | 0.2597 | 0.0275 | 104500 |  | 47 | 185 | 0.068 | 0.0259 | 0.0257 | 0.0442 | 0.0413 | 0.0113 | 0.0061 | 0.0095
2021-02-02 | A62379 | B | 35 | AE5098 | 102 | 37800 | 0.0418 | 0.1003 | 0.1003 | 0.1981 | 1612 | 1612 | 1545 | 2822 | 53.9 |  |  | 0 | 미정 | 미정 | 미정 | 미정 | 0 | 0 | 0 | 0 | 0 | 0 | 0.0418 | 0.0658 | 0.0032 | 0.033 | 37 | 4300 | 1544 | 0.825 | 0.8947 | 0.2343 | 0.0178 | [6 empty] | 1453 | 20 | 20 | 3 | 0.24 | 65 | 23 | 미정 |  | 2021-02-03 03:10 | 1551 |  | 0 | 13 | 0 | 0 | 0 | 0 | 0.9696 | 0.9996 | 0.2632 | 0.0244 | 98750 | 75 | 45 | 164 | 0.0626 | 0.0109 | 0.0216 | 0.0381 | 0.0302 | 0.0105 | 0.0065 | 0.0063
2021-02-02 | B61869 | I | 36 | SCM440I | 104 | 38300 | 0.0838 | 0.0309 | 0.0309 | 0.0833 | 1628 | 1628 | 1570 | 2873 | 14.1 |  |  | 0 | 미정 | 미정 | 미정 | 미정 | 0 | 0 | 0 | 0 | 0 | 0 | 0.0838 | 0.0905 | 0.0043 | 0.1683 | 51 | 8900 | 1655 | 0.3228 | 0.5695 | 0.1819 | 0.0055 | [6 empty] | 1495 | 20 | 21 | 1 | 0.23 | 93 | 0 | 미정 |  | 2021-02-03 04:00 | 1660 |  | 22 | 0 | 32 | 0 | 0 | 0 | 0.3952 | 0.6878 | 0.2468 | 0.0064 | 105650 | 1055 | 26 | 157 | 0.0113 | 0.0073 | 0.0062 | 0.0452 | 0.0423 | 0.0205 | 0.0079 | 0.0171
2021-02-02 | A62380 | B | 33 | AE5098 | 106 | 36900 | 0.0442 | 0.0544 | 0.0544 | 0.1399 | 1611 | 1611 | 1541 | 2831 | 46.2 |  |  | 0 | 미정 | 미정 | 미정 | 미정 | 0 | 0 | 0 | 0 | 0 | 0 | 0.0442 | 0.0708 | 0.003 | 0.0965 | 37 | 4300 | 1548 | 0.8584 | 0.8896 | 0.2196 | 0.0175 | [6 empty] | 1453 | 20 | 20 | 3 | 0.24 | 64 | 28 | 미정 |  | 2021-02-03 04:04 | 1547 |  | 0 | 18 | 0 | 0 | 0 | 0 | 0.9765 | 0.9857 | 0.2497 | 0.0244 | 95100 | 72 | 46 | 175 | 0.0556 | 0.0126 | 0.0247 | 0.037 | 0.0355 | 0.0095 | 0.0066 | 0.0068
2021-02-02 | B61870 | T | 22 | AE8620HT | 104 | 38800 | 0.0671 | 0.0748 | 0.0901 | 0.1205 | 1604 | 1584 | 1538 | 3115 | 31.3 |  |  | 0 | 미정 | 미정 | 미정 | 미정 | 0 | 0 | 0 | 0 | 0 | 0 | 0.0671 | 0.0797 | 0.0039 | 0.0859 | 52 | 9000 | 1684 | 0.1575 | 0.6856 | 0.2165 | 0.0292 | [6 empty] | 1508 | 13 | 13 | 1 | 0.25 | 93 | 42 | 미정 |  | 2021-02-03 05:18 | 1665 |  | 20 | 0 | 0 | 0 | 0 | 0 | 0.21 | 0.8586 | 0.2862 | 0.0171 | 101550 |  | 13 | 155 | 0.0484 | 0.0203 | 0.0179 | 0.0511 | 0.0448 | 0.0171 | 0.0079 | 0.0102
2021-02-02 | A62381 | B | 1 | AE5098 | 106 | 36900 | 0.0393 | 0.1197 | 0.1197 | 0.1769 | 1594 | 1594 | 1520 | 2848 | 42 |  |  | 0 | 미정 | 미정 | 미정 | 미정 | 0 | 0 | 0 | 0 | 0 | 0 | 0.0393 | 0.0655 | 0.0023 | 0.0869 | 40 | 5400 | 1547 | 0.8478 | 0.8609 | 0.2207 | 0.0223 | [6 empty] | 1453 | 20 | 20 | 3 | 0.25 | 64 | 27 | 미정 |  | 2021-02-03 05:15 | 1547 |  | 0 | 24 | 0 | 0 | 0 | 0 | 0.964 | 1.0037 | 0.2535 | 0.0256 | 100200 | 0 | 47 | 172 | 0.0468 | 0.0176 | 0.0233 | 0.0288 | 0.0375 | 0.0119 | 0.007 | 0.0063
2021-02-02 | A62382 | B | 18 | AE5098 | 105 | 37800 | 0.061 | 0.1728 | 0.1728 | 0.2233 | 1612 | 1612 | 1546 | 2873 | 60.1 |  |  | 0 | 미정 | 미정 | 미정 | 미정 | 0 | 0 | 0 | 0 | 0 | 0 | 0.061 | 0.08 | 0.0042 | 0.234 | 44 | 5100 | 1561 | 0.832 | 0.8536 | 0.224 | 0.0211 | [6 empty] | 1453 | 20 | 20 | 3 | 0.25 | 60 | 30 | 미정 |  | 2021-02-03 06:16 | 1541 |  | 0 | 0 | 0 | 0 | 0 | 0 | 0.966 | 0.9824 | 0.2372 | 0.0236 |  | 79 | 32 | 167 | 0.0662 | 0.0137 | 0.0209 | 0.0385 | 0.0293 | 0.0046 | 0.0033 | 0.0051
2021-02-02 | B61871 | T | 10 | AE8620HT | 104 | 38100 | 0.0642 | 0.1719 | 0.083 | 0.1011 | 1640 | 1605 | 1565 | 3119 | 23.7 |  |  | 0 | 미정 | 미정 | 미정 | 미정 | 0 | 0 | 0 | 0 | 0 | 0 | 0.0642 | 0.0974 | 0.0041 | 0.2888 | 38 | 5700 | 1641 | 0.1427 | 0.6356 | 0.1887 | 0.0176 | [6 empty] | 1508 | 13 | 14 | 1 | 0.21 | 71 | 28 | 선택 |  | 2021-02-03 06:13 | 1635 |  | 58 | 0 | 37 | 0 | 0 | 0 | 0.206 | 0.8771 | 0.2854 | 0.0232 | 103700 | 85 | 46 | 186 | 0.0344 | 0.0158 | 0.0201 | 0.0402 | 0.0181 | 0.0059 | 0.0046 | 0.0111
2021-02-03 | B61872 | T | 31 | AE8620HT | 104 | 37800 | 0.0674 | 0.0385 | 0.0385 | 0.072 | 1607 | 1607 | 1555 | 3243 | 9.2 |  |  | 0 | 미정 | 미정 | 미정 | 미정 | 0 | 0 | 0 | 0 | 0 | 0 | 0.0674 | 0.0781 | 0.0049 | 0.2692 | 41 | 6600 | 1663 | 0.123 | 0.7101 | 0.1519 | 0.0129 | [6 empty] | 1508 | 13 | 14 | 1 | 0.26 | 77 | 31 | 선택 |  | 2021-02-03 07:20 | 1653 |  | 81 | 5 | 31 | 0 | 0 | 0 | 0.2015 | 0.8512 | 0.2578 | 0.018 | 99400 |  | 44 | 184 | 0.0137 | 0.0124 | 0.0196 | 0.0455 | 0.068 | 0.0119 | 0.0061 | 0.0114
2021-02-03 | A62383 | B | 35 | AE5098 | 106 | 39100 | 0.0626 | 0.1067 | 0.1142 | 0.1973 | 1566 | 1593 | 1530 | 2975 | 52.2 |  |  | 0 | 미정 | 미정 | 미정 | 미정 | 0 | 0 | 0 | 0 | 0 | 0 | 0.0626 | 0.1232 | 0.0068 | 0.007 | 42 | 5500 | 1564 | 0.872 | 0.8485 | 0.2048 | 0.0207 | [6 empty] | 1453 | 20 | 20 | 3 | 0.24 | 68 | 28 | 미정 |  | 2021-02-03 07:37 | 1557 |  | 0 | 34 | 16 | 0 | 0 | 0 | 0.959 | 0.9834 | 0.2468 | 0.0222 | 100800 | 86 | 46 | 169 | 0.0613 | 0.0113 | 0.0193 | 0.0313 | 0.0355 | 0.0099 | 0.0034 | 0.0046
2021-02-03 | B61873 | T | 36 | AE8620HT | 104 | 38900 | 0.0773 | 0.0293 | 0.0433 | 0.1247 | 1649 | 1612 | 1556 | 3115 | 29.5 |  |  | 0 | 미정 | 미정 | 미정 | 미정 | 0 | 0 | 0 | 54 | 0 | 0 | 0.0773 | 0.1054 | 0.0047 | 0.3034 | 47 | 7500 | 1632 | 0.1737 | 0.7268 | 0.1971 | 0.0206 | [6 empty] | 1508 | 13 | 14 | 1 | 0.23 | 73 | 30 | 선택 |  | 2021-02-03 08:38 | 1639 |  | 15 | 0 | 42 | 0 | 0 | 0 | 0.206 | 0.8827 | 0.2875 | 0.0226 | 105300 |  | 29 | 155 | 0.0414 | 0.0133 | 0.02 | 0.0388 | 0.0184 | 0.0084 | 0.0064 | 0.0141
2021-02-03 | A62384 | B | 33 | AE15B36C2 | 106 | 38800 | 0.0411 | 0.1513 | 0.1513 | 0.1529 | 1592 | 1592 | 1537 | 2963 | 54.5 |  |  | 0 | 미정 | 미정 | 미정 | 미정 | 0 | 0 | 0 | 0 | 0 | 0 | 0.0411 | 0.0809 | 0.003 | 0.3666 | 44 | 6900 | 1634 | 0.2395 | 1.0164 | 0.1895 | 0.0288 | [6 empty] | 1498 | 15 | 20 | 3 | 0.25 | 90 | 33 | 미정 |  | 2021-02-03 08:42 | 1639 |  | 0 | 68 | 14 | 0 | 0 | 0 | 0.339 | 1.2861 | 0.2547 | 0.0313 | 96350 | 94 | 71 | 222 | 0.0804 | 0.0193 | 0.0246 | 0.0326 | 0.0268 | 0.0071 | 0.0041 | 0.0189
2021-02-03 | B61874 | B | 22 | AE15B36C2 | 104 | 38500 | 0.0533 | 0.0236 | 0.076 | 0.0841 | 1650 | 1592 | 1557 | 3025 |  |  |  | 0 | 미정 | 미정 | 미정 | 미정 | 0 | 0 | 0 | 255 | 0 | 0 | 0.0533 | 0.0522 | 0.0026 | 0.2283 | 46 | 7100 | 1638 | 0.216 | 1.0297 | 0.2729 | 0.0069 | [6 empty] | 1498 | 15 | 15 | 1 | 1000 | 76 | 37 | 미정 |  | 2021-02-03 10:21 | 1591 |  | 0 | 5 | 0 | 0 | 0 | 0 | 0.336 | 1.2621 | 0.2744 | 0.0311 | 107400 | 79 | 67 | 217 | 0.0047 | 0.0081 | 0.0266 | 0.0374 | 0.0155 | 0.0091 | 0.0055 | 0.0194
2021-02-03 | B61875 | B | 10 | AE15B36C2 | 104 | 39700 | 0.0647 | 0.0314 | 0.0481 | 0.1073 | 1626 | 1570 | 1530 | 2774 |  |  |  | 0 | 미정 | 미정 | 미정 | 미정 | 0 | 0 | 0 | 252 | 0 | 0 | 0.0647 | 0.0762 | 0.0064 | 0.2069 | 49 | 8100 | 1650 | 0.2645 | 1.185 | 0.2279 | 0.0051 | [6 empty] | 1498 | 15 | 15 | 1 | 0.25 | 78 | 35 | 미정 |  | 2021-02-03 11:02 | 1643 |  | 30 | 0 | 0 | 0 | 0 | 0 | 0.326 | 1.3033 | 0.2527 | 0.0317 |  | 73 | 35 | 182 | 0.0017 | 0.0065 | 0.0254 | 0.0418 | 0.0364 | 0.0074 | 0.0053 | 0.0181
2021-02-03 | A62385 | B | 1 | AE1055MS | 104 | 39900 | 0.0391 | 0.1808 | 0.1808 | 0.1746 | 1603 | 1603 | 1548 | 3231 | 57.3 |  |  | 0 | 미정 | 미정 | 미정 | 미정 | 0 | 0 | 0 | 0 | 0 | 0 | 0.0391 | 0.0941 | 0.0038 | 0.2461 | 51 | 8100 | 1619 | 0.5378 | 0.5542 | 0.0893 | 0.0391 | [6 empty] | 1486 | 20 | 20 | 3 | 0.25 | 85 | 34 | 미정 |  | 2021-02-03 12:11 | 1619 |  | 0 | 94 | 26 | 0 | 0 | 0 | 0.543 | 0.7009 | 0.1153 | 0.0235 | 101200 | 70 | 25 | 137 | 0.0694 | 0.0315 | 0.0188 | 0.0379 | 0.0404 | 0.0131 | 0.0081 | 0.0229
2021-02-03 | B61876 | B | 31 | AE15B36C2 | 104 | 37600 | 0.0789 | 0.0433 | 0.1124 | 0.1865 | 1645 | 1620 | 1544 | 2985 |  |  |  | 0 | 미정 | 미정 | 미정 | 미정 | 0 | 0 | 0 | 255 | 0 | 0 | 0.0789 | 0.1134 | 0.0035 | 0.3737 | 46 | 7400 | 1652 | 0.3201 | 1.1887 | 0.247 | 0.0052 | [6 empty] | 1498 | 15 | 15 | 1 | 0.24 | 72 | 35 | 미정 |  | 2021-02-03 12:10 | 1634 |  | 92 | 0 | 23 | 0 | 0 | 0 | 0.337 | 1.3039 | 0.2498 | 0.0297 | 101600 | 76 | 26 | 165 | 0.0052 | 0.0057 | 0.025 | 0.0407 | 0.0073 | 0.0053 | 0.0063 | 0.0192
2021-02-03 | A62386 | B | 35 | AE1055MS | 104 | 36800 | 0.0619 | 0.1382 | 0.1382 | 0.1592 | 1592 | 1592 | 1544 | 2939 | 40.6 |  |  | 0 | 미정 | 미정 | 미정 | 미정 | 0 | 0 | 0 | 0 | 0 | 0 | 0.0619 | 0.1605 | 0.0029 | 0.1179 | 42 | 5500 | 1605 | 0.4734 | 0.6267 | 0.1204 | 0.0169 | [6 empty] | 1486 | 20 | 20 | 3 | 0.28 | 67 | 28 | 미정 |  | 2021-02-03 13:03 | 1605 |  | 0 | 0 | 15 | 0 | 0 | 0 | 0.556 | 0.7022 | 0.1408 | 0.0155 | 98650 | 70 | 34 | 147 | 0.0504 | 0.0123 | 0.014 | 0.0357 | 0.0234 | 0.0045 | 0.0018 | 0.0236
2021-02-03 | B61877 | B | 36 | AE15B36C2 | 104 | 38300 | 0.0793 | 0.0712 | 0.0712 | 0.2144 | 1627 | 1627 | 1509 | 3074 |  |  |  | 0 | 미정 | 미정 | 미정 | 미정 | 0 | 0 | 0 | 253 | 0 | 0 | 0.0793 | 0.1106 | 0.0061 | 0.1706 | 47 | 7900 | 1638 | 0.2616 | 1.2193 | 0.2246 | 0.0041 | [6 empty] | 1498 | 15 | 16 | 1 | 0.2 | 70 | 28 | 미정 |  | 2021-02-03 13:19 | 1631 |  | 0 | 0 | 12 | 0 | 0 | 0 | 0.333 | 1.3175 | 0.2568 | 0.0283 | 100050 | 74 | 41 | 180 | 0.0042 | 0.0048 | 0.0244 | 0.0426 | 0.0209 | 0.0087 | 0.0086 | 0.0173
2021-02-03 | A62387 | B | 18 | AE1055MS | 104 | 38400 | 0.0823 | 0.1559 | 0.1559 | 0.2473 | 1570 | 1570 | 1529 | 2932 | 47.7 |  |  | 0 | 미정 | 미정 | 미정 | 미정 | 0 | 0 | 0 | 0 | 0 | 0 | 0.0823 | 0.1591 | 0.0083 | 0.0012 | 42 | 6300 | 1619 | 0.4598 | 0.6264 | 0.1158 | 0.0372 | [6 empty] | 1486 | 20 | 21 | 3 | 0.28 | 73 | 31 | 미정 |  | 2021-02-03 14:03 | 1610 |  | 0 | 0 | 0 | 0 | 0 | 0 | 0.574 | 0.6951 | 0.1338 | 0.0151 | 98300 | 71 | 28 | 140 | 0.0597 | 0.0283 | 0.0122 | 0.0387 | 0.0252 | 0.0129 | 0.0069 | 0.0221
2021-02-03 | B61878 | B | 22 | AE15B36C2 | 103 | 38400 | 0.0567 | 0.1471 | 0.1471 | 0.2117 | 1587 | 1587 | 1519 | 3133 |  |  |  | 0 | 미정 | 미정 | 미정 | 미정 | 0 | 0 | 0 | 250 | 0 | 0 | 0.0567 | 0.0806 | 0.0024 | 0.0017 | 44 | 7700 | 1648 | 0.2706 | 0.9819 | 0.2032 | 0.0041 | [6 empty] | 1498 | 15 | 16 | 1 | 0.25 | 69 | 28 | 미정 |  | 2021-02-03 14:13 | 1638 |  | 81 | 0 | 0 | 0 | 0 | 0 | 0.332 | 1.3112 | 0.2439 | 0.0319 | 96000 | 73 | 48 | 195 | 0.0032 | 0.005 | 0.0253 | 0.0417 | 0.0177 | 0.0063 | 0.0069 | 0.0179
2021-02-03 | A62388 | B | 33 | AE1055MS | 104 | 37400 | 0.0866 | 0.1445 | 0.1445 | 0.1815 | 1592 | 1592 | 1548 | 2950 | 55.1 |  |  | 0 | 미정 | 선택 | 미정 | 미정 | 0 | 0 | 0 | 0 | 0 | 0 | 0.0866 | 0.1282 | 0.0021 | 0.291 | 40 | 5500 | 1605 | 0.4357 | 0.6102 | 0.1061 | 0.0275 | [6 empty] | 1486 | 20 | 20 | 3 | 0.3 | 75 | 37 | 미정 |  | 2021-02-03 15:02 | 1605 |  | 0 | 0 | 27 | 0 | 0 | 0 | 0.546 | 0.713 | 0.1541 | 0.0164 | 105300 | 76 | 40 | 155 | 0.0642 | 0.0178 | 0.013 | 0.037 | 0.0429 | 0.0127 | 0.0051 | 0.0207
2021-02-03 | B61879 | B | 21 | AE15B36C2 | 103 | 38200 |  | 0.0722 | 0.0722 | 0.0985 | 1552 | 1552 | 1534 | 3063 |  |  |  | 0 | 미정 | 미정 | 미정 | 미정 | 0 | 0 | 0 | 202 | 0 | 0 |  |  |  |  | 47 | 8200 | 1638 | 0.1988 | 1.0251 | 0.1858 | 0.0037 | [6 empty] | 1498 | 15 | 15 | 1 | 0.21 | 64 | 15 | 미정 |  | 2021-02-03 15:32 | 1628 |  | 57 | 0 | 9 | 0 | 0 | 0 | 0.331 | 1.3129 | 0.2576 | 0.0339 | 91950 | 70 | 37 | 171 | 0.0094 | 0.005 | 0.0278 |  | 0.0333 | 0.0089 | 0.0067 | 0.018
2021-02-03 | A62389 | B | 1 | AE1055MS | 104 | 36600 | 0.0494 | 0.0821 | 0.0821 | 0.1447 | 1613 | 1613 | 1554 | 2941 | 50.4 |  |  | 0 | 미정 | 선택 | 미정 | 미정 | 0 | 0 | 0 | 0 | 0 | 0 | 0.0494 | 0.114 | 0.0034 | 0.1929 | 40 | 5400 | 1588 | 0.4766 | 0.6035 | 0.1158 | 0.0195 | [6 empty] | 1486 | 20 | 21 | 3 | 0.3 | 71 | 31 | 미정 |  | 2021-02-03 16:00 | 1588 |  | 0 | 9 | 14 | 0 | 0 | 0 | 0.557 | 0.712 | 0.1637 | 0.0147 | 107350 | 77 | 37 | 159 | 0.0575 | 0.0146 | 0.0136 | 0.0312 | 0.025 | 0.0048 | 0.0027 | 0.0204
2021-02-03 | B61880 | B | 31 | AE15B36C2 | 104 | 36300 | 0.0519 | 0.0369 | 0.0369 | 0.1329 | 1616 | 1616 | 1521 | 2864 |  |  |  | 0 | 미정 | 미정 | 미정 | 미정 | 0 | 0 | 0 | 206 | 0 | 0 | 0.0519 | 0.0514 | 0.0059 | 0.3678 | 44 | 7300 | 1641 | 0.2446 | 1.0002 | 0.1958 | 0.004 | [6 empty] | 1498 | 15 | 15 | 1 | 0.24 | 69 | 22 | 미정 |  | 2021-02-03 16:29 | 1634 |  | 71 | 0 | 12 | 0 | 0 | 0 | 0.339 | 1.3124 | 0.2422 | 0.0312 | 94550 | 74 | 43 | 181 | 0.0039 | 0.0047 | 0.0235 | 0.0428 | 0.025 | 0.0071 | 0.0077 | 0.0182
2021-02-03 | A62390 | B | 35 | AE1055MS | 104 | 36500 | 0.0444 | 4.52 | 0.0794 | 0.1522 | 1602 | 1595 | 1547 | 2930 | 47.6 |  |  | 0 | 미정 | 선택 | 미정 | 미정 | 0 | 0 | 0 | 0 | 0 | 0 | 0.0444 | 0.0948 | 0.0027 | 0.0453 | 42 | 4900 | 1599 | 0.4793 | 0.5563 | 0.1229 | 0.0174 | [6 empty] | 1486 | 20 | 20 | 3 | 0.28 | 63 | 25 | 미정 |  | 2021-02-03 16:57 | 1599 |  | 0 | 0 | 0 | 0 | 0 | 0 | 0.571 | 0.7061 | 0.1412 | 0.0171 | 103850 | 74 | 45 | 178 | 0.056 | 0.0146 | 0.0146 | 0.0285 | 0.0168 | 0.0025 | 0.0022 | 0.0223
2021-02-03 | B61881 | B | 36 | AE15B36C2 | 104 | 36000 | 0.1062 | 0.0396 | 0.0396 | 0.0914 | 1619 | 1619 | 1554 | 2887 |  |  |  | 0 | 미정 | 미정 | 미정 | 미정 | 0 | 0 | 0 | 204 | 0 | 0 | 0.1062 | 0.0939 | 0.0081 | 0.1816 | 43 | 7500 | 1656 | 0.2089 | 0.9418 | 0.2066 | 0.0038 | [6 empty] | 1498 | 15 | 15 | 1 | 0.25 | 67 | 39 | 미정 |  | 2021-02-03 17:26 | 1646 |  | 85 | 0 | 7 | 0 | 0 | 0 | 0.337 | 1.311 | 0.2484 | 0.0321 |  | 85 | 38 | 178 | 0.0038 | 0.0049 | 0.0262 | 0.056 | 0.0299 | 0.0101 | 0.0099 | 0.0189
2021-02-03 | A62391 | B | 18 | AE1055MS | 104 | 35900 | 0.0821 | 0.0982 | 0.0982 | 0.1428 | 1592 | 1592 | 1550 | 2935 | 51 |  |  | 0 | 미정 | 선택 | 미정 | 미정 | 0 | 0 | 0 | 0 | 0 | 0 | 0.0821 | 0.1728 | 0.0026 | 1.3589 | 50 | 6600 | 1596 | 0.4884 | 0.5956 | 0.1101 | 0.0367 | [6 empty] | 1486 | 20 | 20 | 3 | 0.28 | 81 | 34 | 미정 |  | 2021-02-03 17:59 | 1596 |  | 0 | 0 | 19 | 0 | 0 | 0 | 0.548 | 0.7103 | 0.1382 | 0.0177 | 105800 | 76 | 57 | 202 | 0.0595 | 0.0227 | 0.0137 | 0.0406 | 0.038 | 0.0154 | 0.0061 | 0.021
2021-02-03 | B61882 | B | 22 | 46MNVS6 | 104 | 38400 | 0.0545 | 0.0392 | 0.0415 | 0.0739 | 1571 | 1563 | 1535 | 2997 |  |  |  | 0 | 미정 | 미정 | 미정 | 미정 | 0 | 0 | 0 | 151 | 0 | 0 | 0.0545 | 0.0585 | 0.0028 | 0.4281 | 43 | 8000 | 1645 | 0.3672 | 0.5222 | 0.1092 | 0.0033 | [6 empty] | 1494 | 15 | 15 | 1 | 0.25 | 79 | 7 | 미정 |  | 2021-02-03 18:34 | 1640 |  | 73 | 0 | 36 | 0 | 0 | 0 | 0.447 | 0.8526 | 0.1921 | 0.0218 | 100850 | 82 | 24 | 158 | 0.0025 | 0.0038 | 0.0181 | 0.0325 | 0.0455 | 0.016 | 0.0156 | 0.0517
2021-02-03 | A62392 | B | 33 | AE1055MS | 104 | 36400 | 0.1195 | 0.0853 | 0.0853 | 0.1139 | 1601 | 1601 | 1549 | 3010 | 52.6 |  |  | 0 | 미정 | 선택 | 미정 | 미정 | 0 | 0 | 0 | 0 | 0 | 0 | 0.1195 | 0.249 | 0.0061 | 0.189 | 48 | 5500 | 1599 | 0.5046 | 0.6454 | 0.1165 | 0.0196 | [6 empty] | 1486 | 20 | 20 | 3 | 0.23 | 74 | 36 | 미정 |  | 2021-02-03 18:59 | 1599 |  | 0 | 0 | 31 | 0 | 0 | 0 | 0.5501 | 0.7133 | 0.1472 | 0.0188 | 105700 | 90 | 53 | 202 | 0.06 | 0.0151 | 0.0153 | 0.0376 | 0.0295 | 0.0051 | 0.0032 | 0.0215
2021-02-03 | B61883 | B | 21 | 46MNVS6 | 104 | 36500 | 0.0597 | 0.0273 | 0.0273 | 0.0945 | 1619 | 1619 | 1542 | 2924 |  |  |  | 0 | 미정 | 미정 | 미정 | 미정 | 0 | 0 | 0 | 160 | 0 | 0 | 0.0597 | 0.0659 | 0.0039 | 0.2158 | 42 | 6900 | 1656 | 0.376 | 0.5171 | 0.0923 | 0.003 | [6 empty] | 1494 | 15 | 16 | 1 | 0.26 | 75 | 28 | 미정 |  | 2021-02-03 19:33 | 1644 |  | 44 | 0 | 53 | 0 | 0 | 0 | 0.4434 | 0.8501 | 0.2015 | 0.0261 | 90250 | 59 | 49 | 198 | 0.0048 | 0.0036 | 0.0195 | 0.0311 | 0.0589 | 0.0247 | 0.0221 | 0.0524
2021-02-03 | A62393 | B | 1 | AE1524HM | 105 | 37100 | 0.0389 | 0.0339 | 0.0339 | 0.031 | 1594 | 1594 | 1556 | 2967 | 8.9 |  |  | 0 | 미정 | 선택 | 미정 | 미정 | 0 | 0 | 0 | 0 | 0 | 0 | 0.0389 | 0.0688 | 0.0038 | 0.339 | 46 | 7400 | 1640 | 0.1485 | 1.3335 | 0.128 | 0.0098 | [6 empty] | 1505 | 18 | 20 | 3 | 0.28 | 87 | 26 | 미정 |  | 2021-02-03 20:17 | 1638 |  | 0 | 64 | 47 | 0 | 0 | 0 | 0.227 | 1.6407 | 0.2195 | 0.0167 | 107250 | 96 | 67 | 225 | 0.0118 | 0.0145 | 0.0133 | 0.0347 | 0.0374 | 0.0129 | 0.004 | 0.009
2021-02-03 | B61884 | B | 31 | 46MNVS6 | 104 | 36600 | 0.0453 | 0.0291 | 0.0291 | 0.1186 | 1608 | 1608 | 1526 | 2948 |  |  |  | 0 | 미정 | 미정 | 미정 | 미정 | 0 | 0 | 0 | 155 | 0 | 0 | 0.0453 | 0.0766 | 0.003 | 0.1128 | 46 | 8100 | 1659 | 0.3503 | 0.5203 | 0.1307 | 0.0032 | [6 empty] | 1494 | 15 | 15 | 1 | 0.33 | 83 | 41 | 미정 |  | 2021-02-03 20:38 | 1646 |  | 35 | 0 | 49 | 0 | 0 | 0 | 0.442 | 0.8451 | 0.1986 | 0.0213 | 94900 | 68 | 37 | 174 | 0.0022 | 0.0035 | 0.0173 | 0.042 | 0.0392 | 0.016 | 0.0174 | 0.0501
2021-02-03 | A62394 | B | 35 | AE1524HM | 104 | 38900 | 0.092 | 0.1152 | 0.1065 | 0.1056 | 1574 | 1603 | 1567 | 2946 | 58.6 |  |  | 0 | 미정 | 선택 | 미정 | 미정 | 0 | 0 | 0 | 0 | 0 | 0 | 0.092 | 0.1714 | 0.0028 | 0.1282 | 49 | 7100 | 1650 | 0.1986 | 1.4672 | 0.1936 | 0.0229 | [6 empty] | 1505 | 18 | 18 | 3 | 0.28 | 74 | 34 | 미정 |  | 2021-02-03 21:23 | 1620 |  | 0 | 48 | 21 | 0 | 0 | 0 | 0.226 | 1.6591 | 0.2332 | 0.0182 | 104250 | 69 | 43 | 200 | 0.0797 | 0.0164 | 0.0146 | 0.0411 | 0.0372 | 0.009 | 0.0051 | 0.0079
2021-02-03 | B61885 | B | 10 | 46MNVS6 | 104 | 37400 | 0.0549 | 0.0369 | 0.0369 | 0.1421 | 1585 | 1585 | 1542 | 3053 |  |  |  | 0 | 미정 | 미정 | 미정 | 미정 | 0 | 0 | 0 | 156 | 0 | 0 | 0.0549 | 0.044 | 0.0028 | 0.1367 | 55 | 9000 | 1645 | 0.3687 | 0.5336 | 0.1242 | 0.0031 | [6 empty] | 1494 | 15 | 16 | 1 | 0.21 | 74 | 40 | 미정 |  | 2021-02-03 21:53 | 1643 |  | 30 | 0 | 17 | 0 | 0 | 0 | 0.421 | 0.8189 | 0.1753 | 0.0249 | 103400 | 71 | 19 | 148 | 0.0034 | 0.0034 | 0.0218 | 0.0423 | 0.0514 | 0.0268 | 0.0278 | 0.0521
2021-02-03 | A62395 | B | 18 | AE1524HM | 104 | 37000 | 0.0504 | 0.1257 | 0.1257 | 0.1557 | 1595 | 1595 | 1549 | 2822 | 66 |  |  | 0 | 미정 | 선택 | 미정 | 미정 | 0 | 0 | 0 | 0 | 0 | 0 | 0.0504 | 0.0829 | 0.0035 | 0.2274 | 57 | 7800 | 1628 | 0.2145 | 1.4422 | 0.1208 | 0.0422 | [6 empty] | 1505 | 18 | 18 | 3 | 0.24 | 72 | 30 | 미정 |  | 2021-02-03 22:29 | 1615 |  | 0 | 0 | 34 | 0 | 0 | 0 | 0.2273 | 1.6583 | 0.2372 | 0.0213 | 100350 | 67 | 45 | 205 | 0.0924 | 0.0245 | 0.0175 | 0.0389 | 0.0393 | 0.0158 | 0.0074 | 0.0085
2021-02-03 | B61886 | B | 22 | 46MNVS6 | 103 | 37600 | 0.0742 | 0.2298 | 0.0909 | 0.1241 | 1611 | 1584 | 1547 | 3297 |  |  |  | 0 | 미정 | 미정 | 미정 | 미정 | 0 | 0 | 0 | 151 | 0 | 0 | 0.0742 | 0.0866 | 0.0022 | 0.0028 | 49 | 7200 | 1644 | 0.3544 | 0.6719 | 0.1414 | 0.0036 | [6 empty] | 1494 | 15 | 16 | 1 | 0.24 | 77 | 41 | 미정 |  | 2021-02-03 22:53 | 1635 |  | 31 | 0 | 17 | 0 | 0 | 0 | 0.435 | 0.8404 | 0.1724 | 0.0234 | 102100 | 157 | 16 | 141 | 0.0022 | 0.0042 | 0.0198 | 0.0502 | 0.0661 | 0.0242 | 0.0176 | 0.0516
2021-02-03 | A62396 | B | 33 | AE1524HM | 104 | 37600 | 0.0478 | 0.0343 | 0.0343 | 0.086 | 1632 | 1632 | 1569 | 2961 | 27.6 |  |  | 0 | 미정 | 선택 | 미정 | 미정 | 0 | 0 | 0 | 0 | 0 | 0 | 0.0478 | 0.0861 | 0.0038 | 0.2904 | 49 | 6000 | 1630 | 0.1658 | 1.4947 | 0.1983 | 0.0138 | [6 empty] | 1505 | 18 | 18 | 3 | 0.24 | 69 | 32 | 미정 |  | 2021-02-03 23:40 | 1610 |  | 0 | 28 | 10 | 0 | 0 | 0 | 0.226 | 1.672 | 0.2393 | 0.0173 | 93950 | 64 | 38 | 178 | 0.0406 | 0.0151 | 0.014 | 0.0384 | 0.0285 | 0.0052 | 0.0037 | 0.0078
2021-02-03 | B61887 | T | 21 | SCR420B | 104 | 37200 | 0.0819 | 0.0461 | 0.0461 | 0.1064 | 1613 | 1613 | 1556 | 2870 | 18.4 |  |  | 0 | 미정 | 미정 | 미정 | 미정 | 0 | 0 | 0 | 0 | 0 | 0 | 0.0819 | 0.1327 | 0.0022 | 0.063 | 47 | 8600 | 1665 | 0.1756 | 0.6276 | 0.1513 | 0.0108 | [6 empty] | 1509 | 13 | 15 | 1 | 0.22 | 86 | 38 | 미정 |  | 2021-02-04 00:16 | 1662 |  | 31 | 0 | 0 | 0 | 0 | 0 | 0.211 | 0.7676 | 0.2145 | 0.0201 | 100350 |  | 21 | 137 | 0.0293 | 0.0091 | 0.0183 | 0.045 | 0.0397 | 0.0096 | 0.0074 | 0.0072
2021-02-03 | A62397 | B | 1 | AE1524HM | 97 | 36700 | 0.0586 | 0.023 | 0.055 | 0.0657 | 1684 | 1654 | 1604 | 2837 | 13.1 |  |  | 0 | 미정 | 해제 | 미정 | 미정 | 0 | 0 | 0 | 0 | 0 | 0 | 0.0586 | 0.0972 | 0.0035 | 0.2263 | 38 | 4700 | 1620 | 0.1703 | 1.53 | 0.1598 | 0.0137 | [6 empty] | 1505 | 18 | 18 | 3 | 0.25 | 72 | 34 | 미정 |  | 2021-02-04 00:46 | 1619 |  | 0 | 47 | 30 | 0 | 0 | 0 | 0.218 | 1.6522 | 0.2412 | 0.02 | 105000 | 79 | 31 | 151 | 0.0175 | 0.0207 | 0.016 | 0.0431 | 0.0173 | 0.0078 | 0.0065 | 0.0064
2021-02-03 | B61888 | T | 31 | SCR420B | 104 | 40100 | 0.091 | 0.0514 | 0.0514 | 0.1218 | 1615 | 1615 | 1537 | 2901 | 37.3 |  |  | 0 | 미정 | 미정 | 미정 | 미정 | 0 | 0 | 0 | 0 | 0 | 0 | 0.091 | 0.1304 | 0.0025 | 0.22 | 53 | 8300 | 1638 | 0.1732 | 0.6498 | 0.1536 | 0.0132 | [6 empty] | 1509 | 13 | 14 | 1 | 0.25 | 70 | 41 | 미정 |  | 2021-02-04 01:27 | 1636 |  | 30 | 0 | 0 | 0 | 0 | 0 | 0.1999 | 0.7743 | 0.1958 | 0.0171 | 107100 | 98 | 19 | 136 | 0.0513 | 0.0133 | 0.0158 | 0.0433 | 0.0431 | 0.006 | 0.0048 | 0.005
2021-02-03 | A62398 | B | 35 | SMN443H | 104 | 37800 | 0.0705 | 0.045 | 0.045 | 0.0968 | 1602 | 1602 | 1544 | 2878 | 34.2 |  |  | 0 | 미정 | 선택 | 미정 | 미정 | 0 | 0 | 0 | 0 | 0 | 0 | 0.0705 | 0.1698 | 0.0037 | 0.3461 | 42 | 5900 | 1629 | 0.3224 | 1.3001 | 0.1883 | 0.0368 | [6 empty] | 1491 | 18 | 18 | 3 | 0.26 | 90 | 40 | 미정 |  | 2021-02-04 01:59 | 1622 |  | 0 | 42 | 0 | 0 | 0 | 0 | 0.406 | 1.4604 | 0.2429 | 0.0307 | 101650 | 84 | 50 | 176 | 0.0482 | 0.0179 | 0.024 | 0.0463 | 0.0326 | 0.0135 | 0.0058 | 0.0155
2021-02-03 | B61889 | T | 36 | SCR420B | 104 | 40800 | 0.0701 | 0.0607 | 0.064 | 0.0688 | 1577 | 1575 | 1564 | 3004 | 30.1 |  |  | 0 | 미정 | 미정 | 미정 | 미정 | 0 | 0 | 0 | 0 | 0 | 0 | 0.0701 | 0.084 | 0.0014 | 0.0017 | 46 | 6900 | 1668 | 0.166 | 0.6669 | 0.1043 | 0.0095 | [6 empty] | 1509 | 13 | 14 | 1 | 0.23 | 71 | 27 | 미정 |  | 2021-02-04 02:27 | 1639 |  | 31 | 0 | 11 | 0 | 0 | 0 | 0.207 | 0.7835 | 0.2039 | 0.0125 | 100700 |  | 26 | 148 | 0.0455 | 0.0107 | 0.0153 | 0.0388 | 0.0402 | 0.0105 | 0.0065 | 0.0054
2021-02-03 | A62399 | B | 18 | SMN443H | 100 | 37900 | 0.0548 | 0.0509 | 0.0509 | 0.0732 | 1604 | 1604 | 1557 | 2907 | 35.8 |  |  | 0 | 미정 | 선택 | 미정 | 미정 | 0 | 0 | 0 | 0 | 0 | 0 | 0.0548 | 0.1116 | 0.0033 | 0.1803 | 41 | 5100 | 1588 | 0.3101 | 1.3549 | 0.198 | 0.0336 | [6 empty] | 1491 | 18 | 18 | 3 | 0.27 | 65 | 25 | 미정 |  | 2021-02-04 03:00 | 1592 |  | 0 | 46 | 10 | 0 | 0 | 0 | 0.413 | 1.4581 | 0.2403 | 0.0285 | 102600 | 75 | 43 | 166 | 0.0498 | 0.0245 | 0.0249 | 0.0387 | 0.0386 | 0.0113 | 0.0063 | 0.0146
2021-02-03 | B61890 | T | 22 | SCR420B | 101 | 40700 | 0.0864 | 0.0649 | 0.0649 | 0.0806 | 1582 | 1582 | 1566 | 2877 | 21.8 |  |  | 0 | 미정 | 미정 | 미정 | 미정 | 0 | 0 | 0 | 0 | 0 | 0 | 0.0864 | 0.1464 | 0.0035 | 0.205 | 42 | 5800 | 1644 | 0.1744 | 0.7793 | 0.0891 | 0.0042 | [6 empty] | 1509 | 13 | 14 | 1 | 0.2 | 64 | 23 | 미정 |  | 2021-02-04 03:27 | 1631 |  | 0 | 0 | 10 | 0 | 0 | 0 | 0.207 | 0.8103 | 0.2042 | 0.0109 | 99050 |  | 32 | 158 | 0.0357 | 0.0162 | 0.0156 | 0.0431 | 0.0481 | 0.0313 | 0.0121 | 0.0079
2021-02-03 | A62400 | B | 33 | SMN443H | 103 | 36400 | 0.0318 | 0.0399 | 0.0399 | 0.0624 | 1604 | 1604 | 1527 | 2871 | 16 |  |  | 0 | 미정 | 선택 | 미정 | 미정 | 0 | 0 | 0 | 0 | 0 | 0 | 0.0318 | 0.0887 | 0.0118 | 0.2112 | 40 | 5600 | 1611 | 0.3049 | 1.3166 | 0.2009 | 0.03 | [6 empty] | 1491 | 18 | 18 | 3 | 0.27 | 78 | 35 | 미정 |  | 2021-02-04 03:58 | 1601 |  | 0 | 48 | 0 | 0 | 0 | 0 | 0.4135 | 1.4516 | 0.2456 | 0.0301 | 100800 | 77 | 52 | 183 | 0.0223 | 0.0252 | 0.025 | 0.0311 | 0.047 | 0.0163 | 0.0053 | 0.0146
2021-02-03 | B61891 | I | 21 | SCM440I | 101 | 38000 |  | 0.0885 | 0.0885 | 0.1085 | 1606 | 1606 | 1545 | 2909 | 20.1 |  |  | 0 | 미정 | 미정 | 미정 | 미정 | 0 | 0 | 0 | 0 | 0 | 0 |  |  |  |  | 57 | 9200 | 1644 | 0.3135 | 0.4887 | 0.141 | 0.0052 | [6 empty] | 1495 | 20 | 23 | 1 | 0.16 | 85 | 0 | 미정 |  | 2021-02-04 04:41 | 1661 |  | 100 | 0 | 64 | 0 | 0 | 0 | 0.3926 | 0.6879 | 0.2477 | 0.0063 | 98800 | 1648 | 34 | 178 | 0.0205 | 0.0079 | 0.0063 |  | 0.0332 | 0.007 | 0.0065 | 0.0149
2021-02-03 | A62401 | B | 31 | SMN443H | 103 | 36800 | 0.0406 | 0.0607 | 0.0607 | 0.1261 | 1593 | 1593 | 1529 | 2746 | 49.7 |  |  | 0 | 미정 | 미정 | 미정 | 미정 | 0 | 0 | 0 | 0 | 0 | 0 | 0.0406 | 0.0715 | 0.0028 | 0.1454 | 43 | 6700 | 1589 | 0.3422 | 1.3091 | 0.1625 | 0.0469 | [6 empty] | 1491 | 18 | 18 | 3 | 0.26 | 67 | 24 | 미정 |  | 2021-02-04 04:59 | 1597 |  | 0 | 46 | 21 | 0 | 0 | 0 | 0.4026 | 1.4591 | 0.2428 | 0.0291 | 102150 | 90 | 50 | 188 | 0.0693 | 0.0286 | 0.0247 | 0.0404 | 0.0497 | 0.0226 | 0.0078 | 0.0132
2021-02-03 | B61892 | I | 1 | 18CRNIMO7HI | 87 | 36000 | 0.1168 | 0.0493 | 0.0521 | 0.0674 | 1605 | 1612 | 1592 | 2775 | 22.6 |  |  | 0 | 미정 | 미정 | 미정 | 미정 | 0 | 0 | 0 | 0 | 0 | 0 | 0.1168 | 0.1371 | 0.0067 | 0.0278 | 49 | 8500 | 1703 | 0.1422 | 0.4716 | 0.1412 | 0.0167 | [6 empty] | 1506 | 25 | 30 | 1 | 0.28 | 78 | 0 | 미정 |  | 2021-02-04 05:41 | 1694 |  | 32 | 0 | 19 | 0 | 0 | 0 | 0.17 | 0.5731 | 0.2473 | 0.0524 | 88400 | 1455 | 32 | 202 | 0.0427 | 0.0216 | 0.0319 | 0.0148 | 0.0249 | 0.0055 | 0.0033 | 0.0019
2021-02-03 | A62402 | B | 35 | STB3D | 104 | 37400 | 0.0631 | 0.1465 | 0.1465 | 0.2103 | 1642 | 1642 | 1543 | 2878 |  |  |  | 0 | 미정 | 미정 | 미정 | 미정 | 0 | 0 | 0 | 0 | 0 | 0 | 0.0631 | 0.0804 | 0.0024 | 0.3282 | 44 | 5500 | 1590 | 0.8255 | 0.9064 | 0.4731 | 0.0093 | [6 empty] | 1451 | 25 | 25 | 3 | 0.28 | 86 | 36 | 미정 |  | 2021-02-04 06:00 | 1590 |  | 0 | 61 | 34 | 0 | 0 | 0 | 0.94 | 1.0333 | 0.5356 | 0.0098 |  | 66 | 18 | 130 | 0.0031 | 0.0113 | 0.0078 | 0.0404 | 0.022 | 0.0021 | 0.0009 | 0.0024
2021-02-03 | B61893 | B | 36 | SMN443H | 95 | 39400 | 0.0855 | 0.0215 | 0.2056 | 0.2091 | 1725 | 1662 | 1589 | 3248 | 15.3 |  |  | 0 | 미정 | 미정 | 미정 | 미정 | 0 | 0 | 0 | 0 | 0 | 0 | 0.0855 | 0.1078 | 0.0032 | 0.1358 | 52 | 3000 | 1632 | 0.346 | 1.2141 | 0.2142 | 0.0144 | [6 empty] | 1491 | 18 | 20 | 1 | 0.21 | 62 | 31 | 미정 |  | 2021-02-04 06:51 | 1618 |  | 80 | 0 | 16 | 0 | 0 | 0 | 0.408 | 1.4623 | 0.2556 | 0.0301 | 98700 | 163 | 6 | 124 | 0.025 | 0.0193 | 0.0264 | 0.0459 | 0.0153 | 0.005 | 0.0034 | 0.0152
2021-02-04 | A62403 | B | 18 | STB3D | 103 | 38400 | 0.0777 | 0.1362 | 0.1362 | 0.1735 | 1600 | 1600 | 1542 | 2926 |  |  |  | 0 | 미정 | 미정 | 미정 | 미정 | 0 | 0 | 0 | 0 | 0 | 0 | 0.0777 | 0.1807 | 0.0037 | 0.3511 | 48 | 5300 | 1567 | 0.8089 | 0.891 | 0.4166 | 0.0068 | [6 empty] | 1451 | 25 | 25 | 3 | 0.28 | 74 | 40 | 미정 |  | 2021-02-04 07:07 | 1567 |  | 0 | 58 | 42 | 0 | 0 | 0 | 0.9406 | 1.0299 | 0.543 | 0.0075 |  | 74 | 23 | 129 | 0.0031 | 0.0083 | 0.007 | 0.0466 | 0.0153 | 0.004 | 0.0027 | 0.003
2021-02-04 | A62404 | B | 33 | STB3D | 105 | 37100 | 0.0875 | 0.1657 | 0.1657 | 0.2142 | 1593 | 1593 | 1535 | 2833 |  |  |  | 0 | 미정 | 미정 | 미정 | 미정 | 0 | 0 | 0 | 0 | 0 | 0 | 0.0875 | 0.1864 | 0.0238 | 0.1191 | 43 | 5600 | 1565 | 0.8284 | 1.004 | 0.4277 | 0.0061 | [6 empty] | 1451 | 25 | 25 | 3 | 0.33 | 70 | 38 | 미정 |  | 2021-02-04 07:59 | 1559 |  | 0 | 30 | 63 | 0 | 0 | 0 | 0.97 | 1.0476 | 0.5557 | 0.0075 | 101300 | 74 | 29 | 142 | 0.002 | 0.0077 | 0.0063 | 0.0442 | 0.0244 | 0.0044 | 0.0026 | 0.0029
2021-02-04 | A62405 | B | 21 | STB3D | 103 | 38600 | 0.0647 | 0.1578 | 0.1843 | 0.2807 | 1588 | 1586 | 1531 | 2967 |  |  |  | 0 | 선택 | 미정 | 미정 | 미정 | 0 | 0 | 0 | 0 | 0 | 0 | 0.0647 | 0.1545 | 0.0034 | 0.4482 | 51 | 6500 | 1576 | 0.8501 | 1.1164 | 0.4444 | 0.0082 | [6 empty] | 1451 | 25 | 25 | 3 | 0.29 | 65 | 37 | 미정 |  | 2021-02-04 09:13 | 1556 |  | 0 | 0 | 54 | 0 | 0 | 0 | 0.928 | 1.1183 | 0.5227 | 0.0074 | 101150 | 72 | 15 | 127 | 0.0047 | 0.0089 | 0.006 | 0.0412 | 0.0089 | 0.0018 | 0.0013 | 0.0019
2021-02-04 | A62406 | B | 35 | STB3D | 104 | 39500 | 0.0759 | 0.1121 | 0.1616 | 0.2783 | 1565 | 1580 | 1533 | 3061 |  |  |  | 0 | 선택 | 미정 | 미정 | 미정 | 0 | 0 | 0 | 0 | 0 | 0 | 0.0759 | 0.1544 | 0.0038 | 0.1387 | 46 | 5300 | 1553 | 0.8227 | 0.9681 | 0.4381 | 0.0057 | [6 empty] | 1451 | 25 | 26 | 3 | 0.31 | 63 | 34 | 미정 |  | 2021-02-04 10:16 | 1553 |  | 0 | 33 | 66 | 0 | 0 | 0 | 0.94 | 1.0367 | 0.5609 | 0.007 |  | 75 | 28 | 134 | 0.0028 | 0.007 | 0.006 | 0.0421 | 0.0264 | 0.0055 | 0.0026 | 0.0026
2021-02-04 | A62407 | B | 18 | STB3D | 100 | 37400 | 0.0651 | 0.0696 | 0.1713 | 0.2502 | 1622 | 1600 | 1542 | 2894 |  |  |  | 0 | 선택 | 미정 | 미정 | 미정 | 0 | 0 | 0 | 0 | 0 | 0 | 0.0651 | 0.0976 | 0.0046 | 0.4639 | 53 | 6500 | 1545 | 0.7923 | 0.8725 | 0.4296 | 0.0071 | [6 empty] | 1451 | 25 | 25 | 3 | 0.33 | 64 | 34 | 미정 |  | 2021-02-04 11:26 | 1545 |  | 0 | 45 | 46 | 0 | 0 | 0 | 0.942 | 1.0379 | 0.5439 | 0.0065 | 105350 | 75 | 21 | 130 | 0.0016 | 0.0081 | 0.0055 | 0.0387 | 0.0351 | 0.0022 | 0.0015 | 0.0025
2021-02-04 | A62408 | B | 33 | STB3D | 100 | 39200 | 0.0825 | 0.0899 | 0.1435 | 0.2365 | 1589 | 1580 | 1531 | 2691 |  |  |  | 0 | 선택 | 미정 | 미정 | 미정 | 0 | 0 | 0 | 0 | 0 | 0 | 0.0825 | 0.1511 | 0.0045 | 0.2465 | 45 | 5400 | 1554 | 0.5791 | 0.9429 | 0.3976 | 0.0056 | [6 empty] | 1451 | 25 | 25 | 3 | 0.27 | 56 | 30 | 미정 |  | 2021-02-04 12:25 | 1554 |  | 0 | 72 | 61 | 0 | 0 | 0 | 0.901 | 1.029 | 0.5317 | 0.0058 | 109700 | 79 | 23 | 131 | 0.0034 | 0.0065 | 0.0051 | 0.0396 | 0.0139 | 0.0024 | 0.0023 | 0.003
2021-02-04 | A62409 | B | 21 | STB3D | 100 | 36400 | 0.0706 | 0.1662 | 0.1662 | 0.2903 | 1601 | 1601 | 1538 | 2826 |  |  |  | 0 | 선택 | 미정 | 미정 | 미정 | 0 | 0 | 0 | 0 | 0 | 0 | 0.0706 | 0.1161 | 0.0019 | 0.2737 | 50 | 6700 | 1552 | 0.7974 | 0.9117 | 0.3977 | 0.0048 | [6 empty] | 1451 | 25 | 25 | 3 | 0.27 | 61 | 29 | 미정 |  | 2021-02-04 13:28 | 1552 |  | 0 | 0 | 0 | 0 | 0 | 0 | 0.9021 | 0.9701 | 0.4889 | 0.0065 | 112200 | 88 | 30 | 150 | 0.0017 | 0.0065 | 0.0055 | 0.0376 | 0.0318 | 0.0075 | 0.0028 | 0.0031
2021-02-04 | A62410 | B | 18 | STB2 | 101 | 36400 | 0.0762 | 1.0146 | 0.1289 | 0.2271 | 1595 | 0 | 1548 | 2067 | 75.4 |  |  | 0 | 미정 | 선택 | 미정 | 미정 | 0 | 0 | 0 | 0 | 0 | 0 | 0.0762 | 0.1478 | 0.0027 | 0.1512 | 74 | 8700 | 1571 | 0.8349 | 0.3546 | 0.2441 | 0.0069 | [6 empty] | 1456 | 25 | 25 | 3 | 0.27 | 91 | 39 | 미정 |  | 2021-02-04 14:53 | 1571 |  | 0 | 9 | 10 | 0 | 0 | 0 | 0.951 | 0.3696 | 0.2671 | 0.0054 |  | 96 | 37 | 187 | 0.0902 | 0.006 | 0.0041 | 0.0327 | 0.0363 | 0.0007 | 0.0011 | 0.0028
2021-02-04 | A62411 | B | 35 | STB2 | 100 | 38300 | 0.0518 | 0.1282 | 0.1981 | 0.2737 | 1577 | 1568 | 1543 | 2987 | 59.8 |  |  | 0 | 미정 | 선택 | 미정 | 미정 | 0 | 0 | 0 | 0 | 0 | 0 | 0.0518 | 0.0767 | 0.0022 | 0.0677 | 47 | 6200 | 1566 | 0.8335 | 0.3065 | 0.2221 | 0.0483 | [6 empty] | 1456 | 25 | 25 | 3 | 0.31 | 61 | 25 | 미정 |  | 2021-02-04 15:49 | 1566 |  | 0 | 30 | 24 | 0 | 0 | 0 | 0.953 | 0.3695 | 0.2478 | 0.025 | 101450 | 73 | 34 | 167 | 0.0707 | 0.0319 | 0.0182 | 0.0325 | 0.0317 | 0.0158 | 0.0054 | 0.0056
2021-02-04 | A62412 | B | 33 | STB2 | 101 | 36600 | 0.088 | 0.1228 | 0.1228 | 0.2093 | 1613 | 1613 | 1539 | 2836 | 31.9 |  |  | 0 | 선택 | 미정 | 미정 | 미정 | 0 | 0 | 0 | 0 | 0 | 0 | 0.088 | 0.1701 | 0.0357 | 0.1977 | 46 | 6500 | 1561 | 0.7888 | 0.2752 | 0.2129 | 0.0214 | [6 empty] | 1456 | 25 | 26 | 3 | 0.27 | 71 | 33 | 미정 |  | 2021-02-04 16:48 | 1561 |  | 0 | 38 | 0 | 0 | 0 | 0 | 0.945 | 0.3723 | 0.2652 | 0.01 | 108600 | 87 | 38 | 175 | 0.0373 | 0.0126 | 0.0082 | 0.0391 | 0.0172 | 0.0028 | 0.0013 | 0.0028
2021-02-04 | A62413 | B | 21 | STB2 | 101 | 36500 | 0.0563 | 0.1247 | 0.1247 | 0.2186 | 1628 | 1628 | 1558 | 2813 | 58.8 |  |  | 0 | 미정 | 선택 | 미정 | 미정 | 0 | 0 | 0 | 0 | 0 | 0 | 0.0563 | 0.1766 | 0.0016 | 0.2418 | 50 | 6300 | 1556 | 0.9114 | 0.2949 | 0.2159 | 0.0316 | [6 empty] | 1456 | 25 | 26 | 3 | 0.26 | 62 | 24 | 미정 |  | 2021-02-04 17:55 | 1556 |  | 0 | 23 | 19 | 0 | 0 | 0 | 0.963 | 0.3672 | 0.2502 | 0.0099 | 109900 | 93 | 48 | 196 | 0.0685 | 0.0128 | 0.008 | 0.039 | 0.0375 | 0.0096 | 0.0013 | 0.0031
2021-02-04 | A62414 | B | 18 | STB2 | 101 | 39600 | 0.3623 | 0.3153 | 0.4119 | 0.4633 | 1586 | 1632 | 1587 | 3035 | 28.8 |  |  | 0 | 미정 | 선택 | 미정 | 미정 | 0 | 0 | 0 | 0 | 0 | 0 | 0.3623 | 0.2652 | 0.0135 | 0.0512 | 106 | 8800 | 1549 | 0.4865 | 0.364 | 0.1366 | 0.0156 | [6 empty] | 1456 | 25 | 25 | 3 | 0.27 | 62 | 32 | 미정 |  | 2021-02-04 19:53 | 1549 |  | 0 | 0 | 93 | 0 | 0 | 0 | 0.955 | 0.3694 | 0.2328 | 0.0066 | 105000 | 78 | 13 | 184 | 0.0345 | 0.0091 | 0.0059 | 0.0509 | 0.0297 | 0.0074 | 0.0059 | 0.0027
2021-02-04 | A62415 | B | 33 | STB2 | 101 | 37800 | 0.1085 | 0.0361 | 0.0952 | 0.5367 | 1663 | 1626 | 1541 | 3091 | 18.5 |  |  | 0 | 미정 | 선택 | 미정 | 미정 | 0 | 0 | 0 | 0 | 0 | 0 | 0.1085 | 0.1749 | 0.0041 | 0.0494 | 88 | 6200 | 1574 | 0.7937 | 0.4247 | 0.1929 | 0.006 | [6 empty] | 1456 | 25 | 25 | 3 | 0.27 | 65 | 30 | 미정 |  | 2021-02-04 20:53 | 1574 |  | 0 | 0 | 35 | 0 | 0 | 0 | 0.928 | 0.4196 | 0.2774 | 0.0122 |  | 76 | 24 | 190 | 0.0235 | 0.0144 | 0.0086 | 0.0437 | 0.0174 | 0.0023 | 0.0007 | 0.0022
2021-02-04 | A62416 | B | 21 | STB2 | 100 | 37100 | 0.1363 | 0.053 | 0.053 | 0.2414 | 1636 | 1636 | 1534 | 2996 | 34.8 |  |  | 0 | 선택 | 미정 | 미정 | 미정 | 0 | 0 | 0 | 0 | 0 | 0 | 0.053 | 0.2015 | 0.0028 | 0.1801 | 51 | 5300 | 1551 | 0.83 | 0.2777 | 0.2119 | 0.0057 | [6 empty] | 1456 | 25 | 25 | 3 | 0.26 | 61 | 29 | 미정 |  | 2021-02-04 22:14 | 1550 |  | 0 | 8 | 8 | 0 | 0 | 0 | 0.938 | 0.3585 | 0.2489 | 0.006 | 0 | 72 | 17 | 124 | 0.0437 | 0.0064 | 0.0053 | 0.0493 | 0.0183 | 0.0028 | 0.0023 | 0.0031
2021-02-04 | A62417 | B | 1 | STB2 | 101 | 38300 | 0.1346 | 0.4382 | 0.1421 | 0.4486 | 1606 | 1617 | 1544 | 2923 | 55.9 |  |  | 0 | 미정 | 선택 | 미정 | 미정 | 0 | 0 | 0 | 0 | 0 | 0 | 0.1346 | 0.167 | 0.0096 | 0.068 | 41 | 4300 | 1548 | 0.8879 | 0.3329 | 0.2262 | 0.0219 | [6 empty] | 1456 | 25 | 25 | 3 | 0.27 | 53 | 28 | 미정 |  | 2021-02-04 23:09 | 1546 |  | 0 | 0 | 0 | 0 | 0 | 0 | 0.948 | 0.3659 | 0.2695 | 0.0151 | 100950 | 72 | 21 | 124 | 0.0669 | 0.0169 | 0.0108 | 0.0489 | 0.0346 | 0.0053 | 0.0033 | 0.0035
2021-02-04 | A62418 | B | 18 | STB2 | 101 | 37300 | 0.071 | 0.1752 | 0.1752 | 0.2295 | 1630 | 1630 | 1558 | 2818 | 34.7 |  |  | 0 | 선택 | 미정 | 미정 | 미정 | 0 | 0 | 0 | 0 | 0 | 0 | 0.071 | 0.1187 | 0.0059 | 0.1209 | 41 | 4300 | 1554 | 0.7869 | 0.298 | 0.2435 | 0.0166 | [6 empty] | 1456 | 25 | 25 | 3 | 0.26 | 58 | 24 | 미정 |  | 2021-02-05 00:06 | 1551 |  | 0 | 11 | 0 | 0 | 0 | 0 | 0.9752 | 0.361 | 0.2656 | 0.0122 | 101700 | 75 | 29 | 137 | 0.0421 | 0.0137 | 0.0098 | 0.0379 | 0.0157 | 0.0042 | 0.002 | 0.0029
2021-02-04 | A62419 | B | 33 | STB2 | 101 | 37200 | 0.0642 | 0.1247 | 0.1247 | 0.2539 | 1658 | 1658 | 1594 | 2854 | 78.1 |  |  | 0 | 미정 | 선택 | 미정 | 미정 | 0 | 0 | 0 | 0 | 0 | 0 | 0.0642 | 0.1383 | 0.0054 | 0.2074 | 41 | 3500 | 1551 | 0.8892 | 0.2838 | 0.2672 | 0.0252 | [6 empty] | 1456 | 25 | 25 | 3 | 0.26 | 58 | 26 | 미정 |  | 2021-02-05 01:02 | 1552 |  | 0 | 0 | 0 | 0 | 0 | 0 | 0.941 | 0.3689 | 0.2811 | 0.0165 | 103150 | 74 | 31 | 149 | 0.0933 | 0.0179 | 0.0125 | 0.0399 | 0.0377 | 0.0054 | 0.0032 | 0.0041
2021-02-04 | A62420 | B | 21 | STB2 | 101 | 37500 | 0.046 | 0.1727 | 0.1727 | 0.2823 | 1637 | 1637 | 1563 | 2896 | 33.5 |  |  | 0 | 해제 | 선택 | 미정 | 미정 | 0 | 0 | 0 | 0 | 0 | 0 | 0.046 | 0.0895 | 0.0027 | 0.2411 | 41 | 3900 | 1549 | 0.8622 | 0.2524 | 0.2447 | 0.009 | [6 empty] | 1456 | 25 | 25 | 3 | 0.26 | 60 | 22 | 미정 |  | 2021-02-05 02:05 | 1548 |  | 0 | 0 | 0 | 0 | 0 | 0 | 0.9421 | 0.357 | 0.2729 | 0.0089 | 104250 | 76 | 40 | 158 | 0.0394 | 0.0094 | 0.0074 | 0.0357 | 0.0143 | 0.0021 | 0.0017 | 0.0026
2021-02-04 | A62421 | B | 1 | STB2 | 100 | 36800 | 0.0864 | 0.107 | 0.107 | 0.2391 | 1643 | 1643 | 1555 | 2752 | 68.5 |  |  | 0 | 미정 | 선택 | 미정 | 미정 | 0 | 0 | 0 | 0 | 0 | 0 | 0.0864 | 0.18 | 0.004 | 0.1851 | 43 | 4400 | 1552 | 0.9023 | 0.2934 | 0.2545 | 0.0183 | [6 empty] | 1456 | 25 | 25 | 3 | 0.27 | 63 | 22 | 미정 |  | 2021-02-05 03:05 | 1555 |  | 0 | 0 | 0 | 0 | 0 | 0 | 0.9393 | 0.3647 | 0.2677 | 0.0134 | 103000 | 73 | 47 | 175 | 0.0825 | 0.0149 | 0.0099 | 0.0411 | 0.0366 | 0.0028 | 0.0019 | 0.0022
2021-02-04 | A62422 | B | 20 | STB2 | 101 | 39300 |  | 0.3527 | 0.2473 | 0.4277 | 1623 | 1617 | 1556 | 3041 | 70.4 |  |  | 0 | 미정 | 선택 | 미정 | 미정 | 0 | 0 | 0 | 0 | 0 | 0 |  |  |  |  | 59 | 7100 | 1563 | 0.8832 | 0.3417 | 0.2484 | 0.0194 | [6 empty] | 1456 | 25 | 25 | 3 | 0.26 | 56 | 32 | 미정 |  | 2021-02-05 04:36 | 1563 |  | 0 | 18 | 0 | 0 | 0 | 0 | 0.964 | 0.3546 | 0.2587 | 0.0091 |  | 67 | 14 | 128 | 0.085 | 0.0108 | 0.0076 |  | 0.0384 | 0.0039 | 0.0023 | 0.0029
2021-02-04 | B61894 | B | 18 | SCM440 | 96 | 42600 | 0.081 | 0.0585 | 0.1206 | 0.1439 | 1588 | 1573 | 1542 | 1390 |  |  |  | 0 | 미정 | 미정 | 미정 | 미정 | 0 | 0 | 0 | 251 | 0 | 0 | 0.081 | 0.0848 | 0.0032 | 0.0773 | 191 | 8400 | 1682 | 0.3264 | 0.5767 | 0.1365 | 0.0032 | [6 empty] | 1496 | 15 | 21 | 1 | 0.35 | 89 | 42 | 미정 |  | 2021-02-05 05:15 | 1671 |  | 33 | 0 | 25 | 0 | 0 | 0 | 0.381 | 0.691 | 0.2226 | 0.0072 |  | 65 | 28 | 168 | 0.0023 | 0.0043 | 0.0159 | 0.0378 | 0.0366 | 0.0123 | 0.0081 | 0.0116
2021-02-04 | A62423 | B | 33 | P-STB2 | 101 | 37800 | 0.0637 | 0.0812 | 0.1715 | 0.2585 | 1643 | 1625 | 1547 | 2671 | 67.1 |  |  | 0 | 미정 | 선택 | 미정 | 미정 | 0 | 0 | 0 | 0 | 0 | 0 | 0.0637 | 0.1687 | 0.006 | 0.201 | 41 | 4200 | 1547 | 0.8951 | 0.2601 | 0.2579 | 0.0282 | 0.123 | 53.655 | 26.308 | 8.137 | 6.593 | 2.039 | 1456 | 25 | 30 | 3 | 0.28 | 61 | 27 | 미정 |  | 2021-02-05 05:25 | 1554 |  | 0 | 9 | 0 | 0 | 0 | 0 | 0.96 | 0.3632 | 0.27 | 0.019 | 100150 | 73 | 22 | 126 | 0.0846 | 0.0225 | 0.0146 | 0.0237 | 0.0201 | 0.0048 | 0.0029 | 0.0032
2021-02-04 | B61895 | B | 36 | SCM440 | 99 | 36600 |  | 0.0214 | 0.0554 | 0.0851 | 1667 | 1613 | 1563 | 2865 |  |  |  | 0 | 미정 | 미정 | 미정 | 미정 | 0 | 0 | 0 | 206 | 0 | 0 |  |  |  |  | 40 | 6300 | 1613 | 0.3438 | 0.5751 | 0.1843 | 0.0038 | [6 empty] | 1496 | 15 | 16 | 1 | 0.27 | 55 | 15 | 미정 |  | 2021-02-05 06:06 | 1624 |  | 26 | 0 | 0 | 0 | 0 | 0 | 0.3796 | 0.684 | 0.2304 | 0.0091 |  | 64 | 45 | 176 | 0.0033 | 0.0042 | 0.0151 |  | 0.0231 | 0.0069 | 0.0068 | 0.011
2021-02-04 | A62424 | B | 21 | P-STB2 | 102 | 36800 | 0.0839 | 0.1114 | 0.1114 | 0.325 | 1641 | 1641 | 1554 | 2861 | 39.7 |  |  | 0 | 선택 | 미정 | 미정 | 미정 | 0 | 0 | 0 | 0 | 0 | 0 | 0.0839 | 0.1716 | 0.0048 | 0.2859 | 41 | 4600 | 1554 | 0.8623 | 0.2904 | 0.2313 | 0.0166 | 0.216 | 53.27 | 27.232 | 7.883 | 6.757 | 1.956 | 1456 | 25 | 30 | 3 | 0.27 | 63 | 31 | 미정 |  | 2021-02-05 06:27 | 1553 |  | 0 | 22 | 0 | 0 | 0 | 0 | 0.9867 | 0.3389 | 0.2724 | 0.0125 | 102600 | 75 | 20 | 125 | 0.0488 | 0.0144 | 0.01 | 0.0247 | 0.0092 | 0.0024 | 0.0015 | 0.0018
2021-02-05 | B61896 | B | 10 | SCM440 | 98 | 35600 | 0.0781 | 0.0248 | 0.1686 | 0.1591 | 1671 | 1606 | 1550 | 2889 |  |  |  | 0 | 미정 | 미정 | 미정 | 미정 | 0 | 0 | 0 | 302 | 0 | 0 | 0.0781 | 0.0737 | 0.0031 | 0.4336 | 41 | 7400 | 1633 | 0.3721 | 0.5569 | 0.2067 | 0.0042 | [6 empty] | 1496 | 15 | 16 | 1 | 0.24 | 64 | 10 | 미정 |  | 2021-02-05 07:04 | 1633 |  | 25 | 0 | 0 | 0 | 0 | 0 | 0.3822 | 0.6831 | 0.2118 | 0.0085 |  | 60 | 46 | 177 | 0.0037 | 0.0041 | 0.0143 | 0.0477 | 0.0273 | 0.0063 | 0.0059 | 0.0122
2021-02-05 | A62425 | B | 1 | P-STB2 | 87 | 34200 | 0.0759 | 0.0952 | 0.0952 | 0.3141 | 1683 | 1683 | 1585 | 2855 | 34.4 |  |  | 0 | 선택 | 미정 | 미정 | 미정 | 0 | 0 | 0 | 0 | 0 | 0 | 0.0759 | 0.1435 | 0.0052 | 0.3864 | 41 | 3400 | 1550 | 0.9239 | 0.3221 | 0.2364 | 0.0139 | 0.22 | 51.083 | 26.545 | 9.449 | 5.406 | 1.924 | 1456 | 25 | 30 | 3 | 0.26 | 61 | 32 | 미정 |  | 2021-02-05 07:30 | 1550 |  | 0 | 16 | 0 | 0 | 0 | 0 | 0.9378 | 0.3546 | 0.2647 | 0.0111 | 99400 | 72 | 19 | 125 | 0.0431 | 0.0128 | 0.0081 | 0.0276 | 0.0115 | 0.0025 | 0.0022 | 0.0028
2021-02-05 | B61897 | B | 35 | SCM440 | 101 | 36400 | 0.0777 | 0.025 | 0.025 | 0.0915 | 1645 | 1645 | 1575 | 2960 |  |  |  | 0 | 미정 | 미정 | 미정 | 미정 | 0 | 0 | 0 | 307 | 0 | 0 | 0.0777 | 0.055 | 0.003 | 0.1693 | 46 | 7700 | 1639 | 0.2442 | 0.5943 | 0.2193 | 0.0048 | [6 empty] | 1496 | 15 | 16 | 1 | 0.23 | 71 | 27 | 미정 |  | 2021-02-05 08:10 | 1627 |  | 0 | 0 | 0 | 0 | 0 | 0 | 0.3808 | 0.6854 | 0.2438 | 0.0049 | 96000 | 74 | 24 | 145 | 0.0106 | 0.0052 | 0.0195 | 0.0424 | 0.0292 | 0.022 | 0.0116 | 0.0153
2021-02-05 | A62426 | B | 20 | P-STB2 | 95 | 34200 | 0.0776 | 0.1217 | 0.1217 | 0.2287 | 1631 | 1631 | 1545 | 2791 | 57.6 |  |  | 0 | 미정 | 선택 | 미정 | 미정 | 0 | 0 | 0 | 0 | 0 | 0 | 0.0776 | 0.1021 | 0.0056 | 0.114 | 47 | 5300 | 1553 | 0.8679 | 0.3119 | 0.2308 | 0.0165 | 0.157 | 51.729 | 26.597 | 8.378 | 6.174 | 1.944 | 1456 | 25 | 30 | 3 | 0.3 | 57 | 23 | 미정 |  | 2021-02-05 08:30 | 1553 |  | 0 | 46 | 0 | 0 | 0 | 0 | 0.943 | 0.3533 | 0.2715 | 0.0122 | 105900 | 77 | 19 | 133 | 0.0671 | 0.0144 | 0.0093 | 0.0283 | 0.0186 | 0.0025 | 0.0018 | 0.0024
2021-02-05 | B61898 | B | 18 | SCM440 | 101 | 36600 | 0.0585 | 0.1605 | 0.1605 | 0.1622 | 1597 | 1597 | 1553 | 2912 | 48.8 |  |  | 0 | 미정 | 미정 | 미정 | 미정 | 0 | 0 | 0 | 155 | 0 | 0 | 0.0585 | 0.0424 | 0.0024 | 0.0996 | 37 | 6000 | 1614 | 0.3141 | 0.4947 | 0.1347 | 0.0265 | [6 empty] | 1496 | 15 | 21 | 1 | 0.3 | 59 | 24 | 미정 |  | 2021-02-05 09:13 | 1622 |  | 26 | 0 | 0 | 0 | 0 | 0 | 0.3917 | 0.6839 | 0.2005 | 0.0129 | 0 | 72 | 31 | 145 | 0.0649 | 0.0239 | 0.0169 | 0.0404 | 0.0411 | 0.0141 | 0.0116 | 0.014
2021-02-05 | A62427 | B | 33 | P-STB2 | 102 | 36800 | 0.0505 | 0.1765 | 0.1765 | 0.2057 | 1604 | 1604 | 1541 | 2986 | 52.4 |  |  | 0 | 선택 | 미정 | 미정 | 미정 | 0 | 0 | 0 | 0 | 0 | 0 | 0.0505 | 0.1063 | 0.0018 | 0.1837 | 108 | 5200 | 1560 | 0.8155 | 0.2897 | 0.2318 | 0.0163 | 0.133 | 51.044 | 27.646 | 8.045 | 6.344 | 1.846 | 1456 | 25 | 30 | 3 | 0.27 | 60 | 29 | 미정 |  | 2021-02-05 09:35 | 1559 |  | 0 | 0 | 0 | 0 | 0 | 0 | 0.9943 | 0.3564 | 0.2746 | 0.0105 | 104550 | 74 | 22 | 134 | 0.0634 | 0.013 | 0.0076 | 0.04 | 0.0171 | 0.0044 | 0.0022 | 0.0037
2021-02-05 | B61899 | B | 36 | SCM440HM2 | 101 | 37000 | 0.0729 | 0.0315 | 0.0315 | 0.1433 | 1624 | 1624 | 1531 | 2842 | 42.8 |  |  | 0 | 미정 | 미정 | 미정 | 미정 | 0 | 0 | 0 | 155 | 0 | 0 | 0.0729 | 0.0439 | 0.0026 | 0.1956 | 40 | 7300 | 1616 | 0.3577 | 0.7237 | 0.1868 | 0.0205 | [6 empty] | 1493 | 18 | 20 | 1 | 0.25 | 58 | 22 | 미정 |  | 2021-02-05 10:15 | 1620 |  | 16 | 0 | 0 | 0 | 0 | 0 | 0.416 | 0.8464 | 0.2387 | 0.0128 | 96500 | 74 | 31 | 148 | 0.0557 | 0.0187 | 0.0156 | 0.044 | 0.0388 | 0.0099 | 0.01 | 0.0068
2021-02-05 | A62428 | B | 21 | P-STB2 | 100 | 36600 | 0.0599 | 0.1334 | 0.1334 | 0.2725 | 1637 | 1637 | 1530 | 2960 | 57.4 |  |  | 0 | 미정 | 선택 | 미정 | 미정 | 0 | 0 | 0 | 0 | 0 | 0 | 0.0599 | 0.1116 | 0.0031 | 0.2046 | 48 | 5100 | 1550 | 0.8888 | 0.3434 | 0.2233 | 0.0172 | 0.142 | 51.172 | 27.109 | 8.462 | 6.047 | 1.887 | 1456 | 25 | 30 | 3 | 0.27 | 59 | 28 | 미정 |  | 2021-02-05 10:38 | 1548 |  | 0 | 31 | 0 | 0 | 0 | 0 | 0.9404 | 0.3717 | 0.2622 | 0.0104 | 106600 | 78 | 23 | 143 | 0.0679 | 0.0142 | 0.0081 | 0.0326 | 0.0311 | 0.0043 | 0.0029 | 0.0037
2021-02-05 | B61900 | B | 10 | SCM440HM2 | 101 | 36300 | 0.0519 | 0.1136 | 0.1136 | 0.1292 | 1593 | 1593 | 1553 | 2934 | 40.1 |  |  | 0 | 미정 | 미정 | 미정 | 미정 | 0 | 0 | 0 | 151 | 0 | 0 | 0.0519 | 0.038 | 0.002 | 0.0215 | 39 | 6600 | 1620 | 0.3651 | 0.731 | 0.1912 | 0.0142 | [6 empty] | 1493 | 18 | 20 | 1 | 0.24 | 120 | 17 | 미정 |  | 2021-02-05 11:11 | 1613 |  | 16 | 0 | 0 | 0 | 0 | 0 | 0.4185 | 0.8326 | 0.2433 | 0.015 |  | 72 | 36 | 160 | 0.0526 | 0.0125 | 0.0142 | 0.0398 | 0.0328 | 0.0092 | 0.0085 | 0.0077
2021-02-05 | A62429 | B | 1 | P-STB2 | 100 | 37400 | 0.1198 | 3.7258 | 0.2104 | 0.2039 | 1605 | 1609 | 1540 | 3074 | 51.6 |  |  | 0 | 선택 | 미정 | 미정 | 미정 | 0 | 0 | 0 | 0 | 0 | 0 | 0.1198 | 0.3386 | 0.0026 | 0.0555 | 45 | 5000 | 1561 | 0.8416 | 0.3375 | 0.2283 | 0.0209 | 0.287 | 51.745 | 27.284 | 7.812 | 6.623 | 1.896 | 1456 | 25 | 30 | 3 | 0.27 | 58 | 30 | 미정 |  | 2021-02-05 11:47 | 1561 |  | 0 | 0 | 0 | 0 | 0 | 0 | 0.9644 | 0.3662 | 0.273 | 0.0132 | 102000 | 82 | 11 | 126 | 0.0619 | 0.0171 | 0.0097 | 0.0368 | 0.0172 | 0.0046 | 0.0029 | 0.0029
2021-02-05 | B61901 | B | 20 | SCM440HM2 | 101 | 38100 | 0.0588 | 0.0226 | 0.0226 | 0.0148 | 1695 | 1695 | 1643 | 3006 | 58.2 |  |  | 0 | 미정 | 미정 | 미정 | 미정 | 0 | 0 | 0 | 152 | 0 | 0 | 0.0588 | 0.058 | 0.0032 | 0.0968 | 65 | 5600 | 1629 | 0.2588 | 0.5554 | 0.1802 | 0.0166 | [6 empty] | 1493 | 18 | 21 | 1 | 0.3 | 55 | 22 | 미정 |  | 2021-02-05 12:36 | 1620 |  | 30 | 0 | 0 | 0 | 0 | 0 | 0.419 | 0.8416 | 0.3244 | 0.0098 |  | 73 | 15 | 144 | 0.0743 | 0.0153 | 0.0159 | 0.0448 | 0.0614 | 0.0075 | 0.0047 | 0.0042
2021-02-05 | A62430 | B | 35 | SCR423PRH | 101 | 37800 | 0.0666 | 0.0313 | 0.0313 | 0.0869 | 1714 | 1714 | 1627 | 3118 |  |  |  | 0 | 미정 | 선택 | 미정 | 미정 | 0 | 0 | 0 | 301 | 0 | 0 | 0.0666 | 0.1237 | 0.0034 | 0.1486 | 48 | 4900 | 1641 | 0.1823 | 0.5283 | 0.6542 | 0.0119 | [6 empty] | 1503 | 16 | 20 | 3 | 0.27 | 92 | 31 | 미정 |  | 2021-02-05 12:53 | 1642 |  | 0 | 30 | 40 | 0 | 0 | 0 | 0.234 | 0.6976 | 0.7951 | 0.024 | 109650 | 93 | 50 | 187 | 0.0015 | 0.0131 | 0.0188 | 0.042 | 0.0375 | 0.0155 | 0.013 | 0.0121
2021-02-05 | B61902 | B | 33 | SCM440HM2 | 101 | 36300 | 0.0641 | 0.1068 | 0.1068 | 0.097 | 1595 | 1595 | 1533 | 2932 | 21.5 |  |  | 0 | 미정 | 미정 | 미정 | 미정 | 0 | 0 | 0 | 299 | 0 | 0 | 0.0641 | 0.054 | 0.003 | 0.0019 | 38 | 6300 | 1615 | 0.3521 | 0.7477 | 0.1912 | 0.0114 | [6 empty] | 1493 | 18 | 18 | 3 | 0.28 | 81 | 39 | 미정 |  | 2021-02-05 13:35 | 1615 |  | 0 | 33 | 22 | 0 | 0 | 0 | 0.402 | 0.8659 | 0.2349 | 0.0172 |  | 81 | 38 | 151 | 0.0525 | 0.0094 | 0.0137 | 0.0436 | 0.033 | 0.0071 | 0.0072 | 0.0078
2021-02-05 | A62431 | B | 18 | SCR423PRH | 101 | 36800 | 0.1384 | 0.5812 | 0.0541 | 0.0988 | 1681 | 1675 | 1599 | 3041 |  |  |  | 0 | 선택 | 미정 | 미정 | 미정 | 0 | 0 | 0 | 298 | 0 | 0 | 0.1384 | 0.2623 | 0.0043 | 0.0519 | 46 | 4800 | 1628 | 0.1871 | 0.4789 | 0.6928 | 0.0162 | [6 empty] | 1503 | 16 | 18 | 3 | 0.25 | 75 | 33 | 미정 |  | 2021-02-05 14:06 | 1628 |  | 0 | 21 | 0 | 0 | 0 | 0 | 0.239 | 0.6908 | 0.8069 | 0.0249 |  | 66 | 31 | 157 | 0.0056 | 0.0172 | 0.0203 | 0.0486 | 0.0194 | 0.0061 | 0.0042 | 0.0044
2021-02-05 | B61903 | B | 36 | AE4145MA2 | 100 | 36600 | 0.1015 | 0 | 0.0509 | 0.0863 | 1656 | 1621 | 1578 | 2893 | 26.7 |  |  | 0 | 미정 | 미정 | 미정 | 미정 | 0 | 0 | 0 | 100 | 0 | 0 | 0.1015 | 0.1257 | 0.0031 | 0.0406 | 44 | 6800 | 1622 | 0.3448 | 0.8174 | 0.1796 | 0.0195 | [6 empty] | 1486 | 20 | 20 | 1 | 0.18 | 54 | 14 | 미정 |  | 2021-02-05 14:31 | 1613 |  | 72 | 0 | 32 | 0 | 0 | 0 | 0.453 | 1.2043 | 0.2621 | 0.023 | 95950 | 83 | 34 | 167 | 0.0326 | 0.0295 | 0.0271 | 0.0237 | 0.0202 | 0.0063 | 0.005 | 0.0036
2021-02-05 | A62432 | B | 21 | SCR423PRH | 101 | 36600 | 0.0616 | 0.0316 | 0.0316 | 0.0797 | 1643 | 1643 | 1571 | 2971 |  |  |  | 0 | 선택 | 미정 | 미정 | 미정 | 0 | 0 | 0 | 302 | 0 | 0 | 0.0616 | 0.0988 | 0.0041 | 0.1928 | 41 | 5600 | 1627 | 0.1851 | 0.5741 | 0.6732 | 0.0141 | [6 empty] | 1503 | 16 | 19 | 3 | 0.25 | 68 | 28 | 미정 |  | 2021-02-05 15:06 | 1627 |  | 0 | 29 | 46 | 0 | 0 | 0 | 0.238 | 0.6894 | 0.8024 | 0.0269 | 107650 | 71 | 39 | 157 | 0.0058 | 0.0147 | 0.0218 | 0.032 | 0.017 | 0.009 | 0.0056 | 0.0047
2021-02-05 | B61904 | B | 10 | AE4145MA2 | 100 | 35700 | 0.071 | 0.0345 | 0.077 | 0.1017 | 1624 | 1591 | 1555 | 2842 | 16.7 |  |  | 0 | 미정 | 미정 | 미정 | 미정 | 0 | 0 | 0 | 0 | 0 | 0 | 0.071 | 0.1143 | 0.0025 | 0.3332 | 45 | 7600 | 1631 | 0.342 | 0.914 | 0.2035 | 0.0167 | [6 empty] | 1486 | 20 | 20 | 1 | 0.22 | 59 | 23 | 미정 |  | 2021-02-05 15:27 | 1619 |  | 172 | 0 | 16 | 0 | 0 | 0 | 0.451 | 1.2018 | 0.2504 | 0.0227 | 97800 | 77 | 36 | 174 | 0.022 | 0.027 | 0.0273 | 0.0122 | 0.0173 | 0.0041 | 0.0037 | 0.0028
2021-02-05 | A62433 | B | 1 | SCR423PRH | 101 | 36600 | 0.0772 | 0.0859 | 0.0859 | 0.0936 | 1622 | 1622 | 1564 | 2922 |  |  |  | 0 | 미정 | 선택 | 미정 | 미정 | 0 | 0 | 0 | 305 | 0 | 0 | 0.0772 | 0.1484 | 0.0033 | 0.1558 | 41 | 5700 | 1613 | 0.1994 | 0.6415 | 0.6426 | 0.0116 | [6 empty] | 1503 | 16 | 18 | 3 | 0.25 | 110 | 25 | 미정 |  | 2021-02-05 16:05 | 1613 |  | 0 | 0 | 44 | 0 | 0 | 0 | 0.243 | 0.6969 | 0.8182 | 0.0219 | 106200 | 69 | 48 | 170 | 0.0055 | 0.0132 | 0.018 | 0.0436 | 0.0275 | 0.0062 | 0.0055 | 0.0055
2021-02-05 | B61905 | B | 20 | AE4145MA2 | 100 | 34900 | 0.04 | 0.0476 | 0.0476 | 0.0834 | 1598 | 1598 | 1544 | 2972 | 15.9 |  |  | 0 | 미정 | 미정 | 미정 | 미정 | 0 | 0 | 0 | 0 | 0 | 0 | 0.04 | 0.0841 | 0.0027 | 0.137 | 45 | 7700 | 1624 | 0.3391 | 0.9321 | 0.2366 | 0.0182 | [6 empty] | 1486 | 20 | 21 | 1 | 0.18 | 62 | 18 | 미정 |  | 2021-02-05 16:28 | 1612 |  | 70 | 0 | 0 | 0 | 0 | 0 | 0.457 | 1.2052 | 0.2675 | 0.0322 | 95000 | 89 | 49 | 194 | 0.0214 | 0.029 | 0.0303 | 0.0095 | 0.0108 | 0.0039 | 0.0031 | 0.0021
2021-02-05 | A62434 | B | 33 | SCR423PRH | 101 | 36500 | 0.1033 | 0.0533 | 0.0533 | 0.0737 | 1629 | 1629 | 1578 | 2753 |  |  |  | 0 | 미정 | 선택 | 미정 | 미정 | 0 | 0 | 0 | 301 | 0 | 0 | 0.1033 | 0.1239 | 0.0075 | 0.3471 | 48 | 5500 | 1627 | 0.1928 | 0.5966 | 0.6736 | 0.0121 | [6 empty] | 1503 | 16 | 16 | 3 | 0.26 | 72 | 33 | 미정 |  | 2021-02-05 17:07 | 1598 |  | 0 | 30 | 20 | 0 | 0 | 0 | 0.245 | 0.7072 | 0.8056 | 0.0215 | 103800 | 69 | 42 | 169 | 0.001 | 0.0151 | 0.0171 | 0.0278 | 0.0293 | 0.0066 | 0.0038 | 0.0032
2021-02-05 | B61906 | B | 19 | SM45CB | 101 | 37400 |  | 0.0314 | 0.0326 | 0.109 | 1557 | 1574 | 1521 | 3046 |  |  |  | 0 | 미정 | 미정 | 미정 | 미정 | 0 | 0 | 0 | 154 | 0 | 0 |  |  |  |  | 50 | 8900 | 1678 | 0.311 | 0.2934 | 0.1158 | 0.0048 | [6 empty] | 1493 | 14 | 20 | 1 | 0.19 | 91 | 18 | 미정 |  | 2021-02-05 17:45 | 1665 |  | 55 | 0 | 24 | 0 | 0 | 0 | 0.443 | 0.6457 | 0.2164 | 0.0142 |  | 89 | 64 | 226 | 0.0039 | 0.0065 | 0.0129 |  | 0.0338 | 0.0071 | 0.0043 | 0.0032
2021-02-05 | A62435 | B | 35 | SCR423PRH | 100 | 36500 | 0.0537 | 0.0395 | 0.0395 | 0.0911 | 1639 | 1639 | 1565 | 2872 |  |  |  | 0 | 미정 | 선택 | 미정 | 미정 | 0 | 0 | 0 | 301 | 0 | 0 | 0.0537 | 0.1188 | 0.0035 | 0.0703 | 41 | 5800 | 1604 | 0.2232 | 0.6407 | 0.7371 | 0.0142 | [6 empty] | 1503 | 16 | 17 | 3 | 0.26 | 69 | 24 | 미정 |  | 2021-02-05 17:58 | 1592 |  | 0 | 26 | 10 | 0 | 0 | 0 | 0.241 | 0.6978 | 0.7975 | 0.0208 | 104350 | 69 | 43 | 172 | 0.0046 | 0.0127 | 0.0202 | 0.0357 | 0.0145 | 0.0045 | 0.004 | 0.0034
2021-02-05 | B61907 | B | 36 | SM45CB | 101 | 35600 | 0.073 | 0.0414 | 0.0414 | 0.1158 | 1643 | 1643 | 1570 | 2950 |  |  |  | 0 | 미정 | 미정 | 미정 | 미정 | 0 | 0 | 0 | 153 | 0 | 0 | 0.073 | 0.0588 | 0.0021 | 0.1968 | 43 | 5600 | 1641 | 0.3593 | 0.3101 | 0.1458 | 0.0043 | [6 empty] | 1493 | 14 | 15 | 1 | 0.17 | 73 | 31 | 미정 |  | 2021-02-05 18:41 | 1630 |  | 20 | 0 | 31 | 0 | 0 | 0 | 0.448 | 0.6433 | 0.2145 | 0.0153 | 92800 | 69 | 67 | 222 | 0.0028 | 0.0051 | 0.0193 | 0.0483 | 0.0336 | 0.0169 | 0.0106 | 0.0068
2021-02-05 | A62436 | B | 21 | SCR423PRH | 101 | 37600 |  | 0.0495 | 0.0646 | 0.0728 | 1578 | 1592 | 1550 | 2927 |  |  |  | 0 | 미정 | 선택 | 미정 | 미정 | 0 | 0 | 0 | 301 | 0 | 0 |  |  |  |  | 47 | 6400 | 1600 | 0.1948 | 0.6409 | 0.6882 | 0.0109 | [6 empty] | 1503 | 16 | 17 | 3 | 0.26 | 62 | 21 | 미정 |  | 2021-02-05 19:24 | 1600 |  | 0 | 0 | 9 | 0 | 0 | 0 | 0.244 | 0.6924 | 0.8086 | 0.0232 | 107900 | 74 | 31 | 141 | 0.0009 | 0.0123 | 0.0187 |  | 0.0319 | 0.0098 | 0.0051 | 0.0045
2021-02-05 | B61908 | B | 10 | SM45CB | 100 | 35800 | 0.0546 | 0.024 | 0.1093 | 0.1065 | 1628 | 1585 | 1551 | 2857 |  |  |  | 0 | 미정 | 미정 | 미정 | 미정 | 0 | 0 | 0 | 202 | 0 | 0 | 0.0546 | 0.0746 | 0.0022 | 0.1342 | 42 | 6800 | 1641 | 0.4015 | 0.2104 | 0.1348 | 0.0042 | [6 empty] | 1493 | 14 | 18 | 1 | 0.24 | 75 | 32 | 미정 |  | 2021-02-05 19:46 | 1634 |  | 33 | 0 | 22 | 0 | 0 | 0 | 0.45 | 0.6427 | 0.2227 | 0.0084 | 90250 | 71 | 57 | 206 | 0.0036 | 0.0053 | 0.0163 | 0.0349 | 0.0309 | 0.0095 | 0.009 | 0.0072
2021-02-05 | A62437 | B | 1 | SCR423PRH | 101 | 39000 |  | 0.0403 | 0.0509 | 0.0895 | 1594 | 1568 | 1547 | 2868 |  |  |  | 0 | 미정 | 선택 | 미정 | 미정 | 0 | 0 | 0 | 300 | 0 | 0 |  |  |  |  | 41 | 5900 | 1618 | 0.1896 | 0.6008 | 0.662 | 0.0113 | [6 empty] | 1503 | 16 | 20 | 3 | 0.27 | 73 | 29 | 미정 |  | 2021-02-05 20:18 | 1618 |  | 0 | 0 | 0 | 0 | 0 | 0 | 0.239 | 0.7064 | 0.8008 | 0.0222 | 104750 | 81 | 36 | 150 | 0.0013 | 0.0122 | 0.0188 |  | 0.0311 | 0.0076 | 0.0039 | 0.0044
2021-02-05 | B61909 | B | 20 | SM45CB | 101 | 36900 | 0.0503 | 0.0213 | 0.0819 | 0.0987 | 1618 | 1569 | 1535 | 2940 |  |  |  | 0 | 미정 | 미정 | 미정 | 미정 | 0 | 0 | 0 | 201 | 0 | 0 | 0.0503 | 0.0303 | 0.0033 | 0.2037 | 44 | 6200 | 1631 | 0.2977 | 0.2706 | 0.0863 | 0.003 | [6 empty] | 1493 | 14 | 14 | 1 | 0.24 | 79 | 26 | 미정 |  | 2021-02-05 21:00 | 1622 |  | 35 | 0 | 44 | 0 | 0 | 0 | 0.452 | 0.6513 | 0.2349 | 0.0115 | 93900 | 73 | 57 | 195 | 0.008 | 0.0044 | 0.0106 | 0.0315 | 0.0617 | 0.0119 | 0.0116 | 0.0081
2021-02-05 | A62438 | B | 33 | P-AE1055LS | 104 | 39100 | 0.0484 | 0.2184 | 0.1371 | 0.1782 | 1547 | 1606 | 1535 | 3097 | 36.2 |  |  | 0 | 미정 | 미정 | 미정 | 미정 | 0 | 0 | 0 | 0 | 0 | 0 | 0.0484 | 0.0968 | 0.0058 | 0.2104 | 40 | 6000 | 1630 | 0.421 | 0.7108 | 0.2127 | 0.0108 | 0.329 | 53.472 | 22.986 | 12.119 | 4.412 | 2.326 | 1485 | 25 | 25 | 3 | 0.25 | 96 | 42 | 미정 |  | 2021-02-05 21:18 | 1630 |  | 0 | 0 | 0 | 0 | 0 | 0 | 0.545 | 0.8353 | 0.2482 | 0.0227 | 99150 | 94 | 53 | 192 | 0.0442 | 0.0189 | 0.021 | 0.0245 | 0.0113 | 0.0036 | 0.002 | 0.0031
2021-02-05 | B61910 | B | 19 | SM45CB | 101 | 36500 | 0.0508 | 0.1653 | 0.0966 | 0.1044 | 1538 | 1569 | 1544 | 2987 |  |  |  | 0 | 미정 | 미정 | 미정 | 미정 | 0 | 0 | 0 | 203 | 0 | 0 | 0.0508 | 0.0351 | 0.003 | 0.2483 | 47 | 6000 | 1615 | 0.329 | 0.5258 | 0.2058 | 0.0046 | [6 empty] | 1493 | 14 | 15 | 1 | 0.25 | 54 | 17 | 미정 |  | 2021-02-05 22:16 | 1602 |  | 10 | 0 | 0 | 0 | 0 | 0 | 0.4489 | 0.6461 | 0.2135 | 0.0088 | 90850 | 71 | 39 | 166 | 0.003 | 0.0047 | 0.008 | 0.0299 | 0.0244 | 0.0078 | 0.007 | 0.006
2021-02-05 | A62439 | B | 35 | P-AE1055LS | 104 | 37800 | 0.2521 | 0.1067 | 0.1067 | 0.1893 | 1599 | 1599 | 1548 | 2973 | 42.3 |  |  | 0 | 선택 | 미정 | 미정 | 미정 | 0 | 0 | 0 | 0 | 0 | 0 | 0.2521 | 0.2264 | 0.0062 | 0.1513 | 42 | 4700 | 1593 | 0.4508 | 0.709 | 0.2103 | 0.0415 | 0.125 | 56 | 25.876 | 7.798 | 7.181 | 2.164 | 1485 | 25 | 25 | 3 | 0.24 | 65 | 21 | 미정 |  | 2021-02-05 22:17 | 1585 |  | 0 | 0 | 0 | 0 | 0 | 0 | 0.5374 | 0.8414 | 0.2593 | 0.0346 | 95800 | 66 | 52 | 196 | 0.0553 | 0.0275 | 0.0277 | 0.0276 | 0.0141 | 0.0055 | 0.0034 | 0.0031
2021-02-05 | A62440 | B | 21 | P-AE1055LS | 103 | 37400 | 0.0381 | 0.1554 | 0.1554 | 0.1597 | 1611 | 1611 | 1563 | 2907 | 45.3 |  |  | 0 | 미정 | 해제 | 미정 | 미정 | 0 | 0 | 0 | 0 | 0 | 0 | 0.0381 | 0.0974 | 0.0039 | 0.1503 | 53 | 4700 | 1591 | 0.4601 | 0.7194 | 0.221 | 0.0253 | 0.078 | 55.006 | 28.761 | 5.776 | 9.523 | 1.912 | 1485 | 25 | 25 | 3 | 0.25 | 64 | 23 | 미정 |  | 2021-02-05 23:25 | 1593 |  | 0 | 19 | 0 | 0 | 0 | 0 | 0.5454 | 0.8401 | 0.2551 | 0.0324 | 101850 | 71 | 30 | 175 | 0.0536 | 0.0231 | 0.028 | 0.0236 | 0.0138 | 0.0027 | 0.002 | 0.0023
2021-02-05 | B61911 | B | 36 | SM45CB | 101 | 36300 | 0.0766 | 0.0281 | 0.0991 | 0.1026 | 1617 | 1592 | 1544 | 2711 |  |  |  | 0 | 미정 | 미정 | 미정 | 미정 | 0 | 0 | 0 | 202 | 0 | 0 | 0.0766 | 0.0708 | 0.0045 | 0.0453 | 42 | 5500 | 1615 | 0.3666 | 0.5086 | 0.1537 | 0.0033 | [6 empty] | 1493 | 14 | 15 | 1 | 0.19 | 60 | 19 | 미정 |  | 2021-02-05 23:32 | 1599 |  | 20 | 0 | 11 | 0 | 0 | 0 | 0.4443 | 0.6457 | 0.2037 | 0.0067 | 92100 | 72 | 25 | 134 | 0.0028 | 0.0038 | 0.0134 | 0.0437 | 0.0383 | 0.0194 | 0.0134 | 0.0093
2021-02-05 | B61912 | B | 10 | SM45C | 100 | 36800 | 0.0595 | 0.0216 | 0.0746 | 0.112 | 1671 | 1630 | 1579 | 2790 |  |  |  | 0 | 미정 | 미정 | 미정 | 미정 | 0 | 0 | 0 | 200 | 0 | 0 | 0.0595 | 0.1034 | 0.0031 | 0.0361 | 41 | 4500 | 1624 | 0.3479 | 0.5734 | 0.1956 | 0.0036 | [6 empty] | 1493 | 15 | 16 | 1 | 0.19 | 66 | 29 | 미정 |  | 2021-02-06 00:34 | 1611 |  | 32 | 0 | 0 | 0 | 0 | 0 | 0.446 | 0.67 | 0.1979 | 0.0063 | 90750 | 71 | 29 | 137 | 0.0028 | 0.0038 | 0.0162 | 0.0318 | 0.027 | 0.0111 | 0.009 | 0.0151
2021-02-05 | A62441 | B | 1 | P-AE1055LS | 104 | 38600 | 0.0281 | 0.1475 | 0.1475 | 0.1819 | 1601 | 1601 | 1541 | 2996 | 56 |  |  | 0 | 미정 | 선택 | 미정 | 미정 | 0 | 0 | 0 | 0 | 0 | 0 | 0.0281 | 0.0721 | 0.0045 | 0.1898 | 46 | 5100 | 1575 | 0.4418 | 0.7279 | 0.2156 | 0.0246 | 0.132 | 53.715 | 27.733 | 7.368 | 7.29 | 1.936 | 1485 | 25 | 25 | 3 | 0.25 | 59 | 22 | 미정 |  | 2021-02-06 00:48 | 1584 |  | 0 | 30 | 0 | 0 | 0 | 0 | 0.5384 | 0.8424 | 0.2569 | 0.0294 | 105050 | 72 | 23 | 139 | 0.0654 | 0.0172 | 0.0243 | 0.0221 | 0.0178 | 0.0033 | 0.002 | 0.0018
2021-02-05 | B61913 | B | 20 | SM45C | 102 | 39100 | 0.0735 | 0.065 | 0.131 | 0.119 | 1567 | 1571 | 1537 | 2962 |  |  |  | 0 | 미정 | 미정 | 미정 | 미정 | 0 | 0 | 0 | 201 | 0 | 0 | 0.0735 | 0.0564 | 0.0027 | 0.2149 | 41 | 6000 | 1614 | 0.3206 | 0.4934 | 0.1763 | 0.0032 | [6 empty] | 1493 | 15 | 16 | 1 | 0.21 | 61 | 25 | 미정 |  | 2021-02-06 01:35 | 1611 |  | 0 | 0 | 0 | 0 | 0 | 0 | 0.4472 | 0.6543 | 0.1954 | 0.0081 | 97600 | 77 | 29 | 137 | 0.0026 | 0.0035 | 0.0138 | 0.0432 | 0.051 | 0.015 | 0.0065 | 0.0129
2021-02-05 | A62442 | B | 33 | P-AE1055LS | 104 | 36900 | 0.0694 | 0.1621 | 0.1621 | 0.2523 | 1623 | 1623 | 1544 | 2761 | 41.3 |  |  | 0 | 미정 | 선택 | 미정 | 미정 | 0 | 0 | 0 | 0 | 0 | 0 | 0.0694 | 0.1486 | 0.0028 | 0.1117 | 43 | 4100 | 1577 | 0.4415 | 0.6963 | 0.2218 | 0.0301 | 0.079 | 53.892 | 28.531 | 6.384 | 8.441 | 1.888 | 1485 | 25 | 25 | 3 | 0.29 | 64 | 24 | 미정 |  | 2021-02-06 01:43 | 1583 |  | 0 | 8 | 0 | 0 | 0 | 0 | 0.5373 | 0.8349 | 0.2623 | 0.0314 | 101050 | 71 | 38 | 159 | 0.0483 | 0.0297 | 0.027 | 0.0324 | 0.0162 | 0.0046 | 0.0035 | 0.0032
2021-02-05 | B61914 | B | 19 | SM45C | 102 | 38000 | 0.0594 | 0.0279 | 0.1321 | 0.1722 | 1629 | 1567 | 1531 | 2839 |  |  |  | 0 | 미정 | 미정 | 미정 | 미정 | 0 | 0 | 0 | 205 | 0 | 0 | 0.0594 | 0.068 | 0.0048 | 0.199 | 41 | 5600 | 1618 | 0.379 | 0.4991 | 0.165 | 0.0029 | [6 empty] | 1493 | 15 | 16 | 1 | 0.2 | 60 | 21 | 미정 |  | 2021-02-06 02:38 | 1607 |  | 22 | 0 | 0 | 0 | 0 | 0 | 0.4564 | 0.6632 | 0.2008 | 0.0165 | 95700 | 75 | 29 | 140 | 0.0023 | 0.0034 | 0.0139 | 0.0387 | 0.0318 | 0.0103 | 0.0078 | 0.0132
2021-02-05 | A62443 | B | 35 | P-AE1055LS | 105 | 36400 | 0.0773 | 0.1371 | 0.1371 | 0.2511 | 1604 | 1604 | 1534 | 2773 | 71.4 |  |  | 0 | 미정 | 선택 | 미정 | 미정 | 0 | 0 | 0 | 0 | 0 | 0 | 0.0773 | 0.1373 | 0.003 | 0.03 | 40 | 4700 | 1590 | 0.475 | 0.7325 | 0.2277 | 0.0417 | 0.077 | 54.214 | 28.608 | 5.456 | 9.936 | 1.895 | 1485 | 25 | 25 | 3 | 0.29 | 63 | 23 | 미정 |  | 2021-02-06 02:45 | 1585 |  | 0 | 0 | 0 | 0 | 0 | 0 | 0.5452 | 0.8348 | 0.2598 | 0.032 | 98700 | 68 | 36 | 154 | 0.0868 | 0.0282 | 0.0278 | 0.0361 | 0.0215 | 0.0061 | 0.0034 | 0.0033
2021-02-05 | B61915 | B | 36 | SM45C | 101 | 37400 | 0.0458 | 0.3217 | 0.0611 | 0.1454 | 1578 | 1597 | 1526 | 3115 |  |  |  | 0 | 미정 | 미정 | 미정 | 미정 | 0 | 0 | 0 | 203 | 0 | 0 | 0.0458 | 0.0604 | 0.0028 | 0.0453 | 42 | 5600 | 1624 | 0.3991 | 0.4994 | 0.159 | 0.0031 | [6 empty] | 1493 | 15 | 16 | 1 | 0.18 | 59 | 19 | 미정 |  | 2021-02-06 03:42 | 1600 |  | 0 | 0 | 0 | 0 | 0 | 0 | 0.455 | 0.6605 | 0.1965 | 0.011 | 92400 | 68 | 34 | 148 | 0.0035 | 0.0034 | 0.0149 | 0.0417 | 0.0318 | 0.0235 | 0.009 | 0.0151
2021-02-05 | A62444 | B | 21 | P-AE1055LS | 103 | 36800 | 0.0758 | 0.0888 | 0.154 | 0.1892 | 1575 | 1608 | 1552 | 2884 | 39.7 |  |  | 0 | 미정 | 선택 | 미정 | 미정 | 0 | 0 | 0 | 0 | 0 | 0 | 0.0758 | 0.1996 | 0.0025 | 0.1751 | 42 | 4400 | 1591 | 0.3823 | 0.6822 | 0.2212 | 0.0312 | 0.134 | 53.758 | 30.158 | 4.862 | 11.056 | 1.782 | 1485 | 25 | 25 | 3 | 0.29 | 61 | 25 | 미정 |  | 2021-02-06 03:47 | 1589 |  | 0 | 12 | 0 | 0 | 0 | 0 | 0.538 | 0.8326 | 0.2541 | 0.0324 | 105900 | 80 | 22 | 139 | 0.0463 | 0.0268 | 0.0287 | 0.0352 | 0.0226 | 0.0052 | 0.0027 | 0.0027
2021-02-05 | B61916 | B | 10 | SM45C | 101 | 37200 | 0.0509 | 0.0332 | 0.0332 | 0.1574 | 1621 | 1621 | 1550 | 2923 |  |  |  | 0 | 미정 | 미정 | 미정 | 미정 | 0 | 0 | 0 | 202 | 0 | 0 | 0.0509 | 0.0505 | 0.0036 | 0.2597 | 40 | 5100 | 1623 | 0.4325 | 0.5254 | 0.1614 | 0.0027 | [6 empty] | 1493 | 15 | 17 | 1 | 0.19 | 57 | 22 | 미정 |  | 2021-02-06 04:41 | 1613 |  | 10 | 0 | 0 | 0 | 0 | 0 | 0.4527 | 0.664 | 0.1875 | 0.0053 | 92850 | 66 | 34 | 145 | 0.0026 | 0.0033 | 0.0146 | 0.0349 | 0.0416 | 0.0185 | 0.0117 | 0.0159
2021-02-05 | A62445 | B | 1 | P-AE1055LS | 96 | 36700 | 0.0878 | 0.1759 | 0.1759 | 0.1524 | 1618 | 1618 | 1565 | 2811 | 53.5 |  |  | 0 | 미정 | 선택 | 미정 | 미정 | 0 | 0 | 0 | 0 | 0 | 0 | 0.0878 | 0.1628 | 0.0032 | 0.24 | 42 | 4300 | 1586 | 0.48 | 0.7183 | 0.2192 | 0.0366 | 0.106 | 54.141 | 29.657 | 4.956 | 10.924 | 1.825 | 1485 | 25 | 25 | 3 | 0.28 | 67 | 23 | 미정 |  | 2021-02-06 04:43 | 1584 |  | 0 | 7 | 0 | 0 | 0 | 0 | 0.5422 | 0.8267 | 0.2529 | 0.0319 | 103800 | 75 | 43 | 172 | 0.0642 | 0.0234 | 0.027 | 0.0355 | 0.0266 | 0.0059 | 0.0028 | 0.0029
2021-02-05 | B61917 | B | 20 | SM45C | 101 | 36900 | 0.0462 | 0.0236 | 0.0519 | 0.1091 | 1656 | 1623 | 1561 | 2881 |  |  |  | 0 | 미정 | 미정 | 미정 | 미정 | 0 | 0 | 0 | 204 | 0 | 0 | 0.0462 | 0.0405 | 0.0038 | 0.0603 | 39 | 5200 | 1611 | 0.3584 | 0.5207 | 0.1601 | 0.0028 | [6 empty] | 1493 | 15 | 16 | 1 | 0.22 | 55 | 24 | 미정 |  | 2021-02-06 05:40 | 1610 |  | 10 | 0 | 0 | 0 | 0 | 0 | 0.449 | 0.6595 | 0.1985 | 0.0081 | 87900 | 86 | 26 | 133 | 0.0022 | 0.0036 | 0.014 | 0.0399 | 0.0493 | 0.0142 | 0.0093 | 0.0122
2021-02-05 | A62446 | B | 33 | P-AE1055LS | 102 | 36700 | 0.0426 | 0.0391 | 0.1506 | 0.152 | 1608 | 1578 | 1545 | 2854 | 42.6 |  |  | 0 | 미정 | 선택 | 미정 | 미정 | 0 | 0 | 0 | 0 | 0 | 0 | 0.0426 | 0.0859 | 0.0053 | 0.158 | 50 | 5700 | 1594 | 0.4308 | 0.6932 | 0.1932 | 0.0243 | 0.156 | 56.415 | 27.58 | 5.409 | 10.429 | 2.045 | 1485 | 25 | 26 | 3 | 0.24 | 64 | 28 | 미정 |  | 2021-02-06 05:54 | 1594 |  | 0 | 0 | 0 | 0 | 0 | 0 | 0.535 | 0.8327 | 0.2493 | 0.0261 | 104300 | 73 | 39 | 171 | 0.0508 | 0.0202 | 0.0257 | 0.0174 | 0.0178 | 0.0038 | 0.0019 | 0.0021
2021-02-05 | B61918 | B | 19 | AE4140M10 | 101 | 36500 | 0.0618 | 0.0544 | 0.0544 | 0.2236 | 1628 | 1628 | 1510 | 2900 | 49.2 |  |  | 0 | 미정 | 미정 | 미정 | 미정 | 0 | 0 | 0 | 0 | 0 | 0 | 0.0618 | 0.0408 | 0.0019 | 0.0595 | 43 | 8600 | 1653 | 0.3499 | 0.7369 | 0.2288 | 0.0155 | [6 empty] | 1492 | 18 | 21 | 1 | 0.21 | 84 | 31 | 미정 |  | 2021-02-06 06:41 | 1652 |  | 86 | 0 | 0 | 0 | 0 | 0 | 0.409 | 0.9549 | 0.2675 | 0.0107 | 89650 | 92 | 38 | 174 | 0.0794 | 0.0085 | 0.0177 | 0.0412 | 0.048 | 0.0058 | 0.0052 | 0.0136
2021-02-06 | A62447 | B | 35 | P-AE1055LS | 102 | 37500 | 0.0882 | 0.1091 | 0.1091 | 0.1865 | 1638 | 1638 | 1534 | 2985 | 35.1 |  |  | 0 | 미정 | 선택 | 미정 | 미정 | 0 | 0 | 0 | 0 | 0 | 0 | 0.0882 | 0.2178 | 0.0027 | 0.1449 | 61 | 4100 | 1583 | 0.4668 | 0.6821 | 0.1942 | 0.016 | 0.113 | 53.952 | 28.591 | 5.74 | 9.399 | 1.887 | 1485 | 25 | 25 | 3 | 0.25 | 63 | 26 | 미정 |  | 2021-02-06 07:10 | 1587 |  | 0 | 0 | 0 | 0 | 0 | 0 | 0.5407 | 0.8307 | 0.2597 | 0.029 | 105850 | 73 | 31 | 160 | 0.0403 | 0.0201 | 0.0265 | 0.0349 | 0.017 | 0.0042 | 0.0025 | 0.0023
2021-02-06 | B61919 | B | 36 | AE4140M10 | 103 | 39200 | 0.0606 | 0.1462 | 0.1939 | 0.2393 | 1524 | 1577 | 1535 | 3108 | 45.7 |  |  | 0 | 미정 | 미정 | 미정 | 미정 | 0 | 0 | 0 | 0 | 0 | 0 | 0.0606 | 0.043 | 0.0027 | 0.3582 | 40 | 7400 | 1624 | 0.3717 | 0.7311 | 0.202 | 0.0167 | [6 empty] | 1492 | 18 | 23 | 1 | 0.25 | 61 | 21 | 미정 |  | 2021-02-06 07:44 | 1623 |  | 61 | 0 | 0 | 0 | 0 | 0 | 0.413 | 0.9521 | 0.2481 | 0.0104 | 98350 | 73 | 38 | 166 | 0.0744 | 0.0122 | 0.0194 | 0.038 | 0.027 | 0.0058 | 0.0061 | 0.0137
2021-02-06 | A62448 | B | 21 | P-AE1055LS | 101 | 36800 | 0.0384 | 0.1578 | 0.1578 | 0.2136 | 1620 | 1620 | 1551 | 3039 | 60.4 |  |  | 0 | 미정 | 선택 | 미정 | 미정 | 0 | 0 | 0 | 0 | 0 | 0 | 0.0384 | 0.0909 | 0.0015 | 0.1776 | 44 | 4500 | 1576 | 0.5334 | 0.7306 | 0.2063 | 0.0312 | 0.101 | 57.587 | 26.207 | 5.701 | 10.101 | 2.197 | 1485 | 25 | 25 | 3 | 0.29 | 60 | 21 | 미정 |  | 2021-02-06 08:09 | 1576 |  | 0 | 9 | 15 | 0 | 0 | 0 | 0.5443 | 0.8277 | 0.2587 | 0.0308 | 104000 | 73 | 35 | 153 | 0.0733 | 0.0218 | 0.0253 | 0.0246 | 0.028 | 0.0065 | 0.0031 | 0.0028
2021-02-06 | B61920 | B | 10 | AE4140M10 | 103 | 38500 | 0.0623 | 0.2342 | 0.083 | 0.0969 | 1554 | 1615 | 1571 | 3096 | 23.5 |  |  | 0 | 미정 | 미정 | 미정 | 미정 | 0 | 0 | 0 | 0 | 0 | 0 | 0.0623 | 0.0669 | 0.0023 | 0.0066 | 39 | 6200 | 1634 | 0.3623 | 0.9049 | 0.1214 | 0.0042 | [6 empty] | 1492 | 18 | 20 | 1 | 0.23 | 58 | 18 | 미정 |  | 2021-02-06 08:42 | 1619 |  | 40 | 0 | 0 | 0 | 0 | 0 | 0.4149 | 0.9516 | 0.2593 | 0.0084 | 97300 | 74 | 47 | 181 | 0.0399 | 0.0085 | 0.0209 | 0.0435 | 0.0616 | 0.017 | 0.0135 | 0.0147
2021-02-06 | A62449 | B | 1 | P-AE1055LS | 104 | 37300 | 0.0772 | 0.1871 | 0.1871 | 0.2364 | 1605 | 1605 | 1544 | 3090 | 68.1 |  |  | 0 | 미정 | 선택 | 미정 | 미정 | 0 | 0 | 0 | 0 | 0 | 0 | 0.0772 | 0.1419 | 0.0024 | 0.0293 | 40 | 4100 | 1574 | 0.5035 | 0.7241 | 0.211 | 0.0274 | 0.086 | 54.293 | 28.534 | 5.981 | 9.077 | 1.902 | 1485 | 25 | 25 | 3 | 0.24 | 61 | 25 | 미정 |  | 2021-02-06 09:14 | 1574 |  | 0 | 16 | 0 | 0 | 0 | 0 | 0.541 | 0.8244 | 0.2499 | 0.0269 | 106750 | 71 | 26 | 138 | 0.0823 | 0.0267 | 0.0229 | 0.034 | 0.0293 | 0.0052 | 0.003 | 0.0033
2021-02-06 | B61921 | B | 20 | AE4140M10 | 103 | 37700 | 0.0706 | 0.0206 | 0.1712 | 0.0801 | 1658 | 1560 | 1550 | 2986 | 16.6 |  |  | 0 | 미정 | 미정 | 미정 | 미정 | 0 | 0 | 0 | 0 | 0 | 0 | 0.0706 | 0.0629 | 0.0021 | 0.217 | 38 | 6200 | 1617 | 0.3333 | 0.816 | 0.207 | 0.0069 | [6 empty] | 1492 | 18 | 19 | 1 | 0.2 | 66 | 24 | 미정 |  | 2021-02-06 09:50 | 1618 |  | 45 | 0 | 0 | 0 | 0 | 0 | 0.4173 | 0.9489 | 0.2471 | 0.0242 |  | 72 | 40 | 168 | 0.0518 | 0.0081 | 0.0225 | 0.0413 | 0.0672 | 0.011 | 0.0121 | 0.0151
2021-02-06 | A62450 | B | 33 | P-AE1055LS | 104 | 37300 | 0.0696 | 0.1754 | 0.1754 | 0.2215 | 1626 | 1626 | 1548 | 3027 | 57.9 |  |  | 0 | 미정 | 선택 | 미정 | 미정 | 0 | 0 | 0 | 0 | 0 | 0 | 0.0696 | 0.1348 | 0.0033 | 0.3109 | 41 | 3700 | 1579 | 0.5227 | 0.7291 | 0.2089 | 0.0196 | 0.124 | 51.794 | 29.174 | 6.756 | 7.666 | 1.775 | 1485 | 25 | 25 | 3 | 0.25 | 59 | 22 | 미정 |  | 2021-02-06 10:10 | 1579 |  | 0 | 0 | 0 | 0 | 0 | 0 | 0.5432 | 0.8228 | 0.2562 | 0.0291 |  | 73 | 39 | 158 | 0.0709 | 0.0214 | 0.0247 | 0.0394 | 0.0295 | 0.0043 | 0.0028 | 0.0031
2021-02-06 | B61922 | B | 19 | AE4140M10 | 103 | 38800 |  | 0.1019 | 0.0674 | 0.1369 | 1536 | 1606 | 1539 | 3167 | 38.1 |  |  | 0 | 미정 | 미정 | 미정 | 미정 | 0 | 0 | 0 | 0 | 0 | 0 |  |  |  |  | 40 | 7300 | 1611 | 0.3596 | 0.792 | 0.2274 | 0.011 | [6 empty] | 1492 | 18 | 22 | 1 | 0.2 | 59 | 28 | 미정 |  | 2021-02-06 11:00 | 1624 |  | 46 | 0 | 0 | 0 | 0 | 0 | 0.4147 | 0.9488 | 0.2529 | 0.0218 | 95800 | 82 | 31 | 155 | 0.067 | 0.0098 | 0.0202 |  | 0.0346 | 0.0062 | 0.0069 | 0.015
2021-02-06 | A62451 | B | 35 | P-AE1055LS | 104 | 36500 | 0.0617 | 0.1189 | 0.1189 | 0.2059 | 1598 | 1598 | 1536 | 3004 | 51.7 |  |  | 0 | 미정 | 선택 | 미정 | 미정 | 0 | 0 | 0 | 0 | 0 | 0 | 0.0617 | 0.1277 | 0.0017 | 0.0182 | 47 | 4800 | 1588 | 0.4716 | 0.713 | 0.2012 | 0.0288 | 0.087 | 53.969 | 27.246 | 6.964 | 7.749 | 1.98 | 1485 | 25 | 26 | 3 | 0.24 | 60 | 22 | 미정 |  | 2021-02-06 11:14 | 1588 |  | 0 | 14 | 9 | 0 | 0 | 0 | 0.5334 | 0.8202 | 0.2575 | 0.0277 | 105750 | 73 | 32 | 156 | 0.061 | 0.0216 | 0.0227 | 0.0366 | 0.0312 | 0.0072 | 0.0043 | 0.0038
2021-02-06 | B61923 | B | 36 | AE4130M12 | 103 | 37000 | 0.0824 | 0.1029 | 0.1029 | 0.1659 | 1574 | 1574 | 1518 | 2882 |  |  |  | 0 | 미정 | 미정 | 미정 | 미정 | 0 | 0 | 0 | 204 | 0 | 0 | 0.0824 | 0.0803 | 0.003 | 0.429 | 42 | 7700 | 1627 | 0.2692 | 0.5835 | 0.2459 | 0.0062 | [6 empty] | 1502 | 16 | 17 | 1 | 0.19 | 73 | 21 | 미정 |  | 2021-02-06 11:57 | 1637 |  | 10 | 0 | 0 | 0 | 0 | 0 | 0.3 | 0.6459 | 0.2325 | 0.0317 | 88250 | 77 | 53 | 201 | 0.0048 | 0.0063 | 0.0276 | 0.0486 | 0.0351 | 0.0094 | 0.0105 | 0.0282
2021-02-06 | A62452 | B | 21 | P-AE1055LS | 104 | 37600 | 0.0689 | 0.8361 | 0.2402 | 0.3008 | 1622 | 1624 | 1554 | 3080 | 50.1 |  |  | 0 | 미정 | 선택 | 미정 | 미정 | 0 | 0 | 0 | 0 | 0 | 0 | 0.0689 | 0.1208 | 0.0025 | 0.2511 | 40 | 3500 | 1584 | 0.4336 | 0.7013 | 0.2036 | 0.029 | 0.108 | 50.674 | 28.499 | 6.943 | 7.298 | 1.778 | 1485 | 25 | 25 | 3 | 0.24 | 56 | 20 | 미정 |  | 2021-02-06 12:16 | 1584 |  | 0 | 0 | 10 | 0 | 0 | 0 | 0.541 | 0.8369 | 0.2486 | 0.0288 | 106600 | 74 | 33 | 151 | 0.0583 | 0.0219 | 0.0241 | 0.0366 | 0.0234 | 0.0074 | 0.0039 | 0.0045
2021-02-06 | A62453 | B | 1 | AE1055LS | 104 | 36800 | 0.0531 | 0.1444 | 0.1444 | 0.1918 | 1630 | 1630 | 1558 | 3009 | 57.8 |  |  | 0 | 미정 | 선택 | 미정 | 미정 | 0 | 0 | 0 | 0 | 0 | 0 | 0.0531 | 0.0915 | 0.0042 | 0.0174 | 49 | 3800 | 1588 | 0.4652 | 0.6581 | 0.1841 | 0.0313 | [6 empty] | 1484 | 25 | 25 | 3 | 0.25 | 66 | 29 | 미정 |  | 2021-02-06 13:23 | 1588 |  | 0 | 0 | 0 | 0 | 0 | 0 | 0.55 | 0.7903 | 0.2416 | 0.029 | 104000 | 69 | 42 | 168 | 0.0687 | 0.0231 | 0.024 | 0.0335 | 0.034 | 0.0095 | 0.0043 | 0.0048
2021-02-06 | B61924 | B | 10 | AE4130M12 | 103 | 39000 | 0.0629 | 0.1143 | 0.1143 | 0.1567 | 1596 | 1596 | 1523 | 3052 |  |  |  | 0 | 미정 | 미정 | 미정 | 미정 | 0 | 0 | 0 | 200 | 0 | 0 | 0.0629 | 0.0614 | 0.0027 | 0.0124 | 40 | 7700 | 1607 | 0.2645 | 0.5603 | 0.2556 | 0.0055 | [6 empty] | 1502 | 16 | 16 | 1 | 0.17 | 60 | 21 | 미정 |  | 2021-02-06 13:13 | 1622 |  | 15 | 0 | 0 | 0 | 0 | 0 | 0.303 | 0.6499 | 0.2631 | 0.0313 | 95450 | 69 | 27 | 149 | 0.0041 | 0.0052 | 0.0276 | 0.0422 | 0.0237 | 0.0105 | 0.0097 | 0.0271
2021-02-06 | B61925 | B | 20 | AE4130M12 | 103 | 39500 | 0.0707 | 0.0715 | 0.0715 | 0.1742 | 1645 | 1645 | 1560 | 3188 |  |  |  | 0 | 미정 | 미정 | 미정 | 미정 | 0 | 0 | 0 | 0 | 0 | 0 | 0.0707 | 0.058 | 0.0056 | 0.3027 | 43 | 6300 | 1627 | 0.2685 | 0.5148 | 0.1592 | 0.0038 | [6 empty] | 1502 | 16 | 16 | 1 | 0.17 | 63 | 24 | 미정 |  | 2021-02-06 14:17 | 1618 |  | 0 | 19 | 0 | 0 | 0 | 0 | 0.3 | 0.6424 | 0.2416 | 0.0313 | 94150 | 68 | 17 | 137 | 0.0029 | 0.0048 | 0.0266 | 0.0436 | 0.0526 | 0.0207 | 0.011 | 0.0287
2021-02-06 | A62454 | B | 33 | AE1055LS | 104 | 36800 | 0.0645 | 0.1387 | 0.1387 | 0.1131 | 1614 | 1614 | 1570 | 3013 | 61.5 |  |  | 0 | 미정 | 선택 | 미정 | 미정 | 0 | 0 | 0 | 0 | 0 | 0 | 0.0645 | 0.0858 | 0.0028 | 0.099 | 40 | 4300 | 1605 | 0.4637 | 0.6955 | 0.1714 | 0.02 | [6 empty] | 1484 | 25 | 25 | 3 | 0.25 | 62 | 28 | 미정 |  | 2021-02-06 14:17 | 1581 |  | 0 | 18 | 20 | 0 | 0 | 0 | 0.546 | 0.7659 | 0.2294 | 0.0234 | 101150 | 68 | 29 | 151 | 0.0757 | 0.0303 | 0.0243 | 0.0441 | 0.0342 | 0.0054 | 0.0033 | 0.0043
2021-02-06 | B61926 | B | 19 | AE4130M12 | 103 | 36600 | 0.0614 | 0.0841 | 0.0841 | 0.1343 | 1625 | 1625 | 1570 | 3044 |  |  |  | 0 | 미정 | 미정 | 미정 | 미정 | 0 | 0 | 0 | 203 | 0 | 0 | 0.0614 | 0.036 | 0.0021 | 0.2127 | 42 | 6700 | 1640 | 0.2361 | 0.4183 | 0.1866 | 0.0043 | [6 empty] | 1502 | 16 | 16 | 1 | 0.17 | 73 | 32 | 미정 |  | 2021-02-06 15:16 | 1629 |  | 52 | 0 | 0 | 0 | 0 | 0 | 0.296 | 0.6574 | 0.2559 | 0.0313 | 102200 | 92 | 28 | 148 | 0.0029 | 0.0055 | 0.0263 | 0.0331 | 0.0251 | 0.0125 | 0.0121 | 0.0264
2021-02-06 | A62455 | B | 35 | AE1055LS | 104 | 38100 | 0.0745 | 0.1307 | 0.0701 | 0.1594 | 1558 | 1617 | 1578 | 3013 | 46.7 |  |  | 0 | 미정 | 선택 | 미정 | 미정 | 0 | 0 | 0 | 0 | 0 | 0 | 0.0745 | 0.1009 | 0.0065 | 0.4103 | 41 | 4500 | 1591 | 0.3037 | 0.6573 | 0.1743 | 0.0345 | [6 empty] | 1484 | 25 | 25 | 3 | 0.28 | 59 | 26 | 미정 |  | 2021-02-06 15:22 | 1591 |  | 0 | 0 | 23 | 0 | 0 | 0 | 0.544 | 0.7762 | 0.2234 | 0.0308 | 97150 | 65 | 29 | 145 | 0.0582 | 0.0143 | 0.0245 | 0.0428 | 0.0396 | 0.0159 | 0.002 | 0.0029
2021-02-06 | B61927 | B | 36 | AE1038M2 | 103 | 36000 | 0.0768 | 0.0354 | 0.0354 | 0.0729 | 1616 | 1616 | 1558 | 2951 | 9.3 |  |  | 0 | 미정 | 미정 | 미정 | 미정 | 0 | 0 | 0 | 105 | 0 | 0 | 0.0768 | 0.0879 | 0.0041 | 0.0463 | 42 | 7600 | 1662 | 0.3078 | 0.5121 | 0.1371 | 0.0134 | [6 empty] | 1497 | 15 | 20 | 1 | 0.17 | 89 | 36 | 미정 |  | 2021-02-06 16:19 | 1657 |  | 42 | 0 | 31 | 0 | 0 | 0 | 0.373 | 0.8323 | 0.2374 | 0.0116 |  | 92 | 55 | 202 | 0.0107 | 0.0101 | 0.0129 | 0.0422 | 0.0478 | 0.0144 | 0.0122 | 0.0109
2021-02-06 | A62456 | B | 21 | AE1055LS | 104 | 36900 | 0.0703 | 0.0661 | 0.0661 | 0.1477 | 1592 | 1592 | 1537 | 3017 | 47.7 |  |  | 0 | 선택 | 미정 | 미정 | 미정 | 0 | 0 | 0 | 0 | 0 | 0 | 0.0703 | 0.1074 | 0.0028 | 0.0493 | 40 | 5000 | 1575 | 0.4431 | 0.6702 | 0.1634 | 0.0263 | [6 empty] | 1484 | 25 | 25 | 3 | 0.24 | 55 | 23 | 미정 |  | 2021-02-06 16:31 | 1567 |  | 0 | 0 | 22 | 0 | 0 | 0 | 0.556 | 0.7804 | 0.2407 | 0.0289 | 104350 | 70 | 16 | 117 | 0.0582 | 0.0198 | 0.0259 | 0.0466 | 0.0288 | 0.0092 | 0.0026 | 0.0031
2021-02-06 | B61928 | B | 10 | AE1038M2 | 103 | 35700 |  | 0.0502 | 0.0502 | 0.1339 | 1624 | 1624 | 1556 | 2977 | 40 |  |  | 0 | 미정 | 미정 | 미정 | 미정 | 0 | 0 | 0 | 105 | 0 | 0 |  |  |  |  | 35 | 5700 | 1641 | 0.3415 | 0.551 | 0.1651 | 0.0157 | [6 empty] | 1497 | 15 | 15 | 1 | 0.23 | 68 | 25 | 미정 |  | 2021-02-06 17:15 | 1631 |  | 24 | 0 | 0 | 0 | 0 | 0 | 0.3764 | 0.8378 | 0.2457 | 0.0107 | 91550 | 65 | 66 | 209 | 0.0467 | 0.0118 | 0.0143 |  | 0.0312 | 0.0111 | 0.0097 | 0.0092
2021-02-06 | A62457 | B | 1 | AE1055LS | 104 | 36800 | 0.0521 | 0.1505 | 0.1505 | 0.1917 | 1604 | 1604 | 1557 | 3000 | 62.5 |  |  | 0 | 미정 | 선택 | 미정 | 미정 | 0 | 0 | 0 | 0 | 0 | 0 | 0.0521 | 0.0871 | 0.0025 | 0.0538 | 42 | 4700 | 1590 | 0.4882 | 0.6875 | 0.1818 | 0.0289 | [6 empty] | 1484 | 25 | 25 | 3 | 0.27 | 69 | 30 | 미정 |  | 2021-02-06 17:32 | 1590 |  | 0 | 0 | 0 | 0 | 0 | 0 | 0.55 | 0.7669 | 0.23 | 0.0267 | 103550 | 82 | 24 | 127 | 0.0762 | 0.0187 | 0.0247 | 0.0435 | 0.0406 | 0.0078 | 0.0029 | 0.0038
2021-02-06 | B61929 | B | 20 | AE1038M2 | 101 | 35900 | 0.0611 | 0.0281 | 0.0281 | 0.1065 | 1636 | 1636 | 1565 | 3031 | 34.6 |  |  | 0 | 미정 | 미정 | 미정 | 미정 | 0 | 0 | 0 | 153 | 0 | 0 | 0.0611 | 0.0702 | 0.0028 | 0.0025 | 41 | 5600 | 1648 | 0.2805 | 0.5201 | 0.1784 | 0.0158 | [6 empty] | 1497 | 15 | 20 | 1 | 0.19 | 68 | 30 | 미정 |  | 2021-02-06 18:17 | 1636 |  | 22 | 0 | 0 | 0 | 0 | 0 | 0.376 | 0.8338 | 0.2406 | 0.0108 |  | 65 | 62 | 207 | 0.039 | 0.0088 | 0.0157 | 0.0591 | 0.0287 | 0.011 | 0.0088 | 0.0081
2021-02-06 | A62458 | B | 33 | G-AE1055LST | 103 | 37400 | 0.0439 | 0.0635 | 0.0635 | 0.1809 | 1628 | 1628 | 1557 | 3002 | 42.6 |  |  | 0 | 선택 | 미정 | 미정 | 미정 | 0 | 0 | 0 | 0 | 0 | 0 | 0.0439 | 0.0779 | 0.0029 | 0.145 | 40 | 5400 | 1614 | 0.438 | 0.68 | 0.1781 | 0.0187 | [6 empty] | 1484 | 25 | 27 | 3 | 0.25 | 102 | 45 | 미정 |  | 2021-02-06 18:28 | 1614 |  | 0 | 23 | 0 | 0 | 0 | 0 | 0.552 | 0.7732 | 0.2484 | 0.0296 | 102550 | 92 | 48 | 174 | 0.0511 | 0.0175 | 0.0219 | 0.0353 | 0.0159 | 0.0057 | 0.0031 | 0.0042
2021-02-06 | B61930 | B | 19 | AE1038M2 | 104 | 35500 | 0.1373 | 0.0483 | 0.0483 | 0.0882 | 1599 | 1599 | 1546 | 2944 | 3.9 |  |  | 0 | 미정 | 미정 | 미정 | 미정 | 0 | 0 | 0 | 154 | 0 | 0 | 0.1373 | 0.1083 | 0.0046 | 0.0027 | 51 | 6900 | 1621 | 0.2481 | 0.464 | 0.1287 | 0.0094 | [6 empty] | 1497 | 15 | 23 | 1 | 0.17 | 65 | 35 | 미정 |  | 2021-02-06 19:21 | 1628 |  | 24 | 0 | 25 | 0 | 0 | 0 | 0.37 | 0.8406 | 0.2491 | 0.0128 |  | 70 | 34 | 181 | 0.0044 | 0.0078 | 0.0148 | 0.0472 | 0.1173 | 0.0184 | 0.0089 | 0.0084
2021-02-06 | A62459 | B | 35 | G-AE1055LST | 104 | 37200 | 0.0619 | 0.1033 | 0.1033 | 0.2015 | 1639 | 1639 | 1571 | 3102 | 43.3 |  |  | 0 | 선택 | 미정 | 미정 | 미정 | 0 | 0 | 0 | 0 | 0 | 0 | 0.0619 | 0.1092 | 0.0032 | 0.0925 | 40 | 4100 | 1599 | 0.4865 | 0.6834 | 0.1988 | 0.0144 | [6 empty] | 1484 | 25 | 25 | 3 | 0.25 | 72 | 31 | 미정 |  | 2021-02-06 19:28 | 1588 |  | 0 | 12 | 0 | 0 | 0 | 0 | 0.551 | 0.7771 | 0.2425 | 0.0311 | 104600 | 68 | 38 | 165 | 0.0523 | 0.0282 | 0.0261 | 0.0446 | 0.0185 | 0.003 | 0.0027 | 0.0029
2021-02-06 | A62460 | B | 21 | G-AE1055LST | 104 | 35300 | 0.0805 | 0.13 | 0.13 | 0.1534 | 1586 | 1586 | 1543 | 2949 | 58.9 |  |  | 0 | 미정 | 선택 | 미정 | 미정 | 0 | 0 | 0 | 0 | 0 | 0 | 0.0805 | 0.1453 | 0.0039 | 0.1334 | 42 | 4200 | 1605 | 0.485 | 0.6492 | 0.1874 | 0.0246 | [6 empty] | 1484 | 25 | 25 | 3 | 0.29 | 62 | 22 | 미정 |  | 2021-02-06 20:25 | 1580 |  | 0 | 0 | 32 | 0 | 0 | 0 | 0.562 | 0.7695 | 0.2513 | 0.0257 | 101600 | 68 | 31 | 163 | 0.0699 | 0.0172 | 0.026 | 0.0474 | 0.0481 | 0.0064 | 0.0036 | 0.0046
2021-02-06 | B61931 | B | 36 | AE1038M2 | 103 | 36300 | 0.0731 | 0.0301 | 0.0301 | 0.0983 | 1606 | 1606 | 1528 | 2973 |  |  |  | 0 | 미정 | 미정 | 미정 | 미정 | 0 | 0 | 0 | 0 | 0 | 0 | 0.0731 | 0.0369 | 0.0025 | 0.3681 | 45 | 6600 | 1628 | 0.3442 | 0.4426 | 0.1567 | 0.0131 | [6 empty] | 1497 | 15 | 18 | 1 | 0.2 | 66 | 28 | 미정 |  | 2021-02-06 20:35 | 1622 |  | 30 | 0 | 22 | 0 | 0 | 0 | 0.376 | 0.8455 | 0.2547 | 0.0113 | 94950 | 68 | 38 | 166 | 0.0491 | 0.0097 | 0.0153 | 0.0592 | 0.0459 | 0.0116 | 0.0116 | 0.0105
2021-02-06 | A62461 | B | 1 | G-AE1055LST | 104 | 35800 | 0.0567 | 0.0768 | 0.0768 | 0.1849 | 1576 | 1576 | 1532 | 2951 | 60.4 |  |  | 0 | 미정 | 선택 | 미정 | 미정 | 0 | 0 | 0 | 0 | 0 | 0 | 0.0567 | 0.1015 | 0.005 | 0.1643 | 43 | 5900 | 1607 | 0.4723 | 0.6756 | 0.1899 | 0.0216 | [6 empty] | 1484 | 25 | 25 | 3 | 0.25 | 66 | 26 | 미정 |  | 2021-02-06 21:26 | 1607 |  | 0 | 0 | 0 | 0 | 0 | 0 | 0.544 | 0.7765 | 0.2374 | 0.0247 | 106800 | 70 | 33 | 166 | 0.0683 | 0.0201 | 0.0248 | 0.0378 | 0.0347 | 0.0063 | 0.0032 | 0.0039
2021-02-06 | B61932 | B | 10 | AE1038M2 | 103 | 36000 |  | 0.0242 | 0.0822 | 0.0855 | 1629 | 1585 | 1547 | 3015 | 37.2 |  |  | 0 | 미정 | 미정 | 미정 | 미정 | 0 | 0 | 0 | 153 | 0 | 0 |  |  |  |  | 39 | 4900 | 1618 | 0.3079 | 0.4394 | 0.1804 | 0.0163 | [6 empty] | 1497 | 15 | 15 | 1 | 0.16 | 61 | 21 | 미정 |  | 2021-02-06 21:32 | 1612 |  | 25 | 0 | 8 | 0 | 0 | 0 | 0.377 | 0.8411 | 0.2484 | 0.017 | 96600 | 67 | 42 | 167 | 0.0427 | 0.01 | 0.0151 |  | 0.0309 | 0.0113 | 0.0093 | 0.0087
2021-02-06 | A62462 | B | 33 | G-AE1055LST | 104 | 36900 | 0.0651 | 0.0643 | 0.0643 | 0.1387 | 1633 | 1633 | 1562 | 3212 | 62.7 |  |  | 0 | 미정 | 선택 | 미정 | 미정 | 0 | 0 | 0 | 0 | 0 | 0 | 0.0651 | 0.1002 | 0.0028 | 0.1914 | 43 | 5300 | 1600 | 0.5173 | 0.673 | 0.1675 | 0.0136 | [6 empty] | 1484 | 25 | 25 | 3 | 0.26 | 74 | 38 | 미정 |  | 2021-02-06 22:27 | 1600 |  | 0 | 21 | 15 | 0 | 0 | 0 | 0.552 | 0.7766 | 0.2435 | 0.0259 | 106750 | 71 | 25 | 158 | 0.0715 | 0.0156 | 0.0239 | 0.0428 | 0.0407 | 0.0043 | 0.0033 | 0.0044
2021-02-06 | B61933 | B | 20 | AE1038M2 | 103 | 36800 | 0.1567 | 0.2182 | 0.1681 | 0.2011 | 1595 | 1589 | 1546 | 3037 | 57.4 |  |  | 0 | 미정 | 미정 | 미정 | 미정 | 0 | 0 | 0 | 156 | 0 | 0 | 0.1567 | 0.1059 | 0.0061 | 0.0159 | 41 | 5400 | 1624 | 0.2961 | 0.7071 | 0.1982 | 0.0229 | [6 empty] | 1497 | 15 | 18 | 1 | 0.11 | 72 | 27 | 미정 |  | 2021-02-06 22:35 | 1616 |  | 20 | 0 | 23 | 0 | 0 | 0 | 0.3675 | 0.8379 | 0.2418 | 0.0118 | 97250 | 70 | 37 | 160 | 0.0639 | 0.015 | 0.0119 | 0.062 | 0.0379 | 0.0121 | 0.0094 | 0.0089
2021-02-06 | A62463 | B | 35 | G-AE1055LST | 104 | 36900 | 0.0652 | 0.1391 | 0.1391 | 0.1553 | 1604 | 1604 | 1556 | 3111 | 62.1 |  |  | 0 | 미정 | 선택 | 미정 | 미정 | 0 | 0 | 0 | 0 | 0 | 0 | 0.0652 | 0.1499 | 0.002 | 0.3197 | 46 | 5300 | 1600 | 0.5112 | 0.6695 | 0.1378 | 0.019 | [6 empty] | 1484 | 25 | 25 | 3 | 0.24 | 68 | 29 | 미정 |  | 2021-02-06 23:39 | 1600 |  | 0 | 23 | 20 | 0 | 0 | 0 | 0.5588 | 0.7759 | 0.2469 | 0.0247 | 101350 | 67 | 27 | 153 | 0.0733 | 0.0292 | 0.0239 | 0.0458 | 0.0431 | 0.0035 | 0.003 | 0.0032
2021-02-06 | B61934 | B | 19 | AE1038M2 | 103 | 36400 | 0.0762 |  | 0.1342 | 0.1293 |  | 1616 | 1547 | 3012 | 38.4 |  |  | 0 | 미정 | 미정 | 미정 | 미정 | 0 | 0 | 0 | 157 | 0 | 0 | 0.0762 | 0.0901 | 0.0034 | 0.0341 | 34 | 5300 | 1633 | 0.2823 | 0.656 | 0.187 | 0.0199 | [6 empty] | 1497 | 15 | 19 | 1 | 0.1 | 64 | 27 | 미정 |  | 2021-02-06 23:28 | 1627 |  | 41 | 0 | 28 | 0 | 0 | 0 | 0.367 | 0.8283 | 0.2523 | 0.0115 | 96450 | 80 | 29 | 153 | 0.0436 | 0.0172 | 0.0111 | 0.0623 | 0.0324 | 0.0145 | 0.0093 | 0.0083
2021-02-06 | B61935 | B | 36 | 20MNCRS5HM7 | 105 | 37500 | 0.0455 | 0.0268 | 0.0461 | 0.1123 | 1624 | 1577 | 1530 | 2979 |  |  |  | 0 | 미정 | 미정 | 미정 | 미정 | 0 | 0 | 0 | 157 | 0 | 0 | 0.0455 | 0.08 | 0.0054 | 0.008 | 63 | 11200 | 1668 | 0.164 | 0.9403 | 0.0683 | 0.0039 | [6 empty] | 1507 | 18 | 20 | 1 | 0.17 | 91 | 36 | 미정 |  | 2021-02-07 00:53 | 1675 |  | 101 | 0 | 0 | 0 | 0 | 0 | 0.206 | 1.3206 | 0.0973 | 0.0291 | 100200 | 67 | 21 | 169 | 0.011 | 0.0041 | 0.0216 | 0.0383 | 0.0372 | 0.0173 | 0.0173 | 0.0335
2021-02-06 | A62464 | B | 21 | G-AE1055LST | 104 | 37600 | 0.0923 | 0.1102 | 0.1035 | 0.1604 | 1586 | 1595 | 1544 | 3079 | 58.9 |  |  | 0 | 미정 | 선택 | 미정 | 미정 | 0 | 0 | 0 | 0 | 0 | 0 | 0.0923 | 0.213 | 0.003 | 0.2745 | 47 | 5300 | 1594 | 0.4784 | 0.7327 | 0.2067 | 0.0241 | [6 empty] | 1484 | 25 | 26 | 3 | 0.25 | 62 | 24 | 미정 |  | 2021-02-07 00:47 | 1594 |  | 0 | 0 | 0 | 0 | 0 | 0 | 0.5521 | 0.7711 | 0.2409 | 0.0299 | 99450 | 68 | 25 | 142 | 0.0728 | 0.0198 | 0.0247 | 0.0422 | 0.0405 | 0.0044 | 0.0027 | 0.0031
2021-02-06 | A62465 | B | 1 | G-AE1055LST | 105 | 37600 | 0.1344 | 0.1048 | 0.1048 | 0.1839 | 1578 | 1578 | 1540 | 3006 | 61.1 |  |  | 0 | 미정 | 선택 | 미정 | 미정 | 0 | 0 | 0 | 0 | 0 | 0 | 0.1344 | 0.1701 | 0.0045 | 0.0012 | 47 | 5400 | 1610 | 0.4579 | 0.6975 | 0.2147 | 0.0306 | [6 empty] | 1484 | 25 | 25 | 3 | 0.27 | 72 | 28 | 미정 |  | 2021-02-07 01:47 | 1595 |  | 0 | 24 | 0 | 0 | 0 | 0 | 0.5566 | 0.7754 | 0.2497 | 0.0245 |  | 78 | 24 | 138 | 0.0743 | 0.0236 | 0.0232 | 0.0429 | 0.0417 | 0.0062 | 0.0034 | 0.0041
2021-02-06 | B61936 | B | 10 | 20MNCRS5HM7 | 104 | 37800 | 0.0692 | 0.024 | 0.0401 | 0.0689 | 1619 | 1598 | 1552 | 3162 |  |  |  | 0 | 미정 | 미정 | 미정 | 미정 | 0 | 0 | 0 | 155 | 0 | 0 | 0.0692 | 0.0925 | 0.0071 | 0.0405 | 49 | 9000 | 1658 | 0.1631 | 0.9604 | 0.0784 | 0.003 | [6 empty] | 1507 | 18 | 19 | 1 | 0.17 | 78 | 38 | 미정 |  | 2021-02-07 01:56 | 1655 |  | 0 | 112 | 0 | 0 | 0 | 0 | 0.208 | 1.3123 | 0.0983 | 0.0275 |  | 69 | 24 | 154 | 0.0029 | 0.0035 | 0.0224 | 0.051 | 0.0416 | 0.0278 | 0.0225 | 0.0372
2021-02-06 | A62466 | B | 33 | G-AE1055LST | 103 | 36900 | 0.0707 | 0.0502 | 0.192 | 0.1947 | 1623 | 1596 | 1549 | 3017 | 56.3 |  |  | 0 | 미정 | 선택 | 미정 | 미정 | 0 | 0 | 0 | 0 | 0 | 0 | 0.0707 | 0.1426 | 0.0027 | 0.1274 | 41 | 4700 | 1605 | 0.5063 | 0.6289 | 0.1854 | 0.0355 | [6 empty] | 1484 | 25 | 25 | 3 | 0.26 | 63 | 25 | 미정 |  | 2021-02-07 02:42 | 1605 |  | 0 | 36 | 0 | 0 | 0 | 0 | 0.5629 | 0.7515 | 0.2434 | 0.0306 | 108850 | 79 | 31 | 152 | 0.0636 | 0.0343 | 0.0266 | 0.0327 | 0.0354 | 0.0065 | 0.0041 | 0.0041
2021-02-06 | B61937 | B | 20 | 20MNCRS5HM7 | 104 | 37500 | 0.0724 | 0.0371 | 0.0479 | 0.0789 | 1590 | 1603 | 1549 | 2926 |  |  |  | 0 | 미정 | 미정 | 미정 | 미정 | 0 | 0 | 0 | 151 | 0 | 0 | 0.0724 | 0.0633 | 0.0037 | 0.1744 | 45 | 8600 | 1643 | 0.1601 | 1.0211 | 0.0809 | 0.0029 | [6 empty] | 1507 | 18 | 18 | 1 | 0.13 | 74 | 1 | 미정 |  | 2021-02-07 02:53 | 1649 |  | 102 | 41 | 11 | 0 | 0 | 0 | 0.214 | 1.318 | 0.0941 | 0.0301 | 96900 | 67 | 29 | 158 | 0.0025 | 0.0031 | 0.0242 | 0.0501 | 0.0301 | 0.0184 | 0.0199 | 0.0353
2021-02-06 | B61938 | B | 19 | 20MNCRS5HM7 | 103 | 37400 | 0.0606 | 0.0283 | 0.0532 | 0.0726 | 1641 | 1589 | 1558 | 2854 |  |  |  | 0 | 미정 | 미정 | 미정 | 미정 | 0 | 0 | 0 | 152 | 0 | 0 | 0.0606 | 0.0541 | 0.0045 | 0.0045 | 50 | 9000 | 1640 | 0.1753 | 1.0216 | 0.0953 | 0.0038 | [6 empty] | 1507 | 18 | 19 | 1 | 0.15 | 67 | 33 | 미정 |  | 2021-02-07 03:56 | 1643 |  | 0 | 131 | 0 | 0 | 0 | 0 | 0.208 | 1.3031 | 0.097 | 0.0268 | 103300 | 70 | 16 | 144 | 0.0023 | 0.003 | 0.0239 | 0.0462 | 0.0264 | 0.0194 | 0.0188 | 0.034
2021-02-06 | A62467 | B | 35 | G-AE1055LST | 103 | 37500 | 0.055 | 0.074 | 0.074 | 0.1745 | 1624 | 1624 | 1549 | 3093 | 39.3 |  |  | 0 | 선택 | 미정 | 미정 | 미정 | 0 | 0 | 0 | 0 | 0 | 0 | 0.055 | 0.1477 | 0.0016 | 0.0313 | 43 | 4500 | 1598 | 0.5163 | 0.6912 | 0.2026 | 0.0182 | [6 empty] | 1484 | 25 | 25 | 3 | 0.27 | 69 | 21 | 미정 |  | 2021-02-07 03:57 | 1598 |  | 0 | 0 | 0 | 0 | 0 | 0 | 0.5486 | 0.7737 | 0.2406 | 0.0259 |  | 65 | 43 | 161 | 0.0471 | 0.0216 | 0.0252 | 0.0504 | 0.0207 | 0.0029 | 0.0032 | 0.0036
2021-02-06 | B61939 | B | 36 | 20MNCRS5HM7 | 104 | 37400 | 0.0826 | 0.0425 | 0.051 | 0.0895 | 1638 | 1605 | 1546 | 2918 |  |  |  | 0 | 미정 | 미정 | 미정 | 미정 | 0 | 0 | 0 | 158 | 0 | 0 | 0.0826 | 0.1032 | 0.0047 | 0.2518 | 52 | 9000 | 1637 | 0.1696 | 0.9313 | 0.0791 | 0.0028 | [6 empty] | 1507 | 18 | 18 | 1 | 0.16 | 69 | 34 | 미정 |  | 2021-02-07 05:03 | 1642 |  | 110 | 0 | 0 | 0 | 0 | 0 | 0.203 | 1.2787 | 0.0988 | 0.0285 | 103000 | 70 | 16 | 141 | 0.0035 | 0.0029 | 0.0246 | 0.0501 | 0.0463 | 0.0215 | 0.0209 | 0.0374
2021-02-06 | A62468 | B | 21 | G-AE1055LST | 104 | 37900 |  | 0.1562 | 0.1562 | 0.1925 | 1574 | 1574 | 1535 | 3015 | 52.8 |  |  | 0 | 선택 | 미정 | 미정 | 미정 | 0 | 0 | 0 | 0 | 0 | 0 |  |  |  |  | 42 | 5400 | 1592 | 0.4975 | 0.678 | 0.199 | 0.0241 | [6 empty] | 1484 | 25 | 25 | 3 | 0.25 | 68 | 20 | 미정 |  | 2021-02-07 04:58 | 1592 |  | 0 | 22 | 0 | 0 | 0 | 0 | 0.5486 | 0.773 | 0.2431 | 0.0313 |  | 71 | 32 | 145 | 0.0642 | 0.0264 | 0.0265 |  | 0.0234 | 0.0039 | 0.0032 | 0.0039
2021-02-06 | B61940 | B | 10 | 20MNCRS5HM7 | 104 | 38600 | 0.0735 | 0.0405 | 0.0554 | 0.0697 | 1585 | 1603 | 1553 | 3106 |  |  |  | 0 | 미정 | 미정 | 미정 | 미정 | 0 | 0 | 0 | 155 | 0 | 0 | 0.0735 | 0.0679 | 0.0037 | 0.0997 | 49 | 8500 | 1644 | 0.1654 | 0.9938 | 0.105 | 0.0027 | [6 empty] | 1507 | 18 | 19 | 1 | 0.21 | 63 | 32 | 미정 |  | 2021-02-07 06:04 | 1642 |  | 0 | 41 | 0 | 0 | 0 | 0 | 0.2118 | 1.2719 | 0.0975 | 0.029 |  | 70 | 11 | 133 | 0.0024 | 0.003 | 0.0249 | 0.0523 | 0.0385 | 0.0198 | 0.0181 | 0.0361
2021-02-06 | A62469 | B | 1 | G-AE1055LST | 103 | 36900 |  | 0.0569 | 0.154 | 0.2177 | 1636 | 1614 | 1553 | 3071 | 51.8 |  |  | 0 | 선택 | 미정 | 미정 | 미정 | 0 | 0 | 0 | 0 | 0 | 0 |  |  |  |  | 53 | 4900 | 1595 | 0.5108 | 0.6852 | 0.1857 | 0.0375 | [6 empty] | 1484 | 25 | 25 | 3 | 0.25 | 62 | 24 | 미정 |  | 2021-02-07 06:20 | 1595 |  | 0 | 21 | 0 | 0 | 0 | 0 | 0.54 | 0.7831 | 0.2353 | 0.0291 | 0 | 71 | 12 | 116 | 0.0635 | 0.0288 | 0.0243 |  | 0.031 | 0.0074 | 0.0047 | 0.0044
2021-02-07 | B61941 | B | 20 | 20MNCRS5HM7 | 104 | 37600 | 0.0704 | 0.068 | 0.068 | 0.0631 | 1583 | 1583 | 1569 | 3027 |  |  |  | 0 | 미정 | 선택 | 미정 | 미정 | 0 | 0 | 0 | 150 | 0 | 0 | 0.0704 | 0.068 | 0.0051 | 0.2267 | 45 | 7300 | 1637 | 0.1878 | 0.9527 | 0.0813 | 0.0023 | [6 empty] | 1507 | 18 | 19 | 1 | 0.15 | 57 | 25 | 미정 |  | 2021-02-07 07:02 | 1635 |  | 0 | 92 | 0 | 0 | 0 | 0 | 0.223 | 1.2912 | 0.1066 | 0.0302 |  | 70 | 20 | 142 | 0.002 | 0.0026 | 0.0268 | 0.0509 | 0.0462 | 0.0298 | 0.0254 | 0.036
2021-02-07 | A62470 | B | 33 | G-AE1055LST | 104 | 37200 | 0.0749 | 0.136 | 0.136 | 0.2281 | 1601 | 1601 | 1533 | 3058 | 52.1 |  |  | 0 | 해제 | 선택 | 미정 | 미정 | 0 | 0 | 0 | 0 | 0 | 0 | 0.0749 | 0.1222 | 0.0026 | 0.325 | 40 | 4400 | 1590 | 0.4714 | 0.6471 | 0.1712 | 0.0246 | [6 empty] | 1484 | 25 | 25 | 3 | 0.25 | 63 | 26 | 미정 |  | 2021-02-07 07:14 | 1590 |  | 0 | 19 | 0 | 0 | 0 | 0 | 0.5473 | 0.7902 | 0.2438 | 0.0298 | 108700 | 72 | 17 | 116 | 0.0586 | 0.0274 | 0.0243 | 0.0439 | 0.0232 | 0.0065 | 0.0051 | 0.0044
2021-02-07 | B61942 | B | 19 | 20MNCRS5HM7 | 103 | 36800 | 0.0718 | 0.0938 | 0.0938 | 0.0906 | 1592 | 1592 | 1565 | 3063 |  |  |  | 0 | 미정 | 선택 | 미정 | 미정 | 0 | 0 | 0 | 156 | 0 | 0 | 0.0718 | 0.0804 | 0.0042 | 0.1908 | 46 | 8200 | 1638 | 0.2169 | 1.3121 | 0.1066 | 0.0025 | [6 empty] | 1507 | 18 | 19 | 1 | 0.14 | 68 | 30 | 미정 |  | 2021-02-07 08:00 | 1646 |  | 0 | 56 | 0 | 0 | 0 | 0 | 0.226 | 1.277 | 0.0963 | 0.0278 | 103350 | 89 | 18 | 144 | 0.0025 | 0.0027 | 0.0252 | 0.0548 | 0.0477 | 0.0271 | 0.0249 | 0.0371
2021-02-07 | A62471 | B | 35 | G-AE1055LST | 96 | 36600 | 0.1028 | 0.1325 | 0.1325 | 0.2277 | 1685 | 1685 | 1609 | 3060 | 35 |  |  | 0 | 해제 | 선택 | 미정 | 미정 | 0 | 0 | 0 | 0 | 0 | 0 | 0.1028 | 0.1939 | 0.005 | 0.167 | 40 | 1600 | 1587 | 0.4875 | 0.6433 | 0.2005 | 0.0246 | [6 empty] | 1484 | 25 | 25 | 3 | 0.26 | 68 | 21 | 미정 |  | 2021-02-07 08:10 | 1587 |  | 0 | 10 | 0 | 0 | 0 | 0 | 0.5528 | 0.7849 | 0.2469 | 0.0283 | 0 | 171 | 33 | 139 | 0.0443 | 0.0199 | 0.0231 | 0.0553 | 0.0202 | 0.0071 | 0.0058 | 0.0058
2021-02-07 | B61943 | B | 36 | SM45CB | 104 | 36300 | 0.0847 | 0.0392 | 0.0392 | 0.1513 | 1611 | 1611 | 1540 | 2871 |  |  |  | 0 | 미정 | 선택 | 미정 | 미정 | 0 | 0 | 0 | 201 | 0 | 0 | 0.0847 | 0.0886 | 0.0055 | 0.0764 | 50 | 7400 | 1631 | 0.374 | 0.5216 | 0.1426 | 0.0033 | [6 empty] | 1493 | 14 | 24 | 1 | 0.23 | 83 | 27 | 미정 |  | 2021-02-07 09:02 | 1650 |  | 0 | 0 | 34 | 0 | 0 | 0 | 0.444 | 0.6492 | 0.1834 | 0.0061 | 101800 | 95 | 55 | 210 | 0.0025 | 0.0039 | 0.0126 | 0.0532 | 0.0427 | 0.0195 | 0.0146 | 0.0083
2021-02-07 | B61944 | B | 21 | SM45CB | 104 | 36300 | 0.058 | 0.1229 | 0.1229 | 0.1788 | 1586 | 1586 | 1533 | 2962 |  |  |  | 0 | 미정 | 선택 | 미정 | 미정 | 0 | 0 | 0 | 200 | 0 | 0 | 0.058 | 0.0397 | 0.0028 | 0.1035 | 37 | 6200 | 1606 | 0.3846 | 0.5086 | 0.1486 | 0.0046 | [6 empty] | 1493 | 14 | 18 | 1 | 0.19 | 124 | 10 | 미정 |  | 2021-02-07 10:08 | 1617 |  | 11 | 0 | 0 | 0 | 0 | 0 | 0.45 | 0.6361 | 0.1939 | 0.0101 | 97900 | 44 | 62 | 202 | 0.004 | 0.0056 | 0.0095 | 0.0478 | 0.0181 | 0.0066 | 0.0069 | 0.0058
2021-02-07 | B61945 | B | 20 | SM45CB | 104 | 35600 | 0.0844 | 0.0523 | 0.0523 | 0.1506 | 1584 | 1584 | 1527 | 2896 |  |  |  | 0 | 선택 | 해제 | 미정 | 미정 | 0 | 0 | 0 | 201 | 0 | 0 | 0.0844 | 0.0842 | 0.0026 | 0.1393 | 50 | 7000 | 1606 | 0.328 | 0.4743 | 0.1394 | 0.0044 | [6 empty] | 1493 | 14 | 15 | 1 | 0.21 | 111 | 26 | 미정 |  | 2021-02-07 11:19 | 1604 |  | 20 | 0 | 26 | 0 | 0 | 0 | 0.4437 | 0.6369 | 0.1856 | 0.0128 |  | 78 | 24 | 141 | 0.0037 | 0.0048 | 0.0115 | 0.0571 | 0.0466 | 0.009 | 0.0082 | 0.0063
2021-02-07 | B61946 | B | 19 | SM45CB | 104 | 36400 | 0.0493 | 0.0785 | 0.0785 | 0.1152 | 1611 | 1611 | 1553 | 2986 |  |  |  | 0 | 미정 | 미정 | 미정 | 미정 | 0 | 0 | 0 | 199 | 0 | 0 | 0.0493 | 0.0514 | 0.0021 | 0.0333 | 36 | 5200 | 1617 | 0.3436 | 0.5013 | 0.1664 | 0.0042 | [6 empty] | 1493 | 14 | 16 | 1 | 0.14 | 71 | 19 | 미정 |  | 2021-02-07 12:22 | 1606 |  | 0 | 0 | 0 | 0 | 0 | 0 | 0.441 | 0.6369 | 0.1987 | 0.0144 |  | 74 | 28 | 138 | 0.0037 | 0.0045 | 0.0121 | 0.0313 | 0.0198 | 0.0097 | 0.0091 | 0.0085
2021-02-07 | A62472 | B | 35 | AE5130M | 106 | 43700 | 0.0918 | 0.0845 | 0.0845 | 0.0979 | 1613 | 1613 | 1534 | 2364 | 26 |  |  | 0 | 미정 | 미정 | 미정 | 미정 | 0 | 0 | 0 | 0 | 0 | 0 | 0.0918 | 0.1279 | 0.0056 | 0.3446 | 50 | 8800 | 1629 | 0.2239 | 0.7692 | 0.1639 | 0.0158 | [6 empty] | 1502 | 16 | 20 | 3 | 0.44 | 86 | 21 | 미정 |  | 2021-02-07 13:09 | 1632 |  | 0 | 0 | 33 | 0 | 0 | 0 | 0.282 | 0.9652 | 0.2067 | 0.0184 | 0 | 68 | 32 | 156 | 0.0322 | 0.0149 | 0.0184 | 0.0439 | 0.0449 | 0.0109 | 0.0043 | 0.0123
2021-02-07 | B61947 | B | 36 | SM45C | 90 | 32300 | 0.057 | 0.0355 | 0.0355 | 0.3317 | 1655 | 1655 | 1525 | 2793 |  |  |  | 0 | 미정 | 선택 | 미정 | 미정 | 0 | 0 | 0 | 201 | 0 | 0 | 0.057 | 0.0659 | 0.0018 | 0.0927 | 36 | 5600 | 1605 | 0.3317 | 0.3711 | 0.1801 | 0.0084 | [6 empty] | 1493 | 15 | 15 | 1 | 0.18 | 60 | 21 | 미정 |  | 2021-02-07 13:10 | 1610 |  | 0 | 0 | 0 | 0 | 0 | 0 | 0.442 | 0.6618 | 0.1851 | 0.0112 |  | 76 | 23 | 148 | 0.0084 | 0.0064 | 0.0171 | 0.054 | 0.0222 |  | 0.0116 | 0.0111
2021-02-07 | A62473 | B | 1 | AE5130M | 106 | 37500 | 0.0852 | 0.1528 | 0.1528 | 0.1155 | 1632 | 1632 | 1573 | 3103 | 31.4 |  |  | 0 | 미정 | 미정 | 미정 | 미정 | 0 | 0 | 0 | 0 | 0 | 0 | 0.0852 | 0.1505 | 0.0033 | 0.1902 | 39 | 5800 | 1633 | 0.2451 | 0.8088 | 0.1968 | 0.0162 | [6 empty] | 1502 | 16 | 16 | 3 | 0.27 | 56 | 22 | 미정 |  | 2021-02-07 14:03 | 1633 |  | 0 | 0 | 0 | 0 | 0 | 0 | 0.29 | 0.9414 | 0.2469 | 0.0276 | 104650 | 67 | 28 | 148 | 0.0367 | 0.0248 | 0.0238 | 0.0427 | 0.0196 | 0.0114 | 0.0053 | 0.0138
2021-02-07 | B61948 | B | 21 | SM45C | 90 | 31500 | 0.0664 | 0.0276 | 0.0539 | 0.1138 | 1633 | 1593 | 1540 | 2688 |  |  |  | 0 | 미정 | 미정 | 미정 | 미정 | 0 | 0 | 0 | 202 | 0 | 0 | 0.0664 | 0.0841 | 0.0045 | 0.1978 | 43 | 6100 | 1621 | 0.3511 | 0.3424 | 0.097 | 0.0034 | [6 empty] | 1493 | 15 | 16 | 1 | 0.17 | 57 | 19 | 미정 |  | 2021-02-07 14:15 | 1609 |  | 55 | 0 | 43 | 0 | 0 | 0 | 0.451 | 0.6671 | 0.2014 | 0.013 | 101500 | 78 | 43 | 177 | 0.0035 | 0.0042 | 0.017 | 0.0378 | 0.0262 | 0.0078 | 0.0065 | 0.0126
2021-02-07 | A62474 | B | 33 | AE5130M | 105 | 36600 | 0.0678 | 0.0747 | 0.0747 | 0.0879 | 1580 | 1580 | 1530 | 3035 | 39.8 |  |  | 0 | 미정 | 미정 | 미정 | 미정 | 0 | 0 | 0 | 0 | 0 | 0 | 0.0678 | 0.1457 | 0.002 | 0.1809 | 41 | 7400 | 1614 | 0.2235 | 0.7973 | 0.1828 | 0.0223 | [6 empty] | 1502 | 16 | 19 | 3 | 0.36 | 82 | 30 | 미정 |  | 2021-02-07 15:09 | 1614 |  | 0 | 43 | 0 | 0 | 0 | 0 | 0.288 | 0.9207 | 0.2412 | 0.0238 | 99000 | 69 | 38 | 153 | 0.0503 | 0.0233 | 0.0201 | 0.0446 | 0.0334 | 0.0143 | 0.0068 | 0.0139
2021-02-07 | B61949 | B | 20 | SM45C | 104 | 35400 | 0.0843 | 0.1 | 0.1 | 0.1718 | 1597 | 1597 | 1523 | 3057 |  |  |  | 0 | 미정 | 미정 | 미정 | 미정 | 0 | 0 | 0 | 202 | 0 | 0 | 0.0843 | 0.081 | 0.0039 | 0.3759 | 43 | 6800 | 1624 | 0.3456 | 0.1967 | 0.1316 | 0.0037 | [6 empty] | 1493 | 15 | 16 | 1 | 0.14 | 63 | 19 | 미정 |  | 2021-02-07 15:12 | 1612 |  | 32 | 0 | 13 | 0 | 0 | 0 | 0.457 | 0.6625 | 0.2083 | 0.0132 | 96900 | 75 | 53 | 198 | 0.0058 | 0.0049 | 0.0167 | 0.0463 | 0.0306 | 0.0083 | 0.0069 | 0.0132
2021-02-07 | A62475 | B | 18 | AE5130M | 104 | 36100 | 0.0508 | 0.2195 | 0.1688 | 0.2214 | 1585 | 1586 | 1531 | 3000 | 46.4 |  |  | 0 | 미정 | 선택 | 미정 | 미정 | 0 | 0 | 0 | 0 | 0 | 0 | 0.0508 | 0.0858 | 0.0023 | 0.1707 | 46 | 7400 | 1627 | 0.2836 | 0.8522 | 0.1875 | 0.0216 | [6 empty] | 1502 | 16 | 17 | 3 | 0.38 | 75 | 28 | 미정 |  | 2021-02-07 16:12 | 1627 |  | 0 | 19 | 0 | 0 | 0 | 0 | 0.29 | 0.9435 | 0.2382 | 0.0241 | 102550 | 69 | 37 | 152 | 0.0559 | 0.0162 | 0.0195 | 0.038 | 0.0381 | 0.0053 | 0.0031 | 0.0128
2021-02-07 | B61950 | B | 19 | SM45C | 104 | 35500 | 0.0968 | 0.0255 | 0 | 0.1031 | 1643 | 1587 | 1543 | 2980 |  |  |  | 0 | 미정 | 미정 | 미정 | 미정 | 0 | 0 | 0 | 199 | 0 | 0 | 0.0968 | 0.0825 | 0.0053 | 0.2811 | 43 | 6900 | 1644 | 0.3564 | 0.214 | 0.1221 | 0.0038 | [6 empty] | 1493 | 15 | 18 | 1 | 0.13 | 72 | 29 | 미정 |  | 2021-02-07 16:19 | 1631 |  | 27 | 0 | 15 | 0 | 0 | 0 | 0.444 | 0.6624 | 0.2095 | 0.0128 | 95500 | 74 | 43 | 188 | 0.0028 | 0.005 | 0.0162 | 0.043 | 0.0369 | 0.0094 | 0.0067 | 0.0137
2021-02-07 | A62476 | B | 35 | AE5130M | 104 | 36500 | 0.058 | 0.0381 | 0.0381 | 0.1374 | 1637 | 1637 | 1563 | 2970 | 56 |  |  | 0 | 미정 | 선택 | 미정 | 미정 | 0 | 0 | 0 | 0 | 0 | 0 | 0.058 | 0.0847 | 0.0021 | 0.1531 | 43 | 5700 | 1603 | 0.2774 | 0.8436 | 0.2097 | 0.0226 | [6 empty] | 1502 | 16 | 16 | 3 | 0.25 | 60 | 29 | 미정 |  | 2021-02-07 17:06 | 1603 |  | 0 | 8 | 20 | 0 | 0 | 0 | 0.309 | 0.9307 | 0.2423 | 0.0227 | 98650 | 69 | 37 | 155 | 0.071 | 0.015 | 0.0204 | 0.031 | 0.0314 | 0.0038 | 0.0023 | 0.0144
2021-02-07 | B61951 | B | 36 | SM45C | 104 | 35700 | 0.0914 | 0.038 | 0.038 | 0.1327 | 1591 | 1591 | 1527 | 2844 |  |  |  | 0 | 미정 | 미정 | 미정 | 미정 | 0 | 0 | 0 | 206 | 0 | 0 | 0.0914 | 0.0774 | 0.0046 | 0.2777 | 44 | 7500 | 1639 | 0.403 | 0.2031 | 0.1406 | 0.0041 | [6 empty] | 1493 | 15 | 18 | 1 | 0.15 | 72 | 31 | 미정 |  | 2021-02-07 17:26 | 1628 |  | 0 | 32 | 23 | 0 | 0 | 0 | 0.4549 | 0.6728 | 0.1963 | 0.0078 | 94100 | 73 | 51 | 194 | 0.0039 | 0.0049 | 0.0164 | 0.0451 | 0.0281 | 0.0073 | 0.0066 | 0.0133
2021-02-07 | A62477 | B | 1 | AE5130M | 104 | 36500 | 0.0628 | 0.0924 | 0.0924 | 0.0973 | 1604 | 1604 | 1561 | 2951 | 50 |  |  | 0 | 미정 | 선택 | 미정 | 미정 | 0 | 0 | 0 | 0 | 0 | 0 | 0.0628 | 0.102 | 0.0022 | 0.2324 | 45 | 6600 | 1586 | 0.245 | 0.822 | 0.1977 | 0.0233 | [6 empty] | 1502 | 16 | 18 | 3 | 0.25 | 59 | 20 | 미정 |  | 2021-02-07 18:08 | 1586 |  | 0 | 24 | 0 | 0 | 0 | 0 | 0.3 | 0.9491 | 0.2422 | 0.0236 | 110250 | 75 | 36 | 154 | 0.0571 | 0.015 | 0.0205 | 0.0355 | 0.0476 | 0.0068 | 0.0037 | 0.0135
2021-02-07 | B61952 | B | 21 | SM45C | 104 | 36500 | 0.0872 | 0.0448 | 0.0448 | 0.144 | 1581 | 1581 | 1543 | 3017 |  |  |  | 0 | 미정 | 미정 | 미정 | 미정 | 0 | 0 | 0 | 150 | 0 | 0 | 0.0872 | 0.072 | 0.0051 | 0.1521 | 49 | 6800 | 1620 | 0.3709 | 0.2189 | 0.1371 | 0.0039 | [6 empty] | 1493 | 15 | 19 | 1 | 0.13 | 67 | 28 | 미정 |  | 2021-02-07 18:38 | 1621 |  | 21 | 0 | 21 | 0 | 0 | 0 | 0.455 | 0.6631 | 0.2135 | 0.0097 | 98850 | 85 | 44 | 184 | 0.003 | 0.0049 | 0.0164 | 0.0398 | 0.0271 | 0.0101 | 0.0074 | 0.0138
2021-02-07 | A62478 | B | 33 | AE5130M | 104 | 35500 | 0.1621 | 0.1398 | 0.1398 | 0.1965 | 1597 | 1597 | 1531 | 2829 | 31.6 |  |  | 0 | 미정 | 선택 | 미정 | 미정 | 0 | 0 | 0 | 0 | 0 | 0 | 0.1621 | 0.1925 | 0.007 | 0.1767 | 43 | 6500 | 1603 | 0.2512 | 0.8362 | 0.1989 | 0.0294 | [6 empty] | 1502 | 16 | 19 | 3 | 0.26 | 62 | 21 | 미정 |  | 2021-02-07 19:07 | 1603 |  | 0 | 50 | 0 | 0 | 0 | 0 | 0.295 | 0.9373 | 0.2445 | 0.0231 | 105850 | 72 | 41 | 166 | 0.0367 | 0.0194 | 0.0208 | 0.0431 | 0.0514 | 0.0076 | 0.0036 | 0.0145
2021-02-07 | B61953 | B | 20 | SCM440J | 104 | 36300 | 0.1293 | 0.0351 | 0.0896 | 0.0967 | 1631 | 1588 | 1552 | 3031 | 35.2 |  |  | 0 | 미정 | 미정 | 미정 | 미정 | 0 | 0 | 0 | 52 | 0 | 0 | 0.1293 | 0.0818 | 0.0053 | 0.1637 | 47 | 8300 | 1662 | 0.2684 | 0.5658 | 0.1532 | 0.0149 | [6 empty] | 1495 | 15 | 20 | 1 | 0.12 | 99 | 41 | 미정 |  | 2021-02-07 19:42 | 1660 |  | 55 | 0 | 0 | 0 | 0 | 0 | 0.395 | 0.8369 | 0.2303 | 0.016 | 96700 | 95 | 64 | 222 | 0.05 | 0.0094 | 0.0204 | 0.0496 | 0.0478 | 0.015 | 0.0101 | 0.0082
2021-02-07 | A62479 | B | 18 | AE5130M | 104 | 35500 | 0.071 | 0.064 | 0.064 | 0.0838 | 1611 | 1611 | 1565 | 2927 | 39.2 |  |  | 0 | 미정 | 선택 | 미정 | 미정 | 0 | 0 | 0 | 0 | 0 | 0 | 0.071 | 0.103 | 0.0028 | 0.2056 | 42 | 6100 | 1605 | 0.2399 | 0.7899 | 0.2405 | 0.0192 | [6 empty] | 1502 | 16 | 17 | 3 | 0.24 | 66 | 24 | 미정 |  | 2021-02-07 20:02 | 1607 |  | 0 | 40 | 0 | 0 | 0 | 0 | 0.29 | 0.9204 | 0.2514 | 0.022 | 108200 | 83 | 53 | 184 | 0.0457 | 0.0191 | 0.0196 | 0.0331 | 0.0315 | 0.0057 | 0.0041 | 0.0158
2021-02-07 | B61954 | B | 19 | SCM440J | 104 | 35700 | 0.0733 | 0.0257 | 0.0779 | 0.0839 | 1631 | 1609 | 1575 | 3091 | 39.9 |  |  | 0 | 미정 | 미정 | 미정 | 미정 | 0 | 0 | 0 | 101 | 0 | 0 | 0.0733 | 0.0583 | 0.0061 | 0.182 | 42 | 6400 | 1651 | 0.3201 | 0.552 | 0.1923 | 0.0151 | [6 empty] | 1495 | 15 | 18 | 1 | 0.17 | 85 | 37 | 미정 |  | 2021-02-07 20:52 | 1642 |  | 50 | 0 | 0 | 0 | 0 | 0 | 0.393 | 0.8385 | 0.2297 | 0.0133 | 91500 | 72 | 65 | 211 | 0.0638 | 0.0231 | 0.0222 | 0.0345 | 0.0289 | 0.0072 | 0.0064 | 0.0061
2021-02-07 | A62480 | B | 35 | AE1055LS | 106 | 36900 | 0.0733 | 0.0925 | 0.0724 | 0.0987 | 1559 | 1623 | 1556 | 2916 | 35.9 |  |  | 0 | 미정 | 미정 | 미정 | 미정 | 0 | 0 | 0 | 0 | 0 | 0 | 0.0733 | 0.1313 | 0.0035 | 0.0478 | 50 | 6200 | 1608 | 0.4036 | 0.6514 | 0.1838 | 0.037 | [6 empty] | 1484 | 25 | 25 | 3 | 0.15 | 96 | 28 | 미정 |  | 2021-02-07 21:10 | 1608 |  | 0 | 18 | 0 | 0 | 0 | 0 | 0.5461 | 0.7696 | 0.2278 | 0.0298 | 101750 | 91 | 62 | 220 | 0.0425 | 0.0211 | 0.023 | 0.0349 | 0.0188 | 0.0068 | 0.0017 | 0.003
2021-02-07 | B61955 | B | 36 | SCM440 | 103 | 35400 | 0.066 | 0.0332 | 0.0332 | 0.1278 | 1615 | 1615 | 1565 | 2977 | 53.1 |  |  | 0 | 미정 | 미정 | 미정 | 미정 | 0 | 0 | 0 | 104 | 0 | 0 | 0.066 | 0.061 | 0.0026 | 0.0845 | 43 | 7000 | 1633 | 0.3173 | 0.4308 | 0.145 | 0.0143 | [6 empty] | 1496 | 15 | 16 | 1 | 0.14 | 61 | 21 | 미정 |  | 2021-02-07 21:52 | 1627 |  | 10 | 0 | 0 | 0 | 0 | 0 | 0.4016 | 0.6906 | 0.2141 | 0.0133 | 96300 | 74 | 29 | 178 | 0.0745 | 0.0116 | 0.0163 | 0.0432 | 0.0286 | 0.0066 | 0.0066 | 0.0115
2021-02-07 | A62481 | B | 1 | AE1055LS | 106 | 37400 | 0.0358 | 0.0959 | 0.0959 | 0.1287 | 1575 | 1575 | 1608 | 3110 | 47.5 |  |  | 0 | 미정 | 미정 | 미정 | 미정 | 0 | 0 | 0 | 0 | 0 | 0 | 0.0358 | 0.06 | 0.0032 | 0.179 | 49 | 6700 | 1598 | 0.4896 | 0.6557 | 0.1943 | 0.0364 | [6 empty] | 1484 | 25 | 27 | 3 | 0.23 | 83 | 24 | 미정 |  | 2021-02-07 22:20 | 1598 |  | 0 | 37 | 10 | 0 | 0 | 0 | 0.556 | 0.7895 | 0.2227 | 0.0272 | 102500 | 67 | 55 | 203 | 0.0577 | 0.0217 | 0.0232 | 0.0276 | 0.0266 | 0.0093 | 0.0025 | 0.0028
2021-02-07 | A62482 | B | 33 | AE1055LS | 106 | 36500 | 0.0616 | 0.0302 | 0.0302 | 0.1346 | 1637 | 1637 | 1544 | 2922 | 44.5 |  |  | 0 | 미정 | 미정 | 미정 | 미정 | 0 | 0 | 0 | 0 | 0 | 0 | 0.0616 | 0.1107 | 0.0052 | 0.1889 | 42 | 5200 | 1609 | 0.5296 | 0.7191 | 0.1844 | 0.0286 | [6 empty] | 1484 | 25 | 25 | 3 | 0.24 | 71 | 25 | 미정 |  | 2021-02-07 23:17 | 1609 |  | 0 | 26 | 0 | 0 | 0 | 0 | 0.561 | 0.7636 | 0.244 | 0.0254 | 100550 | 67 | 39 | 182 | 0.0551 | 0.0251 | 0.0277 | 0.0325 | 0.0267 | 0.0074 | 0.0031 | 0.0031
2021-02-07 | B61956 | B | 21 | SRD1 | 104 | 38600 | 0.0693 | 0.0204 | 0.0482 | 0.1652 | 1623 | 1587 | 1533 | 3085 | 35.4 |  |  | 0 | 미정 | 미정 | 미정 | 미정 | 0 | 0 | 0 | 54 | 0 | 0 | 0.0693 | 0.0518 | 0.0032 | 0.4397 | 42 | 6900 | 1621 | 0.3345 | 0.6338 | 0.2106 | 0.0255 | [6 empty] | 1493 | 15 | 16 | 1 | 0.14 | 71 | 23 | 미정 |  | 2021-02-07 23:21 | 1607 |  | 21 | 0 | 0 | 0 | 0 | 0 | 0.408 | 0.859 | 0.2577 | 0.0247 | 96050 | 73 | 35 | 157 | 0.0534 | 0.022 | 0.0236 | 0.0444 | 0.0214 | 0.0052 | 0.0042 | 0.004
2021-02-07 | A62483 | B | 18 | AE1055LS | 102 | 35800 | 0.0791 | 0.1032 | 0.1032 | 0.1436 | 1590 | 1590 | 1533 | 2923 | 56.1 |  |  | 0 | 미정 | 선택 | 미정 | 미정 | 0 | 0 | 0 | 0 | 0 | 0 | 0.0791 | 0.129 | 0.0069 | 0.0782 | 53 | 6700 | 1597 | 0.473 | 0.6164 | 0.2124 | 0.0466 | [6 empty] | 1484 | 25 | 26 | 3 | 0.24 | 81 | 32 | 미정 |  | 2021-02-08 00:30 | 1608 |  | 0 | 43 | 10 | 0 | 0 | 0 | 0.564 | 0.771 | 0.2341 | 0.0259 | 102950 | 68 | 39 | 177 | 0.0673 | 0.0315 | 0.0228 | 0.0275 | 0.0205 | 0.0061 | 0.0021 | 0.0027
2021-02-07 | B61957 | B | 20 | SRD1 | 104 | 37500 | 0.054 | 0.0529 | 0.1245 | 0.1676 | 1629 | 1587 | 1537 | 3186 | 45.5 |  |  | 0 | 미정 | 미정 | 미정 | 미정 | 0 | 0 | 0 | 52 | 0 | 0 | 0.054 | 0.0484 | 0.005 | 0.4001 | 44 | 7300 | 1621 | 0.3296 | 0.6746 | 0.1799 | 0.03 | [6 empty] | 1493 | 15 | 17 | 1 | 0.16 | 76 | 38 | 미정 |  | 2021-02-08 00:32 | 1619 |  | 20 | 0 | 0 | 0 | 0 | 0 | 0.3996 | 0.853 | 0.242 | 0.0299 | 98750 | 79 | 20 | 136 | 0.061 | 0.0256 | 0.0278 | 0.0391 | 0.0284 | 0.0096 | 0.007 | 0.0058
2021-02-07 | A62484 | B | 35 | AE1055LS | 102 | 35800 | 0.0616 | 0.1987 | 0.1987 | 0.2142 | 1593 | 1593 | 1548 | 2967 | 71.1 |  |  | 0 | 미정 | 선택 | 미정 | 미정 | 0 | 0 | 0 | 0 | 0 | 0 | 0.0616 | 0.0975 | 0.003 | 0.3128 | 44 | 5800 | 1600 | 0.5296 | 0.6458 | 0.1877 | 0.0265 | [6 empty] | 1484 | 25 | 26 | 3 | 0.25 | 76 | 35 | 미정 |  | 2021-02-08 01:34 | 1600 |  | 0 | 46 | 0 | 0 | 0 | 0 | 0.5584 | 0.7841 | 0.2349 | 0.0288 | 104350 | 70 | 42 | 167 | 0.0834 | 0.0239 | 0.0245 | 0.0461 | 0.0421 | 0.008 | 0.0024 | 0.0026
2021-02-07 | B61958 | B | 19 | AE4140Q | 104 | 37800 | 0.0632 | 0.0313 | 0.0515 | 0.1638 | 1637 | 1621 | 1574 | 3076 | 24 |  |  | 0 | 미정 | 미정 | 미정 | 미정 | 0 | 0 | 0 | 0 | 0 | 0 | 0.0632 | 0.078 | 0.0047 | 0.0616 | 34 | 5600 | 1635 | 0.3603 | 0.7613 | 0.1743 | 0.0197 | [6 empty] | 1494 | 18 | 20 | 1 | 0.17 | 70 | 35 | 미정 |  | 2021-02-08 01:25 | 1628 |  | 25 | 0 | 0 | 0 | 0 | 0 | 0.406 | 0.8678 | 0.2191 | 0.0251 | 96500 | 73 | 21 | 145 | 0.0331 | 0.0187 | 0.028 | 0.0294 | 0.0119 | 0.0054 | 0.0044 | 0.0042
2021-02-07 | A62485 | B | 1 | AE1055LS | 103 | 34900 | 0.0462 | 0.1218 | 0.1218 | 0.1916 | 1580 | 1580 | 1534 | 2934 | 65.1 |  |  | 0 | 미정 | 선택 | 미정 | 미정 | 0 | 0 | 0 | 0 | 0 | 0 | 0.0462 | 0.1067 | 0.0026 | 0.1874 | 48 | 5900 | 1597 | 0.5131 | 0.6363 | 0.2134 | 0.0247 | [6 empty] | 1484 | 25 | 25 | 3 | 0.24 | 79 | 34 | 미정 |  | 2021-02-08 02:36 | 1597 |  | 0 | 42 | 0 | 0 | 0 | 0 | 0.5612 | 0.7845 | 0.2434 | 0.0309 | 103000 | 68 | 41 | 168 | 0.0783 | 0.022 | 0.0273 | 0.0326 | 0.0381 | 0.0038 | 0.002 | 0.0026
2021-02-07 | B61959 | B | 36 | AE4140Q | 104 | 37700 | 0.0546 | 0.0223 | 0.0869 | 0.101 | 1654 | 1614 | 1563 | 3230 | 24.7 |  |  | 0 | 미정 | 미정 | 미정 | 미정 | 0 | 0 | 0 | 0 | 0 | 0 | 0.0546 | 0.08 | 0.0052 | 0.5015 | 49 | 6500 | 1623 | 0.3142 | 0.6979 | 0.1595 | 0.016 | [6 empty] | 1494 | 18 | 21 | 1 | 0.14 | 54 | 23 | 미정 |  | 2021-02-08 02:39 | 1619 |  | 20 | 0 | 0 | 0 | 0 | 0 | 0.402 | 0.8755 | 0.2381 | 0.0266 | 98550 | 75 | 16 | 143 | 0.0347 | 0.0206 | 0.0263 | 0.0223 | 0.0203 | 0.0054 | 0.0037 | 0.0035
2021-02-07 | A62486 | B | 33 | AE1055LS | 102 | 35500 | 0.0564 | 0.1242 | 0.1242 | 0.1506 | 1626 | 1626 | 1574 | 2943 | 59.1 |  |  | 0 | 미정 | 선택 | 미정 | 미정 | 0 | 0 | 0 | 0 | 0 | 0 | 0.0564 | 0.1052 | 0.0018 | 0.0073 | 46 | 5200 | 1593 | 0.5161 | 0.664 | 0.2021 | 0.0311 | [6 empty] | 1484 | 25 | 25 | 3 | 0.25 | 83 | 36 | 미정 |  | 2021-02-08 03:33 | 1593 |  | 0 | 17 | 11 | 0 | 0 | 0 | 0.5555 | 0.7681 | 0.2293 | 0.0262 | 102800 | 69 | 42 | 169 | 0.0701 | 0.0272 | 0.0273 | 0.038 | 0.0348 | 0.0046 | 0.0034 | 0.0031
2021-02-07 | B61960 | B | 21 | AE4140Q | 104 | 37000 | 0.0605 | 0.0327 | 0.0374 | 0.1292 | 1641 | 1604 | 1538 | 3173 | 32.1 |  |  | 0 | 미정 | 미정 | 미정 | 미정 | 0 | 0 | 0 | 0 | 0 | 0 | 0.0605 | 0.0848 | 0.0047 | 0.1376 | 42 | 6700 | 1623 | 0.3429 | 0.7059 | 0.1829 | 0.0185 | [6 empty] | 1494 | 18 | 19 | 1 | 0.18 | 64 | 23 | 미정 |  | 2021-02-08 03:40 | 1617 |  | 30 | 0 | 0 | 0 | 0 | 0 | 0.403 | 0.8862 | 0.2147 | 0.0272 | 97600 | 89 | 31 | 156 | 0.0444 | 0.0189 | 0.0258 | 0.0237 | 0.0201 | 0.0032 | 0.0028 | 0.0022
2021-02-07 | A62487 | B | 18 | AE1055LS | 104 | 35700 |  | 0.1575 | 0.1575 | 0.2036 | 1609 | 1609 | 1553 | 2938 | 65.7 |  |  | 0 | 미정 | 선택 | 미정 | 미정 | 0 | 0 | 0 | 0 | 0 | 0 |  |  |  |  | 45 | 5300 | 1598 | 0.5326 | 0.6595 | 0.1952 | 0.0412 | [6 empty] | 1484 | 25 | 25 | 3 | 0.25 | 73 | 31 | 미정 |  | 2021-02-08 04:33 | 1598 |  | 0 | 21 | 0 | 0 | 0 | 0 | 0.555 | 0.7724 | 0.2303 | 0.026 | 101550 | 68 | 38 | 163 | 0.077 | 0.0281 | 0.0263 |  | 0.0342 | 0.0092 | 0.0044 | 0.003
2021-02-07 | B61961 | B | 20 | 25SICRMOV6M | 102 | 38100 | 0.0542 | 0.0304 | 0.0407 | 0.0671 | 1650 | 1656 | 1604 | 3104 |  |  |  | 0 | 미정 | 미정 | 미정 | 미정 | 0 | 0 | 0 | 301 | 0 | 0 | 0.0542 | 0.0988 | 0.0069 | 0.0143 | 59 | 7500 | 1665 | 0.1663 | 0.5026 | 1.2675 | 0.027 | [6 empty] | 1495 | 18 | 21 | 1 | 0.19 | 89 | 43 | 미정 |  | 2021-02-08 05:04 | 1662 |  | 13 | 0 | 0 | 0 | 0 | 0 | 0.2477 | 0.6492 | 1.4845 | 0.027 | 103100 | 78 | 21 | 167 | 0.0058 | 0.0335 | 0.0239 | 0.0174 | 0.0113 | 0.0076 | 0.0039 | 0.0026
2021-02-07 | A62488 | B | 35 | AE1055LS | 103 | 34900 |  | 0.1658 | 0.1658 | 0.1527 | 1552 | 1552 | 1540 | 3060 | 55.2 |  |  | 0 | 미정 | 선택 | 미정 | 미정 | 0 | 0 | 0 | 0 | 0 | 0 |  |  |  |  | 44 | 5700 | 1599 | 0.4901 | 0.6159 | 0.1912 | 0.0348 | [6 empty] | 1484 | 25 | 25 | 3 | 0.25 | 70 | 37 | 미정 |  | 2021-02-08 05:30 | 1588 |  | 0 | 31 | 20 | 0 | 0 | 0 | 0.561 | 0.7817 | 0.248 | 0.0255 | 104050 | 69 | 38 | 164 | 0.0636 | 0.0265 | 0.0255 |  | 0.0351 | 0.0056 | 0.0028 | 0.0026
2021-02-07 | B61962 | B | 19 | 25SICRMOV6M | 103 | 37300 | 0.0767 | 0.0544 | 0.0544 | 0.0713 | 1611 | 1611 | 1578 | 3033 |  |  |  | 0 | 미정 | 선택 | 미정 | 미정 | 0 | 0 | 0 | 402 | 0 | 0 | 0.0767 | 0.1058 | 0.0067 | 0.1994 | 57 | 7400 | 1638 | 0.1938 | 0.4442 | 1.1549 | 0.0242 | [6 empty] | 1495 | 18 | 21 | 1 | 0.2 | 74 | 38 | 미정 |  | 2021-02-08 06:13 | 1639 |  | 46 | 0 | 32 | 0 | 0 | 0 | 0.2464 | 0.6685 | 1.4899 | 0.0191 |  | 78 | 29 | 174 | 0.0052 | 0.025 | 0.0185 | 0.0223 | 0.0068 | 0.0039 | 0.0034 | 0.004
2021-02-07 | A62489 | B | 1 | AE1055LS | 103 | 36500 | 0.0528 | 0.1064 | 0.1064 | 0.1659 | 1647 | 1647 | 1561 | 2941 | 43.1 |  |  | 0 | 미정 | 선택 | 미정 | 미정 | 0 | 0 | 0 | 0 | 0 | 0 | 0.0528 | 0.0937 | 0.002 | 0.2493 | 48 | 3700 | 1597 | 0.5051 | 0.6404 | 0.1665 | 0.0207 | [6 empty] | 1484 | 25 | 25 | 3 | 0.25 | 64 | 35 | 미정 |  | 2021-02-08 06:39 | 1597 |  | 0 | 0 | 20 | 0 | 0 | 0 | 0.544 | 0.7823 | 0.2346 | 0.0264 | 108150 | 71 | 30 | 152 | 0.0481 | 0.0216 | 0.0231 | 0.0383 | 0.0302 | 0.0055 | 0.003 | 0.0031
2021-02-08 | B61963 | B | 36 | 25SICRMOV6M | 103 | 37300 | 0.0583 | 0.0501 | 0.0255 | 0.0492 | 1595 | 1632 | 1601 | 3081 |  |  |  | 0 | 미정 | 미정 | 미정 | 미정 | 0 | 0 | 0 | 300 | 0 | 0 | 0.0583 | 0.0982 | 0.003 | 0.193 | 47 | 5800 | 1628 | 0.1628 | 0.1724 | 1.3438 | 0.0174 | [6 empty] | 1495 | 18 | 19 | 1 | 0.19 | 70 | 24 | 미정 |  | 2021-02-08 07:14 | 1629 |  | 116 | 0 | 11 | 0 | 0 | 0 | 0.2505 | 0.6717 | 1.5042 | 0.0182 |  | 256 | 45 | 188 | 0.0046 | 0.0182 | 0.0169 | 0.0239 | 0.024 | 0.0101 | 0.007 | 0.0065
2021-02-08 | A62490 | B | 33 | AE1055LS | 102 | 35700 | 0.0459 | 0.0845 | 0.0845 | 0.1708 | 1636 | 1636 | 1557 | 2964 | 51.4 |  |  | 0 | 미정 | 선택 | 미정 | 미정 | 0 | 0 | 0 | 0 | 0 | 0 | 0.0459 | 0.0823 | 0.0029 | 0.0866 | 44 | 3600 | 1588 | 0.5311 | 0.6523 | 0.1767 | 0.017 | [6 empty] | 1484 | 25 | 25 | 3 | 0.26 | 60 | 29 | 미정 |  | 2021-02-08 07:38 | 1588 |  | 0 | 14 | 0 | 0 | 0 | 0 | 0.5452 | 0.7768 | 0.2297 | 0.0249 | 103650 | 69 | 35 | 157 | 0.0623 | 0.0252 | 0.0241 | 0.0439 | 0.0338 | 0.0041 | 0.0032 | 0.0029
2021-02-08 | B61964 | I | 21 | SNCM21 | 102 | 34200 | 0.066 | 0.0742 | 0.0742 | 0.0777 | 1612 | 1612 | 1573 | 2869 | 4.5 |  |  | 0 | 미정 | 미정 | 미정 | 미정 | 0 | 0 | 0 | 0 | 0 | 0 | 0.066 | 0.068 | 0.0032 | 0.2362 | 40 | 6600 | 1671 | 0.1333 | 0.6074 | 0.1832 | 0.008 | [6 empty] | 1510 | 20 | 25 | 1 | 0.26 | 153 | 0 | 미정 |  | 2021-02-08 08:05 | 1663 |  | 66 | 0 | 0 | 0 | 0 | 0 | 0.184 | 0.7639 | 0.2266 | 0.0075 |  | 853 | 17 | 128 | 0.007 | 0.0082 | 0.0076 | 0.0361 | 0.0178 | 0.0068 | 0.0072 | 0.0075
2021-02-08 | A62491 | B | 18 | AE1055LS | 104 | 35500 | 0.0397 | 0.0507 | 0.0507 | 0.1013 | 1628 | 1628 | 1560 | 3012 | 35.9 |  |  | 0 | 미정 | 선택 | 미정 | 미정 | 0 | 0 | 0 | 0 | 0 | 0 | 0.0397 | 0.0523 | 0.002 | 0.1047 | 41 | 3900 | 1587 | 0.5051 | 0.6236 | 0.1705 | 0.014 | [6 empty] | 1484 | 25 | 25 | 3 | 0.29 | 54 | 23 | 미정 |  | 2021-02-08 08:40 | 1587 |  | 0 | 13 | 0 | 0 | 0 | 0 | 0.554 | 0.7827 | 0.2235 | 0.028 | 103550 | 69 | 29 | 144 | 0.0427 | 0.0193 | 0.0249 | 0.0333 | 0.0291 | 0.0036 | 0.0029 | 0.0032
2021-02-08 | B61965 | I | 20 | SM45CI | 101 | 33900 | 0.0634 | 0 | 0.1069 | 0.1281 | 1575 | 1563 | 1522 | 2896 | 31.7 |  |  | 0 | 미정 | 미정 | 미정 | 미정 | 0 | 0 | 0 | 201 | 0 | 0 | 0.0634 | 0.0566 | 0.0025 | 0.2428 | 41 | 7500 | 1665 | 0.3775 | 0.5131 | 0.1455 | 0.0069 | [6 empty] | 1493 | 20 | 23 | 1 | 0.2 | 80 | 0 | 미정 |  | 2021-02-08 09:02 | 1646 |  | 60 | 0 | 0 | 0 | 0 | 0 | 0.431 | 0.7115 | 0.228 | 0.0061 |  | 1107 | 20 | 146 | 0.036 | 0.0087 | 0.0063 | 0.0554 | 0.0227 | 0.0067 | 0.0066 | 0.0142
2021-02-08 | A62492 | B | 35 | AE1055LS | 102 | 35500 | 0.0485 |  |  | 0.1445 |  | 1620 | 1532 | 2972 | 46.3 |  |  | 0 | 미정 | 선택 | 미정 | 미정 | 0 | 0 | 0 | 0 | 0 | 0 | 0.0485 | 0.048 | 0.0029 | 0.1784 | 40 | 4400 | 1581 | 0.5159 | 0.662 | 0.1916 | 0.0229 | [6 empty] | 1484 | 25 | 25 | 3 | 0.29 | 53 | 23 | 미정 |  | 2021-02-08 09:47 | 1581 |  | 0 | 10 | 0 | 0 | 0 | 0 | 0.5609 | 0.7917 | 0.2332 | 0.0298 |  | 65 | 32 | 140 | 0.0596 | 0.0212 | 0.0257 | 0.042 | 0.0239 | 0.0062 | 0.0055 | 0.0049
2021-02-08 | B61966 | I | 19 | SCM420C2 | 108 | 40000 | 0.0505 | 0.1103 | 0.0352 | 0.0799 | 1538 | 1602 | 1563 | 3206 | 37.5 |  |  | 0 | 미정 | 미정 | 미정 | 미정 | 0 | 0 | 0 | 0 | 0 | 0 | 0.0505 | 0.039 | 0.0065 | 0.0034 | 46 | 8500 | 1669 | 0.1512 | 0.6159 | 0.1043 | 0.013 | [6 empty] | 1512 | 20 | 23 | 1 | 0.2 | 89 | 0 | 미정 |  | 2021-02-08 10:14 | 1666 |  | 57 | 0 | 0 | 0 | 0 | 0 | 0.1904 | 0.7021 | 0.2318 | 0.0204 | 99800 | 699 | 15 | 127 | 0.0612 | 0.0108 | 0.0255 | 0.0312 | 0.0488 | 0.0226 | 0.0178 | 0.015
2021-02-08 | A62493 | B | 1 | AE1055LS | 103 | 35900 | 0.0371 | 0.0754 | 0.0754 | 0.1439 | 1595 | 1595 | 1534 | 3022 | 47.2 |  |  | 0 | 미정 | 선택 | 미정 | 미정 | 0 | 0 | 0 | 0 | 0 | 0 | 0.0371 | 0.043 | 0.0028 | 0.0108 | 41 | 4300 | 1581 | 0.4716 | 0.654 | 0.1955 | 0.0303 | [6 empty] | 1484 | 25 | 25 | 3 | 0.25 | 60 | 27 | 미정 |  | 2021-02-08 10:42 | 1581 |  | 0 | 0 | 0 | 0 | 0 | 0 | 0.5598 | 0.786 | 0.2355 | 0.0306 | 99050 | 69 | 28 | 136 | 0.0596 | 0.0233 | 0.0259 | 0.0293 | 0.0319 | 0.0086 | 0.0046 | 0.0045
2021-02-08 | B61967 | B | 36 | AE4340 | 103 | 38700 | 0.0667 | 0.1051 | 0.1051 | 0.1577 | 1599 | 1599 | 1525 | 3028 | 56.3 |  |  | 0 | 선택 | 미정 | 미정 | 미정 | 0 | 0 | 0 | 101 | 0 | 0 | 0.0667 | 0.0516 | 0.0034 | 0.2554 | 58 | 10300 | 1658 | 0.2984 | 0.5219 | 0.2295 | 0.0339 | [6 empty] | 1489 | 18 | 23 | 1 | 0.22 | 92 | 43 | 미정 |  | 2021-02-08 12:06 | 1658 |  | 55 | 0 | 17 | 0 | 0 | 0 | 0.388 | 0.6969 | 0.2505 | 0.0238 |  | 74 | 18 | 145 | 0.09 | 0.0181 | 0.023 | 0.0391 | 0.0478 | 0.0093 | 0.0075 | 0.0063
2021-02-08 | A62494 | B | 21 | AE1055LS | 102 | 36500 |  |  |  | 0.1715 |  | 1620 | 1543 | 3051 | 51.3 |  |  | 0 | 선택 | 미정 | 미정 | 미정 | 0 | 0 | 0 | 0 | 0 | 0 |  |  |  |  | 41 | 4200 | 1583 | 0.4812 | 0.6558 | 0.1964 | 0.0191 | [6 empty] | 1484 | 25 | 25 | 3 | 0.29 | 57 | 28 | 미정 |  | 2021-02-08 11:50 | 1583 |  | 0 | 0 | 0 | 0 | 0 | 0 | 0.555 | 0.7729 | 0.2351 | 0.0288 | 0 | 69 | 17 | 118 | 0.0622 | 0.0226 | 0.0252 |  | 0.0169 | 0.0033 | 0.003 | 0.0034
2021-02-08 | A62495 | B | 33 | AE1055LS | 103 | 35700 | 0.0429 |  |  | 0.1127 |  | 1620 | 1544 | 3079 | 42.4 |  |  | 0 | 미정 | 미정 | 미정 | 미정 | 0 | 0 | 0 | 0 | 0 | 0 | 0.0429 | 0.0463 | 0.0036 | 0.2772 | 41 | 4100 | 1579 | 0.4734 | 0.6201 | 0.1822 | 0.0218 | [6 empty] | 1484 | 25 | 25 | 3 | 0.28 | 57 | 24 | 미정 |  | 2021-02-08 12:49 | 1579 |  | 0 | 29 | 21 | 0 | 0 | 0 | 0.5574 | 0.775 | 0.2393 | 0.0303 | 0 | 69 | 24 | 125 | 0.0504 | 0.0162 | 0.028 | 0.0391 | 0.024 | 0.0081 | 0.0053 | 0.0036
2021-02-08 | B61968 | B | 20 | AE4340 | 104 | 36900 | 0.0661 | 0.1105 | 0.1105 | 0.1304 | 1588 | 1588 | 1544 | 2908 | 38.9 |  |  | 0 | 미정 | 미정 | 미정 | 미정 | 0 | 0 | 0 | 102 | 0 | 0 | 0.0661 | 0.0837 | 0.0199 | 0.0401 | 36 | 6600 | 1625 | 0.3351 | 0.6007 | 0.1676 | 0.0236 | [6 empty] | 1489 | 18 | 22 | 1 | 0.17 | 61 | 28 | 미정 |  | 2021-02-08 13:02 | 1613 |  | 46 | 0 | 0 | 0 | 0 | 0 | 0.3892 | 0.7167 | 0.2525 | 0.0301 |  | 73 | 27 | 141 | 0.0665 | 0.0188 | 0.0276 | 0.0476 | 0.023 | 0.0086 | 0.0077 | 0.0054
2021-02-08 | A62496 | B | 19 | AE1055LS | 103 | 35900 | 0.0667 |  |  | 0.2437 |  | 1620 | 1537 | 3046 | 56.1 |  |  | 0 | 선택 | 미정 | 미정 | 미정 | 0 | 0 | 0 | 0 | 0 | 0 | 0.0667 | 0.0421 | 0.0035 | 0.2135 | 40 | 4300 | 1593 | 0.4924 | 0.6384 | 0.1914 | 0.0251 | [6 empty] | 1484 | 25 | 25 | 3 | 0.24 | 63 | 35 | 미정 |  | 2021-02-08 13:55 | 1582 |  | 0 | 10 | 15 | 0 | 0 | 0 | 0.557 | 0.7896 | 0.2405 | 0.0307 | 103050 | 70 | 14 | 104 | 0.0656 | 0.0248 | 0.0261 | 0.0431 | 0.0228 | 0.0071 | 0.005 | 0.0032
2021-02-08 | B61969 | B | 35 | AE4340 | 104 | 37200 | 0.3861 | 0.1641 | 0.1157 | 0.1766 | 1610 | 1622 | 1569 | 3272 | 31.4 |  |  | 0 | 미정 | 미정 | 미정 | 미정 | 0 | 0 | 0 | 0 | 0 | 0 | 0.3569 | 0.1718 | 0.0093 | 0.2001 | 41 | 5700 | 1627 | 0.3255 | 0.6035 | 0.1734 | 0.0159 | [6 empty] | 1489 | 18 | 20 | 1 | 0.17 | 57 | 19 | 미정 |  | 2021-02-08 14:10 | 1611 |  | 30 | 0 | 0 | 0 | 0 | 0 | 0.3883 | 0.703 | 0.2786 | 0.0256 | 96750 | 78 | 28 | 143 | 0.0468 | 0.0257 | 0.0258 | 0.069 | 0.0365 | 0.017 | 0.0099 | 0.0077
2021-02-08 | A62497 | B | 18 | AE1055LS | 103 | 35900 |  | 0.0526 | 0.0526 | 0.1637 | 1611 | 1611 | 1535 | 2962 | 54.6 |  |  | 0 | 선택 | 미정 | 미정 | 미정 | 0 | 0 | 0 | 0 | 0 | 0 |  |  |  |  | 40 | 5400 | 1587 | 0.4254 | 0.6586 | 0.2073 | 0.0433 | [6 empty] | 1484 | 25 | 25 | 3 | 0.24 | 65 | 30 | 미정 |  | 2021-02-08 14:51 | 1591 |  | 0 | 11 | 0 | 0 | 0 | 0 | 0.5616 | 0.7812 | 0.2365 | 0.0282 | 99500 | 75 | 18 | 114 | 0.0674 | 0.0326 | 0.0246 |  | 0.0236 | 0.0046 | 0.0027 | 0.002
2021-02-08 | B61970 | B | 1 | AE4340M7 | 103 | 39400 | 0.3455 | 0.1135 | 0.0763 | 0.1044 | 1674 | 1655 | 1609 | 3047 | 19.4 |  |  | 0 | 미정 | 미정 | 미정 | 미정 | 0 | 0 | 0 | 0 | 0 | 0 | 0.0717 | 0.1885 | 0.0023 | 0.2638 | 49 | 6000 | 1615 | 0.307 | 0.5944 | 0.16 | 0.0341 | [6 empty] | 1488 | 18 | 19 | 1 | 0.19 | 59 | 20 | 미정 |  | 2021-02-08 15:26 | 1607 |  | 61 | 0 | 0 | 0 | 0 | 0 | 0.3875 | 0.7622 | 0.2473 | 0.0371 | 97600 | 80 | 19 | 133 | 0.0302 | 0.036 | 0.0315 | 0.0506 | 0.0235 | 0.0122 | 0.0075 | 0.0104
2021-02-08 | A62498 | B | 30 | AE1055LS | 103 | 36800 | 0.0536 |  |  | 0.1118 |  | 1616 | 1555 | 2873 | 43.1 |  |  | 0 | 선택 | 미정 | 미정 | 미정 | 0 | 0 | 0 | 0 | 0 | 0 | 0.0536 | 0.089 | 0.0083 | 0.1085 | 40 | 4900 | 1596 | 0.4282 | 0.6485 | 0.1882 | 0.0309 | [6 empty] | 1484 | 25 | 25 | 3 | 0.24 | 60 | 25 | 미정 |  | 2021-02-08 15:54 | 1590 |  | 0 | 9 | 0 | 0 | 0 | 0 | 0.5549 | 0.784 | 0.2411 | 0.0274 | 103500 | 70 | 16 | 115 | 0.0514 | 0.0304 | 0.0255 | 0.0357 | 0.0166 | 0.0057 | 0.0028 | 0.0024
2021-02-08 | B61971 | B | 36 | AE4340M7 | 103 | 36900 | 0.0892 | 0.047 | 0.047 | 0.1067 | 1638 | 1638 | 1539 | 2785 | 31 |  |  | 0 | 미정 | 미정 | 미정 | 미정 | 0 | 0 | 0 | 0 | 0 | 0 | 0.0892 | 0.0921 | 0.0044 | 0.1442 | 41 | 7000 | 1627 | 0.317 | 0.6314 | 0.176 | 0.0257 | [6 empty] | 1488 | 18 | 20 | 1 | 0.27 | 65 | 27 | 미정 |  | 2021-02-08 16:18 | 1608 |  | 60 | 0 | 21 | 0 | 0 | 0 | 0.3909 | 0.7717 | 0.2602 | 0.0333 | 99500 | 81 | 34 | 158 | 0.0458 | 0.0237 | 0.0317 | 0.0489 | 0.0342 | 0.015 | 0.009 | 0.013
2021-02-08 | A62499 | B | 33 | AE1055LS | 103 | 35600 | 0.0669 | 0.0859 | 0.0859 | 0.136 | 1594 | 1594 | 1532 | 2778 | 36.3 |  |  | 0 | 선택 | 미정 | 미정 | 미정 | 0 | 0 | 0 | 0 | 0 | 0 | 0.0669 | 0.1095 | 0.0035 | 0.279 | 40 | 5100 | 1584 | 0.4583 | 0.6707 | 0.1976 | 0.0304 | [6 empty] | 1484 | 25 | 25 | 3 | 0.24 | 54 | 26 | 미정 |  | 2021-02-08 16:52 | 1581 |  | 0 | 16 | 13 | 0 | 0 | 0 | 0.5471 | 0.7838 | 0.2445 | 0.0303 | 99600 | 66 | 19 | 122 | 0.0448 | 0.0316 | 0.0274 | 0.0536 | 0.0219 | 0.0041 | 0.0028 | 0.0026
2021-02-08 | B61972 | B | 21 | AE4340M7 | 104 | 37500 | 0.1309 | 0.0544 | 0.0544 | 0.082 | 1600 | 1600 | 1527 | 2866 | 29.4 |  |  | 0 | 미정 | 미정 | 미정 | 미정 | 0 | 0 | 0 | 0 | 0 | 0 | 0.1309 | 0.1065 | 0.0024 | 0.1338 | 49 | 8900 | 1626 | 0.3417 | 0.6101 | 0.178 | 0.0184 | [6 empty] | 1488 | 18 | 19 | 1 | 0.19 | 74 | 26 | 미정 |  | 2021-02-08 17:28 | 1622 |  | 30 | 0 | 0 | 0 | 0 | 0 | 0.3953 | 0.7621 | 0.2621 | 0.0213 | 101500 | 81 | 37 | 169 | 0.0429 | 0.0169 | 0.031 | 0.0416 | 0.055 | 0.0116 | 0.0054 | 0.0111
2021-02-08 | A62500 | B | 19 | AE1055LS | 103 | 35900 | 0.0734 | 0.0582 | 0.0582 | 0.1259 | 1599 | 1599 | 1533 | 2796 | 50.7 |  |  | 0 | 선택 | 미정 | 미정 | 미정 | 0 | 0 | 0 | 0 | 0 | 0 | 0.0734 | 0.1392 | 0.005 | 0.0475 | 40 | 5000 | 1585 | 0.4681 | 0.6583 | 0.198 | 0.0346 | [6 empty] | 1484 | 25 | 25 | 3 | 0.24 | 62 | 27 | 미정 |  | 2021-02-08 17:46 | 1584 |  | 0 | 28 | 13 | 0 | 0 | 0 | 0.5425 | 0.7787 | 0.2417 | 0.0317 | 103450 | 70 | 27 | 129 | 0.0597 | 0.0272 | 0.0285 | 0.0446 | 0.0202 | 0.0033 | 0.0022 | 0.0019
2021-02-08 | B61973 | B | 20 | AE4340M7 | 104 | 38100 |  | 0.0292 | 0.0363 | 0.0685 | 1639 | 1571 | 1537 | 2951 | 26.1 |  |  | 0 | 미정 | 미정 | 미정 | 미정 | 0 | 0 | 0 | 0 | 0 | 0 |  |  |  |  | 45 | 8400 | 1618 | 0.3274 | 0.5573 | 0.1868 | 0.019 | [6 empty] | 1488 | 18 | 19 | 1 | 0.17 | 61 | 17 | 미정 |  | 2021-02-08 18:30 | 1614 |  | 70 | 0 | 0 | 0 | 0 | 0 | 0.3893 | 0.7739 | 0.2618 | 0.0283 | 102350 | 83 | 45 | 185 | 0.0379 | 0.0193 | 0.0317 |  | 0.0261 | 0.0058 | 0.0037 | 0.0118
2021-02-08 | A62501 | B | 18 | AE1055LS | 103 | 35900 | 0.063 | 0.2055 | 0.2055 | 0.3265 | 1623 | 1623 | 1532 | 2819 | 69.3 |  |  | 0 | 선택 | 미정 | 미정 | 미정 | 0 | 0 | 0 | 0 | 0 | 0 | 0.063 | 0.1447 | 0.0037 | 0.2675 | 40 | 5200 | 1587 | 0.4812 | 0.6512 | 0.1778 | 0.0445 | [6 empty] | 1484 | 25 | 25 | 3 | 0.24 | 59 | 27 | 미정 |  | 2021-02-08 18:47 | 1583 |  | 0 | 16 | 0 | 0 | 0 | 0 | 0.551 | 0.7784 | 0.2266 | 0.0294 | 101200 | 78 | 19 | 121 | 0.0839 | 0.0268 | 0.0263 | 0.0534 | 0.0315 | 0.0096 | 0.0031 | 0.0032
2021-02-08 | B61974 | B | 35 | AE4330VM2 | 103 | 37300 | 0.0537 | 0.0518 | 0.0518 | 0.0867 | 1618 | 1618 | 1533 | 2959 | 32.4 |  |  | 0 | 미정 | 미정 | 미정 | 미정 | 0 | 0 | 0 | 0 | 0 | 0 | 0.0537 | 0.1174 | 0.0022 | 0.002 | 59 | 10000 | 1654 | 0.2679 | 0.7398 | 0.1308 | 0.0158 | [6 empty] | 1493 | 18 | 18 | 1 | 0.24 | 67 | 18 | 미정 |  | 2021-02-08 19:50 | 1621 |  | 70 | 0 | 0 | 0 | 0 | 0 | 0.313 | 0.9772 | 0.2176 | 0.0229 | 101800 | 94 | 45 | 198 | 0.0541 | 0.0203 | 0.029 | 0.0131 | 0.0228 | 0.0065 | 0.0021 | 0.0014
2021-02-08 | A62502 | B | 30 | SM20CM7 | 104 | 37500 | 0.1724 | 0.0541 | 0.0541 | 0.0969 | 1614 | 1614 | 1549 | 3248 | 42.6 |  |  | 0 | 선택 | 미정 | 미정 | 미정 | 0 | 0 | 0 | 0 | 0 | 0 | 0.0527 | 0.1657 | 0.0031 | 0.0025 | 35 | 5600 | 1642 | 0.14 | 0.2717 | 0.1337 | 0.0495 | [6 empty] | 1516 | 13 | 20 | 3 | 0.25 | 93 | 33 | 미정 |  | 2021-02-08 19:48 | 1649 |  | 0 | 0 | 0 | 0 | 0 | 0 | 0.186 | 0.343 | 0.2054 | 0.0269 | 96100 | 90 | 41 | 158 | 0.0619 | 0.0284 | 0.0221 | 0.0582 | 0.0273 | 0.0167 | 0.0058 | 0.005
2021-02-08 | B61975 | B | 1 | AE4330VM2 | 103 | 37900 | 0.0861 | 0.0353 | 0.0353 | 0.0713 | 1629 | 1629 | 1571 | 2818 | 25.3 |  |  | 0 | 미정 | 미정 | 미정 | 미정 | 0 | 0 | 0 | 0 | 0 | 0 | 0.0861 | 0.1172 | 0.0043 | 0.0303 | 45 | 8400 | 1660 | 0.2234 | 0.6038 | 0.1237 | 0.0269 | [6 empty] | 1493 | 18 | 20 | 1 | 0.2 | 50 | 13 | 미정 |  | 2021-02-08 20:55 | 1620 |  | 31 | 0 | 0 | 0 | 0 | 0 | 0.3018 | 0.9613 | 0.2012 | 0.0274 | 102300 | 76 | 32 | 173 | 0.0479 | 0.0241 | 0.0314 | 0.0108 | 0.017 | 0.0053 | 0.0025 | 0.0011
2021-02-08 | A62503 | B | 33 | SM20CM7 | 103 | 36800 | 0.0369 | 0.035 | 0.035 | 0.0817 | 1611 | 1611 | 1556 | 2984 | 25.9 |  |  | 0 | 선택 | 미정 | 미정 | 미정 | 0 | 0 | 0 | 0 | 0 | 0 | 0.0369 | 0.0536 | 0.0024 | 0.1665 | 32 | 4400 | 1614 | 0.1342 | 0.2323 | 0.129 | 0.0195 | [6 empty] | 1516 | 13 | 13 | 3 | 0.27 | 64 | 23 | 미정 |  | 2021-02-08 20:56 | 1611 |  | 0 | 0 | 32 | 0 | 0 | 0 | 0.1814 | 0.3321 | 0.1891 | 0.0279 | 101600 | 70 | 40 | 146 | 0.0355 | 0.0191 | 0.0242 | 0.0297 | 0.0408 | 0.0173 | 0.0036 | 0.0038
2021-02-08 | B61976 | B | 21 | AE4330VM2 | 103 | 37900 | 0.0833 | 0.0485 | 0.0485 | 0.0697 | 1608 | 1608 | 1560 | 2932 | 22.3 |  |  | 0 | 미정 | 미정 | 미정 | 미정 | 0 | 0 | 0 | 0 | 0 | 0 | 0.0833 | 0.1081 | 0.0037 | 0.2238 | 54 | 8500 | 1636 | 0.2284 | 0.7306 | 0.1563 | 0.0423 | [6 empty] | 1493 | 18 | 19 | 1 | 0.21 | 60 | 28 | 미정 |  | 2021-02-08 22:02 | 1621 |  | 62 | 0 | 0 | 0 | 0 | 0 | 0.308 | 0.9719 | 0.2202 | 0.036 |  | 84 | 22 | 171 | 0.038 | 0.0348 | 0.0341 | 0.0105 | 0.0069 | 0.0044 | 0.003 | 0.0015
2021-02-08 | A62504 | B | 19 | SM20CM7 | 102 | 36800 | 0.053 | 0.0383 | 0.0383 | 0.0814 | 1607 | 1607 | 1554 | 2874 | 35.5 |  |  | 0 | 선택 | 미정 | 미정 | 미정 | 0 | 0 | 0 | 0 | 0 | 0 | 0.053 | 0.0789 | 0.0025 | 0.1358 | 40 | 4800 | 1624 | 0.1255 | 0.2111 | 0.1233 | 0.0245 | [6 empty] | 1516 | 13 | 14 | 3 | 0.25 | 75 | 27 | 미정 |  | 2021-02-08 22:05 | 1624 |  | 0 | 0 | 0 | 0 | 0 | 0 | 0.186 | 0.3289 | 0.1912 | 0.0219 | 104750 | 166 | 112 | 290 | 0.0476 | 0.0233 | 0.0199 | 0.0372 | 0.0332 | 0.007 | 0.0038 | 0.0035
2021-02-08 | B61977 | I | 20 | SCM420C2 | 93 | 35300 | 0.2024 | 0.3756 | 0.0776 | 0.0906 | 1589 | 1620 | 1572 | 3230 | 15.6 |  |  | 0 | 미정 | 미정 | 미정 | 미정 | 0 | 0 | 0 | 0 | 0 | 0 | 0.2024 | 0.1676 | 0.0064 | 0.0629 | 75 | 9000 | 1666 | 0.1541 | 0.7538 | 0.1732 | 0.014 | [6 empty] | 1512 | 20 | 21 | 1 | 0.24 | 74 | 0 | 미정 |  | 2021-02-08 23:39 | 1674 |  | 0 | 0 | 42 | 0 | 0 | 0 | 0.188 | 0.7236 | 0.2216 | 0.0103 | 96500 | 834 | 36 | 218 | 0.0243 | 0.01 | 0.026 | 0.0528 | 0.0364 | 0.0259 | 0.0046 | 0.0127
2021-02-08 | A62505 | B | 18 | AE4330VM2 | 102 | 36900 | 0.071 | 0.0441 | 0.0471 | 0.0715 | 1598 | 1591 | 1549 | 2837 | 45.7 |  |  | 0 | 미정 | 해제 | 미정 | 미정 | 0 | 0 | 0 | 0 | 0 | 0 | 0.071 | 0.1277 | 0.0031 | 0.065 | 58 | 8400 | 1612 | 0.288 | 0.7656 | 0.2006 | 0.0235 | [6 empty] | 1493 | 18 | 19 | 3 | 0.25 | 67 | 20 | 미정 |  | 2021-02-08 23:25 | 1597 |  | 0 | 46 | 0 | 0 | 0 | 0 | 0.327 | 0.9794 | 0.2055 | 0.0353 | 94750 | 76 | 31 | 176 | 0.0722 | 0.0214 | 0.0319 | 0.0137 | 0.0169 | 0.0029 | 0.002 | 0.0022
2021-02-08 | A62506 | B | 35 | AE4330VM2 | 102 | 38600 | 0.0526 | 0.0922 | 0.0609 | 0.0778 | 1565 | 0 | 1550 | 2206 | 39.9 |  |  | 0 | 미정 | 선택 | 미정 | 미정 | 0 | 0 | 0 | 0 | 0 | 0 | 0.0526 | 0.1083 | 0.003 | 0.1599 | 51 | 7600 | 1595 | 0.2243 | 0.6889 | 0.1901 | 0.0343 | [6 empty] | 1493 | 18 | 19 | 3 | 0.25 | 69 | 23 | 미정 |  | 2021-02-09 00:38 | 1595 |  | 0 | 0 | 0 | 0 | 0 | 0 | 0.3266 | 0.9917 | 0.2202 | 0.0336 |  | 94 | 34 | 165 | 0.0572 | 0.0331 | 0.0318 | 0.0138 | 0.0122 | 0.0036 | 0.0022 | 0.0021
2021-02-08 | B61978 | T | 30 | SCR420HB | 103 | 37500 | 0.0551 | 0.0167 | 0.061 | 0.0684 | 1700 | 1668 | 1612 | 3129 | 6.9 |  |  | 0 | 미정 | 미정 | 미정 | 미정 | 0 | 0 | 0 | 52 | 0 | 0 | 0.0551 | 0.064 | 0.0026 | 0.0037 | 47 | 7100 | 1672 | 0.1604 | 0.6476 | 0.1708 | 0.0126 | [6 empty] | 1508 | 15 | 16 | 1 | 0.25 | 95 | 41 | 미정 |  | 2021-02-09 00:57 | 1676 |  | 41 | 0 | 27 | 0 | 0 | 0 | 0.209 | 0.8545 | 0.2605 | 0.0204 | 96600 |  | 21 | 148 | 0.0104 | 0.0134 | 0.0205 | 0.0307 | 0.033 | 0.0257 | 0.008 | 0.0063
2021-02-08 | A62507 | B | 33 | STB2 | 101 | 36800 | 0.0618 | 0.1367 | 0.1666 | 0.1776 | 1570 | 1607 | 1556 | 2951 | 56.1 |  |  | 0 | 미정 | 미정 | 미정 | 미정 | 0 | 0 | 0 | 0 | 0 | 0 | 0.0618 | 0.0928 | 0.0026 | 0.1798 | 48 | 5800 | 1589 | 0.8655 | 0.2973 | 0.208 | 0.0213 | [6 empty] | 1456 | 25 | 25 | 3 | 0.27 | 85 | 38 | 미정 |  | 2021-02-09 01:38 | 1575 |  | 0 | 0 | 0 | 0 | 0 | 0 | 0.963 | 0.3555 | 0.2489 | 0.0147 | 104050 | 96 | 39 | 199 | 0.067 | 0.0176 | 0.0125 | 0.0329 | 0.0304 | 0.0027 | 0.0018 | 0.0011
2021-02-08 | B61979 | T | 1 | SCR420HB | 104 | 39500 | 0.0531 | 0.0386 | 0.0603 | 0.0728 | 1600 | 1566 | 1557 | 3124 | 10.1 |  |  | 0 | 미정 | 미정 | 미정 | 미정 | 0 | 0 | 0 | 51 | 0 | 0 | 0.0531 | 0.0767 | 0.0221 | 0.4444 | 49 | 8700 | 1647 | 0.1693 | 0.6701 | 0.1683 | 0.0099 | [6 empty] | 1508 | 15 | 17 | 1 | 0.21 | 83 | 44 | 미정 |  | 2021-02-09 02:06 | 1654 |  | 46 | 0 | 31 | 0 | 0 | 0 | 0.2132 | 0.8523 | 0.2553 | 0.0191 | 98000 |  | 23 | 147 | 0.0146 | 0.0105 | 0.0237 | 0.0245 | 0.039 | 0.0163 | 0.011 | 0.0072
2021-02-08 | A62508 | B | 19 | STB2 | 100 | 34900 | 0.084 | 0.1315 | 0.1315 | 0.2401 | 1597 | 1597 | 1538 | 2991 | 32.9 |  |  | 0 | 미정 | 미정 | 미정 | 미정 | 0 | 0 | 0 | 0 | 0 | 0 | 0.084 | 0.1307 | 0.0035 | 0.1999 | 60 | 8000 | 1564 | 0.8861 | 0.3043 | 0.2173 | 0.0151 | [6 empty] | 1456 | 25 | 26 | 3 | 0.29 | 75 | 32 | 미정 |  | 2021-02-09 02:54 | 0 |  | 0 | 0 | 0 | 0 | 0 | 0 | 0.958 | 0.3598 | 0.2538 | 0.0144 | 104050 | 76 | 56 | 221 | 0.0402 | 0.0158 | 0.012 | 0.0404 | 0.0116 | 0.0008 | 0.0002 | 0.0006
2021-02-08 | B61980 | T | 21 | SCR420HB | 105 | 37400 | 0.0654 | 0.0324 | 0.0825 | 0.0884 | 1631 | 1612 | 1577 | 3045 | 11.6 |  |  | 0 | 미정 | 미정 | 미정 | 미정 | 0 | 0 | 0 | 52 | 0 | 0 | 0.0654 | 0.057 | 0.0024 | 0.1215 | 47 | 7300 | 1640 | 0.1639 | 0.7304 | 0.1983 | 0.0138 | [6 empty] | 1508 | 15 | 18 | 1 | 0.2 | 66 | 30 | 미정 |  | 2021-02-09 03:09 | 1638 |  | 35 | 0 | 0 | 0 | 0 | 0 | 0.214 | 0.8484 | 0.2489 | 0.0189 | 102150 | 90 | 13 | 135 | 0.0181 | 0.0122 | 0.0232 | 0.0303 | 0.0102 | 0.0049 | 0.0045 | 0.004
2021-02-08 | A62509 | B | 18 | STB2 | 104 | 36500 | 0.0596 | 0.0897 | 0.0897 | 0.1173 | 1580 | 1580 | 1536 | 2894 | 31 |  |  | 0 | 미정 | 미정 | 미정 | 미정 | 0 | 0 | 0 | 0 | 0 | 0 | 0.0596 | 0.0861 | 0.0027 | 0.1922 | 43 | 6000 | 1568 | 0.9279 | 0.3343 | 0.2423 | 0.0154 | [6 empty] | 1456 | 25 | 25 | 3 | 0.25 | 64 | 25 | 미정 |  | 2021-02-09 03:50 | 1562 |  | 0 | 0 | 0 | 0 | 0 | 0 | 0.952 | 0.3642 | 0.25 | 0.0131 | 101850 | 75 | 45 | 202 | 0.0383 | 0.0151 | 0.0112 | 0.0373 | 0.0122 | 0.0011 | 0.0014 | 0.0017
2021-02-08 | B61981 | T | 20 | SCR420HB | 104 | 37200 | 0.0555 | 0.0964 | 0.0949 | 0.0936 | 1629 | 1636 | 1552 | 3012 | 20 |  |  | 0 | 미정 | 미정 | 미정 | 미정 | 0 | 0 | 0 | 52 | 0 | 0 | 0.0555 | 0.068 | 0.0157 | 0.1591 | 48 | 7100 | 1640 | 0.1743 | 0.6742 | 0.1921 | 0.0185 | [6 empty] | 1508 | 15 | 15 | 1 | 0.21 | 63 | 28 | 미정 |  | 2021-02-09 04:12 | 1629 |  | 41 | 0 | 11 | 0 | 0 | 0 | 0.2135 | 0.8672 | 0.255 | 0.0217 | 100450 | 97 | 24 | 146 | 0.0325 | 0.0141 | 0.0193 | 0.0376 | 0.0101 | 0.0052 | 0.0043 | 0.0044
2021-02-08 | B61982 | I | 30 | SM45CI | 107 | 37500 | 0.0298 | 0.2148 | 0.1423 | 0.1212 | 1600 | 1618 | 1553 | 3062 |  |  |  | 0 | 미정 | 미정 | 미정 | 미정 | 0 | 0 | 0 | 258 | 0 | 0 | 0.0298 | 0.0579 | 0.0022 | 0.0102 | 44 | 7400 | 1661 | 0.3375 | 0.5533 | 0.1586 | 0.0065 | [6 empty] | 1493 | 20 | 26 | 1 | 0.25 | 84 | 0 | 미정 |  | 2021-02-09 05:09 | 1662 |  | 20 | 0 | 12 | 0 | 0 | 0 | 0.447 | 0.6962 | 0.2144 | 0.0066 |  | 634 | 20 | 146 | 0.0048 | 0.0085 | 0.0066 | 0.0342 | 0.0099 | 0.0057 | 0.0062 | 0.0129
2021-02-08 | A62510 | B | 35 | STB2 | 101 | 37200 | 0.1196 | 0.0837 | 0.1954 | 0.233 | 1598 | 1585 | 1538 | 2933 | 65.9 |  |  | 0 | 미정 | 선택 | 미정 | 미정 | 0 | 0 | 0 | 0 | 0 | 0 | 0.1196 | 0.1523 | 0.0041 | 0.1836 | 56 | 6900 | 1557 | 0.8218 | 0.3399 | 0.2242 | 0.0201 | [6 empty] | 1456 | 25 | 25 | 3 | 0.25 | 76 | 34 | 미정 |  | 2021-02-09 05:25 | 1557 |  | 0 | 0 | 0 | 0 | 0 | 0 | 0.987 | 0.3681 | 0.2655 | 0.0154 | 109400 | 79 | 43 | 183 | 0.0764 | 0.0157 | 0.012 | 0.0542 | 0.0323 | 0.0024 | 0.0012 | 0.0011
2021-02-08 | B61983 | T | 1 | AE15B36M | 103 | 36300 | 0.1985 | 0.0229 | 0.0596 | 0.1107 | 1698 | 1653 | 1603 | 3225 |  |  |  | 0 | 미정 | 미정 | 미정 | 미정 | 0 | 0 | 0 | 252 | 0 | 0 | 0.055 | 0.1123 | 0.0023 | 0.222 | 33 | 5400 | 1664 | 0.2978 | 1.1875 | 0.2332 | 0.0064 | [6 empty] | 1496 | 13 | 20 | 1 | 0.27 | 84 | 29 | 미정 |  | 2021-02-09 06:17 | 1657 |  | 66 | 0 | 0 | 0 | 0 | 0 | 0.33 | 1.3451 | 0.2429 | 0.03 |  | 85 | 30 | 144 | 0.0045 | 0.0067 | 0.023 | 0.0575 | 0.0166 | 0.0106 | 0.0112 | 0.0202
2021-02-08 | A62511 | B | 33 | STB2 | 100 | 37300 | 0.0682 | 0.1906 | 0.1906 | 0.2689 | 1627 | 1627 | 1542 | 2958 | 60.1 |  |  | 0 | 선택 | 선택 | 미정 | 미정 | 0 | 0 | 0 | 0 | 0 | 0 | 0.0682 | 0.1283 | 0.0016 | 0.3345 | 50 | 4600 | 1553 | 0.8717 | 0.3236 | 0.2197 | 0.0162 | [6 empty] | 1456 | 25 | 26 | 3 | 0.29 | 67 | 31 | 미정 |  | 2021-02-09 06:43 | 1553 |  | 0 | 0 | 0 | 0 | 0 | 0 | 0.932 | 0.3631 | 0.2602 | 0.0137 | 104350 | 75 | 39 | 165 | 0.0723 | 0.0147 | 0.0113 | 0.0511 | 0.0311 | 0.0022 | 0.0019 | 0.0023
2021-02-09 | B61984 | T | 21 | AE15B36M | 104 | 35900 | 0.0804 | 0.0712 | 0.0712 | 0.1563 | 1667 | 1667 | 1603 | 2913 |  |  |  | 0 | 미정 | 미정 | 미정 | 미정 | 0 | 0 | 0 | 303 | 0 | 0 | 0.0804 | 0.1135 | 0.0028 | 0.1651 | 43 | 5700 | 1632 | 0.3027 | 1.1078 | 0.1876 | 0.0045 | [6 empty] | 1496 | 13 | 21 | 1 | 0.26 | 66 | 26 | 미정 |  | 2021-02-09 07:22 | 1637 |  | 51 | 0 | 0 | 0 | 0 | 0 | 0.351 | 1.3518 | 0.2477 | 0.0244 |  |  | 16 | 133 | 0.0039 | 0.0051 | 0.0205 | 0.046 | 0.0346 | 0.0111 | 0.011 | 0.0191
2021-02-09 | A62512 | B | 19 | STB2 | 101 | 36800 | 0.0823 | 0.0826 | 0.1322 | 0.2147 | 1656 | 1642 | 1562 | 3067 | 36.6 |  |  | 0 | 선택 | 미정 | 미정 | 미정 | 0 | 0 | 0 | 0 | 0 | 0 | 0.0823 | 0.1616 | 0.0025 | 0.1483 | 43 | 3400 | 1555 | 0.912 | 0.3109 | 0.2453 | 0.0148 | [6 empty] | 1456 | 25 | 25 | 3 | 0.25 | 59 | 24 | 미정 |  | 2021-02-09 07:53 | 1555 |  | 0 | 19 | 9 | 0 | 0 | 0 | 0.9488 | 0.3467 | 0.2578 | 0.0139 |  | 74 | 38 | 153 | 0.0441 | 0.0143 | 0.0109 | 0.0533 | 0.0129 | 0.002 | 0.0014 | 0.0023
2021-02-09 | B61985 | T | 20 | AE15B36M | 104 | 36700 |  | 0.1387 | 0.1387 | 0.1738 | 1599 | 1599 | 1551 | 3068 |  |  |  | 0 | 미정 | 미정 | 미정 | 미정 | 0 | 0 | 0 | 305 | 0 | 0 |  |  |  |  | 35 | 5800 | 1609 | 0.3045 | 1.0824 | 0.2348 | 0.005 | [6 empty] | 1496 | 13 | 16 | 1 | 0.23 | 63 | 24 | 미정 |  | 2021-02-09 08:33 | 1622 |  | 50 | 0 | 0 | 0 | 0 | 0 | 0.3542 | 1.3544 | 0.2421 | 0.0249 |  |  | 14 | 117 | 0.0041 | 0.0049 | 0.0213 |  | 0.0192 | 0.0123 | 0.0112 | 0.0212
2021-02-09 | A62513 | B | 18 | STB2 | 101 | 36700 | 0.058 | 0.1167 | 0.1167 | 0.2336 | 1652 | 1652 | 1573 | 2978 | 44.1 |  |  | 0 | 선택 | 미정 | 미정 | 미정 | 0 | 0 | 0 | 0 | 0 | 0 | 0.058 | 0.1104 | 0.0034 | 0.2132 | 43 | 4000 | 1559 | 0.9328 | 0.3034 | 0.2263 | 0.0111 | [6 empty] | 1456 | 25 | 25 | 3 | 0.25 | 66 | 27 | 미정 |  | 2021-02-09 09:01 | 1559 |  | 0 | 47 | 0 | 0 | 0 | 0 | 0.949 | 0.338 | 0.2681 | 0.012 | 101600 | 74 | 32 | 142 | 0.0543 | 0.0117 | 0.0098 | 0.0506 | 0.0157 | 0.0025 | 0.0015 | 0.0019
2021-02-09 | B61986 | T | 30 | AE15B36M | 104 | 35300 | 0.0594 | 0.1139 | 0.1139 | 0.1689 | 1584 | 1584 | 1540 | 2905 |  |  |  | 0 | 미정 | 미정 | 미정 | 미정 | 0 | 0 | 0 | 299 | 0 | 0 | 0.0594 | 0.0367 | 0.0017 | 0.0276 | 39 | 6500 | 1621 | 0.3031 | 1.1052 | 0.2191 | 0.0042 | [6 empty] | 1496 | 13 | 14 | 1 | 0.2 | 63 | 26 | 미정 |  | 2021-02-09 09:33 | 1618 |  | 31 | 0 | 11 | 0 | 0 | 0 | 0.3466 | 1.3338 | 0.2399 | 0.0257 |  |  | 17 | 129 | 0.0064 | 0.0045 | 0.0222 | 0.037 | 0.0248 | 0.0098 | 0.0098 | 0.022
2021-02-09 | A62514 | B | 35 | STB2 | 90 | 31900 | 0.0668 | 0.0716 | 0.0716 | 0.2534 | 1621 | 1621 | 1533 | 2595 | 51.9 |  |  | 0 | 미정 | 선택 | 미정 | 미정 | 0 | 0 | 0 | 0 | 0 | 0 | 0.0668 | 0.1455 | 0.0047 | 0.0922 | 54 | 4800 | 1549 | 0.9267 | 0.3022 | 0.2229 | 0.0228 | [6 empty] | 1456 | 25 | 25 | 3 | 0.25 | 68 | 32 | 미정 |  | 2021-02-09 10:02 | 1549 |  | 0 | 0 | 0 | 0 | 0 | 0 | 0.9564 | 0.3519 | 0.2671 | 0.0183 | 99400 | 72 | 34 | 158 | 0.0659 | 0.0186 | 0.0138 | 0.0449 | 0.0302 | 0.0049 | 0.003 | 0.0034
2021-02-09 | B61987 | B | 1 | FPA-20NICRMOHM2 | 104 | 39400 | 0.0522 | 0.0974 | 0.0324 | 0.0748 | 1550 | 1615 | 1571 | 3171 |  |  |  | 0 | 미정 | 미정 | 미정 | 미정 | 0 | 0 | 0 | 205 | 0 | 0 | 0.0522 | 0.0536 | 0.0057 | 0.1983 | 45 | 8400 | 1678 | 0.1413 | 0.609 | 0.074 | 0.0032 | [6 empty] | 1508 | 16 | 21 | 1 | 0.3 | 81 | 35 | 미정 |  | 2021-02-09 10:50 | 1674 |  | 56 | 26 | 14 | 0 | 0 | 0 | 0.1607 | 0.7835 | 0.084 | 0.0351 | 0 | 74 | 17 | 136 | 0.0026 | 0.0032 | 0.0272 | 0.0387 | 0.0419 | 0.0241 | 0.0238 | 0.0275
2021-02-09 | A62515 | B | 33 | STB2 | 102 | 35900 | 0.0642 | 0.1267 | 0.1267 | 0.2705 | 1595 | 1595 | 1532 | 2981 | 55.8 |  |  | 0 | 선택 | 미정 | 미정 | 미정 | 0 | 0 | 0 | 0 | 0 | 0 | 0.0642 | 0.0986 | 0.0022 | 0.2191 | 43 | 5600 | 1559 | 0.7964 | 0.3201 | 0.229 | 0.0305 | [6 empty] | 1456 | 25 | 25 | 3 | 0.28 | 58 | 31 | 미정 |  | 2021-02-09 11:10 | 1559 |  | 0 | 21 | 0 | 0 | 0 | 0 | 0.988 | 0.3425 | 0.2737 | 0.016 |  | 71 | 26 | 133 | 0.0721 | 0.0188 | 0.0135 | 0.042 | 0.0284 | 0.0057 | 0.0018 | 0.002
2021-02-09 | B61988 | B | 21 | FPA-20NICRMOHM2 | 103 | 37300 | 0.0459 | 0.0786 | 0.0904 | 0.1041 | 1581 | 1598 | 1561 | 3097 |  |  |  | 0 | 미정 | 미정 | 미정 | 미정 | 0 | 0 | 0 | 150 | 0 | 0 | 0.0459 | 0.0456 | 0.0025 | 0.2027 | 40 | 6800 | 1636 | 0.1435 | 0.7033 | 0.0586 | 0.0027 | [6 empty] | 1508 | 16 | 17 | 1 | 0.2 | 59 | 21 | 미정 |  | 2021-02-09 11:42 | 1634 |  | 38 | 0 | 16 | 0 | 0 | 0 | 0.16 | 0.7886 | 0.0803 | 0.0351 | 96000 | 76 | 37 | 167 | 0.0022 | 0.0029 | 0.0289 | 0.0329 | 0.0521 | 0.0282 | 0.0281 | 0.0295
2021-02-09 | A62516 | B | 19 | STB2 | 102 | 36800 | 0.0592 | 0.152 | 0.152 | 0.2366 | 1608 | 1608 | 1532 | 3092 | 57.8 |  |  | 0 | 미정 | 미정 | 미정 | 미정 | 0 | 0 | 0 | 0 | 0 | 0 | 0.0592 | 0.1036 | 0.0029 | 0.05 | 41 | 4700 | 1562 | 0.8604 | 0.2804 | 0.2078 | 0.0267 | [6 empty] | 1456 | 25 | 25 | 3 | 0.29 | 59 | 26 | 미정 |  | 2021-02-09 12:06 | 1562 |  | 0 | 24 | 0 | 0 | 0 | 0 | 0.952 | 0.3635 | 0.2698 | 0.0138 |  | 76 | 33 | 146 | 0.0677 | 0.0192 | 0.0123 | 0.0513 | 0.0347 | 0.0089 | 0.0035 | 0.0032
2021-02-09 | B61989 | B | 20 | FPA-20NICRMOHM2 | 104 | 38100 | 0.0562 | 0.1351 | 0.0803 | 0.0542 | 1549 | 1581 | 1570 | 3112 |  |  |  | 0 | 미정 | 미정 | 미정 | 미정 | 0 | 0 | 0 | 154 | 0 | 0 | 0.0562 | 0.0511 | 0.0041 | 0.2524 | 41 | 7200 | 1655 | 0.1395 | 0.7186 | 0.0197 | 0.0023 | [6 empty] | 1508 | 16 | 17 | 1 | 0.24 | 63 | 20 | 미정 |  | 2021-02-09 12:46 | 1702 |  | 31 | 0 | 56 | 0 | 0 | 0 | 0.162 | 0.7851 | 0.0765 | 0.0335 | 97050 | 75 | 32 | 164 | 0.0022 | 0.0024 | 0.0278 | 0.0401 | 0.0751 | 0.0469 | 0.0259 | 0.0295
2021-02-09 | A62517 | B | 18 | STB2 | 100 | 36800 | 0.0386 | 0.126 | 0.126 | 0.2399 | 1645 | 1645 | 1559 | 3037 | 48.1 |  |  | 0 | 미정 | 미정 | 미정 | 미정 | 0 | 0 | 0 | 0 | 0 | 0 | 0.0386 | 0.0665 | 0.0014 | 0.0565 | 42 | 4400 | 1551 | 0.8316 | 0.2947 | 0.2365 | 0.0249 | [6 empty] | 1456 | 25 | 26 | 3 | 0.24 | 66 | 30 | 미정 |  | 2021-02-09 13:15 | 1551 |  | 0 | 9 | 0 | 0 | 0 | 0 | 0.9761 | 0.361 | 0.2823 | 0.0174 |  | 72 | 29 | 143 | 0.0607 | 0.02 | 0.0139 | 0.032 | 0.016 | 0.0048 | 0.0028 | 0.0026
2021-02-09 | B61990 | B | 30 | FPA-20NICRMOHM2 | 103 | 36500 | 0.0459 | 0.0821 | 0.0821 | 0.1235 | 1610 | 1610 | 1535 | 2987 |  |  |  | 0 | 미정 | 미정 | 미정 | 미정 | 0 | 0 | 0 | 154 | 0 | 0 | 0.0459 | 0.0416 | 0.0018 | 0.0207 | 47 | 8700 | 1644 | 0.1543 | 0.6435 | 0.0552 | 0.0027 | [6 empty] | 1508 | 16 | 17 | 1 | 0.23 | 74 | 24 | 미정 |  | 2021-02-09 13:46 | 1655 |  | 50 | 0 | 32 | 0 | 0 | 0 | 0.163 | 0.7704 | 0.0886 | 0.0349 | 95300 | 75 | 41 | 184 | 0.0022 | 0.0028 | 0.0286 | 0.0296 | 0.0562 | 0.0179 | 0.0129 | 0.0281
2021-02-09 | A62518 | B | 35 | STB2 | 101 | 36500 | 0.0691 | 0.117 | 0.117 | 0.2048 | 1638 | 1638 | 1565 | 3023 | 50.8 |  |  | 0 | 선택 | 미정 | 미정 | 미정 | 0 | 0 | 0 | 0 | 0 | 0 | 0.0691 | 0.1211 | 0.0023 | 0.2124 | 41 | 4300 | 1560 | 0.8571 | 0.2912 | 0.2484 | 0.0149 | [6 empty] | 1456 | 25 | 25 | 3 | 0.25 | 63 | 30 | 미정 |  | 2021-02-09 14:19 | 1555 |  | 0 | 0 | 0 | 0 | 0 | 0 | 0.96 | 0.3551 | 0.2689 | 0.0118 | 100650 | 73 | 22 | 130 | 0.0627 | 0.0137 | 0.0106 | 0.0434 | 0.0197 | 0.0032 | 0.0027 | 0.0026
2021-02-09 | B61991 | B | 1 | FPA-20NICRMOHM2 | 104 | 37300 | 0.0518 |  | 0.0491 | 0.0614 |  | 1588 | 1544 | 3115 |  |  |  | 0 | 미정 | 미정 | 미정 | 미정 | 0 | 0 | 0 | 155 | 0 | 0 | 0.0518 | 0.043 | 0.0037 | 0.1985 | 47 | 8600 | 1655 | 0.1517 | 0.6408 | 0.0429 | 0.0026 | [6 empty] | 1508 | 16 | 17 | 1 | 0.25 | 73 | 29 | 미정 |  | 2021-02-09 15:04 | 1649 |  | 0 | 41 | 15 | 0 | 0 | 0 | 0.1651 | 0.7704 | 0.0878 | 0.0341 | 96850 | 75 | 32 | 163 | 0.0021 | 0.0028 | 0.0281 | 0.0377 | 0.0599 | 0.0143 | 0.0121 | 0.0275
2021-02-09 | A62519 | B | 33 | STB2 | 101 | 35600 | 0.0572 |  | 0.1338 | 0.2028 |  | 1622 | 1553 | 2976 | 54.1 |  |  | 0 | 미정 | 선택 | 미정 | 미정 | 0 | 0 | 0 | 0 | 0 | 0 | 0.0572 | 0.0706 | 0.004 | 0.2307 | 43 | 4100 | 1557 | 0.881 | 0.2625 | 0.2505 | 0.0216 | [6 empty] | 1456 | 25 | 25 | 3 | 0.25 | 62 | 26 | 미정 |  | 2021-02-09 15:18 | 1549 |  | 0 | 0 | 0 | 0 | 0 | 0 | 0.964 | 0.3685 | 0.2738 | 0.0154 | 100700 | 73 | 34 | 149 | 0.0681 | 0.0173 | 0.0134 | 0.0407 | 0.0364 | 0.0056 | 0.0025 | 0.0026
2021-02-09 | B61992 | B | 21 | FPA-20NICRMOHM2 | 104 | 37400 | 0.0399 | 0.0627 | 0.0627 | 0.1151 | 1617 | 1617 | 1537 | 2870 |  |  |  | 0 | 미정 | 미정 | 미정 | 미정 | 0 | 0 | 0 | 203 | 0 | 0 | 0.0399 | 0.0588 | 0.0103 | 0.0048 | 46 | 8300 | 1647 | 0.1407 | 0.5998 | 0.0643 | 0.0031 | [6 empty] | 1508 | 16 | 16 | 1 | 0.2 | 72 | 29 | 미정 |  | 2021-02-09 16:03 | 1644 |  | 51 | 0 | 17 | 0 | 0 | 0 | 0.1576 | 0.7799 | 0.0845 | 0.0354 | 98150 | 77 | 33 | 170 | 0.0029 | 0.0029 | 0.0282 | 0.038 | 0.046 | 0.0116 | 0.0089 | 0.0257
2021-02-09 | A62520 | B | 19 | STB2 | 104 | 36800 | 0.0338 | 0.1471 | 0.1365 | 0.2273 | 1572 | 1592 | 1530 | 2844 | 53.6 |  |  | 0 | 선택 | 미정 | 미정 | 미정 | 0 | 0 | 0 | 0 | 0 | 0 | 0.0338 | 0.0595 | 0.0036 | 0.1266 | 41 | 4900 | 1548 | 0.8082 | 0.2701 | 0.2531 | 0.0286 | [6 empty] | 1456 | 25 | 25 | 3 | 0.29 | 54 | 23 | 미정 |  | 2021-02-09 16:23 | 1550 |  | 0 | 9 | 0 | 0 | 0 | 0 | 0.9622 | 0.3577 | 0.2709 | 0.017 |  | 73 | 25 | 137 | 0.0701 | 0.021 | 0.015 | 0.0255 | 0.0159 | 0.0048 | 0.0027 | 0.0027
2021-02-09 | B61993 | B | 18 | FPA-20NICRMOHM2 | 104 | 37300 | 0.0691 | 0.0488 | 0.0488 | 0.0657 | 1621 | 1621 | 1570 | 2871 |  |  |  | 0 | 미정 | 미정 | 미정 | 미정 | 0 | 0 | 0 | 184 | 0 | 0 | 0.0691 | 0.0774 | 0.0022 | 0.0021 | 50 | 8300 | 1656 | 0.1377 | 0.6814 | 0.0635 | 0.0029 | [6 empty] | 1508 | 16 | 18 | 1 | 0.17 | 80 | 34 | 미정 |  | 2021-02-09 17:05 | 1663 |  | 31 | 0 | 16 | 0 | 0 | 0 | 0.163 | 0.7765 | 0.0891 | 0.0357 | 94950 | 75 | 38 | 185 | 0.0024 | 0.0032 | 0.0328 | 0.042 | 0.0576 | 0.0214 | 0.0121 | 0.0275
2021-02-09 | A62521 | B | 20 | STB2 | 101 | 37800 | 0.0393 | 0.0725 | 0.0922 | 0.2489 | 1551 | 1608 | 1530 | 3008 | 54.2 |  |  | 0 | 선택 | 미정 | 미정 | 미정 | 0 | 0 | 0 | 0 | 0 | 0 | 0.0393 | 0.0601 | 0.0043 | 0.1986 | 43 | 4700 | 1550 | 0.8182 | 0.2651 | 0.2281 | 0.0149 | [6 empty] | 1456 | 25 | 25 | 3 | 0.28 | 61 | 27 | 미정 |  | 2021-02-09 17:33 | 1550 |  | 0 | 0 | 0 | 0 | 0 | 0 | 0.949 | 0.3669 | 0.263 | 0.0125 | 94700 | 69 | 26 | 133 | 0.0715 | 0.0127 | 0.0106 | 0.0296 | 0.0198 | 0.0025 | 0.0018 | 0.0023
2021-02-09 | B61994 | B | 35 | FPA-20NICRMOHM2 | 104 | 37600 |  | 0.0321 | 0.0801 | 0.1496 | 1671 | 1588 | 1535 | 2891 |  |  |  | 0 | 미정 | 미정 | 미정 | 미정 | 0 | 0 | 0 | 186 | 0 | 0 |  |  |  |  | 48 | 8700 | 1654 | 0.1616 | 0.588 | 0.0724 | 0.0037 | [6 empty] | 1508 | 16 | 17 | 1 | 0.18 | 81 | 33 | 미정 |  | 2021-02-09 18:11 | 1648 |  | 0 | 0 | 0 | 0 | 0 | 0 | 0.1749 | 0.75 | 0.0738 | 0.0348 | 98500 | 91 | 44 | 189 | 0.0031 | 0.0038 | 0.0289 |  | 0.0291 | 0.0259 | 0.0111 | 0.0266
2021-02-09 | A62522 | B | 30 | STB2 | 101 | 36800 | 0.0519 | 0.1038 | 0.1038 | 0.2805 | 1636 | 1636 | 1551 | 2910 | 50.4 |  |  | 0 | 선택 | 미정 | 미정 | 미정 | 0 | 0 | 0 | 0 | 0 | 0 | 0.0519 | 0.064 | 0.0022 | 0.0389 | 41 | 4000 | 1550 | 0.7717 | 0.2698 | 0.248 | 0.0179 | [6 empty] | 1456 | 25 | 25 | 3 | 0.28 | 57 | 22 | 미정 |  | 2021-02-09 18:33 | 1552 |  | 0 | 12 | 0 | 0 | 0 | 0 | 0.9539 | 0.3607 | 0.2698 | 0.0139 |  | 74 | 32 | 139 | 0.0617 | 0.0158 | 0.0117 | 0.0386 | 0.0175 | 0.0034 | 0.002 | 0.0025
2021-02-09 | B61995 | B | 1 | SCR435B | 103 | 37300 | 0.0668 | 0.0354 | 0.0354 | 0.1011 | 1646 | 1646 | 1562 | 2959 | 26.7 |  |  | 0 | 미정 | 미정 | 미정 | 미정 | 0 | 0 | 0 | 0 | 0 | 0 | 0.0668 | 0.0921 | 0.0048 | 0.354 | 43 | 7600 | 1673 | 0.287 | 0.8592 | 0.2508 | 0.0207 | [6 empty] | 1495 | 16 | 21 | 1 | 0.22 | 88 | 21 | 미정 |  | 2021-02-09 19:09 | 1664 |  | 40 | 0 | 0 | 0 | 0 | 0 | 0.369 | 1.0116 | 0.317 | 0.0297 | 95450 | 73 | 63 | 232 | 0.0402 | 0.0152 | 0.025 | 0.0369 | 0.0246 | 0.0068 | 0.0043 | 0.012
2021-02-09 | A62523 | B | 33 | STB2 | 101 | 36500 | 0.0558 | 0.1459 | 0.1459 | 0.2147 | 1591 | 1591 | 1544 | 2793 | 56.9 |  |  | 0 | 해제 | 선택 | 미정 | 미정 | 0 | 0 | 0 | 0 | 0 | 0 | 0.0558 | 0.1113 | 0.0035 | 0.0115 | 41 | 4500 | 1556 | 0.9034 | 0.2593 | 0.2496 | 0.0297 | [6 empty] | 1456 | 25 | 25 | 3 | 0.28 | 57 | 25 | 미정 |  | 2021-02-09 19:30 | 1551 |  | 0 | 9 | 0 | 0 | 0 | 0 | 0.9614 | 0.3637 | 0.2683 | 0.0178 | 99800 | 73 | 27 | 141 | 0.0693 | 0.0211 | 0.0166 | 0.0451 | 0.035 | 0.0078 | 0.0034 | 0.0037
2021-02-09 | B61996 | B | 21 | SCR435B | 105 | 37800 | 0.1083 | 0.0284 | 0.0811 | 0.1028 | 1628 | 1575 | 1542 | 2885 | 31.1 |  |  | 0 | 미정 | 미정 | 미정 | 미정 | 0 | 0 | 0 | 0 | 0 | 0 | 0.1083 | 0.128 | 0.0052 | 0.1833 | 44 | 8000 | 1661 | 0.3117 | 0.8447 | 0.2237 | 0.0283 | [6 empty] | 1495 | 16 | 17 | 1 | 0.17 | 75 | 29 | 미정 |  | 2021-02-09 20:21 | 1645 |  | 40 | 0 | 0 | 0 | 0 | 0 | 0.368 | 1.0174 | 0.3004 | 0.0293 | 98400 | 88 | 46 | 206 | 0.0493 | 0.0214 | 0.027 | 0.0455 | 0.032 | 0.0081 | 0.0047 | 0.0093
2021-02-09 | A62524 | B | 19 | STB2 | 102 | 36600 | 0.0629 | 0.1536 | 0.1536 | 0.1936 | 1591 | 1591 | 1531 | 2859 | 58.4 |  |  | 0 | 미정 | 선택 | 미정 | 미정 | 0 | 0 | 0 | 0 | 0 | 0 | 0.0629 | 0.072 | 0.0027 | 0.1142 | 41 | 5000 | 1558 | 0.8098 | 0.255 | 0.2346 | 0.0307 | [6 empty] | 1456 | 25 | 25 | 3 | 0.29 | 58 | 24 | 미정 |  | 2021-02-09 20:33 | 1550 |  | 0 | 19 | 0 | 0 | 0 | 0 | 0.9287 | 0.3665 | 0.2598 | 0.0197 | 103250 | 166 | 31 | 144 | 0.0704 | 0.0216 | 0.0169 | 0.0355 | 0.0319 | 0.0081 | 0.0038 | 0.0032
2021-02-09 | B61997 | I | 18 | SM55CI | 109 | 40100 | 0.0533 | 0.027 | 0.1345 | 0.1144 | 1632 | 1588 | 1571 | 3101 | 36.3 |  |  | 0 | 미정 | 미정 | 미정 | 미정 | 0 | 0 | 0 | 0 | 0 | 0 | 0.0533 | 0.0887 | 0.0032 | 0.0214 | 48 | 7300 | 1650 | 0.4551 | 0.5524 | 0.1449 | 0.0193 | [6 empty] | 1487 | 20 | 25 | 1 | 0.2 | 87 | 0 | 미정 |  | 2021-02-09 21:44 | 1636 |  | 27 | 0 | 21 | 0 | 0 | 0 | 0.536 | 0.7033 | 0.2073 | 0.0076 | 103500 | 934 | 25 | 154 | 0.037 | 0.0133 | 0.0076 | 0.0353 | 0.0364 | 0.0255 | 0.01 | 0.003
2021-02-09 | A62525 | B | 20 | SCR435B | 101 | 35500 | 0.0582 | 0.0345 | 0.1097 | 0.1836 | 1610 | 1578 | 1516 | 2758 | 55.6 |  |  | 0 | 선택 | 미정 | 미정 | 미정 | 0 | 0 | 0 | 0 | 0 | 0 | 0.0582 | 0.0767 | 0.0026 | 0.0012 | 69 | 9900 | 1645 | 0.3002 | 0.8806 | 0.2678 | 0.0424 | [6 empty] | 1495 | 16 | 17 | 1 | 0.22 | 87 | 45 | 미정 |  | 2021-02-09 22:35 | 1643 |  | 42 | 0 | 23 | 0 | 0 | 0 | 0.372 | 1.0231 | 0.2967 | 0.0239 |  | 75 | 21 | 177 | 0.0702 | 0.0237 | 0.0253 | 0.0312 | 0.0219 | 0.0067 | 0.0023 | 0.0075
2021-02-09 | B61998 | I | 35 | SCM440I | 104 | 36500 | 0.1012 | 0.0983 | 0.0983 | 0.141 | 1621 | 1621 | 1522 | 2837 | 22.1 |  |  | 0 | 미정 | 미정 | 미정 | 미정 | 0 | 0 | 0 | 0 | 0 | 0 | 0.1012 | 0.1114 | 0.0259 | 0.1394 | 66 | 9400 | 1669 | 0.3421 | 0.573 | 0.1799 | 0.0101 | [6 empty] | 1495 | 20 | 23 | 1 | 0.2 | 77 | 0 | 미정 |  | 2021-02-09 23:07 | 1639 |  | 20 | 0 | 0 | 0 | 0 | 0 | 0.403 | 0.6987 | 0.2353 | 0.0083 | 100900 | 642 | 18 | 158 | 0.0189 | 0.011 | 0.008 | 0.0452 | 0.043 | 0.0143 | 0.0065 | 0.0118
2021-02-09 | A62526 | B | 30 | SCR435B | 102 | 36400 | 0.0489 | 0.3829 | 0.0748 | 0.1261 | 1581 | 1589 | 1530 | 3055 | 36.9 |  |  | 0 | 미정 | 선택 | 미정 | 미정 | 0 | 0 | 0 | 0 | 0 | 0 | 0.0489 | 0.1373 | 0.0048 | 0.2068 | 47 | 5900 | 1603 | 0.3019 | 0.7591 | 0.2387 | 0.0156 | [6 empty] | 1495 | 16 | 16 | 3 | 0.3 | 65 | 20 | 미정 |  | 2021-02-09 23:08 | 1588 |  | 0 | 32 | 0 | 0 | 0 | 0 | 0.357 | 0.9928 | 0.3001 | 0.026 | 103650 | 73 | 56 | 197 | 0.0421 | 0.017 | 0.0249 | 0.0482 | 0.0345 | 0.0034 | 0.003 | 0.0116
2021-02-09 | B61999 | T | 38 | BP-AE10B35M | 104 | 37000 | 0.0425 | 0.0194 | 0.0733 | 0.1331 | 1689 | 1629 | 1564 | 3136 |  |  |  | 0 | 미정 | 미정 | 미정 | 미정 | 0 | 0 | 0 | 255 | 0 | 0 | 0.0425 | 0.0718 | 0.0027 | 0.1292 | 67 | 8700 | 1661 | 0.2795 | 0.842 | 0.2135 | 0.0063 | [6 empty] | 1497 | 13 | 17 | 3 | 0.3 | 98 | 34 | 미정 |  | 2021-02-10 00:28 | 1638 |  | 0 | 38 | 0 | 0 | 0 | 0 | 0.34 | 1.006 | 0.2426 | 0.0183 |  | 101 | 31 | 167 | 0.0042 | 0.0076 | 0.0196 | 0.0398 | 0.0095 | 0.004 | 0.0029 | 0.0189
2021-02-09 | A62527 | B | 33 | SCR435B | 103 | 36900 | 0.0925 | 0 | 0.0441 | 0.1375 | 9999 | 1601 | 1526 | 2929 | 45.4 |  |  | 0 | 미정 | 선택 | 미정 | 미정 | 0 | 0 | 0 | 0 | 0 | 0 | 0.0925 | 0.0982 | 0.0026 | 0.0983 | 46 | 7100 | 1615 | 0.2734 | 0.8734 | 0.2489 | 0.0343 | [6 empty] | 1495 | 16 | 17 | 1 | 0.14 | 74 | 32 | 미정 |  | 2021-02-10 00:15 | 1629 |  | 20 | 0 | 0 | 0 | 0 | 0 | 0.364 | 1.0052 | 0.3099 | 0.0292 | 99000 | 74 | 35 | 173 | 0.0556 | 0.0272 | 0.0283 | 0.0346 | 0.0334 | 0.0097 | 0.0045 | 0.0105
2021-02-09 | A62528 | B | 19 | SCR435B | 103 | 36500 |  | 0.0838 | 0.0838 | 0.121 | 1585 | 1585 | 1543 | 2904 | 39.4 |  |  | 0 | 미정 | 미정 | 미정 | 미정 | 0 | 0 | 0 | 0 | 0 | 0 |  |  |  |  | 45 | 5900 | 1607 | 0.2567 | 0.8269 | 0.235 | 0.0261 | [6 empty] | 1495 | 16 | 16 | 3 | 0.31 | 67 | 33 | 미정 |  | 2021-02-10 01:13 | 1580 |  | 0 | 45 | 0 | 0 | 0 | 0 | 0.3627 | 1.0066 | 0.2994 | 0.0262 | 106000 | 79 | 24 | 168 | 0.046 | 0.0264 | 0.027 |  | 0.0241 | 0.008 | 0.0057 | 0.0087
2021-02-09 | B62000 | T | 1 | AE10B35M | 103 | 36500 | 0.0594 | 0.0312 | 0.1365 | 0.1552 | 1651 | 1621 | 1571 | 3112 |  |  |  | 0 | 미정 | 미정 | 미정 | 미정 | 0 | 0 | 0 | 253 | 0 | 0 | 0.0594 | 0.0799 | 0.0025 | 0.1669 | 38 | 6100 | 1650 | 0.3078 | 0.7472 | 0.211 | 0.0043 | [6 empty] | 1497 | 13 | 13 | 1 | 0.16 | 67 | 31 | 해제 |  | 2021-02-10 01:18 | 1620 |  | 30 | 0 | 16 | 0 | 0 | 0 | 0.362 | 1.0091 | 0.2496 | 0.0211 | 93700 | 87 | 27 | 157 | 0.0036 | 0.0054 | 0.0177 | 0.0457 | 0.0212 | 0.0078 | 0.0061 | 0.0194
2021-02-09 | A62529 | B | 18 | SCR435B | 104 | 37800 | 0.3561 | 0.3216 | 0.1539 | 0.2268 | 1574 | 1632 | 1597 | 3105 | 48.9 |  |  | 0 | 미정 | 미정 | 미정 | 미정 | 0 | 0 | 0 | 0 | 0 | 0 | 0.3561 | 0.2412 | 0.0061 | 0.2451 | 44 | 7200 | 1599 | 0.295 | 0.9162 | 0.1982 | 0.0347 | [6 empty] | 1495 | 16 | 16 | 3 | 0.3 | 64 | 25 | 미정 |  | 2021-02-10 02:29 | 1590 |  | 0 | 29 | 0 | 0 | 0 | 0 | 0.3549 | 1.0018 | 0.2935 | 0.0308 | 101950 | 73 | 43 | 180 | 0.0581 | 0.0281 | 0.0276 | 0.0345 | 0.0222 | 0.0092 | 0.006 | 0.0096
2021-02-09 | B62001 | T | 21 | AE10B35M | 104 | 36800 | 0.0668 | 0.0671 | 0.1201 | 0.1541 | 1675 | 1641 | 1569 | 3153 |  |  |  | 0 | 미정 | 미정 | 미정 | 미정 | 0 | 0 | 0 | 252 | 0 | 0 | 0.0668 | 0.069 | 0.0045 | 0.002 | 37 | 6000 | 1653 | 0.2776 | 0.8734 | 0.1787 | 0.0031 | [6 empty] | 1497 | 13 | 13 | 1 | 0.14 | 78 | 31 | 해제 |  | 2021-02-10 02:23 | 1642 |  | 30 | 0 | 12 | 0 | 0 | 0 | 0.368 | 1.0082 | 0.2498 | 0.0226 | 98500 |  | 33 | 154 | 0.0031 | 0.0042 | 0.0168 | 0.0419 | 0.0307 | 0.0165 | 0.0119 | 0.0185
2021-02-09 | B62002 | T | 20 | AE10B35M | 104 | 37200 | 0.0721 | 0.045 | 0.045 | 0.0824 | 1620 | 1620 | 1572 | 3150 |  |  |  | 0 | 미정 | 미정 | 미정 | 미정 | 0 | 0 | 0 | 253 | 0 | 0 | 0.0721 | 0.1431 | 0.0161 | 0.0685 | 40 | 6300 | 1635 | 0.2345 | 0.6821 | 0.195 | 0.0037 | [6 empty] | 1497 | 13 | 14 | 1 | 0.19 | 83 | 34 | 해제 |  | 2021-02-10 03:22 | 1644 |  | 60 | 0 | 0 | 0 | 0 | 0 | 0.357 | 1.0076 | 0.2448 | 0.0197 | 99100 |  | 32 | 162 | 0.0033 | 0.0049 | 0.0162 | 0.0531 | 0.0294 | 0.0171 | 0.01 | 0.0177
2021-02-09 | A62530 | B | 30 | SCR435B | 104 | 36500 |  | 0.0504 | 0.0504 | 0.07 | 1583 | 1583 | 1537 | 2904 | 32.7 |  |  | 0 | 미정 | 미정 | 미정 | 미정 | 0 | 0 | 0 | 0 | 0 | 0 |  |  |  |  | 41 | 5400 | 1611 | 0.3207 | 0.8795 | 0.2876 | 0.0338 | [6 empty] | 1495 | 16 | 16 | 3 | 0.35 | 70 | 28 | 미정 |  | 2021-02-10 03:38 | 1599 |  | 0 | 29 | 0 | 0 | 0 | 0 | 0.3668 | 1.015 | 0.3053 | 0.0321 |  | 84 | 50 | 178 | 0.0451 | 0.0298 | 0.0274 |  | 0.035 | 0.0111 | 0.0053 | 0.0089
2021-02-09 | B62003 | T | 38 | AE10B35M | 103 | 36200 | 0.0421 | 0.1323 | 0.1323 | 0.1305 | 1632 | 1632 | 1550 | 2908 |  |  |  | 0 | 미정 | 미정 | 미정 | 미정 | 0 | 0 | 0 | 249 | 0 | 0 | 0.0421 | 0.0596 | 0.0155 | 0.0022 | 43 | 7200 | 1632 | 0.3014 | 0.763 | 0.2251 | 0.0048 | [6 empty] | 1497 | 13 | 13 | 1 | 0.53 | 76 | 31 | 해제 |  | 2021-02-10 04:19 | 1633 |  | 56 | 0 | 23 | 0 | 0 | 0 | 0.355 | 1.0083 | 0.2496 | 0.0237 | 107900 | 102 | 29 | 168 | 0.0037 | 0.005 | 0.0201 | 0.0383 | 0.0202 | 0.0083 | 0.0074 | 0.0177
2021-02-09 | A62531 | B | 33 | SM45CB | 105 | 37800 | 0.0756 | 0.0655 | 0.0497 | 0.0598 | 1551 | 1582 | 1542 | 2973 | 27.4 |  |  | 0 | 미정 | 미정 | 미정 | 미정 | 0 | 0 | 0 | 0 | 0 | 0 | 0.0756 | 0.1109 | 0.0072 | 0.1867 | 72 | 8100 | 1627 | 0.462 | 0.6157 | 0.1506 | 0.0103 | [6 empty] | 1493 | 14 | 20 | 3 | 0.31 | 94 | 21 | 미정 |  | 2021-02-10 05:15 | 1628 |  | 0 | 30 | 73 | 0 | 0 | 0 | 0.4658 | 0.6425 | 0.1493 | 0.0063 | 109100 | 97 | 30 | 176 | 0.031 | 0.0063 | 0.0052 | 0.053 | 0.0488 | 0.0198 | 0.0096 | 0.0086
2021-02-09 | B62004 | I | 35 | SCM415C2 | 105 | 37400 | 0.0546 | 0.0269 | 0.0379 | 0.0641 | 1632 | 1604 | 1535 | 2903 | 13.1 |  |  | 0 | 미정 | 선택 | 미정 | 미정 | 0 | 0 | 0 | 51 | 0 | 0 | 0.0546 | 0.0518 | 0.0032 | 0.2084 | 85 | 11300 | 1697 | 0.1201 | 0.5127 | 0.1428 | 0.0138 | [6 empty] | 1516 | 20 | 21 | 1 | 0.4 | 89 | 0 | 미정 |  | 2021-02-10 06:12 | 1699 |  | 0 | 43 | 30 | 0 | 0 | 0 | 0.146 | 0.6728 | 0.2269 | 0.0107 | 92700 | 940 | 54 | 248 | 0.0187 | 0.0129 | 0.0264 | 0.0331 | 0.0461 | 0.0082 | 0.0067 | 0.016
2021-02-09 | A62532 | B | 19 | SM45CB | 103 | 37000 | 0.0481 | 0.1167 | 0.1183 | 0.123 | 1574 | 1582 | 1546 | 2909 | 23.2 |  |  | 0 | 미정 | 미정 | 미정 | 미정 | 0 | 0 | 0 | 0 | 0 | 0 | 0.0481 | 0.066 | 0.0018 | 0.1274 | 35 | 4800 | 1617 | 0.3694 | 0.5226 | 0.1477 | 0.0145 | [6 empty] | 1493 | 14 | 14 | 3 | 0.29 | 66 | 28 | 미정 |  | 2021-02-10 05:58 | 1617 |  | 0 | 23 | 20 | 0 | 0 | 0 | 0.462 | 0.6322 | 0.2034 | 0.0073 | 101000 | 74 | 46 | 179 | 0.028 | 0.0102 | 0.0065 | 0.0416 | 0.0219 | 0.0098 | 0.0051 | 0.0067
2021-02-10 | A62533 | B | 18 | SM45CB | 103 | 37500 | 0.0591 | 0.112 | 0.112 | 0.145 | 1575 | 1575 | 1539 | 2806 | 49 |  |  | 0 | 미정 | 미정 | 미정 | 미정 | 0 | 0 | 0 | 0 | 0 | 0 | 0.0591 | 0.0939 | 0.0037 | 0.2006 | 41 | 5900 | 1609 | 0.4147 | 0.5841 | 0.1466 | 0.0386 | [6 empty] | 1493 | 14 | 15 | 3 | 0.29 | 65 | 20 | 미정 |  | 2021-02-10 07:04 | 1609 |  | 0 | 0 | 33 | 0 | 0 | 0 | 0.4555 | 0.6299 | 0.2011 | 0.0194 | 101950 | 72 | 54 | 193 | 0.0604 | 0.0245 | 0.0163 | 0.0484 | 0.0458 | 0.0224 | 0.0101 | 0.0066
2021-02-10 | B62005 | T | 1 | 25MOCRS4HM3 | 104 | 37000 | 0.0535 | 0.103 | 0.054 | 0.0711 | 1600 | 1606 | 1582 | 3131 |  |  |  | 0 | 미정 | 미정 | 미정 | 미정 | 0 | 0 | 0 | 300 | 0 | 0 | 0.0535 | 0.044 | 0.0028 | 0.1184 | 48 | 8000 | 1670 | 0.1583 | 0.6518 | 0.1483 | 0.003 | [6 empty] | 1508 | 13 | 13 | 1 | 0.25 | 89 | 36 | 미정 |  | 2021-02-10 07:13 | 1668 |  | 0 | 0 | 52 | 0 | 0 | 0 | 0.203 | 0.8935 | 0.3088 | 0.0331 | 94750 |  | 24 | 155 | 0.0018 | 0.0048 | 0.0271 | 0.0309 | 0.0434 | 0.0208 | 0.0107 | 0.0241
2021-02-10 | A62534 | B | 30 | SM45CB | 106 | 38500 | 0.0691 | 0.0918 | 0.0918 | 0.1255 | 1558 | 1558 | 1529 | 2968 | 53.4 |  |  | 0 | 미정 | 미정 | 미정 | 미정 | 0 | 0 | 0 | 0 | 0 | 0 | 0.0691 | 0.0998 | 0.0021 | 0.1169 | 41 | 5300 | 1590 | 0.2381 | 0.5566 | 0.1344 | 0.0364 | [6 empty] | 1493 | 14 | 14 | 3 | 0.29 | 70 | 23 | 미정 |  | 2021-02-10 08:08 | 1601 |  | 0 | 31 | 34 | 0 | 0 | 0 | 0.4514 | 0.6408 | 0.1954 | 0.0106 |  | 72 | 64 | 201 | 0.0668 | 0.0132 | 0.0096 | 0.0486 | 0.0405 | 0.0201 | 0.0044 | 0.0051
2021-02-10 | B62006 | T | 21 | 25MOCRS4HM3 | 105 | 37500 | 0.0474 | 0.1128 | 0.042 | 0.0557 | 1565 | 1597 | 1570 | 3159 |  |  |  | 0 | 미정 | 미정 | 미정 | 미정 | 0 | 0 | 0 | 203 | 0 | 0 | 0.0474 | 0.0483 | 0.004 | 0.1861 | 44 | 7300 | 1654 | 0.149 | 0.7008 | 0.1617 | 0.0035 | [6 empty] | 1508 | 13 | 13 | 1 | 0.27 | 71 | 26 | 미정 |  | 2021-02-10 08:20 | 1643 |  | 83 | 0 | 73 | 0 | 0 | 0 | 0.208 | 0.8898 | 0.3111 | 0.0318 | 101350 |  | 28 | 149 | 0.0017 | 0.0039 | 0.0258 | 0.0318 | 0.0565 | 0.0391 | 0.0342 | 0.0255
2021-02-10 | A62535 | B | 33 | SM45CB | 106 | 37800 | 0.0526 | 0.0278 | 0.0359 | 0.1787 | 1615 | 1602 | 1544 | 3023 | 42.1 |  |  | 0 | 미정 | 미정 | 미정 | 미정 | 0 | 0 | 0 | 0 | 0 | 0 | 0.0526 | 0.0534 | 0.002 | 0.1656 | 40 | 4700 | 1606 | 0.377 | 0.5196 | 0.1338 | 0.0252 | [6 empty] | 1493 | 14 | 15 | 3 | 0.29 | 83 | 40 | 미정 |  | 2021-02-10 09:08 | 1606 |  | 0 | 0 | 20 | 0 | 0 | 0 | 0.4663 | 0.6289 | 0.1921 | 0.014 | 101350 | 72 | 60 | 198 | 0.0516 | 0.0164 | 0.0118 | 0.0344 | 0.0233 | 0.009 | 0.0042 | 0.0048
2021-02-10 | B62007 | T | 38 | 25MOCRS4HM3 | 98 | 35400 | 0.0581 | 0.0807 | 0.0807 | 0.0994 | 1629 | 1629 | 1580 | 2935 |  |  |  | 0 | 미정 | 선택 | 미정 | 미정 | 0 | 0 | 0 | 305 | 0 | 0 | 0.0581 | 0.0816 | 0.0024 | 0.2327 | 73 | 6500 | 1643 | 0.158 | 0.7041 | 0.1703 | 0.004 | [6 empty] | 1508 | 13 | 14 | 3 | 0.26 | 71 | 23 | 미정 |  | 2021-02-10 09:47 | 1643 |  | 0 | 43 | 31 | 0 | 0 | 0 | 0.215 | 0.8561 | 0.2889 | 0.0372 | 95550 |  | 12 | 144 | 0.0017 | 0.0056 | 0.0317 | 0.0479 | 0.0462 | 0.0181 | 0.0107 | 0.0273
2021-02-10 | A62536 | B | 19 | SM45CB | 106 | 38700 |  | 0.054 | 0.037 | 0.0452 | 1544 | 1575 | 1550 | 3008 | 14.6 |  |  | 0 | 미정 | 미정 | 미정 | 미정 | 0 | 0 | 0 | 0 | 0 | 0 |  |  |  |  | 42 | 4800 | 1620 | 0.3698 | 0.5311 | 0.0822 | 0.0054 | [6 empty] | 1493 | 14 | 14 | 3 | 0.25 | 75 | 36 | 미정 |  | 2021-02-10 10:12 | 1620 |  | 0 | 0 | 43 | 0 | 0 | 0 | 0.4564 | 0.6283 | 0.1853 | 0.0051 |  | 71 | 43 | 183 | 0.0175 | 0.0055 | 0.0056 |  | 0.0546 | 0.0144 | 0.0084 | 0.0081
2021-02-10 | A62537 | B | 18 | SM45CB | 107 | 39400 | 0.1071 | 0.0896 | 0.0696 | 0.0814 | 1537 | 1599 | 1533 | 3156 | 27.4 |  |  | 0 | 미정 | 미정 | 미정 | 미정 | 0 | 0 | 0 | 0 | 0 | 0 | 0.1071 | 0.1 | 0.0037 | 0.0135 | 48 | 5500 | 1594 | 0.3614 | 0.524 | 0.1306 | 0.0164 | [6 empty] | 1493 | 14 | 14 | 3 | 0.25 | 70 | 30 | 미정 |  | 2021-02-10 11:20 | 1594 |  | 0 | 26 | 20 | 0 | 0 | 0 | 0.4547 | 0.6388 | 0.1896 | 0.0076 |  | 73 | 55 | 193 | 0.0333 | 0.0088 | 0.0068 | 0.0443 | 0.0394 | 0.0221 | 0.0073 | 0.0068
2021-02-10 | A62538 | B | 20 | SM45C | 106 | 40800 |  | 0.0856 | 0.0663 | 0.0628 | 1536 | 1605 | 1570 | 2997 | 21.1 |  |  | 0 | 미정 | 미정 | 미정 | 미정 | 0 | 0 | 0 | 0 | 0 | 0 |  |  |  |  | 41 | 4400 | 1588 | 0.3528 | 0.5628 | 0.1157 | 0.0095 | [6 empty] | 1493 | 15 | 15 | 3 | 0.25 | 68 | 20 | 미정 |  | 2021-02-10 12:26 | 1588 |  | 0 | 0 | 40 | 0 | 0 | 0 | 0.454 | 0.6549 | 0.1864 | 0.0218 | 100050 | 71 | 55 | 185 | 0.0258 | 0.0061 | 0.016 |  | 0.0455 | 0.0237 | 0.0112 | 0.0136
2021-02-10 | B62008 | B | 1 | 20MNCRS5HM8 | 103 | 40200 | 0.0503 | 0.0407 | 0.0482 | 0.0686 | 1600 | 1616 | 1572 | 2892 |  |  |  | 0 | 미정 | 미정 | 미정 | 미정 | 0 | 0 | 0 | 104 | 0 | 0 | 0.0503 | 0.0506 | 0.0079 | 0.0043 | 58 | 9000 | 1667 | 0.1386 | 0.7997 | 0.0737 | 0.0024 | [6 empty] | 1509 | 18 | 21 | 1 | 0.25 | 88 | 44 | 미정 |  | 2021-02-10 13:18 | 1665 |  | 0 | 146 | 12 | 0 | 0 | 0 | 0.178 | 1.1495 | 0.1184 | 0.0313 | 93700 | 67 | 11 | 157 | 0.0023 | 0.0029 | 0.0239 | 0.0403 | 0.0341 | 0.0209 | 0.0093 | 0.0351
2021-02-10 | A62539 | B | 30 | SM45C | 103 | 36500 | 0.0559 | 0.0908 | 0.0908 | 0.1885 | 1590 | 1590 | 1525 | 2872 | 43.5 |  |  | 0 | 미정 | 미정 | 미정 | 미정 | 0 | 0 | 0 | 0 | 0 | 0 | 0.0559 | 0.0656 | 0.0026 | 0.303 | 43 | 5500 | 1607 | 0.3955 | 0.5495 | 0.1528 | 0.0232 | [6 empty] | 1493 | 15 | 15 | 3 | 0.25 | 59 | 20 | 미정 |  | 2021-02-10 13:23 | 1594 |  | 0 | 0 | 10 | 0 | 0 | 0 | 0.447 | 0.6511 | 0.1739 | 0.0158 | 93500 | 75 | 38 | 174 | 0.0554 | 0.0095 | 0.0175 | 0.0375 | 0.0328 | 0.0147 | 0.0058 | 0.0142
2021-02-10 | B62009 | B | 21 | 20MNCRS5HM8 | 104 | 37600 | 0.0509 | 0.0236 | 0.0452 | 0.0685 | 1573 | 1585 | 1570 | 3126 |  |  |  | 0 | 미정 | 미정 | 미정 | 미정 | 0 | 0 | 0 | 102 | 0 | 0 | 0.0509 | 0.0421 | 0.0017 | 0.0474 | 45 | 8200 | 1679 | 0.1423 | 0.863 | 0.1093 | 0.0027 | [6 empty] | 1509 | 18 | 19 | 1 | 0.3 | 74 | 30 | 미정 |  | 2021-02-10 14:17 | 1655 |  | 41 | 0 | 0 | 0 | 0 | 0 | 0.1747 | 1.165 | 0.1197 | 0.0295 | 96000 | 71 | 90 | 282 | 0.0022 | 0.0031 | 0.0239 | 0.0387 | 0.0405 | 0.0195 | 0.0159 | 0.0318
2021-02-10 | A62540 | B | 38 | SHPG2 | 104 | 39000 | 0.0633 | 1.0242 | 0.0591 | 0.0672 | 1592 | 1583 | 1561 | 3014 | 18.5 |  |  | 0 | 미정 | 미정 | 미정 | 미정 | 0 | 0 | 0 | 0 | 0 | 0 | 0.0633 | 0.0727 | 0.0113 | 0.3756 | 57 | 8900 | 1646 | 0.1543 | 0.4211 | 0.4717 | 0.0109 | [6 empty] | 1508 | 16 | 20 | 3 | 0.25 | 91 | 30 | 미정 |  | 2021-02-10 14:39 | 1649 |  | 0 | 27 | 15 | 0 | 0 | 0 | 0.1826 | 0.5412 | 0.5832 | 0.028 | 99550 | 87 | 50 | 203 | 0.023 | 0.0162 | 0.0206 | 0.0381 | 0.0335 | 0.0153 | 0.007 | 0.0061
2021-02-10 | B62010 | B | 35 | 20MNCRS5HM8 | 104 | 37100 | 0.0684 | 0.039 | 0.039 | 0.0857 | 1649 | 1649 | 1581 | 2918 |  |  |  | 0 | 미정 | 미정 | 미정 | 미정 | 0 | 0 | 0 | 154 | 0 | 0 | 0.0684 | 0.0642 | 0.0028 | 0.1161 | 46 | 8900 | 1667 | 0.1707 | 0.9721 | 0.1119 | 0.0031 | [6 empty] | 1509 | 18 | 19 | 1 | 0.24 | 73 | 23 | 미정 |  | 2021-02-10 15:17 | 1665 |  | 0 | 34 | 10 | 0 | 0 | 0 | 0.1905 | 1.1488 | 0.1214 | 0.0309 | 150500 | 57 | 42 | 186 | 0.0024 | 0.0036 | 0.0243 | 0.0317 | 0.0242 | 0.0113 | 0.0073 | 0.0318
2021-02-10 | A62541 | B | 18 | SHPG2 | 104 | 39200 | 0.0597 | 0.0175 | 0.1037 | 0.1261 | 1700 | 1650 | 1593 | 2974 | 42.5 |  |  | 0 | 미정 | 미정 | 미정 | 미정 | 0 | 0 | 0 | 300 | 0 | 0 | 0.0597 | 0.0831 | 0.0021 | 0.0813 | 42 | 5200 | 1618 | 0.1733 | 0.4183 | 0.516 | 0.0203 | [6 empty] | 1508 | 16 | 16 | 3 | 0.28 | 75 | 34 | 미정 |  | 2021-02-10 15:50 | 1622 |  | 0 | 19 | 10 | 0 | 0 | 0 | 0.1869 | 0.5485 | 0.6042 | 0.0304 | 99300 | 62 | 39 | 164 | 0.0402 | 0.0249 | 0.0256 | 0.0408 | 0.0181 | 0.005 | 0.0042 | 0.0044
2021-02-10 | B62011 | B | 19 | 20MNCRS5HM8 | 104 | 36400 | 0.071 | 0.0228 | 0.0368 | 0.0833 | 1664 | 1646 | 1581 | 2885 |  |  |  | 0 | 미정 | 미정 | 미정 | 미정 | 0 | 0 | 0 | 102 | 0 | 0 | 0.071 | 0.075 | 0.004 | 0.2261 | 43 | 8100 | 1673 | 0.1629 | 0.9861 | 0.0874 | 0.0027 | [6 empty] | 1509 | 18 | 19 | 1 | 0.23 | 80 | 38 | 미정 |  | 2021-02-10 16:16 | 1662 |  | 0 | 61 | 30 | 0 | 0 | 0 | 0.182 | 1.159 | 0.1228 | 0.0301 | 98200 | 69 | 32 | 163 | 0.002 | 0.0031 | 0.0241 | 0.0417 | 0.0336 | 0.012 | 0.0112 | 0.034
2021-02-10 | A62542 | B | 20 | SHPG2 | 104 | 37000 | 0.0644 | 0.0758 | 0.0758 | 0.1212 | 1609 | 1609 | 1561 | 2853 | 44.4 |  |  | 0 | 미정 | 미정 | 미정 | 미정 | 0 | 0 | 0 | 294 | 0 | 0 | 0.0644 | 0.0899 | 0.0019 | 0.0011 | 42 | 5800 | 1619 | 0.172 | 0.4498 | 0.5517 | 0.0275 | [6 empty] | 1508 | 16 | 16 | 3 | 0.27 | 69 | 28 | 미정 |  | 2021-02-10 16:48 | 1607 |  | 0 | 29 | 0 | 0 | 0 | 0 | 0.1919 | 0.56 | 0.5988 | 0.0295 | 96400 | 62 | 38 | 159 | 0.0453 | 0.0248 | 0.0251 | 0.0415 | 0.0271 | 0.0057 | 0.0039 | 0.0043
2021-02-10 | B62012 | B | 1 | 20MNCRS5HM8 | 104 | 36800 | 0.1205 | 0.2068 | 0.075 | 0.0969 | 1605 | 1622 | 1563 | 3107 |  |  |  | 0 | 미정 | 미정 | 미정 | 미정 | 0 | 0 | 0 | 123 | 0 | 0 | 0.1205 | 0.2119 | 0.0032 | 0.3421 | 45 | 8000 | 1673 | 0.151 | 1.016 | 0.0913 | 0.0026 | [6 empty] | 1509 | 18 | 20 | 1 | 0.25 | 75 | 42 | 미정 |  | 2021-02-10 17:26 | 1663 |  | 232 | 0 | 41 | 0 | 0 | 0 | 0.1761 | 1.1639 | 0.118 | 0.028 | 100800 | 72 | 20 | 143 | 0.0022 | 0.0029 | 0.0227 | 0.0472 | 0.0191 | 0.0078 | 0.0074 | 0.0333
2021-02-10 | A62543 | B | 30 | FPA-SHPG2 | 104 | 36800 | 0.0652 | 0.0381 | 0.1004 | 0.0879 | 1645 | 1622 | 1578 | 2984 | 42.5 |  |  | 0 | 미정 | 선택 | 미정 | 미정 | 0 | 0 | 0 | 304 | 0 | 0 | 0.0652 | 0.0823 | 0.0026 | 0.4211 | 42 | 5200 | 1609 | 0.166 | 0.4521 | 0.5662 | 0.0277 | [6 empty] | 1508 | 16 | 16 | 3 | 0.27 | 67 | 25 | 미정 |  | 2021-02-10 17:50 | 1609 |  | 0 | 22 | 0 | 0 | 0 | 0 | 0.1869 | 0.5527 | 0.6008 | 0.0257 | 100100 | 61 | 38 | 150 | 0.0407 | 0.0267 | 0.0212 | 0.0498 | 0.0311 | 0.0073 | 0.0056 | 0.0046
2021-02-10 | B62013 | B | 21 | 20MNCRS5HM8 | 105 | 37200 | 0.0934 | 0.0448 | 0.0448 | 0.0893 | 1652 | 1652 | 1553 | 2923 |  |  |  | 0 | 미정 | 미정 | 미정 | 미정 | 0 | 0 | 0 | 121 | 0 | 0 | 0.0934 | 0.1573 | 0.0021 | 0.0019 | 43 | 7700 | 1664 | 0.1641 | 1.0116 | 0.0976 | 0.0029 | [6 empty] | 1509 | 18 | 19 | 1 | 0.22 | 66 | 29 | 미정 |  | 2021-02-10 18:25 | 1650 |  | 41 | 0 | 0 | 0 | 0 | 0 | 0.1807 | 1.1461 | 0.1189 | 0.0288 | 89950 | 64 | 30 | 156 | 0.0023 | 0.0032 | 0.024 | 0.0441 | 0.0324 | 0.0083 | 0.007 | 0.034
2021-02-10 | A62544 | B | 38 | FPA-SHPG2 | 104 | 37200 | 0.2559 | 0.223 | 0.057 | 0.0846 | 1599 | 1630 | 1603 | 3242 | 43.4 |  |  | 0 | 미정 | 선택 | 미정 | 미정 | 0 | 0 | 0 | 305 | 0 | 0 | 0.1093 | 0.2142 | 0.0031 | 0.2293 | 45 | 5500 | 1611 | 0.1505 | 0.4143 | 0.4913 | 0.0233 | [6 empty] | 1508 | 16 | 16 | 3 | 0.27 | 63 | 29 | 미정 |  | 2021-02-10 18:58 | 1604 |  | 0 | 24 | 15 | 0 | 0 | 0 | 0.186 | 0.5552 | 0.5997 | 0.0258 | 108000 | 68 | 20 | 120 | 0.0385 | 0.021 | 0.0221 | 0.0621 | 0.0465 | 0.011 | 0.0067 | 0.0057
2021-02-10 | B62014 | B | 35 | 20MNCRS5HM8 | 104 | 38700 | 0.0606 | 0.0597 | 0.0597 | 0.0919 | 1583 | 1583 | 1557 | 2911 |  |  |  | 0 | 미정 | 미정 | 미정 | 미정 | 0 | 0 | 0 | 122 | 0 | 0 | 0.0606 | 0.0616 | 0.0033 | 0.178 | 44 | 8100 | 1660 | 0.159 | 0.9985 | 0.1007 | 0.0026 | [6 empty] | 1509 | 18 | 19 | 1 | 0.24 | 74 | 32 | 미정 |  | 2021-02-10 19:30 | 1646 |  | 70 | 0 | 0 | 0 | 0 | 0 | 0.1809 | 1.1535 | 0.1219 | 0.0291 | 99850 | 69 | 21 | 137 | 0.0021 | 0.0029 | 0.0237 | 0.0391 | 0.0335 | 0.0107 | 0.0079 | 0.0319
2021-02-10 | A62545 | B | 18 | FPA-SHPG2 | 102 | 36000 | 0.0673 | 0.0454 | 0.0454 | 0.0906 | 1611 | 1611 | 1561 | 2804 | 31.9 |  |  | 0 | 미정 | 선택 | 미정 | 미정 | 0 | 0 | 0 | 297 | 0 | 0 | 0.0673 | 0.1441 | 0.0056 | 0.127 | 43 | 6000 | 1610 | 0.1503 | 0.4223 | 0.5193 | 0.0204 | [6 empty] | 1508 | 16 | 18 | 3 | 0.28 | 64 | 29 | 미정 |  | 2021-02-10 19:53 | 1607 |  | 0 | 21 | 15 | 0 | 0 | 0 | 0.1839 | 0.5439 | 0.5999 | 0.0271 | 107650 | 66 | 28 | 130 | 0.0287 | 0.0198 | 0.0211 | 0.044 | 0.0296 | 0.0081 | 0.0055 | 0.0046
2021-02-10 | B62015 | B | 19 | 20MNCRS5HM8 | 105 | 37100 | 0.0697 | 0.0449 | 0.0449 | 0.0869 | 1642 | 1642 | 1556 | 2855 |  |  |  | 0 | 미정 | 미정 | 미정 | 미정 | 0 | 0 | 0 | 120 | 0 | 0 | 0.0697 | 0.0741 | 0.0022 | 0.0545 | 46 | 8600 | 1652 | 0.1622 | 0.9789 | 0.0942 | 0.0026 | [6 empty] | 1509 | 18 | 19 | 1 | 0.24 | 73 | 37 | 미정 |  | 2021-02-10 20:38 | 1653 |  | 60 | 0 | 0 | 0 | 0 | 0 | 0.1853 | 1.1539 | 0.1152 | 0.027 | 99200 | 85 | 18 | 129 | 0.0021 | 0.003 | 0.0245 | 0.0303 | 0.0291 | 0.0089 | 0.0062 | 0.0342
2021-02-10 | A62546 | B | 20 | FPA-SHPG2 | 101 | 37300 | 0.0702 | 0.076 | 0.0527 | 0.08 | 1579 | 1602 | 1555 | 3032 | 45.5 |  |  | 0 | 선택 | 미정 | 미정 | 미정 | 0 | 0 | 0 | 296 | 0 | 0 | 0.0702 | 0.1068 | 0.0101 | 0.0844 | 39 | 5700 | 1598 | 0.154 | 0.4202 | 0.536 | 0.0235 | [6 empty] | 1508 | 16 | 16 | 3 | 0.28 | 61 | 27 | 미정 |  | 2021-02-10 20:57 | 1599 |  | 0 | 30 | 0 | 0 | 0 | 0 | 0.1878 | 0.558 | 0.6012 | 0.0253 | 105000 | 71 | 22 | 112 | 0.0403 | 0.0216 | 0.0215 | 0.0457 | 0.02 | 0.0064 | 0.0041 | 0.004
2021-02-10 | B62016 | B | 1 | 25MOCRS4HM3 | 98 | 36600 | 0.1379 | 0.0674 | 0.0674 | 0.0777 | 1661 | 1661 | 1602 | 2786 |  |  |  | 0 | 미정 | 미정 | 미정 | 미정 | 0 | 0 | 0 | 207 | 0 | 0 | 0.1379 | 0.2425 | 0.0056 | 0.174 | 42 | 7000 | 1678 | 0.1628 | 0.7128 | 0.2529 | 0.0044 | [6 empty] | 1508 | 18 | 20 | 1 | 0.16 | 81 | 28 | 미정 |  | 2021-02-10 21:33 | 1673 |  | 51 | 0 | 13 | 0 | 0 | 0 | 0.216 | 0.8856 | 0.3061 | 0.0352 | 97550 | 96 | 37 | 172 | 0.0023 | 0.0049 | 0.0269 | 0.0453 | 0.0205 | 0.0076 | 0.0078 | 0.0235
2021-02-10 | A62547 | B | 30 | FPA-SHPG2 | 102 | 38200 | 0.073 | 0.0815 | 0.0499 | 0.0848 | 1577 | 1596 | 1555 | 2982 | 33 |  |  | 0 | 선택 | 미정 | 미정 | 미정 | 0 | 0 | 0 | 245 | 0 | 0 | 0.073 | 0.104 | 0.0035 | 0.2429 | 42 | 6300 | 1609 | 0.1375 | 0.4103 | 0.4859 | 0.0211 | [6 empty] | 1508 | 16 | 18 | 3 | 0.27 | 66 | 27 | 미정 |  | 2021-02-10 22:00 | 1609 |  | 0 | 28 | 0 | 0 | 0 | 0 | 0.182 | 0.5444 | 0.6032 | 0.0287 | 103700 | 74 | 22 | 116 | 0.0306 | 0.0239 | 0.0243 | 0.0444 | 0.0337 | 0.0081 | 0.0051 | 0.0048
2021-02-10 | B62017 | B | 21 | 25MOCRS4HM3 | 104 | 38000 | 0.0749 | 0.0356 | 0.0407 | 0.0576 | 1666 | 1674 | 1619 | 3095 |  |  |  | 0 | 미정 | 미정 | 미정 | 미정 | 0 | 0 | 0 | 203 | 0 | 0 | 0.0749 | 0.0583 | 0.0038 | 0.2545 | 39 | 6400 | 1666 | 0.1509 | 0.724 | 0.2452 | 0.004 | [6 empty] | 1508 | 18 | 18 | 1 | 0.2 | 69 | 19 | 미정 |  | 2021-02-10 22:38 | 1656 |  | 70 | 0 | 31 | 0 | 0 | 0 | 0.2168 | 0.8854 | 0.3142 | 0.036 | 97700 | 76 | 34 | 166 | 0.0021 | 0.0043 | 0.0279 | 0.0425 | 0.0271 | 0.0186 | 0.0116 | 0.0251
2021-02-10 | A62548 | B | 38 | SHPG2 | 101 | 37900 | 0.0849 | 0.0719 | 0.0719 | 0.0834 | 1575 | 1575 | 1539 | 2836 | 30.6 |  |  | 0 | 선택 | 미정 | 미정 | 미정 | 0 | 0 | 0 | 252 | 0 | 0 | 0.0849 | 0.184 | 0.0041 | 0.0628 | 44 | 7000 | 1597 | 0.1472 | 0.4664 | 0.4835 | 0.0208 | [6 empty] | 1508 | 16 | 18 | 3 | 0.28 | 65 | 32 | 미정 |  | 2021-02-10 23:05 | 1597 |  | 0 | 9 | 0 | 0 | 0 | 0 | 0.186 | 0.5473 | 0.5903 | 0.0233 | 107100 | 163 | 19 | 112 | 0.028 | 0.0193 | 0.0205 | 0.0462 | 0.0223 | 0.0101 | 0.0073 | 0.0075
2021-02-10 | B62018 | T | 35 | SUM43 | 105 | 35500 | 0.1047 | 0.2277 | 0.1783 | 0.1743 | 1597 | 1602 | 1529 | 3174 |  |  |  | 0 | 미정 | 미정 | 미정 | 미정 | 0 | 0 | 0 | 204 | 0 | 0 | 0.1047 | 0.0874 | 0.003 | 0.0021 | 49 | 8000 | 1629 | 0.38 | 1.2244 | 0.1837 | 0.0027 | [6 empty] | 1492 | 0 |  | 1 | 1000 | 99 | 40 | 미정 |  | 2021-02-10 23:48 |  |  | 0 | 0 | 0 | 0 | 0 | 0 | 0.413 | 1.4125 | 0.1555 | 0.0025 | 101650 |  | 14 | 137 | 0.002 | 0.0024 | 0.0023 | 0.0541 | 0.0307 | 0.0118 | 0.16 | 0.267
2021-02-10 | A62549 | B | 20 | 25MOCRS4HM3 | 104 | 37800 | 0.0922 | 0.0959 | 0.0636 | 0.0844 | 1558 | 1583 | 1534 | 2867 | 44.9 |  |  | 0 | 선택 | 미정 | 미정 | 미정 | 0 | 0 | 0 | 0 | 0 | 0 | 0.0922 | 0.15 | 0.0041 | 0.0153 | 56 | 7700 | 1612 | 0.1517 | 0.7803 | 0.2027 | 0.0213 | [6 empty] | 1508 | 18 | 19 | 3 | 0.25 | 68 | 29 | 미정 |  | 2021-02-11 00:18 | 1612 |  | 0 | 37 | 0 | 0 | 0 | 0 | 0.217 | 0.8628 | 0.3107 | 0.0315 |  | 76 | 25 | 140 | 0.0635 | 0.0194 | 0.0332 | 0.0493 | 0.0327 | 0.011 | 0.0063 | 0.0231
2021-02-10 | B62019 | T | 19 | SUM43 | 104 | 36700 | 0.0584 | 0.0517 | 0.1412 | 0.1165 | 1658 | 1584 | 1518 | 3107 |  |  |  | 0 | 미정 | 미정 | 미정 | 미정 | 0 | 0 | 0 | 201 | 0 | 0 | 0.0584 | 0.0392 | 0.0037 | 0.1339 | 52 | 7300 | 1608 | 0.4133 | 1.3474 | 0.1458 | 0.0023 | [6 empty] | 1492 | 0 |  | 1 | 1000 | 79 | 38 | 미정 |  | 2021-02-11 00:53 |  |  | 0 | 0 | 0 | 0 | 0 | 0 | 0.4234 | 1.4206 | 0.1692 | 0.0025 | 98900 | 89 | 38 | 165 | 0.0034 | 0.0025 | 0.0022 | 0.0469 | 0.0834 | 0.0459 | 0.2677 | 0.262
2021-02-10 | A62550 | B | 18 | SCM822HT | 104 | 38000 | 0.072 | 0.0357 | 0.0357 | 0.0694 | 1588 | 1588 | 1537 | 2956 | 6.8 |  |  | 0 | 미정 | 선택 | 미정 | 미정 | 0 | 0 | 0 | 0 | 0 | 0 | 0.072 | 0.1172 | 0.0038 | 0.095 | 46 | 6700 | 1610 | 0.1485 | 0.628 | 0.1731 | 0.0073 | [6 empty] | 1508 | 15 | 18 | 3 | 0.24 | 68 | 25 | 미정 |  | 2021-02-11 01:13 | 1610 |  | 0 | 32 | 0 | 0 | 0 | 0 | 0.2158 | 0.8419 | 0.2538 | 0.0251 | 104900 | 75 | 38 | 155 | 0.0094 | 0.0136 | 0.0212 | 0.0398 | 0.0384 | 0.0191 | 0.0114 | 0.0091
2021-02-10 | B62020 | T | 1 | SUM43 | 104 | 37800 | 0.0661 | 0.0246 | 0.04 | 0.1516 | 1617 | 1561 | 1515 | 2887 |  |  |  | 0 | 미정 | 미정 | 미정 | 미정 | 0 | 0 | 0 | 203 | 0 | 0 | 0.0661 | 0.0634 | 0.0024 | 0.0938 | 46 | 7300 | 1612 | 0.3926 | 1.3562 | 0.1835 | 0.0025 | [6 empty] | 1492 | 0 |  | 1 | 1000 | 85 | 40 | 미정 |  | 2021-02-11 02:01 |  |  | 0 | 0 | 0 | 0 | 0 | 0 | 0.398 | 1.4242 | 0.1948 | 0.0025 | 94750 | 94 | 36 | 152 | 0.0019 | 0.0024 | 0.0022 | 0.0472 | 0.0799 | 0.0383 | 0.2453 | 0.255
2021-02-10 | A62551 | B | 30 | SCM822HT | 104 | 39400 | 0.0735 | 0.1005 | 0.0741 | 0.0873 | 1566 | 1580 | 1523 | 2758 | 48 |  |  | 0 | 선택 | 미정 | 미정 | 미정 | 0 | 0 | 0 | 0 | 0 | 0 | 0.0735 | 0.1192 | 0.0073 | 0.2641 | 41 | 6100 | 1626 | 0.1858 | 0.7306 | 0.2297 | 0.0214 | [6 empty] | 1508 | 13 | 16 | 3 | 0.26 | 67 | 24 | 미정 |  | 2021-02-11 02:08 | 1626 |  | 0 | 53 | 9 | 0 | 0 | 0 | 0.224 | 0.8462 | 0.2471 | 0.0244 | 91300 | 63 | 42 | 166 | 0.0767 | 0.0121 | 0.0208 | 0.0364 | 0.023 | 0.0068 | 0.005 | 0.0084
2021-02-10 | B62021 | T | 21 | SUM43 | 103 | 37000 | 0.055 | 0.9597 | 0.0666 | 0.0701 | 1605 | 1591 | 1536 | 2943 |  |  |  | 0 | 미정 | 미정 | 미정 | 미정 | 0 | 0 | 0 | 202 | 0 | 0 | 0.055 | 0.0582 | 0.0199 | 0.0308 | 46 | 6900 | 1601 | 0.3943 | 1.3717 | 0.1669 | 0.0023 | [6 empty] | 1492 | 0 |  | 1 | 1000 | 72 | 37 | 미정 |  | 2021-02-11 03:00 |  |  | 0 | 0 | 0 | 0 | 0 | 0 | 0.395 | 1.3788 | 0.1666 | 0.0022 | 103750 | 100 | 28 | 144 | 0.0022 | 0.0022 | 0.0021 | 0.048 | 0.1041 | 0.0721 | 0.273 | 0.256
2021-02-10 | A62552 | B | 38 | SCM822HT | 89 | 35400 | 0.0521 | 0.0383 | 0.0616 | 0.1006 | 1617 | 1595 | 1536 | 2680 | 43 |  |  | 0 | 미정 | 미정 | 미정 | 미정 | 0 | 0 | 0 | 0 | 0 | 0 | 0.0521 | 0.0795 | 0.0027 | 0.363 | 45 | 6400 | 1601 | 0.1925 | 0.6828 | 0.1928 | 0.0431 | [6 empty] | 1508 | 15 | 15 | 3 | 0.25 | 56 | 16 | 미정 |  | 2021-02-11 03:16 | 1601 |  | 0 | 55 | 11 | 0 | 0 | 0 | 0.237 | 0.8502 | 0.2527 | 0.0241 | 95000 | 64 | 39 | 154 | 0.0634 | 0.0188 | 0.0206 | 0.0383 | 0.0282 | 0.0122 | 0.0046 | 0.0071
2021-02-10 | B62022 | B | 35 | SCM822HT | 104 | 36600 |  | 0.1423 | 0.0857 | 0.1067 | 1594 | 1562 | 1523 | 2986 | 37 |  |  | 0 | 미정 | 미정 | 미정 | 미정 | 0 | 0 | 0 | 0 | 0 | 0 |  |  |  |  | 52 | 8700 | 1629 | 0.156 | 0.7122 | 0.2065 | 0.0138 | [6 empty] | 1508 | 15 | 15 | 1 | 0.24 | 65 | 28 | 미정 |  | 2021-02-11 04:06 | 1633 |  | 31 | 0 | 0 | 0 | 0 | 0 | 0.218 | 0.853 | 0.267 | 0.0158 | 105050 | 72 | 24 | 150 | 0.0519 | 0.0109 | 0.0219 |  | 0.0607 | 0.0209 | 0.018 | 0.0118
2021-02-10 | A62553 | B | 20 | AE15B38M | 104 | 38500 | 0.0782 | 0.0847 | 0.0847 | 0.1152 | 1588 | 1588 | 1541 | 2832 | 45 |  |  | 0 | 미정 | 미정 | 미정 | 미정 | 0 | 0 | 0 | 0 | 0 | 0 | 0.0782 | 0.129 | 0.0054 | 0.0011 | 43 | 7000 | 1621 | 0.2731 | 0.7285 | 0.1608 | 0.0418 | [6 empty] | 1497 | 13 | 21 | 3 | 0.27 | 87 | 43 | 미정 |  | 2021-02-11 04:14 | 1629 |  | 0 | 92 | 0 | 0 | 0 | 0 | 0.371 | 0.8841 | 0.2424 | 0.0287 | 109500 | 78 | 26 | 141 | 0.0592 | 0.0241 | 0.0239 | 0.0517 | 0.0352 | 0.0178 | 0.006 | 0.0125
2021-02-10 | B62023 | B | 19 | SCM822HT | 104 | 36500 | 0.0603 | 1.5989 | 0.0407 | 0.0608 | 1632 | 1600 | 1550 | 2881 | 30.2 |  |  | 0 | 미정 | 미정 | 미정 | 미정 | 0 | 0 | 0 | 0 | 0 | 0 | 0.0603 | 0.0692 | 0.0034 | 0.1917 | 48 | 8100 | 1652 | 0.1415 | 0.6809 | 0.1866 | 0.0122 | [6 empty] | 1508 | 15 | 15 | 1 | 0.25 | 67 | 33 | 미정 |  | 2021-02-11 05:06 | 1644 |  | 40 | 0 | 0 | 0 | 0 | 0 | 0.219 | 0.8438 | 0.2631 | 0.0162 | 103200 | 72 | 28 | 154 | 0.0423 | 0.0095 | 0.0238 | 0.0356 | 0.0364 | 0.0073 | 0.0071 | 0.0091
2021-02-10 | A62554 | B | 18 | AE15B38M | 104 | 38100 | 0.0777 | 0.0608 | 0.0608 | 0.0847 | 1568 | 1585 | 1552 | 2826 | 39.8 |  |  | 0 | 미정 | 미정 | 미정 | 미정 | 0 | 0 | 0 | 0 | 0 | 0 | 0.0777 | 0.1408 | 0.0042 | 0.2057 | 42 | 4900 | 1616 | 0.3047 | 0.7812 | 0.1763 | 0.028 | [6 empty] | 1497 | 13 | 14 | 3 | 0.27 | 79 | 35 | 미정 |  | 2021-02-11 05:15 | 1616 |  | 0 | 58 | 20 | 0 | 0 | 0 | 0.374 | 0.8945 | 0.2568 | 0.0293 | 103500 | 77 | 44 | 168 | 0.0538 | 0.0247 | 0.0261 | 0.0509 | 0.0351 | 0.0117 | 0.0066 | 0.0132
2021-02-10 | B62024 | B | 1 | SCM822HD2 | 103 | 37700 | 0.0667 | 0.1364 | 0.044 | 0.0675 | 1583 | 1624 | 1575 | 2958 | 7.5 |  |  | 0 | 미정 | 미정 | 미정 | 미정 | 0 | 0 | 0 | 0 | 0 | 0 | 0.0667 | 0.0728 | 0.0024 | 0.3071 | 48 | 7000 | 1631 | 0.1694 | 0.6573 | 0.1738 | 0.0091 | [6 empty] | 1508 | 15 | 13 | 1 | 0.25 | 64 | 27 | 미정 |  | 2021-02-11 06:08 | 1635 |  | 84 | 0 | 33 | 0 | 0 | 0 | 0.225 | 0.8526 | 0.2624 | 0.0197 | 97300 | 67 | 37 | 166 | 0.0111 | 0.0097 | 0.0238 | 0.0406 | 0.018 | 0.0072 | 0.0062 | 0.0095
2021-02-10 | A62555 | B | 30 | AE15B38M | 103 | 36400 | 0.0711 | 0.0963 | 0.0963 | 0.1034 | 1598 | 1598 | 1553 | 2901 | 45.6 |  |  | 0 | 미정 | 미정 | 미정 | 미정 | 0 | 0 | 0 | 0 | 0 | 0 | 0.0711 | 0.0878 | 0.0037 | 0.3438 | 40 | 4500 | 1617 | 0.2935 | 0.7314 | 0.2043 | 0.0332 | [6 empty] | 1497 | 13 | 15 | 3 | 0.28 | 65 | 20 | 미정 |  | 2021-02-11 06:17 | 1617 |  | 0 | 33 | 0 | 0 | 0 | 0 | 0.375 | 0.9016 | 0.244 | 0.0291 | 97750 | 74 | 55 | 182 | 0.0672 | 0.0196 | 0.0252 | 0.067 | 0.0268 | 0.011 | 0.0055 | 0.0134
2021-02-11 | B62025 | B | 21 | SCM822HD2 | 104 | 37100 | 0.0555 | 0.089 | 0.063 | 0.0715 | 1606 | 1621 | 1591 | 2891 | 11 |  |  | 0 | 미정 | 미정 | 미정 | 미정 | 0 | 0 | 0 | 0 | 0 | 0 | 0.0555 | 0.0666 | 0.013 | 0.3407 | 41 | 6100 | 1649 | 0.1535 | 0.6834 | 0.1615 | 0.0118 | [6 empty] | 1508 | 13 | 13 | 1 | 0.26 | 76 | 30 | 미정 |  | 2021-02-11 06:59 | 1636 |  | 43 | 0 | 31 | 0 | 0 | 0 | 0.222 | 0.8441 | 0.2619 | 0.0199 | 97400 | 79 | 48 | 175 | 0.0174 | 0.0134 | 0.0254 | 0.0325 | 0.0221 | 0.0096 | 0.0073 | 0.0091
2021-02-11 | A62556 | B | 38 | AE15B38M | 104 | 36800 | 0.2012 | 0.1124 | 0.1124 | 0.1561 | 1598 | 1598 | 1541 | 2887 | 42.5 |  |  | 0 | 미정 | 미정 | 미정 | 미정 | 0 | 0 | 0 | 0 | 0 | 0 | 0.0841 | 0.2315 | 0.0038 | 0.2013 | 42 | 4700 | 1609 | 0.2837 | 0.755 | 0.1739 | 0.0261 | [6 empty] | 1497 | 13 | 16 | 3 | 0.25 | 53 | 11 | 미정 |  | 2021-02-11 07:17 | 1609 |  | 0 | 19 | 0 | 0 | 0 | 0 | 0.373 | 0.8485 | 0.2116 | 0.03 | 99750 | 74 | 43 | 177 | 0.0607 | 0.0171 | 0.0271 | 0.0554 | 0.0377 | 0.0119 | 0.0064 | 0.0142
2021-02-11 | B62026 | B | 35 | 34CRS4H | 104 | 36000 |  | 0.2738 | 0.0509 | 0.0807 | 1608 | 1615 | 1566 | 3020 |  |  |  | 0 | 미정 | 미정 | 미정 | 미정 | 0 | 0 | 0 | 155 | 0 | 0 |  |  |  |  | 44 | 7800 | 1678 | 0.2452 | 0.5181 | 0.183 | 0.0061 | [6 empty] | 1500 | 16 | 20 | 1 | 0.24 | 93 | 32 | 미정 |  | 2021-02-11 08:02 | 1667 |  | 56 | 0 | 0 | 0 | 0 | 0 | 0.336 | 0.7536 | 0.2576 | 0.0258 | 96700 | 94 | 40 | 187 | 0.0044 | 0.0081 | 0.0199 |  | 0.0099 | 0.007 | 0.0073 | 0.0226
2021-02-11 | A62557 | B | 20 | AE15B38M | 103 | 38000 | 0.1141 | 0.3003 | 0.0817 | 0.0881 | 1578 | 1629 | 1568 | 3102 | 36.9 |  |  | 0 | 미정 | 미정 | 미정 | 미정 | 0 | 0 | 0 | 0 | 0 | 0 | 0.1141 | 0.1487 | 0.0036 | 0.0809 | 40 | 4100 | 1607 | 0.2697 | 0.8034 | 0.1676 | 0.0217 | [6 empty] | 1497 | 13 | 16 | 3 | 0.25 | 73 | 27 | 미정 |  | 2021-02-11 08:16 | 1607 |  | 0 | 0 | 0 | 0 | 0 | 0 | 0.38 | 0.8923 | 0.2274 | 0.0292 | 97750 | 75 | 54 | 192 | 0.0543 | 0.0127 | 0.0264 | 0.0614 | 0.0316 | 0.014 | 0.0073 | 0.0135
2021-02-11 | B62027 | B | 19 | 34CRS4H | 104 | 35900 | 0.0675 | 0.0914 | 0.0914 | 0.1208 | 1608 | 1608 | 1547 | 2845 |  |  |  | 0 | 미정 | 선택 | 미정 | 미정 | 0 | 0 | 0 | 201 | 0 | 0 | 0.0675 | 0.0871 | 0.0024 | 0.4268 | 42 | 7400 | 1646 | 0.2571 | 0.5254 | 0.168 | 0.0052 | [6 empty] | 1500 | 16 | 16 | 1 | 0.24 | 71 | 26 | 미정 |  | 2021-02-11 08:58 | 1633 |  | 45 | 0 | 0 | 0 | 0 | 0 | 0.33 | 0.7554 | 0.2502 | 0.0269 | 97900 | 71 | 56 | 207 | 0.0052 | 0.0066 | 0.0221 | 0.0406 | 0.0097 | 0.0068 | 0.0064 | 0.0227
2021-02-11 | A62558 | B | 18 | AE15B38M | 104 | 36800 | 0.0575 | 0.1088 | 0.1088 | 0.2219 | 1582 | 1582 | 1535 | 2934 | 54.2 |  |  | 0 | 미정 | 미정 | 미정 | 미정 | 0 | 0 | 0 | 0 | 0 | 0 | 0.0575 | 0.1 | 0.0027 | 0.0074 | 41 | 5300 | 1607 | 0.2294 | 0.7396 | 0.1945 | 0.047 | [6 empty] | 1497 | 13 | 16 | 3 | 0.25 | 76 | 33 | 미정 |  | 2021-02-11 09:13 | 1607 |  | 0 | 0 | 0 | 0 | 0 | 0 | 0.375 | 0.8821 | 0.2547 | 0.0273 | 96800 | 73 | 50 | 196 | 0.0785 | 0.0273 | 0.0241 | 0.0569 | 0.0489 | 0.0155 | 0.0074 | 0.0142
2021-02-11 | B62028 | B | 1 | 34CRS4H | 104 | 36500 | 0.095 | 0.1637 | 0.1331 | 0.1435 | 1579 | 1589 | 1551 | 2919 |  |  |  | 0 | 미정 | 선택 | 미정 | 미정 | 0 | 0 | 0 | 203 | 0 | 0 | 0.095 | 0.1266 | 0.0049 | 0.0019 | 47 | 8100 | 1643 | 0.2638 | 0.5277 | 0.1779 | 0.0055 | [6 empty] | 1500 | 16 | 16 | 1 | 0.26 | 70 | 33 | 미정 |  | 2021-02-11 09:57 | 1645 |  | 36 | 0 | 12 | 0 | 0 | 0 | 0.3329 | 0.7531 | 0.2441 | 0.0256 | 98450 | 73 | 54 | 212 | 0.0043 | 0.0067 | 0.0216 | 0.0609 | 0.0106 | 0.0067 | 0.007 | 0.0245
2021-02-11 | A62559 | B | 33 | AE15B38M | 104 | 36800 | 0.0707 | 0.0911 | 0.0911 | 0.1404 | 1585 | 1585 | 1542 | 2996 | 42.7 |  |  | 0 | 미정 | 미정 | 미정 | 미정 | 0 | 0 | 0 | 0 | 0 | 0 | 0.0707 | 0.0971 | 0.0025 | 0.2483 | 42 | 5700 | 1628 | 0.2906 | 0.7918 | 0.1728 | 0.0199 | [6 empty] | 1497 | 13 | 13 | 3 | 0.24 | 60 | 17 | 미정 |  | 2021-02-11 10:12 | 1587 |  | 0 | 0 | 0 | 0 | 0 | 0 | 0.383 | 0.8971 | 0.2272 | 0.0299 | 98250 | 75 | 43 | 194 | 0.0602 | 0.0117 | 0.0259 | 0.0563 | 0.056 | 0.0153 | 0.0056 | 0.0127
2021-02-11 | B62029 | B | 21 | 34CRS4H | 104 | 35800 | 0.0703 | 0.074 | 0.074 | 0.0952 | 1594 | 1594 | 1546 | 2896 |  |  |  | 0 | 미정 | 미정 | 미정 | 미정 | 0 | 0 | 0 | 204 | 0 | 0 | 0.0703 | 0.0899 | 0.0051 | 0.263 | 48 | 8300 | 1645 | 0.2511 | 0.5221 | 0.1801 | 0.0047 | [6 empty] | 1500 | 16 | 17 | 1 | 0.28 | 74 | 29 | 미정 |  | 2021-02-11 11:05 | 1639 |  | 48 | 0 | 25 | 0 | 0 | 0 | 0.333 | 0.7697 | 0.2592 | 0.026 |  | 78 | 46 | 201 | 0.0039 | 0.0061 | 0.0199 | 0.0375 | 0.0107 | 0.0067 | 0.0068 | 0.0229
2021-02-11 | A62560 | B | 38 | AE15B38M | 104 | 37500 | 0.1583 | 0.1596 | 0.1596 | 0.25 | 1614 | 1614 | 1524 | 3142 | 60.6 |  |  | 0 | 미정 | 미정 | 미정 | 미정 | 0 | 0 | 0 | 0 | 0 | 0 | 0.1583 | 0.1811 | 0.011 | 0.1803 | 41 | 6600 | 1610 | 0.2947 | 0.8162 | 0.2029 | 0.0634 | [6 empty] | 1497 | 13 | 14 | 3 | 0.26 | 73 | 30 | 미정 |  | 2021-02-11 11:23 | 1610 |  | 0 | 0 | 0 | 0 | 0 | 0 | 0.371 | 0.8785 | 0.2423 | 0.0289 | 96950 | 71 | 55 | 199 | 0.0917 | 0.0266 | 0.0259 | 0.0695 | 0.0643 | 0.0242 | 0.0036 | 0.0128
2021-02-11 | B62030 | B | 35 | AE15B38M | 104 | 35600 | 0.0664 | 0.0948 | 0.0948 | 0.1728 | 1615 | 1615 | 1520 | 2893 | 49.9 |  |  | 0 | 미정 | 미정 | 미정 | 미정 | 0 | 0 | 0 | 104 | 0 | 0 | 0.0664 | 0.0553 | 0.0022 | 0.0841 | 47 | 7300 | 1651 | 0.2572 | 0.5216 | 0.1632 | 0.0182 | [6 empty] | 1497 | 13 | 13 | 1 | 0.28 | 73 | 39 | 미정 |  | 2021-02-11 12:15 | 1645 |  | 23 | 0 | 0 | 0 | 0 | 0 | 0.371 | 0.8937 | 0.2608 | 0.0281 | 94550 | 0 | 67 | 226 | 0.0702 | 0.0118 | 0.025 | 0.053 | 0.0424 | 0.0078 | 0.0062 | 0.0152
2021-02-11 | A62561 | B | 30 | SACM1 | 104 | 38300 | 0.0533 | 0.0812 | 0.0812 | 0.0888 | 1620 | 1620 | 1573 | 3072 | 47.8 |  |  | 0 | 미정 | 미정 | 미정 | 미정 | 0 | 0 | 0 | 0 | 0 | 0 | 0.0533 | 0.0961 | 0.0029 | 0.7749 | 52 | 5800 | 1606 | 0.3496 | 0.3652 | 0.2418 | 0.673 | [6 empty] | 1491 | 20 | 21 | 3 | 0.25 | 79 | 23 | 미정 |  | 2021-02-11 12:33 | 1606 |  | 0 | 19 | 24 | 0 | 0 | 0 | 0.432 | 0.4301 | 0.2989 | 0.8452 | 98900 | 89 | 57 | 203 | 0.0945 | 0.8484 | 0.8138 | 0.0471 | 0.0378 | 0.0088 | 0.0033 | 0.0029
2021-02-11 | B62031 | B | 19 | AE15B38M | 104 | 37000 | 0.0538 | 0.1131 | 0.0858 | 0.1044 | 1550 | 1573 | 1538 | 2946 | 42.6 |  |  | 0 | 미정 | 미정 | 미정 | 미정 | 0 | 0 | 0 | 101 | 0 | 0 | 0.0538 | 0.0376 | 0.0031 | 0.1448 | 44 | 7200 | 1650 | 0.2977 | 0.513 | 0.1762 | 0.0204 | [6 empty] | 1497 | 13 | 14 | 1 | 0.25 | 74 | 36 | 미정 |  | 2021-02-11 13:32 | 1641 |  | 22 | 0 | 12 | 0 | 0 | 0 | 0.3705 | 0.9001 | 0.2655 | 0.0292 | 95250 | 2800 | 51 | 194 | 0.061 | 0.0208 | 0.0252 | 0.0435 | 0.0334 | 0.0077 | 0.0059 | 0.0142
2021-02-11 | A62562 | B | 18 | SACM1 | 103 | 38300 | 0.072 | 0.0776 | 0.0776 | 0.0905 | 1598 | 1598 | 1553 | 3187 | 56.1 |  |  | 0 | 미정 | 미정 | 미정 | 미정 | 0 | 0 | 0 | 0 | 0 | 0 | 0.072 | 0.1208 | 0.006 | 0.2097 | 42 | 5700 | 1618 | 0.3806 | 0.3673 | 0.2142 | 0.7915 | [6 empty] | 1491 | 20 | 20 | 3 | 0.24 | 85 | 37 | 미정 |  | 2021-02-11 13:44 | 1606 |  | 0 | 0 | 0 | 0 | 0 | 0 | 0.462 | 0.4287 | 0.3111 | 0.8613 | 100650 | 82 | 49 | 179 | 0.109 | 0.8213 | 0.8288 | 0.0591 | 0.0402 | 0.0115 | 0.0036 | 0.0028
2021-02-11 | B62032 | T | 1 | SCM415 | 104 | 37200 | 0.0739 |  | 0.0442 | 0.1173 |  | 1622 | 1551 | 2868 | 42.2 |  |  | 0 | 미정 | 미정 | 미정 | 미정 | 0 | 0 | 0 | 105 | 0 | 0 | 0.0739 | 0.0667 | 0.0026 | 0.2269 | 43 | 7600 | 1668 | 0.1428 | 0.5306 | 0.1588 | 0.0247 | [6 empty] | 1516 | 10 | 11 | 1 | 0.24 | 89 | 35 | 미정 |  | 2021-02-11 14:31 | 1660 |  | 16 | 0 | 0 | 0 | 0 | 0 | 0.155 | 0.6858 | 0.209 | 0.0255 | 96000 | 84 | 20 | 143 | 0.0589 | 0.0168 | 0.021 | 0.0532 | 0.0271 | 0.024 | 0.0086 | 0.0169
2021-02-11 | A62563 | B | 33 | SACM1 | 104 | 36400 | 0.0676 | 0.1268 | 0.1268 | 0.1199 | 1594 | 1594 | 1548 | 3146 | 54.9 |  |  | 0 | 미정 | 미정 | 미정 | 미정 | 0 | 0 | 0 | 0 | 0 | 0 | 0.0676 | 0.0712 | 0.0017 | 0.0013 | 42 | 6100 | 1623 | 0.3915 | 0.3771 | 0.2126 | 0.8695 | [6 empty] | 1491 | 20 | 20 | 3 | 0.25 | 95 | 43 | 미정 |  | 2021-02-11 14:47 | 1620 |  | 0 | 0 | 0 | 0 | 0 | 0 | 0.459 | 0.4359 | 0.3136 | 0.8517 | 96050 | 99 | 58 | 195 | 0.1109 | 0.8361 | 0.8328 | 0.0459 | 0.0438 | 0.0084 | 0.0033 | 0.0025
2021-02-11 | B62033 | T | 21 | SCM415 | 104 | 37200 | 0.0962 | 0.0456 | 0.0456 | 0.0697 | 1697 | 1697 | 1617 | 2822 | 12.8 |  |  | 0 | 미정 | 미정 | 미정 | 미정 | 0 | 0 | 0 | 0 | 0 | 0 | 0.0962 | 0.1986 | 0.0046 | 0.2325 | 49 | 5800 | 1645 | 0.1187 | 0.5673 | 0.1716 | 0.0182 | [6 empty] | 1516 | 10 | 11 | 1 | 0.23 | 85 | 43 | 미정 |  | 2021-02-11 15:33 | 1647 |  | 21 | 0 | 0 | 0 | 0 | 0 | 0.1435 | 0.6933 | 0.2122 | 0.028 | 98300 |  | 35 | 161 | 0.0198 | 0.017 | 0.024 | 0.0412 | 0.0131 | 0.008 | 0.0064 | 0.014
2021-02-11 | A62564 | B | 38 | KWH1 | 105 | 37900 | 0.0479 | 0.1271 | 0.1271 | 0.1368 | 1613 | 1613 | 1557 | 2928 | 53.2 |  |  | 0 | 미정 | 미정 | 미정 | 미정 | 0 | 0 | 0 | 0 | 0 | 0 | 0.0479 | 0.0497 | 0.0039 | 0.2285 | 39 | 5600 | 1616 | 0.4851 | 0.6866 | 0.1978 | 0.0291 | [6 empty] | 1480 | 15 | 18 | 3 | 0.24 | 82 | 25 | 미정 |  | 2021-02-11 15:59 | 1608 |  | 0 | 0 | 0 | 0 | 0 | 0 | 0.627 | 0.7945 | 0.2457 | 0.0274 | 101950 | 106 | 61 | 221 | 0.0579 | 0.0173 | 0.0227 | 0.037 | 0.0448 | 0.0187 | 0.0057 | 0.0147
2021-02-11 | B62034 | T | 20 | SCM415 | 103 | 36700 | 0.0572 | 0.0557 | 0.0557 | 0.0833 | 1643 | 1643 | 1571 | 2759 | 25.6 |  |  | 0 | 미정 | 미정 | 미정 | 미정 | 0 | 0 | 0 | 0 | 0 | 0 | 0.0572 | 0.0609 | 0.002 | 0.2155 | 41 | 6500 | 1655 | 0.1116 | 0.5609 | 0.1667 | 0.026 | [6 empty] | 1516 | 10 | 11 | 1 | 0.23 | 80 | 34 | 미정 |  | 2021-02-11 16:30 | 1643 |  | 0 | 0 | 0 | 0 | 0 | 0 | 0.1406 | 0.6867 | 0.2175 | 0.037 | 99750 | 24 | 34 | 159 | 0.0429 | 0.0198 | 0.0361 | 0.0469 | 0.0291 | 0.0097 | 0.0061 | 0.0119
2021-02-11 | A62565 | B | 30 | KWH1 | 103 | 38200 | 0.0833 | 0.095 | 0.095 | 0.1143 | 1632 | 1632 | 1575 | 2949 | 39.3 |  |  | 0 | 미정 | 미정 | 미정 | 미정 | 0 | 0 | 0 | 0 | 0 | 0 | 0.0833 | 0.144 | 0.0042 | 0.1996 | 42 | 4400 | 1603 | 0.5371 | 0.6936 | 0.1837 | 0.0179 | [6 empty] | 1480 | 15 | 15 | 3 | 0.24 | 75 | 29 | 미정 |  | 2021-02-11 17:08 | 1586 |  | 0 | 0 | 0 | 0 | 0 | 0 | 0.6176 | 0.8163 | 0.2303 | 0.0255 |  | 76 | 53 | 214 | 0.0444 | 0.0149 | 0.0214 | 0.0587 | 0.0439 | 0.0116 | 0.0061 | 0.0174
2021-02-11 | B62035 | T | 19 | SCM415 | 105 | 36400 | 0.0566 | 0.0257 | 0.0769 | 0.0699 | 1701 | 1649 | 1597 | 3003 | 27.5 |  |  | 0 | 미정 | 미정 | 미정 | 미정 | 0 | 0 | 0 | 0 | 0 | 0 | 0.0566 | 0.0891 | 0.0019 | 0.0018 | 40 | 4900 | 1649 | 0.122 | 0.5655 | 0.1655 | 0.0316 | [6 empty] | 1516 | 10 | 11 | 1 | 0.2 | 83 | 49 | 미정 |  | 2021-02-11 17:56 | 1635 |  | 0 | 0 | 0 | 0 | 0 | 0 | 0.1414 | 0.6788 | 0.199 | 0.0339 | 95000 |  | 10 | 89 | 0.043 | 0.0263 | 0.0328 | 0.0536 | 0.0302 | 0.0163 | 0.0105 | 0.0105
2021-02-11 | A62566 | B | 18 | KWH1 | 103 | 38400 | 0.0669 | 0.143 | 0.143 | 0.1615 | 1643 | 1643 | 1572 | 3011 | 32.4 |  |  | 0 | 미정 | 미정 | 미정 | 미정 | 0 | 0 | 0 | 0 | 0 | 0 | 0.0669 | 0.1246 | 0.0051 | 0.002 | 54 | 4700 | 1606 | 0.5582 | 0.7611 | 0.1901 | 0.0169 | [6 empty] | 1480 | 15 | 15 | 3 | 0.24 | 76 | 32 | 미정 |  | 2021-02-11 18:33 | 1585 |  | 0 | 0 | 0 | 0 | 0 | 0 | 0.6198 | 0.8116 | 0.2361 | 0.0271 | 97300 | 76 | 47 | 203 | 0.0365 | 0.013 | 0.0221 | 0.0648 | 0.0551 | 0.0234 | 0.014 | 0.0152
2021-02-11 | B62036 | T | 1 | SCM415 | 103 | 36200 | 0.0993 | 0.0527 | 0 | 0.0801 | 1639 | 9999 | 1563 | 2748 | 32.7 |  |  | 0 | 미정 | 미정 | 미정 | 미정 | 0 | 0 | 0 | 0 | 0 | 0 | 0.0993 | 0.1459 | 0.0043 | 0.13 | 41 | 5500 | 1645 | 0.1199 | 0.5621 | 0.1718 | 0.0323 | [6 empty] | 1516 | 10 | 13 | 1 | 0.28 | 72 | 43 | 미정 |  | 2021-02-11 18:51 | 1634 |  | 0 | 0 | 0 | 0 | 0 | 0 | 0.144 | 0.6828 | 0.2082 | 0.0181 | 99450 |  | 14 | 104 | 0.0528 | 0.0239 | 0.0216 | 0.0519 | 0.0345 | 0.0167 | 0.0073 | 0.0112
2021-02-11 | A62567 | B | 33 | KWH1 | 104 | 39200 | 0.0627 | 0.0546 | 0.055 | 0.0583 | 1584 | 1610 | 1569 | 2926 | 17.1 |  |  | 0 | 미정 | 미정 | 미정 | 미정 | 0 | 0 | 0 | 0 | 0 | 0 | 0.0627 | 0.0639 | 0.0024 | 0.3097 | 60 | 3700 | 1588 | 0.574 | 0.7337 | 0.1767 | 0.0129 | [6 empty] | 1480 | 15 | 15 | 3 | 0.25 | 76 | 36 | 미정 |  | 2021-02-11 19:57 | 1575 |  | 0 | 0 | 0 | 0 | 0 | 0 | 0.6225 | 0.8076 | 0.2375 | 0.0239 | 94900 | 95 | 42 | 185 | 0.0201 | 0.0195 | 0.0189 | 0.0453 | 0.0689 | 0.014 | 0.0094 | 0.016
2021-02-11 | B62037 | T | 21 | SCM415 | 88 | 32100 | 0.119 | 0.1518 | 0.0837 | 0.1277 | 1592 | 1597 | 1543 | 2490 | 64.4 |  |  | 0 | 미정 | 미정 | 미정 | 미정 | 0 | 0 | 0 | 0 | 0 | 0 | 0.119 | 0.1376 | 0.003 | 0.0017 | 43 | 6100 | 1641 | 0.1351 | 0.4925 | 0.1447 | 0.0521 | [6 empty] | 1516 | 10 | 12 | 1 | 0.25 | 61 | 35 | 미정 |  | 2021-02-11 19:48 | 1627 |  | 10 | 0 | 0 | 0 | 0 | 0 | 0.1557 | 0.6968 | 0.2092 | 0.0182 | 96150 |  | 18 | 116 | 0.1024 | 0.0312 | 0.0222 | 0.0526 | 0.0349 | 0.0099 | 0.0055 | 0.0107
2021-02-11 | B62038 | T | 20 | SCM415HS | 92 | 32400 | 0.0814 | 0.0624 | 0.0624 | 0.0851 | 1599 | 1599 | 1547 | 2363 | 35.5 |  |  | 0 | 미정 | 미정 | 미정 | 미정 | 0 | 0 | 0 | 0 | 0 | 0 | 0.0814 | 0.0635 | 0.0019 | 0.0016 | 42 | 7100 | 1627 | 0.1312 | 0.6648 | 0.2014 | 0.0436 | [6 empty] | 1513 | 10 | 11 | 1 | 0.28 | 70 | 31 | 미정 |  | 2021-02-11 20:40 | 1623 |  | 32 | 0 | 0 | 0 | 0 | 0 | 0.1573 | 0.8442 | 0.2424 | 0.0316 | 101550 | 87 | 19 | 122 | 0.0547 | 0.0385 | 0.0291 | 0.045 | 0.0287 | 0.0158 | 0.0108 | 0.0109
2021-02-11 | A62568 | B | 38 | KWH1 | 103 | 37000 | 0.0686 | 0.1198 | 0.1198 | 0.1442 | 1608 | 1608 | 1547 | 3018 | 37.2 |  |  | 0 | 해제 | 미정 | 미정 | 미정 | 0 | 0 | 0 | 0 | 0 | 0 | 0.0686 | 0.1074 | 0.0032 | 0.3236 | 36 | 4200 | 1587 | 0.5204 | 0.7387 | 0.2033 | 0.022 | [6 empty] | 1480 | 15 | 17 | 3 | 0.25 | 65 | 22 | 미정 |  | 2021-02-11 21:07 | 1580 |  | 0 | 0 | 0 | 0 | 0 | 0 | 0.6062 | 0.7899 | 0.2418 | 0.0187 | 94200 | 73 | 72 | 215 | 0.0456 | 0.0121 | 0.0234 | 0.0578 | 0.0587 | 0.0191 | 0.0061 | 0.0175
2021-02-11 | B62039 | T | 19 | SCM415HS | 101 | 35100 | 0.0836 | 0.0493 | 0.0493 | 0.0975 | 1650 | 1650 | 1555 | 2777 | 36 |  |  | 0 | 미정 | 미정 | 미정 | 미정 | 0 | 0 | 0 | 0 | 0 | 0 | 0.0836 | 0.0606 | 0.0047 | 0.605 | 43 | 7200 | 1648 | 0.1384 | 0.6867 | 0.197 | 0.0372 | [6 empty] | 1513 | 10 | 13 | 1 | 0.3 | 74 | 31 | 해제 |  | 2021-02-11 21:41 | 1642 |  | 62 | 0 | 16 | 0 | 0 | 0 | 0.163 | 0.8374 | 0.2464 | 0.0171 | 98900 | 83 | 15 | 119 | 0.056 | 0.0268 | 0.021 | 0.0555 | 0.0233 | 0.009 | 0.0067 | 0.0076
2021-02-11 | A62569 | B | 30 | KWH1 | 104 | 37200 | 0.0408 | 0.0856 | 0.0856 | 0.1046 | 1600 | 1600 | 1552 | 3099 | 25.9 |  |  | 0 | 미정 | 미정 | 미정 | 미정 | 0 | 0 | 0 | 0 | 0 | 0 | 0.0408 | 0.0594 | 0.0028 | 0.0371 | 42 | 4400 | 1584 | 0.5393 | 0.6897 | 0.1841 | 0.0216 | [6 empty] | 1480 | 15 | 15 | 3 | 0 | 78 | 33 | 미정 |  | 2021-02-11 22:13 | 1584 |  | 0 | 19 | 32 | 0 | 0 | 0 | 0.619 | 0.8042 | 0.2418 | 0.0302 | 96500 | 75 | 44 | 160 | 0.03 | 0.0216 | 0.0249 | 0.0487 | 0.048 | 0.0159 | 0.0093 | 0.0144
2021-02-11 | B62040 | T | 1 | SCM415HS | 101 | 37100 | 0.0878 | 0.0362 | 0.0786 | 0.0931 | 1640 | 1581 | 1547 | 2721 | 28.2 |  |  | 0 | 미정 | 미정 | 미정 | 미정 | 0 | 0 | 0 | 0 | 0 | 0 | 0.0878 | 0.0534 | 0.0031 | 0.1715 | 41 | 7200 | 1637 | 0.1301 | 0.6735 | 0.1893 | 0.0201 | [6 empty] | 1513 | 10 | 10 | 1 | 0.27 | 64 | 36 | 미정 |  | 2021-02-11 22:46 | 1630 |  | 34 | 0 | 21 | 0 | 0 | 0 | 0.1613 | 0.8478 | 0.2546 | 0.0248 | 103500 |  | 12 | 114 | 0.0438 | 0.0197 | 0.0241 | 0.0398 | 0.0268 | 0.0055 | 0.004 | 0.0088
2021-02-11 | A62570 | B | 18 | KWH1 | 104 | 37500 | 0.0806 | 0.0499 | 0.0499 | 0.0804 | 1617 | 1617 | 1561 | 2866 | 24 |  |  | 0 | 미정 | 미정 | 미정 | 미정 | 0 | 0 | 0 | 0 | 0 | 0 | 0.0806 | 0.1435 | 0.0044 | 0.2764 | 41 | 3900 | 1584 | 0.373 | 0.6703 | 0.17 | 0.0188 | [6 empty] | 1480 | 15 | 15 | 3 | 0.29 | 72 | 31 | 미정 |  | 2021-02-11 23:18 | 1584 |  | 0 | 9 | 0 | 0 | 0 | 0 | 0.6149 | 0.8027 | 0.2427 | 0.0204 | 94800 | 75 | 49 | 164 | 0.0288 | 0.0159 | 0.018 | 0.0579 | 0.0447 | 0.0253 | 0.008 | 0.0154
2021-02-11 | B62041 | T | 35 | SCM415HS | 104 | 37400 | 0.0746 | 0.1363 | 0.0484 | 0.0658 | 1580 | 1610 | 1544 | 2982 | 25 |  |  | 0 | 미정 | 미정 | 미정 | 미정 | 0 | 0 | 0 | 0 | 0 | 0 | 0.0746 | 0.0767 | 0.0028 | 0.0031 | 52 | 9000 | 1636 | 0.1184 | 0.6242 | 0.1714 | 0.0208 | [6 empty] | 1513 | 10 | 13 | 1 | 0.32 | 76 | 36 | 미정 |  | 2021-02-11 23:54 | 1647 |  | 55 | 0 | 32 | 0 | 0 | 0 | 0.1585 | 0.844 | 0.2571 | 0.026 | 103100 |  | 18 | 130 | 0.0369 | 0.0202 | 0.0252 | 0.046 | 0.0355 | 0.0089 | 0.0069 | 0.0081
2021-02-11 | A62571 | B | 33 | KWH1 | 104 | 36700 | 0.1372 | 0.0804 | 0.0804 | 0.1144 | 1597 | 1597 | 1544 | 2946 | 32.1 |  |  | 0 | 미정 | 미정 | 미정 | 미정 | 0 | 0 | 0 | 0 | 0 | 0 | 0.1372 | 0.1643 | 0.0135 | 0.0035 | 42 | 4200 | 1596 | 0.5514 | 0.7174 | 0.1822 | 0.0143 | [6 empty] | 1480 | 15 | 15 | 3 | 0.3 | 77 | 35 | 미정 |  | 2021-02-12 00:19 | 1586 |  | 0 | 0 | 61 | 0 | 0 | 0 | 0.626 | 0.7995 | 0.2588 | 0.0172 | 97100 | 75 | 53 | 173 | 0.038 | 0.0168 | 0.0193 | 0.0616 | 0.0529 | 0.0168 | 0.011 | 0.0133
2021-02-11 | B62042 | T | 20 | SCM415HS | 94 | 35200 | 0.061 | 0.0545 | 0.0545 | 0.0729 | 1613 | 1613 | 1580 | 2762 | 11.6 |  |  | 0 | 미정 | 미정 | 미정 | 미정 | 0 | 0 | 0 | 0 | 0 | 0 | 0.061 | 0.0642 | 0.0011 | 0.0018 | 41 | 6600 | 1629 | 0.1217 | 0.6341 | 0.1715 | 0.0258 | [6 empty] | 1513 | 10 | 11 | 1 | 0.27 | 70 | 33 | 미정 |  | 2021-02-12 00:49 | 1627 |  | 0 | 0 | 0 | 0 | 0 | 0 | 0.16 | 0.8512 | 0.2591 | 0.0315 | 112700 |  | 31 | 142 | 0.0153 | 0.0251 | 0.0305 | 0.0447 | 0.0435 | 0.022 | 0.011 | 0.0117
2021-02-11 | A62572 | B | 38 | KWH1 | 103 | 36800 | 0.0429 | 0.0674 | 0.0674 | 0.0939 | 1609 | 1609 | 1558 | 2912 | 31.4 |  |  | 0 | 미정 | 미정 | 미정 | 미정 | 0 | 0 | 0 | 0 | 0 | 0 | 0.0429 | 0.1141 | 0.0022 | 0.143 | 41 | 4900 | 1605 | 0.5231 | 0.6906 | 0.1928 | 0.02 | [6 empty] | 1480 | 15 | 16 | 1 | 0.19 | 73 | 30 | 미정 |  | 2021-02-12 01:19 | 1605 |  | 20 | 0 | 16 | 0 | 0 | 0 | 0.6192 | 0.8017 | 0.2462 | 0.0254 | 92400 | 165 | 42 | 167 | 0.0355 | 0.0192 | 0.0235 | 0.0576 | 0.0484 | 0.0184 | 0.0113 | 0.0167
2021-02-13 | A62573 | B | 38 | BP-SM45CS | 96 | 41900 | 0.0414 | 0.0535 | 0.0413 | 0.0704 | 1535 | 1598 | 1528 | 3086 | 1.6 |  |  | 0 | 미정 | 미정 | 미정 | 미정 | 0 | 0 | 0 | 0 | 0 | 0 | 0.0414 | 0.0543 | 0.0028 | 0.0908 | 74 | 9800 | 1640 | 0.4095 | 0.5401 | 0.2093 | 0.0232 | [6 empty] | 1493 | 13 | 20 | 3 | 0.26 | 78 | 0 | 미정 |  | 2021-02-13 09:09 | 1629 |  | 0 | 26 | 30 | 0 | 0 | 0 | 0.446 | 0.6951 | 0.237 | 0.0106 | 94600 | 62 | 14 | 162 | 0.0019 | 0.0158 | 0.0073 | 0.0333 | 0.0344 | 0.0106 | 0.005 | 0.0041
2021-02-13 | B62043 | T | 33 | SM35C | 94 | 41400 | 0.0773 | 0.0429 | 0.1086 | 0.0972 | 1591 | 1610 | 1574 | 3136 | 51.9 |  |  | 0 | 미정 | 미정 | 미정 | 미정 | 0 | 0 | 0 | 101 | 0 | 0 | 0.0773 | 0.0582 | 0.0052 | 0.2133 | 50 | 8200 | 1692 | 0.2585 | 0.486 | 0.1575 | 0.0283 | [6 empty] | 1501 | 10 | 11 | 1 | 0.32 | 93 | 34 | 미정 |  | 2021-02-13 09:14 | 1658 |  | 41 | 0 | 15 | 0 | 0 | 0 | 0.337 | 0.6863 | 0.198 | 0.0135 |  |  | 19 | 155 | 0.0721 | 0.0184 | 0.0134 | 0.0441 | 0.0481 | 0.0097 | 0.003 | 0.0086
2021-02-13 | A62574 | B | 30 | BP-SM45CS | 106 | 37600 | 0.0738 | 0.0558 | 0.0558 | 0.0691 | 1613 | 1613 | 1553 | 3155 | 23.3 |  |  | 0 | 미정 | 미정 | 미정 | 미정 | 0 | 0 | 0 | 0 | 0 | 0 | 0.0738 | 0.0781 | 0.0023 | 0.2421 | 53 | 7100 | 1619 | 0.3859 | 0.5525 | 0.182 | 0.0168 | [6 empty] | 1493 | 13 | 14 | 3 | 0.3 | 84 | 32 | 미정 |  | 2021-02-13 10:14 | 1619 |  | 0 | 27 | 32 | 0 | 0 | 0 | 0.446 | 0.7021 | 0.2424 | 0.0104 | 98600 | 68 | 25 | 140 | 0.0264 | 0.0124 | 0.0087 | 0.038 | 0.03 | 0.0111 | 0.0049 | 0.0053
2021-02-13 | B62044 | T | 35 | SM35C | 103 | 37400 | 0.0586 | 0.0275 | 0.058 | 0.1062 | 1602 | 1559 | 1537 | 2949 | 30.2 |  |  | 0 | 미정 | 미정 | 미정 | 미정 | 0 | 0 | 0 | 130 | 0 | 0 | 0.0586 | 0.0353 | 0.0014 | 0.0172 | 54 | 7600 | 1630 | 0.2977 | 0.4827 | 0.1159 | 0.0103 | [6 empty] | 1501 | 10 | 10 | 1 | 0.23 | 78 | 41 | 미정 |  | 2021-02-13 10:31 | 1619 |  | 30 | 0 | 48 | 0 | 0 | 0 | 0.354 | 0.6846 | 0.2036 | 0.0177 | 94600 | 147 | 28 | 151 | 0.0308 | 0.0074 | 0.0158 | 0.0573 | 0.0504 | 0.0157 | 0.0089 | 0.0103
2021-02-13 | A62575 | B | 18 | BP-SM45CS | 106 | 37800 | 0.0372 | 0.1118 | 0.1118 | 0.1617 | 1570 | 1570 | 1532 | 3102 | 43.5 |  |  | 0 | 미정 | 미정 | 미정 | 미정 | 0 | 0 | 0 | 0 | 0 | 0 | 0.0372 | 0.0493 | 0.0065 | 0.0228 | 41 | 6400 | 1605 | 0.3317 | 0.5773 | 0.175 | 0.0215 | [6 empty] | 1493 | 13 | 13 | 3 | 0.29 | 66 | 21 | 미정 |  | 2021-02-13 11:14 | 1599 |  | 0 | 0 | 31 | 0 | 0 | 0 | 0.4349 | 0.7009 | 0.2446 | 0.01 | 96050 | 64 | 24 | 126 | 0.0525 | 0.0144 | 0.0087 | 0.0436 | 0.0427 | 0.0182 | 0.0086 | 0.0067
2021-02-13 | B62045 | T | 20 | SM35C | 103 | 38500 | 0.0488 | 0.0948 | 0.0813 | 0.1091 | 1540 | 1556 | 1534 | 3222 | 35.7 |  |  | 0 | 미정 | 미정 | 미정 | 미정 | 0 | 0 | 0 | 134 | 0 | 0 | 0.0488 | 0.0393 | 0.0026 | 0.1139 | 39 | 6100 | 1625 | 0.2924 | 0.4865 | 0.1408 | 0.0121 | [6 empty] | 1501 | 10 | 11 | 1 | 0.2 | 68 | 25 | 미정 |  | 2021-02-13 11:39 | 1620 |  | 29 | 0 | 31 | 0 | 0 | 0 | 0.346 | 0.6933 | 0.2072 | 0.0175 | 91750 |  | 31 | 136 | 0.0375 | 0.0094 | 0.0152 | 0.0375 | 0.0457 | 0.0163 | 0.0099 | 0.0103
2021-02-13 | A62576 | B | 19 | BP-SM45CS | 104 | 37800 | 0.0647 | 0.0503 | 0.0503 | 0.1236 | 1648 | 1648 | 1571 | 3118 | 20.4 |  |  | 0 | 선택 | 미정 | 미정 | 미정 | 0 | 0 | 0 | 0 | 0 | 0 | 0.0647 | 0.075 | 0.003 | 0.2494 | 41 | 4700 | 1602 | 0.3305 | 0.5595 | 0.1888 | 0.0146 | [6 empty] | 1493 | 13 | 14 | 3 | 0.27 | 65 | 16 | 미정 |  | 2021-02-13 12:18 | 1602 |  | 0 | 0 | 32 | 0 | 0 | 0 | 0.4427 | 0.6985 | 0.2416 | 0.0089 | 104650 | 69 | 24 | 118 | 0.0218 | 0.0097 | 0.0077 | 0.0489 | 0.0253 | 0.0134 | 0.0061 | 0.0065
2021-02-13 | B62046 | T | 32 | SM35C | 104 | 37000 | 0.0403 | 0.0347 | 0.0347 | 0.186 | 1601 | 1601 | 1534 | 3175 | 42.6 |  |  | 0 | 미정 | 미정 | 미정 | 미정 | 0 | 0 | 0 | 130 | 0 | 0 | 0.0403 | 0.035 | 0.0016 | 0.0101 | 41 | 6400 | 1635 | 0.3132 | 0.4793 | 0.1945 | 0.0166 | [6 empty] | 1501 | 10 | 10 | 1 | 0.19 | 89 | 29 | 미정 |  | 2021-02-13 12:49 | 1621 |  | 42 | 0 | 9 | 0 | 0 | 0 | 0.339 | 0.6909 | 0.2077 | 0.0165 | 99150 |  | 19 | 116 | 0.0409 | 0.0125 | 0.0149 | 0.0412 | 0.0243 | 0.0074 | 0.0062 | 0.0067
2021-02-13 | A62577 | B | 38 | BP-SM45CS | 103 | 37400 | 0.0555 | 0.1269 | 0.1269 | 0.1891 | 1615 | 1615 | 1551 | 3029 | 41.4 |  |  | 0 | 선택 | 미정 | 미정 | 미정 | 0 | 0 | 0 | 0 | 0 | 0 | 0.0555 | 0.1395 | 0.0024 | 0.0064 | 41 | 4300 | 1593 | 0.3326 | 0.5733 | 0.1869 | 0.0268 | [6 empty] | 1493 | 13 | 13 | 3 | 0.25 | 64 | 18 | 미정 |  | 2021-02-13 13:15 | 1593 |  | 0 | 9 | 32 | 0 | 0 | 0 | 0.4461 | 0.6978 | 0.2578 | 0.0136 | 109550 | 75 | 32 | 127 | 0.0425 | 0.0153 | 0.0116 | 0.0442 | 0.0246 | 0.0105 | 0.0061 | 0.0061
2021-02-13 | B62047 | T | 33 | SM35C | 103 | 36600 | 0.0761 | 0.0712 | 0.0712 | 0.1023 | 1631 | 1631 | 1556 | 2980 | 27.2 |  |  | 0 | 미정 | 미정 | 미정 | 미정 | 0 | 0 | 0 | 133 | 0 | 0 | 0.0761 | 0.048 | 0.0033 | 0.1053 | 38 | 5200 | 1629 | 0.2565 | 0.5044 | 0.1631 | 0.0114 | [6 empty] | 1501 | 10 | 10 | 1 | 0.22 | 66 | 27 | 미정 |  | 2021-02-13 13:42 | 1610 |  | 40 | 0 | 11 | 0 | 0 | 0 | 0.333 | 0.6872 | 0.2048 | 0.0125 | 103200 |  | 33 | 139 | 0.0286 | 0.0088 | 0.011 | 0.0395 | 0.0323 | 0.0107 | 0.0089 | 0.0095
2021-02-13 | A62578 | B | 30 | BP-SM45CS | 104 | 39200 | 0.0417 | 0.1309 | 0.1125 | 0.1511 | 1563 | 1581 | 1530 | 3235 | 42.4 |  |  | 0 | 선택 | 미정 | 미정 | 미정 | 0 | 0 | 0 | 0 | 0 | 0 | 0.0417 | 0.0755 | 0.0016 | 0.0016 | 40 | 5600 | 1597 | 0.3232 | 0.5678 | 0.1795 | 0.0289 | [6 empty] | 1493 | 13 | 14 | 3 | 0.25 | 71 | 28 | 미정 |  | 2021-02-13 14:20 | 1603 |  | 0 | 9 | 0 | 0 | 0 | 0 | 0.459 | 0.6902 | 0.2267 | 0.0142 |  | 72 | 28 | 124 | 0.0458 | 0.0173 | 0.012 | 0.0353 | 0.0277 | 0.014 | 0.0069 | 0.0057
2021-02-13 | B62048 | T | 35 | SM35CM3 | 103 | 37400 | 0.2168 | 0.0415 | 0.0415 | 0.1308 | 1669 | 1669 | 1569 | 3022 |  |  |  | 0 | 미정 | 미정 | 미정 | 미정 | 0 | 0 | 0 | 199 | 0 | 0 | 0.2168 | 0.1541 | 0.0184 | 0.051 | 40 | 5300 | 1636 | 0.2559 | 0.4751 | 0.1405 | 0.0046 | [6 empty] | 1501 | 13 | 14 | 1 | 0.17 | 70 | 30 | 미정 |  | 2021-02-13 14:41 | 1633 |  | 31 | 0 | 12 | 0 | 0 | 0 | 0.3448 | 0.754 | 0.2207 | 0.0062 | 97550 |  | 37 | 156 | 0.0033 | 0.0064 | 0.0218 | 0.0571 | 0.0333 | 0.0174 | 0.0126 | 0.0213
2021-02-13 | A62579 | B | 18 | BP-SM45CS | 104 | 37300 | 0.0794 | 0.0809 | 0.0809 | 0.1904 | 1603 | 1603 | 1530 | 2962 | 56.3 |  |  | 0 | 선택 | 미정 | 미정 | 미정 | 0 | 0 | 0 | 0 | 0 | 0 | 0.0794 | 0.0682 | 0.0054 | 0.185 | 39 | 4900 | 1608 | 0.3518 | 0.5552 | 0.2005 | 0.0352 | [6 empty] | 1493 | 13 | 13 | 3 | 0.25 | 70 | 27 | 미정 |  | 2021-02-13 15:25 | 1597 |  | 0 | 0 | 0 | 0 | 0 | 0 | 0.4443 | 0.7013 | 0.2425 | 0.019 |  | 67 | 31 | 124 | 0.0636 | 0.0246 | 0.0154 | 0.0449 | 0.0324 | 0.0135 | 0.008 | 0.0069
2021-02-13 | B62049 | B | 20 | BP-SM45CS | 104 | 40700 | 0.8816 | 0 | 0.1652 | 0.2207 | 1515 | 1597 | 1553 | 3291 |  |  |  | 0 | 미정 | 미정 | 미정 | 미정 | 0 | 0 | 0 | 202 | 0 | 0 | 0.8816 | 0.1578 | 0.035 | 0.3474 | 42 | 6100 | 1623 | 0.3567 | 0.4856 | 0.1962 | 0.0043 | [6 empty] | 1493 | 13 | 15 | 1 | 0.2 | 74 | 27 | 미정 |  | 2021-02-13 15:59 | 1616 |  | 42 | 0 | 32 | 0 | 0 | 0 | 0.4274 | 0.7079 | 0.2501 | 0.0057 | 99500 | 85 | 43 | 162 | 0.0031 | 0.0055 | 0.0055 | 0.0585 | 0.0411 | 0.0189 | 0.0114 | 0.0099
2021-02-13 | A62580 | T | 32 | SM35CM3 | 103 | 38900 | 0.0393 | 0.232 | 0.232 | 0.1641 | 1598 | 1598 | 1574 | 3147 |  |  |  | 0 | 선택 | 미정 | 미정 | 미정 | 0 | 0 | 0 | 0 | 0 | 0 | 0.0393 | 0.0606 | 0.0036 | 0.1565 | 33 | 4600 | 1609 | 0.2597 | 0.5681 | 0.2034 | 0.0042 | [6 empty] | 1501 | 13 | 19 | 3 | 0.24 | 68 | 26 | 미정 |  | 2021-02-13 16:21 | 1615 |  | 0 | 20 | 0 | 0 | 0 | 0 | 0.348 | 0.7198 | 0.2183 | 0.0294 | 101400 |  | 21 | 108 | 0.0023 | 0.0057 | 0.022 | 0.0252 | 0.0626 | 0.0349 | 0.0184 | 0.0195
2021-02-13 | B62050 | B | 19 | 46MNVNBS5M | 103 | 38800 | 0.0668 | 0.0856 | 0.0856 | 0.1209 | 1621 | 1621 | 1531 | 2890 |  |  |  | 0 | 미정 | 미정 | 미정 | 미정 | 0 | 0 | 0 | 406 | 0 | 0 | 0.0668 | 0.0708 | 0.0064 | 0.2508 | 51 | 8800 | 1648 | 0.344 | 0.9181 | 0.5118 | 0.0098 | [6 empty] | 1486 | 18 | 21 | 1 | 0.45 | 87 | 4 | 미정 |  | 2021-02-13 17:06 | 1655 |  | 70 | 0 | 21 | 0 | 0 | 0 | 0.444 | 1.147 | 0.6377 | 0.0089 | 99050 | 94 | 31 | 177 | 0.0037 | 0.0115 | 0.0081 | 0.047 | 0.0289 | 0.0083 | 0.0081 | 0.0584
2021-02-13 | A62581 | B | 38 | 42CRMO4MS | 104 | 39800 | 0.3121 | 0.2612 | 0.0757 | 0.1197 | 1573 | 1648 | 1578 | 3049 | 35.8 |  |  | 0 | 선택 | 미정 | 미정 | 미정 | 0 | 0 | 0 | 0 | 0 | 0 | 0.3121 | 0.1947 | 0.0108 | 0.2205 | 47 | 6400 | 1623 | 0.3478 | 0.7013 | 0.2247 | 0.0166 | [6 empty] | 1493 | 25 | 25 | 3 | 0.22 | 81 | 28 | 미정 |  | 2021-02-13 17:41 | 1625 |  | 0 | 11 | 0 | 0 | 0 | 0 | 0.406 | 0.7844 | 0.2347 | 0.0327 | 98850 | 66 | 26 | 146 | 0.0419 | 0.0157 | 0.023 | 0.0409 | 0.0435 | 0.0073 | 0.0034 | 0.0035
2021-02-13 | B62051 | B | 33 | 46MNVNBS5M | 104 | 37700 | 0.1649 | 0.2221 | 0.2221 | 0.2036 | 1610 | 1610 | 1557 | 3120 |  |  |  | 0 | 미정 | 미정 | 미정 | 미정 | 0 | 0 | 0 | 203 | 0 | 0 | 0.1649 | 0.1901 | 0.0045 | 0.0594 | 44 | 6600 | 1654 | 0.3887 | 0.8949 | 0.6092 | 0.0098 | [6 empty] | 1486 | 18 | 25 | 1 | 0.24 | 71 | 32 | 미정 |  | 2021-02-13 18:03 | 1652 |  | 101 | 0 | 0 | 0 | 0 | 0 | 0.4452 | 1.1268 | 0.6376 | 0.007 | 102100 | 74 | 34 | 179 | 0.0037 | 0.0107 | 0.0063 | 0.0575 | 0.0224 | 0.0098 | 0.0099 | 0.0638
2021-02-13 | A62582 | B | 30 | 42CRMO4MS | 104 | 37000 | 0.0631 | 0.0594 | 0.0594 | 0.151 | 1598 | 1598 | 1550 | 2772 | 30.9 |  |  | 0 | 선택 | 미정 | 미정 | 미정 | 0 | 0 | 0 | 0 | 0 | 0 | 0.0631 | 0.0844 | 0.0024 | 0.0068 | 42 | 6900 | 1601 | 0.323 | 0.6553 | 0.2112 | 0.0205 | [6 empty] | 1493 | 25 | 25 | 3 | 0.22 | 62 | 22 | 미정 |  | 2021-02-13 18:38 | 1594 |  | 0 | 8 | 0 | 0 | 0 | 0 | 0.4159 | 0.7809 | 0.2433 | 0.0277 | 110650 | 76 | 33 | 149 | 0.0324 | 0.0211 | 0.0246 | 0.03 | 0.0258 | 0.0047 | 0.0024 | 0.0024
2021-02-13 | B62052 | B | 1 | 46MNVNBS5M | 41 | 37000 | 0.0858 | 0.0531 | 0.0531 | 0.1031 | 1616 | 1616 | 1554 | 2966 |  |  |  | 0 | 미정 | 미정 | 미정 | 미정 | 0 | 0 | 0 | 202 | 0 | 0 | 0.0858 | 0.1238 | 0.0465 | 0.1146 | 49 | 8000 | 1641 | 0.3347 | 0.9532 | 0.6275 | 0.0095 | [6 empty] | 1486 | 18 | 19 | 1 | 0.25 | 64 | 10 | 미정 |  | 2021-02-13 19:11 | 1636 |  | 70 | 0 | 32 | 0 | 0 | 0 | 0.4501 | 1.1504 | 0.6404 | 0.0066 |  | 74 | 42 | 189 | 0.0041 | 0.0089 | 0.0062 | 0.0556 | 0.0267 | 0.0121 | 0.0101 | 0.0638
2021-02-13 | A62583 | B | 18 | 42CRMO4MS | 104 | 36600 | 0.063 | 0.0695 | 0.0695 | 0.1029 | 1586 | 1586 | 1540 | 2803 | 43.2 |  |  | 0 | 선택 | 미정 | 미정 | 미정 | 0 | 0 | 0 | 0 | 0 | 0 | 0.063 | 0.0847 | 0.0043 | 0.0775 | 41 | 6800 | 1601 | 0.3064 | 0.6488 | 0.2381 | 0.0148 | [6 empty] | 1493 | 25 | 26 | 3 | 0.22 | 59 | 22 | 미정 |  | 2021-02-13 19:34 | 1591 |  | 0 | 36 | 0 | 0 | 0 | 0 | 0.4083 | 0.7892 | 0.2506 | 0.0224 | 156400 | 70 | 30 | 155 | 0.0319 | 0.0138 | 0.0266 | 0.0316 | 0.0219 | 0.0032 | 0.0023 | 0.0025
2021-02-13 | B62053 | B | 20 | 46MNVNBS5M | 104 | 37300 |  | 0.0684 | 0.0684 | 0.1135 | 1646 | 1646 | 1569 | 3023 |  |  |  | 0 | 미정 | 미정 | 미정 | 미정 | 0 | 0 | 0 | 201 | 0 | 0 |  |  |  |  | 49 | 6800 | 1638 | 0.4221 | 0.9522 | 0.6075 | 0.0083 | [6 empty] | 1486 | 18 | 19 | 1 | 0.25 | 71 | 26 | 미정 |  | 2021-02-13 20:15 | 1630 |  | 51 | 0 | 0 | 0 | 0 | 0 | 0.448 | 1.1487 | 0.6409 | 0.0063 |  | 79 | 40 | 186 | 0.0033 | 0.0089 | 0.0058 |  | 0.0302 | 0.0102 | 0.0101 | 0.0606
2021-02-13 | A62584 | B | 32 | 42CRMO4MS | 101 | 38800 | 0.0597 | 0.0567 | 0.0391 | 0.1196 | 1569 | 1596 | 1542 | 2922 | 28.3 |  |  | 0 | 선택 | 미정 | 미정 | 미정 | 0 | 0 | 0 | 0 | 0 | 0 | 0.0597 | 0.0767 | 0.0037 | 0.2383 | 54 | 7600 | 1606 | 0.2945 | 0.6325 | 0.1948 | 0.0142 | [6 empty] | 1493 | 25 | 25 | 3 | 0.22 | 56 | 21 | 미정 |  | 2021-02-13 21:02 | 1597 |  | 0 | 41 | 0 | 0 | 0 | 0 | 0.3964 | 0.7713 | 0.2382 | 0.025 | 106800 | 73 | 17 | 130 | 0.0296 | 0.0208 | 0.0197 | 0.0294 | 0.0216 | 0.006 | 0.0025 | 0.0028
2021-02-13 | B62054 | B | 19 | 46MNVNBS5M | 104 | 38000 | 0.0662 | 0.0883 | 0.0883 | 0.1045 | 1625 | 1625 | 1575 | 2869 |  |  |  | 0 | 미정 | 미정 | 미정 | 미정 | 0 | 0 | 0 | 206 | 0 | 0 | 0.0662 | 0.0966 | 0.0021 | 0.0395 | 46 | 6900 | 1639 | 0.41 | 0.9575 | 0.6074 | 0.0075 | [6 empty] | 1486 | 18 | 18 | 1 | 0.21 | 74 | 28 | 미정 |  | 2021-02-13 21:15 | 1635 |  | 71 | 0 | 16 | 0 | 0 | 0 | 0.448 | 1.1396 | 0.6541 | 0.0061 |  | 80 | 40 | 192 | 0.0031 | 0.0079 | 0.0055 | 0.0549 | 0.0276 | 0.0113 | 0.0113 | 0.0628
2021-02-13 | A62585 | B | 38 | 42CRMO4MS | 101 | 38100 | 0.0523 | 0.0854 | 0.0854 | 0.1486 | 1597 | 1597 | 1542 | 3068 | 45.4 |  |  | 0 | 선택 | 미정 | 미정 | 미정 | 0 | 0 | 0 | 0 | 0 | 0 | 0.0523 | 0.098 | 0.002 | 0.0066 | 42 | 6100 | 1596 | 0.3185 | 0.6655 | 0.2224 | 0.0279 | [6 empty] | 1493 | 25 | 25 | 3 | 0.23 | 63 | 24 | 미정 |  | 2021-02-13 21:56 | 1595 |  | 0 | 21 | 0 | 0 | 0 | 0 | 0.435 | 0.7857 | 0.2588 | 0.024 | 104300 | 71 | 33 | 142 | 0.0494 | 0.0237 | 0.0146 | 0.031 | 0.0169 | 0.0043 | 0.0016 | 0.0023
2021-02-13 | B62055 | B | 33 | 42CRMO4MS | 104 | 37400 | 0.0768 | 0.0646 | 0.0646 | 0.1035 | 1657 | 1657 | 1590 | 2918 |  |  |  | 0 | 미정 | 미정 | 미정 | 미정 | 0 | 0 | 0 | 199 | 0 | 0 | 0.0768 | 0.1099 | 0.0027 | 0.0997 | 53 | 7000 | 1625 | 0.3291 | 0.6168 | 0.2164 | 0.0146 | [6 empty] | 1493 | 25 | 25 | 3 | 0.24 | 65 | 32 | 미정 |  | 2021-02-13 22:32 | 1603 |  | 0 | 56 | 0 | 0 | 0 | 0 | 0.408 | 0.7979 | 0.2549 | 0.021 |  | 76 | 44 | 202 | 0.0032 | 0.024 | 0.0231 | 0.0485 | 0.035 | 0.0283 | 0.0033 | 0.0029
2021-02-13 | A62586 | B | 30 | 46MNVNBS5M | 101 | 37400 | 0.2075 | 0.0971 | 0.0971 | 0.121 | 1617 | 1617 | 1557 | 2932 | 1 |  |  | 0 | 미정 | 미정 | 미정 | 미정 | 0 | 0 | 0 | 0 | 0 | 0 | 0.2075 | 0.2576 | 0.0057 | 0.404 | 43 | 6900 | 1614 | 0.3624 | 0.9259 | 0.4803 | 0.0117 | [6 empty] | 1486 | 18 | 18 | 1 | 0.19 | 72 | 32 | 미정 |  | 2021-02-13 22:57 | 1629 |  | 0 | 70 | 20 | 0 | 0 | 0 | 0.451 | 1.1366 | 0.6393 | 0.015 | 105300 | 75 | 14 | 132 | 0.0011 | 0.0159 | 0.013 | 0.0375 | 0.0461 | 0.0178 | 0.0063 | 0.0611
2021-02-13 | B62056 | B | 1 | 46MNVNBS5M | 104 | 38200 | 0.0428 | 0.2085 | 0.1424 | 0.1784 | 1625 | 1608 | 1570 | 3276 |  |  |  | 0 | 미정 | 미정 | 미정 | 미정 | 0 | 0 | 0 | 307 | 0 | 0 | 0.0428 | 0.052 | 0.0027 | 0.1152 | 62 | 6900 | 1647 | 0.3982 | 0.9223 | 0.5539 | 0.0101 | [6 empty] | 1486 | 18 | 18 | 1 | 0.21 | 68 | 25 | 미정 |  | 2021-02-13 23:34 | 1637 |  | 61 | 0 | 36 | 0 | 0 | 0 | 0.455 | 1.1511 | 0.6381 | 0.0082 |  | 70 | 47 | 213 | 0.0047 | 0.0111 | 0.0073 | 0.0339 | 0.0175 | 0.0054 | 0.0051 | 0.0557
2021-02-13 | A62587 | B | 18 | 42CRMO4MS | 101 | 36900 | 0.0843 | 0.1258 | 0.1258 | 0.163 | 1614 | 1614 | 1541 | 2790 |  |  |  | 0 | 선택 | 미정 | 미정 | 미정 | 0 | 0 | 0 | 0 | 0 | 0 | 0.0843 | 0.134 | 0.0063 | 0.1212 | 46 | 6200 | 1589 | 0.3456 | 0.7033 | 0.2187 | 0.0191 | [6 empty] | 1493 | 25 | 25 | 3 | 0.23 | 58 | 23 | 미정 |  | 2021-02-14 00:02 | 1594 |  | 0 | 15 | 0 | 0 | 0 | 0 | 0.4174 | 0.777 | 0.2384 | 0.0282 | 105750 | 76 | 30 | 146 | 0.0417 | 0.0193 | 0.0255 | 0.0302 | 0.0167 | 0.0028 | 0.0017 | 0.0019
2021-02-13 | B62057 | B | 20 | 46MNVNBS5M | 103 | 36100 | 0.064 | 0.3616 | 0.2287 | 0.308 | 1632 | 1642 | 1582 | 3123 |  |  |  | 0 | 미정 | 미정 | 미정 | 미정 | 0 | 0 | 0 | 300 | 0 | 0 | 0.064 | 0.0503 | 0.0039 | 0.1347 | 43 | 6000 | 1647 | 0.4422 | 0.9519 | 0.568 | 0.008 | [6 empty] | 1486 | 18 | 18 | 1 | 0.2 | 81 | 33 | 미정 |  | 2021-02-14 00:33 | 1640 |  | 42 | 0 | 22 | 0 | 0 | 0 | 0.45 | 1.1381 | 0.6393 | 0.0069 |  | 84 | 46 | 195 | 0.0036 | 0.0094 | 0.0059 | 0.0469 | 0.0187 | 0.0082 | 0.0081 | 0.0592
2021-02-13 | A62588 | B | 32 | 42CRMO4MS | 101 | 37900 | 0.5346 | 0.4296 | 0.1917 | 0.2761 | 1561 | 1607 | 1558 | 3136 | 43.9 |  |  | 0 | 선택 | 미정 | 미정 | 미정 | 0 | 0 | 0 | 0 | 0 | 0 | 0.5346 | 0.2716 | 0.0154 | 0.0787 | 44 | 4800 | 1600 | 0.3765 | 0.647 | 0.2103 | 0.0261 | [6 empty] | 1493 | 25 | 26 | 3 | 0.23 | 57 | 18 | 미정 |  | 2021-02-14 01:08 | 1587 |  | 0 | 44 | 0 | 0 | 0 | 0 | 0.4279 | 0.7943 | 0.2426 | 0.0209 | 0 | 61 | 38 | 154 | 0.0496 | 0.0234 | 0.0246 | 0.0343 | 0.0188 | 0.0043 | 0.0018 | 0.0025
2021-02-13 | B62058 | B | 19 | AE1510M2 | 103 | 37400 | 0.0608 | 0.0775 | 0.027 | 0.0472 | 1633 | 1635 | 1596 | 3078 | 3 |  |  | 0 | 미정 | 미정 | 미정 | 미정 | 0 | 0 | 0 | 0 | 0 | 0 | 0.0608 | 0.1069 | 0.0024 | 0.289 | 51 | 8200 | 1669 | 0.0777 | 0.9278 | 0.2201 | 0.016 | [6 empty] | 1516 | 18 | 20 | 1 | 0.21 | 81 | 27 | 미정 |  | 2021-02-14 02:06 | 1675 |  | 50 | 81 | 13 | 0 | 0 | 0 | 0.102 | 1.3122 | 0.2514 | 0.0185 | 100250 | 90 | 41 | 188 | 0.0052 | 0.0154 | 0.033 | 0.0248 | 0.0346 | 0.004 | 0.002 | 0.0017
2021-02-13 | A62589 | B | 38 | 42CRMO4MS | 100 | 36600 | 0.2022 | 0.156 | 0.1335 | 0.2761 | 1629 | 1611 | 1538 | 2869 | 43.9 |  |  | 0 | 미정 | 미정 | 미정 | 미정 | 0 | 0 | 0 | 0 | 0 | 0 | 0.2022 | 0.1867 | 0.0088 | 0.2157 | 56 | 6800 | 1600 | 0.3765 | 0.647 | 0.2103 | 0.0261 | [6 empty] | 1493 | 25 | 27 | 3 |  | 65 | 19 | 미정 |  | 2021-02-14 02:19 | 1600 |  | 0 | 0 | 0 | 0 | 0 | 0 | 0.4279 | 0.7943 | 0.2426 | 0.0209 |  | 118 | 0 | 117 | 0.0496 | 0.0234 | 0.0246 | 0.0333 | 0.0188 | 0.0043 | 0.0018 | 0.0025
2021-02-13 | B62059 | B | 33 | AE1510M2 | 103 | 37400 | 0.0531 | 0.0355 | 0.0396 | 0.0474 | 1624 | 1592 | 1621 | 2880 | 11.5 |  |  | 0 | 미정 | 미정 | 미정 | 미정 | 0 | 0 | 0 | 0 | 0 | 0 | 0.0531 | 0.0524 | 0.0031 | 0.1622 | 54 | 7900 | 1659 | 0.0825 | 1.042 | 0.1751 | 0.0164 | [6 empty] | 1516 | 18 | 18 | 1 | 0.3 | 74 | 36 | 미정 |  | 2021-02-14 03:12 | 1657 |  | 50 | 61 | 0 | 0 | 0 | 0 | 0.0982 | 1.3203 | 0.244 | 0.0254 | 99350 | 67 | 41 | 183 | 0.0204 | 0.0169 | 0.0367 | 0.0181 | 0.0095 | 0.003 | 0.0025 | 0.0011
2021-02-13 | B62060 | B | 1 | AE1510M2 | 103 | 36400 | 0.0509 | 0.0545 | 0.0422 | 0.0421 | 1629 | 1607 | 1581 | 2971 | 3.9 |  |  | 0 | 미정 | 미정 | 미정 | 미정 | 0 | 0 | 0 | 0 | 0 | 0 | 0.0509 | 0.0805 | 0.0052 | 0.0521 | 45 | 7000 | 1659 | 0.0732 | 1.1057 | 0.1018 | 0.0202 | [6 empty] | 1516 | 18 | 19 | 1 | 0.25 | 75 | 31 | 미정 |  | 2021-02-14 04:08 | 1659 |  | 50 | 52 | 44 | 0 | 0 | 0 | 0.0941 | 1.2938 | 0.2533 | 0.0237 | 102150 | 68 | 44 | 180 | 0.0067 | 0.0144 | 0.0373 | 0.0183 | 0.0265 | 0.002 | 0.0016 | 0.0013
2021-02-13 | B62061 | B | 20 | AE1510M2 | 104 | 36700 | 0.0354 | 0.8065 | 0.0435 | 0.0455 | 1607 | 1594 | 1567 | 2949 | 8.2 |  |  | 0 | 미정 | 미정 | 미정 | 미정 | 0 | 0 | 0 | 0 | 0 | 0 | 0.0354 | 0.0628 | 0.0036 | 0.3323 | 44 | 7200 | 1651 | 0.0781 | 1.0541 | 0.1639 | 0.0136 | [6 empty] | 1516 | 18 | 18 | 1 | 0.24 | 73 | 31 | 미정 |  | 2021-02-14 05:03 | 1649 |  | 100 | 0 | 17 | 0 | 0 | 0 | 0.0976 | 1.2976 | 0.2492 | 0.0298 | 99950 | 75 | 48 | 187 | 0.0139 | 0.017 | 0.036 | 0.0164 | 0.0179 | 0.0023 | 0.0012 | 0.0012
2021-02-13 | B62062 | B | 19 | SCR440HF | 103 | 37800 | 0.0366 | 0.0372 | 0.0806 | 0.1192 | 1622 | 1575 | 1547 | 3008 | 15.3 |  |  | 0 | 미정 | 미정 | 미정 | 미정 | 0 | 0 | 0 | 0 | 0 | 0 | 0.0366 | 0.0557 | 0.0027 | 0.0404 | 43 | 7200 | 1648 | 0.3463 | 0.6811 | 0.1777 | 0.0127 | [6 empty] | 1495 | 15 | 15 | 1 | 0.21 | 76 | 42 | 미정 |  | 2021-02-14 06:10 | 1641 |  | 55 | 0 | 0 | 0 | 0 | 0 | 0.385 | 0.8061 | 0.2352 | 0.0154 | 99450 | 85 | 53 | 198 | 0.0196 | 0.0162 | 0.0155 | 0.0362 | 0.0074 | 0.0022 | 0.0025 | 0.0136
2021-02-14 | B62063 | B | 35 | SCR440HF | 104 | 35900 | 0.0431 | 0.0767 | 0.0767 | 0.1385 | 1647 | 1647 | 1550 | 2972 | 16.7 |  |  | 0 | 미정 | 미정 | 미정 | 미정 | 0 | 0 | 0 | 0 | 0 | 0 | 0.0431 | 0.0589 | 0.0029 | 0.0138 | 45 | 7700 | 1634 | 0.326 | 0.5215 | 0.1736 | 0.0125 | [6 empty] | 1495 | 15 | 19 | 1 | 0.2 | 76 | 30 | 미정 |  | 2021-02-14 07:09 | 1630 |  | 70 | 0 | 5 | 0 | 0 | 0 | 0.394 | 0.823 | 0.2531 | 0.0165 | 91500 | 68 | 58 | 205 | 0.0215 | 0.0146 | 0.015 | 0.0421 | 0.0174 | 0.0045 | 0.0035 | 0.0151
2021-02-14 | A62590 | B | 18 | 42CRMO4MS | 86 | 39000 | 0.0546 | 0.0796 | 0.0831 | 0.1609 | 1555 | 1612 | 1538 | 2890 |  |  |  | 0 | 미정 | 미정 | 미정 | 미정 | 0 | 0 | 0 | 0 | 0 | 0 | 0.0546 | 0.098 | 0.0018 | 0.2085 | 77 | 11600 | 1634 | 0.383 | 0.7625 | 0.2074 | 0.0206 | [6 empty] | 1493 | 25 | 25 | 3 | 0.23 | 87 | 32 | 미정 |  | 2021-02-14 08:01 | 1637 |  | 0 | 21 | 32 | 0 | 0 | 0 | 0.423 | 0.7876 | 0.2362 | 0.0301 | 107600 | 76 | 23 | 171 | 0.0405 | 0.0138 | 0.026 | 0.0319 | 0.0293 | 0.0132 | 0.0031 | 0.0031
2021-02-14 | B62064 | B | 33 | SCR440HF | 104 | 35200 | 0.0517 | 0.0672 | 0.0672 | 0.0836 | 1639 | 1639 | 1538 | 2872 | 29.6 |  |  | 0 | 미정 | 미정 | 미정 | 미정 | 0 | 0 | 0 | 81 | 0 | 0 | 0.0517 | 0.0544 | 0.0137 | 0.44 | 47 | 7600 | 1640 | 0.3287 | 0.5384 | 0.1781 | 0.0136 | [6 empty] | 1495 | 15 | 20 | 1 | 0.21 | 61 | 28 | 미정 |  | 2021-02-14 08:10 | 1627 |  | 71 | 0 | 0 | 0 | 0 | 0 | 0.395 | 0.8161 | 0.2486 | 0.0134 | 98750 | 70 | 39 | 187 | 0.0368 | 0.0139 | 0.017 | 0.0404 | 0.0284 | 0.0048 | 0.0041 | 0.0157
2021-02-14 | A62591 | B | 32 | 42CRMO4MS | 101 | 40500 | 0.1393 | 0.1197 | 0.0815 | 0.1317 | 1589 | 1634 | 1579 | 2241 | 19.3 |  |  | 0 | 미정 | 미정 | 미정 | 미정 | 0 | 0 | 0 | 0 | 0 | 0 | 0.1393 | 0.226 | 0.0034 | 0.2013 | 41 | 5400 | 1620 | 0.3264 | 0.6831 | 0.2367 | 0.0166 | [6 empty] | 1493 | 25 | 25 | 3 | 0.23 | 67 | 16 | 미정 |  | 2021-02-14 08:57 | 1610 |  | 0 | 0 | 0 | 0 | 0 | 0 | 0.41 | 0.7791 | 0.2355 | 0.0296 | 97650 | 66 | 42 | 166 | 0.023 | 0.014 | 0.0252 | 0.0376 | 0.0147 | 0.0042 | 0.0028 | 0.003
2021-02-14 | B62065 | B | 1 | SCR440HF | 104 | 36200 | 0.1115 | 0.0688 | 0.0688 | 0.0775 | 1593 | 1593 | 1523 | 2883 | 29.3 |  |  | 0 | 미정 | 미정 | 미정 | 미정 | 0 | 0 | 0 | 100 | 0 | 0 | 0.1115 | 0.1066 | 0.0055 | 0.4732 | 44 | 7200 | 1636 | 0.2619 | 0.5238 | 0.1834 | 0.0121 | 0.26 | 51 | 28.413 | 8.111 | 6.287 | 1.794 | 1495 | 15 | 20 | 1 | 0.19 | 61 | 27 | 미정 |  | 2021-02-14 09:17 | 1627 |  | 110 | 0 | 0 | 0 | 0 | 0 | 0.405 | 0.812 | 0.2488 | 0.0135 | 94250 | 67 | 44 | 183 | 0.0419 | 0.0137 | 0.0143 | 0.0604 | 0.0498 | 0.007 | 0.0062 | 0.0162
2021-02-14 | A62592 | B | 30 | 42CRMO4MS | 101 | 36600 | 0.2955 | 2.8377 | 0.1529 | 0.1453 | 1604 | 1601 | 1541 | 2926 | 21.1 |  |  | 0 | 미정 | 미정 | 미정 | 미정 | 0 | 0 | 0 | 0 | 0 | 0 | 0.2955 | 0.2252 | 0.0156 | 0.2324 | 47 | 7400 | 1612 | 0.3682 | 0.6737 | 0.2043 | 0.0248 | [6 empty] | 1493 | 25 | 25 | 3 | 0.23 | 68 | 22 | 미정 |  | 2021-02-14 10:07 | 1612 |  | 0 | 0 | 0 | 0 | 0 | 0 | 0.4109 | 0.7699 | 0.2423 | 0.0286 | 105000 | 73 | 28 | 146 | 0.0227 | 0.0166 | 0.023 | 0.0434 | 0.0211 | 0.0103 | 0.0019 | 0.0025
2021-02-14 | B62066 | B | 19 | SCR440HF | 104 | 35600 |  | 0.109 | 0.109 | 0.1487 | 1592 | 1592 | 1522 | 2993 | 45.6 |  |  | 0 | 미정 | 미정 | 미정 | 미정 | 0 | 0 | 0 | 108 | 0 | 0 |  |  |  |  | 44 | 7500 | 1636 | 0.3443 | 0.5141 | 0.1665 | 0.0322 | [6 empty] | 1495 | 15 | 15 | 1 | 0.21 | 70 | 43 | 미정 |  | 2021-02-14 10:23 | 1622 |  | 40 | 0 | 0 | 0 | 0 | 0 | 0.392 | 0.814 | 0.2502 | 0.0144 | 95700 | 86 | 35 | 166 | 0.0644 | 0.0216 | 0.0175 |  | 0.0377 | 0.0158 | 0.0095 | 0.0164
2021-02-14 | A62593 | B | 20 | 42CRMO4MS | 101 | 36600 | 0.0572 | 0.1365 | 0.1365 | 0.1664 | 1636 | 1636 | 1568 | 2977 | 29.5 |  |  | 0 | 미정 | 선택 | 미정 | 미정 | 0 | 0 | 0 | 0 | 0 | 0 | 0.0572 | 0.1204 | 0.0062 | 0.0251 | 41 | 5700 | 1612 | 0.3937 | 0.7091 | 0.2241 | 0.0206 | [6 empty] | 1493 | 25 | 26 | 3 | 0.24 | 68 | 33 | 미정 |  | 2021-02-14 11:02 | 1608 |  | 0 | 19 | 0 | 0 | 0 | 0 | 0.415 | 0.7693 | 0.2369 | 0.0297 | 104450 | 75 | 39 | 159 | 0.0331 | 0.0143 | 0.0244 | 0.0381 | 0.0156 | 0.0033 | 0.0023 | 0.0026
2021-02-14 | B62067 | B | 35 | AE4320HG | 104 | 37300 | 0.0551 | 0.2483 | 0.0452 | 0.0801 | 1550 | 1609 | 1537 | 3161 | 43.5 |  |  | 0 | 미정 | 미정 | 미정 | 미정 | 0 | 0 | 0 | 101 | 0 | 0 | 0.0551 | 0.0679 | 0.0028 | 0.1788 | 49 | 9200 | 1683 | 0.1184 | 0.4188 | 0.1287 | 0.0287 | [6 empty] | 1505 | 16 | 20 | 1 | 0.25 | 95 | 38 | 미정 |  | 2021-02-14 11:40 | 1677 |  | 43 | 0 | 51 | 0 | 0 | 0 | 0.201 | 0.605 | 0.2728 | 0.0251 | 94900 | 95 | 40 | 184 | 0.066 | 0.0267 | 0.0257 | 0.0488 | 0.0485 | 0.0162 | 0.0126 | 0.017
2021-02-14 | A62594 | B | 18 | 42CRMO4MS | 96 | 34500 | 0.0566 | 0.1094 | 0.1094 | 0.1715 | 1625 | 1625 | 1583 | 2948 | 49.7 |  |  | 0 | 미정 | 미정 | 미정 | 미정 | 0 | 0 | 0 | 0 | 0 | 0 | 0.0566 | 0.0839 | 0.0022 | 0.1885 | 53 | 6200 | 1597 | 0.3104 | 0.6551 | 0.2044 | 0.0275 | [6 empty] | 1493 | 25 | 25 | 3 | 0.23 | 59 | 19 | 미정 |  | 2021-02-14 12:14 | 1597 |  | 0 | 9 | 0 | 0 | 0 | 0 | 0.411 | 0.7788 | 0.2362 | 0.0278 | 106050 | 78 | 36 | 160 | 0.0597 | 0.0185 | 0.0217 | 0.0331 | 0.0321 | 0.0118 | 0.0033 | 0.0032
2021-02-14 | B62068 | B | 33 | AE4320HG | 104 | 36700 | 0.0577 | 0.0224 | 0.07 | 0.1146 | 1664 | 1595 | 1544 | 3034 | 43.9 |  |  | 0 | 미정 | 미정 | 미정 | 미정 | 0 | 0 | 0 | 106 | 0 | 0 | 0.0577 | 0.0755 | 0.0031 | 0.1242 | 46 | 7300 | 1650 | 0.1367 | 0.3979 | 0.1523 | 0.0331 | [6 empty] | 1505 | 16 | 20 | 1 | 0.21 | 69 | 31 | 미정 |  | 2021-02-14 12:41 | 1646 |  | 31 | 0 | 32 | 0 | 0 | 0 | 0.201 | 0.6097 | 0.2732 | 0.0268 | 100700 | 76 | 42 | 182 | 0.0656 | 0.03 | 0.025 | 0.0526 | 0.0277 | 0.0093 | 0.0087 | 0.0165
2021-02-14 | A62595 | B | 32 | 42CRMO4MS | 96 | 33600 | 0.0696 | 0.1539 | 0.1539 | 0.2134 | 1594 | 1594 | 1528 | 2823 | 35.1 |  |  | 0 | 미정 | 선택 | 미정 | 미정 | 0 | 0 | 0 | 0 | 0 | 0 | 0.0696 | 0.1178 | 0.0131 | 0.2292 | 43 | 6400 | 1617 | 0.3552 | 0.7316 | 0.2189 | 0.015 | [6 empty] | 1493 | 25 | 25 | 3 | 0.23 | 68 | 21 | 미정 |  | 2021-02-14 13:02 | 1592 |  | 0 | 0 | 0 | 0 | 0 | 0 | 0.407 | 0.7892 | 0.2457 | 0.0194 | 99750 | 68 | 44 | 178 | 0.0432 | 0.0176 | 0.0206 | 0.0395 | 0.0175 | 0.0022 | 0.0018 | 0.0025
2021-02-14 | B62069 | B | 1 | AE4320HG | 104 | 37200 | 0.0565 | 0.0906 | 0.1055 | 0.1561 | 1565 | 1583 | 1518 | 3075 | 48.2 |  |  | 0 | 미정 | 미정 | 미정 | 미정 | 0 | 0 | 0 | 102 | 0 | 0 | 0.0565 | 0.0545 | 0.0066 | 0.2843 | 48 | 8300 | 1652 | 0.1646 | 0.461 | 0.1283 | 0.0377 | [6 empty] | 1505 | 16 | 17 | 1 | 0.26 | 78 | 34 | 미정 |  | 2021-02-14 13:44 | 1646 |  | 10 | 0 | 63 | 0 | 0 | 0 | 0.1983 | 0.6076 | 0.2635 | 0.0145 | 94500 | 72 | 48 | 194 | 0.0737 | 0.0296 | 0.0233 | 0.038 | 0.0392 | 0.0178 | 0.0149 | 0.0168
2021-02-14 | A62596 | B | 30 | 42CRMO4MS | 96 | 35100 | 0.0753 | 0.0832 | 0.0832 | 0.1653 | 1674 | 1674 | 1602 | 2968 | 22.6 |  |  | 0 | 미정 | 선택 | 미정 | 미정 | 0 | 0 | 0 | 0 | 0 | 0 | 0.0753 | 0.1319 | 0.0025 | 0.1983 | 44 | 4600 | 1610 | 0.3018 | 0.7012 | 0.2108 | 0.0126 | [6 empty] | 1493 | 25 | 25 | 3 | 0.22 | 65 | 24 | 미정 |  | 2021-02-14 14:03 | 1601 |  | 0 | 0 | 0 | 0 | 0 | 0 | 0.4092 | 0.7869 | 0.2419 | 0.0212 | 103250 | 71 | 39 | 172 | 0.0275 | 0.0164 | 0.0236 | 0.03 | 0.0118 | 0.0024 | 0.002 | 0.0031
2021-02-14 | B62070 | B | 19 | AE4320HG | 104 | 38000 | 0.0542 | 0.1059 | 0.1059 | 0.1338 | 1611 | 1611 | 1533 | 2950 | 46.5 |  |  | 0 | 미정 | 미정 | 미정 | 미정 | 0 | 0 | 0 | 103 | 0 | 0 | 0.0542 | 0.0633 | 0.0065 | 0.0028 | 49 | 8700 | 1640 | 0.1671 | 0.4282 | 0.2053 | 0.0288 | [6 empty] | 1505 | 16 | 22 | 1 | 0.21 | 76 | 39 | 미정 |  | 2021-02-14 15:01 | 1650 |  | 50 | 0 | 13 | 0 | 0 | 0 | 0.1988 | 0.6048 | 0.2726 | 0.0199 | 101500 | 76 | 32 | 164 | 0.0588 | 0.0222 | 0.0251 | 0.0411 | 0.0348 | 0.0151 | 0.0093 | 0.0161
2021-02-14 | A62597 | B | 20 | 42CRMO4MS | 96 | 34000 | 0.0536 | 0.0863 | 0.0863 | 0.1001 | 1626 | 1626 | 1570 | 2984 | 15.7 |  |  | 0 | 미정 | 선택 | 미정 | 미정 | 0 | 0 | 0 | 0 | 0 | 0 | 0.0536 | 0.133 | 0.0023 | 0.3423 | 46 | 5900 | 1598 | 0.3474 | 0.729 | 0.2311 | 0.0126 | [6 empty] | 1493 | 25 | 25 | 3 | 0.24 | 68 | 32 | 미정 |  | 2021-02-14 15:02 | 1607 |  | 0 | 15 | 0 | 0 | 0 | 0 | 0.414 | 0.793 | 0.2378 | 0.0196 | 102450 | 81 | 39 | 176 | 0.0378 | 0.0107 | 0.0155 | 0.0338 | 0.025 | 0.003 | 0.0018 | 0.0031
2021-02-14 | B62071 | B | 35 | AE4320HG | 105 | 37800 | 0.081 | 0.0996 | 0.0837 | 0.0918 | 1607 | 1561 | 1537 | 2945 | 44.7 |  |  | 0 | 미정 | 미정 | 미정 | 미정 | 0 | 0 | 0 | 82 | 0 | 0 | 0.081 | 0.075 | 0.0037 | 0.1737 | 45 | 7800 | 1622 | 0.1567 | 0.4168 | 0.2012 | 0.0424 | [6 empty] | 1505 | 16 | 17 | 1 | 0.23 | 72 | 33 | 미정 |  | 2021-02-14 15:58 | 1636 |  | 24 | 0 | 0 | 0 | 0 | 0 | 0.2021 | 0.6033 | 0.2719 | 0.0257 | 104150 | 80 | 42 | 179 | 0.0591 | 0.0224 | 0.0229 | 0.057 | 0.0395 | 0.0244 | 0.0084 | 0.0156
2021-02-14 | A62598 | B | 18 | P-SCM420HT | 101 | 35700 | 0.0816 | 0.0837 | 0.0837 | 0.1139 | 1631 | 1631 | 1585 | 2768 | 43.8 |  |  | 0 | 미정 | 선택 | 미정 | 미정 | 0 | 0 | 0 | 0 | 0 | 0 | 0.0816 | 0.1323 | 0.0054 | 0.5588 | 49 | 6800 | 1641 | 0.1847 | 0.7362 | 0.1988 | 0.0213 | 0.123 | 54.476 | 27.668 | 6.896 | 7.899 | 1.968 | 1510 | 20 | 20 | 3 | 0.25 | 87 | 28 | 미정 |  | 2021-02-14 16:27 | 1646 |  | 0 | 43 | 0 | 0 | 0 | 0 | 0.2048 | 0.8346 | 0.2521 | 0.0321 | 101000 | 91 | 31 | 172 | 0.0539 | 0.0205 | 0.0271 | 0.0483 | 0.0384 | 0.0128 | 0.0045 | 0.0045
2021-02-14 | B62072 | B | 33 | AE4320HG | 104 | 38300 | 0.0747 | 0.028 | 0.1189 | 0.0994 | 1654 | 1572 | 1533 | 2987 | 32.2 |  |  | 0 | 미정 | 미정 | 미정 | 미정 | 0 | 0 | 0 | 119 | 0 | 0 | 0.0747 | 0.0987 | 0.0072 | 0.1098 | 44 | 6800 | 1640 | 0.1801 | 0.428 | 0.2095 | 0.0167 | [6 empty] | 1505 | 16 | 18 | 1 | 0.25 | 68 | 29 | 미정 |  | 2021-02-14 17:13 | 1633 |  | 34 | 0 | 11 | 0 | 0 | 0 | 0.1981 | 0.6045 | 0.2743 | 0.0175 | 101050 | 79 | 40 | 171 | 0.0419 | 0.0153 | 0.0263 | 0.0484 | 0.0242 | 0.0073 | 0.0067 | 0.0128
2021-02-14 | A62599 | B | 32 | P-SCM420HT | 101 | 35800 |  | 0.1226 | 0.0486 | 0.0796 | 1571 | 1605 | 1541 | 2862 | 28.5 |  |  | 0 | 해제 | 선택 | 미정 | 미정 | 0 | 0 | 0 | 0 | 0 | 0 |  |  |  |  | 50 | 6200 | 1607 | 0.155 | 0.6622 | 0.1876 | 0.0189 | 0.2 | 52.088 | 28.418 | 7.616 | 6.839 | 1.832 | 1510 | 20 | 26 | 3 | 0.26 | 77 | 29 | 미정 |  | 2021-02-14 17:31 | 1616 |  | 0 | 41 | 19 | 0 | 0 | 0 | 0.1992 | 0.8361 | 0.2515 | 0.0151 | 101150 | 67 | 49 | 195 | 0.0402 | 0.0159 | 0.0288 |  | 0.0283 | 0.0083 | 0.0033 | 0.0035
2021-02-14 | B62073 | B | 1 | AE4320HG | 104 | 37300 | 0.0732 | 0.0512 | 0.0512 | 0.0924 | 1617 | 1617 | 1551 | 2888 | 44.8 |  |  | 0 | 미정 | 미정 | 미정 | 미정 | 0 | 0 | 0 | 154 | 0 | 0 | 0.0732 | 0.0675 | 0.004 | 0.0018 | 41 | 6200 | 1637 | 0.1682 | 0.4313 | 0.1987 | 0.0169 | [6 empty] | 1505 | 16 | 17 | 1 | 0.25 | 65 | 23 | 미정 |  | 2021-02-14 18:05 | 1625 |  | 30 | 0 | 0 | 0 | 0 | 0 | 0.1984 | 0.6064 | 0.2699 | 0.0216 | 103850 | 79 | 56 | 201 | 0.0572 | 0.0158 | 0.0263 | 0.0441 | 0.0281 | 0.0084 | 0.0062 | 0.0126
2021-02-14 | A62600 | B | 30 | SCM420HT | 101 | 35900 | 0.0351 | 0.0351 | 0.0843 | 0.1246 | 1652 | 1629 | 1557 | 2865 | 62.4 |  |  | 0 | 미정 | 선택 | 미정 | 미정 | 0 | 0 | 0 | 0 | 0 | 0 | 0.0351 | 0.0715 | 0.0015 | 0.1194 | 54 | 6900 | 1633 | 0.177 | 0.7667 | 0.196 | 0.0208 | [6 empty] | 1510 | 18 | 20 | 1 | 0.26 | 62 | 29 | 미정 |  | 2021-02-14 18:42 | 1640 |  | 10 | 0 | 26 | 0 | 0 | 0 | 0.208 | 0.8183 | 0.2603 | 0.0196 | 149800 | 0 | 21 | 151 | 0.0591 | 0.015 | 0.0252 | 0.0325 | 0.0369 | 0.0207 | 0.0044 | 0.0082
2021-02-14 | B62074 | B | 19 | AE4320HG | 101 | 36100 | 0.0857 | 0.0626 | 0.0626 | 0.1124 | 1647 | 1647 | 1565 | 2770 | 41.7 |  |  | 0 | 미정 | 미정 | 미정 | 미정 | 0 | 0 | 0 | 161 | 0 | 0 | 0.0857 | 0.1054 | 0.0042 | 0.2059 | 59 | 6900 | 1645 | 0.1775 | 0.4603 | 0.2153 | 0.0352 | [6 empty] | 1505 | 16 | 17 | 1 | 0.24 | 66 | 28 | 미정 |  | 2021-02-14 19:17 | 1637 |  | 22 | 0 | 0 | 0 | 0 | 0 | 0.2024 | 0.6104 | 0.271 | 0.0237 | 99750 | 90 | 42 | 203 | 0.0661 | 0.0232 | 0.0227 | 0.049 | 0.0309 | 0.015 | 0.0077 | 0.0156
2021-02-14 | A62601 | B | 20 | SCM420HT | 101 | 37500 | 0.0644 | 0.1346 | 0.0726 | 0.0897 | 1583 | 1615 | 1571 | 2865 | 48.2 |  |  | 0 | 미정 | 선택 | 미정 | 미정 | 0 | 0 | 0 | 0 | 0 | 0 | 0.0644 | 0.0551 | 0.0045 | 0.2662 | 48 | 6800 | 1631 | 0.1796 | 0.7271 | 0.1748 | 0.031 | [6 empty] | 1510 | 18 | 19 | 1 | 0.28 | 60 | 23 | 미정 |  | 2021-02-14 19:49 | 1626 |  | 37 | 0 | 24 | 0 | 0 | 0 | 0.2042 | 0.8272 | 0.2525 | 0.0262 |  | 274 | 32 | 158 | 0.0641 | 0.0175 | 0.0243 | 0.0346 | 0.041 | 0.0174 | 0.0067 | 0.0094
2021-02-14 | B62075 | B | 35 | SM45CB | 101 | 40400 | 0.0667 | 0.0262 | 0.0761 | 0.0628 | 1599 | 1560 | 1553 | 2851 |  |  |  | 0 | 미정 | 미정 | 미정 | 미정 | 0 | 0 | 0 | 104 | 0 | 0 | 0.0667 | 0.0772 | 0.0053 | 0.1439 | 56 | 9300 | 1651 | 0.3115 | 0.5122 | 0.151 | 0.0034 | [6 empty] | 1493 | 14 | 24 | 1 | 0.27 | 86 | 38 | 미정 |  | 2021-02-14 20:38 | 1662 |  | 23 | 0 | 0 | 0 | 0 | 0 | 0.454 | 0.6349 | 0.1747 | 0.0078 | 102100 | 97 | 46 | 212 | 0.0017 | 0.0049 | 0.0063 | 0.0427 | 0.0468 | 0.0327 | 0.0087 | 0.0044
2021-02-14 | B62076 | B | 33 | SM45CB | 104 | 38400 | 0.0579 | 0.0504 | 0.0504 | 0.1345 | 1645 | 1645 | 1532 | 2887 |  |  |  | 0 | 미정 | 미정 | 미정 | 미정 | 0 | 0 | 0 | 106 | 0 | 0 | 0.0579 | 0.0681 | 0.004 | 0.0824 | 42 | 6700 | 1637 | 0.4022 | 0.5025 | 0.1526 | 0.004 | [6 empty] | 1493 | 14 | 15 | 1 | 0.26 | 67 | 27 | 미정 |  | 2021-02-14 21:41 | 1628 |  | 31 | 0 | 16 | 0 | 0 | 0 | 0.451 | 0.6336 | 0.1931 | 0.0044 |  | 75 | 52 | 207 | 0.0023 | 0.0047 | 0.0045 | 0.034 | 0.0228 | 0.0063 | 0.0036 | 0.0034
2021-02-14 | B62077 | B | 1 | SM45CB | 104 | 37900 | 0.0448 | 0.2177 | 0.1238 | 0.1389 | 1594 | 1581 | 1538 | 2963 |  |  |  | 0 | 미정 | 미정 | 미정 | 미정 | 0 | 0 | 0 | 108 | 0 | 0 | 0.0448 | 0.052 | 0.0048 | 0.1693 | 38 | 6200 | 1630 | 0.4094 | 0.5066 | 0.1452 | 0.0035 | [6 empty] | 1493 | 14 | 15 | 1 | 0.22 | 67 | 25 | 미정 |  | 2021-02-14 22:41 | 1622 |  | 0 | 0 | 12 | 0 | 0 | 0 | 0.4545 | 0.6406 | 0.1875 | 0.0043 |  | 69 | 58 | 215 | 0.0025 | 0.0043 | 0.0045 | 0.0288 | 0.0291 | 0.0046 | 0.004 | 0.0039
2021-02-14 | B62078 | B | 20 | SM45CB | 104 | 36500 | 0.0371 | 0.0554 | 0.1847 | 0.2182 | 1639 | 1603 | 1550 | 3064 |  |  |  | 0 | 미정 | 미정 | 미정 | 미정 | 0 | 0 | 0 | 257 | 0 | 0 | 0.0371 | 0.0432 | 0.0012 | 0.0016 | 44 | 6700 | 1630 | 0.3931 | 0.5312 | 0.1903 | 0.0039 | [6 empty] | 1493 | 14 | 15 | 1 | 0.25 | 73 | 33 | 미정 |  | 2021-02-14 23:42 | 1633 |  | 21 | 0 | 22 | 0 | 0 | 0 | 0.4482 | 0.6488 | 0.1921 | 0.0041 |  | 72 | 50 | 214 | 0.004 | 0.0041 | 0.0043 | 0.0322 | 0.0097 | 0.0054 | 0.0055 | 0.0057
2021-02-14 | A62602 | B | 30 | AE5120HF | 101 | 38700 | 0.0665 | 0.0163 | 0.088 | 0.1021 | 1743 | 1641 | 1574 | 3000 | 59.4 |  |  | 0 | 미정 | 미정 | 미정 | 미정 | 0 | 0 | 0 | 0 | 0 | 0 | 0.0665 | 0.1539 | 0.0032 | 0.3047 | 43 | 6800 | 1651 | 0.1779 | 0.8457 | 0.1327 | 0.0132 | [6 empty] | 1509 | 16 | 20 | 3 | 0.27 | 91 | 39 | 미정 |  | 2021-02-15 00:33 | 1653 |  | 0 | 0 | 9 | 0 | 0 | 0 | 0.208 | 0.8338 | 0.228 | 0.0314 | 145050 | 66 | 21 | 125 | 0.0579 | 0.0127 | 0.026 | 0.0413 | 0.0395 | 0.0084 | 0.0044 | 0.0211
2021-02-14 | B62079 | B | 19 | SM45CB | 104 | 37200 | 0.0674 | 0.0556 | 0.0654 | 0.1571 | 1595 | 1602 | 1525 | 2993 |  |  |  | 0 | 미정 | 미정 | 미정 | 미정 | 0 | 0 | 0 | 259 | 0 | 0 | 0.0674 | 0.0414 | 0.0044 | 0.3127 | 46 | 7200 | 1626 | 0.3739 | 0.5552 | 0.194 | 0.0035 | [6 empty] | 1493 | 14 | 15 | 1 | 0.19 | 63 | 16 | 미정 |  | 2021-02-15 01:02 | 1625 |  | 16 | 0 | 0 | 0 | 0 | 0 | 0.4531 | 0.6382 | 0.1834 | 0.0034 |  | 73 | 50 | 198 | 0.0035 | 0.0038 | 0.0036 | 0.0492 | 0.0279 | 0.0085 | 0.0085 | 0.0086
2021-02-14 | A62603 | B | 32 | AE5120HF | 104 | 37400 | 0.0661 | 0.0821 | 0.0821 | 0.1226 | 1629 | 1629 | 1566 | 3000 | 28 |  |  | 0 | 미정 | 미정 | 미정 | 미정 | 0 | 0 | 0 | 0 | 0 | 0 | 0.0661 | 0.1621 | 0.0038 | 0.3024 | 41 | 5500 | 1641 | 0.1878 | 0.6996 | 0.1976 | 0.025 | [6 empty] | 1509 | 16 | 16 | 3 | 0.28 | 68 | 27 | 미정 |  | 2021-02-15 01:34 | 1628 |  | 0 | 38 | 0 | 0 | 0 | 0 | 0.208 | 0.8032 | 0.2221 | 0.0283 | 96100 | 68 | 28 | 127 | 0.0423 | 0.0216 | 0.0294 | 0.0501 | 0.0222 | 0.0114 | 0.0078 | 0.0221
2021-02-14 | B62080 | B | 35 | SM45CB | 104 | 37000 | 0.0609 | 0.1453 | 0.1453 | 0.2377 | 1612 | 1612 | 1543 | 3053 |  |  |  | 0 | 미정 | 미정 | 미정 | 미정 | 0 | 0 | 0 | 252 | 0 | 0 | 0.0609 | 0.0477 | 0.0016 | 0.0508 | 36 | 5400 | 1628 | 0.4251 | 0.5542 | 0.1632 | 0.0032 | [6 empty] | 1493 | 14 | 15 | 1 | 0.18 | 63 | 22 | 미정 |  | 2021-02-15 02:05 | 1623 |  | 21 | 0 | 0 | 0 | 0 | 0 | 0.449 | 0.6322 | 0.1927 | 0.0031 |  | 71 | 44 | 183 | 0.0032 | 0.0037 | 0.0033 | 0.0469 | 0.0246 | 0.0113 | 0.0113 | 0.0119
2021-02-14 | A62604 | B | 18 | AE5120HF | 101 | 35600 | 0.0586 | 0.1248 | 0.1248 | 0.1771 | 1616 | 1616 | 1534 | 2836 | 40.9 |  |  | 0 | 미정 | 미정 | 미정 | 미정 | 0 | 0 | 0 | 0 | 0 | 0 | 0.0586 | 0.1392 | 0.0022 | 0.0545 | 41 | 5700 | 1624 | 0.2177 | 0.8284 | 0.1806 | 0.0194 | [6 empty] | 1509 | 16 | 16 | 3 | 0.31 | 68 | 21 | 미정 |  | 2021-02-15 02:32 | 1624 |  | 0 | 0 | 0 | 0 | 0 | 0 | 0.2166 | 0.8317 | 0.2325 | 0.0317 | 95550 | 72 | 27 | 126 | 0.0626 | 0.0238 | 0.0317 | 0.0495 | 0.027 | 0.011 | 0.0061 | 0.0242
2021-02-14 | B62081 | B | 33 | SM45CB | 104 | 39200 | 0.0721 | 0.0252 | 0.0934 | 0.1404 | 1602 | 1600 | 1538 | 3049 |  |  |  | 0 | 미정 | 미정 | 미정 | 미정 | 0 | 0 | 0 | 252 | 0 | 0 | 0.0721 | 0.0693 | 0.0099 | 0.296 | 40 | 5800 | 1608 | 0.3636 | 0.5204 | 0.1747 | 0.0031 | [6 empty] | 1493 | 14 | 14 | 1 | 0.18 | 67 | 20 | 미정 |  | 2021-02-15 03:26 | 1604 |  | 13 | 0 | 22 | 0 | 0 | 0 | 0.4578 | 0.6457 | 0.1888 | 0.0031 |  | 74 | 42 | 167 | 0.0028 | 0.0032 | 0.0031 | 0.0546 | 0.0331 | 0.0162 | 0.0155 | 0.0122
2021-02-14 | A62605 | B | 38 | AE5120HF | 101 | 38000 | 0.1105 | 0.0584 | 0.0773 | 0.0889 | 1603 | 1613 | 1557 | 2896 | 11.9 |  |  | 0 | 미정 | 미정 | 미정 | 미정 | 0 | 0 | 0 | 0 | 0 | 0 | 0.1105 | 0.1334 | 0.0051 | 0.0758 | 43 | 6300 | 1619 | 0.1749 | 0.6434 | 0.142 | 0.0033 | [6 empty] | 1509 | 16 | 16 | 3 | 0.31 | 69 | 26 | 미정 |  | 2021-02-15 03:43 | 1619 |  | 0 | 140 | 14 | 0 | 0 | 0 | 0.2014 | 0.7815 | 0.227 | 0.0376 | 98500 | 68 | 17 | 110 | 0.0177 | 0.0463 | 0.0329 | 0.037 | 0.0596 | 0.0464 | 0.0114 | 0.0248
2021-02-14 | B62082 | B | 20 | SM45C | 104 | 36800 | 0.1266 | 0.0677 | 0.1503 | 0.1571 | 1634 | 1591 | 1540 | 3050 |  |  |  | 0 | 미정 | 미정 | 미정 | 미정 | 0 | 0 | 0 | 259 | 0 | 0 | 0.1266 | 0.0876 | 0.0067 | 0.0221 | 37 | 5600 | 1619 | 0.3595 | 0.5586 | 0.2066 | 0.0034 | [6 empty] | 1493 | 15 | 15 | 1 | 0.2 | 69 | 25 | 미정 |  | 2021-02-15 04:22 | 1619 |  | 15 | 0 | 0 | 0 | 0 | 0 | 0.447 | 0.6657 | 0.2147 | 0.0111 |  | 72 | 52 | 184 | 0.0033 | 0.0035 | 0.0141 | 0.0537 | 0.0288 | 0.0113 | 0.0111 | 0.0114
2021-02-14 | A62606 | B | 30 | AE5120HF | 101 | 34900 | 0.0524 | 0.0765 | 0.0765 | 0.0862 | 1614 | 1614 | 1558 | 3064 | 30.7 |  |  | 0 | 미정 | 미정 | 미정 | 미정 | 0 | 0 | 0 | 0 | 0 | 0 | 0.0524 | 0.0693 | 0.0024 | 0.1604 | 42 | 5500 | 1624 | 0.1644 | 0.6169 | 0.1951 | 0.0249 | [6 empty] | 1509 | 16 | 16 | 3 | 0.27 | 70 | 31 | 미정 |  | 2021-02-15 04:44 | 1624 |  | 0 | 50 | 0 | 0 | 0 | 0 | 0.219 | 0.8085 | 0.2419 | 0.0302 | 95700 | 1251 | 1210 | 2491 | 0.0468 | 0.0166 | 0.0304 | 0.0383 | 0.026 | 0.0122 | 0.0057 | 0.0242
2021-02-14 | B62083 | B | 19 | SM45C | 104 | 38400 | 0.0679 | 0.1569 | 0.1569 | 0.2231 | 1596 | 1596 | 1544 | 3190 |  |  |  | 0 | 미정 | 미정 | 미정 | 미정 | 0 | 0 | 0 | 253 | 0 | 0 | 0.0679 | 0.0529 | 0.0035 | 0.0977 | 37 | 5600 | 1628 | 0.4017 | 0.519 | 0.1814 | 0.0031 | [6 empty] | 1493 | 15 | 15 | 1 | 0.17 | 74 | 28 | 미정 |  | 2021-02-15 05:18 | 1620 |  | 11 | 0 | 0 | 0 | 0 | 0 | 0.449 | 0.6586 | 0.1922 | 0.0125 | 87650 | 217 | 55 | 192 | 0.0035 | 0.0037 | 0.0159 | 0.0504 | 0.0289 | 0.0111 | 0.0159 | 0.0164
2021-02-14 | A62607 | I | 32 | STB2I | 108 | 40900 | 0.0508 | 0.1973 | 0.194 | 0.2623 | 1526 | 1568 | 1528 | 3138 | 28.5 |  |  | 0 | 미정 | 미정 | 미정 | 미정 | 0 | 0 | 0 | 0 | 0 | 0 | 0.0508 | 0.0535 | 0.0019 | 0.1984 | 62 | 7500 | 1576 | 0.78 | 0.2019 | 0.2281 | 0.0125 | [6 empty] | 1455 | 25 | 25 | 3 | 0.28 | 83 | 0 | 미정 |  | 2021-02-15 06:15 | 1576 |  | 0 | 33 | 20 | 0 | 0 | 0 | 0.929 | 0.406 | 0.312 | 0.008 | 108550 | 927 | 44 | 190 | 0.0292 | 0.0084 | 0.0076 | 0.0404 | 0.0215 | 0.0051 | 0.0038 | 0.0042
2021-02-14 | B62084 | I | 35 | SCM415C2 | 106 | 38600 | 0.0548 | 0.0209 | 0.0583 | 0.0625 | 1645 | 1607 | 1566 | 3061 | 7.5 |  |  | 0 | 미정 | 미정 | 미정 | 미정 | 0 | 0 | 0 | 0 | 0 | 0 | 0.0548 | 0.0343 | 0.003 | 0.2103 | 52 | 9100 | 1684 | 0.1146 | 0.4278 | 0.1608 | 0.01 | [6 empty] | 1516 | 20 | 21 | 3 | 0.27 | 94 | 0 | 미정 |  | 2021-02-15 07:18 | 1658 |  | 0 | 24 | 0 | 0 | 0 | 0 | 0.155 | 0.6894 | 0.2168 | 0.0296 | 99450 | 890 | 42 | 204 | 0.0115 | 0.0162 | 0.0243 | 0.0424 | 0.0382 | 0.0102 | 0.0091 | 0.0157
2021-02-15 | A62608 | B | 20 | SCM440HF | 96 | 39300 | 0.1598 | 0.1065 | 0.0537 | 0.0742 | 1586 | 1624 | 1530 | 3064 |  |  |  | 0 | 미정 | 미정 | 미정 | 미정 | 0 | 0 | 0 | 0 | 0 | 0 | 0.1598 | 0.1132 | 0.0021 | 0.0873 | 157 | 14700 |  | 0.3558 | 0.649 | 0.2455 | 0.006 | [6 empty] | 1493 | 18 | 24 | 1 | 0.21 | 97 | 57 | 미정 |  | 2021-02-15 09:00 | 1686 |  | 72 | 0 | 0 | 0 | 0 | 0 | 0.412 | 0.8036 | 0.2404 | 0.0098 |  | 86 | 18 | 277 | 0.0427 | 0.0071 | 0.0151 | 0.0453 | 0.0463 | 0.0104 | 0.0094 | 0.0141
2021-02-15 | B62085 | B | 18 | SCM440HF-JY | 106 | 38000 | 0.0582 | 0.0724 | 0.0435 | 0.071 | 1575 | 1595 | 1565 | 3082 | 20.9 |  |  | 0 | 미정 | 선택 | 미정 | 미정 | 0 | 0 | 0 | 204 | 0 | 0 | 0.0582 | 0.0382 | 0.0026 | 0.2589 | 182 | 15300 | 1659 | 0.321 | 0.6225 | 0.1875 | 0.0062 | [6 empty] | 1493 | 18 | 18 | 1 | 0.31 | 85 | 39 | 미정 |  | 2021-02-15 10:09 | 1637 |  | 65 | 0 | 50 | 0 | 0 | 0 | 0.411 | 0.8364 | 0.2476 | 0.0093 |  | 76 | 66 | 361 | 0.0254 | 0.0067 | 0.0146 | 0.0367 | 0.0244 | 0.0074 | 0.0091 | 0.012
2021-02-15 | B62086 | B | 32 | SCM440HF | 104 | 39000 | 0.0407 | 0.0709 | 0.0709 | 0.0815 | 1557 | 1557 | 1530 | 2925 |  |  |  | 0 | 미정 | 미정 | 미정 | 미정 | 0 | 0 | 0 | 199 | 0 | 0 | 0.0407 | 0.0446 | 0.0018 | 0.0036 | 51 | 9100 | 1646 | 0.2694 | 0.5948 | 0.1434 | 0.0033 | [6 empty] | 1493 | 18 | 19 | 1 | 0 | 65 | 25 | 미정 |  | 2021-02-15 11:27 | 1628 |  | 46 | 0 | 17 | 0 | 0 | 0 | 0.415 | 0.843 | 0.2519 | 0.0097 |  | 80 | 48 | 201 | 0.0018 | 0.0061 | 0.0161 | 0.0262 | 0.0462 | 0.0096 | 0.0042 | 0.0115
2021-02-15 | B62087 | B | 35 | AE40B53M | 104 | 37800 | 0.0515 | 0.0818 | 0.0818 | 0.0862 | 1567 | 1567 | 1552 | 3002 | 18.7 |  |  | 0 | 미정 | 미정 | 미정 | 미정 | 0 | 0 | 0 | 203 | 0 | 0 | 0.0515 | 0.057 | 0.0025 | 0.1202 | 42 | 7200 | 1653 | 0.3949 | 0.1553 | 0.3275 | 0.0161 | [6 empty] | 1486 | 25 | 25 | 1 | 0.15 | 75 | 15 | 미정 |  | 2021-02-15 12:28 | 1640 |  | 43 | 0 | 31 | 0 | 0 | 0 | 0.527 | 0.4517 | 0.4179 | 0.0238 |  | 85 | 60 | 219 | 0.0234 | 0.0182 | 0.0357 | 0.0354 | 0.018 | 0.0047 | 0.0039 | 0.0039
2021-02-15 | B62088 | B | 33 | AE40B53M | 104 | 38000 | 0.0453 | 0.079 | 0.079 | 0.0954 | 1554 | 1554 | 1535 | 2868 | 36.6 |  |  | 0 | 미정 | 미정 | 미정 | 미정 | 0 | 0 | 0 | 203 | 0 | 0 | 0.0453 | 0.0627 | 0.0041 | 0.1892 | 52 | 8500 | 1650 | 0.4257 | 0.1464 | 0.3194 | 0.0213 | [6 empty] | 1486 | 25 | 33 | 1 | 0.24 | 70 | 29 | 미정 |  | 2021-02-15 13:42 | 1643 |  | 31 | 0 | 32 | 0 | 0 | 0 | 0.519 | 0.4497 | 0.4047 | 0.0186 | 97050 | 73 | 43 | 199 | 0.0463 | 0.0173 | 0.0363 | 0.0295 | 0.0219 | 0.0044 | 0.0043 | 0.0043
2021-02-15 | B62089 | B | 20 | AE40B53M | 104 | 42500 |  | 0.0245 | 0.0906 | 0.0778 | 1607 | 1566 | 1571 | 3095 | 39.1 |  |  | 0 | 미정 | 미정 | 미정 | 미정 | 0 | 0 | 0 | 199 | 0 | 0 |  |  |  |  | 43 | 6300 | 1648 | 0.4474 | 0.3212 | 0.3548 | 0.0155 | [6 empty] | 1486 | 25 | 26 | 1 | 0.19 | 80 | 37 | 미정 |  | 2021-02-15 14:37 | 1634 |  | 20 | 0 | 12 | 0 | 0 | 0 | 0.5279 | 0.4473 | 0.4129 | 0.0204 |  | 74 | 49 | 203 | 0.0526 | 0.0172 | 0.0364 |  | 0.0338 | 0.0087 | 0.0078 | 0.0065
2021-02-15 | B62090 | B | 18 | AE40B53M | 104 | 38000 | 0.0576 | 0.0255 | 0.0967 | 0.1391 | 1628 | 1582 | 1547 | 2884 | 45 |  |  | 0 | 미정 | 미정 | 미정 | 미정 | 0 | 0 | 0 | 153 | 0 | 0 | 0.0576 | 0.0588 | 0.0032 | 0.0671 | 50 | 7800 | 1633 | 0.3359 | 0.3068 | 0.3569 | 0.0406 | [6 empty] | 1486 | 25 | 26 | 1 | 0.2 | 75 | 38 | 미정 |  | 2021-02-15 15:52 | 1637 |  | 31 | 0 | 0 | 0 | 0 | 0 | 0.5377 | 0.4402 | 0.4021 | 0.0256 | 101300 | 76 | 39 | 190 | 0.0674 | 0.0232 | 0.0346 | 0.0395 | 0.0344 | 0.0112 | 0.0053 | 0.0048
2021-02-15 | B62091 | B | 35 | AE40B53M | 103 | 39100 | 0.0396 | 0.0265 | 0.0742 | 0.1182 | 1624 | 1568 | 1522 | 2847 | 47.1 |  |  | 0 | 미정 | 미정 | 미정 | 미정 | 0 | 0 | 0 | 206 | 0 | 0 | 0.0396 | 0.0262 | 0.0032 | 0.0019 | 49 | 7600 | 1636 | 0.4869 | 0.3724 | 0.3521 | 0.0261 | [6 empty] | 1486 | 25 | 26 | 1 | 0.16 | 69 | 37 | 미정 |  | 2021-02-15 17:01 | 1628 |  | 20 | 0 | 12 | 0 | 0 | 0 | 0.5205 | 0.451 | 0.4099 | 0.0227 |  | 72 | 37 | 182 | 0.0719 | 0.0265 | 0.0377 | 0.0361 | 0.0415 | 0.0063 | 0.0041 | 0.0036
2021-02-15 | B62092 | B | 33 | AE40B53M | 103 | 39000 | 0.049 | 0.0223 | 0.0967 | 0.0984 | 1650 | 1612 | 1562 | 2957 | 35.5 |  |  | 0 | 미정 | 미정 | 미정 | 미정 | 0 | 0 | 0 | 206 | 0 | 0 | 0.049 | 0.0735 | 0.0073 | 0.0319 | 41 | 5600 | 1624 | 0.441 | 0.31 | 0.355 | 0.0175 | [6 empty] | 1486 | 25 | 27 | 1 | 0.19 | 65 | 32 | 미정 |  | 2021-02-15 18:15 | 1620 |  | 33 | 0 | 0 | 0 | 0 | 0 | 0.5175 | 0.4524 | 0.4141 | 0.0241 | 96500 | 70 | 34 | 162 | 0.0497 | 0.0284 | 0.0363 | 0.0297 | 0.0171 | 0.0038 | 0.0033 | 0.0036
2021-02-15 | B62093 | B | 20 | AE40B53M | 103 | 38600 | 0.0491 | 0.0485 | 0.0485 | 0.1613 | 1634 | 1634 | 1554 | 2879 | 36.4 |  |  | 0 | 미정 | 미정 | 미정 | 미정 | 0 | 0 | 0 | 203 | 0 | 0 | 0.0491 | 0.07 | 0.0052 | 0.0157 | 42 | 5200 | 1623 | 0.4206 | 0.3042 | 0.388 | 0.0236 | [6 empty] | 1486 | 25 | 28 | 1 | 0.19 | 62 | 33 | 미정 |  | 2021-02-15 19:34 | 1614 |  | 31 | 0 | 0 | 0 | 0 | 0 | 0.525 | 0.4639 | 0.4077 | 0.0296 |  | 74 | 20 | 132 | 0.0551 | 0.0285 | 0.0361 | 0.0365 | 0.0205 | 0.0033 | 0.0032 | 0.0033
2021-02-15 | B62094 | B | 18 | AE40B53M | 105 | 41000 | 0.0763 | 0.0236 | 0.0503 | 0.0832 | 1619 | 1556 | 1559 | 2887 | 34.6 |  |  | 0 | 미정 | 미정 | 미정 | 미정 | 0 | 0 | 0 | 202 | 0 | 0 | 0.0763 | 0.088 | 0.0053 | 0.187 | 41 | 5200 | 1622 | 0.4319 | 0.2996 | 0.3448 | 0.0287 | [6 empty] | 1486 | 25 | 29 | 1 | 0.18 | 63 | 34 | 미정 |  | 2021-02-15 20:39 | 1613 |  | 30 | 0 | 32 | 0 | 0 | 0 | 0.5198 | 0.4567 | 0.4138 | 0.0279 | 100700 | 93 | 19 | 131 | 0.0478 | 0.0393 | 0.0358 | 0.0373 | 0.023 | 0.0039 | 0.0036 | 0.0039
2021-02-15 | B62095 | B | 35 | SNCM439P | 103 | 36900 | 0.1068 | 0.0285 | 0.0998 | 0.1391 | 1659 | 1600 | 1545 | 2615 | 33.4 |  |  | 0 | 미정 | 미정 | 미정 | 미정 | 0 | 0 | 0 | 0 | 0 | 0 | 0.1068 | 0.1206 | 0.0066 | 0.0795 | 46 | 8300 | 1643 | 0.3186 | 0.6057 | 0.1949 | 0.0241 | [6 empty] | 1487 | 16 | 21 | 1 | 0.3 | 86 | 35 | 미정 |  | 2021-02-15 21:45 | 1641 |  | 90 | 0 | 12 | 0 | 0 | 0 | 0.399 | 0.7745 | 0.2627 | 0.0093 |  | 101 | 47 | 188 | 0.0412 | 0.0143 | 0.0085 | 0.0345 | 0.0344 | 0.0167 | 0.0061 | 0.0067
2021-02-15 | B62096 | B | 33 | SNCM439P | 104 | 37300 | 0.0707 | 0.0751 | 0.0751 | 0.1753 | 1647 | 1647 | 1547 | 2829 | 30.4 |  |  | 0 | 미정 | 미정 | 미정 | 미정 | 0 | 0 | 0 | 0 | 0 | 0 | 0.0707 | 0.0925 | 0.003 | 0.3266 | 42 | 6400 | 1604 | 0.3176 | 0.673 | 0.2096 | 0.0126 | [6 empty] | 1487 | 16 | 19 | 1 | 0.28 | 120 | 22 | 미정 |  | 2021-02-15 22:40 | 1607 |  | 63 | 0 | 12 | 0 | 0 | 0 | 0.3935 | 0.7687 | 0.2513 | 0.0077 | 104600 | 73 | 66 | 215 | 0.0291 | 0.0116 | 0.0073 | 0.0427 | 0.0432 | 0.0151 | 0.0065 | 0.0059
2021-02-15 | B62097 | B | 20 | SNCM439P | 103 | 37500 | 0.0742 | 0.0527 | 0.0527 | 0.1513 | 1617 | 1617 | 1545 | 2901 | 34.4 |  |  | 0 | 미정 | 미정 | 미정 | 미정 | 0 | 0 | 0 | 106 | 0 | 0 | 0.0742 | 0.0994 | 0.0034 | 0.2036 | 41 | 7000 | 1604 | 0.3289 | 0.6387 | 0.2227 | 0.0122 | [6 empty] | 1487 | 18 | 20 | 1 | 0.24 | 66 | 19 | 미정 |  | 2021-02-15 23:57 | 1612 |  | 48 | 0 | 9 | 0 | 0 | 0 | 0.3954 | 0.7718 | 0.2687 | 0.0078 | 102100 | 70 | 52 | 187 | 0.0341 | 0.0109 | 0.0077 | 0.0357 | 0.0234 | 0.0051 | 0.0049 | 0.005
2021-02-15 | B62098 | B | 18 | SNCM439P | 104 | 37700 | 0.0729 | 0.0358 | 0.0358 | 0.1085 | 1638 | 1638 | 1583 | 2844 | 16.4 |  |  | 0 | 미정 | 미정 | 미정 | 미정 | 0 | 0 | 0 | 104 | 0 | 0 | 0.0729 | 0.1028 | 0.0047 | 0.0917 | 46 | 6200 | 1611 | 0.3354 | 0.6148 | 0.2412 | 0.0096 | [6 empty] | 1487 | 18 | 21 | 1 | 0.25 | 131 | 27 | 미정 |  | 2021-02-16 01:02 | 1618 |  | 41 | 0 | 0 | 0 | 0 | 0 | 0.397 | 0.7672 | 0.2666 | 0.0079 | 105150 | 73 | 41 | 180 | 0.0164 | 0.0093 | 0.0074 | 0.036 | 0.0184 | 0.0064 | 0.0061 | 0.0059
2021-02-15 | B62099 | B | 35 | SNCM439P | 104 | 37800 | 0.0509 | 0.1025 | 0.1025 | 0.1327 | 1581 | 1581 | 1537 | 2864 | 32.4 |  |  | 0 | 미정 | 미정 | 미정 | 미정 | 0 | 0 | 0 | 104 | 0 | 0 | 0.0509 | 0.0642 | 0.0039 | 0.1726 | 41 | 7200 | 1602 | 0.3555 | 0.6219 | 0.2395 | 0.0119 | [6 empty] | 1487 | 18 | 22 | 1 | 0.23 | 63 | 24 | 미정 |  | 2021-02-16 02:17 | 1607 |  | 45 | 0 | 8 | 0 | 0 | 0 | 0.3956 | 0.7687 | 0.2684 | 0.0073 |  | 73 | 39 | 163 | 0.033 | 0.0105 | 0.0067 | 0.0323 | 0.0287 | 0.0055 | 0.0056 | 0.0058
2021-02-15 | B62100 | B | 33 | SNCM439P | 104 | 36600 | 0.053 | 0.044 | 0.044 | 0.1866 | 1618 | 1618 | 1553 | 2881 | 22.3 |  |  | 0 | 미정 | 미정 | 미정 | 미정 | 0 | 0 | 0 | 107 | 0 | 0 | 0.053 | 0.0614 | 0.0033 | 0.025 | 42 | 6800 | 1591 | 0.3767 | 0.587 | 0.2606 | 0.0117 | [6 empty] | 1487 | 16 | 25 | 1 | 0.23 | 127 | 24 | 미정 |  | 2021-02-16 03:18 | 1614 |  | 0 | 52 | 10 | 0 | 0 | 0 | 0.4072 | 0.7628 | 0.2722 | 0.0072 |  | 73 | 37 | 165 | 0.0231 | 0.0112 | 0.0068 | 0.0361 | 0.0122 | 0.0055 | 0.0055 | 0.0061
2021-02-15 | B62101 | B | 20 | SNCM439P | 104 | 37100 | 0.0762 | 0.0937 | 0.0937 | 0.1062 | 1567 | 1567 | 1564 | 2809 | 27.1 |  |  | 0 | 미정 | 미정 | 미정 | 미정 | 0 | 0 | 0 | 105 | 0 | 0 | 0.0762 | 0.0829 | 0.0027 | 0.0103 | 40 | 6200 | 1607 | 0.302 | 0.6263 | 0.2496 | 0.0113 | [6 empty] | 1487 | 16 | 20 | 1 | 0.26 | 126 | 26 | 미정 |  | 2021-02-16 04:12 | 1613 |  | 49 | 0 | 0 | 0 | 0 | 0 | 0.401 | 0.7704 | 0.2701 | 0.0069 |  | 71 | 54 | 189 | 0.0291 | 0.0106 | 0.0069 | 0.0451 | 0.029 | 0.0073 | 0.007 | 0.0074
2021-02-15 | A62609 | B | 19 | P-AE1055LSV | 104 | 48700 | 0.0627 | 0.1079 | 0.1079 | 0.2184 | 1644 | 1644 | 1562 | 1857 | 33.3 |  |  | 0 | 미정 | 미정 | 미정 | 미정 | 0 | 0 | 0 | 0 | 0 | 0 | 0.0627 | 0.1341 | 0.0038 | 0.199 | 109 | 9900 | 1642 | 0.4718 | 0.712 | 0.3329 | 0.0084 | [6 empty] | 1483 | 25 | 31 | 3 | 0.32 | 93 | 33 | 미정 |  | 2021-02-16 05:51 | 1644 |  | 0 | 85 | 83 | 0 | 0 | 0 | 0.546 | 0.8373 | 0.4936 | 0.0331 | 101700 | 72 | 18 | 208 | 0.0356 | 0.0133 | 0.0336 | 0.0244 | 0.0164 | 0.0019 | 0.0031 | 0.0044
2021-02-15 | B62102 | B | 18 | SNCM439P | 104 | 37600 | 0.0577 | 0.1174 | 0.1174 | 0.1509 | 1588 | 1588 | 1532 | 2870 | 41.9 |  |  | 0 | 미정 | 미정 | 미정 | 미정 | 0 | 0 | 0 | 101 | 0 | 0 | 0.0577 | 0.0843 | 0.0043 | 0.0033 | 41 | 7200 | 1613 | 0.3771 | 0.6101 | 0.2433 | 0.0222 | [6 empty] | 1487 | 16 | 17 | 1 | 0.16 | 64 | 31 | 미정 |  | 2021-02-16 05:28 | 1604 |  | 0 | 42 | 13 | 0 | 0 | 0 | 0.401 | 0.7751 | 0.2671 | 0.0127 | 98450 | 88 | 25 | 148 | 0.0428 | 0.018 | 0.0122 | 0.0355 | 0.0383 | 0.0123 | 0.009 | 0.0068
2021-02-15 | A62610 | B | 32 | P-AE1055LSV | 103 | 38600 | 0.04 | 0.1417 | 0.1417 | 0.228 | 1603 | 1603 | 1536 | 2994 |  |  |  | 0 | 미정 | 미정 | 미정 | 미정 | 0 | 0 | 0 | 0 | 0 | 0 | 0.04 | 0.0918 | 0.0034 | 0.1392 | 63 | 6200 | 1625 | 0.4509 | 0.7364 | 0.4214 | 0.0114 | 0.246 | 51.241 | 23.341 | 13.169 | 3.891 | 2.195 | 1483 | 25 | 30 | 3 | 0.29 | 67 | 31 | 미정 |  | 2021-02-16 06:56 | 1600 |  | 0 | 34 | 31 | 0 | 0 | 0 | 0.539 | 0.8422 | 0.498 | 0.0381 | 88350 | 63 | 28 | 198 | 0.0358 | 0.0099 | 0.0324 | 0.0276 | 0.0138 | 0.003 | 0.0028 | 0.0029
2021-02-15 | B62103 | B | 35 | SMN440 | 103 | 36700 | 0.0588 | 0.0809 | 0.0809 | 0.2118 | 1630 | 1630 | 1551 | 2779 | 40.2 |  |  | 0 | 미정 | 미정 | 미정 | 미정 | 0 | 0 | 0 | 0 | 0 | 0 | 0.0588 | 0.0489 | 0.0023 | 0.0441 | 55 | 8000 | 1656 | 0.3303 | 1.0704 | 0.1832 | 0.0229 | [6 empty] | 1494 | 18 | 20 | 1 | 0.31 | 87 | 35 | 미정 |  | 2021-02-16 06:49 | 1660 |  | 200 | 0 | 0 | 0 | 0 | 0 | 0.386 | 1.4953 | 0.192 | 0.018 |  | 90 | 38 | 179 | 0.0698 | 0.0364 | 0.0273 | 0.0385 | 0.0319 | 0.004 | 0.0033 | 0.0027
2021-02-16 | A62611 | B | 38 | P-AE1055LSV | 103 | 38900 | 0.0405 | 0.116 | 0.116 | 0.2028 | 1596 | 1596 | 1530 | 3025 | 38 |  |  | 0 | 미정 | 미정 | 미정 | 미정 | 0 | 0 | 0 | 0 | 0 | 0 | 0.0405 | 0.0708 | 0.0046 | 0.0567 | 47 | 7000 | 1598 | 0.458 | 0.6919 | 0.4056 | 0.0208 | 0.121 | 60.797 | 22.396 | 8.515 | 7.139 | 2.714 | 1483 | 25 | 30 | 3 | 0.28 | 62 | 26 | 미정 |  | 2021-02-16 07:58 | 1594 |  | 0 | 88 | 30 | 0 | 0 | 0 | 0.535 | 0.8336 | 0.4929 | 0.0395 | 94950 | 69 | 14 | 132 | 0.041 | 0.0207 | 0.034 | 0.0261 | 0.0262 | 0.0062 | 0.0018 | 0.0019
2021-02-16 | B62104 | B | 33 | SMN440 | 104 | 38700 | 0.0356 | 0.114 | 0.1144 | 0.1697 | 1559 | 1592 | 1537 | 3121 | 36.6 |  |  | 0 | 미정 | 미정 | 미정 | 미정 | 0 | 0 | 0 | 0 | 0 | 0 | 0.0356 | 0.0459 | 0.003 | 0.0245 | 44 | 7200 | 1634 | 0.2913 | 1.1147 | 0.1408 | 0.0075 | [6 empty] | 1494 | 18 | 18 | 1 | 0.27 | 70 | 32 | 미정 |  | 2021-02-16 07:57 | 1634 |  | 144 | 0 | 12 | 0 | 0 | 0 | 0.396 | 1.5183 | 0.2131 | 0.0138 | 102500 | 74 | 35 | 155 | 0.0565 | 0.0163 | 0.0263 | 0.0302 | 0.0447 | 0.0092 | 0.0065 | 0.0052
2021-02-16 | A62612 | B | 30 | P-AE1055LSV | 104 | 37300 | 0.0754 | 0.1427 | 0.1427 | 0.2263 | 1584 | 1584 | 1541 | 3091 | 48.6 |  |  | 0 | 미정 | 선택 | 미정 | 미정 | 0 | 0 | 0 | 0 | 0 | 0 | 0.0754 | 0.1267 | 0.0021 | 0.24 | 43 | 5100 | 1606 | 0.4634 | 0.7254 | 0.4344 | 0.0176 | [6 empty] | 1483 | 25 | 31 | 3 | 0.27 | 82 | 38 | 미정 |  | 2021-02-16 08:59 | 1606 |  | 0 | 34 | 19 | 0 | 0 | 0 | 0.545 | 0.844 | 0.4789 | 0.0355 | 103900 | 76 | 21 | 134 | 0.0481 | 0.0197 | 0.0324 | 0.0358 | 0.0236 | 0.0038 | 0.0027 | 0.0026
2021-02-16 | B62105 | B | 20 | SMN440 | 104 | 36900 | 0.0577 | 0.0397 | 0.0699 | 0.0938 | 1609 | 1595 | 1553 | 3057 | 18.5 |  |  | 0 | 미정 | 미정 | 미정 | 미정 | 0 | 0 | 0 | 0 | 0 | 0 | 0.0577 | 0.0455 | 0.0024 | 0.2001 | 45 | 6200 | 1642 | 0.2857 | 1.0128 | 0.1848 | 0.0138 | [6 empty] | 1494 | 18 | 18 | 1 | 0.26 | 65 | 30 | 미정 |  | 2021-02-16 09:02 | 1624 |  | 107 | 0 | 0 | 0 | 0 | 0 | 0.397 | 1.4967 | 0.2228 | 0.0209 | 94500 | 71 | 33 | 153 | 0.0298 | 0.0251 | 0.0264 | 0.0406 | 0.0275 | 0.0061 | 0.0056 | 0.0049
2021-02-16 | B62106 | B | 18 | SMN440 | 104 | 35900 |  | 0.0795 | 0.0795 | 0.3414 | 1634 | 1634 | 1514 | 2860 | 43.2 |  |  | 0 | 미정 | 미정 | 미정 | 미정 | 0 | 0 | 0 | 0 | 0 | 0 |  |  |  |  | 44 | 7100 | 1631 | 0.3549 | 0.9976 | 0.1621 | 0.0315 | [6 empty] | 1494 | 18 | 18 | 1 | 0.29 | 68 | 29 | 미정 |  | 2021-02-16 09:56 | 1619 |  | 56 | 0 | 33 | 0 | 0 | 0 | 0.398 | 1.4584 | 0.2128 | 0.0196 | 97850 | 69 | 39 | 165 | 0.0645 | 0.0232 | 0.0266 |  | 0.0427 | 0.0158 | 0.0066 | 0.0043
2021-02-16 | A62613 | B | 19 | P-AE1055LSV | 104 | 37500 | 0.0464 | 0.2212 | 0.2212 | 0.2931 | 1600 | 1600 | 1534 | 3093 | 42.1 |  |  | 0 | 선택 | 미정 | 미정 | 미정 | 0 | 0 | 0 | 0 | 0 | 0 | 0.0464 | 0.0884 | 0.0022 | 0.1976 | 42 | 5000 | 1601 | 0.4526 | 0.6652 | 0.45 | 0.0259 | 0.323 | 56.007 | 24.744 | 8.913 | 6.283 | 2.263 | 1483 | 25 | 30 | 3 | 0.27 | 55 | 28 | 미정 |  | 2021-02-16 10:09 | 1579 |  | 0 | 115 | 24 | 0 | 0 | 0 | 0.541 | 0.8175 | 0.4939 | 0.0372 | 100700 | 73 | 23 | 131 | 0.0443 | 0.0182 | 0.0312 | 0.0307 | 0.019 | 0.0057 | 0.0027 | 0.0021
2021-02-16 | B62107 | B | 35 | SMN440 | 104 | 35000 | 0.0752 | 0.1005 | 0.1005 | 0.1687 | 1605 | 1605 | 1541 | 3030 | 42.9 |  |  | 0 | 미정 | 미정 | 미정 | 미정 | 0 | 0 | 0 | 0 | 0 | 0 | 0.0752 | 0.1017 | 0.0029 | 0.2395 | 40 | 5600 | 1622 | 0.286 | 1.02 | 0.1692 | 0.027 | [6 empty] | 1494 | 18 | 18 | 1 | 0.24 | 64 | 26 | 미정 |  | 2021-02-16 10:56 | 1619 |  | 84 | 0 | 13 | 0 | 0 | 0 | 0.387 | 1.468 | 0.206 | 0.025 | 96000 | 66 | 42 | 165 | 0.0686 | 0.0245 | 0.0301 | 0.0564 | 0.0353 | 0.0077 | 0.0051 | 0.0042
2021-02-16 | A62614 | B | 32 | P-AE1055LSV | 103 | 37500 | 0.0636 | 0.1225 | 0.1225 | 0.2196 | 1601 | 1601 | 1539 | 3010 | 38.3 |  |  | 0 | 선택 | 미정 | 미정 | 미정 | 0 | 0 | 0 | 0 | 0 | 0 | 0.0636 | 0.0784 | 0.0021 | 0.1979 | 41 | 5500 | 1592 | 0.432 | 0.7222 | 0.4414 | 0.0246 | 0.279 | 55.531 | 24.912 | 8.954 | 6.201 | 2.229 | 1483 | 25 | 30 | 3 | 0.28 | 61 | 29 | 미정 |  | 2021-02-16 11:12 | 1592 |  | 0 | 46 | 0 | 0 | 0 | 0 | 0.545 | 0.8525 | 0.4908 | 0.0394 | 97550 | 68 | 19 | 127 | 0.0416 | 0.0198 | 0.036 | 0.0393 | 0.0169 | 0.0039 | 0.0017 | 0.0014
2021-02-16 | B62108 | B | 33 | SMN440 | 104 | 35700 | 0.0612 | 0.0518 | 0.0518 | 0.1641 | 1607 | 1607 | 1523 | 2914 | 40 |  |  | 0 | 미정 | 미정 | 미정 | 미정 | 0 | 0 | 0 | 0 | 0 | 0 | 0.0612 | 0.0613 | 0.0015 | 0.0016 | 48 | 7400 | 1643 | 0.3204 | 1.0175 | 0.1639 | 0.0272 | [6 empty] | 1494 | 18 | 18 | 1 | 0.27 | 73 | 39 | 미정 |  | 2021-02-16 12:07 | 1635 |  | 86 | 0 | 17 | 0 | 0 | 0 | 0.403 | 1.4546 | 0.2067 | 0.021 | 100850 | 80 | 30 | 147 | 0.0572 | 0.0258 | 0.0275 | 0.0544 | 0.0448 | 0.0086 | 0.0055 | 0.0046
2021-02-16 | A62615 | B | 38 | P-AE1055LSV | 104 | 38200 | 0.0539 | 0.114 | 0.114 | 0.2226 | 1575 | 1575 | 1544 | 2984 | 25 |  |  | 0 | 선택 | 미정 | 미정 | 미정 | 0 | 0 | 0 | 0 | 0 | 0 | 0.0539 | 0.0806 | 0.003 | 0.0808 | 42 | 5300 | 1585 | 0.4045 | 0.6969 | 0.4425 | 0.0241 | 0.184 | 53.074 | 25.699 | 9.314 | 5.698 | 2.065 | 1483 | 25 | 30 | 3 | 0.27 | 67 | 33 | 미정 |  | 2021-02-16 12:14 | 1585 |  | 0 | 28 | 0 | 0 | 0 | 0 | 0.542 | 0.8418 | 0.49 | 0.0354 | 92650 | 66 | 16 | 122 | 0.028 | 0.018 | 0.035 | 0.036 | 0.0132 | 0.0039 | 0.0023 | 0.0024
2021-02-16 | B62109 | B | 20 | SFMN438VM2 | 104 | 35800 | 0.0649 | 0.0545 | 0.0545 | 0.1136 | 1607 | 1607 | 1531 | 2983 |  |  |  | 0 | 미정 | 미정 | 미정 | 미정 | 0 | 0 | 0 | 254 | 0 | 0 | 0.0649 | 0.0837 | 0.0028 | 0.0878 | 49 | 8400 | 1662 | 0.293 | 1.1473 | 0.4391 | 0.0119 | [6 empty] | 1491 | 18 | 19 | 1 | 0.38 | 86 | 45 | 미정 |  | 2021-02-16 13:03 | 1635 |  | 90 | 0 | 47 | 0 | 0 | 0 | 0.3788 | 1.3865 | 0.5668 | 0.018 | 88700 | 81 | 30 | 170 | 0.0036 | 0.017 | 0.0198 | 0.041 | 0.0227 | 0.0051 | 0.0047 | 0.0266
2021-02-16 | A62616 | B | 30 | P-AE1055LSV | 104 | 37600 | 0.0442 | 0.1941 | 0.1941 | 0.27 | 1591 | 1591 | 1539 | 3102 | 34.3 |  |  | 0 | 선택 | 미정 | 미정 | 미정 | 0 | 0 | 0 | 0 | 0 | 0 | 0.0442 | 0.0686 | 0.0034 | 0.0514 | 45 | 4700 | 1585 | 0.4343 | 0.6882 | 0.4598 | 0.0213 | 0.157 | 52.969 | 25.85 | 9.334 | 5.674 | 2.049 | 1483 | 25 | 30 | 3 | 0.25 | 68 | 38 | 미정 |  | 2021-02-16 13:17 | 1585 |  | 0 | 61 | 20 | 0 | 0 | 0 | 0.539 | 0.845 | 0.501 | 0.0382 | 96800 | 84 | 12 | 112 | 0.0364 | 0.018 | 0.0324 | 0.0264 | 0.0113 | 0.0023 | 0.0014 | 0.0023
2021-02-16 | B62110 | B | 18 | SFMN438VM2 | 104 | 36900 | 0.0898 | 2.1984 | 0.0697 | 0.1005 | 1621 | 1608 | 1559 | 3070 |  |  |  | 0 | 미정 | 미정 | 미정 | 미정 | 0 | 0 | 0 | 250 | 0 | 0 | 0.0898 | 0.1347 | 0.0046 | 0.3682 | 47 | 7600 | 1633 | 0.3149 | 0.9889 | 0.4527 | 0.0118 | [6 empty] | 1491 | 18 | 19 | 1 | 0.32 | 74 | 44 | 미정 |  | 2021-02-16 14:04 | 1635 |  | 100 | 0 | 11 | 0 | 0 | 0 | 0.382 | 1.3984 | 0.5686 | 0.0203 |  | 74 | 34 | 169 | 0.0088 | 0.0156 | 0.0178 | 0.0536 | 0.0196 | 0.0039 | 0.0034 | 0.0264
2021-02-16 | A62617 | B | 19 | P-AE1055LSM | 104 | 36700 | 0.0512 | 0.1734 | 0.1734 | 0.1986 | 1607 | 1607 | 1552 | 3065 | 45.9 |  |  | 0 | 미정 | 미정 | 미정 | 미정 | 0 | 0 | 0 | 0 | 0 | 0 | 0.0512 | 0.0713 | 0.0021 | 0.0773 | 41 | 5600 | 1615 | 0.4786 | 0.6349 | 0.2048 | 0.0339 | 0.173 | 55.901 | 29.45 | 4.141 | 13.499 | 1.898 | 1484 | 25 | 30 | 3 | 0.26 | 86 | 34 | 미정 |  | 2021-02-16 14:13 | 1607 |  | 0 | 42 | 0 | 0 | 0 | 0 | 0.5522 | 0.787 | 0.2289 | 0.0338 | 96400 | 97 | 33 | 156 | 0.0573 | 0.0294 | 0.0251 | 0.0269 | 0.0215 | 0.003 | 0.0018 | 0.0022
2021-02-16 | B62111 | B | 35 | SFMN438VM2 | 104 | 38700 | 0.0838 | 0.0637 | 0.0637 | 0.0757 | 1610 | 1610 | 1554 | 2903 |  |  |  | 0 | 미정 | 미정 | 미정 | 미정 | 0 | 0 | 0 | 252 | 0 | 0 | 0.0838 | 0.1114 | 0.002 | 0.1921 | 51 | 7500 | 1633 | 0.2747 | 1.2057 | 0.4888 | 0.0106 | [6 empty] | 1491 | 18 | 19 | 1 | 0.28 | 63 | 31 | 미정 |  | 2021-02-16 15:11 | 1620 |  | 70 | 0 | 21 | 0 | 0 | 0 | 0.3793 | 1.3956 | 0.5731 | 0.0204 | 110600 | 75 | 29 | 166 | 0.0062 | 0.0113 | 0.0184 | 0.046 | 0.0246 | 0.0053 | 0.0049 | 0.0276
2021-02-16 | A62618 | B | 32 | P-AE1055LSM | 104 | 37900 | 0.0568 | 0.0949 | 0.0949 | 0.3109 | 1635 | 1635 | 1560 | 2997 | 44.6 |  |  | 0 | 미정 | 미정 | 미정 | 미정 | 0 | 0 | 0 | 0 | 0 | 0 | 0.0568 | 0.0619 | 0.004 | 0.3426 | 40 | 4200 | 1604 | 0.4747 | 0.6393 | 0.1679 | 0.0506 | 0.144 | 60.324 | 26.792 | 3.642 | 16.563 | 2.251 | 1484 | 25 | 30 | 3 | 0.29 | 61 | 26 | 미정 |  | 2021-02-16 15:28 | 1591 |  | 0 | 10 | 21 | 0 | 0 | 0 | 0.55 | 0.7906 | 0.237 | 0.0289 | 89750 | 68 | 22 | 136 | 0.0625 | 0.0317 | 0.0261 | 0.0357 | 0.0208 | 0.0088 | 0.0031 | 0.0024
2021-02-16 | B62112 | B | 33 | SFMN438VM2 | 103 | 37600 | 0.1819 | 0.0864 | 0.0864 | 0.1002 | 1623 | 1623 | 1560 | 2830 |  |  |  | 0 | 미정 | 미정 | 미정 | 미정 | 0 | 0 | 0 | 255 | 0 | 0 | 0.1819 | 0.1801 | 0.0061 | 0.1308 | 41 | 6700 | 1630 | 0.3256 | 1.2188 | 0.5161 | 0.0112 | [6 empty] | 1491 | 18 | 25 | 1 | 0.31 | 64 | 30 | 미정 |  | 2021-02-16 16:03 | 1637 |  | 70 | 0 | 12 | 0 | 0 | 0 | 0.383 | 1.3887 | 0.5627 | 0.0202 | 103100 | 70 | 36 | 176 | 0.0051 | 0.0126 | 0.0184 | 0.0653 | 0.0304 | 0.0098 | 0.0066 | 0.0282
2021-02-16 | A62619 | B | 38 | P-AE1055LSM | 103 | 38700 | 0.056 | 0.0729 | 0.1708 | 0.2033 | 1592 | 1594 | 1541 | 2923 | 57.1 |  |  | 0 | 미정 | 미정 | 미정 | 미정 | 0 | 0 | 0 | 0 | 0 | 0 | 0.056 | 0.0938 | 0.0033 | 0.2453 | 41 | 4500 | 1587 | 0.4521 | 0.5041 | 0.158 | 0.0411 | 0.188 | 61.225 | 24.754 | 4.493 | 13.626 | 2.473 | 1484 | 25 | 30 | 3 | 0.28 | 48 | 15 | 미정 |  | 2021-02-16 16:32 | 1574 |  | 0 | 46 | 23 | 0 | 0 | 0 | 0.531 | 0.7843 | 0.2341 | 0.0291 | 99850 | 72 | 19 | 129 | 0.0693 | 0.0272 | 0.0246 | 0.0349 | 0.0221 | 0.0087 | 0.0038 | 0.003
2021-02-16 | B62113 | B | 20 | SFMN438VM2 | 102 | 38000 | 0.0691 | 0.7331 | 0.0318 | 0.0599 | 1646 | 1627 | 1587 | 2820 |  |  |  | 0 | 미정 | 미정 | 미정 | 미정 | 0 | 0 | 0 | 256 | 0 | 0 | 0.0691 | 0.1265 | 0.003 | 0.0856 | 41 | 5600 | 1634 | 0.2612 | 1.2151 | 0.5038 | 0.0091 | [6 empty] | 1491 | 18 | 19 | 1 | 0.31 | 66 | 29 | 미정 |  | 2021-02-16 17:04 | 1627 |  | 51 | 0 | 0 | 0 | 0 | 0 | 0.396 | 1.4026 | 0.5685 | 0.0197 | 100700 | 69 | 40 | 181 | 0.0041 | 0.0092 | 0.0189 | 0.0406 | 0.0232 | 0.0117 | 0.0075 | 0.0301
2021-02-16 | A62620 | B | 30 | P-AE1055LSM | 104 | 39000 | 0.0281 | 0.171 | 0.2016 | 0.2893 | 1562 | 1592 | 1535 | 3010 | 56.6 |  |  | 0 | 선택 | 미정 | 미정 | 미정 | 0 | 0 | 0 | 0 | 0 | 0 | 0.0281 | 0.0676 | 0.0025 | 0.0181 | 41 | 5200 | 1593 | 0.4851 | 0.6042 | 0.1851 | 0.032 | 0.154 | 58.417 | 27.12 | 4.483 | 13.03 | 2.154 | 1484 | 25 | 30 | 3 | 0.31 | 56 | 24 | 미정 |  | 2021-02-16 17:44 | 1583 |  | 0 | 84 | 16 | 0 | 0 | 0 | 0.5463 | 0.7606 | 0.2483 | 0.0296 | 105300 | 82 | 14 | 114 | 0.0644 | 0.0305 | 0.0254 | 0.0221 | 0.0141 | 0.0033 | 0.0023 | 0.002
2021-02-16 | B62114 | B | 18 | SFMN438VM2 | 96 | 36600 |  | 0.0755 | 0.0755 | 0.101 | 1638 | 1638 | 1553 | 2634 |  |  |  | 0 | 미정 | 미정 | 미정 | 미정 | 0 | 0 | 0 | 255 | 0 | 0 |  |  |  |  | 47 | 6900 | 1626 | 0.3183 | 1.2303 | 0.513 | 0.0081 | [6 empty] | 1491 | 18 | 18 | 1 | 0.31 | 70 | 32 | 미정 |  | 2021-02-16 18:05 | 1624 |  | 50 | 0 | 16 | 0 | 0 | 0 | 0.3874 | 1.398 | 0.577 | 0.0242 | 152700 | 71 | 46 | 192 | 0.0037 | 0.0073 | 0.0167 |  | 0.0276 | 0.0158 | 0.0094 | 0.031
2021-02-16 | A62621 | B | 19 | P-AE1055LSM | 104 | 38300 | 0.0668 | 0.1104 | 0.0905 | 0.2085 | 1564 | 1627 | 1552 | 3208 | 50.4 |  |  | 0 | 선택 | 미정 | 미정 | 미정 | 0 | 0 | 0 | 0 | 0 | 0 | 0.0668 | 0.1001 | 0.0063 | 0.2414 | 42 | 4800 | 1596 | 0.4312 | 0.6262 | 0.1824 | 0.0304 | 0.264 | 57.266 | 28.031 | 4.655 | 12.302 | 2.042 | 1484 | 25 | 30 | 3 | 0.27 | 65 | 29 | 미정 |  | 2021-02-16 18:53 | 1593 |  | 0 | 25 | 10 | 0 | 0 | 0 | 0.5438 | 0.7853 | 0.238 | 0.0261 | 99100 | 83 | 14 | 117 | 0.0621 | 0.0326 | 0.0245 | 0.0281 | 0.0155 | 0.0042 | 0.0044 | 0.0026
2021-02-16 | B62115 | B | 35 | SFMN438VM2 | 107 | 37700 | 0.3085 | 0.0839 | 0.0839 | 0.1106 | 1609 | 1609 | 1529 | 2972 |  |  |  | 0 | 미정 | 미정 | 미정 | 미정 | 0 | 0 | 0 | 253 | 0 | 0 | 0.3085 | 0.2019 | 0.0107 | 0.321 | 42 | 6900 | 1633 | 0.3093 | 1.2507 | 0.5403 | 0.0077 | [6 empty] | 1491 | 18 | 18 | 1 | 0.25 | 64 | 28 | 미정 |  | 2021-02-16 19:01 | 1622 |  | 34 | 0 | 0 | 0 | 0 | 0 | 0.3872 | 1.3921 | 0.5682 | 0.0204 | 102850 | 70 | 44 | 193 | 0.0034 | 0.0073 | 0.0172 | 0.0458 | 0.0311 | 0.0115 | 0.0085 | 0.0278
2021-02-16 | B62116 | B | 33 | SFMN438VM2 | 106 | 38000 | 0.1196 | 0.0687 | 0.0687 | 0.0775 | 1616 | 1616 | 1578 | 2822 |  |  |  | 0 | 미정 | 미정 | 미정 | 미정 | 0 | 0 | 0 | 249 | 0 | 0 | 0.1196 | 0.1796 | 0.0046 | 0.0131 | 54 | 6100 | 1627 | 0.2998 | 0.9945 | 0.5156 | 0.0061 | [6 empty] | 1491 | 18 | 18 | 1 | 0.32 | 68 | 33 | 미정 |  | 2021-02-16 20:15 | 1620 |  | 90 | 0 | 16 | 0 | 0 | 0 | 0.382 | 1.4036 | 0.5711 | 0.0195 | 102350 | 0 | 37 | 183 | 0.0033 | 0.0065 | 0.0171 | 0.043 | 0.023 | 0.0082 | 0.0073 | 0.0298
2021-02-16 | A62622 | B | 32 | P-AE1055LSM | 104 | 37900 | 0.0662 | 0.1011 | 0.1011 | 0.2433 | 1605 | 1605 | 1531 | 2726 | 43.4 |  |  | 0 | 선택 | 미정 | 미정 | 미정 | 0 | 0 | 0 | 0 | 0 | 0 | 0.0662 | 0.1037 | 0.006 | 0.1462 | 40 | 4400 | 1590 | 0.4763 | 0.6946 | 0.2084 | 0.0353 | 0.439 | 57.702 | 27.615 | 4.506 | 12.805 | 2.089 | 1484 | 25 | 30 | 3 | 0.27 | 54 | 23 | 미정 |  | 2021-02-16 20:03 | 1580 |  | 0 | 23 | 0 | 0 | 0 | 0 | 0.5484 | 0.79 | 0.2294 | 0.0291 |  | 67 | 16 | 121 | 0.0568 | 0.025 | 0.0246 | 0.0307 | 0.0161 | 0.0036 | 0.0014 | 0.0023
2021-02-16 | A62623 | B | 38 | P-AE1055LSM | 101 | 35900 | 0.0553 | 0.1444 | 0.1444 | 0.2326 | 1609 | 1609 | 1541 | 2829 | 46.6 |  |  | 0 | 선택 | 미정 | 미정 | 미정 | 0 | 0 | 0 | 0 | 0 | 0 | 0.0553 | 0.0801 | 0.0047 | 0.074 | 40 | 4600 | 1589 | 0.4815 | 0.655 | 0.1938 | 0.0251 | 0.142 | 56.868 | 28.663 | 4.048 | 14.048 | 1.984 | 1484 | 25 | 30 | 3 | 0.3 | 56 | 26 | 미정 |  | 2021-02-16 21:00 | 1588 |  | 0 | 50 | 0 | 0 | 0 | 0 | 0.541 | 0.7788 | 0.2297 | 0.0277 | 105150 | 76 | 18 | 123 | 0.0542 | 0.0255 | 0.0234 | 0.028 | 0.0135 | 0.0019 | 0.0013 | 0.0018
2021-02-16 | B62117 | I | 20 | 18CRNIMO7HI | 87 | 34400 | 0.0922 | 0.0539 | 0.0539 | 0.0615 | 1662 | 1662 | 1622 | 2595 | 14.2 |  |  | 0 | 미정 | 미정 | 미정 | 미정 | 0 | 0 | 0 | 0 | 0 | 0 | 0.0922 | 0.1685 | 0.0042 | 0.0797 | 45 | 9500 | 1690 | 0.1779 | 0.5237 | 0.2021 | 0.0194 | [6 empty] | 1506 | 25 | 26 | 1 | 0.34 | 106 | 0 | 미정 |  | 2021-02-16 23:49 | 1684 |  | 0 | 13 | 40 | 0 | 0 | 0 | 0.1798 | 0.5623 | 0.2043 | 0.0183 | 100700 | 655 | 37 | 339 | 0.0262 | 0.0271 | 0.0327 | 0.0206 | 0.0171 | 0.0031 | 0.0029 | 0.0026
2021-02-16 | A62624 | B | 30 | P-AE1055LSM | 100 | 37500 | 0.067 | 0.1156 | 0.1156 | 0.2311 | 1633 | 1633 | 1575 | 2996 | 47.4 |  |  | 0 | 미정 | 선택 | 미정 | 미정 | 0 | 0 | 0 | 0 | 0 | 0 | 0.067 | 0.0808 | 0.0028 | 0.2075 | 40 | 4000 | 1594 | 0.4929 | 0.6521 | 0.2013 | 0.0228 | 0.133 | 56.361 | 29.095 | 3.779 | 14.914 | 1.937 | 1484 | 25 | 30 | 3 | 0.27 | 63 | 29 | 미정 |  | 2021-02-16 22:00 | 1594 |  | 0 | 14 | 0 | 0 | 0 | 0 | 0.541 | 0.7787 | 0.2402 | 0.0306 | 106900 | 76 | 27 | 137 | 0.0546 | 0.0263 | 0.027 | 0.0268 | 0.0122 | 0.0016 | 0.0012 | 0.0013
2021-02-16 | B62118 | I | 18 | SACM1 | 105 | 37500 | 0.0897 | 0.0286 | 0.0548 | 0.1119 | 1679 | 1629 | 1576 | 2888 | 49.9 |  |  | 0 | 미정 | 미정 | 미정 | 미정 | 0 | 0 | 0 | 0 | 0 | 0 | 0.0897 | 0.1407 | 0.0083 | 0.1007 | 57 | 9400 | 1694 | 0.3769 | 0.3011 | 0.195 | 0.0595 | [6 empty] | 1491 | 25 | 26 | 1 | 0.31 | 110 | 0 | 미정 |  | 2021-02-16 22:24 | 1683 |  | 51 | 0 | 0 | 0 | 0 | 0 | 0.429 | 0.4652 | 0.2682 | 0.9846 |  | 1020 | 23 | 161 | 0.0969 | 0.6949 | 0.984 | 0.0382 | 0.0373 | 0.019 | 0.0057 | 0.0027
2021-02-16 | A62625 | B | 19 | P-AE1055LSM | 101 | 37400 | 0.0387 | 0.0975 | 0.1584 | 0.2463 | 1631 | 1624 | 1557 | 2986 | 40.4 |  |  | 0 | 선택 | 미정 | 미정 | 미정 | 0 | 0 | 0 | 0 | 0 | 0 | 0.0387 | 0.0394 | 0.0018 | 0.001 | 41 | 3700 | 1575 | 0.4995 | 0.6564 | 0.205 | 0.0213 | 0.138 | 56.111 | 28.788 | 4.38 | 12.81 | 1.949 | 1484 | 25 | 30 | 3 | 0.27 | 57 | 22 | 미정 |  | 2021-02-16 23:10 | 1575 |  | 0 | 36 | 0 | 0 | 0 | 0 | 0.5448 | 0.7874 | 0.2334 | 0.0273 |  | 75 | 31 | 140 | 0.0484 | 0.0186 | 0.022 | 0.0252 | 0.0083 | 0.0013 | 0.0011 | 0.0012
2021-02-16 | B62119 | T | 35 | XC48 | 102 | 38200 | 0.194 | 0.0402 | 0.1249 | 0.0717 | 1591 | 1588 | 1571 | 2974 | 16.9 |  |  | 0 | 미정 | 미정 | 미정 | 미정 | 0 | 0 | 0 | 98 | 0 | 0 | 0.194 | 0.1491 | 0.0081 | 0.1778 | 48 | 4500 | 1628 | 0.3768 | 0.7811 | 0.1782 | 0.0112 | [6 empty] | 1491 | 10 | 13 | 1 | 0.41 | 81 | 23 | 미정 |  | 2021-02-17 00:37 | 1631 |  | 11 | 0 | 0 | 0 | 0 | 0 | 0.456 | 0.824 | 0.1679 | 0.0099 |  | 78.2 | 25 | 210 | 0.0195 | 0.0105 | 0.014 | 0.0545 | 0.0528 | 0.0275 | 0.0021 | 0.0015
2021-02-16 | A62626 | B | 32 | P-AE1055LSM | 101 | 37300 | 0.0485 | 0.1464 | 0.1464 | 0.2043 | 1588 | 1588 | 1531 | 3032 | 49.6 |  |  | 0 | 선택 | 미정 | 미정 | 미정 | 0 | 0 | 0 | 0 | 0 | 0 | 0.0485 | 0.0569 | 0.004 | 0.2583 | 41 | 4600 | 1581 | 0.4925 | 0.6772 | 0.2174 | 0.0269 | 0.172 | 54.975 | 28.312 | 4.649 | 11.825 | 1.941 | 1484 | 25 | 30 | 3 | 0.27 | 54 | 21 | 미정 |  | 2021-02-17 00:09 | 1581 |  | 0 | 28 | 0 | 0 | 0 | 0 | 0.544 | 0.7854 | 0.2322 | 0.0279 | 100700 | 73 | 30 | 143 | 0.0603 | 0.022 | 0.0233 | 0.0263 | 0.0147 | 0.0022 | 0.0014 | 0.0016
2021-02-16 | A62627 | B | 38 | P-AE1055LSM | 92 | 34000 | 0.0595 | 0.0268 | 0.1913 | 0.2038 | 1605 | 1542 | 1533 | 2864 | 45.7 |  |  | 0 | 선택 | 미정 | 미정 | 미정 | 0 | 0 | 0 | 0 | 0 | 0 | 0.0595 | 0.0726 | 0.0025 | 0.2036 | 46 | 5900 | 1584 | 0.4645 | 0.6507 | 0.1935 | 0.0223 | 0.127 | 54.255 | 29.555 | 4.368 | 12.421 | 1.835 | 1484 | 25 | 30 | 3 | 0.28 | 53 | 22 | 미정 |  | 2021-02-17 01:26 | 1584 |  | 0 | 31 | 0 | 0 | 0 | 0 | 0.546 | 0.7881 | 0.229 | 0.0268 | 103150 | 74 | 15 | 123 | 0.0548 | 0.0181 | 0.0241 | 0.0306 | 0.0115 | 0.0018 | 0.0013 | 0.0017
2021-02-16 | B62120 | T | 33 | XC48 | 103 | 36700 | 0.0571 | 0.0705 | 0.0705 | 0.1092 | 1612 | 1612 | 1558 | 2816 | 22 |  |  | 0 | 선택 | 미정 | 미정 | 미정 | 0 | 0 | 0 | 105 | 0 | 0 | 0.0571 | 0.0539 | 0.002 | 0.014 | 41 | 5300 | 1602 | 0.3203 | 0.6485 | 0.1722 | 0.0103 | [6 empty] | 1491 | 10 | 11 | 1 | 0.27 | 57 | 24 | 미정 |  | 2021-02-17 01:37 | 1596 |  | 27 | 0 | 0 | 0 | 0 | 0 | 0.4586 | 0.8256 | 0.1946 | 0.0157 |  |  | 11 | 111 | 0.0238 | 0.0099 | 0.0148 | 0.0564 | 0.0113 | 0.0025 | 0.0023 | 0.0025
2021-02-16 | A62628 | B | 30 | P-AE1055LSM | 101 | 37400 | 0.0449 | 0.1867 | 0.1867 | 0.2658 | 1624 | 1624 | 1558 | 3140 | 41.3 |  |  | 0 | 선택 | 미정 | 미정 | 미정 | 0 | 0 | 0 | 0 | 0 | 0 | 0.0449 | 0.0826 | 0.0052 | 0.0262 | 42 | 3600 | 1576 | 0.5017 | 0.6284 | 0.1896 | 0.0198 | 0.125 | 55.557 | 28.563 | 4.354 | 12.759 | 1.945 | 1484 | 25 | 30 | 3 | 0.27 | 54 | 25 | 미정 |  | 2021-02-17 02:25 | 1576 |  | 0 | 43 | 17 | 0 | 0 | 0 | 0.5497 | 0.7924 | 0.2401 | 0.03 | 103850 | 74 | 21 | 128 | 0.0486 | 0.0221 | 0.0258 | 0.0253 | 0.0096 | 0.0016 | 0.0013 | 0.0018
2021-02-16 | B62121 | T | 18 | KTB600 | 104 | 35300 | 0.1643 | 0.0775 | 0.0775 | 0.2419 | 1611 | 1611 | 1564 | 2799 | 42.8 |  |  | 0 | 미정 | 미정 | 미정 | 미정 | 0 | 0 | 0 | 105 | 0 | 0 | 0.1643 | 0.1114 | 0.0077 | 0.0896 | 48 | 6600 | 1686 | 0.244 | 0.9317 | 0.1351 | 0.0093 | [6 empty] | 1510 | 10 | 10 | 1 | 0.29 | 87 | 35 | 미정 |  | 2021-02-17 04:41 | 1638 |  | 0 | 0 | 20 | 0 | 0 | 0 | 0.2247 | 0.8675 | 0.1657 | 0.0041 | 112300 |  | 23 | 284 | 0.0389 | 0.0048 | 0.0039 | 0.0512 | 0.0334 | 0.0268 | 0.0216 | 0.0207
2021-02-16 | A62629 | B | 6 | P-AE1055LSM | 101 | 37400 | 0.0387 | 0.1971 | 0.1971 | 0.2319 | 1613 | 1613 | 1554 | 3074 | 61.1 |  |  | 0 | 미정 | 선택 | 미정 | 미정 | 0 | 0 | 0 | 0 | 0 | 0 | 0.0387 | 0.0633 | 0.0028 | 0.083 | 46 | 4700 | 1589 | 0.4947 | 0.6308 | 0.1959 | 0.0289 | 0.126 | 54.547 | 27.727 | 5.201 | 10.487 | 1.967 | 1484 | 25 | 30 | 3 | 0.26 | 58 | 18 | 미정 |  | 2021-02-17 03:27 | 1589 |  | 0 | 36 | 0 | 0 | 0 | 0 | 0.5488 | 0.7848 | 0.2329 | 0.0295 | 100100 | 72 | 21 | 134 | 0.074 | 0.0222 | 0.0251 | 0.0257 | 0.0241 | 0.0037 | 0.0019 | 0.0023
2021-02-16 | B62122 | I | 33 | SCM440I | 104 | 37200 | 0.1261 | 0.0381 | 0.0381 | 0.0894 | 1641 | 1641 | 1512 | 2933 |  |  |  | 0 | 미정 | 미정 | 미정 | 미정 | 0 | 0 | 0 | 0 | 0 | 0 | 0.1261 | 0.1061 | 0.008 | 0.1917 | 81 | 10200 | 1658 | 0.251 | 0.7112 | 0.2104 | 0.0055 | [6 empty] | 1495 | 20 | 22 | 1 | 0.29 | 85 | 0 | 미정 |  | 2021-02-17 08:27 | 1663 |  | 82 | 0 | 75 | 0 | 0 | 0 | 0.39 | 0.7096 | 0.25 | 0.0045 | 106000 | 806 | 37 | 453 | 0.0029 | 0.015 | 0.0045 | 0.0656 | 0.1023 | 0.0274 | 0.0108 | 0.0156
2021-02-16 | A62630 | B | 32 | AE1055LS | 104 | 38800 |  |  |  | 0.1745 |  | 1620 | 1589 | 3138 | 37.4 |  |  | 0 | 선택 | 미정 | 미정 | 미정 | 0 | 0 | 0 | 0 | 0 | 0 |  |  |  |  | 44 | 2900 | 1592 | 0.4639 | 0.6395 | 0.2017 | 0.0214 | [6 empty] | 1484 | 25 | 25 | 3 | 0.28 | 62 | 26 | 미정 |  | 2021-02-17 04:36 | 1592 |  | 0 | 36 | 0 | 0 | 0 | 0 | 0.553 | 0.7834 | 0.2379 | 0.0296 |  | 67 | 27 | 133 | 0.0444 | 0.0165 | 0.0257 |  | 0.0149 | 0.0032 | 0.003 | 0.0029
2021-02-16 | A62631 | B | 38 | AE1055LS | 103 | 37300 | 0.0524 |  |  | 0.1536 |  | 1620 | 1574 | 3049 | 46.7 |  |  | 0 | 선택 | 미정 | 미정 | 미정 | 0 | 0 | 0 | 0 | 0 | 0 | 0.0524 | 0.0789 | 0.0024 | 0.0462 | 41 | 3400 | 1579 | 0.4557 | 0.6323 | 0.1712 | 0.0192 | [6 empty] | 1484 | 25 | 26 | 3 | 0.31 | 57 | 25 | 미정 |  | 2021-02-17 05:32 | 1579 |  | 0 | 28 | 10 | 0 | 0 | 0 | 0.549 | 0.773 | 0.2284 | 0.0281 | 105450 | 71 | 20 | 125 | 0.0555 | 0.022 | 0.0255 | 0.0392 | 0.0174 | 0.0035 | 0.0023 | 0.0026
2021-02-16 | B62123 | T | 35 | KTB600 | 104 | 39200 | 0.0502 | 0.0285 | 0.0252 | 0.0506 | 1610 | 1627 | 1545 | 3037 |  |  |  | 0 | 미정 | 미정 | 미정 | 미정 | 0 | 0 | 0 | 204 | 0 | 0 | 0.0502 | 0.0648 | 0.0022 | 0.0124 | 60 | 6300 | 1669 | 0.0897 | 0.5167 | 0.1406 | 0.0032 | [6 empty] | 1510 | 10 | 10 | 1 | 0.27 | 84 | 36 | 미정 |  | 2021-02-17 06:02 | 1594 |  | 68 | 0 | 41 | 0 | 0 | 0 | 0.198 | 0.8968 | 0.1863 | 0.0048 | 87100 | 80 | 42 | 193 | 0.0064 | 0.0044 | 0.0044 | 0.0432 | 0.0515 | 0.0212 | 0.0121 | 0.01
2021-02-16 | A62632 | B | 30 | AE1055LS | 104 | 37200 | 0.1004 | 0.2203 | 0.2203 | 0.3092 | 1626 | 1626 | 1542 | 3057 | 45.1 |  |  | 0 | 선택 | 미정 | 미정 | 미정 | 0 | 0 | 0 | 0 | 0 | 0 | 0.1004 | 0.0817 | 0.0033 | 0.4854 | 40 | 4500 | 1589 | 0.4491 | 0.6467 | 0.1897 | 0.0228 | [6 empty] | 1484 | 25 | 25 | 3 | 0.32 | 71 | 34 | 미정 |  | 2021-02-17 06:32 | 1580 |  | 0 | 16 | 0 | 0 | 0 | 0 | 0.54 | 0.7748 | 0.236 | 0.0293 | 104100 | 69 | 26 | 132 | 0.0529 | 0.0269 | 0.0252 | 0.0527 | 0.0266 | 0.004 | 0.0016 | 0.0025
2021-02-17 | B62124 | T | 20 | KTB600 | 104 | 38800 |  | 0.1692 | 0.0513 | 0.0757 | 1549 | 1601 | 1546 | 3199 |  |  |  | 0 | 미정 | 미정 | 미정 | 미정 | 0 | 0 | 0 | 0 | 0 | 0 |  |  |  |  | 43 | 7100 | 1660 | 0.132 | 0.5259 | 0.1116 | 0.0051 | [6 empty] | 1510 | 10 | 10 | 1 | 0.31 | 77 | 36 | 미정 |  | 2021-02-17 07:06 | 1641 |  | 56 | 0 | 41 | 0 | 0 | 0 | 0.2007 | 0.9142 | 0.1898 | 0.0055 | 97500 |  | 20 | 143 | 0.0127 | 0.0052 | 0.0051 |  | 0.0488 | 0.0112 | 0.0091 | 0.0091
2021-02-17 | A62633 | B | 6 | AE1055LS | 104 | 38900 | 0.0403 | 0.2045 | 0.119 | 0.1378 | 1557 | 1609 | 1547 | 3116 | 36.5 |  |  | 0 | 선택 | 미정 | 미정 | 미정 | 0 | 0 | 0 | 0 | 0 | 0 | 0.0403 | 0.0638 | 0.003 | 0.1648 | 40 | 4400 | 1588 | 0.4373 | 0.6655 | 0.1917 | 0.0219 | [6 empty] | 1484 | 25 | 25 | 3 | 0.27 | 57 | 23 | 미정 |  | 2021-02-17 07:39 | 1588 |  | 0 | 22 | 0 | 0 | 0 | 0 | 0.551 | 0.7843 | 0.2344 | 0.0289 | 98600 | 67 | 24 | 124 | 0.0435 | 0.0256 | 0.0243 | 0.0329 | 0.023 | 0.0046 | 0.0021 | 0.003
2021-02-17 | A62634 | B | 19 | AE1055LS | 104 | 39000 | 0.0745 | 0.1009 | 0.0739 | 0.1652 | 1573 | 1612 | 1571 | 2902 | 48.8 |  |  | 0 | 미정 | 선택 | 미정 | 미정 | 0 | 0 | 0 | 0 | 0 | 0 | 0.0745 | 0.0986 | 0.0027 | 0.1393 | 41 | 3900 | 1601 | 0.5187 | 0.644 | 0.1792 | 0.0233 | [6 empty] | 1484 | 25 | 25 | 3 | 0.28 | 73 | 43 | 미정 |  | 2021-02-17 08:41 | 1581 |  | 0 | 28 | 8 | 0 | 0 | 0 | 0.549 | 0.7776 | 0.2391 | 0.0262 | 105900 | 70 | 15 | 110 | 0.0571 | 0.026 | 0.0262 | 0.0476 | 0.0401 | 0.0061 | 0.0028 | 0.0033
2021-02-17 | B62125 | B | 18 | 15CRMO5H | 104 | 40700 | 0.0468 | 0.1171 | 0.0786 | 0.1225 | 1570 | 1617 | 1597 | 3207 |  |  |  | 0 | 미정 | 미정 | 미정 | 미정 | 0 | 0 | 0 | 204 | 0 | 0 | 0.0468 | 0.0461 | 0.0028 | 0.1017 | 40 | 100 | 1646 | 0.1521 | 0.9243 | 0.1182 | 0.0033 | [6 empty] | 1513 | 16 | 16 | 1 | 0.34 | 80 | 41 | 미정 |  | 2021-02-17 11:54 | 1645 |  | 0 | 200 | 53 | 0 | 0 | 0 | 0.164 | 1.0922 | 0.1725 | 0.0206 | 109100 | 80 | 43 | 319 | 0.0018 | 0.004 | 0.016 | 0.0283 | 0.0526 | 0.0226 | 0.0162 | 0.0169
2021-02-17 | A62635 | B | 32 | AE1055LS | 104 | 38100 | 0.0809 | 0.1164 | 0.1164 | 0.16 | 1597 | 1597 | 1532 | 3065 | 47.8 |  |  | 0 | 선택 | 미정 | 미정 | 미정 | 0 | 0 | 0 | 0 | 0 | 0 | 0.0809 | 0.1486 | 0.0024 | 0.5701 | 40 | 4800 | 1582 | 0.4449 | 0.69 | 0.1995 | 0.0222 | [6 empty] | 1484 | 25 | 25 | 3 | 0.29 | 52 | 31 | 미정 |  | 2021-02-17 09:40 | 1582 |  | 0 | 0 | 0 | 0 | 0 | 0 | 0.559 | 0.7637 | 0.2473 | 0.0289 | 99300 | 76 | 13 | 104 | 0.0599 | 0.0245 | 0.0255 | 0.0513 | 0.0222 | 0.0036 | 0.0022 | 0.0028
2021-02-17 | B62126 | B | 35 | 15CRMO5H | 104 | 37900 | 0.0492 | 0.023 | 0.047 | 0.0676 | 1649 | 1620 | 1584 | 3045 |  |  |  | 0 | 미정 | 미정 | 미정 | 미정 | 0 | 0 | 0 | 134 | 0 | 0 | 0.0492 | 0.0417 | 0.0021 | 0.0169 | 71 | 9400 | 1662 | 0.1259 | 0.8014 | 0.1445 | 0.004 | [6 empty] | 1513 | 16 | 20 | 1 | 0.35 | 81 | 30 | 미정 |  | 2021-02-17 11:13 | 1667 |  | 0 | 70 | 7 | 0 | 0 | 0 | 0.153 | 1.0578 | 0.1756 | 0.0178 | 90400 | 66 | 12 | 158 | 0.0021 | 0.0047 | 0.0181 | 0.0279 | 0.0391 | 0.0201 | 0.0064 | 0.0212
2021-02-17 | A62636 | B | 30 | AE1055LS | 104 | 37500 | 0.0493 | 0.1878 | 0.1878 | 0.2273 | 1580 | 1580 | 1527 | 3132 | 49.1 |  |  | 0 | 선택 | 미정 | 미정 | 미정 | 0 | 0 | 0 | 0 | 0 | 0 | 0.0493 | 0.0552 | 0.0027 | 0.1966 | 40 | 5500 | 1590 | 0.4933 | 0.6127 | 0.1684 | 0.0262 | [6 empty] | 1484 | 25 | 25 | 3 | 0.27 | 59 | 28 | 미정 |  | 2021-02-17 10:48 | 1590 |  | 0 | 25 | 20 | 0 | 0 | 0 | 0.556 | 0.7742 | 0.2445 | 0.032 | 105050 | 79 | 16 | 109 | 0.0572 | 0.0152 | 0.0289 | 0.0417 | 0.0269 | 0.01 | 0.0023 | 0.0026
2021-02-17 | A62637 | B | 6 | AE1055LS | 103 | 37400 | 0.0533 | 0.045 | 0.045 | 0.1305 | 1624 | 1624 | 1553 | 3072 | 31.8 |  |  | 0 | 선택 | 미정 | 미정 | 미정 | 0 | 0 | 0 | 0 | 0 | 0 | 0.0533 | 0.0805 | 0.002 | 0.1442 | 44 | 4300 | 1592 | 0.4657 | 0.6795 | 0.1877 | 0.0204 | [6 empty] | 1484 | 25 | 25 | 3 | 0.27 | 62 | 31 | 미정 |  | 2021-02-17 11:53 | 1592 |  | 0 | 22 | 0 | 0 | 0 | 0 | 0.543 | 0.7558 | 0.2448 | 0.0301 | 100800 | 68 | 15 | 116 | 0.0384 | 0.0292 | 0.0276 | 0.0492 | 0.0265 | 0.0055 | 0.0027 | 0.0032
2021-02-17 | B62127 | B | 33 | 15CRMO5H | 104 | 39000 |  | 0.0482 | 0.0337 | 0.0685 | 1584 | 1608 | 1555 | 3164 |  |  |  | 0 | 미정 | 미정 | 미정 | 미정 | 0 | 0 | 0 | 137 | 0 | 0 |  |  |  |  | 50 | 8700 | 1642 | 0.1091 | 0.729 | 0.162 | 0.0037 | [6 empty] | 1513 | 16 | 16 | 1 | 0.35 | 47 | 14 | 미정 |  | 2021-02-17 12:52 | 1640 |  | 0 | 64 | 0 | 0 | 0 | 0 | 0.153 | 1.0773 | 0.1762 | 0.0172 | 101550 | 55 | 47 | 199 | 0.003 | 0.0044 | 0.016 |  | 0.0229 | 0.0106 | 0.0063 | 0.0186
2021-02-17 | A62638 | B | 19 | AE1055LS | 104 | 38300 | 0.0604 | 0.0622 | 0.1047 | 0.1644 | 1567 | 1588 | 1524 | 3119 | 46.7 |  |  | 0 | 선택 | 미정 | 미정 | 미정 | 0 | 0 | 0 | 0 | 0 | 0 | 0.0604 | 0.056 | 0.002 | 0.1972 | 40 | 5300 | 1587 | 0.4351 | 0.6462 | 0.1873 | 0.0249 | [6 empty] | 1484 | 25 | 25 | 3 | 0.28 | 69 | 38 | 미정 |  | 2021-02-17 12:55 | 1587 |  | 0 | 22 | 0 | 0 | 0 | 0 | 0.553 | 0.7745 | 0.2443 | 0.03 | 104500 | 77 | 15 | 108 | 0.0552 | 0.0247 | 0.0264 | 0.0398 | 0.0233 | 0.0052 | 0.0023 | 0.0029
2021-02-17 | A62639 | B | 32 | SCM440 | 104 | 38500 | 0.0686 | 0.0637 | 0.0637 | 0.113 | 1594 | 1594 | 1541 | 2948 | 37.5 |  |  | 0 | 선택 | 미정 | 미정 | 미정 | 0 | 0 | 0 | 0 | 0 | 0 | 0.0686 | 0.1233 | 0.0034 | 0.052 | 43 | 7300 | 1618 | 0.3158 | 0.5889 | 0.1919 | 0.019 | [6 empty] | 1496 | 15 | 20 | 3 | 0.3 | 89 | 35 | 미정 |  | 2021-02-17 14:02 | 1618 |  | 0 | 17 | 0 | 0 | 0 | 0 | 0.386 | 0.6937 | 0.2139 | 0.0236 | 104000 | 102 | 36 | 150 | 0.0437 | 0.0174 | 0.0187 | 0.0512 | 0.0234 | 0.0094 | 0.0041 | 0.0126
2021-02-17 | B62128 | B | 20 | 15CRMO5H | 104 | 36900 | 0.0949 | 0.0628 | 0.0628 | 0.0803 | 1638 | 1638 | 1571 | 2954 |  |  |  | 0 | 미정 | 선택 | 미정 | 미정 | 0 | 0 | 0 | 202 | 0 | 0 | 0.0949 | 0.1404 | 0.0031 | 0.2767 | 50 | 8800 | 1652 | 0.1255 | 0.8549 | 0.1453 | 0.0035 | [6 empty] | 1513 | 16 | 16 | 1 | 0.3 | 68 | 28 | 미정 |  | 2021-02-17 14:18 | 1645 |  | 41 | 0 | 12 | 0 | 0 | 0 | 0.156 | 1.0877 | 0.168 | 0.0207 | 103200 | 78 | 8 | 119 | 0.0035 | 0.004 | 0.0168 | 0.0426 | 0.0227 | 0.0089 | 0.0107 | 0.0206
2021-02-17 | A62640 | B | 30 | SCM440 | 104 | 37800 | 0.1543 | 0.0598 | 0.074 | 0.1194 | 1593 | 1591 | 1523 | 2999 | 42.1 |  |  | 0 | 선택 | 미정 | 미정 | 미정 | 0 | 0 | 0 | 0 | 0 | 0 | 0.1543 | 0.171 | 0.0063 | 0.0022 | 42 | 6500 | 1606 | 0.3189 | 0.5241 | 0.1846 | 0.0214 | [6 empty] | 1496 | 15 | 15 | 3 | 0.3 | 74 | 29 | 미정 |  | 2021-02-17 15:13 | 1606 |  | 0 | 56 | 0 | 0 | 0 | 0 | 0.391 | 0.6771 | 0.2135 | 0.0178 | 98250 | 73 | 39 | 151 | 0.0522 | 0.0182 | 0.0182 | 0.0653 | 0.0371 | 0.0094 | 0.0042 | 0.0135
2021-02-17 | B62129 | B | 35 | 15CRMO5H | 104 | 36200 | 0.08 | 0.1071 | 0.0363 | 0.0597 | 1623 | 1601 | 1564 | 3185 |  |  |  | 0 | 미정 | 미정 | 미정 | 미정 | 0 | 0 | 0 | 201 | 0 | 0 | 0.08 | 0.1011 | 0.003 | 0.1114 | 57 | 9000 | 1654 | 0.1236 | 0.8969 | 0.1012 | 0.0029 | [6 empty] | 1513 | 16 | 16 | 1 | 0.29 | 69 | 36 | 미정 |  | 2021-02-17 15:29 | 1641 |  | 40 | 0 | 16 | 0 | 0 | 0 | 0.155 | 1.0789 | 0.1583 | 0.021 | 108000 | 80 | 8 | 126 | 0.0025 | 0.0034 | 0.018 | 0.0418 | 0.0518 | 0.0175 | 0.0141 | 0.0196
2021-02-17 | A62641 | B | 6 | SCM440 | 104 | 38300 | 0.2581 | 0.2526 | 0.1783 | 0.2431 | 1574 | 1608 | 1542 | 2910 | 41.7 |  |  | 0 | 선택 | 미정 | 미정 | 미정 | 0 | 0 | 0 | 0 | 0 | 0 | 0.2581 | 0.2399 | 0.0083 | 0.2097 | 42 | 5300 | 1602 | 0.2915 | 0.5975 | 0.1875 | 0.0256 | [6 empty] | 1496 | 15 | 16 | 3 | 0.3 | 66 | 20 | 미정 |  | 2021-02-17 16:15 | 1602 |  | 0 | 29 | 15 | 0 | 0 | 0 | 0.4066 | 0.6879 | 0.2123 | 0.0179 | 102600 | 78 | 43 | 155 | 0.0505 | 0.0214 | 0.0172 | 0.0527 | 0.0255 | 0.0082 | 0.0055 | 0.0135
2021-02-17 | B62130 | B | 18 | 15CRMO5H | 92 | 34500 | 0.0751 | 0.0524 | 0.0423 | 0.0923 | 1623 | 1597 | 1540 | 2670 |  |  |  | 0 | 미정 | 미정 | 미정 | 미정 | 0 | 0 | 0 | 202 | 0 | 0 | 0.0751 | 0.089 | 0.0037 | 0.133 | 46 | 8200 | 1646 | 0.126 | 0.9217 | 0.1468 | 0.0033 | [6 empty] | 1513 | 16 | 20 | 1 | 1000 | 62 | 30 | 미정 |  | 2021-02-17 16:25 | 1655 |  | 41 | 0 | 0 | 0 | 0 | 0 | 0.1555 | 1.0821 | 0.1707 | 0.0211 | 100600 | 80 | 17 | 138 | 0.003 | 0.0038 | 0.0172 | 0.038 | 0.0177 | 0.0118 | 0.0115 | 0.0199
2021-02-17 | B62131 | B | 33 | 15CRMO5H | 93 | 34300 | 0.049 | 0.0291 | 0.0338 | 0.0797 | 1612 | 1620 | 1543 | 2748 |  |  |  | 0 | 미정 | 미정 | 미정 | 미정 | 0 | 0 | 0 | 206 | 0 | 0 | 0.049 | 0.0879 | 0.0048 | 0.0034 | 55 | 8900 | 1640 | 0.1308 | 0.8683 | 0.0915 | 0.0027 | [6 empty] | 1513 | 16 | 16 | 1 | 0.3 | 65 | 27 | 미정 |  | 2021-02-17 17:37 | 1643 |  | 40 | 0 | 21 | 0 | 0 | 0 | 0.1544 | 1.0834 | 0.1711 | 0.0205 | 107000 | 82 | 19 | 147 | 0.0026 | 0.0034 | 0.016 | 0.0425 | 0.0611 | 0.0177 | 0.0115 | 0.0193
2021-02-17 | A62642 | B | 19 | SCM440 | 104 | 37900 | 0.0792 | 0.0625 | 0.0625 | 0.0677 | 1630 | 1630 | 1569 | 2943 | 25.4 |  |  | 0 | 미정 | 미정 | 미정 | 미정 | 0 | 0 | 0 | 0 | 0 | 0 | 0.0792 | 0.1064 | 0.0052 | 0.1374 | 42 | 4600 | 1599 | 0.3496 | 0.5233 | 0.1716 | 0.0145 | [6 empty] | 1496 | 15 | 15 | 3 | 0.28 | 62 | 17 | 미정 |  | 2021-02-17 17:27 | 1599 |  | 0 | 48 | 31 | 0 | 0 | 0 | 0.3842 | 0.6886 | 0.2214 | 0.0221 | 100150 | 75 | 43 | 154 | 0.0319 | 0.0168 | 0.0195 | 0.0545 | 0.0391 | 0.0127 | 0.006 | 0.0149
2021-02-17 | A62643 | B | 32 | SCM440 | 104 | 37900 |  | 0.6159 | 0.032 | 0.1237 | 1586 | 1584 | 1526 | 2996 | 41.8 |  |  | 0 | 미정 | 미정 | 미정 | 미정 | 0 | 0 | 0 | 0 | 0 | 0 |  |  |  |  | 41 | 5700 | 1601 | 0.3424 | 0.5229 | 0.1849 | 0.029 | [6 empty] | 1496 | 15 | 15 | 3 | 0 | 62 | 21 | 미정 |  | 2021-02-17 18:30 | 1601 |  | 0 | 39 | 25 | 0 | 0 | 0 | 0.3885 | 0.6955 | 0.2157 | 0.0198 | 99250 | 77 | 45 | 157 | 0.0526 | 0.0227 | 0.0173 |  | 0.0357 | 0.017 | 0.01 | 0.015
2021-02-17 | B62132 | B | 20 | 15CRMO5H | 103 | 39200 | 0.0719 | 0.027 | 0.0397 | 0.0724 | 1629 | 1587 | 1565 | 2966 |  |  |  | 0 | 미정 | 미정 | 미정 | 미정 | 0 | 0 | 0 | 202 | 0 | 0 | 0.0719 | 0.083 | 0.0025 | 0.363 | 48 | 8000 | 1642 | 0.129 | 0.8727 | 0.1089 | 0.0027 | [6 empty] | 1513 | 16 | 16 | 1 | 0.28 | 65 | 21 | 미정 |  | 2021-02-17 18:38 | 1637 |  | 30 | 0 | 22 | 0 | 0 | 0 | 0.1557 | 1.0769 | 0.171 | 0.0186 | 106000 | 91 | 30 | 163 | 0.0026 | 0.0034 | 0.0169 | 0.041 | 0.0507 | 0.0171 | 0.011 | 0.021
2021-02-17 | A62644 | B | 30 | SCM440 | 103 | 38000 |  | 0.0356 | 0.0962 | 0.1074 | 1611 | 1588 | 1533 | 2849 | 41.9 |  |  | 0 | 미정 | 미정 | 미정 | 미정 | 0 | 0 | 0 | 0 | 0 | 0 |  |  |  |  | 43 | 6000 | 1599 | 0.3075 | 0.6171 | 0.1964 | 0.0384 | [6 empty] | 1496 | 15 | 15 | 3 | 0.29 | 65 | 25 | 미정 |  | 2021-02-17 19:34 | 1599 |  | 0 | 39 | 10 | 0 | 0 | 0 | 0.3887 | 0.6922 | 0.2091 | 0.0238 | 96750 | 74 | 43 | 160 | 0.0541 | 0.0275 | 0.0207 |  | 0.0362 | 0.0273 | 0.0167 | 0.0161
2021-02-17 | B62133 | B | 35 | AE1548 | 103 | 37600 | 0.052 | 0.0301 | 0.0944 | 0.1148 | 1637 | 1615 | 1557 | 3060 | 3.7 |  |  | 0 | 미정 | 미정 | 미정 | 미정 | 0 | 0 | 0 | 0 | 0 | 0 | 0.052 | 0.087 | 0.0027 | 0.1224 | 42 | 7400 | 1655 | 0.3103 | 1.0522 | 0.1425 | 0.0035 | [6 empty] | 1488 | 15 | 22 | 1 | 0.21 | 88 | 31 | 미정 |  | 2021-02-17 19:50 | 1656 |  | 0 | 0 | 0 | 0 | 0 | 0 | 0.469 | 1.1784 | 0.1935 | 0.0047 | 100650 | 93 | 48 | 195 | 0.0048 | 0.0053 | 0.0113 | 0.0481 | 0.0328 | 0.0101 | 0.0116 | 0.0179
2021-02-17 | A62645 | B | 6 | SCM440 | 104 | 37600 | 0.0738 | 0.1585 | 0.1585 | 0.158 | 1588 | 1588 | 1518 | 2897 | 44.1 |  |  | 0 | 미정 | 미정 | 미정 | 미정 | 0 | 0 | 0 | 0 | 0 | 0 | 0.0738 | 0.0941 | 0.0035 | 0.0012 | 43 | 5700 | 1606 | 0.3489 | 0.6128 | 0.2012 | 0.0208 | [6 empty] | 1496 | 15 | 15 | 3 | 0.32 | 67 | 24 | 미정 |  | 2021-02-17 20:34 | 1606 |  | 0 | 19 | 10 | 0 | 0 | 0 | 0.395 | 0.69 | 0.2136 | 0.0188 | 90900 | 68 | 49 | 169 | 0.0596 | 0.0186 | 0.0165 | 0.0436 | 0.0371 | 0.0128 | 0.0066 | 0.0159
2021-02-17 | B62134 | B | 18 | AE1548 | 104 | 36800 | 0.1005 | 0.0837 | 0.0837 | 0.1112 | 1622 | 1622 | 1553 | 2957 | 12.3 |  |  | 0 | 미정 | 미정 | 미정 | 미정 | 0 | 0 | 0 | 0 | 0 | 0 | 0.1005 | 0.1095 | 0.0067 | 0.4116 | 41 | 6400 | 1640 | 0.2514 | 1.0238 | 0.196 | 0.0066 | [6 empty] | 1488 | 15 | 19 | 1 | 0.21 | 69 | 22 | 미정 |  | 2021-02-17 20:41 | 1628 |  | 30 | 0 | 0 | 0 | 0 | 0 | 0.468 | 1.2059 | 0.2193 | 0.0089 | 101750 | 72 | 63 | 219 | 0.0165 | 0.0065 | 0.0116 | 0.0456 | 0.0359 | 0.0075 | 0.0073 | 0.0175
2021-02-17 | A62646 | B | 19 | SCM440 | 104 | 37300 | 0.0554 | 0.1005 | 0.1005 | 0.1287 | 1606 | 1606 | 1541 | 2960 | 34.8 |  |  | 0 | 미정 | 미정 | 미정 | 미정 | 0 | 0 | 0 | 0 | 0 | 0 | 0.0554 | 0.0828 | 0.0042 | 0.2334 | 46 | 5600 | 1599 | 0.3218 | 0.5681 | 0.1988 | 0.0229 | [6 empty] | 1496 | 15 | 15 | 3 | 0.3 | 72 | 28 | 미정 |  | 2021-02-17 21:38 | 1599 |  | 0 | 27 | 0 | 0 | 0 | 0 | 0.398 | 0.6934 | 0.2067 | 0.0201 |  | 72 | 41 | 159 | 0.0434 | 0.0184 | 0.0169 | 0.047 | 0.035 | 0.011 | 0.006 | 0.0139
2021-02-17 | B62135 | B | 33 | AE1548 | 103 | 36900 | 0.0582 | 0.1366 | 0.1366 | 0.1336 | 1600 | 1600 | 1538 | 2896 | 14.1 |  |  | 0 | 미정 | 미정 | 미정 | 미정 | 0 | 0 | 0 | 0 | 0 | 0 | 0.0582 | 0.0895 | 0.0032 | 0.1914 | 39 | 5900 | 1633 | 0.3632 | 1.0881 | 0.1415 | 0.0042 | [6 empty] | 1488 | 15 | 16 | 1 | 0.22 | 64 | 25 | 미정 |  | 2021-02-17 21:36 | 1623 |  | 51 | 0 | 0 | 0 | 0 | 0 | 0.478 | 1.2191 | 0.196 | 0.0088 |  | 71 | 70 | 233 | 0.0173 | 0.0065 | 0.0108 | 0.0475 | 0.0512 | 0.0111 | 0.0096 | 0.0192
2021-02-17 | B62136 | B | 20 | AE1548 | 103 | 37500 | 0.0495 | 0.1151 | 0.1151 | 0.1493 | 1606 | 1606 | 1559 | 3234 | 23.7 |  |  | 0 | 미정 | 선택 | 미정 | 미정 | 0 | 0 | 0 | 0 | 0 | 0 | 0.0495 | 0.0642 | 0.0038 | 0.1519 | 65 | 7900 | 1626 | 0.4246 | 0.9878 | 0.1847 | 0.0075 | [6 empty] | 1488 | 15 | 17 | 1 | 0.29 | 82 | 38 | 미정 |  | 2021-02-17 23:02 | 1627 |  | 65 | 0 | 8 | 0 | 0 | 0 | 0.4724 | 1.2161 | 0.2037 | 0.0072 | 98850 | 77 | 55 | 221 | 0.03 | 0.0061 | 0.0114 | 0.0333 | 0.026 | 0.0081 | 0.0081 | 0.0176
2021-02-17 | A62647 | B | 32 | SCM440 | 103 | 39000 | 0.0593 | 0.0675 | 0.0667 | 0.0843 | 1548 | 1568 | 1520 | 3063 | 19 |  |  | 0 | 미정 | 미정 | 미정 | 미정 | 0 | 0 | 0 | 0 | 0 | 0 | 0.0593 | 0.0678 | 0.0027 | 0.1555 | 44 | 6400 | 1598 | 0.3363 | 0.6027 | 0.1772 | 0.0195 | [6 empty] | 1496 | 15 | 15 | 3 | 0.29 | 60 | 22 | 미정 |  | 2021-02-17 22:49 | 1591 |  | 0 | 27 | 0 | 0 | 0 | 0 | 0.4038 | 0.6879 | 0.2074 | 0.0161 | 96700 | 70 | 38 | 146 | 0.0246 | 0.021 | 0.0147 | 0.0527 | 0.0751 | 0.0303 | 0.0163 | 0.0125
2021-02-17 | A62648 | B | 30 | SCM440 | 104 | 38500 | 0.0385 | 0.0939 | 0.0939 | 0.1161 | 1597 | 1597 | 1551 | 3151 | 34.8 |  |  | 0 | 미정 | 미정 | 미정 | 미정 | 0 | 0 | 0 | 0 | 0 | 0 | 0.0385 | 0.0509 | 0.0032 | 0.1397 | 40 | 5000 | 1585 | 0.3395 | 0.5555 | 0.1901 | 0.016 | [6 empty] | 1496 | 15 | 15 | 3 | 0.29 | 55 | 22 | 미정 |  | 2021-02-17 23:46 | 1585 |  | 0 | 28 | 0 | 0 | 0 | 0 | 0.398 | 0.6972 | 0.2087 | 0.0194 |  | 307 | 36 | 144 | 0.0397 | 0.0131 | 0.0166 | 0.0382 | 0.0378 | 0.0151 | 0.0091 | 0.0149
2021-02-17 | B62137 | T | 35 | AE1026 | 104 | 38000 | 0.0734 | 0.0452 | 0.0452 | 0.0635 | 1593 | 1593 | 1563 | 2999 |  |  |  | 0 | 미정 | 선택 | 미정 | 미정 | 0 | 0 | 0 | 203 | 0 | 0 | 0.0734 | 0.0872 | 0.002 | 0.0274 | 39 | 6400 | 1662 | 0.1417 | 0.5195 | 0.2139 | 0.005 | [6 empty] | 1509 | 10 | 16 | 1 | 0.3 | 84 | 40 | 미정 |  | 2021-02-17 23:56 | 1656 |  | 79 | 0 | 9 | 0 | 0 | 0 | 0.234 | 0.7126 | 0.209 | 0.0041 |  |  | 21 | 126 | 0.0038 | 0.0051 | 0.0164 | 0.0462 | 0.0438 | 0.0215 | 0.0191 | 0.0184
2021-02-17 | A62649 | B | 6 | AE1548 | 105 | 38100 | 0.0372 |  |  | 0.0953 |  | 1620 | 1579 | 3139 | 28.6 |  |  | 0 | 미정 | 미정 | 미정 | 미정 | 0 | 0 | 0 | 0 | 0 | 0 | 0.0372 | 0.0627 | 0.0024 | 0.0011 | 43 | 3900 | 1599 | 0.4065 | 1.0117 | 0.1346 | 0.01 | [6 empty] | 1488 | 15 | 15 | 3 | 0.31 | 66 | 28 | 미정 |  | 2021-02-18 00:47 | 1599 |  | 0 | 52 | 21 | 0 | 0 | 0 | 0.466 | 1.2021 | 0.206 | 0.0149 |  | 72 | 36 | 141 | 0.0298 | 0.0116 | 0.0126 | 0.0305 | 0.0284 | 0.0145 | 0.008 | 0.0201
2021-02-17 | B62138 | T | 18 | AE1026 | 104 | 38000 | 0.1161 | 0.0279 | 0.0279 | 0.1325 | 1624 | 1624 | 1527 | 2712 |  |  |  | 0 | 미정 | 선택 | 미정 | 미정 | 0 | 0 | 0 | 202 | 0 | 0 | 0.1161 | 0.0965 | 0.0047 | 0.2644 | 40 | 6200 | 1629 | 0.1735 | 0.5728 | 0.1859 | 0.0039 | [6 empty] | 1509 | 10 | 17 | 1 | 0.27 | 51 | 40 | 미정 |  | 2021-02-18 00:59 | 1622 |  | 40 | 0 | 8 | 0 | 0 | 0 | 0.241 | 0.7097 | 0.2146 | 0.0038 | 99000 |  | 17 | 121 | 0.0034 | 0.0045 | 0.0154 | 0.0492 | 0.0404 | 0.0116 | 0.0115 | 0.0186
2021-02-17 | A62650 | B | 19 | AE1548 | 103 | 37500 | 0.0425 |  |  | 0.0838 |  | 1620 | 1590 | 3050 | 34.5 |  |  | 0 | 미정 | 미정 | 미정 | 미정 | 0 | 0 | 0 | 154 | 0 | 0 | 0.0425 | 0.0891 | 0.008 | 0.1253 | 40 | 3300 | 1584 | 0.4024 | 1.0435 | 0.1297 | 0.0126 | [6 empty] | 1488 | 15 | 15 | 3 | 0.3 | 61 | 25 | 미정 |  | 2021-02-18 01:43 | 1584 |  | 0 | 47 | 33 | 0 | 0 | 0 | 0.4789 | 1.2197 | 0.2051 | 0.0106 | 99900 | 72 | 38 | 147 | 0.0351 | 0.0097 | 0.0083 | 0.0426 | 0.0388 | 0.0136 | 0.0101 | 0.0204
2021-02-17 | B62139 | T | 33 | AE1026 | 104 | 37700 | 0.0593 | 0.0211 | 0.0639 | 0.071 | 1652 | 1541 | 1536 | 2960 |  |  |  | 0 | 미정 | 선택 | 미정 | 미정 | 0 | 0 | 0 | 200 | 0 | 0 | 0.0593 | 0.061 | 0.0022 | 0.0264 | 36 | 5900 | 1615 | 0.1567 | 0.5121 | 0.1699 | 0.0038 | [6 empty] | 1509 | 10 | 14 | 1 | 0.23 | 56 | 17 | 미정 |  | 2021-02-18 02:06 | 1616 |  | 13 | 0 | 0 | 0 | 0 | 0 | 0.2346 | 0.7123 | 0.2146 | 0.0077 |  | 88 | 19 | 116 | 0.0046 | 0.0043 | 0.0127 | 0.0454 | 0.0389 | 0.0103 | 0.0109 | 0.0177
2021-02-17 | A62651 | B | 32 | AE1548 | 104 | 37400 | 0.0652 |  |  | 0.1037 |  | 1609 | 1557 | 3050 | 44.2 |  |  | 0 | 미정 | 미정 | 미정 | 미정 | 0 | 0 | 0 | 154 | 0 | 0 | 0.0652 | 0.1133 | 0.0033 | 0.0959 | 40 | 4100 | 1598 | 0.4328 | 1.0156 | 0.1426 | 0.0222 | [6 empty] | 1488 | 15 | 15 | 3 | 0.32 | 61 | 21 | 미정 |  | 2021-02-18 02:41 | 1598 |  | 0 | 38 | 13 | 0 | 0 | 0 | 0.4775 | 1.2125 | 0.2004 | 0.0126 |  | 71 | 45 | 158 | 0.0477 | 0.0135 | 0.0101 | 0.0476 | 0.0411 | 0.0161 | 0.009 | 0.0196
2021-02-17 | B62140 | T | 20 | AE1026 | 103 | 37200 | 0.0808 | 0.0287 | 0.1511 | 0.1738 | 1654 | 1576 | 1535 | 2865 |  |  |  | 0 | 미정 | 미정 | 미정 | 미정 | 0 | 0 | 0 | 202 | 0 | 0 | 0.0808 | 0.0531 | 0.0021 | 0.1282 | 32 | 5200 | 1615 | 0.1961 | 0.5196 | 0.1905 | 0.0039 | [6 empty] | 1509 | 10 | 12 | 1 | 0.27 | 60 | 24 | 미정 |  | 2021-02-18 02:59 | 1615 |  | 0 | 0 | 0 | 0 | 0 | 0 | 0.2312 | 0.7385 | 0.2364 | 0.0106 | 97050 |  | 33 | 135 | 0.0028 | 0.0048 | 0.0133 | 0.0371 | 0.0223 | 0.0117 | 0.0102 | 0.0154
2021-02-17 | A62652 | B | 38 | AE1548 | 104 | 38400 | 0.0635 | 0.0887 | 0.0887 | 0.11 | 1659 | 1659 | 1560 | 3092 | 37.9 |  |  | 0 | 미정 | 선택 | 미정 | 미정 | 0 | 0 | 0 | 154 | 0 | 0 | 0.0635 | 0.1385 | 0.0023 | 0.0718 | 41 | 4200 | 1596 | 0.3781 | 0.9903 | 0.1339 | 0.0138 | [6 empty] | 1488 | 15 | 15 | 3 | 0.31 | 70 | 15 | 미정 |  | 2021-02-18 03:45 | 1596 |  | 0 | 35 | 19 | 0 | 0 | 0 | 0.475 | 1.2079 | 0.1976 | 0.0121 | 105800 | 76 | 46 | 161 | 0.0374 | 0.0115 | 0.0099 | 0.0467 | 0.0309 | 0.0096 | 0.0061 | 0.0186
2021-02-17 | B62141 | I | 35 | SNCM26V | 94 | 37000 | 0.0569 | 0.136 | 0.1095 | 0.1386 | 1584 | 1607 | 1544 | 2936 | 20 |  |  | 0 | 미정 | 미정 | 미정 | 미정 | 0 | 0 | 0 | 0 | 0 | 0 | 0.0569 | 0.0446 | 0.0024 | 0.1997 | 44 | 9200 | 1662 | 0.1382 | 0.7609 | 0.1642 | 0.0173 | [6 empty] | 1500 | 20 | 21 | 1 | 0.27 | 153 | 0 | 미정 |  | 2021-02-18 04:07 | 1653 |  | 37 | 0 | 0 | 0 | 0 | 0 | 0.165 | 0.9108 | 0.2158 | 0.0089 | 92750 | 1050 | 24 | 149 | 0.0353 | 0.0081 | 0.0097 | 0.0373 | 0.0212 | 0.0118 | 0.0078 | 0.0059
2021-02-17 | A62653 | B | 30 | AE1548 | 104 | 37800 | 0.0693 | 0.1528 | 0.1528 | 0.213 | 1613 | 1613 | 1537 | 3083 | 53.4 |  |  | 0 | 선택 | 해제 | 미정 | 미정 | 0 | 0 | 0 | 153 | 0 | 0 | 0.0693 | 0.1563 | 0.0041 | 0.1996 | 41 | 5600 | 1598 | 0.3733 | 1.0153 | 0.144 | 0.0223 | [6 empty] | 1488 | 15 | 15 | 3 | 0.31 | 61 | 16 | 미정 |  | 2021-02-18 04:53 | 1598 |  | 0 | 82 | 21 | 0 | 0 | 0 | 0.4757 | 1.1912 | 0.1944 | 0.0111 |  | 80 | 44 | 153 | 0.0522 | 0.0126 | 0.0094 | 0.0451 | 0.0339 | 0.0087 | 0.0054 | 0.0208
2021-02-17 | B62142 | T | 18 | ATA105M2 | 104 | 37600 | 0.0698 | 0.0299 | 0.0299 | 0.0874 | 1632 | 1632 | 1574 | 2878 | 24.5 |  |  | 0 | 미정 | 미정 | 미정 | 미정 | 0 | 0 | 0 | 0 | 0 | 0 | 0.0698 | 0.1061 | 0.0038 | 0.0668 | 40 | 7300 | 1661 | 0.1451 | 0.7621 | 0.1357 | 0.0176 | [6 empty] | 1513 | 10 | 20 | 1 | 0.21 | 84 | 34 | 미정 |  | 2021-02-18 05:01 | 1668 |  | 37 | 0 | 0 | 0 | 0 | 0 | 0.191 | 0.9085 | 0.1859 | 0.0137 | 101850 | 116 | 19 | 128 | 0.0392 | 0.0126 | 0.023 | 0.0456 | 0.0218 | 0.0102 | 0.0071 | 0.0053
2021-02-17 | A62654 | B | 19 | AE1548 | 103 | 38100 | 0.0532 | 0.1462 | 0.1462 | 0.1924 | 1596 | 1596 | 1517 | 3015 | 53.3 |  |  | 0 | 선택 | 미정 | 미정 | 미정 | 0 | 0 | 0 | 157 | 0 | 0 | 0.0532 | 0.1085 | 0.009 | 0.1928 | 40 | 5800 | 1598 | 0.416 | 0.9888 | 0.168 | 0.0209 | [6 empty] | 1488 | 15 | 15 | 3 | 0.31 | 65 | 22 | 미정 |  | 2021-02-18 06:03 | 1598 |  | 0 | 45 | 0 | 0 | 0 | 0 | 0.465 | 1.206 | 0.183 | 0.017 | 97550 | 74 | 37 | 145 | 0.0568 | 0.0105 | 0.0133 | 0.0356 | 0.0252 | 0.0065 | 0.0031 | 0.0223
2021-02-17 | B62143 | T | 33 | ATA105M2 | 104 | 37700 | 0.0523 | 0.0377 | 0.0377 | 0.1536 | 1629 | 1629 | 1524 | 2904 | 50.4 |  |  | 0 | 미정 | 미정 | 미정 | 미정 | 0 | 0 | 0 | 0 | 0 | 0 | 0.0523 | 0.0546 | 0.0019 | 0.0438 | 50 | 6700 | 1655 | 0.161 | 0.7892 | 0.1099 | 0.0186 | [6 empty] | 1513 | 10 | 10 | 1 | 0.26 | 72 | 45 | 미정 |  | 2021-02-18 06:16 | 1642 |  | 60 | 0 | 39 | 0 | 0 | 0 | 0.171 | 0.9306 | 0.1906 | 0.0239 | 97400 |  | 27 | 138 | 0.0828 | 0.0273 | 0.027 | 0.0378 | 0.0523 | 0.0113 | 0.0069 | 0.0056
2021-02-18 | B62144 | T | 20 | ATA105M2 | 98 | 36400 | 0.0559 | 0.0402 | 0.0504 | 0.0821 | 1572 | 1586 | 1550 | 3090 | 53.5 |  |  | 0 | 미정 | 미정 | 미정 | 미정 | 0 | 0 | 0 | 0 | 0 | 0 | 0.0559 | 0.0695 | 0.0025 | 0.1459 | 41 | 6100 | 1642 | 0.1097 | 0.6232 | 0.1235 | 0.0219 | [6 empty] | 1513 | 10 | 10 | 1 | 0.25 | 80 | 37 | 미정 |  | 2021-02-18 07:10 | 1641 |  | 40 | 0 | 12 | 0 | 0 | 0 | 0.178 | 0.9409 | 0.1886 | 0.0238 | 89650 |  | 38 | 149 | 0.0925 | 0.0196 | 0.0265 | 0.0426 | 0.037 | 0.0121 | 0.0087 | 0.0079
2021-02-18 | A62655 | B | 32 | AE1548 | 104 | 37900 | 0.0331 | 0.2207 | 0.1321 | 0.1448 | 1535 | 1573 | 1518 | 3340 | 46.9 |  |  | 0 | 선택 | 미정 | 미정 | 미정 | 0 | 0 | 0 | 153 | 0 | 0 | 0.0331 | 0.0586 | 0.0025 | 0.1924 | 40 | 6000 | 1592 | 0.3562 | 1.0456 | 0.1701 | 0.0208 | [6 empty] | 1488 | 15 | 17 | 3 | 0.32 | 64 | 29 | 미정 |  | 2021-02-18 07:13 | 1592 |  | 0 | 45 | 0 | 0 | 0 | 0 | 0.471 | 1.1942 | 0.2003 | 0.0133 | 106000 | 94 | 25 | 127 | 0.0453 | 0.0098 | 0.0113 | 0.0328 | 0.0239 | 0.0085 | 0.0064 | 0.0236
2021-02-18 | B62145 | T | 35 | ATA105M2 | 97 | 36400 | 0.0718 | 0.0214 | 0.0448 | 0.0872 | 1678 | 1648 | 1592 | 3088 | 30.2 |  |  | 0 | 선택 | 미정 | 미정 | 미정 | 0 | 0 | 0 | 0 | 0 | 0 | 0.0718 | 0.0911 | 0.0021 | 0.282 | 33 | 4000 | 1637 | 0.1117 | 0.5419 | 0.141 | 0.0292 | [6 empty] | 1513 | 10 | 14 | 3 | 0.4 | 76 | 29 | 미정 |  | 2021-02-18 08:11 | 1637 |  | 0 | 18 | 31 | 0 | 0 | 0 | 0.1728 | 0.9137 | 0.1957 | 0.0254 |  |  | 44 | 144 | 0.0482 | 0.022 | 0.0258 | 0.0383 | 0.0295 | 0.0173 | 0.0085 | 0.0098
2021-02-18 | A62656 | B | 38 | SFMN438VM2 | 104 | 38500 | 0.0543 | 0.0924 | 0.0924 | 0.1085 | 1575 | 1575 | 1532 | 3059 |  |  |  | 0 | 미정 | 미정 | 미정 | 미정 | 0 | 0 | 0 | 296 | 0 | 0 | 0.0543 | 0.0725 | 0.0011 | 0.0009 | 47 | 6700 | 1632 | 0.2906 | 1.1717 | 0.463 | 0.0095 | [6 empty] | 1491 | 18 | 20 | 3 | 0.33 | 81 | 33 | 미정 |  | 2021-02-18 08:36 | 1632 |  | 0 | 85 | 53 | 0 | 0 | 0 | 0.388 | 1.408 | 0.5877 | 0.0238 | 104450 | 95 | 38 | 159 | 0.0025 | 0.0117 | 0.0192 | 0.041 | 0.0288 | 0.0078 | 0.0054 | 0.025
2021-02-18 | A62657 | B | 30 | SFMN438VM2 | 103 | 37500 | 0.0486 | 0.0318 | 0.0318 | 0.0506 | 1651 | 1651 | 1586 | 3097 |  |  |  | 0 | 미정 | 미정 | 미정 | 미정 | 0 | 0 | 0 | 303 | 0 | 0 | 0.0486 | 0.1353 | 0.0043 | 0.1958 | 41 | 4400 | 1595 | 0.3244 | 1.1775 | 0.5112 | 0.0109 | [6 empty] | 1491 | 18 | 19 | 3 | 0.32 | 69 | 25 | 미정 |  | 2021-02-18 09:29 | 1595 |  | 0 | 32 | 0 | 0 | 0 | 0 | 0.381 | 1.407 | 0.5646 | 0.0214 | 98900 | 69 | 48 | 175 | 0.0033 | 0.0095 | 0.0201 | 0.0438 | 0.0217 | 0.0074 | 0.0068 | 0.0264
2021-02-18 | A62658 | B | 19 | SFMN438VM2 | 104 | 37300 | 0.0536 | 0.0316 | 0.0316 | 0.0432 | 1634 | 1634 | 1577 | 3149 |  |  |  | 0 | 미정 | 미정 | 미정 | 미정 | 0 | 0 | 0 | 300 | 0 | 0 | 0.0536 | 0.0934 | 0.0023 | 0.2078 | 40 | 4400 | 1589 | 0.3124 | 1.2842 | 0.4453 | 0.0077 | [6 empty] | 1491 | 18 | 18 | 3 | 0.33 | 73 | 30 | 미정 |  | 2021-02-18 10:33 | 1589 |  | 0 | 43 | 21 | 0 | 0 | 0 | 0.385 | 1.3933 | 0.559 | 0.0193 | 99850 | 68 | 47 | 169 | 0.0033 | 0.0081 | 0.0177 | 0.0388 | 0.0262 | 0.0103 | 0.0088 | 0.0288
2021-02-18 | A62659 | B | 32 | SFMN438VM2 | 104 | 37200 | 0.0582 | 0.0971 | 0.0971 | 0.1233 | 1584 | 1584 | 1535 | 3131 |  |  |  | 0 | 미정 | 미정 | 미정 | 미정 | 0 | 0 | 0 | 297 | 0 | 0 | 0.0582 | 0.1074 | 0.0028 | 0.1655 | 45 | 7700 | 1634 | 0.3258 | 1.311 | 0.5209 | 0.0117 | [6 empty] | 1491 | 18 | 18 | 1 | 0.32 | 75 | 42 | 미정 |  | 2021-02-18 11:50 | 1644 |  | 63 | 11 | 25 | 0 | 0 | 0 | 0.385 | 1.3898 | 0.5923 | 0.0252 |  | 68 | 7 | 118 | 0.0029 | 0.0096 | 0.0228 | 0.0401 | 0.0285 | 0.0083 | 0.0064 | 0.0312
2021-02-18 | B62146 | B | 18 | SFMN438VM2 | 104 | 42700 | 0.044 | 0.034 | 0.0418 | 0.0729 | 1591 | 1597 | 1568 | 2661 |  |  |  | 0 | 미정 | 미정 | 미정 | 미정 | 0 | 0 | 0 | 205 | 0 | 0 | 0.044 | 0.0666 | 0.0029 | 0.2131 | 46 | 6500 | 1620 | 0.2308 | 1.0032 | 0.3966 | 0.0073 | [6 empty] | 1491 | 18 | 19 | 3 | 0.31 | 73 | 32 | 미정 |  | 2021-02-18 12:42 | 1620 |  | 0 | 28 | 51 | 0 | 0 | 0 | 0.393 | 1.3992 | 0.5757 | 0.0206 | 96350 | 68 | 36 | 154 | 0.0019 | 0.011 | 0.0172 | 0.0306 | 0.0345 | 0.0152 | 0.0065 | 0.0272
2021-02-18 | A62660 | B | 38 | SFMN438VM2 | 103 | 37100 | 0.0947 | 0.0941 | 0.0941 | 0.0953 | 1647 | 1647 | 1601 | 3225 | 38.8 |  |  | 0 | 미정 | 미정 | 미정 | 미정 | 0 | 0 | 0 | 0 | 0 | 0 | 0.0947 | 0.2138 | 0.0024 | 0.2139 | 44 | 6100 | 1657 | 0.308 | 1.2288 | 0.2311 | 0.0145 | [6 empty] | 1491 | 18 | 20 | 1 | 0.33 | 71 | 24 | 미정 |  | 2021-02-18 12:59 | 1646 |  | 61 | 0 | 43 | 0 | 0 | 0 | 0.388 | 1.3688 | 0.5743 | 0.0221 |  | 67 | 47 | 205 | 0.0489 | 0.0195 | 0.0193 | 0.0499 | 0.0465 | 0.0037 | 0.0051 | 0.0277
2021-02-18 | B62147 | B | 33 | SFMN438VM2 | 104 | 37200 | 0.0613 | 0.0302 | 0.0702 | 0.0636 | 1630 | 1579 | 1547 | 3173 |  |  |  | 0 | 미정 | 미정 | 미정 | 미정 | 0 | 0 | 0 | 254 | 0 | 0 | 0.0613 | 0.0603 | 0.0028 | 0.2002 | 48 | 8500 | 1666 | 0.2804 | 0.9614 | 0.4137 | 0.0076 | [6 empty] | 1491 | 18 | 19 | 1 | 0.26 | 74 | 25 | 미정 |  | 2021-02-18 13:43 | 1655 |  | 140 | 0 | 72 | 0 | 0 | 0 | 0.385 | 1.3874 | 0.5662 | 0.0191 | 97200 | 68 | 61 | 238 | 0.0024 | 0.0118 | 0.0159 | 0.0457 | 0.0389 | 0.016 | 0.0095 | 0.0268
2021-02-18 | A62661 | B | 30 | AE1055LS | 105 | 38200 | 0.0769 | 0.1114 | 0.1114 | 0.1114 | 1597 | 1597 | 1555 | 3202 | 24.6 |  |  | 0 | 미정 | 미정 | 미정 | 미정 | 0 | 0 | 0 | 0 | 0 | 0 | 0.0769 | 0.1419 | 0.0023 | 0.2992 | 42 | 5900 | 1628 | 0.4739 | 0.6695 | 0.1834 | 0.0158 | [6 empty] | 1484 | 25 | 25 | 3 | 0.32 | 88 | 38 | 미정 |  | 2021-02-18 13:58 | 1623 |  | 0 | 30 | 9 | 0 | 0 | 0 | 0.563 | 0.7676 | 0.2321 | 0.025 | 101550 | 64 | 40 | 169 | 0.03 | 0.017 | 0.0236 | 0.0423 | 0.0216 | 0.0053 | 0.0034 | 0.0044
2021-02-18 | B62148 | B | 35 | SFMN438VM2 | 104 | 38000 | 0.0472 | 0.0327 | 0.036 | 0.0924 | 1631 | 1608 | 1560 | 3109 |  |  |  | 0 | 미정 | 미정 | 미정 | 미정 | 0 | 0 | 0 | 307 | 0 | 0 | 0.0593 | 0.0808 | 0.007 | 0.0817 | 46 | 8200 | 1666 | 0.2631 | 1.2111 | 0.4638 | 0.0071 | [6 empty] | 1491 | 18 | 18 | 1 | 0.28 | 83 | 32 | 미정 |  | 2021-02-18 14:48 | 1658 |  | 90 | 0 | 62 | 0 | 0 | 0 | 0.383 | 1.3884 | 0.5661 | 0.0191 | 103150 | 71 | 57 | 227 | 0.0035 | 0.0073 | 0.016 | 0.0396 | 0.0164 | 0.008 | 0.0087 | 0.0291
2021-02-18 | A62662 | B | 19 | AE1055LS | 104 | 36800 | 0.0999 | 0.0713 | 0.0713 | 0.1101 | 1596 | 1596 | 1538 | 2926 | 41.7 |  |  | 0 | 미정 | 미정 | 미정 | 미정 | 0 | 0 | 0 | 0 | 0 | 0 | 0.0999 | 0.1647 | 0.0068 | 0.0024 | 43 | 5600 | 1602 | 0.5236 | 0.7109 | 0.1974 | 0.0271 | [6 empty] | 1484 | 25 | 25 | 3 | 0.28 | 65 | 31 | 미정 |  | 2021-02-18 15:13 | 1602 |  | 0 | 9 | 15 | 0 | 0 | 0 | 0.552 | 0.7796 | 0.2373 | 0.0289 | 97700 | 67 | 28 | 140 | 0.0522 | 0.0196 | 0.0237 | 0.0457 | 0.034 | 0.0099 | 0.0027 | 0.0039
2021-02-18 | B62149 | B | 20 | SFMN438VM2 | 104 | 37800 | 0.0496 | 0.2477 | 0.2477 | 0.1376 | 1580 | 1632 | 1540 | 3015 |  |  |  | 0 | 미정 | 미정 | 미정 | 미정 | 0 | 0 | 0 | 302 | 0 | 0 | 0.0496 | 0.0504 | 0.0055 | 0.0019 | 48 | 8900 | 1657 | 0.2972 | 1.2868 | 0.4812 | 0.0058 | [6 empty] | 1491 | 18 | 18 | 1 | 0.26 | 79 | 27 | 미정 |  | 2021-02-18 16:11 | 1658 |  | 50 | 0 | 41 | 0 | 0 | 0 | 0.381 | 1.4109 | 0.5705 | 0.0195 | 98800 | 68 | 45 | 196 | 0.0061 | 0.0063 | 0.0151 | 0.0396 | 0.0483 | 0.0095 | 0.012 | 0.0289
2021-02-18 | A62663 | B | 32 | AE1055LS | 104 | 38900 | 0.1246 | 0.2621 | 0.2239 | 0.2357 | 1554 | 1587 | 1557 | 3129 | 32.6 |  |  | 0 | 미정 | 미정 | 미정 | 미정 | 0 | 0 | 0 | 0 | 0 | 0 | 0.1246 | 0.1973 | 0.0033 | 0.0012 | 43 | 4800 | 1598 | 0.533 | 0.7334 | 0.1804 | 0.0201 | [6 empty] | 1484 | 25 | 25 | 3 | 0.28 | 69 | 38 | 미정 |  | 2021-02-18 16:19 | 1598 |  | 0 | 0 | 9 | 0 | 0 | 0 | 0.5571 | 0.7719 | 0.2367 | 0.027 | 97600 | 64 | 9 | 114 | 0.0402 | 0.0158 | 0.0221 | 0.0592 | 0.0369 | 0.0099 | 0.0022 | 0.0029
2021-02-18 | B62150 | B | 18 | SFMN438VM2 | 105 | 38100 | 0.0654 | 0.0614 | 0.0614 | 0.1179 | 1608 | 1608 | 1527 | 2954 |  |  |  | 0 | 미정 | 미정 | 미정 | 미정 | 0 | 0 | 0 | 308 | 0 | 0 | 0.0654 | 0.0418 | 0.0023 | 0.1778 | 43 | 8200 | 1663 | 0.2478 | 1.1778 | 0.4661 | 0.0054 | [6 empty] | 1491 | 18 | 18 | 1 | 0.26 | 78 | 32 | 미정 |  | 2021-02-18 17:11 | 1650 |  | 50 | 0 | 21 | 0 | 0 | 0 | 0.388 | 1.4034 | 0.5707 | 0.0201 | 100800 | 69 | 43 | 190 | 0.0032 | 0.009 | 0.016 | 0.0463 | 0.0314 | 0.0093 | 0.0106 | 0.0272
2021-02-18 | A62664 | B | 38 | AE1055LS | 104 | 38500 | 0.144 | 0.0419 | 0.0518 | 0.1853 | 1572 | 1574 | 1520 | 2992 | 33.5 |  |  | 0 | 미정 | 선택 | 미정 | 미정 | 0 | 0 | 0 | 0 | 0 | 0 | 0.144 | 0.1936 | 0.0073 | 0.1916 | 44 | 4900 | 1595 | 0.4802 | 0.6681 | 0.2087 | 0.0161 | [6 empty] | 1484 | 25 | 25 | 3 | 0.28 | 66 | 36 | 미정 |  | 2021-02-18 17:25 | 1595 |  | 0 | 40 | 0 | 0 | 0 | 0 | 0.5558 | 0.7738 | 0.2548 | 0.0301 |  | 70 | 20 | 115 | 0.039 | 0.0197 | 0.0251 | 0.0512 | 0.0269 | 0.0032 | 0.0025 | 0.003
2021-02-18 | B62151 | B | 6 | SFMN438VM2 | 103 | 38800 | 0.0722 | 0.0688 | 0.0607 | 0.0661 | 1575 | 1606 | 1555 | 3104 |  |  |  | 0 | 미정 | 미정 | 미정 | 미정 | 0 | 0 | 0 | 301 | 0 | 0 | 0.0722 | 0.1209 | 0.005 | 0.031 | 55 | 8800 | 1646 | 0.2078 | 1.0672 | 0.4848 | 0.0057 | [6 empty] | 1491 | 18 | 18 | 1 | 0.27 | 73 | 29 | 미정 |  | 2021-02-18 18:27 | 1654 |  | 66 | 0 | 36 | 0 | 0 | 0 | 0.381 | 1.3882 | 0.5763 | 0.0213 |  | 70 | 30 | 175 | 0.0025 | 0.0067 | 0.0183 | 0.0425 | 0.0256 | 0.0087 | 0.009 | 0.029
2021-02-18 | A62665 | B | 30 | AE1055LS | 104 | 36800 |  | 0.1082 | 0.1082 | 0.1638 | 1589 | 1589 | 1534 | 3017 | 50.1 |  |  | 0 | 선택 | 미정 | 미정 | 미정 | 0 | 0 | 0 | 0 | 0 | 0 |  |  |  |  | 43 | 5400 | 1598 | 0.4834 | 0.6797 | 0.1937 | 0.0295 | [6 empty] | 1484 | 25 | 25 | 3 | 0.3 | 70 | 36 | 미정 |  | 2021-02-18 18:23 | 1598 |  | 0 | 32 | 14 | 0 | 0 | 0 | 0.5561 | 0.7788 | 0.2391 | 0.0272 |  | 75 | 21 | 118 | 0.0579 | 0.0255 | 0.0223 |  | 0.0269 | 0.0067 | 0.0027 | 0.0028
2021-02-18 | B62152 | B | 33 | SFMN438VM2 | 104 | 39200 | 0.0897 | 0.1192 | 0.1192 | 0.0829 | 1579 | 1579 | 1533 | 2986 |  |  |  | 0 | 미정 | 미정 | 미정 | 미정 | 0 | 0 | 0 | 309 | 0 | 0 | 0.0897 | 0.1661 | 0.0035 | 0.3303 | 46 | 8000 | 1641 | 0.3228 | 1.2718 | 0.4229 | 0.0048 | [6 empty] | 1491 | 18 | 18 | 1 | 0.27 | 69 | 32 | 미정 |  | 2021-02-18 19:34 | 1640 |  | 45 | 0 | 56 | 0 | 0 | 0 | 0.385 | 1.4057 | 0.5685 | 0.0198 | 102250 | 88 | 22 | 150 | 0.0022 | 0.0055 | 0.0162 | 0.048 | 0.0478 | 0.0097 | 0.0094 | 0.0288
2021-02-18 | A62666 | B | 19 | AE1055LS | 104 | 36700 |  | 0.0249 | 0.0979 | 0.1412 | 1639 | 1586 | 1528 | 3045 | 40 |  |  | 0 | 선택 | 미정 | 미정 | 미정 | 0 | 0 | 0 | 0 | 0 | 0 |  |  |  |  | 42 | 5700 | 1583 | 0.4411 | 0.685 | 0.2033 | 0.0346 | [6 empty] | 1484 | 25 | 25 | 3 | 0.32 | 62 | 31 | 미정 |  | 2021-02-18 19:33 | 1583 |  | 0 | 13 | 0 | 0 | 0 | 0 | 0.564 | 0.777 | 0.2474 | 0.0279 | 101950 | 77 | 13 | 103 | 0.0491 | 0.0285 | 0.0235 |  | 0.0238 | 0.0103 | 0.0041 | 0.0042
2021-02-18 | B62153 | B | 35 | SCR415HM | 103 | 37200 | 0.0774 | 0.205 | 0.0432 | 0.0561 | 1617 | 1661 | 1593 | 3126 |  |  |  | 0 | 미정 | 미정 | 미정 | 미정 | 0 | 0 | 0 | 306 | 0 | 0 | 0.0774 | 0.0833 | 0.0016 | 0.0031 | 56 | 9400 | 1680 | 0.1347 | 0.7862 | 0.0976 | 0.0023 | [6 empty] | 1512 | 18 | 18 | 1 | 0.29 | 87 | 37 | 미정 |  | 2021-02-18 20:45 | 1671 |  | 40 | 0 | 36 | 0 | 0 | 0 | 0.171 | 1.0245 | 0.1958 | 0.003 | 100500 | 93 | 40 | 194 | 0.002 | 0.0032 | 0.0241 | 0.0485 | 0.0711 | 0.0253 | 0.0166 | 0.0268
2021-02-18 | A62667 | B | 32 | AE1055LS | 103 | 37800 | 0.0688 | 0.1138 | 0.1138 | 0.1717 | 1603 | 1603 | 1542 | 3168 | 49.1 |  |  | 0 | 선택 | 미정 | 미정 | 미정 | 0 | 0 | 0 | 0 | 0 | 0 | 0.0688 | 0.1293 | 0.0038 | 0.2368 | 41 | 4600 | 1598 | 0.5087 | 0.6943 | 0.1967 | 0.0194 | [6 empty] | 1484 | 25 | 25 | 3 | 0.31 | 60 | 30 | 미정 |  | 2021-02-18 20:38 | 1598 |  | 0 | 24 | 11 | 0 | 0 | 0 | 0.55 | 0.7797 | 0.2409 | 0.0245 |  | 70 | 12 | 104 | 0.0598 | 0.0283 | 0.0234 | 0.0517 | 0.0275 | 0.0042 | 0.0031 | 0.0037
2021-02-18 | A62668 | B | 38 | AE1055LS | 104 | 37500 | 0.0718 | 0.1186 | 0.1186 | 0.2008 | 1592 | 1592 | 1534 | 3047 | 49.7 |  |  | 0 | 선택 | 미정 | 미정 | 미정 | 0 | 0 | 0 | 0 | 0 | 0 | 0.0718 | 0.1221 | 0.0041 | 0.2534 | 40 | 4800 | 1598 | 0.499 | 0.6859 | 0.1945 | 0.0252 | [6 empty] | 1484 | 25 | 25 | 3 | 0.32 | 65 | 36 | 미정 |  | 2021-02-18 21:38 | 1598 |  | 0 | 42 | 10 | 0 | 0 | 0 | 0.5528 | 0.7842 | 0.2363 | 0.0262 | 104100 | 539 | 15 | 107 | 0.0585 | 0.0271 | 0.0221 | 0.0468 | 0.0245 | 0.0032 | 0.0023 | 0.0032
2021-02-18 | B62154 | B | 20 | SCR415HM | 104 | 37300 | 0.1128 | 0.0498 | 0.0505 | 0.0518 | 1612 | 1628 | 1587 | 3025 |  |  |  | 0 | 미정 | 미정 | 미정 | 미정 | 0 | 0 | 0 | 303 | 0 | 0 | 0.1128 | 0.1757 | 0.0073 | 0.2707 | 43 | 7200 | 1655 | 0.1276 | 0.7097 | 0.1289 | 0.0024 | [6 empty] | 1512 | 18 | 19 | 1 | 0.28 | 60 | 23 | 미정 |  | 2021-02-18 21:49 | 1638 |  | 0 | 94 | 30 | 0 | 0 | 0 | 0.1841 | 1.1112 | 0.221 | 0.0031 | 101600 | 69 | 43 | 180 | 0.0021 | 0.0031 | 0.0251 | 0.0536 | 0.057 | 0.0234 | 0.0117 | 0.0272
2021-02-18 | A62669 | B | 30 | 16MNCRS5HAM | 103 | 38600 | 0.0448 | 0.0621 | 0.0621 | 0.1272 | 1627 | 1627 | 1554 | 3142 | 31.1 |  |  | 0 | 선택 | 미정 | 미정 | 미정 | 0 | 0 | 0 | 0 | 0 | 0 | 0.0448 | 0.0704 | 0.0046 | 0.1072 | 44 | 6600 | 1611 | 0.164 | 0.9985 | 0.153 | 0.0166 | [6 empty] | 1511 | 18 | 18 | 3 | 0.29 | 77 | 26 | 미정 |  | 2021-02-18 22:50 | 1611 |  | 0 | 39 | 10 | 0 | 0 | 0 | 0.171 | 1.199 | 0.2033 | 0.0263 | 103650 | 66 | 60 | 197 | 0.0378 | 0.0159 | 0.0243 | 0.046 | 0.0202 | 0.0098 | 0.0088 | 0.0227
2021-02-18 | B62155 | I | 6 | 18CRNIMO7HI | 90 | 35300 | 0.0492 | 0.0414 | 0.0414 | 0.0763 | 1627 | 1627 | 1573 | 2717 | 9.1 |  |  | 0 | 미정 | 미정 | 미정 | 미정 | 0 | 0 | 0 | 104 | 0 | 0 | 0.0492 | 0.1051 | 0.0021 | 0.071 | 55 | 10300 | 1699 | 0.1472 | 0.5577 | 0.2456 | 0.0082 | [6 empty] | 1506 | 25 | 26 | 1 | 0.29 | 100 | 0 | 미정 |  | 2021-02-18 23:08 | 1687 |  | 0 | 13 | 15 | 0 | 0 | 0 | 0.1723 | 0.534 | 0.2701 | 0.029 | 92650 | 1459 | 25 | 172 | 0.0168 | 0.0081 | 0.0299 | 0.0207 | 0.0104 | 0.0032 | 0.0034 | 0.0032
2021-02-18 | A62670 | B | 19 | 16MNCRS5HAM | 101 | 38700 | 0.0497 | 0.0772 | 0.075 | 0.1109 | 1585 | 1593 | 1525 | 3080 | 33.9 |  |  | 0 | 선택 | 미정 | 미정 | 미정 | 0 | 0 | 0 | 0 | 0 | 0 | 0.0497 | 0.1062 | 0.002 | 0.0276 | 47 | 7300 | 1625 | 0.1486 | 0.9821 | 0.1548 | 0.0152 | [6 empty] | 1511 | 18 | 18 | 3 | 0.3 | 73 | 24 | 미정 |  | 2021-02-18 23:55 | 1625 |  | 0 | 36 | 0 | 0 | 0 | 0 | 0.1775 | 1.2117 | 0.1901 | 0.0257 |  | 66 | 58 | 194 | 0.0349 | 0.0126 | 0.0239 | 0.0394 | 0.0441 | 0.0195 | 0.0144 | 0.0242
2021-02-18 | B62156 | T | 33 | 38MNVS6M | 103 | 36800 | 0.1261 | 0.0469 | 0.0469 | 0.1838 | 1632 | 1632 | 1541 | 2947 |  |  |  | 0 | 미정 | 미정 | 미정 | 미정 | 0 | 0 | 0 | 207 | 0 | 0 | 0.1261 | 0.1108 | 0.0074 | 0.6032 | 43 | 7000 | 1633 | 0.3168 | 0.6886 | 0.1843 | 0.0055 | [6 empty] | 1495 | 10 | 11 | 1 | 0.36 | 86 | 33 | 미정 |  | 2021-02-19 00:01 | 1635 |  | 0 | 0 | 0 | 0 | 0 | 0 | 0.403 | 0.8703 | 0.2419 | 0.0164 | 100100 |  | 14 | 124 | 0.0066 | 0.0054 | 0.0134 | 0.0594 | 0.0175 | 0.007 | 0.005 | 0.0282
2021-02-18 | A62671 | B | 32 | 16MNCRS5HAM | 101 | 38500 | 0.059 | 0.0497 | 0.0497 | 0.1105 | 1642 | 1642 | 1567 | 3125 | 34.8 |  |  | 0 | 선택 | 해제 | 미정 | 미정 | 0 | 0 | 0 | 0 | 0 | 0 | 0.059 | 0.0918 | 0.0045 | 0.2345 | 45 | 6600 | 1622 | 0.1583 | 0.9707 | 0.1726 | 0.0144 | [6 empty] | 1511 | 18 | 18 | 3 | 0.31 | 75 | 33 | 미정 |  | 2021-02-19 00:58 | 1622 |  | 0 | 10 | 0 | 0 | 0 | 0 | 0.176 | 1.2109 | 0.1992 | 0.0272 | 104250 | 67 | 45 | 171 | 0.0347 | 0.0108 | 0.0219 | 0.0351 | 0.025 | 0.0101 | 0.0079 | 0.0234
2021-02-18 | B62157 | T | 35 | 38MNVS6M | 104 | 38300 | 0.0677 | 0.0895 | 0.1253 | 0.1382 | 1567 | 1595 | 1558 | 3047 |  |  |  | 0 | 미정 | 미정 | 미정 | 미정 | 0 | 0 | 0 | 203 | 0 | 0 | 0.0677 | 0.0712 | 0.0021 | 0.2511 | 38 | 5500 | 1627 | 0.313 | 0.7116 | 0.204 | 0.0044 | [6 empty] | 1495 | 10 | 17 | 1 | 0.34 | 65 | 34 | 미정 |  | 2021-02-19 00:58 | 1629 |  | 10 | 0 | 8 | 0 | 0 | 0 | 0.4072 | 0.8592 | 0.2304 | 0.0036 | 98250 |  | 29 | 142 | 0.0029 | 0.0048 | 0.0151 | 0.0536 | 0.0197 | 0.0067 | 0.0072 | 0.0291
2021-02-18 | B62158 | T | 20 | 38MNVS6M | 103 | 36900 | 0.075 | 0.193 | 0.193 | 0.228 | 1581 | 1581 | 1526 | 2980 |  |  |  | 0 | 미정 | 선택 | 미정 | 미정 | 0 | 0 | 0 | 203 | 0 | 0 | 0.075 | 0.0823 | 0.0037 | 0.3816 | 41 | 6700 | 1628 | 0.3231 | 0.8198 | 0.1791 | 0.0055 | [6 empty] | 1495 | 10 | 12 | 1 | 0.37 | 66 | 30 | 미정 |  | 2021-02-19 01:58 | 1626 |  | 0 | 0 | 0 | 0 | 0 | 0 | 0.4053 | 0.8829 | 0.2298 | 0.0033 | 99600 |  | 31 | 153 | 0.0032 | 0.0044 | 0.0141 | 0.059 | 0.0594 | 0.0304 | 0.0186 | 0.0303
2021-02-18 | A62672 | B | 38 | 16MNCRS5HAM | 96 | 36500 | 0.0436 | 0.0402 | 0.0402 | 0.0604 | 1634 | 1634 | 1544 | 3016 | 15.9 |  |  | 0 | 선택 | 선택 | 미정 | 미정 | 0 | 0 | 0 | 0 | 0 | 0 | 0.0436 | 0.0867 | 0.0041 | 0.2009 | 58 | 6800 | 1614 | 0.1441 | 0.9335 | 0.155 | 0.0036 | [6 empty] | 1511 | 18 | 18 | 3 | 0.34 | 70 | 33 | 미정 |  | 2021-02-19 02:27 | 1614 |  | 0 | 37 | 0 | 0 | 0 | 0 | 0.173 | 1.1969 | 0.1793 | 0.023 | 0 | 79 | 25 | 133 | 0.0143 | 0.0056 | 0.0233 | 0.0361 | 0.0383 | 0.0221 | 0.0117 | 0.0255
2021-02-18 | A62673 | B | 30 | 16MNCRS5HAM | 101 | 38300 | 0.0396 | 0.0285 | 0.0285 | 0.0641 | 1670 | 1670 | 1598 | 3125 | 2.8 |  |  | 0 | 미정 | 선택 | 미정 | 미정 | 0 | 0 | 0 | 0 | 0 | 0 | 0.0396 | 0.0774 | 0.0024 | 0.001 | 48 | 4800 | 1631 | 0.1424 | 0.9624 | 0.1417 | 0.0043 | [6 empty] | 1511 | 18 | 18 | 3 | 0.33 | 85 | 40 | 미정 |  | 2021-02-19 03:17 | 1631 |  | 0 | 28 | 10 | 0 | 0 | 0 | 0.174 | 1.2113 | 0.1898 | 0.0276 | 0 | 73 | 45 | 165 | 0.0026 | 0.0191 | 0.0223 | 0.0305 | 0.0491 | 0.0374 | 0.0159 | 0.0262
2021-02-18 | B62159 | T | 6 | 38MNVS6M | 104 | 39500 | 0.0601 | 0.1402 | 0.0383 | 0.0802 | 1519 | 1591 | 1521 | 3105 |  |  |  | 0 | 미정 | 선택 | 미정 | 미정 | 0 | 0 | 0 | 204 | 0 | 0 | 0.0601 | 0.0568 | 0.004 | 0.2246 | 43 | 7600 | 1625 | 0.239 | 0.6447 | 0.1687 | 0.003 | [6 empty] | 1495 | 10 | 16 | 1 | 0.29 | 59 | 26 | 미정 |  | 2021-02-19 03:21 | 1627 |  | 85 | 0 | 8 | 0 | 0 | 0 | 0.395 | 0.8696 | 0.2402 | 0.0182 | 98850 |  | 11 | 119 | 0.0027 | 0.0036 | 0.0158 | 0.0513 | 0.0804 | 0.0191 | 0.017 | 0.0302
2021-02-18 | A62674 | B | 19 | 16MNCRS5HAM | 100 | 37600 | 0.0597 | 0.0575 | 0.0575 | 0.0735 | 1625 | 1625 | 1555 | 3078 | 28.8 |  |  | 0 | 선택 | 미정 | 미정 | 미정 | 0 | 0 | 0 | 0 | 0 | 0 | 0.0597 | 0.087 | 0.0027 | 0.2095 | 46 | 6200 | 1625 | 0.1466 | 1.0695 | 0.1661 | 0.0096 | [6 empty] | 1511 | 18 | 18 | 3 | 0.32 | 78 | 39 | 미정 |  | 2021-02-19 04:28 | 1625 |  | 0 | 20 | 0 | 0 | 0 | 0 | 0.1735 | 1.2019 | 0.1923 | 0.0259 | 0 | 88 | 40 | 152 | 0.0278 | 0.0079 | 0.0259 | 0.0421 | 0.0356 | 0.0199 | 0.0118 | 0.0254
2021-02-18 | B62160 | I | 33 | SCM440I | 102 | 40000 | 0.0727 | 0.0517 | 0.0517 | 0.3643 | 1658 | 1658 | 1517 | 2816 | 22 |  |  | 0 | 선택 | 미정 | 미정 | 미정 | 0 | 0 | 0 | 152 | 0 | 0 | 0.0727 | 0.0848 | 0.0031 | 0.2405 | 47 | 9300 | 1662 | 0.3886 | 0.6476 | 0.2047 | 0.0078 | [6 empty] | 1495 | 20 | 23 | 1 | 0.37 | 156 | 0 | 미정 |  | 2021-02-19 04:36 | 1651 |  | 0 | 41 | 10 | 0 | 0 | 0 | 0.399 | 0.7124 | 0.2484 | 0.0039 |  | 1638 | 15 | 123 | 0.0226 | 0.0051 | 0.0039 | 0.0635 | 0.0304 | 0.0156 | 0.0132 | 0.0149
2021-02-18 | A62675 | B | 32 | AE1548 | 104 | 37900 | 0.0636 | 0.0368 | 0.0368 | 0.1207 | 1606 | 1606 | 1530 | 3020 | 50.4 |  |  | 0 | 미정 | 미정 | 미정 | 미정 | 0 | 0 | 0 | 155 | 0 | 0 | 0.0636 | 0.0914 | 0.0036 | 0.2251 | 42 | 6300 | 1630 | 0.4085 | 0.9984 | 0.1389 | 0.0176 | [6 empty] | 1488 | 15 | 20 | 3 | 0.34 | 87 | 29 | 미정 |  | 2021-02-19 05:22 | 1624 |  | 0 | 39 | 14 | 0 | 0 | 0 | 0.486 | 1.2178 | 0.1844 | 0.0131 | 98650 | 95 | 48 | 188 | 0.0536 | 0.0124 | 0.0107 | 0.0304 | 0.0347 | 0.0082 | 0.0061 | 0.0183
2021-02-18 | B62161 | T | 35 | AE15B36M2 | 104 | 37200 | 0.079 | 0.0421 | 0.0421 | 0.1908 | 1593 | 1593 | 1513 | 3061 |  |  |  | 0 | 미정 | 선택 | 미정 | 미정 | 0 | 0 | 0 | 204 | 0 | 0 | 0.079 | 0.0761 | 0.0035 | 0.1861 | 48 | 9100 | 1656 | 0.2402 | 0.9739 | 0.1796 | 0.0052 | [6 empty] | 1501 | 13 | 14 | 1 | 0.33 | 89 | 33 | 미정 |  | 2021-02-19 05:37 | 1652 |  | 70 | 0 | 0 | 0 | 0 | 0 | 0.312 | 1.209 | 0.1979 | 0.0253 | 98650 |  | 17 | 136 | 0.0028 | 0.0044 | 0.0201 | 0.0521 | 0.0308 | 0.02 | 0.0179 | 0.0226
2021-02-18 | A62676 | B | 38 | AE1548 | 104 | 37800 | 0.0612 | 0.0552 | 0.0552 | 0.0858 | 1619 | 1619 | 1557 | 3097 | 31.8 |  |  | 0 | 미정 | 선택 | 미정 | 미정 | 0 | 0 | 0 | 155 | 0 | 0 | 0.0612 | 0.1069 | 0.003 | 0.0659 | 39 | 5000 | 1591 | 0.4073 | 1.0531 | 0.1444 | 0.0096 | [6 empty] | 1488 | 15 | 15 | 3 | 0.34 | 58 | 22 | 미정 |  | 2021-02-19 06:33 | 1591 |  | 0 | 22 | 0 | 0 | 0 | 0 | 0.473 | 1.2013 | 0.184 | 0.0151 | 102100 | 74 | 37 | 165 | 0.029 | 0.0111 | 0.0124 | 0.0415 | 0.0308 | 0.0094 | 0.0071 | 0.0205
2021-02-18 | B62162 | T | 20 | AE15B36M2 | 104 | 39400 | 0.0695 | 0.0734 | 0.0734 | 0.1175 | 1602 | 1602 | 1553 | 3000 |  |  |  | 0 | 미정 | 미정 | 미정 | 미정 | 0 | 0 | 0 | 203 | 0 | 0 | 0.0695 | 0.0791 | 0.0024 | 0.0823 | 45 | 7000 | 1629 | 0.2255 | 0.9898 | 0.134 | 0.0029 | [6 empty] | 1501 | 13 | 14 | 1 | 0.33 | 67 | 26 | 미정 |  | 2021-02-19 06:40 | 1627 |  | 100 | 0 | 31 | 0 | 0 | 0 | 0.317 | 1.2284 | 0.2106 | 0.0288 | 102500 |  | 19 | 141 | 0.0028 | 0.0035 | 0.023 | 0.0578 | 0.0345 | 0.0176 | 0.0187 | 0.0206
2021-02-19 | A62677 | B | 6 | AE1548 | 104 | 37300 | 0.0381 | 0.1033 | 0.1033 | 0.1148 | 1594 | 1594 | 1537 | 2885 | 29.5 |  |  | 0 | 미정 | 미정 | 미정 | 미정 | 0 | 0 | 0 | 0 | 0 | 0 | 0.0381 | 0.0573 | 0.0033 | 0.1719 | 32 | 5600 | 1603 | 0.4083 | 1.0509 | 0.1587 | 0.0193 | [6 empty] | 1488 | 15 | 15 | 3 | 0.33 | 63 | 22 | 미정 |  | 2021-02-19 07:26 | 1581 |  | 0 | 34 | 9 | 0 | 0 | 0 | 0.4754 | 1.2128 | 0.2009 | 0.0146 | 101350 | 73 | 45 | 177 | 0.0267 | 0.0148 | 0.0116 | 0.0293 | 0.0363 | 0.0142 | 0.0078 | 0.0194
2021-02-19 | B62163 | T | 18 | AE15B36M2 | 103 | 39000 | 0.063 | 0.1358 | 0.1206 | 0.1586 | 1606 | 1540 | 1519 | 2935 |  |  |  | 0 | 미정 | 미정 | 미정 | 미정 | 0 | 0 | 0 | 100 | 0 | 0 | 0.063 | 0.0463 | 0.0028 | 0.1286 | 45 | 8200 | 1632 | 0.2577 | 0.9443 | 0.1571 | 0.0028 | [6 empty] | 1501 | 13 | 14 | 1 | 0.28 | 75 | 20 | 미정 |  | 2021-02-19 07:45 | 1632 |  | 50 | 0 | 12 | 0 | 0 | 0 | 0.3171 | 1.2067 | 0.206 | 0.0257 | 98650 |  | 34 | 158 | 0.0032 | 0.0039 | 0.0207 | 0.044 | 0.0606 | 0.0345 | 0.0099 | 0.0203
2021-02-19 | A62678 | B | 30 | AE1548 | 103 | 36700 | 0.076 | 0.0957 | 0.0957 | 0.1117 | 1642 | 1642 | 1579 | 2866 | 28.7 |  |  | 0 | 미정 | 선택 | 미정 | 미정 | 0 | 0 | 0 | 0 | 0 | 0 | 0.076 | 0.1255 | 0.0044 | 0.0893 | 36 | 4500 | 1602 | 0.4359 | 1.1195 | 0.1605 | 0.0147 | [6 empty] | 1488 | 15 | 15 | 3 | 0.33 | 64 | 24 | 미정 |  | 2021-02-19 08:27 | 1580 |  | 0 | 18 | 0 | 0 | 0 | 0 | 0.4784 | 1.2035 | 0.1933 | 0.0154 | 99400 | 73 | 44 | 182 | 0.0265 | 0.0137 | 0.0121 | 0.0475 | 0.0416 | 0.0089 | 0.0052 | 0.0196
2021-02-19 | B62164 | B | 35 | AE1548M | 106 | 39400 | 0.0439 | 0.0637 | 0.0637 | 0.3498 | 1608 | 1608 | 1540 | 2875 | 25.1 |  |  | 0 | 미정 | 선택 | 미정 | 미정 | 0 | 0 | 0 | 0 | 0 | 0 | 0.0439 | 0.0449 | 0.0027 | 0.0073 | 89 | 12300 | 1629 | 0.4517 | 1.1241 | 0.1775 | 0.005 | [6 empty] | 1487 | 15 | 16 | 1 | 0.31 | 65 | 30 | 미정 |  | 2021-02-19 09:29 | 1640 |  | 0 | 0 | 0 | 0 | 0 | 0 | 0.4805 | 1.2958 | 0.231 | 0.0132 | 94300 | 69 | 37 | 230 | 0.0376 | 0.0065 | 0.0109 | 0.0353 | 0.0107 | 0.0076 | 0.0056 | 0.0185
2021-02-19 | A62679 | B | 32 | AE1548M | 104 | 37900 | 0.0406 | 0.0864 | 0.1042 | 0.1062 | 1586 | 1600 | 1536 | 3007 | 41.9 |  |  | 0 | 미정 | 선택 | 미정 | 미정 | 0 | 0 | 0 | 0 | 0 | 0 | 0.0406 | 0.0725 | 0.0028 | 0.1212 | 45 | 7300 | 1631 | 0.4309 | 1.2298 | 0.1714 | 0.0164 | [6 empty] | 1487 | 15 | 15 | 3 | 0.33 | 91 | 31 | 미정 |  | 2021-02-19 09:44 | 1623 |  | 0 | 24 | 0 | 0 | 0 | 0 | 0.4843 | 1.3371 | 0.2126 | 0.0145 | 99950 | 68 | 95 | 289 | 0.05 | 0.012 | 0.0113 | 0.041 | 0.0354 | 0.0087 | 0.0052 | 0.019
2021-02-19 | B62165 | I | 33 | 20CRMOV4I | 103 | 37900 | 0.1358 | 0.0279 | 0.0332 | 0.0828 | 1674 | 1642 | 1605 | 3034 | 3.5 |  |  | 0 | 미정 | 선택 | 미정 | 미정 | 0 | 0 | 0 | 0 | 0 | 0 | 0.1358 | 0.1943 | 0.0037 | 0.6632 | 52 | 8400 | 1657 | 0.1543 | 0.778 | 0.1566 | 0.0066 | [6 empty] | 1509 | 20 | 22 | 1 | 0.26 | 85 | 0 | 미정 |  | 2021-02-19 10:33 | 1657 |  | 50 | 0 | 12 | 0 | 0 | 0 | 0.1868 | 0.9674 | 0.2479 | 0.0118 | 109500 | 667 | 17 | 135 | 0.004 | 0.0097 | 0.0165 | 0.0407 | 0.027 | 0.0152 | 0.0073 | 0.0062
2021-02-19 | A62680 | B | 38 | G-AE1055LST | 104 | 37400 | 0.0436 | 0.0904 | 0.0904 | 0.2118 | 1608 | 1608 | 1549 | 2921 | 54.9 |  |  | 0 | 미정 | 선택 | 미정 | 미정 | 0 | 0 | 0 | 0 | 0 | 0 | 0.0436 | 0.0569 | 0.0016 | 0.0009 | 50 | 6100 | 1622 | 0.4649 | 0.7057 | 0.2134 | 0.0247 | [6 empty] | 1484 | 25 | 25 | 3 | 0.29 | 87 | 42 | 미정 |  | 2021-02-19 10:45 | 1613 |  | 0 | 0 | 0 | 0 | 0 | 0 | 0.5521 | 0.7819 | 0.2564 | 0.0304 | 101900 | 65 | 27 | 150 | 0.0645 | 0.0175 | 0.0214 | 0.046 | 0.0373 | 0.0052 | 0.0027 | 0.0032
2021-02-19 | B62166 | B | 20 | AE1548M | 105 | 37900 | 0.0819 | 0.0567 | 0.0567 | 0.0665 | 1613 | 1613 | 1568 | 2957 | 44.7 |  |  | 0 | 미정 | 선택 | 미정 | 미정 | 0 | 0 | 0 | 0 | 0 | 0 | 0.0819 | 0.161 | 0.0075 | 0.1687 | 49 | 6900 | 1631 | 0.4256 | 1.2008 | 0.1442 | 0.0082 | [6 empty] | 1487 | 15 | 17 | 1 | 0.28 | 72 | 34 | 미정 |  | 2021-02-19 11:31 | 1618 |  | 0 | 0 | 0 | 0 | 0 | 0 | 0.471 | 1.2861 | 0.2028 | 0.0071 | 102500 | 73 | 45 | 193 | 0.0571 | 0.0088 | 0.0114 | 0.0516 | 0.0646 | 0.0207 | 0.017 | 0.0198
2021-02-19 | A62681 | B | 6 | G-AE1055LST | 102 | 36800 | 0.0795 | 0.12 | 0.12 | 0.1643 | 1625 | 1625 | 1551 | 2946 | 46.1 |  |  | 0 | 미정 | 선택 | 미정 | 미정 | 0 | 0 | 0 | 0 | 0 | 0 | 0.0795 | 0.172 | 0.0071 | 0.2615 | 52 | 5100 | 1588 | 0.4357 | 0.6972 | 0.2291 | 0.0329 | [6 empty] | 1484 | 25 | 25 | 3 | 0.32 | 67 | 39 | 미정 |  | 2021-02-19 11:46 | 1593 |  | 0 | 22 | 0 | 0 | 0 | 0 | 0.5571 | 0.7841 | 0.2374 | 0.0262 | 101450 | 68 | 20 | 143 | 0.0543 | 0.0266 | 0.0247 | 0.0447 | 0.0252 | 0.0051 | 0.0031 | 0.0025
2021-02-19 | A62682 | B | 30 | G-AE1055LST | 102 | 36400 | 0.0874 | 0.1077 | 0.1077 | 0.1855 | 1645 | 1645 | 1573 | 2898 | 34 |  |  | 0 | 미정 | 선택 | 미정 | 미정 | 0 | 0 | 0 | 0 | 0 | 0 | 0.0874 | 0.2036 | 0.0042 | 0.2801 | 41 | 4100 | 1594 | 0.4572 | 0.6604 | 0.1908 | 0.0279 | [6 empty] | 1484 | 25 | 25 | 3 | 0.31 | 63 | 35 | 미정 |  | 2021-02-19 12:40 | 1590 |  | 0 | 30 | 10 | 0 | 0 | 0 | 0.5495 | 0.7793 | 0.2286 | 0.0305 | 104250 | 68 | 22 | 138 | 0.0405 | 0.0311 | 0.0235 | 0.0479 | 0.0217 | 0.0056 | 0.0035 | 0.0035
2021-02-19 | B62167 | B | 18 | AE1548M | 104 | 37500 | 0.0515 | 0.0205 | 0.0308 | 0.0646 | 1655 | 1613 | 1568 | 2931 | 7 |  |  | 0 | 미정 | 선택 | 미정 | 미정 | 0 | 0 | 0 | 0 | 0 | 0 | 0.0515 | 0.0741 | 0.0104 | 0.0933 | 46 | 6200 | 1622 | 0.3918 | 1.1491 | 0.1444 | 0.0046 | [6 empty] | 1487 | 15 | 17 | 1 | 0.26 | 61 | 20 | 미정 |  | 2021-02-19 12:49 | 1611 |  | 50 | 0 | 13 | 0 | 0 | 0 | 0.474 | 1.3342 | 0.2112 | 0.0101 | 101300 | 78 | 42 | 175 | 0.0086 | 0.006 | 0.0117 | 0.041 | 0.0474 | 0.0168 | 0.0127 | 0.0181
2021-02-19 | A62683 | B | 19 | G-AE1055LST | 102 | 36700 | 0.0981 | 0.0728 | 0.0728 | 0.1438 | 1634 | 1634 | 1573 | 2989 | 56.9 |  |  | 0 | 미정 | 선택 | 미정 | 미정 | 0 | 0 | 0 | 0 | 0 | 0 | 0.0981 | 0.1696 | 0.0104 | 0.0024 | 51 | 6000 | 1618 | 0.4972 | 0.6954 | 0.1991 | 0.0351 | [6 empty] | 1484 | 25 | 26 | 3 | 0.3 | 73 | 41 | 미정 |  | 2021-02-19 13:48 | 1618 |  | 0 | 0 | 25 | 0 | 0 | 0 | 0.557 | 0.7778 | 0.2516 | 0.0318 | 107250 | 73 | 25 | 142 | 0.0629 | 0.0171 | 0.0255 | 0.0541 | 0.0499 | 0.0102 | 0.0032 | 0.0033
2021-02-19 | B62168 | B | 33 | AE1548M | 103 | 37400 |  | 0.0392 | 0.0703 | 0.0852 | 1615 | 1585 | 1547 | 2960 | 24.2 |  |  | 0 | 미정 | 미정 | 미정 | 미정 | 0 | 0 | 0 | 0 | 0 | 0 |  |  |  |  | 41 | 6600 | 1611 | 0.3923 | 1.1824 | 0.1698 | 0.0173 | [6 empty] | 1487 | 15 | 17 | 1 | 0.25 | 69 | 23 | 미정 |  | 2021-02-19 13:44 | 1618 |  | 61 | 0 | 0 | 0 | 0 | 0 | 0.485 | 1.3204 | 0.2142 | 0.0115 | 103900 | 170 | 49 | 190 | 0.0323 | 0.0102 | 0.0105 |  | 0.0262 | 0.0109 | 0.0091 | 0.0191
2021-02-19 | B62169 | B | 19 | SM58CM2 | 105 | 38400 | 0.0876 | 0.2187 | 0.2187 | 0.1396 | 1579 | 1579 | 1605 | 3178 | 35.6 |  |  | 0 | 미정 | 미정 | 미정 | 미정 | 0 | 0 | 0 | 0 | 0 | 0 | 0.0876 | 0.1029 | 0.002 | 0.0304 | 143 | 15100 | 1645 | 0.3693 | 0.9033 | 0.1382 | 0.012 | [6 empty] | 1484 | 15 | 21 | 1 | 0.28 | 89 | 46 | 미정 |  | 2021-02-19 19:24 | 1649 |  | 40 | 0 | 103 | 0 | 0 | 0 | 0.563 | 0.8724 | 0.1525 | 0.0074 | 112450 | 79 | 14 | 414 | 0.0437 | 0.0079 | 0.0188 | 0.0481 | 0.0242 | 0.007 | 0.0062 | 0.0165
2021-02-19 | A62684 | B | 38 | G-AE1055LST | 90 | 34800 | 0.3175 | 0.1316 | 0.1316 | 0.2 | 1656 | 1656 | 1524 | 2639 | 41.4 |  |  | 0 | 선택 | 미정 | 미정 | 미정 | 0 | 0 | 0 | 0 | 0 | 0 | 0.3175 | 0.2814 | 0.0055 | 0.178 | 44 | 5300 | 1610 | 0.4791 | 0.7402 | 0.1812 | 0.0194 | [6 empty] | 1484 | 25 | 25 | 3 | 0.32 | 80 | 36 | 미정 |  | 2021-02-19 14:55 | 1610 |  | 0 | 10 | 17 | 0 | 0 | 0 | 0.548 | 0.7733 | 0.2514 | 0.0259 |  | 176 | 30 | 136 | 0.0499 | 0.025 | 0.025 | 0.0582 | 0.0339 | 0.007 | 0.0033 | 0.0027
2021-02-19 | B62170 | B | 33 | SM58CM2 | 104 | 37200 | 0.0545 | 0.069 | 0.069 | 0.1395 | 1610 | 1610 | 1545 | 2896 |  |  |  | 0 | 미정 | 미정 | 미정 | 미정 | 0 | 0 | 0 | 256 | 0 | 0 | 0.0545 | 0.0468 | 0.0024 | 0.2294 | 90 | 8500 | 1642 | 0.5461 | 0.7763 | 0.2255 | 0.0082 | [6 empty] | 1484 | 15 | 16 | 1 | 0.33 | 64 | 36 | 미정 |  | 2021-02-19 21:04 | 1631 |  | 51 | 37 | 80 | 0 | 0 | 0 | 0.561 | 0.807 | 0.1887 | 0.0063 | 106350 | 75 | 32 | 492 | 0.0051 | 0.0071 | 0.0175 | 0.0398 | 0.0227 | 0.0051 | 0.0046 | 0.0159
2021-02-19 | B62171 | B | 35 | SM58CM2 | 103 | 38300 | 0.0986 | 0.0572 | 0.1338 | 0.3108 | 1625 | 1611 | 1519 | 3040 |  |  |  | 0 | 미정 | 미정 | 미정 | 미정 | 0 | 0 | 0 | 254 | 0 | 0 | 0.0986 | 0.0826 | 0.007 | 0.6512 | 197 | 16200 | 1622 | 0.5081 | 0.7704 | 0.2037 | 0.0066 | [6 empty] | 1484 | 15 | 15 | 3 | 0.35 | 138 | 38 | 미정 |  | 2021-02-19 19:55 | 1622 |  | 0 | 47 | 0 | 0 | 0 | 0 | 0.573 | 0.8113 | 0.1948 | 0.0161 |  | 74 | 49 | 364 | 0.0049 | 0.0095 | 0.0147 | 0.0516 | 0.0104 | 0.0043 | 0.0034 | 0.0145
2021-02-19 | A62685 | B | 30 | G-AE1055LST | 102 | 44200 | 0.04 | 0.072 | 0.0928 | 0.1272 | 1531 | 1571 | 1551 | 3172 | 31.9 |  |  | 0 | 미정 | 미정 | 미정 | 미정 | 0 | 0 | 0 | 0 | 0 | 0 | 0.04 | 0.0556 | 0.0027 | 0.5048 | 44 | 7200 | 1625 | 0.4931 | 0.7376 | 0.1671 | 0.0234 | [6 empty] | 1484 | 25 | 25 | 3 | 0.28 | 93 | 36 | 미정 |  | 2021-02-19 21:46 | 1627 |  | 0 | 0 | 0 | 0 | 0 | 0 | 0.546 | 0.804 | 0.2268 | 0.0244 |  | 67 | 32 | 151 | 0.0394 | 0.0146 | 0.0233 | 0.0446 | 0.0477 | 0.0139 | 0.0023 | 0.0032
2021-02-19 | B62172 | B | 18 | SM58CM2 | 104 | 40700 |  | 0.0325 | 0.0625 | 0.1168 | 1607 | 1604 | 1550 | 3253 | 3.3 |  |  | 0 | 미정 | 선택 | 미정 | 미정 | 0 | 0 | 0 | 252 | 0 | 0 |  |  |  |  | 44 | 6900 | 1615 | 0.4495 | 0.6551 | 0.192 | 0.0052 | [6 empty] | 1484 | 15 | 16 | 1 | 0.22 | 59 | 20 | 미정 |  | 2021-02-19 22:35 | 1616 |  | 27 | 0 | 0 | 0 | 0 | 0 | 0.562 | 0.7972 | 0.2002 | 0.0055 |  | 77 | 39 | 173 | 0.0051 | 0.0062 | 0.0215 |  | 0.0188 | 0.0054 | 0.0049 | 0.019
2021-02-19 | A62686 | B | 38 | G-AE1055LST | 101 | 37800 | 0.0396 | 0.17 | 0.17 | 0.1551 | 1627 | 1627 | 1573 | 2987 | 42.1 |  |  | 0 | 미정 | 미정 | 미정 | 미정 | 0 | 0 | 0 | 0 | 0 | 0 | 0.0396 | 0.0742 | 0.0016 | 0.0014 | 41 | 4300 | 1595 | 0.4863 | 0.6617 | 0.1727 | 0.015 | [6 empty] | 1484 | 25 |  | 3 |  | 61 | 22 | 미정 |  | 2021-02-19 22:45 | 1587 |  | 0 | 0 | 0 | 0 | 0 | 0 | 0.5533 | 0.7804 | 0.2425 | 0.032 | 96700 | 64 | 30 | 145 | 0.0542 | 0.0164 | 0.0257 | 0.0386 | 0.0303 | 0.0082 | 0.0027 | 0.0027
2021-02-19 | B62173 | B | 20 | AE1050M2 | 103 | 36700 | 0.0717 | 0.0787 | 0.0787 | 0.1388 | 1603 | 1603 | 1566 | 3053 | 35.4 |  |  | 0 | 미정 | 선택 | 미정 | 미정 | 0 | 0 | 0 | 0 | 0 | 0 | 0.0717 | 0.0973 | 0.0031 | 0.1238 | 45 | 7000 | 1638 | 0.3093 | 0.9048 | 0.1927 | 0.0157 | [6 empty] | 1485 | 15 | 16 | 1 | 0.28 | 82 | 29 | 미정 |  | 2021-02-19 23:33 | 1624 |  | 51 | 0 | 0 | 0 | 0 | 0 | 0.524 | 1.0393 | 0.2581 | 0.0215 |  | 83 | 61 | 211 | 0.0543 | 0.0092 | 0.0186 | 0.0421 | 0.0236 | 0.006 | 0.0055 | 0.0054
2021-02-19 | A62687 | B | 32 | G-AE1055LST | 102 | 38100 | 0.0555 | 0.1823 | 0.1823 | 0.2068 | 1635 | 1635 | 1557 | 2991 | 25.4 |  |  | 0 | 미정 | 미정 | 미정 | 미정 | 0 | 0 | 0 | 0 | 0 | 0 | 0.0555 | 0.0915 | 0.0038 | 0.0015 | 40 | 5000 | 1587 | 0.4747 | 0.6482 | 0.1496 | 0.0148 | [6 empty] | 1484 | 25 | 25 | 3 | 0.27 | 61 | 27 | 미정 |  | 2021-02-19 23:50 | 1587 |  | 0 | 15 | 0 | 0 | 0 | 0 | 0.5519 | 0.7911 | 0.2328 | 0.0282 | 102050 | 68 | 20 | 125 | 0.031 | 0.0155 | 0.0235 | 0.035 | 0.0348 | 0.0061 | 0.0029 | 0.0033
2021-02-19 | A62688 | B | 6 | G-AE1055LST | 102 | 36900 | 0.0769 | 0.0949 | 0.0949 | 0.2017 | 1639 | 1639 | 1562 | 3014 | 54.9 |  |  | 0 | 미정 | 선택 | 미정 | 미정 | 0 | 0 | 0 | 0 | 0 | 0 | 0.0769 | 0.1645 | 0.0026 | 0.2246 | 43 | 4100 | 1597 | 0.4308 | 0.6545 | 0.1942 | 0.0173 | [6 empty] | 1484 | 25 | 25 | 3 | 0.27 | 62 | 21 | 미정 |  | 2021-02-20 00:52 | 1597 |  | 0 | 29 | 0 | 0 | 0 | 0 | 0.557 | 0.7869 | 0.2438 | 0.0304 |  | 71 | 30 | 135 | 0.0667 | 0.0134 | 0.026 | 0.0448 | 0.033 | 0.0041 | 0.0034 | 0.0028
2021-02-19 | B62174 | B | 35 | AE1050M2 | 104 | 37200 | 0.0373 | 0.0376 | 0.0376 | 0.1371 | 1590 | 1590 | 1525 | 3058 | 43.6 |  |  | 0 | 미정 | 선택 | 미정 | 미정 | 0 | 0 | 0 | 0 | 0 | 0 | 0.0373 | 0.0509 | 0.0032 | 0.0072 | 39 | 5800 | 1595 | 0.4452 | 0.9001 | 0.1873 | 0.0147 | [6 empty] | 1485 | 15 | 17 | 1 | 0.24 | 58 | 23 | 미정 |  | 2021-02-20 00:50 | 1601 |  | 37 | 0 | 0 | 0 | 0 | 0 | 0.5236 | 1.042 | 0.2447 | 0.0202 |  | 70 | 30 | 157 | 0.0669 | 0.0107 | 0.0184 | 0.0288 | 0.0305 | 0.0056 | 0.0051 | 0.0051
2021-02-19 | B62175 | B | 33 | AE1050M2 | 104 | 37400 | 0.0903 | 0.0982 | 0.0982 | 0.1306 | 1579 | 1579 | 1545 | 3056 | 41.8 |  |  | 0 | 미정 | 선택 | 미정 | 미정 | 0 | 0 | 0 | 0 | 0 | 0 | 0.0903 | 0.0998 | 0.0054 | 0.3546 | 41 | 5800 | 1610 | 0.4678 | 0.938 | 0.2031 | 0.0115 | [6 empty] | 1485 | 15 | 16 | 1 | 0.28 | 69 | 25 | 미정 |  | 2021-02-20 01:48 | 1605 |  | 32 | 0 | 0 | 0 | 0 | 0 | 0.5211 | 1.0348 | 0.2437 | 0.0172 |  | 69 | 50 | 182 | 0.0644 | 0.0101 | 0.0153 | 0.0553 | 0.0265 | 0.0051 | 0.005 | 0.0047
2021-02-19 | A62689 | B | 30 | G-AE1055LST | 101 | 36400 | 0.0704 | 1.7971 | 0.2385 | 0.2517 | 1614 | 1619 | 1548 | 3110 | 43.9 |  |  | 0 | 선택 | 미정 | 미정 | 미정 | 0 | 0 | 0 | 0 | 0 | 0 | 0.0704 | 0.1348 | 0.0019 | 0.1667 | 41 | 4100 | 1596 | 0.4857 | 0.6557 | 0.2018 | 0.0198 | [6 empty] | 1484 | 25 | 25 | 3 | 0.27 | 62 | 27 | 미정 |  | 2021-02-20 01:50 | 1583 |  | 0 | 10 | 0 | 0 | 0 | 0 | 0.5567 | 0.7824 | 0.2494 | 0.0298 |  | 68 | 35 | 142 | 0.0534 | 0.0189 | 0.0237 | 0.044 | 0.0194 | 0.0053 | 0.003 | 0.0027
2021-02-19 | B62176 | B | 18 | AE1050M2 | 105 | 36700 | 0.1675 | 0.0944 | 0.0944 | 0.2759 | 1630 | 1630 | 1513 | 2923 | 51.8 |  |  | 0 | 미정 | 선택 | 미정 | 미정 | 0 | 0 | 0 | 0 | 0 | 0 | 0.1675 | 0.0988 | 0.0037 | 0.1117 | 43 | 6700 | 1612 | 0.4683 | 0.9628 | 0.1764 | 0.0269 | [6 empty] | 1485 | 15 | 16 | 1 | 0.27 | 74 | 28 | 미정 |  | 2021-02-20 02:49 | 1609 |  | 38 | 0 | 0 | 0 | 0 | 0 | 0.5295 | 1.0405 | 0.2439 | 0.0209 | 100500 | 71 | 43 | 176 | 0.0791 | 0.0152 | 0.0184 | 0.0559 | 0.042 | 0.0093 | 0.007 | 0.0063
2021-02-19 | A62690 | B | 38 | G-AE1055LST | 101 | 37500 | 0.1999 | 0.0895 | 0.0895 | 0.2025 | 1599 | 1599 | 1526 | 3026 | 54 |  |  | 0 | 선택 | 미정 | 미정 | 미정 | 0 | 0 | 0 | 0 | 0 | 0 | 0.1999 | 0.2328 | 0.0051 | 0.0564 | 41 | 4900 | 1578 | 0.4081 | 0.6876 | 0.1933 | 0.0225 | [6 empty] | 1484 | 25 | 25 | 3 | 0.27 | 61 | 28 | 미정 |  | 2021-02-20 03:05 | 1578 |  | 0 | 0 | 0 | 0 | 0 | 0 | 0.5643 | 0.7829 | 0.2435 | 0.0282 | 103400 | 68 | 19 | 109 | 0.0629 | 0.0158 | 0.0217 | 0.0509 | 0.0222 | 0.0061 | 0.0031 | 0.0039
2021-02-19 | A62691 | B | 32 | G-AE1055LST | 101 | 37000 | 0.0516 | 0.1737 | 0.1737 | 0.2163 | 1610 | 1610 | 1545 | 2969 | 34.7 |  |  | 0 | 선택 | 미정 | 미정 | 미정 | 0 | 0 | 0 | 0 | 0 | 0 | 0.0516 | 0.0969 | 0.0034 | 0.1778 | 40 | 4000 | 1579 | 0.4798 | 0.682 | 0.2201 | 0.0132 | [6 empty] | 1484 | 25 | 25 | 3 | 0.27 | 52 | 21 | 미정 |  | 2021-02-20 04:03 | 1579 |  | 0 | 9 | 0 | 0 | 0 | 0 | 0.561 | 0.7861 | 0.2552 | 0.0293 |  | 67 | 17 | 107 | 0.0415 | 0.018 | 0.0227 | 0.0361 | 0.0132 | 0.0032 | 0.0026 | 0.0032
2021-02-19 | B62177 | B | 20 | AE1050M2 | 104 | 37500 | 0.0965 | 0.099 | 0.099 | 0.1594 | 1584 | 1584 | 1525 | 3119 | 37.8 |  |  | 0 | 미정 | 선택 | 미정 | 미정 | 0 | 0 | 0 | 0 | 0 | 0 | 0.0965 | 0.1048 | 0.0045 | 0.2108 | 42 | 5800 | 1588 | 0.3914 | 0.8962 | 0.197 | 0.0159 | [6 empty] | 1485 | 15 | 16 | 1 | 0.26 | 57 | 18 | 미정 |  | 2021-02-20 04:07 | 1588 |  | 41 | 0 | 0 | 0 | 0 | 0 | 0.527 | 1.0471 | 0.2439 | 0.0251 |  | 70 | 31 | 149 | 0.0547 | 0.0114 | 0.023 | 0.0423 | 0.0358 | 0.007 | 0.0058 | 0.0054
2021-02-19 | A62692 | B | 6 | G-AE1055LST | 101 | 37000 | 0.0605 | 0.1416 | 0.1416 | 0.1865 | 1613 | 1613 | 1546 | 2971 | 38.7 |  |  | 0 | 선택 | 미정 | 미정 | 미정 | 0 | 0 | 0 | 0 | 0 | 0 | 0.0605 | 0.0989 | 0.0017 | 0.1684 | 40 | 4500 | 1586 | 0.4229 | 0.6679 | 0.1919 | 0.02 | [6 empty] | 1484 | 25 | 25 | 3 | 0.27 | 60 | 25 | 미정 |  | 2021-02-20 04:59 | 1586 |  | 0 | 17 | 0 | 0 | 0 | 0 | 0.5504 | 0.7814 | 0.248 | 0.0282 |  | 70 | 21 | 115 | 0.0463 | 0.0172 | 0.0232 | 0.0423 | 0.0198 | 0.0073 | 0.0043 | 0.0039
2021-02-19 | B62178 | B | 35 | AE1050M2 | 104 | 37200 | 0.1345 | 0.1392 | 0.1392 | 0.15 | 1594 | 1594 | 1551 | 2965 | 48.4 |  |  | 0 | 미정 | 선택 | 미정 | 미정 | 0 | 0 | 0 | 0 | 0 | 0 | 0.1345 | 0.1471 | 0.0086 | 0.0035 | 36 | 5300 | 1603 | 0.4472 | 0.9486 | 0.2001 | 0.0277 | [6 empty] | 1485 | 15 | 16 | 1 | 0.27 | 70 | 32 | 미정 |  | 2021-02-20 05:06 | 1603 |  | 30 | 0 | 0 | 0 | 0 | 0 | 0.533 | 1.0377 | 0.2365 | 0.0231 |  | 89 | 32 | 145 | 0.0717 | 0.0157 | 0.0216 | 0.047 | 0.0331 | 0.0099 | 0.0061 | 0.0062
2021-02-19 | A62693 | B | 30 | G-AE1055LST | 102 | 37100 | 0.0698 | 0.0914 | 0.0914 | 0.188 | 1614 | 1614 | 1539 | 2906 | 50.9 |  |  | 0 | 선택 | 미정 | 미정 | 미정 | 0 | 0 | 0 | 0 | 0 | 0 | 0.0698 | 0.1322 | 0.0033 | 0.3686 | 38 | 4700 | 1595 | 0.4652 | 0.6735 | 0.1983 | 0.0123 | [6 empty] | 1484 | 25 | 25 | 3 | 0.27 | 60 | 31 | 미정 |  | 2021-02-20 05:56 | 1586 |  | 0 | 18 | 0 | 0 | 0 | 0 | 0.569 | 0.7875 | 0.2455 | 0.029 | 101950 | 68 | 20 | 117 | 0.0611 | 0.0173 | 0.0211 | 0.0469 | 0.0191 | 0.0038 | 0.0032 | 0.0029
2021-02-19 | B62179 | B | 33 | AE4150HF | 104 | 38500 | 0.1585 | 0.211 | 0.211 | 0.2469 | 1587 | 1587 | 1535 | 3050 | 53.7 |  |  | 0 | 미정 | 선택 | 미정 | 미정 | 0 | 0 | 0 | 0 | 0 | 0 | 0.1585 | 0.1205 | 0.0068 | 0.0329 | 48 | 7900 | 1636 | 0.4208 | 0.5617 | 0.2014 | 0.0219 | [6 empty] | 1486 | 11 | 21 | 1 | 0.26 | 91 | 43 | 미정 |  | 2021-02-20 06:16 | 1637 |  | 50 | 0 | 0 | 0 | 0 | 0 | 0.514 | 0.7493 | 0.2465 | 0.0143 | 102300 | 100 | 42 | 185 | 0.0741 | 0.012 | 0.0154 | 0.0463 | 0.0428 | 0.01 | 0.0091 | 0.0097
2021-02-20 | A62694 | B | 38 | G-AE1055LST | 102 | 37500 | 0.0827 | 0.1187 | 0.1187 | 0.1327 | 1585 | 1585 | 1538 | 3202 | 41.9 |  |  | 0 | 선택 | 해제 | 미정 | 미정 | 0 | 0 | 0 | 0 | 0 | 0 | 0.0827 | 0.1723 | 0.0081 | 0.1835 | 37 | 4700 | 1583 | 0.4754 | 0.693 | 0.1994 | 0.0142 | [6 empty] | 1484 | 25 | 25 | 3 | 0.28 | 52 | 28 | 미정 |  | 2021-02-20 06:57 | 1577 |  | 0 | 21 | 0 | 0 | 0 | 0 | 0.548 | 0.7931 | 0.2417 | 0.0285 |  | 66 | 12 | 106 | 0.0506 | 0.0214 | 0.0243 | 0.0438 | 0.0227 | 0.0029 | 0.0036 | 0.0036
2021-02-20 | B62180 | B | 18 | AE4150HF | 104 | 37400 | 0.0893 | 0.1128 | 0.1128 | 0.1755 | 1617 | 1617 | 1530 | 2888 | 46.4 |  |  | 0 | 미정 | 미정 | 미정 | 미정 | 0 | 0 | 0 | 0 | 0 | 0 | 0.0893 | 0.0766 | 0.0062 | 0.1464 | 46 | 7200 | 1619 | 0.4283 | 0.595 | 0.1832 | 0.0269 | [6 empty] | 1486 | 13 | 18 | 1 | 0.25 | 67 | 28 | 미정 |  | 2021-02-20 07:14 | 1608 |  | 50 | 0 | 33 | 0 | 0 | 0 | 0.5046 | 0.7653 | 0.2532 | 0.0173 | 99250 | 73 | 45 | 195 | 0.0628 | 0.0193 | 0.016 | 0.0444 | 0.0331 | 0.0105 | 0.0071 | 0.0095
2021-02-20 | A62695 | B | 32 | G-AE1055LST | 104 | 36300 | 0.0738 | 0.0825 | 0.0825 | 0.2162 | 1601 | 1601 | 1523 | 2901 | 58.9 |  |  | 0 | 선택 | 미정 | 미정 | 미정 | 0 | 0 | 0 | 0 | 0 | 0 | 0.0738 | 0.156 | 0.0031 | 0.5098 | 36 | 5200 | 1585 | 0.4156 | 0.6692 | 0.1949 | 0.042 | [6 empty] | 1484 | 25 | 25 | 3 | 0.27 | 56 | 26 | 미정 |  | 2021-02-20 07:56 | 1576 |  | 0 | 22 | 0 | 0 | 0 | 0 | 0.5597 | 0.7886 | 0.2315 | 0.0314 | 104800 | 70 | 16 | 108 | 0.0684 | 0.0205 | 0.0249 | 0.0455 | 0.0269 | 0.0099 | 0.0032 | 0.0034
2021-02-20 | B62181 | B | 20 | AE4150HF | 106 | 37500 |  | 0.0937 | 0.0937 | 0.1212 | 1623 | 1623 | 1552 | 2996 | 34.1 |  |  | 0 | 미정 | 미정 | 미정 | 미정 | 0 | 0 | 0 | 0 | 0 | 0 |  |  |  |  | 47 | 6400 | 1595 | 0.3925 | 0.6414 | 0.1782 | 0.0217 | [6 empty] | 1486 | 13 | 15 | 1 | 0.25 | 58 | 25 | 미정 |  | 2021-02-20 08:15 | 1607 |  | 50 | 0 | 11 | 0 | 0 | 0 | 0.5186 | 0.7746 | 0.2459 | 0.0219 | 103400 | 78 | 43 | 196 | 0.0457 | 0.0138 | 0.0206 |  | 0.0396 | 0.0158 | 0.0074 | 0.0095
2021-02-20 | A62696 | B | 6 | G-AE1055LST | 102 | 37500 | 0.2408 | 0.16 | 0.16 | 0.1667 | 1652 | 1652 | 1583 | 3286 | 42.9 |  |  | 0 | 선택 | 미정 | 미정 | 미정 | 0 | 0 | 0 | 0 | 0 | 0 | 0.2408 | 0.2372 | 0.0067 | 0.1018 | 31 | 3100 | 1586 | 0.4145 | 0.6713 | 0.2212 | 0.0307 | [6 empty] | 1484 | 25 | 25 | 3 | 0.28 | 56 | 27 | 미정 |  | 2021-02-20 08:55 | 1580 |  | 0 | 22 | 0 | 0 | 0 | 0 | 0.5615 | 0.7919 | 0.2408 | 0.0306 | 101150 | 81 | 16 | 105 | 0.0524 | 0.0314 | 0.0242 | 0.0507 | 0.0221 | 0.0052 | 0.0031 | 0.004
2021-02-20 | B62182 | B | 35 | AE4150M3 | 104 | 37700 | 0.2278 | 0.1835 | 0.1835 | 0.2777 | 1650 | 1650 | 1530 | 2933 | 52.6 |  |  | 0 | 미정 | 미정 | 미정 | 미정 | 0 | 0 | 0 | 0 | 0 | 0 | 0.2278 | 0.1445 | 0.0085 | 0.1054 | 46 | 6500 | 1605 | 0.4742 | 0.6765 | 0.1171 | 0.0316 | [6 empty] | 1487 | 16 | 17 | 1 | 0.23 | 58 | 16 | 미정 |  | 2021-02-20 09:19 | 1597 |  | 0 | 0 | 10 | 0 | 0 | 0 | 0.4888 | 0.8453 | 0.2045 | 0.0141 | 97300 | 73 | 62 | 220 | 0.0727 | 0.0182 | 0.0155 | 0.0661 | 0.0534 | 0.0273 | 0.0153 | 0.0065
2021-02-20 | A62697 | B | 30 | AE1055LS | 102 | 36900 | 0.0599 | 0.1187 | 0.1187 | 0.2307 | 1638 | 1638 | 1563 | 3014 | 41.6 |  |  | 0 | 선택 | 미정 | 미정 | 미정 | 0 | 0 | 0 | 0 | 0 | 0 | 0.0599 | 0.1316 | 0.002 | 0.1927 | 40 | 4600 | 1608 | 0.4083 | 0.6576 | 0.207 | 0.0227 | [6 empty] | 1484 | 25 | 26 | 3 | 0.27 | 86 | 33 | 미정 |  | 2021-02-20 09:53 | 1605 |  | 0 | 24 | 0 | 0 | 0 | 0 | 0.5468 | 0.7839 | 0.2466 | 0.0312 | 106100 | 93 | 40 | 152 | 0.0475 | 0.0237 | 0.0231 | 0.0415 | 0.0143 | 0.0035 | 0.0024 | 0.0028
2021-02-20 | B62183 | B | 33 | AE4150M3 | 104 | 37300 | 0.1704 | 0.2687 | 0.0561 | 0.0844 | 1610 | 1621 | 1564 | 3164 | 20.2 |  |  | 0 | 미정 | 미정 | 미정 | 미정 | 0 | 0 | 0 | 0 | 0 | 0 | 0.1704 | 0.1531 | 0.0067 | 0.1531 | 55 | 7100 | 1619 | 0.4199 | 0.7046 | 0.1482 | 0.0111 | [6 empty] | 1487 | 16 | 22 | 1 | 0.21 | 66 | 31 | 미정 |  | 2021-02-20 10:54 | 1610 |  | 40 | 0 | 11 | 0 | 0 | 0 | 0.481 | 0.8358 | 0.2044 | 0.0115 | 99400 | 75 | 34 | 170 | 0.0282 | 0.0238 | 0.0153 | 0.0528 | 0.0334 | 0.0095 | 0.0071 | 0.0063
2021-02-20 | A62698 | B | 38 | AE1055LS | 106 | 35900 | 0.0865 | 0.1296 | 0.1296 | 0.1465 | 1612 | 1612 | 1532 | 2911 | 46.5 |  |  | 0 | 선택 | 미정 | 미정 | 미정 | 0 | 0 | 0 | 0 | 0 | 0 | 0.0865 | 0.1669 | 0.0031 | 0.309 | 40 | 5800 | 1596 | 0.4827 | 0.6785 | 0.186 | 0.0228 | [6 empty] | 1484 | 25 | 25 | 3 | 0.27 | 56 | 23 | 미정 |  | 2021-02-20 10:54 | 1586 |  | 0 | 17 | 11 | 0 | 0 | 0 | 0.559 | 0.7854 | 0.2238 | 0.0261 | 105600 | 69 | 29 | 146 | 0.054 | 0.022 | 0.025 | 0.0516 | 0.0421 | 0.0032 | 0.0024 | 0.0024
2021-02-20 | B62184 | B | 18 | AE4150M3 | 104 | 38400 | 0.0576 | 0.0353 | 0.0353 | 0.0948 | 1663 | 1663 | 1562 | 3062 | 25.3 |  |  | 0 | 미정 | 미정 | 미정 | 미정 | 0 | 0 | 0 | 0 | 0 | 0 | 0.0576 | 0.0406 | 0.0027 | 0.2153 | 47 | 6300 | 1605 | 0.4021 | 0.6994 | 0.1433 | 0.0151 | [6 empty] | 1487 | 16 | 17 | 1 | 0.28 | 113 | 26 | 미정 |  | 2021-02-20 12:00 | 1600 |  | 51 | 0 | 11 | 0 | 0 | 0 | 0.4856 | 0.8431 | 0.1952 | 0.0172 | 101650 | 77 | 39 | 164 | 0.0336 | 0.0155 | 0.0149 | 0.0358 | 0.0316 | 0.0099 | 0.0051 | 0.005
2021-02-20 | A62699 | B | 32 | AE1055LS | 101 | 36400 | 0.0819 | 0.1362 | 0.1362 | 0.1972 | 1637 | 1637 | 1566 | 2994 | 49.7 |  |  | 0 | 선택 | 미정 | 미정 | 미정 | 0 | 0 | 0 | 0 | 0 | 0 | 0.0819 | 0.1527 | 0.0038 | 0.4127 | 40 | 3700 | 1591 | 0.4865 | 0.7055 | 0.2039 | 0.0263 | [6 empty] | 1484 | 25 | 25 | 3 | 0.27 | 61 | 25 | 미정 |  | 2021-02-20 11:47 | 1591 |  | 0 | 24 | 0 | 0 | 0 | 0 | 0.565 | 0.7933 | 0.2384 | 0.0327 | 102600 | 68 | 52 | 172 | 0.0593 | 0.0291 | 0.0271 | 0.048 | 0.021 | 0.0031 | 0.0021 | 0.0021
2021-02-20 | A62700 | B | 6 | AE1055LS | 102 | 36400 | 0.1027 | 0.1121 | 0.1121 | 0.1477 | 1633 | 1633 | 1547 | 3021 | 50.4 |  |  | 0 | 선택 | 미정 | 미정 | 미정 | 0 | 0 | 0 | 0 | 0 | 0 | 0.1027 | 0.2003 | 0.0079 | 0.0516 | 40 | 4400 | 1594 | 0.4897 | 0.7004 | 0.185 | 0.0205 | [6 empty] | 1484 | 25 | 25 | 3 | 0.26 | 58 | 22 | 미정 |  | 2021-02-20 12:59 | 1581 |  | 0 | 0 | 0 | 0 | 0 | 0 | 0.549 | 0.7827 | 0.2397 | 0.0317 | 104300 | 69 | 32 | 140 | 0.0576 | 0.0243 | 0.0265 | 0.0485 | 0.0321 | 0.0055 | 0.0027 | 0.0025
2021-02-20 | B62185 | B | 20 | AE4150M3 | 103 | 37200 | 0.0198 | 0.0374 | 0.0374 | 0.0885 | 1625 | 1625 | 1534 | 2994 | 31 |  |  | 0 | 미정 | 미정 | 미정 | 미정 | 0 | 0 | 0 | 0 | 0 | 0 | 0.0198 | 0.0572 | 0.0041 | 0.0032 | 42 | 6600 | 1607 | 0.3064 | 0.7201 | 0.1417 | 0.0176 | [6 empty] | 1487 | 16 | 17 | 1 | 0.19 | 62 | 26 | 미정 |  | 2021-02-20 13:11 | 1597 |  | 22 | 0 | 23 | 0 | 0 | 0 | 0.493 | 0.8503 | 0.205 | 0.0173 | 96300 | 72 | 23 | 140 | 0.0449 | 0.0141 | 0.0162 | 0.0389 | 0.0429 | 0.0238 | 0.006 | 0.0042
2021-02-20 | A62701 | B | 30 | AE1055LS | 104 | 36400 | 0.0775 | 0.1113 | 0.1113 | 0.195 | 1591 | 1591 | 1524 | 3003 | 68.4 |  |  | 0 | 선택 | 해제 | 미정 | 미정 | 0 | 0 | 0 | 0 | 0 | 0 | 0.0775 | 0.1426 | 0.0041 | 0.1682 | 41 | 6100 | 1609 | 0.4897 | 0.7337 | 0.1773 | 0.0258 | [6 empty] | 1484 | 25 | 25 | 3 | 0.27 | 75 | 41 | 미정 |  | 2021-02-20 14:09 | 1609 |  | 0 | 0 | 0 | 0 | 0 | 0 | 0.544 | 0.7808 | 0.2421 | 0.0267 | 103800 | 69 | 28 | 134 | 0.0819 | 0.0239 | 0.0223 | 0.0525 | 0.0386 | 0.0067 | 0.0022 | 0.0026
2021-02-20 | B62186 | B | 19 | AE4150M3 | 104 | 37600 | 0.066 | 0.1619 | 0.1619 | 0.2221 | 1627 | 1627 | 1551 | 3105 | 38.7 |  |  | 0 | 미정 | 미정 | 미정 | 미정 | 0 | 0 | 0 | 0 | 0 | 0 | 0.066 | 0.0671 | 0.0019 | 0.0018 | 39 | 6700 | 1627 | 0.4265 | 0.6994 | 0.1482 | 0.0209 | [6 empty] | 1487 | 16 | 18 | 1 | 0.28 | 66 | 28 | 미정 |  | 2021-02-20 14:10 | 1614 |  | 30 | 0 | 22 | 0 | 0 | 0 | 0.493 | 0.8303 | 0.2129 | 0.019 | 100950 | 75 | 26 | 146 | 0.0529 | 0.0174 | 0.0166 | 0.0377 | 0.0253 | 0.0071 | 0.0053 | 0.0051
2021-02-20 | A62702 | B | 38 | AE1055LS | 102 | 37500 | 0.2592 | 0.0899 | 0.0752 | 0.1101 | 1562 | 1588 | 1535 | 3099 | 42.9 |  |  | 0 | 선택 | 미정 | 미정 | 미정 | 0 | 0 | 0 | 0 | 0 | 0 | 0.2592 | 0.2109 | 0.0096 | 0.088 | 40 | 4700 | 1594 | 0.465 | 0.7655 | 0.1818 | 0.0212 | [6 empty] | 1484 | 25 | 25 | 3 | 0.25 | 57 | 29 | 미정 |  | 2021-02-20 15:09 | 1594 |  | 0 | 29 | 11 | 0 | 0 | 0 | 0.547 | 0.789 | 0.2328 | 0.0247 |  | 56 | 32 | 137 | 0.0526 | 0.0211 | 0.0251 | 0.0609 | 0.0492 | 0.0057 | 0.0021 | 0.0032
2021-02-20 | B62187 | B | 33 | AE4150M3 | 104 | 37900 | 0.087 | 0.3042 | 0.2581 | 0.3112 | 1583 | 1585 | 1522 | 3240 | 39.2 |  |  | 0 | 미정 | 미정 | 미정 | 미정 | 0 | 0 | 0 | 0 | 0 | 0 | 0.087 | 0.0957 | 0.0034 | 0.002 | 41 | 6600 | 1617 | 0.4248 | 0.7106 | 0.1225 | 0.0127 | [6 empty] | 1487 | 16 | 17 | 1 | 0.27 | 60 | 30 | 미정 |  | 2021-02-20 15:12 | 1610 |  | 40 | 0 | 31 | 0 | 0 | 0 | 0.4986 | 0.832 | 0.2065 | 0.0156 | 96550 | 86 | 30 | 154 | 0.0543 | 0.015 | 0.0154 | 0.051 | 0.0471 | 0.008 | 0.0051 | 0.0049
2021-02-20 | A62703 | B | 32 | AE1055LS | 103 | 36700 | 0.1515 | 0.0579 | 0.0579 | 0.1632 | 1618 | 1618 | 1543 | 2907 | 49.4 |  |  | 0 | 선택 | 미정 | 미정 | 미정 | 0 | 0 | 0 | 0 | 0 | 0 | 0.1515 | 0.226 | 0.0066 | 0.1419 | 41 | 4500 | 1597 | 0.4637 | 0.7339 | 0.2015 | 0.0286 | [6 empty] | 1484 | 25 | 25 | 3 | 0.26 | 67 | 36 | 미정 |  | 2021-02-20 16:11 | 1597 |  | 0 | 17 | 10 | 0 | 0 | 0 | 0.578 | 0.7832 | 0.242 | 0.0261 |  | 77 | 16 | 107 | 0.0601 | 0.0288 | 0.026 | 0.0547 | 0.0272 | 0.0073 | 0.0061 | 0.0047
2021-02-20 | B62188 | B | 18 | AE15B34M | 104 | 36800 | 0.1333 | 0.1667 | 0.1396 | 0.2414 | 1581 | 1613 | 1510 | 3040 |  |  |  | 0 | 미정 | 미정 | 미정 | 미정 | 0 | 0 | 0 | 199 | 0 | 0 | 0.1333 | 0.1281 | 0.0098 | 0.0295 | 47 | 8600 | 1663 | 0.2933 | 1.1048 | 0.1743 | 0.0056 | [6 empty] | 1497 | 13 | 20 | 1 | 0.31 | 83 | 32 | 미정 |  | 2021-02-20 16:28 | 1655 |  | 50 | 0 | 47 | 0 | 0 | 0 | 0.347 | 1.2584 | 0.2541 | 0.014 | 96150 | 95 | 37 | 177 | 0.0037 | 0.0073 | 0.0162 | 0.0555 | 0.0329 | 0.0093 | 0.0083 | 0.0072
2021-02-20 | A62704 | B | 6 | AE1055LS | 104 | 37900 |  | 0.1382 | 0.1382 | 0.2218 | 1569 | 1569 | 1532 | 2943 | 48.1 |  |  | 0 | 선택 | 미정 | 미정 | 미정 | 0 | 0 | 0 | 0 | 0 | 0 |  |  |  |  | 40 | 5600 | 1591 | 0.4761 | 0.6781 | 0.1998 | 0.038 | [6 empty] | 1484 | 25 | 25 | 3 | 0.26 | 70 | 34 | 미정 |  | 2021-02-20 17:15 | 1591 |  | 0 | 24 | 0 | 0 | 0 | 0 | 0.5557 | 0.7823 | 0.2345 | 0.0299 |  | 78 | 21 | 115 | 0.0635 | 0.0267 | 0.0244 |  | 0.0211 | 0.0041 | 0.002 | 0.0026
2021-02-20 | B62189 | B | 20 | AE15B34M | 105 | 37700 | 0.2466 | 0.1903 | 0.0872 | 0.1322 | 1592 | 1603 | 1517 | 3104 |  |  |  | 0 | 미정 | 미정 | 미정 | 미정 | 0 | 0 | 0 | 205 | 0 | 0 | 0.2466 | 0.1934 | 0.009 | 0.23 | 44 | 7800 | 1639 | 0.2462 | 1.0535 | 0.116 | 0.0037 | [6 empty] | 1497 | 13 | 15 | 1 | 0.32 | 65 | 20 | 미정 |  | 2021-02-20 17:26 | 1634 |  | 30 | 0 | 53 | 0 | 0 | 0 | 0.3505 | 1.2518 | 0.2553 | 0.0124 | 95650 | 77 | 44 | 187 | 0.0032 | 0.0053 | 0.0178 | 0.0576 | 0.0668 | 0.0114 | 0.0094 | 0.0081
2021-02-20 | A62705 | B | 30 | AE1055LS | 88 | 34700 | 0.2526 | 0.1039 | 0.1039 | 0.2421 | 1659 | 1659 | 1559 | 2731 | 49.7 |  |  | 0 | 선택 | 미정 | 미정 | 미정 | 0 | 0 | 0 | 0 | 0 | 0 | 0.2526 | 0.3071 | 0.0049 | 0.2115 | 40 | 3700 | 1597 | 0.457 | 0.7303 | 0.2384 | 0.0221 | [6 empty] | 1484 | 25 | 25 | 3 | 0.26 | 60 | 35 | 미정 |  | 2021-02-20 18:10 | 1585 |  | 0 | 20 | 0 | 0 | 0 | 0 | 0.583 | 0.7661 | 0.2491 | 0.027 |  | 67 | 27 | 135 | 0.0618 | 0.0237 | 0.0225 | 0.0533 | 0.0126 | 0.0024 | 0.0019 | 0.0029
2021-02-20 | B62190 | B | 19 | AE15B34M | 104 | 37200 | 0.0762 | 0.0255 | 0.0435 | 0.093 | 1629 | 1593 | 1538 | 3214 |  |  |  | 0 | 미정 | 미정 | 미정 | 미정 | 0 | 0 | 0 | 203 | 0 | 0 | 0.0762 | 0.0781 | 0.004 | 0.5118 | 40 | 6900 | 1622 | 0.2171 | 0.922 | 0.2045 | 0.0041 | [6 empty] | 1497 | 13 | 13 | 1 | 0.3 | 61 | 14 | 미정 |  | 2021-02-20 18:27 | 1618 |  | 60 | 0 | 0 | 0 | 0 | 0 | 0.3387 | 1.2431 | 0.2491 | 0.0076 | 102250 | 75 | 55 | 199 | 0.0036 | 0.0051 | 0.0217 | 0.0494 | 0.0253 | 0.0086 | 0.0082 | 0.0073
2021-02-20 | A62706 | B | 38 | AE1055LS | 90 | 34800 | 0.0535 | 0.1278 | 0.1278 | 0.1739 | 1619 | 1619 | 1561 | 2529 | 43.4 |  |  | 0 | 선택 | 해제 | 미정 | 미정 | 0 | 0 | 0 | 0 | 0 | 0 | 0.0535 | 0.1086 | 0.0034 | 0.2069 | 41 | 4300 | 1582 | 0.4777 | 0.6852 | 0.2061 | 0.0254 | [6 empty] | 1484 | 25 | 25 | 3 | 0.29 | 71 | 34 | 미정 |  | 2021-02-20 19:07 | 1582 |  | 0 | 19 | 0 | 0 | 0 | 0 | 0.5489 | 0.7687 | 0.2393 | 0.0301 |  | 70 | 35 | 144 | 0.0536 | 0.0264 | 0.0248 | 0.0375 | 0.019 | 0.0026 | 0.0015 | 0.0022
2021-02-20 | B62191 | B | 33 | AE15B34M | 103 | 36800 | 0.1897 | 0.0865 | 0.0539 | 0.0622 | 1613 | 1608 | 1567 | 3184 |  |  |  | 0 | 미정 | 미정 | 미정 | 미정 | 0 | 0 | 0 | 203 | 0 | 0 | 0.0899 | 0.1913 | 0.0023 | 0.0829 | 43 | 6000 | 1634 | 0.2306 | 1.0637 | 0.1557 | 0.0036 | [6 empty] | 1497 | 13 | 13 | 1 | 0.3 | 65 | 23 | 미정 |  | 2021-02-20 19:27 | 1624 |  | 61 | 0 | 28 | 0 | 0 | 0 | 0.344 | 1.2577 | 0.2609 | 0.0076 | 99150 | 86 | 56 | 209 | 0.0031 | 0.0046 | 0.0229 | 0.0535 | 0.0503 | 0.0103 | 0.0098 | 0.0084
2021-02-20 | A62707 | B | 32 | AE1055LS | 104 | 37500 | 0.0677 | 0.1094 | 0.1094 | 0.1739 | 1594 | 1594 | 1534 | 2981 | 50.8 |  |  | 0 | 미정 | 선택 | 미정 | 미정 | 0 | 0 | 0 | 0 | 0 | 0 | 0.0677 | 0.106 | 0.003 | 0.2179 | 43 | 4900 | 1598 | 0.523 | 0.6892 | 0.1943 | 0.0314 | [6 empty] | 1484 | 25 | 25 | 3 | 0.3 | 66 | 33 | 미정 |  | 2021-02-20 20:06 | 1598 |  | 0 | 21 | 0 | 0 | 0 | 0 | 0.5533 | 0.79 | 0.2372 | 0.0285 |  | 71 | 31 | 144 | 0.0623 | 0.0313 | 0.0242 | 0.0369 | 0.0284 | 0.0043 | 0.0027 | 0.0044
2021-02-20 | B62192 | B | 18 | SUM32F | 103 | 37500 | 0.1168 | 0.0787 | 0.0787 | 0.109 | 1614 | 1614 | 1570 | 3144 |  |  |  | 0 | 미정 | 미정 | 미정 | 미정 | 0 | 0 | 0 | 201 | 0 | 0 | 0.1168 | 0.1328 | 0.0305 | 0.4857 | 51 | 7400 | 1671 | 0.11 | 0.2676 | 0.0599 | 0.0025 | [6 empty] | 1515 | 8 | 8 | 1 | 0.32 | 85 | 34 | 미정 |  | 2021-02-20 20:54 | 1657 |  | 40 | 0 | 0 | 0 | 0 | 0 | 0.167 | 0.9898 | 0.1293 | 0.003 | 95400 | 88 | 60 | 217 | 0.0028 | 0.003 | 0.003 | 0.0512 | 0.0359 | 0.0366 | 0.0488 | 0.116
2021-02-20 | A62708 | B | 6 | AE1055LS | 105 | 37500 | 0.0606 | 0.2403 | 0.2403 | 0.214 | 1573 | 1573 | 1526 | 3035 | 52.6 |  |  | 0 | 선택 | 미정 | 미정 | 미정 | 0 | 0 | 0 | 0 | 0 | 0 | 0.0606 | 0.1131 | 0.0023 | 0.0893 | 42 | 5400 | 1586 | 0.4213 | 0.7165 | 0.2134 | 0.0394 | [6 empty] | 1484 | 25 | 25 | 3 | 0.3 | 68 | 32 | 미정 |  | 2021-02-20 21:11 | 1586 |  | 0 | 12 | 0 | 0 | 0 | 0 | 0.562 | 0.7804 | 0.2464 | 0.0305 | 100500 | 66 | 30 | 139 | 0.0654 | 0.0284 | 0.0247 | 0.0352 | 0.0199 | 0.0047 | 0.0018 | 0.0037
2021-02-20 | B62193 | B | 20 | SUM32F | 104 | 38000 | 0.0504 | 0.1155 | 0.0698 | 0.1662 | 1607 | 1617 | 1523 | 3208 |  |  |  | 0 | 미정 | 미정 | 미정 | 미정 | 0 | 0 | 0 | 208 | 0 | 0 | 0.0504 | 0.0836 | 0.0017 | 0.0103 | 55 | 9400 | 1655 | 0.1973 | 0.8269 | 0.1331 | 0.0031 | [6 empty] | 1515 | 8 | 8 | 1 | 0.32 | 59 | 15 | 미정 |  | 2021-02-20 22:11 | 1621 |  | 0 | 343 | 80 | 0 | 0 | 0 | 0.193 | 1.0268 | 0.1298 | 0.0029 | 96450 | 75 | 25 | 171 | 0.0023 | 0.0027 | 0.0028 | 0.0415 | 0.0364 | 0.0303 | 0.0299 | 0.123
2021-02-20 | A62709 | B | 30 | AE1055LS | 104 | 36800 | 0.0599 | 0.1848 | 0.1848 | 0.2876 | 1596 | 1596 | 1530 | 2983 | 29.3 |  |  | 0 | 선택 | 미정 | 미정 | 미정 | 0 | 0 | 0 | 0 | 0 | 0 | 0.0599 | 0.0863 | 0.0026 | 0.394 | 40 | 4500 | 1595 | 0.4881 | 0.6544 | 0.1974 | 0.0289 | [6 empty] | 1484 | 25 | 25 | 3 | 0.26 | 63 | 35 | 미정 |  | 2021-02-20 22:07 | 1595 |  | 0 | 21 | 0 | 0 | 0 | 0 | 0.564 | 0.7822 | 0.2442 | 0.0281 | 100950 | 68 | 20 | 125 | 0.071 | 0.0268 | 0.0232 | 0.0394 | 0.0171 | 0.0042 | 0.0015 | 0.0032
2021-02-20 | B62194 | B | 19 | SUM32F | 103 | 38100 | 0.0427 | 0.2419 | 0.0543 | 0.0946 | 1622 | 1646 | 1588 | 3704 |  |  |  | 0 | 미정 | 미정 | 미정 | 미정 | 0 | 0 | 0 | 202 | 0 | 0 | 0.0427 | 0.0526 | 0.004 | 0.0863 | 51 | 6000 | 1658 | 0.1047 | 0.7247 | 0.1053 | 0.0033 | [6 empty] | 1515 | 8 | 9 | 1 | 0.31 | 68 | 29 | 미정 |  | 2021-02-20 23:17 | 1648 |  | 95 | 0 | 31 | 0 | 0 | 0 | 0.143 | 1.0232 | 0.1246 | 0.0032 | 98300 | 76 | 40 | 180 | 0.0026 | 0.0033 | 0.0031 | 0.0292 | 0.0549 | 0.0274 | 0.0719 | 0.127
2021-02-20 | A62710 | B | 15 | AE1055LS | 103 | 38000 | 0.0692 | 0.1884 | 0.1837 | 0.259 | 1558 | 1595 | 1541 | 2974 | 66 |  |  | 0 | 미정 | 미정 | 미정 | 미정 | 0 | 0 | 0 | 0 | 0 | 0 | 0.0692 | 0.0873 | 0.0034 | 0.2151 | 41 | 6100 | 1594 | 0.4329 | 0.6282 | 0.1901 | 0.0516 | [6 empty] | 1484 | 25 | 25 | 3 | 0.26 | 54 | 29 | 미정 |  | 2021-02-20 23:09 | 1594 |  | 0 | 0 | 34 | 0 | 0 | 0 | 0.539 | 0.7762 | 0.2481 | 0.0329 | 102600 | 68 | 27 | 132 | 0.0789 | 0.0411 | 0.0275 | 0.0415 | 0.0471 | 0.0125 | 0.0066 | 0.0049
2021-02-20 | A62711 | B | 38 | AE1055LS | 104 | 37800 | 0.0757 | 0.1009 | 0.1009 | 0.153 | 1591 | 1591 | 1523 | 3063 | 49.9 |  |  | 0 | 선택 | 선택 | 미정 | 미정 | 0 | 0 | 0 | 0 | 0 | 0 | 0.0757 | 0.1457 | 0.0021 | 0.0641 | 41 | 5100 | 1598 | 0.4495 | 0.6596 | 0.2021 | 0.0162 | [6 empty] | 1484 | 25 | 25 | 3 | 0.26 | 58 | 32 | 미정 |  | 2021-02-21 00:13 | 1598 |  | 0 | 0 | 0 | 0 | 0 | 0 | 0.573 | 0.7773 | 0.2346 | 0.0279 | 95900 | 65 | 14 | 115 | 0.0643 | 0.0262 | 0.0238 | 0.0445 | 0.0241 | 0.002 | 0.0025 | 0.0031
2021-02-20 | B62195 | B | 33 | SUM32F | 104 | 36700 | 0.0717 | 0.0672 | 0.0672 | 0.075 | 1617 | 1617 | 1539 | 3190 |  |  |  | 0 | 미정 | 미정 | 미정 | 미정 | 0 | 0 | 0 | 202 | 0 | 0 | 0.0717 | 0.0822 | 0.0073 | 0.0467 | 45 | 7200 | 1628 | 0.1034 | 0.6996 | 0.0945 | 0.0024 | [6 empty] | 1515 | 8 | 8 | 1 | 0.3 | 73 | 27 | 미정 |  | 2021-02-21 00:24 | 1628 |  | 71 | 0 | 32 | 0 | 0 | 0 | 0.158 | 1.0114 | 0.1479 | 0.0027 | 94500 | 75 | 45 | 179 | 0.0023 | 0.003 | 0.0027 | 0.0397 | 0.0739 | 0.0498 | 0.1097 | 0.12
2021-02-20 | A62712 | B | 32 | SEAH-BQ2 | 104 | 37400 | 0.0939 | 0.0896 | 0.0896 | 0.2075 | 1593 | 1593 | 1536 | 3092 | 51.9 |  |  | 0 | 선택 | 미정 | 미정 | 미정 | 0 | 0 | 0 | 0 | 0 | 0 | 0.0633 | 0.1273 | 0.0024 | 0.1227 | 40 | 5500 | 1585 | 0.4148 | 0.6866 | 0.1865 | 0.033 | 0.172 | 49.9 | 31.013 | 4.698 | 10.622 | 1.609 | 1485 | 30 | 30 | 3 | 0.26 | 60 | 30 | 미정 |  | 2021-02-21 01:10 | 1585 |  | 0 | 20 | 22 | 0 | 0 | 0 | 0.55 | 0.813 | 0.2559 | 0.0299 | 110450 | 78 | 21 | 119 | 0.0572 | 0.0208 | 0.0256 | 0.0355 | 0.0161 | 0.0061 | 0.0024 | 0.0035
2021-02-20 | B62196 | B | 18 | SUM32F | 104 | 36700 | 0.0834 | 0.0977 | 0.0608 | 0.086 | 1633 | 1601 | 1537 | 3188 |  |  |  | 0 | 미정 | 미정 | 미정 | 미정 | 0 | 0 | 0 | 161 | 0 | 0 | 0.0834 | 0.1079 | 0.0049 | 0.401 | 44 | 6700 | 1651 | 0.0962 | 0.771 | 0.0801 | 0.0022 | [6 empty] | 1515 | 8 | 8 | 1 | 0.36 | 68 | 20 | 미정 |  | 2021-02-21 01:25 | 1633 |  | 41 | 0 | 22 | 0 | 0 | 0 | 0.158 | 1.0202 | 0.1381 | 0.0024 | 99950 | 78 | 52 | 191 | 0.0025 | 0.0026 | 0.0024 | 0.0567 | 0.1053 | 0.0877 | 0.0986 | 0.119
2021-02-20 | A62713 | B | 30 | SEAH-BQ2 | 103 | 37500 | 0.0551 | 0.247 | 0.1665 | 0.2245 | 1554 | 1599 | 1551 | 3109 | 58.2 |  |  | 0 | 미정 | 선택 | 미정 | 미정 | 0 | 0 | 0 | 0 | 0 | 0 | 0.0551 | 0.0547 | 0.0026 | 0.3248 | 40 | 5100 | 1591 | 0.4853 | 0.6845 | 0.1908 | 0.0203 | 0.186 | 50.042 | 32.314 | 4.124 | 12.134 | 1.548 | 1485 | 30 | 30 | 3 | 0.26 | 65 | 32 | 미정 |  | 2021-02-21 02:07 | 1591 |  | 0 | 39 | 30 | 0 | 0 | 0 | 0.54 | 0.8253 | 0.2532 | 0.0286 | 115600 | 84 | 27 | 136 | 0.0622 | 0.025 | 0.0256 | 0.0243 | 0.0168 | 0.0028 | 0.0019 | 0.0041
2021-02-20 | B62197 | B | 20 | SUM32F | 104 | 36000 | 0.0613 | 0.0377 | 0.0551 | 0.0745 | 1634 | 1593 | 1534 | 2854 |  |  |  | 0 | 미정 | 미정 | 미정 | 미정 | 0 | 0 | 0 | 150 | 0 | 0 | 0.0613 | 0.087 | 0.0024 | 0.0101 | 42 | 7400 | 1660 | 0.0957 | 0.7668 | 0.07 | 0.0022 | [6 empty] | 1515 | 8 | 8 | 1 | 0.35 | 71 | 19 | 미정 |  | 2021-02-21 02:23 | 1642 |  | 41 | 0 | 13 | 0 | 0 | 0 | 0.16 | 1.0211 | 0.1333 | 0.0023 | 93100 | 73 | 59 | 206 | 0.0024 | 0.0026 | 0.0023 | 0.0593 | 0.084 | 0.0691 | 0.0911 | 0.132
2021-02-20 | A62714 | B | 15 | SEAH-BQ2 | 104 | 37900 | 0.0673 | 0.1444 | 0.1444 | 0.2559 | 1575 | 1575 | 1538 | 3046 | 49.6 |  |  | 0 | 선택 | 미정 | 미정 | 미정 | 0 | 0 | 0 | 0 | 0 | 0 | 0.0673 | 0.078 | 0.0029 | 0.119 | 41 | 5400 | 1594 | 0.3883 | 0.741 | 0.2174 | 0.0221 | 0.195 | 47.914 | 30.383 | 5.106 | 9.383 | 1.577 | 1485 | 30 | 31 | 3 | 0.25 | 48 | 23 | 미정 |  | 2021-02-21 03:05 | 1594 |  | 0 | 0 | 0 | 0 | 0 | 0 | 0.55 | 0.8458 | 0.2493 | 0.0309 | 98600 | 71 | 25 | 151 | 0.0631 | 0.0166 | 0.0269 | 0.0309 | 0.0321 | 0.0039 | 0.0034 | 0.0043
2021-02-20 | B62198 | B | 19 | SUM32F | 104 | 39100 | 0.0382 | 0.0557 | 0.0452 | 0.0586 | 1563 | 1601 | 1556 | 3216 |  |  |  | 0 | 미정 | 미정 | 미정 | 미정 | 0 | 0 | 0 | 154 | 0 | 0 | 0.0382 | 0.0601 | 0.011 | 0.2563 | 44 | 6900 | 1640 | 0.0944 | 0.6848 | 0.1088 | 0.0024 | [6 empty] | 1515 | 8 | 8 | 1 | 0.31 | 67 | 19 | 미정 |  | 2021-02-21 03:40 | 1626 |  | 99 | 0 | 24 | 0 | 0 | 0 | 0.16 | 1.018 | 0.1449 | 0.0025 | 100350 | 78 | 52 | 187 | 0.0027 | 0.0026 | 0.0024 | 0.0388 | 0.0764 | 0.0436 | 0.1085 | 0.132
2021-02-20 | A62715 | B | 38 | SEAH-BQ2 | 103 | 37900 | 0.0776 | 0.1888 | 0.1888 | 0.2772 | 1566 | 1566 | 1533 | 3124 | 61.4 |  |  | 0 | 선택 | 미정 | 미정 | 미정 | 0 | 0 | 0 | 0 | 0 | 0 | 0.0776 | 0.1287 | 0.0036 | 0.1666 | 41 | 5500 | 1595 | 0.4778 | 0.7077 | 0.2083 | 0.0347 | 0.239 | 45.07 | 32.525 | 5.003 | 9.008 | 1.386 | 1485 | 30 | 30 | 3 | 0.25 | 62 | 25 | 미정 |  | 2021-02-21 04:14 | 1595 |  | 0 | 9 | 0 | 0 | 0 | 0 | 0.545 | 0.8389 | 0.252 | 0.028 | 106950 | 78 | 39 | 159 | 0.0716 | 0.0147 | 0.0225 | 0.0314 | 0.0202 | 0.0079 | 0.0052 | 0.0064
2021-02-20 | B62199 | B | 33 | SUM32F | 104 | 37900 | 0.0517 | 0.0332 | 0.0459 | 0.0656 | 1636 | 1575 | 1536 | 3111 |  |  |  | 0 | 미정 | 미정 | 미정 | 미정 | 0 | 0 | 0 | 149 | 0 | 0 | 0.0517 | 0.0571 | 0.003 | 0.0893 | 45 | 7700 | 1661 | 0.1043 | 0.7195 | 0.077 | 0.0024 | [6 empty] | 1515 | 8 | 8 | 1 | 0.45 | 79 | 31 | 미정 |  | 2021-02-21 04:43 | 1633 |  | 71 | 0 | 31 | 0 | 0 | 0 | 0.168 | 1.0057 | 0.1435 | 0.0026 | 99700 | 94 | 51 | 193 | 0.002 | 0.0033 | 0.0025 | 0.0384 | 0.082 | 0.0561 | 0.1164 | 0.1309
2021-02-20 | A62716 | B | 32 | SEAH-BQ2 | 104 | 37400 | 0.0611 | 0.1335 | 0.1335 | 0.2023 | 1604 | 1604 | 1551 | 3075 | 66.3 |  |  | 0 | 미정 | 선택 | 미정 | 미정 | 0 | 0 | 0 | 0 | 0 | 0 | 0.0611 | 0.0778 | 0.0027 | 0.2024 | 48 | 5500 | 1598 | 0.4917 | 0.7019 | 0.2078 | 0.0217 | 0.285 | 47.877 | 33.879 | 4.528 | 10.573 | 1.413 | 1485 | 30 | 30 | 3 | 0.25 | 61 | 25 | 미정 |  | 2021-02-21 05:21 | 1598 |  | 0 | 9 | 10 | 0 | 0 | 0 | 0.53 | 0.8326 | 0.2551 | 0.0288 | 108300 | 78 | 37 | 164 | 0.0772 | 0.0181 | 0.0266 | 0.0303 | 0.031 | 0.0042 | 0.0036 | 0.0049
2021-02-20 | B62200 | B | 18 | SCM420HB | 104 | 37000 | 0.0828 | 0.045 | 0.045 | 0.1049 | 1648 | 1648 | 1547 | 3066 | 22.1 |  |  | 0 | 미정 | 미정 | 미정 | 미정 | 0 | 0 | 0 | 43 | 0 | 0 | 0.0828 | 0.0707 | 0.004 | 0.3296 | 51 | 9300 | 1666 | 0.1574 | 0.6657 | 0.147 | 0.0051 | [6 empty] | 1508 | 16 | 21 | 1 | 0.35 | 88 | 32 | 미정 |  | 2021-02-21 05:56 | 1662 |  | 60 | 0 | 23 | 0 | 0 | 0 | 0.2231 | 0.892 | 0.2574 | 0.0184 | 96000 | 89 | 38 | 204 | 0.0349 | 0.006 | 0.0166 | 0.0425 | 0.0575 | 0.0086 | 0.0085 | 0.0087
2021-02-20 | A62717 | B | 30 | SEAH-BQ2 | 104 | 36800 | 0.0589 | 0.1593 | 0.1593 | 0.2018 | 1600 | 1600 | 1554 | 3104 | 65.2 |  |  | 0 | 미정 | 선택 | 미정 | 미정 | 0 | 0 | 0 | 0 | 0 | 0 | 0.0589 | 0.0928 | 0.0012 | 0.0296 | 42 | 5000 | 1582 | 0.5052 | 0.7596 | 0.2101 | 0.0279 | 0.204 | 49.104 | 33.079 | 5.203 | 9.437 | 1.484 | 1485 | 30 | 30 | 3 | 0.25 | 58 | 23 | 미정 |  | 2021-02-21 06:10 | 1589 |  | 0 | 22 | 13 | 0 | 0 | 0 | 0.5327 | 0.8415 | 0.2472 | 0.0336 | 103450 | 76 | 40 | 178 | 0.0763 | 0.0197 | 0.0273 | 0.0321 | 0.034 | 0.0059 | 0.0043 | 0.0043
2021-02-21 | B62201 | B | 20 | SCM420HB | 104 | 38800 | 0.0638 | 0.035 | 0.035 | 0.0613 | 1601 | 1601 | 1560 | 2916 | 14.2 |  |  | 0 | 미정 | 미정 | 미정 | 미정 | 0 | 0 | 0 | 45 | 0 | 0 | 0.0638 | 0.0787 | 0.0026 | 0.1899 | 44 | 7800 | 1668 | 0.1709 | 0.8713 | 0.1476 | 0.0077 | [6 empty] | 1508 | 16 | 18 | 1 | 0.37 | 77 | 36 | 미정 |  | 2021-02-21 07:12 | 1655 |  | 40 | 0 | 18 | 0 | 0 | 0 | 0.2119 | 0.8958 | 0.2545 | 0.016 | 96650 | 68 | 41 | 179 | 0.0233 | 0.02 | 0.0216 | 0.0442 | 0.0377 | 0.0244 | 0.0125 | 0.0086
2021-02-21 | A62718 | B | 15 | SEAH-BQ2 | 103 | 35900 | 0.0712 | 0.1731 | 0.1731 | 0.2284 | 1601 | 1601 | 1562 | 3179 | 86.3 |  |  | 0 | 미정 | 선택 | 미정 | 미정 | 0 | 0 | 0 | 0 | 0 | 0 | 0.0712 | 0.1529 | 0.0021 | 0.0011 | 61 | 7100 | 1599 | 0.5116 | 0.7651 | 0.2421 | 0.0309 | 0.12 | 49.34 | 31.983 | 5.574 | 8.851 | 1.542 | 1485 | 30 | 30 | 3 | 0.25 | 64 | 26 | 미정 |  | 2021-02-21 07:33 | 1596 |  | 0 | 26 | 0 | 0 | 0 | 0 | 0.5323 | 0.8364 | 0.2548 | 0.0318 | 101250 | 196 | 36 | 178 | 0.1032 | 0.0227 | 0.026 | 0.0349 | 0.036 | 0.0212 | 0.0046 | 0.0043
2021-02-21 | B62202 | B | 19 | SCM420HB | 104 | 37600 | 0.0584 | 0.0455 | 0.0455 | 0.0788 | 1636 | 1636 | 1542 | 2978 | 34.3 |  |  | 0 | 미정 | 미정 | 미정 | 미정 | 0 | 0 | 0 | 0 | 0 | 0 | 0.0584 | 0.0552 | 0.0017 | 0.2752 | 51 | 9500 | 1649 | 0.137 | 0.7541 | 0.1677 | 0.0305 | [6 empty] | 1508 | 16 | 22 | 1 | 0.42 | 74 | 35 | 미정 |  | 2021-02-21 08:19 | 1656 |  | 32 | 0 | 0 | 0 | 0 | 0 | 0.2112 | 0.8799 | 0.2492 | 0.0143 | 103400 | 71 | 36 | 175 | 0.0532 | 0.0203 | 0.022 | 0.0278 | 0.0341 | 0.0207 | 0.0097 | 0.0062
2021-02-21 | B62203 | B | 38 | SCM420HB | 96 | 36700 | 0.0668 | 0.0258 | 0.0328 | 0.0572 | 1657 | 1638 | 1600 | 2989 | 21.7 |  |  | 0 | 미정 | 미정 | 미정 | 미정 | 0 | 0 | 0 | 0 | 0 | 0 | 0.0668 | 0.0784 | 0.0027 | 0.2109 | 48 | 7300 | 1643 | 0.1575 | 0.7533 | 0.1772 | 0.016 | [6 empty] | 1508 | 16 | 17 | 1 | 0.4 | 66 | 22 | 미정 |  | 2021-02-21 09:24 | 1638 |  | 40 | 0 | 22 | 0 | 0 | 0 | 0.211 | 0.8995 | 0.2623 | 0.0202 | 100800 | 78 | 43 | 178 | 0.0362 | 0.0179 | 0.0205 | 0.036 | 0.0301 | 0.01 | 0.0081 | 0.0064
2021-02-21 | B62204 | B | 18 | SCR420HB | 104 | 41300 | 0.058 | 0.0305 | 0.0305 | 0.0678 | 1598 | 1598 | 1581 | 2901 | 14.4 |  |  | 0 | 미정 | 미정 | 미정 | 미정 | 0 | 0 | 0 | 0 | 0 | 0 | 0.058 | 0.0671 | 0.0022 | 0.0311 | 43 | 6600 | 1655 | 0.1307 | 0.6611 | 0.1628 | 0.0123 | [6 empty] | 1508 | 18 | 19 | 1 | 0.38 | 76 | 29 | 미정 |  | 2021-02-21 10:22 | 1649 |  | 70 | 0 | 11 | 0 | 0 | 0 | 0.1958 | 0.8403 | 0.2613 | 0.0178 | 104550 | 79 | 48 | 193 | 0.0216 | 0.0167 | 0.0209 | 0.0233 | 0.0251 | 0.0098 | 0.0073 | 0.0058
2021-02-21 | B62205 | B | 20 | SCR420HB | 104 | 38900 | 0.1111 | 8.4876 | 0.0507 | 0.0953 | 1253 | 1611 | 1544 | 2927 | 23.5 |  |  | 0 | 미정 | 미정 | 미정 | 미정 | 0 | 0 | 0 | 0 | 0 | 0 | 0.1111 | 0.1209 | 0.0062 | 0.2331 | 52 | 8200 | 1643 | 0.1768 | 0.6795 | 0.1626 | 0.0248 | [6 empty] | 1508 | 18 | 20 | 1 | 0.34 | 72 | 35 | 미정 |  | 2021-02-21 11:34 | 1652 |  | 40 | 0 | 16 | 0 | 0 | 0 | 0.217 | 0.8374 | 0.2607 | 0.0161 | 101900 | 71 | 36 | 174 | 0.0357 | 0.0208 | 0.0222 | 0.0408 | 0.0292 | 0.0108 | 0.0083 | 0.0069
2021-02-21 | B62206 | B | 19 | SCR420HB | 96 | 37000 | 0.0967 | 0.0231 | 0.0747 | 0.0837 | 1701 | 1599 | 1566 | 2952 | 17.7 |  |  | 0 | 미정 | 미정 | 미정 | 미정 | 0 | 0 | 0 | 0 | 0 | 0 | 0.0967 | 0.1347 | 0.0074 | 0.2054 | 45 | 7400 | 1631 | 0.1683 | 0.6921 | 0.1686 | 0.014 | [6 empty] | 1508 | 18 | 19 | 1 | 0.35 | 69 | 34 | 미정 |  | 2021-02-21 12:33 | 1638 |  | 61 | 0 | 11 | 0 | 0 | 0 | 0.2113 | 0.8489 | 0.2531 | 0.0209 | 108000 | 74 | 40 | 175 | 0.0275 | 0.0183 | 0.0239 | 0.0303 | 0.0234 | 0.0099 | 0.0077 | 0.0061
2021-02-21 | A62719 | B | 30 | STB2 | 104 | 40900 | 0.0403 | 0.0417 | 0.1491 | 0.2436 | 1591 | 1582 | 1531 | 3240 | 60.6 |  |  | 0 | 미정 | 미정 | 미정 | 미정 | 0 | 0 | 0 | 0 | 0 | 0 | 0.0403 | 0.06 | 0.004 | 0.1911 | 58 | 8400 | 1594 | 0.793 | 0.2482 | 0.2526 | 0.0397 | [6 empty] | 1456 | 25 | 25 | 3 | 0.33 | 84 | 39 | 미정 |  | 2021-02-21 13:22 | 1596 |  | 0 | 34 | 0 | 0 | 0 | 0 | 0.954 | 0.3542 | 0.269 | 0.0156 | 97000 | 66 | 18 | 189 | 0.0752 | 0.0185 | 0.0108 | 0.0231 | 0.0289 | 0.0066 | 0.002 | 0.0012
2021-02-21 | B62207 | B | 38 | SCR420HB | 101 | 36900 | 0.0733 | 0.1321 | 0.083 | 0.0932 | 1613 | 1623 | 1569 | 3160 | 26.6 |  |  | 0 | 미정 | 미정 | 미정 | 미정 | 0 | 0 | 0 | 0 | 0 | 0 | 0.0733 | 0.0967 | 0.0085 | 0.3293 | 46 | 6200 | 1648 | 0.1758 | 0.7338 | 0.1118 | 0.0088 | [6 empty] | 1508 | 18 | 19 | 1 | 0.28 | 62 | 24 | 미정 |  | 2021-02-21 13:31 | 1636 |  | 50 | 0 | 17 | 0 | 0 | 0 | 0.213 | 0.8467 | 0.2604 | 0.023 | 104100 | 71 | 35 | 179 | 0.0428 | 0.0173 | 0.0216 | 0.0427 | 0.0398 | 0.0224 | 0.0163 | 0.0101
2021-02-21 | A62720 | B | 32 | STB2 | 104 | 38800 | 0.1539 | 0.3528 | 0.3528 | 0.2808 | 1583 | 1583 | 1585 | 3268 | 36.9 |  |  | 0 | 미정 | 미정 | 미정 | 미정 | 0 | 0 | 0 | 0 | 0 | 0 | 0.1539 | 0.1803 | 0.0037 | 0.0012 | 77 | 7800 | 1564 | 0.8724 | 0.3077 | 0.206 | 0.0121 | [6 empty] | 1456 | 25 | 25 | 3 | 0.28 | 71 | 33 | 미정 |  | 2021-02-21 14:58 | 1562 |  | 0 | 23 | 16 | 0 | 0 | 0 | 0.9638 | 0.3837 | 0.269 | 0.0106 | 104300 | 74 | 32 | 183 | 0.0447 | 0.0121 | 0.0098 | 0.0313 | 0.0224 | 0.002 | 0.0013 | 0.0015
2021-02-21 | B62208 | B | 18 | SCR420HB | 102 | 38500 | 0.0468 | 0.1236 | 0.0552 | 0.0845 | 1531 | 1614 | 1550 | 3143 | 26.4 |  |  | 0 | 미정 | 미정 | 미정 | 미정 | 0 | 0 | 0 | 0 | 0 | 0 | 0.0468 | 0.0612 | 0.0023 | 0.1079 | 41 | 6700 | 1651 | 0.1729 | 0.8144 | 0.1465 | 0.012 | [6 empty] | 1508 | 18 | 20 | 1 | 0.35 | 74 | 28 | 미정 |  | 2021-02-21 14:39 | 1636 |  | 0 | 0 | 31 | 0 | 0 | 0 | 0.2229 | 0.8577 | 0.2638 | 0.0196 | 97300 | 66 | 41 | 174 | 0.0442 | 0.0108 | 0.0171 | 0.0305 | 0.0422 | 0.0217 | 0.0099 | 0.008
2021-02-21 | B62209 | B | 5 | SCR420HB | 101 | 37000 | 0.1078 | 0.0786 | 0.0715 | 0.1043 | 1639 | 1627 | 1545 | 3002 | 22.4 |  |  | 0 | 미정 | 미정 | 미정 | 미정 | 0 | 0 | 0 | 52 | 0 | 0 | 0.1078 | 0.1475 | 0.0032 | 0.099 | 61 | 8700 | 1648 | 0.1608 | 0.6852 | 0.157 | 0.014 | [6 empty] | 1508 | 18 | 20 | 1 | 0.36 | 77 | 23 | 미정 |  | 2021-02-21 15:55 | 1654 |  | 50 | 0 | 11 | 0 | 0 | 0 | 0.215 | 0.8398 | 0.2622 | 0.0258 | 98600 | 68 | 24 | 160 | 0.0359 | 0.0211 | 0.0241 | 0.042 | 0.0289 | 0.009 | 0.0082 | 0.0073
2021-02-21 | A62721 | B | 15 | STB2 | 104 | 38400 | 0.0953 | 0.1675 | 0.1675 | 0.2213 | 1586 | 1586 | 1534 | 2907 | 23 |  |  | 0 | 미정 | 미정 | 미정 | 미정 | 0 | 0 | 0 | 0 | 0 | 0 | 0.0953 | 0.1747 | 0.0119 | 0.0763 | 43 | 5600 | 1562 | 0.7994 | 0.2738 | 0.2134 | 0.008 | [6 empty] | 1456 | 25 | 25 | 3 | 0.29 | 57 | 24 | 미정 |  | 2021-02-21 16:00 | 1555 |  | 0 | 28 | 10 | 0 | 0 | 0 | 0.966 | 0.3721 | 0.2712 | 0.0088 | 97900 | 71 | 36 | 156 | 0.0294 | 0.01 | 0.0086 | 0.0297 | 0.031 | 0.0037 | 0.001 | 0.0014
2021-02-21 | B62210 | B | 20 | SCR420HB | 101 | 37600 | 0.057 | 0.0688 | 0.0688 | 0.1257 | 1605 | 1605 | 1556 | 3078 | 34.6 |  |  | 0 | 미정 | 미정 | 미정 | 미정 | 0 | 0 | 0 | 53 | 0 | 0 | 0.057 | 0.0466 | 0.0022 | 0.1793 | 45 | 7100 | 1638 | 0.185 | 0.7112 | 0.1595 | 0.0308 | [6 empty] | 1508 | 18 | 19 | 1 | 0.35 | 68 | 22 | 미정 |  | 2021-02-21 16:54 | 1637 |  | 30 | 0 | 53 | 0 | 0 | 0 | 0.2202 | 0.8546 | 0.2497 | 0.0225 | 96600 | 67 | 20 | 139 | 0.0543 | 0.0262 | 0.0223 | 0.0343 | 0.0261 | 0.0175 | 0.0121 | 0.0094
2021-02-21 | A62722 | B | 6 | STB2 | 103 | 39700 | 0.1674 | 0.1197 | 0.1079 | 0.2691 | 1578 | 1595 | 1537 | 3110 | 48.7 |  |  | 0 | 선택 | 미정 | 미정 | 미정 | 0 | 0 | 0 | 0 | 0 | 0 | 0.1674 | 0.2169 | 0.0064 | 0.1844 | 44 | 5700 | 1564 | 0.8787 | 0.3387 | 0.2452 | 0.0137 | [6 empty] | 1456 | 25 | 25 | 3 | 0.3 | 61 | 25 | 미정 |  | 2021-02-21 17:20 | 1564 |  | 0 | 29 | 25 | 0 | 0 | 0 | 0.9461 | 0.3766 | 0.2705 | 0.0108 | 106600 | 76 | 21 | 123 | 0.0579 | 0.012 | 0.0094 | 0.0445 | 0.0191 | 0.0009 | 0.0006 | 0.0021
2021-02-21 | B62211 | B | 19 | SCR420HB | 100 | 38000 | 0.0985 | 0.0287 | 0.0402 | 0.0494 | 1623 | 1619 | 1602 | 3060 | 6.7 |  |  | 0 | 미정 | 선택 | 미정 | 미정 | 0 | 0 | 0 | 53 | 0 | 0 | 0.0985 | 0.0978 | 0.0027 | 0.3807 | 39 | 5300 | 1647 | 0.1415 | 0.5874 | 0.1215 | 0.0055 | [6 empty] | 1508 | 18 | 19 | 1 | 0.28 | 65 | 20 | 미정 |  | 2021-02-21 17:47 | 1632 |  | 73 | 0 | 38 | 0 | 0 | 0 | 0.212 | 0.8409 | 0.264 | 0.0268 | 97850 | 68 | 28 | 148 | 0.0102 | 0.0115 | 0.0237 | 0.0475 | 0.0549 | 0.0286 | 0.016 | 0.0113
2021-02-21 | A62723 | B | 30 | STB2 | 104 | 37500 | 0.0741 | 0.1752 | 0.1752 | 0.2168 | 1597 | 1597 | 1538 | 2978 | 46.1 |  |  | 0 | 선택 | 미정 | 미정 | 미정 | 0 | 0 | 0 | 0 | 0 | 0 | 0.0741 | 0.1357 | 0.0026 | 0.1857 | 43 | 4900 | 1568 | 0.8723 | 0.3239 | 0.2304 | 0.0172 | [6 empty] | 1456 | 25 | 25 | 3 | 0.3 | 69 | 34 | 미정 |  | 2021-02-21 18:17 | 1568 |  | 0 | 23 | 9 | 0 | 0 | 0 | 0.9605 | 0.3747 | 0.2698 | 0.0125 |  | 74 | 36 | 148 | 0.0552 | 0.0138 | 0.0108 | 0.0388 | 0.0183 | 0.0027 | 0.0018 | 0.0028
2021-02-21 | B62212 | B | 38 | SCR420HB | 101 | 37100 | 0.0445 | 0.0226 | 0.0602 | 0.0932 | 1658 | 1619 | 1569 | 3182 | 12.2 |  |  | 0 | 미정 | 미정 | 미정 | 미정 | 0 | 0 | 0 | 52 | 0 | 0 | 0.0445 | 0.051 | 0.0023 | 0.0121 | 42 | 7100 | 1626 | 0.1862 | 0.658 | 0.2335 | 0.0172 | [6 empty] | 1508 | 18 | 18 | 1 | 0.42 | 71 | 26 | 미정 |  | 2021-02-21 18:54 | 1626 |  | 52 | 0 | 11 | 0 | 0 | 0 | 0.216 | 0.8565 | 0.2583 | 0.0226 | 97400 | 69 | 26 | 141 | 0.0192 | 0.0148 | 0.0198 | 0.0269 | 0.0107 | 0.0065 | 0.0068 | 0.0056
2021-02-21 | A62724 | B | 32 | STB2 | 100 | 38300 | 0.0639 | 0.2106 | 0.2106 | 0.2806 | 1614 | 1614 | 1543 | 3125 | 47.9 |  |  | 0 | 선택 | 미정 | 미정 | 미정 | 0 | 0 | 0 | 0 | 0 | 0 | 0.0639 | 0.1078 | 0.003 | 0.1588 | 42 | 4800 | 1570 | 0.8878 | 0.2777 | 0.2645 | 0.0151 | [6 empty] | 1456 | 25 | 25 | 3 | 0.29 | 55 | 28 | 미정 |  | 2021-02-21 19:32 | 1570 |  | 0 | 32 | 0 | 0 | 0 | 0 | 0.9424 | 0.3664 | 0.2639 | 0.0125 |  | 75 | 19 | 120 | 0.0587 | 0.0151 | 0.0117 | 0.0385 | 0.0175 | 0.0013 | 0.0011 | 0.0015
2021-02-21 | B62213 | B | 18 | SCR420HB | 100 | 37400 | 0.0662 | 0.0253 | 0.041 | 0.0847 | 1655 | 1615 | 1585 | 3040 | 16 |  |  | 0 | 미정 | 미정 | 미정 | 미정 | 0 | 0 | 0 | 50 | 0 | 0 | 0.0662 | 0.0656 | 0.0039 | 0.2594 | 39 | 6600 | 1657 | 0.1725 | 0.779 | 0.1456 | 0.0079 | [6 empty] | 1508 | 18 | 18 | 1 | 0.3 | 72 | 29 | 미정 |  | 2021-02-21 19:48 | 1648 |  | 20 | 0 | 21 | 0 | 0 | 0 | 0.209 | 0.8468 | 0.2587 | 0.0174 | 96700 | 67 | 26 | 144 | 0.0249 | 0.0086 | 0.0208 | 0.0371 | 0.0367 | 0.0214 | 0.0136 | 0.0096
2021-02-21 | B62214 | B | 20 | SCR420HB | 100 | 37500 | 0.0951 | 0.0609 | 0.0609 | 0.0957 | 1652 | 1652 | 1568 | 2902 | 9.1 |  |  | 0 | 미정 | 미정 | 미정 | 미정 | 0 | 0 | 0 | 54 | 0 | 0 | 0.0951 | 0.1117 | 0.0034 | 0.2049 | 41 | 6400 | 1645 | 0.1718 | 0.8209 | 0.1496 | 0.0081 | [6 empty] | 1508 | 18 | 18 | 1 | 0.29 | 70 | 30 | 미정 |  | 2021-02-21 20:45 | 1635 |  | 45 | 0 | 112 | 0 | 0 | 0 | 0.216 | 0.846 | 0.2659 | 0.0235 | 94700 | 66 | 34 | 156 | 0.0138 | 0.0065 | 0.0213 | 0.0462 | 0.0406 | 0.0202 | 0.014 | 0.0109
2021-02-21 | A62725 | B | 15 | STB2 | 101 | 39300 | 0.0767 | 0.1212 | 0.1212 | 0.2295 | 1636 | 1636 | 1558 | 3160 | 42.2 |  |  | 0 | 선택 | 미정 | 미정 | 미정 | 0 | 0 | 0 | 0 | 0 | 0 | 0.0767 | 0.1245 | 0.004 | 0.2824 | 42 | 4400 | 1560 | 0.8394 | 0.2757 | 0.2594 | 0.0212 | [6 empty] | 1456 | 25 | 25 | 3 | 0.32 | 53 | 23 | 미정 |  | 2021-02-21 20:47 | 1560 |  | 0 | 24 | 0 | 0 | 0 | 0 | 0.96 | 0.3712 | 0.2676 | 0.014 |  | 75 | 12 | 103 | 0.053 | 0.016 | 0.0125 | 0.039 | 0.0131 | 0.0021 | 0.0009 | 0.0023
2021-02-21 | A62726 | B | 6 | STB2 | 103 | 37500 |  | 0.1588 | 0.1588 | 0.2472 | 1623 | 1623 | 1551 | 2959 | 49 |  |  | 0 | 선택 | 미정 | 미정 | 미정 | 0 | 0 | 0 | 0 | 0 | 0 |  |  |  |  | 40 | 4800 | 1553 | 0.838 | 0.2774 | 0.2385 | 0.0156 | [6 empty] | 1456 | 25 | 25 | 3 | 0.29 | 57 | 25 | 미정 |  | 2021-02-21 21:44 | 1553 |  | 0 | 38 | 0 | 0 | 0 | 0 | 0.967 | 0.3659 | 0.2638 | 0.0115 | 107600 | 78 | 22 | 118 | 0.0568 | 0.013 | 0.0103 |  | 0.0162 | 0.0025 | 0.0018 | 0.0034
2021-02-21 | B62215 | B | 19 | SCR420HB | 104 | 38700 | 0.0767 | 0.0317 | 0.0536 | 0.0653 | 1631 | 1606 | 1568 | 3182 | 13.5 |  |  | 0 | 미정 | 미정 | 미정 | 미정 | 0 | 0 | 0 | 53 | 0 | 0 | 0.0767 | 0.0751 | 0.0043 | 0.002 | 49 | 7300 | 1618 | 0.1551 | 0.5834 | 0.2143 | 0.026 | [6 empty] | 1508 | 18 | 18 | 1 | 0.29 | 56 | 24 | 미정 |  | 2021-02-21 21:59 | 1624 |  | 80 | 0 | 0 | 0 | 0 | 0 | 0.212 | 0.8604 | 0.2425 | 0.0204 | 103350 | 70 | 16 | 130 | 0.0216 | 0.0202 | 0.0253 | 0.0472 | 0.0286 | 0.0201 | 0.011 | 0.0088
2021-02-21 | A62727 | B | 38 | STB2 | 100 | 37500 | 0.057 | 0.1709 | 0.1709 | 0.2608 | 1620 | 1620 | 1546 | 2988 | 48.1 |  |  | 0 | 선택 | 미정 | 미정 | 미정 | 0 | 0 | 0 | 0 | 0 | 0 | 0.057 | 0.0719 | 0.0017 | 0.2097 | 45 | 4800 | 1569 | 0.8644 | 0.312 | 0.2247 | 0.0246 | [6 empty] | 1456 | 25 | 26 | 3 | 0.26 | 65 | 34 | 미정 |  | 2021-02-21 22:48 | 1554 |  | 0 | 30 | 0 | 0 | 0 | 0 | 0.933 | 0.3612 | 0.2641 | 0.0163 | 106850 | 78 | 23 | 127 | 0.0572 | 0.0183 | 0.0143 | 0.0336 | 0.017 | 0.0025 | 0.0009 | 0.0023
2021-02-21 | B62216 | B | 30 | SCR420HB | 103 | 38200 | 0.0669 | 0.0468 | 0.114 | 0.101 | 1632 | 1604 | 1580 | 3200 | 9.2 |  |  | 0 | 미정 | 선택 | 미정 | 미정 | 0 | 0 | 0 | 54 | 0 | 0 | 0.0669 | 0.0748 | 0.0033 | 0.0844 | 49 | 6800 | 1636 | 0.149 | 0.6292 | 0.1774 | 0.0094 | [6 empty] | 1508 | 18 | 18 | 1 | 0.36 | 64 | 24 | 미정 |  | 2021-02-21 23:01 | 1624 |  | 68 | 0 | 0 | 0 | 0 | 0 | 0.21 | 0.8669 | 0.2633 | 0.0223 | 100500 | 69 | 13 | 126 | 0.014 | 0.0113 | 0.0235 | 0.0437 | 0.0191 | 0.0081 | 0.0079 | 0.0071
2021-02-21 | A62728 | B | 32 | STB2 | 101 | 35900 | 0.0697 |  |  | 0.2235 |  | 1600 | 1540 | 2970 | 43.6 |  |  | 0 | 선택 | 미정 | 미정 | 미정 | 0 | 0 | 0 | 0 | 0 | 0 | 0.0697 | 0.1291 | 0.003 | 0.1395 | 41 | 5400 | 1567 | 0.8262 | 0.3161 | 0.2218 | 0.0278 | [6 empty] | 1456 | 25 | 26 | 3 | 0.26 | 63 | 32 | 미정 |  | 2021-02-21 23:44 | 1567 |  | 0 | 17 | 0 | 0 | 0 | 0 | 0.956 | 0.3637 | 0.2656 | 0.0152 | 105900 | 76 | 26 | 137 | 0.0512 | 0.0184 | 0.0141 | 0.0432 | 0.0241 | 0.003 | 0.0009 | 0.0023
2021-02-21 | B62217 | B | 18 | SCR420HB | 104 | 38400 | 0.0614 | 0.0382 | 0.0624 | 0.105 | 1605 | 1581 | 1554 | 3214 | 34.2 |  |  | 0 | 선택 | 선택 | 미정 | 미정 | 0 | 0 | 0 | 41 | 0 | 0 | 0.0614 | 0.0591 | 0.0016 | 0.0019 | 49 | 7900 | 1637 | 0.1537 | 0.6042 | 0.1797 | 0.0165 | [6 empty] | 1508 | 18 | 18 | 1 | 0.39 | 69 | 36 | 미정 |  | 2021-02-22 00:04 | 1638 |  | 79 | 0 | 31 | 0 | 0 | 0 | 0.22 | 0.8504 | 0.2597 | 0.0203 | 100900 | 86 | 17 | 127 | 0.0539 | 0.0158 | 0.0258 | 0.0342 | 0.0201 | 0.008 | 0.0079 | 0.0071
2021-02-21 | A62729 | B | 15 | STB2 | 101 | 36000 | 0.0649 | 0.147 | 0.147 | 0.1998 | 1627 | 1627 | 1578 | 2949 | 68.4 |  |  | 0 | 미정 | 선택 | 미정 | 미정 | 0 | 0 | 0 | 0 | 0 | 0 | 0.0649 | 0.0945 | 0.0019 | 0.1265 | 45 | 4900 | 1553 | 0.844 | 0.3213 | 0.2076 | 0.0384 | [6 empty] | 1456 | 25 | 25 | 3 | 0.26 | 64 | 29 | 미정 |  | 2021-02-22 00:50 | 1556 |  | 0 | 26 | 0 | 0 | 0 | 0 | 0.947 | 0.3722 | 0.2645 | 0.0233 | 106700 | 78 | 32 | 149 | 0.0807 | 0.0266 | 0.0208 | 0.0305 | 0.0317 | 0.0076 | 0.0037 | 0.0044
2021-02-21 | B62218 | B | 20 | 18CRNIMO7-6HD | 104 | 37900 | 0.0681 | 0.0753 | 0.0641 | 0.1286 | 1635 | 1648 | 1561 | 3220 | 41.5 |  |  | 0 | 미정 | 선택 | 미정 | 미정 | 0 | 0 | 0 | 60 | 0 | 0 | 0.0681 | 0.0665 | 0.0031 | 0.2367 | 56 | 9900 | 1677 | 0.1508 | 0.4243 | 0.2092 | 0.0206 | [6 empty] | 1507 | 25 | 26 | 1 | 0.36 | 96 | 50 | 미정 |  | 2021-02-22 01:11 | 1679 |  | 64 | 0 | 24 | 0 | 0 | 0 | 0.18 | 0.5618 | 0.2577 | 0.0293 | 104950 | 76 | 24 | 160 | 0.066 | 0.027 | 0.0295 | 0.034 | 0.0174 | 0.008 | 0.0092 | 0.0079
2021-02-21 | A62730 | B | 6 | STB2 | 101 | 36400 | 0.1235 | 0.116 | 0.1847 | 0.2476 | 1572 | 1557 | 1533 | 2964 | 52.6 |  |  | 0 | 선택 | 미정 | 미정 | 미정 | 0 | 0 | 0 | 0 | 0 | 0 | 0.1235 | 0.1956 | 0.0032 | 0.0385 | 40 | 5700 | 1569 | 0.8153 | 0.3133 | 0.23 | 0.031 | [6 empty] | 1456 | 25 | 25 | 3 | 0.26 | 65 | 27 | 미정 |  | 2021-02-22 01:51 | 1569 |  | 0 | 9 | 0 | 0 | 0 | 0 | 0.97 | 0.3662 | 0.269 | 0.0174 | 100800 | 73 | 39 | 157 | 0.0648 | 0.02 | 0.0167 | 0.0476 | 0.0276 | 0.0045 | 0.0015 | 0.0028
2021-02-21 | B62219 | B | 19 | 18CRNIMO7-6HD | 104 | 37300 | 0.0573 | 0.0475 | 0.0652 | 0.0761 | 1622 | 1585 | 1545 | 3003 | 42.1 |  |  | 0 | 미정 | 선택 | 미정 | 미정 | 0 | 0 | 0 | 62 | 0 | 0 | 0.0573 | 0.0736 | 0.0019 | 0.0019 | 58 | 9600 | 1663 | 0.1331 | 0.3562 | 0.1351 | 0.0344 | [6 empty] | 1507 | 25 | 25 | 1 | 0.37 | 67 | 38 | 미정 |  | 2021-02-22 02:21 | 1657 |  | 70 | 0 | 56 | 0 | 0 | 0 | 0.176 | 0.5691 | 0.2627 | 0.0213 | 102300 | 79 | 22 | 157 | 0.0695 | 0.0376 | 0.031 | 0.0258 | 0.0233 | 0.0108 | 0.0089 | 0.0083
2021-02-21 | A62731 | B | 38 | P-STB2 | 101 | 38900 | 0.0449 | 0.2716 | 0.3312 | 0.4842 | 1579 | 1592 | 1535 | 2966 | 55.6 |  |  | 0 | 선택 | 미정 | 미정 | 미정 | 0 | 0 | 0 | 0 | 0 | 0 | 0.0449 | 0.0651 | 0.0039 | 0.1866 | 40 | 5300 | 1565 | 0.803 | 0.3243 | 0.2282 | 0.0326 | [6 empty] | 1456 | 25 | 30 | 3 | 0.27 | 62 | 31 | 미정 |  | 2021-02-22 03:03 | 1565 |  | 0 | 14 | 0 | 0 | 0 | 0 | 0.95 | 0.3633 | 0.2679 | 0.0197 | 108000 | 79 | 29 | 137 | 0.0628 | 0.0221 | 0.0171 | 0.0199 | 0.0105 | 0.0029 | 0.0008 | 0.0021
2021-02-21 | B62220 | B | 30 | 18CRNIMO7-6HD | 104 | 38600 | 0.058 | 0.0406 | 0.0406 | 0.0767 | 1635 | 1635 | 1556 | 3100 | 23.7 |  |  | 0 | 미정 | 선택 | 미정 | 미정 | 0 | 0 | 0 | 60 | 0 | 0 | 0.058 | 0.0732 | 0.0027 | 0.4382 | 53 | 8000 | 1654 | 0.1355 | 0.4665 | 0.0777 | 0.0049 | [6 empty] | 1507 | 25 | 25 | 1 | 0.34 | 58 | 27 | 미정 |  | 2021-02-22 03:29 | 1634 |  | 110 | 0 | 128 | 0 | 0 | 0 | 0.177 | 0.5641 | 0.2607 | 0.0198 | 99300 | 77 | 22 | 153 | 0.0408 | 0.0136 | 0.03 | 0.0307 | 0.0405 | 0.0223 | 0.0117 | 0.0081
2021-02-21 | A62732 | B | 32 | P-STB2 | 101 | 37300 | 0.2497 | 0.0974 | 0.0974 | 0.2425 | 1694 | 1694 | 1600 | 3111 | 26.7 |  |  | 0 | 선택 | 미정 | 미정 | 미정 | 0 | 0 | 0 | 0 | 0 | 0 | 0.0567 | 0.2655 | 0.0022 | 0.1789 | 40 | 3300 | 1574 | 0.7506 | 0.3255 | 0.2246 | 0.0143 | 0.345 | 54.179 | 28.753 | 5.353 | 10.121 | 1.884 | 1456 | 25 | 31 | 3 | 0.26 | 67 | 31 | 미정 |  | 2021-02-22 04:02 | 1574 |  | 0 | 0 | 20 | 0 | 0 | 0 | 0.965 | 0.366 | 0.2739 | 0.0125 | 100250 | 72 | 35 | 152 | 0.0333 | 0.0134 | 0.0114 | 0.0338 | 0.0059 | 0.0011 | 0.0009 | 0.0022
2021-02-21 | B62221 | B | 18 | 18CRNIMO7-6HD | 104 | 40200 | 0.0649 | 0.0364 | 0.0438 | 0.0703 | 1630 | 1587 | 1555 | 3232 | 21.6 |  |  | 0 | 미정 | 미정 | 미정 | 미정 | 0 | 0 | 0 | 105 | 0 | 0 | 0.0649 | 0.0849 | 0.0019 | 0.3024 | 52 | 9500 | 1630 | 0.1253 | 0.3164 | 0.1483 | 0.0178 | [6 empty] | 1507 | 25 | 25 | 1 | 0.35 | 49 | 20 | 미정 |  | 2021-02-22 04:48 | 1652 |  | 82 | 0 | 38 | 0 | 0 | 0 | 0.18 | 0.5811 | 0.2656 | 0.0261 | 103100 | 282 | 12 | 130 | 0.0364 | 0.0218 | 0.0331 | 0.0347 | 0.0228 | 0.0104 | 0.009 | 0.0071
2021-02-21 | A62733 | B | 15 | P-STB2 | 101 | 36600 | 0.0517 | 0.0607 | 0.0607 | 0.2328 | 1640 | 1640 | 1568 | 3048 | 65.6 |  |  | 0 | 미정 | 선택 | 미정 | 미정 | 0 | 0 | 0 | 0 | 0 | 0 | 0.0517 | 0.071 | 0.0021 | 0.2076 | 40 | 5300 | 1567 | 0.8276 | 0.2844 | 0.2014 | 0.0345 | 0.19 | 54.717 | 26.736 | 5.776 | 9.473 | 2.046 | 1456 | 25 | 31 | 3 | 0.26 | 67 | 28 | 미정 |  | 2021-02-22 05:01 | 1567 |  | 0 | 38 | 0 | 0 | 0 | 0 | 0.949 | 0.3756 | 0.2633 | 0.0196 | 108450 | 79 | 35 | 156 | 0.073 | 0.0228 | 0.0182 | 0.0289 | 0.0289 | 0.0074 | 0.0023 | 0.0027
2021-02-21 | B62222 | I | 20 | SCM440I | 104 | 40300 | 0.0635 | 0.0609 | 0.0482 | 0.0674 | 1547 | 1578 | 1563 | 3229 | 30.5 |  |  | 0 | 미정 | 미정 | 미정 | 미정 | 0 | 0 | 0 | 100 | 0 | 0 | 0.0635 | 0.0789 | 0.002 | 0.2265 | 44 | 7700 | 1666 | 0.3206 | 0.4037 | 0.1798 | 0.0144 | [6 empty] | 1495 | 20 | 25 | 1 | 0.31 | 81 | 0 | 미정 |  | 2021-02-22 05:49 | 1651 |  | 62 | 0 | 12 | 0 | 0 | 0 | 0.3894 | 0.7035 | 0.246 | 0.0093 | 96900 | 1296 | 19 | 138 | 0.0512 | 0.0118 | 0.0092 | 0.0448 | 0.0201 | 0.0063 | 0.0062 | 0.0158
2021-02-21 | A62734 | B | 6 | P-STB2 | 101 | 36800 | 0.0483 | 0.2568 | 0.2274 | 0.2767 | 1574 | 1600 | 1560 | 2993 | 61.9 |  |  | 0 | 미정 | 선택 | 미정 | 미정 | 0 | 0 | 0 | 0 | 0 | 0 | 0.0483 | 0.0681 | 0.0042 | 0.2652 | 45 | 5600 | 1551 | 0.8852 | 0.321 | 0.2146 | 0.024 | 0.161 | 55.341 | 28.432 | 5.555 | 9.962 | 1.946 | 1456 | 25 | 30 | 3 | 0.25 | 58 | 22 | 미정 |  | 2021-02-22 06:03 | 1550 |  | 0 | 15 | 10 | 0 | 0 | 0 | 0.969 | 0.3703 | 0.2554 | 0.0153 | 107100 | 77 | 43 | 176 | 0.0702 | 0.0159 | 0.0135 | 0.024 | 0.0282 | 0.0021 | 0.0014 | 0.002
2021-02-22 | B62223 | I | 19 | SCM415C2 | 108 | 39300 | 0.115 | 0.066 | 0.066 | 0.1022 | 1612 | 1612 | 1552 | 3198 | 36.1 |  |  | 0 | 미정 | 미정 | 미정 | 미정 | 0 | 0 | 0 | 50 | 0 | 0 | 0.115 | 0.1332 | 0.0031 | 0.4289 | 43 | 8300 | 1682 | 0.1195 | 0.5706 | 0.1424 | 0.0296 | [6 empty] | 1516 | 20 | 22 | 1 | 0.31 | 83 | 0 | 미정 |  | 2021-02-22 06:56 | 1665 |  | 15 | 0 | 23 | 0 | 0 | 0 | 0.1449 | 0.6748 | 0.2125 | 0.0178 | 104400 | 880 | 19 | 135 | 0.055 | 0.0231 | 0.0246 | 0.0432 | 0.0394 | 0.0233 | 0.0098 | 0.0155
2021-02-22 | A62735 | B | 38 | P-STB2 | 101 | 38400 | 0.0595 | 0.4532 | 0.2353 | 0.3826 | 1576 | 1629 | 1555 | 3145 | 48.7 |  |  | 0 | 선택 | 미정 | 미정 | 미정 | 0 | 0 | 0 | 0 | 0 | 0 | 0.0595 | 0.1223 | 0.0022 | 0.0038 | 43 | 4000 | 1556 | 0.871 | 0.2949 | 0.2699 | 0.0217 | 0.18 | 53.636 | 28.214 | 5.648 | 9.496 | 1.901 | 1456 | 25 | 30 | 3 | 0.25 | 62 | 24 | 미정 |  | 2021-02-22 07:24 | 1556 |  | 0 | 0 | 0 | 0 | 0 | 0 | 0.972 | 0.3598 | 0.2756 | 0.0166 |  | 72 | 37 | 154 | 0.0587 | 0.0176 | 0.0148 | 0.0316 | 0.0118 | 0.0012 | 0.0008 | 0.0018
2021-02-22 | B62224 | I | 30 | AE4145MA2 | 105 | 41700 | 0.0571 | 0.0465 | 0.0465 | 0.0645 | 1571 | 1571 | 1542 | 3093 | 13.6 |  |  | 0 | 미정 | 미정 | 미정 | 미정 | 0 | 0 | 0 | 0 | 0 | 0 | 0.0571 | 0.1016 | 0.0038 | 0.1541 | 56 | 10300 | 1656 | 0.4125 | 1.0093 | 0.1837 | 0.0136 | [6 empty] | 1486 | 20 | 21 | 1 | 0.28 | 81 | 0 | 미정 |  | 2021-02-22 08:10 | 1626 |  | 70 | 0 | 0 | 0 | 0 | 0 | 0.456 | 1.1884 | 0.2547 | 0.0312 | 101100 | 829 | 16 | 153 | 0.0199 | 0.0177 | 0.0308 | 0.0247 | 0.0178 | 0.004 | 0.0029 | 0.0035
2021-02-22 | A62736 | B | 32 | P-STB2 | 101 | 35900 | 0.0817 | 0.137 | 0.137 | 0.2275 | 1649 | 1649 | 1592 | 2925 | 40.6 |  |  | 0 | 해제 | 선택 | 미정 | 미정 | 0 | 0 | 0 | 0 | 0 | 0 | 0.0817 | 0.1188 | 0.0029 | 0.2239 | 45 | 4400 | 1553 | 0.9193 | 0.2531 | 0.2506 | 0.021 | 0.138 | 54.784 | 27.694 | 5.871 | 9.331 | 1.978 | 1456 | 25 | 30 | 3 | 0.25 | 54 | 21 | 미정 |  | 2021-02-22 08:23 | 1546 |  | 0 | 0 | 0 | 0 | 0 | 0 | 0.9729 | 0.3614 | 0.2683 | 0.0159 | 101250 | 73 | 27 | 149 | 0.0481 | 0.0173 | 0.0145 | 0.0405 | 0.0306 | 0.0019 | 0.0015 | 0.0018
2021-02-22 | B62225 | B | 18 | SM45C | 105 | 40800 | 0.3306 | 0.05 | 0.0675 | 0.0747 | 1585 | 1579 | 1524 | 3199 |  |  |  | 0 | 미정 | 미정 | 미정 | 미정 | 0 | 0 | 0 | 149 | 0 | 0 | 0.3306 | 0.1691 | 0.0067 | 0.0922 | 57 | 9400 | 1641 | 0.3525 | 0.5187 | 0.1144 | 0.0035 | [6 empty] | 1493 | 15 | 20 | 1 | 0.35 | 81 | 28 | 미정 |  | 2021-02-22 09:41 | 1643 |  | 30 | 0 | 0 | 0 | 0 | 0 | 0.4359 | 0.6676 | 0.1882 | 0.011 | 99000 | 82 | 41 | 190 | 0.0017 | 0.0054 | 0.0148 | 0.0485 | 0.0565 | 0.0091 | 0.0052 | 0.0124
2021-02-22 | A62737 | B | 15 | P-STB2 | 101 | 37100 | 0.0646 | 0.1648 | 0.1648 | 0.2299 | 1607 | 1607 | 1550 | 2920 | 38.8 |  |  | 0 | 선택 | 미정 | 미정 | 미정 | 0 | 0 | 0 | 0 | 0 | 0 | 0.0646 | 0.1413 | 0.0024 | 0.0011 | 45 | 4300 | 1559 | 0.838 | 0.29 | 0.226 | 0.0166 | 0.374 | 53.335 | 28.738 | 6.011 | 8.872 | 1.855 | 1456 | 25 | 30 | 3 | 0.24 | 53 | 24 | 미정 |  | 2021-02-22 09:36 | 1548 |  | 0 | 0 | 0 | 0 | 0 | 0 | 0.945 | 0.3618 | 0.2693 | 0.0149 | 106100 | 77 | 17 | 129 | 0.046 | 0.0164 | 0.0133 | 0.034 | 0.0097 | 0.0018 | 0.0016 | 0.0021
2021-02-22 | A62738 | B | 6 | P-STB2 | 101 | 36700 | 0.0484 | 0.1149 | 0.1149 | 0.2959 | 1632 | 1632 | 1543 | 2912 | 61.8 |  |  | 0 | 미정 | 선택 | 미정 | 미정 | 0 | 0 | 0 | 0 | 0 | 0 | 0.0484 | 0.1007 | 0.0032 | 0.1558 | 41 | 4800 | 1549 | 0.8151 | 0.2694 | 0.2916 | 0.0294 | 0.279 | 54.275 | 29.543 | 4.742 | 11.445 | 1.837 | 1456 | 25 | 30 | 3 | 0.25 | 57 | 23 | 미정 |  | 2021-02-22 10:29 | 1554 |  | 0 | 9 | 0 | 0 | 0 | 0 | 0.9669 | 0.3483 | 0.2937 | 0.0195 | 91950 | 73 | 34 | 157 | 0.0805 | 0.0206 | 0.0164 | 0.0266 | 0.0154 | 0.0019 | 0.001 | 0.0011
2021-02-22 | B62226 | B | 20 | SM45C | 103 | 38500 |  | 0.0396 | 0.0396 | 0.0977 | 1643 | 1643 | 1588 | 2832 |  |  |  | 0 | 미정 | 미정 | 미정 | 미정 | 0 | 0 | 0 | 151 | 0 | 0 |  |  |  |  | 13 | 5500 | 1624 | 0.4466 | 0.6754 | 0.1466 | 0.0033 | [6 empty] | 1493 | 15 | 16 | 1 | 0.32 | 75 | 37 | 미정 |  | 2021-02-22 10:45 | 1613 |  | 0 | 0 | 39 | 0 | 0 | 0 | 0.4528 | 0.677 | 0.1893 | 0.0093 | 101750 | 84 | 20 | 168 | 0.0025 | 0.0037 | 0.014 |  | 0.0439 | 0.0209 | 0.0081 | 0.0128
2021-02-22 | A62739 | B | 38 | STB2 | 89 | 33800 | 0.1033 | 0.103 | 0.103 | 0.2741 | 1633 | 1633 | 1552 | 2768 | 61.6 |  |  | 0 | 해제 | 선택 | 미정 | 미정 | 0 | 0 | 0 | 0 | 0 | 0 | 0.1033 | 0.1958 | 0.0067 | 0.2737 | 64 | 5000 | 1589 | 0.8909 | 0.2838 | 0.2599 | 0.0192 | [6 empty] | 1456 | 25 | 26 | 3 | 0.27 | 94 | 36 | 미정 |  | 2021-02-22 11:46 | 1586 |  | 0 | 9 | 0 | 0 | 0 | 0 | 0.965 | 0.3578 | 0.2582 | 0.0151 | 106700 | 98 | 39 | 187 | 0.0723 | 0.0161 | 0.0126 | 0.043 | 0.0175 | 0.0016 | 0.0012 | 0.0013
2021-02-22 | B62227 | B | 19 | DCK45M2 | 105 | 37900 | 0.0571 | 0.0703 | 0.0703 | 0.0977 | 1624 | 1624 | 1520 | 2917 |  |  |  | 0 | 미정 | 미정 | 미정 | 미정 | 0 | 0 | 0 | 151 | 0 | 0 | 0.0571 | 0.046 | 0.0024 | 0.108 | 70 | 8000 | 1635 | 0.362 | 0.5228 | 0.1396 | 0.0032 | [6 empty] | 1491 | 15 | 17 | 1 | 0.27 | 65 | 5 | 미정 |  | 2021-02-22 12:08 | 1616 |  | 51 | 0 | 0 | 0 | 0 | 0 | 0.4574 | 0.7377 | 0.2109 | 0.0238 | 92700 | 72 | 46 | 216 | 0.0027 | 0.004 | 0.0192 | 0.0324 | 0.0619 | 0.064 | 0.0057 | 0.0144
2021-02-22 | A62740 | B | 32 | STB2 | 100 | 38000 | 0.0591 | 0.1189 | 0.1671 | 0.23 | 1591 | 1570 | 1539 | 2905 | 55.7 |  |  | 0 | 선택 | 해제 | 미정 | 미정 | 0 | 0 | 0 | 0 | 0 | 0 | 0.0591 | 0.1403 | 0.0027 | 0.1422 | 41 | 6100 | 1563 | 0.8758 | 0.2707 | 0.2387 | 0.0214 | [6 empty] | 1456 | 25 | 26 | 3 | 0.26 | 59 | 25 | 미정 |  | 2021-02-22 12:58 | 1552 |  | 0 | 0 | 0 | 0 | 0 | 0 | 0.9665 | 0.3596 | 0.2683 | 0.0142 | 103000 | 74 | 36 | 155 | 0.0658 | 0.0159 | 0.0124 | 0.0458 | 0.0231 | 0.0026 | 0.0015 | 0.0021
2021-02-22 | B62228 | B | 30 | SM45C | 103 | 39600 | 0.0577 | 0.0368 | 0.0447 | 0.0774 | 1602 | 1623 | 1563 | 3072 |  |  |  | 0 | 미정 | 미정 | 미정 | 미정 | 0 | 0 | 0 | 154 | 0 | 0 | 0.0724 | 0.0935 | 0.0044 | 0.1783 | 46 | 6900 | 1620 | 0.3405 | 0.4849 | 0.1681 | 0.0029 | [6 empty] | 1493 | 15 | 16 | 1 | 0.34 | 67 | 20 | 미정 |  | 2021-02-22 13:07 | 1625 |  | 0 | 0 | 0 | 0 | 0 | 0 | 0.457 | 0.646 | 0.1931 | 0.0044 |  | 77 | 47 | 188 | 0.0021 | 0.003 | 0.0137 | 0.0415 | 0.0355 | 0.0279 | 0.0268 | 0.0233
2021-02-22 | A62741 | B | 15 | STB2 | 100 | 36800 | 0.0638 | 0.0702 | 0.1961 | 0.3048 | 1644 | 1612 | 1555 | 2951 | 54.1 |  |  | 0 | 미정 | 선택 | 미정 | 미정 | 0 | 0 | 0 | 0 | 0 | 0 | 0.0638 | 0.0859 | 0.0028 | 0.1496 | 42 | 4400 | 1560 | 0.7885 | 0.2549 | 0.2252 | 0.0294 | [6 empty] | 1456 | 25 | 25 | 3 | 0.26 | 56 | 22 | 미정 |  | 2021-02-22 13:58 | 1560 |  | 0 | 45 | 0 | 0 | 0 | 0 | 0.958 | 0.3395 | 0.2722 | 0.0212 | 108650 | 79 | 38 | 162 | 0.0625 | 0.0251 | 0.0195 | 0.0426 | 0.0262 | 0.0064 | 0.0047 | 0.0038
2021-02-22 | B62229 | B | 18 | SM45C | 103 | 40800 | 0.0757 | 0.0348 | 0.0973 | 0.0931 | 1633 | 1610 | 1564 | 2876 |  |  |  | 0 | 미정 | 미정 | 미정 | 미정 | 0 | 0 | 0 | 151 | 0 | 0 | 0.0757 | 0.062 | 0.0041 | 0.2189 | 44 | 5500 | 1616 | 0.3466 | 0.4964 | 0.1561 | 0.0034 | [6 empty] | 1493 | 15 | 16 | 1 | 0.31 | 64 | 15 | 미정 |  | 2021-02-22 14:07 | 1613 |  | 15 | 0 | 11 | 0 | 0 | 0 | 0.4516 | 0.6743 | 0.1896 | 0.0087 |  | 60 | 51 | 188 | 0.0023 | 0.0035 | 0.0116 | 0.0468 | 0.0429 | 0.0133 | 0.009 | 0.0129
2021-02-22 | B62230 | B | 20 | SM45C | 105 | 37700 | 0.0576 | 0.0865 | 0.0865 | 0.1143 | 1597 | 1597 | 1525 | 2612 |  |  |  | 0 | 미정 | 선택 | 미정 | 미정 | 0 | 0 | 0 | 201 | 0 | 0 | 0.0576 | 0.058 | 0.0028 | 0.0652 | 52 | 8000 | 1609 | 0.4033 | 0.5662 | 0.147 | 0.0032 | [6 empty] | 1493 | 15 | 16 | 1 | 0.3 | 73 | 25 | 미정 |  | 2021-02-22 15:14 | 1619 |  | 22 | 0 | 0 | 0 | 0 | 0 | 0.4558 | 0.6589 | 0.1974 | 0.0098 |  | 78 | 38 | 168 | 0.0029 | 0.0036 | 0.0121 | 0.0424 | 0.0522 | 0.0199 | 0.0164 | 0.0144
2021-02-22 | A62742 | B | 6 | STB2 | 101 | 37400 | 0.0618 | 0.193 | 0.193 | 0.256 | 1589 | 1589 | 1533 | 2958 | 52.9 |  |  | 0 | 선택 | 미정 | 미정 | 미정 | 0 | 0 | 0 | 0 | 0 | 0 | 0.0618 | 0.0851 | 0.0034 | 0.2171 | 50 | 6700 | 1562 | 0.8024 | 0.2759 | 0.0848 | 0.021 | 0.185 | 53.665 | 28.835 | 5.946 | 9.025 | 1.861 | 1456 | 25 | 25 | 3 | 0.26 | 52 | 24 | 미정 |  | 2021-02-22 15:20 | 1562 |  | 0 | 15 | 42 | 0 | 0 | 0 | 0.9756 | 0.3547 | 0.261 | 0.0144 |  | 79 | 21 | 141 | 0.0628 | 0.0151 | 0.013 | 0.0431 | 0.0346 | 0.0058 | 0.0032 | 0.0037
2021-02-22 | B62231 | B | 19 | SM45C | 103 | 39100 | 0.0767 | 0.0663 | 0.0663 | 0.1322 | 1595 | 1595 | 1521 | 2618 |  |  |  | 0 | 미정 | 미정 | 미정 | 미정 | 0 | 0 | 0 | 208 | 0 | 0 | 0.0767 | 0.0788 | 0.0089 | 0.0066 | 38 | 6600 | 1606 | 0.3715 | 0.5086 | 0.1625 | 0.0037 | [6 empty] | 1493 | 15 | 16 | 1 | 0.26 | 115 | 14 | 미정 |  | 2021-02-22 16:12 | 1608 |  | 0 | 0 | 0 | 0 | 0 | 0 | 0.4555 | 0.6631 | 0.2045 | 0.0126 |  | 64 | 51 | 180 | 0.0035 | 0.0035 | 0.0108 | 0.0463 | 0.0498 | 0.0174 | 0.0169 | 0.0144
2021-02-22 | A62743 | B | 38 | STB2 | 102 | 39900 | 0.039 | 0.2522 | 0.1896 | 0.3657 | 1562 | 1576 | 1531 | 3231 | 81.3 |  |  | 0 | 선택 | 미정 | 미정 | 미정 | 0 | 0 | 0 | 0 | 0 | 0 | 0.039 | 0.0539 | 0.0046 | 0.0976 | 41 | 5900 | 1570 | 0.8031 | 0.2619 | 0.2389 | 0.0297 | 0.375 | 49.331 | 31.659 | 5.849 | 8.434 | 1.558 | 1456 | 25 | 25 | 3 | 0.27 | 68 | 34 | 미정 |  | 2021-02-22 16:27 | 1559 |  | 0 | 0 | 0 | 0 | 0 | 0 | 0.9742 | 0.3634 | 0.2721 | 0.0175 | 111900 | 80 | 28 | 140 | 0.0702 | 0.0207 | 0.0152 | 0.035 | 0.0179 | 0.006 | 0.0048 | 0.0048
2021-02-22 | A62744 | B | 32 | STB2 | 101 | 38400 | 0.1632 | 0.1654 | 0.1654 | 0.284 | 1619 | 1619 | 1534 | 3044 | 73.6 |  |  | 0 | 선택 | 미정 | 미정 | 미정 | 0 | 0 | 0 | 0 | 0 | 0 | 0.1632 | 0.1838 | 0.0053 | 0.2287 | 41 | 4600 | 1567 | 0.8751 | 0.3308 | 0.2598 | 0.0239 | 1.094 | 47.106 | 31.288 | 6.544 | 7.198 | 1.505 | 1456 | 25 | 25 | 3 | 0.29 | 64 | 31 | 미정 |  | 2021-02-22 17:31 | 1567 |  | 0 | 14 | 0 | 0 | 0 | 0 | 0.9604 | 0.3561 | 0.2636 | 0.0169 | 0 | 74 | 34 | 156 | 0.0654 | 0.0198 | 0.0138 | 0.0469 | 0.0202 | 0.0071 | 0.0063 | 0.006
2021-02-22 | B62232 | B | 30 | SM45CB | 90 | 34500 | 0.2429 | 0.1783 | 0.1783 | 0.2798 | 1685 | 1685 | 1552 | 2546 |  |  |  | 0 | 미정 | 미정 | 미정 | 미정 | 0 | 0 | 0 | 203 | 0 | 0 | 0.2429 | 0.1449 | 0.0182 | 0.1429 | 38 | 5400 | 1641 | 0.3138 | 0.6408 | 0.1649 | 0.0033 | [6 empty] | 1493 | 14 | 16 | 1 | 0.31 | 126 | 29 | 미정 |  | 2021-02-22 17:35 | 1619 |  | 11 | 0 | 21 | 0 | 0 | 0 | 0.4618 | 0.6385 | 0.198 | 0.0125 |  | 75 | 19 | 122 | 0.0027 | 0.0036 | 0.0115 | 0.0615 | 0.036 | 0.0204 | 0.019 | 0.0153
2021-02-22 | A62745 | B | 15 | SEAH-BQ1 | 101 | 37800 | 0.074 | 0.1069 | 0.1069 | 0.2712 | 1622 | 1622 | 1545 | 2991 | 60.3 |  |  | 0 | 선택 | 미정 | 미정 | 미정 | 0 | 0 | 0 | 0 | 0 | 0 | 0.074 | 0.1545 | 0.0047 | 0.1075 | 47 | 5400 | 1560 | 0.7477 | 0.3428 | 0.2752 | 0.0348 | 0.146 | 49.235 | 32.176 | 6.419 | 7.67 | 1.53 | 1455 | 30 | 30 | 3 | 0.29 | 55 | 30 | 미정 |  | 2021-02-22 18:51 | 1560 |  | 0 | 0 | 0 | 0 | 0 | 0 | 1.01 | 0.4166 | 0.3224 | 0.0277 |  | 77 | 21 | 130 | 0.0687 | 0.0206 | 0.0232 | 0.0301 | 0.0205 | 0.0095 | 0.0048 | 0.005
2021-02-22 | B62233 | B | 18 | SM45CB | 103 | 37500 | 0.1362 | 0.0773 | 0.0773 | 0.0861 | 1619 | 1619 | 1565 | 2627 |  |  |  | 0 | 미정 | 미정 | 미정 | 미정 | 0 | 0 | 0 | 201 | 0 | 0 | 0.1362 | 0.1492 | 0.0088 | 0.074 | 36 | 5300 | 1628 | 0.2667 | 0.5157 | 0.1486 | 0.0032 | [6 empty] | 1493 | 14 | 15 | 1 | 0.3 | 71 | 28 | 미정 |  | 2021-02-22 18:42 | 1622 |  | 0 | 0 | 0 | 0 | 0 | 0 | 0.4351 | 0.6344 | 0.2146 | 0.018 |  | 76 | 24 | 124 | 0.0033 | 0.0036 | 0.0154 | 0.0489 | 0.0559 | 0.0198 | 0.0202 | 0.0141
2021-02-22 | A62746 | B | 6 | SEAH-BQ1 | 100 | 38100 | 0.043 | 0.2559 | 0.2559 | 0.3008 | 1619 | 1619 | 1540 | 2941 | 60.4 |  |  | 0 | 미정 | 선택 | 미정 | 미정 | 0 | 0 | 0 | 0 | 0 | 0 | 0.043 | 0.0501 | 0.002 | 0.089 | 45 | 4900 | 1553 | 0.8795 | 0.2999 | 0.2764 | 0.0283 | 0.198 | 47.985 | 32.153 | 6.5 | 7.382 | 1.492 | 1455 | 30 | 30 | 3 | 0.27 | 57 | 28 | 미정 |  | 2021-02-22 19:51 | 1555 |  | 0 | 17 | 0 | 0 | 0 | 0 | 0.9304 | 0.4083 | 0.3128 | 0.0283 | 108300 | 77 | 21 | 137 | 0.0658 | 0.0174 | 0.0251 | 0.0276 | 0.0288 | 0.011 | 0.0075 | 0.0068
2021-02-22 | B62234 | B | 20 | SM45CB | 104 | 37500 | 0.1176 | 0.0327 | 0.0327 | 0.0996 | 1618 | 1618 | 1529 | 2685 |  |  |  | 0 | 선택 | 미정 | 미정 | 미정 | 0 | 0 | 0 | 205 | 0 | 0 | 0.1176 | 0.112 | 0.0044 | 0.3047 | 38 | 6700 | 1599 | 0.3668 | 0.4724 | 0.1614 | 0.0047 | [6 empty] | 1493 | 14 | 15 | 1 | 0.3 | 121 | 22 | 미정 |  | 2021-02-22 19:45 | 1614 |  | 10 | 0 | 0 | 0 | 0 | 0 | 0.453 | 0.6385 | 0.1958 | 0.0162 | 104350 | 73 | 26 | 131 | 0.004 | 0.0053 | 0.014 | 0.0473 | 0.0509 | 0.0135 | 0.0107 | 0.0077
2021-02-22 | B62235 | B | 19 | SM45CB | 97 | 35200 | 0.063 | 0.0268 | 0.0823 | 0.132 | 1680 | 1648 | 1580 | 2629 |  |  |  | 0 | 미정 | 미정 | 미정 | 미정 | 0 | 0 | 0 | 202 | 0 | 0 | 0.063 | 0.0752 | 0.0027 | 0.0438 | 38 | 4900 | 1607 | 0.391 | 0.5211 | 0.1701 | 0.0045 | [6 empty] | 1493 | 14 | 16 | 1 | 0.28 | 67 | 25 | 미정 |  | 2021-02-22 20:46 | 1621 |  | 0 | 0 | 0 | 0 | 0 | 0 | 0.452 | 0.6309 | 0.1921 | 0.0088 |  | 67 | 34 | 144 | 0.0031 | 0.0048 | 0.0082 | 0.0437 | 0.0214 | 0.0089 | 0.0081 | 0.0081
2021-02-22 | A62747 | B | 38 | SEAH-BQ1 | 101 | 38500 | 0.0595 | 0.1707 | 0.1707 | 0.2075 | 1632 | 1632 | 1566 | 3038 | 46.2 |  |  | 0 | 선택 | 미정 | 미정 | 미정 | 0 | 0 | 0 | 0 | 0 | 0 | 0.0595 | 0.0755 | 0.0017 | 0.001 | 41 | 4200 | 1562 | 0.8513 | 0.3767 | 0.2879 | 0.0185 | 0.131 | 47.154 | 32.12 | 7.016 | 6.72 | 1.468 | 1455 | 30 | 30 | 3 | 0.28 | 60 | 34 | 미정 |  | 2021-02-22 21:03 | 1562 |  | 0 | 9 | 0 | 0 | 0 | 0 | 0.9672 | 0.415 | 0.3143 | 0.0268 | 100950 | 74 | 23 | 130 | 0.054 | 0.0138 | 0.0248 | 0.0306 | 0.0202 | 0.0089 | 0.0069 | 0.0052
2021-02-22 | B62236 | B | 30 | SM45CB | 104 | 38400 | 0.0876 | 0.1256 | 0.1256 | 0.1873 | 1596 | 1596 | 1547 | 2701 |  |  |  | 0 | 미정 | 미정 | 미정 | 미정 | 0 | 0 | 0 | 205 | 0 | 0 | 0.0876 | 0.0656 | 0.0053 | 0.2038 | 35 | 5400 | 1622 | 0.4025 | 0.5289 | 0.1546 | 0.0037 | [6 empty] | 1493 | 14 | 14 | 1 | 0.23 | 65 | 31 | 미정 |  | 2021-02-22 21:53 | 1612 |  | 55 | 0 | 33 | 0 | 0 | 0 | 0.464 | 0.6537 | 0.2088 | 0.0043 | 99650 | 73 | 21 | 120 | 0.0032 | 0.0047 | 0.0044 | 0.0496 | 0.0403 | 0.0169 | 0.0166 | 0.0164
2021-02-22 | A62748 | B | 32 | SEAH-BQ1 | 101 | 37500 | 0.0787 | 0.1645 | 0.1645 | 0.3187 | 1607 | 1607 | 1537 | 2980 | 55.8 |  |  | 0 | 선택 | 미정 | 미정 | 미정 | 0 | 0 | 0 | 0 | 0 | 0 | 0.0787 | 0.0902 | 0.0022 | 0.5637 | 42 | 4800 | 1557 | 0.898 | 0.3403 | 0.3068 | 0.0157 | 0.216 | 47.667 | 32.139 | 6 | 7.945 | 1.483 | 1455 | 30 | 30 | 3 | 0.29 | 65 | 37 | 미정 |  | 2021-02-22 22:04 | 1557 |  | 0 | 0 | 0 | 0 | 0 | 0 | 0.963 | 0.4202 | 0.3212 | 0.0297 | 102400 | 74 | 23 | 133 | 0.0628 | 0.0176 | 0.0275 | 0.0303 | 0.0172 | 0.0075 | 0.0053 | 0.0044
2021-02-22 | B62237 | B | 18 | SM45CB | 91 | 32800 | 0.0384 | 0.0223 | 0.0634 | 0.1018 | 1672 | 1646 | 1602 | 2653 | 10.1 |  |  | 0 | 미정 | 미정 | 미정 | 미정 | 0 | 0 | 0 | 54 | 0 | 0 | 0.0388 | 0.0932 | 0.0078 | 0.1119 | 39 | 4000 | 1621 | 0.2179 | 0.375 | 0.1179 | 0.0064 | [6 empty] | 1493 | 14 | 14 | 1 | 0.25 | 62 | 26 | 미정 |  | 2021-02-22 22:55 | 1616 |  | 17 | 0 | 36 | 0 | 0 | 0 | 0.4198 | 0.639 | 0.204 | 0.0086 | 85300 | 164 | 19 | 124 | 0.0178 | 0.006 | 0.0194 | 0.0165 | 0.0128 | 0.0045 | 0.0032 | 0.0046
2021-02-22 | A62749 | B | 15 | SEAH-BQ1 | 101 | 37300 | 0.0722 | 0.1333 | 0.1333 | 0.2059 | 1583 | 1583 | 1545 | 2963 | 37.1 |  |  | 0 | 선택 | 미정 | 미정 | 미정 | 0 | 0 | 0 | 0 | 0 | 0 | 0.0722 | 0.1027 | 0.0033 | 0.2364 | 42 | 5100 | 1554 | 0.7531 | 0.3803 | 0.3055 | 0.0428 | 0.132 | 47.02 | 32.572 | 7.371 | 6.379 | 1.444 | 1455 | 30 | 30 | 3 | 0.28 | 59 | 31 | 미정 |  | 2021-02-22 23:04 | 1554 |  | 0 | 0 | 0 | 0 | 0 | 0 | 0.932 | 0.4146 | 0.3233 | 0.0304 | 105800 | 77 | 25 | 139 | 0.0411 | 0.0248 | 0.0271 | 0.0312 | 0.0205 | 0.0076 | 0.0055 | 0.0044
2021-02-22 | A62750 | B | 6 | SEAH-BQ1 | 100 | 36900 |  | 0.1419 | 0.1419 | 0.3242 | 1581 | 1581 | 1539 | 3030 | 66.8 |  |  | 0 | 미정 | 선택 | 미정 | 미정 | 0 | 0 | 0 | 0 | 0 | 0 |  |  |  |  | 42 | 5700 | 1560 | 0.8855 | 0.4054 | 0.2998 | 0.031 | 0.129 | 48.139 | 32.909 | 5.981 | 8.048 | 1.462 | 1455 | 30 | 30 | 3 | 0.28 | 58 | 28 | 미정 |  | 2021-02-23 00:02 | 1560 |  | 0 | 8 | 0 | 0 | 0 | 0 | 0.943 | 0.4114 | 0.306 | 0.0266 | 103500 | 74 | 32 | 155 | 0.0756 | 0.0143 | 0.0231 |  | 0.0312 | 0.0117 | 0.0063 | 0.0041
2021-02-22 | B62238 | T | 20 | AE15B18C | 104 | 37800 | 0.0992 | 0.0504 | 0.0586 | 0.0609 | 1587 | 1609 | 1572 | 2675 |  |  |  | 0 | 미정 | 미정 | 미정 | 미정 | 0 | 0 | 0 | 206 | 0 | 0 | 0.0855 | 0.0935 | 0.0038 | 0.3318 | 38 | 6700 | 1672 | 0.1016 | 0.6417 | 0.1325 | 0.0037 | [6 empty] | 1513 | 13 | 13 | 1 | 0.21 | 90 | 31 | 미정 |  | 2021-02-23 00:01 | 1652 |  | 72 | 0 | 59 | 0 | 0 | 0 | 0.1657 | 0.9475 | 0.251 | 0.0245 | 101300 | 97 | 22 | 128 | 0.0036 | 0.005 | 0.0188 | 0.0421 | 0.0495 | 0.0232 | 0.017 | 0.0127
2021-02-22 | B62239 | T | 19 | AE15B18C | 104 | 37600 | 0.0779 | 0.0396 | 0.0425 | 0.0592 | 1652 | 1647 | 1603 | 2647 |  |  |  | 0 | 미정 | 미정 | 미정 | 미정 | 0 | 0 | 0 | 200 | 0 | 0 | 0.0779 | 0.055 | 0.0038 | 0.2514 | 41 | 5500 | 1647 | 0.0975 | 0.4392 | 0.1304 | 0.0031 | [6 empty] | 1513 | 13 | 13 | 1 | 0.3 | 75 | 20 | 미정 |  | 2021-02-23 01:07 | 1645 |  | 160 | 0 | 62 | 0 | 0 | 0 | 0.169 | 0.9558 | 0.2521 | 0.0269 | 98300 | 92 | 32 | 146 | 0.0046 | 0.005 | 0.0206 | 0.0386 | 0.0389 | 0.0285 | 0.0176 | 0.0144
2021-02-22 | A62751 | B | 38 | STB2 | 101 | 37300 | 0.128 | 0.1056 | 0.1056 | 0.2431 | 1614 | 1614 | 1544 | 2904 | 48.7 |  |  | 0 | 선택 | 미정 | 미정 | 미정 | 0 | 0 | 0 | 0 | 0 | 0 | 0.128 | 0.2003 | 0.0046 | 0.2492 | 41 | 5400 | 1570 | 0.8364 | 0.2829 | 0.205 | 0.0244 | [6 empty] | 1456 | 25 | 27 | 3 | 0.3 | 62 | 33 | 미정 |  | 2021-02-23 01:12 | 1570 |  | 0 | 28 | 21 | 0 | 0 | 0 | 0.943 | 0.3397 | 0.2461 | 0.0104 | 102850 | 75 | 34 | 150 | 0.0586 | 0.0115 | 0.0104 | 0.0584 | 0.0302 | 0.0136 | 0.0059 | 0.0041
2021-02-22 | B62240 | T | 30 | AE15B18C | 104 | 36200 | 0.0721 | 0.0401 | 0.0401 | 0.0599 | 1614 | 1614 | 1577 | 2609 |  |  |  | 0 | 미정 | 미정 | 미정 | 미정 | 0 | 0 | 0 | 204 | 0 | 0 | 0.0721 | 0.0555 | 0.0033 | 0.2628 | 42 | 6300 | 1648 | 0.0967 | 0.4934 | 0.1494 | 0.0036 | [6 empty] | 1513 | 13 | 13 | 1 | 0.28 | 74 | 19 | 미정 |  | 2021-02-23 02:07 | 1647 |  | 55 | 0 | 22 | 0 | 0 | 0 | 0.1762 | 0.972 | 0.2626 | 0.0243 | 98450 |  | 28 | 147 | 0.0037 | 0.0046 | 0.0211 | 0.0299 | 0.0335 | 0.0171 | 0.0123 | 0.015
2021-02-22 | A62752 | B | 32 | STB2 | 101 | 36600 | 0.0577 | 0.1767 | 0.1767 | 0.2166 | 1594 | 1594 | 1553 | 3002 | 59.7 |  |  | 0 | 미정 | 선택 | 미정 | 미정 | 0 | 0 | 0 | 0 | 0 | 0 | 0.0577 | 0.1061 | 0.0024 | 0.3152 | 42 | 5700 | 1559 | 0.9035 | 0.3322 | 0.212 | 0.023 | [6 empty] | 1456 | 25 | 26 | 3 | 0.28 | 66 | 33 | 미정 |  | 2021-02-23 02:11 | 1559 |  | 0 | 19 | 19 | 0 | 0 | 0 | 0.952 | 0.3628 | 0.2647 | 0.0132 | 105200 | 76 | 41 | 165 | 0.0706 | 0.0135 | 0.0123 | 0.0413 | 0.0441 | 0.0098 | 0.0042 | 0.0032
2021-02-22 | B62241 | T | 18 | AE15B18C | 104 | 36800 | 0.067 | 0.0261 | 0.048 | 0.1197 | 1608 | 1579 | 1544 | 2548 |  |  |  | 0 | 미정 | 미정 | 미정 | 미정 | 0 | 0 | 0 | 202 | 0 | 0 | 0.067 | 0.0513 | 0.004 | 0.2082 | 43 | 8000 | 1655 | 0.1347 | 0.669 | 0.152 | 0.0035 | [6 empty] | 1513 | 13 | 13 | 1 | 0.32 | 84 | 32 | 미정 |  | 2021-02-23 03:06 | 1663 |  | 62 | 0 | 40 | 0 | 0 | 0 | 0.172 | 0.9432 | 0.2537 | 0.0258 | 97500 |  | 25 | 151 | 0.0054 | 0.0049 | 0.0206 | 0.0364 | 0.0452 | 0.0235 | 0.0152 | 0.0154
2021-02-22 | A62753 | B | 15 | STB2 | 101 | 39500 | 0.0678 | 0.2089 | 0.1636 | 0.2521 | 1551 | 1583 | 1538 | 3246 | 54 |  |  | 0 | 선택 | 미정 | 미정 | 미정 | 0 | 0 | 0 | 0 | 0 | 0 | 0.0678 | 0.128 | 0.0031 | 0.3908 | 40 | 5400 | 1561 | 0.794 | 0.3332 | 0.2096 | 0.0259 | [6 empty] | 1456 | 25 | 26 | 3 | 0.28 | 64 | 31 | 미정 |  | 2021-02-23 03:30 | 1561 |  | 0 | 28 | 22 | 0 | 0 | 0 | 0.959 | 0.3766 | 0.2807 | 0.0134 | 102950 | 75 | 30 | 138 | 0.0643 | 0.0136 | 0.012 | 0.0524 | 0.029 | 0.0111 | 0.0045 | 0.0038
2021-02-22 | B62242 | I | 20 | 18CRNIMO7HI | 91 | 33800 | 0.0529 | 0.054 | 0.0396 | 0.0786 | 1608 | 1604 | 1600 | 2524 | 8.7 |  |  | 0 | 미정 | 미정 | 미정 | 미정 | 0 | 0 | 0 | 104 | 0 | 0 | 0.0529 | 0.0865 | 0.006 | 0.0834 | 56 | 9800 | 1692 | 0.0971 | 0.3523 | 0.1752 | 0.0161 | [6 empty] | 1506 | 25 | 26 | 1 | 0.21 | 86 | 0 | 미정 |  | 2021-02-23 04:15 | 1698 |  | 26 | 0 | 32 | 0 | 0 | 0 | 0.171 | 0.5503 | 0.2815 | 0.0378 | 84400 | 1566 | 20 | 165 | 0.0174 | 0.0196 | 0.0307 | 0.0128 | 0.0115 | 0.004 | 0.0036 | 0.0041
2021-02-22 | A62754 | B | 6 | STB2 | 104 | 37600 | 0.0637 | 0.2358 | 0.2358 | 0.257 | 1607 | 1607 | 1538 | 3091 | 45.9 |  |  | 0 | 선택 | 미정 | 미정 | 미정 | 0 | 0 | 0 | 0 | 0 | 0 | 0.0637 | 0.1103 | 0.003 | 0.1063 | 42 | 5000 | 1562 | 0.8167 | 0.3007 | 0.2324 | 0.0245 | [6 empty] | 1456 | 25 | 25 | 3 | 0.28 | 60 | 28 | 미정 |  | 2021-02-23 04:37 | 1562 |  | 0 | 33 | 20 | 0 | 0 | 0 | 0.956 | 0.3836 | 0.2777 | 0.0144 | 102650 | 73 | 28 | 136 | 0.0567 | 0.0157 | 0.0129 | 0.0378 | 0.0203 | 0.0073 | 0.0046 | 0.0036
2021-02-22 | B62243 | T | 19 | AE1141M | 104 | 38300 | 0.0758 | 0.0994 | 0.0782 | 0.1121 | 1556 | 1588 | 1561 | 2743 |  |  |  | 0 | 미정 | 미정 | 미정 | 미정 | 0 | 0 | 0 | 124 | 0 | 0 | 0.0758 | 0.0908 | 0.0033 | 0.244 | 54 | 8400 | 1646 | 0.3196 | 1.0839 | 0.0882 | 0.0027 | [6 empty] | 1492 | 5 | 7 | 1 | 0.42 | 83 | 9 | 미정 |  | 2021-02-23 05:29 | 1633 |  | 0 | 0 | 0 | 0 | 0 | 0 | 0.407 | 1.51 | 0.1636 | 0.0032 | 104150 | 119 | 22 | 154 | 0.0044 | 0.0037 | 0.003 | 0.0413 | 0.0357 | 0.0142 | 0.064 | 0.0891
2021-02-22 | A62755 | B | 38 | STB2 | 104 | 37500 | 0.0671 | 0.1575 | 0.1575 | 0.2519 | 1595 | 1595 | 1537 | 2960 | 50 |  |  | 0 | 선택 | 미정 | 미정 | 미정 | 0 | 0 | 0 | 0 | 0 | 0 | 0.0671 | 0.121 | 0.0017 | 0.001 | 43 | 6100 | 1563 | 0.8641 | 0.3276 | 0.2055 | 0.0152 | [6 empty] | 1456 | 25 | 25 | 3 | 0.27 | 59 | 26 | 미정 |  | 2021-02-23 05:37 | 1555 |  | 0 | 9 | 9 | 0 | 0 | 0 | 0.964 | 0.3558 | 0.2495 | 0.0101 | 106600 | 77 | 28 | 142 | 0.0583 | 0.0118 | 0.0097 | 0.0432 | 0.0212 | 0.0052 | 0.0039 | 0.0032
2021-02-22 | B62244 | T | 30 | AE1141M | 104 | 37700 | 0.0531 | 0.1013 | 0.1017 | 0.1298 | 1588 | 1607 | 1560 | 2591 |  |  |  | 0 | 미정 | 미정 | 미정 | 미정 | 0 | 0 | 0 | 122 | 0 | 0 | 0.0531 | 0.076 | 0.0028 | 0.0845 | 46 | 6900 | 1618 | 0.3311 | 1.2952 | 0.136 | 0.0027 | [6 empty] | 1492 | 5 | 7 | 1 | 0.47 | 81 | 2 | 미정 |  | 2021-02-23 06:33 | 1626 |  | 30 | 0 | 32 | 0 | 0 | 0 | 0.4064 | 1.5083 | 0.1694 | 0.0027 | 101000 |  | 38 | 165 | 0.0023 | 0.0031 | 0.0026 | 0.0334 | 0.0343 | 0.048 | 0.0828 | 0.0907
2021-02-23 | A62756 | B | 32 | STB2 | 104 | 37900 | 0.0524 | 0.1904 | 0.1904 | 0.2434 | 1622 | 1622 | 1534 | 3068 | 62.1 |  |  | 0 | 선택 | 미정 | 미정 | 미정 | 0 | 0 | 0 | 0 | 0 | 0 | 0.0524 | 0.0956 | 0.0029 | 0.093 | 41 | 5100 | 1543 | 0.867 | 0.2593 | 0.2716 | 0.0198 | [6 empty] | 1456 | 25 | 25 | 3 | 0.28 | 64 | 28 | 미정 |  | 2021-02-23 06:45 | 1558 |  | 0 | 0 | 0 | 0 | 0 | 0 | 0.977 | 0.3539 | 0.2823 | 0.0149 | 96700 | 69 | 27 | 138 | 0.0777 | 0.0161 | 0.0128 | 0.0383 | 0.0216 | 0.003 | 0.002 | 0.0022
2021-02-23 | B62245 | T | 5 | AE1141M | 103 | 37700 | 0.0527 | 0.0299 | 0.0941 | 0.0871 | 1604 | 1548 | 1553 | 2820 |  |  |  | 0 | 미정 | 미정 | 미정 | 미정 | 0 | 0 | 0 | 149 | 0 | 0 | 0.0527 | 0.0977 | 0.0021 | 0.0418 | 44 | 7200 | 1642 | 0.2494 | 1.3136 | 0.1462 | 0.0025 | [6 empty] | 1492 | 5 | 7 | 1 | 0.42 | 85 | 0 | 미정 |  | 2021-02-23 07:33 | 1641 |  | 90 | 0 | 51 | 0 | 0 | 0 | 0.405 | 1.5325 | 0.1893 | 0.003 | 96250 | 94 | 48 | 181 | 0.0023 | 0.003 | 0.0026 | 0.0464 | 0.0716 | 0.0781 | 0.081 | 0.0927
2021-02-23 | A62757 | B | 22 | STB2 | 104 | 36800 | 0.0754 | 0.14 | 0.14 | 0.2224 | 1604 | 1604 | 1537 | 2972 | 60.5 |  |  | 0 | 선택 | 미정 | 미정 | 미정 | 0 | 0 | 0 | 0 | 0 | 0 | 0.0754 | 0.1468 | 0.0044 | 0.1396 | 46 | 6900 | 1558 | 0.7955 | 0.2734 | 0.2293 | 0.0236 | [6 empty] | 1456 | 25 | 27 | 3 | 0.27 | 52 | 28 | 미정 |  | 2021-02-23 07:50 | 1564 |  | 0 | 31 | 0 | 0 | 0 | 0 | 0.949 | 0.3469 | 0.2673 | 0.0146 | 105550 | 72 | 20 | 132 | 0.0723 | 0.0167 | 0.0129 | 0.0465 | 0.0258 | 0.0053 | 0.0035 | 0.0045
2021-02-23 | B62246 | B | 6 | SM35CM5 | 105 | 39800 | 0.0703 | 0.0438 | 0.0433 | 0.0469 | 1589 | 1629 | 1578 | 2687 |  |  |  | 0 | 미정 | 미정 | 미정 | 미정 | 0 | 0 | 0 | 0 | 0 | 0 | 0.0703 | 0.0743 | 0.0044 | 0.0019 | 56 | 6900 | 1648 | 0.2322 | 0.4092 | 0.0602 | 0.0147 | [6 empty] | 1500 | 15 | 21 | 1 | 0.28 | 87 | 36 | 미정 |  | 2021-02-23 08:47 | 1652 |  | 0 | 0 | 0 | 0 | 0 | 0 | 0.3499 | 0.6879 | 0.2516 | 0.0201 | 99650 | 91 | 24 | 158 | 0.0059 | 0.0186 | 0.0257 | 0.0409 | 0.0628 | 0.0403 | 0.0159 | 0.0097
2021-02-23 | B62247 | B | 19 | SM35CM5 | 103 | 36700 | 0.0979 | 0.0583 | 0.0583 | 0.1097 | 1652 | 1652 | 1524 | 2512 | 36.3 |  |  | 0 | 미정 | 미정 | 미정 | 미정 | 0 | 0 | 0 | 0 | 0 | 0 | 0.0979 | 0.1153 | 0.0083 | 0.0581 | 44 | 7000 | 1636 | 0.2297 | 0.5698 | 0.152 | 0.0157 | [6 empty] | 1500 | 15 | 19 | 1 | 0.27 | 63 | 23 | 미정 |  | 2021-02-23 09:47 | 1621 |  | 44 | 0 | 22 | 0 | 0 | 0 | 0.3367 | 0.7031 | 0.2579 | 0.0205 | 101400 | 74 | 34 | 158 | 0.0557 | 0.0168 | 0.0259 | 0.0429 | 0.0553 | 0.0197 | 0.0087 | 0.0078
2021-02-23 | B62248 | B | 30 | SM35CM5 | 103 | 38600 | 0.0746 | 0.0324 | 0.0316 | 0.0581 | 1589 | 1643 | 1593 | 2689 | 6.2 |  |  | 0 | 미정 | 미정 | 미정 | 미정 | 0 | 0 | 0 | 86 | 0 | 0 | 0.0746 | 0.0986 | 0.0073 | 0.1498 | 38 | 4200 | 1625 | 0.2833 | 0.4655 | 0.1756 | 0.0205 | [6 empty] | 1500 | 15 | 16 | 1 | 0.27 | 61 | 18 | 미정 |  | 2021-02-23 10:45 | 1608 |  | 15 | 0 | 0 | 0 | 0 | 0 | 0.359 | 0.7033 | 0.2612 | 0.0213 | 98300 | 69 | 35 | 162 | 0.0094 | 0.0163 | 0.0253 | 0.0453 | 0.0464 | 0.0093 | 0.0069 | 0.0071
2021-02-23 | A62758 | B | 5 | STB2 | 59 | 30200 | 0.0359 |  |  | 0.3931 |  | 1632 | 1531 | 2699 | 45.4 |  |  | 0 | 선택 | 미정 | 미정 | 미정 | 0 | 0 | 0 | 0 | 0 | 0 | 0.0359 | 0.0594 | 0.002 | 0.1814 | 49 | 7200 | 1600 | 0.7369 | 0.2848 | 0.2248 | 0.0176 | [6 empty] | 1456 | 25 | 25 | 3 | 0.28 | 85 | 39 | 미정 |  | 2021-02-23 11:51 | 1587 |  | 0 | 10 | 0 | 0 | 0 | 0 | 0.958 | 0.3612 | 0.2646 | 0.0088 | 99250 | 67 | 21 | 145 | 0.0569 | 0.0108 | 0.0078 | 0.054 | 0.0208 | 0.0062 | 0.0037 | 0.0049
2021-02-23 | B62249 | B | 22 | SM35CM5 | 104 | 37300 | 0.1409 | 0.0472 | 0.0472 | 0.0813 | 1616 | 1616 | 1553 | 2600 | 29.8 |  |  | 0 | 미정 | 미정 | 미정 | 미정 | 0 | 0 | 0 | 81 | 0 | 0 | 0.1409 | 0.1352 | 0.0122 | 0.1221 | 36 | 5700 | 1632 | 0.2697 | 0.4793 | 0.1794 | 0.0243 | [6 empty] | 1500 | 15 | 16 | 1 | 0.26 | 62 | 9 | 미정 |  | 2021-02-23 11:40 | 1626 |  | 21 | 0 | 0 | 0 | 0 | 0 | 0.3448 | 0.6993 | 0.2538 | 0.03 | 96450 | 60 | 52 | 183 | 0.0504 | 0.0214 | 0.0289 | 0.0468 | 0.0361 | 0.0075 | 0.0049 | 0.0048
2021-02-23 | B62250 | B | 32 | SM35C | 104 | 36900 | 0.1014 | 0.0681 | 0.0681 | 0.0952 | 1638 | 1638 | 1564 | 2699 | 25.3 |  |  | 0 | 미정 | 미정 | 미정 | 미정 | 0 | 0 | 0 | 53 | 0 | 0 | 0.1014 | 0.122 | 0.0068 | 0.277 | 42 | 5900 | 1638 | 0.2989 | 0.4972 | 0.145 | 0.0274 | [6 empty] | 1501 | 15 | 15 | 1 | 0.25 | 66 | 21 | 미정 |  | 2021-02-23 12:47 | 1631 |  | 131 | 100 | 71 | 0 | 0 | 0 | 0.34 | 0.6727 | 0.1858 | 0.0138 | 94700 | 77 | 32 | 149 | 0.0347 | 0.0141 | 0.0153 | 0.0533 | 0.0535 | 0.0257 | 0.0094 | 0.0098
2021-02-23 | A62759 | B | 6 | STB2 | 100 | 37200 | 0.0684 | 0.0819 | 0.0819 | 0.214 | 1623 | 1623 | 1540 | 3140 | 24.8 |  |  | 0 | 해제 | 미정 | 미정 | 미정 | 0 | 0 | 0 | 0 | 0 | 0 | 0.0684 | 0.1347 | 0.0032 | 0.0125 | 43 | 5400 | 1573 | 0.8085 | 0.2612 | 0.2268 | 0.0205 | [6 empty] | 1456 | 25 | 25 | 3 | 0.28 | 59 | 36 | 미정 |  | 2021-02-23 12:55 | 1555 |  | 0 | 30 | 0 | 0 | 0 | 0 | 0.9498 | 0.3622 | 0.2606 | 0.0113 | 102800 | 72 | 17 | 128 | 0.0596 | 0.0166 | 0.0095 | 0.0449 | 0.0305 | 0.0068 | 0.0041 | 0.0033
2021-02-23 | B62251 | B | 19 | SM35CH | 104 | 38000 | 0.0795 | 0.0477 | 0.0658 | 0.0747 | 1597 | 1614 | 1578 | 2744 |  |  |  | 0 | 미정 | 미정 | 미정 | 미정 | 0 | 0 | 0 | 155 | 0 | 0 | 0.0795 | 0.0935 | 0.0045 | 0.0807 | 36 | 5000 | 1626 | 0.25 | 0.6183 | 0.1664 | 0.0046 | [6 empty] | 1501 | 16 | 16 | 1 | 0.31 | 67 | 28 | 미정 |  | 2021-02-23 13:52 | 1627 |  | 20 | 0 | 0 | 0 | 0 | 0 | 0.345 | 0.6998 | 0.2258 | 0.0102 | 99600 | 78 | 29 | 142 | 0.0036 | 0.0055 | 0.0142 | 0.047 | 0.038 | 0.0202 | 0.0171 | 0.0231
2021-02-23 | A62760 | B | 15 | STB2 | 103 | 40900 | 0.0539 | 0.1257 | 0.2046 | 0.2558 | 1583 | 1606 | 1530 | 3320 | 33.9 |  |  | 0 | 미정 | 미정 | 미정 | 미정 | 0 | 0 | 0 | 0 | 0 | 0 | 0.0539 | 0.0647 | 0.0035 | 0.1487 | 47 | 7000 | 1557 | 0.8239 | 0.2788 | 0.1915 | 0.0161 | [6 empty] | 1456 | 25 | 25 | 3 | 0.28 | 50 | 26 | 미정 |  | 2021-02-23 14:12 | 1557 |  | 0 | 30 | 10 | 0 | 0 | 0 | 0.95 | 0.3684 | 0.2715 | 0.0126 | 0 | 76 | 13 | 115 | 0.0404 | 0.0131 | 0.0113 | 0.0442 | 0.0399 | 0.0115 | 0.0059 | 0.0058
2021-02-23 | B62252 | B | 30 | SM35CH | 88 | 34100 | 0.1978 | 0.0372 | 0.081 | 0.1185 | 1632 | 1593 | 1550 | 2401 |  |  |  | 0 | 미정 | 선택 | 미정 | 미정 | 0 | 0 | 0 | 155 | 0 | 0 | 0.1978 | 0.138 | 0.0075 | 0.0366 | 36 | 5900 | 1618 | 0.3045 | 0.6138 | 0.2029 | 0.0051 | [6 empty] | 1501 | 16 | 18 | 1 | 0.35 | 60 | 21 | 미정 |  | 2021-02-23 14:58 | 1620 |  | 26 | 0 | 0 | 0 | 0 | 0 | 0.3435 | 0.698 | 0.238 | 0.0082 | 102400 | 73 | 35 | 151 | 0.0033 | 0.0053 | 0.0134 | 0.0589 | 0.0339 | 0.0114 | 0.0144 | 0.0225
2021-02-23 | A62761 | B | 38 | STB2 | 104 | 39800 | 0.0571 | 0.064 | 0.2892 | 0.221 | 1588 | 1567 | 1533 | 3110 | 61.7 |  |  | 0 | 선택 | 미정 | 미정 | 미정 | 0 | 0 | 0 | 0 | 0 | 0 | 0.0571 | 0.0847 | 0.0028 | 0.1882 | 45 | 7200 | 1544 | 0.8908 | 0.3011 | 0.188 | 0.0174 | [6 empty] | 1456 | 25 | 25 | 3 | 0.28 | 55 | 23 | 미정 |  | 2021-02-23 15:22 | 1544 |  | 0 | 14 | 31 | 0 | 0 | 0 | 0.9324 | 0.3554 | 0.2455 | 0.0103 | 113050 | 81 | 12 | 110 | 0.0698 | 0.0112 | 0.0088 | 0.0534 | 0.0421 | 0.0077 | 0.0038 | 0.0049
2021-02-23 | B62253 | B | 22 | SM35CH | 105 | 38300 | 0.0645 | 0.1117 | 0 | 0.1392 | 1546 | 9999 | 1519 | 2765 |  |  |  | 0 | 미정 | 미정 | 미정 | 미정 | 0 | 0 | 0 | 204 | 0 | 0 | 0.0645 | 0.0576 | 0.0034 | 0.0375 | 38 | 6700 | 1618 | 0.2727 | 0.511 | 0.1696 | 0.004 | [6 empty] | 1501 | 16 | 17 | 1 | 0.29 | 56 | 16 | 미정 |  | 2021-02-23 16:02 | 1619 |  | 11 | 0 | 0 | 0 | 0 | 0 | 0.347 | 0.6981 | 0.2469 | 0.0151 |  | 70 | 33 | 151 | 0.0042 | 0.0046 | 0.0138 | 0.0403 | 0.0524 | 0.0198 | 0.0199 | 0.0205
2021-02-23 | A62762 | B | 5 | STB2 | 101 | 37900 | 0.0631 | 0.1126 | 0.1126 | 0.2493 | 1640 | 1640 | 1558 | 2990 | 58.7 |  |  | 0 | 선택 | 미정 | 미정 | 미정 | 0 | 0 | 0 | 0 | 0 | 0 | 0.0631 | 0.0974 | 0.002 | 0.0015 | 40 | 5000 | 1559 | 0.7699 | 0.2891 | 0.2074 | 0.0312 | [6 empty] | 1456 | 25 | 25 | 3 | 0.28 | 52 | 26 | 미정 |  | 2021-02-23 16:17 | 1559 |  | 0 | 9 | 0 | 0 | 0 | 0 | 0.9254 | 0.3621 | 0.2742 | 0.0195 | 107350 | 76 | 23 | 131 | 0.068 | 0.0231 | 0.016 | 0.0543 | 0.0331 | 0.0108 | 0.0068 | 0.0064
2021-02-23 | B62254 | B | 32 | SM35CH | 105 | 36800 | 0.1016 | 0.0934 | 0.0934 | 0.1224 | 1623 | 1623 | 1545 | 2708 |  |  |  | 0 | 미정 | 미정 | 미정 | 미정 | 0 | 0 | 0 | 204 | 0 | 0 | 0.1016 | 0.0791 | 0.005 | 0.1831 | 37 | 5900 | 1620 | 0.2772 | 0.5691 | 0.17 | 0.0034 | [6 empty] | 1501 | 18 | 17 | 1 | 0.3 | 55 | 15 | 미정 |  | 2021-02-23 16:58 | 1616 |  | 40 | 0 | 0 | 0 | 0 | 0 | 0.35 | 0.7086 | 0.2312 | 0.0121 |  | 70 | 42 | 164 | 0.0059 | 0.004 | 0.0139 | 0.0483 | 0.065 | 0.0252 | 0.0221 | 0.0217
2021-02-23 | A62763 | B | 6 | STB2 | 101 | 37900 | 0.0829 | 0.1534 | 0.1534 | 0.2269 | 1623 | 1623 | 1565 | 2981 | 56.7 |  |  | 0 | 선택 | 미정 | 미정 | 미정 | 0 | 0 | 0 | 0 | 0 | 0 | 0.0829 | 0.115 | 0.0038 | 0.3273 | 43 | 4300 | 1563 | 0.8401 | 0.2436 | 0.2143 | 0.0216 | [6 empty] | 1456 | 25 | 25 | 3 | 0.29 | 66 | 31 | 미정 |  | 2021-02-23 17:20 | 1563 |  | 0 | 41 | 0 | 0 | 0 | 0 | 0.972 | 0.379 | 0.2661 | 0.0146 | 104500 | 75 | 38 | 153 | 0.0692 | 0.0166 | 0.0123 | 0.0514 | 0.0241 | 0.006 | 0.0047 | 0.0053
2021-02-23 | B62255 | B | 19 | SM35CH2 | 104 | 38100 | 0.0623 | 0.0398 | 0.0398 | 0.1 | 1590 | 1590 | 1546 | 2606 |  |  |  | 0 | 미정 | 미정 | 미정 | 미정 | 0 | 0 | 0 | 201 | 0 | 0 | 0.0623 | 0.078 | 0.0025 | 0.1678 | 35 | 5700 | 1619 | 0.2789 | 0.6942 | 0.2004 | 0.0038 | [6 empty] | 1499 | 16 | 17 | 1 | 0.3 | 54 | 20 | 미정 |  | 2021-02-23 18:10 | 1619 |  | 22 | 0 | 0 | 0 | 0 | 0 | 0.366 | 0.8357 | 0.2638 | 0.0118 |  | 70 | 26 | 134 | 0.0031 | 0.0042 | 0.0128 | 0.0515 | 0.0431 | 0.0216 | 0.0202 | 0.0197
2021-02-23 | A62764 | B | 15 | STB2 | 101 | 38500 | 0.065 | 0.1504 | 0.1017 | 0.2038 | 1572 | 1584 | 1533 | 3073 | 60.2 |  |  | 0 | 미정 | 선택 | 미정 | 미정 | 0 | 0 | 0 | 0 | 0 | 0 | 0.065 | 0.0702 | 0.0037 | 0.3802 | 43 | 5400 | 1558 | 0.786 | 0.2806 | 0.2175 | 0.0218 | [6 empty] | 1456 | 25 | 25 | 3 | 0.32 | 58 | 23 | 미정 |  | 2021-02-23 18:28 | 1558 |  | 0 | 19 | 0 | 0 | 0 | 0 | 0.9416 | 0.3615 | 0.2721 | 0.0127 | 103950 | 74 | 33 | 148 | 0.0729 | 0.0148 | 0.0109 | 0.0415 | 0.0429 | 0.0072 | 0.0042 | 0.0056
2021-02-23 | B62256 | B | 30 | SM35CH2 | 104 | 36400 | 0.0618 | 0.0786 | 0.0786 | 0.1325 | 1609 | 1609 | 1553 | 2658 |  |  |  | 0 | 미정 | 미정 | 미정 | 미정 | 0 | 0 | 0 | 206 | 0 | 0 | 0.0618 | 0.064 | 0.0034 | 0.0855 | 34 | 5400 | 1630 | 0.3248 | 0.6779 | 0.2335 | 0.0038 | [6 empty] | 1499 | 16 | 17 | 1 | 0.27 | 60 | 22 | 미정 |  | 2021-02-23 19:05 | 1618 |  | 25 | 0 | 0 | 0 | 0 | 0 | 0.3686 | 0.8312 | 0.2637 | 0.0169 |  | 70 | 34 | 146 | 0.0027 | 0.0039 | 0.014 | 0.0511 | 0.0368 | 0.018 | 0.0193 | 0.0213
2021-02-23 | A62765 | B | 38 | STB2 | 101 | 38500 | 0.0629 | 0.2179 | 0.2179 | 0.2663 | 1606 | 1606 | 1534 | 2962 | 51.4 |  |  | 0 | 미정 | 선택 | 미정 | 미정 | 0 | 0 | 0 | 0 | 0 | 0 | 0.0629 | 0.0642 | 0.0061 | 0.4274 | 45 | 5200 | 1554 | 0.8701 | 0.2535 | 0.214 | 0.024 | [6 empty] | 1456 | 25 | 25 | 3 | 0.31 | 62 | 25 | 미정 |  | 2021-02-23 19:29 | 1554 |  | 0 | 20 | 0 | 0 | 0 | 0 | 0.9351 | 0.3494 | 0.2709 | 0.0167 | 108350 | 78 | 35 | 155 | 0.06 | 0.0191 | 0.0145 | 0.046 | 0.0361 | 0.0083 | 0.005 | 0.0053
2021-02-23 | B62257 | B | 22 | SM35CH2 | 104 | 37600 | 0.1657 | 0.0999 | 0.0999 | 0.1539 | 1597 | 1597 | 1540 | 2571 |  |  |  | 0 | 미정 | 미정 | 미정 | 미정 | 0 | 0 | 0 | 200 | 0 | 0 | 0.1657 | 0.0972 | 0.0111 | 0.81 | 37 | 6100 | 1626 | 0.2785 | 0.8086 | 0.1777 | 0.003 | [6 empty] | 1499 | 16 | 18 | 1 | 0.32 | 54 | 15 | 미정 |  | 2021-02-23 20:04 | 1620 |  | 35 | 0 | 0 | 0 | 0 | 0 | 0.362 | 0.8297 | 0.2633 | 0.0108 | 97650 | 70 | 33 | 149 | 0.0031 | 0.0041 | 0.0128 | 0.0505 | 0.0612 | 0.0306 | 0.0282 | 0.0217
2021-02-23 | A62766 | B | 5 | STB2 | 101 | 38400 | 0.0771 | 0.129 | 0.129 | 0.222 | 1608 | 1608 | 1563 | 3004 | 58.7 |  |  | 0 | 선택 | 해제 | 미정 | 미정 | 0 | 0 | 0 | 0 | 0 | 0 | 0.0771 | 0.1275 | 0.0023 | 0.188 | 41 | 5000 | 1562 | 0.7524 | 0.3104 | 0.2092 | 0.0365 | [6 empty] | 1456 | 25 | 25 | 3 | 0.28 | 61 | 26 | 미정 |  | 2021-02-23 20:40 | 1562 |  | 0 | 26 | 0 | 0 | 0 | 0 | 0.95 | 0.3552 | 0.2697 | 0.0204 | 101500 | 73 | 34 | 147 | 0.0717 | 0.0241 | 0.0174 | 0.0483 | 0.0337 | 0.0122 | 0.007 | 0.0065
2021-02-23 | B62258 | B | 32 | SM35CH2 | 104 | 38000 | 0.1166 | 0.1242 | 0.1242 | 0.1724 | 1590 | 1590 | 1548 | 2635 |  |  |  | 0 | 미정 | 미정 | 미정 | 미정 | 0 | 0 | 0 | 204 | 0 | 0 | 0.1166 | 0.1199 | 0.0087 | 0.3117 | 37 | 6200 | 1618 | 0.3208 | 0.7316 | 0.2235 | 0.0037 | [6 empty] | 1499 | 16 | 17 | 1 | 0.3 | 57 | 23 | 미정 |  | 2021-02-23 21:14 | 1616 |  | 26 | 0 | 0 | 0 | 0 | 0 | 0.368 | 0.8268 | 0.2605 | 0.0118 | 97400 | 239 | 80 | 248 | 0.0028 | 0.0041 | 0.0176 | 0.0477 | 0.0287 | 0.0154 | 0.0168 | 0.0221
2021-02-23 | A62767 | B | 6 | STB2 | 102 | 38400 | 0.0545 | 0.1819 | 0.1819 | 0.2205 | 1615 | 1615 | 1542 | 2960 | 53 |  |  | 0 | 미정 | 선택 | 미정 | 미정 | 0 | 0 | 0 | 0 | 0 | 0 | 0.0545 | 0.0896 | 0.0019 | 0.1363 | 46 | 5100 | 1552 | 0.7124 | 0.3147 | 0.2161 | 0.021 | [6 empty] | 1456 | 25 | 25 | 3 | 0.28 | 73 | 40 | 미정 |  | 2021-02-23 21:45 | 1552 |  | 0 | 25 | 0 | 0 | 0 | 0 | 0.979 | 0.3662 | 0.2722 | 0.0129 | 103150 | 75 | 29 | 146 | 0.0635 | 0.014 | 0.0113 | 0.0414 | 0.0292 | 0.0085 | 0.005 | 0.005
2021-02-23 | B62259 | I | 19 | SCM415C2 | 106 | 37600 | 0.1201 | 0.0414 | 0.0743 | 0.0975 | 1673 | 1631 | 1590 | 2805 | 8.6 |  |  | 0 | 미정 | 미정 | 미정 | 미정 | 0 | 0 | 0 | 0 | 0 | 0 | 0.1201 | 0.1172 | 0.0061 | 0.1097 | 42 | 7100 | 1681 | 0.1053 | 0.4414 | 0.127 | 0.0097 | [6 empty] | 1516 | 20 | 21 | 1 | 0.25 | 87 | 0 | 미정 |  | 2021-02-23 22:24 | 1669 |  | 0 | 31 | 7 | 0 | 0 | 0 | 0.135 | 0.6892 | 0.2253 | 0.0098 | 99700 | 598 | 35 | 163 | 0.0138 | 0.014 | 0.0267 | 0.0482 | 0.0333 | 0.0254 | 0.022 | 0.0173
2021-02-23 | A62768 | B | 15 | STB2 | 100 | 36300 | 0.0867 | 0.0862 | 0.0862 | 0.2019 | 1630 | 1630 | 1554 | 2908 | 51.8 |  |  | 0 | 선택 | 해제 | 미정 | 미정 | 0 | 0 | 0 | 0 | 0 | 0 | 0.0867 | 0.1687 | 0.0034 | 0.2493 | 41 | 4600 | 1553 | 0.7868 | 0.3434 | 0.2332 | 0.0298 | [6 empty] | 1456 | 25 | 25 | 3 | 0.28 | 61 | 27 | 미정 |  | 2021-02-23 22:48 | 1553 |  | 0 | 0 | 0 | 0 | 0 | 0 | 0.958 | 0.366 | 0.2672 | 0.0185 | 99150 | 72 | 36 | 150 | 0.0664 | 0.0222 | 0.0161 | 0.0448 | 0.0237 | 0.0055 | 0.0027 | 0.0036
2021-02-23 | B62260 | T | 30 | SPS7M | 105 | 37000 | 0.0618 | 0.0748 | 0.0748 | 0.1037 | 1623 | 1623 | 1592 | 2643 | 40.3 |  |  | 0 | 미정 | 미정 | 미정 | 미정 | 0 | 0 | 0 | 55 | 0 | 0 | 0.0618 | 0.0952 | 0.0027 | 0.0032 | 45 | 7100 | 1656 | 0.5277 | 0.5154 | 0.1473 | 0.0198 | [6 empty] | 1481 | 16 | 16 | 1 | 0.3 | 91 | 49 | 미정 |  | 2021-02-23 23:45 | 1644 |  | 40 | 0 | 0 | 0 | 0 | 0 | 0.5712 | 0.8601 | 0.2097 | 0.029 | 97500 |  | 28 | 152 | 0.0636 | 0.0192 | 0.0238 | 0.0425 | 0.038 | 0.0052 | 0.0034 | 0.004
2021-02-23 | A62769 | B | 38 | STB2 | 104 | 36200 | 0.0543 | 1.0791 | 0.1748 | 0.3351 | 1588 | 1572 | 1532 | 3074 | 42.1 |  |  | 0 | 미정 | 선택 | 미정 | 미정 | 0 | 0 | 0 | 0 | 0 | 0 | 0.0543 | 0.1479 | 0.0022 | 0.1962 | 47 | 5800 | 1565 | 0.9054 | 0.3144 | 0.2086 | 0.0161 | [6 empty] | 1456 | 25 | 25 | 3 | 0.29 | 58 | 30 | 미정 |  | 2021-02-23 23:54 | 1565 |  | 0 | 0 | 21 | 0 | 0 | 0 | 0.952 | 0.3638 | 0.2708 | 0.0095 | 104450 | 75 | 26 | 142 | 0.0508 | 0.0103 | 0.0081 | 0.0503 | 0.0383 | 0.0068 | 0.0042 | 0.0045
2021-02-23 | B62261 | T | 22 | SPS7M | 104 | 36800 | 0.0975 | 0.0576 | 0.1098 | 0.1593 | 1616 | 1575 | 1523 | 2652 | 44 |  |  | 0 | 미정 | 선택 | 미정 | 미정 | 0 | 0 | 0 | 52 | 0 | 0 | 0.0975 | 0.1328 | 0.0041 | 0.4628 | 47 | 7500 | 1623 | 0.4439 | 0.6357 | 0.1452 | 0.0118 | [6 empty] | 1481 | 16 | 16 | 1 | 0.31 | 73 | 37 | 미정 |  | 2021-02-24 00:48 | 1614 |  | 57 | 0 | 14 | 0 | 0 | 0 | 0.5608 | 0.8621 | 0.2226 | 0.0311 | 101050 | 95 | 33 | 163 | 0.0663 | 0.0189 | 0.0302 | 0.0424 | 0.03 | 0.006 | 0.0061 | 0.0046
2021-02-23 | A62770 | B | 5 | STB2 | 103 | 37400 | 0.0584 | 0.127 | 0.127 | 0.3123 | 1620 | 1620 | 1567 | 2990 | 62.2 |  |  | 0 | 미정 | 선택 | 미정 | 미정 | 0 | 0 | 0 | 0 | 0 | 0 | 0.0584 | 0.1487 | 0.0019 | 0.0173 | 43 | 5600 | 1556 | 0.7652 | 0.2793 | 0.2257 | 0.0345 | [6 empty] | 1456 | 25 | 27 | 3 | 0.29 | 71 | 34 | 미정 |  | 2021-02-24 00:50 | 1556 |  | 0 | 0 | 0 | 0 | 0 | 0 | 0.938 | 0.3674 | 0.2707 | 0.0147 | 106350 | 77 | 35 | 157 | 0.0718 | 0.0167 | 0.0121 | 0.0428 | 0.0351 | 0.0093 | 0.0027 | 0.0038
2021-02-23 | B62262 | T | 19 | SPS7M | 104 | 38400 | 0.1118 | 0.1126 | 0.1079 | 0.116 | 1567 | 1575 | 1560 | 2706 | 29.3 |  |  | 0 | 미정 | 선택 | 미정 | 미정 | 0 | 0 | 0 | 55 | 0 | 0 | 0.1118 | 0.1188 | 0.0045 | 0.08 | 41 | 6400 | 1622 | 0.3285 | 0.5185 | 0.1466 | 0.0221 | [6 empty] | 1481 | 16 | 16 | 1 | 0.25 | 70 | 32 | 미정 |  | 2021-02-24 01:46 | 1611 |  | 45 | 0 | 13 | 0 | 0 | 0 | 0.5736 | 0.8583 | 0.217 | 0.0316 | 98800 |  | 26 | 160 | 0.0444 | 0.0182 | 0.0288 | 0.0329 | 0.0208 | 0.0079 | 0.0055 | 0.0048
2021-02-23 | A62771 | B | 6 | STB2 | 104 | 37200 |  | 0.1931 | 0.1931 | 0.2787 | 1591 | 1591 | 1530 | 3079 | 54.3 |  |  | 0 | 선택 | 미정 | 미정 | 미정 | 0 | 0 | 0 | 0 | 0 | 0 |  |  |  |  | 42 | 5300 | 1565 | 0.8968 | 0.304 | 0.243 | 0.0343 | [6 empty] | 1456 | 25 | 25 | 3 | 0.28 | 64 | 34 | 미정 |  | 2021-02-24 02:08 | 1565 |  | 0 | 19 | 0 | 0 | 0 | 0 | 0.952 | 0.3722 | 0.2713 | 0.0193 | 99100 | 72 | 30 | 140 | 0.0678 | 0.0243 | 0.0173 |  | 0.0246 | 0.0055 | 0.0032 | 0.0036
2021-02-23 | B62263 | T | 32 | SPS7M | 104 | 38200 | 0.0752 | 0.0933 | 0.1047 | 0.1492 | 1556 | 1588 | 1534 | 2703 | 33.6 |  |  | 0 | 미정 | 선택 | 미정 | 미정 | 0 | 0 | 0 | 30 | 0 | 0 | 0.0752 | 0.1015 | 0.0059 | 0.2115 | 50 | 8300 | 1628 | 0.5092 | 0.5175 | 0.1457 | 0.0182 | [6 empty] | 1481 | 16 | 16 | 1 | 0.25 | 85 | 39 | 미정 |  | 2021-02-24 02:56 | 1621 |  | 112 | 0 | 16 | 0 | 0 | 0 | 0.5791 | 0.8561 | 0.2142 | 0.0295 | 102250 |  | 35 | 171 | 0.0496 | 0.0168 | 0.0286 | 0.0316 | 0.0192 | 0.0048 | 0.0058 | 0.0055
2021-02-23 | A62772 | B | 15 | STB2 | 104 | 37300 | 0.0852 | 0.117 | 0.117 | 0.2459 | 1613 | 1613 | 1562 | 3061 | 63.9 |  |  | 0 | 미정 | 선택 | 미정 | 미정 | 0 | 0 | 0 | 0 | 0 | 0 | 0.0852 | 0.1438 | 0.0024 | 0.0334 | 43 | 5200 | 1557 | 0.8673 | 0.3062 | 0.224 | 0.0351 | [6 empty] | 1456 | 25 | 25 | 3 | 0.28 | 65 | 28 | 미정 |  | 2021-02-24 03:06 | 1557 |  | 0 | 24 | 0 | 0 | 0 | 0 | 0.958 | 0.3713 | 0.2642 | 0.0173 | 105500 | 76 | 36 | 151 | 0.0769 | 0.0195 | 0.0148 | 0.0422 | 0.0386 | 0.0115 | 0.0045 | 0.0037
2021-02-23 | B62264 | I | 30 | SCM415C2 | 103 | 38000 | 0.0672 | 0.044 | 0.0394 | 0.0966 | 1626 | 1609 | 1576 | 2703 | 28.6 |  |  | 0 | 미정 | 선택 | 미정 | 미정 | 0 | 0 | 0 | 0 | 0 | 0 | 0.0672 | 0.0888 | 0.0045 | 0.124 | 47 | 8800 | 1683 | 0.1332 | 0.4351 | 0.1192 | 0.0258 | [6 empty] | 1516 | 20 | 21 | 1 | 0.26 | 89 | 0 | 미정 |  | 2021-02-24 03:57 | 1685 |  | 0 | 56 | 51 | 0 | 0 | 0 | 0.1475 | 0.6826 | 0.2161 | 0.0206 | 103600 | 640 | 31 | 159 | 0.0469 | 0.0152 | 0.028 | 0.0367 | 0.0279 | 0.0142 | 0.0092 | 0.0181
2021-02-23 | A62773 | B | 38 | STB2 | 104 | 37300 | 0.0738 | 0.1212 | 0.1212 | 0.2262 | 1641 | 1641 | 1592 | 3046 | 48.1 |  |  | 0 | 미정 | 선택 | 미정 | 미정 | 0 | 0 | 0 | 0 | 0 | 0 | 0.0738 | 0.0692 | 0.0022 | 0.2457 | 43 | 4100 | 1562 | 0.8752 | 0.3087 | 0.2085 | 0.0203 | [6 empty] | 1456 | 25 | 25 | 3 | 0.29 | 64 | 31 | 미정 |  | 2021-02-24 04:06 | 1562 |  | 0 | 21 | 0 | 0 | 0 | 0 | 0.943 | 0.3645 | 0.2575 | 0.0122 | 98950 | 71 | 37 | 160 | 0.0617 | 0.014 | 0.0104 | 0.033 | 0.0298 | 0.0034 | 0.0026 | 0.0033
2021-02-23 | A62774 | B | 5 | STB2 | 104 | 37300 | 0.038 | 0.1621 | 0.1621 | 0.2404 | 1617 | 1617 | 1557 | 3097 | 66.2 |  |  | 0 | 미정 | 선택 | 미정 | 미정 | 0 | 0 | 0 | 0 | 0 | 0 | 0.038 | 0.088 | 0.0019 | 0.2311 | 42 | 5200 | 1574 | 0.8566 | 0.2994 | 0.222 | 0.0323 | [6 empty] | 1456 | 25 | 26 | 3 | 0.3 | 77 | 35 | 미정 |  | 2021-02-24 05:02 | 1574 |  | 0 | 21 | 0 | 0 | 0 | 0 | 0.965 | 0.3716 | 0.2656 | 0.0162 | 107900 | 76 | 45 | 172 | 0.0778 | 0.0179 | 0.0137 | 0.0372 | 0.0389 | 0.0059 | 0.0019 | 0.0027
2021-02-23 | B62265 | T | 22 | AE8740M | 104 | 38700 | 0.1021 | 0.0693 | 0.0855 | 0.1217 | 1589 | 1604 | 1544 | 2655 | 33.9 |  |  | 0 | 미정 | 선택 | 미정 | 미정 | 0 | 0 | 0 | 0 | 0 | 0 | 0.0891 | 0.1023 | 0.0035 | 0.0528 | 62 | 9700 | 1639 | 0.2671 | 0.4994 | 0.158 | 0.0171 | [6 empty] | 1492 | 13 | 19 | 1 | 0.28 | 93 | 48 | 미정 |  | 2021-02-24 05:23 | 1660 |  | 0 | 33 | 0 | 0 | 0 | 0 | 0.412 | 0.8099 | 0.2219 | 0.034 | 99450 |  | 28 | 178 | 0.0495 | 0.0269 | 0.0305 | 0.0452 | 0.0224 | 0.0128 | 0.0049 | 0.0053
2021-02-23 | A62775 | B | 6 | STB2 | 104 | 37300 | 0.0459 | 0.1491 | 0.1491 | 0.2231 | 1634 | 1634 | 1584 | 3024 | 59.5 |  |  | 0 | 미정 | 선택 | 미정 | 미정 | 0 | 0 | 0 | 0 | 0 | 0 | 0.0459 | 0.0938 | 0.0014 | 0.0755 | 42 | 4900 | 1561 | 0.8898 | 0.3266 | 0.227 | 0.0188 | [6 empty] | 1456 | 25 | 25 | 3 | 0.31 | 63 | 28 | 미정 |  | 2021-02-24 06:08 | 1561 |  | 0 | 23 | 21 | 0 | 0 | 0 | 0.9463 | 0.3678 | 0.2713 | 0.0115 | 105200 | 76 | 44 | 173 | 0.0714 | 0.0135 | 0.0105 | 0.0377 | 0.0368 | 0.0042 | 0.0017 | 0.0029
2021-02-23 | B62266 | T | 29 | AE8740M | 104 | 38500 | 0.0536 | 0.0477 | 0.1051 | 0.1442 | 1580 | 1596 | 1555 | 2841 | 51 |  |  | 0 | 미정 | 선택 | 미정 | 미정 | 0 | 0 | 0 | 0 | 0 | 0 | 0.0536 | 0.0558 | 0.0034 | 0.1638 | 57 | 9200 | 1624 | 0.2516 | 0.5336 | 0.1248 | 0.0586 | [6 empty] | 1492 | 13 | 16 | 1 | 0.33 | 62 | 48 | 미정 |  | 2021-02-24 06:32 | 1626 |  | 87 | 0 | 0 | 0 | 0 | 0 | 0.4073 | 0.799 | 0.1951 | 0.032 | 106850 |  | 41 | 188 | 0.0744 | 0.0313 | 0.0294 | 0.025 | 0.0302 | 0.0161 | 0.0038 | 0.003
2021-02-24 | A62776 | B | 15 | STB2 | 104 | 36800 | 0.0597 | 0.1834 | 0.1834 | 0.2153 | 1599 | 1599 | 1553 | 3001 | 71.6 |  |  | 0 | 미정 | 선택 | 미정 | 미정 | 0 | 0 | 0 | 0 | 0 | 0 | 0.0597 | 0.1057 | 0.0031 | 0.3544 | 48 | 6000 | 1562 | 0.8985 | 0.3012 | 0.2522 | 0.0524 | [6 empty] | 1456 | 25 | 25 | 3 | 0.3 | 64 | 28 | 미정 |  | 2021-02-24 07:12 | 1562 |  | 0 | 31 | 0 | 0 | 0 | 0 | 0.956 | 0.3646 | 0.2855 | 0.0205 | 112350 | 80 | 44 | 182 | 0.0798 | 0.0244 | 0.0183 | 0.0332 | 0.0354 | 0.0224 | 0.0037 | 0.0042
2021-02-24 | B62267 | T | 32 | AE8740M | 104 | 38300 | 0.0624 | 0.0258 | 0.0522 | 0.1393 | 1648 | 1600 | 1547 | 2935 | 36.4 |  |  | 0 | 미정 | 미정 | 미정 | 미정 | 0 | 0 | 0 | 0 | 0 | 0 | 0.0624 | 0.0785 | 0.0043 | 0.2271 | 45 | 7300 | 1634 | 0.3191 | 0.5715 | 0.1481 | 0.0231 | [6 empty] | 1492 | 13 | 13 | 1 | 0.34 | 76 | 8 | 미정 |  | 2021-02-24 07:32 | 1626 |  | 0 | 0 | 0 | 0 | 0 | 0 | 0.402 | 0.8235 | 0.1982 | 0.0316 | 108100 | 108 | 58 | 200 | 0.0487 | 0.0217 | 0.0294 | 0.0296 | 0.0194 | 0.005 | 0.0028 | 0.0028
2021-02-24 | A62777 | B | 38 | STB2 | 104 | 36900 | 0.0525 | 0.1823 | 0.1823 | 0.228 | 1584 | 1584 | 1539 | 2939 | 59.3 |  |  | 0 | 미정 | 선택 | 미정 | 미정 | 0 | 0 | 0 | 0 | 0 | 0 | 0.0525 | 0.0937 | 0.0049 | 0.3779 | 48 | 6000 | 1567 | 0.9176 | 0.3065 | 0.2379 | 0.014 | [6 empty] | 1456 | 25 | 25 | 3 | 0.32 | 59 | 30 | 미정 |  | 2021-02-24 08:29 | 1567 |  | 0 | 29 | 0 | 0 | 0 | 0 | 0.947 | 0.3715 | 0.272 | 0.0105 | 100650 | 86 | 38 | 172 | 0.0724 | 0.0125 | 0.0096 | 0.0359 | 0.0391 | 0.0015 | 0.0013 | 0.0021
2021-02-24 | B62268 | T | 30 | AE8740M | 103 | 38600 | 0.0841 | 0.0376 | 0.1535 | 0.1404 | 1647 | 1617 | 1572 | 2979 | 18.8 |  |  | 0 | 미정 | 미정 | 미정 | 미정 | 0 | 0 | 0 | 0 | 0 | 0 | 0.0841 | 0.0892 | 0.0045 | 0.1884 | 45 | 7100 | 1640 | 0.336 | 0.5938 | 0.1472 | 0.0162 | [6 empty] | 1492 | 13 | 14 | 1 | 0.31 | 74 | 32 | 미정 |  | 2021-02-24 08:32 | 1626 |  | 35 | 0 | 32 | 0 | 0 | 0 | 0.421 | 0.8036 | 0.1932 | 0.0287 | 97950 |  | 49 | 203 | 0.0299 | 0.0231 | 0.0263 | 0.031 | 0.0155 | 0.0051 | 0.0039 | 0.0037
2021-02-24 | A62778 | B | 5 | SCR423PRH | 104 | 36900 | 0.0865 | 0.0548 | 0.0548 | 0.058 | 1612 | 1612 | 1569 | 3009 | 30.2 |  |  | 0 | 미정 | 선택 | 미정 | 미정 | 0 | 0 | 0 | 303 | 0 | 0 | 0.0865 | 0.1421 | 0.0043 | 0.3369 | 54 | 8000 | 1664 | 0.2014 | 0.6364 | 0.5225 | 0.0148 | [6 empty] | 1503 | 16 | 20 | 3 | 0.32 | 102 | 44 | 미정 |  | 2021-02-24 09:48 | 1647 |  | 0 | 41 | 51 | 0 | 0 | 0 | 0.2354 | 0.6918 | 0.8 | 0.0235 | 101500 | 90 | 48 | 192 | 0.036 | 0.022 | 0.0222 | 0.0401 | 0.0331 | 0.0188 | 0.0032 | 0.005
2021-02-24 | B62269 | I | 22 | SCM415C2 | 96 | 37100 | 0.0746 | 0.0173 | 0.053 | 0.0673 | 1695 | 1668 | 1604 | 2852 | 7.7 |  |  | 0 | 미정 | 미정 | 미정 | 미정 | 0 | 0 | 0 | 0 | 0 | 0 | 0.0746 | 0.0982 | 0.0042 | 0.0155 | 95 | 7200 | 1654 | 0.12 | 0.6851 | 0.1848 | 0.0113 | [6 empty] | 1516 | 20 | 20 | 3 | 0.34 | 98 | 0 | 미정 |  | 2021-02-24 10:32 | 1654 |  | 0 | 0 | 27 | 0 | 0 | 0 | 0.1399 | 0.6879 | 0.2119 | 0.0242 |  | 672 | 52 | 227 | 0.0111 | 0.0113 | 0.0234 | 0.0476 | 0.0477 | 0.0241 | 0.0064 | 0.0151
2021-02-24 | A62779 | B | 6 | SCR423PRH | 104 | 36900 | 0.053 | 0.0322 | 0.0527 | 0.0625 | 1608 | 1582 | 1543 | 2914 |  |  |  | 0 | 미정 | 선택 | 미정 | 미정 | 0 | 0 | 0 | 301 | 0 | 0 | 0.053 | 0.0803 | 0.0032 | 0.2157 | 58 | 6800 | 1617 | 0.1998 | 0.6223 | 0.596 | 0.0122 | [6 empty] | 1503 | 16 | 16 | 3 | 0.29 | 69 | 31 | 미정 |  | 2021-02-24 11:01 | 1617 |  | 0 | 31 | 0 | 0 | 0 | 0 | 0.2366 | 0.6931 | 0.8076 | 0.0245 | 103000 | 68 | 46 | 179 | 0.0009 | 0.0205 | 0.0214 | 0.0376 | 0.0422 | 0.02 | 0.0059 | 0.0058
2021-02-24 | A62780 | B | 15 | SCR423PRH | 104 | 38400 |  | 0.0586 | 0.0518 | 0.0557 | 1578 | 1606 | 1556 | 2866 |  |  |  | 0 | 미정 | 선택 | 미정 | 미정 | 0 | 0 | 0 | 301 | 0 | 0 |  |  |  |  | 50 | 6300 | 1611 | 0.1956 | 0.6664 | 0.6141 | 0.0129 | [6 empty] | 1503 | 16 | 17 | 3 | 0.3 | 73 | 32 | 미정 |  | 2021-02-24 12:03 | 1611 |  | 0 | 36 | 10 | 0 | 0 | 0 | 0.2388 | 0.6938 | 0.8052 | 0.0251 |  | 63 | 40 | 164 | 0.0009 | 0.0168 | 0.0214 |  | 0.0514 | 0.0349 | 0.0057 | 0.0058
2021-02-24 | A62781 | B | 38 | SCR423PRH | 103 | 36900 | 0.0586 | 0.0344 | 0.0424 | 0.0672 | 1622 | 1620 | 1562 | 3033 |  |  |  | 0 | 미정 | 선택 | 미정 | 미정 | 0 | 0 | 0 | 300 | 0 | 0 | 0.0586 | 0.0619 | 0.0039 | 0.1475 | 44 | 5800 | 1605 | 0.1849 | 0.6032 | 0.6423 | 0.0126 | [6 empty] | 1503 | 16 | 16 | 3 | 0.31 | 75 | 34 | 미정 |  | 2021-02-24 13:04 | 1605 |  | 0 | 49 | 26 | 0 | 0 | 0 | 0.2382 | 0.6951 | 0.8134 | 0.0205 | 111550 | 69 | 25 | 136 | 0.0009 | 0.0173 | 0.0215 | 0.0324 | 0.0418 | 0.0071 | 0.005 | 0.0058
2021-02-24 | B62270 | B | 29 | SCR423PRH | 103 | 40300 | 0.0608 | 0.0258 | 0.0492 | 0.0725 | 1644 | 1600 | 1556 | 2494 |  |  |  | 0 | 미정 | 미정 | 미정 | 미정 | 0 | 0 | 0 | 300 | 0 | 0 | 0.0608 | 0.0762 | 0.0027 | 0.1952 | 57 | 8400 | 1645 | 0.1741 | 0.4357 | 0.5778 | 0.0109 | [6 empty] | 1503 | 16 | 17 | 1 | 0.48 | 71 | 29 | 미정 |  | 2021-02-24 13:42 | 1650 |  | 34 | 0 | 28 | 0 | 0 | 0 | 0.251 | 0.707 | 0.7959 | 0.0204 |  | 65 | 28 | 175 | 0.0033 | 0.0146 | 0.0196 | 0.0406 | 0.0262 | 0.0163 | 0.0131 | 0.01
2021-02-24 | B62271 | B | 32 | SCR423PRH | 104 | 39500 | 0.0692 | 0.0329 | 0.0799 | 0.0746 | 1607 | 1578 | 1531 | 2914 |  |  |  | 0 | 미정 | 미정 | 미정 | 미정 | 0 | 0 | 0 | 303 | 0 | 0 | 0.0692 | 0.0464 | 0.0062 | 0.2547 | 46 | 8400 | 1634 | 0.1946 | 0.4866 | 0.7064 | 0.0081 | [6 empty] | 1503 | 16 | 17 | 1 | 0.45 | 61 | 20 | 미정 |  | 2021-02-24 14:43 | 1640 |  | 12 | 0 | 0 | 0 | 0 | 0 | 0.249 | 0.6967 | 0.8128 | 0.0131 |  | 61 | 38 | 171 | 0.0029 | 0.0099 | 0.0162 | 0.0432 | 0.0515 | 0.0241 | 0.0103 | 0.0081
2021-02-24 | A62782 | B | 5 | AE1055LS | 103 | 39500 | 0.065 | 0.0702 | 0.0918 | 0.1426 | 1576 | 1594 | 1529 | 3046 | 33.7 |  |  | 0 | 미정 | 미정 | 미정 | 미정 | 0 | 0 | 0 | 0 | 0 | 0 | 0.065 | 0.072 | 0.0029 | 0.015 | 49 | 7700 | 1632 | 0.4702 | 0.6104 | 0.1426 | 0.015 | [6 empty] | 1484 | 25 | 25 | 3 | 0.27 | 91 | 35 | 미정 |  | 2021-02-24 15:03 | 1632 |  | 0 | 14 | 36 | 0 | 0 | 0 | 0.545 | 0.772 | 0.2363 | 0.0251 | 108350 | 72 | 17 | 123 | 0.0387 | 0.0167 | 0.0227 | 0.0486 | 0.0381 | 0.009 | 0.0044 | 0.0049
2021-02-24 | A62783 | B | 6 | AE1055LS | 104 | 38000 | 0.0777 | 0.1483 | 0.1483 | 0.2138 | 1623 | 1623 | 1555 | 2967 | 36.3 |  |  | 0 | 미정 | 미정 | 미정 | 미정 | 0 | 0 | 0 | 0 | 0 | 0 | 0.0777 | 0.1168 | 0.0034 | 0.2355 | 41 | 4700 | 1595 | 0.4392 | 0.6495 | 0.1774 | 0.0229 | [6 empty] | 1484 | 25 | 26 | 3 | 0.29 | 61 | 25 | 미정 |  | 2021-02-24 15:52 | 1595 |  | 0 | 12 | 0 | 0 | 0 | 0 | 0.5609 | 0.777 | 0.2317 | 0.0319 | 102150 | 68 | 35 | 148 | 0.0441 | 0.0204 | 0.0251 | 0.0465 | 0.0255 | 0.0089 | 0.0051 | 0.0042
2021-02-24 | B62272 | B | 30 | SCR423PRH | 103 | 39000 | 0.0851 | 0.0311 | 0.0311 | 0.1147 | 1632 | 1632 | 1535 | 2627 |  |  |  | 0 | 선택 | 선택 | 미정 | 미정 | 0 | 0 | 0 | 403 | 0 | 0 | 0.0851 | 0.0637 | 0.0148 | 0.137 | 41 | 7500 | 1644 | 0.2235 | 0.4777 | 0.691 | 0.0102 | [6 empty] | 1503 | 16 | 17 | 1 | 0.36 | 57 | 21 | 미정 |  | 2021-02-24 15:56 | 1622 |  | 22 | 28 | 21 | 0 | 0 | 0 | 0.2458 | 0.698 | 0.81 | 0.0186 | 103400 | 66 | 21 | 129 | 0.0054 | 0.0125 | 0.0192 | 0.0384 | 0.0166 | 0.0055 | 0.006 | 0.0056
2021-02-24 | A62784 | B | 15 | AE1055LS | 104 | 37400 | 0.11 | 0.0772 | 0.0772 | 0.1623 | 1636 | 1636 | 1559 | 3008 | 38.7 |  |  | 0 | 미정 | 미정 | 미정 | 미정 | 0 | 0 | 0 | 0 | 0 | 0 | 0.11 | 0.1442 | 0.0071 | 0.115 | 43 | 4500 | 1586 | 0.4873 | 0.6389 | 0.1794 | 0.0168 | [6 empty] | 1484 | 25 | 25 | 3 | 0.26 | 62 | 29 | 미정 |  | 2021-02-24 16:54 | 1586 |  | 0 | 20 | 0 | 0 | 0 | 0 | 0.5616 | 0.7862 | 0.2331 | 0.0294 | 99700 | 67 | 19 | 131 | 0.0474 | 0.0182 | 0.0234 | 0.0487 | 0.0395 | 0.011 | 0.0043 | 0.0044
2021-02-24 | B62273 | B | 22 | SCR423PRH | 95 | 36900 | 0.0902 | 0.1263 | 0.1263 | 0.1047 | 1582 | 1582 | 1559 | 2676 |  |  |  | 0 | 미정 | 선택 | 미정 | 미정 | 0 | 0 | 0 | 404 | 0 | 0 | 0.0902 | 0.095 | 0.0032 | 0.1625 | 43 | 7200 | 1636 | 0.1941 | 0.6172 | 0.7054 | 0.0099 | [6 empty] | 1503 | 16 | 17 | 1 | 0.43 | 77 | 36 | 미정 |  | 2021-02-24 16:58 | 1648 |  | 41 | 0 | 0 | 0 | 0 | 0 | 0.242 | 0.7031 | 0.8352 | 0.0172 | 101800 | 72 | 13 | 118 | 0.0055 | 0.0116 | 0.0198 | 0.0533 | 0.0158 | 0.0077 | 0.0082 | 0.0078
2021-02-24 | A62785 | B | 38 | AE1055LS | 103 | 38100 | 0.215 | 0.0582 | 0.0582 | 0.1367 | 1642 | 1642 | 1555 | 3052 | 26.1 |  |  | 0 | 미정 | 선택 | 미정 | 미정 | 0 | 0 | 0 | 0 | 0 | 0 | 0.0448 | 0.2046 | 0.0025 | 0.0053 | 42 | 3800 | 1595 | 0.5061 | 0.6525 | 0.1828 | 0.0108 | [6 empty] | 1484 | 25 | 25 | 3 | 0.3 | 64 | 29 | 미정 |  | 2021-02-24 17:51 | 1595 |  | 0 | 17 | 0 | 0 | 0 | 0 | 0.554 | 0.7842 | 0.233 | 0.0279 | 110050 | 72 | 31 | 142 | 0.0297 | 0.0158 | 0.0221 | 0.0539 | 0.0249 | 0.0036 | 0.003 | 0.0035
2021-02-24 | B62274 | B | 29 | SCR423PRH | 104 | 38000 | 0.067 | 0.0426 | 0.0426 | 0.1299 | 1605 | 1605 | 1551 | 2660 |  |  |  | 0 | 미정 | 선택 | 미정 | 미정 | 0 | 0 | 0 | 400 | 0 | 0 | 0.067 | 0.069 | 0.0042 | 0.0019 | 41 | 6600 | 1612 | 0.222 | 0.5695 | 0.6917 | 0.0095 | [6 empty] | 1503 | 16 | 17 | 1 | 0.38 | 114 | 22 | 미정 |  | 2021-02-24 17:58 | 1617 |  | 30 | 26 | 0 | 0 | 0 | 0 | 0.2441 | 0.7079 | 0.8258 | 0.0214 | 102600 | 72 | 23 | 130 | 0.005 | 0.011 | 0.0192 | 0.0323 | 0.0199 | 0.0098 | 0.0094 | 0.008
2021-02-24 | A62786 | B | 5 | AE1055LS | 105 | 37600 | 0.0619 | 0.2219 | 0.2219 | 0.297 | 1591 | 1591 | 1528 | 2934 | 50.6 |  |  | 0 | 미정 | 선택 | 미정 | 미정 | 0 | 0 | 0 | 0 | 0 | 0 | 0.0619 | 0.0623 | 0.0025 | 0.3598 | 41 | 4600 | 1593 | 0.4555 | 0.6276 | 0.1938 | 0.0306 | [6 empty] | 1484 | 25 | 25 | 3 | 0.26 | 57 | 24 | 미정 |  | 2021-02-24 18:49 | 1584 |  | 0 | 16 | 0 | 0 | 0 | 0 | 0.5565 | 0.7903 | 0.2422 | 0.0274 | 104100 | 70 | 36 | 152 | 0.0605 | 0.0252 | 0.0227 | 0.0373 | 0.0334 | 0.009 | 0.0033 | 0.003
2021-02-24 | B62275 | B | 32 | SCR423PRH | 103 | 37600 | 0.0889 | 0.0652 | 0.0652 | 0.1126 | 1634 | 1634 | 1560 | 2631 |  |  |  | 0 | 미정 | 선택 | 미정 | 미정 | 0 | 0 | 0 | 403 | 0 | 0 | 0.0889 | 0.0859 | 0.005 | 0.3266 | 40 | 6300 | 1626 | 0.2037 | 0.6193 | 0.6911 | 0.0082 | [6 empty] | 1503 | 16 | 17 | 1 | 0.39 | 118 | 20 | 미정 |  | 2021-02-24 18:57 | 1621 |  | 34 | 0 | 0 | 0 | 0 | 0 | 0.2457 | 0.7115 | 0.8263 | 0.0156 | 105600 | 91 | 29 | 139 | 0.0052 | 0.01 | 0.0141 | 0.0481 | 0.0149 | 0.0088 | 0.0089 | 0.0081
2021-02-24 | A62787 | B | 6 | AE1055LS | 104 | 37900 | 0.1843 | 0.0699 | 0.0699 | 0.1182 | 1596 | 1596 | 1530 | 3036 | 35.2 |  |  | 0 | 미정 | 선택 | 미정 | 미정 | 0 | 0 | 0 | 0 | 0 | 0 | 0.0535 | 0.1665 | 0.0032 | 0.1511 | 40 | 5200 | 1593 | 0.4915 | 0.6341 | 0.1623 | 0.0142 | [6 empty] | 1484 | 25 | 25 | 3 | 0.25 | 61 | 24 | 미정 |  | 2021-02-24 19:48 | 1589 |  | 0 | 14 | 0 | 0 | 0 | 0 | 0.5567 | 0.786 | 0.2312 | 0.0297 | 111400 | 73 | 37 | 153 | 0.0388 | 0.0141 | 0.024 | 0.0592 | 0.0491 | 0.0084 | 0.0051 | 0.0032
2021-02-24 | B62276 | B | 30 | SM45CB | 104 | 38000 | 0.0777 | 0.1013 | 0.1013 | 0.1185 | 1578 | 1578 | 1560 | 2741 |  |  |  | 0 | 미정 | 미정 | 미정 | 미정 | 0 | 0 | 0 | 204 | 0 | 0 | 0.0777 | 0.0915 | 0.0047 | 0.1592 | 42 | 7000 | 1639 | 0.3652 | 0.5143 | 0.1745 | 0.0041 | [6 empty] | 1493 | 14 | 21 | 1 | 0.42 | 75 | 28 | 미정 |  | 2021-02-24 20:00 | 1650 |  | 26 | 0 | 0 | 0 | 0 | 0 | 0.457 | 0.6481 | 0.2005 | 0.005 | 95500 | 96 | 50 | 190 | 0.0032 | 0.004 | 0.0116 | 0.0483 | 0.0319 | 0.0117 | 0.0126 | 0.01
2021-02-24 | B62277 | B | 22 | SM45CB | 104 | 37300 | 0.0965 | 0.1471 | 0.1471 | 0.1641 | 1589 | 1589 | 1532 | 2651 |  |  |  | 0 | 미정 | 미정 | 미정 | 미정 | 0 | 0 | 0 | 203 | 0 | 0 | 0.0965 | 0.0792 | 0.0073 | 0.0539 | 33 | 5800 | 1609 | 0.377 | 0.5132 | 0.1718 | 0.0038 | [6 empty] | 1493 | 14 | 16 | 1 | 0.36 | 67 | 19 | 미정 |  | 2021-02-24 20:50 | 1613 |  | 15 | 0 | 0 | 0 | 0 | 0 | 0.443 | 0.6436 | 0.2052 | 0.0118 |  | 71 | 70 | 211 | 0.0031 | 0.004 | 0.0106 | 0.0479 | 0.0353 | 0.0114 | 0.011 | 0.009
2021-02-24 | A62788 | B | 15 | AE1055LS | 104 | 37800 | 0.0711 | 0.117 | 0.117 | 0.144 | 1597 | 1597 | 1538 | 3041 | 41.5 |  |  | 0 | 선택 | 미정 | 미정 | 미정 | 0 | 0 | 0 | 0 | 0 | 0 | 0.0711 | 0.0754 | 0.0019 | 0.3068 | 40 | 4800 | 1586 | 0.4728 | 0.6527 | 0.1935 | 0.0168 | [6 empty] | 1484 | 25 | 25 | 3 | 0.26 | 66 | 28 | 미정 |  | 2021-02-24 20:58 | 1586 |  | 0 | 0 | 0 | 0 | 0 | 0 | 0.559 | 0.7788 | 0.2391 | 0.0299 | 103050 | 69 | 33 | 144 | 0.0501 | 0.0155 | 0.0243 | 0.0436 | 0.0214 | 0.0043 | 0.0031 | 0.003
2021-02-24 | A62789 | B | 38 | AE1055LS | 104 | 37900 | 0.0586 | 0.0407 | 0.0407 | 0.194 | 1616 | 1616 | 1528 | 2982 | 48 |  |  | 0 | 미정 | 선택 | 미정 | 미정 | 0 | 0 | 0 | 0 | 0 | 0 | 0.0586 | 0.0892 | 0.0019 | 0.3513 | 41 | 4900 | 1600 | 0.476 | 0.6689 | 0.1891 | 0.0225 | [6 empty] | 1484 | 25 | 26 | 3 | 0.27 | 65 | 31 | 미정 |  | 2021-02-24 22:00 | 1600 |  | 0 | 0 | 0 | 0 | 0 | 0 | 0.561 | 0.7656 | 0.2457 | 0.0295 | 105500 | 70 | 32 | 142 | 0.0555 | 0.0245 | 0.0248 | 0.047 | 0.0344 | 0.008 | 0.003 | 0.0032
2021-02-24 | B62278 | B | 29 | SM45CB | 103 | 37000 | 0.0962 | 0.0953 | 0.0953 | 0.1008 | 1585 | 1585 | 1544 | 2699 |  |  |  | 0 | 미정 | 미정 | 미정 | 미정 | 0 | 0 | 0 | 201 | 0 | 0 | 0.0962 | 0.0906 | 0.0048 | 0.0971 | 47 | 6800 | 1624 | 0.3452 | 0.4947 | 0.169 | 0.0036 | [6 empty] | 1493 | 14 | 20 | 1 | 0.3 | 62 | 18 | 미정 |  | 2021-02-24 22:07 | 1617 |  | 40 | 0 | 13 | 0 | 0 | 0 | 0.445 | 0.6528 | 0.2136 | 0.0107 | 99750 | 70 | 45 | 187 | 0.0029 | 0.0038 | 0.0168 | 0.0525 | 0.0376 | 0.0093 | 0.0097 | 0.0084
2021-02-24 | A62790 | B | 5 | AE1055LS | 103 | 37200 | 0.1048 | 0.1246 | 0.1246 | 0.1746 | 1629 | 1629 | 1578 | 2926 | 62 |  |  | 0 | 미정 | 선택 | 미정 | 미정 | 0 | 0 | 0 | 0 | 0 | 0 | 0.1048 | 0.1517 | 0.0051 | 0.1522 | 40 | 4700 | 1572 | 0.41 | 0.6875 | 0.194 | 0.0197 | [6 empty] | 1484 | 25 | 25 | 3 | 0.26 | 67 | 37 | 미정 |  | 2021-02-24 22:56 | 1591 |  | 0 | 0 | 0 | 0 | 0 | 0 | 0.535 | 0.7764 | 0.2445 | 0.0246 | 101900 | 69 | 24 | 138 | 0.0728 | 0.0148 | 0.0254 | 0.0497 | 0.0416 | 0.0074 | 0.0028 | 0.0034
2021-02-24 | B62279 | B | 32 | SM45CB | 103 | 37200 | 0.0696 | 0.1801 | 0.1801 | 0.1432 | 1575 | 1575 | 1525 | 2671 |  |  |  | 0 | 미정 | 미정 | 미정 | 미정 | 0 | 0 | 0 | 202 | 0 | 0 | 0.0696 | 0.0679 | 0.0052 | 0.0673 | 42 | 6600 | 1613 | 0.327 | 0.2932 | 0.1177 | 0.0032 | [6 empty] | 1493 | 14 | 14 | 1 | 0.3 | 62 | 15 | 미정 |  | 2021-02-24 23:13 | 1605 |  | 49 | 0 | 38 | 0 | 0 | 0 | 0.452 | 0.645 | 0.2171 | 0.0117 | 99950 | 69 | 45 | 177 | 0.0035 | 0.0041 | 0.0109 | 0.0404 | 0.0385 | 0.0157 | 0.0111 | 0.0083
2021-02-24 | A62791 | B | 6 | AE1055LS | 104 | 37200 | 0.0497 | 0.0985 | 0.0985 | 0.1367 | 1637 | 1637 | 1590 | 3113 | 61.4 |  |  | 0 | 미정 | 선택 | 미정 | 미정 | 0 | 0 | 0 | 0 | 0 | 0 | 0.0497 | 0.1107 | 0.0029 | 0.1663 | 42 | 3900 | 1595 | 0.4483 | 0.649 | 0.194 | 0.0188 | [6 empty] | 1484 | 25 | 25 | 3 | 0.26 | 60 | 31 | 미정 |  | 2021-02-24 23:55 | 1572 |  | 0 | 22 | 15 | 0 | 0 | 0 | 0.558 | 0.7606 | 0.2294 | 0.0252 | 106050 | 70 | 24 | 140 | 0.0725 | 0.0226 | 0.0255 | 0.047 | 0.0379 | 0.0048 | 0.0027 | 0.0038
2021-02-24 | B62280 | B | 30 | SM45CB | 104 | 39500 | 0.0817 | 0.2951 | 0.1679 | 0.2174 | 1570 | 1583 | 1530 | 2726 |  |  |  | 0 | 미정 | 미정 | 미정 | 미정 | 0 | 0 | 0 | 203 | 0 | 0 | 0.0817 | 0.0854 | 0.0037 | 0.0323 | 43 | 6400 | 1625 | 0.3836 | 0.299 | 0.1404 | 0.0037 | [6 empty] | 1493 | 14 | 18 | 1 | 0.31 | 58 | 23 | 미정 |  | 2021-02-25 00:21 | 1613 |  | 41 | 0 | 36 | 0 | 0 | 0 | 0.454 | 0.6418 | 0.212 | 0.0164 | 95600 | 68 | 34 | 160 | 0.0045 | 0.0045 | 0.0166 | 0.0516 | 0.0468 | 0.0109 | 0.0083 | 0.0063
2021-02-24 | A62792 | B | 15 | AE1055LS | 104 | 37200 | 0.0686 | 0.069 | 0.069 | 0.1673 | 1644 | 1644 | 1590 | 3046 | 67.3 |  |  | 0 | 미정 | 선택 | 미정 | 미정 | 0 | 0 | 0 | 0 | 0 | 0 | 0.0686 | 0.1349 | 0.0022 | 0.3208 | 40 | 3700 | 1591 | 0.4722 | 0.6719 | 0.1877 | 0.027 | [6 empty] | 1484 | 25 | 26 | 3 | 0.26 | 59 | 26 | 미정 |  | 2021-02-25 00:54 | 1591 |  | 0 | 0 | 0 | 0 | 0 | 0 | 0.555 | 0.7803 | 0.2371 | 0.0314 | 102700 | 70 | 36 | 152 | 0.0793 | 0.0229 | 0.027 | 0.0478 | 0.0474 | 0.007 | 0.0023 | 0.0028
2021-02-24 | B62281 | B | 22 | SM45CB | 104 | 36100 | 0.0743 | 0.1068 | 0.1068 | 0.2428 | 1627 | 1627 | 1508 | 2618 |  |  |  | 0 | 미정 | 미정 | 미정 | 미정 | 0 | 0 | 0 | 206 | 0 | 0 | 0.0743 | 0.0658 | 0.0035 | 0.1314 | 46 | 6500 | 1625 | 0.3532 | 0.3029 | 0.1421 | 0.0042 | [6 empty] | 1493 | 14 | 20 | 1 | 0.27 | 58 | 24 | 미정 |  | 2021-02-25 01:22 | 1617 |  | 37 | 0 | 13 | 0 | 0 | 0 | 0.454 | 0.6401 | 0.2229 | 0.008 | 94500 | 67 | 29 | 155 | 0.0034 | 0.0046 | 0.016 | 0.0547 | 0.029 | 0.0087 | 0.0089 | 0.0073
2021-02-24 | A62793 | B | 10 | AE1055LS | 104 | 37200 |  | 0.1465 | 0.1465 | 0.172 | 1649 | 1649 | 1606 | 3049 | 63.2 |  |  | 0 | 미정 | 선택 | 미정 | 미정 | 0 | 0 | 0 | 0 | 0 | 0 |  |  |  |  | 41 | 3900 | 1584 | 0.4569 | 0.6628 | 0.186 | 0.0322 | [6 empty] | 1484 | 25 | 25 | 3 | 0.26 | 61 | 24 | 미정 |  | 2021-02-25 01:53 | 1584 |  | 0 | 0 | 19 | 0 | 0 | 0 | 0.549 | 0.779 | 0.24 | 0.028 | 104400 | 69 | 33 | 150 | 0.0739 | 0.0168 | 0.0233 |  | 0.0412 | 0.0096 | 0.0039 | 0.0036
2021-02-24 | B62282 | B | 38 | SM45CB | 104 | 38600 | 0.0738 | 0.0845 | 0.0845 | 0.1153 | 1581 | 1581 | 1522 | 2791 |  |  |  | 0 | 미정 | 미정 | 미정 | 미정 | 0 | 0 | 0 | 203 | 0 | 0 | 0.0738 | 0.0578 | 0.0051 | 0.2456 | 46 | 7100 | 1629 | 0.3418 | 0.3092 | 0.1399 | 0.0038 | [6 empty] | 1493 | 14 | 14 | 1 | 0.29 | 64 | 25 | 미정 |  | 2021-02-25 02:26 | 1612 |  | 31 | 0 | 14 | 0 | 0 | 0 | 0.4571 | 0.655 | 0.215 | 0.0122 |  | 75 | 35 | 156 | 0.0067 | 0.005 | 0.019 | 0.0498 | 0.039 | 0.0099 | 0.0083 | 0.0069
2021-02-24 | A62794 | B | 29 | AE1055LS | 104 | 37200 | 0.0765 | 0.1334 | 0.1334 | 0.1829 | 1632 | 1632 | 1581 | 3064 | 43.4 |  |  | 0 | 해제 | 선택 | 미정 | 미정 | 0 | 0 | 0 | 0 | 0 | 0 | 0.0765 | 0.1507 | 0.0055 | 0.3186 | 40 | 3900 | 1584 | 0.364 | 0.659 | 0.1745 | 0.0363 | [6 empty] | 1484 | 25 | 25 | 3 | 0.25 | 59 | 25 | 미정 |  | 2021-02-25 02:50 | 1584 |  | 0 | 0 | 0 | 0 | 0 | 0 | 0.559 | 0.7708 | 0.2341 | 0.0326 | 103050 | 70 | 40 | 159 | 0.0514 | 0.0206 | 0.0276 | 0.0497 | 0.0408 | 0.0166 | 0.0057 | 0.0046
2021-02-24 | B62283 | B | 32 | SM50CM5 | 104 | 37900 | 0.0554 | 0.0483 | 0.0483 | 0.1046 | 1628 | 1628 | 1526 | 2688 | 24.8 |  |  | 0 | 미정 | 미정 | 미정 | 미정 | 0 | 0 | 0 | 154 | 0 | 0 | 0.0554 | 0.0589 | 0.0025 | 0.2034 | 39 | 6600 | 1618 | 0.4137 | 0.5015 | 0.1928 | 0.0135 | [6 empty] | 1490 | 18 | 18 | 1 | 0.25 | 69 | 22 | 미정 |  | 2021-02-25 03:33 | 1613 |  | 45 | 0 | 0 | 0 | 0 | 0 | 0.5 | 0.8768 | 0.3077 | 0.0204 | 97950 | 85 | 40 | 160 | 0.0287 | 0.0198 | 0.0266 | 0.0362 | 0.0276 | 0.0064 | 0.0055 | 0.0048
2021-02-24 | A62795 | B | 6 | AE1055LS | 104 | 37400 | 0.0719 |  |  | 0.1572 |  | 1651 | 1603 | 3103 | 60.4 |  |  | 0 | 미정 | 선택 | 미정 | 미정 | 0 | 0 | 0 | 0 | 0 | 0 | 0.0719 | 0.1696 | 0.0083 | 0.1914 | 42 | 4100 | 1591 | 0.4794 | 0.6494 | 0.1861 | 0.0341 | [6 empty] | 1484 | 25 | 25 | 3 | 0.25 | 69 | 34 | 미정 |  | 2021-02-25 03:50 | 1591 |  | 0 | 21 | 20 | 0 | 0 | 0 | 0.544 | 0.7637 | 0.2259 | 0.028 | 105150 | 80 | 37 | 158 | 0.0704 | 0.0166 | 0.0263 | 0.0445 | 0.0353 | 0.0095 | 0.0023 | 0.0031
2021-02-24 | B62284 | B | 30 | SM50CM5 | 104 | 37800 | 0.0571 | 0.035 | 0.0529 | 0.1102 | 1600 | 1593 | 1552 | 2760 | 35.1 |  |  | 0 | 미정 | 미정 | 미정 | 미정 | 0 | 0 | 0 | 149 | 0 | 0 | 0.0571 | 0.0591 | 0.0038 | 0.1838 | 38 | 4500 | 1608 | 0.4027 | 0.4874 | 0.2106 | 0.0253 | [6 empty] | 1490 | 18 | 18 | 1 | 0.21 | 62 | 19 | 미정 |  | 2021-02-25 04:34 | 1604 |  | 58 | 0 | 40 | 0 | 0 | 0 | 0.51 | 0.8781 | 0.3047 | 0.0257 | 95800 | 72 | 39 | 156 | 0.0431 | 0.0302 | 0.0268 | 0.037 | 0.0245 | 0.0081 | 0.0065 | 0.0051
2021-02-24 | A62796 | B | 15 | AE4130M12 | 104 | 37200 | 0.0569 | 0.1546 | 0.1546 | 0.1531 | 1625 | 1625 | 1575 | 2977 | 64.4 |  |  | 0 | 미정 | 선택 | 미정 | 미정 | 0 | 0 | 0 | 0 | 0 | 0 | 0.0569 | 0.1896 | 0.0026 | 0.1971 | 55 | 6900 | 1623 | 0.2605 | 0.523 | 0.2192 | 0.0382 | [6 empty] | 1502 | 18 | 20 | 3 | 0.27 | 87 | 32 | 미정 |  | 2021-02-25 05:01 | 1626 |  | 0 | 10 | 0 | 0 | 0 | 0 | 0.305 | 0.6447 | 0.2575 | 0.0305 | 106400 | 97 | 57 | 202 | 0.0771 | 0.0217 | 0.024 | 0.0447 | 0.0388 | 0.0085 | 0.0033 | 0.0237
2021-02-24 | B62285 | B | 22 | SM50CM5 | 103 | 38100 | 0.0466 | 0.0283 | 0.1086 | 0.1285 | 1590 | 1572 | 1545 | 2712 | 35.8 |  |  | 0 | 미정 | 미정 | 미정 | 미정 | 0 | 0 | 0 | 158 | 0 | 0 | 0.0466 | 0.0643 | 0.0028 | 0.216 | 42 | 6600 | 1637 | 0.3549 | 0.4768 | 0.2216 | 0.0302 | [6 empty] | 1490 | 18 | 19 | 1 | 0.28 | 63 | 27 | 미정 |  | 2021-02-25 05:38 | 1626 |  | 65 | 22 | 32 | 0 | 0 | 0 | 0.499 | 0.8544 | 0.3037 | 0.0249 | 99600 | 75 | 21 | 140 | 0.0406 | 0.0226 | 0.0256 | 0.0365 | 0.0281 | 0.0071 | 0.0043 | 0.0044
2021-02-24 | A62797 | B | 10 | AE4130M12 | 103 | 37200 | 0.0308 | 0.0778 | 0.0778 | 0.136 | 1590 | 1590 | 1538 | 2517 | 44 |  |  | 0 | 선택 | 미정 | 미정 | 미정 | 0 | 0 | 0 | 0 | 0 | 0 | 0.0308 | 0.0544 | 0.0057 | 0.4096 | 42 | 6400 | 1599 | 0.2661 | 0.528 | 0.1903 | 0.017 | [6 empty] | 1502 | 18 | 17 | 3 | 0.3 | 63 | 16 | 미정 |  | 2021-02-25 06:15 | 1599 |  | 0 | 0 | 17 | 0 | 0 | 0 | 0.302 | 0.6344 | 0.282 | 0.0276 | 105700 | 68 | 51 | 174 | 0.0501 | 0.0167 | 0.0242 | 0.0322 | 0.0262 | 0.0128 | 0.0061 | 0.0245
2021-02-25 | B62286 | B | 38 | SM50CM5 | 104 | 39600 | 0.0545 | 0.0358 | 0.1457 | 0.1205 | 1591 | 1553 | 1543 | 2782 | 31.7 |  |  | 0 | 미정 | 미정 | 미정 | 미정 | 0 | 0 | 0 | 148 | 0 | 0 | 0.0545 | 0.0392 | 0.0028 | 0.1745 | 35 | 5800 | 1612 | 0.4057 | 0.7756 | 0.2316 | 0.0225 | [6 empty] | 1490 | 18 | 19 | 1 | 0.25 | 61 | 20 | 미정 |  | 2021-02-25 06:50 | 1606 |  | 30 | 0 | 32 | 0 | 0 | 0 | 0.504 | 0.8734 | 0.3046 | 0.0228 | 101300 | 89 | 18 | 123 | 0.0383 | 0.0246 | 0.0252 | 0.0316 | 0.0276 | 0.0062 | 0.0046 | 0.0034
2021-02-25 | A62798 | B | 29 | AE4130M12 | 104 | 38900 |  | 0.0982 | 0.1245 | 0.1723 | 1544 | 1569 | 1523 | 3086 | 53.8 |  |  | 0 | 선택 | 미정 | 미정 | 미정 | 0 | 0 | 0 | 0 | 0 | 0 |  |  |  |  | 43 | 6600 | 1610 | 0.2696 | 0.6264 | 0.2244 | 0.0229 | [6 empty] | 1502 | 16 | 17 | 3 | 0.31 | 73 | 25 | 미정 |  | 2021-02-25 07:26 | 1610 |  | 0 | 0 | 0 | 0 | 0 | 0 | 0.298 | 0.6446 | 0.2506 | 0.0281 | 98800 | 77 | 25 | 138 | 0.0686 | 0.0206 | 0.0237 |  | 0.0208 | 0.0041 | 0.0036 | 0.0253
2021-02-25 | B62287 | B | 32 | SCM440 | 104 | 37500 | 0.0779 | 0.0421 | 0.1796 | 0.1612 | 1616 | 1626 | 1554 | 2872 |  |  |  | 0 | 미정 | 미정 | 미정 | 미정 | 0 | 0 | 0 | 199 | 0 | 0 | 0.0779 | 0.0628 | 0.0049 | 0.2246 | 43 | 7900 | 1660 | 0.3382 | 0.6171 | 0.1858 | 0.0064 | [6 empty] | 1496 | 15 | 20 | 1 | 0.23 | 82 | 40 | 미정 |  | 2021-02-25 07:58 | 1652 |  | 42 | 0 | 34 | 0 | 0 | 0 | 0.399 | 0.6857 | 0.2154 | 0.0126 | 100900 | 94 | 31 | 163 | 0.0057 | 0.0079 | 0.0142 | 0.0475 | 0.0103 | 0.0078 | 0.0094 | 0.0118
2021-02-25 | A62799 | B | 6 | AE4130M12 | 104 | 37500 | 0.0611 | 0.0815 | 0.0815 | 0.1034 | 1615 | 1615 | 1544 | 3012 | 30.7 |  |  | 0 | 선택 | 미정 | 미정 | 미정 | 0 | 0 | 0 | 0 | 0 | 0 | 0.0611 | 0.1456 | 0.0018 | 0.0011 | 42 | 6400 | 1602 | 0.2376 | 0.565 | 0.2165 | 0.0139 | [6 empty] | 1502 | 16 | 16 | 3 | 0.31 | 73 | 29 | 미정 |  | 2021-02-25 08:31 | 1602 |  | 0 | 0 | 0 | 0 | 0 | 0 | 0.301 | 0.6391 | 0.2351 | 0.0263 |  | 75 | 45 | 158 | 0.0364 | 0.014 | 0.0273 | 0.0372 | 0.017 | 0.006 | 0.0045 | 0.0235
2021-02-25 | B62288 | B | 30 | SCM440 | 103 | 37500 | 0.0583 | 1.731 | 0.123 | 0.1413 | 1271 | 1595 | 1543 | 2672 |  |  |  | 0 | 미정 | 미정 | 미정 | 미정 | 0 | 0 | 0 | 198 | 0 | 0 | 0.0583 | 0.0566 | 0.0027 | 0.0156 | 45 | 7000 | 1612 | 0.3671 | 0.5343 | 0.1889 | 0.0053 | [6 empty] | 1496 | 15 | 16 | 1 | 0.2 | 64 | 24 | 미정 |  | 2021-02-25 09:01 | 1614 |  | 15 | 0 | 16 | 0 | 0 | 0 | 0.3928 | 0.6943 | 0.2154 | 0.0166 |  | 76 | 53 | 191 | 0.0044 | 0.0058 | 0.0144 | 0.0346 | 0.0087 | 0.0075 | 0.0086 | 0.0114
2021-02-25 | A62800 | B | 15 | AE4130M12 | 103 | 38800 | 0.0652 | 0.0207 | 0.0181 | 0.0248 | 1672 | 1700 | 1662 | 3169 | 7.9 |  |  | 0 | 미정 | 선택 | 미정 | 미정 | 0 | 0 | 0 | 0 | 0 | 0 | 0.0652 | 0.0943 | 0.0023 | 0.0548 | 68 | 3900 | 1611 | 0.2004 | 0.4902 | 0.1997 | 0.0101 | [6 empty] | 1502 | 16 | 16 | 3 | 0.29 | 71 | 41 | 미정 |  | 2021-02-25 09:54 | 1611 |  | 0 | 0 | 0 | 0 | 0 | 0 | 0.3056 | 0.6396 | 0.2449 | 0.026 | 103050 | 74 | 2 | 122 | 0.0096 | 0.0158 | 0.0232 | 0.0338 | 0.0549 | 0.0253 | 0.0112 | 0.0254
2021-02-25 | B62289 | B | 22 | SCM440 | 104 | 38600 |  | 0.0796 | 0.0684 | 0.1215 | 1582 | 1627 | 1549 | 2696 |  |  |  | 0 | 미정 | 미정 | 미정 | 미정 | 0 | 0 | 0 | 201 | 0 | 0 |  |  |  |  | 46 | 6800 | 1617 | 0.3134 | 0.5815 | 0.1812 | 0.0052 | [6 empty] | 1496 | 15 | 16 | 1 | 0.21 | 62 | 18 | 미정 |  | 2021-02-25 09:59 | 1609 |  | 31 | 0 | 0 | 0 | 0 | 0 | 0.3963 | 0.693 | 0.2119 | 0.0215 | 102500 | 77 | 43 | 191 | 0.0033 | 0.0064 | 0.0184 |  | 0.0104 | 0.0081 | 0.0097 | 0.0119
2021-02-25 | A62801 | B | 10 | AE4130M12 | 104 | 38100 | 0.0382 | 0.0418 | 0.0763 | 0.0867 | 1571 | 1585 | 1522 | 2901 |  |  |  | 0 | 미정 | 선택 | 미정 | 미정 | 0 | 0 | 0 | 0 | 0 | 0 | 0.0382 | 0.0913 | 0.005 | 0.0012 | 50 | 6900 | 1597 | 0.1928 | 0.597 | 0.1613 | 0.0101 | [6 empty] | 1502 | 16 | 16 | 3 | 0.3 | 60 | 25 | 미정 |  | 2021-02-25 11:02 | 1597 |  | 0 | 18 | 0 | 0 | 0 | 0 | 0.264 | 0.6431 | 0.244 | 0.0285 | 104100 | 71 | 23 | 123 | 0.0279 | 0.0115 | 0.0226 | 0.0427 | 0.0472 | 0.0104 | 0.0065 | 0.0263
2021-02-25 | B62290 | B | 38 | SCM440 | 104 | 38000 | 0.0546 | 0.03 | 0.1564 | 0.1478 | 1617 | 1574 | 1533 | 2691 |  |  |  | 0 | 미정 | 미정 | 미정 | 미정 | 0 | 0 | 0 | 205 | 0 | 0 | 0.0546 | 0.0424 | 0.0036 | 0.2129 | 49 | 8000 | 1619 | 0.345 | 0.5226 | 0.1734 | 0.0047 | [6 empty] | 1496 | 15 | 15 | 1 | 0.2 | 56 | 24 | 미정 |  | 2021-02-25 11:05 | 1606 |  | 26 | 0 | 24 | 0 | 0 | 0 | 0.3945 | 0.6964 | 0.2175 | 0.0157 |  | 78 | 30 | 183 | 0.0031 | 0.0056 | 0.0142 | 0.0417 | 0.0114 | 0.0079 | 0.0097 | 0.012
2021-02-25 | A62802 | B | 29 | AE4130M12 | 93 | 36800 | 0.0736 | 0.1026 | 0.0421 | 0.0948 | 1568 | 1625 | 1549 | 2910 | 28.4 |  |  | 0 | 선택 | 미정 | 미정 | 미정 | 0 | 0 | 0 | 0 | 0 | 0 | 0.0736 | 0.1319 | 0.0043 | 0.2034 | 42 | 5500 | 1605 | 0.2241 | 0.599 | 0.2161 | 0.0128 | [6 empty] | 1502 | 16 | 16 | 3 | 0.3 | 62 | 25 | 미정 |  | 2021-02-25 11:56 | 1605 |  | 0 | 0 | 0 | 0 | 0 | 0 | 0.3 | 0.6457 | 0.2464 | 0.031 | 97300 | 70 | 28 | 127 | 0.0368 | 0.0118 | 0.0269 | 0.0497 | 0.0341 | 0.0115 | 0.0061 | 0.0245
2021-02-25 | B62291 | B | 32 | SCM440HM2 | 103 | 37700 | 0.0663 | 0.0361 | 0.1641 | 0.0916 | 1642 | 1563 | 1522 | 2645 | 16.2 |  |  | 0 | 미정 | 미정 | 미정 | 미정 | 0 | 0 | 0 | 0 | 0 | 0 | 0.0663 | 0.0474 | 0.0026 | 0.1345 | 47 | 7800 | 1625 | 0.3784 | 0.7289 | 0.146 | 0.0061 | [6 empty] | 1493 | 18 | 18 | 1 | 0.21 | 53 | 20 | 미정 |  | 2021-02-25 12:22 | 1621 |  | 62 | 0 | 62 | 0 | 0 | 0 | 0.424 | 0.869 | 0.2616 | 0.0098 |  | 72 | 32 | 174 | 0.0232 | 0.0074 | 0.0166 | 0.0433 | 0.0551 | 0.0073 | 0.0069 | 0.0066
2021-02-25 | A62803 | B | 6 | AE4130M12 | 105 | 39200 | 0.0739 | 0.0629 | 0.0446 | 0.0812 | 1563 | 1613 | 1560 | 2926 | 8.8 |  |  | 0 | 선택 | 미정 | 미정 | 미정 | 0 | 0 | 0 | 0 | 0 | 0 | 0.0739 | 0.1683 | 0.003 | 0.2216 | 42 | 5500 | 1599 | 0.211 | 0.586 | 0.1622 | 0.005 | [6 empty] | 1502 | 16 | 16 | 3 | 0.3 | 66 | 33 | 미정 |  | 2021-02-25 12:58 | 1599 |  | 0 | 0 | 21 | 0 | 0 | 0 | 0.303 | 0.6369 | 0.2473 | 0.0252 | 108650 | 85 | 20 | 116 | 0.0102 | 0.0072 | 0.0247 | 0.041 | 0.0406 | 0.0172 | 0.0098 | 0.0247
2021-02-25 | B62292 | B | 30 | SCM440HM2 | 103 | 39800 | 0.0524 | 0.0298 | 0.1114 | 0.1219 | 1618 | 1595 | 1544 | 2772 | 31.1 |  |  | 0 | 미정 | 미정 | 미정 | 미정 | 0 | 0 | 0 | 0 | 0 | 0 | 0.0524 | 0.0442 | 0.0021 | 0.002 | 54 | 7700 | 1627 | 0.3783 | 0.7079 | 0.1576 | 0.0088 | [6 empty] | 1493 | 18 | 23 | 1 | 0.3 | 62 | 25 | 미정 |  | 2021-02-25 13:32 | 1626 |  | 41 | 0 | 0 | 0 | 0 | 0 | 0.413 | 0.8513 | 0.249 | 0.0111 |  | 74 | 38 | 180 | 0.053 | 0.0125 | 0.0152 | 0.0335 | 0.023 | 0.0058 | 0.0055 | 0.0053
2021-02-25 | A62804 | B | 15 | AE1055LS | 104 | 36900 | 0.1482 | 0.0363 | 0.0589 | 0.1083 | 1639 | 1606 | 1524 | 2842 | 35.9 |  |  | 0 | 미정 | 미정 | 미정 | 미정 | 0 | 0 | 0 | 0 | 0 | 0 | 0.1482 | 0.2091 | 0.0066 | 0.0809 | 41 | 6500 | 1640 | 0.4875 | 0.7007 | 0.2084 | 0.0195 | [6 empty] | 1484 | 25 | 25 | 3 | 0.27 | 89 | 34 | 미정 |  | 2021-02-25 13:57 | 1626 |  | 0 | 42 | 0 | 0 | 0 | 0 | 0.541 | 0.7807 | 0.2369 | 0.0286 | 100000 | 90 | 38 | 164 | 0.0454 | 0.0149 | 0.0234 | 0.054 | 0.0336 | 0.0092 | 0.0063 | 0.0061
2021-02-25 | B62293 | B | 22 | SCM440HM2 | 102 | 38300 | 0.0626 | 0.1064 | 0.1064 | 0.1181 | 1582 | 1582 | 1544 | 2722 | 29.2 |  |  | 0 | 미정 | 미정 | 미정 | 미정 | 0 | 0 | 0 | 0 | 0 | 0 | 0.0626 | 0.046 | 0.0063 | 0.294 | 38 | 6500 | 1616 | 0.3674 | 0.7116 | 0.2389 | 0.0129 | [6 empty] | 1493 | 18 | 19 | 1 | 0.25 | 63 | 20 | 미정 |  | 2021-02-25 14:25 | 1618 |  | 0 | 0 | 0 | 0 | 0 | 0 | 0.4154 | 0.8576 | 0.2538 | 0.0146 |  | 72 | 57 | 195 | 0.0443 | 0.0127 | 0.0138 | 0.0375 | 0.0386 | 0.0068 | 0.0047 | 0.0046
2021-02-25 | A62805 | B | 10 | AE1055LS | 104 | 38400 | 0.0506 | 0.1293 | 0.1293 | 0.1239 | 1645 | 1645 | 1600 | 3057 | 31.8 |  |  | 0 | 미정 | 미정 | 미정 | 미정 | 0 | 0 | 0 | 0 | 0 | 0 | 0.0506 | 0.1015 | 0.0037 | 0.0742 | 47 | 3400 | 1597 | 0.4613 | 0.6292 | 0.1662 | 0.0198 | [6 empty] | 1484 | 25 | 25 | 3 | 0.27 | 60 | 29 | 미정 |  | 2021-02-25 15:11 | 1585 |  | 0 | 23 | 0 | 0 | 0 | 0 | 0.552 | 0.7755 | 0.2316 | 0.0275 | 107950 | 71 | 29 | 146 | 0.0368 | 0.0193 | 0.023 | 0.0391 | 0.0273 | 0.0107 | 0.0048 | 0.0039
2021-02-25 | B62294 | B | 38 | SCM440HM2 | 104 | 38700 | 0.0559 | 0.0797 | 0.0407 | 0.1038 | 1532 | 1603 | 1532 | 2769 | 28.4 |  |  | 0 | 미정 | 미정 | 미정 | 미정 | 0 | 0 | 0 | 103 | 0 | 0 | 0.0559 | 0.046 | 0.0024 | 0.2129 | 39 | 6900 | 1597 | 0.3761 | 0.7088 | 0.2624 | 0.0149 | [6 empty] | 1493 | 18 | 19 | 1 | 0.26 | 107 | 16 | 미정 |  | 2021-02-25 15:50 | 1600 |  | 25 | 0 | 0 | 0 | 0 | 0 | 0.4219 | 0.8567 | 0.2749 | 0.0196 |  | 93 | 34 | 151 | 0.043 | 0.0129 | 0.0179 | 0.0365 | 0.0221 | 0.0046 | 0.0043 | 0.0041
2021-02-25 | A62806 | B | 29 | AE1055LS | 104 | 37600 | 0.0716 | 0.1199 | 0.1199 | 0.1129 | 1629 | 1629 | 1570 | 2930 | 41.8 |  |  | 0 | 미정 | 미정 | 미정 | 미정 | 0 | 0 | 0 | 0 | 0 | 0 | 0.0716 | 0.1236 | 0.003 | 0.303 | 40 | 4300 | 1581 | 0.4619 | 0.6241 | 0.1879 | 0.0233 | [6 empty] | 1484 | 25 | 25 | 3 | 0.26 | 59 | 24 | 미정 |  | 2021-02-25 16:04 | 1580 |  | 0 | 10 | 0 | 0 | 0 | 0 | 0.5526 | 0.7727 | 0.2388 | 0.0281 | 102500 | 68 | 37 | 156 | 0.0518 | 0.0207 | 0.0239 | 0.0446 | 0.0263 | 0.0086 | 0.0033 | 0.0037
2021-02-25 | B62295 | B | 32 | AE15B36C2 | 101 | 37200 | 0.0875 | 0.0542 | 0.0542 | 0.1026 | 1657 | 1657 | 1598 | 2605 |  |  |  | 0 | 미정 | 미정 | 미정 | 미정 | 0 | 0 | 0 | 205 | 0 | 0 | 0.0875 | 0.1201 | 0.0029 | 0.1874 | 39 | 6500 | 1655 | 0.3234 | 1.0596 | 0.2356 | 0.007 | [6 empty] | 1498 | 15 | 21 | 1 | 0.25 | 84 | 25 | 미정 |  | 2021-02-25 16:54 | 1658 |  | 0 | 75 | 0 | 0 | 0 | 0 | 0.351 | 1.2746 | 0.2593 | 0.0308 | 97050 | 99 | 50 | 196 | 0.0037 | 0.0074 | 0.0257 | 0.0554 | 0.0202 | 0.0101 | 0.0101 | 0.0199
2021-02-25 | A62807 | B | 6 | AE1055LS | 104 | 37100 | 0.098 | 0.2059 | 0.2059 | 0.2822 | 1650 | 1650 | 1570 | 3019 | 35.2 |  |  | 0 | 미정 | 선택 | 미정 | 미정 | 0 | 0 | 0 | 0 | 0 | 0 | 0.098 | 0.1553 | 0.0028 | 0.0012 | 48 | 3200 | 1592 | 0.4915 | 0.6846 | 0.1931 | 0.0234 | [6 empty] | 1484 | 25 | 25 | 3 | 0.26 | 65 | 30 | 미정 |  | 2021-02-25 17:08 | 1588 |  | 0 | 13 | 0 | 0 | 0 | 0 | 0.563 | 0.7879 | 0.2387 | 0.0275 |  | 67 | 37 | 159 | 0.0424 | 0.0253 | 0.0228 | 0.0436 | 0.025 | 0.0087 | 0.0055 | 0.0042
2021-02-25 | A62808 | B | 15 | AE1055LS | 104 | 37000 | 0.2064 | 0.2396 | 0.2396 | 0.3928 | 1624 | 1624 | 1522 | 2972 | 49.2 |  |  | 0 | 미정 | 선택 | 미정 | 미정 | 0 | 0 | 0 | 0 | 0 | 0 | 0.2064 | 0.2199 | 0.005 | 0.1805 | 54 | 4300 | 1594 | 0.4938 | 0.6631 | 0.1856 | 0.0237 | [6 empty] | 1484 | 25 | 25 | 3 | 0.26 | 64 | 32 | 미정 |  | 2021-02-25 18:12 | 1585 |  | 0 | 14 | 0 | 0 | 0 | 0 | 0.5574 | 0.7835 | 0.2364 | 0.0262 | 104450 | 70 | 32 | 155 | 0.0574 | 0.018 | 0.0215 | 0.0564 | 0.0361 | 0.0081 | 0.0038 | 0.0034
2021-02-25 | B62296 | B | 30 | AE15B36C2 | 100 | 37100 | 0.1285 | 0.0512 | 0.0512 | 0.1348 | 1602 | 1602 | 1544 | 2575 |  |  |  | 0 | 미정 | 미정 | 미정 | 미정 | 0 | 0 | 0 | 204 | 0 | 0 | 0.1285 | 0.142 | 0.0073 | 0.0946 | 43 | 7000 | 1636 | 0.312 | 1.1403 | 0.2129 | 0.0047 | [6 empty] | 1498 | 15 | 20 | 1 | 0.27 | 64 | 22 | 미정 |  | 2021-02-25 18:03 | 1635 |  | 61 | 0 | 8 | 0 | 0 | 0 | 0.333 | 1.2882 | 0.2273 | 0.0041 | 99400 | 76 | 53 | 196 | 0.0038 | 0.0048 | 0.0263 | 0.0575 | 0.028 | 0.0177 | 0.0189 | 0.0192
2021-02-25 | B62297 | B | 22 | AE15B36C2 | 104 | 37800 | 0.0686 | 0.0431 | 0.0431 | 0.1486 | 1580 | 1580 | 1552 | 2597 |  |  |  | 0 | 미정 | 미정 | 미정 | 미정 | 0 | 0 | 0 | 204 | 0 | 0 | 0.0686 | 0.0876 | 0.0519 | 0.4168 | 45 | 7300 | 1628 | 0.2834 | 1.0461 | 0.2252 | 0.0045 | [6 empty] | 1498 | 15 | 18 | 1 | 0.25 | 63 | 20 | 미정 |  | 2021-02-25 19:06 | 1633 |  | 78 | 0 | 9 | 0 | 0 | 0 | 0.334 | 1.2808 | 0.2521 | 0.0041 |  | 73 | 58 | 207 | 0.003 | 0.0049 | 0.0265 | 0.0413 | 0.0229 | 0.01 | 0.0117 | 0.02
2021-02-25 | A62809 | B | 10 | AE1055LS | 104 | 36900 | 0.0784 | 0.1225 | 0.1225 | 0.1762 | 1605 | 1605 | 1540 | 2931 | 49.3 |  |  | 0 | 선택 | 미정 | 미정 | 미정 | 0 | 0 | 0 | 0 | 0 | 0 | 0.0784 | 0.1526 | 0.0026 | 0.1731 | 44 | 4600 | 1590 | 0.434 | 0.6493 | 0.1854 | 0.0226 | [6 empty] | 1484 | 25 | 25 | 3 | 0.26 | 52 | 24 | 미정 |  | 2021-02-25 19:17 | 1582 |  | 0 | 17 | 0 | 0 | 0 | 0 | 0.5565 | 0.7784 | 0.2286 | 0.0253 | 105950 | 69 | 21 | 129 | 0.058 | 0.0185 | 0.0231 | 0.0504 | 0.0394 | 0.0084 | 0.0039 | 0.0048
2021-02-25 | A62810 | B | 29 | AE1055LS | 103 | 37100 | 0.0621 | 0.1005 | 0.1005 | 0.1555 | 1617 | 1617 | 1533 | 2942 | 44.2 |  |  | 0 | 선택 | 미정 | 미정 | 미정 | 0 | 0 | 0 | 0 | 0 | 0 | 0.0621 | 0.0817 | 0.0023 | 0.232 | 40 | 4200 | 1579 | 0.4951 | 0.6212 | 0.191 | 0.0234 | [6 empty] | 1484 | 25 | 25 | 3 | 0.26 | 53 | 23 | 미정 |  | 2021-02-25 20:17 | 1579 |  | 0 | 15 | 0 | 0 | 0 | 0 | 0.554 | 0.7786 | 0.2317 | 0.0292 | 106050 | 71 | 22 | 127 | 0.0519 | 0.024 | 0.0237 | 0.0456 | 0.026 | 0.0065 | 0.005 | 0.0047
2021-02-25 | B62298 | B | 38 | AE15B36C2 | 104 | 40200 |  | 0.0297 | 0.0251 | 0.1214 | 1562 | 1594 | 1530 | 2708 |  |  |  | 0 | 미정 | 미정 | 미정 | 미정 | 0 | 0 | 0 | 201 | 0 | 0 |  |  |  |  | 42 | 7200 | 1613 | 0.2991 | 1.0628 | 0.2377 | 0.004 | [6 empty] | 1498 | 15 | 17 | 1 | 0.3 | 48 | 16 | 미정 |  | 2021-02-25 20:34 | 1618 |  | 81 | 0 | 13 | 0 | 0 | 0 | 0.331 | 1.3136 | 0.2367 | 0.0038 |  | 72 | 35 | 157 | 0.0028 | 0.0042 | 0.027 |  | 0.0361 | 0.0098 | 0.0113 | 0.02
2021-02-25 | A62811 | B | 6 | AE1055LS | 103 | 36900 | 0.0506 | 0.1039 | 0.1039 | 0.1298 | 1620 | 1620 | 1545 | 2925 | 45.9 |  |  | 0 | 미정 | 선택 | 미정 | 미정 | 0 | 0 | 0 | 0 | 0 | 0 | 0.0506 | 0.0856 | 0.0024 | 0.0015 | 45 | 3500 | 1583 | 0.4762 | 0.658 | 0.1833 | 0.0156 | [6 empty] | 1484 | 25 | 26 | 3 | 0.26 | 62 | 25 | 미정 |  | 2021-02-25 21:18 | 1583 |  | 0 | 19 | 0 | 0 | 0 | 0 | 0.5539 | 0.783 | 0.2388 | 0.0257 | 0 | 66 | 31 | 142 | 0.056 | 0.023 | 0.0243 | 0.0398 | 0.0307 | 0.0063 | 0.0044 | 0.0039
2021-02-25 | B62299 | B | 32 | AE15B36C3 | 103 | 38600 | 0.0538 | 0.0583 | 0.0583 | 0.119 | 1569 | 1569 | 1545 | 2701 |  |  |  | 0 | 미정 | 미정 | 미정 | 미정 | 0 | 0 | 0 | 215 | 0 | 0 | 0.0538 | 0.0637 | 0.0012 | 0.1563 | 36 | 6600 | 1622 | 0.2825 | 1.1034 | 0.2281 | 0.0043 | [6 empty] | 1498 | 15 | 16 | 1 | 0.25 | 69 | 30 | 미정 |  | 2021-02-25 21:28 | 1629 |  | 80 | 0 | 0 | 0 | 0 | 0 | 0.334 | 1.3138 | 0.2515 | 0.0303 | 99400 | 78 | 37 | 162 | 0.0024 | 0.0046 | 0.0247 | 0.0311 | 0.0225 | 0.0111 | 0.0112 | 0.0213
2021-02-25 | A62812 | B | 15 | AE1055LS | 103 | 37000 | 0.0625 | 0.1385 | 0.1385 | 0.138 | 1583 | 1583 | 1525 | 2918 | 49.8 |  |  | 0 | 선택 | 미정 | 미정 | 미정 | 0 | 0 | 0 | 0 | 0 | 0 | 0.0625 | 0.1051 | 0.0031 | 0.2496 | 48 | 5200 | 1589 | 0.4622 | 0.6909 | 0.1865 | 0.0188 | [6 empty] | 1484 | 25 | 25 | 3 | 0.26 | 58 | 27 | 미정 |  | 2021-02-25 22:19 | 1584 |  | 0 | 13 | 0 | 0 | 0 | 0 | 0.559 | 0.7909 | 0.2426 | 0.0283 | 100300 | 68 | 23 | 134 | 0.062 | 0.0254 | 0.0237 | 0.0431 | 0.0381 | 0.0056 | 0.0028 | 0.0031
2021-02-25 | B62300 | B | 30 | AE15B36C3 | 103 | 38700 | 0.1001 | 0.0299 | 0.0393 | 0.149 | 1620 | 1582 | 1538 | 2595 |  |  |  | 0 | 미정 | 미정 | 미정 | 미정 | 0 | 0 | 0 | 205 | 0 | 0 | 0.1001 | 0.1124 | 0.0036 | 0.1892 | 41 | 6800 | 1613 | 0.2896 | 1.1039 | 0.2309 | 0.0034 | [6 empty] | 1498 | 15 | 16 | 1 | 0.27 | 66 | 28 | 미정 |  | 2021-02-25 22:45 | 1626 |  | 60 | 0 | 0 | 0 | 0 | 0 | 0.336 | 1.3223 | 0.2472 | 0.0311 | 97200 | 77 | 29 | 149 | 0.0026 | 0.0038 | 0.0258 | 0.0283 | 0.0202 | 0.0108 | 0.0094 | 0.019
2021-02-25 | A62813 | B | 10 | AE1055LS | 102 | 35900 | 0.2124 | 0.0769 | 0.0769 | 0.105 | 1615 | 1615 | 1547 | 2728 | 42.5 |  |  | 0 | 미정 | 선택 | 미정 | 미정 | 0 | 0 | 0 | 0 | 0 | 0 | 0.2124 | 0.1953 | 0.0137 | 0.002 | 43 | 5300 | 1580 | 0.4317 | 0.6766 | 0.189 | 0.0549 | [6 empty] | 1484 | 25 | 25 | 3 | 0.28 | 56 | 22 | 미정 |  | 2021-02-25 23:11 | 1577 |  | 0 | 34 | 10 | 0 | 0 | 0 | 0.542 | 0.783 | 0.2391 | 0.0293 | 100000 | 66 | 19 | 131 | 0.0507 | 0.0258 | 0.0249 | 0.0517 | 0.0552 | 0.0131 | 0.0036 | 0.003
2021-02-25 | B62301 | B | 22 | AE15B36C3 | 103 | 38000 | 0.0564 | 0.0301 | 0.0301 | 0.1195 | 1628 | 1628 | 1552 | 2631 |  |  |  | 0 | 미정 | 미정 | 미정 | 미정 | 0 | 0 | 0 | 105 | 0 | 0 | 0.0564 | 0.0839 | 0.0039 | 0.151 | 41 | 5900 | 1620 | 0.2527 | 1.071 | 0.2267 | 0.0033 | [6 empty] | 1498 | 15 | 16 | 1 | 0.22 | 63 | 22 | 미정 |  | 2021-02-25 23:45 | 1615 |  | 70 | 0 | 0 | 0 | 0 | 0 | 0.3328 | 1.3274 | 0.2571 | 0.0276 | 98800 | 78 | 37 | 164 | 0.0028 | 0.004 | 0.0235 | 0.0258 | 0.0276 | 0.0087 | 0.0069 | 0.0188
2021-02-25 | A62814 | B | 29 | AE1055LS | 105 | 37300 | 0.0557 |  |  | 0.2601 |  | 1625 | 1555 | 2943 | 50 |  |  | 0 | 선택 | 미정 | 미정 | 미정 | 0 | 0 | 0 | 0 | 0 | 0 | 0.0557 | 0.083 | 0.0075 | 0.2245 | 40 | 4300 | 1590 | 0.3866 | 0.6617 | 0.2186 | 0.0335 | [6 empty] | 1484 | 25 | 25 | 3 | 0.26 | 56 | 26 | 미정 |  | 2021-02-26 00:14 | 1584 |  | 0 | 22 | 0 | 0 | 0 | 0 | 0.557 | 0.7842 | 0.2391 | 0.0284 | 100250 | 67 | 18 | 121 | 0.0604 | 0.0183 | 0.0242 | 0.0441 | 0.02 | 0.0066 | 0.0025 | 0.0029
2021-02-25 | B62302 | B | 38 | AE15B36C3 | 103 | 39000 | 0.0603 | 0.0664 | 0.0664 | 0.1242 | 1584 | 1584 | 1569 | 2735 |  |  |  | 0 | 미정 | 미정 | 미정 | 미정 | 0 | 0 | 0 | 155 | 0 | 0 | 0.0603 | 0.0585 | 0.0037 | 0.1745 | 42 | 5500 | 1630 | 0.2558 | 1.1096 | 0.2224 | 0.0035 | [6 empty] | 1498 | 15 | 16 | 1 | 0.21 | 66 | 23 | 미정 |  | 2021-02-26 00:44 | 1621 |  | 0 | 0 | 0 | 0 | 0 | 0 | 0.326 | 1.3065 | 0.2584 | 0.0318 | 96500 | 75 | 50 | 187 | 0.0025 | 0.0042 | 0.0256 | 0.0264 | 0.0267 | 0.009 | 0.0059 | 0.0194
2021-02-25 | A62815 | B | 5 | P-AE1055LSM | 103 | 37300 | 0.1712 | 0.1222 | 0.1222 | 0.1748 | 1609 | 1609 | 1546 | 2931 | 42.4 |  |  | 0 | 선택 | 미정 | 미정 | 미정 | 0 | 0 | 0 | 0 | 0 | 0 | 0.1712 | 0.1268 | 0.0595 | 0.0012 | 41 | 5900 | 1601 | 0.4371 | 0.6436 | 0.1813 | 0.0306 | 0.206 | 52.333 | 28.846 | 5.13 | 10.201 | 1.814 | 1484 | 25 | 31 | 3 | 0.29 | 53 | 13 | 미정 |  | 2021-02-26 01:14 | 1587 |  | 0 | 22 | 0 | 0 | 0 | 0 | 0.544 | 0.7806 | 0.2456 | 0.0306 | 104100 | 74 | 26 | 136 | 0.0475 | 0.022 | 0.027 | 0.0528 | 0.0264 | 0.0056 | 0.0028 | 0.0023
2021-02-25 | B62303 | B | 32 | AE15B36C3 | 103 | 36900 | 0.0778 | 0.1334 | 0.1334 | 0.1642 | 1621 | 1621 | 1553 | 2708 |  |  |  | 0 | 미정 | 미정 | 미정 | 미정 | 0 | 0 | 0 | 135 | 0 | 0 | 0.0778 | 0.0934 | 0.0039 | 0.2965 | 55 | 7400 | 1620 | 0.2805 | 1.1427 | 0.2317 | 0.0031 | [6 empty] | 1498 | 15 | 16 | 1 | 0.22 | 66 | 32 | 미정 |  | 2021-02-26 01:58 | 1636 |  | 250 | 0 | 31 | 0 | 0 | 0 | 0.3337 | 1.2912 | 0.2522 | 0.0297 | 96350 | 75 | 37 | 179 | 0.0025 | 0.0033 | 0.026 | 0.032 | 0.0265 | 0.0184 | 0.017 | 0.02
2021-02-25 | A62816 | B | 15 | P-AE1055LSM | 103 | 39900 | 0.2118 | 0.1521 | 0.1521 | 0.1562 | 1657 | 1657 | 1620 | 3493 | 30.7 |  |  | 0 | 선택 | 미정 | 미정 | 미정 | 0 | 0 | 0 | 0 | 0 | 0 | 0.1264 | 0.2338 | 0.0035 | 0.0011 | 42 | 2600 | 1596 | 0.3745 | 0.6629 | 0.2199 | 0.0188 | 0.264 | 52.603 | 29.241 | 5.125 | 10.264 | 1.798 | 1484 | 25 | 30 | 3 | 0.26 | 61 | 26 | 미정 |  | 2021-02-26 02:23 | 1586 |  | 0 | 26 | 0 | 0 | 0 | 0 | 0.5377 | 0.7764 | 0.2232 | 0.0264 |  | 71 | 11 | 108 | 0.0397 | 0.0352 | 0.0244 | 0.0547 | 0.0126 | 0.0031 | 0.003 | 0.0036
2021-02-25 | B62304 | B | 30 | AE15B36C3 | 102 | 37200 | 0.0763 | 0.0704 | 0.0704 | 0.1041 | 1624 | 1624 | 1524 | 2708 |  |  |  | 0 | 미정 | 미정 | 미정 | 미정 | 0 | 0 | 0 | 136 | 0 | 0 | 0.0763 | 0.1023 | 0.0032 | 0.2095 | 40 | 6900 | 1626 | 0.2648 | 1.1074 | 0.2115 | 0.003 | [6 empty] | 1498 | 15 | 16 | 1 | 0.2 | 58 | 19 | 미정 |  | 2021-02-26 02:50 | 1622 |  | 0 | 0 | 0 | 0 | 0 | 0 | 0.335 | 1.2952 | 0.2511 | 0.0304 | 92750 | 168 | 42 | 182 | 0.0025 | 0.0043 | 0.0253 | 0.0298 | 0.0323 | 0.0101 | 0.0088 | 0.0177
2021-02-25 | A62817 | B | 10 | P-AE1055LSM | 103 | 36500 | 0.0682 | 0.0758 | 0.0758 | 0.2032 | 1623 | 1623 | 1558 | 2938 | 55 |  |  | 0 | 선택 | 미정 | 미정 | 미정 | 0 | 0 | 0 | 0 | 0 | 0 | 0.0682 | 0.1212 | 0.0035 | 0.0736 | 37 | 4700 | 1583 | 0.425 | 0.6335 | 0.1839 | 0.0469 | [6 empty] | 1484 | 25 | 30 | 3 | 0.25 | 54 | 23 | 미정 |  | 2021-02-26 03:24 | 1577 |  | 0 | 29 | 0 | 0 | 0 | 0 | 0.5427 | 0.7891 | 0.2267 | 0.0307 | 107000 | 76 | 14 | 108 | 0.0621 | 0.0212 | 0.0262 | 0.056 | 0.0292 | 0.0106 | 0.002 | 0.0023
2021-02-25 | B62305 | I | 22 | 18CRNIMO7HI | 90 | 35200 | 0.0755 | 0.0345 | 0.0345 | 0.0569 | 1633 | 1633 | 1565 | 2549 | 14.9 |  |  | 0 | 미정 | 미정 | 미정 | 미정 | 0 | 0 | 0 | 0 | 0 | 0 | 0.0755 | 0.0722 | 0.0024 | 0.0546 | 53 | 8700 | 1693 | 0.13 | 0.4239 | 0.1902 | 0.0155 | [6 empty] | 1506 | 25 | 27 | 1 | 0.25 | 77 | 0 | 미정 |  | 2021-02-26 04:06 | 1684 |  | 54 | 0 | 0 | 0 | 0 | 0 | 0.1686 | 0.5585 | 0.2571 | 0.0356 | 84000 | 1399 | 22 | 159 | 0.028 | 0.0174 | 0.0317 | 0.0115 | 0.0231 | 0.0042 | 0.0034 | 0.0036
2021-02-25 | A62818 | B | 29 | AE1055LS | 103 | 36500 | 0.0695 | 0.0371 | 0.0371 | 0.1704 | 1645 | 1645 | 1557 | 2926 | 50.4 |  |  | 0 | 선택 | 미정 | 미정 | 미정 | 0 | 0 | 0 | 0 | 0 | 0 | 0.0695 | 0.0818 | 0.005 | 0.1088 | 40 | 4700 | 1591 | 0.4556 | 0.6509 | 0.1776 | 0.0281 | [6 empty] | 1484 | 25 | 25 | 3 | 0.26 | 59 | 24 | 미정 |  | 2021-02-26 04:29 | 1583 |  | 0 | 45 | 25 | 0 | 0 | 0 | 0.5387 | 0.772 | 0.2226 | 0.0273 | 107750 | 78 | 16 | 114 | 0.0562 | 0.0222 | 0.0257 | 0.043 | 0.0292 | 0.0046 | 0.0028 | 0.0031
2021-02-25 | B62306 | I | 38 | SCM440I | 103 | 37800 | 0.0735 | 0.0641 | 0.0641 | 0.1018 | 1637 | 1637 | 1533 | 2742 | 10.5 |  |  | 0 | 미정 | 미정 | 미정 | 미정 | 0 | 0 | 0 | 0 | 0 | 0 | 0.0735 | 0.0768 | 0.0045 | 0.1695 | 54 | 8700 | 1654 | 0.3287 | 0.5582 | 0.1639 | 0.0076 | [6 empty] | 1495 | 20 | 21 | 1 | 0.2 | 81 | 0 | 미정 |  | 2021-02-26 05:11 | 1644 |  | 26 | 0 | 31 | 0 | 0 | 0 | 0.393 | 0.6883 | 0.2481 | 0.0074 | 94750 | 1104 | 17 | 145 | 0.0108 | 0.0087 | 0.0069 | 0.0326 | 0.0128 | 0.0036 | 0.0034 | 0.0139
2021-02-25 | A62819 | B | 5 | AE1055LS | 103 | 36500 | 0.0618 | 0.0817 | 0.0817 | 0.1792 | 1592 | 1592 | 1530 | 2982 | 53.6 |  |  | 0 | 선택 | 미정 | 미정 | 미정 | 0 | 0 | 0 | 0 | 0 | 0 | 0.0618 | 0.1028 | 0.0046 | 0.0108 | 40 | 5800 | 1588 | 0.3862 | 0.665 | 0.2038 | 0.0396 | [6 empty] | 1484 | 25 | 25 | 3 | 0.29 | 54 | 25 | 미정 |  | 2021-02-26 05:25 | 1589 |  | 0 | 13 | 0 | 0 | 0 | 0 | 0.541 | 0.7737 | 0.2391 | 0.0319 | 101600 | 76 | 29 | 137 | 0.0634 | 0.0213 | 0.0275 | 0.0442 | 0.0271 | 0.0069 | 0.0021 | 0.0024
2021-02-25 | B62307 | I | 32 | SCM440I | 99 | 36500 | 0.097 | 0.1294 | 0.1294 | 0.2144 | 1654 | 1654 | 1562 | 2968 | 13.1 |  |  | 0 | 미정 | 미정 | 미정 | 미정 | 0 | 0 | 0 | 0 | 0 | 0 | 0.097 | 0.1024 | 0.005 | 0.1224 | 55 | 8800 | 1657 | 0.3448 | 0.5532 | 0.1644 | 0.0081 | [6 empty] | 1495 | 20 | 23 | 1 | 0.18 | 80 | 0 | 미정 |  | 2021-02-26 06:23 | 1650 |  | 46 | 0 | 13 | 0 | 0 | 0 | 0.3935 | 0.6812 | 0.2418 | 0.0077 | 109250 | 1153 | 14 | 148 | 0.0114 | 0.0093 | 0.0076 | 0.0374 | 0.016 | 0.0049 | 0.0057 | 0.0134
2021-02-25 | A62820 | B | 15 | AE1055LS | 104 | 36500 | 0.0623 | 0.0468 | 0.0468 | 0.2149 | 1634 | 1634 | 1539 | 2979 | 52.8 |  |  | 0 | 선택 | 미정 | 미정 | 미정 | 0 | 0 | 0 | 0 | 0 | 0 | 0.0623 | 0.0867 | 0.0136 | 0.1202 | 42 | 5000 | 1599 | 0.4622 | 0.6753 | 0.2014 | 0.0458 | [6 empty] | 1484 | 25 | 25 | 3 | 0.29 | 65 | 26 | 미정 |  | 2021-02-26 06:32 | 1599 |  | 0 | 27 | 0 | 0 | 0 | 0 | 0.5608 | 0.7733 | 0.2355 | 0.03 | 100150 | 68 | 36 | 149 | 0.0658 | 0.0324 | 0.0262 | 0.0389 | 0.0223 | 0.006 | 0.0033 | 0.0037
2021-02-26 | B62308 | B | 30 | AE1055LS | 103 | 37600 | 0.0702 | 0.0833 | 0.0833 | 0.1494 | 1646 | 1646 | 1539 | 2638 | 26.1 |  |  | 0 | 미정 | 미정 | 미정 | 미정 | 0 | 0 | 0 | 0 | 0 | 0 | 0.0702 | 0.0509 | 0.0024 | 0.0019 | 40 | 5300 | 1604 | 0.4487 | 0.7624 | 0.2178 | 0.0122 | [6 empty] | 1484 | 25 | 25 | 3 | 0.3 | 66 | 39 | 미정 |  | 2021-02-26 07:43 | 1602 |  | 0 | 32 | 15 | 0 | 0 | 0 | 0.546 | 0.768 | 0.2361 | 0.0246 | 98450 | 65 | 19 | 117 | 0.0392 | 0.0195 | 0.0243 | 0.0383 | 0.0219 | 0.008 | 0.0021 | 0.0032
2021-02-26 | A62821 | B | 10 | AE1055LS | 103 | 36500 | 0.0561 | 0.0759 | 0.0759 | 0.1411 | 1595 | 1595 | 1530 | 3079 | 51.8 |  |  | 0 | 선택 | 미정 | 미정 | 미정 | 0 | 0 | 0 | 0 | 0 | 0 | 0.0561 | 0.0737 | 0.0027 | 0.3579 | 47 | 6700 | 1584 | 0.4589 | 0.6283 | 0.189 | 0.0493 | [6 empty] | 1484 | 25 | 25 | 3 | 0.28 | 62 | 30 | 미정 |  | 2021-02-26 08:25 | 1584 |  | 0 | 30 | 9 | 0 | 0 | 0 | 0.55 | 0.7818 | 0.2431 | 0.0275 | 108600 | 72 | 24 | 144 | 0.0578 | 0.0168 | 0.0247 | 0.0415 | 0.0336 | 0.0136 | 0.002 | 0.0023
2021-02-26 | B62309 | B | 22 | AE15B35C | 88 | 33400 | 0.3476 | 0.124 | 0.124 | 0.201 | 1613 | 1613 | 1544 | 2588 | 55.4 |  |  | 0 | 미정 | 미정 | 미정 | 미정 | 0 | 0 | 0 | 0 | 0 | 0 | 0.3476 | 0.1969 | 0.0111 | 0.1962 | 50 | 8500 | 1668 | 0.23 | 0.7739 | 0.1137 | 0.0315 | [6 empty] | 1498 | 15 | 21 | 1 | 0.21 | 80 | 38 | 미정 |  | 2021-02-26 08:57 | 1658 |  | 113 | 0 | 32 | 0 | 0 | 0 | 0.321 | 1.1478 | 0.2562 | 0.0351 | 102150 | 80 | 17 | 143 | 0.0822 | 0.027 | 0.0287 | 0.0532 | 0.0435 | 0.0151 | 0.0108 | 0.0087
2021-02-26 | A62822 | B | 29 | AE1055LS | 103 | 37800 | 0.1836 | 0.0943 | 0.0943 | 0.1437 | 1567 | 1567 | 1543 | 2917 | 56.3 |  |  | 0 | 미정 | 선택 | 미정 | 미정 | 0 | 0 | 0 | 0 | 0 | 0 | 0.1836 | 0.2041 | 0.0073 | 0.2256 | 47 | 5900 | 1588 | 0.4901 | 0.7078 | 0.1701 | 0.0228 | [6 empty] | 1484 | 25 | 25 | 3 | 0.29 | 71 | 32 | 미정 |  | 2021-02-26 09:25 | 1588 |  | 0 | 0 | 9 | 0 | 0 | 0 | 0.555 | 0.7691 | 0.2321 | 0.0281 | 104600 | 69 | 34 | 156 | 0.0655 | 0.0242 | 0.0249 | 0.0477 | 0.0467 | 0.0131 | 0.0044 | 0.0043
2021-02-26 | B62310 | B | 38 | AE15B35C | 103 | 37500 | 0.1756 | 0.112 | 0.112 | 0.1631 | 1635 | 1635 | 1529 | 2606 | 28.2 |  |  | 0 | 미정 | 미정 | 미정 | 미정 | 0 | 0 | 0 | 0 | 0 | 0 | 0.1756 | 0.179 | 0.0068 | 0.2295 | 53 | 8600 | 1642 | 0.2985 | 0.8951 | 0.1603 | 0.0119 | [6 empty] | 1498 | 15 | 16 | 1 | 0.24 | 71 | 34 | 미정 |  | 2021-02-26 10:03 | 1639 |  | 0 | 61 | 0 | 0 | 0 | 0 | 0.327 | 1.1405 | 0.2459 | 0.0193 | 96950 | 76 | 19 | 151 | 0.0427 | 0.0154 | 0.0277 | 0.0385 | 0.0214 | 0.005 | 0.0056 | 0.0042
2021-02-26 | A62823 | B | 5 | AE1055LS | 103 | 38400 | 0.1988 | 0.1753 | 0.1575 | 0.1552 | 1593 | 1604 | 1559 | 3111 | 55.1 |  |  | 0 | 미정 | 선택 | 미정 | 미정 | 0 | 0 | 0 | 0 | 0 | 0 | 0.1988 | 0.2346 | 0.0069 | 0.0028 | 43 | 5500 | 1589 | 0.46 | 0.7015 | 0.16 | 0.0109 | [6 empty] | 1484 | 25 | 25 | 3 | 0.29 | 58 | 27 | 미정 |  | 2021-02-26 10:26 | 1589 |  | 0 | 20 | 16 | 0 | 0 | 0 | 0.554 | 0.7765 | 0.2411 | 0.0253 | 108700 | 72 | 29 | 146 | 0.0624 | 0.0156 | 0.0241 | 0.0465 | 0.0497 | 0.0046 | 0.0025 | 0.0033
2021-02-26 | B62311 | B | 32 | AE15B35C | 103 | 37900 | 0.1027 | 0 | 0.1238 | 0.1961 | 1252 | 1632 | 1562 | 2682 | 14.3 |  |  | 0 | 미정 | 미정 | 미정 | 미정 | 0 | 0 | 0 | 0 | 0 | 0 | 0.1027 | 0.0975 | 0.0066 | 0.3294 | 39 | 6700 | 1638 | 0.2972 | 0.8903 | 0.1868 | 0.0175 | [6 empty] | 1498 | 15 | 16 | 1 | 0.28 | 66 | 23 | 미정 |  | 2021-02-26 10:59 | 1633 |  | 70 | 0 | 0 | 0 | 0 | 0 | 0.3274 | 1.157 | 0.265 | 0.0233 | 103950 | 77 | 39 | 167 | 0.0205 | 0.0207 | 0.0266 | 0.041 | 0.0092 | 0.0045 | 0.0044 | 0.0045
2021-02-26 | A62824 | B | 15 | AE1055LS | 101 | 36200 | 0.1587 | 0.0651 | 0.0651 | 0.1158 | 1618 | 1618 | 1530 | 2852 | 52.5 |  |  | 0 | 미정 | 선택 | 미정 | 미정 | 0 | 0 | 0 | 0 | 0 | 0 | 0.1587 | 0.1753 | 0.0087 | 0.2544 | 48 | 5700 | 1597 | 0.4088 | 0.6829 | 0.1778 | 0.0261 | [6 empty] | 1484 | 25 | 25 | 3 | 0.29 | 69 | 28 | 미정 |  | 2021-02-26 11:32 | 1597 |  | 0 | 0 | 0 | 0 | 0 | 0 | 0.565 | 0.7755 | 0.2494 | 0.0309 | 104950 | 77 | 33 | 152 | 0.0597 | 0.0284 | 0.027 | 0.0381 | 0.0456 | 0.0073 | 0.0026 | 0.0026
2021-02-26 | B62312 | B | 30 | AE15B35C | 104 | 36200 | 0.0805 | 0.1047 | 0.1047 | 0.1689 | 1613 | 1613 | 1532 | 2616 | 51.7 |  |  | 0 | 미정 | 미정 | 미정 | 미정 | 0 | 0 | 0 | 0 | 0 | 0 | 0.0805 | 0.0835 | 0.0037 | 0.0265 | 41 | 7000 | 1628 | 0.293 | 0.9043 | 0.1799 | 0.0304 | [6 empty] | 1498 | 15 | 16 | 1 | 0.22 | 68 | 25 | 미정 |  | 2021-02-26 11:57 | 1627 |  | 52 | 0 | 0 | 0 | 0 | 0 | 0.326 | 1.1555 | 0.2328 | 0.0282 | 155500 | 74 | 42 | 182 | 0.0547 | 0.0258 | 0.0276 | 0.0412 | 0.0226 | 0.007 | 0.0047 | 0.0045
2021-02-26 | A62825 | B | 10 | STB2 | 101 | 36500 | 0.076 | 0.0733 | 0.0733 | 0.1713 | 1598 | 1598 | 1535 | 2936 | 52 |  |  | 0 | 선택 | 미정 | 미정 | 미정 | 0 | 0 | 0 | 0 | 0 | 0 | 0.076 | 0.1845 | 0.0055 | 0.3739 | 45 | 6400 | 1577 | 0.7977 | 0.3097 | 0.2172 | 0.0306 | [6 empty] | 1456 | 25 | 25 | 3 | 0.29 | 93 | 36 | 미정 |  | 2021-02-26 12:38 | 1577 |  | 0 | 23 | 9 | 0 | 0 | 0 | 0.953 | 0.3722 | 0.2607 | 0.0149 | 106200 | 99 | 47 | 178 | 0.0601 | 0.0178 | 0.0115 | 0.0438 | 0.0219 | 0.0066 | 0.0025 | 0.0031
2021-02-26 | B62313 | B | 22 | AE15B35C | 104 | 36200 | 0.0865 | 0.0726 | 0.0726 | 0.0899 | 1601 | 1601 | 1560 | 2611 | 27 |  |  | 0 | 미정 | 미정 | 미정 | 미정 | 0 | 0 | 0 | 0 | 0 | 0 | 0.0865 | 0.0839 | 0.0048 | 0.0995 | 41 | 6400 | 1643 | 0.2698 | 0.954 | 0.2005 | 0.0248 | [6 empty] | 1498 | 15 | 21 | 1 | 0.25 | 64 | 24 | 미정 |  | 2021-02-26 12:56 | 1631 |  | 20 | 0 | 0 | 0 | 0 | 0 | 0.327 | 1.1372 | 0.2403 | 0.0292 |  | 74 | 38 | 185 | 0.0409 | 0.0293 | 0.0276 | 0.039 | 0.0208 | 0.0057 | 0.0045 | 0.0047
2021-02-26 | A62826 | B | 29 | STB2 | 100 | 40000 | 0.4716 | 0.7743 | 0.202 | 0.3395 | 1590 | 1646 | 1601 | 3423 | 68.1 |  |  | 0 | 미정 | 선택 | 미정 | 미정 | 0 | 0 | 0 | 0 | 0 | 0 | 0.322 | 0.2444 | 0.0037 | 0.1102 | 43 | 3200 | 1555 | 0.8519 | 0.3278 | 0.2355 | 0.0186 | [6 empty] | 1456 | 25 | 25 | 3 | 0.26 | 55 | 26 | 미정 |  | 2021-02-26 13:46 | 1555 |  | 0 | 0 | 0 | 0 | 0 | 0 | 0.903 | 0.3594 | 0.256 | 0.0123 | 104150 | 75 | 42 | 171 | 0.0811 | 0.012 | 0.0097 | 0.0564 | 0.0451 | 0.0359 | 0.003 | 0.004
2021-02-26 | B62314 | B | 6 | AE15B35C | 103 | 38200 | 0.0651 | 0.024 | 0.0728 | 0.1715 | 1658 | 1588 | 1539 | 2596 | 35.1 |  |  | 0 | 미정 | 미정 | 미정 | 미정 | 0 | 0 | 0 | 0 | 0 | 0 | 0.0651 | 0.0696 | 0.0031 | 0.3375 | 47 | 8100 | 1647 | 0.2658 | 0.8631 | 0.1817 | 0.0284 | [6 empty] | 1498 | 15 | 19 | 1 | 0.26 | 68 | 20 | 미정 |  | 2021-02-26 14:02 | 1652 |  | 45 | 0 | 0 | 0 | 0 | 0 | 0.3271 | 1.1443 | 0.2534 | 0.0237 | 95950 | 72 | 54 | 207 | 0.0569 | 0.0235 | 0.03 | 0.0362 | 0.017 | 0.0049 | 0.0044 | 0.0049
2021-02-26 | A62827 | B | 5 | STB2 | 101 | 38500 | 0.1031 | 0.1272 | 0.1272 | 0.2489 | 1650 | 1650 | 1570 | 3006 | 50.5 |  |  | 0 | 미정 | 선택 | 미정 | 미정 | 0 | 0 | 0 | 0 | 0 | 0 | 0.1031 | 0.1574 | 0.0049 | 0.0018 | 59 | 4400 | 1549 | 0.8561 | 0.3144 | 0.1994 | 0.0137 | [6 empty] | 1456 | 25 | 25 | 3 | 0.26 | 60 | 24 | 미정 |  | 2021-02-26 15:04 | 1550 |  | 0 | 46 | 28 | 0 | 0 | 0 | 0.9542 | 0.3718 | 0.2656 | 0.0097 |  | 83 | 42 | 176 | 0.0614 | 0.0108 | 0.0083 | 0.048 | 0.0382 | 0.0036 | 0.002 | 0.0038
2021-02-26 | B62315 | B | 38 | AE15B35C | 103 | 36300 | 0.0956 | 0.0508 | 0.0508 | 0.1629 | 1636 | 1636 | 1535 | 2588 | 54.9 |  |  | 0 | 미정 | 미정 | 미정 | 미정 | 0 | 0 | 0 | 0 | 0 | 0 | 0.0956 | 0.1017 | 0.0076 | 0.2493 | 41 | 7500 | 1642 | 0.2499 | 0.9489 | 0.2199 | 0.0633 | [6 empty] | 1498 | 15 | 21 | 1 | 0.26 | 58 | 23 | 미정 |  | 2021-02-26 15:24 | 1629 |  | 0 | 0 | 0 | 0 | 0 | 0 | 0.3268 | 1.1556 | 0.2455 | 0.0182 | 96800 | 71 | 29 | 155 | 0.0905 | 0.0386 | 0.028 | 0.0383 | 0.0392 | 0.0184 | 0.0078 | 0.0044
2021-02-26 | A62828 | B | 15 | STB2 | 101 | 39300 | 0.0593 | 0.1137 | 0 | 0.2013 | 1545 | 1582 | 1533 | 3129 | 42.5 |  |  | 0 | 해제 | 선택 | 미정 | 미정 | 0 | 0 | 0 | 0 | 0 | 0 | 0.0593 | 0.0454 | 0.0022 | 0.2724 | 50 | 6400 | 1548 | 0.8966 | 0.2837 | 0.1885 | 0.0182 | [6 empty] | 1456 | 25 | 25 | 3 | 0.26 | 61 | 22 | 미정 |  | 2021-02-26 16:22 | 1548 |  | 0 | 0 | 0 | 0 | 0 | 0 | 0.9803 | 0.3608 | 0.2719 | 0.0131 | 110400 | 80 | 31 | 149 | 0.0483 | 0.0137 | 0.0111 | 0.0298 | 0.0279 | 0.007 | 0.0028 | 0.0026
2021-02-26 | B62316 | B | 30 | AE15B35C | 104 | 38100 | 0.0968 | 0.0753 | 0.0753 | 0.1129 | 1551 | 1551 | 1545 | 2679 | 33.7 |  |  | 0 | 미정 | 미정 | 미정 | 미정 | 0 | 0 | 0 | 0 | 0 | 0 | 0.0968 | 0.1041 | 0.0064 | 0.0175 | 39 | 6400 | 1622 | 0.2467 | 0.9682 | 0.1739 | 0.0205 | [6 empty] | 1498 | 15 | 18 | 1 | 0.23 | 57 | 26 | 미정 |  | 2021-02-26 16:28 | 1611 |  | 77 | 0 | 0 | 0 | 0 | 0 | 0.3286 | 1.1692 | 0.2318 | 0.0383 |  | 77 | 33 | 155 | 0.0519 | 0.0192 | 0.0359 | 0.0489 | 0.0359 | 0.0155 | 0.012 | 0.0088
2021-02-26 | A62829 | B | 10 | STB2 | 101 | 38600 | 0.0703 | 0.1975 | 0.1975 | 0.272 | 1623 | 1623 | 1547 | 3050 | 57.4 |  |  | 0 | 선택 | 미정 | 미정 | 미정 | 0 | 0 | 0 | 0 | 0 | 0 | 0.0703 | 0.1343 | 0.0035 | 0.105 | 44 | 4400 | 1560 | 0.8484 | 0.3627 | 0.2019 | 0.0225 | [6 empty] | 1456 | 25 | 25 | 3 | 0.28 | 62 | 23 | 미정 |  | 2021-02-26 17:30 | 1560 |  | 0 | 0 | 0 | 0 | 0 | 0 | 0.962 | 0.3617 | 0.2658 | 0.017 |  | 82 | 40 | 156 | 0.0714 | 0.0189 | 0.0145 | 0.0466 | 0.0326 | 0.0053 | 0.0037 | 0.0037
2021-02-26 | B62317 | B | 22 | AE15B35C | 103 | 35900 | 0.0963 | 0.0696 | 0.0696 | 0.0943 | 1635 | 1635 | 1559 | 2582 | 39.4 |  |  | 0 | 미정 | 미정 | 미정 | 미정 | 0 | 0 | 0 | 106 | 0 | 0 | 0.0963 | 0.1164 | 0.0067 | 0.0508 | 40 | 6200 | 1641 | 0.2643 | 1.0284 | 0.1967 | 0.018 | [6 empty] | 1498 | 15 | 22 | 1 | 0.23 | 59 | 27 | 미정 |  | 2021-02-26 17:38 | 1627 |  | 58 | 0 | 0 | 0 | 0 | 0 | 0.331 | 1.1415 | 0.2539 | 0.0223 |  | 75 | 22 | 141 | 0.0644 | 0.0105 | 0.0287 | 0.0459 | 0.0342 | 0.0152 | 0.0114 | 0.0095
2021-02-26 | A62830 | B | 29 | STB2 | 101 | 37800 | 0.0813 | 0.1203 | 0.1203 | 0.2281 | 1619 | 1619 | 1550 | 3004 | 45.8 |  |  | 0 | 선택 | 미정 | 미정 | 미정 | 0 | 0 | 0 | 0 | 0 | 0 | 0.0813 | 0.1365 | 0.0041 | 0.3335 | 42 | 4800 | 1552 | 0.7946 | 0.3314 | 0.2257 | 0.0163 | [6 empty] | 1456 | 25 | 25 | 3 | 0.38 | 61 | 24 | 미정 |  | 2021-02-26 18:27 | 1552 |  | 0 | 0 | 0 | 0 | 0 | 0 | 0.973 | 0.3542 | 0.2694 | 0.0107 | 108700 | 91 | 43 | 168 | 0.0536 | 0.0126 | 0.0095 | 0.049 | 0.0236 | 0.0048 | 0.0033 | 0.0037
2021-02-26 | B62318 | B | 6 | AE15B35C | 103 | 38300 | 0.0866 | 0.0817 | 0.0817 | 0.1586 | 1552 | 1552 | 1545 | 2690 | 44.3 |  |  | 0 | 미정 | 미정 | 미정 | 미정 | 0 | 0 | 0 | 102 | 0 | 0 | 0.0866 | 0.076 | 0.0056 | 0.2681 | 41 | 6400 | 1617 | 0.2805 | 1.042 | 0.2115 | 0.03 | [6 empty] | 1498 | 15 | 19 | 1 | 0.24 | 58 | 22 | 미정 |  | 2021-02-26 18:43 | 1617 |  | 0 | 0 | 0 | 0 | 0 | 0 | 0.3259 | 1.1661 | 0.2664 | 0.0243 |  | 75 | 34 | 156 | 0.0717 | 0.024 | 0.027 | 0.0411 | 0.0295 | 0.0106 | 0.009 | 0.0073
2021-02-26 | B62319 | B | 38 | AE15B35C | 103 | 36900 | 0.214 | 0.2049 | 0.2049 | 0.2401 | 1585 | 1585 | 1517 | 2602 | 49 |  |  | 0 | 미정 | 미정 | 미정 | 미정 | 0 | 0 | 0 | 99 | 0 | 0 | 0.214 | 0.1729 | 0.0077 | 0.0034 | 45 | 7000 | 1616 | 0.3058 | 1.1563 | 0.2081 | 0.0136 | [6 empty] | 1498 | 15 | 21 | 1 | 0.21 | 54 | 23 | 미정 |  | 2021-02-26 19:44 | 1631 |  | 37 | 0 | 0 | 0 | 0 | 0 | 0.333 | 1.1534 | 0.2367 | 0.0137 | 87800 | 67 | 35 | 166 | 0.083 | 0.0111 | 0.027 | 0.0438 | 0.0488 | 0.0115 | 0.0116 | 0.009
2021-02-26 | A62831 | B | 32 | STB2 | 101 | 38700 | 0.1393 | 0.1624 | 0.1624 | 0.3773 | 1616 | 1616 | 1530 | 3048 | 61.7 |  |  | 0 | 선택 | 미정 | 미정 | 미정 | 0 | 0 | 0 | 0 | 0 | 0 | 0.1393 | 0.2165 | 0.0061 | 0.132 | 45 | 5800 | 1564 | 0.9078 | 0.3222 | 0.2116 | 0.017 | [6 empty] | 1456 | 25 | 25 | 3 | 0.26 | 55 | 23 | 미정 |  | 2021-02-26 19:52 | 1564 |  | 0 | 18 | 0 | 0 | 0 | 0 | 0.9656 | 0.3707 | 0.2651 | 0.0118 | 100200 | 73 | 42 | 167 | 0.0787 | 0.0129 | 0.0094 | 0.0522 | 0.0316 | 0.0036 | 0.0021 | 0.0031
2021-02-26 | B62320 | B | 30 | AE15B35C | 103 | 37400 |  | 0.0679 | 0.0679 | 0.1372 | 1605 | 1605 | 1523 | 2708 | 58.7 |  |  | 0 | 미정 | 미정 | 미정 | 미정 | 0 | 0 | 0 | 103 | 0 | 0 |  |  |  |  | 37 | 6900 | 1609 | 0.2583 | 1.0809 | 0.2166 | 0.0155 | [6 empty] | 1498 | 15 | 21 | 1 | 0.24 | 53 | 21 | 미정 |  | 2021-02-26 20:52 | 1619 |  | 122 | 0 | 0 | 0 | 0 | 0 | 0.3247 | 1.1529 | 0.2476 | 0.0347 | 149800 | 93 | 20 | 131 | 0.059 | 0.012 | 0.0352 |  | 0.0287 | 0.0098 | 0.01 | 0.0091
2021-02-26 | A62832 | B | 5 | STB2 | 100 | 38500 | 0.0646 | 0.2018 | 0.2018 | 0.2457 | 1605 | 1605 | 1536 | 3081 | 55.7 |  |  | 0 | 선택 | 미정 | 미정 | 미정 | 0 | 0 | 0 | 0 | 0 | 0 | 0.0646 | 0.1083 | 0.0038 | 0.1944 | 40 | 5200 | 1560 | 0.8587 | 0.2839 | 0.2046 | 0.0178 | [6 empty] | 1456 | 25 | 25 | 3 | 0.25 | 55 | 24 | 미정 |  | 2021-02-26 21:13 | 1560 |  | 0 | 0 | 0 | 0 | 0 | 0 | 0.967 | 0.3485 | 0.2553 | 0.0125 | 107600 | 77 | 25 | 126 | 0.0649 | 0.0141 | 0.0103 | 0.0499 | 0.0313 | 0.0036 | 0.0026 | 0.0029
2021-02-26 | B62321 | B | 22 | SRD1 | 103 | 38400 | 0.0987 | 0.0901 | 0.0901 | 0.1109 | 1604 | 1604 | 1567 | 2767 | 45.4 |  |  | 0 | 미정 | 미정 | 미정 | 미정 | 0 | 0 | 0 | 105 | 0 | 0 | 0.0987 | 0.1084 | 0.0046 | 0.2293 | 42 | 5000 | 1649 | 0.347 | 0.7392 | 0.2371 | 0.0136 | [6 empty] | 1493 | 15 | 21 | 1 | 0.21 | 87 | 35 | 미정 |  | 2021-02-26 22:05 | 1640 |  | 61 | 0 | 0 | 0 | 0 | 0 | 0.4026 | 0.8568 | 0.266 | 0.0206 | 154400 | 100 | 44 | 179 | 0.0419 | 0.0258 | 0.0253 | 0.0433 | 0.0276 | 0.0138 | 0.0116 | 0.0087
2021-02-26 | A62833 | B | 10 | STB2 | 100 | 38000 | 0.1158 | 0.1341 | 0.1341 | 0.2291 | 1643 | 1643 | 1564 | 3030 | 42.4 |  |  | 0 | 선택 | 미정 | 미정 | 미정 | 0 | 0 | 0 | 0 | 0 | 0 | 0.1158 | 0.2374 | 0.0073 | 0.1036 | 42 | 4200 | 1552 | 0.7924 | 0.2853 | 0.243 | 0.013 | [6 empty] | 1456 | 25 | 25 | 3 | 0.3 | 58 | 24 | 미정 |  | 2021-02-26 22:15 | 1553 |  | 0 | 0 | 0 | 0 | 0 | 0 | 0.955 | 0.3597 | 0.2656 | 0.0097 | 102200 | 74 | 29 | 139 | 0.0502 | 0.0109 | 0.0085 | 0.0574 | 0.0206 | 0.0035 | 0.0023 | 0.0037
2021-02-26 | B62322 | B | 6 | AE4140Q | 103 | 38200 | 0.0802 | 0 | 0.0437 | 0.0957 | 1657 | 1623 | 1564 | 2658 | 23.2 |  |  | 0 | 미정 | 미정 | 미정 | 미정 | 0 | 0 | 0 | 0 | 0 | 0 | 0.0802 | 0.0838 | 0.0032 | 0.1205 | 41 | 6300 | 1632 | 0.3419 | 0.7106 | 0.1516 | 0.0198 | [6 empty] | 1494 | 18 | 20 | 1 | 0.21 | 72 | 32 | 미정 |  | 2021-02-26 23:01 | 1630 |  | 10 | 0 | 11 | 0 | 0 | 0 | 0.396 | 0.8725 | 0.2347 | 0.0194 | 97100 | 71 | 56 | 199 | 0.0358 | 0.0241 | 0.0268 | 0.0244 | 0.0247 | 0.0114 | 0.0081 | 0.0062
2021-02-26 | A62834 | B | 29 | STB2 | 100 | 37400 | 0.0874 | 0.1444 | 0.1444 | 0.2595 | 1647 | 1647 | 1568 | 2920 | 42.3 |  |  | 0 | 선택 | 미정 | 미정 | 미정 | 0 | 0 | 0 | 0 | 0 | 0 | 0.0874 | 0.1812 | 0.0074 | 0.1924 | 41 | 3700 | 1559 | 0.7943 | 0.2893 | 0.2515 | 0.013 | [6 empty] | 1456 | 25 | 25 | 3 | 0.3 | 60 | 25 | 미정 |  | 2021-02-26 23:13 | 1555 |  | 0 | 0 | 0 | 0 | 0 | 0 | 0.9585 | 0.3707 | 0.2704 | 0.0096 | 101750 | 73 | 36 | 150 | 0.0525 | 0.0109 | 0.0078 | 0.0549 | 0.0202 | 0.004 | 0.0029 | 0.0047
2021-02-26 | B62323 | B | 38 | AE4140Q | 104 | 40400 | 0.1345 | 0.0655 | 0.0655 | 0.116 | 1600 | 1600 | 1545 | 2612 | 37.4 |  |  | 0 | 미정 | 미정 | 미정 | 미정 | 0 | 0 | 0 | 0 | 0 | 0 | 0.1345 | 0.129 | 0.0045 | 0.0215 | 42 | 6800 | 1637 | 0.3277 | 0.7627 | 0.1512 | 0.0248 | [6 empty] | 1494 | 18 | 19 | 1 | 0.19 | 68 | 24 | 미정 |  | 2021-02-27 00:08 | 1621 |  | 12 | 0 | 0 | 0 | 0 | 0 | 0.4078 | 0.8687 | 0.2236 | 0.0261 | 97000 | 73 | 53 | 192 | 0.0613 | 0.0215 | 0.0247 | 0.0385 | 0.0404 | 0.0103 | 0.005 | 0.0047
2021-02-26 | A62835 | B | 32 | STB2 | 102 | 37200 | 0.1178 | 0.1416 | 0.1416 | 0.271 | 1623 | 1623 | 1549 | 2981 | 48.6 |  |  | 0 | 미정 | 선택 | 미정 | 미정 | 0 | 0 | 0 | 0 | 0 | 0 | 0.1178 | 0.1917 | 0.0061 | 0.1734 | 41 | 4500 | 1557 | 0.8614 | 0.2872 | 0.2385 | 0.0276 | [6 empty] | 1456 | 25 | 25 | 3 | 0.3 | 59 | 23 | 미정 |  | 2021-02-27 00:14 | 1547 |  | 0 | 0 | 0 | 0 | 0 | 0 | 0.9436 | 0.3665 | 0.2682 | 0.0172 | 103650 | 75 | 36 | 154 | 0.058 | 0.0187 | 0.0127 | 0.0567 | 0.0409 | 0.0096 | 0.0038 | 0.0046
2021-02-26 | B62324 | B | 30 | AE4140Q | 105 | 37500 | 0.1546 | 0.0418 | 0.0418 | 0.0892 | 1624 | 1624 | 1529 | 2726 | 41.4 |  |  | 0 | 미정 | 미정 | 미정 | 미정 | 0 | 0 | 0 | 0 | 0 | 0 | 0.1546 | 0.1365 | 0.0049 | 0.1063 | 43 | 7500 | 1642 | 0.3476 | 0.7441 | 0.1661 | 0.0255 | [6 empty] | 1494 | 18 | 19 | 1 | 0.16 | 67 | 29 | 미정 |  | 2021-02-27 01:09 | 1627 |  | 0 | 0 | 0 | 0 | 0 | 0 | 0.4092 | 0.8708 | 0.2269 | 0.0198 | 91800 | 70 | 43 | 186 | 0.0692 | 0.0198 | 0.0278 | 0.0425 | 0.0401 | 0.0073 | 0.0042 | 0.0038
2021-02-26 | A62836 | B | 5 | STB2 | 101 | 37800 | 0.0621 | 0.1321 | 0.1321 | 0.2438 | 1637 | 1637 | 1563 | 2935 | 54.3 |  |  | 0 | 선택 | 미정 | 미정 | 미정 | 0 | 0 | 0 | 0 | 0 | 0 | 0.0621 | 0.1262 | 0.0037 | 0.3164 | 41 | 4500 | 1552 | 0.7012 | 0.2569 | 0.2486 | 0.0283 | [6 empty] | 1456 | 25 | 25 | 3 | 0.3 | 58 | 23 | 미정 |  | 2021-02-27 01:25 | 1554 |  | 0 | 10 | 0 | 0 | 0 | 0 | 0.9817 | 0.3541 | 0.2707 | 0.0163 | 104050 | 74 | 35 | 147 | 0.0667 | 0.0208 | 0.014 | 0.0507 | 0.0281 | 0.0084 | 0.0053 | 0.0053
2021-02-26 | B62325 | B | 10 | AE4140Q | 103 | 37900 |  | 0.0446 | 0.0446 | 0.0906 | 1644 | 1644 | 1546 | 2782 | 32 |  |  | 0 | 미정 | 미정 | 미정 | 미정 | 0 | 0 | 0 | 0 | 0 | 0 |  |  |  |  | 58 | 8200 | 1641 | 0.3154 | 0.7159 | 0.1763 | 0.014 | [6 empty] | 1494 | 18 | 21 | 1 | 0.19 | 76 | 38 | 미정 |  | 2021-02-27 02:24 | 1635 |  | 10 | 0 | 0 | 0 | 0 | 0 | 0.4012 | 0.8744 | 0.2108 | 0.0255 | 99300 | 82 | 30 | 173 | 0.0484 | 0.016 | 0.024 |  | 0.0197 | 0.0037 | 0.004 | 0.004
2021-02-26 | A62837 | B | 22 | STB2 | 102 | 36800 | 0.0676 | 0.2536 | 0.2536 | 0.348 | 1619 | 1619 | 1539 | 2902 | 59.3 |  |  | 0 | 미정 | 선택 | 미정 | 미정 | 0 | 0 | 0 | 0 | 0 | 0 | 0.0676 | 0.089 | 0.0034 | 0.1142 | 41 | 4500 | 1555 | 0.8976 | 0.2797 | 0.2457 | 0.02 | [6 empty] | 1456 | 25 | 25 | 3 | 0.29 | 65 | 28 | 미정 |  | 2021-02-27 02:21 | 1552 |  | 0 | 0 | 10 | 0 | 0 | 0 | 0.939 | 0.3597 | 0.2529 | 0.0126 |  | 74 | 46 | 166 | 0.0738 | 0.0134 | 0.0099 | 0.0517 | 0.0367 | 0.0055 | 0.003 | 0.0036
2021-02-26 | A62838 | B | 29 | STB2 | 101 | 36800 | 0.0339 | 0.2704 | 0.2704 | 0.3873 | 1610 | 1610 | 1548 | 2885 | 101.8 |  |  | 0 | 미정 | 선택 | 미정 | 미정 | 0 | 0 | 0 | 0 | 0 | 0 | 0.0339 | 0.0558 | 0.0039 | 0.001 | 41 | 5100 | 1552 | 0.9242 | 0.2874 | 0.2607 | 0.0305 | [6 empty] | 1456 | 25 | 25 | 3 | 0.31 | 60 | 22 | 미정 |  | 2021-02-27 03:22 | 1554 |  | 0 | 0 | 7 | 0 | 0 | 0 | 0.9584 | 0.3654 | 0.2553 | 0.0191 | 153200 | 73 | 45 | 168 | 0.0829 | 0.0206 | 0.0135 | 0.0293 | 0.039 | 0.0051 | 0.0022 | 0.0024
2021-02-26 | B62326 | B | 6 | AE4145MA | 103 | 39100 | 0.0775 | 0.024 | 0.0793 | 0.1251 | 1649 | 1572 | 1524 | 2867 | 39.4 |  |  | 0 | 미정 | 미정 | 미정 | 미정 | 0 | 0 | 0 | 0 | 0 | 0 | 0.0775 | 0.1001 | 0.028 | 0.1946 | 58 | 9800 | 1636 | 0.3536 | 0.9084 | 0.2244 | 0.029 | [6 empty] | 1487 | 20 | 24 | 1 | 0.16 | 81 | 46 | 미정 |  | 2021-02-27 03:54 | 1640 |  | 60 | 0 | 0 | 0 | 0 | 0 | 0.442 | 1.1184 | 0.2438 | 0.0263 | 106450 | 94 | 23 | 155 | 0.0594 | 0.0249 | 0.0269 | 0.0118 | 0.0187 | 0.0045 | 0.0033 | 0.0024
2021-02-26 | A62839 | B | 32 | STB2 | 101 | 38800 | 0.0611 | 0.2155 | 0.35 | 0.2934 | 1562 | 1579 | 1559 | 2935 | 71.2 |  |  | 0 | 해제 | 선택 | 미정 | 미정 | 0 | 0 | 0 | 0 | 0 | 0 | 0.0611 | 0.1146 | 0.0022 | 0.0081 | 42 | 5100 | 1551 | 0.9152 | 0.2981 | 0.2511 | 0.0217 | [6 empty] | 1456 | 25 | 25 | 3 | 0.29 | 58 | 25 | 미정 |  | 2021-02-27 04:38 | 1553 |  | 0 | 0 | 0 | 0 | 0 | 0 | 0.9586 | 0.3654 | 0.2664 | 0.0129 | 103350 | 75 | 22 | 132 | 0.0861 | 0.0141 | 0.0102 | 0.0416 | 0.043 | 0.004 | 0.0016 | 0.0027
2021-02-26 | B62327 | B | 38 | AE4145MA | 99 | 37400 |  | 0.0284 | 1.0476 | 0.1178 | 1679 | 1590 | 1531 | 2658 | 24.1 |  |  | 0 | 미정 | 미정 | 미정 | 미정 | 0 | 0 | 0 | 0 | 0 | 0 |  |  |  |  | 51 | 8600 | 1625 | 0.4102 | 0.974 | 0.2145 | 0.0187 | [6 empty] | 1487 | 20 | 25 | 1 | 0.14 | 51 | 22 | 미정 |  | 2021-02-27 05:00 | 1618 |  | 0 | 0 | 0 | 0 | 0 | 0 | 0.439 | 1.1096 | 0.2412 | 0.0261 | 102450 | 82 | 20 | 150 | 0.0379 | 0.0196 | 0.025 |  | 0.0065 | 0.0029 | 0.0031 | 0.0023
2021-02-26 | A62840 | B | 5 | STB2 | 101 | 38100 | 0.0976 |  |  | 0.2408 |  | 1608 | 1532 | 2831 | 51.2 |  |  | 0 | 미정 | 선택 | 미정 | 미정 | 0 | 0 | 0 | 0 | 0 | 0 | 0.0976 | 0.1819 | 0.0042 | 0.011 | 44 | 4800 | 1558 | 0.7928 | 0.2782 | 0.2322 | 0.0228 | [6 empty] | 1456 | 25 | 25 | 3 | 0.27 | 51 | 28 | 미정 |  | 2021-02-27 05:39 | 1558 |  | 0 | 0 | 0 | 0 | 0 | 0 | 0.945 | 0.3703 | 0.2663 | 0.0128 | 105250 | 75 | 38 | 156 | 0.0617 | 0.0151 | 0.0111 | 0.0489 | 0.0449 | 0.0074 | 0.0032 | 0.0032
2021-02-26 | B62328 | B | 30 | AE4145MA | 103 | 39100 | 0.0597 | 0.0283 | 0.0778 | 0.107 | 1614 | 1594 | 1542 | 2737 | 36.3 |  |  | 0 | 미정 | 미정 | 미정 | 미정 | 0 | 0 | 0 | 0 | 0 | 0 | 0.0597 | 0.1013 | 0.0032 | 0.4294 | 45 | 7300 | 1614 | 0.4039 | 0.9328 | 0.2129 | 0.0341 | [6 empty] | 1487 | 20 | 21 | 1 | 0.19 | 49 | 17 | 미정 |  | 2021-02-27 05:59 | 1599 |  | 10 | 0 | 0 | 0 | 0 | 0 | 0.4442 | 1.1184 | 0.2621 | 0.0302 | 105150 | 82 | 29 | 165 | 0.0551 | 0.0379 | 0.0282 | 0.0103 | 0.0041 | 0.0026 | 0.0027 | 0.0031
2021-02-27 | A62841 | B | 22 | STB2 | 103 | 38900 | 0.1428 | 0.1385 | 0.1385 | 0.1785 | 1586 | 1586 | 1550 | 3129 | 64.5 |  |  | 0 | 해제 | 선택 | 미정 | 미정 | 0 | 0 | 0 | 0 | 0 | 0 | 0.1428 | 0.2386 | 0.0048 | 0.1888 | 46 | 5800 | 1558 | 0.8551 | 0.3481 | 0.2259 | 0.0112 | [6 empty] | 1456 | 25 | 25 | 3 | 0.26 | 57 | 26 | 미정 |  | 2021-02-27 06:49 | 1558 |  | 0 | 27 | 44 | 0 | 0 | 0 | 0.9481 | 0.3618 | 0.261 | 0.0091 | 107450 | 78 | 32 | 148 | 0.0739 | 0.0106 | 0.0078 | 0.0463 | 0.0478 | 0.0034 | 0.0016 | 0.0031
2021-02-27 | B62329 | B | 10 | AE4145MA | 103 | 37000 | 0.0493 | 0.0258 | 0 | 0.1471 | 1628 | 1574 | 1534 | 2711 | 27.7 |  |  | 0 | 미정 | 미정 | 미정 | 미정 | 0 | 0 | 0 | 0 | 0 | 0 | 0.0493 | 0.0738 | 0.0024 | 0.0021 | 60 | 9000 | 1627 | 0.4096 | 1.117 | 0.2155 | 0.0386 | [6 empty] | 1487 | 20 | 22 | 1 | 0.2 | 65 | 29 | 미정 |  | 2021-02-27 07:16 | 1620 |  | 30 | 0 | 16 | 0 | 0 | 0 | 0.4412 | 1.1157 | 0.2451 | 0.0309 | 102850 | 95 | 25 | 171 | 0.0434 | 0.0405 | 0.0314 | 0.0093 | 0.0039 | 0.0022 | 0.0023 | 0.0028
2021-02-27 | A62842 | B | 29 | STB2 | 98 | 37200 |  | 0.1522 | 0.1522 | 0.2279 | 1647 | 1647 | 1571 | 3133 | 48.4 |  |  | 0 | 미정 | 선택 | 미정 | 미정 | 0 | 0 | 0 | 0 | 0 | 0 |  |  |  |  | 49 | 4500 | 1556 | 0.8195 | 0.3075 | 0.218 | 0.0089 | [6 empty] | 1456 | 25 | 25 | 3 | 0.27 | 59 | 25 | 미정 |  | 2021-02-27 07:53 | 1556 |  | 0 | 17 | 10 | 0 | 0 | 0 | 0.947 | 0.3644 | 0.2631 | 0.0068 | 110300 | 298 | 36 | 158 | 0.0554 | 0.0084 | 0.0065 |  | 0.0416 | 0.0055 | 0.0042 | 0.0054
2021-02-27 | B62330 | B | 6 | SCM440 | 103 | 38700 | 0.0861 | 0.0534 | 0.0534 | 0.1466 | 1596 | 1596 | 1530 | 2633 | 45.3 |  |  | 0 | 미정 | 미정 | 미정 | 미정 | 0 | 0 | 0 | 43 | 0 | 0 | 0.0861 | 0.0615 | 0.0029 | 0.4842 | 51 | 9200 | 1663 | 0.3025 | 0.525 | 0.1421 | 0.028 | [6 empty] | 1496 | 15 | 22 | 1 | 0.21 | 91 | 43 | 미정 |  | 2021-02-27 08:42 | 1668 |  | 0 | 0 | 0 | 0 | 0 | 0 | 0.401 | 0.6783 | 0.2024 | 0.0172 | 99850 | 95 | 36 | 182 | 0.0616 | 0.0267 | 0.0144 | 0.0431 | 0.0235 | 0.0075 | 0.0044 | 0.0116
2021-02-27 | B62331 | B | 38 | SCM440 | 104 | 38900 | 0.067 | 0.0286 | 0.0771 | 0.1274 | 1608 | 1589 | 1549 | 2622 | 32.9 |  |  | 0 | 미정 | 미정 | 미정 | 미정 | 0 | 0 | 0 | 44 | 0 | 0 | 0.067 | 0.0723 | 0.0038 | 0.1892 | 42 | 6900 | 1629 | 0.3284 | 0.5757 | 0.1489 | 0.0127 | [6 empty] | 1496 | 15 | 17 | 1 | 0.21 | 62 | 29 | 미정 |  | 2021-02-27 09:36 | 1624 |  | 0 | 0 | 0 | 0 | 0 | 0 | 0.4013 | 0.6881 | 0.1983 | 0.0161 | 99050 | 72 | 41 | 188 | 0.0495 | 0.0169 | 0.0147 | 0.04 | 0.0186 | 0.0041 | 0.0038 | 0.0108
2021-02-27 | B62332 | B | 30 | SCM440 | 104 | 38900 | 0.0696 | 0.0944 | 0.0944 | 0.0912 | 1565 | 1565 | 1536 | 2625 | 36.8 |  |  | 0 | 미정 | 미정 | 미정 | 미정 | 0 | 0 | 0 | 46 | 0 | 0 | 0.0696 | 0.0463 | 0.0041 | 0.3165 | 54 | 8000 | 1632 | 0.2927 | 0.567 | 0.1539 | 0.0126 | [6 empty] | 1496 | 15 | 17 | 1 | 0.2 | 61 | 27 | 미정 |  | 2021-02-27 10:46 | 1624 |  | 0 | 0 | 16 | 0 | 0 | 0 | 0.3937 | 0.6857 | 0.2033 | 0.014 | 101450 | 73 | 32 | 183 | 0.051 | 0.0165 | 0.0171 | 0.0376 | 0.0199 | 0.0046 | 0.0049 | 0.01
2021-02-27 | B62333 | B | 32 | SCM440J | 104 | 37800 | 0.0549 | 0.0397 | 0.0397 | 0.1185 | 1605 | 1605 | 1530 | 2708 | 25.7 |  |  | 0 | 미정 | 미정 | 미정 | 미정 | 0 | 0 | 0 | 0 | 0 | 0 | 0.0549 | 0.0562 | 0.0032 | 0.1498 | 51 | 8500 | 1624 | 0.3007 | 0.639 | 0.1497 | 0.0171 | [6 empty] | 1495 | 15 | 17 | 1 | 0.22 | 71 | 22 | 미정 |  | 2021-02-27 11:53 | 1624 |  | 0 | 0 | 0 | 0 | 0 | 0 | 0.4 | 0.8252 | 0.2262 | 0.0231 | 108900 | 81 | 47 | 193 | 0.0332 | 0.0135 | 0.021 | 0.0497 | 0.0286 | 0.0075 | 0.0052 | 0.0052
2021-02-27 | A62843 | B | 22 | SCR420HON2 | 104 | 40400 | 0.2096 | 0.0656 | 0.0656 | 0.065 | 1653 | 1653 | 1586 | 2994 |  |  |  | 0 | 미정 | 미정 | 미정 | 미정 | 0 | 0 | 0 | 0 | 0 | 0 | 0.2096 | 0.2645 | 0.007 | 0.2403 | 51 | 8500 | 1685 | 0.1715 | 0.8118 | 0.1547 | 0.0165 | [6 empty] | 1511 | 16 | 20 | 1 | 0.2 | 79 | 19 | 미정 |  | 2021-02-27 12:35 | 1680 |  | 0 | 13 | 12 | 0 | 0 | 0 | 0.2 | 0.8302 | 0.2385 | 0.0346 | 102400 | 57 | 26 | 170 | 0.0254 | 0.0198 | 0.0279 | 0.0478 | 0.0357 | 0.0177 | 0.0062 | 0.0115
2021-02-27 | B62334 | B | 6 | SCM440J | 104 | 38500 | 0.0583 | 0.0429 | 0.0429 | 0.128 | 1604 | 1604 | 1528 | 2674 | 31 |  |  | 0 | 미정 | 미정 | 미정 | 미정 | 0 | 0 | 0 | 0 | 0 | 0 | 0.0583 | 0.039 | 0.0024 | 0.047 | 43 | 6100 | 1602 | 0.3353 | 0.6555 | 0.1475 | 0.0151 | [6 empty] | 1495 | 15 | 16 | 1 | 0.19 | 65 | 33 | 미정 |  | 2021-02-27 13:17 | 1624 |  | 25 | 0 | 24 | 0 | 0 | 0 | 0.405 | 0.8388 | 0.2238 | 0.0236 | 98050 | 73 | 27 | 172 | 0.0445 | 0.0195 | 0.0223 | 0.0459 | 0.0338 | 0.0053 | 0.0048 | 0.0048
2021-02-27 | A62844 | B | 5 | SCR420HON2 | 104 | 36600 | 0.1651 | 0.0505 | 0.0705 | 0.0717 | 1615 | 1600 | 1552 | 3157 | 13.7 |  |  | 0 | 미정 | 미정 | 미정 | 미정 | 0 | 0 | 0 | 0 | 0 | 0 | 0.1651 | 0.1446 | 0.0051 | 0.4 | 45 | 7200 | 1634 | 0.1681 | 0.7546 | 0.1683 | 0.0131 | [6 empty] | 1511 | 16 | 20 | 3 | 0.28 | 79 | 24 | 미정 |  | 2021-02-27 13:35 | 1634 |  | 0 | 62 | 0 | 0 | 0 | 0 | 0.19 | 0.831 | 0.2356 | 0.0333 |  | 74 | 42 | 171 | 0.0167 | 0.0177 | 0.0299 | 0.042 | 0.0406 | 0.0099 | 0.0051 | 0.0127
2021-02-27 | B62335 | B | 38 | SCM440J | 103 | 37700 | 0.0592 | 0.0457 | 0.0457 | 0.1031 | 1599 | 1599 | 1536 | 2632 | 28.1 |  |  | 0 | 미정 | 미정 | 미정 | 미정 | 0 | 0 | 0 | 0 | 0 | 0 | 0.0592 | 0.0427 | 0.0057 | 0.2697 | 51 | 8100 | 1645 | 0.315 | 0.6196 | 0.1538 | 0.0172 | [6 empty] | 1495 | 15 | 18 | 1 | 0.21 | 72 | 39 | 미정 |  | 2021-02-27 14:02 | 1630 |  | 31 | 0 | 12 | 0 | 0 | 0 | 0.392 | 0.824 | 0.2281 | 0.0201 | 100400 | 75 | 43 | 194 | 0.0379 | 0.0191 | 0.0205 | 0.0365 | 0.0258 | 0.0056 | 0.0048 | 0.0049
2021-02-27 | A62845 | B | 10 | SCR420HON2 | 104 | 37800 | 0.0586 | 0.0321 | 0.0321 | 0.098 | 1658 | 1658 | 1567 | 3217 | 25.3 |  |  | 0 | 미정 | 미정 | 미정 | 미정 | 0 | 0 | 0 | 0 | 0 | 0 | 0.0586 | 0.1159 | 0.0024 | 0.2825 | 40 | 5200 | 1636 | 0.162 | 0.7605 | 0.2074 | 0.0212 | [6 empty] | 1511 | 16 | 20 | 3 | 0.29 | 77 | 19 | 미정 |  | 2021-02-27 14:33 | 1636 |  | 0 | 16 | 23 | 0 | 0 | 0 | 0.189 | 0.8389 | 0.2445 | 0.0303 | 98550 | 72 | 58 | 188 | 0.0321 | 0.0332 | 0.0287 | 0.0394 | 0.0316 | 0.0119 | 0.0041 | 0.0119
2021-02-27 | B62336 | B | 30 | SCM440J | 104 | 37100 | 0.0632 | 0.0527 | 0.0527 | 0.1188 | 1601 | 1601 | 1522 | 2614 | 42.2 |  |  | 0 | 미정 | 미정 | 미정 | 미정 | 0 | 0 | 0 | 0 | 0 | 0 | 0.0632 | 0.0526 | 0.0025 | 0.0851 | 48 | 7700 | 1627 | 0.309 | 0.5168 | 0.1573 | 0.0144 | [6 empty] | 1495 | 15 | 15 | 1 | 0.23 | 73 | 32 | 미정 |  | 2021-02-27 15:12 | 1622 |  | 31 | 0 | 0 | 0 | 0 | 0 | 0.4031 | 0.8299 | 0.2309 | 0.0181 | 95750 | 74 | 52 | 195 | 0.0616 | 0.0246 | 0.0216 | 0.0433 | 0.0428 | 0.0044 | 0.0048 | 0.0047
2021-02-27 | A62846 | B | 29 | SCR420HON2 | 103 | 36500 | 0.0762 | 0.0721 | 0.0721 | 0.0806 | 1616 | 1616 | 1564 | 3128 | 36.8 |  |  | 0 | 미정 | 미정 | 미정 | 미정 | 0 | 0 | 0 | 0 | 0 | 0 | 0.0762 | 0.1562 | 0.002 | 0.0013 | 41 | 6900 | 1612 | 0.1611 | 0.7041 | 0.1672 | 0.0229 | [6 empty] | 1511 | 16 | 20 | 3 | 0.27 | 75 | 21 | 미정 |  | 2021-02-27 15:53 | 1612 |  | 0 | 0 | 0 | 0 | 0 | 0 | 0.189 | 0.8436 | 0.2438 | 0.0313 | 99150 | 73 | 33 | 147 | 0.0533 | 0.0271 | 0.0288 | 0.0473 | 0.05 | 0.0177 | 0.0075 | 0.0137
2021-02-27 | B62337 | B | 32 | SCM440J | 104 | 37900 | 0.1069 | 0.1485 | 0.1342 | 0.2275 | 1558 | 1587 | 1506 | 2636 | 49.9 |  |  | 0 | 미정 | 미정 | 미정 | 미정 | 0 | 0 | 0 | 56 | 0 | 0 | 0.1069 | 0.1357 | 0.0055 | 0.2688 | 43 | 7000 | 1622 | 0.3196 | 0.5833 | 0.1441 | 0.0141 | [6 empty] | 1495 | 15 | 20 | 1 | 0.27 | 60 | 24 | 미정 |  | 2021-02-27 16:24 | 1619 |  | 42 | 0 | 5 | 0 | 0 | 0 | 0.4061 | 0.8231 | 0.2331 | 0.0148 | 88400 | 68 | 43 | 174 | 0.0696 | 0.0177 | 0.0206 | 0.0563 | 0.0429 | 0.0068 | 0.0056 | 0.0053
2021-02-27 | A62847 | B | 22 | SCR420HON2 | 104 | 38200 | 0.0527 | 0.1151 | 0.065 | 0.0773 | 1569 | 1589 | 1545 | 3024 | 18.1 |  |  | 0 | 선택 | 미정 | 미정 | 미정 | 0 | 0 | 0 | 0 | 0 | 0 | 0.0527 | 0.06 | 0.0031 | 0.0912 | 40 | 6100 | 1624 | 0.1474 | 0.6933 | 0.1843 | 0.0164 | [6 empty] | 1511 | 16 | 20 | 3 | 0.27 | 65 | 20 | 미정 |  | 2021-02-27 17:06 | 1624 |  | 0 | 25 | 16 | 0 | 0 | 0 | 0.191 | 0.8475 | 0.2518 | 0.032 | 104050 | 78 | 30 | 135 | 0.0248 | 0.0202 | 0.0298 | 0.0311 | 0.029 | 0.0044 | 0.0039 | 0.0125
2021-02-27 | B62338 | B | 6 | SCM440J | 104 | 37300 |  | 0.0441 | 0.0441 | 0.1516 | 1609 | 1609 | 1514 | 2662 | 43.9 |  |  | 0 | 미정 | 미정 | 미정 | 미정 | 0 | 0 | 0 | 52 | 0 | 0 |  |  |  |  | 43 | 7000 | 1615 | 0.2987 | 0.505 | 0.148 | 0.0173 | [6 empty] | 1495 | 15 | 15 | 1 | 0.26 | 64 | 27 | 미정 |  | 2021-02-27 17:23 | 1611 |  | 23 | 0 | 0 | 0 | 0 | 0 | 0.4049 | 0.8097 | 0.218 | 0.0178 | 95200 | 71 | 44 | 173 | 0.0656 | 0.0226 | 0.0201 |  | 0.0344 | 0.0055 | 0.0053 | 0.005
2021-02-27 | A62848 | B | 5 | SCR420HON2 | 105 | 38400 | 0.0404 | 0.0805 | 0.0436 | 0.1339 | 1563 | 1622 | 1540 | 3138 | 50.5 |  |  | 0 | 선택 | 미정 | 미정 | 미정 | 0 | 0 | 0 | 0 | 0 | 0 | 0.0404 | 0.0677 | 0.0085 | 0.203 | 43 | 7500 | 1619 | 0.1484 | 0.7048 | 0.1738 | 0.0447 | [6 empty] | 1511 | 16 | 20 | 3 | 0.26 | 71 | 23 | 미정 |  | 2021-02-27 18:12 | 1619 |  | 0 | 29 | 0 | 0 | 0 | 0 | 0.184 | 0.8336 | 0.2501 | 0.0305 | 103100 | 70 | 35 | 144 | 0.0711 | 0.0243 | 0.0293 | 0.0391 | 0.0353 | 0.0089 | 0.0047 | 0.0141
2021-02-27 | B62339 | B | 38 | SCM440J | 105 | 38000 | 0.0739 | 0.0943 | 0.0943 | 0.1557 | 1594 | 1594 | 1519 | 2745 | 55.9 |  |  | 0 | 미정 | 미정 | 미정 | 미정 | 0 | 0 | 0 | 56 | 0 | 0 | 0.0739 | 0.0655 | 0.003 | 0.2019 | 45 | 7200 | 1614 | 0.3401 | 0.5103 | 0.1416 | 0.028 | 0.231 | 49.963 | 32.135 | 5.874 | 8.505 | 1.554 | 1495 | 15 | 15 | 1 | 0.27 | 70 | 35 | 미정 |  | 2021-02-27 18:26 | 1605 |  | 80 | 0 | 46 | 0 | 0 | 0 | 0.399 | 0.8126 | 0.2205 | 0.0207 | 100300 | 76 | 39 | 169 | 0.0767 | 0.0233 | 0.0214 | 0.0442 | 0.0342 | 0.0098 | 0.0078 | 0.0063
2021-02-27 | A62849 | B | 10 | SCR420HON2 | 104 | 38000 | 0.0588 | 0.0737 | 0.0737 | 0.0975 | 1603 | 1603 | 1547 | 3109 | 27.1 |  |  | 0 | 선택 | 미정 | 미정 | 미정 | 0 | 0 | 0 | 0 | 0 | 0 | 0.0588 | 0.0734 | 0.0038 | 0.1667 | 42 | 5800 | 1621 | 0.1527 | 0.7377 | 0.2144 | 0.0212 | [6 empty] | 1511 | 16 | 20 | 3 | 0.26 | 63 | 24 | 미정 |  | 2021-02-27 19:10 | 1621 |  | 0 | 0 | 0 | 0 | 0 | 0 | 0.189 | 0.8385 | 0.2479 | 0.0297 | 101500 | 66 | 34 | 144 | 0.0388 | 0.0379 | 0.028 | 0.0359 | 0.0127 | 0.0046 | 0.0029 | 0.0128
2021-02-27 | B62340 | B | 30 | SCM440J | 104 | 38200 | 0.2999 | 0.2705 | 0.186 | 0.1725 | 1623 | 1600 | 1554 | 2929 |  |  |  | 0 | 미정 | 미정 | 미정 | 미정 | 0 | 0 | 0 | 202 | 0 | 0 | 0.2999 | 0.1735 | 0.011 | 0.0037 | 42 | 6300 | 1625 | 0.3132 | 0.5248 | 0.1457 | 0.0192 | [6 empty] | 1495 | 13 | 13 | 1 | 0.27 | 69 | 36 | 미정 |  | 2021-02-27 19:26 | 1615 |  | 0 | 0 | 0 | 0 | 0 | 0 | 0.4062 | 0.7995 | 0.2259 | 0.0201 | 102950 | 93 | 35 | 168 | 0.003 | 0.02 | 0.0226 | 0.0501 | 0.0341 | 0.0085 | 0.0073 | 0.0065
2021-02-27 | A62850 | B | 29 | SCR420HON2 | 104 | 38900 | 0.0751 | 0.085 | 0.1042 | 0.0919 | 1583 | 1580 | 1562 | 2922 | 51.3 |  |  | 0 | 미정 | 선택 | 미정 | 미정 | 0 | 0 | 0 | 0 | 0 | 0 | 0.0751 | 0.1382 | 0.0029 | 0.2431 | 42 | 6400 | 1624 | 0.1759 | 0.7437 | 0.1987 | 0.0308 | [6 empty] | 1511 | 16 | 20 | 3 | 0.26 | 77 | 31 | 미정 |  | 2021-02-27 20:10 | 1624 |  | 0 | 35 | 0 | 0 | 0 | 0 | 0.192 | 0.8328 | 0.2378 | 0.0301 | 100700 | 64 | 30 | 137 | 0.0734 | 0.0238 | 0.0286 | 0.0465 | 0.0408 | 0.0116 | 0.0072 | 0.014
2021-02-27 | B62341 | B | 22 | SM45CB | 104 | 38000 | 0.1302 | 0.0836 | 0.0836 | 0.1169 | 1621 | 1621 | 1540 | 2685 |  |  |  | 0 | 미정 | 미정 | 미정 | 미정 | 0 | 0 | 0 | 200 | 0 | 0 | 0.1302 | 0.1421 | 0.016 | 0.265 | 48 | 7900 | 1658 | 0.37 | 0.1973 | 0.1104 | 0.0037 | [6 empty] | 1493 | 14 | 20 | 1 | 0.23 | 91 | 33 | 미정 |  | 2021-02-27 20:47 | 1650 |  | 55 | 0 | 41 | 0 | 0 | 0 | 0.457 | 0.6455 | 0.2042 | 0.0111 | 99500 | 98 | 55 | 205 | 0.0028 | 0.006 | 0.0163 | 0.0517 | 0.0504 | 0.0116 | 0.0087 | 0.0053
2021-02-27 | A62851 | B | 15 | SCR420HON2 | 104 | 37400 | 0.0532 | 0.062 | 0.062 | 0.0753 | 1594 | 1594 | 1554 | 2970 | 46.5 |  |  | 0 | 미정 | 선택 | 미정 | 미정 | 0 | 0 | 0 | 0 | 0 | 0 | 0.0532 | 0.0722 | 0.0029 | 0.2368 | 42 | 7600 | 1625 | 0.159 | 0.6979 | 0.1834 | 0.0414 | [6 empty] | 1511 | 16 | 22 | 3 | 0.26 | 79 | 31 | 미정 |  | 2021-02-27 21:11 | 1625 |  | 0 | 0 | 8 | 0 | 0 | 0 | 0.1877 | 0.8478 | 0.2506 | 0.0321 | 103100 | 76 | 25 | 127 | 0.0642 | 0.0196 | 0.0289 | 0.0349 | 0.0362 | 0.0199 | 0.0068 | 0.0132
2021-02-27 | B62342 | B | 32 | SM45CB | 104 | 39100 | 0.2975 | 0.0472 | 0.0569 | 0.1088 | 1614 | 1581 | 1526 | 2736 |  |  |  | 0 | 미정 | 미정 | 미정 | 미정 | 0 | 0 | 0 | 205 | 0 | 0 | 0.2975 | 0.1527 | 0.0088 | 0.1061 | 46 | 7500 | 1604 | 0.3164 | 0.2024 | 0.1322 | 0.0041 | [6 empty] | 1493 | 14 | 16 | 1 | 0.28 | 56 | 13 | 미정 |  | 2021-02-27 21:49 | 1619 |  | 70 | 0 | 31 | 0 | 0 | 0 | 0.44 | 0.6485 | 0.2026 | 0.0097 | 96450 | 76 | 51 | 200 | 0.0033 | 0.0051 | 0.0143 | 0.0595 | 0.0358 | 0.009 | 0.0076 | 0.006
2021-02-27 | A62852 | B | 6 | SCR420HCS | 104 | 38800 | 0.0523 | 0.1171 | 0.0844 | 0.1177 | 1569 | 1583 | 1541 | 3094 | 41.9 |  |  | 0 | 미정 | 선택 | 미정 | 미정 | 0 | 0 | 0 | 0 | 0 | 0 | 0.0523 | 0.0587 | 0.0032 | 0.0984 | 40 | 6800 | 1610 | 0.173 | 0.7041 | 0.16 | 0.0324 | [6 empty] | 1511 | 16 | 16 | 3 | 0.28 | 75 | 23 | 미정 |  | 2021-02-27 22:09 | 1625 |  | 0 | 9 | 32 | 0 | 0 | 0 | 0.195 | 0.8304 | 0.2475 | 0.0321 | 102000 | 79 | 44 | 158 | 0.0578 | 0.0222 | 0.0279 | 0.0271 | 0.0296 | 0.0088 | 0.0056 | 0.026
2021-02-27 | B62343 | B | 38 | SM45CB | 104 | 38100 | 0.0617 | 0.0848 | 0.0848 | 0.0914 | 1557 | 1557 | 1544 | 3055 |  |  |  | 0 | 미정 | 미정 | 미정 | 미정 | 0 | 0 | 0 | 203 | 0 | 0 | 0.0617 | 0.0666 | 0.0032 | 0.1285 | 56 | 6200 | 1622 | 0.4012 | 0.5322 | 0.1712 | 0.0046 | [6 empty] | 1493 | 14 | 15 | 1 | 0.29 | 64 | 22 | 미정 |  | 2021-02-27 23:01 | 1611 |  | 10 | 0 | 0 | 0 | 0 | 0 | 0.442 | 0.6483 | 0.1898 | 0.0103 | 97300 | 75 | 52 | 204 | 0.0029 | 0.0048 | 0.0147 | 0.0415 | 0.0296 | 0.0053 | 0.006 | 0.0053
2021-02-27 | A62853 | B | 10 | SCR420HCS | 104 | 37000 | 0.0471 | 0.0506 | 0.0506 | 0.0912 | 1643 | 1643 | 1572 | 2962 | 34.2 |  |  | 0 | 선택 | 미정 | 미정 | 미정 | 0 | 0 | 0 | 0 | 0 | 0 | 0.0471 | 0.0609 | 0.0034 | 0.0498 | 35 | 4900 | 1618 | 0.1716 | 0.7102 | 0.1987 | 0.0282 | [6 empty] | 1511 | 16 | 16 | 3 | 0.28 | 69 | 26 | 미정 |  | 2021-02-27 23:04 | 1618 |  | 0 | 42 | 11 | 0 | 0 | 0 | 0.188 | 0.8393 | 0.2511 | 0.0289 | 100950 | 82 | 39 | 146 | 0.0485 | 0.0241 | 0.0256 | 0.0343 | 0.0175 | 0.0061 | 0.0047 | 0.0251
2021-02-27 | B62344 | B | 30 | SM45C | 105 | 38700 | 0.1468 | 0.2228 | 0.1349 | 0.1347 | 1574 | 1568 | 1532 | 2923 |  |  |  | 0 | 미정 | 미정 | 미정 | 미정 | 0 | 0 | 0 | 203 | 0 | 0 | 0.1468 | 0.1188 | 0.0069 | 0.0132 | 42 | 6100 | 1611 | 0.3667 | 0.5015 | 0.1596 | 0.0036 | [6 empty] | 1493 | 15 | 16 | 1 | 0.3 | 65 | 22 | 미정 |  | 2021-02-28 00:04 | 1612 |  | 11 | 0 | 23 | 0 | 0 | 0 | 0.447 | 0.6751 | 0.1995 | 0.0059 |  | 71 | 59 | 200 | 0.0029 | 0.004 | 0.0144 | 0.0506 | 0.0404 | 0.0118 | 0.0075 | 0.0122
2021-02-27 | A62854 | B | 29 | STB2 | 103 | 38000 | 0.0605 | 0.1711 | 0.1711 | 0.1977 | 1620 | 1620 | 1551 | 2793 | 61.2 |  |  | 0 | 선택 | 미정 | 미정 | 미정 | 0 | 0 | 0 | 0 | 0 | 0 | 0.0605 | 0.1324 | 0.0062 | 0.004 | 41 | 5700 | 1591 | 0.867 | 0.2752 | 0.2466 | 0.0208 | [6 empty] | 1456 | 25 | 25 | 3 | 0.27 | 83 | 34 | 미정 |  | 2021-02-28 00:20 | 1582 |  | 0 | 0 | 0 | 0 | 0 | 0 | 0.96 | 0.3608 | 0.2641 | 0.0173 | 99000 | 93 | 36 | 155 | 0.0871 | 0.0176 | 0.0129 | 0.041 | 0.0197 | 0.0033 | 0.0031 | 0.0035
2021-02-27 | B62345 | B | 22 | SM45C | 106 | 39800 | 0.3246 | 0.2409 | 0.1292 | 0.1027 | 1539 | 1556 | 1515 | 3155 |  |  |  | 0 | 미정 | 미정 | 미정 | 미정 | 0 | 0 | 0 | 208 | 0 | 0 | 0.3246 | 0.1415 | 0.0076 | 0.0022 | 41 | 6400 | 1624 | 0.4011 | 0.517 | 0.1607 | 0.0033 | [6 empty] | 1493 | 15 | 15 | 1 | 0.29 | 58 | 22 | 미정 |  | 2021-02-28 01:11 | 1606 |  | 0 | 0 | 0 | 0 | 0 | 0 | 0.4443 | 0.6642 | 0.1867 | 0.0053 | 95050 | 66 | 48 | 182 | 0.0024 | 0.0042 | 0.0139 | 0.0549 | 0.063 | 0.0216 | 0.0103 | 0.0133
2021-02-27 | A62855 | B | 15 | STB2 | 106 | 37300 | 0.0644 | 0.1139 | 0.1139 | 0.194 | 1627 | 1627 | 1565 | 2951 | 43.5 |  |  | 0 | 미정 | 미정 | 미정 | 미정 | 0 | 0 | 0 | 0 | 0 | 0 | 0.0644 | 0.0732 | 0.0077 | 0.028 | 41 | 4700 | 1563 | 0.8772 | 0.2509 | 0.2263 | 0.0176 | [6 empty] | 1456 | 25 | 25 | 3 | 0.27 | 62 | 23 | 미정 |  | 2021-02-28 01:29 | 1556 |  | 0 | 0 | 0 | 0 | 0 | 0 | 0.9549 | 0.3636 | 0.2735 | 0.0141 | 101600 | 74 | 32 | 146 | 0.0531 | 0.0158 | 0.0127 | 0.0453 | 0.023 | 0.0043 | 0.0039 | 0.0039
2021-02-27 | B62346 | B | 32 | SM45CRT | 107 | 39400 | 0.198 | 0.0411 | 0.0611 | 0.1189 | 1607 | 1572 | 1537 | 3000 | 25.3 |  |  | 0 | 미정 | 미정 | 미정 | 미정 | 0 | 0 | 0 | 156 | 0 | 0 | 0.198 | 0.1493 | 0.0058 | 0.1892 | 41 | 6700 | 1620 | 0.368 | 0.4954 | 0.1983 | 0.0114 | [6 empty] | 1495 | 15 | 16 | 1 | 0.3 | 69 | 33 | 미정 |  | 2021-02-28 02:18 | 1617 |  | 0 | 0 | 0 | 0 | 0 | 0 | 0.4308 | 0.6682 | 0.2629 | 0.0094 | 100750 | 74 | 40 | 167 | 0.0355 | 0.0122 | 0.0154 | 0.0528 | 0.0301 | 0.0063 | 0.0048 | 0.0051
2021-02-27 | A62856 | B | 6 | STB2 | 103 | 36700 | 0.0591 | 0.1174 | 0.1174 | 0.2048 | 1613 | 1613 | 1549 | 2880 | 53.1 |  |  | 0 | 미정 | 미정 | 미정 | 미정 | 0 | 0 | 0 | 0 | 0 | 0 | 0.0591 | 0.0693 | 0.0029 | 0.2322 | 41 | 4500 | 1557 | 0.8438 | 0.2611 | 0.2429 | 0.0218 | [6 empty] | 1456 | 25 | 25 | 3 | 0.27 | 56 | 24 | 미정 |  | 2021-02-28 02:35 | 1547 |  | 0 | 0 | 0 | 0 | 0 | 0 | 0.9543 | 0.3573 | 0.2656 | 0.0158 | 99400 | 72 | 29 | 140 | 0.067 | 0.017 | 0.014 | 0.0423 | 0.029 | 0.0046 | 0.003 | 0.0032
2021-02-27 | B62347 | B | 38 | SM45CRT | 102 | 38200 | 0.0887 | 0.0757 | 0.0757 | 0.1036 | 1601 | 1601 | 1552 | 3013 | 34.8 |  |  | 0 | 미정 | 미정 | 미정 | 미정 | 0 | 0 | 0 | 153 | 0 | 0 | 0.0887 | 0.1408 | 0.0029 | 0.2428 | 40 | 5500 | 1624 | 0.3618 | 0.4985 | 0.1878 | 0.0212 | [6 empty] | 1495 | 15 | 17 | 1 | 0.3 | 63 | 22 | 미정 |  | 2021-02-28 03:27 | 1615 |  | 11 | 0 | 0 | 0 | 0 | 0 | 0.415 | 0.6723 | 0.2551 | 0.0139 | 104650 | 136 | 43 | 165 | 0.0538 | 0.0181 | 0.0148 | 0.0464 | 0.0326 | 0.0091 | 0.0057 | 0.005
2021-02-27 | A62857 | B | 10 | STB2 | 100 | 36800 | 0.073 | 0.0905 | 0.0905 | 0.2158 | 1654 | 1654 | 1569 | 2894 | 48.1 |  |  | 0 | 선택 | 미정 | 미정 | 미정 | 0 | 0 | 0 | 0 | 0 | 0 | 0.073 | 0.1113 | 0.0066 | 0.002 | 41 | 3700 | 1562 | 0.9066 | 0.2835 | 0.2697 | 0.0184 | [6 empty] | 1456 | 25 | 25 | 3 | 0.27 | 60 | 24 | 미정 |  | 2021-02-28 03:37 | 1555 |  | 0 | 0 | 0 | 0 | 0 | 0 | 0.9402 | 0.3711 | 0.2716 | 0.0153 | 96400 | 70 | 32 | 143 | 0.0627 | 0.0168 | 0.0136 | 0.044 | 0.018 | 0.0032 | 0.0034 | 0.0026
2021-02-27 | B62348 | B | 22 | SM45CRT | 103 | 39300 | 0.1271 | 0.0932 | 0.0932 | 0.1058 | 1565 | 1565 | 1537 | 2918 | 36.3 |  |  | 0 | 미정 | 미정 | 미정 | 미정 | 0 | 0 | 0 | 154 | 0 | 0 | 0.1271 | 0.2001 | 0.0217 | 0.2165 | 103 | 5800 | 1632 | 0.3376 | 0.4965 | 0.1781 | 0.0207 | [6 empty] | 1495 | 15 | 15 | 1 | 0.31 | 96 | 39 | 미정 |  | 2021-02-28 05:36 | 1640 |  | 0 | 0 | 62 | 0 | 0 | 0 | 0.431 | 0.6555 | 0.2378 | 0.0136 |  | 165 | 21 | 193 | 0.0524 | 0.019 | 0.0129 | 0.0501 | 0.0374 | 0.0097 | 0.0052 | 0.0057
2021-02-27 | A62858 | B | 29 | STB2 | 101 | 37900 | 0.0803 | 0.112 | 0.1392 | 0.2682 | 1605 | 1602 | 1533 | 2858 | 60 |  |  | 0 | 선택 | 미정 | 미정 | 미정 | 0 | 0 | 0 | 0 | 0 | 0 | 0.0803 | 0.1679 | 0.0046 | 0.181 | 41 | 4800 | 1562 | 0.8864 | 0.2768 | 0.2562 | 0.0232 | [6 empty] | 1456 | 25 | 26 | 3 | 0.27 | 59 | 25 | 미정 |  | 2021-02-28 04:42 | 1555 |  | 0 | 0 | 0 | 0 | 0 | 0 | 0.979 | 0.3671 | 0.263 | 0.0151 | 98050 | 73 | 22 | 128 | 0.0768 | 0.0174 | 0.013 | 0.0459 | 0.0205 | 0.0042 | 0.0026 | 0.0028
2021-02-27 | A62859 | B | 15 | STB2 | 87 | 32700 | 0.1154 | 0.1716 | 0.1716 | 0.2238 | 1595 | 1595 | 1530 | 2601 | 56.4 |  |  | 0 | 선택 | 미정 | 미정 | 미정 | 0 | 0 | 0 | 0 | 0 | 0 | 0.1154 | 0.154 | 0.0041 | 0.1751 | 44 | 5200 | 1570 | 0.8733 | 0.2759 | 0.2527 | 0.0221 | [6 empty] | 1456 | 25 | 25 | 3 | 0.29 | 64 | 30 | 미정 |  | 2021-02-28 05:49 | 1570 |  | 0 | 23 | 9 | 0 | 0 | 0 | 0.957 | 0.3714 | 0.2712 | 0.0134 |  | 83 | 26 | 131 | 0.068 | 0.0154 | 0.0118 | 0.0529 | 0.0198 | 0.0037 | 0.0025 | 0.0028
2021-02-27 | B62349 | B | 32 | FPA-20NICRMOHM2 | 102 | 41000 | 0.0647 | 0.0894 | 0.0623 | 0.0668 | 1610 | 1588 | 1625 | 3130 | 1.8 |  |  | 0 | 미정 | 미정 | 미정 | 미정 | 0 | 0 | 0 | 352 | 0 | 0 | 0.0647 | 0.0874 | 0.0044 | 0.0838 | 109 | 14000 | 1678 | 0.1218 | 0.6127 | 0.0626 | 0.0047 | [6 empty] | 1508 | 16 | 20 | 1 | 0.38 | 95 | 45 | 미정 |  | 2021-02-28 07:38 | 1684 |  | 0 | 0 | 0 | 0 | 0 | 0 | 0.17 | 0.7673 | 0.0733 | 0.031 | 107000 | 116 | 40 | 260 | 0.0027 | 0.0038 | 0.0261 | 0.0356 | 0.0355 | 0.016 | 0.0137 | 0.027
2021-02-28 | A62860 | B | 6 | STB2 | 102 | 38500 | 0.0772 | 0.1144 | 0.1144 | 0.2498 | 1585 | 1585 | 1536 | 3137 | 54.4 |  |  | 0 | 선택 | 미정 | 미정 | 미정 | 0 | 0 | 0 | 0 | 0 | 0 | 0.0772 | 0.1271 | 0.0033 | 0.1037 | 42 | 5300 | 1562 | 0.8532 | 0.3015 | 0.2638 | 0.0254 | [6 empty] | 1456 | 25 | 25 | 3 | 0.27 | 57 | 26 | 미정 |  | 2021-02-28 06:56 | 1562 |  | 0 | 22 | 20 | 0 | 0 | 0 | 0.973 | 0.3745 | 0.2733 | 0.0126 | 98850 | 71 | 30 | 140 | 0.0699 | 0.0138 | 0.0123 | 0.05 | 0.025 | 0.0054 | 0.002 | 0.0031
2021-02-28 | A62861 | B | 10 | STB2 | 85 | 34500 | 0.0655 | 0.1154 | 0.1154 | 0.1441 | 1663 | 1663 | 1608 | 2893 | 29.7 |  |  | 0 | 선택 | 미정 | 미정 | 미정 | 0 | 0 | 0 | 0 | 0 | 0 | 0.0655 | 0.1137 | 0.0049 | 0.357 | 50 | 4900 | 1578 | 0.898 | 0.2968 | 0.2411 | 0.0122 | [6 empty] | 1456 | 25 | 26 | 3 | 0.3 | 72 | 40 | 미정 |  | 2021-02-28 07:58 | 1570 |  | 0 | 23 | 9 | 0 | 0 | 0 | 0.957 | 0.366 | 0.268 | 0.0095 | 101050 | 79 | 18 | 134 | 0.0363 | 0.0108 | 0.0087 | 0.0424 | 0.0146 | 0.0051 | 0.0045 | 0.0044
2021-02-28 | B62350 | B | 38 | FPA-20NICRMOHM2 | 102 | 37700 |  | 0.0262 | 0.0407 | 0.0639 | 1605 | 1579 | 1559 | 2934 |  |  |  | 0 | 미정 | 미정 | 미정 | 미정 | 0 | 0 | 0 | 209 | 0 | 0 |  |  |  |  | 69 | 10500 | 1683 | 0.1386 | 0.7996 | 0.0514 | 0.0028 | [6 empty] | 1508 | 16 | 17 | 1 | 0.37 | 72 | 43 | 미정 |  | 2021-02-28 08:59 | 1661 |  | 0 | 0 | 82 | 0 | 0 | 0 | 0.163 | 0.7952 | 0.0692 | 0.0296 | 102800 | 80 | 25 | 200 | 0.0021 | 0.0027 | 0.0286 |  | 0.0545 | 0.0448 | 0.0234 | 0.0278
2021-02-28 | A62862 | B | 29 | STB2 | 101 | 37900 | 0.0744 | 0.1152 | 0.1605 | 0.2224 | 1590 | 1595 | 1533 | 3125 | 58.2 |  |  | 0 | 선택 | 미정 | 미정 | 미정 | 0 | 0 | 0 | 0 | 0 | 0 | 0.0744 | 0.1006 | 0.0064 | 0.1984 | 46 | 5300 | 1550 | 0.8893 | 0.2762 | 0.2579 | 0.0161 | [6 empty] | 1456 | 25 | 25 | 3 | 0.27 | 58 | 29 | 미정 |  | 2021-02-28 09:11 | 1550 |  | 0 | 18 | 14 | 0 | 0 | 0 | 0.961 | 0.3716 | 0.2718 | 0.013 | 101000 | 73 | 28 | 139 | 0.072 | 0.0141 | 0.011 | 0.0403 | 0.0205 | 0.0028 | 0.0029 | 0.0028
2021-02-28 | B62351 | B | 5 | FPA-20NICRMOHM2 | 104 | 39000 | 0.0788 | 0.057 | 0.0428 | 0.0647 | 1599 | 1583 | 1550 | 2849 |  |  |  | 0 | 미정 | 미정 | 미정 | 미정 | 0 | 0 | 0 | 206 | 0 | 0 | 0.0788 | 0.099 | 0.0027 | 0.3181 | 56 | 10500 | 1659 | 0.1265 | 0.4914 | 0.0303 | 0.0023 | [6 empty] | 1508 | 16 | 17 | 1 | 0.34 | 69 | 24 | 미정 |  | 2021-02-28 10:19 | 1663 |  | 80 | 0 | 12 | 0 | 0 | 0 | 0.161 | 0.7864 | 0.0801 | 0.0351 | 99000 | 77 | 38 | 191 | 0.0024 | 0.003 | 0.0265 | 0.0458 | 0.0538 | 0.0193 | 0.0097 | 0.029
2021-02-28 | A62863 | B | 15 | STB2 | 101 | 37400 | 0.0752 | 0.1698 | 0.1698 | 0.2481 | 1629 | 1629 | 1549 | 3214 | 57 |  |  | 0 | 선택 | 미정 | 미정 | 미정 | 0 | 0 | 0 | 0 | 0 | 0 | 0.0752 | 0.0981 | 0.0065 | 0.1843 | 43 | 5000 | 1570 | 0.8615 | 0.275 | 0.2451 | 0.027 | [6 empty] | 1456 | 25 | 25 | 3 | 0.31 | 66 | 31 | 미정 |  | 2021-02-28 10:13 | 1570 |  | 0 | 27 | 0 | 0 | 0 | 0 | 0.9585 | 0.3681 | 0.2718 | 0.0164 |  | 77 | 32 | 143 | 0.0699 | 0.0198 | 0.0157 | 0.0376 | 0.0203 | 0.0072 | 0.0047 | 0.0036
2021-02-28 | A62864 | B | 6 | STB2 | 101 | 37300 |  | 0.1265 | 0.1265 | 0.2183 | 1589 | 1589 | 1532 | 2993 | 55.3 |  |  | 0 | 선택 | 미정 | 미정 | 미정 | 0 | 0 | 0 | 0 | 0 | 0 |  |  |  |  | 42 | 5900 | 1560 | 0.8593 | 0.2797 | 0.2466 | 0.0207 | [6 empty] | 1456 | 25 | 25 | 3 | 0.27 | 64 | 27 | 미정 |  | 2021-02-28 11:14 | 1560 |  | 0 | 24 | 10 | 0 | 0 | 0 | 0.953 | 0.3693 | 0.2698 | 0.0128 | 104200 | 74 | 36 | 152 | 0.0649 | 0.0141 | 0.0115 |  | 0.0206 | 0.0052 | 0.0028 | 0.0039
2021-02-28 | B62352 | B | 22 | FPA-20NICRMOHM2 | 104 | 40100 | 0.0654 | 0.1133 | 0.06 | 0.0894 | 1558 | 1611 | 1552 | 2883 |  |  |  | 0 | 미정 | 미정 | 미정 | 미정 | 0 | 0 | 0 | 201 | 0 | 0 | 0.0654 | 0.0847 | 0.0023 | 0.0527 | 50 | 9000 | 1647 | 0.1482 | 0.4985 | 0.0603 | 0.0027 | [6 empty] | 1508 | 16 | 17 | 1 | 0.3 | 78 | 30 | 미정 |  | 2021-02-28 11:28 | 1651 |  | 32 | 0 | 0 | 0 | 0 | 0 | 0.169 | 0.7655 | 0.073 | 0.0341 | 94500 | 74 | 39 | 184 | 0.0026 | 0.0031 | 0.0289 | 0.0334 | 0.0277 | 0.0123 | 0.0106 | 0.028
2021-02-28 | A62865 | B | 10 | STB2 | 101 | 38400 | 0.0533 | 0.1336 | 0.1336 | 0.2537 | 1616 | 1616 | 1536 | 2959 | 62.1 |  |  | 0 | 선택 | 미정 | 미정 | 미정 | 0 | 0 | 0 | 0 | 0 | 0 | 0.0533 | 0.0839 | 0.0027 | 0.0243 | 41 | 5400 | 1557 | 0.8815 | 0.3103 | 0.258 | 0.0151 | [6 empty] | 1456 | 25 | 26 | 3 | 0.3 | 63 | 31 | 미정 |  | 2021-02-28 12:25 | 1557 |  | 0 | 28 | 0 | 0 | 0 | 0 | 0.962 | 0.3733 | 0.2632 | 0.0119 | 103500 | 75 | 24 | 131 | 0.0742 | 0.013 | 0.0104 | 0.038 | 0.0214 | 0.0023 | 0.0021 | 0.0027
2021-02-28 | B62353 | B | 32 | FPA-20NICRMOHM2 | 104 | 37000 | 0.0652 | 0.0981 | 0.0506 | 0.0737 | 1619 | 1621 | 1549 | 3104 |  |  |  | 0 | 미정 | 미정 | 미정 | 미정 | 0 | 0 | 0 | 201 | 0 | 0 | 0.0652 | 0.0869 | 0.0019 | 0.0528 | 53 | 8500 | 1641 | 0.1302 | 0.6118 | 0.0585 | 0.0028 | [6 empty] | 1508 | 16 | 16 | 1 | 0.38 | 79 | 43 | 미정 |  | 2021-02-28 13:02 | 1643 |  | 51 | 0 | 0 | 0 | 0 | 0 | 0.17 | 0.7708 | 0.0837 | 0.0322 |  | 80 | 14 | 133 | 0.0023 | 0.0031 | 0.0289 | 0.036 | 0.0362 | 0.0162 | 0.0097 | 0.026
2021-02-28 | A62866 | B | 29 | STB2 | 95 | 35800 | 0.0701 | 0.0899 | 0.0899 | 0.2683 | 1586 | 1586 | 1539 | 2886 | 59.2 |  |  | 0 | 선택 | 미정 | 미정 | 미정 | 0 | 0 | 0 | 0 | 0 | 0 | 0.0701 | 0.1098 | 0.0029 | 0.1122 | 42 | 6200 | 1547 | 0.82 | 0.2731 | 0.2333 | 0.0266 | [6 empty] | 1456 | 25 | 25 | 3 | 0.27 | 57 | 24 | 미정 |  | 2021-02-28 13:37 | 1547 |  | 0 | 35 | 0 | 0 | 0 | 0 | 0.934 | 0.3631 | 0.2714 | 0.0155 | 110850 | 80 | 20 | 123 | 0.0672 | 0.0166 | 0.0135 | 0.0481 | 0.0249 | 0.0058 | 0.0026 | 0.0028
2021-02-28 | B62354 | B | 38 | FPA-20NICRMOHM2 | 104 | 39200 |  | 0.0967 | 0.0574 | 0.0878 | 1544 | 1585 | 1525 | 2936 |  |  |  | 0 | 미정 | 미정 | 미정 | 미정 | 0 | 0 | 0 | 207 | 0 | 0 |  |  |  |  | 44 | 8100 | 1647 | 0.1223 | 0.591 | 0.0842 | 0.0029 | [6 empty] | 1508 | 16 | 16 | 1 | 0.28 | 55 | 31 | 미정 |  | 2021-02-28 14:10 | 1642 |  | 41 | 0 | 0 | 0 | 0 | 0 | 0.167 | 0.7808 | 0.0833 | 0.0348 | 93850 | 74 | 13 | 125 | 0.0031 | 0.0031 | 0.0274 |  | 0.0304 | 0.0176 | 0.0132 | 0.0264
2021-02-28 | A62867 | B | 15 | STB2 | 101 | 37800 | 0.0608 | 0.1549 | 0.1549 | 0.2712 | 1634 | 1634 | 1557 | 3057 | 53.2 |  |  | 0 | 선택 | 미정 | 미정 | 미정 | 0 | 0 | 0 | 0 | 0 | 0 | 0.0608 | 0.1134 | 0.0019 | 0.1434 | 40 | 4700 | 1570 | 0.8677 | 0.3063 | 0.2102 | 0.0291 | [6 empty] | 1456 | 25 | 25 | 3 | 0.27 | 58 | 22 | 미정 |  | 2021-02-28 14:37 | 1570 |  | 0 | 34 | 17 | 0 | 0 | 0 | 0.961 | 0.3818 | 0.2693 | 0.0158 | 108300 | 79 | 34 | 146 | 0.0618 | 0.0184 | 0.0143 | 0.0397 | 0.0214 | 0.006 | 0.0026 | 0.003
2021-02-28 | B62355 | B | 6 | FPA-20NICRMOHM2 | 104 | 37100 | 0.0856 | 0.0695 | 0.0695 | 0.1081 | 1619 | 1619 | 1533 | 3084 |  |  |  | 0 | 미정 | 미정 | 미정 | 미정 | 0 | 0 | 0 | 206 | 0 | 0 | 0.0856 | 0.1283 | 0.0029 | 0.262 | 43 | 7900 | 1643 | 0.1043 | 0.5171 | 0.0531 | 0.0029 | [6 empty] | 1508 | 16 | 16 | 1 | 0.27 | 56 | 22 | 미정 |  | 2021-02-28 15:08 | 1632 |  | 52 | 0 | 21 | 0 | 0 | 0 | 0.167 | 0.7835 | 0.096 | 0.0352 | 94750 | 74 | 20 | 138 | 0.0027 | 0.003 | 0.0288 | 0.0463 | 0.0514 | 0.0185 | 0.0131 | 0.0279
2021-02-28 | A62868 | B | 5 | STB2 | 103 | 37100 | 0.0621 | 0.1581 | 0.1581 | 0.2738 | 1610 | 1610 | 1533 | 2967 | 50.6 |  |  | 0 | 선택 | 미정 | 미정 | 미정 | 0 | 0 | 0 | 0 | 0 | 0 | 0.0621 | 0.0828 | 0.002 | 0.2452 | 42 | 5400 | 1558 | 0.189 | 0.6613 | 0.193 | 0.0238 | [6 empty] | 1456 | 25 | 25 | 3 | 0.27 | 67 | 26 | 미정 |  | 2021-02-28 15:38 | 1558 |  | 0 | 35 | 21 | 0 | 0 | 0 | 0.969 | 0.3703 | 0.2743 | 0.0129 | 107000 | 86 | 44 | 164 | 0.0603 | 0.0132 | 0.0113 | 0.0414 | 0.0208 | 0.0111 | 0.0032 | 0.0032
2021-02-28 | B62356 | B | 22 | FPA-20NICRMOHM2 | 104 | 37700 | 0.0788 | 0.0329 | 0.0329 | 0.0773 | 1620 | 1620 | 1526 | 3027 |  |  |  | 0 | 미정 | 미정 | 미정 | 미정 | 0 | 0 | 0 | 201 | 0 | 0 | 0.0788 | 0.0741 | 0.0028 | 0.3868 | 45 | 8600 | 1624 | 0.1196 | 0.4875 | 0.0593 | 0.0027 | [6 empty] | 1508 | 16 | 16 | 1 | 0.25 | 67 | 24 | 미정 |  | 2021-02-28 16:10 | 1623 |  | 0 | 0 | 0 | 0 | 0 | 0 | 0.164 | 0.7872 | 0.0912 | 0.035 | 98200 | 78 | 25 | 147 | 0.0036 | 0.0029 | 0.0311 | 0.0409 | 0.0365 | 0.0179 | 0.0166 | 0.0275
2021-02-28 | A62869 | B | 10 | SCR420HB2 | 104 | 39700 | 0.0815 | 0.1066 | 0.0598 | 0.1085 | 1591 | 1637 | 1569 | 3206 | 27 |  |  | 0 | 선택 | 미정 | 미정 | 미정 | 0 | 0 | 0 | 0 | 0 | 0 | 0.0815 | 0.1343 | 0.0043 | 0.3113 | 42 | 6900 | 1644 | 0.1813 | 0.7151 | 0.193 | 0.0305 | [6 empty] | 1509 | 18 | 20 | 3 | 0.26 | 88 | 23 | 미정 |  | 2021-02-28 17:05 | 1644 |  | 0 | 37 | 0 | 0 | 0 | 0 | 0.215 | 0.8815 | 0.2406 | 0.0297 | 105750 | 90 | 52 | 177 | 0.0372 | 0.0282 | 0.0231 | 0.0529 | 0.0271 | 0.0124 | 0.007 | 0.0061
2021-02-28 | B62357 | B | 32 | FPA-20NICRMOHM2 | 104 | 38600 |  | 0.2038 | 0.0483 | 0.0737 | 1562 | 1589 | 1557 | 3186 |  |  |  | 0 | 미정 | 미정 | 미정 | 미정 | 0 | 0 | 0 | 205 | 0 | 0 |  |  |  |  | 50 | 7800 | 1637 | 0.1162 | 0.4887 | 0.0881 | 0.0031 | [6 empty] | 1508 | 16 | 16 | 1 | 0.32 | 68 | 34 | 미정 |  | 2021-02-28 17:21 | 1634 |  | 0 | 54 | 0 | 0 | 0 | 0 | 0.159 | 0.7863 | 0.0969 | 0.0357 | 98950 | 78 | 13 | 136 | 0.0045 | 0.0031 | 0.0287 |  | 0.0396 | 0.0247 | 0.021 | 0.0269
2021-02-28 | A62870 | B | 29 | SCR420HB2 | 104 | 37100 | 0.06 | 0.0388 | 0.0388 | 0.1077 | 1642 | 1642 | 1569 | 3038 | 20.1 |  |  | 0 | 선택 | 미정 | 미정 | 미정 | 0 | 0 | 0 | 0 | 0 | 0 | 0.06 | 0.0752 | 0.0022 | 0.2403 | 45 | 6700 | 1609 | 0.189 | 0.6613 | 0.193 | 0.0238 | [6 empty] | 1509 | 18 | 18 | 3 | 0.26 | 71 | 19 | 미정 |  | 2021-02-28 18:04 | 1609 |  | 0 | 53 | 0 | 0 | 0 | 0 | 0.217 | 0.8705 | 0.2529 | 0.0294 | 109700 | 69 | 52 | 178 | 0.0269 | 0.032 | 0.0241 | 0.0472 | 0.0223 | 0.0111 | 0.0063 | 0.0055
2021-02-28 | B62358 | B | 38 | FPA-20NICRMOHM2 | 104 | 37400 | 0.0536 | 0.0276 | 0.0311 | 0.08 | 1645 | 1612 | 1543 | 3029 |  |  |  | 0 | 미정 | 미정 | 미정 | 미정 | 0 | 0 | 0 | 202 | 0 | 0 | 0.0536 | 0.0537 | 0.0019 | 0.0017 | 45 | 8000 | 1639 | 0.1238 | 0.4837 | 0.0766 | 0.0028 | [6 empty] | 1508 | 16 | 16 | 1 | 0.32 | 61 | 24 | 미정 |  | 2021-02-28 18:16 | 1627 |  | 124 | 0 | 28 | 0 | 0 | 0 | 0.164 | 0.7758 | 0.0906 | 0.0341 | 99900 | 98 | 33 | 163 | 0.0027 | 0.0028 | 0.0291 | 0.0368 | 0.0402 | 0.0289 | 0.0228 | 0.0287
2021-02-28 | A62871 | B | 15 | SCR420HB2 | 103 | 37100 | 0.0754 | 0.0517 | 0.0517 | 0.1025 | 1588 | 1588 | 1522 | 2904 | 33.7 |  |  | 0 | 선택 | 미정 | 미정 | 미정 | 0 | 0 | 0 | 0 | 0 | 0 | 0.0754 | 0.0913 | 0.0044 | 0.1196 | 47 | 7900 | 1605 | 0.1895 | 0.7228 | 0.2112 | 0.0293 | [6 empty] | 1509 | 18 | 18 | 3 | 0.26 | 65 | 23 | 미정 |  | 2021-02-28 19:06 | 1605 |  | 0 | 55 | 0 | 0 | 0 | 0 | 0.217 | 0.8714 | 0.2471 | 0.0267 | 108500 | 69 | 34 | 161 | 0.0453 | 0.0192 | 0.0223 | 0.0441 | 0.0264 | 0.0112 | 0.0057 | 0.0053
2021-02-28 | B62359 | B | 6 | SCM440 | 104 | 36900 | 0.0724 | 0.0783 | 0.0783 | 0.2845 | 1632 | 1632 | 1517 | 2975 |  |  |  | 0 | 미정 | 미정 | 미정 | 미정 | 0 | 0 | 0 | 206 | 0 | 0 | 0.0724 | 0.0887 | 0.0029 | 0.0257 | 52 | 9800 | 1645 | 0.2869 | 0.4805 | 0.1418 | 0.0029 | [6 empty] | 1496 | 15 | 20 | 1 | 0.31 | 87 | 31 | 해제 |  | 2021-02-28 19:21 | 1654 |  | 0 | 0 | 0 | 0 | 0 | 0 | 0.386 | 0.7041 | 0.226 | 0.0083 | 97650 | 95 | 69 | 239 | 0.0026 | 0.0041 | 0.0172 | 0.0382 | 0.0296 | 0.0093 | 0.0075 | 0.0122
2021-02-28 | A62872 | B | 5 | SCR420HB2 | 104 | 39400 | 0.1427 | 0.0648 | 0.0648 | 0.0773 | 1587 | 1587 | 1542 | 2938 | 41.2 |  |  | 0 | 미정 | 선택 | 미정 | 미정 | 0 | 0 | 0 | 0 | 0 | 0 | 0.1427 | 0.2128 | 0.0037 | 0.0802 | 43 | 6500 | 1603 | 0.1854 | 0.7242 | 0.1917 | 0.0269 | [6 empty] | 1509 | 18 | 18 | 3 | 0.28 | 65 | 23 | 미정 |  | 2021-02-28 20:15 | 1603 |  | 0 | 18 | 0 | 0 | 0 | 0 | 0.212 | 0.873 | 0.2456 | 0.027 | 106250 | 66 | 40 | 155 | 0.0561 | 0.0257 | 0.0226 | 0.0558 | 0.0468 | 0.0129 | 0.0058 | 0.0065
2021-02-28 | B62360 | B | 22 | SCM440 | 104 | 37200 |  | 0.1017 | 0.1017 | 0.1751 | 1601 | 1601 | 1538 | 2979 |  |  |  | 0 | 미정 | 미정 | 미정 | 미정 | 0 | 0 | 0 | 204 | 0 | 0 |  |  |  |  | 44 | 8100 | 1636 | 0.2705 | 0.4025 | 0.147 | 0.0035 | [6 empty] | 1496 | 15 | 15 | 1 | 0.32 | 78 | 31 | 미정 |  | 2021-02-28 20:23 | 1635 |  | 62 | 0 | 13 | 0 | 0 | 0 | 0.3973 | 0.7179 | 0.2297 | 0.0184 | 100650 | 79 | 72 | 234 | 0.0028 | 0.0046 | 0.0175 |  | 0.0174 | 0.0067 | 0.0067 | 0.0118
2021-02-28 | A62873 | B | 10 | SCR420HB2 | 104 | 37100 | 0.0703 | 0.0331 | 0.0836 | 0.0758 | 1629 | 1599 | 1563 | 3151 | 56.4 |  |  | 0 | 미정 | 선택 | 미정 | 미정 | 0 | 0 | 0 | 0 | 0 | 0 | 0.0703 | 0.1012 | 0.0019 | 0.2249 | 41 | 6200 | 1611 | 0.1931 | 0.7569 | 0.1862 | 0.028 | [6 empty] | 1509 | 18 | 18 | 3 | 0.26 | 66 | 22 | 미정 |  | 2021-02-28 21:15 | 1611 |  | 0 | 27 | 0 | 0 | 0 | 0 | 0.214 | 0.8749 | 0.2453 | 0.0285 | 107050 | 68 | 41 | 153 | 0.0767 | 0.0209 | 0.0251 | 0.0336 | 0.0348 | 0.0107 | 0.0069 | 0.0069
2021-02-28 | B62361 | B | 32 | SCM440 | 104 | 37700 | 0.0645 | 0.1125 | 0.066 | 0.0892 | 1585 | 1599 | 1550 | 3001 |  |  |  | 0 | 미정 | 미정 | 미정 | 미정 | 0 | 0 | 0 | 201 | 0 | 0 | 0.0524 | 0.0636 | 0.006 | 0.306 | 57 | 8200 | 1618 | 0.2876 | 0.3132 | 0.1478 | 0.0039 | [6 empty] | 1496 | 15 | 21 | 1 | 0.33 | 60 | 21 | 미정 |  | 2021-02-28 21:38 | 1617 |  | 0 | 0 | 0 | 0 | 0 | 0 | 0.396 | 0.71 | 0.231 | 0.0081 | 101700 | 77 | 59 | 228 | 0.0034 | 0.0043 | 0.0162 | 0.0353 | 0.0291 | 0.0117 | 0.0115 | 0.014
2021-02-28 | A62874 | B | 29 | SCR420HB2 | 104 | 37900 | 0.0668 | 0.09 | 0.09 | 0.1013 | 1583 | 1583 | 1555 | 2992 | 48.6 |  |  | 0 | 미정 | 선택 | 미정 | 미정 | 0 | 0 | 0 | 0 | 0 | 0 | 0.0668 | 0.1491 | 0.0019 | 0.0011 | 42 | 6100 | 1610 | 0.19 | 0.7663 | 0.188 | 0.0351 | [6 empty] | 1509 | 18 | 18 | 3 | 0.26 | 64 | 21 | 미정 |  | 2021-02-28 22:13 | 1611 |  | 0 | 36 | 9 | 0 | 0 | 0 | 0.2133 | 0.88 | 0.2492 | 0.0294 | 102700 | 66 | 39 | 153 | 0.0672 | 0.027 | 0.0246 | 0.0495 | 0.034 | 0.0122 | 0.0074 | 0.0067
2021-02-28 | B62362 | B | 38 | SCM440 | 104 | 38600 | 0.0679 | 0.0447 | 0.0447 | 0.1374 | 1620 | 1620 | 1527 | 2969 |  |  |  | 0 | 미정 | 미정 | 미정 | 미정 | 0 | 0 | 0 | 203 | 0 | 0 | 0.0679 | 0.0634 | 0.0332 | 0.0029 | 44 | 8000 | 1621 | 0.3393 | 0.5651 | 0.1832 | 0.0035 | [6 empty] | 1496 | 15 | 16 | 1 | 0.37 | 64 | 25 | 미정 |  | 2021-02-28 22:53 | 1616 |  | 45 | 0 | 13 | 0 | 0 | 0 | 0.3973 | 0.7164 | 0.23 | 0.0077 | 107150 | 81 | 64 | 215 | 0.0032 | 0.004 | 0.0153 | 0.0419 | 0.0338 | 0.0113 | 0.0129 | 0.015
2021-02-28 | A62875 | B | 15 | SCR420HB2 | 104 | 36700 |  | 0.0788 | 0.0788 | 0.0852 | 1614 | 1614 | 1573 | 2902 | 47.1 |  |  | 0 | 미정 | 선택 | 미정 | 미정 | 0 | 0 | 0 | 0 | 0 | 0 |  |  |  |  | 41 | 5000 | 1613 | 0.1828 | 0.8087 | 0.1958 | 0.0301 | [6 empty] | 1509 | 18 | 18 | 3 | 0.27 | 65 | 24 | 미정 |  | 2021-02-28 23:13 | 1610 |  | 0 | 30 | 17 | 0 | 0 | 0 | 0.215 | 0.882 | 0.2542 | 0.0281 | 101300 | 66 | 34 | 145 | 0.0676 | 0.0247 | 0.0245 |  | 0.0392 | 0.0102 | 0.0079 | 0.0076
2021-02-28 | B62363 | B | 6 | SCM440HF | 104 | 37400 | 0.1562 | 0.2396 | 0.2707 | 0.3171 | 1659 | 1612 | 1513 | 3110 |  |  |  | 0 | 미정 | 미정 | 미정 | 미정 | 0 | 0 | 0 | 154 | 0 | 0 | 0.1562 | 0.1727 | 0.009 | 0.1261 | 57 | 7900 | 1625 | 0.3502 | 0.7699 | 0.1346 | 0.0033 | [6 empty] | 1493 | 18 | 19 | 1 | 0.29 | 65 | 32 | 미정 |  | 2021-03-01 00:08 | 1623 |  | 22 | 0 | 23 | 0 | 0 | 0 | 0.414 | 0.841 | 0.2496 | 0.0072 | 94200 | 73 | 54 | 213 | 0.0024 | 0.0043 | 0.0129 | 0.0499 | 0.0448 | 0.0112 | 0.0091 | 0.0136
2021-02-28 | A62876 | B | 5 | SCR420HB2 | 104 | 37400 | 0.0849 | 0.0721 | 0.0667 | 0.0941 | 1559 | 1591 | 1525 | 2983 | 39.6 |  |  | 0 | 해제 | 선택 | 미정 | 미정 | 0 | 0 | 0 | 0 | 0 | 0 | 0.0849 | 0.1265 | 0.0115 | 0.309 | 46 | 6700 | 1602 | 0.1736 | 0.7284 | 0.178 | 0.027 | [6 empty] | 1509 | 18 | 18 | 3 | 0.27 | 60 | 23 | 미정 |  | 2021-03-01 00:25 | 1606 |  | 0 | 52 | 10 | 0 | 0 | 0 | 0.2151 | 0.8645 | 0.2479 | 0.027 | 102450 | 75 | 19 | 120 | 0.0531 | 0.0226 | 0.0245 | 0.0498 | 0.0363 | 0.0109 | 0.0059 | 0.0049
2021-02-28 | B62364 | B | 22 | SCM440HF | 104 | 40500 |  | 0.0569 | 0.0639 | 0.0978 | 1560 | 1604 | 1523 | 3052 |  |  |  | 0 | 미정 | 미정 | 미정 | 미정 | 0 | 0 | 0 | 104 | 0 | 0 |  |  |  |  | 49 | 8000 | 1620 | 0.3371 | 0.7016 | 0.1499 | 0.0034 | [6 empty] | 1493 | 18 | 19 | 1 | 0.35 | 66 | 33 | 미정 |  | 2021-03-01 01:23 | 1618 |  | 0 | 0 | 0 | 0 | 0 | 0 | 0.4036 | 0.8713 | 0.2516 | 0.0061 | 94800 | 74 | 43 | 183 | 0.0021 | 0.0041 | 0.0124 |  | 0.0587 | 0.02 | 0.0078 | 0.0118
2021-02-28 | A62877 | B | 10 | P-AE1055LSM | 104 | 38300 | 0.0773 | 0.1182 | 0.1182 | 0.1657 | 1631 | 1631 | 1566 | 2929 | 45.7 |  |  | 0 | 미정 | 미정 | 미정 | 미정 | 0 | 0 | 0 | 0 | 0 | 0 | 0.0773 | 0.1061 | 0.0048 | 0.2127 | 41 | 4800 | 1621 | 0.4451 | 0.6476 | 0.2034 | 0.0398 | [6 empty] | 1484 | 25 | 30 | 3 | 0.25 | 84 | 28 | 미정 |  | 2021-03-01 01:19 | 1622 |  | 0 | 35 | 0 | 0 | 0 | 0 | 0.56 | 0.7791 | 0.2327 | 0.0327 |  | 93 | 41 | 162 | 0.056 | 0.0315 | 0.0264 | 0.0323 | 0.0123 | 0.0048 | 0.0027 | 0.0028
2021-02-28 | B62365 | B | 32 | SCM440HF | 104 | 37400 | 0.0764 | 0.0484 | 0.0484 | 0.0988 | 1627 | 1627 | 1556 | 3010 |  |  |  | 0 | 미정 | 미정 | 미정 | 미정 | 0 | 0 | 0 | 104 | 0 | 0 | 0.0764 | 0.0875 | 0.0058 | 0.2034 | 56 | 7600 | 1621 | 0.3459 | 0.6727 | 0.2057 | 0.0033 | [6 empty] | 1493 | 18 | 21 | 1 | 0.35 | 65 | 35 | 미정 |  | 2021-03-01 02:31 | 1620 |  | 0 | 0 | 0 | 0 | 0 | 0 | 0.4091 | 0.8459 | 0.2431 | 0.0058 | 148400 | 87 | 36 | 179 | 0.0021 | 0.0037 | 0.0125 | 0.04 | 0.0369 | 0.0089 | 0.0081 | 0.0127
2021-02-28 | A62878 | B | 29 | P-AE1055LSM | 104 | 38000 |  | 0.1335 | 0.1335 | 0.201 | 1624 | 1624 | 1552 | 2939 | 80.3 |  |  | 0 | 미정 | 미정 | 미정 | 미정 | 0 | 0 | 0 | 0 | 0 | 0 |  |  |  |  | 41 | 4800 | 1598 | 0.488 | 0.6577 | 0.1846 | 0.0401 | 0.163 | 57.214 | 29.752 | 3.009 | 19.014 | 1.923 | 1484 | 25 | 30 | 3 | 0.25 | 59 | 22 | 미정 |  | 2021-03-01 02:19 | 1594 |  | 0 | 14 | 15 | 0 | 0 | 0 | 0.537 | 0.7848 | 0.2324 | 0.0295 | 152700 | 73 | 29 | 152 | 0.0637 | 0.0286 | 0.0261 |  | 0.0195 | 0.0056 | 0.0022 | 0.002
2021-02-28 | A62879 | B | 15 | P-AE1055LSM | 104 | 39000 | 0.0478 | 0.0859 | 0.0691 | 0.1666 | 1584 | 1598 | 1532 | 3026 | 53.9 |  |  | 0 | 미정 | 미정 | 미정 | 미정 | 0 | 0 | 0 | 0 | 0 | 0 | 0.031 | 0.0862 | 0.0022 | 0.0385 | 41 | 5700 | 1584 | 0.4566 | 0.6594 | 0.1781 | 0.0534 | 0.129 | 60.462 | 27.499 | 2.993 | 20.201 | 2.198 | 1484 | 25 | 30 | 3 | 0.25 | 59 | 22 | 미정 |  | 2021-03-01 03:30 | 1585 |  | 0 | 20 | 0 | 0 | 0 | 0 | 0.5314 | 0.7813 | 0.2263 | 0.0316 | 104750 | 76 | 28 | 142 | 0.0642 | 0.0366 | 0.0286 | 0.0285 | 0.0275 | 0.0085 | 0.0034 | 0.0026
2021-02-28 | B62366 | B | 38 | AE4145MA2 | 103 | 39100 | 0.0554 | 0.0268 | 0.0385 | 0.0839 | 1624 | 1577 | 1544 | 3010 | 10.1 |  |  | 0 | 미정 | 미정 | 미정 | 미정 | 0 | 0 | 0 | 0 | 0 | 0 | 0.0554 | 0.0622 | 0.0033 | 0.1232 | 47 | 8300 | 1616 | 0.384 | 0.9962 | 0.2229 | 0.0145 | [6 empty] | 1486 | 20 | 23 | 1 | 0.31 | 64 | 13 | 미정 |  | 2021-03-01 03:40 | 1620 |  | 0 | 20 | 0 | 0 | 0 | 0 | 0.45 | 1.2228 | 0.2717 | 0.0263 | 101300 | 93 | 25 | 158 | 0.0162 | 0.0137 | 0.0236 | 0.0192 | 0.0228 | 0.0038 | 0.003 | 0.0023
2021-02-28 | A62880 | B | 5 | P-AE1055LSM | 101 | 37800 | 0.0686 | 0.1745 | 0.1745 | 0.2182 | 1617 | 1617 | 1557 | 2880 | 53 |  |  | 0 | 해제 | 선택 | 미정 | 미정 | 0 | 0 | 0 | 0 | 0 | 0 | 0.0686 | 0.0947 | 0.0053 | 0.029 | 41 | 4400 | 1576 | 0.4955 | 0.6459 | 0.173 | 0.0323 | 0.112 | 55.719 | 30.176 | 3.25 | 17.144 | 1.846 | 1484 | 25 | 30 | 3 | 0.24 | 56 | 20 | 미정 |  | 2021-03-01 04:33 | 1584 |  | 0 | 39 | 16 | 0 | 0 | 0 | 0.542 | 0.7745 | 0.236 | 0.0323 | 108150 | 80 | 24 | 142 | 0.0612 | 0.0302 | 0.0278 | 0.0308 | 0.0289 | 0.0057 | 0.0028 | 0.0029
2021-02-28 | B62367 | B | 6 | AE4145MA2 | 104 | 37900 | 0.0678 | 0.0389 | 0.0389 | 0.0746 | 1618 | 1618 | 1549 | 3005 | 12.8 |  |  | 0 | 미정 | 미정 | 미정 | 미정 | 0 | 0 | 0 | 0 | 0 | 0 | 0.0678 | 0.0824 | 0.003 | 0.099 | 48 | 8200 | 1631 | 0.3877 | 0.9985 | 0.1892 | 0.0123 | [6 empty] | 1486 | 20 | 23 | 1 | 0.31 | 59 | 30 | 미정 |  | 2021-03-01 04:40 | 1625 |  | 0 | 0 | 0 | 0 | 0 | 0 | 0.4553 | 1.2272 | 0.2694 | 0.0265 | 100650 | 99 | 48 | 203 | 0.0219 | 0.0163 | 0.0248 | 0.0175 | 0.0111 | 0.0027 | 0.0026 | 0.0027
2021-02-28 | A62881 | B | 10 | P-AE1055LSM | 101 | 37800 | 0.0526 | 0.1625 | 0.1625 | 0.2061 | 1614 | 1614 | 1573 | 2874 | 53.7 |  |  | 0 | 미정 | 선택 | 미정 | 미정 | 0 | 0 | 0 | 0 | 0 | 0 | 0.0526 | 0.0939 | 0.0029 | 0.1405 | 41 | 4300 | 1587 | 0.5082 | 0.6699 | 0.2006 | 0.0459 | 0.1 | 59.183 | 27.404 | 3.611 | 16.389 | 2.159 | 1484 | 25 | 30 | 3 | 0.26 | 64 | 23 | 미정 |  | 2021-03-01 05:30 | 1587 |  | 0 | 14 | 24 | 0 | 0 | 0 | 0.544 | 0.7793 | 0.2453 | 0.0335 | 101100 | 73 | 44 | 173 | 0.0659 | 0.0314 | 0.029 | 0.0313 | 0.0251 | 0.0072 | 0.0026 | 0.0027
2021-02-28 | B62368 | B | 22 | 34CRNIMO6M | 104 | 38800 | 0.129 | 0.0748 | 0.0748 | 0.1291 | 1598 | 1598 | 1520 | 2993 | 32.3 |  |  | 0 | 미정 | 미정 | 미정 | 미정 | 0 | 0 | 0 | 0 | 0 | 0 | 0.129 | 0.1583 | 0.0039 | 0.0021 | 54 | 9700 | 1645 | 0.2718 | 0.509 | 0.1885 | 0.0308 | [6 empty] | 1492 | 18 | 22 | 1 | 0.35 | 86 | 25 | 미정 |  | 2021-03-01 06:10 | 1653 |  | 20 | 0 | 0 | 0 | 0 | 0 | 0.347 | 0.6666 | 0.2719 | 0.0138 |  | 95 | 63 | 231 | 0.059 | 0.0193 | 0.0232 | 0.049 | 0.027 | 0.0064 | 0.0034 | 0.0082
2021-03-01 | A62882 | B | 29 | P-AE1055LSM | 101 | 38700 | 0.0614 | 0.1466 | 0.1466 | 0.2478 | 1617 | 1617 | 1548 | 3102 | 50.2 |  |  | 0 | 선택 | 미정 | 미정 | 미정 | 0 | 0 | 0 | 0 | 0 | 0 | 0.0614 | 0.0674 | 0.0016 | 0.2362 | 41 | 4300 | 1598 | 0.5157 | 0.6432 | 0.2038 | 0.0311 | 0.122 | 58.565 | 27.97 | 3.544 | 16.525 | 2.093 | 1484 | 25 | 30 | 3 | 0.25 | 55 | 17 | 미정 |  | 2021-03-01 06:48 | 1586 |  | 0 | 11 | 0 | 0 | 0 | 0 | 0.5491 | 0.7884 | 0.2293 | 0.0271 |  | 75 | 33 | 147 | 0.0619 | 0.0257 | 0.0248 | 0.0349 | 0.0149 | 0.0035 | 0.0018 | 0.0019
2021-03-01 | B62369 | B | 32 | 34CRNIMO6M | 104 | 41300 | 0.0603 | 0.0596 | 0.1184 | 0.0913 | 1555 | 1571 | 1525 | 3058 | 34.6 |  |  | 0 | 미정 | 미정 | 미정 | 미정 | 0 | 0 | 0 | 0 | 0 | 0 | 0.0603 | 0.0713 | 0.0037 | 0.1855 | 46 | 8500 | 1625 | 0.2993 | 0.5805 | 0.2588 | 0.0176 | [6 empty] | 1492 | 18 | 20 | 1 | 0.39 | 66 | 26 | 미정 |  | 2021-03-01 07:12 | 1634 |  | 0 | 0 | 0 | 0 | 0 | 0 | 0.3466 | 0.6537 | 0.2747 | 0.013 |  | 77 | 58 | 215 | 0.0588 | 0.0138 | 0.0283 | 0.0279 | 0.026 | 0.006 | 0.005 | 0.0077
2021-03-01 | A62883 | B | 15 | P-AE1055LSM | 101 | 38200 | 0.1002 | 0.181 | 0.181 | 0.2567 | 1614 | 1614 | 1534 | 3053 | 55.2 |  |  | 0 | 미정 | 선택 | 미정 | 미정 | 0 | 0 | 0 | 0 | 0 | 0 | 0.1002 | 0.1302 | 0.0032 | 0.1591 | 43 | 5000 | 1592 | 0.5075 | 0.6316 | 0.182 | 0.0318 | 0.1 | 55.983 | 28.942 | 4.259 | 13.144 | 1.934 | 1484 | 25 | 30 | 3 | 0.25 | 56 | 22 | 미정 |  | 2021-03-01 07:50 | 1592 |  | 0 | 0 | 0 | 0 | 0 | 0 | 0.555 | 0.7957 | 0.2364 | 0.0284 | 106950 | 77 | 31 | 150 | 0.0633 | 0.0262 | 0.0237 | 0.0335 | 0.0271 | 0.0064 | 0.0037 | 0.003
2021-03-01 | B62370 | B | 38 | 34CRNIMO6M | 104 | 41500 | 0.0798 | 0.1386 | 0.0966 | 0.1012 | 1567 | 1604 | 1559 | 3189 | 27.5 |  |  | 0 | 미정 | 미정 | 미정 | 미정 | 0 | 0 | 0 | 0 | 0 | 0 | 0.0798 | 0.0897 | 0.0058 | 0.2776 | 41 | 7700 | 1619 | 0.2921 | 0.6081 | 0.2359 | 0.0123 | [6 empty] | 1492 | 18 | 19 | 1 | 0.51 | 63 | 21 | 미정 |  | 2021-03-01 08:36 | 1617 |  | 36 | 0 | 0 | 0 | 0 | 0 | 0.3504 | 0.6632 | 0.2557 | 0.023 | 105250 | 86 | 46 | 181 | 0.0434 | 0.0108 | 0.0282 | 0.0395 | 0.0242 | 0.0053 | 0.0054 | 0.0081
2021-03-01 | A62884 | B | 5 | P-AE1055LSM | 89 | 33900 | 0.0589 | 0.1774 | 0.1774 | 0.2397 | 1610 | 1610 | 1550 | 2813 | 47.9 |  |  | 0 | 선택 | 미정 | 미정 | 미정 | 0 | 0 | 0 | 0 | 0 | 0 | 0.0589 | 0.0902 | 0.0042 | 0.1647 | 40 | 4000 | 1585 | 0.4776 | 0.6349 | 0.1824 | 0.0285 | 0.185 | 55.34 | 28.418 | 4.185 | 13.223 | 1.947 | 1484 | 25 | 31 | 3 | 0.25 | 57 | 19 | 미정 |  | 2021-03-01 08:59 | 1585 |  | 0 | 39 | 0 | 0 | 0 | 0 | 0.5482 | 0.7854 | 0.2276 | 0.0297 | 107400 | 77 | 34 | 148 | 0.0537 | 0.0244 | 0.0248 | 0.0314 | 0.0147 | 0.0041 | 0.0025 | 0.0025
2021-03-01 | B62371 | B | 6 | 34CRNIMO6M | 104 | 37000 | 0.0686 | 0.0461 | 0.0461 | 0.1173 | 1638 | 1638 | 1538 | 2861 | 35.6 |  |  | 0 | 미정 | 미정 | 미정 | 미정 | 0 | 0 | 0 | 0 | 0 | 0 | 0.0686 | 0.1029 | 0.0026 | 0.1336 | 45 | 8100 | 1602 | 0.2861 | 0.5863 | 0.2292 | 0.0194 | 0.575 | 48.645 | 30.416 | 8.203 | 5.93 | 1.599 | 1492 | 18 | 19 | 1 | 0.43 | 129 | 21 | 미정 |  | 2021-03-01 09:35 | 1621 |  | 40 | 0 | 0 | 0 | 0 | 0 | 0.3464 | 0.6642 | 0.2529 | 0.0284 | 105250 | 206 | 69 | 224 | 0.0573 | 0.0173 | 0.0257 | 0.0455 | 0.0293 | 0.0084 | 0.0074 | 0.006
2021-03-01 | A62885 | B | 10 | P-AE1055LSM | 101 | 37300 | 0.0689 | 0.1495 | 0.1495 | 0.2039 | 1614 | 1614 | 1546 | 3013 | 53.3 |  |  | 0 | 미정 | 선택 | 미정 | 미정 | 0 | 0 | 0 | 0 | 0 | 0 | 0.0689 | 0.136 | 0.0023 | 0.0011 | 41 | 4000 | 1585 | 0.4894 | 0.6479 | 0.1841 | 0.0267 | [6 empty] | 1484 | 25 | 30 | 3 | 0.25 | 59 | 22 | 미정 |  | 2021-03-01 09:59 | 1585 |  | 0 | 7 | 0 | 0 | 0 | 0 | 0.5499 | 0.781 | 0.2364 | 0.0336 | 101800 | 74 | 39 | 162 | 0.0636 | 0.024 | 0.0282 | 0.0324 | 0.0217 | 0.0036 | 0.0024 | 0.0025
2021-03-01 | B62372 | I | 22 | SCM415C2 | 104 | 40000 | 0.0781 | 0.1306 | 0.0704 | 0.0966 | 1555 | 1598 | 1542 | 3081 | 38.6 |  |  | 0 | 미정 | 미정 | 미정 | 미정 | 0 | 0 | 0 | 0 | 0 | 0 | 0.0781 | 0.0854 | 0.0065 | 0.4405 | 44 | 8700 | 1673 | 0.1258 | 0.5791 | 0.1962 | 0.0232 | [6 empty] | 1516 | 20 | 25 | 1 | 0.43 | 76 | 0 | 미정 |  | 2021-03-01 10:35 | 1672 |  | 40 | 0 | 0 | 0 | 0 | 0 | 0.141 | 0.6781 | 0.2337 | 0.0211 | 103000 | 704 | 24 | 156 | 0.0608 | 0.016 | 0.0257 | 0.0488 | 0.0372 | 0.0109 | 0.0091 | 0.0176
2021-03-01 | A62886 | B | 29 | P-AE1055LSM | 101 | 37900 | 0.0621 | 0.2091 | 0.2091 | 0.2801 | 1584 | 1584 | 1533 | 3044 | 57.3 |  |  | 0 | 선택 | 미정 | 미정 | 미정 | 0 | 0 | 0 | 0 | 0 | 0 | 0.0621 | 0.153 | 0.0024 | 0.0667 | 40 | 5100 | 1587 | 0.4749 | 0.6308 | 0.1945 | 0.0335 | 0.257 | 55.51 | 29.11 | 4.579 | 12.122 | 1.906 | 1484 | 25 | 30 | 3 | 0.25 | 52 | 18 | 미정 |  | 2021-03-01 11:16 | 1587 |  | 0 | 0 | 0 | 0 | 0 | 0 | 0.544 | 0.7734 | 0.2329 | 0.0298 |  | 75 | 27 | 136 | 0.068 | 0.0283 | 0.026 | 0.0409 | 0.0237 | 0.0051 | 0.0037 | 0.0036
2021-03-01 | B62373 | I | 32 | SCM415C2 | 105 | 40500 | 0.0758 | 0.0704 | 0.0719 | 0.0912 | 1574 | 1578 | 1574 | 3096 | 40 |  |  | 0 | 미정 | 미정 | 미정 | 미정 | 0 | 0 | 0 | 0 | 0 | 0 | 0.0758 | 0.0749 | 0.0028 | 0.1782 | 48 | 8400 | 1686 | 0.1311 | 0.5536 | 0.1976 | 0.0326 | [6 empty] | 1516 | 20 | 28 | 1 | 0.39 | 82 | 0 | 미정 |  | 2021-03-01 11:40 | 1679 |  | 40 | 0 | 0 | 0 | 0 | 0 | 0.151 | 0.6894 | 0.2218 | 0.0133 |  | 606 | 17 | 155 | 0.062 | 0.0168 | 0.0244 | 0.0396 | 0.0353 | 0.019 | 0.0135 | 0.017
2021-03-01 | A62887 | B | 15 | AE1055LS | 104 | 38600 | 0.1395 | 0.0934 | 0.0934 | 0.1156 | 1619 | 1619 | 1552 | 3069 | 43.9 |  |  | 0 | 선택 | 미정 | 미정 | 미정 | 0 | 0 | 0 | 0 | 0 | 0 | 0.1395 | 0.1623 | 0.0068 | 0.0031 | 41 | 4100 | 1591 | 0.4957 | 0.6871 | 0.2054 | 0.021 | [6 empty] | 1484 | 25 | 25 | 3 | 0.25 | 56 | 26 | 미정 |  | 2021-03-01 12:18 | 1591 |  | 0 | 18 | 0 | 0 | 0 | 0 | 0.556 | 0.7785 | 0.2287 | 0.0293 |  | 70 | 26 | 140 | 0.0521 | 0.0199 | 0.025 | 0.0513 | 0.022 | 0.0031 | 0.0023 | 0.003
2021-03-01 | B62374 | I | 38 | STB2I | 102 | 38600 | 0.075 | 0.0391 | 0.1817 | 0.1502 | 1667 | 1561 | 1531 | 2963 | 41.7 |  |  | 0 | 미정 | 미정 | 미정 | 미정 | 0 | 0 | 0 | 253 | 0 | 0 | 0.075 | 0.1278 | 0.0026 | 0.1814 | 52 | 8800 | 1624 | 0.706 | 0.3225 | 0.2617 | 0.0087 | [6 empty] | 1455 | 25 | 27 | 1 | 0.36 | 84 | 0 | 미정 |  | 2021-03-01 12:52 | 1614 |  | 0 | 50 | 8 | 0 | 0 | 0 | 0.972 | 0.4226 | 0.3269 | 0.0072 |  | 813 | 26 | 176 | 0.023 | 0.0093 | 0.0071 | 0.0401 | 0.0326 | 0.0029 | 0.0026 | 0.0044
2021-03-01 | A62888 | B | 5 | AE1055LS | 104 | 38500 | 0.0918 | 0.103 | 0.103 | 0.1279 | 1618 | 1618 | 1542 | 3023 | 50.3 |  |  | 0 | 미정 | 선택 | 미정 | 미정 | 0 | 0 | 0 | 0 | 0 | 0 | 0.0918 | 0.1519 | 0.0077 | 0.0706 | 44 | 4500 | 1591 | 0.4521 | 0.6514 | 0.1903 | 0.0206 | [6 empty] | 1484 | 25 | 25 | 3 | 0.25 | 70 | 32 | 미정 |  | 2021-03-01 13:20 | 1591 |  | 0 | 14 | 0 | 0 | 0 | 0 | 0.5584 | 0.7832 | 0.2357 | 0.0298 | 103300 | 70 | 36 | 152 | 0.0568 | 0.0234 | 0.0253 | 0.0385 | 0.0402 | 0.0051 | 0.004 | 0.0037
2021-03-01 | A62889 | B | 10 | AE1055LS | 104 | 38400 | 0.0748 | 0.1172 | 0.1172 | 0.1142 | 1606 | 1606 | 1551 | 3059 | 63.3 |  |  | 0 | 미정 | 선택 | 미정 | 미정 | 0 | 0 | 0 | 0 | 0 | 0 | 0.0748 | 0.1555 | 0.0029 | 0.1469 | 43 | 4700 | 1578 | 0.3245 | 0.6684 | 0.1827 | 0.0321 | [6 empty] | 1484 | 25 | 25 | 3 | 0.24 | 55 | 24 | 미정 |  | 2021-03-01 14:18 | 1578 |  | 0 | 24 | 0 | 0 | 0 | 0 | 0.554 | 0.7764 | 0.2345 | 0.0334 | 104950 | 72 | 30 | 146 | 0.0728 | 0.0202 | 0.0288 | 0.0474 | 0.0405 | 0.0081 | 0.0019 | 0.0028
2021-03-01 | B62375 | B | 22 | SM45CB | 104 | 38200 | 0.074 | 0.0317 | 0.0444 | 0.1024 | 1650 | 1604 | 1542 | 3150 |  |  |  | 0 | 미정 | 미정 | 미정 | 미정 | 0 | 0 | 0 | 204 | 0 | 0 | 0.074 | 0.1449 | 0.0183 | 0.0141 | 46 | 7900 | 1638 | 0.362 | 0.1969 | 0.1018 | 0.0022 | [6 empty] | 1493 | 14 | 20 | 1 | 0.32 | 84 | 44 | 미정 |  | 2021-03-01 15:09 | 1645 |  | 42 | 0 | 71 | 0 | 0 | 0 | 0.44 | 0.651 | 0.2041 | 0.0097 | 100000 | 73 | 14 | 124 | 0.0016 | 0.0043 | 0.0158 | 0.0402 | 0.0431 | 0.0246 | 0.0058 | 0.0028
2021-03-01 | A62890 | B | 29 | AE1055LS | 103 | 39900 | 0.074 | 0.0592 | 0.1126 | 0.1098 | 1577 | 1583 | 1520 | 3191 | 58.5 |  |  | 0 | 미정 | 선택 | 미정 | 미정 | 0 | 0 | 0 | 0 | 0 | 0 | 0.074 | 0.1419 | 0.0033 | 0.1017 | 42 | 5200 | 1592 | 0.4604 | 0.7001 | 0.1977 | 0.0318 | [6 empty] | 1484 | 25 | 25 | 3 | 0.24 | 63 | 29 | 미정 |  | 2021-03-01 15:28 | 1592 |  | 0 | 23 | 0 | 0 | 0 | 0 | 0.571 | 0.7751 | 0.2337 | 0.0292 | 101900 | 68 | 30 | 138 | 0.0722 | 0.024 | 0.0254 | 0.0479 | 0.0395 | 0.0072 | 0.0031 | 0.0034
2021-03-01 | B62376 | B | 6 | SM45CB | 104 | 38300 | 0.0709 | 0.046 | 0.0829 | 0.1119 | 1584 | 1572 | 1540 | 2977 |  |  |  | 0 | 미정 | 선택 | 미정 | 미정 | 0 | 0 | 0 | 203 | 0 | 0 | 0.0709 | 0.084 | 0.0024 | 0.0834 | 45 | 7000 | 1614 | 0.4045 | 0.4419 | 0.1506 | 0.0039 | [6 empty] | 1493 | 14 | 14 | 1 | 0.25 | 62 | 32 | 미정 |  | 2021-03-01 16:11 | 1606 |  | 47 | 0 | 34 | 0 | 0 | 0 | 0.4563 | 0.6621 | 0.2112 | 0.0143 |  | 73 | 17 | 129 | 0.0047 | 0.0047 | 0.0136 | 0.0354 | 0.0263 | 0.0062 | 0.0049 | 0.0043
2021-03-01 | A62891 | B | 15 | AE1055LS | 104 | 38700 | 0.0607 | 0.1112 | 0.1112 | 0.155 | 1586 | 1586 | 1522 | 3035 | 52.5 |  |  | 0 | 선택 | 미정 | 미정 | 미정 | 0 | 0 | 0 | 0 | 0 | 0 | 0.0607 | 0.0765 | 0.0025 | 0.3313 | 40 | 5100 | 1586 | 0.491 | 0.6998 | 0.2166 | 0.0298 | [6 empty] | 1484 | 25 | 26 | 3 | 0.24 | 62 | 29 | 미정 |  | 2021-03-01 16:24 | 1586 |  | 0 | 17 | 0 | 0 | 0 | 0 | 0.553 | 0.7676 | 0.2435 | 0.0272 | 95550 | 65 | 32 | 138 | 0.0685 | 0.034 | 0.0235 | 0.0339 | 0.0201 | 0.0043 | 0.0019 | 0.0028
2021-03-01 | B62377 | B | 32 | SM45CB | 104 | 37800 | 0.0682 | 0.0622 | 0.1512 | 0.1095 | 1604 | 1558 | 1527 | 3056 |  |  |  | 0 | 미정 | 미정 | 미정 | 미정 | 0 | 0 | 0 | 201 | 0 | 0 | 0.0682 | 0.0571 | 0.0026 | 0.2216 | 40 | 6100 | 1631 | 0.3681 | 0.3543 | 0.1452 | 0.0037 | [6 empty] | 1493 | 14 | 20 | 1 | 0.19 | 65 | 31 | 미정 |  | 2021-03-01 17:06 | 1622 |  | 41 | 0 | 54 | 0 | 0 | 0 | 0.4581 | 0.6473 | 0.219 | 0.0134 | 96700 | 76 | 30 | 145 | 0.003 | 0.004 | 0.017 | 0.0466 | 0.0316 | 0.0108 | 0.0116 | 0.0082
2021-03-01 | A62892 | B | 5 | AE1055LS | 104 | 39500 | 0.0326 | 0.0683 | 0.0683 | 0.1117 | 1572 | 1572 | 1529 | 3088 | 31.9 |  |  | 0 | 선택 | 미정 | 미정 | 미정 | 0 | 0 | 0 | 0 | 0 | 0 | 0.0326 | 0.0727 | 0.0026 | 0.0022 | 41 | 5800 | 1588 | 0.4782 | 0.639 | 0.1878 | 0.0264 | [6 empty] | 1484 | 25 | 26 | 3 | 0.24 | 61 | 31 | 미정 |  | 2021-03-01 17:31 | 1588 |  | 0 | 0 | 0 | 0 | 0 | 0 | 0.552 | 0.7666 | 0.2397 | 0.0276 | 101900 | 67 | 18 | 116 | 0.0383 | 0.0326 | 0.0243 | 0.0449 | 0.034 | 0.0051 | 0.0021 | 0.0029
2021-03-01 | B62378 | B | 38 | SM45CB | 104 | 36600 | 0.1651 | 0.1151 | 0.1151 | 0.1347 | 1622 | 1622 | 1513 | 2913 |  |  |  | 0 | 미정 | 미정 | 미정 | 미정 | 0 | 0 | 0 | 209 | 0 | 0 | 0.1651 | 0.1691 | 0.0082 | 0.1879 | 43 | 7800 | 1621 | 0.4163 | 0.3541 | 0.1476 | 0.0049 | [6 empty] | 1493 | 14 | 20 | 1 | 0.19 | 65 | 25 | 미정 |  | 2021-03-01 18:06 | 1619 |  | 48 | 0 | 46 | 0 | 0 | 0 | 0.4557 | 0.6513 | 0.2032 | 0.0126 | 96200 | 76 | 36 | 158 | 0.0033 | 0.0052 | 0.0161 | 0.0568 | 0.0646 | 0.0216 | 0.0112 | 0.0091
2021-03-01 | A62893 | B | 10 | AE1055LS | 104 | 38800 |  | 0.0413 | 0.0413 | 0.1382 | 1591 | 1591 | 1542 | 3067 | 33.5 |  |  | 0 | 선택 | 미정 | 미정 | 미정 | 0 | 0 | 0 | 0 | 0 | 0 |  |  |  |  | 40 | 4900 | 1593 | 0.4474 | 0.6354 | 0.1979 | 0.0306 | [6 empty] | 1484 | 25 | 25 | 3 | 0.25 | 58 | 29 | 미정 |  | 2021-03-01 18:30 | 1593 |  | 0 | 19 | 0 | 0 | 0 | 0 | 0.542 | 0.7624 | 0.2351 | 0.029 | 106800 | 72 | 23 | 118 | 0.0396 | 0.0271 | 0.0257 |  | 0.0265 | 0.0071 | 0.0033 | 0.003
2021-03-01 | B62379 | B | 22 | SM45C | 104 | 36800 | 0.1827 | 0.1318 | 0.1318 | 0.1697 | 1600 | 1600 | 1512 | 3005 | 39.4 |  |  | 0 | 미정 | 미정 | 미정 | 미정 | 0 | 0 | 0 | 53 | 0 | 0 | 0.1827 | 0.1281 | 0.0119 | 0.2963 | 42 | 6800 | 1629 | 0.3805 | 0.3848 | 0.1144 | 0.0117 | [6 empty] | 1493 | 15 | 20 | 1 | 0.16 | 65 | 28 | 미정 |  | 2021-03-01 19:05 | 1620 |  | 55 | 0 | 52 | 0 | 0 | 0 | 0.446 | 0.661 | 0.202 | 0.0127 | 93150 | 0 | 42 | 170 | 0.0449 | 0.0069 | 0.0172 | 0.0701 | 0.0692 | 0.0208 | 0.011 | 0.012
2021-03-01 | A62894 | B | 29 | AE1055LS | 104 | 38400 | 0.192 | 0.1443 | 0.1443 | 0.1829 | 1591 | 1591 | 1527 | 3055 | 50.2 |  |  | 0 | 선택 | 미정 | 미정 | 미정 | 0 | 0 | 0 | 0 | 0 | 0 | 0.192 | 0.2027 | 0.0059 | 0.1222 | 40 | 4900 | 1592 | 0.4156 | 0.6665 | 0.1864 | 0.0322 | [6 empty] | 1484 | 25 | 25 | 3 | 0.24 | 59 | 27 | 미정 |  | 2021-03-01 19:36 | 1592 |  | 0 | 0 | 0 | 0 | 0 | 0 | 0.544 | 0.7758 | 0.2316 | 0.0295 | 104000 | 69 | 19 | 106 | 0.0598 | 0.0234 | 0.0249 | 0.0596 | 0.0338 | 0.0113 | 0.0032 | 0.0038
2021-03-01 | B62380 | B | 6 | SM45C | 104 | 36600 | 0.0785 | 0.0437 | 0.0437 | 0.0922 | 1635 | 1635 | 1527 | 3048 | 32.5 |  |  | 0 | 미정 | 미정 | 미정 | 미정 | 0 | 0 | 0 | 54 | 0 | 0 | 0.0785 | 0.0925 | 0.0034 | 0.3885 | 41 | 6000 | 1625 | 0.405 | 0.3674 | 0.1322 | 0.0063 | [6 empty] | 1493 | 15 | 16 | 1 | 0.21 | 68 | 28 | 미정 |  | 2021-03-01 20:04 | 1614 |  | 34 | 0 | 50 | 0 | 0 | 0 | 0.444 | 0.667 | 0.216 | 0.0227 | 95100 | 75 | 54 | 186 | 0.0347 | 0.0063 | 0.0188 | 0.0504 | 0.0455 | 0.0096 | 0.0095 | 0.0124
2021-03-01 | A62895 | B | 15 | AE1055LS | 104 | 38500 | 0.0843 | 0.0994 | 0.0994 | 0.1777 | 1640 | 1640 | 1568 | 3085 | 47.5 |  |  | 0 | 선택 | 미정 | 미정 | 미정 | 0 | 0 | 0 | 0 | 0 | 0 | 0.0843 | 0.1489 | 0.0049 | 0.0025 | 40 | 3500 | 1585 | 0.4607 | 0.6562 | 0.1932 | 0.0242 | [6 empty] | 1484 | 25 | 25 | 3 | 0.25 | 66 | 34 | 미정 |  | 2021-03-01 20:33 | 1585 |  | 0 | 28 | 17 | 0 | 0 | 0 | 0.545 | 0.7644 | 0.2319 | 0.029 | 103700 | 69 | 17 | 106 | 0.057 | 0.0338 | 0.0261 | 0.0398 | 0.0157 | 0.0051 | 0.003 | 0.0032
2021-03-01 | B62381 | B | 5 | AE1055LS | 104 | 37500 | 0.0606 | 0.0372 | 0.0438 | 0.1489 | 1613 | 1588 | 1532 | 3074 | 43.1 |  |  | 0 | 미정 | 미정 | 미정 | 미정 | 0 | 0 | 0 | 51 | 0 | 0 | 0.0606 | 0.0581 | 0.0154 | 0.5706 | 47 | 6400 | 1613 | 0.4546 | 0.6238 | 0.2044 | 0.0202 | [6 empty] | 1484 | 25 | 25 | 3 | 0.25 | 71 | 39 | 미정 |  | 2021-03-01 21:10 | 1613 |  | 0 | 0 | 0 | 0 | 0 | 0 | 0.551 | 0.7766 | 0.246 | 0.0278 | 98800 | 66 | 32 | 157 | 0.0644 | 0.0157 | 0.0245 | 0.0395 | 0.0292 | 0.0035 | 0.0019 | 0.0028
2021-03-01 | A62896 | B | 32 | SM45C | 103 | 38300 | 0.1179 | 0.1329 | 0.1329 | 0.187 | 1638 | 1638 | 1566 | 3065 |  |  |  | 0 | 선택 | 미정 | 미정 | 미정 | 0 | 0 | 0 | 245 | 0 | 0 | 0.1179 | 0.149 | 0.0085 | 0.0017 | 38 | 4300 | 1619 | 0.3393 | 0.6006 | 0.1581 | 0.006 | [6 empty] | 1493 | 15 | 16 | 3 | 0.22 | 64 | 28 | 미정 |  | 2021-03-01 22:06 | 0 |  | 34 | 0 | 17 | 0 | 0 | 0 | 0.4536 | 0.6645 | 0.1946 | 0.0232 | 102750 | 79 | 31 | 133 | 0.0048 | 0.007 | 0.0213 | 0.0582 | 0.0186 | 0.0082 | 0.0073 | 0.0139
2021-03-01 | B62382 | B | 10 | AE1055LS | 104 | 38000 | 0.0604 | 0.0619 | 0.0614 | 0.1137 | 1548 | 1585 | 1520 | 3058 | 38.9 |  |  | 0 | 미정 | 미정 | 미정 | 미정 | 0 | 0 | 0 | 50 | 0 | 0 | 0.0604 | 0.051 | 0.0036 | 0.254 | 41 | 3600 | 1589 | 0.4703 | 0.5881 | 0.2194 | 0.0203 | [6 empty] | 1484 | 25 | 25 | 3 | 0.25 | 61 | 31 | 미정 |  | 2021-03-01 22:07 | 1588 |  | 0 | 0 | 0 | 0 | 0 | 0 | 0.547 | 0.7778 | 0.2476 | 0.0297 | 99700 | 67 | 21 | 140 | 0.059 | 0.0228 | 0.0244 | 0.0414 | 0.0298 | 0.0024 | 0.0012 | 0.0025
2021-03-01 | A62897 | B | 38 | SM45C | 104 | 37600 | 0.0641 | 0.7689 | 0.7689 | 0.0765 | 1636 | 1636 | 1567 | 3135 |  |  |  | 0 | 선택 | 미정 | 미정 | 미정 | 0 | 0 | 0 | 253 | 0 | 0 | 0.0641 | 0.0834 | 0.0031 | 0.0009 | 40 | 5000 | 1618 | 0.362 | 0.5532 | 0.1524 | 0.0054 | [6 empty] | 1493 | 15 | 18 | 1 | 0.23 | 61 | 28 | 미정 |  | 2021-03-01 22:48 | 1616 |  | 0 | 0 | 0 | 0 | 0 | 0 | 0.448 | 0.6547 | 0.2026 | 0.0121 | 91700 | 73 | 24 | 124 | 0.0067 | 0.0073 | 0.0161 | 0.0458 | 0.0233 | 0.0094 | 0.0093 | 0.0141
2021-03-01 | B62383 | B | 22 | AE1055LS | 104 | 37900 | 0.0635 | 0.0309 | 0.0976 | 0.1147 | 1635 | 1613 | 1561 | 3099 | 44.2 |  |  | 0 | 미정 | 미정 | 미정 | 미정 | 0 | 0 | 0 | 149 | 0 | 0 | 0.0635 | 0.0753 | 0.0024 | 0.1643 | 40 | 4300 | 1590 | 0.466 | 0.6089 | 0.2143 | 0.0292 | [6 empty] | 1484 | 25 | 25 | 3 | 0.28 | 64 | 29 | 미정 |  | 2021-03-01 23:13 | 1590 |  | 0 | 78 | 0 | 0 | 0 | 0 | 0.5447 | 0.7721 | 0.2443 | 0.034 | 98050 | 192 | 30 | 139 | 0.0551 | 0.0388 | 0.0279 | 0.0389 | 0.0278 | 0.0038 | 0.002 | 0.0023
2021-03-01 | A62898 | B | 29 | SM45C | 104 | 37900 | 0.0643 | 0.0875 | 0.0875 | 0.1267 | 1626 | 1626 | 1554 | 2933 | 51.3 |  |  | 0 | 선택 | 미정 | 미정 | 미정 | 0 | 0 | 0 | 0 | 0 | 0 | 0.0643 | 0.085 | 0.0054 | 0.2181 | 39 | 5300 | 1610 | 0.3384 | 0.5329 | 0.1357 | 0.0345 | [6 empty] | 1493 | 15 | 18 | 1 | 0.25 | 61 | 31 | 미정 |  | 2021-03-01 23:48 | 1615 |  | 20 | 0 | 0 | 0 | 0 | 0 | 0.4613 | 0.6649 | 0.1924 | 0.0143 | 93600 | 74 | 15 | 116 | 0.0645 | 0.024 | 0.0168 | 0.0507 | 0.0262 | 0.0117 | 0.0064 | 0.0131
2021-03-01 | A62899 | B | 15 | AE1045M6 | 105 | 39300 | 0.0983 | 0.1014 | 0.0837 | 0.0922 | 1552 | 1589 | 1550 | 3028 | 36.8 |  |  | 0 | 미정 | 미정 | 미정 | 미정 | 0 | 0 | 0 | 0 | 0 | 0 | 0.0983 | 0.1225 | 0.0084 | 0.1943 | 35 | 5000 | 1613 | 0.3658 | 0.5232 | 0.1726 | 0.0385 | [6 empty] | 1494 | 15 | 15 | 3 | 0.28 | 64 | 26 | 미정 |  | 2021-03-02 00:47 | 1592 |  | 0 | 0 | 0 | 0 | 0 | 0 | 0.441 | 0.6524 | 0.2494 | 0.0304 | 96950 | 75 | 30 | 132 | 0.0455 | 0.0284 | 0.0268 | 0.0728 | 0.0541 | 0.0186 | 0.0059 | 0.0143
2021-03-01 | B62384 | T | 6 | AE1541M4 | 105 | 38000 | 0.064 | 0.0333 | 0.0333 | 0.1054 | 1639 | 1639 | 1515 | 3025 |  |  |  | 0 | 미정 | 미정 | 미정 | 미정 | 0 | 0 | 0 | 100 | 0 | 0 | 0.064 | 0.0627 | 0.0032 | 0.1192 | 57 | 8700 | 1647 | 0.3082 | 1.2987 | 0.2046 | 0.0048 | [6 empty] | 1491 | 15 | 15 | 1 | 0.17 | 81 | 39 | 미정 |  | 2021-03-02 01:16 | 1619 |  | 101 | 0 | 0 | 0 | 0 | 0 | 0.409 | 1.4294 | 0.2515 | 0.0229 | 103300 |  | 18 | 138 | 0.0036 | 0.0086 | 0.0267 | 0.0323 | 0.0416 | 0.008 | 0.0033 | 0.0081
2021-03-01 | A62900 | B | 5 | AE1045M6 | 103 | 38900 | 0.0434 | 0 | 0.0648 | 0.0644 | 9999 | 1597 | 1547 | 3065 | 25 |  |  | 0 | 미정 | 미정 | 미정 | 미정 | 0 | 0 | 0 | 0 | 0 | 0 | 0.0434 | 0.047 | 0.0042 | 0.2002 | 37 | 4800 | 1591 | 0.3381 | 0.4888 | 0.1523 | 0.0261 | [6 empty] | 1494 | 15 | 15 | 3 | 0.27 | 60 | 26 | 미정 |  | 2021-03-02 01:54 | 1577 |  | 0 | 8 | 0 | 0 | 0 | 0 | 0.4509 | 0.6547 | 0.2454 | 0.0315 | 102700 | 78 | 28 | 130 | 0.0293 | 0.0251 | 0.0282 | 0.0401 | 0.0411 | 0.0136 | 0.0049 | 0.0132
2021-03-01 | B62385 | T | 32 | AE1541M4 | 101 | 39200 | 0.1356 | 0.0375 | 0.0634 | 0.1138 | 1679 | 1644 | 1583 | 3062 |  |  |  | 0 | 미정 | 미정 | 미정 | 미정 | 0 | 0 | 0 | 105 | 0 | 0 | 0.0556 | 0.1979 | 0.0032 | 0.1679 | 43 | 5900 | 1632 | 0.3547 | 1.2732 | 0.2202 | 0.0066 | [6 empty] | 1491 | 15 | 18 | 1 | 1000 | 79 | 41 | 미정 |  | 2021-03-02 02:11 | 1620 |  | 41 | 0 | 0 | 0 | 0 | 0 | 0.4198 | 1.415 | 0.2501 | 0.0195 | 96350 | 88 | 27 | 140 | 0.0037 | 0.0077 | 0.0233 | 0.0411 | 0.0093 | 0.0036 | 0.0038 | 0.0063
2021-03-01 | B62386 | T | 38 | AE1541M4 | 101 | 36600 | 0.0649 | 0.0295 | 0.0498 | 0.0684 | 1648 | 1612 | 1562 | 2988 |  |  |  | 0 | 미정 | 미정 | 미정 | 미정 | 0 | 0 | 0 | 208 | 0 | 0 | 0.0649 | 0.0914 | 0.0289 | 0.0068 | 43 | 6600 | 1622 | 0.3259 | 1.1544 | 0.2135 | 0.005 | [6 empty] | 1491 | 15 | 19 | 1 | 0.23 | 66 | 40 | 미정 |  | 2021-03-02 03:12 | 1620 |  | 90 | 0 | 12 | 0 | 0 | 0 | 0.423 | 1.4046 | 0.2469 | 0.0164 | 100050 | 84 | 27 | 143 | 0.0038 | 0.0052 | 0.028 | 0.0546 | 0.0246 | 0.0097 | 0.007 | 0.0078
2021-03-01 | A62901 | B | 10 | AE1045M6 | 103 | 39100 | 0.0445 | 0.0754 | 0.0754 | 0.086 | 1604 | 1604 | 1551 | 3202 | 35.3 |  |  | 0 | 미정 | 미정 | 미정 | 미정 | 0 | 0 | 0 | 0 | 0 | 0 | 0.0445 | 0.0564 | 0.0027 | 0.0011 | 34 | 4700 | 1595 | 0.2936 | 0.5107 | 0.1434 | 0.0262 | [6 empty] | 1494 | 15 | 15 | 3 | 0.27 | 63 | 25 | 미정 |  | 2021-03-02 03:05 | 1595 |  | 0 | 0 | 0 | 0 | 0 | 0 | 0.4401 | 0.6505 | 0.2474 | 0.0332 | 101700 | 93 | 33 | 130 | 0.0418 | 0.0187 | 0.0299 | 0.0495 | 0.0445 | 0.0121 | 0.0041 | 0.0128
2021-03-01 | A62902 | B | 29 | AE15B36C2 | 105 | 37800 | 0.0644 | 0.0808 | 0.0808 | 0.0831 | 1640 | 1640 | 1575 | 3000 | 29.5 |  |  | 0 | 미정 | 미정 | 미정 | 미정 | 0 | 0 | 0 | 0 | 0 | 0 | 0.0644 | 0.114 | 0.0042 | 0.2133 | 32 | 5200 | 1643 | 0.2833 | 1.2224 | 0.1692 | 0.0209 | [6 empty] | 1498 | 15 | 20 | 3 | 0.27 | 86 | 30 | 미정 |  | 2021-03-02 04:04 | 1633 |  | 0 | 27 | 0 | 0 | 0 | 0 | 0.332 | 1.2757 | 0.2509 | 0.0314 | 95850 | 94 | 49 | 176 | 0.0365 | 0.0269 | 0.0257 | 0.0461 | 0.036 | 0.0104 | 0.0058 | 0.0166
2021-03-01 | B62387 | T | 22 | AE1541M4 | 103 | 36500 | 0.0622 | 0.0298 | 0.0411 | 0.1028 | 1637 | 1606 | 1551 | 3040 |  |  |  | 0 | 미정 | 미정 | 미정 | 미정 | 0 | 0 | 0 | 309 | 0 | 0 | 0.0622 | 0.0544 | 0.0053 | 0.1867 | 43 | 6800 | 1625 | 0.358 | 1.2565 | 0.2216 | 0.0043 | [6 empty] | 1491 | 15 | 18 | 1 | 0.21 | 67 | 34 | 미정 |  | 2021-03-02 04:19 | 1621 |  | 70 | 0 | 0 | 0 | 0 | 0 | 0.4202 | 1.4198 | 0.2619 | 0.0086 | 102950 |  | 24 | 138 | 0.0051 | 0.0047 | 0.0271 | 0.0312 | 0.0224 | 0.0093 | 0.0097 | 0.0096
2021-03-01 | A62903 | B | 15 | AE15B36C2 | 103 | 36900 | 0.0519 | 0.143 | 0.143 | 0.1458 | 1590 | 1590 | 1528 | 2958 | 42.9 |  |  | 0 | 미정 | 미정 | 미정 | 미정 | 0 | 0 | 0 | 0 | 0 | 0 | 0.0519 | 0.0723 | 0.0034 | 0.223 | 38 | 5900 | 1621 | 0.273 | 1.1455 | 0.1666 | 0.0239 | [6 empty] | 1498 | 15 | 15 | 3 | 0.27 | 71 | 29 | 미정 |  | 2021-03-02 05:09 | 1603 |  | 0 | 32 | 0 | 0 | 0 | 0 | 0.3353 | 1.2915 | 0.2488 | 0.0307 | 96600 | 71 | 50 | 179 | 0.0529 | 0.0237 | 0.0283 | 0.0373 | 0.0308 | 0.0101 | 0.0055 | 0.018
2021-03-01 | B62388 | T | 6 | AE1541M4 | 101 | 38600 | 0.0493 | 0.0537 | 0.0537 | 0.1045 | 1614 | 1614 | 1572 | 2994 |  |  |  | 0 | 미정 | 미정 | 미정 | 미정 | 0 | 0 | 0 | 302 | 0 | 0 | 0.0493 | 0.0555 | 0.0077 | 0.0391 | 41 | 6100 | 1627 | 0.3645 | 1.2453 | 0.2459 | 0.0045 | [6 empty] | 1491 | 15 | 19 | 1 | 0.32 | 67 | 35 | 미정 |  | 2021-03-02 05:23 | 1622 |  | 0 | 0 | 0 | 0 | 0 | 0 | 0.416 | 1.4213 | 0.2532 | 0.0061 | 101550 |  | 24 | 137 | 0.0037 | 0.0048 | 0.0263 | 0.0333 | 0.021 | 0.0104 | 0.0098 | 0.0083
2021-03-01 | A62904 | B | 5 | AE15B36C2 | 104 | 37800 |  | 0.1271 | 0.1271 | 0.0802 | 1587 | 1587 | 1545 | 3055 | 31.5 |  |  | 0 | 미정 | 미정 | 미정 | 미정 | 0 | 0 | 0 | 0 | 0 | 0 |  |  |  |  | 42 | 5500 | 1615 | 0.2728 | 1.0656 | 0.1925 | 0.0319 | [6 empty] | 1498 | 15 | 15 | 3 | 0.27 | 66 | 22 | 미정 |  | 2021-03-02 06:14 | 1615 |  | 0 | 25 | 10 | 0 | 0 | 0 | 0.323 | 1.3114 | 0.246 | 0.0329 |  | 76 | 57 | 187 | 0.0375 | 0.0219 | 0.029 |  | 0.0357 | 0.0172 | 0.0086 | 0.0177
2021-03-01 | B62389 | I | 32 | SCM440I | 102 | 38100 | 0.0567 | 0.0446 | 0.0446 | 0.0901 | 1605 | 1605 | 1563 | 2834 | 3.2 |  |  | 0 | 미정 | 선택 | 미정 | 미정 | 0 | 0 | 0 | 0 | 0 | 0 | 0.0567 | 0.081 | 0.0059 | 0.0022 | 43 | 7500 | 1635 | 0.3403 | 0.5095 | 0.226 | 0.0064 | [6 empty] | 1495 | 20 | 21 | 1 | 0.25 | 74 | 0 | 미정 |  | 2021-03-02 06:25 | 1651 |  | 26 | 0 | 9 | 0 | 0 | 0 | 0.405 | 0.7392 | 0.2504 | 0.0049 | 96500 | 1653 | 19 | 169 | 0.0035 | 0.0063 | 0.0051 | 0.0334 | 0.0484 | 0.01 | 0.0077 | 0.0144
2021-03-02 | A62905 | B | 10 | AE15B36C2 | 105 | 38500 | 0.0439 | 0.0501 | 0.0501 | 0.1514 | 1620 | 1620 | 1552 | 3126 | 44.5 |  |  | 0 | 미정 | 미정 | 미정 | 미정 | 0 | 0 | 0 | 0 | 0 | 0 | 0.0439 | 0.0587 | 0.0024 | 0.0685 | 45 | 7300 | 1600 | 0.2314 | 1.1697 | 0.1746 | 0.0317 | [6 empty] | 1498 | 15 | 15 | 3 | 0.27 | 68 | 25 | 미정 |  | 2021-03-02 07:17 | 1600 |  | 0 | 24 | 10 | 0 | 0 | 0 | 0.335 | 1.2997 | 0.2484 | 0.0307 | 104500 | 76 | 58 | 194 | 0.053 | 0.0246 | 0.028 | 0.0324 | 0.0307 | 0.0149 | 0.0109 | 0.0194
2021-03-02 | B62390 | T | 38 | SCM420H2 | 104 | 38300 | 0.0573 | 0.062 | 0.062 | 0.1558 | 1576 | 1576 | 1517 | 2897 | 37.1 |  |  | 0 | 미정 | 해제 | 미정 | 미정 | 0 | 0 | 0 | 0 | 0 | 0 | 0.0573 | 0.0798 | 0.0035 | 0.1543 | 56 | 9400 | 1666 | 0.1616 | 0.7022 | 0.1959 | 0.0257 | [6 empty] | 1512 | 13 | 16 | 1 | 0.34 | 82 | 25 | 미정 |  | 2021-03-02 07:42 | 1659 |  | 25 | 0 | 22 | 0 | 0 | 0 | 0.176 | 0.8582 | 0.245 | 0.0093 | 100350 |  | 18 | 146 | 0.0586 | 0.0096 | 0.0229 | 0.0332 | 0.0352 | 0.0159 | 0.0061 | 0.0081
2021-03-02 | A62906 | B | 29 | AE15B36C2 | 103 | 37800 | 0.062 | 0.1005 | 0.1005 | 0.113 | 1605 | 1605 | 1557 | 3074 | 56.1 |  |  | 0 | 미정 | 미정 | 미정 | 미정 | 0 | 0 | 0 | 99 | 0 | 0 | 0.062 | 0.0998 | 0.0034 | 0.024 | 46 | 5900 | 1616 | 0.2753 | 1.2084 | 0.1888 | 0.015 | [6 empty] | 1498 | 15 | 15 | 3 | 0.27 | 87 | 34 | 미정 |  | 2021-03-02 08:23 | 1616 |  | 0 | 10 | 0 | 0 | 0 | 0 | 0.326 | 1.2941 | 0.253 | 0.0281 | 106850 | 77 | 62 | 200 | 0.0509 | 0.0162 | 0.026 | 0.0415 | 0.0293 | 0.01 | 0.0089 | 0.0193
2021-03-02 | B62391 | T | 22 | SCM420H2 | 104 | 39000 | 0.0578 | 0.04 | 0.0269 | 0.147 | 1570 | 1624 | 1524 | 3030 | 24.9 |  |  | 0 | 미정 | 미정 | 미정 | 미정 | 0 | 0 | 0 | 0 | 0 | 0 | 0.0578 | 0.0728 | 0.0059 | 0.2143 | 43 | 8200 | 1629 | 0.151 | 0.7482 | 0.186 | 0.013 | [6 empty] | 1512 | 13 | 16 | 1 | 0.31 | 60 | 27 | 미정 |  | 2021-03-02 08:33 | 1633 |  | 0 | 41 | 0 | 0 | 0 | 0 | 0.1724 | 0.8694 | 0.2479 | 0.0157 | 103950 |  | 34 | 167 | 0.0399 | 0.0096 | 0.0243 | 0.0349 | 0.0227 | 0.0062 | 0.0052 | 0.0084
2021-03-02 | A62907 | B | 15 | AE1055LS | 106 | 38700 | 0.062 | 0.0446 | 0.0446 | 0.1712 | 1615 | 1615 | 1551 | 3224 | 59.8 |  |  | 0 | 미정 | 미정 | 미정 | 미정 | 0 | 0 | 0 | 248 | 0 | 0 | 0.062 | 0.1116 | 0.0029 | 0.1841 | 45 | 6100 | 1623 | 0.4944 | 0.6492 | 0.1919 | 0.0193 | [6 empty] | 1484 | 25 | 25 | 3 | 0.25 | 86 | 39 | 미정 |  | 2021-03-02 09:30 | 1618 |  | 0 | 0 | 0 | 0 | 0 | 0 | 0.554 | 0.7832 | 0.2409 | 0.0297 | 104050 | 72 | 24 | 140 | 0.0539 | 0.0194 | 0.024 | 0.0463 | 0.0282 | 0.0086 | 0.0065 | 0.0071
2021-03-02 | B62392 | B | 6 | AE15B36C2 | 104 | 36000 | 0.0738 | 0.0495 | 0.0495 | 0.1162 | 1610 | 1610 | 1533 | 2960 |  |  |  | 0 | 미정 | 미정 | 미정 | 미정 | 0 | 0 | 0 | 200 | 0 | 0 | 0.0738 | 0.0981 | 0.0037 | 0.1296 | 41 | 7200 | 1615 | 0.2406 | 1.1219 | 0.2258 | 0.0058 | [6 empty] | 1498 | 15 | 21 | 1 | 0.27 | 57 | 25 | 미정 |  | 2021-03-02 09:39 | 1631 |  | 60 | 0 | 8 | 0 | 0 | 0 | 0.3379 | 1.2979 | 0.2645 | 0.032 | 108000 | 80 | 24 | 147 | 0.0036 | 0.0067 | 0.0279 | 0.0408 | 0.0171 | 0.0078 | 0.0058 | 0.0188
2021-03-02 | B62393 | B | 32 | AE15B36C2 | 104 | 37500 |  | 0.0949 | 0.0942 | 0.1184 | 1560 | 1588 | 1546 | 3034 |  |  |  | 0 | 미정 | 미정 | 미정 | 미정 | 0 | 0 | 0 | 204 | 0 | 0 |  |  |  |  | 38 | 6700 | 1623 | 0.276 | 1.1551 | 0.2289 | 0.0051 | [6 empty] | 1498 | 15 | 19 | 1 | 0 | 52 | 14 | 미정 |  | 2021-03-02 10:37 | 1627 |  | 0 | 0 | 0 | 0 | 0 | 0 | 0.3362 | 1.3047 | 0.2468 | 0.0043 | 97200 | 73 | 42 | 175 | 0.0046 | 0.0051 | 0.0274 |  | 0.0266 | 0.0078 | 0.0086 | 0.0218
2021-03-02 | A62908 | B | 5 | AE1055LS | 106 | 38700 | 0.0528 | 0.0618 | 0.0618 | 0.164 | 1614 | 1614 | 1558 | 3095 | 53.2 |  |  | 0 | 미정 | 미정 | 미정 | 미정 | 0 | 0 | 0 | 246 | 0 | 0 | 0.0528 | 0.0937 | 0.005 | 0.01 | 48 | 5000 | 1603 | 0.5089 | 0.6456 | 0.1921 | 0.0245 | [6 empty] | 1484 | 25 | 25 | 3 | 0.25 | 66 | 32 | 미정 |  | 2021-03-02 10:47 | 1589 |  | 0 | 0 | 0 | 0 | 0 | 0 | 0.541 | 0.7746 | 0.2308 | 0.0264 | 0 | 75 | 9 | 113 | 0.0486 | 0.0178 | 0.025 | 0.035 | 0.0243 | 0.0083 | 0.0057 | 0.006
2021-03-02 | B62394 | B | 38 | AE15B36C2 | 103 | 36900 | 0.0581 | 0.1128 | 0.1128 | 0.1203 | 1579 | 1579 | 1530 | 2951 |  |  |  | 0 | 미정 | 미정 | 미정 | 미정 | 0 | 0 | 0 | 202 | 0 | 0 | 0.0581 | 0.08 | 0.0046 | 0.0018 | 33 | 6600 | 1638 | 0.2819 | 1.082 | 0.2106 | 0.0042 | [6 empty] | 1498 | 15 | 18 | 1 | 0.27 | 67 | 27 | 미정 |  | 2021-03-02 11:32 | 1629 |  | 70 | 0 | 8 | 0 | 0 | 0 | 0.3419 | 1.3002 | 0.2467 | 0.0041 |  | 86 | 57 | 192 | 0.0052 | 0.0045 | 0.0274 | 0.0464 | 0.0234 | 0.0097 | 0.0103 | 0.022
2021-03-02 | A62909 | B | 10 | AE1055LS | 105 | 38400 | 0.0649 |  |  | 0.114 |  | 1620 | 1590 | 3069 | 51.5 |  |  | 0 | 미정 | 미정 | 미정 | 미정 | 0 | 0 | 0 | 246 | 0 | 0 | 0.0649 | 0.1173 | 0.0036 | 0.2194 | 40 | 3000 | 1588 | 0.4984 | 0.6555 | 0.2024 | 0.0241 | [6 empty] | 1484 | 25 | 25 | 3 | 0.26 | 61 | 26 | 미정 |  | 2021-03-02 11:43 | 1588 |  | 0 | 0 | 0 | 0 | 0 | 0 | 0.5524 | 0.7784 | 0.2391 | 0.0315 | 96850 | 73 | 24 | 130 | 0.0673 | 0.0239 | 0.027 | 0.0417 | 0.0184 | 0.0077 | 0.0055 | 0.0054
2021-03-02 | B62395 | B | 22 | SM45C | 105 | 38000 | 0.0788 | 0.0872 | 0.0872 | 0.1254 | 1582 | 1582 | 1533 | 2965 |  |  |  | 0 | 미정 | 미정 | 미정 | 미정 | 0 | 0 | 0 | 200 | 0 | 0 | 0.0788 | 0.091 | 0.0034 | 0.5641 | 44 | 7300 | 1639 | 0.3945 | 0.5566 | 0.1445 | 0.0034 | [6 empty] | 1493 | 15 | 23 | 3 | 0.25 | 91 | 44 | 미정 |  | 2021-03-02 12:44 | 1621 |  | 0 | 10 | 0 | 0 | 0 | 0 | 0.446 | 0.6562 | 0.1758 | 0.0184 | 104250 | 98 | 63 | 222 | 0.0042 | 0.0048 | 0.0127 | 0.0536 | 0.0472 | 0.0092 | 0.0091 | 0.015
2021-03-02 | A62910 | B | 29 | AE1055LS | 104 | 37800 | 0.0532 |  |  | 0.1454 |  | 1620 | 1572 | 3105 | 52.7 |  |  | 0 | 미정 | 미정 | 미정 | 미정 | 0 | 0 | 0 | 252 | 0 | 0 | 0.0532 | 0.073 | 0.0025 | 0.2458 | 41 | 5200 | 1624 | 0.5011 | 0.6515 | 0.2083 | 0.0237 | 0.617 | 48.257 | 32.481 | 5.153 | 9.364 | 1.485 | 1484 | 25 | 26 | 1 | 0.13 | 76 | 35 | 미정 |  | 2021-03-02 12:43 | 1622 |  | 100 | 0 | 0 | 0 | 0 | 0 | 0.5533 | 0.8302 | 0.2406 | 0.029 |  | 65 | 8 | 122 | 0.0648 | 0.0199 | 0.0282 | 0.0369 | 0.0187 | 0.0065 | 0.0049 | 0.0046
2021-03-02 | A62911 | B | 6 | AE1055LS | 104 | 37800 | 0.0858 |  |  | 0.2174 |  | 1620 | 1546 | 3067 | 51.3 |  |  | 0 | 미정 | 미정 | 미정 | 미정 | 0 | 0 | 0 | 246 | 0 | 0 | 0.0858 | 0.091 | 0.0037 | 0.5546 | 41 | 5800 | 1632 | 0.5015 | 0.644 | 0.198 | 0.026 | 0.206 | 48.728 | 33.475 | 5.173 | 9.419 | 1.455 | 1484 | 25 | 26 | 1 | 0.18 | 82 | 39 | 미정 |  | 2021-03-02 13:44 | 1622 |  | 64 | 0 | 14 | 0 | 0 | 0 | 0.566 | 0.8063 | 0.2487 | 0.0303 | 106100 | 225 | 3 | 113 | 0.0619 | 0.017 | 0.0286 | 0.0523 | 0.0211 | 0.007 | 0.0051 | 0.0043
2021-03-02 | B62396 | B | 15 | SM45CR2 | 107 | 40500 | 0.0599 | 0.0904 | 0.1062 | 0.0867 | 1541 | 1573 | 1528 | 3167 |  |  |  | 0 | 미정 | 미정 | 미정 | 미정 | 0 | 0 | 0 | 204 | 0 | 0 | 0.0599 | 0.0695 | 0.0039 | 0.2098 | 41 | 5800 | 1601 | 0.3323 | 0.5754 | 0.1349 | 0.0035 | [6 empty] | 1494 | 15 | 16 | 3 | 0.25 | 70 | 39 | 미정 |  | 2021-03-02 14:07 | 1601 |  | 0 | 0 | 0 | 0 | 0 | 0 | 0.43 | 0.7887 | 0.2324 | 0.0357 | 98300 | 74 | 19 | 158 | 0.0042 | 0.0053 | 0.0319 | 0.0406 | 0.0439 | 0.0102 | 0.0068 | 0.0182
2021-03-02 | B62397 | B | 32 | SM45CR2 | 106 | 38300 | 0.0782 | 0.0402 | 0.0855 | 0.1703 | 1640 | 1571 | 1519 | 2819 |  |  |  | 0 | 미정 | 미정 | 미정 | 미정 | 0 | 0 | 0 | 204 | 0 | 0 | 0.0782 | 0.1048 | 0.0046 | 0.2503 | 57 | 7900 | 1618 | 0.4054 | 0.5059 | 0.1645 | 0.0037 | [6 empty] | 1494 | 15 | 15 | 3 | 0.26 | 76 | 37 | 미정 |  | 2021-03-02 15:22 | 1618 |  | 0 | 44 | 0 | 0 | 0 | 0 | 0.448 | 0.731 | 0.2034 | 0.0339 | 102250 | 77 | 50 | 193 | 0.0039 | 0.0043 | 0.0276 | 0.0541 | 0.035 | 0.0103 | 0.0102 | 0.0209
2021-03-02 | B62398 | B | 38 | SM45CR2 | 106 | 38900 |  | 0.0435 | 0.0435 | 0.056 | 1609 | 1609 | 1572 | 2878 |  |  |  | 0 | 미정 | 미정 | 미정 | 미정 | 0 | 0 | 0 | 200 | 0 | 0 |  |  |  |  | 51 | 6500 | 1631 | 0.37 | 0.4778 | 0.1701 | 0.0039 | [6 empty] | 1494 | 15 | 15 | 1 | 0.24 | 67 | 25 | 미정 |  | 2021-03-02 16:22 | 1615 |  | 146 | 0 | 0 | 0 | 0 | 0 | 0.446 | 0.7637 | 0.2031 | 0.0328 |  | 79 | 35 | 179 | 0.0031 | 0.0046 | 0.0276 |  | 0.035 | 0.0144 | 0.0163 | 0.0206
2021-03-02 | A62912 | B | 10 | AE1055LS | 105 | 42700 | 0.0384 | 0.0891 | 0.1554 | 0.2212 | 1546 | 1593 | 1520 | 3081 | 63.8 |  |  | 0 | 선택 | 미정 | 미정 | 미정 | 0 | 0 | 0 | 0 | 0 | 0 | 0.0384 | 0.0463 | 0.0023 | 0.0014 | 56 | 9000 | 1633 | 0.5037 | 0.7173 | 0.2375 | 0.0438 | 0.47 | 45.83 | 36.949 | 4.679 | 9.794 | 1.24 | 1484 | 25 | 26 | 1 | 0.19 | 87 | 36 | 미정 |  | 2021-03-02 17:09 | 1650 |  | 55 | 0 | 14 | 0 | 0 | 0 | 0.572 | 0.8064 | 0.2489 | 0.0275 |  | 62 | 19 | 162 | 0.08 | 0.0181 | 0.0232 | 0.0357 | 0.0297 | 0.0114 | 0.0071 | 0.0033
2021-03-02 | B62399 | B | 6 | SM45CR2 | 106 | 37600 | 0.0564 | 0.0739 | 0.0739 | 0.0821 | 1572 | 1572 | 1547 | 3102 |  |  |  | 0 | 미정 | 미정 | 미정 | 미정 | 0 | 0 | 0 | 204 | 0 | 0 | 0.0564 | 0.0754 | 0.0021 | 0.1417 | 46 | 6700 | 1631 | 0.3914 | 0.4611 | 0.1618 | 0.0042 | [6 empty] | 1494 | 15 | 15 | 3 | 0.28 | 82 | 44 | 미정 |  | 2021-03-02 17:25 | 1631 |  | 0 | 19 | 0 | 0 | 0 | 0 | 0.4367 | 0.736 | 0.2078 | 0.029 | 110150 | 79 | 57 | 202 | 0.0445 | 0.0045 | 0.0305 | 0.0455 | 0.0629 | 0.0154 | 0.0148 | 0.0213
2021-03-02 | A62913 | B | 29 | AE1055LS | 104 | 38500 | 0.0598 | 0.0906 | 0.0906 | 0.1284 | 1576 | 1576 | 1535 | 2933 | 33.3 |  |  | 0 | 미정 | 미정 | 미정 | 미정 | 0 | 0 | 0 | 217 | 0 | 0 | 0.0598 | 0.0773 | 0.0041 | 0.3005 | 49 | 6400 | 1595 | 0.4273 | 0.6063 | 0.2045 | 0.0326 | 0.238 | 48.751 | 35.194 | 4.305 | 11.324 | 1.385 | 1484 | 25 | 26 | 3 | 0.26 | 61 | 28 | 미정 |  | 2021-03-02 18:15 | 1595 |  | 0 | 24 | 21 | 0 | 0 | 0 | 0.541 | 0.7819 | 0.2466 | 0.0307 |  | 68 | 21 | 145 | 0.0357 | 0.0209 | 0.0253 | 0.0435 | 0.0226 | 0.0067 | 0.0034 | 0.0038
2021-03-02 | B62400 | B | 15 | SM45CR2 | 106 | 37500 | 0.0452 | 0.0332 | 0.1127 | 0.1295 | 1605 | 1584 | 1542 | 3057 |  |  |  | 0 | 미정 | 미정 | 미정 | 미정 | 0 | 0 | 0 | 206 | 0 | 0 | 0.0452 | 0.063 | 0.0041 | 0.0277 | 61 | 4600 | 1637 | 0.3639 | 0.4622 | 0.2022 | 0.0046 | [6 empty] | 1494 | 15 | 15 | 1 | 0.23 | 61 | 25 | 미정 |  | 2021-03-02 18:42 | 1613 |  | 46 | 0 | 12 | 0 | 0 | 0 | 0.441 | 0.767 | 0.232 | 0.035 | 99150 | 75 | 33 | 185 | 0.0032 | 0.0045 | 0.0308 | 0.043 | 0.0219 | 0.0092 | 0.0101 | 0.0202
2021-03-02 | A62914 | B | 5 | AE1055LS | 104 | 39100 | 0.1297 | 0.1253 | 0.0815 | 0.121 | 1565 | 1608 | 1538 | 2943 | 46.9 |  |  | 0 | 미정 | 미정 | 미정 | 미정 | 0 | 0 | 0 | 224 | 0 | 0 | 0.1297 | 0.1442 | 0.0051 | 0.0016 | 44 | 6900 | 1587 | 0.4189 | 0.6323 | 0.1774 | 0.0288 | [6 empty] | 1484 | 25 | 25 | 3 | 0.3 | 64 | 23 | 미정 |  | 2021-03-02 19:16 | 1587 |  | 0 | 0 | 32 | 0 | 0 | 0 | 0.548 | 0.7743 | 0.239 | 0.0314 | 107350 | 69 | 31 | 149 | 0.0495 | 0.0232 | 0.0265 | 0.054 | 0.0343 | 0.0155 | 0.005 | 0.0047
2021-03-02 | B62401 | B | 32 | SM45CR2 | 104 | 37900 | 0.0338 | 0.0378 | 0.0868 | 0.1407 | 1588 | 1579 | 1532 | 3081 |  |  |  | 0 | 미정 | 미정 | 미정 | 미정 | 0 | 0 | 0 | 202 | 0 | 0 | 0.0338 | 0.0426 | 0.008 | 0.0154 | 48 | 7200 | 1635 | 0.4037 | 0.4203 | 0.1378 | 0.0037 | [6 empty] | 1494 | 15 | 15 | 1 | 0.24 | 67 | 28 | 미정 |  | 2021-03-02 19:43 | 1613 |  | 40 | 0 | 47 | 0 | 0 | 0 | 0.445 | 0.7666 | 0.2262 | 0.0354 | 98200 | 74 | 43 | 187 | 0.0034 | 0.0046 | 0.0297 | 0.0447 | 0.0345 | 0.0144 | 0.0163 | 0.0226
2021-03-02 | A62915 | B | 22 | AE1055LS | 104 | 37200 | 0.0801 | 0.147 | 0.147 | 0.1765 | 1609 | 1609 | 1551 | 2906 | 51.4 |  |  | 0 | 미정 | 선택 | 미정 | 미정 | 0 | 0 | 0 | 217 | 0 | 0 | 0.0801 | 0.1226 | 0.004 | 0.0844 | 41 | 5500 | 1587 | 0.4375 | 0.6965 | 0.2021 | 0.0265 | [6 empty] | 1484 | 25 | 25 | 3 | 0.26 | 60 | 26 | 미정 |  | 2021-03-02 20:09 | 1587 |  | 0 | 0 | 0 | 0 | 0 | 0 | 0.544 | 0.7626 | 0.2355 | 0.0256 | 105050 | 70 | 28 | 150 | 0.0563 | 0.0205 | 0.0236 | 0.0494 | 0.0287 | 0.0086 | 0.0035 | 0.0044
2021-03-02 | B62402 | B | 38 | SM45CR2 | 103 | 37300 | 0.1441 | 0.0447 | 0.0447 | 0.113 | 1625 | 1625 | 1552 | 3016 |  |  |  | 0 | 미정 | 미정 | 미정 | 미정 | 0 | 0 | 0 | 202 | 0 | 0 | 0.1441 | 0.0963 | 0.0032 | 0.0401 | 41 | 6200 | 1622 | 0.3763 | 0.4643 | 0.1534 | 0.0037 | [6 empty] | 1494 | 15 | 15 | 1 | 0.19 | 70 | 26 | 미정 |  | 2021-03-02 20:39 | 1617 |  | 62 | 0 | 23 | 0 | 0 | 0 | 0.445 | 0.769 | 0.2224 | 0.0351 | 98750 | 75 | 49 | 194 | 0.0027 | 0.0041 | 0.0291 | 0.0643 | 0.028 | 0.0174 | 0.0182 | 0.021
2021-03-02 | B62403 | B | 6 | SM45CR2 | 104 | 36500 | 0.0665 | 0.0806 | 0.0806 | 0.1214 | 1644 | 1644 | 1563 | 2978 |  |  |  | 0 | 미정 | 미정 | 미정 | 미정 | 0 | 0 | 0 | 206 | 0 | 0 | 0.0665 | 0.0827 | 0.0028 | 0.0886 | 37 | 6200 | 1659 | 0.2696 | 0.5115 | 0.1764 | 0.0037 | [6 empty] | 1494 | 15 | 16 | 1 | 0.24 | 73 | 37 | 미정 |  | 2021-03-02 21:29 | 1650 |  | 0 | 0 | 0 | 0 | 0 | 0 | 0.447 | 0.7583 | 0.2404 | 0.0373 |  | 166 | 53 | 210 | 0.0028 | 0.0054 | 0.0314 | 0.0474 | 0.0367 | 0.0191 | 0.0179 | 0.0177
2021-03-02 | A62916 | B | 10 | AE1055LS | 104 | 39200 | 0.3911 | 0.2476 | 0.2476 | 0.2282 | 1595 | 1595 | 1532 | 3101 | 52.8 |  |  | 0 | 미정 | 선택 | 미정 | 미정 | 0 | 0 | 0 | 222 | 0 | 0 | 0.3911 | 0.2375 | 0.0087 | 0.0023 | 45 | 6000 | 1590 | 0.3629 | 0.6758 | 0.1887 | 0.0212 | [6 empty] | 1484 | 25 | 25 | 3 | 0.25 | 63 | 31 | 미정 |  | 2021-03-02 21:14 | 1590 |  | 0 | 0 | 19 | 0 | 0 | 0 | 0.545 | 0.7732 | 0.223 | 0.0317 | 111700 | 73 | 39 | 103 | 0.0522 | 0.0111 | 0.0258 | 0.0496 | 0.0302 | 0.0078 | 0.0043 | 0.0041
2021-03-02 | B62404 | B | 29 | AE1055LS | 104 | 38800 | 0.0582 | 0.0692 | 0.0692 | 0.1161 | 1606 | 1606 | 1555 | 2890 | 33.2 |  |  | 0 | 미정 | 미정 | 미정 | 미정 | 0 | 0 | 0 | 50 | 0 | 0 | 0.0582 | 0.0822 | 0.0051 | 0.1299 | 40 | 5400 | 1608 | 0.3287 | 0.5693 | 0.1652 | 0.0321 | [6 empty] | 1484 | 25 | 25 | 3 | 0.25 | 57 | 28 | 미정 |  | 2021-03-02 22:32 | 1595 |  | 0 | 25 | 0 | 0 | 0 | 0 | 0.534 | 0.7752 | 0.244 | 0.0279 | 101800 | 68 | 18 | 122 | 0.0523 | 0.0241 | 0.0239 | 0.0387 | 0.0293 | 0.0069 | 0.002 | 0.0025
2021-03-02 | A62917 | B | 15 | AE1055LS | 104 | 39800 | 0.0596 | 0.1571 | 0.1531 | 0.2178 | 1558 | 1599 | 1532 | 3135 | 62.3 |  |  | 0 | 선택 | 미정 | 미정 | 미정 | 0 | 0 | 0 | 226 | 0 | 0 | 0.0596 | 0.1106 | 0.0032 | 0.3117 | 47 | 5500 | 1596 | 0.5164 | 0.6162 | 0.1952 | 0.0282 | [6 empty] | 1484 | 25 | 25 | 3 | 0.27 | 65 | 30 | 미정 |  | 2021-03-02 23:18 | 1596 |  | 0 | 12 | 28 | 0 | 0 | 0 | 0.553 | 0.7805 | 0.2481 | 0.03 |  | 65 | 38 | 163 | 0.0698 | 0.0146 | 0.0244 | 0.0432 | 0.0277 | 0.0082 | 0.0041 | 0.0041
2021-03-02 | B62405 | T | 5 | AE10B35M | 104 | 37200 | 0.0766 | 0.026 | 0.1098 | 0.1688 | 1647 | 1613 | 1543 | 3068 |  |  |  | 0 | 미정 | 미정 | 미정 | 미정 | 0 | 0 | 0 | 208 | 0 | 0 | 0.0766 | 0.0453 | 0.0041 | 0.5229 | 53 | 9000 | 1645 | 0.2771 | 0.7616 | 0.1617 | 0.0051 | [6 empty] | 1497 | 13 | 14 | 1 | 0.25 | 86 | 41 | 미정 |  | 2021-03-03 00:07 | 1648 |  | 42 | 0 | 12 | 0 | 0 | 0 | 0.358 | 0.9992 | 0.2432 | 0.0228 | 106000 |  | 16 | 137 | 0.0033 | 0.0071 | 0.0185 | 0.0496 | 0.0233 | 0.007 | 0.007 | 0.0165
2021-03-02 | A62918 | B | 22 | AE1055LS | 103 | 37800 |  | 0.1139 | 0.1139 | 0.1279 | 1608 | 1608 | 1569 | 3175 | 54.2 |  |  | 0 | 미정 | 선택 | 미정 | 미정 | 0 | 0 | 0 | 0 | 0 | 0 |  |  |  |  | 44 | 5800 | 1588 | 0.5021 | 0.6065 | 0.1969 | 0.0261 | [6 empty] | 1484 | 25 | 25 | 3 | 0.25 | 65 | 31 | 미정 |  | 2021-03-03 00:29 | 1588 |  | 0 | 35 | 28 | 0 | 0 | 0 | 0.556 | 0.7891 | 0.2389 | 0.0271 | 111850 | 82 | 27 | 135 | 0.0633 | 0.0167 | 0.0226 |  | 0.0442 | 0.0092 | 0.0037 | 0.0041
2021-03-02 | B62406 | T | 32 | AE10B35M | 103 | 37500 | 0.1508 | 0.1421 | 0.1421 | 0.1787 | 1607 | 1607 | 1571 | 2992 |  |  |  | 0 | 미정 | 미정 | 미정 | 미정 | 0 | 0 | 0 | 209 | 0 | 0 | 0.1508 | 0.1256 | 0.0136 | 0.2308 | 46 | 6500 | 1641 | 0.2861 | 0.7906 | 0.1897 | 0.0044 | [6 empty] | 1497 | 13 | 14 | 1 | 0.23 | 75 | 42 | 미정 |  | 2021-03-03 01:03 | 1636 |  | 31 | 0 | 12 | 0 | 0 | 0 | 0.364 | 1.0083 | 0.2484 | 0.0208 | 100450 |  | 26 | 154 | 0.0039 | 0.0058 | 0.0185 | 0.0651 | 0.0213 | 0.0102 | 0.0098 | 0.0201
2021-03-02 | A62919 | B | 10 | AE5098 | 104 | 39200 | 0.0712 | 0.0804 | 0.079 | 0.1315 | 1571 | 1599 | 1543 | 3280 |  |  |  | 0 | 선택 | 미정 | 미정 | 미정 | 0 | 0 | 0 | 225 | 0 | 0 | 0.0712 | 0.1305 | 0.0034 | 0.2447 | 41 | 6700 | 1590 | 0.8438 | 0.7962 | 0.2355 | 0.006 | [6 empty] | 1453 | 20 | 21 | 3 | 0.26 | 88 | 41 | 미정 |  | 2021-03-03 01:33 | 1590 |  | 0 | 29 | 0 | 0 | 0 | 0 | 0.969 | 0.9929 | 0.2515 | 0.0255 | 102350 | 99 | 44 | 173 | 0.0056 | 0.0075 | 0.0229 | 0.0512 | 0.0165 | 0.0031 | 0.0024 | 0.0027
2021-03-02 | B62407 | T | 38 | AE10B35M | 103 | 37900 | 0.0477 | 0.023 | 0.0732 | 0.1079 | 1656 | 1637 | 1585 | 2954 |  |  |  | 0 | 미정 | 미정 | 미정 | 미정 | 0 | 0 | 0 | 205 | 0 | 0 | 0.0477 | 0.0585 | 0.0038 | 0.0135 | 38 | 5400 | 1641 | 0.3488 | 0.8099 | 0.1837 | 0.0041 | [6 empty] | 1497 | 13 | 14 | 1 | 0.2 | 76 | 41 | 미정 |  | 2021-03-03 02:09 | 1636 |  | 20 | 0 | 13 | 0 | 0 | 0 | 0.3546 | 0.9997 | 0.25 | 0.029 | 92750 | 86 | 21 | 140 | 0.0031 | 0.0047 | 0.0226 | 0.033 | 0.0205 | 0.0107 | 0.0105 | 0.0209
2021-03-02 | A62920 | B | 29 | AE5098 | 105 | 38900 | 0.0599 | 0.1075 | 0.1075 | 0.1364 | 1577 | 1577 | 1539 | 3061 |  |  |  | 0 | 선택 | 미정 | 미정 | 미정 | 0 | 0 | 0 | 217 | 0 | 0 | 0.0599 | 0.0794 | 0.0034 | 0.2585 | 41 | 5500 | 1563 | 0.8538 | 0.7916 | 0.2013 | 0.0127 | [6 empty] | 1453 | 20 | 20 | 3 | 0.25 | 72 | 32 | 미정 |  | 2021-03-03 02:42 | 1563 |  | 0 | 0 | 0 | 0 | 0 | 0 | 0.973 | 1.0088 | 0.2603 | 0.0243 | 102600 | 77 | 54 | 181 | 0.0027 | 0.0175 | 0.0206 | 0.048 | 0.0267 | 0.008 | 0.0053 | 0.0053
2021-03-02 | B62408 | T | 1 | AE10B35M | 104 | 38900 | 0.0568 | 0.04 | 0.064 | 0.1199 | 1589 | 1591 | 1519 | 2861 |  |  |  | 0 | 미정 | 미정 | 미정 | 미정 | 0 | 0 | 0 | 201 | 0 | 0 | 0.0568 | 0.0905 | 0.0023 | 0.0334 | 47 | 7900 | 1656 | 0.2656 | 0.7412 | 0.1799 | 0.0036 | [6 empty] | 1497 | 13 | 14 | 1 | 0.24 | 78 | 32 | 미정 |  | 2021-03-03 03:22 | 1647 |  | 51 | 0 | 17 | 0 | 0 | 0 | 0.3738 | 1.0028 | 0.2496 | 0.0227 | 97150 |  | 7 | 128 | 0.0027 | 0.0056 | 0.0192 | 0.0447 | 0.0345 | 0.0083 | 0.0079 | 0.0216
2021-03-02 | A62921 | B | 15 | AE5098 | 104 | 39400 | 0.0648 | 0 | 0.104 | 0.0759 | 9999 | 1558 | 1541 | 3036 | 16.5 |  |  | 0 | 선택 | 미정 | 미정 | 미정 | 0 | 0 | 0 | 0 | 0 | 0 | 0.0648 | 0.1033 | 0.0025 | 0.1609 | 42 | 5200 | 1553 | 0.7962 | 0.8184 | 0.1821 | 0.0112 | [6 empty] | 1453 | 20 | 20 | 3 | 0.25 | 66 | 30 | 미정 |  | 2021-03-03 03:46 | 1553 |  | 0 | 37 | 0 | 0 | 0 | 0 | 0.976 | 0.9735 | 0.247 | 0.0226 | 102050 | 75 | 44 | 174 | 0.0206 | 0.0189 | 0.0234 | 0.0462 | 0.028 | 0.0039 | 0.0025 | 0.003
2021-03-02 | B62409 | I | 22 | SCM415M1 | 106 | 38200 | 0.1248 | 0.1194 | 0.0511 | 0.0893 | 1598 | 1607 | 1555 | 3095 | 9.2 |  |  | 0 | 미정 | 미정 | 미정 | 미정 | 0 | 0 | 0 | 0 | 0 | 0 | 0.1248 | 0.1145 | 0.0056 | 0.1221 | 51 | 8900 | 1670 | 0.1216 | 0.4721 | 0.1615 | 0.009 | [6 empty] | 1514 | 20 | 28 | 1 | 0.21 | 83 | 0 | 미정 |  | 2021-03-03 04:34 | 1670 |  | 0 | 0 | 0 | 0 | 0 | 0 | 0.17 | 0.647 | 0.2528 | 0.0153 | 103500 | 590 | 25 | 158 | 0.013 | 0.0103 | 0.0154 | 0.0501 | 0.0481 | 0.0103 | 0.0074 | 0.0068
2021-03-02 | A62922 | B | 5 | AE5098 | 104 | 39300 | 0.0574 | 0.1592 | 0.1592 | 0.1556 | 1581 | 1581 | 1529 | 3085 | 44.4 |  |  | 0 | 미정 | 미정 | 미정 | 미정 | 0 | 0 | 0 | 0 | 0 | 0 | 0.0574 | 0.0634 | 0.0048 | 0.9144 | 41 | 5600 | 1550 | 0.8481 | 0.7688 | 0.1761 | 0.0177 | [6 empty] | 1453 | 20 | 20 | 3 | 0.25 | 59 | 23 | 미정 |  | 2021-03-03 05:02 | 1550 |  | 0 | 54 | 0 | 0 | 0 | 0 | 0.979 | 1.0005 | 0.2491 | 0.0262 | 106250 | 81 | 38 | 157 | 0.051 | 0.0136 | 0.0228 | 0.043 | 0.0251 | 0.008 | 0.0049 | 0.0052
2021-03-02 | B62410 | T | 6 | SCM435HF | 105 | 37900 | 0.0505 | 0.0212 | 0.0553 | 0.2173 | 1644 | 1563 | 1525 | 2809 | 28.9 |  |  | 0 | 미정 | 미정 | 미정 | 미정 | 0 | 0 | 0 | 0 | 0 | 0 | 0.0505 | 0.0581 | 0.0036 | 0.0921 | 51 | 9400 | 1650 | 0.3117 | 0.6044 | 0.2012 | 0.0131 | [6 empty] | 1497 | 13 | 14 | 1 | 0.28 | 86 | 38 | 미정 |  | 2021-03-03 05:39 | 1647 |  | 20 | 0 | 0 | 0 | 0 | 0 | 0.362 | 0.793 | 0.2539 | 0.0137 |  |  | 22 | 146 | 0.0404 | 0.0105 | 0.0184 | 0.0316 | 0.0212 | 0.0049 | 0.005 | 0.0047
2021-03-02 | A62923 | B | 10 | AE5098 | 104 | 40400 | 0.0507 | 0.1021 | 0.0711 | 0.0852 | 1552 | 1587 | 1540 | 3132 | 33.7 |  |  | 0 | 미정 | 미정 | 미정 | 미정 | 0 | 0 | 0 | 0 | 0 | 0 | 0.0507 | 0.0494 | 0.0025 | 0.304 | 40 | 5300 | 1551 | 0.8496 | 0.789 | 0.2077 | 0.0175 | [6 empty] | 1453 | 20 | 20 | 3 | 0.25 | 61 | 21 | 미정 |  | 2021-03-03 06:13 | 1551 |  | 0 | 23 | 0 | 0 | 0 | 0 | 0.972 | 0.9772 | 0.2537 | 0.0256 |  | 80 | 41 | 159 | 0.0419 | 0.0201 | 0.0226 | 0.0418 | 0.0366 | 0.0127 | 0.008 | 0.0074
2021-03-03 | B62411 | T | 32 | SCM435HF | 103 | 39700 | 0.0752 | 0.2533 | 0.0457 | 0.1448 | 1580 | 1626 | 1552 | 3144 | 32.8 |  |  | 0 | 미정 | 미정 | 미정 | 미정 | 0 | 0 | 0 | 0 | 0 | 0 | 0.0752 | 0.096 | 0.0047 | 0.092 | 41 | 7000 | 1638 | 0.2864 | 0.6889 | 0.188 | 0.0144 | [6 empty] | 1497 | 13 | 19 | 1 | 0.31 | 61 | 50 | 미정 |  | 2021-03-03 06:42 | 1629 |  | 32 | 0 | 0 | 0 | 0 | 0 | 0.3661 | 0.7901 | 0.2481 | 0.0108 | 101500 |  | 26 | 146 | 0.0482 | 0.0098 | 0.0179 | 0.0454 | 0.0334 | 0.0106 | 0.0063 | 0.0055
2021-03-03 | A62924 | B | 29 | AE5098 | 104 | 38700 | 0.0628 | 0.133 | 0.133 | 0.175 | 1620 | 1620 | 1554 | 2988 | 35.1 |  |  | 0 | 미정 | 미정 | 미정 | 미정 | 0 | 0 | 0 | 253 | 0 | 0 | 0.0628 | 0.099 | 0.0036 | 0.2556 | 48 | 4700 | 1546 | 0.8485 | 0.8354 | 0.2133 | 0.0105 | [6 empty] | 1453 | 20 | 20 | 3 | 0.26 | 64 | 25 | 미정 |  | 2021-03-03 07:21 | 1546 |  | 0 | 23 | 0 | 0 | 0 | 0 | 0.9623 | 1.0065 | 0.248 | 0.0253 | 110100 | 82 | 46 | 175 | 0.0275 | 0.0141 | 0.0217 | 0.0455 | 0.0248 | 0.0059 | 0.0058 | 0.0058
2021-03-03 | B62412 | I | 22 | SCM440I | 107 | 39200 | 0.0726 | 0.088 | 0.088 | 0.1233 | 1631 | 1631 | 1573 | 3029 | 24.2 |  |  | 0 | 미정 | 미정 | 미정 | 미정 | 0 | 0 | 0 | 103 | 0 | 0 | 0.0726 | 0.0941 | 0.0026 | 0.0798 | 40 | 6900 | 1652 | 0.3453 | 0.6729 | 0.1884 | 0.0071 | [6 empty] | 1495 | 20 | 23 | 1 | 0.27 | 74 | 0 | 미정 |  | 2021-03-03 07:44 | 1643 |  | 92 | 0 | 24 | 0 | 0 | 0 | 0.393 | 0.7183 | 0.2528 | 0.0056 | 101500 | 832 | 22 | 140 | 0.0254 | 0.0071 | 0.0057 | 0.045 | 0.038 | 0.0098 | 0.0094 | 0.0126
2021-03-03 | A62925 | B | 15 | AE5098 | 103 | 38300 |  | 0.1115 | 0.1115 | 0.1193 | 1607 | 1607 | 1534 | 2975 | 47.3 |  |  | 0 | 미정 | 미정 | 미정 | 미정 | 0 | 0 | 0 | 251 | 0 | 0 |  |  |  |  | 44 | 4800 | 1556 | 0.9061 | 0.822 | 0.2204 | 0.0119 | [6 empty] | 1453 | 20 | 20 | 3 | 0.25 | 63 | 26 | 미정 |  | 2021-03-03 08:18 | 1556 |  | 0 | 12 | 0 | 0 | 0 | 0 | 0.9657 | 0.9833 | 0.2495 | 0.0225 |  | 79 | 50 | 189 | 0.0384 | 0.0189 | 0.0193 |  | 0.0269 | 0.0093 | 0.0086 | 0.008
2021-03-03 | B62413 | I | 1 | SCM420HI | 101 | 37700 | 0.0751 | 0.0335 | 0.0335 | 0.1339 | 1639 | 1639 | 1580 | 2997 | 25.6 |  |  | 0 | 미정 | 미정 | 미정 | 미정 | 0 | 0 | 0 | 0 | 0 | 0 | 0.0751 | 0.0922 | 0.0037 | 0.4461 | 42 | 6600 | 1640 | 0.1837 | 0.7328 | 0.1466 | 0.0075 | [6 empty] | 1510 | 20 | 20 | 3 | 0.31 | 83 | 0 | 미정 |  | 2021-03-03 09:03 | 0 |  | 0 | 60 | 23 | 0 | 0 | 0 | 0.2049 | 0.8254 | 0.2432 | 0.0248 |  | 1058 | 35 | 158 | 0.0401 | 0.0098 | 0.0213 | 0.0436 | 0.0293 | 0.0156 | 0.008 | 0.0086
2021-03-03 | A62926 | B | 5 | AE5098 | 103 | 38800 | 0.0474 | 0.0873 | 0.0873 | 0.132 | 1612 | 1612 | 1555 | 2973 | 46.5 |  |  | 0 | 미정 | 해제 | 미정 | 미정 | 0 | 0 | 0 | 252 | 0 | 0 | 0.0474 | 0.0648 | 0.0024 | 0.0179 | 44 | 4700 | 1549 | 0.8745 | 0.8057 | 0.2199 | 0.0155 | [6 empty] | 1453 | 20 | 20 | 3 | 0.25 | 59 | 22 | 미정 |  | 2021-03-03 09:40 | 1549 |  | 0 | 28 | 0 | 0 | 0 | 0 | 0.965 | 1.0237 | 0.245 | 0.0272 | 100300 | 77 | 43 | 170 | 0.0406 | 0.0108 | 0.022 | 0.0302 | 0.0286 | 0.0124 | 0.0092 | 0.0091
2021-03-03 | A62927 | B | 10 | AE5098 | 103 | 38500 | 0.0533 | 0.087 | 0.087 | 0.1478 | 1595 | 1595 | 1532 | 2955 | 40.5 |  |  | 0 | 해제 | 선택 | 미정 | 미정 | 0 | 0 | 0 | 246 | 0 | 0 | 0.0533 | 0.0845 | 0.0026 | 0.0017 | 45 | 5300 | 1543 | 0.865 | 0.8104 | 0.215 | 0.0134 | [6 empty] | 1453 | 20 | 20 | 3 | 0.25 | 69 | 27 | 미정 |  | 2021-03-03 10:46 | 1543 |  | 0 | 17 | 0 | 0 | 0 | 0 | 0.9755 | 1.0041 | 0.2566 | 0.0224 | 105400 | 78 | 53 | 182 | 0.0328 | 0.0221 | 0.0194 | 0.0396 | 0.0307 | 0.0147 | 0.0115 | 0.0115
2021-03-03 | A62928 | B | 29 | AE5098 | 105 | 38700 | 0.0588 | 0.1331 | 0.1331 | 0.1487 | 1586 | 1586 | 1520 | 2916 | 47.9 |  |  | 0 | 선택 | 미정 | 미정 | 미정 | 0 | 0 | 0 | 252 | 0 | 0 | 0.0588 | 0.1056 | 0.0059 | 0.2183 | 44 | 6000 | 1552 | 0.8521 | 0.8536 | 0.2376 | 0.0143 | [6 empty] | 1453 | 20 | 20 | 3 | 0.24 | 67 | 30 | 미정 |  | 2021-03-03 12:01 | 1552 |  | 0 | 9 | 0 | 0 | 0 | 0 | 0.9685 | 0.9885 | 0.2506 | 0.0241 |  | 76 | 40 | 160 | 0.0422 | 0.0144 | 0.0206 | 0.0448 | 0.0228 | 0.0088 | 0.0072 | 0.0075
2021-03-03 | A62929 | B | 1 | AE5098 | 104 | 38400 | 0.0479 | 0.1193 | 0.1193 | 0.1223 | 1599 | 1599 | 1545 | 2968 | 39.9 |  |  | 0 | 미정 | 미정 | 미정 | 미정 | 0 | 0 | 0 | 252 | 0 | 0 | 0.0479 | 0.0787 | 0.0053 | 0.0836 | 47 | 5000 | 1549 | 0.8536 | 0.8128 | 0.218 | 0.0122 | [6 empty] | 1453 | 20 | 20 | 3 | 0.25 | 61 | 22 | 미정 |  | 2021-03-03 13:02 | 1549 |  | 0 | 30 | 0 | 0 | 0 | 0 | 0.996 | 1.0101 | 0.2491 | 0.0195 | 102850 | 77 | 48 | 176 | 0.034 | 0.0205 | 0.0213 | 0.0389 | 0.0315 | 0.0151 | 0.0115 | 0.0117
2021-03-03 | B62414 | B | 15 | SBMA75 | 105 | 42700 | 0.0461 | 0.044 | 0.0635 | 0.1289 | 1579 | 1592 | 1549 | 2566 | 49.1 |  |  | 0 | 미정 | 미정 | 미정 | 미정 | 0 | 0 | 0 | 107 | 0 | 0 | 0.0461 | 0.0454 | 0.0328 | 0.0029 | 40 | 7500 | 1659 | 0.3506 | 1.1879 | 0.2409 | 0.0511 | [6 empty] | 1491 | 16 | 20 | 1 | 0.27 | 90 | -20 | 미정 |  | 2021-03-03 13:11 | 1650 |  | 61 | 0 | 9 | 0 | 0 | 0 | 0.4254 | 1.3104 | 0.3016 | 0.0237 |  | 68 | 24 | 143 | 0.0855 | 0.0404 | 0.0263 | 0.0278 | 0.0331 | 0.0102 | 0.0086 | 0.0095
2021-03-03 | B62415 | B | 22 | SBMA75 | 104 | 37500 | 0.0556 | 0.0245 | 0.0878 | 0.1565 | 1620 | 1600 | 1543 | 3085 | 37.1 |  |  | 0 | 미정 | 미정 | 미정 | 미정 | 0 | 0 | 0 | 101 | 0 | 0 | 0.0556 | 0.0453 | 0.002 | 0.1687 | 48 | 8000 | 1631 | 0.3686 | 1.0619 | 0.2006 | 0.0174 | [6 empty] | 1491 | 18 | 20 | 1 | 0.3 | 66 | 4 | 미정 |  | 2021-03-03 14:20 | 1617 |  | 93 | 0 | 32 | 0 | 0 | 0 | 0.425 | 1.3584 | 0.3096 | 0.0296 | 96700 | 68 | 19 | 136 | 0.0639 | 0.0195 | 0.0279 | 0.0386 | 0.0371 | 0.0093 | 0.0074 | 0.0091
2021-03-03 | A62930 | B | 5 | AE5098 | 104 | 38700 | 0.0484 | 0.0408 | 0.0408 | 0.1389 | 1617 | 1617 | 1545 | 2994 | 35.1 |  |  | 0 | 미정 | 미정 | 미정 | 미정 | 0 | 0 | 0 | 0 | 0 | 0 | 0.0484 | 0.0657 | 0.0038 | 0.1787 | 40 | 5600 | 1550 | 0.7991 | 0.8711 | 0.2088 | 0.0109 | [6 empty] | 1453 | 20 | 20 | 3 | 0.25 | 58 | 20 | 미정 |  | 2021-03-03 14:15 | 1550 |  | 0 | 21 | 0 | 0 | 0 | 0 | 0.964 | 1.0049 | 0.2495 | 0.0257 | 104200 | 81 | 37 | 154 | 0.0282 | 0.0088 | 0.0239 | 0.0352 | 0.0367 | 0.016 | 0.0091 | 0.0088
2021-03-03 | A62931 | B | 10 | AE5098 | 104 | 38200 | 0.0475 | 0.1905 | 0.1905 | 0.1719 | 1582 | 1582 | 1534 | 3012 | 46.4 |  |  | 0 | 미정 | 미정 | 미정 | 미정 | 0 | 0 | 0 | 218 | 0 | 0 | 0.0475 | 0.0662 | 0.0033 | 0.1677 | 42 | 5500 | 1557 | 0.8443 | 0.8536 | 0.2385 | 0.0115 | [6 empty] | 1453 | 20 | 20 | 3 | 0.24 | 69 | 28 | 미정 |  | 2021-03-03 15:16 | 1557 |  | 0 | 9 | 0 | 0 | 0 | 0 | 0.966 | 0.9831 | 0.2524 | 0.0233 | 103550 | 78 | 56 | 184 | 0.0388 | 0.0091 | 0.0202 | 0.0309 | 0.0199 | 0.0056 | 0.0057 | 0.0076
2021-03-03 | B62416 | B | 32 | SBMA75 | 104 | 38400 | 0.0476 | 0.0365 | 0.0543 | 0.1121 | 1560 | 1593 | 1538 | 3092 | 30 |  |  | 0 | 미정 | 미정 | 미정 | 미정 | 0 | 0 | 0 | 0 | 0 | 0 | 0.0476 | 0.045 | 0.0026 | 0.0046 | 40 | 6400 | 1633 | 0.3457 | 1.1757 | 0.1563 | 0.0093 | [6 empty] | 1491 | 16 | 20 | 1 | 0.27 | 64 | 27 | 미정 |  | 2021-03-03 15:23 | 1622 |  | 41 | 0 | 53 | 0 | 0 | 0 | 0.422 | 1.3677 | 0.3177 | 0.0189 | 96000 | 79 | 14 | 121 | 0.0476 | 0.0229 | 0.029 | 0.0359 | 0.0348 | 0.0072 | 0.0072 | 0.0105
2021-03-03 | B62417 | B | 6 | SBMA75 | 104 | 38900 | 0.0505 | 0.0271 | 0.059 | 0.2245 | 1581 | 1575 | 1526 | 3116 | 48.7 |  |  | 0 | 미정 | 미정 | 미정 | 미정 | 0 | 0 | 0 | 0 | 0 | 0 | 0.0505 | 0.0592 | 0.0045 | 0.3366 | 43 | 7800 | 1600 | 0.3583 | 1.1645 | 0.1925 | 0.0356 | [6 empty] | 1491 | 16 | 16 | 1 | 0.23 | 60 | 16 | 미정 |  | 2021-03-03 16:25 | 1617 |  | 62 | 0 | 37 | 0 | 0 | 0 | 0.43 | 1.3768 | 0.3085 | 0.0306 | 104750 | 81 | 22 | 138 | 0.0719 | 0.0296 | 0.0276 | 0.0391 | 0.0271 | 0.0085 | 0.0059 | 0.0091
2021-03-03 | A62932 | B | 29 | AE5098 | 103 | 38500 | 0.0477 | 0.0272 | 0.0272 | 0.0586 | 1620 | 1620 | 1542 | 2978 | 10.4 |  |  | 0 | 미정 | 미정 | 미정 | 미정 | 0 | 0 | 0 | 223 | 0 | 0 | 0.0477 | 0.0789 | 0.0044 | 0.2318 | 43 | 5700 | 1566 | 0.8268 | 0.8259 | 0.2317 | 0.011 | [6 empty] | 1453 | 20 | 21 | 3 | 0.24 | 59 | 22 | 미정 |  | 2021-03-03 16:36 | 1566 |  | 0 | 22 | 0 | 0 | 0 | 0 | 0.95 | 1.0022 | 0.2593 | 0.0246 | 103450 | 79 | 31 | 148 | 0.0083 | 0.0073 | 0.0199 | 0.0303 | 0.0232 | 0.0077 | 0.0089 | 0.0086
2021-03-03 | B62418 | B | 5 | SBMA75 | 104 | 37200 | 0.0542 | 0.0891 | 0.0891 | 0.1151 | 1586 | 1586 | 1532 | 3079 | 37.5 |  |  | 0 | 미정 | 선택 | 미정 | 미정 | 0 | 0 | 0 | 0 | 0 | 0 | 0.0542 | 0.084 | 0.0034 | 0.4063 | 66 | 8800 | 1602 | 0.3647 | 1.0776 | 0.17 | 0.0233 | [6 empty] | 1491 | 18 | 18 | 1 | 0.26 | 63 | 27 | 미정 |  | 2021-03-03 17:44 | 1607 |  | 0 | 0 | 0 | 0 | 0 | 0 | 0.428 | 1.4307 | 0.3047 | 0.0331 |  | 69 | 17 | 149 | 0.0582 | 0.0269 | 0.0313 | 0.0433 | 0.0311 | 0.0089 | 0.0074 | 0.0104
2021-03-03 | A62933 | B | 1 | AE5098 | 105 | 38700 | 0.0686 | 0.058 | 0.058 | 0.1038 | 1576 | 1576 | 1521 | 2899 | 36.5 |  |  | 0 | 미정 | 미정 | 미정 | 미정 | 0 | 0 | 0 | 227 | 0 | 0 | 0.0686 | 0.0979 | 0.0065 | 0.1783 | 43 | 5300 | 1554 | 0.8257 | 0.9027 | 0.2454 | 0.0132 | [6 empty] | 1453 | 20 | 20 | 3 | 0.25 | 66 | 21 | 미정 |  | 2021-03-03 17:35 | 1554 |  | 0 | 25 | 0 | 0 | 0 | 0 | 0.952 | 0.9829 | 0.2435 | 0.0232 | 92650 | 71 | 50 | 176 | 0.0341 | 0.0088 | 0.0186 | 0.0269 | 0.0173 | 0.0081 | 0.0068 | 0.0081
2021-03-03 | A62934 | B | 15 | AE5098 | 104 | 36800 | 0.0579 | 0.1379 | 0.055 | 0.1881 | 1551 | 1637 | 1516 | 3010 | 54.7 |  |  | 0 | 미정 | 미정 | 미정 | 미정 | 0 | 0 | 0 | 216 | 0 | 0 | 0.0579 | 0.1045 | 0.0031 | 0.0957 | 48 | 7000 | 1549 | 0.8156 | 0.8783 | 0.1864 | 0.0097 | [6 empty] | 1453 | 20 | 20 | 3 | 0.34 | 67 | 34 | 미정 |  | 2021-03-03 18:45 | 1549 |  | 0 | 32 | 0 | 0 | 0 | 0 | 0.973 | 0.992 | 0.2303 | 0.0232 | 160300 | 90 | 31 | 155 | 0.0293 | 0.0057 | 0.0185 | 0.0436 | 0.036 | 0.0227 | 0.0116 | 0.0106
2021-03-03 | B62419 | B | 22 | SBMA75 | 105 | 38400 | 0.047 | 0.0274 | 0.0413 | 0.0754 | 1567 | 1592 | 1546 | 3119 | 25.9 |  |  | 0 | 미정 | 해제 | 미정 | 미정 | 0 | 0 | 0 | 0 | 0 | 0 | 0.047 | 0.0384 | 0.0014 | 0.0033 | 37 | 6800 | 1625 | 0.2993 | 1.1046 | 0.1962 | 0.0366 | [6 empty] | 1491 | 18 | 20 | 1 | 0.25 | 61 | 24 | 미정 |  | 2021-03-03 18:39 | 1618 |  | 33 | 0 | 0 | 0 | 0 | 0 | 0.445 | 1.3506 | 0.3217 | 0.0356 | 96950 | 69 | 24 | 131 | 0.0386 | 0.0386 | 0.0327 | 0.0398 | 0.0367 | 0.0169 | 0.0088 | 0.0073
2021-03-03 | B62420 | B | 32 | SBMA75 | 104 | 38000 |  | 0.2131 | 0.1119 | 0.1347 | 1534 | 1566 | 1519 | 3148 | 46.9 |  |  | 0 | 미정 | 미정 | 미정 | 미정 | 0 | 0 | 0 | 0 | 0 | 0 |  |  |  |  | 41 | 7200 | 1604 | 0.3641 | 1.1622 | 0.1776 | 0.0266 | [6 empty] | 1491 | 18 | 20 | 1 | 0.24 | 56 | 21 | 미정 |  | 2021-03-03 19:45 | 1607 |  | 93 | 0 | 53 | 0 | 0 | 0 | 0.423 | 1.3469 | 0.3008 | 0.0299 | 100750 | 75 | 18 | 122 | 0.0704 | 0.0191 | 0.0308 |  | 0.0323 | 0.0078 | 0.0051 | 0.0086
2021-03-03 | A62935 | B | 10 | SNCM8 | 104 | 40500 | 0.0582 | 0.0956 | 0.0955 | 0.0926 | 1587 | 1628 | 1563 | 3011 | 25.3 |  |  | 0 | 미정 | 미정 | 미정 | 미정 | 0 | 0 | 0 | 0 | 0 | 0 | 0.0582 | 0.1019 | 0.0024 | 0.1002 | 42 | 7000 | 1620 | 0.3137 | 0.5977 | 0.1592 | 0.0081 | [6 empty] | 1489 | 18 | 20 | 3 | 0.26 | 91 | 31 | 미정 |  | 2021-03-03 19:58 | 1619 |  | 0 | 8 | 0 | 0 | 0 | 0 | 0.391 | 0.6899 | 0.2125 | 0.0243 | 103050 | 98 | 60 | 200 | 0.0285 | 0.0166 | 0.0178 | 0.0357 | 0.0243 | 0.0159 | 0.0091 | 0.0082
2021-03-03 | B62421 | B | 6 | SBMA75 | 104 | 38600 | 0.0377 | 0.0304 | 0.0776 | 0.1127 | 1556 | 1573 | 1526 | 3111 | 31.3 |  |  | 0 | 미정 | 선택 | 미정 | 미정 | 0 | 0 | 0 | 0 | 0 | 0 | 0.0377 | 0.0535 | 0.0032 | 0.1631 | 45 | 7400 | 1604 | 0.3464 | 1.1818 | 0.1994 | 0.0278 | [6 empty] | 1491 | 18 | 18 | 1 | 0.25 | 51 | 18 | 미정 |  | 2021-03-03 20:53 | 1603 |  | 62 | 0 | 30 | 0 | 0 | 0 | 0.422 | 1.3634 | 0.3013 | 0.0298 | 102400 | 80 | 17 | 124 | 0.0486 | 0.0316 | 0.0249 | 0.0262 | 0.036 | 0.008 | 0.0052 | 0.0088
2021-03-03 | A62936 | B | 29 | SNCM8 | 105 | 40500 | 0.1454 | 0.0953 | 0.0827 | 0.0919 | 1550 | 1601 | 1527 | 2982 | 30.8 |  |  | 0 | 미정 | 미정 | 미정 | 미정 | 0 | 0 | 0 | 0 | 0 | 0 | 0.1454 | 0.1604 | 0.004 | 0.194 | 44 | 7200 | 1586 | 0.314 | 0.5956 | 0.1749 | 0.0276 | [6 empty] | 1489 | 18 | 19 | 3 | 0.27 | 62 | 20 | 해제 |  | 2021-03-03 21:02 | 1592 |  | 0 | 17 | 0 | 0 | 0 | 0 | 0.39 | 0.7031 | 0.2156 | 0.0212 | 106350 | 84 | 37 | 181 | 0.0338 | 0.0152 | 0.0173 | 0.0472 | 0.0292 | 0.0162 | 0.0068 | 0.0104
2021-03-03 | B62422 | B | 5 | SBMA75 | 104 | 37700 | 0.0568 | 0.136 | 0.136 | 0.1776 | 1637 | 1637 | 1542 | 2996 | 34.9 |  |  | 0 | 선택 | 해제 | 미정 | 미정 | 0 | 0 | 0 | 0 | 0 | 0 | 0.0568 | 0.074 | 0.0044 | 0.2414 | 35 | 6100 | 1624 | 0.3866 | 1.1092 | 0.2007 | 0.0228 | [6 empty] | 1491 | 18 | 18 | 1 | 0.22 | 69 | 25 | 미정 |  | 2021-03-03 21:51 | 1614 |  | 70 | 0 | 21 | 0 | 0 | 0 | 0.426 | 1.3396 | 0.3016 | 0.0292 | 100600 | 93 | 25 | 133 | 0.0502 | 0.0269 | 0.0284 | 0.036 | 0.021 | 0.0059 | 0.0047 | 0.0087
2021-03-03 | A62937 | B | 1 | SNCM8 | 104 | 38300 | 0.0582 | 0.1731 | 0.1731 | 0.2089 | 1590 | 1590 | 1542 | 2989 | 53.2 |  |  | 0 | 미정 | 미정 | 미정 | 미정 | 0 | 0 | 0 | 0 | 0 | 0 | 0.0582 | 0.0989 | 0.005 | 0.1935 | 48 | 7400 | 1606 | 0.2776 | 0.6145 | 0.1973 | 0.0283 | [6 empty] | 1489 | 18 | 18 | 3 | 0.28 | 71 | 16 | 해제 |  | 2021-03-03 22:05 | 1607 |  | 0 | 25 | 22 | 0 | 0 | 0 | 0.3939 | 0.7022 | 0.2199 | 0.0199 | 99700 | 79 | 69 | 229 | 0.0642 | 0.018 | 0.0144 | 0.0356 | 0.0446 | 0.0076 | 0.0037 | 0.0092
2021-03-03 | B62423 | B | 22 | SNCM8 | 104 | 38200 | 0.0661 | 0.1264 | 0.0824 | 0.1326 | 1566 | 1604 | 1546 | 2875 | 23.2 |  |  | 0 | 미정 | 미정 | 미정 | 미정 | 0 | 0 | 0 | 55 | 0 | 0 | 0.0661 | 0.08 | 0.0036 | 0.1653 | 50 | 8500 | 1635 | 0.2882 | 0.57 | 0.1093 | 0.0096 | [6 empty] | 1489 | 18 | 18 | 1 | 0.21 | 84 | 26 | 미정 |  | 2021-03-03 23:10 | 1630 |  | 25 | 0 | 31 | 0 | 0 | 0 | 0.395 | 0.7016 | 0.2244 | 0.0241 | 104300 | 175 | 62 | 228 | 0.03 | 0.015 | 0.0224 | 0.0287 | 0.0222 | 0.008 | 0.0073 | 0.007
2021-03-03 | A62938 | B | 15 | STB2 | 104 | 39900 | 0.0484 | 0.1109 | 0.2062 | 0.2566 | 1585 | 1581 | 1535 | 3192 | 47 |  |  | 0 | 미정 | 미정 | 미정 | 미정 | 0 | 0 | 0 | 0 | 0 | 0 | 0.0484 | 0.0683 | 0.0034 | 0.29 | 42 | 5800 | 1585 | 0.7453 | 0.1837 | 0.216 | 0.0136 | [6 empty] | 1456 | 25 | 25 | 3 | 0.3 | 74 | 32 | 미정 |  | 2021-03-03 23:16 | 1585 |  | 0 | 0 | 0 | 0 | 0 | 0 | 0.936 | 0.3708 | 0.281 | 0.0115 | 99500 | 90 | 30 | 151 | 0.0573 | 0.0127 | 0.0088 | 0.0276 | 0.013 | 0.0011 | 0.0019 | 0.0023
2021-03-03 | B62424 | T | 32 | SM25C | 104 | 39400 | 0.2897 | 0.059 | 0.0853 | 0.1128 | 1596 | 1578 | 1520 | 2764 | 38.7 |  |  | 0 | 미정 | 미정 | 미정 | 미정 | 0 | 0 | 0 | 104 | 0 | 0 | 0.2897 | 0.151 | 0.0063 | 0.4189 | 49 | 8700 | 1668 | 0.1491 | 0.2211 | 0.169 | 0.0394 | [6 empty] | 1510 | 10 | 11 | 1 | 0.24 | 91 | 44 | 미정 |  | 2021-03-04 00:28 | 1663 |  | 21 | 0 | 0 | 0 | 0 | 0 | 0.251 | 0.3762 | 0.2305 | 0.0198 | 99100 |  | 28 | 169 | 0.0597 | 0.0237 | 0.0176 | 0.041 | 0.0316 | 0.0153 | 0.0066 | 0.0056
2021-03-03 | A62939 | B | 35 | STB2 | 104 | 37900 | 0.0615 | 0.1531 | 0.1531 | 0.1955 | 1607 | 1607 | 1547 | 3016 | 40.6 |  |  | 0 | 미정 | 미정 | 미정 | 미정 | 0 | 0 | 0 | 0 | 0 | 0 | 0.0615 | 0.1093 | 0.0018 | 0.0472 | 43 | 5500 | 1562 | 0.8292 | 0.2712 | 0.2234 | 0.0176 | [6 empty] | 1456 | 25 | 25 | 3 | 0.31 | 59 | 28 | 미정 |  | 2021-03-04 00:22 | 1562 |  | 0 | 12 | 0 | 0 | 0 | 0 | 0.97 | 0.37 | 0.2676 | 0.0119 | 98750 | 72 | 25 | 143 | 0.0508 | 0.0135 | 0.0096 | 0.0299 | 0.0103 | 0.0019 | 0.0013 | 0.0021
2021-03-03 | A62940 | B | 10 | STB2 | 104 | 37800 | 0.0654 | 0.1472 | 0.1472 | 0.1907 | 1606 | 1606 | 1542 | 3034 | 31.9 |  |  | 0 | 미정 | 미정 | 미정 | 미정 | 0 | 0 | 0 | 0 | 0 | 0 | 0.0654 | 0.1171 | 0.0034 | 0.0797 | 40 | 5200 | 1554 | 0.8722 | 0.2566 | 0.2162 | 0.0122 | [6 empty] | 1456 | 25 | 25 | 3 | 0.37 | 58 | 23 | 미정 |  | 2021-03-04 01:25 | 1554 |  | 0 | 20 | 17 | 0 | 0 | 0 | 0.952 | 0.3689 | 0.2641 | 0.0097 | 102850 | 74 | 35 | 151 | 0.0385 | 0.0106 | 0.0081 | 0.0359 | 0.0099 | 0.0017 | 0.0019 | 0.0024
2021-03-03 | B62425 | T | 6 | SM25C | 104 | 38600 | 0.0557 | 0.028 | 0.0388 | 0.071 | 1607 | 1560 | 1530 | 2946 | 19.3 |  |  | 0 | 미정 | 미정 | 미정 | 미정 | 0 | 0 | 0 | 102 | 0 | 0 | 0.0557 | 0.0641 | 0.0032 | 0.1665 | 43 | 6800 | 1635 | 0.1537 | 0.1743 | 0.1572 | 0.0177 | [6 empty] | 1510 | 10 | 11 | 1 | 0.26 | 70 | 34 | 미정 |  | 2021-03-04 01:33 | 1631 |  | 0 | 0 | 0 | 0 | 0 | 0 | 0.2485 | 0.3794 | 0.2261 | 0.0182 | 99700 |  | 41 | 171 | 0.0271 | 0.0155 | 0.0187 | 0.039 | 0.0442 | 0.0056 | 0.0039 | 0.0039
2021-03-03 | A62941 | B | 29 | STB2 | 101 | 36900 |  | 0.1679 | 0.1679 | 0.2298 | 1586 | 1586 | 1547 | 2982 | 75.3 |  |  | 0 | 미정 | 선택 | 미정 | 미정 | 0 | 0 | 0 | 0 | 0 | 0 |  |  |  |  | 44 | 5800 | 1559 | 0.8807 | 0.2524 | 0.2149 | 0.028 | [6 empty] | 1456 | 25 | 25 | 3 | 0.29 | 61 | 22 | 미정 |  | 2021-03-04 02:28 | 1559 |  | 0 | 16 | 9 | 0 | 0 | 0 | 0.974 | 0.374 | 0.2661 | 0.0162 | 107400 | 78 | 40 | 162 | 0.0889 | 0.0195 | 0.0139 |  | 0.0265 | 0.0033 | 0.0015 | 0.0018
2021-03-03 | B62426 | T | 1 | SM25C | 104 | 38700 | 0.0709 | 0.0447 | 0.0551 | 0.0863 | 1588 | 1581 | 1521 | 2816 | 30.6 |  |  | 0 | 미정 | 미정 | 미정 | 미정 | 0 | 0 | 0 | 100 | 0 | 0 | 0.0709 | 0.0719 | 0.0035 | 0.2202 | 44 | 6500 | 1626 | 0.1611 | 0.1775 | 0.1921 | 0.0209 | [6 empty] | 1510 | 10 | 11 | 1 | 0.25 | 71 | 27 | 미정 |  | 2021-03-04 02:36 | 1624 |  | 0 | 0 | 0 | 0 | 0 | 0 | 0.243 | 0.3769 | 0.2318 | 0.0218 | 97650 |  | 41 | 170 | 0.0466 | 0.0165 | 0.0181 | 0.0415 | 0.0222 | 0.0059 | 0.0043 | 0.0051
2021-03-03 | A62942 | B | 15 | STB2 | 100 | 36800 | 0.0473 | 0.15 | 0.15 | 0.1858 | 1590 | 1590 | 1549 | 2821 | 66.6 |  |  | 0 | 미정 | 선택 | 미정 | 미정 | 0 | 0 | 0 | 0 | 0 | 0 | 0.0473 | 0.0812 | 0.0042 | 0.2354 | 43 | 5600 | 1558 | 0.9005 | 0.2532 | 0.2157 | 0.0326 | [6 empty] | 1456 | 25 | 25 | 3 | 0.29 | 66 | 31 | 미정 |  | 2021-03-04 03:33 | 1558 |  | 0 | 0 | 0 | 0 | 0 | 0 | 0.972 | 0.3689 | 0.2649 | 0.0193 | 104300 | 75 | 46 | 171 | 0.0811 | 0.0234 | 0.016 | 0.028 | 0.0274 | 0.005 | 0.0026 | 0.0024
2021-03-03 | B62427 | T | 5 | SM25CM2 | 103 | 40000 | 0.1124 | 0.042 | 0.0722 | 0.141 | 1599 | 1557 | 1517 | 2769 | 29.8 |  |  | 0 | 미정 | 미정 | 미정 | 미정 | 0 | 0 | 0 | 104 | 0 | 0 | 0.1124 | 0.1255 | 0.0053 | 0.0766 | 47 | 7200 | 1637 | 0.1876 | 0.2657 | 0.152 | 0.0278 | [6 empty] | 1510 | 10 | 10 | 1 | 0.24 | 66 | 25 | 미정 |  | 2021-03-04 03:45 | 1623 |  | 0 | 0 | 12 | 0 | 0 | 0 | 0.2561 | 0.408 | 0.2425 | 0.0227 | 95100 |  | 30 | 153 | 0.045 | 0.0104 | 0.021 | 0.0456 | 0.0442 | 0.0206 | 0.0069 | 0.0066
2021-03-03 | A62943 | B | 35 | STB2 | 101 | 37600 | 0.0857 | 0.171 | 0.171 | 0.2351 | 1618 | 1618 | 1571 | 2964 | 67.6 |  |  | 0 | 미정 | 선택 | 미정 | 미정 | 0 | 0 | 0 | 0 | 0 | 0 | 0.0857 | 0.1473 | 0.0018 | 0.3241 | 42 | 5100 | 1550 | 0.8364 | 0.2194 | 0.2226 | 0.0245 | [6 empty] | 1456 | 25 | 25 | 3 | 0.25 | 59 | 29 | 미정 |  | 2021-03-04 04:49 | 1550 |  | 0 | 12 | 10 | 0 | 0 | 0 | 0.967 | 0.3676 | 0.2623 | 0.0128 | 108100 | 78 | 36 | 150 | 0.0803 | 0.0152 | 0.011 | 0.037 | 0.029 | 0.0038 | 0.0018 | 0.0029
2021-03-03 | B62428 | I | 32 | SCM440I | 105 | 39600 | 0.0661 | 0.0272 | 0.0616 | 0.1289 | 1609 | 1554 | 1518 | 3030 |  |  |  | 0 | 미정 | 미정 | 미정 | 미정 | 0 | 0 | 0 | 203 | 0 | 0 | 0.0661 | 0.0733 | 0.0036 | 0.1524 | 52 | 9300 | 1654 | 0.3058 | 0.5836 | 0.1807 | 0.0059 | [6 empty] | 1495 | 20 | 25 | 1 | 0.26 | 77 | 0 | 미정 |  | 2021-03-04 04:59 | 1641 |  | 0 | 0 | 0 | 0 | 0 | 0 | 0.3921 | 0.7004 | 0.2347 | 0.0068 |  | 520 | 19 | 149 | 0.0097 | 0.0087 | 0.0069 | 0.0351 | 0.0205 | 0.0071 | 0.01 | 0.0153
2021-03-03 | A62944 | B | 10 | STB2 | 101 | 36800 | 0.0688 | 0.1729 | 0.1729 | 0.2285 | 1596 | 1596 | 1550 | 2801 | 58.1 |  |  | 0 | 해제 | 선택 | 미정 | 미정 | 0 | 0 | 0 | 0 | 0 | 0 | 0.0688 | 0.1136 | 0.0025 | 0.1701 | 46 | 5400 | 1562 | 0.8723 | 0.2565 | 0.2122 | 0.018 | [6 empty] | 1456 | 25 | 25 | 3 | 0.26 | 55 | 23 | 미정 |  | 2021-03-04 05:52 | 1562 |  | 0 | 0 | 0 | 0 | 0 | 0 | 0.95 | 0.3693 | 0.2689 | 0.0114 |  | 77 | 31 | 155 | 0.0653 | 0.0137 | 0.0096 | 0.0421 | 0.0269 | 0.0026 | 0.0015 | 0.0022
2021-03-03 | B62429 | T | 6 | SM35C | 104 | 38800 | 0.0612 | 1.1286 | 0.0458 | 0.059 | 1570 | 1594 | 1535 | 2939 | 3.2 |  |  | 0 | 미정 | 미정 | 미정 | 미정 | 0 | 0 | 0 | 103 | 0 | 0 | 0.0612 | 0.051 | 0.003 | 0.375 | 44 | 6600 | 1631 | 0.2684 | 0.5194 | 0.1294 | 0.0046 | [6 empty] | 1501 | 10 | 11 | 1 | 0.22 | 84 | 30 | 미정 |  | 2021-03-04 06:03 | 1633 |  | 22 | 0 | 0 | 0 | 0 | 0 | 0.348 | 0.6927 | 0.1929 | 0.0166 |  |  | 26 | 137 | 0.004 | 0.006 | 0.0151 | 0.0409 | 0.0609 | 0.0121 | 0.0119 | 0.0096
2021-03-04 | A62945 | B | 29 | STB2 | 101 | 38100 | 0.0509 | 0.1871 | 0.1871 | 0.2444 | 1605 | 1605 | 1530 | 3079 | 64.3 |  |  | 0 | 미정 | 선택 | 미정 | 미정 | 0 | 0 | 0 | 0 | 0 | 0 | 0.0509 | 0.0708 | 0.0049 | 0.2384 | 58 | 5600 | 1561 | 0.9765 | 0.2751 | 0.2193 | 0.0185 | [6 empty] | 1456 | 25 | 25 | 3 | 0.26 | 63 | 31 | 미정 |  | 2021-03-04 07:08 | 1561 |  | 0 | 0 | 0 | 0 | 0 | 0 | 0.9736 | 0.3575 | 0.2541 | 0.016 | 107500 | 77 | 23 | 148 | 0.0715 | 0.0173 | 0.0118 | 0.0355 | 0.0335 | 0.003 | 0.0029 | 0.0031
2021-03-04 | B62430 | T | 1 | SM35C | 104 | 37200 | 0.0848 | 0.0621 | 0.0621 | 0.079 | 1582 | 1582 | 1535 | 2978 | 28.5 |  |  | 0 | 미정 | 선택 | 미정 | 미정 | 0 | 0 | 0 | 102 | 0 | 0 | 0.0848 | 0.1417 | 0.0042 | 0.0174 | 39 | 6300 | 1632 | 0.2639 | 0.5247 | 0.1659 | 0.007 | [6 empty] | 1501 | 10 | 15 | 1 | 0.18 | 72 | 27 | 미정 |  | 2021-03-04 06:59 | 1626 |  | 26 | 0 | 0 | 0 | 0 | 0 | 0.3358 | 0.6782 | 0.2001 | 0.0134 |  |  | 41 | 162 | 0.0425 | 0.0064 | 0.0121 | 0.0426 | 0.0371 | 0.0092 | 0.0118 | 0.0115
2021-03-04 | B62431 | T | 22 | SM35C | 104 | 36500 | 0.2015 | 0.0359 | 0.0359 | 0.0891 | 1626 | 1626 | 1530 | 2972 | 32.7 |  |  | 0 | 미정 | 선택 | 미정 | 미정 | 0 | 0 | 0 | 111 | 0 | 0 | 0.2015 | 0.1242 | 0.0082 | 0.1194 | 40 | 6500 | 1624 | 0.2535 | 0.5186 | 0.1532 | 0.0109 | [6 empty] | 1501 | 10 | 11 | 1 | 0.21 | 64 | 14 | 미정 |  | 2021-03-04 08:03 | 1619 |  | 26 | 0 | 0 | 0 | 0 | 0 | 0.3471 | 0.6861 | 0.2106 | 0.0129 |  |  | 54 | 185 | 0.053 | 0.0079 | 0.0115 | 0.0598 | 0.0475 | 0.0099 | 0.0091 | 0.0098
2021-03-04 | A62946 | B | 15 | STB2 | 100 | 38500 | 0.0323 | 0.094 | 0.1677 | 0.2102 | 1599 | 1580 | 1533 | 2957 | 53.7 |  |  | 0 | 선택 | 미정 | 미정 | 미정 | 0 | 0 | 0 | 0 | 0 | 0 | 0.0323 | 0.0757 | 0.0022 | 0.0106 | 40 | 5500 | 1559 | 0.889 | 0.2882 | 0.2289 | 0.0183 | [6 empty] | 1456 | 25 | 25 | 3 | 0.26 | 58 | 25 | 미정 |  | 2021-03-04 08:14 | 1559 |  | 0 | 0 | 38 | 0 | 0 | 0 | 0.9651 | 0.3603 | 0.2694 | 0.0118 | 100600 | 73 | 27 | 137 | 0.0681 | 0.0143 | 0.0097 | 0.0309 | 0.0219 | 0.0037 | 0.0027 | 0.0035
2021-03-04 | B62432 | I | 32 | SCM415C2 | 105 | 38500 | 0.0803 | 0.0465 | 0.0465 | 0.0614 | 1586 | 1586 | 1574 | 3080 | 17.5 |  |  | 0 | 미정 | 미정 | 미정 | 미정 | 0 | 0 | 0 | 104 | 0 | 0 | 0.0803 | 0.114 | 0.0035 | 0.027 | 42 | 8200 | 1667 | 0.1301 | 0.5204 | 0.1572 | 0.013 | [6 empty] | 1516 | 20 | 22 | 1 | 0.3 | 70 | 0 | 미정 |  | 2021-03-04 09:03 | 1660 |  | 30 | 0 | 0 | 0 | 0 | 0 | 0.153 | 0.6919 | 0.2131 | 0.0114 |  | 764 | 17 | 132 | 0.0285 | 0.0091 | 0.0251 | 0.0498 | 0.0337 | 0.0207 | 0.0161 | 0.0158
2021-03-04 | A62947 | B | 35 | STB2 | 101 | 38400 | 0.0589 | 0.1395 | 0.1395 | 0.2106 | 1644 | 1644 | 1565 | 2956 | 41.4 |  |  | 0 | 선택 | 미정 | 미정 | 미정 | 0 | 0 | 0 | 0 | 0 | 0 | 0.0589 | 0.1511 | 0.0037 | 0.0666 | 42 | 3700 | 1546 | 0.8104 | 0.3082 | 0.2397 | 0.0137 | [6 empty] | 1456 | 25 | 25 | 3 | 0.26 | 57 | 21 | 미정 |  | 2021-03-04 09:17 | 1546 |  | 0 | 0 | 0 | 0 | 0 | 0 | 0.951 | 0.3564 | 0.2768 | 0.0096 | 97450 | 71 | 32 | 143 | 0.0528 | 0.0113 | 0.0082 | 0.0529 | 0.0176 | 0.0037 | 0.0025 | 0.003
2021-03-04 | B62433 | B | 6 | SM20CB | 103 | 36400 | 0.0697 | 0.035 | 0.035 | 0.1112 | 1648 | 1648 | 1543 | 2922 |  |  |  | 0 | 미정 | 미정 | 미정 | 미정 | 0 | 0 | 0 | 203 | 0 | 0 | 0.0697 | 0.0851 | 0.0041 | 0.1895 | 43 | 7400 | 1657 | 0.1432 | 0.2941 | 0.1781 | 0.0049 | [6 empty] | 1514 | 14 | 21 | 1 | 0.27 | 146 | 36 | 미정 |  | 2021-03-04 10:04 | 1660 |  | 52 | 0 | 11 | 0 | 0 | 0 | 0.1891 | 0.4188 | 0.1988 | 0.0092 |  | 0 | 17 | 123 | 0.0037 | 0.0052 | 0.0074 | 0.0438 | 0.0325 | 0.0107 | 0.0095 | 0.0077
2021-03-04 | A62948 | B | 10 | P-STB2 | 101 | 38200 | 0.0427 | 0.1381 | 0.1381 | 0.2374 | 1652 | 1652 | 1587 | 3002 | 34.2 |  |  | 0 | 미정 | 미정 | 미정 | 미정 | 0 | 0 | 0 | 0 | 0 | 0 | 0.0427 | 0.0705 | 0.0027 | 0.0012 | 44 | 3500 | 1550 | 0.894 | 0.2864 | 0.2194 | 0.0114 | 0.177 | 50.91 | 27.391 | 9.088 | 5.601 | 1.858 | 1456 | 25 | 30 | 3 | 0.26 | 62 | 30 | 미정 |  | 2021-03-04 10:21 | 1550 |  | 0 | 0 | 0 | 0 | 0 | 0 | 0.967 | 0.3544 | 0.2665 | 0.0093 |  | 77 | 24 | 135 | 0.0409 | 0.0111 | 0.0079 | 0.028 | 0.0126 | 0.0021 | 0.0021 | 0.003
2021-03-04 | B62434 | B | 1 | SM20CB | 104 | 38000 | 0.0649 | 0.0888 | 0.0888 | 0.1084 | 1552 | 1552 | 1546 | 3098 |  |  |  | 0 | 미정 | 미정 | 미정 | 미정 | 0 | 0 | 0 | 206 | 0 | 0 | 0.0649 | 0.085 | 0.004 | 0.3392 | 34 | 5300 | 1634 | 0.1539 | 0.3402 | 0.1788 | 0.0043 | [6 empty] | 1514 | 14 | 20 | 1 | 0.22 | 109 | 18 | 미정 |  | 2021-03-04 10:59 | 1623 |  | 36 | 0 | 0 | 0 | 0 | 0 | 0.1897 | 0.4002 | 0.2123 | 0.015 |  | 74 | 24 | 129 | 0.0034 | 0.0047 | 0.0124 | 0.0434 | 0.0288 | 0.01 | 0.0089 | 0.0086
2021-03-04 | A62949 | B | 5 | P-STB2 | 102 | 37300 | 0.056 | 0.1287 | 0.1287 | 0.2552 | 1637 | 1637 | 1550 | 2917 | 52.4 |  |  | 0 | 미정 | 미정 | 미정 | 미정 | 0 | 0 | 0 | 0 | 0 | 0 | 0.056 | 0.0988 | 0.0032 | 0.1955 | 49 | 5000 | 1551 | 0.8559 | 0.3252 | 0.2023 | 0.0232 | 0.138 | 50.393 | 28.065 | 8.797 | 5.728 | 1.795 | 1456 | 25 | 31 | 3 | 0.26 | 63 | 27 | 미정 |  | 2021-03-04 11:23 | 1551 |  | 0 | 0 | 0 | 0 | 0 | 0 | 0.9554 | 0.3668 | 0.266 | 0.0123 |  | 77 | 27 | 148 | 0.0619 | 0.0153 | 0.0099 | 0.0321 | 0.0295 | 0.0124 | 0.0062 | 0.0074
2021-03-04 | B62435 | B | 32 | SM20CB | 103 | 36500 | 0.1855 | 0.0331 | 0.0331 | 0.1198 | 1659 | 1659 | 1519 | 2961 |  |  |  | 0 | 미정 | 미정 | 미정 | 미정 | 0 | 0 | 0 | 202 | 0 | 0 | 0.1855 | 0.1065 | 0.0026 | 0.2055 | 36 | 6300 | 1633 | 0.1574 | 0.3307 | 0.1853 | 0.0041 | [6 empty] | 1514 | 14 | 20 | 1 | 0.24 | 116 | 15 | 미정 |  | 2021-03-04 11:58 | 1630 |  | 55 | 0 | 0 | 0 | 0 | 0 | 0.19 | 0.4053 | 0.1961 | 0.0064 | 93600 | 69 | 32 | 145 | 0.0042 | 0.0043 | 0.0073 | 0.0517 | 0.0377 | 0.018 | 0.0112 | 0.0093
2021-03-04 | A62950 | B | 15 | P-STB2 | 101 | 36300 |  | 0.1178 | 0.1178 | 0.2388 | 1584 | 1584 | 1530 | 3046 | 50 |  |  | 0 | 미정 | 미정 | 미정 | 미정 | 0 | 0 | 0 | 0 | 0 | 0 |  |  |  |  | 48 | 5900 | 1567 | 0.8743 | 0.278 | 0.1926 | 0.0212 | 0.266 | 50.745 | 28.741 | 7.744 | 6.552 | 1.765 | 1456 | 25 | 30 | 3 | 0.26 | 54 | 24 | 미정 |  | 2021-03-04 12:30 | 1556 |  | 0 | 0 | 0 | 0 | 0 | 0 | 0.967 | 0.3528 | 0.2694 | 0.0124 | 100600 | 73 | 21 | 144 | 0.0619 | 0.02 | 0.0096 |  | 0.0384 | 0.0058 | 0.0034 | 0.0037
2021-03-04 | B62436 | B | 22 | SM20CB | 104 | 36700 | 0.1741 | 0.033 | 0.1073 | 0.1278 | 1646 | 1608 | 1551 | 2929 |  |  |  | 0 | 미정 | 미정 | 미정 | 미정 | 0 | 0 | 0 | 203 | 0 | 0 | 0.1741 | 0.1256 | 0.0044 | 0.0022 | 36 | 5600 | 1615 | 0.1627 | 0.3169 | 0.1869 | 0.0043 | [6 empty] | 1514 | 14 | 15 | 1 | 0.14 | 103 | 10 | 미정 |  | 2021-03-04 12:59 | 1617 |  | 28 | 0 | 0 | 0 | 0 | 0 | 0.188 | 0.4055 | 0.2082 | 0.0246 |  | 73 | 40 | 153 | 0.0027 | 0.0044 | 0.0169 | 0.0589 | 0.0414 | 0.0112 | 0.0098 | 0.0098
2021-03-04 | A62951 | B | 35 | P-STB2 | 103 | 38500 | 0.0409 | 0.1575 | 0.1575 | 0.2342 | 1585 | 1585 | 1533 | 3044 | 57.1 |  |  | 0 | 미정 | 미정 | 미정 | 미정 | 0 | 0 | 0 | 0 | 0 | 0 | 0.0409 | 0.0583 | 0.0017 | 0.0095 | 43 | 5200 | 1555 | 0.8306 | 0.2829 | 0.2363 | 0.0344 | 0.104 | 50.768 | 28.913 | 7.039 | 7.212 | 1.755 | 1456 | 25 | 31 | 3 | 0.26 | 55 | 23 | 미정 |  | 2021-03-04 13:35 | 1548 |  | 0 | 9 | 0 | 0 | 0 | 0 | 0.9492 | 0.3488 | 0.2753 | 0.0228 | 96850 | 70 | 19 | 133 | 0.0741 | 0.0278 | 0.0184 | 0.0265 | 0.0264 | 0.0066 | 0.0034 | 0.0046
2021-03-04 | B62437 | B | 6 | SM20CB | 103 | 36100 | 0.1657 | 0.0329 | 0.0329 | 0.1433 | 1663 | 1663 | 1558 | 2977 |  |  |  | 0 | 미정 | 미정 | 미정 | 미정 | 0 | 0 | 0 | 200 | 0 | 0 | 0.1657 | 0.1739 | 0.0064 | 0.0291 | 34 | 5300 | 1638 | 0.1433 | 0.2101 | 0.1185 | 0.0034 | [6 empty] | 1514 | 14 | 16 | 1 | 0.32 | 59 | 18 | 미정 |  | 2021-03-04 14:07 | 1631 |  | 62 | 0 | 48 | 0 | 0 | 0 | 0.1858 | 0.3948 | 0.2055 | 0.0156 | 96450 | 72 | 38 | 145 | 0.0034 | 0.0042 | 0.0154 | 0.0535 | 0.0149 |  | 0.0099 | 0.0085
2021-03-04 | A62952 | B | 10 | P-STB2 | 103 | 38000 | 0.0741 | 0.1556 | 0.1556 | 0.2689 | 1590 | 1590 | 1539 | 3011 | 64.3 |  |  | 0 | 미정 | 선택 | 미정 | 미정 | 0 | 0 | 0 | 0 | 0 | 0 | 0.0741 | 0.1079 | 0.0024 | 0.1412 | 49 | 6200 | 1558 | 0.8308 | 0.2502 | 0.2145 | 0.0155 | 0.247 | 48.536 | 28.077 | 8.529 | 5.69 | 1.728 | 1456 | 25 | 30 | 3 | 0.26 | 61 | 28 | 미정 |  | 2021-03-04 14:41 | 1557 |  | 0 | 0 | 0 | 0 | 0 | 0 | 0.937 | 0.3563 | 0.2521 | 0.0084 | 110750 | 80 | 20 | 135 | 0.0695 | 0.0103 | 0.0076 | 0.0288 | 0.0293 | 0.0044 | 0.0034 | 0.0043
2021-03-04 | B62438 | B | 5 | SM20C | 103 | 38300 | 0.0683 | 0.0949 | 0.0949 | 0.0982 | 1602 | 1602 | 1565 | 2878 |  |  |  | 0 | 미정 | 미정 | 미정 | 미정 | 0 | 0 | 0 | 204 | 0 | 0 | 0.0683 | 0.0981 | 0.0046 | 0.149 | 41 | 5600 | 1640 | 0.15 | 0.2261 | 0.1877 | 0.0044 | [6 empty] | 1514 | 15 | 16 | 1 | 0.26 | 63 | 22 | 미정 |  | 2021-03-04 15:09 | 1639 |  | 50 | 0 | 0 | 0 | 0 | 0 | 0.1928 | 0.3813 | 0.2184 | 0.0071 |  | 72 | 28 | 141 | 0.0068 | 0.0054 | 0.0143 | 0.0346 | 0.0184 | 0.0051 | 0.0053 | 0.0115
2021-03-04 | A62953 | B | 1 | P-STB2 | 100 | 37900 |  | 0.2671 | 0.2671 | 0.292 | 1592 | 1592 | 1533 | 2956 | 56.2 |  |  | 0 | 해제 | 선택 | 미정 | 미정 | 0 | 0 | 0 | 0 | 0 | 0 |  |  |  |  | 43 | 5400 | 1552 | 0.7947 | 0.2786 | 0.2086 | 0.0223 | 0.35 | 49.96 | 28.076 | 7.28 | 6.862 | 1.779 | 1456 | 25 | 30 | 3 | 0.3 | 54 | 20 | 미정 |  | 2021-03-04 15:42 | 1552 |  | 0 | 0 | 0 | 0 | 0 | 0 | 0.93 | 0.3602 | 0.2653 | 0.0111 | 99750 | 72 | 28 | 146 | 0.07 | 0.014 | 0.009 |  | 0.0283 | 0.006 | 0.0036 | 0.0037
2021-03-04 | B62439 | B | 32 | SM20C | 104 | 38100 | 0.0621 | 0.0343 | 0.0343 | 0.0527 | 1645 | 1645 | 1577 | 3039 | 4.3 |  |  | 0 | 미정 | 미정 | 미정 | 미정 | 0 | 0 | 0 | 0 | 0 | 0 | 0.0621 | 0.0923 | 0.0014 | 0.0018 | 40 | 5100 | 1638 | 0.1362 | 0.1952 | 0.127 | 0.0165 | [6 empty] | 1514 | 15 | 16 | 1 | 0.24 | 66 | 25 | 미정 |  | 2021-03-04 16:09 | 1628 |  | 18 | 0 | 21 | 0 | 0 | 0 | 0.1987 | 0.3898 | 0.2068 | 0.009 | 97300 | 74 | 32 | 148 | 0.0069 | 0.0109 | 0.0149 | 0.0384 | 0.051 | 0.0176 | 0.0055 | 0.0114
2021-03-04 | A62954 | B | 15 | P-STB2 | 101 | 39800 | 0.0398 | 0.0449 | 0.145 | 0.2389 | 1629 | 1607 | 1564 | 3035 | 44.5 |  |  | 0 | 해제 | 선택 | 미정 | 미정 | 0 | 0 | 0 | 0 | 0 | 0 | 0.0398 | 0.0805 | 0.0044 | 0.1798 | 41 | 4700 | 1547 | 0.8116 | 0.2791 | 0.213 | 0.0267 | 0.244 | 51.864 | 28.82 | 6.724 | 7.713 | 1.799 | 1456 | 25 | 31 | 3 | 0.3 | 51 | 18 | 미정 |  | 2021-03-04 16:43 | 1552 |  | 0 | 0 | 0 | 0 | 0 | 0 | 0.957 | 0.3607 | 0.2698 | 0.0148 | 107300 | 78 | 25 | 142 | 0.0522 | 0.0183 | 0.0126 | 0.0172 | 0.0208 | 0.0071 | 0.0036 | 0.0037
2021-03-04 | B62440 | B | 29 | SM20C | 106 | 39300 | 0.0571 | 0.0259 | 0.0259 | 0.0512 | 1627 | 1627 | 1565 | 2978 | 6.5 |  |  | 0 | 미정 | 미정 | 미정 | 미정 | 0 | 0 | 0 | 104 | 0 | 0 | 0.0571 | 0.0644 | 0.0038 | 0.146 | 42 | 5900 | 1651 | 0.1309 | 0.2321 | 0.1119 | 0.0083 | [6 empty] | 1514 | 15 | 15 | 1 | 0.23 | 69 | 20 | 미정 |  | 2021-03-04 17:22 | 1645 |  | 10 | 0 | 0 | 0 | 0 | 0 | 0.1989 | 0.3886 | 0.215 | 0.0116 | 92200 | 0 | 29 | 138 | 0.0097 | 0.0085 | 0.0153 | 0.0381 | 0.0585 | 0.0121 | 0.0078 | 0.0159
2021-03-04 | A62955 | B | 22 | P-STB2 | 97 | 36600 | 0.0297 | 0.2109 | 0.2109 | 0.2581 | 1647 | 1647 | 1592 | 2834 | 67.8 |  |  | 0 | 미정 | 선택 | 미정 | 미정 | 0 | 0 | 0 | 0 | 0 | 0 | 0.0297 | 0.0926 | 0.0019 | 0.2349 | 47 | 3700 | 1550 | 0.8845 | 0.2844 | 0.2288 | 0.018 | 0.207 | 50.235 | 27.572 | 9.761 | 5.146 | 1.821 | 1456 | 25 | 30 | 3 | 0.27 | 60 | 21 | 미정 |  | 2021-03-04 17:43 | 1552 |  | 0 | 0 | 0 | 0 | 0 | 0 | 0.956 | 0.3665 | 0.258 | 0.0104 | 100950 | 73 | 40 | 172 | 0.0826 | 0.0127 | 0.0091 | 0.0232 | 0.0231 | 0.0054 | 0.0039 | 0.0039
2021-03-04 | B62441 | B | 6 | SM20C | 104 | 37600 | 0.051 | 0.0374 | 0.0374 | 0.1214 | 1608 | 1608 | 1519 | 2914 | 24.3 |  |  | 0 | 미정 | 미정 | 미정 | 미정 | 0 | 0 | 0 | 0 | 0 | 0 | 0.051 | 0.0621 | 0.0037 | 0.2393 | 42 | 6800 | 1647 | 0.1561 | 0.3084 | 0.1387 | 0.0273 | [6 empty] | 1514 | 15 | 16 | 1 | 0.23 | 68 | 27 | 미정 |  | 2021-03-04 18:29 | 1633 |  | 0 | 0 | 0 | 0 | 0 | 0 | 0.1961 | 0.3935 | 0.2081 | 0.0145 | 93200 | 76 | 25 | 127 | 0.0369 | 0.0198 | 0.0142 | 0.0385 | 0.0425 | 0.0175 | 0.0084 | 0.0129
2021-03-04 | A62956 | B | 35 | P-STB2 | 101 | 36900 | 0.0527 | 0.0708 | 0.2398 | 0.2398 | 1639 | 1615 | 1563 | 2864 | 61.8 |  |  | 0 | 해제 | 선택 | 미정 | 미정 | 0 | 0 | 0 | 0 | 0 | 0 | 0.0527 | 0.0828 | 0.0063 | 0.0564 | 42 | 4900 | 1551 | 0.7787 | 0.2846 | 0.2344 | 0.0462 | 0.121 | 54.407 | 28.325 | 6.487 | 8.387 | 1.92 | 1456 | 25 | 30 | 3 | 0.25 | 59 | 16 | 미정 |  | 2021-03-04 18:38 | 1551 |  | 0 | 0 | 0 | 0 | 0 | 0 | 0.957 | 0.354 | 0.2691 | 0.0233 | 98850 | 88 | 47 | 181 | 0.0766 | 0.0271 | 0.017 | 0.0195 | 0.0219 | 0.009 | 0.003 | 0.0031
2021-03-04 | A62957 | B | 10 | AE1055M1 | 103 | 37000 | 0.0608 | 0.1511 | 0.1511 | 0.1968 | 1602 | 1602 | 1518 | 3057 | 49.7 |  |  | 0 | 미정 | 미정 | 미정 | 미정 | 0 | 0 | 0 | 0 | 0 | 0 | 0.0608 | 0.1394 | 0.0038 | 0.0866 | 40 | 6300 | 1619 | 0.3907 | 0.628 | 0.116 | 0.0285 | [6 empty] | 1486 | 20 | 20 | 3 | 0.26 | 88 | 29 | 미정 |  | 2021-03-04 19:34 | 1612 |  | 0 | 8 | 0 | 0 | 0 | 0 | 0.557 | 0.701 | 0.1525 | 0.0331 | 97200 | 93 | 40 | 159 | 0.0634 | 0.0174 | 0.0241 | 0.0404 | 0.0202 | 0.0105 | 0.0036 | 0.0113
2021-03-04 | B62442 | B | 5 | SNCM5 | 104 | 37900 | 0.0623 | 0.0493 | 0.0493 | 0.0711 | 1619 | 1619 | 1537 | 3061 | 34.1 |  |  | 0 | 미정 | 미정 | 미정 | 미정 | 0 | 0 | 0 | 105 | 0 | 0 | 0.0623 | 0.0969 | 0.0044 | 0.0639 | 66 | 12600 | 1640 | 0.2338 | 0.3442 | 0.1888 | 0.0136 | [6 empty] | 1492 | 16 | 21 | 1 | 0.17 | 91 | -24 | 미정 |  | 2021-03-04 20:05 | 1649 |  | 22 | 0 | 21 | 0 | 0 | 0 | 0.284 | 0.452 | 0.2228 | 0.0139 | 104400 | 102 | 41 | 199 | 0.0512 | 0.0112 | 0.014 | 0.0409 | 0.0427 | 0.0058 | 0.0063 | 0.0098
2021-03-04 | A62958 | B | 1 | AE1055M1 | 104 | 38600 |  | 0.0455 | 0.0803 | 0.093 | 1574 | 1591 | 1550 | 2959 | 36.1 |  |  | 0 | 미정 | 미정 | 미정 | 미정 | 0 | 0 | 0 | 0 | 0 | 0 |  |  |  |  | 41 | 4800 | 1596 | 0.4007 | 0.5749 | 0.1176 | 0.0304 | [6 empty] | 1486 | 20 | 20 | 3 | 0.25 | 60 | 21 | 미정 |  | 2021-03-04 20:35 | 1583 |  | 0 | 17 | 0 | 0 | 0 | 0 | 0.5454 | 0.7088 | 0.1377 | 0.032 | 103500 | 69 | 39 | 157 | 0.0434 | 0.022 | 0.0258 |  | 0.0312 | 0.0094 | 0.005 | 0.0116
2021-03-04 | B62443 | B | 15 | SNCM5 | 104 | 39400 | 0.0539 | 0.0579 | 0.0579 | 0.1289 | 1644 | 1644 | 1547 | 3061 | 17.2 |  |  | 0 | 미정 | 미정 | 미정 | 미정 | 0 | 0 | 0 | 0 | 0 | 0 | 0.0539 | 0.0748 | 0.0063 | 0.1014 | 53 | 9400 | 1631 | 0.2453 | 0.3208 | 0.1614 | 0.0191 | [6 empty] | 1492 | 16 | 19 | 1 | 0.19 | 75 | 30 | 미정 |  | 2021-03-04 21:16 | 1627 |  | 30 | 0 | 0 | 0 | 0 | 0 | 0.284 | 0.4501 | 0.2143 | 0.0176 | 98800 | 73 | 32 | 175 | 0.029 | 0.0176 | 0.0176 | 0.0318 | 0.0155 | 0.0061 | 0.0059 | 0.0093
2021-03-04 | A62959 | B | 22 | AE1055M1 | 104 | 37900 | 0.0338 | 0.0486 | 0.0486 | 0.1135 | 1660 | 1660 | 1585 | 2932 | 38.1 |  |  | 0 | 미정 | 미정 | 미정 | 미정 | 0 | 0 | 0 | 0 | 0 | 0 | 0.0338 | 0.0753 | 0.0031 | 0.2494 | 45 | 3100 | 1593 | 0.4469 | 0.5946 | 0.1196 | 0.0343 | [6 empty] | 1486 | 20 | 20 | 3 | 0.25 | 66 | 29 | 미정 |  | 2021-03-04 21:41 | 1593 |  | 0 | 0 | 11 | 0 | 0 | 0 | 0.559 | 0.7062 | 0.1476 | 0.03 | 94850 | 66 | 37 | 155 | 0.0493 | 0.03 | 0.0254 | 0.0395 | 0.0224 | 0.0096 | 0.0071 | 0.0117
2021-03-04 | B62444 | B | 6 | SNCM5 | 97 | 36700 | 0.0804 | 0.2281 | 0.14 | 0.219 | 1617 | 1608 | 1532 | 3010 | 23.5 |  |  | 0 | 미정 | 미정 | 미정 | 미정 | 0 | 0 | 0 | 0 | 0 | 0 | 0.0804 | 0.1414 | 0.0107 | 0.2669 | 57 | 9600 | 1628 | 0.2402 | 0.3598 | 0.1708 | 0.0127 | [6 empty] | 1492 | 16 | 19 | 1 | 0.24 | 67 | 27 | 미정 |  | 2021-03-04 22:25 | 1624 |  | 0 | 0 | 31 | 0 | 0 | 0 | 0.2944 | 0.4404 | 0.214 | 0.0216 | 105550 | 143 | 26 | 168 | 0.0329 | 0.0158 | 0.0193 | 0.0437 | 0.0111 | 0.005 | 0.0054 | 0.0087
2021-03-04 | A62960 | B | 35 | AE1055M1 | 103 | 37900 | 0.0458 | 0.0414 | 0.0414 | 0.15 | 1657 | 1657 | 1572 | 3221 | 43.2 |  |  | 0 | 선택 | 미정 | 미정 | 미정 | 0 | 0 | 0 | 0 | 0 | 0 | 0.0458 | 0.1393 | 0.0023 | 0.182 | 39 | 3700 | 1580 | 0.4289 | 0.5641 | 0.1276 | 0.0251 | [6 empty] | 1486 | 20 | 20 | 3 | 0.24 | 63 | 27 | 미정 |  | 2021-03-04 22:52 | 1580 |  | 0 | 35 | 9 | 0 | 0 | 0 | 0.56 | 0.6977 | 0.1397 | 0.0273 | 100450 | 68 | 27 | 124 | 0.0522 | 0.026 | 0.0232 | 0.0431 | 0.0202 | 0.0067 | 0.0042 | 0.0118
2021-03-04 | B62445 | I | 29 | 18CRNIMO7HI | 91 | 37400 | 0.0958 | 0.0354 | 0.0462 | 0.0703 | 1628 | 1628 | 1570 | 2947 | 8.2 |  |  | 0 | 미정 | 미정 | 미정 | 미정 | 0 | 0 | 0 | 0 | 0 | 0 | 0.0958 | 0.1332 | 0.0135 | 0.23 | 87 | 11200 | 1683 | 0.1009 | 0.4598 | 0.1404 | 0.023 | [6 empty] | 1506 | 25 | 28 | 1 | 0.3 | 70 | 0 | 미정 |  | 2021-03-05 00:13 | 1693 |  | 0 | 0 | 102 | 0 | 0 | 0 | 0.173 | 0.5254 | 0.2622 | 0.017 |  | 1453 | 21 | 197 | 0.0155 | 0.0259 | 0.0324 | 0.0171 | 0.0105 | 0.0071 | 0.0036 | 0.0009
2021-03-04 | A62961 | B | 10 | AE1055M1 | 103 | 37900 | 0.1092 | 0.0263 | 0.1743 | 0.1809 | 1676 | 1629 | 1558 | 3062 | 50.1 |  |  | 0 | 선택 | 미정 | 미정 | 미정 | 0 | 0 | 0 | 0 | 0 | 0 | 0.1092 | 0.1348 | 0.0057 | 0.2563 | 38 | 3900 | 1593 | 0.4956 | 0.5618 | 0.1146 | 0.0134 | [6 empty] | 1486 | 20 | 20 | 3 | 0.25 | 62 | 31 | 미정 |  | 2021-03-05 00:08 | 1593 |  | 0 | 18 | 25 | 0 | 0 | 0 | 0.5484 | 0.7077 | 0.1301 | 0.028 |  | 70 | 13 | 93 | 0.0614 | 0.023 | 0.0237 | 0.0384 | 0.0181 | 0.0051 | 0.004 | 0.0129
2021-03-04 | B62446 | T | 5 | AE15B36M | 103 | 38700 | 0.0445 | 0.0612 | 0.143 | 0.1593 | 1656 | 1572 | 1541 | 3029 |  |  |  | 0 | 미정 | 미정 | 미정 | 미정 | 0 | 0 | 0 | 206 | 0 | 0 | 0.0445 | 0.0487 | 0.0034 | 0.1704 | 56 | 8500 | 1652 | 0.2788 | 1.172 | 0.1975 | 0.0057 | [6 empty] | 1496 | 13 | 14 | 1 | 0.25 | 92 | 30 | 미정 |  | 2021-03-05 01:22 | 1646 |  | 73 | 0 | 0 | 0 | 0 | 0 | 0.348 | 1.3272 | 0.2398 | 0.0215 | 101700 |  | 29 | 173 | 0.0033 | 0.0074 | 0.0174 | 0.0318 | 0.016 | 0.0041 | 0.0032 | 0.0169
2021-03-04 | A62962 | B | 1 | AE1055M1 | 104 | 37200 | 0.0541 | 0.0471 | 0.0471 | 0.1494 | 1602 | 1602 | 1538 | 3089 | 56 |  |  | 0 | 선택 | 미정 | 미정 | 미정 | 0 | 0 | 0 | 0 | 0 | 0 | 0.0541 | 0.0913 | 0.0028 | 0.2868 | 39 | 4600 | 1577 | 0.4468 | 0.5282 | 0.0789 | 0.0357 | [6 empty] | 1486 | 20 | 20 | 3 | 0.25 | 57 | 26 | 미정 |  | 2021-03-05 01:09 | 1577 |  | 0 | 51 | 27 | 0 | 0 | 0 | 0.5469 | 0.7079 | 0.1288 | 0.0298 |  | 75 | 13 | 93 | 0.067 | 0.0208 | 0.0262 | 0.0355 | 0.0383 | 0.0177 | 0.0114 | 0.0129
2021-03-04 | A62963 | B | 22 | AE1055M1 | 103 | 37100 | 0.0405 | 0.0429 | 0.0429 | 0.1553 | 1613 | 1613 | 1522 | 3220 | 47.7 |  |  | 0 | 선택 | 미정 | 미정 | 미정 | 0 | 0 | 0 | 0 | 0 | 0 | 0.0405 | 0.0774 | 0.0033 | 0.1893 | 39 | 4800 | 1587 | 0.4905 | 0.5705 | 0.1014 | 0.0238 | [6 empty] | 1486 | 20 | 20 | 3 | 0.25 | 58 | 26 | 미정 |  | 2021-03-05 02:11 | 1587 |  | 0 | 19 | 15 | 0 | 0 | 0 | 0.549 | 0.7164 | 0.1478 | 0.03 |  | 71 | 15 | 98 | 0.0584 | 0.0213 | 0.0266 | 0.0302 | 0.0267 | 0.0106 | 0.0058 | 0.0131
2021-03-04 | B62447 | T | 15 | AE15B36M | 104 | 38700 | 0.0604 | 0.0354 | 0.1404 | 0.0619 | 1607 | 1588 | 1561 | 3128 |  |  |  | 0 | 미정 | 미정 | 미정 | 미정 | 0 | 0 | 0 | 202 | 0 | 0 | 0.0604 | 0.0609 | 0.0025 | 0.089 | 47 | 7300 | 1629 | 0.2935 | 1.0787 | 0.2113 | 0.0042 | [6 empty] | 1496 | 13 | 14 | 1 | 0.25 | 72 | 24 | 미정 |  | 2021-03-05 02:30 | 1628 |  | 50 | 0 | 14 | 0 | 0 | 0 | 0.34 | 1.3143 | 0.2164 | 0.0218 | 103200 |  | 30 | 162 | 0.003 | 0.0058 | 0.0194 | 0.0323 | 0.0157 | 0.0065 | 0.0052 | 0.0186
2021-03-04 | A62964 | B | 35 | AE1055M1 | 104 | 36800 | 0.0389 | 0.1272 | 0.1272 | 0.1986 | 1583 | 1583 | 1520 | 2973 | 60 |  |  | 0 | 선택 | 미정 | 미정 | 미정 | 0 | 0 | 0 | 0 | 0 | 0 | 0.0389 | 0.0638 | 0.0041 | 0.3072 | 38 | 5000 | 1582 | 0.4754 | 0.5277 | 0.0948 | 0.0433 | [6 empty] | 1486 | 20 | 20 | 3 | 0.25 | 61 | 24 | 미정 |  | 2021-03-05 03:08 | 1582 |  | 0 | 23 | 25 | 0 | 0 | 0 | 0.5571 | 0.7131 | 0.1449 | 0.0315 |  | 72 | -9 | 78 | 0.073 | 0.0244 | 0.0262 | 0.0309 | 0.0267 | 0.0127 | 0.0069 | 0.0126
2021-03-04 | B62448 | T | 6 | AE15B36M | 104 | 37300 | 0.0453 | 0.0245 | 0.0917 | 0.1175 | 1637 | 1581 | 1518 | 3102 |  |  |  | 0 | 미정 | 미정 | 미정 | 미정 | 0 | 0 | 0 | 206 | 0 | 0 | 0.0453 | 0.0521 | 0.0046 | 0.0541 | 47 | 8000 | 1626 | 0.291 | 0.9431 | 0.2258 | 0.0043 | [6 empty] | 1496 | 13 | 13 | 1 | 0.24 | 65 | 18 | 미정 |  | 2021-03-05 03:33 | 1623 |  | 70 | 0 | 0 | 0 | 0 | 0 | 0.353 | 1.3499 | 0.2542 | 0.0214 | 100050 |  | 36 | 173 | 0.0032 | 0.0055 | 0.0175 | 0.0396 | 0.0098 | 0.0059 | 0.0067 | 0.0179
2021-03-04 | A62965 | B | 10 | AE1055M1 | 104 | 37900 | 0.0586 | 0.1023 | 0.1023 | 0.2003 | 1571 | 1571 | 1521 | 3000 | 53 |  |  | 0 | 선택 | 미정 | 미정 | 미정 | 0 | 0 | 0 | 0 | 0 | 0 | 0.0586 | 0.0562 | 0.0017 | 0.3147 | 40 | 6000 | 1578 | 0.4712 | 0.547 | 0.0898 | 0.0328 | [6 empty] | 1486 | 20 | 20 | 3 | 0.25 | 62 | 27 | 미정 |  | 2021-03-05 04:17 | 1578 |  | 0 | 25 | 23 | 0 | 0 | 0 | 0.5562 | 0.7082 | 0.1377 | 0.0271 |  | 77 | 15 | 98 | 0.0649 | 0.0274 | 0.0243 | 0.0313 | 0.0462 | 0.0206 | 0.0092 | 0.0111
2021-03-04 | B62449 | T | 29 | AE15B36M | 103 | 38100 | 0.1217 | 0.2793 | 0.0551 | 0.0703 | 1577 | 1619 | 1539 | 3226 |  |  |  | 0 | 미정 | 미정 | 미정 | 미정 | 0 | 0 | 0 | 202 | 0 | 0 | 0.1217 | 0.1651 | 0.0112 | 0.1468 | 54 | 8700 | 1632 | 0.2487 | 1.1676 | 0.1598 | 0.0035 | [6 empty] | 1496 | 13 | 15 | 1 | 0.23 | 74 | 21 | 미정 |  | 2021-03-05 04:40 | 1634 |  | 0 | 0 | 0 | 0 | 0 | 0 | 0.344 | 1.3193 | 0.2551 | 0.0214 | 105300 | 101 | 32 | 174 | 0.0024 | 0.0056 | 0.0196 | 0.056 | 0.0217 | 0.0104 | 0.0107 | 0.021
2021-03-04 | A62966 | B | 1 | AE1055M1 | 104 | 38400 |  | 0.1132 | 0.1132 | 0.1631 | 1595 | 1595 | 1533 | 2955 | 51.8 |  |  | 0 | 선택 | 미정 | 미정 | 미정 | 0 | 0 | 0 | 0 | 0 | 0 |  |  |  |  | 37 | 4900 | 1585 | 0.4454 | 0.55 | 0.0983 | 0.0345 | [6 empty] | 1486 | 20 | 20 | 3 | 0.26 | 59 | 25 | 미정 |  | 2021-03-05 05:12 | 1585 |  | 0 | 24 | 17 | 0 | 0 | 0 | 0.5495 | 0.7093 | 0.1425 | 0.0262 |  | 70 | 28 | 120 | 0.0625 | 0.0322 | 0.0261 |  | 0.0335 | 0.0161 | 0.0101 | 0.0122
2021-03-04 | B62450 | I | 5 | SNCM26V | 106 | 38800 | 0.0751 | 0.0325 | 0.0355 | 0.0865 | 1628 | 1630 | 1541 | 3169 | 1.8 |  |  | 0 | 미정 | 미정 | 미정 | 미정 | 0 | 0 | 0 | 0 | 0 | 0 | 0.0751 | 0.0861 | 0.007 | 0.1114 | 66 | 11100 | 1645 | 0.1072 | 0.5865 | 0.1401 | 0.0109 | [6 empty] | 1500 | 20 | 22 | 1 | 0.32 | 139 | 0 | 미정 |  | 2021-03-05 06:00 | 1639 |  | 109 | 0 | 0 | 0 | 0 | 0 | 0.164 | 0.9061 | 0.215 | 0.0184 |  | 938 | 17 | 151 | 0.003 | 0.0094 | 0.0182 | 0.0545 | 0.0616 | 0.0055 | 0.0054 | 0.0052
2021-03-04 | A62967 | B | 22 | AE1055M1 | 103 | 37600 | 0.0515 | 0.1717 | 0.1717 | 0.234 | 1592 | 1592 | 1529 | 2862 | 70.5 |  |  | 0 | 선택 | 미정 | 미정 | 미정 | 0 | 0 | 0 | 0 | 0 | 0 | 0.0515 | 0.0906 | 0.002 | 0.2694 | 40 | 4900 | 1579 | 0.5134 | 0.5644 | 0.1221 | 0.0384 | [6 empty] | 1486 | 20 | 20 | 3 | 0.26 | 50 | 18 | 미정 |  | 2021-03-05 06:13 | 1579 |  | 0 | 26 | 0 | 0 | 0 | 0 | 0.55 | 0.7177 | 0.14 | 0.0289 | 103500 | 71 | 21 | 117 | 0.0849 | 0.0286 | 0.0244 | 0.0398 | 0.0292 | 0.0127 | 0.0083 | 0.0117
2021-03-05 | B62451 | T | 15 | AE15B34M | 103 | 38900 | 0.0527 | 0.0381 | 0.0381 | 0.1537 | 1590 | 1590 | 1528 | 3035 |  |  |  | 0 | 미정 | 미정 | 미정 | 미정 | 0 | 0 | 0 | 208 | 0 | 0 | 0.0527 | 0.0521 | 0.0035 | 0.2596 | 43 | 8000 | 1645 | 0.2938 | 1.1328 | 0.2454 | 0.0059 | [6 empty] | 1497 | 13 | 14 | 1 | 0.28 | 83 | 30 | 미정 |  | 2021-03-05 07:12 | 1643 |  | 40 | 0 | 8 | 0 | 0 | 0 | 0.3482 | 1.2412 | 0.2484 | 0.0267 |  |  | 18 | 131 | 0.0046 | 0.0062 | 0.022 | 0.0327 | 0.0161 | 0.0066 | 0.0063 | 0.0086
2021-03-05 | A62968 | B | 35 | AE1055M1 | 104 | 38600 | 0.0531 | 0.0842 | 0.0842 | 0.1224 | 1609 | 1609 | 1555 | 3014 | 40.1 |  |  | 0 | 선택 | 미정 | 미정 | 미정 | 0 | 0 | 0 | 0 | 0 | 0 | 0.0531 | 0.1256 | 0.0032 | 0.2882 | 40 | 4300 | 1586 | 0.3852 | 0.5662 | 0.1293 | 0.0158 | [6 empty] | 1486 | 20 | 20 | 3 | 0.26 | 61 | 19 | 미정 |  | 2021-03-05 07:13 | 1586 |  | 0 | 29 | 0 | 0 | 0 | 0 | 0.5565 | 0.7035 | 0.1411 | 0.0298 |  | 83 | 29 | 126 | 0.0442 | 0.0157 | 0.0248 | 0.0514 | 0.027 | 0.0084 | 0.0045 | 0.01
2021-03-05 | A62969 | B | 10 | AE8617HG | 91 | 34900 | 0.0577 | 0.0533 | 0.0533 | 0.1139 | 1622 | 1622 | 1551 | 2863 | 39.7 |  |  | 0 | 선택 | 해제 | 미정 | 미정 | 0 | 0 | 0 | 0 | 0 | 0 | 0.0577 | 0.116 | 0.0023 | 0.1932 | 46 | 8400 | 1663 | 0.1479 | 0.6342 | 0.1661 | 0.0279 | [6 empty] | 1512 | 18 | 21 | 1 | 0.26 | 85 | 22 | 미정 |  | 2021-03-05 08:21 | 1681 |  | 0 | 0 | 0 | 0 | 0 | 0 | 0.1681 | 0.7779 | 0.2304 | 0.0371 | 104500 | 83 | 16 | 133 | 0.0506 | 0.0204 | 0.0308 | 0.0412 | 0.0248 | 0.0171 | 0.0137 | 0.0163
2021-03-05 | B62452 | T | 6 | AE15B34M | 104 | 37400 | 0.1103 | 0.0488 | 0.0488 | 0.088 | 1599 | 1599 | 1521 | 2944 |  |  |  | 0 | 미정 | 미정 | 미정 | 미정 | 0 | 0 | 0 | 206 | 0 | 0 | 0.1103 | 0.1274 | 0.0049 | 0.2469 | 48 | 8600 | 1643 | 0.2947 | 1.1215 | 0.2209 | 0.0045 | [6 empty] | 1497 | 13 | 14 | 1 | 0.29 | 78 | 39 | 미정 |  | 2021-03-05 08:54 | 1642 |  | 56 | 0 | 8 | 0 | 0 | 0 | 0.3506 | 1.2341 | 0.2458 | 0.0042 | 95200 |  | 6 | 119 | 0.0028 | 0.0051 | 0.0229 | 0.0458 | 0.05 | 0.009 | 0.008 | 0.0086
2021-03-05 | B62453 | B | 29 | AE8617HG | 104 | 37900 | 0.0649 | 0.0476 | 0.0476 | 0.108 | 1608 | 1608 | 1545 | 2883 |  |  |  | 0 | 미정 | 미정 | 미정 | 미정 | 0 | 0 | 0 | 200 | 0 | 0 | 0.0649 | 0.0726 | 0.0036 | 0.1191 | 41 | 7400 | 1654 | 0.1413 | 0.7344 | 0.1932 | 0.0048 | [6 empty] | 1512 | 18 | 19 | 1 | 0.17 | 133 | 26 | 미정 |  | 2021-03-05 09:22 | 1645 |  | 90 | 0 | 0 | 0 | 0 | 0 | 0.162 | 0.818 | 0.2561 | 0.0151 |  | 77 | 13 | 126 | 0.0034 | 0.0062 | 0.0327 | 0.0424 | 0.0445 | 0.0179 | 0.009 | 0.0105
2021-03-05 | B62454 | B | 5 | AE8617HG | 99 | 37000 | 0.0768 | 0.0514 | 0.0471 | 0.1329 | 1561 | 1623 | 1520 | 2872 |  |  |  | 0 | 미정 | 미정 | 미정 | 미정 | 0 | 0 | 0 | 151 | 0 | 0 | 0.0768 | 0.0951 | 0.0031 | 0.0691 | 46 | 8500 | 1634 | 0.1591 | 0.7147 | 0.2413 | 0.0061 | [6 empty] | 1512 | 18 | 19 | 1 | 0.16 | 122 | 25 | 미정 |  | 2021-03-05 10:31 | 1634 |  | 62 | 0 | 0 | 0 | 0 | 0 | 0.1634 | 0.819 | 0.2506 | 0.0217 | 105600 | 76 | 26 | 143 | 0.0038 | 0.0063 | 0.0327 | 0.0444 | 0.0296 | 0.0119 | 0.0087 | 0.0129
2021-03-05 | B62455 | B | 15 | AE8617HG | 104 | 39500 | 0.0882 | 0.0537 | 0.0421 | 0.0923 | 1574 | 1589 | 1544 | 2999 | 10.1 |  |  | 0 | 미정 | 미정 | 미정 | 미정 | 0 | 0 | 0 | 0 | 0 | 0 | 0.0882 | 0.1343 | 0.0035 | 0.2134 | 43 | 6600 | 1640 | 0.1222 | 0.6952 | 0.1481 | 0.0132 | [6 empty] | 1512 | 18 | 19 | 1 | 0.17 | 72 | 27 | 미정 |  | 2021-03-05 11:33 | 1645 |  | 47 | 0 | 13 | 0 | 0 | 0 | 0.1616 | 0.8203 | 0.2316 | 0.0232 | 97950 | 65 | 33 | 153 | 0.0173 | 0.0109 | 0.0302 | 0.0539 | 0.02 | 0.013 | 0.011 | 0.0128
2021-03-05 | B62456 | B | 6 | AE8617HG | 103 | 37600 | 0.0982 | 0.0661 | 0.0661 | 0.0998 | 1667 | 1667 | 1572 | 2861 | 13.1 |  |  | 0 | 미정 | 미정 | 미정 | 미정 | 0 | 0 | 0 | 0 | 0 | 0 | 0.0982 | 0.165 | 0.0532 | 0.2612 | 37 | 5900 | 1659 | 0.1306 | 0.7046 | 0.1579 | 0.0277 | [6 empty] | 1512 | 18 | 19 | 1 | 0.19 | 142 | 37 | 미정 |  | 2021-03-05 12:21 | 1654 |  | 0 | 0 | 0 | 0 | 0 | 0 | 0.1679 | 0.8321 | 0.24 | 0.0221 | 102000 | 80 | 35 | 159 | 0.0198 | 0.0328 | 0.0324 | 0.0455 | 0.0243 | 0.0189 | 0.0109 | 0.0127
2021-03-05 | B62457 | B | 10 | SM45CB | 104 | 38100 | 0.0894 | 0.0488 | 0.0488 | 0.0921 | 1631 | 1631 | 1543 | 3010 |  |  |  | 0 | 미정 | 미정 | 미정 | 미정 | 0 | 0 | 0 | 206 | 0 | 0 | 0.0894 | 0.1456 | 0.0043 | 0.0789 | 43 | 6800 | 1620 | 0.3498 | 0.5737 | 0.1451 | 0.0046 | [6 empty] | 1493 | 14 | 15 | 1 | 0.22 | 74 | 14 | 미정 |  | 2021-03-05 13:29 | 1619 |  | 64 | 0 | 22 | 0 | 0 | 0 | 0.443 | 0.6468 | 0.192 | 0.0095 | 101100 | 0 | 54 | 191 | 0.0046 | 0.0046 | 0.0087 | 0.0484 | 0.0463 | 0.0101 | 0.0083 | 0.0088
2021-03-05 | A62970 | B | 29 | AE1043M | 106 | 45500 | 0.0754 | 0.1296 | 0.1296 | 0.1462 | 1595 | 1595 | 1524 | 2686 | 39.6 |  |  | 0 | 미정 | 미정 | 미정 | 미정 | 0 | 0 | 0 | 201 | 0 | 0 | 0.0754 | 0.0944 | 0.0026 | 0.2529 | 40 | 6900 | 1638 | 0.3816 | 0.8107 | 0.3655 | 0.019 | [6 empty] | 1491 | 15 | 20 | 3 | 0.26 | 82 | 35 | 미정 |  | 2021-03-05 13:47 | 1628 |  | 0 | 20 | 0 | 0 | 0 | 0 | 0.435 | 0.9986 | 0.4405 | 0.0205 | 100200 | 71 | 21 | 154 | 0.0368 | 0.0187 | 0.0188 | 0.0461 | 0.0184 | 0.0059 | 0.0032 | 0.0042
2021-03-05 | B62458 | B | 5 | SM45CB | 103 | 38700 | 0.0776 | 0.0565 | 0.0565 | 0.0694 | 1616 | 1616 | 1583 | 3023 |  |  |  | 0 | 미정 | 미정 | 미정 | 미정 | 0 | 0 | 0 | 202 | 0 | 0 | 0.0776 | 0.1181 | 0.0051 | 0.2717 | 49 | 4900 | 1609 | 0.22 | 0.4981 | 0.1415 | 0.0035 | [6 empty] | 1493 | 14 | 15 | 1 | 0.2 | 67 | 17 | 미정 |  | 2021-03-05 14:36 | 1606 |  | 22 | 0 | 22 | 0 | 0 | 0 | 0.4468 | 0.6453 | 0.2016 | 0.0115 |  | 0 | 45 | 180 | 0.0027 | 0.0036 | 0.0103 | 0.0438 | 0.0325 | 0.0118 | 0.0116 | 0.0101
2021-03-05 | A62971 | B | 1 | AE1043M | 106 | 37400 | 0.0512 | 0.0367 | 0.0367 | 0.1387 | 1599 | 1599 | 1526 | 3146 | 52.7 |  |  | 0 | 미정 | 미정 | 미정 | 미정 | 0 | 0 | 0 | 206 | 0 | 0 | 0.0512 | 0.0794 | 0.0037 | 0.2462 | 49 | 6700 | 1616 | 0.3144 | 0.8114 | 0.3212 | 0.0284 | [6 empty] | 1491 | 15 | 16 | 3 | 0.27 | 80 | 25 | 미정 |  | 2021-03-05 15:05 | 1606 |  | 0 | 14 | 0 | 0 | 0 | 0 | 0.43 | 0.9937 | 0.4553 | 0.026 |  | 75 | 46 | 172 | 0.0473 | 0.0219 | 0.0219 | 0.0358 | 0.0286 | 0.0137 | 0.0092 | 0.0079
2021-03-05 | B62459 | B | 15 | SM45CB | 105 | 39200 | 0.0671 | 0.1782 | 0.1715 | 0.1154 | 1566 | 1595 | 1535 | 3213 |  |  |  | 0 | 미정 | 미정 | 미정 | 미정 | 0 | 0 | 0 | 205 | 0 | 0 | 0.0671 | 0.0903 | 0.0062 | 0.235 | 41 | 5400 | 1617 | 0.3346 | 0.5125 | 0.1549 | 0.0032 | [6 empty] | 1493 | 14 | 14 | 1 | 0.26 | 63 | 17 | 미정 |  | 2021-03-05 15:40 | 1605 |  | 32 | 0 | 12 | 0 | 0 | 0 | 0.4538 | 0.6561 | 0.2059 | 0.0057 | 88700 | 69 | 43 | 168 | 0.0025 | 0.0033 | 0.0056 | 0.0372 | 0.0364 | 0.0124 | 0.0125 | 0.01
2021-03-05 | A62972 | B | 35 | AE1043M | 104 | 37600 | 0.0568 | 0.03 | 0.03 | 0.1396 | 1632 | 1632 | 1556 | 3014 | 45.1 |  |  | 0 | 미정 | 미정 | 미정 | 미정 | 0 | 0 | 0 | 200 | 0 | 0 | 0.0568 | 0.1164 | 0.0039 | 0.1921 | 35 | 5100 | 1617 | 0.3219 | 0.8415 | 0.3804 | 0.0221 | [6 empty] | 1491 | 15 | 16 | 3 | 0.26 | 71 | 19 | 미정 |  | 2021-03-05 15:51 | 1603 |  | 0 | 0 | 0 | 0 | 0 | 0 | 0.432 | 0.9993 | 0.4453 | 0.0244 | 98700 | 69 | 52 | 185 | 0.0429 | 0.0169 | 0.0217 | 0.0514 | 0.0431 | 0.0208 | 0.0145 | 0.0132
2021-03-05 | B62460 | B | 6 | SM45C | 104 | 39800 | 0.0764 | 0 | 0.0405 | 0.0682 | 1573 | 1619 | 1552 | 3044 |  |  |  | 0 | 미정 | 미정 | 미정 | 미정 | 0 | 0 | 0 | 202 | 0 | 0 | 0.0764 | 0.1101 | 0.0105 | 0.1943 | 53 | 6400 | 1617 | 0.2637 | 0.6647 | 0.1773 | 0.0034 | [6 empty] | 1493 | 15 | 16 | 1 | 0.19 | 64 | 22 | 미정 |  | 2021-03-05 17:03 | 1614 |  | 0 | 0 | 0 | 0 | 0 | 0 | 0.429 | 0.6612 | 0.1968 | 0.0068 | 94450 | 79 | 16 | 129 | 0.0024 | 0.0032 | 0.0141 | 0.0365 | 0.0445 | 0.0121 | 0.0099 | 0.0126
2021-03-05 | A62973 | B | 22 | AE1043M | 104 | 37900 | 0.067 | 0.156 | 0.156 | 0.2274 | 1613 | 1613 | 1519 | 2926 | 51.6 |  |  | 0 | 미정 | 미정 | 미정 | 미정 | 0 | 0 | 0 | 203 | 0 | 0 | 0.067 | 0.1484 | 0.0036 | 0.3051 | 52 | 6900 | 1605 | 0.3392 | 0.8488 | 0.3688 | 0.0367 | [6 empty] | 1491 | 15 | 15 | 3 | 0.3 | 67 | 21 | 미정 |  | 2021-03-05 17:08 | 1596 |  | 0 | 38 | 10 | 0 | 0 | 0 | 0.4378 | 1.0116 | 0.4463 | 0.0273 |  | 76 | 40 | 172 | 0.0496 | 0.0243 | 0.0239 | 0.058 | 0.0427 | 0.0273 | 0.0187 | 0.018
2021-03-05 | B62461 | B | 10 | SMN443H3 | 104 | 38900 | 0.1478 | 0.025 | 0.0356 | 0.1108 | 1659 | 1584 | 1545 | 2992 | 15.3 |  |  | 0 | 미정 | 미정 | 미정 | 미정 | 0 | 0 | 0 | 0 | 0 | 0 | 0.1478 | 0.1447 | 0.0152 | 0.0027 | 42 | 6800 | 1645 | 0.3232 | 1.3513 | 0.217 | 0.0187 | [6 empty] | 1493 | 18 | 19 | 1 | 0.19 | 79 | 22 | 미정 |  | 2021-03-05 17:55 | 1638 |  | 42 | 0 | 13 | 0 | 0 | 0 | 0.39 | 1.5416 | 0.2598 | 0.018 |  | 85 | 66 | 214 | 0.0228 | 0.0191 | 0.0198 | 0.0465 | 0.0225 | 0.0073 | 0.0058 | 0.0045
2021-03-05 | A62974 | B | 29 | SM45C | 104 | 38200 |  |  |  | 0.0804 |  | 1620 | 1586 | 3185 | 19.9 |  |  | 0 | 미정 | 미정 | 미정 | 미정 | 0 | 0 | 0 | 0 | 0 | 0 |  |  |  |  | 29 | 2800 | 1594 | 0.3171 | 0.5569 | 0.1681 | 0.0209 | [6 empty] | 1493 | 15 | 15 | 3 | 0.3 | 63 | 26 | 미정 |  | 2021-03-05 18:13 | 1594 |  | 0 | 24 | 0 | 0 | 0 | 0 | 0.451 | 0.6652 | 0.1894 | 0.019 | 103050 | 81 | 26 | 112 | 0.0219 | 0.0218 | 0.017 |  | 0.0321 | 0.0168 | 0.0135 | 0.0156
2021-03-05 | B62462 | B | 5 | SMN443H3 | 104 | 39500 | 0.091 | 0.1243 | 0.1243 | 0.1006 | 1594 | 1594 | 1566 | 3011 | 16.1 |  |  | 0 | 미정 | 미정 | 미정 | 미정 | 0 | 0 | 0 | 0 | 0 | 0 | 0.091 | 0.1304 | 0.0037 | 0.2534 | 41 | 6200 | 1635 | 0.3126 | 1.3104 | 0.1982 | 0.0139 | [6 empty] | 1493 | 18 | 20 | 1 | 0.19 | 63 | 22 | 미정 |  | 2021-03-05 18:54 | 1630 |  | 70 | 0 | 0 | 0 | 0 | 0 | 0.3886 | 1.5265 | 0.2493 | 0.0159 | 101600 | 77 | 46 | 195 | 0.0237 | 0.019 | 0.0201 | 0.0411 | 0.0246 | 0.0069 | 0.0062 | 0.0046
2021-03-05 | A62975 | B | 1 | SM45C | 103 | 36600 | 0.0534 |  |  | 0.0797 |  | 1620 | 1581 | 3101 | 26.6 |  |  | 0 | 미정 | 미정 | 미정 | 미정 | 0 | 0 | 0 | 0 | 0 | 0 | 0.0534 | 0.1127 | 0.0282 | 0.1741 | 33 | 3200 | 1584 | 0.3117 | 0.536 | 0.134 | 0.0293 | [6 empty] | 1493 | 15 | 15 | 3 | 0.26 | 56 | 18 | 미정 |  | 2021-03-05 19:15 | 1581 |  | 0 | 7 | 0 | 0 | 0 | 0 | 0.4501 | 0.654 | 0.1779 | 0.0226 | 97550 | 70 | 31 | 131 | 0.0304 | 0.0193 | 0.0199 | 0.0717 | 0.0569 | 0.0272 | 0.0113 | 0.016
2021-03-05 | B62463 | B | 15 | SMN443H3 | 104 | 38100 | 0.0678 | 0.0368 | 0.0368 | 0.0997 | 1649 | 1649 | 1571 | 2910 | 18.5 |  |  | 0 | 미정 | 미정 | 미정 | 미정 | 0 | 0 | 0 | 0 | 0 | 0 | 0.0678 | 0.0965 | 0.0086 | 0.0483 | 41 | 6000 | 1640 | 0.3249 | 1.3599 | 0.2057 | 0.0159 | [6 empty] | 1493 | 18 | 19 | 1 | 0.2 | 62 | 19 | 미정 |  | 2021-03-05 19:56 | 1634 |  | 30 | 0 | 0 | 0 | 0 | 0 | 0.3987 | 1.5389 | 0.2463 | 0.0176 | 97700 | 74 | 51 | 207 | 0.0265 | 0.0201 | 0.0198 | 0.0466 | 0.017 | 0.0059 | 0.0055 | 0.0047
2021-03-05 | A62976 | B | 35 | SM45C | 104 | 35800 | 0.0684 |  |  | 0.1593 |  | 1620 | 1540 | 3022 | 44.8 |  |  | 0 | 미정 | 미정 | 미정 | 미정 | 0 | 0 | 0 | 0 | 0 | 0 | 0.0684 | 0.0901 | 0.0033 | 0.3241 | 32 | 4100 | 1587 | 0.3241 | 0.5625 | 0.15 | 0.0249 | [6 empty] | 1493 | 15 | 15 | 3 | 0.27 | 64 | 21 | 미정 |  | 2021-03-05 20:10 | 1594 |  | 0 | 0 | 0 | 0 | 0 | 0 | 0.4546 | 0.6593 | 0.1901 | 0.022 | 97750 | 80 | 37 | 141 | 0.0505 | 0.0227 | 0.0195 | 0.0517 | 0.0413 | 0.0164 | 0.011 | 0.0141
2021-03-05 | B62464 | B | 6 | SMN443H3 | 104 | 37800 | 0.1507 | 0.0418 | 0.0418 | 0.1047 | 1637 | 1637 | 1539 | 2909 | 24.7 |  |  | 0 | 미정 | 미정 | 미정 | 미정 | 0 | 0 | 0 | 0 | 0 | 0 | 0.1507 | 0.1537 | 0.0102 | 0.2913 | 42 | 7000 | 1642 | 0.3134 | 1.3582 | 0.1937 | 0.0172 | [6 empty] | 1493 | 18 | 19 | 1 | 0.17 | 76 | 26 | 미정 |  | 2021-03-05 21:00 | 1622 |  | 0 | 0 | 0 | 0 | 0 | 0 | 0.404 | 1.5506 | 0.2469 | 0.019 |  | 83 | 57 | 214 | 0.0362 | 0.0168 | 0.0177 | 0.0411 | 0.0258 | 0.0066 | 0.0055 | 0.0053
2021-03-05 | A62977 | B | 22 | STB3D | 104 | 36900 | 0.0391 | 0.7977 | 0.1317 | 0.2185 | 1617 | 1610 | 1539 | 3145 |  |  |  | 0 | 미정 | 미정 | 미정 | 미정 | 0 | 0 | 0 | 0 | 0 | 0 | 0.0391 | 0.0748 | 0.0066 | 0.1759 | 50 | 7500 | 1576 | 0.8124 | 0.8383 | 0.4104 | 0.0055 | [6 empty] | 1451 | 25 | 25 | 3 | 0.3 | 75 | 33 | 미정 |  | 2021-03-05 21:33 | 1576 |  | 0 | 66 | 38 | 0 | 0 | 0 | 0.926 | 1.0337 | 0.5333 | 0.0081 |  | 90 | 24 | 142 | 0.001 | 0.0083 | 0.0067 | 0.0345 | 0.047 | 0.0084 | 0.0034 | 0.0034
2021-03-05 | B62465 | B | 29 | 46MNVS6 | 104 | 39800 | 0.0594 | 0.0252 | 0.0502 | 0.0982 | 1637 | 1594 | 1541 | 2915 |  |  |  | 0 | 미정 | 미정 | 미정 | 미정 | 0 | 0 | 0 | 203 | 0 | 0 | 0.0594 | 0.076 | 0.0037 | 0.2961 | 53 | 8500 | 1672 | 0.3455 | 0.8146 | 0.15 | 0.0066 | [6 empty] | 1494 | 15 | 17 | 1 | 0.21 | 83 | 35 | 미정 |  | 2021-03-05 22:19 | 1659 |  | 0 | 0 | 0 | 0 | 0 | 0 | 0.427 | 0.8141 | 0.186 | 0.0209 | 101000 | 83 | 59 | 228 | 0.0067 | 0.007 | 0.0166 | 0.036 | 0.0197 | 0.0078 | 0.0085 | 0.0529
2021-03-05 | A62978 | B | 10 | STB3D | 104 | 37600 | 0.0687 | 0.1072 | 0.1072 | 0.259 | 1638 | 1638 | 1550 | 3106 |  |  |  | 0 | 미정 | 미정 | 미정 | 미정 | 0 | 0 | 0 | 0 | 0 | 0 | 0.0687 | 0.1139 | 0.0115 | 0.2377 | 41 | 5200 | 1557 | 0.8872 | 0.8663 | 0.3783 | 0.0067 | [6 empty] | 1451 | 25 | 25 | 3 | 0.26 | 67 | 32 | 미정 |  | 2021-03-05 22:26 | 1557 |  | 0 | 54 | 24 | 0 | 0 | 0 | 0.946 | 1.0349 | 0.5447 | 0.0078 | 100800 | 72 | 36 | 158 | 0.0028 | 0.0085 | 0.0074 | 0.053 | 0.0182 | 0.0022 | 0.002 | 0.0021
2021-03-05 | B62466 | B | 5 | 46MNVS6 | 104 | 39400 | 0.0562 | 0.0262 | 0.0498 | 0.1139 | 1604 | 1551 | 1522 | 3111 |  |  |  | 0 | 미정 | 미정 | 미정 | 미정 | 0 | 0 | 0 | 255 | 0 | 0 | 0.0562 | 0.0599 | 0.0074 | 0.6578 | 44 | 8000 | 1630 | 0.3039 | 0.658 | 0.1468 | 0.0049 | [6 empty] | 1494 | 15 | 15 | 1 | 0.2 | 75 | 32 | 미정 |  | 2021-03-05 23:30 | 1634 |  | 60 | 0 | 27 | 0 | 0 | 0 | 0.447 | 0.838 | 0.1818 | 0.0208 | 100100 | 73 | 43 | 191 | 0.0036 | 0.0052 | 0.017 | 0.0326 | 0.0118 | 0.0073 | 0.0067 | 0.0498
2021-03-05 | A62979 | B | 1 | STB3D | 104 | 37400 | 0.1327 | 0.1309 | 0.1309 | 0.1931 | 1616 | 1616 | 1547 | 3065 |  |  |  | 0 | 미정 | 미정 | 미정 | 미정 | 0 | 0 | 0 | 0 | 0 | 0 | 0.1327 | 0.2091 | 0.0078 | 0.081 | 43 | 5000 | 1559 | 0.8325 | 0.8518 | 0.4345 | 0.0062 | [6 empty] | 1451 | 25 | 25 | 3 | 0.27 | 63 | 26 | 미정 |  | 2021-03-05 23:33 | 1559 |  | 0 | 63 | 27 | 0 | 0 | 0 | 0.946 | 1.0255 | 0.5401 | 0.007 |  | 75 | 38 | 157 | 0.0026 | 0.0076 | 0.0067 | 0.0483 | 0.0277 | 0.0055 | 0.0043 | 0.0049
2021-03-05 | B62467 | B | 15 | 46MNVS6 | 104 | 37500 | 0.0959 | 0.0391 | 0.094 | 0.1061 | 1603 | 1598 | 1540 | 3002 |  |  |  | 0 | 미정 | 미정 | 미정 | 미정 | 0 | 0 | 0 | 254 | 0 | 0 | 0.0959 | 0.1315 | 0.011 | 0.0543 | 43 | 7500 | 1650 | 0.3644 | 0.6914 | 0.1322 | 0.0044 | [6 empty] | 1494 | 15 | 15 | 1 | 0.21 | 80 | 34 | 미정 |  | 2021-03-06 00:30 | 1642 |  | 23 | 0 | 16 | 0 | 0 | 0 | 0.432 | 0.8281 | 0.1811 | 0.0195 | 98550 | 69 | 56 | 208 | 0.0037 | 0.005 | 0.0157 | 0.0443 | 0.0208 | 0.0089 | 0.0089 | 0.0485
2021-03-05 | A62980 | B | 35 | STB3D | 104 | 37500 | 0.0685 | 0.1885 | 0.1885 | 0.2218 | 1631 | 1631 | 1573 | 3300 |  |  |  | 0 | 미정 | 선택 | 미정 | 미정 | 0 | 0 | 0 | 0 | 0 | 0 | 0.0685 | 0.1125 | 0.0064 | 0.1547 | 47 | 5400 | 1558 | 0.8181 | 0.8487 | 0.366 | 0.0072 | [6 empty] | 1451 | 25 | 25 | 3 | 0.26 | 62 | 27 | 미정 |  | 2021-03-06 00:41 | 1558 |  | 0 | 54 | 76 | 0 | 0 | 0 | 0.941 | 1.0303 | 0.5269 | 0.0081 | 105200 | 75 | 36 | 157 | 0.0016 | 0.0083 | 0.0075 | 0.0431 | 0.0409 | 0.0042 | 0.0028 | 0.0027
2021-03-05 | B62468 | B | 18 | 46MNVS6 | 103 | 37400 | 0.0663 | 0.0353 | 0.1066 | 0.1178 | 1629 | 1579 | 1535 | 3129 |  |  |  | 0 | 미정 | 미정 | 미정 | 미정 | 0 | 0 | 0 | 256 | 0 | 0 | 0.0663 | 0.0858 | 0.0082 | 0.219 | 53 | 9100 | 1663 | 0.3407 | 0.6959 | 0.1632 | 0.0043 | [6 empty] | 1494 | 15 | 15 | 1 | 0.25 | 86 | 28 | 미정 |  | 2021-03-06 01:47 | 1657 |  | 16 | 0 | 24 | 0 | 0 | 0 | 0.428 | 0.8327 | 0.1806 | 0.0193 | 101100 | 71 | 38 | 183 | 0.0046 | 0.0045 | 0.0179 | 0.0453 | 0.0108 | 0.0072 | 0.0086 | 0.0546
2021-03-05 | A62981 | B | 22 | P-STB3D | 104 | 43100 | 0.0426 | 0.1853 | 0.1077 | 0.2632 | 1544 | 1609 | 1532 | 3529 |  |  |  | 0 | 선택 | 미정 | 미정 | 미정 | 0 | 0 | 0 | 0 | 0 | 0 | 0.0426 | 0.0808 | 0.0029 | 0.146 | 44 | 6500 | 1555 | 0.8518 | 0.965 | 0.5572 | 0.0069 | [6 empty] | 1450 | 30 | 25 | 3 | 0.27 | 65 | 32 | 미정 |  | 2021-03-06 01:55 | 1555 |  | 0 | 44 | 26 | 0 | 0 | 0 | 0.953 | 1.1572 | 0.664 | 0.0079 | 107750 | 78 | 23 | 131 | 0.0019 | 0.009 | 0.007 | 0.0314 | 0.0285 | 0.0071 | 0.0027 | 0.0028
2021-03-05 | B62469 | B | 6 | 46MNVS6 | 104 | 37700 | 0.0996 | 0.0833 | 0.0866 | 0.0895 | 1596 | 1606 | 1527 | 3016 |  |  |  | 0 | 미정 | 미정 | 미정 | 미정 | 0 | 0 | 0 | 255 | 0 | 0 | 0.0996 | 0.0925 | 0.0067 | 0.5075 | 52 | 8300 | 1645 | 0.3525 | 0.7107 | 0.1174 | 0.0033 | [6 empty] | 1494 | 15 | 15 | 1 | 0.21 | 80 | 42 | 미정 |  | 2021-03-06 03:02 | 1634 |  | 21 | 0 | 36 | 0 | 0 | 0 | 0.437 | 0.8313 | 0.1759 | 0.0208 | 101900 | 84 | 26 | 158 | 0.0041 | 0.0035 | 0.0169 | 0.0565 | 0.0374 | 0.0168 | 0.0184 | 0.05
2021-03-05 | A62982 | B | 10 | P-STB3D | 104 | 38600 | 0.0539 | 0.2176 | 0.1475 | 0.2085 | 1578 | 1593 | 1535 | 3214 |  |  |  | 0 | 선택 | 미정 | 미정 | 미정 | 0 | 0 | 0 | 0 | 0 | 0 | 0.0539 | 0.0765 | 0.0069 | 0.2994 | 41 | 5800 | 1552 | 0.8374 | 0.9922 | 0.577 | 0.0065 | 0.224 | 53.839 | 17.283 | 18.295 | 2.942 | 3.115 | 1450 | 30 | 25 | 3 | 0.27 | 69 | 34 | 미정 |  | 2021-03-06 02:55 | 1552 |  | 0 | 43 | 20 | 0 | 0 | 0 | 0.949 | 1.154 | 0.6573 | 0.0072 | 108250 | 78 | 36 | 151 | 0.0017 | 0.0083 | 0.0066 | 0.0381 | 0.0281 | 0.007 | 0.0038 | 0.0036
2021-03-05 | A62983 | B | 1 | P-STB3D | 101 | 36900 | 0.0692 | 0.1775 | 0.1775 | 0.2396 | 1609 | 1609 | 1561 | 2901 |  |  |  | 0 | 미정 | 선택 | 미정 | 미정 | 0 | 0 | 0 | 0 | 0 | 0 | 0.0692 | 0.1538 | 0.0509 | 0.3024 | 48 | 5900 | 1557 | 0.8033 | 0.9833 | 0.5478 | 0.0077 | 0.343 | 54.513 | 17.655 | 16.006 | 3.405 | 3.087 | 1450 | 30 | 25 | 3 | 0.26 | 64 | 27 | 미정 |  | 2021-03-06 04:00 | 1557 |  | 0 | 54 | 35 | 0 | 0 | 0 | 0.942 | 1.1459 | 0.6625 | 0.0086 | 112150 | 82 | 36 | 160 | 0.0019 | 0.0099 | 0.0076 | 0.0457 | 0.029 | 0.0031 | 0.002 | 0.0024
2021-03-05 | B62470 | B | 29 | AE15B36C2 | 104 | 38100 | 0.0603 | 0.0491 | 0.1378 | 0.2131 | 1665 | 1615 | 1524 | 3082 |  |  |  | 0 | 미정 | 미정 | 미정 | 미정 | 0 | 0 | 0 | 257 | 0 | 0 | 0.0603 | 0.0688 | 0.0035 | 0.1847 | 55 | 9500 | 1657 | 0.2662 | 0.9762 | 0.1801 | 0.0033 | [6 empty] | 1498 | 15 | 22 | 1 | 0.25 | 81 | 34 | 미정 |  | 2021-03-06 04:19 | 1665 |  | 60 | 0 | 0 | 0 | 0 | 0 | 0.33 | 1.2945 | 0.2401 | 0.0298 | 101850 | 93 | 27 | 167 | 0.0033 | 0.0047 | 0.0242 | 0.0485 | 0.0209 | 0.0168 | 0.0163 | 0.0171
2021-03-05 | A62984 | B | 35 | P-STB3D | 101 | 37300 | 0.1064 | 0.1331 | 0.1331 | 0.2544 | 1600 | 1600 | 1540 | 2873 |  |  |  | 0 | 해제 | 선택 | 미정 | 미정 | 0 | 0 | 0 | 0 | 0 | 0 | 0.1064 | 0.1805 | 0.0033 | 0.4587 | 58 | 6600 | 1549 | 0.7587 | 1.0474 | 0.575 | 0.0092 | 0.676 | 56.158 | 16.973 | 15.92 | 3.527 | 3.308 | 1450 | 30 | 26 | 3 | 0.26 | 63 | 27 | 미정 |  | 2021-03-06 05:20 | 1549 |  | 0 | 56 | 11 | 0 | 0 | 0 | 0.933 | 1.1496 | 0.6719 | 0.0093 | 106350 | 76 | 28 | 154 | 0.0014 | 0.01 | 0.0081 | 0.0438 | 0.0352 | 0.0022 | 0.0014 | 0.0024
2021-03-05 | B62471 | B | 5 | AE15B36C2 | 104 | 38200 | 0.2141 | 0.2403 | 0.153 | 0.213 | 1609 | 1597 | 1525 | 3148 |  |  |  | 0 | 미정 | 미정 | 미정 | 미정 | 0 | 0 | 0 | 251 | 0 | 0 | 0.2141 | 0.1883 | 0.0098 | 0.2854 | 49 | 7400 | 1643 | 0.2586 | 1.1815 | 0.2146 | 0.0033 | [6 empty] | 1498 | 15 | 15 | 1 | 0.21 | 74 | 28 | 미정 |  | 2021-03-06 05:20 | 1628 |  | 32 | 0 | 0 | 0 | 0 | 0 | 0.332 | 1.3221 | 0.2441 | 0.0307 | 100450 | 76 | 34 | 176 | 0.0027 | 0.0041 | 0.0247 | 0.0625 | 0.0371 | 0.0163 | 0.0137 | 0.0182
2021-03-05 | A62985 | B | 22 | P-STB3D | 101 | 36700 | 0.0727 | 0.1201 | 0.1201 | 0.1933 | 1630 | 1630 | 1570 | 2975 |  |  |  | 0 | 미정 | 선택 | 미정 | 미정 | 0 | 0 | 0 | 0 | 0 | 0 | 0.0727 | 0.1271 | 0.0069 | 0.1206 | 46 | 5700 | 1554 | 0.8865 | 0.9781 | 0.4876 | 0.0066 | 0.16 | 59.134 | 14.798 | 16.45 | 3.594 | 3.996 | 1450 | 30 | 25 | 3 | 0.26 | 67 | 31 | 미정 |  | 2021-03-06 06:16 | 1554 |  | 0 | 59 | 43 | 0 | 0 | 0 | 0.927 | 1.1353 | 0.6379 | 0.0085 |  | 78 | 34 | 159 | 0.0012 | 0.0089 | 0.0079 | 0.0437 | 0.0322 | 0.0081 | 0.0022 | 0.0027
2021-03-05 | B62472 | B | 15 | AE15B36C2 | 104 | 38200 | 0.1011 | 0.0636 | 0.0975 | 0.1587 | 1633 | 1561 | 1529 | 2954 |  |  |  | 0 | 미정 | 미정 | 미정 | 미정 | 0 | 0 | 0 | 255 | 0 | 0 | 0.1011 | 0.1175 | 0.0048 | 0.0822 | 48 | 7600 | 1641 | 0.2593 | 1.0696 | 0.2014 | 0.0034 | [6 empty] | 1498 | 15 | 15 | 1 | 0.25 | 74 | 25 | 미정 |  | 2021-03-06 06:27 | 1635 |  | 61 | 0 | 22 | 0 | 0 | 0 | 0.334 | 1.3234 | 0.2548 | 0.0315 | 100750 | 75 | 43 | 184 | 0.0056 | 0.0038 | 0.0228 | 0.0503 | 0.0347 | 0.0162 | 0.0148 | 0.0183
2021-03-06 | A62986 | B | 10 | P-STB3D | 101 | 36600 | 0.0842 | 0.1027 | 0.1027 | 0.2292 | 1634 | 1634 | 1578 | 2959 |  |  |  | 0 | 미정 | 선택 | 미정 | 미정 | 0 | 0 | 0 | 0 | 0 | 0 | 0.0842 | 0.2004 | 0.0035 | 0.2007 | 46 | 5200 | 1560 | 0.855 | 1.0374 | 0.6085 | 0.0081 | 0.255 | 54.371 | 16.958 | 18.425 | 2.95 | 3.206 | 1450 | 30 | 25 | 3 | 0.26 | 68 | 35 | 미정 |  | 2021-03-06 07:14 | 1560 |  | 0 | 61 | 25 | 0 | 0 | 0 | 0.941 | 1.1425 | 0.6509 | 0.0077 | 109350 | 80 | 43 | 177 | 0.0022 | 0.0091 | 0.007 | 0.0442 | 0.0231 | 0.0026 | 0.0033 | 0.0032
2021-03-06 | B62473 | B | 6 | AE15B36C2 | 104 | 37700 | 0.0773 | 0.085 | 0.085 | 0.1611 | 1619 | 1619 | 1559 | 3040 |  |  |  | 0 | 미정 | 미정 | 미정 | 미정 | 0 | 0 | 0 | 158 | 0 | 0 | 0.0773 | 0.0927 | 0.0082 | 0.1116 | 42 | 6300 | 1634 | 0.2858 | 1.0973 | 0.1716 | 0.0034 | [6 empty] | 1498 | 15 | 15 | 1 | 0.26 | 70 | 23 | 미정 |  | 2021-03-06 07:22 | 1630 |  | 40 | 0 | 21 | 0 | 0 | 0 | 0.331 | 1.3015 | 0.2455 | 0.0305 | 96350 | 72 | 53 | 200 | 0.0026 | 0.0042 | 0.0249 | 0.041 | 0.0388 | 0.0168 | 0.0144 | 0.0186
2021-03-06 | A62987 | B | 1 | P-STB3D | 101 | 36600 | 0.0779 | 0.1684 | 0.1684 | 0.2129 | 1612 | 1612 | 1557 | 2902 |  |  |  | 0 | 해제 | 선택 | 미정 | 미정 | 0 | 0 | 0 | 0 | 0 | 0 | 0.0779 | 0.1485 | 0.0025 | 0.1881 | 43 | 6000 | 1560 | 0.8843 | 1.0278 | 0.596 | 0.0074 | 0.167 | 54.503 | 16.599 | 18.066 | 3.016 | 3.283 | 1450 | 30 | 26 | 3 | 0.26 | 68 | 28 | 미정 |  | 2021-03-06 08:27 | 1560 |  | 0 | 62 | 37 | 0 | 0 | 0 | 0.933 | 1.1608 | 0.6561 | 0.0081 |  | 80 | 46 | 175 | 0.0011 | 0.0092 | 0.0078 | 0.0408 | 0.0405 | 0.0071 | 0.003 | 0.0021
2021-03-06 | B62474 | B | 29 | AE15B36C2 | 103 | 36500 | 0.071 | 0.0407 | 0.0407 | 0.1151 | 1618 | 1618 | 1520 | 2930 |  |  |  | 0 | 미정 | 미정 | 미정 | 미정 | 0 | 0 | 0 | 151 | 0 | 0 | 0.071 | 0.07 | 0.0036 | 0.0777 | 46 | 8300 | 1637 | 0.2676 | 1.1064 | 0.1471 | 0.0031 | [6 empty] | 1498 | 15 | 15 | 1 | 0.21 | 72 | 26 | 미정 |  | 2021-03-06 08:30 | 1627 |  | 30 | 0 | 24 | 0 | 0 | 0 | 0.334 | 1.3042 | 0.2445 | 0.03 | 100300 | 76 | 44 | 189 | 0.0023 | 0.0044 | 0.0254 | 0.0353 | 0.0471 | 0.015 | 0.0141 | 0.0193
2021-03-06 | A62988 | B | 35 | P-STB3D | 101 | 36600 | 0.1403 | 0.1457 | 0.1457 | 0.2243 | 1649 | 1649 | 1581 | 2980 |  |  |  | 0 | 미정 | 선택 | 미정 | 미정 | 0 | 0 | 0 | 0 | 0 | 0 | 0.1403 | 0.2184 | 0.0082 | 0.1827 | 42 | 4600 | 1562 | 0.856 | 1.0747 | 0.6681 | 0.0096 | 0.158 | 53.433 | 15.651 | 17.859 | 2.991 | 3.414 | 1450 | 30 | 26 | 3 | 0.26 | 69 | 28 | 미정 |  | 2021-03-06 09:22 | 1562 |  | 0 | 36 | 0 | 0 | 0 | 0 | 0.935 | 1.1604 | 0.6628 | 0.0085 | 100450 | 73 | 56 | 198 | 0.0037 | 0.0094 | 0.0079 | 0.0479 | 0.0128 | 0.0019 | 0.002 | 0.003
2021-03-06 | B62475 | B | 5 | AE15B36C2 | 104 | 36500 | 0.0838 | 0.0777 | 0.0777 | 0.1655 | 1602 | 1602 | 1511 | 3022 |  |  |  | 0 | 미정 | 미정 | 미정 | 미정 | 0 | 0 | 0 | 153 | 0 | 0 | 0.0838 | 0.1358 | 0.0038 | 0.009 | 45 | 8000 | 1649 | 0.2931 | 1.1418 | 0.1469 | 0.0028 | [6 empty] | 1498 | 15 | 18 | 1 | 0.21 | 78 | 31 | 미정 |  | 2021-03-06 09:36 | 1641 |  | 31 | 0 | 42 | 0 | 0 | 0 | 0.336 | 1.2966 | 0.2376 | 0.0298 | 96000 | 73 | 45 | 189 | 0.0023 | 0.0041 | 0.0245 | 0.053 | 0.0595 | 0.021 | 0.0157 | 0.02
2021-03-06 | A62989 | B | 22 | P-STB3D | 100 | 36600 | 0.1398 | 0.1096 | 0.1096 | 0.2291 | 1672 | 1672 | 1593 | 3122 |  |  |  | 0 | 미정 | 미정 | 미정 | 미정 | 0 | 0 | 0 | 0 | 0 | 0 | 0.1398 | 0.2114 | 0.0075 | 0.1316 | 54 | 4500 | 1561 | 0.8544 | 0.9915 | 0.5954 | 0.0086 | 0.201 | 54.394 | 15.631 | 18.497 | 2.94 | 3.479 | 1450 | 30 | 26 | 3 | 0.26 | 73 | 36 | 미정 |  | 2021-03-06 10:31 | 1561 |  | 0 | 102 | 32 | 0 | 0 | 0 | 0.93 | 1.1292 | 0.6642 | 0.0079 | 108350 | 80 | 54 | 201 | 0.0037 | 0.0092 | 0.0069 | 0.058 | 0.0096 | 0.0027 | 0.0022 | 0.0032
2021-03-06 | B62476 | B | 15 | AE15B36C2 | 104 | 38200 | 0.0795 | 0.0318 | 0.1069 | 0.1291 | 1623 | 1570 | 1538 | 2996 |  |  |  | 0 | 미정 | 미정 | 미정 | 미정 | 0 | 0 | 0 | 152 | 0 | 0 | 0.0795 | 0.0968 | 0.0041 | 0.1648 | 43 | 7300 | 1651 | 0.2684 | 1.1304 | 0.169 | 0.0038 | [6 empty] | 1498 | 15 | 17 | 1 | 0.19 | 70 | 30 | 미정 |  | 2021-03-06 10:46 | 1627 |  | 32 | 0 | 11 | 0 | 0 | 0 | 0.332 | 1.3103 | 0.2464 | 0.0314 | 102050 | 76 | 40 | 177 | 0.0029 | 0.0048 | 0.025 | 0.0426 | 0.0425 | 0.0104 | 0.0106 | 0.0173
2021-03-06 | A62990 | B | 10 | P-STB3D | 101 | 36600 | 0.1025 | 0.1434 | 0.1434 | 0.2177 | 1598 | 1598 | 1550 | 2936 |  |  |  | 0 | 미정 | 선택 | 미정 | 미정 | 0 | 0 | 0 | 0 | 0 | 0 | 0.1025 | 0.1413 | 0.0026 | 0.0039 | 48 | 6800 | 1555 | 0.8631 | 1.0352 | 0.582 | 0.0075 | [6 empty] | 1450 | 30 | 25 | 3 | 0.26 | 67 | 34 | 미정 |  | 2021-03-06 11:50 | 1555 |  | 0 | 48 | 50 | 0 | 0 | 0 | 0.924 | 1.1534 | 0.649 | 0.0083 | 110900 | 86 | 40 | 172 | 0.0009 | 0.0099 | 0.0069 | 0.0641 | 0.0511 | 0.0083 | 0.0023 | 0.0042
2021-03-06 | B62477 | B | 6 | AE15B36C2 | 104 | 36600 | 0.0699 | 0.0541 | 0.0541 | 0.1152 | 1631 | 1631 | 1515 | 2955 |  |  |  | 0 | 미정 | 미정 | 미정 | 미정 | 0 | 0 | 0 | 153 | 0 | 0 | 0.0699 | 0.0804 | 0.0029 | 0.2532 | 42 | 7600 | 1663 | 0.1816 | 1.1322 | 0.1523 | 0.0032 | [6 empty] | 1498 | 15 | 18 | 1 | 0.18 | 74 | 29 | 미정 |  | 2021-03-06 11:44 | 1636 |  | 30 | 0 | 42 | 0 | 0 | 0 | 0.337 | 1.3032 | 0.2483 | 0.031 | 95550 | 72 | 48 | 193 | 0.0032 | 0.0044 | 0.0247 | 0.0462 | 0.0469 | 0.0156 | 0.014 | 0.0182
2021-03-06 | A62991 | B | 1 | SCR420HD | 101 | 36600 | 0.072 | 0.0512 | 0.0512 | 0.1044 | 1629 | 1629 | 1573 | 2933 | 22.3 |  |  | 0 | 선택 | 미정 | 미정 | 미정 | 0 | 0 | 0 | 0 | 0 | 0 | 0.072 | 0.1174 | 0.0046 | 0.1773 | 40 | 6700 | 1649 | 0.1685 | 0.7419 | 0.1884 | 0.0205 | 0.283 | 47.145 | 26.993 | 11.202 | 4.208 | 1.746 | 1509 | 13 | 20 | 3 | 0.25 | 89 | 35 | 미정 |  | 2021-03-06 13:00 | 1649 |  | 0 | 33 | 15 | 0 | 0 | 0 | 0.21 | 0.8473 | 0.2317 | 0.0214 | 106250 | 92 | 68 | 213 | 0.0299 | 0.012 | 0.0262 | 0.0459 | 0.0267 | 0.0182 | 0.0119 | 0.0184
2021-03-06 | B62478 | B | 29 | AE15B36C2 | 104 | 37900 | 0.0719 | 0.0319 | 0.0319 | 0.0809 | 1611 | 1611 | 1539 | 2953 |  |  |  | 0 | 미정 | 미정 | 미정 | 미정 | 0 | 0 | 0 | 158 | 0 | 0 | 0.0719 | 0.0844 | 0.0043 | 0.0021 | 41 | 7400 | 1653 | 0.2481 | 1.1164 | 0.1692 | 0.0037 | [6 empty] | 1498 | 15 | 16 | 1 | 0.2 | 75 | 34 | 미정 |  | 2021-03-06 13:08 | 1631 |  | 50 | 0 | 21 | 0 | 0 | 0 | 0.3387 | 1.318 | 0.2528 | 0.0304 | 97700 | 84 | 29 | 151 | 0.0037 | 0.0044 | 0.028 | 0.0515 | 0.0491 | 0.0158 | 0.0171 | 0.0194
2021-03-06 | A62992 | B | 35 | SCR420HD | 101 | 36600 | 0.2038 | 0.0394 | 0.0394 | 0.0725 | 1663 | 1663 | 1594 | 2983 | 7.1 |  |  | 0 | 선택 | 미정 | 미정 | 미정 | 0 | 0 | 0 | 0 | 0 | 0 | 0.2038 | 0.1999 | 0.0049 | 0.1022 | 43 | 6600 | 1626 | 0.1943 | 0.7134 | 0.2107 | 0.0187 | 0.151 | 49.157 | 26.418 | 11.355 | 4.329 | 1.86 | 1509 | 13 | 30 | 3 | 0.26 | 67 | 29 | 미정 |  | 2021-03-06 14:11 | 1634 |  | 0 | 30 | 0 | 0 | 0 | 0 | 0.2166 | 0.8579 | 0.2689 | 0.0248 | 101150 | 65 | 45 | 184 | 0.0098 | 0.0109 | 0.0217 | 0.0538 | 0.0309 | 0.0135 | 0.0087 | 0.0138
2021-03-06 | B62479 | B | 5 | SMN440 | 104 | 38300 |  | 0.0697 | 0.0697 | 0.0903 | 1575 | 1575 | 1548 | 3037 | 14.1 |  |  | 0 | 미정 | 미정 | 미정 | 미정 | 0 | 0 | 0 | 0 | 0 | 0 |  |  |  |  | 41 | 6900 | 1639 | 0.3383 | 1.2895 | 0.1525 | 0.0089 | [6 empty] | 1494 | 18 | 19 | 1 | 0.17 | 71 | 21 | 미정 |  | 2021-03-06 14:17 | 1623 |  | 60 | 0 | 0 | 0 | 0 | 0 | 0.3889 | 1.4652 | 0.2298 | 0.009 | 96200 | 82 | 44 | 179 | 0.0219 | 0.0106 | 0.0261 |  | 0.0418 | 0.0076 | 0.0069 | 0.0058
2021-03-06 | A62993 | B | 22 | SCR420HD | 101 | 36500 | 0.0571 | 0.0313 | 0.0313 | 0.0881 | 1684 | 1684 | 1625 | 2972 | 27 |  |  | 0 | 미정 | 선택 | 미정 | 미정 | 0 | 0 | 0 | 0 | 0 | 0 | 0.0571 | 0.1326 | 0.0026 | 0.0011 | 47 | 4900 | 1632 | 0.1809 | 0.6956 | 0.2136 | 0.0161 | [6 empty] | 1509 | 13 | 16 | 3 | 0.3 | 78 | 36 | 미정 |  | 2021-03-06 15:09 | 1627 |  | 0 | 23 | 0 | 0 | 0 | 0 | 0.2163 | 0.8605 | 0.2696 | 0.0246 | 105550 | 69 | 43 | 184 | 0.0338 | 0.0156 | 0.0241 | 0.0459 | 0.0252 | 0.0135 | 0.0104 | 0.0128
2021-03-06 | B62480 | B | 15 | SMN440 | 104 | 38100 | 0.1565 | 0.0261 | 0.1139 | 0.1125 | 1666 | 1632 | 1585 | 3015 | 14.3 |  |  | 0 | 미정 | 미정 | 미정 | 미정 | 0 | 0 | 0 | 0 | 0 | 0 | 0.1565 | 0.1642 | 0.007 | 0.0456 | 40 | 5100 | 1622 | 0.3326 | 1.2996 | 0.187 | 0.0121 | [6 empty] | 1494 | 18 | 19 | 1 | 0.24 | 72 | 28 | 미정 |  | 2021-03-06 15:22 | 1619 |  | 0 | 0 | 0 | 0 | 0 | 0 | 0.39 | 1.4921 | 0.2161 | 0.0177 | 97050 | 70 | 43 | 170 | 0.021 | 0.0129 | 0.0241 | 0.0576 | 0.0181 | 0.0057 | 0.0056 | 0.0046
2021-03-06 | A62994 | B | 10 | SCR420HON | 104 | 37000 | 0.0859 | 0.0345 | 0.0899 | 0.126 | 1641 | 1622 | 1566 | 2981 | 51.6 |  |  | 0 | 미정 | 해제 | 미정 | 미정 | 0 | 0 | 0 | 0 | 0 | 0 | 0.0859 | 0.1512 | 0.005 | 0.1566 | 46 | 6300 | 1642 | 0.1759 | 0.7009 | 0.2491 | 0.0373 | 0.346 | 49.085 | 33.352 | 5.238 | 9.37 | 1.471 | 1510 | 16 | 38 | 3 | 0.25 | 70 | 35 | 미정 |  | 2021-03-06 16:15 | 1641 |  | 0 | 0 | 0 | 0 | 0 | 0 | 0.203 | 0.8411 | 0.2492 | 0.0328 | 98050 | 70 | 34 | 168 | 0.0961 | 0.0257 | 0.0302 | 0.0346 | 0.016 | 0.0054 | 0.0056 | 0.0132
2021-03-06 | B62481 | B | 6 | SMN440 | 104 | 38300 | 0.0768 | 0.0912 | 0.0912 | 0.1172 | 1631 | 1631 | 1569 | 2856 | 23.8 |  |  | 0 | 미정 | 미정 | 미정 | 미정 | 0 | 0 | 0 | 0 | 0 | 0 | 0.0768 | 0.1203 | 0.0061 | 0.1197 | 40 | 5300 | 1615 | 0.2919 | 1.2724 | 0.1484 | 0.0137 | [6 empty] | 1494 | 18 | 19 | 1 | 0.16 | 79 | 34 | 미정 |  | 2021-03-06 16:28 | 1619 |  | 40 | 0 | 0 | 0 | 0 | 0 | 0.4007 | 1.4719 | 0.221 | 0.0288 | 98900 | 72 | 43 | 166 | 0.0371 | 0.0161 | 0.0245 | 0.0501 | 0.0274 | 0.0061 | 0.0048 | 0.0046
2021-03-06 | A62995 | B | 1 | SCR420HON | 101 | 36700 | 0.0818 | 0.0644 | 0.0999 | 0.1404 | 1681 | 1671 | 1605 | 3051 | 33.5 |  |  | 0 | 미정 | 미정 | 미정 | 미정 | 0 | 0 | 0 | 0 | 0 | 0 | 0.0818 | 0.1501 | 0.0027 | 0.2429 | 44 | 4800 | 1642 | 0.1761 | 0.7106 | 0.2327 | 0.0274 | 0.193 | 50.499 | 33.635 | 3.815 | 13.236 | 1.501 | 1510 | 16 | 33 | 3 | 0.26 | 70 | 41 | 미정 |  | 2021-03-06 17:18 | 1636 |  | 0 | 37 | 25 | 0 | 0 | 0 | 0.2078 | 0.843 | 0.2488 | 0.0343 | 102700 | 75 | 23 | 153 | 0.0565 | 0.0227 | 0.0316 | 0.0375 | 0.0104 | 0.0048 | 0.0046 | 0.015
2021-03-06 | B62482 | B | 29 | SMN440 | 104 | 38600 | 0.0917 | 0.0381 | 0.0381 | 0.061 | 1626 | 1626 | 1566 | 2841 | 20.2 |  |  | 0 | 미정 | 미정 | 미정 | 미정 | 0 | 0 | 0 | 0 | 0 | 0 | 0.0917 | 0.1072 | 0.0142 | 0.068 | 42 | 5900 | 1634 | 0.3333 | 1.2783 | 0.1576 | 0.0149 | [6 empty] | 1494 | 18 | 19 | 1 | 0.15 | 67 | 25 | 미정 |  | 2021-03-06 17:26 | 1617 |  | 51 | 0 | 13 | 0 | 0 | 0 | 0.4019 | 1.4919 | 0.2251 | 0.0182 | 98100 | 69 | 45 | 175 | 0.0336 | 0.0196 | 0.0243 | 0.0424 | 0.0378 | 0.0076 | 0.0049 | 0.0043
2021-03-06 | A62996 | B | 35 | SCR420HON | 100 | 36500 | 0.0617 | 0.0421 | 0.083 | 0.115 | 1645 | 1629 | 1579 | 3028 |  |  |  | 0 | 미정 | 미정 | 미정 | 미정 | 0 | 0 | 0 | 0 | 0 | 0 | 0.0617 | 0.1433 | 0.0044 | 0.1533 | 51 | 6100 | 1632 | 0.1652 | 0.6764 | 0.1859 | 0.0375 | 0.24 | 48.092 | 33.962 | 5.682 | 8.463 | 1.416 | 1510 | 16 | 32 | 3 | 0.26 | 63 | 33 | 미정 |  | 2021-03-06 18:27 | 1625 |  | 0 | 14 | 10 | 0 | 0 | 0 | 0.2068 | 0.8487 | 0.2504 | 0.0307 | 96050 | 69 | 25 | 158 | 0.1045 | 0.0251 | 0.0282 | 0.0408 | 0.0351 | 0.0082 | 0.007 | 0.015
2021-03-06 | B62483 | B | 5 | SMN440 | 103 | 38700 | 0.1431 | 0.0347 | 0.0347 | 0.0836 | 1614 | 1614 | 1553 | 2856 | 25.8 |  |  | 0 | 미정 | 미정 | 미정 | 미정 | 0 | 0 | 0 | 0 | 0 | 0 | 0.1431 | 0.1759 | 0.0061 | 0.1633 | 39 | 5600 | 1634 | 0.3392 | 1.2877 | 0.1817 | 0.0264 | [6 empty] | 1494 | 18 | 18 | 1 | 0.16 | 67 | 24 | 미정 |  | 2021-03-06 18:23 | 1618 |  | 35 | 0 | 11 | 0 | 0 | 0 | 0.3995 | 1.461 | 0.215 | 0.0155 | 97900 | 70 | 53 | 184 | 0.0393 | 0.0232 | 0.0272 | 0.0443 | 0.0345 | 0.005 | 0.004 | 0.0039
2021-03-06 | B62484 | B | 22 | SMN440 | 105 | 38500 | 0.0815 | 0.0405 | 0.0405 | 0.0868 | 1633 | 1633 | 1565 | 2860 | 26.9 |  |  | 0 | 미정 | 미정 | 미정 | 미정 | 0 | 0 | 0 | 0 | 0 | 0 | 0.0815 | 0.1333 | 0.0079 | 0.0717 | 41 | 5500 | 1620 | 0.3063 | 1.2267 | 0.1772 | 0.0253 | [6 empty] | 1494 | 18 | 18 | 1 | 0.2 | 70 | 26 | 미정 |  | 2021-03-06 19:29 | 1618 |  | 130 | 0 | 32 | 0 | 0 | 0 | 0.3975 | 1.4753 | 0.215 | 0.0168 | 101300 | 76 | 48 | 176 | 0.0434 | 0.0222 | 0.0254 | 0.03 | 0.0228 | 0.004 | 0.0038 | 0.0039
2021-03-06 | A62997 | B | 18 | SCR420HON | 101 | 37800 | 0.0489 | 0.044 | 0.044 | 0.0985 | 1648 | 1648 | 1585 | 3098 | 26.4 |  |  | 0 | 미정 | 선택 | 미정 | 미정 | 0 | 0 | 0 | 0 | 0 | 0 | 0.0489 | 0.0898 | 0.0098 | 0.2129 | 41 | 5700 | 1633 | 0.1722 | 0.6945 | 0.2147 | 0.0185 | [6 empty] | 1510 | 16 | 20 | 3 | 0.28 | 71 | 21 | 미정 |  | 2021-03-06 19:32 | 1622 |  | 0 | 21 | 0 | 0 | 0 | 0 | 0.206 | 0.8399 | 0.2506 | 0.0324 | 104500 | 73 | 34 | 152 | 0.0352 | 0.0239 | 0.028 | 0.0325 | 0.0366 | 0.017 | 0.0095 | 0.0141
2021-03-06 | A62998 | B | 10 | SCR420HON | 101 | 35900 | 0.0599 | 0.24 | 0.1591 | 0.1282 | 1616 | 1619 | 1563 | 3197 | 42.8 |  |  | 0 | 미정 | 선택 | 미정 | 미정 | 0 | 0 | 0 | 0 | 0 | 0 | 0.0599 | 0.087 | 0.0039 | 0.2799 | 41 | 4900 | 1618 | 0.1774 | 0.7066 | 0.1845 | 0.0248 | [6 empty] | 1510 | 16 | 19 | 3 | 0.29 | 69 | 31 | 미정 |  | 2021-03-06 20:41 | 1622 |  | 0 | 45 | 0 | 0 | 0 | 0 | 0.2046 | 0.8451 | 0.2386 | 0.0298 |  | 73 | 33 | 145 | 0.0592 | 0.0204 | 0.0281 | 0.0371 | 0.0227 | 0.0089 | 0.0059 | 0.014
2021-03-06 | B62485 | B | 15 | SMN440 | 104 | 39700 | 0.0666 | 0.0345 | 0.0319 | 0.0784 | 1601 | 1634 | 1556 | 2891 | 29.6 |  |  | 0 | 미정 | 미정 | 미정 | 미정 | 0 | 0 | 0 | 0 | 0 | 0 | 0.0666 | 0.0789 | 0.0029 | 0.0018 | 41 | 5800 | 1636 | 0.3211 | 1.2489 | 0.1798 | 0.0316 | [6 empty] | 1494 | 18 | 19 | 1 | 0.14 | 67 | 22 | 미정 |  | 2021-03-06 20:53 | 1620 |  | 60 | 0 | 0 | 0 | 0 | 0 | 0.4087 | 1.4723 | 0.2131 | 0.0252 | 91950 | 93 | 31 | 141 | 0.0483 | 0.0245 | 0.0245 | 0.0356 | 0.0279 | 0.0053 | 0.0038 | 0.004
2021-03-06 | A62999 | B | 1 | SCR420HON | 101 | 38500 | 0.036 | 0.1209 | 0.1182 | 0.1661 | 1604 | 1611 | 1555 | 2989 | 55.8 |  |  | 0 | 미정 | 선택 | 미정 | 미정 | 0 | 0 | 0 | 0 | 0 | 0 | 0.036 | 0.0609 | 0.0029 | 0.1321 | 43 | 5600 | 1616 | 0.1839 | 0.6663 | 0.1839 | 0.0391 | [6 empty] | 1510 | 16 | 19 | 3 | 0.27 | 74 | 32 | 미정 |  | 2021-03-06 21:42 | 1616 |  | 0 | 0 | 0 | 0 | 0 | 0 | 0.205 | 0.8437 | 0.252 | 0.0321 | 99700 | 70 | 43 | 160 | 0.0796 | 0.0316 | 0.03 | 0.0301 | 0.0235 | 0.0097 | 0.0077 | 0.0149
2021-03-06 | B62486 | B | 6 | 25MOCRS4HM3 | 105 | 40400 | 0.0802 | 0.0883 | 0.0883 | 0.1294 | 1603 | 1603 | 1520 | 2970 |  |  |  | 0 | 미정 | 미정 | 미정 | 미정 | 0 | 0 | 0 | 201 | 0 | 0 | 0.0802 | 0.0944 | 0.0064 | 0.3141 | 52 | 10300 | 1673 | 0.1855 | 0.6769 | 0.2333 | 0.0064 | [6 empty] | 1508 | 18 | 20 | 1 | 0.13 | 90 | 28 | 미정 |  | 2021-03-06 22:10 | 1671 |  | 30 | 0 | 72 | 0 | 0 | 0 | 0.217 | 0.8766 | 0.3112 | 0.0338 | 97550 | 69 | 23 | 160 | 0.0045 | 0.0075 | 0.0275 | 0.0351 | 0.0346 | 0.0095 | 0.0064 | 0.0223
2021-03-06 | A63000 | B | 35 | SCR420HON | 102 | 38400 |  | 0.0199 | 0.1127 | 0.0975 | 1667 | 1596 | 1541 | 3051 | 42.5 |  |  | 0 | 선택 | 미정 | 미정 | 미정 | 0 | 0 | 0 | 0 | 0 | 0 |  |  |  |  | 40 | 6100 | 1617 | 0.1828 | 0.7121 | 0.1828 | 0.0213 | [6 empty] | 1510 | 16 | 18 | 3 | 0.31 | 67 | 31 | 미정 |  | 2021-03-06 22:56 | 1617 |  | 0 | 22 | 11 | 0 | 0 | 0 | 0.212 | 0.8451 | 0.2583 | 0.0312 | 102650 | 71 | 24 | 124 | 0.0585 | 0.0197 | 0.0295 |  | 0.0435 | 0.0209 | 0.0101 | 0.0136
2021-03-06 | B62487 | B | 5 | 25MOCRS4HM3 | 102 | 39400 | 0.1014 | 0.0539 | 0.0883 | 0.0729 | 1611 | 1551 | 1551 | 2880 |  |  |  | 0 | 미정 | 미정 | 미정 | 미정 | 0 | 0 | 0 | 202 | 0 | 0 | 0.1014 | 0.1325 | 0.0031 | 0.2209 | 50 | 9200 | 1658 | 0.1567 | 0.6684 | 0.2022 | 0.0051 | [6 empty] | 1508 | 18 | 18 | 1 | 0.17 | 77 | 29 | 미정 |  | 2021-03-06 23:16 | 1651 |  | 0 | 0 | 0 | 0 | 0 | 0 | 0.212 | 0.8844 | 0.3102 | 0.0327 | 105700 | 73 | 23 | 152 | 0.0026 | 0.0063 | 0.0296 | 0.0497 | 0.0349 | 0.0152 | 0.0113 | 0.0254
2021-03-06 | A63001 | B | 18 | SCR420HON | 103 | 36800 | 0.0476 | 0.0272 | 0.0357 | 0.0516 | 1626 | 1603 | 1555 | 3167 | 14.3 |  |  | 0 | 선택 | 미정 | 미정 | 미정 | 0 | 0 | 0 | 0 | 0 | 0 | 0.0476 | 0.0795 | 0.0038 | 0.1572 | 42 | 5800 | 1618 | 0.1745 | 0.6503 | 0.1956 | 0.0125 | [6 empty] | 1510 | 16 | 18 | 3 | 0.31 | 67 | 28 | 미정 |  | 2021-03-07 00:03 | 1618 |  | 0 | 19 | 10 | 0 | 0 | 0 | 0.21 | 0.8462 | 0.2504 | 0.0282 | 100800 | 77 | 26 | 123 | 0.0207 | 0.0181 | 0.0283 | 0.0445 | 0.0483 | 0.0152 | 0.0101 | 0.0137
2021-03-06 | B62488 | B | 22 | 25MOCRS4HM3 | 104 | 38000 | 0.0784 | 0.0276 | 0.0618 | 0.0945 | 1656 | 1569 | 1546 | 3005 |  |  |  | 0 | 미정 | 미정 | 미정 | 미정 | 0 | 0 | 0 | 255 | 0 | 0 | 0.0784 | 0.0959 | 0.0029 | 0.2401 | 52 | 9000 | 1651 | 0.1688 | 0.7039 | 0.2152 | 0.004 | [6 empty] | 1508 | 18 | 18 | 1 | 0.14 | 65 | 19 | 미정 |  | 2021-03-07 00:21 | 1645 |  | 64 | 0 | 36 | 0 | 0 | 0 | 0.217 | 0.8932 | 0.3114 | 0.0345 | 102700 | 75 | 22 | 152 | 0.0021 | 0.0048 | 0.0298 | 0.0415 | 0.0369 | 0.0227 | 0.0172 | 0.0253
2021-03-06 | A63002 | B | 10 | SCR420HON | 103 | 37300 | 0.0567 | 0.0317 | 0.1249 | 0.1323 | 1675 | 1641 | 1577 | 3228 | 49.6 |  |  | 0 | 선택 | 미정 | 미정 | 미정 | 0 | 0 | 0 | 0 | 0 | 0 | 0.0567 | 0.0945 | 0.0091 | 0.244 | 39 | 4500 | 1620 | 0.1848 | 0.6755 | 0.1824 | 0.035 | [6 empty] | 1510 | 16 | 18 | 3 | 0.31 | 67 | 29 | 미정 |  | 2021-03-07 01:02 | 1620 |  | 0 | 8 | 26 | 0 | 0 | 0 | 0.211 | 0.8369 | 0.2492 | 0.03 |  | 90 | 31 | 131 | 0.0711 | 0.0328 | 0.0286 | 0.0392 | 0.0278 | 0.0103 | 0.0079 | 0.0143
2021-03-06 | B62489 | B | 15 | 25MOCRS4HM3 | 104 | 36900 | 0.0841 | 0.0364 | 0.0364 | 0.0895 | 1621 | 1621 | 1540 | 3058 |  |  |  | 0 | 미정 | 미정 | 미정 | 미정 | 0 | 0 | 0 | 251 | 0 | 0 | 0.0841 | 0.1067 | 0.0064 | 0.1817 | 50 | 8500 | 1639 | 0.1783 | 0.723 | 0.2532 | 0.0043 | [6 empty] | 1508 | 18 | 18 | 1 | 0.13 | 64 | 17 | 미정 |  | 2021-03-07 01:22 | 1635 |  | 0 | 0 | 0 | 0 | 0 | 0 | 0.218 | 0.8926 | 0.3066 | 0.0371 | 99850 | 67 | 28 | 162 | 0.0032 | 0.0051 | 0.0297 | 0.039 | 0.0415 | 0.0156 | 0.0151 | 0.0276
2021-03-06 | A63003 | B | 1 | SCR420HON | 104 | 36900 |  | 0.0281 | 0.1025 | 0.1128 | 1637 | 1597 | 1544 | 3238 | 43.8 |  |  | 0 | 선택 | 미정 | 미정 | 미정 | 0 | 0 | 0 | 0 | 0 | 0 |  |  |  |  | 40 | 6600 | 1621 | 0.1738 | 0.6683 | 0.1647 | 0.0319 | [6 empty] | 1510 | 16 | 19 | 3 | 0.32 | 76 | 31 | 미정 |  | 2021-03-07 02:07 | 1621 |  | 0 | 34 | 15 | 0 | 0 | 0 | 0.209 | 0.8402 | 0.2485 | 0.0312 | 108950 | 77 | 46 | 162 | 0.0572 | 0.0276 | 0.0291 |  | 0.0401 | 0.0192 | 0.0138 | 0.0133
2021-03-06 | B62490 | B | 6 | 25MOCRS4HM3 | 104 | 37400 | 0.0792 | 0.0681 | 0.0681 | 0.0987 | 1575 | 1575 | 1582 | 2969 |  |  |  | 0 | 미정 | 미정 | 미정 | 미정 | 0 | 0 | 0 | 249 | 0 | 0 | 0.0792 | 0.1193 | 0.0084 | 0.0545 | 56 | 9600 | 1653 | 0.1827 | 0.7295 | 0.2178 | 0.0038 | [6 empty] | 1508 | 18 | 18 | 1 | 0.17 | 64 | 24 | 미정 |  | 2021-03-07 02:30 | 1632 |  | 60 | 0 | 64 | 0 | 0 | 0 | 0.22 | 0.8937 | 0.3073 | 0.0349 | 104550 | 72 | 18 | 149 | 0.0027 | 0.0043 | 0.0289 | 0.0346 | 0.0303 | 0.0157 | 0.0124 | 0.028
2021-03-06 | B62491 | B | 5 | 25MOCRS4HM3 | 104 | 37900 | 0.086 | 0.1003 | 0.0727 | 0.0796 | 1590 | 1572 | 1540 | 3048 |  |  |  | 0 | 미정 | 미정 | 미정 | 미정 | 0 | 0 | 0 | 253 | 0 | 0 | 0.086 | 0.1244 | 0.0034 | 0.2111 | 54 | 9700 | 1634 | 0.1684 | 0.7333 | 0.2085 | 0.0036 | [6 empty] | 1508 | 18 | 18 | 1 | 0.15 | 73 | 29 | 미정 |  | 2021-03-07 03:37 | 1637 |  | 21 | 0 | 21 | 0 | 0 | 0 | 0.207 | 0.8912 | 0.3097 | 0.0346 | 104800 | 80 | 13 | 137 | 0.0035 | 0.0044 | 0.0286 | 0.0473 | 0.0429 | 0.0179 | 0.0154 | 0.0276
2021-03-06 | A63004 | B | 35 | SCR420HON | 103 | 36400 | 0.0782 | 0.1017 | 0.1017 | 0.1326 | 1612 | 1612 | 1550 | 2813 | 49.3 |  |  | 0 | 미정 | 미정 | 미정 | 미정 | 0 | 0 | 0 | 0 | 0 | 0 | 0.0782 | 0.1492 | 0.0067 | 0.1955 | 39 | 5400 | 1616 | 0.181 | 0.6627 | 0.177 | 0.0433 | [6 empty] | 1510 | 16 | 19 | 3 | 0.32 | 63 | 24 | 미정 |  | 2021-03-07 03:31 | 1616 |  | 0 | 14 | 0 | 0 | 0 | 0 | 0.216 | 0.8383 | 0.2464 | 0.0291 | 98400 | 88 | 30 | 131 | 0.0727 | 0.0257 | 0.0287 | 0.0493 | 0.0328 | 0.0173 | 0.0104 | 0.0141
2021-03-06 | B62492 | B | 22 | SBC70L | 104 | 37100 | 0.0616 | 0.0353 | 0.0353 | 0.1447 | 1608 | 1608 | 1535 | 2992 | 4.2 |  |  | 0 | 미정 | 미정 | 미정 | 미정 | 0 | 0 | 0 | 0 | 0 | 0 | 0.0616 | 0.0754 | 0.0036 | 0.0331 | 50 | 8500 | 1645 | 0.2432 | 1.38 | 0.2383 | 0.0076 | [6 empty] | 1498 | 20 | 24 | 1 | 0.16 | 80 | 33 | 미정 |  | 2021-03-07 04:42 | 1650 |  | 80 | 0 | 18 | 0 | 0 | 0 | 0.296 | 1.7133 | 0.3205 | 0.0152 | 104850 | 88 | 31 | 164 | 0.0061 | 0.0082 | 0.0263 | 0.0397 | 0.0229 | 0.0078 | 0.0078 | 0.0072
2021-03-06 | A63005 | B | 18 | AE1055LS | 103 | 37800 | 0.0626 | 0.1475 | 0.1475 | 0.1877 | 1630 | 1630 | 1563 | 3070 | 47.2 |  |  | 0 | 미정 | 미정 | 미정 | 미정 | 0 | 0 | 0 | 0 | 0 | 0 | 0.0626 | 0.0985 | 0.0021 | 0.3653 | 43 | 5300 | 1624 | 0.4599 | 0.616 | 0.2065 | 0.0296 | [6 empty] | 1484 | 25 | 25 | 3 | 0.26 | 83 | 30 | 미정 |  | 2021-03-07 04:36 | 1624 |  | 0 | 11 | 16 | 0 | 0 | 0 | 0.548 | 0.7723 | 0.2406 | 0.026 | 95250 | 90 | 99 | 277 | 0.0619 | 0.0282 | 0.0258 | 0.0411 | 0.0336 | 0.0066 | 0.0046 | 0.0054
2021-03-06 | A63006 | B | 10 | SBC70L | 106 | 38400 |  | 0.146 | 0.146 | 0.1583 | 1581 | 1581 | 1536 | 3082 | 59.6 |  |  | 0 | 미정 | 미정 | 미정 | 미정 | 0 | 0 | 0 | 0 | 0 | 0 |  |  |  |  | 41 | 6200 | 1632 | 0.2612 | 1.3504 | 0.2206 | 0.0212 | [6 empty] | 1498 | 20 | 23 | 1 | 0.3 | 62 | 23 | 미정 |  | 2021-03-07 05:44 | 1628 |  | 204 | 0 | 0 | 0 | 0 | 0 | 0.295 | 1.765 | 0.2977 | 0.0214 | 89900 | 65 | 40 | 167 | 0.0792 | 0.0298 | 0.0327 |  | 0.0283 | 0.0054 | 0.0048 | 0.0032
2021-03-06 | B62493 | B | 15 | AE1055LS | 104 | 37000 | 0.0691 | 0.0619 | 0.0619 | 0.2417 | 1597 | 1597 | 1532 | 3128 | 8.6 |  |  | 0 | 미정 | 미정 | 미정 | 미정 | 0 | 0 | 0 | 0 | 0 | 0 | 0.0691 | 0.08 | 0.006 | 0.1409 | 50 | 6400 | 1604 | 0.3369 | 0.6432 | 0.2116 | 0.0074 | [6 empty] | 1484 | 25 | 25 | 3 | 0.25 | 120 | 42 | 미정 |  | 2021-03-07 05:56 | 1604 |  | 0 | 12 | 0 | 0 | 0 | 0 | 0.546 | 0.77 | 0.2435 | 0.0282 | 99650 | 66 | 10 | 119 | 0.013 | 0.0083 | 0.0254 | 0.0502 | 0.0306 | 0.0041 | 0.0043 | 0.0045
2021-03-07 | A63007 | B | 1 | AE1055LS | 106 | 38700 | 0.0713 | 0.0973 | 0.0973 | 0.1037 | 1604 | 1604 | 1562 | 3068 | 39.5 |  |  | 0 | 미정 | 미정 | 미정 | 미정 | 0 | 0 | 0 | 0 | 0 | 0 | 0.0713 | 0.1037 | 0.0045 | 0.2879 | 43 | 4800 | 1596 | 0.3999 | 0.6115 | 0.1683 | 0.0206 | [6 empty] | 1484 | 25 | 25 | 3 | 0.25 | 65 | 30 | 미정 |  | 2021-03-07 06:45 | 1596 |  | 0 | 81 | 21 | 0 | 0 | 0 | 0.539 | 0.7651 | 0.2375 | 0.0285 | 110100 | 75 | 24 | 133 | 0.0441 | 0.0228 | 0.0243 | 0.0415 | 0.0185 | 0.0081 | 0.0037 | 0.0036
2021-03-07 | B62494 | B | 6 | SBC70L | 103 | 36600 | 0.1271 | 0.0622 | 0.0622 | 0.0851 | 1609 | 1609 | 1549 | 3070 | 29 |  |  | 0 | 미정 | 미정 | 미정 | 미정 | 0 | 0 | 0 | 0 | 0 | 0 | 0.1271 | 0.145 | 0.0075 | 0.1136 | 41 | 6700 | 1630 | 0.2517 | 1.4004 | 0.178 | 0.016 | [6 empty] | 1498 | 20 | 20 | 1 | 0.19 | 59 | 21 | 미정 |  | 2021-03-07 06:56 | 1619 |  | 87 | 0 | 48 | 0 | 0 | 0 | 0.301 | 1.703 | 0.3104 | 0.0179 |  | 85 | 25 | 137 | 0.0445 | 0.0205 | 0.0293 | 0.0569 | 0.0397 | 0.0081 | 0.006 | 0.0046
2021-03-07 | A63008 | B | 35 | AE1055LS | 103 | 38300 | 0.0511 | 0.096 | 0.096 | 0.1331 | 1610 | 1610 | 1559 | 3038 | 67 |  |  | 0 | 미정 | 선택 | 미정 | 미정 | 0 | 0 | 0 | 204 | 0 | 0 | 0.0511 | 0.0624 | 0.0027 | 0.1234 | 43 | 5100 | 1588 | 0.492 | 0.6317 | 0.1987 | 0.0219 | [6 empty] | 1484 | 25 | 25 | 3 | 0.25 | 67 | 27 | 미정 |  | 2021-03-07 07:47 | 1588 |  | 0 | 0 | 0 | 0 | 0 | 0 | 0.544 | 0.7775 | 0.2413 | 0.0275 | 105800 | 69 | 32 | 147 | 0.0795 | 0.0242 | 0.0242 | 0.0338 | 0.0381 | 0.0067 | 0.0043 | 0.0038
2021-03-07 | B62495 | B | 5 | SM45CB | 104 | 37000 | 0.1167 | 0.0943 | 0.0943 | 0.1437 | 1582 | 1582 | 1516 | 3015 |  |  |  | 0 | 미정 | 미정 | 미정 | 미정 | 0 | 0 | 0 | 203 | 0 | 0 | 0.1167 | 0.1668 | 0.0029 | 0.0303 | 46 | 8200 | 1652 | 0.3765 | 0.4797 | 0.1022 | 0.0035 | [6 empty] | 1493 | 14 | 20 | 1 | 0.2 | 83 | 37 | 미정 |  | 2021-03-07 08:03 | 1640 |  | 30 | 0 | 64 | 0 | 0 | 0 | 0.455 | 0.6433 | 0.2102 | 0.0082 |  | 94 | 39 | 173 | 0.0055 | 0.0045 | 0.0072 | 0.0593 | 0.0578 | 0.0158 | 0.0144 | 0.0102
2021-03-07 | A63009 | B | 18 | AE1055LS | 104 | 38500 | 0.0639 | 0.0774 | 0.0774 | 0.1411 | 1587 | 1587 | 1536 | 2956 | 23.8 |  |  | 0 | 선택 | 미정 | 미정 | 미정 | 0 | 0 | 0 | 198 | 0 | 0 | 0.0639 | 0.0747 | 0.0021 | 0.1815 | 44 | 5600 | 1603 | 0.3728 | 0.6592 | 0.2027 | 0.0092 | [6 empty] | 1484 | 25 | 25 | 3 | 0.25 | 68 | 34 | 미정 |  | 2021-03-07 08:54 | 1603 |  | 0 | 33 | 0 | 0 | 0 | 0 | 0.547 | 0.7627 | 0.2389 | 0.0269 | 101400 | 68 | 26 | 135 | 0.0279 | 0.0117 | 0.0234 | 0.0379 | 0.0138 | 0.0047 | 0.0039 | 0.0042
2021-03-07 | B62496 | B | 22 | SM45CB | 104 | 36800 |  | 0.0758 | 0.0758 | 0.0991 | 1586 | 1586 | 1540 | 2963 |  |  |  | 0 | 미정 | 미정 | 미정 | 미정 | 0 | 0 | 0 | 205 | 0 | 0 |  |  |  |  | 42 | 6300 | 1641 | 0.379 | 0.4169 | 0.1503 | 0.0042 | [6 empty] | 1493 | 14 | 18 | 1 | 0.24 | 76 | 33 | 미정 |  | 2021-03-07 09:03 | 1625 |  | 56 | 0 | 42 | 0 | 0 | 0 | 0.4571 | 0.6482 | 0.2241 | 0.008 | 96400 | 71 | 45 | 178 | 0.0034 | 0.0046 | 0.0124 |  | 0.0442 | 0.0111 | 0.0115 | 0.0087
2021-03-07 | A63010 | B | 10 | AE1055LS | 104 | 38200 | 0.1302 | 0.1814 | 0.1814 | 0.1966 | 1590 | 1590 | 1546 | 2931 | 63.7 |  |  | 0 | 선택 | 미정 | 미정 | 미정 | 0 | 0 | 0 | 200 | 0 | 0 | 0.1302 | 0.1997 | 0.0054 | 0.003 | 42 | 5000 | 1595 | 0.4955 | 0.6989 | 0.1699 | 0.0233 | [6 empty] | 1484 | 25 | 30 | 3 | 0.24 | 60 | 33 | 미정 |  | 2021-03-07 09:50 | 1595 |  | 0 | 19 | 21 | 0 | 0 | 0 | 0.547 | 0.7807 | 0.2401 | 0.0298 | 108000 | 72 | 23 | 132 | 0.0717 | 0.0146 | 0.026 | 0.0519 | 0.0472 | 0.0116 | 0.0038 | 0.0033
2021-03-07 | B62497 | B | 15 | SM45CB | 104 | 36900 | 0.0717 | 0.1154 | 0.1154 | 0.1406 | 1612 | 1612 | 1546 | 2964 |  |  |  | 0 | 미정 | 미정 | 미정 | 미정 | 0 | 0 | 0 | 206 | 0 | 0 | 0.0717 | 0.0874 | 0.003 | 0.0608 | 42 | 6200 | 1633 | 0.3992 | 0.4089 | 0.1556 | 0.0042 | [6 empty] | 1493 | 14 | 18 | 1 | 0.19 | 79 | 23 | 미정 |  | 2021-03-07 09:59 | 1624 |  | 41 | 0 | 32 | 0 | 0 | 0 | 0.453 | 0.6493 | 0.2323 | 0.007 |  | 76 | 39 | 178 | 0.0043 | 0.0044 | 0.0071 | 0.0531 | 0.0351 | 0.0103 | 0.0117 | 0.01
2021-03-07 | A63011 | B | 1 | AE1055LS | 104 | 36500 | 0.0652 | 0.0719 | 0.0719 | 0.1355 | 1613 | 1613 | 1555 | 2904 | 45.7 |  |  | 0 | 선택 | 미정 | 미정 | 미정 | 0 | 0 | 0 | 202 | 0 | 0 | 0.0652 | 0.0884 | 0.0041 | 0.0889 | 41 | 4700 | 1589 | 0.434 | 0.633 | 0.1984 | 0.0234 | [6 empty] | 1484 | 25 | 25 | 3 | 0.26 | 63 | 32 | 미정 |  | 2021-03-07 11:01 | 1589 |  | 0 | 10 | 0 | 0 | 0 | 0 | 0.541 | 0.7725 | 0.2405 | 0.0306 | 109700 | 74 | 23 | 125 | 0.0519 | 0.0254 | 0.0272 | 0.0439 | 0.0191 | 0.0052 | 0.0031 | 0.0031
2021-03-07 | B62498 | B | 6 | SM45CB | 104 | 36800 | 0.0834 | 0.0628 | 0.0628 | 0.1485 | 1604 | 1604 | 1514 | 2991 |  |  |  | 0 | 미정 | 미정 | 미정 | 미정 | 0 | 0 | 0 | 201 | 0 | 0 | 0.0834 | 0.0753 | 0.0042 | 0.7669 | 45 | 7500 | 1608 | 0.4217 | 0.4082 | 0.1522 | 0.0037 | [6 empty] | 1493 | 14 | 14 | 1 | 0.18 | 58 | 18 | 미정 |  | 2021-03-07 11:15 | 1600 |  | 42 | 0 | 0 | 0 | 0 | 0 | 0.443 | 0.6543 | 0.1985 | 0.0154 |  | 75 | 40 | 172 | 0.0026 | 0.0044 | 0.013 | 0.0442 | 0.0604 | 0.01 | 0.0087 | 0.0074
2021-03-07 | A63012 | B | 35 | AE1055LS | 104 | 36600 | 0.0506 | 0.0709 | 0.0709 | 0.1598 | 1615 | 1615 | 1544 | 2940 | 41.2 |  |  | 0 | 선택 | 미정 | 미정 | 미정 | 0 | 0 | 0 | 206 | 0 | 0 | 0.0506 | 0.1157 | 0.0016 | 0.1968 | 41 | 5000 | 1602 | 0.4491 | 0.626 | 0.2303 | 0.0175 | [6 empty] | 1484 | 25 | 25 | 3 | 0.26 | 66 | 32 | 미정 |  | 2021-03-07 11:55 | 1602 |  | 0 | 33 | 0 | 0 | 0 | 0 | 0.545 | 0.7733 | 0.2389 | 0.0287 | 107550 | 71 | 30 | 140 | 0.0469 | 0.0157 | 0.0255 | 0.0369 | 0.013 | 0.0031 | 0.0044 | 0.0041
2021-03-07 | B62499 | B | 5 | SM45C | 104 | 38900 | 0.0507 | 0.145 | 0.192 | 0.152 | 1560 | 1561 | 1540 | 3103 |  |  |  | 0 | 미정 | 미정 | 미정 | 미정 | 0 | 0 | 0 | 203 | 0 | 0 | 0.0507 | 0.0641 | 0.0024 | 0.1851 | 39 | 5500 | 1616 | 0.4073 | 0.3991 | 0.1454 | 0.0037 | [6 empty] | 1493 | 15 | 15 | 1 | 0.21 | 59 | 18 | 미정 |  | 2021-03-07 12:29 | 1556 |  | 45 | 0 | 31 | 0 | 0 | 0 | 0.445 | 0.6682 | 0.2162 | 0.0103 | 100500 | 77 | 39 | 156 | 0.003 | 0.0041 | 0.0161 | 0.0365 | 0.0327 | 0.0095 | 0.0088 | 0.0117
2021-03-07 | A63013 | B | 18 | AE1055LS | 104 | 36500 | 0.0695 | 0.0881 | 0.0881 | 0.1464 | 1606 | 1606 | 1537 | 2870 | 40.7 |  |  | 0 | 선택 | 미정 | 미정 | 미정 | 0 | 0 | 0 | 205 | 0 | 0 | 0.0695 | 0.1473 | 0.0031 | 0.33 | 41 | 4900 | 1589 | 0.4296 | 0.6642 | 0.2082 | 0.0194 | [6 empty] | 1484 | 25 | 25 | 3 | 0.25 | 68 | 29 | 미정 |  | 2021-03-07 12:55 | 1589 |  | 0 | 0 | 0 | 0 | 0 | 0 | 0.548 | 0.7777 | 0.2376 | 0.0293 | 103600 | 70 | 37 | 149 | 0.0477 | 0.0189 | 0.0239 | 0.0366 | 0.0154 | 0.0033 | 0.0029 | 0.0032
2021-03-07 | B62500 | B | 22 | SM45C | 104 | 37400 | 0.0802 | 0.045 | 0.0481 | 0.1254 | 1618 | 1598 | 1539 | 3013 |  |  |  | 0 | 미정 | 미정 | 미정 | 미정 | 0 | 0 | 0 | 201 | 0 | 0 | 0.0802 | 0.1016 | 0.0036 | 0.3273 | 41 | 5500 | 1611 | 0.4098 | 0.4048 | 0.1555 | 0.0037 | [6 empty] | 1493 | 15 | 17 | 1 | 0.23 | 60 | 18 | 미정 |  | 2021-03-07 13:35 | 1602 |  | 62 | 0 | 0 | 0 | 0 | 0 | 0.4486 | 0.6614 | 0.197 | 0.0068 | 94550 | 73 | 40 | 161 | 0.003 | 0.0045 | 0.015 | 0.0474 | 0.0363 | 0.01 | 0.0095 | 0.0132
2021-03-07 | A63014 | B | 10 | AE1055LS | 103 | 38000 | 0.0719 | 0.1117 | 0.1038 | 0.1542 | 1569 | 1592 | 1540 | 2972 | 63.2 |  |  | 0 | 미정 | 선택 | 미정 | 미정 | 0 | 0 | 0 | 200 | 0 | 0 | 0.0719 | 0.1271 | 0.0031 | 0.2662 | 42 | 5700 | 1583 | 0.4214 | 0.6597 | 0.1844 | 0.0273 | [6 empty] | 1484 | 25 | 25 | 3 | 0.24 | 66 | 31 | 미정 |  | 2021-03-07 13:59 | 1583 |  | 0 | 38 | 0 | 0 | 0 | 0 | 0.554 | 0.7831 | 0.2393 | 0.027 | 111000 | 74 | 26 | 135 | 0.0686 | 0.02 | 0.0264 | 0.0368 | 0.0396 | 0.0107 | 0.0031 | 0.0031
2021-03-07 | B62521 | B | 15 | SM45CM3 | 103 | 37900 | 0.0434 | 0.0544 | 0.0544 | 0.1069 | 1626 | 1626 | 1536 | 2947 | 28.9 |  |  | 0 | 미정 | 미정 | 미정 | 미정 | 0 | 0 | 0 | 52 | 0 | 0 | 0.0434 | 0.0358 | 0.0017 | 0.2168 | 43 | 6300 | 1620 | 0.415 | 0.6808 | 0.2258 | 0.0086 | [6 empty] | 1491 | 15 | 16 | 1 | 0.2 | 66 | 23 | 미정 |  | 2021-03-07 14:36 | 1616 |  | 60 | 0 | 24 | 0 | 0 | 0 | 0.463 | 0.8833 | 0.3123 | 0.0099 | 93950 | 70 | 37 | 162 | 0.0372 | 0.0156 | 0.0164 | 0.0267 | 0.041 | 0.0057 | 0.0048 | 0.0053
2021-03-07 | A63015 | B | 1 | AE1055LS | 104 | 36500 | 0.0539 | 0.0587 | 0.0587 | 0.1593 | 1589 | 1589 | 1537 | 3147 | 56.7 |  |  | 0 | 미정 | 선택 | 미정 | 미정 | 0 | 0 | 0 | 199 | 0 | 0 | 0.0539 | 0.105 | 0.0057 | 0.2707 | 41 | 5300 | 1586 | 0.4397 | 0.637 | 0.1443 | 0.0195 | [6 empty] | 1484 | 25 | 25 | 3 | 0.25 | 61 | 25 | 미정 |  | 2021-03-07 14:54 | 1586 |  | 0 | 22 | 0 | 0 | 0 | 0 | 0.549 | 0.7723 | 0.2248 | 0.0289 | 107700 | 72 | 40 | 158 | 0.0651 | 0.0218 | 0.0254 | 0.0358 | 0.0388 | 0.0063 | 0.0036 | 0.0033
2021-03-07 | B62522 | B | 6 | SM45CM3 | 103 | 37600 | 0.0709 | 0.0598 | 0.0598 | 0.0814 | 1614 | 1614 | 1566 | 2854 | 31.4 |  |  | 0 | 미정 | 미정 | 미정 | 미정 | 0 | 0 | 0 | 103 | 0 | 0 | 0.0709 | 0.0712 | 0.0045 | 0.2241 | 41 | 5600 | 1619 | 0.4406 | 0.6471 | 0.227 | 0.013 | [6 empty] | 1491 | 15 | 16 | 1 | 0.22 | 64 | 26 | 미정 |  | 2021-03-07 15:34 | 1615 |  | 40 | 0 | 0 | 0 | 0 | 0 | 0.4569 | 0.8657 | 0.2933 | 0.0182 | 96350 | 72 | 39 | 164 | 0.0439 | 0.0146 | 0.0169 | 0.039 | 0.0338 | 0.008 | 0.0067 | 0.0057
2021-03-07 | A63016 | B | 35 | AE1055LS | 103 | 36500 | 0.0762 | 0.0954 | 0.0954 | 0.1587 | 1637 | 1637 | 1583 | 2817 | 45.2 |  |  | 0 | 미정 | 선택 | 미정 | 미정 | 0 | 0 | 0 | 0 | 0 | 0 | 0.0762 | 0.1208 | 0.0048 | 0.3158 | 41 | 3700 | 1586 | 0.4154 | 0.6397 | 0.1876 | 0.0237 | [6 empty] | 1484 | 25 | 26 | 3 | 0.28 | 61 | 26 | 미정 |  | 2021-03-07 15:52 | 1588 |  | 0 | 15 | 0 | 0 | 0 | 0 | 0.543 | 0.7832 | 0.227 | 0.0279 | 104450 | 69 | 36 | 159 | 0.0532 | 0.0226 | 0.0235 | 0.0364 | 0.0343 | 0.0076 | 0.0041 | 0.004
2021-03-07 | B62523 | B | 5 | SM45CM3 | 103 | 38100 | 0.0895 | 0.0243 | 0.0478 | 0.0856 | 1647 | 1593 | 1559 | 2826 | 19.5 |  |  | 0 | 미정 | 미정 | 미정 | 미정 | 0 | 0 | 0 | 103 | 0 | 0 | 0.0895 | 0.1315 | 0.0099 | 0.0822 | 42 | 5800 | 1624 | 0.3651 | 0.6887 | 0.2502 | 0.0103 | [6 empty] | 1491 | 15 | 16 | 1 | 0.21 | 69 | 31 | 미정 |  | 2021-03-07 16:37 | 1615 |  | 50 | 0 | 0 | 0 | 0 | 0 | 0.4515 | 0.856 | 0.298 | 0.0142 | 100700 | 92 | 40 | 165 | 0.0254 | 0.0112 | 0.0154 | 0.0293 | 0.0248 | 0.0056 | 0.0054 | 0.0054
2021-03-07 | A63017 | B | 18 | AE1055LS | 104 | 37900 | 0.0554 | 0.1956 | 0.1956 | 0.1377 | 1567 | 1567 | 1526 | 3012 | 44.2 |  |  | 0 | 미정 | 선택 | 미정 | 미정 | 0 | 0 | 0 | 0 | 0 | 0 | 0.0554 | 0.1057 | 0.0044 | 0.1579 | 42 | 5300 | 1582 | 0.3793 | 0.6371 | 0.1565 | 0.0206 | [6 empty] | 1484 | 25 | 25 | 3 | 0.23 | 58 | 25 | 미정 |  | 2021-03-07 16:51 | 1585 |  | 0 | 26 | 0 | 0 | 0 | 0 | 0.554 | 0.7748 | 0.2354 | 0.033 | 105250 | 71 | 38 | 162 | 0.053 | 0.0194 | 0.0284 | 0.0362 | 0.0288 | 0.0067 | 0.0031 | 0.0031
2021-03-07 | B62524 | B | 22 | AE5098 | 104 | 38100 | 0.0904 | 0.0402 | 0.0402 | 0.0877 | 1618 | 1618 | 1533 | 2883 |  |  |  | 0 | 미정 | 미정 | 미정 | 미정 | 0 | 0 | 0 | 255 | 0 | 0 | 0.0904 | 0.1228 | 0.0048 | 0.0636 | 55 | 8700 | 1603 | 0.8694 | 0.7937 | 0.2063 | 0.0042 | [6 empty] | 1453 | 20 | 21 | 1 | 0.16 | 87 | 39 | 미정 |  | 2021-03-07 17:57 | 1598 |  | 0 | 0 | 0 | 0 | 0 | 0 | 0.9596 | 0.9985 | 0.258 | 0.0235 | 106300 | 107 | 36 | 186 | 0.003 | 0.0047 | 0.0187 | 0.0324 | 0.0406 | 0.0074 | 0.0076 | 0.0062
2021-03-07 | A63018 | B | 10 | AE1055LS | 103 | 36500 | 0.0618 | 0.0787 | 0.0787 | 0.1493 | 1594 | 1594 | 1525 | 2924 | 46.3 |  |  | 0 | 미정 | 선택 | 미정 | 미정 | 0 | 0 | 0 | 0 | 0 | 0 | 0.0618 | 0.0868 | 0.0049 | 0.0519 | 41 | 5600 | 1593 | 0.3919 | 0.6332 | 0.1797 | 0.0265 | [6 empty] | 1484 | 25 | 25 | 3 | 0.23 | 60 | 26 | 미정 |  | 2021-03-07 17:47 | 1593 |  | 0 | 40 | 0 | 0 | 0 | 0 | 0.549 | 0.7808 | 0.2297 | 0.0265 | 108150 | 71 | 36 | 165 | 0.051 | 0.0231 | 0.0258 | 0.0382 | 0.0327 | 0.0074 | 0.0042 | 0.0049
2021-03-07 | B62525 | B | 15 | AE5098 | 104 | 39300 | 0.0458 | 0.0243 | 0.0376 | 0.1289 | 1654 | 1604 | 1532 | 3022 |  |  |  | 0 | 미정 | 미정 | 미정 | 미정 | 0 | 0 | 0 | 254 | 0 | 0 | 0.0458 | 0.0621 | 0.0054 | 0.0693 | 53 | 7200 | 1583 | 0.8404 | 0.8368 | 0.2326 | 0.0044 | [6 empty] | 1453 | 20 | 22 | 1 | 0.13 | 67 | 32 | 미정 |  | 2021-03-07 19:09 | 1578 |  | 41 | 0 | 32 | 0 | 0 | 0 | 0.979 | 1.0079 | 0.2621 | 0.024 | 97800 | 76 | 40 | 188 | 0.0036 | 0.0042 | 0.0204 | 0.0338 | 0.0162 | 0.0081 | 0.0094 | 0.0065
2021-03-07 | A63019 | B | 1 | AE1055LS | 102 | 38900 | 0.0399 | 0.0318 | 0.0564 | 0.123 | 1573 | 1573 | 1532 | 3162 | 33.5 |  |  | 0 | 미정 | 선택 | 미정 | 미정 | 0 | 0 | 0 | 0 | 0 | 0 | 0.0399 | 0.0632 | 0.0041 | 0.1455 | 40 | 5300 | 1594 | 0.4656 | 0.6696 | 0.2221 | 0.024 | [6 empty] | 1484 | 25 | 25 | 3 | 0.25 | 57 | 26 | 미정 |  | 2021-03-07 19:00 | 1584 |  | 0 | 27 | 0 | 0 | 0 | 0 | 0.552 | 0.7905 | 0.2227 | 0.0303 | 101350 | 68 | 30 | 149 | 0.0392 | 0.0204 | 0.0251 | 0.0235 | 0.0227 | 0.0045 | 0.0026 | 0.0043
2021-03-07 | A63020 | B | 35 | AE1055LS | 96 | 37800 | 0.0476 | 0.0459 | 0.0459 | 0.1602 | 1626 | 1626 | 1539 | 2862 | 39.8 |  |  | 0 | 미정 | 선택 | 미정 | 미정 | 0 | 0 | 0 | 0 | 0 | 0 | 0.0476 | 0.0765 | 0.0129 | 0.2391 | 41 | 5000 | 1584 | 0.4169 | 0.6418 | 0.2001 | 0.0346 | [6 empty] | 1484 | 25 | 25 | 3 | 0.24 | 60 | 24 | 미정 |  | 2021-03-07 19:59 | 1587 |  | 0 | 32 | 9 | 0 | 0 | 0 | 0.5534 | 0.7813 | 0.2351 | 0.0321 | 109450 | 72 | 35 | 152 | 0.0436 | 0.0207 | 0.0269 | 0.0277 | 0.0197 | 0.0054 | 0.002 | 0.0024
2021-03-07 | B62526 | B | 6 | AE5098 | 104 | 39200 | 0.0915 | 0.1187 | 0.1187 | 0.2267 | 1639 | 1639 | 1523 | 2972 |  |  |  | 0 | 해제 | 해제 | 미정 | 미정 | 0 | 0 | 0 | 254 | 0 | 0 | 0.0915 | 0.1617 | 0.0057 | 0.002 | 50 | 7100 | 1568 | 0.8229 | 0.8127 | 0.2432 | 0.0041 | [6 empty] | 1453 | 20 | 21 | 1 | 0.14 | 60 | 24 | 미정 |  | 2021-03-07 20:23 | 1569 |  | 71 | 0 | 0 | 0 | 0 | 0 | 0.9582 | 1.0079 | 0.2541 | 0.0251 | 105250 | 80 | 31 | 168 | 0.0036 | 0.0041 | 0.0227 | 0.0529 | 0.0241 | 0.0097 | 0.0112 | 0.0095
2021-03-07 | A63021 | B | 18 | AE1055LS | 96 | 36700 | 0.0487 | 0.0753 | 0.0753 | 0.1557 | 1605 | 1605 | 1548 | 3002 | 47.2 |  |  | 0 | 해제 | 선택 | 미정 | 미정 | 0 | 0 | 0 | 0 | 0 | 0 | 0.0487 | 0.0773 | 0.0034 | 0.0673 | 40 | 4600 | 1590 | 0.4429 | 0.6209 | 0.1848 | 0.0287 | [6 empty] | 1484 | 25 | 25 | 3 | 0.25 | 60 | 23 | 미정 |  | 2021-03-07 21:03 | 1582 |  | 0 | 30 | 0 | 0 | 0 | 0 | 0.554 | 0.7791 | 0.2316 | 0.0284 |  | 204 | 34 | 149 | 0.0535 | 0.0268 | 0.0258 | 0.0265 | 0.0165 | 0.0051 | 0.0031 | 0.0031
2021-03-07 | B62527 | B | 5 | AE5098 | 106 | 37900 | 0.1032 | 0.0303 | 0.0303 | 0.1091 | 1660 | 1660 | 1579 | 3055 |  |  |  | 0 | 미정 | 미정 | 미정 | 미정 | 0 | 0 | 0 | 253 | 0 | 0 | 0.1032 | 0.1392 | 0.0067 | 0.1936 | 41 | 5500 | 1563 | 0.8647 | 0.8496 | 0.25 | 0.0039 | [6 empty] | 1453 | 20 | 21 | 1 | 0.15 | 65 | 24 | 미정 |  | 2021-03-07 21:18 | 1572 |  | 0 | 0 | 0 | 0 | 0 | 0 | 0.96 | 1.008 | 0.2611 | 0.0245 | 99200 | 77 | 46 | 191 | 0.003 | 0.0039 | 0.0215 | 0.0407 | 0.0219 | 0.011 | 0.0116 | 0.0098
2021-03-07 | A63022 | B | 5 | AE5098 | 101 | 39700 | 0.0339 | 0.1623 | 0.1623 | 0.1545 | 1567 | 1567 | 1519 | 3046 | 45.3 |  |  | 0 | 선택 | 미정 | 미정 | 미정 | 0 | 0 | 0 | 0 | 0 | 0 | 0.0339 | 0.0549 | 0.0059 | 0.0437 | 143 | 15300 | 1575 | 0.8867 | 0.8501 | 0.2605 | 0.0125 | [6 empty] | 1453 | 20 | 23 | 1 | 0.2 | 66 | 32 | 미정 |  | 2021-03-08 02:03 | 1578 |  | 106 | 13 | 0 | 0 | 0 | 0 | 0.9568 | 1.0099 | 0.265 | 0.025 |  | 77 | 39 | 401 | 0.0547 | 0.0224 | 0.0229 | 0.0295 | 0.0227 | 0.0059 | 0.0044 | 0.0043
2021-03-07 | B62528 | B | 22 | AE5098 | 104 | 40000 | 0.0948 | 0.0847 | 0.0847 | 0.121 | 1621 | 1621 | 1574 | 3023 |  |  |  | 0 | 미정 | 미정 | 미정 | 미정 | 0 | 0 | 0 | 252 | 0 | 0 | 0.0948 | 0.1285 | 0.0032 | 0.2162 | 50 | 5700 | 1580 | 0.8932 | 0.8769 | 0.2559 | 0.0037 | [6 empty] | 1453 | 20 | 21 | 1 | 0.14 | 64 | 27 | 미정 |  | 2021-03-07 22:28 | 1572 |  | 52 | 0 | 0 | 0 | 0 | 0 | 0.9552 | 1.0171 | 0.2603 | 0.0259 | 96350 | 76 | 38 | 188 | 0.0028 | 0.0035 | 0.0212 | 0.0478 | 0.0237 | 0.0136 | 0.0098 | 0.008
2021-03-07 | A63023 | B | 1 | AE5098 | 100 | 38200 | 0.047 | 0.1429 | 0.1429 | 0.1941 | 1637 | 1637 | 1576 | 3049 | 42.3 |  |  | 0 | 선택 | 미정 | 미정 | 미정 | 0 | 0 | 0 | 0 | 0 | 0 | 0.047 | 0.0799 | 0.0028 | 0.0016 | 63 | 6300 | 1582 | 0.8113 | 0.794 | 0.2211 | 0.0205 | [6 empty] | 1453 | 20 | 21 | 1 | 0.18 | 70 | 28 | 미정 |  | 2021-03-07 23:37 | 1585 |  | 46 | 0 | 0 | 0 | 0 | 0 | 0.9698 | 0.9985 | 0.2481 | 0.026 | 110000 | 82 | 44 | 204 | 0.0518 | 0.0151 | 0.0239 | 0.0384 | 0.0183 | 0.0069 | 0.0045 | 0.0049
2021-03-07 | B62529 | B | 15 | AE5098 | 104 | 38500 | 0.083 | 0.0995 | 0.0995 | 0.1403 | 1596 | 1596 | 1536 | 2938 |  |  |  | 0 | 미정 | 미정 | 미정 | 미정 | 0 | 0 | 0 | 258 | 0 | 0 | 0.083 | 0.1099 | 0.0024 | 0.2916 | 96 | 8900 | 1569 | 0.8827 | 0.8844 | 0.2415 | 0.0032 | [6 empty] | 1453 | 20 | 21 | 1 | 0.14 | 68 | 29 | 미정 |  | 2021-03-08 00:45 | 1571 |  | 40 | 0 | 0 | 0 | 0 | 0 | 0.963 | 1.0185 | 0.2479 | 0.0244 | 102400 | 78 | 46 | 245 | 0.0044 | 0.0036 | 0.0212 | 0.046 | 0.0364 | 0.0092 | 0.0108 | 0.0095
2021-03-07 | B62530 | B | 22 | AE5098 | 100 | 39000 | 0.0626 | 0.0662 | 0.0662 | 0.1588 | 1630 | 1630 | 1571 | 3048 |  |  |  | 0 | 미정 | 미정 | 미정 | 미정 | 0 | 0 | 0 | 252 | 0 | 0 | 0.0626 | 0.1143 | 0.003 | 0.0089 | 40 | 5500 | 1588 | 0.8598 | 0.8824 | 0.2212 | 0.0072 | [6 empty] | 1453 | 20 | 22 | 1 | 0.18 | 68 | 32 | 미정 |  | 2021-03-08 03:19 | 1582 |  | 40 | 0 | 0 | 0 | 0 | 0 | 0.974 | 1.0113 | 0.253 | 0.0259 |  | 77 | 29 | 153 | 0.0071 | 0.0075 | 0.0236 | 0.0435 | 0.0181 | 0.0057 | 0.0062 | 0.0058
2021-03-07 | B62531 | B | 1 | AE5098 | 100 | 38000 | 0.1629 | 0.0856 | 0.0856 | 0.1553 | 1629 | 1629 | 1565 | 3003 |  |  |  | 0 | 미정 | 미정 | 미정 | 미정 | 0 | 0 | 0 | 250 | 0 | 0 | 0.1629 | 0.1906 | 0.0087 | 0.4906 | 38 | 5400 | 1583 | 0.8641 | 0.8588 | 0.1978 | 0.0055 | [6 empty] | 1453 | 20 | 21 | 1 | 0.19 | 61 | 25 | 미정 |  | 2021-03-08 04:18 | 1580 |  | 52 | 0 | 0 | 0 | 0 | 0 | 0.958 | 1.0067 | 0.2428 | 0.0245 |  | 182 | 31 | 162 | 0.0046 | 0.0058 | 0.023 | 0.0538 | 0.017 | 0.0086 | 0.0107 | 0.0077
2021-03-07 | A63024 | B | 35 | G-AE1055LST | 101 | 41600 | 0.0555 | 0.1171 | 0.1171 | 0.1972 | 1609 | 1609 | 1539 | 3181 | 43.1 |  |  | 0 | 미정 | 미정 | 미정 | 미정 | 0 | 0 | 0 | 0 | 0 | 0 | 0.0555 | 0.0798 | 0.003 | 0.4849 | 45 | 7300 | 1628 | 0.4899 | 0.6061 | 0.1678 | 0.0217 | [6 empty] | 1484 | 25 | 26 | 3 | 0.43 | 88 | 39 | 미정 |  | 2021-03-08 05:24 | 1632 |  | 0 | 41 | 19 | 0 | 0 | 0 | 0.543 | 0.7822 | 0.2466 | 0.0275 | 105950 | 67 | 29 | 150 | 0.0505 | 0.0154 | 0.0228 | 0.0374 | 0.039 | 0.0111 | 0.005 | 0.0046
2021-03-07 | B62532 | I | 15 | SCM415C2 | 107 | 40500 | 0.0771 |  | 0.0806 | 0.0899 | 1621 | 1621 | 1573 | 3113 | 23.7 |  |  | 0 | 미정 | 미정 | 미정 | 미정 | 0 | 0 | 0 | 0 | 0 | 0 | 0.0771 | 0.1154 | 0.0028 | 0.0406 | 39 | 7300 | 1649 | 0.1259 | 0.5885 | 0.1477 | 0.0153 | [6 empty] | 1516 | 20 | 21 | 1 | 0.24 | 76 | 0 | 미정 |  | 2021-03-08 05:26 | 1664 |  | 0 | 41 | 56 | 0 | 0 | 0 | 0.143 | 0.699 | 0.226 | 0.0093 | 105100 | 1050 | 18 | 129 | 0.0378 | 0.0116 | 0.0272 | 0.053 | 0.0385 | 0.0215 | 0.0199 | 0.0157
2021-03-07 | A63025 | B | 18 | G-AE1055LST | 104 | 37800 | 0.0562 | 0.2029 | 0.2029 | 0.208 | 1606 | 1606 | 1536 | 3021 | 30.5 |  |  | 0 | 미정 | 미정 | 미정 | 미정 | 0 | 0 | 0 | 0 | 0 | 0 | 0.0562 | 0.063 | 0.0026 | 0.3799 | 45 | 6400 | 1595 | 0.4693 | 0.6762 | 0.1725 | 0.0184 | [6 empty] | 1484 | 25 | 25 | 3 | 0.4 | 60 | 20 | 미정 |  | 2021-03-08 06:26 | 1595 |  | 0 | 0 | 15 | 0 | 0 | 0 | 0.549 | 0.7655 | 0.2443 | 0.0287 | 102350 | 69 | 25 | 143 | 0.0364 | 0.0212 | 0.0255 | 0.0403 | 0.0264 | 0.0074 | 0.002 | 0.0027
2021-03-07 | B62533 | I | 10 | SCM415C2 | 94 | 37500 | 0.1109 | 0.0299 | 0.0579 | 0.0761 | 1680 | 1626 | 1613 | 3086 | 50.7 |  |  | 0 | 미정 | 미정 | 미정 | 미정 | 0 | 0 | 0 | 0 | 0 | 0 | 0.1109 | 0.1309 | 0.0069 | 0.6252 | 50 | 7700 | 1702 | 0.114 | 0.6695 | 0.1664 | 0.0177 | [6 empty] | 1516 | 20 | 21 | 1 | 0.17 | 88 | 0 | 미정 |  | 2021-03-08 06:40 | 1691 |  | 24 | 0 | 23 | 0 | 0 | 0 | 0.1453 | 0.6848 | 0.2369 | 0.0127 | 98500 | 932 | 42 | 180 | 0.08 | 0.016 | 0.028 | 0.0442 | 0.0494 | 0.0255 | 0.0054 | 0.0175
2021-03-08 | A63026 | B | 5 | G-AE1055LST | 104 | 36500 | 0.0668 | 0.1553 | 0.1553 | 0.2106 | 1602 | 1602 | 1542 | 2767 | 44.3 |  |  | 0 | 미정 | 미정 | 미정 | 미정 | 0 | 0 | 0 | 199 | 0 | 0 | 0.0668 | 0.1629 | 0.005 | 0.193 | 41 | 5900 | 1601 | 0.4621 | 0.6512 | 0.2056 | 0.0186 | [6 empty] | 1484 | 25 | 25 | 3 | 0.39 | 70 | 35 | 미정 |  | 2021-03-08 07:19 | 1601 |  | 0 | 19 | 19 | 0 | 0 | 0 | 0.5501 | 0.7742 | 0.2309 | 0.0283 | 113000 | 69 | 21 | 141 | 0.0517 | 0.0214 | 0.0252 | 0.0414 | 0.0154 | 0.0026 | 0.0025 | 0.0031
2021-03-08 | A63027 | B | 1 | G-AE1055LST | 104 | 36500 | 0.0959 | 0.1291 | 0.1291 | 0.2188 | 1630 | 1630 | 1568 | 2897 | 42.7 |  |  | 0 | 미정 | 선택 | 미정 | 미정 | 0 | 0 | 0 | 200 | 0 | 0 | 0.0959 | 0.1515 | 0.0045 | 0.4225 | 40 | 4200 | 1590 | 0.4117 | 0.6672 | 0.1705 | 0.0328 | [6 empty] | 1484 | 25 | 25 | 3 | 0.38 | 60 | 35 | 미정 |  | 2021-03-08 08:19 | 0 |  | 0 | 27 | 0 | 0 | 0 | 0 | 0.546 | 0.776 | 0.2363 | 0.0294 |  | 74 | 23 | 144 | 0.0484 | 0.0198 | 0.0265 | 0.0374 | 0.0134 | 0.0045 | 0.0023 | 0.0022
2021-03-08 | A63028 | B | 35 | G-AE1055LST | 104 | 36500 | 0.0877 | 0.1005 | 0.1005 | 0.1634 | 1645 | 1645 | 1591 | 2913 | 66 |  |  | 0 | 미정 | 선택 | 미정 | 미정 | 0 | 0 | 0 | 203 | 0 | 0 | 0.0877 | 0.1332 | 0.0052 | 0.2181 | 44 | 4700 | 1597 | 0.464 | 0.6885 | 0.2057 | 0.0397 | [6 empty] | 1484 | 25 | 25 | 3 | 0.36 | 62 | 29 | 미정 |  | 2021-03-08 09:19 | 1597 |  | 0 | 21 | 0 | 0 | 0 | 0 | 0.5503 | 0.7807 | 0.2462 | 0.0281 | 109100 | 72 | 36 | 165 | 0.0756 | 0.0191 | 0.0271 | 0.0407 | 0.034 | 0.0109 | 0.0023 | 0.0022
2021-03-08 | A63029 | B | 18 | G-AE1055LST | 104 | 36500 | 0.0525 | 0.1529 | 0.1529 | 0.172 | 1591 | 1591 | 1537 | 2985 | 54.1 |  |  | 0 | 미정 | 선택 | 미정 | 미정 | 0 | 0 | 0 | 203 | 0 | 0 | 0.0525 | 0.081 | 0.0036 | 0.1771 | 42 | 5200 | 1596 | 0.4241 | 0.6654 | 0.2141 | 0.0285 | [6 empty] | 1484 | 25 | 25 | 3 | 0.38 | 48 | 17 | 미정 |  | 2021-03-08 10:21 | 1596 |  | 0 | 0 | 0 | 0 | 0 | 0 | 0.5474 | 0.7764 | 0.2504 | 0.028 |  | 69 | 30 | 157 | 0.0653 | 0.0203 | 0.0265 | 0.0371 | 0.0239 | 0.0037 | 0.0022 | 0.0026
2021-03-08 | A63030 | B | 5 | G-AE1055LST | 103 | 36500 | 0.0908 | 0.115 | 0.115 | 0.1567 | 1583 | 1583 | 1535 | 2792 | 55.3 |  |  | 0 | 미정 | 선택 | 미정 | 미정 | 0 | 0 | 0 | 201 | 0 | 0 | 0.0908 | 0.183 | 0.006 | 0.1747 | 43 | 6400 | 1594 | 0.46 | 0.6455 | 0.182 | 0.0415 | [6 empty] | 1484 | 25 | 25 | 3 | 0.3 | 63 | 32 | 미정 |  | 2021-03-08 11:17 | 1594 |  | 0 | 0 | 0 | 0 | 0 | 0 | 0.5551 | 0.7741 | 0.2395 | 0.0288 | 112800 | 73 | 38 | 170 | 0.0604 | 0.0161 | 0.0258 | 0.0426 | 0.0421 | 0.0132 | 0.0019 | 0.0022
2021-03-08 | A63031 | B | 1 | G-AE1055LST | 104 | 36600 | 0.0709 | 0.1365 | 0.1365 | 0.1591 | 1613 | 1613 | 1563 | 2903 | 61.6 |  |  | 0 | 미정 | 선택 | 미정 | 미정 | 0 | 0 | 0 | 202 | 0 | 0 | 0.0709 | 0.1239 | 0.0047 | 0.049 | 42 | 5300 | 1591 | 0.488 | 0.6216 | 0.1912 | 0.0221 | [6 empty] | 1484 | 25 | 25 | 3 | 0.26 | 71 | 35 | 미정 |  | 2021-03-08 12:17 | 1591 |  | 0 | 31 | 0 | 0 | 0 | 0 | 0.551 | 0.7462 | 0.2203 | 0.0269 | 110600 | 73 | 55 | 192 | 0.0674 | 0.0207 | 0.0249 | 0.0333 | 0.0343 | 0.0041 | 0.002 | 0.0022
2021-03-08 | A63032 | B | 35 | G-AE1055LST | 103 | 36400 | 0.0576 | 0.0379 | 0.1162 | 0.1594 | 1616 | 1586 | 1549 | 2946 | 67.6 |  |  | 0 | 미정 | 선택 | 미정 | 미정 | 0 | 0 | 0 | 206 | 0 | 0 | 0.0576 | 0.1069 | 0.0032 | 0.0775 | 42 | 6000 | 1566 | 0.4865 | 0.6695 | 0.2095 | 0.033 | [6 empty] | 1484 | 25 | 28 | 3 | 0.25 | 67 | 35 | 미정 |  | 2021-03-08 13:17 | 1598 |  | 0 | 20 | 0 | 0 | 0 | 0 | 0.5508 | 0.7765 | 0.2358 | 0.03 | 108050 | 71 | 42 | 182 | 0.0745 | 0.0223 | 0.0266 | 0.031 | 0.0323 | 0.0065 | 0.0021 | 0.0022
2021-03-08 | A63033 | B | 18 | G-AE1055LST | 104 | 36500 | 0.1024 | 0.0993 | 0.0993 | 0.1739 | 1621 | 1621 | 1561 | 2892 | 62.3 |  |  | 0 | 미정 | 선택 | 미정 | 미정 | 0 | 0 | 0 | 194 | 0 | 0 | 0.1024 | 0.1875 | 0.0062 | 0.1714 | 49 | 5300 | 1600 | 0.4644 | 0.6508 | 0.1871 | 0.0247 | [6 empty] | 1484 | 25 | 25 | 3 | 0.26 | 74 | 35 | 미정 |  | 2021-03-08 14:22 | 1604 |  | 0 | 20 | 31 | 0 | 0 | 0 | 0.5439 | 0.7772 | 0.2507 | 0.0321 | 104650 | 70 | 49 | 195 | 0.0711 | 0.0184 | 0.0272 | 0.0349 | 0.0312 | 0.0054 | 0.0022 | 0.0023
2021-03-08 | A63034 | B | 5 | G-AE1055LST | 101 | 36800 | 0.0574 | 0.0767 | 0.0767 | 0.1824 | 1654 | 1654 | 1559 | 2881 | 54.8 |  |  | 0 | 미정 | 선택 | 미정 | 미정 | 0 | 0 | 0 | 0 | 0 | 0 | 0.0574 | 0.0998 | 0.0053 | 0.1584 | 44 | 4900 | 1587 | 0.4186 | 0.6455 | 0.1988 | 0.0283 | [6 empty] | 1484 | 25 | 25 | 3 | 0.26 | 61 | 29 | 미정 |  | 2021-03-08 15:41 | 1593 |  | 0 | 36 | 0 | 0 | 0 | 0 | 0.572 | 0.7858 | 0.2317 | 0.0278 | 111500 | 73 | 34 | 156 | 0.0621 | 0.0199 | 0.024 | 0.037 | 0.0323 | 0.0072 | 0.0024 | 0.0023
2021-03-08 | A63035 | B | 1 | G-AE1055LST | 98 | 36700 | 0.0479 | 0.12 | 0.12 | 0.1582 | 1642 | 1642 | 1571 | 2921 | 51.1 |  |  | 0 | 해제 | 선택 | 미정 | 미정 | 0 | 0 | 0 | 0 | 0 | 0 | 0.0479 | 0.1177 | 0.0023 | 0.176 | 40 | 3400 | 1583 | 0.4166 | 0.662 | 0.2124 | 0.0221 | [6 empty] | 1484 | 25 | 25 | 3 | 0.25 | 68 | 26 | 미정 |  | 2021-03-08 16:46 | 1583 |  | 0 | 37 | 0 | 0 | 0 | 0 | 0.574 | 0.7941 | 0.2467 | 0.0279 | 102700 | 69 | 39 | 156 | 0.062 | 0.0236 | 0.0253 | 0.0343 | 0.0276 | 0.0044 | 0.0016 | 0.0019
2021-03-08 | A63036 | B | 35 | G-AE1055LST | 99 | 35800 | 0.0526 | 0.0704 | 0.0704 | 0.26 | 1680 | 1680 | 1605 | 2859 | 42.9 |  |  | 0 | 미정 | 선택 | 미정 | 미정 | 0 | 0 | 0 | 0 | 0 | 0 | 0.0526 | 0.1526 | 0.0023 | 0.3454 | 40 | 2700 | 1579 | 0.4611 | 0.6675 | 0.2191 | 0.0291 | [6 empty] | 1484 | 25 | 25 | 3 | 0.25 | 68 | 27 | 미정 |  | 2021-03-08 17:45 | 1583 |  | 0 | 20 | 0 | 0 | 0 | 0 | 0.5498 | 0.7808 | 0.2384 | 0.0315 | 99350 | 67 | 35 | 152 | 0.0528 | 0.0241 | 0.0292 | 0.0361 | 0.0286 | 0.0059 | 0.0022 | 0.002
2021-03-08 | A63037 | B | 29 | G-AE1055LST | 100 | 38300 | 0.0399 | 0.1391 | 0.1089 | 0.173 | 1543 | 1591 | 1582 | 2986 | 7.4 |  |  | 0 | 미정 | 선택 | 미정 | 미정 | 0 | 0 | 0 | 0 | 0 | 0 | 0.0399 | 0.0645 | 0.0033 | 0.2948 | 40 | 4100 | 1591 | 0.4376 | 0.645 | 0.164 | 0.0107 | [6 empty] | 1484 | 25 | 25 | 3 | 0.25 | 60 | 24 | 미정 |  | 2021-03-08 18:52 | 1597 |  | 0 | 8 | 11 | 0 | 0 | 0 | 0.5469 | 0.775 | 0.2405 | 0.0316 | 94750 | 64 | 25 | 133 | 0.0093 | 0.0267 | 0.0259 | 0.0308 | 0.0406 | 0.0108 | 0.005 | 0.0041
2021-03-08 | A63038 | B | 18 | G-AE1055LST | 98 | 35000 | 0.0599 | 0.0493 | 0.0493 | 0.2636 | 1600 | 1600 | 1530 | 2907 | 49 |  |  | 0 | 미정 | 선택 | 미정 | 미정 | 0 | 0 | 0 | 0 | 0 | 0 | 0.0599 | 0.1216 | 0.0036 | 0.1102 | 40 | 5800 | 1577 | 0.4147 | 0.6399 | 0.204 | 0.043 | [6 empty] | 1484 | 25 | 25 | 3 | 0.25 | 63 | -99 | 미정 |  | 2021-03-08 19:56 | 1595 |  | 0 | 40 | 9 | 0 | 0 | 0 | 0.5371 | 0.7749 | 0.2355 | 0.0335 | 106000 | 69 | 16 | 115 | 0.0554 | 0.0223 | 0.0295 | 0.0284 | 0.0263 | 0.0065 | 0.0024 | 0.0025
2021-03-08 | A63039 | B | 1 | G-AE1055LST | 99 | 36700 | 0.0558 | 0.0624 | 0.0624 | 0.1915 | 1665 | 1665 | 1573 | 2875 | 33 |  |  | 0 | 선택 | 미정 | 미정 | 미정 | 0 | 0 | 0 | 0 | 0 | 0 | 0.0558 | 0.1145 | 0.0039 | 0.0678 | 40 | 3400 | 1577 | 0.4009 | 0.6257 | 0.1929 | 0.0258 | [6 empty] | 1484 | 25 | 25 | 3 | 0.25 | 63 | 34 | 미정 |  | 2021-03-08 20:53 | 1586 |  | 0 | 13 | 0 | 0 | 0 | 0 | 0.564 | 0.7836 | 0.2357 | 0.0276 | 101650 | 0 | 20 | 122 | 0.039 | 0.0284 | 0.0246 | 0.0368 | 0.0142 | 0.006 | 0.0033 | 0.0036
2021-03-08 | A63040 | B | 35 | G-AE1055LST | 98 | 36700 | 0.0619 | 0.0872 | 0.1869 | 0.2032 | 1577 | 1594 | 1534 | 2957 | 46.8 |  |  | 0 | 선택 | 해제 | 미정 | 미정 | 0 | 0 | 0 | 0 | 0 | 0 | 0.0619 | 0.1148 | 0.0028 | 0.2578 | 40 | 4100 | 1563 | 0.453 | 0.6563 | 0.1942 | 0.0201 | [6 empty] | 1484 | 25 | 25 | 3 | 0.25 | 60 | 33 | 미정 |  | 2021-03-08 21:50 | 1563 |  | 0 | 10 | 0 | 0 | 0 | 0 | 0.543 | 0.7812 | 0.245 | 0.027 | 100450 | 67 | 27 | 130 | 0.0579 | 0.0161 | 0.0238 | 0.035 | 0.0187 | 0.0037 | 0.0026 | 0.0029
2021-03-08 | A63041 | B | 29 | G-AE1055LST | 101 | 37900 | 0.0474 | 0.0528 | 0.077 | 0.2107 | 1551 | 1558 | 1533 | 3094 | 67.6 |  |  | 0 | 선택 | 미정 | 미정 | 미정 | 0 | 0 | 0 | 0 | 0 | 0 | 0.0474 | 0.0631 | 0.0038 | 0.1918 | 41 | 5500 | 1567 | 0.4436 | 0.664 | 0.2012 | 0.039 | [6 empty] | 1484 | 25 | 25 | 3 | 0.25 | 52 | 20 | 미정 |  | 2021-03-08 23:00 | 1567 |  | 0 | 11 | 0 | 0 | 0 | 0 | 0.5532 | 0.7801 | 0.2508 | 0.0289 | 105300 | 70 | 18 | 110 | 0.0789 | 0.027 | 0.0249 | 0.033 | 0.0254 | 0.009 | 0.0039 | 0.0038
2021-03-08 | A63042 | B | 18 | G-AE1055LST | 101 | 37400 | 0.0669 | 0.1135 | 0.1135 | 0.1929 | 1653 | 1653 | 1575 | 2971 | 45.3 |  |  | 0 | 선택 | 미정 | 미정 | 미정 | 0 | 0 | 0 | 0 | 0 | 0 | 0.0669 | 0.1414 | 0.0044 | 0.1242 | 41 | 3100 | 1576 | 0.4621 | 0.6322 | 0.1892 | 0.0314 | [6 empty] | 1484 | 25 | 25 | 3 | 0.25 | 59 | 28 | 미정 |  | 2021-03-09 00:02 | 1576 |  | 0 | 28 | 15 | 0 | 0 | 0 | 0.5448 | 0.77 | 0.2393 | 0.0275 | 0 | 77 | 20 | 111 | 0.0613 | 0.0235 | 0.0254 | 0.0409 | 0.015 | 0.0059 | 0.004 | 0.0038
2021-03-08 | A63043 | B | 1 | SCR415HM | 101 | 37400 | 0.055 | 0.0343 | 0.0343 | 0.0752 | 1651 | 1651 | 1588 | 2994 | 14.9 |  |  | 0 | 선택 | 미정 | 미정 | 미정 | 0 | 0 | 0 | 0 | 0 | 0 | 0.055 | 0.1255 | 0.0044 | 0.3223 | 40 | 5600 | 1640 | 0.148 | 0.8673 | 0.1768 | 0.0133 | [6 empty] | 1512 | 16 | 20 | 3 | 0.25 | 93 | 33 | 미정 |  | 2021-03-09 00:57 | 1641 |  | 0 | 0 | 0 | 0 | 0 | 0 | 0.175 | 1.0305 | 0.2041 | 0.0277 | 0 | 91 | 47 | 163 | 0.0205 | 0.0147 | 0.0258 | 0.0338 | 0.0264 | 0.0122 | 0.0085 | 0.0225
2021-03-08 | A63044 | B | 35 | SCR415HM | 100 | 36700 | 0.0488 | 0.025 | 0.025 | 0.0586 | 1681 | 1681 | 1613 | 2976 | 7.9 |  |  | 0 | 선택 | 미정 | 미정 | 미정 | 0 | 0 | 0 | 0 | 0 | 0 | 0.0488 | 0.1179 | 0.0048 | 0.2363 | 40 | 3900 | 1603 | 0.1459 | 0.8431 | 0.1433 | 0.0108 | [6 empty] | 1512 | 16 | 16 | 3 | 0.26 | 73 | 29 | 미정 |  | 2021-03-09 01:53 | 1618 |  | 0 | 22 | 0 | 0 | 0 | 0 | 0.174 | 1.0398 | 0.197 | 0.0292 | 102750 | 68 | 48 | 171 | 0.0109 | 0.0153 | 0.0251 | 0.0336 | 0.0363 | 0.0125 | 0.0072 | 0.0231
2021-03-08 | A63045 | B | 29 | SCR415HM | 100 | 36300 | 0.0525 | 0.073 | 0.073 | 0.133 | 1600 | 1600 | 1533 | 2934 | 53.6 |  |  | 0 | 선택 | 미정 | 미정 | 미정 | 0 | 0 | 0 | 0 | 0 | 0 | 0.0525 | 0.0989 | 0.0022 | 0.0478 | 43 | 6500 | 1608 | 0.159 | 0.8147 | 0.1615 | 0.0445 | [6 empty] | 1512 | 16 | 16 | 3 | 0.26 | 72 | 22 | 미정 |  | 2021-03-09 02:53 | 1608 |  | 0 | 19 | 0 | 0 | 0 | 0 | 0.1794 | 1.0498 | 0.2035 | 0.0304 |  | 67 | 56 | 183 | 0.0766 | 0.032 | 0.027 | 0.0337 | 0.0219 | 0.011 | 0.0077 | 0.0222
2021-03-08 | A63046 | B | 18 | SCR415HM | 101 | 37200 | 0.0604 | 0.0451 | 0.0451 | 0.086 | 1625 | 1625 | 1553 | 2982 | 32.3 |  |  | 0 | 미정 | 선택 | 미정 | 미정 | 0 | 0 | 0 | 0 | 0 | 0 | 0.0604 | 0.0891 | 0.0036 | 0.0646 | 42 | 5500 | 1594 | 0.1416 | 0.7565 | 0.1496 | 0.0208 | [6 empty] | 1512 | 16 | 16 | 3 | 0.27 | 71 | 24 | 미정 |  | 2021-03-09 03:59 | 1594 |  | 0 | 37 | 0 | 0 | 0 | 0 | 0.1728 | 1.042 | 0.2003 | 0.0272 | 107300 | 69 | 45 | 163 | 0.0425 | 0.0151 | 0.0239 | 0.0432 | 0.0418 | 0.019 | 0.0104 | 0.0259
2021-03-08 | B62534 | I | 5 | AE4140W | 86 | 46200 | 0.8237 | 0.3958 | 0.1351 | 0.1613 | 1589 | 1597 | 1533 | 1551 | 43.6 |  |  | 0 | 미정 | 미정 | 미정 | 미정 | 0 | 0 | 0 | 103 | 0 | 0 | 0.8237 | 0.3146 | 0.0087 | 0.291 | 52 | 9800 | 1686 | 0.3822 | 0.6113 | 0.1867 | 0.0158 | [6 empty] | 1495 | 20 | 21 | 1 | 0.31 | 84 | 0 | 미정 |  | 2021-03-09 05:13 | 1677 |  | 45 | 0 | 14 | 0 | 0 | 0 | 0.391 | 0.7821 | 0.2298 | 0.0097 | 88100 | 1002 | 16 | 137 | 0.0483 | 0.0127 | 0.0096 | 0.0466 | 0.039 | 0.0056 | 0.0072 | 0.0058
2021-03-08 | A63047 | B | 1 | SCR415HM | 101 | 36500 | 0.0538 | 0.0558 | 0.0558 | 0.0629 | 1619 | 1619 | 1561 | 2975 | 28 |  |  | 0 | 미정 | 선택 | 미정 | 미정 | 0 | 0 | 0 | 0 | 0 | 0 | 0.0538 | 0.0801 | 0.004 | 0.1864 | 41 | 5700 | 1596 | 0.1495 | 0.8236 | 0.1585 | 0.0156 | [6 empty] | 1512 | 16 | 16 | 3 | 0.26 | 82 | 36 | 미정 |  | 2021-03-09 05:04 | 1596 |  | 0 | 27 | 0 | 0 | 0 | 0 | 0.176 | 1.0546 | 0.2023 | 0.0267 | 107750 | 73 | 42 | 153 | 0.0377 | 0.0141 | 0.0234 | 0.0407 | 0.0425 | 0.0221 | 0.0118 | 0.0249
2021-03-08 | A63048 | B | 35 | SCR415HM | 101 | 36200 | 0.0638 | 0.0532 | 0.0532 | 0.07 | 1629 | 1629 | 1558 | 3022 | 32.6 |  |  | 0 | 미정 | 선택 | 미정 | 미정 | 0 | 0 | 0 | 0 | 0 | 0 | 0.0638 | 0.1168 | 0.003 | 0.0012 | 40 | 5100 | 1617 | 0.1502 | 0.891 | 0.1652 | 0.0169 | [6 empty] | 1512 | 16 | 16 | 3 | 0.26 | 84 | 32 | 미정 |  | 2021-03-09 06:00 | 1617 |  | 0 | 0 | 0 | 0 | 0 | 0 | 0.185 | 1.044 | 0.1934 | 0.028 | 104700 | 69 | 45 | 162 | 0.0435 | 0.0175 | 0.0252 | 0.039 | 0.0339 | 0.0181 | 0.0056 | 0.0246
2021-03-08 | B62535 | I | 22 | SCM440I | 108 | 40100 | 0.0792 | 0.0278 | 0.1419 | 0.1249 | 1646 | 1585 | 1566 | 3197 | 29.2 |  |  | 0 | 미정 | 미정 | 미정 | 미정 | 0 | 0 | 0 | 106 | 0 | 0 | 0.0792 | 0.0424 | 0.003 | 0.4271 | 48 | 8400 | 1666 | 0.3434 | 0.5856 | 0.1518 | 0.0065 | [6 empty] | 1495 | 20 | 21 | 1 | 0.24 | 93 | 0 | 미정 |  | 2021-03-09 06:15 | 1668 |  | 56 | 0 | 43 | 0 | 0 | 0 | 0.407 | 0.6955 | 0.252 | 0.0066 | 101300 | 1445 | 30 | 163 | 0.0292 | 0.0172 | 0.0066 | 0.0515 | 0.0325 | 0.009 | 0.0085 | 0.0145
2021-03-09 | A63049 | B | 29 | P-SCM420HT | 101 | 37400 | 0.0488 | 0.1102 | 0.0583 | 0.0634 | 1634 | 1629 | 1585 | 3142 | 45.1 |  |  | 0 | 미정 | 선택 | 미정 | 미정 | 0 | 0 | 0 | 0 | 0 | 0 | 0.0488 | 0.1003 | 0.0135 | 0.284 | 48 | 7300 | 1635 | 0.1866 | 0.7532 | 0.1646 | 0.0089 | [6 empty] | 1510 | 20 | 20 | 3 | 0.27 | 93 | 46 | 미정 |  | 2021-03-09 07:10 | 1635 |  | 0 | 27 | 21 | 0 | 0 | 0 | 0.206 | 0.8209 | 0.2259 | 0.0295 | 105600 | 67 | 25 | 154 | 0.0596 | 0.0102 | 0.0221 | 0.0332 | 0.0426 | 0.0186 | 0.0085 | 0.0066
2021-03-09 | B62536 | B | 10 | SCR415HM | 101 | 36600 | 0.0508 | 0.0504 | 0.0504 | 0.0714 | 1594 | 1594 | 1548 | 3041 |  |  |  | 0 | 미정 | 미정 | 미정 | 미정 | 0 | 0 | 0 | 153 | 0 | 0 | 0.0508 | 0.0492 | 0.0163 | 0.2346 | 51 | 9200 | 1657 | 0.1303 | 0.8374 | 0.1264 | 0.0033 | [6 empty] | 1512 | 16 | 16 | 1 | 0.24 | 57 | 24 | 미정 |  | 2021-03-09 07:21 | 1654 |  | 42 | 0 | 0 | 0 | 0 | 0 | 0.173 | 1.0464 | 0.1895 | 0.0307 | 95400 | 0 | 6 | 117 | 0.0019 | 0.0041 | 0.0261 | 0.0446 | 0.0479 | 0.0178 | 0.0167 | 0.024
2021-03-09 | A63050 | B | 18 | P-SCM420HT | 101 | 37200 | 0.0612 | 0.0578 | 0.0578 | 0.0669 | 1604 | 1604 | 1557 | 2964 | 38.9 |  |  | 0 | 미정 | 미정 | 미정 | 미정 | 0 | 0 | 0 | 0 | 0 | 0 | 0.0612 | 0.0924 | 0.0028 | 0.0607 | 44 | 6800 | 1623 | 0.181 | 0.6785 | 0.1468 | 0.0273 | [6 empty] | 1510 | 20 | 20 | 3 | 0.26 | 72 | 37 | 미정 |  | 2021-03-09 08:13 | 1623 |  | 0 | 27 | 36 | 0 | 0 | 0 | 0.208 | 0.8384 | 0.2361 | 0.0316 | 101450 | 67 | 34 | 156 | 0.0562 | 0.0199 | 0.0271 | 0.0362 | 0.041 | 0.0141 | 0.004 | 0.0036
2021-03-09 | B62537 | B | 15 | SCR415HM | 101 | 37000 | 0.0532 | 0.0463 | 0.0463 | 0.0637 | 1621 | 1621 | 1553 | 3064 |  |  |  | 0 | 미정 | 미정 | 미정 | 미정 | 0 | 0 | 0 | 150 | 0 | 0 | 0.0532 | 0.0446 | 0.0014 | 0.1864 | 51 | 8500 | 1655 | 0.1271 | 0.7721 | 0.1261 | 0.0025 | [6 empty] | 1512 | 16 | 16 | 1 | 0.27 | 57 | 23 | 미정 |  | 2021-03-09 08:29 | 1644 |  | 12 | 0 | 35 | 0 | 0 | 0 | 0.169 | 1.0723 | 0.2232 | 0.0305 |  | 123 | 34 | 166 | 0.0023 | 0.0039 | 0.0275 | 0.0374 | 0.0655 | 0.0523 | 0.0157 | 0.0254
2021-03-09 | A63051 | B | 1 | SCR415HM | 104 | 37200 | 0.0456 | 0.1999 | 0.071 | 0.0756 | 1603 | 1604 | 1552 | 3012 | 42.9 |  |  | 0 | 미정 | 선택 | 미정 | 미정 | 0 | 0 | 0 | 0 | 0 | 0 | 0.0456 | 0.097 | 0.0015 | 0.1218 | 41 | 5700 | 1620 | 0.1554 | 0.9347 | 0.1292 | 0.0077 | [6 empty] | 1512 | 16 | 16 | 3 | 0.25 | 79 | 36 | 미정 |  | 2021-03-09 09:09 | 1620 |  | 0 | 0 | 0 | 0 | 0 | 0 | 0.178 | 1.0499 | 0.1879 | 0.0287 | 102700 | 70 | 23 | 130 | 0.0589 | 0.0073 | 0.0248 | 0.0494 | 0.0516 | 0.0207 | 0.0098 | 0.025
2021-03-09 | B62538 | B | 5 | SCM420HT | 99 | 36900 | 0.0695 | 0.0723 | 0.0723 | 0.0771 | 1604 | 1604 | 1569 | 2961 | 8.3 |  |  | 0 | 미정 | 미정 | 미정 | 미정 | 0 | 0 | 0 | 48 | 0 | 0 | 0.0697 | 0.057 | 0.0024 | 0.2453 | 40 | 6700 | 1639 | 0.1642 | 0.706 | 0.2124 | 0.0133 | [6 empty] | 1510 | 18 | 18 | 1 | 0.2 | 52 | 20 | 미정 |  | 2021-03-09 09:28 | 1627 |  | 15 | 0 | 0 | 0 | 0 | 0 | 0.206 | 0.828 | 0.2684 | 0.0127 | 96900 | 72 | 10 | 110 | 0.0129 | 0.0139 | 0.0234 | 0.0409 | 0.0213 | 0.0092 | 0.0085 | 0.0091
2021-03-09 | A63052 | B | 35 | 16MNCR5H | 101 | 37200 | 0.0667 | 0.033 | 0.033 | 0.1077 | 1671 | 1671 | 1585 | 2871 | 48.8 |  |  | 0 | 미정 | 선택 | 미정 | 미정 | 0 | 0 | 0 | 0 | 0 | 0 | 0.0667 | 0.1038 | 0.0023 | 0.2719 | 42 | 5700 | 1611 | 0.1437 | 1.0213 | 0.1121 | 0.0122 | [6 empty] | 1512 | 16 | 19 | 3 | 0.25 | 80 | 39 | 미정 |  | 2021-03-09 10:11 | 1611 |  | 0 | 32 | 22 | 0 | 0 | 0 | 0.164 | 1.093 | 0.1928 | 0.0283 | 102750 | 75 | 31 | 136 | 0.0686 | 0.0102 | 0.0246 | 0.0408 | 0.041 | 0.0078 | 0.006 | 0.007
2021-03-09 | B62539 | B | 22 | SCM420HT | 101 | 36300 | 0.1185 | 0.0695 | 0.0695 | 0.1158 | 1636 | 1636 | 1558 | 2929 | 12.1 |  |  | 0 | 미정 | 미정 | 미정 | 미정 | 0 | 0 | 0 | 0 | 0 | 0 | 0.1185 | 0.2134 | 0.0031 | 0.3031 | 44 | 7000 | 1650 | 0.1709 | 0.7203 | 0.1779 | 0.0105 | [6 empty] | 1510 | 18 | 18 | 1 | 0.2 | 58 | 18 | 미정 |  | 2021-03-09 10:27 | 1636 |  | 31 | 0 | 0 | 0 | 0 | 0 | 0.2065 | 0.8218 | 0.2629 | 0.0166 | 100200 | 75 | 20 | 129 | 0.0169 | 0.013 | 0.0244 | 0.0578 | 0.0388 | 0.0089 | 0.008 | 0.0079
2021-03-09 | A63053 | B | 29 | 16MNCR5H | 104 | 37200 | 0.0663 | 0.136 | 0.1033 | 0.1004 | 1617 | 1612 | 1560 | 2874 | 55.7 |  |  | 0 | 미정 | 선택 | 미정 | 미정 | 0 | 0 | 0 | 0 | 0 | 0 | 0.0663 | 0.1225 | 0.0264 | 0.269 | 44 | 5900 | 1619 | 0.1635 | 0.9394 | 0.1426 | 0.0328 | [6 empty] | 1512 | 16 | 19 | 3 | 0.25 | 80 | 37 | 미정 |  | 2021-03-09 11:11 | 1619 |  | 0 | 23 | 0 | 0 | 0 | 0 | 0.172 | 1.0831 | 0.192 | 0.029 |  | 79 | 36 | 149 | 0.0773 | 0.0216 | 0.0258 | 0.0387 | 0.0382 | 0.0148 | 0.0083 | 0.0075
2021-03-09 | B62540 | B | 10 | SCM420HT | 101 | 37100 | 0.1469 |  | 0.0758 | 0.1196 |  | 1615 | 1556 | 2969 | 22.5 |  |  | 0 | 미정 | 미정 | 미정 | 미정 | 0 | 0 | 0 | 0 | 0 | 0 | 0.1469 | 0.2705 | 0.0046 | 0.2114 | 41 | 6600 | 1650 | 0.1486 | 0.5993 | 0.166 | 0.0198 | [6 empty] | 1510 | 18 | 18 | 1 | 0.25 | 56 | 19 | 미정 |  | 2021-03-09 11:30 | 1629 |  | 34 | 0 | 0 | 0 | 0 | 0 | 0.1995 | 0.8237 | 0.2589 | 0.0251 | 94150 | 70 | 15 | 123 | 0.0361 | 0.0212 | 0.0244 | 0.0609 | 0.0181 | 0.0054 | 0.0038 | 0.0086
2021-03-09 | A63054 | B | 18 | 16MNCR5H | 104 | 37100 | 0.0757 | 0.0406 | 0.0406 | 0.0616 | 1633 | 1633 | 1568 | 2874 | 17.8 |  |  | 0 | 선택 | 미정 | 미정 | 미정 | 0 | 0 | 0 | 0 | 0 | 0 | 0.0757 | 0.1157 | 0.0024 | 0.3264 | 40 | 4600 | 1620 | 0.1591 | 0.8982 | 0.1886 | 0.0133 | [6 empty] | 1512 | 16 | 18 | 3 | 0.25 | 65 | 25 | 미정 |  | 2021-03-09 12:11 | 1620 |  | 0 | 0 | 0 | 0 | 0 | 0 | 0.1717 | 1.1026 | 0.1974 | 0.0299 |  | 73 | 43 | 161 | 0.0253 | 0.0095 | 0.0252 | 0.0426 | 0.0322 | 0.0096 | 0.0078 | 0.0074
2021-03-09 | B62541 | B | 15 | SCM420HT | 101 | 37000 | 0.0671 | 0.0382 | 0.0332 | 0.0689 | 1624 | 1603 | 1558 | 2910 | 19.8 |  |  | 0 | 미정 | 미정 | 미정 | 미정 | 0 | 0 | 0 | 0 | 0 | 0 | 0.0671 | 0.1182 | 0.0043 | 0.2429 | 40 | 6500 | 1652 | 0.1642 | 0.6722 | 0.1906 | 0.0174 | [6 empty] | 1510 | 18 | 18 | 1 | 0.24 | 57 | 16 | 미정 |  | 2021-03-09 12:29 | 1633 |  | 14 | 0 | 0 | 0 | 0 | 0 | 0.2066 | 0.8218 | 0.2557 | 0.0224 | 92200 | 0 | 29 | 138 | 0.0354 | 0.0195 | 0.0252 | 0.0444 | 0.035 | 0.0056 | 0.0038 | 0.0105
2021-03-09 | A63055 | B | 1 | 16MNCR5H | 103 | 37100 |  | 0.05 | 0.05 | 0.0633 | 1629 | 1629 | 1569 | 2845 | 26.6 |  |  | 0 | 미정 | 미정 | 미정 | 미정 | 0 | 0 | 0 | 0 | 0 | 0 |  |  |  |  | 43 | 5700 | 1609 | 0.1686 | 0.9781 | 0.156 | 0.0188 | [6 empty] | 1512 | 16 | 18 | 3 | 0.26 | 74 | 30 | 미정 |  | 2021-03-09 13:14 | 1609 |  | 0 | 31 | 20 | 0 | 0 | 0 | 0.168 | 1.0942 | 0.1835 | 0.0301 | 105750 | 77 | 45 | 167 | 0.0352 | 0.0101 | 0.0261 |  | 0.0393 | 0.0213 | 0.0095 | 0.0085
2021-03-09 | B62542 | B | 5 | SCM420HT | 101 | 36200 | 0.0615 | 0.0283 | 0.0373 | 0.0927 | 1657 | 1619 | 1560 | 3039 | 21.5 |  |  | 0 | 미정 | 미정 | 미정 | 미정 | 0 | 0 | 0 | 0 | 0 | 0 | 0.0615 | 0.0858 | 0.0028 | 0.0733 | 42 | 6800 | 1631 | 0.1633 | 0.6644 | 0.1992 | 0.0287 | [6 empty] | 1510 | 18 | 18 | 1 | 0.19 | 62 | 24 | 미정 |  | 2021-03-09 13:31 | 1632 |  | 6 | 0 | 31 | 0 | 0 | 0 | 0.21 | 0.8229 | 0.2491 | 0.0289 | 99750 | 70 | 21 | 128 | 0.0351 | 0.0243 | 0.0277 | 0.041 | 0.0274 | 0.01 | 0.0082 | 0.0099
2021-03-09 | A63056 | B | 35 | 16MNCR5H | 104 | 37100 | 0.0741 | 0.1453 | 0.1084 | 0.1182 | 1631 | 1631 | 1575 | 3014 | 41.6 |  |  | 0 | 미정 | 미정 | 미정 | 미정 | 0 | 0 | 0 | 0 | 0 | 0 | 0.0741 | 0.114 | 0.0024 | 0.2936 | 40 | 5000 | 1620 | 0.1439 | 0.957 | 0.1095 | 0.0267 | [6 empty] | 1512 | 16 | 18 | 3 | 0.26 | 82 | 34 | 미정 |  | 2021-03-09 14:19 | 1620 |  | 0 | 30 | 47 | 0 | 0 | 0 | 0.162 | 1.0956 | 0.1946 | 0.0264 | 101350 | 82 | 56 | 178 | 0.0604 | 0.0216 | 0.0291 | 0.0431 | 0.0242 | 0.0118 | 0.0077 | 0.0075
2021-03-09 | B62543 | B | 22 | SCM420HT | 101 | 37400 | 0.0686 | 0.0292 | 0.1012 | 0.0906 | 1667 | 1581 | 1532 | 3037 | 30.2 |  |  | 0 | 미정 | 미정 | 미정 | 미정 | 0 | 0 | 0 | 0 | 0 | 0 | 0.0686 | 0.1096 | 0.0028 | 0.1773 | 44 | 8100 | 1633 | 0.1675 | 0.67 | 0.1483 | 0.0169 | [6 empty] | 1510 | 18 | 18 | 1 | 0.19 | 66 | 31 | 미정 |  | 2021-03-09 14:43 | 1628 |  | 44 | 0 | 35 | 0 | 0 | 0 | 0.2071 | 0.8248 | 0.2504 | 0.0313 | 100250 | 85 | 12 | 112 | 0.0486 | 0.0197 | 0.0278 | 0.0452 | 0.0368 | 0.0121 | 0.0085 | 0.0108
2021-03-09 | A63057 | B | 29 | STB2D | 104 | 35700 | 0.0441 | 0.4424 | 0.0762 | 0.1094 | 1636 | 1620 | 1551 | 3400 |  |  |  | 0 | 미정 | 미정 | 미정 | 미정 | 0 | 0 | 0 | 0 | 0 | 0 | 0.0441 | 0.0949 | 0.0027 | 0.0734 | 55 | 7700 | 1590 | 0.917 | 0.2557 | 0.1402 | 0.0025 | [6 empty] | 1454 | 25 | 25 | 3 | 0.31 | 85 | 45 | 미정 |  | 2021-03-09 15:51 | 1590 |  | 0 | 21 | 51 | 0 | 0 | 0 | 0.975 | 0.3246 | 0.2107 | 0.0034 | 100300 | 71 | 27 | 153 | 0.0009 | 0.0036 | 0.0037 | 0.0403 | 0.0421 | 0.0256 | 0.0048 | 0.0039
2021-03-09 | B62544 | B | 10 | SCM415 | 101 | 36900 | 0.0577 | 0.0367 | 0.0468 | 0.0671 | 1638 | 1631 | 1569 | 2828 | 13.1 |  |  | 0 | 미정 | 미정 | 미정 | 미정 | 0 | 0 | 0 | 0 | 0 | 0 | 0.0577 | 0.0614 | 0.0055 | 0.0076 | 43 | 7400 | 1678 | 0.1312 | 0.5433 | 0.1551 | 0.018 | [6 empty] | 1516 | 15 | 20 | 1 | 0.23 | 77 | 30 | 미정 |  | 2021-03-09 15:39 | 1668 |  | 0 | 0 | 16 | 0 | 0 | 0 | 0.153 | 0.6808 | 0.2082 | 0.0196 | 93750 | 88 | 42 | 176 | 0.0218 | 0.0182 | 0.0244 | 0.0292 | 0.0268 | 0.0127 | 0.0078 | 0.0164
2021-03-09 | B62545 | B | 15 | SCM415 | 101 | 38100 | 0.0542 | 0.1584 | 0.0665 | 0.0658 | 1590 | 1621 | 1578 | 3161 | 13.3 |  |  | 0 | 미정 | 미정 | 미정 | 미정 | 0 | 0 | 0 | 0 | 0 | 0 | 0.0542 | 0.0495 | 0.005 | 0.1169 | 53 | 6900 | 1632 | 0.1286 | 0.5329 | 0.124 | 0.0114 | [6 empty] | 1516 | 15 | 15 | 1 | 0.21 | 62 | 27 | 미정 |  | 2021-03-09 16:52 | 1631 |  | 0 | 41 | 22 | 0 | 0 | 0 | 0.1507 | 0.7061 | 0.2128 | 0.0253 | 99400 | 68 | 26 | 151 | 0.0215 | 0.0141 | 0.0265 | 0.0311 | 0.0354 | 0.0196 | 0.0086 | 0.0128
2021-03-09 | A63058 | B | 18 | STB2D | 106 | 36900 | 0.051 | 0.422 | 0.1294 | 0.1615 | 1618 | 1613 | 1556 | 3212 |  |  |  | 0 | 미정 | 미정 | 미정 | 미정 | 0 | 0 | 0 | 0 | 0 | 0 | 0.051 | 0.0926 | 0.0041 | 0.1022 | 38 | 5200 | 1555 | 0.7611 | 0.2223 | 0.1962 | 0.0042 | [6 empty] | 1454 | 25 | 25 | 3 | 0.27 | 62 | 35 | 미정 |  | 2021-03-09 16:41 | 1555 |  | 0 | 36 | 0 | 0 | 0 | 0 | 1.02 | 0.3217 | 0.2174 | 0.0044 | 100650 | 72 | 26 | 147 | 0.0019 | 0.0052 | 0.0044 | 0.0311 | 0.0182 | 0.0039 | 0.0023 | 0.002
2021-03-09 | A63059 | B | 1 | STB2D | 106 | 36400 | 0.0496 | 0.0599 | 0.0599 | 0.1332 | 1625 | 1625 | 1535 | 3111 |  |  |  | 0 | 미정 | 미정 | 미정 | 미정 | 0 | 0 | 0 | 0 | 0 | 0 | 0.0496 | 0.0975 | 0.0036 | 0.0894 | 44 | 5300 | 1555 | 0.8957 | 0.22 | 0.2046 | 0.004 | [6 empty] | 1454 | 25 | 25 | 3 | 0.27 | 62 | 32 | 미정 |  | 2021-03-09 17:45 | 1555 |  | 0 | 16 | 18 | 0 | 0 | 0 | 0.986 | 0.3182 | 0.2163 | 0.0039 | 101800 | 74 | 41 | 167 | 0.0019 | 0.0043 | 0.004 | 0.0302 | 0.0139 | 0.0021 | 0.0014 | 0.0027
2021-03-09 | B62546 | B | 5 | SCM415 | 101 | 38000 | 0.0875 | 0.0479 | 0.0833 | 0.063 | 1614 | 1551 | 1571 | 2845 | 3.4 |  |  | 0 | 미정 | 미정 | 미정 | 미정 | 0 | 0 | 0 | 0 | 0 | 0 | 0.0875 | 0.1475 | 0.0467 | 0.1897 | 53 | 6600 | 1644 | 0.1323 | 0.6791 | 0.1459 | 0.0113 | [6 empty] | 1516 | 15 | 21 | 1 | 0.24 | 53 | 21 | 미정 |  | 2021-03-09 18:00 | 1634 |  | 37 | 0 | 0 | 0 | 0 | 0 | 0.136 | 0.6898 | 0.2047 | 0.0153 | 97950 | 74 | 18 | 134 | 0.0052 | 0.014 | 0.0222 | 0.0367 | 0.0498 | 0.0462 | 0.0097 | 0.0121
2021-03-09 | A63060 | B | 35 | STB2D | 100 | 36400 |  | 0.1223 | 0.1223 | 0.1346 | 1623 | 1623 | 1562 | 3015 |  |  |  | 0 | 미정 | 선택 | 미정 | 미정 | 0 | 0 | 0 | 0 | 0 | 0 |  |  |  |  | 45 | 5300 | 1551 | 0.8478 | 0.2416 | 0.2021 | 0.004 | [6 empty] | 1454 | 25 | 25 | 3 | 0.28 | 76 | 38 | 미정 |  | 2021-03-09 18:42 | 1551 |  | 0 | 10 | 10 | 0 | 0 | 0 | 0.987 | 0.3203 | 0.2186 | 0.004 | 102650 | 74 | 43 | 177 | 0.0023 | 0.0047 | 0.0039 |  | 0.0146 | 0.0015 | 0.0007 | 0.0029
2021-03-09 | B62547 | B | 22 | SCM415 | 101 | 36200 | 0.064 | 0.0231 | 0.0701 | 0.0713 | 1657 | 1577 | 1546 | 2933 | 7.2 |  |  | 0 | 미정 | 미정 | 미정 | 미정 | 0 | 0 | 0 | 0 | 0 | 0 | 0.064 | 0.0788 | 0.0043 | 0.2508 | 48 | 6700 | 1635 | 0.1289 | 0.5403 | 0.1123 | 0.0069 | [6 empty] | 1516 | 15 | 18 | 1 | 0.25 | 54 | 18 | 미정 |  | 2021-03-09 19:00 | 1631 |  | 14 | 0 | 11 | 0 | 0 | 0 | 0.1539 | 0.69 | 0.2067 | 0.0195 | 95400 | 72 | 26 | 141 | 0.0118 | 0.0116 | 0.0214 | 0.0329 | 0.0438 | 0.0106 | 0.0093 | 0.0142
2021-03-09 | B62548 | B | 10 | SCM415 | 101 | 37400 | 0.0788 | 0.0432 | 0.0432 | 0.1581 | 1619 | 1619 | 1517 | 2658 | 28.1 |  |  | 0 | 미정 | 미정 | 미정 | 미정 | 0 | 0 | 0 | 0 | 0 | 0 | 0.0788 | 0.0695 | 0.0048 | 0.2171 | 48 | 8200 | 1635 | 0.1595 | 0.5567 | 0.1144 | 0.0327 | [6 empty] | 1516 | 15 | 17 | 1 | 0.27 | 61 | 25 | 미정 |  | 2021-03-09 20:01 | 1630 |  | 0 | 0 | 0 | 0 | 0 | 0 | 0.168 | 0.683 | 0.2048 | 0.0219 |  | 75 | 26 | 142 | 0.0443 | 0.028 | 0.0245 | 0.034 | 0.0391 | 0.0235 | 0.0188 | 0.0099
2021-03-09 | A63061 | B | 29 | STB2D | 100 | 37500 |  | 0.0902 | 0.0902 | 0.2061 | 1646 | 1646 | 1552 | 3183 |  |  |  | 0 | 선택 | 미정 | 미정 | 미정 | 0 | 0 | 0 | 0 | 0 | 0 |  |  |  |  | 40 | 4800 | 1552 | 0.9141 | 0.1991 | 0.2035 | 0.0041 | [6 empty] | 1454 | 25 | 25 | 3 | 0.28 | 63 | 35 | 미정 |  | 2021-03-09 20:04 | 1552 |  | 0 | 22 | 11 | 0 | 0 | 0 | 0.996 | 0.3244 | 0.2173 | 0.0039 | 100800 | 72 | 26 | 137 | 0.0031 | 0.0041 | 0.0036 |  | 0.0066 | 0.0009 | 0.001 | 0.003
2021-03-09 | B62549 | B | 15 | SCM415 | 101 | 36900 | 0.0726 | 0.976 | 0.0399 | 0.0571 | 1607 | 1581 | 1546 | 2853 | 2.9 |  |  | 0 | 미정 | 미정 | 미정 | 미정 | 0 | 0 | 0 | 0 | 0 | 0 | 0.0726 | 0.0909 | 0.0021 | 0.0017 | 60 | 7100 | 1623 | 0.1191 | 0.4995 | 0.1188 | 0.0067 | [6 empty] | 1516 | 15 | 17 | 1 | 0.26 | 55 | 26 | 미정 |  | 2021-03-09 21:14 | 1626 |  | 40 | 0 | 0 | 0 | 0 | 0 | 0.145 | 0.6841 | 0.2049 | 0.0135 |  | 176 | 73 | 251 | 0.0048 | 0.0093 | 0.0217 | 0.0374 | 0.0358 | 0.0123 | 0.0049 | 0.0115
2021-03-09 | A63062 | B | 18 | STB2D | 101 | 36500 | 0.0972 | 0.1662 | 0.1662 | 0.2423 | 1654 | 1654 | 1566 | 3092 |  |  |  | 0 | 해제 | 선택 | 미정 | 미정 | 0 | 0 | 0 | 0 | 0 | 0 | 0.0972 | 0.2053 | 0.0037 | 0.2006 | 44 | 4500 | 1544 | 0.86 | 0.2753 | 0.2082 | 0.0034 | [6 empty] | 1454 | 25 | 25 | 3 | 0.27 | 69 | 36 | 미정 |  | 2021-03-09 21:08 | 1544 |  | 0 | 17 | 14 | 0 | 0 | 0 | 0.971 | 0.3184 | 0.2163 | 0.0037 | 109200 | 78 | 36 | 152 | 0.0013 | 0.0036 | 0.0031 | 0.04 | 0.0287 | 0.0086 | 0.0038 | 0.0048
2021-03-09 | A63063 | B | 1 | STB2D | 101 | 36800 | 0.0421 | 0.3346 | 0.3346 | 0.4375 | 1585 | 1585 | 1529 | 2900 |  |  |  | 0 | 해제 | 선택 | 미정 | 미정 | 0 | 0 | 0 | 0 | 0 | 0 | 0.0421 | 0.0701 | 0.0023 | 0.2305 | 51 | 5800 | 1549 | 0.8528 | 0.2157 | 0.1429 | 0.0032 | [6 empty] | 1454 | 25 | 25 | 3 | 0.28 | 61 | 31 | 미정 |  | 2021-03-09 22:20 | 1549 |  | 0 | 48 | 13 | 0 | 0 | 0 | 0.98 | 0.3056 | 0.2149 | 0.0042 | 106300 | 77 | 30 | 147 | 0.0015 | 0.0042 | 0.0037 | 0.0359 | 0.0283 | 0.0038 | 0.0022 | 0.0025
2021-03-09 | B62550 | I | 5 | 18CRNIMO7HI | 92 | 37200 | 0.0475 | 0.0358 | 0.0355 | 0.0511 | 1599 | 1629 | 1592 | 2874 | 7.6 |  |  | 0 | 미정 | 미정 | 미정 | 미정 | 0 | 0 | 0 | 107 | 0 | 0 | 0.0475 | 0.0608 | 0.0036 | 0.0207 | 68 | 9500 | 1690 | 0.1401 | 0.4573 | 0.1847 | 0.0262 | [6 empty] | 1506 | 25 | 26 | 1 | 0.27 | 73 | 0 | 미정 |  | 2021-03-09 22:41 | 1674 |  | 0 | 29 | 26 | 0 | 0 | 0 | 0.1727 | 0.5391 | 0.2397 | 0.032 |  | 860 | 20 | 196 | 0.0141 | 0.026 | 0.0311 | 0.0097 | 0.0086 | 0.0031 | 0.0019 | 0.0018
2021-03-09 | A63064 | B | 35 | STB2D | 101 | 37400 | 0.083 | 0.0799 | 0.0799 | 0.1156 | 1678 | 1678 | 1598 | 2991 |  |  |  | 0 | 미정 | 선택 | 미정 | 미정 | 0 | 0 | 0 | 0 | 0 | 0 | 0.083 | 0.1594 | 0.0042 | 0.0265 | 56 | 3800 | 1557 | 0.7361 | 0.2342 | 0.161 | 0.003 | [6 empty] | 1454 | 25 | 25 | 3 | 0.28 | 73 | 42 | 미정 |  | 2021-03-09 23:25 | 1564 |  | 0 | 30 | 0 | 0 | 0 | 0 | 1.0251 | 0.3038 | 0.213 | 0.0033 |  | 92 | 23 | 148 | 0.0016 | 0.0034 | 0.003 | 0.0374 | 0.0234 | 0.0042 | 0.0024 | 0.0032
2021-03-09 | B62551 | T | 22 | S43BCH | 102 | 38500 | 0.0549 | 0.0433 | 0.1163 | 0.0987 | 1605 | 1580 | 1568 | 3017 | 42.9 |  |  | 0 | 미정 | 미정 | 미정 | 미정 | 0 | 0 | 0 | 0 | 0 | 0 | 0.0549 | 0.077 | 0.0027 | 0.1799 | 36 | 6200 | 1668 | 0.3848 | 0.7254 | 0.1644 | 0.0292 | [6 empty] | 1491 | 13 | 17 | 1 | 0.27 | 84 | 36 | 미정 |  | 2021-03-09 23:40 | 1647 |  | 19 | 0 | 0 | 0 | 0 | 0 | 0.442 | 0.8163 | 0.2323 | 0.0238 |  |  | 22 | 153 | 0.0721 | 0.0208 | 0.0206 | 0.0324 | 0.0398 | 0.0089 | 0.0062 | 0.0035
2021-03-09 | A63065 | B | 29 | AE5120M | 101 | 37200 | 0.0596 | 0.0477 | 0.0477 | 0.0778 | 1636 | 1636 | 1563 | 3011 | 7.4 |  |  | 0 | 선택 | 미정 | 미정 | 미정 | 0 | 0 | 0 | 0 | 0 | 0 | 0.0596 | 0.1066 | 0.0043 | 0.1535 | 42 | 7000 | 1625 | 0.1871 | 1.0751 | 0.2532 | 0.0065 | [6 empty] | 1508 | 16 | 21 | 3 | 0.26 | 90 | 26 | 미정 |  | 2021-03-10 00:25 | 1642 |  | 0 | 23 | 17 | 0 | 0 | 0 | 0.203 | 1.1661 | 0.2979 | 0.0287 | 105600 | 93 | 64 | 205 | 0.0101 | 0.0069 | 0.0221 | 0.0363 | 0.0236 | 0.008 | 0.0068 | 0.017
2021-03-09 | B62552 | T | 10 | S43BCH | 101 | 36900 | 0.0932 | 0.1137 | 0.1137 | 0.1222 | 1598 | 1598 | 1542 | 2921 | 42.5 |  |  | 0 | 미정 | 미정 | 미정 | 미정 | 0 | 0 | 0 | 0 | 0 | 0 | 0.0932 | 0.1214 | 0.0058 | 0.0145 | 40 | 6000 | 1609 | 0.3864 | 0.7693 | 0.1897 | 0.0352 | [6 empty] | 1491 | 13 | 14 | 1 | 0.3 | 72 | 32 | 미정 |  | 2021-03-10 00:42 | 1617 |  | 0 | 0 | 0 | 0 | 0 | 0 | 0.4473 | 0.8226 | 0.2281 | 0.017 | 97700 |  | 48 | 183 | 0.0672 | 0.0252 | 0.0218 | 0.0456 | 0.036 | 0.0157 | 0.008 | 0.0048
2021-03-09 | A63066 | B | 18 | AE5120M | 101 | 36400 | 0.0524 | 0.0679 | 0.0679 | 0.1135 | 1608 | 1608 | 1540 | 2948 | 31.7 |  |  | 0 | 미정 | 선택 | 미정 | 미정 | 0 | 0 | 0 | 0 | 0 | 0 | 0.0524 | 0.1068 | 0.004 | 0.1815 | 65 | 7100 | 1614 | 0.1798 | 1.0138 | 0.2189 | 0.0222 | [6 empty] | 1508 | 16 | 17 | 3 | 0.27 | 75 | 29 | 미정 |  | 2021-03-10 01:45 | 1614 |  | 0 | 46 | 0 | 0 | 0 | 0 | 0.204 | 1.1604 | 0.2746 | 0.026 | 107700 | 69 | 44 | 187 | 0.0428 | 0.0183 | 0.0246 | 0.0354 | 0.0209 | 0.0114 | 0.0097 | 0.0137
2021-03-09 | B62553 | T | 15 | S43BCH2 | 101 | 37100 | 0.0786 | 0.0883 | 0.0883 | 0.1669 | 1659 | 1659 | 1589 | 2916 | 36.3 |  |  | 0 | 미정 | 미정 | 미정 | 미정 | 0 | 0 | 0 | 0 | 0 | 0 | 0.0786 | 0.1158 | 0.0029 | 0.1154 | 35 | 4600 | 1613 | 0.4091 | 0.8516 | 0.2091 | 0.0216 | [6 empty] | 1490 | 18 | 19 | 1 | 0.25 | 68 | 26 | 미정 |  | 2021-03-10 01:37 | 1624 |  | 15 | 0 | 0 | 0 | 0 | 0 | 0.468 | 0.8461 | 0.2382 | 0.0198 |  |  | 55 | 193 | 0.0567 | 0.0118 | 0.0285 | 0.0481 | 0.0292 | 0.0205 | 0.0036 | 0.0029
2021-03-09 | A63067 | B | 1 | AE5120M | 101 | 37600 |  | 0.0468 | 0.0468 | 0.1175 | 1640 | 1640 | 1548 | 3032 | 20.3 |  |  | 0 | 미정 | 선택 | 미정 | 미정 | 0 | 0 | 0 | 0 | 0 | 0 |  |  |  |  | 40 | 6300 | 1618 | 0.1877 | 1.0222 | 0.2051 | 0.0074 | [6 empty] | 1508 | 16 | 18 | 3 | 0.27 | 66 | 20 | 미정 |  | 2021-03-10 02:38 | 1613 |  | 0 | 33 | 9 | 0 | 0 | 0 | 0.2077 | 1.1775 | 0.2777 | 0.0251 | 106950 | 69 | 47 | 173 | 0.0275 | 0.0069 | 0.0239 |  | 0.0371 | 0.0115 | 0.0082 | 0.0137
2021-03-09 | B62554 | T | 5 | S43BCH2 | 101 | 37000 | 0.0572 | 0.224 | 0.224 | 0.1874 | 1602 | 1602 | 1541 | 3034 | 45 |  |  | 0 | 미정 | 미정 | 미정 | 미정 | 0 | 0 | 0 | 0 | 0 | 0 | 0.0572 | 0.0731 | 0.0059 | 0.2059 | 38 | 6500 | 1605 | 0.3978 | 0.7061 | 0.1913 | 0.0181 | [6 empty] | 1490 | 18 | 19 | 1 | 0.24 | 69 | 33 | 미정 |  | 2021-03-10 02:49 | 1622 |  | 27 | 0 | 0 | 0 | 0 | 0 | 0.4677 | 0.8367 | 0.2441 | 0.0265 | 96200 |  | 39 | 169 | 0.0694 | 0.0152 | 0.0308 | 0.0379 | 0.0255 | 0.0041 | 0.0037 | 0.0036
2021-03-09 | A63068 | B | 35 | AE5120M | 101 | 37600 | 0.0439 | 0.0455 | 0.0455 | 0.0868 | 1661 | 1661 | 1559 | 3018 | 38.5 |  |  | 0 | 미정 | 선택 | 미정 | 미정 | 0 | 0 | 0 | 0 | 0 | 0 | 0.0439 | 0.0947 | 0.0028 | 0.2365 | 49 | 5100 | 1614 | 0.1871 | 1.0534 | 0.2519 | 0.0213 | [6 empty] | 1508 | 16 | 17 | 3 | 0.27 | 66 | 19 | 미정 |  | 2021-03-10 03:45 | 1610 |  | 0 | 71 | 0 | 0 | 0 | 0 | 0.203 | 1.2036 | 0.2926 | 0.0244 | 106600 | 67 | 43 | 172 | 0.0529 | 0.0135 | 0.023 | 0.032 | 0.0276 | 0.0137 | 0.0085 | 0.0147
2021-03-09 | B62555 | I | 22 | SCM415C2 | 107 | 39900 | 0.0564 | 0.0373 | 0.0373 | 0.0622 | 1633 | 1633 | 1603 | 3115 | 11 |  |  | 0 | 미정 | 미정 | 미정 | 미정 | 0 | 0 | 0 | 0 | 0 | 0 | 0.0564 | 0.0711 | 0.0149 | 0.0303 | 33 | 6100 | 1670 | 0.1149 | 0.5375 | 0.1262 | 0.0093 | [6 empty] | 1516 | 20 | 22 | 1 | 0.3 | 77 | 0 | 미정 |  | 2021-03-10 03:40 | 1668 |  | 81 | 0 | 12 | 0 | 0 | 0 | 0.1451 | 0.6911 | 0.2103 | 0.0126 | 103650 | 583 | 17 | 119 | 0.0168 | 0.0108 | 0.0235 | 0.0461 | 0.0584 | 0.0247 | 0.0119 | 0.0173
2021-03-09 | B62556 | I | 29 | SCM435I2 | 93 | 35400 |  | 0.038 | 0.1318 | 0.1557 | 1584 | 1589 | 1540 | 2825 | 48.3 |  |  | 0 | 미정 | 선택 | 미정 | 미정 | 0 | 0 | 0 | 0 | 0 | 0 |  |  |  |  | 44 | 7500 | 1653 | 0.2479 | 0.7159 | 0.1516 | 0.0155 | [6 empty] | 1500 | 25 | 24 | 1 | 0.31 | 156 | 0 | 미정 |  | 2021-03-10 04:48 | 1656 |  | 47 | 0 | 0 | 0 | 0 | 0 | 0.342 | 0.8031 | 0.2485 | 0.0117 | 87250 | 632 | 17 | 130 | 0.0841 | 0.014 | 0.0128 |  | 0.0395 | 0.0046 | 0.0047 | 0.0042
2021-03-09 | A63069 | B | 33 | AE5120M | 101 | 37600 | 0.0511 | 0.0474 | 0.0474 | 0.0679 | 1633 | 1633 | 1554 | 3006 | 22.7 |  |  | 0 | 미정 | 선택 | 미정 | 미정 | 0 | 0 | 0 | 0 | 0 | 0 | 0.0511 | 0.0832 | 0.0018 | 0.0051 | 56 | 6200 | 1601 | 0.1724 | 1.0279 | 0.2514 | 0.0131 | [6 empty] | 1508 | 16 | 16 | 3 | 0.27 | 70 | 23 | 미정 |  | 2021-03-10 05:02 | 1601 |  | 0 | 28 | 0 | 0 | 0 | 0 | 0.2075 | 1.1818 | 0.3019 | 0.0274 | 108600 | 69 | 34 | 153 | 0.0299 | 0.0113 | 0.0273 | 0.032 | 0.0261 | 0.0117 | 0.0097 | 0.0162
2021-03-09 | B62557 | T | 15 | KFMN425VM | 102 | 38000 | 0.0555 | 0.1564 | 0.1564 | 0.1095 | 1637 | 1637 | 1586 | 3043 |  |  |  | 0 | 미정 | 미정 | 미정 | 미정 | 0 | 0 | 0 | 0 | 0 | 0 | 0.0555 | 0.0675 | 0.003 | 0.0552 | 43 | 6600 | 1660 | 0.174 | 1.2624 | 0.2262 | 0.0079 | [6 empty] | 1504 | 10 | 10 | 1 | 0.39 | 91 | 41 | 미정 |  | 2021-03-10 05:46 | 1674 |  | 24 | 0 | 34 | 0 | 0 | 0 | 0.245 | 1.5188 | 0.2571 | 0.0163 | 101900 | 197 | 44 | 222 | 0.0028 | 0.0088 | 0.013 | 0.0352 | 0.0187 | 0.0158 | 0.0087 | 0.0428
2021-03-09 | A63070 | B | 18 | AE5120HM | 101 | 37600 | 0.0666 | 0.0221 | 0.0289 | 0.0683 | 1676 | 1652 | 1574 | 3029 | 4.7 |  |  | 0 | 선택 | 선택 | 미정 | 미정 | 0 | 0 | 0 | 0 | 0 | 0 | 0.0666 | 0.1087 | 0.0051 | 0.0987 | 42 | 5000 | 1607 | 0.174 | 1.0454 | 0.2501 | 0.0057 | [6 empty] | 1508 | 16 | 16 | 3 | 0.27 | 73 | 30 | 미정 |  | 2021-03-10 06:06 | 1607 |  | 0 | 10 | 0 | 0 | 0 | 0 | 0.202 | 1.155 | 0.2983 | 0.0303 | 102350 | 68 | 35 | 138 | 0.0066 | 0.0094 | 0.0261 | 0.0354 | 0.0241 | 0.0135 | 0.0083 | 0.0142
2021-03-10 | A63071 | B | 1 | AE5120HM | 100 | 36800 | 0.0529 | 0.0565 | 0.0565 | 0.0704 | 1603 | 1603 | 1537 | 2840 | 45.5 |  |  | 0 | 미정 | 선택 | 미정 | 미정 | 0 | 0 | 0 | 0 | 0 | 0 | 0.0529 | 0.079 | 0.0087 | 0.0941 | 41 | 6100 | 1610 | 0.1879 | 1.0811 | 0.2352 | 0.0143 | [6 empty] | 1508 | 16 | 19 | 3 | 0.26 | 71 | 31 | 미정 |  | 2021-03-10 07:00 | 1610 |  | 0 | 51 | 9 | 0 | 0 | 0 | 0.201 | 1.167 | 0.2822 | 0.03 | 106750 | 70 | 35 | 141 | 0.0626 | 0.0124 | 0.0265 | 0.0369 | 0.0398 | 0.007 | 0.006 | 0.0142
2021-03-10 | B62558 | T | 10 | KFMN425VM | 104 | 39600 |  | 0.0442 | 0.0667 | 0.1195 | 1585 | 1607 | 1557 | 3175 |  |  |  | 0 | 미정 | 미정 | 미정 | 미정 | 0 | 0 | 0 | 0 | 0 | 0 |  |  |  |  | 58 | 9100 | 1650 | 0.2134 | 1.285 | 0.1871 | 0.0053 | [6 empty] | 1504 | 10 | 10 | 1 | 0.32 | 66 | 48 | 미정 |  | 2021-03-10 07:25 | 1640 |  | 55 | 0 | 47 | 0 | 0 | 0 | 0.259 | 1.5272 | 0.2711 | 0.0131 |  |  | 47 | 207 | 0.0032 | 0.0072 | 0.0125 |  | 0.0298 | 0.0105 | 0.0106 | 0.0439
2021-03-10 | A63072 | B | 35 | AE5120HM | 100 | 36800 | 0.0615 | 0.0445 | 0.0445 | 0.095 | 1646 | 1646 | 1599 | 2801 | 46.8 |  |  | 0 | 미정 | 선택 | 미정 | 미정 | 0 | 0 | 0 | 0 | 0 | 0 | 0.0615 | 0.1289 | 0.0025 | 0.2113 | 42 | 4700 | 1615 | 0.1875 | 1.0422 | 0.2332 | 0.0216 | [6 empty] | 1508 | 16 | 16 | 3 | 0.27 | 68 | 30 | 미정 |  | 2021-03-10 07:55 | 1615 |  | 0 | 25 | 0 | 0 | 0 | 0 | 0.213 | 1.1819 | 0.2889 | 0.0301 | 102900 | 76 | 35 | 147 | 0.0646 | 0.015 | 0.0263 | 0.0388 | 0.0325 | 0.0082 | 0.0066 | 0.0138
2021-03-10 | A63073 | B | 33 | AE5120HM | 106 | 38400 | 0.0614 | 0 | 0.0451 | 0.0516 | 1609 | 1604 | 1546 | 3056 | 22.4 |  |  | 0 | 미정 | 미정 | 미정 | 미정 | 0 | 0 | 0 | 0 | 0 | 0 | 0.0614 | 0.1081 | 0.0031 | 0.0449 | 41 | 6200 | 1605 | 0.1816 | 0.9584 | 0.228 | 0.03 | [6 empty] | 1508 | 16 | 17 | 3 | 0.27 | 69 | 25 | 미정 |  | 2021-03-10 09:05 | 1605 |  | 0 | 35 | 0 | 0 | 0 | 0 | 0.209 | 1.1623 | 0.2931 | 0.0266 |  | 80 | 36 | 144 | 0.0315 | 0.0231 | 0.0236 | 0.0346 | 0.0301 | 0.0176 | 0.0116 | 0.0154
2021-03-10 | B62559 | T | 5 | KFMN425VM | 104 | 40900 | 0.0457 | 0.0309 | 0.1015 | 0.1561 | 1623 | 1556 | 1517 | 3071 |  |  |  | 0 | 미정 | 미정 | 미정 | 미정 | 0 | 0 | 0 | 150 | 0 | 0 | 0.0457 | 0.0679 | 0.0034 | 0.0015 | 49 | 9100 | 1615 | 0.2176 | 1.2936 | 0.2223 | 0.0052 | [6 empty] | 1504 | 10 | 10 | 1 | 0.31 | 63 | 23 | 미정 |  | 2021-03-10 09:17 | 1614 |  | 92 | 0 | 68 | 0 | 0 | 0 | 0.258 | 1.5343 | 0.2515 | 0.0057 | 103600 |  | 9 | 112 | 0.0035 | 0.0056 | 0.0056 | 0.0342 | 0.0202 | 0.0084 | 0.01 | 0.0513
2021-03-10 | A63074 | B | 18 | AE1070LS | 105 | 37800 | 0.0963 | 0 | 0.0775 | 0.0862 | 1592 | 1586 | 1552 | 2927 | 36.9 |  |  | 0 | 미정 | 미정 | 미정 | 미정 | 0 | 0 | 0 | 0 | 0 | 0 | 0.0963 | 0.1679 | 0.0057 | 0.1916 | 41 | 6100 | 1607 | 0.555 | 0.835 | 0.1212 | 0.0151 | [6 empty] | 1475 | 30 | 25 | 3 | 0.25 | 81 | 26 | 미정 |  | 2021-03-10 10:03 | 1597 |  | 0 | 28 | 15 | 0 | 0 | 0 | 0.664 | 0.9631 | 0.1634 | 0.0183 | 103250 | 118 | 26 | 153 | 0.0406 | 0.0085 | 0.0127 | 0.0462 | 0.0275 | 0.0108 | 0.0067 | 0.007
2021-03-10 | B62560 | B | 22 | AE5120HM | 103 | 36900 | 0.0663 | 0.0652 | 0.0652 | 0.0879 | 1601 | 1601 | 1539 | 2993 | 24 |  |  | 0 | 미정 | 미정 | 미정 | 미정 | 0 | 0 | 0 | 149 | 0 | 0 | 0.0663 | 0.0643 | 0.0048 | 0.002 | 48 | 8800 | 1646 | 0.175 | 1.0583 | 0.2429 | 0.0158 | [6 empty] | 1508 | 16 | 16 | 1 | 0.27 | 72 | 28 | 미정 |  | 2021-03-10 10:24 | 1632 |  | 61 | 0 | 0 | 0 | 0 | 0 | 0.202 | 1.1861 | 0.3031 | 0.0145 | 0 | 90 | 10 | 117 | 0.0342 | 0.013 | 0.0263 | 0.0387 | 0.028 | 0.0075 | 0.0078 | 0.0155
2021-03-10 | A63075 | B | 10 | AE1070LS | 106 | 39500 | 0.0828 | 0.1169 | 0.0692 | 0.1264 | 1561 | 1618 | 1509 | 3096 | 23.2 |  |  | 0 | 미정 | 미정 | 미정 | 미정 | 0 | 0 | 0 | 0 | 0 | 0 | 0.0828 | 0.1595 | 0.0025 | 0.137 | 71 | 8500 | 1643 | 0.6463 | 0.9795 | 0.1309 | 0.0051 | [6 empty] | 1475 | 30 | 25 | 3 | 0.26 | 94 | 47 | 미정 |  | 2021-03-10 13:15 | 1615 |  | 0 | 67 | 76 | 0 | 0 | 0 | 0.677 | 0.9746 | 0.1832 | 0.0167 | 105850 | 103 | 46 | 338 | 0.0242 | 0.0056 | 0.0171 | 0.0456 | 0.0214 | 0.0079 | 0.0067 | 0.0046
2021-03-10 | B62561 | B | 15 | 17NICRMOS6HM | 104 | 38200 | 0.0561 | 0.0505 | 0.0495 | 0.0654 | 1593 | 1603 | 1573 | 2991 |  |  |  | 0 | 미정 | 미정 | 미정 | 미정 | 0 | 0 | 0 | 125 | 0 | 0 | 0.0561 | 0.0907 | 0.0065 | 0.004 | 45 | 8400 | 1678 | 0.1408 | 0.8956 | 0.1073 | 0.0042 | [6 empty] | 1509 | 18 | 27 | 1 | 0.3 | 86 | 30 | 미정 |  | 2021-03-10 11:24 | 1670 |  | 72 | 0 | 0 | 0 | 0 | 0 | 0.164 | 1.0515 | 0.1083 | 0.0294 | 94200 | 86 | 25 | 157 | 0.0031 | 0.0047 | 0.0241 | 0.0396 | 0.0415 | 0.0201 | 0.0168 | 0.0412
2021-03-10 | A63076 | B | 35 | AE1070LS | 106 | 37300 | 0.0738 | 0.0842 | 0.0842 | 0.1412 | 1640 | 1640 | 1578 | 3035 | 31.4 |  |  | 0 | 미정 | 미정 | 미정 | 미정 | 0 | 0 | 0 | 0 | 0 | 0 | 0.0738 | 0.134 | 0.0031 | 0.184 | 42 | 4600 | 1591 | 0.6133 | 0.8642 | 0.1209 | 0.0055 | [6 empty] | 1475 | 30 | 25 | 3 | 0.26 | 74 | 34 | 미정 |  | 2021-03-10 12:04 | 1591 |  | 0 | 33 | 23 | 0 | 0 | 0 | 0.68 | 0.9648 | 0.1922 | 0.017 | 103900 | 119 | 14 | 123 | 0.0342 | 0.0061 | 0.0132 | 0.0465 | 0.0176 | 0.0077 | 0.0067 | 0.0066
2021-03-10 | B62562 | B | 29 | 17NICRMOS6HM | 104 | 37700 | 0.0751 | 0.0317 | 0.0884 | 0.0727 | 1658 | 1602 | 1568 | 3053 |  |  |  | 0 | 미정 | 미정 | 미정 | 미정 | 0 | 0 | 0 | 125 | 0 | 0 | 0.0751 | 0.0903 | 0.0029 | 0.1502 | 47 | 8500 | 1633 | 0.1378 | 0.8178 | 0.0919 | 0.003 | [6 empty] | 1509 | 18 | 18 | 1 | 0.27 | 58 | 16 | 미정 |  | 2021-03-10 12:35 | 1636 |  | 75 | 0 | 12 | 0 | 0 | 0 | 0.171 | 1.0774 | 0.1115 | 0.0286 | 103050 | 72 | 22 | 142 | 0.0027 | 0.0031 | 0.024 | 0.0347 | 0.0285 | 0.0238 | 0.0228 | 0.0401
2021-03-10 | B62563 | B | 5 | 17NICRMOS6HM | 104 | 37900 | 0.0552 | 0.1032 | 0.1032 | 0.0833 | 1600 | 1590 | 1548 | 2951 |  |  |  | 0 | 미정 | 미정 | 미정 | 미정 | 0 | 0 | 0 | 122 | 0 | 0 | 0.0552 | 0.0876 | 0.0031 | 0.003 | 46 | 8400 | 1638 | 0.1397 | 0.8827 | 0.0728 | 0.0022 | [6 empty] | 1509 | 18 | 19 | 1 | 0.22 | 56 | 19 | 미정 |  | 2021-03-10 13:34 | 1632 |  | 80 | 0 | 42 | 0 | 0 | 0 | 0.166 | 1.0641 | 0.1065 | 0.0282 | 103350 | 77 | 21 | 145 | 0.0028 | 0.0023 | 0.0237 | 0.0292 | 0.0434 | 0.0281 | 0.0268 | 0.0443
2021-03-10 | A63077 | B | 1 | AE1070LS | 88 | 32000 |  | 0.094 | 0.094 | 0.2226 | 1658 | 1658 | 1563 | 2701 | 44.3 |  |  | 0 | 선택 | 미정 | 미정 | 미정 | 0 | 0 | 0 | 0 | 0 | 0 |  |  |  |  | 63 | 6100 | 1600 | 0.5994 | 0.8553 | 0.1309 | 0.0058 | [6 empty] | 1475 | 30 | 25 | 3 | 0.28 | 94 | 52 | 미정 |  | 2021-03-10 14:32 | 1600 |  | 0 | 20 | 0 | 0 | 0 | 0 | 0.692 | 0.9657 | 0.1879 | 0.0163 | 101350 | 76 | 40 | 211 | 0.0491 | 0.0102 | 0.0152 |  | 0.0274 | 0.0059 | 0.0047 | 0.0044
2021-03-10 | B62564 | B | 22 | 17NICRMOS6HM | 104 | 39300 | 0.0709 | 0.0241 | 0.0342 | 0.0699 | 1624 | 1602 | 1564 | 2842 |  |  |  | 0 | 미정 | 미정 | 미정 | 미정 | 0 | 0 | 0 | 125 | 0 | 0 | 0.0709 | 0.0817 | 0.0041 | 0.4548 | 56 | 8700 | 1626 | 0.1308 | 0.8856 | 0.0548 | 0.0021 | [6 empty] | 1509 | 18 | 18 | 3 |  | 68 | 37 | 미정 |  | 2021-03-10 15:10 | 0 |  | 0 | 15 | 56 | 0 | 0 | 0 | 0.164 | 1.0512 | 0.1171 | 0.0265 | 108350 | 84 | 11 | 129 | 0.0049 | 0.0022 | 0.0234 | 0.0307 | 0.0554 | 0.0245 | 0.0243 | 0.0421
2021-03-10 | A63078 | B | 18 | AE1070LS | 87 | 33100 | 0.0658 | 0.1692 | 0.1692 | 0.3385 | 1654 | 1654 | 1528 | 2996 | 56.4 |  |  | 0 | 선택 | 미정 | 미정 | 미정 | 0 | 0 | 0 | 0 | 0 | 0 | 0.0658 | 0.1668 | 0.0021 | 0.0701 | 45 | 5700 | 1584 | 0.5756 | 0.7872 | 0.1728 | 0.0157 | [6 empty] | 1475 | 30 | 25 | 3 | 0.29 | 70 | 36 | 미정 |  | 2021-03-10 15:48 | 1586 |  | 0 | 43 | 17 | 0 | 0 | 0 | 0.6831 | 0.9652 | 0.1891 | 0.0177 |  | 78 | 38 | 182 | 0.0605 | 0.0153 | 0.0186 | 0.0526 | 0.021 | 0.0068 | 0.0061 | 0.0067
2021-03-10 | B62565 | B | 15 | 20MNCRS5HM7 | 104 | 39000 | 0.0665 | 0.0675 | 0.093 | 0.1006 | 1598 | 1573 | 1558 | 2873 |  |  |  | 0 | 미정 | 미정 | 미정 | 미정 | 0 | 0 | 0 | 150 | 0 | 0 | 0.0665 | 0.0842 | 0.006 | 0.2019 | 41 | 7300 | 1657 | 0.1754 | 1.2195 | 0.0273 | 0.0016 | [6 empty] | 1507 | 18 | 19 | 1 | 0.23 | 68 | 23 | 미정 |  | 2021-03-10 15:57 | 1642 |  | 10 | 0 | 46 | 0 | 0 | 0 | 0.209 | 1.2941 | 0.1058 | 0.0291 | 97900 | 78 | 27 | 153 | 0.0018 | 0.0021 | 0.0238 | 0.0421 | 0.0507 | 0.0456 | 0.0335 | 0.0349
2021-03-10 | A63079 | B | 35 | AE1070LS | 87 | 33000 | 0.1112 | 0.1701 | 0.1701 | 0.1739 | 1633 | 1633 | 1579 | 2900 | 68.9 |  |  | 0 | 미정 | 선택 | 미정 | 미정 | 0 | 0 | 0 | 0 | 0 | 0 | 0.1112 | 0.1592 | 0.003 | 0.208 | 55 | 4600 | 1596 | 0.644 | 0.8794 | 0.1516 | 0.0147 | [6 empty] | 1475 | 30 | 25 | 3 | 0.25 | 66 | 35 | 미정 |  | 2021-03-10 17:02 | 1578 |  | 0 | 42 | 9 | 0 | 0 | 0 | 0.6785 | 0.9661 | 0.1838 | 0.0175 | 99300 | 71 | 40 | 188 | 0.0772 | 0.0118 | 0.0148 | 0.0532 | 0.0493 | 0.0069 | 0.0039 | 0.0043
2021-03-10 | B62566 | B | 29 | 20MNCRS5HM7 | 103 | 37800 | 0.0625 | 0.0972 | 0.0979 | 0.1371 | 1592 | 1606 | 1546 | 2945 |  |  |  | 0 | 미정 | 미정 | 미정 | 미정 | 0 | 0 | 0 | 0 | 0 | 0 | 0.0625 | 0.0598 | 0.002 | 0.0016 | 46 | 8100 | 1636 | 0.1735 | 1.0564 | 0.1025 | 0.0021 | [6 empty] | 1507 | 18 | 19 | 1 | 0.24 | 59 | 21 | 미정 |  | 2021-03-10 16:57 | 1636 |  | 0 | 57 | 0 | 0 | 0 | 0 | 0.206 | 1.2932 | 0.107 | 0.0276 | 98650 | 65 | 27 | 151 | 0.0021 | 0.0023 | 0.0225 | 0.0422 | 0.0434 | 0.021 | 0.0188 | 0.0345
2021-03-10 | B62567 | B | 5 | 20MNCRS5HM7 | 102 | 37200 | 0.0935 | 0.0257 | 0.0463 | 0.0944 | 1643 | 1592 | 1543 | 2763 |  |  |  | 0 | 미정 | 미정 | 미정 | 미정 | 0 | 0 | 0 | 151 | 0 | 0 | 0.0935 | 0.0991 | 0.004 | 0.1764 | 51 | 9100 | 1638 | 0.1786 | 1.1667 | 0.0836 | 0.0021 | [6 empty] | 1507 | 18 | 19 | 1 | 0.24 | 68 | 35 | 미정 |  | 2021-03-10 18:01 | 1647 |  | 0 | 46 | 0 | 0 | 0 | 0 | 0.207 | 1.2863 | 0.1049 | 0.0272 |  | 67 | 11 | 135 | 0.0018 | 0.0023 | 0.023 | 0.0465 | 0.0565 | 0.0162 | 0.012 | 0.0366
2021-03-10 | A63080 | B | 33 | AE1070LS | 103 | 37500 | 0.1155 | 0.172 | 0.172 | 0.1824 | 1601 | 1601 | 1543 | 3293 | 30 |  |  | 0 | 선택 | 미정 | 미정 | 미정 | 0 | 0 | 0 | 0 | 0 | 0 | 0.1155 | 0.2329 | 0.0049 | 0.243 | 40 | 4900 | 1581 | 0.5498 | 0.8303 | 0.1571 | 0.012 | [6 empty] | 1475 | 30 | 25 | 3 | 0.26 | 70 | 29 | 미정 |  | 2021-03-10 18:27 | 1581 |  | 0 | 26 | 9 | 0 | 0 | 0 | 0.6837 | 0.9775 | 0.1891 | 0.0186 | 99150 | 81 | 32 | 143 | 0.0338 | 0.012 | 0.014 | 0.0576 | 0.0269 | 0.0087 | 0.0072 | 0.0077
2021-03-10 | B62568 | B | 22 | 20MNCRS5HM7 | 104 | 39900 | 0.0783 | 0.0343 | 0.0879 | 0.0745 | 1604 | 1558 | 1540 | 2851 |  |  |  | 0 | 미정 | 미정 | 미정 | 미정 | 0 | 0 | 0 | 149 | 0 | 0 | 0.0783 | 0.0907 | 0.0031 | 0.36 | 55 | 10100 | 1621 | 0.1715 | 1.0276 | 0.1089 | 0.0023 | [6 empty] | 1507 | 18 | 19 | 1 | 0.26 | 64 | 33 | 미정 |  | 2021-03-10 19:11 | 1639 |  | 22 | 0 | 0 | 0 | 0 | 0 | 0.203 | 1.3122 | 0.1188 | 0.0263 | 107150 | 80 | 8 | 124 | 0.0021 | 0.0025 | 0.0221 | 0.0424 | 0.0365 | 0.0168 | 0.0159 | 0.0356
2021-03-10 | A63081 | B | 1 | AE1070MS | 103 | 36900 |  | 0.2144 | 0.2144 | 0.2371 | 1600 | 1600 | 1529 | 3204 | 49.6 |  |  | 0 | 선택 | 미정 | 미정 | 미정 | 0 | 0 | 0 | 0 | 0 | 0 |  |  |  |  | 40 | 4800 | 1574 | 0.5842 | 0.7596 | 0.1707 | 0.0222 | [6 empty] | 1474 | 20 | 20 | 3 | 0.25 | 70 | 27 | 미정 |  | 2021-03-10 19:31 | 1580 |  | 0 | 75 | 9 | 0 | 0 | 0 | 0.688 | 0.9856 | 0.1982 | 0.0173 | 101950 | 83 | 53 | 177 | 0.0564 | 0.0178 | 0.0149 |  | 0.0267 | 0.0084 | 0.0061 | 0.0219
2021-03-10 | B62569 | B | 15 | SCM440HK | 104 | 38400 | 0.0554 | 0.0645 | 0.0645 | 0.1987 | 1606 | 1606 | 1510 | 2983 | 6.5 |  |  | 0 | 미정 | 미정 | 미정 | 미정 | 0 | 0 | 0 | 105 | 0 | 0 | 0.0554 | 0.0426 | 0.0029 | 0.1823 | 55 | 9000 | 1639 | 0.3259 | 0.6893 | 0.1839 | 0.0044 | [6 empty] | 1494 | 15 | 18 | 1 | 0.24 | 72 | 36 | 미정 |  | 2021-03-10 20:18 | 1629 |  | 18 | 0 | 9 | 0 | 0 | 0 | 0.41 | 0.7789 | 0.2484 | 0.0073 | 101550 | 87 | 24 | 150 | 0.0065 | 0.0067 | 0.0111 | 0.0397 | 0.0254 | 0.0081 | 0.0083 | 0.0159
2021-03-10 | A63082 | B | 18 | AE1070MS | 102 | 36500 | 0.0755 | 0.0676 | 0.0676 | 0.1144 | 1613 | 1613 | 1542 | 3059 | 38.1 |  |  | 0 | 선택 | 미정 | 미정 | 미정 | 0 | 0 | 0 | 0 | 0 | 0 | 0.0755 | 0.1796 | 0.0027 | 0.1672 | 43 | 5400 | 1575 | 0.508 | 0.7795 | 0.1719 | 0.0241 | [6 empty] | 1474 | 20 | 20 | 3 | 0.25 | 74 | 36 | 미정 |  | 2021-03-10 20:34 | 1575 |  | 0 | 30 | 0 | 0 | 0 | 0 | 0.677 | 0.9792 | 0.1999 | 0.0184 | 104050 | 75 | 45 | 167 | 0.0421 | 0.0143 | 0.0151 | 0.0435 | 0.0242 | 0.0092 | 0.0053 | 0.0228
2021-03-10 | B62570 | B | 10 | SCM440HK | 103 | 37900 |  | 0.0385 | 0.0385 | 0.0553 | 1601 | 1601 | 1582 | 2895 | 4.3 |  |  | 0 | 미정 | 미정 | 미정 | 미정 | 0 | 0 | 0 | 81 | 0 | 0 |  |  |  |  | 46 | 6600 | 1620 | 0.3147 | 0.5556 | 0.1325 | 0.0045 | [6 empty] | 1494 | 15 | 16 | 1 | 0.25 | 59 | 21 | 미정 |  | 2021-03-10 21:17 | 1615 |  | 41 | 0 | 57 | 0 | 0 | 0 | 0.396 | 0.7709 | 0.2488 | 0.0132 | 101250 | 72 | 28 | 151 | 0.0041 | 0.0056 | 0.0108 |  | 0.056 | 0.0121 | 0.0104 | 0.0124
2021-03-10 | A63083 | B | 35 | AE1070MS | 102 | 36900 | 0.0431 | 0.1379 | 0.1379 | 0.1984 | 1559 | 1559 | 1516 | 2994 | 57 |  |  | 0 | 선택 | 미정 | 미정 | 미정 | 0 | 0 | 0 | 0 | 0 | 0 | 0.0431 | 0.103 | 0.0015 | 0.0782 | 42 | 5200 | 1584 | 0.5956 | 0.8115 | 0.1502 | 0.0303 | [6 empty] | 1474 | 20 | 20 | 3 | 0.25 | 74 | 40 | 미정 |  | 2021-03-10 21:50 | 1584 |  | 0 | 34 | 17 | 0 | 0 | 0 | 0.6838 | 0.9795 | 0.1989 | 0.0174 | 102650 | 81 | 35 | 146 | 0.0638 | 0.0124 | 0.0149 | 0.0456 | 0.0332 | 0.0137 | 0.008 | 0.0219
2021-03-10 | B62571 | B | 29 | SCM440HK | 103 | 37500 | 0.0552 | 0.2857 | 0.18 | 0.1903 | 1597 | 1628 | 1547 | 2952 | 6.8 |  |  | 0 | 미정 | 선택 | 미정 | 미정 | 0 | 0 | 0 | 83 | 0 | 0 | 0.0552 | 0.0428 | 0.0053 | 0.1135 | 43 | 7000 | 1610 | 0.3651 | 0.62 | 0.1924 | 0.0051 | [6 empty] | 1494 | 15 | 16 | 1 | 0.25 | 68 | 27 | 미정 |  | 2021-03-10 22:13 | 1618 |  | 0 | 0 | 0 | 0 | 0 | 0 | 0.4058 | 0.7693 | 0.2335 | 0.0098 | 98300 | 174 | 42 | 169 | 0.0068 | 0.0053 | 0.0105 | 0.0407 | 0.0248 | 0.0118 | 0.0108 | 0.0156
2021-03-10 | A63084 | B | 33 | AE1038M2 | 102 | 37600 | 0.05 | 0.2367 | 0.2367 | 0.2262 | 1629 | 1629 | 1555 | 3072 | 48.1 |  |  | 0 | 미정 | 선택 | 미정 | 미정 | 0 | 0 | 0 | 0 | 0 | 0 | 0.05 | 0.0923 | 0.0023 | 0.0455 | 46 | 5600 | 1627 | 0.3283 | 0.7073 | 0.169 | 0.0234 | [6 empty] | 1497 | 13 | 20 | 3 | 0.26 | 91 | 32 | 미정 |  | 2021-03-10 22:51 | 1627 |  | 0 | 0 | 0 | 0 | 0 | 0 | 0.393 | 0.8329 | 0.2353 | 0.017 | 111500 | 100 | 62 | 204 | 0.0499 | 0.0192 | 0.013 | 0.0397 | 0.0385 | 0.014 | 0.0103 | 0.0097
2021-03-10 | B62572 | T | 22 | SCR435BM | 102 | 39300 | 0.072 | 0.0981 | 0.0981 | 0.1433 | 1577 | 1577 | 1555 | 2900 | 26.1 |  |  | 0 | 미정 | 미정 | 미정 | 미정 | 0 | 0 | 0 | 0 | 0 | 0 | 0.072 | 0.0978 | 0.0025 | 0.0484 | 43 | 7500 | 1647 | 0.3287 | 0.8641 | 0.206 | 0.0161 | [6 empty] | 1496 | 13 | 14 | 1 | 0.32 | 85 | 36 | 미정 |  | 2021-03-10 23:10 | 1648 |  | 60 | 0 | 0 | 0 | 0 | 0 | 0.366 | 0.9948 | 0.2494 | 0.027 | 96700 |  | 34 | 169 | 0.0427 | 0.0113 | 0.024 | 0.0296 | 0.0236 | 0.0042 | 0.005 | 0.0044
2021-03-10 | A63085 | B | 1 | AE1038M2 | 104 | 37500 |  | 0.0908 | 0.0908 | 0.1425 | 1587 | 1587 | 1530 | 3054 | 49.8 |  |  | 0 | 선택 | 미정 | 미정 | 미정 | 0 | 0 | 0 | 0 | 0 | 0 |  |  |  |  | 40 | 5500 | 1597 | 0.3178 | 0.7244 | 0.1584 | 0.0151 | [6 empty] | 1497 | 15 | 15 | 3 | 0.27 | 62 | 25 | 미정 |  | 2021-03-10 23:59 | 1597 |  | 0 | 10 | 0 | 0 | 0 | 0 | 0.3816 | 0.839 | 0.2277 | 0.0132 | 103500 | 70 | 46 | 181 | 0.0533 | 0.0153 | 0.0099 |  | 0.0517 | 0.0149 | 0.0112 | 0.0106
2021-03-10 | B62573 | T | 15 | SCR435BM | 101 | 38000 | 0.1044 | 0.0575 | 0.0575 | 0.1015 | 1610 | 1610 | 1568 | 2995 | 24.7 |  |  | 0 | 미정 | 미정 | 미정 | 미정 | 0 | 0 | 0 | 0 | 0 | 0 | 0.1044 | 0.1712 | 0.0056 | 0.3024 | 57 | 7100 | 1611 | 0.3193 | 0.8724 | 0.1727 | 0.0091 | [6 empty] | 1496 | 13 | 18 | 1 | 0.25 | 63 | 30 | 미정 |  | 2021-03-11 00:27 | 1623 |  | 32 | 0 | 0 | 0 | 0 | 0 | 0.3661 | 1.0051 | 0.2403 | 0.0188 | 95950 |  | 32 | 172 | 0.0411 | 0.009 | 0.0271 | 0.0405 | 0.0162 | 0.0038 | 0.0038 | 0.0039
2021-03-10 | A63086 | B | 18 | AE1038M2 | 103 | 37900 | 0.0587 | 0.0601 | 0.0601 | 0.1006 | 1624 | 1624 | 1561 | 3024 | 29 |  |  | 0 | 미정 | 선택 | 미정 | 미정 | 0 | 0 | 0 | 156 | 0 | 0 | 0.0587 | 0.0928 | 0.0049 | 0.2412 | 39 | 4200 | 1593 | 0.3145 | 0.69 | 0.1687 | 0.0122 | [6 empty] | 1497 | 15 | 15 | 3 | 0.27 | 64 | 23 | 미정 |  | 2021-03-11 00:59 | 1592 |  | 0 | 19 | 28 | 0 | 0 | 0 | 0.3872 | 0.8391 | 0.2414 | 0.0117 | 102800 | 0 | 54 | 187 | 0.0266 | 0.0133 | 0.0099 | 0.0614 | 0.0402 | 0.019 | 0.0131 | 0.0121
2021-03-10 | B62574 | T | 10 | SCR435BM | 101 | 37000 | 0.1303 | 0.1301 | 0.1301 | 0.2477 | 1609 | 1609 | 1529 | 2945 | 47.6 |  |  | 0 | 미정 | 미정 | 미정 | 미정 | 0 | 0 | 0 | 0 | 0 | 0 | 0.1303 | 0.1861 | 0.0027 | 0.0134 | 40 | 7000 | 1611 | 0.3305 | 0.8451 | 0.2305 | 0.0169 | [6 empty] | 1496 | 13 | 18 | 1 | 0.25 | 56 | 18 | 미정 |  | 2021-03-11 01:31 | 1615 |  | 15 | 41 | 0 | 0 | 0 | 0 | 0.3733 | 1.0117 | 0.2636 | 0.0171 |  |  | 32 | 155 | 0.0813 | 0.0121 | 0.0256 | 0.0436 | 0.0206 | 0.0031 | 0.0035 | 0.0033
2021-03-10 | A63087 | B | 35 | AE1038M2 | 104 | 37800 | 0.0607 | 0.0655 | 0.0655 | 0.1124 | 1617 | 1617 | 1518 | 3022 | 35.2 |  |  | 0 | 미정 | 선택 | 미정 | 미정 | 0 | 0 | 0 | 159 | 0 | 0 | 0.0607 | 0.0697 | 0.0036 | 0.2897 | 52 | 4300 | 1586 | 0.3311 | 0.7149 | 0.1813 | 0.0158 | [6 empty] | 1497 | 15 | 15 | 3 | 0.27 | 63 | 21 | 미정 |  | 2021-03-11 02:19 | 1593 |  | 0 | 0 | 22 | 0 | 0 | 0 | 0.393 | 0.8392 | 0.2465 | 0.0096 | 100650 | 68 | 42 | 169 | 0.033 | 0.012 | 0.0084 | 0.0515 | 0.0463 | 0.0165 | 0.0115 | 0.0111
2021-03-10 | B62575 | T | 29 | SCR435BM | 101 | 38500 | 0.0839 | 0.0943 | 0.0943 | 0.1245 | 1650 | 1650 | 1580 | 2895 | 38.5 |  |  | 0 | 미정 | 미정 | 미정 | 미정 | 0 | 0 | 0 | 0 | 0 | 0 | 0.0839 | 0.1342 | 0.0116 | 0.0043 | 36 | 5500 | 1600 | 0.3055 | 0.8608 | 0.1645 | 0.0287 | [6 empty] | 1496 | 13 | 13 | 1 | 0.22 | 59 | 17 | 미정 |  | 2021-03-11 02:39 | 1609 |  | 41 | 0 | 0 | 0 | 0 | 0 | 0.371 | 1.021 | 0.2306 | 0.0312 | 0 |  | 37 | 151 | 0.0621 | 0.0246 | 0.0292 | 0.031 | 0.0209 | 0.0062 | 0.0054 | 0.0041
2021-03-10 | A63088 | B | 33 | AE1038M2 | 104 | 37800 |  | 0.0648 | 0.0648 | 0.0833 | 1588 | 1588 | 1545 | 3072 | 31.4 |  |  | 0 | 선택 | 미정 | 미정 | 미정 | 0 | 0 | 0 | 151 | 0 | 0 |  |  |  |  | 41 | 4400 | 1575 | 0.2849 | 0.7179 | 0.1919 | 0.0168 | [6 empty] | 1497 | 15 | 15 | 3 | 0.26 | 64 | 26 | 미정 |  | 2021-03-11 03:31 | 1589 |  | 0 | 0 | 0 | 0 | 0 | 0 | 0.383 | 0.8413 | 0.2328 | 0.0108 | 98450 | 78 | 31 | 133 | 0.0308 | 0.0118 | 0.0087 |  | 0.0435 | 0.0176 | 0.0123 | 0.0116
2021-03-10 | B62576 | I | 22 | SCM420HI | 101 | 37900 | 0.0908 | 0.1199 | 0.0645 | 0.0869 | 1642 | 1642 | 1601 | 3105 | 21.2 |  |  | 0 | 미정 | 미정 | 미정 | 미정 | 0 | 0 | 0 | 0 | 0 | 0 | 0.0908 | 0.1312 | 0.0029 | 0.1231 | 50 | 6200 | 1643 | 0.1719 | 0.6415 | 0.194 | 0.0234 | [6 empty] | 1510 | 20 | 21 | 1 | 0.3 | 134 | 0 | 미정 |  | 2021-03-11 03:51 | 1644 |  | 80 | 0 | 0 | 0 | 0 | 0 | 0.202 | 0.8299 | 0.2493 | 0.0239 | 106950 | 501 | 19 | 127 | 0.0364 | 0.0187 | 0.023 | 0.0531 | 0.0209 | 0.0064 | 0.0057 | 0.0042
2021-03-10 | A63089 | B | 1 | SM45CB | 103 | 37800 | 0.0583 | 0.0551 | 0.0551 | 0.1002 | 1607 | 1607 | 1533 | 3051 | 35.5 |  |  | 0 | 선택 | 미정 | 미정 | 미정 | 0 | 0 | 0 | 151 | 0 | 0 | 0.0583 | 0.1118 | 0.0021 | 0.0247 | 44 | 3700 | 1578 | 0.3629 | 0.4884 | 0.1218 | 0.0127 | [6 empty] | 1493 | 14 | 14 | 3 | 0.26 | 67 | 22 | 미정 |  | 2021-03-11 04:31 | 1591 |  | 0 | 25 | 36 | 0 | 0 | 0 | 0.4508 | 0.6396 | 0.1826 | 0.0089 |  | 87 | 47 | 169 | 0.031 | 0.0105 | 0.0073 | 0.0619 | 0.057 | 0.0263 | 0.0178 | 0.0195
2021-03-10 | B62577 | T | 15 | SM45C | 104 | 40500 | 0.0661 | 0.0337 | 0.0463 | 0.0779 | 1550 | 1565 | 1523 | 3145 |  |  |  | 0 | 미정 | 미정 | 미정 | 미정 | 0 | 0 | 0 | 199 | 0 | 0 | 0.0661 | 0.0675 | 0.0024 | 0.2118 | 38 | 6300 | 1615 | 0.346 | 0.4825 | 0.142 | 0.0049 | [6 empty] | 1493 | 10 | 11 | 1 | 0.17 | 84 | 34 | 미정 |  | 2021-03-11 04:49 | 1618 |  | 0 | 0 | 0 | 0 | 0 | 0 | 0.4489 | 0.6664 | 0.1972 | 0.0122 |  |  | 27 | 129 | 0.0036 | 0.0055 | 0.0156 | 0.0429 | 0.0567 | 0.0094 | 0.0066 | 0.0118
2021-03-10 | A63090 | B | 18 | SM45CB | 104 | 38500 | 0.0462 | 0.0751 | 0.0751 | 0.082 | 1603 | 1603 | 1553 | 3020 | 33.1 |  |  | 0 | 선택 | 미정 | 미정 | 미정 | 0 | 0 | 0 | 154 | 0 | 0 | 0.0462 | 0.0637 | 0.0029 | 0.1492 | 39 | 3900 | 1586 | 0.3534 | 0.5132 | 0.1245 | 0.0144 | [6 empty] | 1493 | 14 | 14 | 3 | 0.26 | 65 | 20 | 미정 |  | 2021-03-11 05:28 | 1586 |  | 0 | 25 | 20 | 0 | 0 | 0 | 0.4525 | 0.6475 | 0.1874 | 0.0109 | 0 | 70 | 59 | 178 | 0.0326 | 0.012 | 0.0089 | 0.0467 | 0.0329 | 0.0174 | 0.0137 | 0.0156
2021-03-10 | B62578 | T | 10 | SM45CM6 | 104 | 38500 | 0.0821 | 0.0567 | 0.0567 | 0.1089 | 1677 | 1677 | 1614 | 3142 | 22.3 |  |  | 0 | 미정 | 선택 | 미정 | 미정 | 0 | 0 | 0 | 155 | 0 | 0 | 0.0821 | 0.1498 | 0.0057 | 0.0822 | 40 | 3700 | 1625 | 0.3143 | 0.6496 | 0.1401 | 0.0071 | [6 empty] | 1493 | 10 | 11 | 1 | 0.24 | 79 | 40 | 미정 |  | 2021-03-11 05:53 | 1607 |  | 30 | 0 | 41 | 0 | 0 | 0 | 0.443 | 0.7252 | 0.2278 | 0.0454 | 100450 | 105 | 16 | 112 | 0.0209 | 0.0059 | 0.0389 | 0.0625 | 0.0322 | 0.0116 | 0.0082 | 0.0101
2021-03-10 | A63091 | B | 35 | SM45CB | 104 | 38600 | 0.0485 | 0.0857 | 0.0857 | 0.0969 | 1600 | 1600 | 1540 | 3058 | 36.5 |  |  | 0 | 미정 | 미정 | 미정 | 미정 | 0 | 0 | 0 | 0 | 0 | 0 | 0.0485 | 0.0759 | 0.0024 | 0.0996 | 40 | 5300 | 1592 | 0.3471 | 0.5773 | 0.1236 | 0.0173 | [6 empty] | 1493 | 14 | 16 | 3 | 0.26 | 68 | 27 | 미정 |  | 2021-03-11 06:28 | 1598 |  | 0 | 30 | 21 | 0 | 0 | 0 | 0.454 | 0.6201 | 0.1501 | 0.008 | 97650 | 68 | 46 | 169 | 0.0387 | 0.0102 | 0.0073 | 0.0473 | 0.0463 | 0.0301 | 0.0106 | 0.0102
2021-03-11 | B62579 | T | 29 | SM45CM6 | 104 | 36900 | 0.1009 | 0.045 | 0.045 | 0.0959 | 1641 | 1641 | 1563 | 2941 |  |  |  | 0 | 미정 | 미정 | 미정 | 미정 | 0 | 0 | 0 | 0 | 0 | 0 | 0.1009 | 0.1655 | 0.0065 | 0.1221 | 41 | 5200 | 1619 | 0.3735 | 0.6052 | 0.1395 | 0.0121 | [6 empty] | 1493 | 10 | 11 | 1 | 0.2 | 72 | 36 | 미정 |  | 2021-03-11 06:52 | 1608 |  | 10 | 0 | 37 | 0 | 0 | 0 | 0.4324 | 0.7059 | 0.2096 | 0.0195 | 102150 |  | 31 | 139 | 0.0626 | 0.0165 | 0.0233 | 0.0462 | 0.0743 | 0.0216 | 0.0141 | 0.0149
2021-03-11 | A63092 | B | 33 | SM45CB | 105 | 39700 | 0.0242 | 0.1353 | 0.1755 | 0.1906 | 1556 | 1590 | 1538 | 3238 | 41.4 |  |  | 0 | 미정 | 선택 | 미정 | 미정 | 0 | 0 | 0 | 0 | 0 | 0 | 0.0242 | 0.0539 | 0.0042 | 0.0746 | 38 | 4700 | 1586 | 0.3181 | 0.5507 | 0.1363 | 0.0177 | [6 empty] | 1493 | 14 | 15 | 3 | 0.26 | 62 | 23 | 미정 |  | 2021-03-11 07:35 | 1592 |  | 0 | 16 | 8 | 0 | 0 | 0 | 0.463 | 0.6265 | 0.1731 | 0.0089 | 100200 | 70 | 41 | 153 | 0.0436 | 0.0114 | 0.0076 | 0.0453 | 0.0453 | 0.0124 | 0.0077 | 0.0077
2021-03-11 | A63093 | B | 1 | SM45C | 105 | 39200 | 0.0584 | 0.0679 | 0.0679 | 0.0913 | 1636 | 1636 | 1582 | 3014 | 28.3 |  |  | 0 | 선택 | 해제 | 미정 | 미정 | 0 | 0 | 0 | 0 | 0 | 0 | 0.0584 | 0.1023 | 0.0033 | 0.1714 | 34 | 3600 | 1584 | 0.291 | 0.5561 | 0.1439 | 0.0238 | [6 empty] | 1493 | 15 | 15 | 3 | 0.26 | 65 | 29 | 미정 |  | 2021-03-11 08:45 | 1593 |  | 0 | 0 | 0 | 0 | 0 | 0 | 0.455 | 0.6497 | 0.1857 | 0.0181 | 103500 | 72 | 32 | 131 | 0.027 | 0.0201 | 0.0145 | 0.0552 | 0.0478 | 0.0271 | 0.0149 | 0.014
2021-03-11 | B62580 | B | 22 | 30MNB5M | 104 | 40500 | 0.0589 | 0.0291 | 0.0504 | 0.077 | 1597 | 1599 | 1553 | 3095 |  |  |  | 0 | 미정 | 미정 | 미정 | 미정 | 0 | 0 | 0 | 203 | 0 | 0 | 0.0589 | 0.0627 | 0.0041 | 0.3123 | 62 | 10700 | 1679 | 0.2825 | 1.1199 | 0.1931 | 0.0031 | [6 empty] | 1498 | 15 | 21 | 1 | 0.24 | 95 | 44 | 미정 |  | 2021-03-11 10:10 | 1681 |  | 0 | 101 | 32 | 0 | 0 | 0 | 0.3318 | 1.3153 | 0.229 | 0.0295 |  | 85 | 11 | 143 | 0.0016 | 0.0043 | 0.0225 | 0.0406 | 0.054 | 0.0213 | 0.0049 | 0.0216
2021-03-11 | A63094 | B | 18 | SM45C | 103 | 37800 | 0.0392 | 0.0385 | 0.0385 | 0.1459 | 1668 | 1668 | 1586 | 2945 | 36.8 |  |  | 0 | 미정 | 미정 | 미정 | 미정 | 0 | 0 | 0 | 0 | 0 | 0 | 0.0392 | 0.0721 | 0.0034 | 0.0014 | 33 | 2900 | 1585 | 0.3373 | 0.5641 | 0.1484 | 0.0284 | [6 empty] | 1493 | 15 | 15 | 3 | 0.26 | 57 | 21 | 미정 |  | 2021-03-11 09:45 | 1578 |  | 0 | 0 | 0 | 0 | 0 | 0 | 0.4573 | 0.6601 | 0.1882 | 0.0199 | 99900 | 70 | 34 | 134 | 0.0445 | 0.0229 | 0.0179 | 0.0392 | 0.0321 | 0.0182 | 0.012 | 0.0162
2021-03-11 | A63095 | B | 35 | SM45C | 106 | 37900 | 0.0642 | 1.0028 | 0.0984 | 0.0742 | 1606 | 1595 | 1557 | 2859 | 23.4 |  |  | 0 | 미정 | 미정 | 미정 | 미정 | 0 | 0 | 0 | 0 | 0 | 0 | 0.0642 | 0.1016 | 0.0034 | 0.1986 | 30 | 3800 | 1589 | 0.3175 | 0.5426 | 0.1356 | 0.0229 | [6 empty] | 1493 | 15 | 15 | 3 | 0.26 | 56 | 19 | 미정 |  | 2021-03-11 10:40 | 1585 |  | 0 | 10 | 7 | 0 | 0 | 0 | 0.4521 | 0.6527 | 0.1791 | 0.0211 | 104650 | 71 | 37 | 141 | 0.0266 | 0.0191 | 0.019 | 0.0596 | 0.0461 | 0.0293 | 0.0168 | 0.0162
2021-03-11 | B62581 | B | 15 | 30MNB5M | 103 | 37000 | 0.0651 | 0.048 | 0.048 | 0.1016 | 1621 | 1621 | 1532 | 2912 |  |  |  | 0 | 미정 | 미정 | 미정 | 미정 | 0 | 0 | 0 | 205 | 0 | 0 | 0.0651 | 0.1373 | 0.0037 | 0.013 | 46 | 8800 | 1671 | 0.2862 | 1.2123 | 0.187 | 0.0032 | [6 empty] | 1498 | 15 | 18 | 1 | 0.19 | 82 | 38 | 미정 |  | 2021-03-11 11:13 | 1661 |  | 81 | 0 | 0 | 0 | 0 | 0 | 0.3355 | 1.3118 | 0.2278 | 0.0303 | 94400 | 83 | 25 | 153 | 0.0028 | 0.004 | 0.0259 | 0.0531 | 0.0448 | 0.0066 | 0.0064 | 0.0244
2021-03-11 | A63096 | B | 33 | SM45C | 105 | 38600 | 0.0542 | 0.0661 | 0.0661 | 0.1086 | 1643 | 1643 | 1582 | 2946 | 33.3 |  |  | 0 | 미정 | 미정 | 미정 | 미정 | 0 | 0 | 0 | 0 | 0 | 0 | 0.0542 | 0.1074 | 0.0026 | 0.0012 | 37 | 3100 | 1588 | 0.3241 | 0.5402 | 0.1391 | 0.0245 | [6 empty] | 1493 | 15 | 15 | 3 | 0.25 | 60 | 23 | 미정 |  | 2021-03-11 11:52 | 1588 |  | 0 | 0 | 0 | 0 | 0 | 0 | 0.4572 | 0.6594 | 0.1768 | 0.0191 | 104450 | 80 | 27 | 129 | 0.039 | 0.0229 | 0.0165 | 0.053 | 0.043 | 0.0199 | 0.0153 | 0.0139
2021-03-11 | B62582 | B | 10 | 30MNB5M | 104 | 37700 |  | 0.0267 | 0.0724 | 0.0788 | 1649 | 1619 | 1567 | 2952 |  |  |  | 0 | 미정 | 미정 | 미정 | 미정 | 0 | 0 | 0 | 204 | 0 | 0 |  |  |  |  | 49 | 8100 | 1660 | 0.2748 | 1.1667 | 0.2247 | 0.0033 | [6 empty] | 1498 | 15 | 16 | 1 | 0.22 | 84 | 38 | 미정 |  | 2021-03-11 12:16 | 1655 |  | 100 | 0 | 0 | 0 | 0 | 0 | 0.3274 | 1.3439 | 0.2439 | 0.032 | 99650 | 87 | 36 | 175 | 0.002 | 0.0038 | 0.0264 |  | 0.0302 | 0.0076 | 0.0093 | 0.0233
2021-03-11 | A63097 | B | 1 | AE1055LS | 105 | 37800 | 0.0653 |  |  | 0.1811 |  | 1655 | 1596 | 2839 | 38.7 |  |  | 0 | 미정 | 미정 | 미정 | 미정 | 0 | 0 | 0 | 0 | 0 | 0 | 0.0653 | 0.1265 | 0.0043 | 0.1903 | 40 | 4300 | 1615 | 0.4301 | 0.6657 | 0.2023 | 0.0214 | [6 empty] | 1484 | 25 | 25 | 3 | 0.25 | 89 | 38 | 미정 |  | 2021-03-11 13:02 | 1618 |  | 0 | 28 | 0 | 0 | 0 | 0 | 0.56 | 0.7902 | 0.2394 | 0.0302 | 99400 | 86 | 34 | 151 | 0.0468 | 0.0194 | 0.023 | 0.0591 | 0.0323 | 0.0108 | 0.0052 | 0.0054
2021-03-11 | B62583 | B | 29 | 30MNB5M | 104 | 37500 | 0.0726 | 0.046 | 0.046 | 0.1008 | 1627 | 1627 | 1549 | 2846 |  |  |  | 0 | 미정 | 미정 | 미정 | 미정 | 0 | 0 | 0 | 205 | 0 | 0 | 0.0726 | 0.1155 | 0.0038 | 0.0852 | 45 | 8300 | 1662 | 0.2764 | 1.2203 | 0.2269 | 0.0032 | [6 empty] | 1498 | 15 | 16 | 1 | 0.21 | 63 | 21 | 미정 |  | 2021-03-11 13:37 | 1653 |  | 62 | 0 | 0 | 0 | 0 | 0 | 0.332 | 1.3397 | 0.2444 | 0.0269 |  | 93 | 13 | 143 | 0.0026 | 0.0036 | 0.0225 | 0.0486 | 0.0314 | 0.0096 | 0.0126 | 0.0234
2021-03-11 | A63098 | B | 18 | AE1055LS | 105 | 36800 | 0.1208 | 0.1158 | 0.1158 | 0.1239 | 1631 | 1631 | 1575 | 2804 | 28.7 |  |  | 0 | 미정 | 미정 | 미정 | 미정 | 0 | 0 | 0 | 0 | 0 | 0 | 0.1208 | 0.1377 | 0.0064 | 0.167 | 43 | 4300 | 1602 | 0.4366 | 0.6859 | 0.1919 | 0.0185 | [6 empty] | 1484 | 25 | 25 | 3 | 0.25 | 67 | 33 | 미정 |  | 2021-03-11 14:00 | 1602 |  | 0 | 10 | 31 | 0 | 0 | 0 | 0.563 | 0.7748 | 0.2447 | 0.027 | 102200 | 68 | 37 | 158 | 0.034 | 0.0227 | 0.0234 | 0.0551 | 0.0348 | 0.0078 | 0.0037 | 0.0041
2021-03-11 | B62584 | B | 22 | AE4140M2 | 104 | 37500 | 0.0879 | 0.0412 | 0.0631 | 0.1164 | 1613 | 1611 | 1555 | 2905 | 2 |  |  | 0 | 미정 | 미정 | 미정 | 미정 | 0 | 0 | 0 | 0 | 0 | 0 | 0.0879 | 0.0681 | 0.0184 | 1.0966 | 61 | 8900 | 1630 | 0.3041 | 0.7255 | 0.2072 | 0.0089 | [6 empty] | 1493 | 18 | 18 | 1 | 0.19 | 87 | 34 | 미정 |  | 2021-03-11 15:02 | 1625 |  | 21 | 0 | 0 | 0 | 0 | 0 | 0.4 | 0.9165 | 0.2597 | 0.0242 | 111300 | 87 | 44 | 197 | 0.0057 | 0.0142 | 0.0208 | 0.0499 | 0.0231 | 0.0048 | 0.0041 | 0.0045
2021-03-11 | A63099 | B | 35 | AE1055LS | 106 | 38300 | 0.0578 | 0.2701 | 0.2319 | 0.2894 | 1562 | 1597 | 1543 | 3159 | 53.8 |  |  | 0 | 미정 | 미정 | 미정 | 미정 | 0 | 0 | 0 | 0 | 0 | 0 | 0.0578 | 0.0899 | 0.003 | 0.6056 | 40 | 4900 | 1583 | 0.522 | 0.5985 | 0.1898 | 0.0256 | [6 empty] | 1484 | 25 | 25 | 3 | 0.28 | 66 | 31 | 미정 |  | 2021-03-11 14:55 | 1583 |  | 0 | 26 | 21 | 0 | 0 | 0 | 0.557 | 0.7741 | 0.2416 | 0.0279 | 101600 | 67 | 36 | 158 | 0.0659 | 0.024 | 0.0239 | 0.0491 | 0.0293 | 0.0091 | 0.0038 | 0.0043
2021-03-11 | B62585 | B | 15 | AE4140M2 | 105 | 38600 | 0.072 | 0.0285 | 0.0363 | 0.0912 | 1633 | 1610 | 1543 | 2729 | 5 |  |  | 0 | 미정 | 미정 | 미정 | 미정 | 0 | 0 | 0 | 0 | 0 | 0 | 0.072 | 0.1042 | 0.0036 | 0.0946 | 53 | 8200 | 1636 | 0.2822 | 0.7448 | 0.183 | 0.0088 | [6 empty] | 1493 | 18 | 20 | 1 | 0.19 | 67 | 29 | 미정 |  | 2021-03-11 16:10 | 1627 |  | 0 | 0 | 30 | 0 | 0 | 0 | 0.3953 | 0.9207 | 0.2545 | 0.0266 | 106550 | 75 | 22 | 163 | 0.0074 | 0.0253 | 0.0236 | 0.0498 | 0.0445 | 0.0051 | 0.0048 | 0.0043
2021-03-11 | A63100 | B | 33 | AE1055LS | 102 | 36400 | 0.0505 | 0.1317 | 0.1317 | 0.1731 | 1659 | 1659 | 1606 | 3114 | 58.2 |  |  | 0 | 미정 | 선택 | 미정 | 미정 | 0 | 0 | 0 | 0 | 0 | 0 | 0.0505 | 0.1297 | 0.0027 | 0.0631 | 41 | 4100 | 1598 | 0.4619 | 0.5979 | 0.195 | 0.0277 | [6 empty] | 1484 | 25 | 25 | 3 | 0.28 | 71 | 37 | 미정 |  | 2021-03-11 16:05 | 1598 |  | 0 | 23 | 10 | 0 | 0 | 0 | 0.5592 | 0.7792 | 0.2365 | 0.0261 | 102000 | 68 | 33 | 144 | 0.0641 | 0.028 | 0.0225 | 0.0413 | 0.0426 | 0.0092 | 0.0044 | 0.0052
2021-03-11 | B62586 | B | 10 | AE4140M2 | 103 | 37900 | 0.0662 | 0.0423 | 0.0423 | 0.0845 | 1592 | 1592 | 1540 | 2664 | 8 |  |  | 0 | 미정 | 미정 | 미정 | 미정 | 0 | 0 | 0 | 0 | 0 | 0 | 0.0662 | 0.0569 | 0.0025 | 0.0607 | 50 | 7500 | 1627 | 0.3236 | 0.7198 | 0.1963 | 0.0114 | [6 empty] | 1493 | 18 | 20 | 1 | 0.13 | 62 | 23 | 미정 |  | 2021-03-11 17:16 | 1618 |  | 11 | 0 | 0 | 0 | 0 | 0 | 0.405 | 0.9088 | 0.2493 | 0.0224 | 103500 | 76 | 24 | 163 | 0.0129 | 0.0105 | 0.0247 | 0.0337 | 0.0221 | 0.0042 | 0.0046 | 0.0042
2021-03-11 | A63101 | B | 1 | AE1055LS | 104 | 36600 | 0.0543 | 0.0416 | 0.0789 | 0.1413 | 1633 | 1621 | 1559 | 3162 | 46.3 |  |  | 0 | 선택 | 미정 | 미정 | 미정 | 0 | 0 | 0 | 0 | 0 | 0 | 0.0543 | 0.08 | 0.0044 | 0.2267 | 40 | 4600 | 1590 | 0.407 | 0.6016 | 0.2183 | 0.0254 | [6 empty] | 1484 | 25 | 25 | 3 | 0.29 | 60 | 31 | 미정 |  | 2021-03-11 17:11 | 1588 |  | 0 | 15 | 0 | 0 | 0 | 0 | 0.5631 | 0.777 | 0.2383 | 0.0254 |  | 70 | 28 | 131 | 0.0528 | 0.0239 | 0.0267 | 0.0315 | 0.0237 | 0.0055 | 0.0027 | 0.0034
2021-03-11 | A63102 | B | 18 | SEAH-BQ2 | 103 | 37400 | 0.0489 | 0.2292 | 0.2292 | 0.2476 | 1628 | 1628 | 1558 | 3236 | 32.6 |  |  | 0 | 선택 | 미정 | 미정 | 미정 | 0 | 0 | 0 | 0 | 0 | 0 | 0.0489 | 0.0831 | 0.0037 | 0.6541 | 40 | 4000 | 1599 | 0.5018 | 0.6371 | 0.2304 | 0.0278 | 0.115 | 50.26 | 33.031 | 4.866 | 10.328 | 1.521 | 1485 | 30 | 30 | 3 | 0.25 | 61 | 31 | 미정 |  | 2021-03-11 18:11 | 1587 |  | 0 | 27 | 22 | 0 | 0 | 0 | 0.545 | 0.8355 | 0.2588 | 0.0271 |  | 75 | 21 | 121 | 0.0372 | 0.028 | 0.0248 | 0.0413 | 0.0106 | 0.0045 | 0.004 | 0.0049
2021-03-11 | B62587 | B | 29 | AE4140M2 | 104 | 38800 | 0.0467 | 0.0786 | 0.0398 | 0.0716 | 1546 | 1592 | 1535 | 2648 | 18.8 |  |  | 0 | 미정 | 미정 | 미정 | 미정 | 0 | 0 | 0 | 0 | 0 | 0 | 0.0467 | 0.0569 | 0.0025 | 0.0017 | 52 | 8400 | 1622 | 0.3387 | 0.7131 | 0.2455 | 0.0129 | [6 empty] | 1493 | 18 | 20 | 1 | 0.14 | 64 | 27 | 미정 |  | 2021-03-11 18:27 | 1622 |  | 0 | 0 | 0 | 0 | 0 | 0 | 0.4098 | 0.9025 | 0.2478 | 0.023 | 99350 | 86 | 27 | 164 | 0.0297 | 0.0117 | 0.0251 | 0.0379 | 0.0419 | 0.0039 | 0.0041 | 0.0037
2021-03-11 | A63103 | B | 35 | SEAH-BQ2 | 103 | 36700 | 0.0526 | 0.1063 | 0.1063 | 0.2585 | 1649 | 1649 | 1563 | 3050 | 33.9 |  |  | 0 | 선택 | 미정 | 미정 | 미정 | 0 | 0 | 0 | 0 | 0 | 0 | 0.0526 | 0.0729 | 0.0032 | 0.1226 | 42 | 4000 | 1596 | 0.4689 | 0.6185 | 0.2394 | 0.0373 | 0.148 | 49.114 | 32.431 | 4.645 | 10.574 | 1.514 | 1485 | 30 | 30 | 3 | 0.25 | 63 | 31 | 미정 |  | 2021-03-11 19:17 | 1596 |  | 0 | 52 | 17 | 0 | 0 | 0 | 0.5222 | 0.8286 | 0.2589 | 0.0239 | 106350 | 76 | 21 | 125 | 0.0369 | 0.0312 | 0.0254 | 0.0282 | 0.0111 | 0.0057 | 0.0045 | 0.0043
2021-03-11 | B62588 | B | 22 | SM48CM7 | 104 | 38200 | 0.0521 | 0.0422 | 0.0422 | 0.0722 | 1588 | 1588 | 1533 | 2656 | 4.8 |  |  | 0 | 미정 | 미정 | 미정 | 미정 | 0 | 0 | 0 | 0 | 0 | 0 | 0.0521 | 0.0794 | 0.0091 | 0.0098 | 49 | 7600 | 1647 | 0.3413 | 0.7222 | 0.1814 | 0.0104 | [6 empty] | 1487 | 18 | 20 | 1 | 0.17 | 85 | 34 | 미정 |  | 2021-03-11 19:41 | 1645 |  | 57 | 0 | 64 | 0 | 0 | 0 | 0.489 | 0.8937 | 0.2898 | 0.0136 | 99250 | 91 | 40 | 186 | 0.0054 | 0.0128 | 0.0144 | 0.0474 | 0.051 | 0.0041 | 0.0039 | 0.004
2021-03-11 | A63104 | B | 33 | SEAH-BQ2 | 102 | 35900 | 0.0848 | 0.2123 | 0.2123 | 0.2847 | 1607 | 1607 | 1542 | 2880 | 52.6 |  |  | 0 | 선택 | 미정 | 미정 | 미정 | 0 | 0 | 0 | 0 | 0 | 0 | 0.0848 | 0.1441 | 0.003 | 0.083 | 40 | 3900 | 1589 | 0.499 | 0.6621 | 0.2132 | 0.0162 | 0.304 | 49.693 | 30.772 | 5.801 | 8.566 | 1.615 | 1485 | 30 | 30 | 3 | 0.24 | 50 | 23 | 미정 |  | 2021-03-11 20:09 | 1576 |  | 0 | 11 | 17 | 0 | 0 | 0 | 0.5303 | 0.8396 | 0.2611 | 0.0306 |  | 72 | 23 | 139 | 0.06 | 0.0147 | 0.0258 | 0.0365 | 0.013 | 0.0028 | 0.0032 | 0.0042
2021-03-11 | B62589 | B | 15 | SM48CM7 | 104 | 39600 | 0.0838 | 0.0407 | 0.0438 | 0.0803 | 1585 | 1610 | 1563 | 2698 | 8.3 |  |  | 0 | 미정 | 미정 | 미정 | 미정 | 0 | 0 | 0 | 0 | 0 | 0 | 0.0704 | 0.1094 | 0.0032 | 0.2953 | 38 | 5800 | 1623 | 0.3549 | 0.7547 | 0.2034 | 0.0107 | [6 empty] | 1487 | 18 | 19 | 1 | 0.16 | 71 | 28 | 미정 |  | 2021-03-11 20:51 | 1620 |  | 30 | 0 | 63 | 0 | 0 | 0 | 0.496 | 0.8922 | 0.2861 | 0.0188 | 99100 | 72 | 42 | 169 | 0.0117 | 0.014 | 0.0162 | 0.0517 | 0.0238 | 0.0039 | 0.0041 | 0.0035
2021-03-11 | A63105 | B | 1 | SEAH-BQ2 | 102 | 36500 | 0.1395 | 0.1249 | 0.1249 | 0.1667 | 1618 | 1618 | 1549 | 2918 | 41.4 |  |  | 0 | 선택 | 미정 | 미정 | 미정 | 0 | 0 | 0 | 0 | 0 | 0 | 0.1395 | 0.1885 | 0.0054 | 0.0831 | 40 | 4600 | 1585 | 0.4646 | 0.6489 | 0.2361 | 0.0308 | 0.197 | 48.994 | 33.386 | 4.823 | 10.158 | 1.467 | 1485 | 30 | 30 | 3 | 0.25 | 58 | 24 | 미정 |  | 2021-03-11 21:11 | 1585 |  | 0 | 28 | 11 | 0 | 0 | 0 | 0.536 | 0.8374 | 0.2632 | 0.0304 | 105900 | 77 | 31 | 144 | 0.0452 | 0.0208 | 0.0267 | 0.0339 | 0.0109 | 0.0049 | 0.0042 | 0.0047
2021-03-11 | B62590 | B | 10 | SM48CM7 | 103 | 38300 | 0.091 | 0.0345 | 0.0503 | 0.096 | 1604 | 1622 | 1565 | 2650 | 12.1 |  |  | 0 | 미정 | 미정 | 미정 | 미정 | 0 | 0 | 0 | 0 | 0 | 0 | 0.091 | 0.0948 | 0.0042 | 0.7946 | 48 | 6200 | 1618 | 0.3848 | 0.6929 | 0.1592 | 0.0103 | [6 empty] | 1487 | 18 | 22 | 1 | 0.13 | 58 | 23 | 미정 |  | 2021-03-11 21:55 | 1613 |  | 50 | 0 | 51 | 0 | 0 | 0 | 0.491 | 0.8943 | 0.2781 | 0.0193 |  | 72 | 24 | 159 | 0.0184 | 0.0124 | 0.0178 | 0.0519 | 0.0175 | 0.0047 | 0.0046 | 0.0045
2021-03-11 | A63106 | B | 18 | SEAH-BQ2 | 105 | 36200 | 0.0817 | 0.0732 | 0.1702 | 0.2763 | 1615 | 1605 | 1540 | 3007 | 65.5 |  |  | 0 | 선택 | 미정 | 미정 | 미정 | 0 | 0 | 0 | 0 | 0 | 0 | 0.0817 | 0.1395 | 0.0023 | 0.0367 | 41 | 4700 | 1587 | 0.4758 | 0.6896 | 0.198 | 0.0323 | 0.173 | 48.019 | 34.118 | 5.407 | 8.88 | 1.407 | 1485 | 30 | 30 | 3 | 0.24 | 54 | 23 | 미정 |  | 2021-03-11 22:22 | 1587 |  | 0 | 0 | 0 | 0 | 0 | 0 | 0.5337 | 0.8404 | 0.2509 | 0.0281 | 104850 | 77 | 24 | 136 | 0.0723 | 0.0212 | 0.0248 | 0.0353 | 0.0187 | 0.0075 | 0.005 | 0.005
2021-03-11 | B62591 | B | 29 | SM48CM7 | 104 | 38000 | 0.0623 | 0.0245 | 0.1381 | 0.1736 | 1633 | 1588 | 1544 | 2645 | 35 |  |  | 0 | 미정 | 선택 | 미정 | 미정 | 0 | 0 | 0 | 0 | 0 | 0 | 0.0623 | 0.0642 | 0.0023 | 0.2022 | 58 | 6100 | 1617 | 0.4353 | 0.7421 | 0.1837 | 0.0106 | [6 empty] | 1487 | 18 | 21 | 1 | 0.19 | 62 | 19 | 미정 |  | 2021-03-11 23:08 | 1609 |  | 45 | 0 | 14 | 0 | 0 | 0 | 0.4893 | 0.8999 | 0.2784 | 0.0154 |  | 197 | 38 | 174 | 0.0485 | 0.0124 | 0.0146 | 0.0455 | 0.0261 | 0.0044 | 0.0047 | 0.0043
2021-03-11 | A63107 | B | 35 | SEAH-BQ2 | 103 | 36200 | 0.0817 | 0.2321 | 0.2321 | 0.2162 | 1638 | 1638 | 1572 | 2938 | 43.1 |  |  | 0 | 미정 | 선택 | 미정 | 미정 | 0 | 0 | 0 | 0 | 0 | 0 | 0.0817 | 0.1252 | 0.004 | 0.1792 | 41 | 4100 | 1576 | 0.4789 | 0.6846 | 0.2089 | 0.0214 | 0.159 | 49.631 | 31.151 | 6.727 | 7.377 | 1.593 | 1485 | 30 | 30 | 3 | 0.24 | 55 | 27 | 미정 |  | 2021-03-11 23:23 | 1576 |  | 0 | 0 | 23 | 0 | 0 | 0 | 0.5297 | 0.834 | 0.2479 | 0.0298 | 112100 | 81 | 22 | 140 | 0.0447 | 0.0126 | 0.0252 | 0.0405 | 0.0194 | 0.0079 | 0.005 | 0.0059
2021-03-11 | B62592 | I | 22 | 18CRNIMO7HI | 89 | 34600 | 0.0591 | 0.0184 | 0.029 | 0.1221 | 1700 | 1678 | 1595 | 2697 | 21 |  |  | 0 | 미정 | 미정 | 미정 | 미정 | 0 | 0 | 0 | 104 | 0 | 0 | 0.0591 | 0.0729 | 0.0028 | 0.0349 | 40 | 7400 | 1679 | 0.1472 | 0.4149 | 0.2334 | 0.0172 | [6 empty] | 1506 | 25 | 26 | 1 | 0.18 | 72 | 0 | 미정 |  | 2021-03-11 23:52 | 1662 |  | 86 | 0 | 0 | 0 | 0 | 0 | 0.1737 | 0.5598 | 0.2424 | 0.0356 |  | 1455 | 33 | 170 | 0.0522 | 0.019 | 0.0332 | 0.0118 | 0.0037 | 0.0022 | 0.003 | 0.0035
2021-03-11 | A63108 | B | 33 | SM53C | 104 | 35600 | 0.0536 | 0.1727 | 0.1727 | 0.2303 | 1612 | 1612 | 1539 | 3023 | 35.8 |  |  | 0 | 선택 | 미정 | 미정 | 미정 | 0 | 0 | 0 | 0 | 0 | 0 | 0.0536 | 0.0661 | 0.0026 | 0.2544 | 51 | 4900 | 1591 | 0.4747 | 0.6805 | 0.2194 | 0.0148 | 0.144 | 47.611 | 33.099 | 6.15 | 7.741 | 1.438 | 1488 | 13 | 30 | 3 | 0.23 | 60 | 27 | 미정 |  | 2021-03-12 00:33 | 1591 |  | 0 | 0 | 0 | 0 | 0 | 0 | 0.525 | 0.837 | 0.2578 | 0.0268 | 105700 | 77 | 32 | 163 | 0.0392 | 0.0169 | 0.022 | 0.0294 | 0.0139 | 0.0056 | 0.0052 | 0.0054
2021-03-11 | B62593 | T | 15 | ATA105M2 | 103 | 38000 | 0.0452 | 0.6684 | 0.1129 | 0.1154 | 1663 | 1631 | 1595 | 2633 | 11.6 |  |  | 0 | 미정 | 미정 | 미정 | 미정 | 0 | 0 | 0 | 0 | 0 | 0 | 0.0452 | 0.059 | 0.0074 | 0.0696 | 39 | 5900 | 1661 | 0.147 | 0.7756 | 0.1346 | 0.0125 | [6 empty] | 1513 | 10 | 12 | 1 | 0.25 | 92 | 41 | 미정 |  | 2021-03-12 00:50 | 1657 |  | 16 | 0 | 24 | 0 | 0 | 0 | 0.181 | 0.9178 | 0.1909 | 0.0193 |  |  | 18 | 135 | 0.0195 | 0.0132 | 0.0227 | 0.034 | 0.0072 | 0.0039 | 0.0036 | 0.0033
2021-03-11 | A63109 | B | 1 | AE1055LS | 104 | 36800 | 0.0534 |  |  | 0.1291 |  | 1620 | 1582 | 3050 | 45.2 |  |  | 0 | 선택 | 미정 | 미정 | 미정 | 0 | 0 | 0 | 161 | 0 | 0 | 0.0534 | 0.141 | 0.0033 | 0.3306 | 41 | 3100 | 1580 | 0.4696 | 0.6495 | 0.1679 | 0.0161 | [6 empty] | 1484 | 25 | 26 | 3 | 0.24 | 54 | 28 | 미정 |  | 2021-03-12 01:43 | 1580 |  | 0 | 18 | 10 | 0 | 0 | 0 | 0.5578 | 0.7802 | 0.2357 | 0.0282 |  | 69 | 39 | 155 | 0.0554 | 0.0247 | 0.024 | 0.0488 | 0.0219 | 0.0097 | 0.0075 | 0.0073
2021-03-11 | B62594 | T | 10 | ATA105M2 | 104 | 37400 | 0.0588 | 0.0783 | 0.0783 | 0.1151 | 1627 | 1627 | 1576 | 2648 | 22.5 |  |  | 0 | 미정 | 미정 | 미정 | 미정 | 0 | 0 | 0 | 0 | 0 | 0 | 0.0588 | 0.0579 | 0.0042 | 0.2645 | 41 | 5600 | 1634 | 0.1419 | 0.772 | 0.1389 | 0.0168 | [6 empty] | 1513 | 10 | 16 | 1 | 0.21 | 64 | 33 | 미정 |  | 2021-03-12 01:55 | 1636 |  | 19 | 0 | 26 | 0 | 0 | 0 | 0.1852 | 0.9231 | 0.1911 | 0.0184 | 94500 |  | 30 | 148 | 0.0375 | 0.0129 | 0.0259 | 0.0397 | 0.0116 | 0.0032 | 0.0025 | 0.0026
2021-03-11 | A63110 | B | 18 | AE1055LS | 104 | 36400 | 0.0834 |  |  | 0.2178 |  | 1620 | 1575 | 3074 | 67.1 |  |  | 0 | 해제 | 선택 | 미정 | 미정 | 0 | 0 | 0 | 150 | 0 | 0 | 0.0834 | 0.1167 | 0.0056 | 0.0012 | 47 | 3100 | 1575 | 0.4615 | 0.6597 | 0.1931 | 0.019 | [6 empty] | 1484 | 25 | 26 | 3 | 0.25 | 57 | 23 | 미정 |  | 2021-03-12 02:46 | 1575 |  | 0 | 20 | 0 | 0 | 0 | 0 | 0.557 | 0.7838 | 0.2344 | 0.0279 | 107000 | 72 | 31 | 151 | 0.0781 | 0.0241 | 0.0247 | 0.0478 | 0.0376 | 0.0074 | 0.0052 | 0.006
2021-03-11 | B62595 | T | 5 | ATA105M2 | 105 | 38700 | 0.0522 | 0.0283 | 0.0929 | 0.1327 | 1561 | 1576 | 1545 | 2670 | 26.3 |  |  | 0 | 미정 | 미정 | 미정 | 미정 | 0 | 0 | 0 | 0 | 0 | 0 | 0.0522 | 0.0544 | 0.0042 | 0.2022 | 40 | 6600 | 1628 | 0.1577 | 0.803 | 0.0952 | 0.0117 | [6 empty] | 1513 | 10 | 11 | 1 | 0.24 | 68 | 22 | 미정 |  | 2021-03-12 03:00 | 1633 |  | 39 | 0 | 40 | 0 | 0 | 0 | 0.1868 | 0.9186 | 0.195 | 0.0216 | 96700 | 86.8 | 32 | 145 | 0.0423 | 0.0084 | 0.0251 | 0.0381 | 0.0289 | 0.0076 | 0.0059 | 0.0047
2021-03-11 | A63111 | B | 35 | AE1055LS | 104 | 36200 | 0.0475 |  |  | 0.2293 |  | 1620 | 1552 | 3030 | 57.4 |  |  | 0 | 선택 | 미정 | 미정 | 미정 | 0 | 0 | 0 | 151 | 0 | 0 | 0.0475 | 0.0645 | 0.0037 | 0.2016 | 41 | 4100 | 1571 | 0.4871 | 0.6643 | 0.202 | 0.02 | [6 empty] | 1484 | 25 | 25 | 3 | 0.24 | 57 | 25 | 미정 |  | 2021-03-12 03:56 | 1571 |  | 0 | 27 | 0 | 0 | 0 | 0 | 0.57 | 0.7908 | 0.2387 | 0.0292 | 103150 | 70 | 29 | 134 | 0.0699 | 0.0236 | 0.025 | 0.0407 | 0.0231 | 0.0055 | 0.0043 | 0.0049
2021-03-11 | B62596 | T | 29 | ATA105M2 | 104 | 38500 | 0.0696 | 0.0384 | 0.0384 | 0.1724 | 1594 | 1594 | 1545 | 2633 | 39.8 |  |  | 0 | 미정 | 미정 | 미정 | 미정 | 0 | 0 | 0 | 0 | 0 | 0 | 0.0696 | 0.08 | 0.0067 | 0.0019 | 35 | 5800 | 1618 | 0.177 | 0.6593 | 0.1496 | 0.043 | [6 empty] | 1513 | 10 | 13 | 1 | 1000 | 58 | 18 | 미정 |  | 2021-03-12 03:54 | 1617 |  | 46 | 0 | 0 | 0 | 0 | 0 | 0.19 | 0.9315 | 0.2124 | 0.0319 | 100600 |  | 38 | 154 | 0.0636 | 0.0235 | 0.0289 | 0.0328 | 0.0195 | 0.0075 | 0.0046 | 0.0046
2021-03-11 | A63112 | B | 33 | AE1055LS | 103 | 36200 | 0.0832 |  |  | 0.1558 |  | 1620 | 1554 | 3020 | 58.4 |  |  | 0 | 선택 | 미정 | 미정 | 미정 | 0 | 0 | 0 | 156 | 0 | 0 | 0.0832 | 0.108 | 0.0048 | 0.2558 | 41 | 3700 | 1582 | 0.3811 | 0.6476 | 0.2199 | 0.0221 | [6 empty] | 1484 | 25 | 25 | 3 | 0.25 | 59 | 25 | 미정 |  | 2021-03-12 04:54 | 1582 |  | 0 | 8 | 0 | 0 | 0 | 0 | 0.5594 | 0.7769 | 0.2372 | 0.0279 | 0 | 64 | 37 | 145 | 0.0721 | 0.021 | 0.0235 | 0.0452 | 0.0179 | 0.0054 | 0.0044 | 0.0051
2021-03-11 | B62597 | I | 22 | KWH1I | 97 | 36300 | 0.0717 | 0.0366 | 0.0366 | 0.1854 | 1584 | 1584 | 1547 | 2525 | 44.4 |  |  | 0 | 미정 | 미정 | 미정 | 미정 | 0 | 0 | 0 | 0 | 0 | 0 | 0.0717 | 0.0813 | 0.0054 | 0.1746 | 42 | 6900 | 1639 | 0.5093 | 0.5388 | 0.16 | 0.0204 | [6 empty] | 1481 | 20 | 29 | 1 | 0.17 | 77 | 0 | 미정 |  | 2021-03-12 04:59 | 1650 |  | 61 | 0 | 0 | 0 | 0 | 0 | 0.614 | 0.7093 | 0.2204 | 0.014 | 92700 | 1396 | 15 | 132 | 0.0481 | 0.016 | 0.025 | 0.0459 | 0.0407 | 0.0108 | 0.0046 | 0.0048
2021-03-11 | A63113 | B | 1 | AE1055LS | 103 | 36200 | 0.0465 |  |  | 0.1607 |  | 1620 | 1545 | 3054 | 49.8 |  |  | 0 | 선택 | 미정 | 미정 | 미정 | 0 | 0 | 0 | 0 | 0 | 0 | 0.0465 | 0.0601 | 0.0036 | 0.2498 | 41 | 4900 | 1584 | 0.4959 | 0.6473 | 0.162 | 0.0147 | [6 empty] | 1484 | 25 | 25 | 3 | 0.24 | 57 | 27 | 미정 |  | 2021-03-12 05:58 | 1583 |  | 0 | 48 | 23 | 0 | 0 | 0 | 0.56 | 0.785 | 0.2352 | 0.0285 | 111950 | 74 | 18 | 116 | 0.0555 | 0.0189 | 0.0265 | 0.039 | 0.0237 | 0.0068 | 0.0052 | 0.0047
2021-03-11 | B62598 | T | 10 | SM25CM3 | 104 | 38000 | 0.0643 | 0.0347 | 0.0347 | 0.1185 | 1635 | 1635 | 1549 | 2676 |  |  |  | 0 | 미정 | 미정 | 미정 | 미정 | 0 | 0 | 0 | 210 | 0 | 0 | 0.0643 | 0.0738 | 0.0044 | 0.1791 | 41 | 6700 | 1674 | 0.174 | 0.3293 | 0.1436 | 0.0038 | [6 empty] | 1510 | 10 | 12 | 1 | 0.17 | 88 | 38 | 미정 |  | 2021-03-12 06:06 | 1659 |  | 0 | 0 | 0 | 0 | 0 | 0 | 0.2445 | 0.4764 | 0.2193 | 0.0043 | 93350 |  | 17 | 128 | 0.0026 | 0.0048 | 0.0234 | 0.0429 | 0.0415 | 0.021 | 0.0088 | 0.0236
2021-03-12 | A63114 | B | 18 | AE1055LS | 104 | 35200 | 0.0581 | 0.0999 | 0.0999 | 0.1567 | 1604 | 1604 | 1533 | 2679 | 50 |  |  | 0 | 선택 | 미정 | 미정 | 미정 | 0 | 0 | 0 | 0 | 0 | 0 | 0.0581 | 0.0965 | 0.005 | 0.3138 | 40 | 4600 | 1594 | 0.4206 | 0.6749 | 0.188 | 0.0328 | [6 empty] | 1484 | 25 | 25 | 3 | 0.24 | 59 | 26 | 미정 |  | 2021-03-12 06:58 | 1579 |  | 0 | 27 | 10 | 0 | 0 | 0 | 0.552 | 0.7854 | 0.2396 | 0.0313 | 100900 | 69 | 22 | 123 | 0.0617 | 0.02 | 0.0284 | 0.0399 | 0.0282 | 0.0096 | 0.0041 | 0.0045
2021-03-12 | B62599 | T | 5 | SM25CM3 | 104 | 38300 | 0.0633 | 0.0223 | 0.1375 | 0.0629 | 1622 | 1550 | 1552 | 2743 |  |  |  | 0 | 미정 | 미정 | 미정 | 미정 | 0 | 0 | 0 | 206 | 0 | 0 | 0.0633 | 0.0669 | 0.0052 | 0.163 | 49 | 6900 | 1635 | 0.1765 | 0.3175 | 0.1759 | 0.0041 | [6 empty] | 1510 | 10 | 11 | 1 | 0.2 | 68 | 43 | 미정 |  | 2021-03-12 07:18 | 1632 |  | 61 | 0 | 12 | 0 | 0 | 0 | 0.2443 | 0.4716 | 0.2166 | 0.0043 | 100350 |  | 15 | 119 | 0.0019 | 0.0053 | 0.0249 | 0.0347 | 0.0468 | 0.0157 | 0.0093 | 0.0258
2021-03-12 | A63115 | B | 35 | AE1055LS | 100 | 36700 | 0.062 | 0.1824 | 0.1824 | 0.1809 | 1610 | 1610 | 1587 | 3029 | 65.2 |  |  | 0 | 미정 | 선택 | 미정 | 미정 | 0 | 0 | 0 | 0 | 0 | 0 | 0.062 | 0.1276 | 0.0046 | 0.1705 | 49 | 5300 | 1578 | 0.5078 | 0.7636 | 0.21 | 0.0179 | [6 empty] | 1484 | 25 | 25 | 3 | 0.24 | 58 | 32 | 미정 |  | 2021-03-12 08:10 | 1578 |  | 0 | 25 | 34 | 0 | 0 | 0 | 0.544 | 0.7806 | 0.2249 | 0.0302 |  | 74 | 10 | 109 | 0.0805 | 0.0115 | 0.026 | 0.0447 | 0.0407 | 0.0187 | 0.0049 | 0.005
2021-03-12 | B62600 | B | 29 | AE5130M | 108 | 37700 | 0.0682 | 0.0282 | 0.0282 | 0.065 | 1643 | 1643 | 1561 | 2594 | 8.2 |  |  | 0 | 미정 | 미정 | 미정 | 미정 | 0 | 0 | 0 | 0 | 0 | 0 | 0.0682 | 0.0868 | 0.007 | 0.0309 | 59 | 9600 | 1662 | 0.2116 | 0.7829 | 0.1724 | 0.0078 | [6 empty] | 1502 | 16 | 21 | 1 | 0.18 | 86 | 34 | 미정 |  | 2021-03-12 08:48 | 1654 |  | 51 | 0 | 0 | 0 | 0 | 0 | 0.2952 | 0.9572 | 0.2851 | 0.0217 |  | 94 | 35 | 185 | 0.0123 | 0.0133 | 0.018 | 0.0355 | 0.0435 | 0.0087 | 0.0059 | 0.0209
2021-03-12 | B62601 | B | 22 | AE5130M | 104 | 37600 | 0.0624 | 0.0356 | 0.0356 | 0.1043 | 1634 | 1634 | 1565 | 2630 | 25.9 |  |  | 0 | 미정 | 미정 | 미정 | 미정 | 0 | 0 | 0 | 0 | 0 | 0 | 0.0624 | 0.07 | 0.0088 | 0.0064 | 48 | 8200 | 1631 | 0.2252 | 0.7607 | 0.1842 | 0.0298 | [6 empty] | 1502 | 16 | 18 | 1 | 0.17 | 63 | 22 | 미정 |  | 2021-03-12 10:04 | 1630 |  | 0 | 0 | 11 | 0 | 0 | 0 | 0.2878 | 0.9624 | 0.2575 | 0.0247 |  | 71 | 29 | 158 | 0.0365 | 0.0128 | 0.0219 | 0.0443 | 0.021 | 0.0101 | 0.0072 | 0.0204
2021-03-12 | B62602 | B | 5 | AE5130M | 96 | 36200 | 0.0971 | 0.0223 | 0.0831 | 0.1428 | 1690 | 1653 | 1613 | 2549 | 11.5 |  |  | 0 | 미정 | 미정 | 미정 | 미정 | 0 | 0 | 0 | 0 | 0 | 0 | 0.0971 | 0.0972 | 0.0064 | 0.1232 | 20 | 2000 | 1629 | 0.2549 | 0.8017 | 0.1961 | 0.0148 | [6 empty] | 1502 | 16 | 16 | 1 | 0.2 | 72 | 33 | 미정 |  | 2021-03-12 11:08 | 1630 |  | 40 | 0 | 11 | 0 | 0 | 0 | 0.2937 | 0.9519 | 0.2572 | 0.023 | 102800 | 74 | 30 | 162 | 0.0178 | 0.0152 | 0.0189 | 0.0398 | 0.0096 | 0.0049 | 0.0045 | 0.0165
2021-03-12 | B62603 | B | 10 | AE5130M | 104 | 36800 | 0.0951 | 0.0249 | 0.0301 | 0.0764 | 1650 | 1635 | 1600 | 2604 | 9.2 |  |  | 0 | 미정 | 미정 | 미정 | 미정 | 0 | 0 | 0 | 0 | 0 | 0 | 0.0951 | 0.0924 | 0.0055 | 0.1642 | 49 | 7100 | 1651 | 0.2479 | 0.8941 | 0.2034 | 0.0195 | [6 empty] | 1502 | 16 | 18 | 1 | 0.19 | 76 | 31 | 미정 |  | 2021-03-12 12:07 | 1642 |  | 40 | 0 | 17 | 0 | 0 | 0 | 0.296 | 0.9617 | 0.2586 | 0.0204 | 103200 | 93 | 33 | 165 | 0.0141 | 0.0165 | 0.0182 | 0.0377 | 0.0116 | 0.0052 | 0.005 | 0.0161
2021-03-12 | A63116 | I | 29 | SACM1MI2 | 106 | 42400 | 0.0607 | 0.0617 | 0.034 | 0.1536 | 1560 | 1609 | 1538 | 3291 | 63.5 |  |  | 0 | 미정 | 미정 | 미정 | 미정 | 0 | 0 | 0 | 0 | 0 | 0 | 0.0607 | 0.0853 | 0.0031 | 0.179 | 56 | 9400 | 1659 | 0.3222 | 0.336 | 0.1981 | 0.8069 | [6 empty] | 1491 | 20 | 24 | 1 | 0.13 | 96 | 0 | 미정 |  | 2021-03-12 13:10 | 1666 |  | 0 | 0 | 0 | 0 | 0 | 0 | 0.4401 | 0.4587 | 0.2933 | 0.999 | 106000 | 1111 | 16 | 150 | 0.1145 | 0.9273 | 1.0257 | 0.0451 | 0.04 | 0.0103 | 0.0039 | 0.0025
2021-03-12 | B62604 | B | 1 | AE5130M1 | 104 | 37400 | 0.0796 | 0.0399 | 0.0399 | 0.08 | 1627 | 1627 | 1580 | 2454 |  |  |  | 0 | 미정 | 미정 | 미정 | 미정 | 0 | 0 | 0 | 204 | 0 | 0 | 0.0796 | 0.0935 | 0.0092 | 0.1689 | 66 | 9500 | 1653 | 0.2426 | 0.732 | 0.2006 | 0.0057 | [6 empty] | 1500 | 16 | 16 | 1 | 0.17 | 82 | 24 | 미정 |  | 2021-03-12 13:52 | 1639 |  | 70 | 0 | 51 | 0 | 0 | 0 | 0.316 | 0.9632 | 0.2906 | 0.0303 |  | 92 | 6 | 146 | 0.0044 | 0.008 | 0.0255 | 0.044 | 0.0166 | 0.0102 | 0.009 | 0.0248
2021-03-12 | A63117 | B | 18 | AE5130M1 | 106 | 38600 | 0.0449 | 0.0938 | 0.0938 | 0.0891 | 1610 | 1610 | 1559 | 3118 | 39.5 |  |  | 0 | 미정 | 미정 | 미정 | 미정 | 0 | 0 | 0 | 0 | 0 | 0 | 0.0449 | 0.0956 | 0.0045 | 0.1585 | 48 | 7400 | 1615 | 0.2213 | 0.7792 | 0.1727 | 0.0397 | [6 empty] | 1500 | 16 | 17 | 3 | 0.26 | 63 | 18 | 미정 |  | 2021-03-12 14:22 | 1607 |  | 0 | 35 | 32 | 0 | 0 | 0 | 0.301 | 0.9646 | 0.2995 | 0.0307 | 102400 | 140 | 62 | 215 | 0.0468 | 0.0308 | 0.0261 | 0.0392 | 0.0389 | 0.023 | 0.0121 | 0.023
2021-03-12 | B62605 | B | 22 | AE5124H | 96 | 37900 | 0.0915 | 0.1045 | 0.0994 | 0.1286 | 1638 | 1633 | 1578 | 2774 | 13.9 |  |  | 0 | 미정 | 선택 | 미정 | 미정 | 0 | 0 | 0 | 0 | 0 | 0 | 0.0915 | 0.1167 | 0.0053 | 0.2971 | 56 | 8700 | 1673 | 0.1639 | 0.8089 | 0.1561 | 0.0139 | [6 empty] | 1508 | 16 | 20 | 1 | 0.18 | 95 | 46 | 미정 |  | 2021-03-12 14:38 | 1676 |  | 31 | 0 | 22 | 0 | 0 | 0 | 0.219 | 0.9962 | 0.2458 | 0.0258 | 107350 | 73 | 30 | 180 | 0.0187 | 0.0189 | 0.0243 | 0.0433 | 0.0225 | 0.0158 | 0.012 | 0.0095
2021-03-12 | B62606 | B | 5 | AE5124H | 102 | 37700 | 0.0863 | 0.1468 | 0.0792 | 0.1214 | 1604 | 1640 | 1553 | 2537 |  |  |  | 0 | 미정 | 미정 | 미정 | 미정 | 0 | 0 | 0 | 208 | 0 | 0 | 0.0863 | 0.091 | 0.0039 | 0.053 | 49 | 7300 | 1636 | 0.1705 | 0.5697 | 0.1894 | 0.0209 | [6 empty] | 1508 | 16 | 17 | 1 | 0.22 | 69 | 27 | 미정 |  | 2021-03-12 15:39 | 1643 |  | 80 | 0 | 21 | 0 | 0 | 0 | 0.226 | 0.9992 | 0.2549 | 0.0205 | 108200 | 73 | 43 | 192 | 0.0344 | 0.0141 | 0.0259 | 0.0452 | 0.0203 | 0.0112 | 0.0108 | 0.009
2021-03-12 | B62607 | B | 10 | AE5124H | 103 | 38000 | 0.0997 | 0.027 | 0.0533 | 0.0779 | 1642 | 1584 | 1549 | 2395 | 14.9 |  |  | 0 | 미정 | 미정 | 미정 | 미정 | 0 | 0 | 0 | 0 | 0 | 0 | 0.0997 | 0.0993 | 0.0061 | 0.1373 | 43 | 7300 | 1648 | 0.1619 | 0.6763 | 0.1462 | 0.0132 | [6 empty] | 1508 | 16 | 17 | 1 | 0.18 | 71 | 25 | 미정 |  | 2021-03-12 16:36 | 1640 |  | 0 | 0 | 47 | 0 | 0 | 0 | 0.2233 | 1.0045 | 0.255 | 0.023 | 97400 | 67 | 50 | 202 | 0.0226 | 0.0223 | 0.0242 | 0.0325 | 0.0439 | 0.0187 | 0.0099 | 0.0075
2021-03-12 | B62608 | B | 29 | AE5124H | 102 | 37100 | 0.0876 | 0.1857 | 0.1232 | 0.1468 | 1609 | 1613 | 1566 | 2563 | 12.8 |  |  | 0 | 미정 | 미정 | 미정 | 미정 | 0 | 0 | 0 | 0 | 0 | 0 | 0.0876 | 0.118 | 0.0049 | 0.0818 | 42 | 7300 | 1648 | 0.205 | 0.7905 | 0.1661 | 0.0147 | [6 empty] | 1508 | 16 | 17 | 1 | 0.19 | 69 | 21 | 미정 |  | 2021-03-12 17:31 | 1647 |  | 51 | 0 | 26 | 0 | 0 | 0 | 0.223 | 1.0029 | 0.2559 | 0.024 | 98100 | 76 | 48 | 203 | 0.0193 | 0.0171 | 0.0257 | 0.034 | 0.0194 | 0.0103 | 0.0075 | 0.009
2021-03-12 | B62609 | B | 18 | SCM420HM2 | 104 | 37300 | 0.1017 | 0.1084 | 0.0962 | 0.1216 | 1607 | 1606 | 1547 | 2489 | 25.8 |  |  | 0 | 미정 | 미정 | 미정 | 미정 | 0 | 0 | 0 | 0 | 0 | 0 | 0.1017 | 0.15 | 0.0094 | 0.2403 | 51 | 9000 | 1643 | 0.1725 | 0.6754 | 0.1744 | 0.0277 | [6 empty] | 1510 | 18 | 18 | 1 | 0.17 | 77 | 30 | 미정 |  | 2021-03-12 19:01 | 1642 |  | 50 | 0 | 26 | 0 | 0 | 0 | 0.199 | 0.7906 | 0.2586 | 0.0321 |  | 82 | 43 | 188 | 0.0375 | 0.0177 | 0.027 | 0.0432 | 0.0214 | 0.0106 | 0.0069 | 0.0148
2021-03-12 | B62610 | B | 22 | SCM420HM2 | 104 | 36800 | 0.0691 | 0.0319 | 0.0375 | 0.0673 | 1620 | 1603 | 1573 | 2515 | 2 |  |  | 0 | 미정 | 미정 | 미정 | 미정 | 0 | 0 | 0 | 0 | 0 | 0 | 0.0691 | 0.0926 | 0.0046 | 0.0021 | 47 | 7600 | 1638 | 0.1475 | 0.5648 | 0.1449 | 0.0132 | [6 empty] | 1510 | 18 | 18 | 1 | 0.12 | 53 | 18 | 미정 |  | 2021-03-12 20:00 | 1633 |  | 66 | 0 | 41 | 0 | 0 | 0 | 0.201 | 0.7776 | 0.2515 | 0.0283 | 103950 | 69 | 33 | 175 | 0.0029 | 0.0145 | 0.0266 | 0.0409 | 0.0577 | 0.02 | 0.0104 | 0.0149
2021-03-12 | A63118 | B | 33 | P-AE1055LSM | 105 | 40800 | 0.0324 | 0.1703 | 0.1564 | 0.2082 | 1580 | 1606 | 1553 | 3281 |  |  |  | 0 | 미정 | 미정 | 미정 | 미정 | 0 | 0 | 0 | 255 | 0 | 0 | 0.0324 | 0.054 | 0.0022 | 0.2363 | 62 | 8400 | 1638 | 0.4803 | 0.6029 | 0.1681 | 0.017 | 0.175 | 67.06 | 19.717 | 6.496 | 10.323 | 3.401 | 1484 | 25 | 25 | 3 | 0.26 | 81 | 35 | 미정 |  | 2021-03-12 20:42 | 1621 |  | 0 | 36 | 47 | 0 | 0 | 0 | 0.538 | 0.7867 | 0.2433 | 0.0301 | 97600 | 66 | 22 | 154 | 0.002 | 0.0227 | 0.0243 | 0.0308 | 0.0404 | 0.0205 | 0.0037 | 0.0037
2021-03-12 | B62611 | B | 5 | SCM420HM2 | 104 | 36600 | 0.0793 | 0.0304 | 0.0456 | 0.0898 | 1635 | 1582 | 1530 | 2543 | 23.8 |  |  | 0 | 미정 | 미정 | 미정 | 미정 | 0 | 0 | 0 | 0 | 0 | 0 | 0.0793 | 0.072 | 0.0035 | 0.2544 | 55 | 9000 | 1645 | 0.1657 | 0.5963 | 0.1637 | 0.0121 | [6 empty] | 1510 | 18 | 18 | 1 | 0.15 | 66 | 28 | 미정 |  | 2021-03-12 21:09 | 1636 |  | 11 | 0 | 11 | 0 | 0 | 0 | 0.206 | 0.7956 | 0.2602 | 0.025 |  | 67 | 31 | 173 | 0.0406 | 0.0152 | 0.0261 | 0.0505 | 0.0371 | 0.0082 | 0.0077 | 0.016
2021-03-12 | A63119 | B | 1 | P-AE1055LSM | 103 | 38500 | 0.0616 | 0.2009 | 0.1659 | 0.2723 | 1578 | 1623 | 1565 | 3278 | 45.4 |  |  | 0 | 미정 | 미정 | 미정 | 미정 | 0 | 0 | 0 | 0 | 0 | 0 | 0.0616 | 0.096 | 0.0036 | 0.109 | 40 | 3900 | 1603 | 0.4818 | 0.6037 | 0.2038 | 0.0317 | 0.138 | 62.311 | 23.923 | 5.485 | 11.36 | 2.604 | 1484 | 25 | 25 | 3 | 0.24 | 54 | 19 | 미정 |  | 2021-03-12 21:35 | 1603 |  | 0 | 25 | 34 | 0 | 0 | 0 | 0.555 | 0.7734 | 0.2425 | 0.0277 | 97600 | 71 | 25 | 141 | 0.0574 | 0.0245 | 0.0251 | 0.038 | 0.0222 | 0.0031 | 0.0017 | 0.0024
2021-03-12 | B62612 | B | 10 | SCM420HM2 | 103 | 39300 | 0.0943 | 0.049 | 0.0344 | 0.0749 | 1588 | 1624 | 1565 | 2719 | 9.1 |  |  | 0 | 미정 | 미정 | 미정 | 미정 | 0 | 0 | 0 | 0 | 0 | 0 | 0.0943 | 0.1137 | 0.0097 | 0.184 | 44 | 8100 | 1669 | 0.157 | 0.6152 | 0.1679 | 0.0166 | [6 empty] | 1510 | 18 | 21 | 1 | 0.11 | 66 | 29 | 미정 |  | 2021-03-12 22:05 | 1647 |  | 84 | 0 | 72 | 0 | 0 | 0 | 0.2 | 0.7758 | 0.2555 | 0.0217 | 103150 | 85 | 37 | 169 | 0.0142 | 0.0197 | 0.0259 | 0.0414 | 0.0408 | 0.012 | 0.0079 | 0.0147
2021-03-12 | A63120 | B | 35 | P-AE1055LSM | 104 | 37600 | 0.0338 | 0.1997 | 0.1997 | 0.2281 | 1599 | 1599 | 1544 | 3022 | 31.8 |  |  | 0 | 미정 | 미정 | 미정 | 미정 | 0 | 0 | 0 | 0 | 0 | 0 | 0.0338 | 0.0488 | 0.002 | 0.1886 | 41 | 5400 | 1592 | 0.4634 | 0.6405 | 0.1612 | 0.0161 | 0.089 | 57.624 | 25.389 | 6.494 | 8.873 | 2.269 | 1484 | 25 | 26 | 3 | 0.27 | 69 | 28 | 미정 |  | 2021-03-12 22:33 | 1592 |  | 0 | 27 | 33 | 0 | 0 | 0 | 0.556 | 0.7824 | 0.2409 | 0.0311 | 98850 | 71 | 27 | 147 | 0.0398 | 0.0159 | 0.0252 | 0.0331 | 0.0141 | 0.0036 | 0.0021 | 0.0027
2021-03-12 | B62613 | B | 29 | 55CRMOV4M | 103 | 37900 | 0.059 | 0.0359 | 0.0417 | 0.1206 | 1605 | 1603 | 1539 | 2631 | 30.7 |  |  | 0 | 미정 | 미정 | 미정 | 미정 | 0 | 0 | 0 | 0 | 0 | 0 | 0.059 | 0.0712 | 0.0033 | 0.0088 | 50 | 9000 | 1649 | 0.4526 | 0.8138 | 0.2635 | 0.0248 | [6 empty] | 1480 | 18 | 21 | 1 | 0.19 | 85 | 31 | 미정 |  | 2021-03-12 23:13 | 1641 |  | 95 | 0 | 62 | 0 | 0 | 0 | 0.548 | 1.0116 | 0.4018 | 0.0253 | 98750 | 99 | 54 | 209 | 0.0447 | 0.0366 | 0.0253 | 0.0267 | 0.02 | 0.0039 | 0.0028 | 0.0041
2021-03-12 | A63121 | B | 18 | P-AE1055LSM | 103 | 36900 | 0.0504 | 0.1443 | 0.1443 | 0.2302 | 1609 | 1609 | 1554 | 2861 | 64.6 |  |  | 0 | 미정 | 선택 | 미정 | 미정 | 0 | 0 | 0 | 0 | 0 | 0 | 0.0504 | 0.0778 | 0.0021 | 0.1416 | 42 | 5300 | 1601 | 0.4521 | 0.6747 | 0.2104 | 0.0364 | 0.107 | 59.329 | 24.445 | 7.027 | 8.443 | 2.427 | 1484 | 25 | 25 | 3 | 0.27 | 72 | 36 | 미정 |  | 2021-03-12 23:45 | 1601 |  | 0 | 9 | 0 | 0 | 0 | 0 | 0.544 | 0.7797 | 0.2392 | 0.0289 | 107800 | 79 | 26 | 137 | 0.074 | 0.0148 | 0.025 | 0.0421 | 0.0333 | 0.009 | 0.0018 | 0.002
2021-03-12 | B62614 | B | 22 | 55CRMOV4M | 104 | 36400 | 0.086 | 0.0444 | 0.0444 | 0.0773 | 1637 | 1637 | 1548 | 2592 | 26.6 |  |  | 0 | 미정 | 미정 | 미정 | 미정 | 0 | 0 | 0 | 108 | 0 | 0 | 0.086 | 0.107 | 0.0035 | 0.5003 | 46 | 7400 | 1636 | 0.4676 | 0.8507 | 0.2668 | 0.0287 | [6 empty] | 1480 | 18 | 20 | 1 | 0.15 | 76 | 28 | 미정 |  | 2021-03-13 00:25 | 1617 |  | 66 | 0 | 53 | 0 | 0 | 0 | 0.556 | 1.0183 | 0.399 | 0.023 | 98400 | 78 | 54 | 198 | 0.0388 | 0.0354 | 0.0253 | 0.0405 | 0.0247 | 0.0028 | 0.0026 | 0.0039
2021-03-12 | A63122 | B | 33 | P-AE1055LSM | 104 | 36900 | 0.0857 | 0.1597 | 0.1597 | 0.2204 | 1610 | 1610 | 1560 | 2838 | 59.4 |  |  | 0 | 미정 | 선택 | 미정 | 미정 | 0 | 0 | 0 | 0 | 0 | 0 | 0.0857 | 0.1362 | 0.0038 | 0.0315 | 41 | 4800 | 1592 | 0.3864 | 0.7069 | 0.2187 | 0.0369 | 0.134 | 59.254 | 24.251 | 7.053 | 8.401 | 2.443 | 1484 | 25 | 25 | 3 | 0.27 | 62 | 26 | 미정 |  | 2021-03-13 00:40 | 1592 |  | 0 | 27 | 0 | 0 | 0 | 0 | 0.556 | 0.7785 | 0.2442 | 0.0284 | 101600 | 73 | 44 | 167 | 0.0729 | 0.0228 | 0.0243 | 0.0508 | 0.0325 | 0.0088 | 0.0031 | 0.0025
2021-03-12 | B62615 | B | 5 | 55CRMOV4M | 104 | 37300 | 0.0848 | 0.0545 | 0.0545 | 0.1176 | 1594 | 1594 | 1538 | 2603 | 33.3 |  |  | 0 | 미정 | 미정 | 미정 | 미정 | 0 | 0 | 0 | 53 | 0 | 0 | 0.0848 | 0.1041 | 0.0043 | 0.2311 | 45 | 7700 | 1638 | 0.4789 | 0.824 | 0.3067 | 0.0389 | [6 empty] | 1480 | 18 | 18 | 1 | 0.23 | 78 | 25 | 미정 |  | 2021-03-13 01:25 | 1615 |  | 72 | 0 | 53 | 0 | 0 | 0 | 0.553 | 1.0181 | 0.4013 | 0.0268 | 97100 | 90 | 63 | 214 | 0.0486 | 0.0299 | 0.0286 | 0.0294 | 0.0195 | 0.0036 | 0.0049 | 0.0035
2021-03-12 | A63123 | B | 1 | P-AE1055LSM | 104 | 36900 | 0.0502 | 0.1663 | 0 | 0.218 | 1624 | 1617 | 1571 | 2830 | 72.7 |  |  | 0 | 미정 | 선택 | 미정 | 미정 | 0 | 0 | 0 | 222 | 0 | 0 | 0.0502 | 0.0992 | 0.0029 | 0.0963 | 49 | 5000 | 1592 | 0.4864 | 0.6633 | 0.2064 | 0.0158 | 0.11 | 56.638 | 27.427 | 5.712 | 9.915 | 2.065 | 1484 | 25 | 25 | 3 | 0.25 | 59 | 26 | 미정 |  | 2021-03-13 01:46 | 1592 |  | 0 | 0 | 20 | 0 | 0 | 0 | 0.551 | 0.7719 | 0.2301 | 0.026 | 105750 | 77 | 34 | 162 | 0.0851 | 0.0204 | 0.0273 | 0.0419 | 0.0365 | 0.0016 | 0.0023 | 0.0023
2021-03-12 | B62616 | I | 10 | SCM415C2 | 105 | 38600 | 0.0576 | 0.0312 | 0.0689 | 0.1169 | 1612 | 1615 | 1576 | 2647 | 24.8 |  |  | 0 | 미정 | 미정 | 미정 | 미정 | 0 | 0 | 0 | 155 | 0 | 0 | 0.0576 | 0.077 | 0.0873 | 0.0125 | 41 | 7600 | 1688 | 0.1285 | 0.5189 | 0.1946 | 0.043 | [6 empty] | 1516 | 20 | 21 | 1 | 0.21 | 75 | 0 | 미정 |  | 2021-03-13 02:30 | 1650 |  | 56 | 0 | 11 | 0 | 0 | 0 | 0.1507 | 0.6931 | 0.2148 | 0.0248 | 106000 | 576 | 22 | 135 | 0.0355 | 0.0375 | 0.0242 | 0.0228 | 0.0055 | 0.0043 | 0.0043 | 0.0172
2021-03-12 | A63124 | B | 35 | P-AE1055LSM | 104 | 36900 | 0.0444 | 0.1771 | 0.1771 | 0.2293 | 1590 | 1590 | 1531 | 2843 | 43 |  |  | 0 | 선택 | 미정 | 미정 | 미정 | 0 | 0 | 0 | 220 | 0 | 0 | 0.0444 | 0.065 | 0.0039 | 0.2886 | 41 | 5400 | 1587 | 0.4484 | 0.6491 | 0.1838 | 0.023 | 0.076 | 56.596 | 27.458 | 5.637 | 10.04 | 2.061 | 1484 | 25 | 25 | 3 | 0.25 | 59 | 21 | 미정 |  | 2021-03-13 03:01 | 1587 |  | 0 | 24 | 0 | 0 | 0 | 0 | 0.549 | 0.7675 | 0.23 | 0.0292 | 106100 | 77 | 34 | 146 | 0.0505 | 0.0165 | 0.0263 | 0.0303 | 0.0126 | 0.0037 | 0.0021 | 0.002
2021-03-12 | B62617 | B | 29 | 55CRMOV4M | 103 | 37900 | 0.0528 | 0.0295 | 0.1077 | 0.2022 | 1593 | 1561 | 1532 | 2595 | 49.4 |  |  | 0 | 미정 | 미정 | 미정 | 미정 | 0 | 0 | 0 | 103 | 0 | 0 | 0.0528 | 0.0682 | 0.0039 | 0.355 | 40 | 7200 | 1628 | 0.4801 | 0.7837 | 0.3106 | 0.0604 | [6 empty] | 1480 | 18 | 18 | 1 | 0.29 | 63 | 29 | 미정 |  | 2021-03-13 03:33 | 1607 |  | 56 | 0 | 45 | 0 | 0 | 0 | 0.551 | 1.0317 | 0.3891 | 0.0258 | 98850 | 89 | 16 | 114 | 0.0761 | 0.0502 | 0.0277 | 0.0111 | 0.0084 | 0.0056 | 0.0029 | 0.0019
2021-03-12 | A63125 | B | 18 | P-AE1055LSM | 104 | 36800 |  | 0.2066 | 0.2066 | 0.201 | 1613 | 1613 | 1559 | 2815 | 33.2 |  |  | 0 | 선택 | 미정 | 미정 | 미정 | 0 | 0 | 0 | 223 | 0 | 0 |  |  |  |  | 41 | 4400 | 1585 | 0.4607 | 0.6407 | 0.1966 | 0.0194 | 0.068 | 59.251 | 26.122 | 4.838 | 12.247 | 2.268 | 1484 | 25 | 25 | 3 | 0.25 | 66 | 30 | 미정 |  | 2021-03-13 04:01 | 1585 |  | 0 | 9 | 31 | 0 | 0 | 0 | 0.552 | 0.7647 | 0.2185 | 0.028 | 106150 | 77 | 35 | 154 | 0.0354 | 0.0208 | 0.0267 |  | 0.0103 | 0.0017 | 0.0012 | 0.002
2021-03-12 | B62618 | B | 22 | AE51B35 | 103 | 38900 | 0.0394 | 0.0319 | 0.0792 | 0.1508 | 1566 | 1572 | 1546 | 2510 | 52.5 |  |  | 0 | 미정 | 미정 | 미정 | 미정 | 0 | 0 | 0 | 51 | 0 | 0 | 0.0483 | 0.1127 | 0.0468 | 0.4029 | 42 | 7200 | 1618 | 0.2814 | 0.5353 | 0.1662 | 0.0479 | [6 empty] | 1500 | 16 | 16 | 1 | 0.28 | 57 | 13 | 미정 |  | 2021-03-13 04:41 | 1615 |  | 24 | 0 | 24 | 0 | 0 | 0 | 0.3512 | 0.6934 | 0.2055 | 0.0294 | 102300 | 86 | 29 | 145 | 0.0792 | 0.0358 | 0.0255 | 0.0127 | 0.0154 | 0.0046 | 0.0023 | 0.0017
2021-03-12 | A63126 | B | 33 | P-AE1055LSM | 104 | 36800 | 0.0708 | 0.1733 | 0.1733 | 0.2536 | 1603 | 1603 | 1545 | 2795 | 70.8 |  |  | 0 | 미정 | 선택 | 미정 | 미정 | 0 | 0 | 0 | 224 | 0 | 0 | 0.0708 | 0.1237 | 0.0026 | 0.09 | 42 | 5400 | 1592 | 0.4375 | 0.6802 | 0.199 | 0.0363 | 0.065 | 59.451 | 25.841 | 4.729 | 12.571 | 2.3 | 1484 | 25 | 25 | 3 | 0.25 | 62 | 25 | 미정 |  | 2021-03-13 05:06 | 1592 |  | 0 | 0 | 0 | 0 | 0 | 0 | 0.543 | 0.7701 | 0.237 | 0.0301 | 103100 | 74 | 41 | 163 | 0.0785 | 0.0184 | 0.0266 | 0.0427 | 0.0341 | 0.0095 | 0.0022 | 0.0023
2021-03-12 | B62619 | B | 10 | AE51B35 | 103 | 38100 | 0.0426 | 0.0539 | 0.0539 | 0.1322 | 1578 | 1578 | 1558 | 2654 | 26.5 |  |  | 0 | 미정 | 미정 | 미정 | 미정 | 0 | 0 | 0 | 50 | 0 | 0 | 0.0426 | 0.0664 | 0.0032 | 0.0027 | 38 | 6200 | 1634 | 0.2846 | 0.5898 | 0.1717 | 0.0225 | [6 empty] | 1500 | 16 | 17 | 1 | 0.21 | 58 | 21 | 미정 |  | 2021-03-13 05:38 | 1626 |  | 30 | 0 | 24 | 0 | 0 | 0 | 0.338 | 0.6825 | 0.1989 | 0.0209 | 103900 | 73 | 31 | 147 | 0.033 | 0.0261 | 0.0241 | 0.0145 | 0.006 | 0.0023 | 0.0015 | 0.0019
2021-03-12 | A63127 | B | 1 | P-AE1055LSM | 104 | 38800 | 0.0425 | 0.19 | 0.1425 | 0.2393 | 1565 | 1609 | 1566 | 2955 | 68.6 |  |  | 0 | 미정 | 선택 | 미정 | 미정 | 0 | 0 | 0 | 218 | 0 | 0 | 0.0425 | 0.0682 | 0.0022 | 0.2735 | 39 | 4500 | 1587 | 0.4614 | 0.6665 | 0.1992 | 0.026 | 0.098 | 56.82 | 26.511 | 6.272 | 9.059 | 2.143 | 1484 | 25 | 25 | 3 | 0.25 | 62 | 21 | 미정 |  | 2021-03-13 06:05 | 1581 |  | 0 | 17 | 0 | 0 | 0 | 0 | 0.5522 | 0.7721 | 0.2377 | 0.0296 | 107550 | 79 | 44 | 167 | 0.0738 | 0.0242 | 0.025 | 0.0302 | 0.0326 | 0.0063 | 0.0036 | 0.0031
2021-03-12 | B62620 | B | 5 | AE51B35 | 103 | 38000 | 0.0522 | 0.0242 | 0.0381 | 0.1133 | 1655 | 1578 | 1548 | 2623 | 20 |  |  | 0 | 미정 | 미정 | 미정 | 미정 | 0 | 0 | 0 | 56 | 0 | 0 | 0.0522 | 0.0734 | 0.0038 | 0.1748 | 42 | 7300 | 1630 | 0.2829 | 0.4965 | 0.1721 | 0.0245 | [6 empty] | 1500 | 16 | 17 | 1 | 0.2 | 57 | 17 | 미정 |  | 2021-03-13 06:41 | 1619 |  | 32 | 0 | 22 | 0 | 0 | 0 | 0.347 | 0.6824 | 0.1991 | 0.0233 | 100200 | 73 | 30 | 151 | 0.0257 | 0.0256 | 0.0244 | 0.0141 | 0.0042 | 0.0013 | 0.0014 | 0.0014
2021-03-13 | A63128 | B | 37 | AE1055LS | 104 | 35900 | 0.0468 | 0.1315 | 0.1315 | 0.1233 | 1611 | 1611 | 1567 | 2925 | 47.7 |  |  | 0 | 미정 | 선택 | 미정 | 미정 | 0 | 0 | 0 | 0 | 0 | 0 | 0.0468 | 0.0727 | 0.0045 | 0.1204 | 47 | 6100 | 1598 | 0.432 | 0.6501 | 0.1692 | 0.0254 | [6 empty] | 1484 | 25 | 25 | 3 | 0.25 | 59 | 22 | 미정 |  | 2021-03-13 07:12 | 1599 |  | 0 | 23 | 12 | 0 | 0 | 0 | 0.557 | 0.7803 | 0.2341 | 0.0295 | 102300 | 73 | 38 | 171 | 0.0527 | 0.0222 | 0.0244 | 0.0324 | 0.0352 | 0.0102 | 0.0028 | 0.0034
2021-03-13 | B62621 | B | 35 | AE51B35 | 103 | 37000 | 0.0479 | 0.0254 | 0.0357 | 0.1055 | 1629 | 1604 | 1549 | 2672 | 17.9 |  |  | 0 | 미정 | 미정 | 미정 | 미정 | 0 | 0 | 0 | 0 | 0 | 0 | 0.0479 | 0.078 | 0.0076 | 0.0053 | 43 | 6900 | 1635 | 0.2946 | 0.512 | 0.1445 | 0.0204 | [6 empty] | 1500 | 16 | 17 | 1 | 0.23 | 67 | 25 | 미정 |  | 2021-03-13 07:46 | 1627 |  | 0 | 0 | 0 | 0 | 0 | 0 | 0.3431 | 0.6724 | 0.1991 | 0.0204 | 92150 | 89 | 34 | 155 | 0.0258 | 0.0287 | 0.0251 | 0.0112 | 0.0049 | 0.0014 | 0.0012 | 0.0016
2021-03-13 | A63129 | B | 18 | AE1055LS | 104 | 36800 | 0.061 | 0.0885 | 0.0885 | 0.0991 | 1593 | 1593 | 1554 | 2934 | 60.5 |  |  | 0 | 미정 | 해제 | 미정 | 미정 | 0 | 0 | 0 | 0 | 0 | 0 | 0.061 | 0.1033 | 0.0026 | 0.1846 | 46 | 5000 | 1583 | 0.4328 | 0.6559 | 0.1915 | 0.0202 | [6 empty] | 1484 | 25 | 25 | 3 | 0.27 | 65 | 25 | 미정 |  | 2021-03-13 08:20 | 1590 |  | 0 | 24 | 0 | 0 | 0 | 0 | 0.552 | 0.7809 | 0.2377 | 0.0314 | 153500 | 69 | 41 | 168 | 0.0489 | 0.0234 | 0.0262 | 0.0459 | 0.0359 | 0.0051 | 0.0026 | 0.0026
2021-03-13 | B62622 | B | 29 | AE5098 | 105 | 38400 | 0.06 | 0.0564 | 0.0564 | 0.1305 | 1581 | 1581 | 1548 | 2620 |  |  |  | 0 | 미정 | 미정 | 미정 | 미정 | 0 | 0 | 0 | 158 | 0 | 0 | 0.06 | 0.0603 | 0.0047 | 0.0186 | 44 | 7900 | 1609 | 0.8655 | 0.8536 | 0.2317 | 0.0088 | [6 empty] | 1453 | 20 | 21 | 1 | 0.19 | 86 | 30 | 미정 |  | 2021-03-13 08:44 | 1598 |  | 61 | 0 | 0 | 0 | 0 | 0 | 0.972 | 1.0135 | 0.2487 | 0.0221 | 102200 | 103 | 51 | 203 | 0.0065 | 0.0106 | 0.0196 | 0.0441 | 0.0058 | 0.0025 | 0.0023 | 0.0021
2021-03-13 | A63130 | B | 33 | AE1055LS | 104 | 38700 | 0.034 | 0.0918 | 0.0987 | 0.1543 | 1545 | 1575 | 1530 | 3038 | 47.3 |  |  | 0 | 미정 | 선택 | 미정 | 미정 | 0 | 0 | 0 | 0 | 0 | 0 | 0.034 | 0.0464 | 0.0026 | 0.1753 | 43 | 5500 | 1593 | 0.3951 | 0.6471 | 0.1928 | 0.0251 | [6 empty] | 1484 | 25 | 25 | 3 | 0.25 | 58 | 28 | 미정 |  | 2021-03-13 09:27 | 1588 |  | 0 | 34 | 0 | 0 | 0 | 0 | 0.5476 | 0.7851 | 0.24 | 0.0329 | 103350 | 68 | 22 | 138 | 0.0551 | 0.0197 | 0.0291 | 0.0359 | 0.0394 | 0.0071 | 0.0024 | 0.0026
2021-03-13 | B62623 | B | 10 | AE5098 | 104 | 39200 | 0.0693 | 0.062 | 0.062 | 0.1272 | 1575 | 1575 | 1517 | 2723 |  |  |  | 0 | 미정 | 미정 | 미정 | 미정 | 0 | 0 | 0 | 149 | 0 | 0 | 0.0693 | 0.0694 | 0.0074 | 0.3365 | 45 | 8000 | 1600 | 0.8904 | 0.8785 | 0.214 | 0.0055 | [6 empty] | 1453 | 20 | 26 | 1 | 0.16 | 71 | 33 | 미정 |  | 2021-03-13 10:08 | 1589 |  | 42 | 0 | 11 | 0 | 0 | 0 | 0.9697 | 1.0134 | 0.2654 | 0.0234 | 98800 | 76 | 34 | 171 | 0.0068 | 0.0063 | 0.0221 | 0.0406 | 0.0266 | 0.0048 | 0.0058 | 0.0044
2021-03-13 | A63131 | B | 1 | AE1055LS | 104 | 36800 | 0.0536 | 0.1048 | 0.1048 | 0.1452 | 1602 | 1602 | 1553 | 2910 | 59.7 |  |  | 0 | 미정 | 선택 | 미정 | 미정 | 0 | 0 | 0 | 0 | 0 | 0 | 0.0536 | 0.0925 | 0.0033 | 0.2756 | 45 | 5000 | 1593 | 0.4431 | 0.6561 | 0.1744 | 0.0349 | [6 empty] | 1484 | 25 | 25 | 3 | 0.25 | 68 | 35 | 미정 |  | 2021-03-13 10:26 | 1588 |  | 0 | 35 | 14 | 0 | 0 | 0 | 0.5493 | 0.7853 | 0.2311 | 0.0312 | 108350 | 72 | 31 | 148 | 0.0682 | 0.0223 | 0.0278 | 0.0392 | 0.044 | 0.0114 | 0.0036 | 0.0032
2021-03-13 | B62624 | B | 5 | AE5098 | 103 | 38200 | 0.0559 | 0.0413 | 0.0413 | 0.1232 | 1605 | 1605 | 1543 | 2666 |  |  |  | 0 | 미정 | 미정 | 미정 | 미정 | 0 | 0 | 0 | 153 | 0 | 0 | 0.0559 | 0.07 | 0.0064 | 0.0698 | 41 | 7000 | 1585 | 0.872 | 0.8467 | 0.2303 | 0.0045 | [6 empty] | 1453 | 20 | 21 | 1 | 0.17 | 68 | 27 | 미정 |  | 2021-03-13 11:06 | 1580 |  | 31 | 0 | 0 | 0 | 0 | 0 | 0.9721 | 1.001 | 0.2633 | 0.0228 | 101150 | 78 | 48 | 190 | 0.0035 | 0.0053 | 0.0193 | 0.0381 | 0.0169 | 0.0086 | 0.0081 | 0.006
2021-03-13 | A63132 | B | 37 | AE1055LS | 103 | 35900 | 0.0835 | 0.0979 | 0.0979 | 0.147 | 1645 | 1645 | 1590 | 2871 | 71.8 |  |  | 0 | 미정 | 선택 | 미정 | 미정 | 0 | 0 | 0 | 0 | 0 | 0 | 0.0835 | 0.0963 | 0.0057 | 0.0017 | 50 | 4000 | 1601 | 0.4442 | 0.6726 | 0.1933 | 0.0358 | [6 empty] | 1484 | 25 | 25 | 3 | 0.24 | 69 | 33 | 미정 |  | 2021-03-13 11:28 | 1601 |  | 0 | 10 | 10 | 0 | 0 | 0 | 0.5555 | 0.7834 | 0.2389 | 0.0347 |  | 68 | 40 | 164 | 0.0873 | 0.0209 | 0.0284 | 0.0454 | 0.0436 | 0.01 | 0.0032 | 0.0027
2021-03-13 | B62625 | B | 35 | AE5098 | 103 | 37700 | 0.0596 | 0.0239 | 0.0239 | 0.1109 | 1663 | 1663 | 1579 | 2663 |  |  |  | 0 | 미정 | 미정 | 미정 | 미정 | 0 | 0 | 0 | 150 | 0 | 0 | 0.0596 | 0.0698 | 0.0039 | 0.0843 | 41 | 5600 | 1591 | 0.9084 | 0.8684 | 0.2438 | 0.0046 | [6 empty] | 1453 | 20 | 21 | 1 | 0.16 | 68 | 24 | 미정 |  | 2021-03-13 12:08 | 1577 |  | 40 | 0 | 0 | 0 | 0 | 0 | 0.964 | 1.0149 | 0.2607 | 0.0231 | 93800 | 73 | 46 | 193 | 0.004 | 0.0047 | 0.0239 | 0.0473 | 0.0214 | 0.0099 | 0.0103 | 0.0071
2021-03-13 | A63133 | B | 18 | AE1055LS | 103 | 35700 | 0.0822 | 0.1183 | 0.1183 | 0.1507 | 1595 | 1595 | 1542 | 2896 | 56.7 |  |  | 0 | 미정 | 선택 | 미정 | 미정 | 0 | 0 | 0 | 0 | 0 | 0 | 0.0822 | 0.1253 | 0.0042 | 0.2817 | 40 | 4900 | 1586 | 0.4652 | 0.6561 | 0.183 | 0.0265 | [6 empty] | 1484 | 25 | 25 | 3 | 0.24 | 60 | 29 | 미정 |  | 2021-03-13 12:17 | 1585 |  | 0 | 7 | 6 | 0 | 0 | 0 | 0.5485 | 0.7766 | 0.2251 | 0.0293 | 106750 | 71 | 36 | 160 | 0.0655 | 0.0202 | 0.0249 | 0.0551 | 0.0506 | 0.0117 | 0.0022 | 0.004
2021-03-13 | B62626 | B | 29 | AE5098 | 105 | 37500 | 0.0738 | 0.0295 | 0.0295 | 0.1502 | 1623 | 1623 | 1531 | 2725 |  |  |  | 0 | 미정 | 미정 | 미정 | 미정 | 0 | 0 | 0 | 157 | 0 | 0 | 0.0738 | 0.0659 | 0.0042 | 0.0536 | 45 | 7600 | 1601 | 0.8824 | 0.8528 | 0.225 | 0.004 | [6 empty] | 1453 | 20 | 21 | 1 | 0.17 | 65 | 27 | 미정 |  | 2021-03-13 13:09 | 1588 |  | 40 | 0 | 0 | 0 | 0 | 0 | 0.962 | 1.0141 | 0.2556 | 0.0071 | 98750 | 75 | 48 | 199 | 0.005 | 0.0045 | 0.0232 | 0.0398 | 0.0356 | 0.0074 | 0.0061 | 0.004
2021-03-13 | A63134 | B | 33 | P-AE1055LS | 103 | 35900 | 0.0659 | 0.1001 | 0.1001 | 0.1573 | 1633 | 1633 | 1580 | 2767 | 57.9 |  |  | 0 | 미정 | 선택 | 미정 | 미정 | 0 | 0 | 0 | 0 | 0 | 0 | 0.0659 | 0.0767 | 0.0035 | 0.2394 | 43 | 4400 | 1583 | 0.4499 | 0.6419 | 0.1915 | 0.036 | [6 empty] | 1485 | 25 | 25 | 3 | 0.26 | 62 | 27 | 미정 |  | 2021-03-13 13:16 | 1583 |  | 0 | 27 | 20 | 0 | 0 | 0 | 0.5525 | 0.7734 | 0.2343 | 0.0283 | 106900 | 71 | 43 | 173 | 0.0667 | 0.0195 | 0.0243 | 0.041 | 0.0446 | 0.0126 | 0.0023 | 0.0027
2021-03-13 | B62627 | B | 10 | AE5098 | 103 | 37200 | 0.0786 | 0.0488 | 0.0488 | 0.1651 | 1628 | 1628 | 1557 | 2674 |  |  |  | 0 | 미정 | 미정 | 미정 | 미정 | 0 | 0 | 0 | 152 | 0 | 0 | 0.0786 | 0.0809 | 0.0076 | 0.1792 | 61 | 7100 | 1599 | 0.9039 | 0.8726 | 0.2497 | 0.004 | [6 empty] | 1453 | 20 | 21 | 1 | 0.16 | 65 | 35 | 미정 |  | 2021-03-13 14:23 | 1587 |  | 30 | 0 | 0 | 0 | 0 | 0 | 0.982 | 0.9957 | 0.2602 | 0.0076 | 98150 | 75 | 23 | 184 | 0.0028 | 0.0042 | 0.0229 | 0.043 | 0.0222 | 0.0091 | 0.0103 | 0.0075
2021-03-13 | A63135 | B | 1 | P-AE1055LS | 104 | 36300 | 0.0776 | 0.1093 | 0.1093 | 0.1582 | 1618 | 1618 | 1564 | 2851 | 61.5 |  |  | 0 | 미정 | 선택 | 미정 | 미정 | 0 | 0 | 0 | 0 | 0 | 0 | 0.0776 | 0.1348 | 0.0041 | 0.0026 | 42 | 5200 | 1599 | 0.4867 | 0.6087 | 0.1729 | 0.0372 | [6 empty] | 1485 | 25 | 25 | 3 | 0.26 | 70 | 34 | 미정 |  | 2021-03-13 14:12 | 1599 |  | 0 | 10 | 17 | 0 | 0 | 0 | 0.556 | 0.7781 | 0.2425 | 0.0276 | 107400 | 75 | 52 | 187 | 0.0698 | 0.0201 | 0.0254 | 0.0439 | 0.0471 | 0.0163 | 0.0019 | 0.0022
2021-03-13 | A63136 | B | 37 | P-AE1055LS | 104 | 37200 | 0.0586 | 0.2757 | 0.2757 | 0.2872 | 1610 | 1610 | 1551 | 3223 | 68.6 |  |  | 0 | 미정 | 선택 | 미정 | 미정 | 0 | 0 | 0 | 0 | 0 | 0 | 0.0586 | 0.0648 | 0.0271 | 0.2632 | 39 | 4500 | 1596 | 0.4743 | 0.6035 | 0.1868 | 0.0216 | [6 empty] | 1485 | 25 | 25 | 3 | 0.26 | 59 | 25 | 미정 |  | 2021-03-13 15:24 | 1596 |  | 0 | 72 | 40 | 0 | 0 | 0 | 0.544 | 0.8203 | 0.2656 | 0.0346 | 100650 | 69 | 46 | 171 | 0.0827 | 0.0228 | 0.0296 | 0.0341 | 0.0298 | 0.0029 | 0.0017 | 0.0023
2021-03-13 | B62628 | B | 5 | AE5098 | 104 | 38100 | 0.0894 | 0.0752 | 0.0752 | 0.1121 | 1581 | 1581 | 1521 | 2625 |  |  |  | 0 | 미정 | 미정 | 미정 | 미정 | 0 | 0 | 0 | 255 | 0 | 0 | 0.0894 | 0.0918 | 0.0062 | 0.1451 | 60 | 8400 | 1585 | 0.854 | 0.7068 | 0.2249 | 0.004 | [6 empty] | 1453 | 20 | 21 | 1 | 0.13 | 66 | 34 | 미정 |  | 2021-03-13 15:51 | 1575 |  | 35 | 0 | 0 | 0 | 0 | 0 | 0.979 | 1.0005 | 0.2568 | 0.0142 | 100000 | 77 | 22 | 160 | 0.0033 | 0.0046 | 0.0232 | 0.0516 | 0.0262 | 0.0062 | 0.0071 | 0.0053
2021-03-13 | A63137 | B | 18 | AE1055LS | 104 | 37100 | 0.0476 | 0.9089 | 0.221 | 0.199 | 1609 | 1611 | 1563 | 3208 | 66 |  |  | 0 | 미정 | 선택 | 미정 | 미정 | 0 | 0 | 0 | 0 | 0 | 0 | 0.0476 | 0.0662 | 0.0029 | 0.2362 | 40 | 5100 | 1591 | 0.4631 | 0.5997 | 0.1784 | 0.05 | [6 empty] | 1484 | 25 | 25 | 3 | 0.26 | 70 | 31 | 미정 |  | 2021-03-13 16:27 | 1591 |  | 0 | 32 | 16 | 0 | 0 | 0 | 0.5486 | 0.7857 | 0.2384 | 0.0302 | 105750 | 71 | 41 | 162 | 0.0753 | 0.0257 | 0.026 | 0.0419 | 0.0383 | 0.0202 | 0.0042 | 0.0037
2021-03-13 | B62629 | B | 35 | AE5098 | 104 | 40300 | 0.0812 | 0.2062 | 0.1057 | 0.1464 | 1560 | 1622 | 1529 | 2700 |  |  |  | 0 | 미정 | 미정 | 미정 | 미정 | 0 | 0 | 0 | 254 | 0 | 0 | 0.0812 | 0.0694 | 0.009 | 0.3111 | 50 | 7400 | 1591 | 0.8333 | 0.6911 | 0.2071 | 0.0036 | [6 empty] | 1453 | 20 | 22 | 1 | 0.16 | 67 | 29 | 미정 |  | 2021-03-13 16:52 | 1578 |  | 60 | 0 | 15 | 0 | 0 | 0 | 0.974 | 0.9939 | 0.2676 | 0.0095 | 101050 | 77 | 31 | 165 | 0.0031 | 0.0042 | 0.0229 | 0.0473 | 0.023 | 0.0095 | 0.0102 | 0.0074
2021-03-13 | B62630 | B | 29 | AE5098 | 105 | 38800 | 0.1018 | 0.0598 | 0.0807 | 0.0865 | 1594 | 1617 | 1566 | 2694 |  |  |  | 0 | 미정 | 미정 | 미정 | 미정 | 0 | 0 | 0 | 253 | 0 | 0 | 0.1018 | 0.1166 | 0.0093 | 0.1182 | 41 | 6100 | 1591 | 0.8574 | 0.7331 | 0.2304 | 0.0036 | [6 empty] | 1453 | 20 | 21 | 1 | 0.13 | 62 | 24 | 미정 |  | 2021-03-13 17:43 | 1577 |  | 70 | 0 | 33 | 0 | 0 | 0 | 0.984 | 1.0034 | 0.2749 | 0.0187 |  | 77 | 40 | 182 | 0.0028 | 0.0038 | 0.0208 | 0.0423 | 0.022 | 0.0124 | 0.0127 | 0.008
2021-03-13 | A63138 | B | 33 | AE1055LS | 105 | 37000 |  | 0.1834 | 0.1834 | 0.2037 | 1606 | 1606 | 1546 | 3195 | 39.4 |  |  | 0 | 선택 | 미정 | 미정 | 미정 | 0 | 0 | 0 | 0 | 0 | 0 |  |  |  |  | 42 | 4600 | 1586 | 0.4586 | 0.5926 | 0.2049 | 0.0238 | [6 empty] | 1484 | 25 | 25 | 3 | 0.3 | 58 | 30 | 미정 |  | 2021-03-13 17:52 | 1586 |  | 0 | 32 | 10 | 0 | 0 | 0 | 0.5494 | 0.7788 | 0.2386 | 0.029 | 106050 | 78 | 23 | 125 | 0.0458 | 0.0276 | 0.027 |  | 0.0117 | 0.0022 | 0.0015 | 0.002
2021-03-13 | B62631 | B | 10 | AE5098 | 103 | 38300 |  | 0.1664 | 0.1664 | 0.2089 | 1611 | 1611 | 1554 | 2602 |  |  |  | 0 | 미정 | 미정 | 미정 | 미정 | 0 | 0 | 0 | 251 | 0 | 0 |  |  |  |  | 64 | 7400 | 1587 | 0.842 | 0.8108 | 0.2239 | 0.0037 | [6 empty] | 1453 | 20 | 21 | 1 | 0.14 | 62 | 35 | 미정 |  | 2021-03-13 19:08 | 1577 |  | 42 | 0 | 0 | 0 | 0 | 0 | 0.9982 | 0.9863 | 0.2644 | 0.022 | 97150 | 74 | 23 | 171 | 0.0031 | 0.0039 | 0.0212 |  | 0.023 | 0.0092 | 0.0097 | 0.0072
2021-03-13 | A63139 | B | 1 | STB2 | 103 | 36900 | 0.0505 | 0.0988 | 0.0988 | 0.1353 | 1681 | 1681 | 1603 | 3171 | 24.9 |  |  | 0 | 선택 | 미정 | 미정 | 미정 | 0 | 0 | 0 | 0 | 0 | 0 | 0.0505 | 0.0647 | 0.0071 | 0.074 | 43 | 4800 | 1596 | 0.7114 | 0.2488 | 0.1919 | 0.0125 | [6 empty] | 1456 | 25 | 25 | 3 | 0.33 | 93 | 38 | 미정 |  | 2021-03-13 18:58 | 1596 |  | 0 | 10 | 18 | 0 | 0 | 0 | 0.955 | 0.3711 | 0.263 | 0.0098 | 103800 | 96 | 40 | 162 | 0.0303 | 0.0134 | 0.0088 | 0.0367 | 0.0076 | 0.0022 | 0.0026 | 0.0022
2021-03-13 | A63140 | B | 37 | STB2 | 104 | 35800 | 0.0764 | 0.1429 | 0.1429 | 0.2196 | 1596 | 1596 | 1533 | 3009 | 44.6 |  |  | 0 | 선택 | 미정 | 미정 | 미정 | 0 | 0 | 0 | 0 | 0 | 0 | 0.0764 | 0.1352 | 0.0043 | 0.1173 | 42 | 5300 | 1561 | 0.8492 | 0.2669 | 0.2157 | 0.0222 | [6 empty] | 1456 | 25 | 25 | 3 | 0.28 | 66 | 31 | 미정 |  | 2021-03-13 19:51 | 1561 |  | 0 | 0 | 0 | 0 | 0 | 0 | 0.97 | 0.3699 | 0.2807 | 0.0143 | 97700 | 70 | 41 | 171 | 0.0559 | 0.0163 | 0.0122 | 0.0564 | 0.0177 | 0.002 | 0.0004 | 0.0019
2021-03-13 | B62632 | B | 5 | AE5098 | 105 | 38300 | 0.0679 | 0.0828 | 0.0828 | 0.1175 | 1644 | 1644 | 1588 | 2827 |  |  |  | 0 | 미정 | 미정 | 미정 | 미정 | 0 | 0 | 0 | 253 | 0 | 0 | 0.0679 | 0.0835 | 0.0037 | 0.0272 | 42 | 5400 | 1593 | 0.7955 | 0.7429 | 0.2322 | 0.0034 | [6 empty] | 1453 | 20 | 22 | 1 | 0.13 | 62 | 30 | 미정 |  | 2021-03-13 20:05 | 1581 |  | 55 | 0 | 17 | 0 | 0 | 0 | 0.994 | 1.0017 | 0.2689 | 0.0144 | 101500 | 92 | 16 | 150 | 0.0028 | 0.0041 | 0.0219 | 0.049 | 0.0227 | 0.011 | 0.0114 | 0.0087
2021-03-13 | A63141 | B | 18 | STB2 | 104 | 35000 | 0.0415 | 0.1175 | 0.1175 | 0.2596 | 1601 | 1601 | 1532 | 3268 | 60.3 |  |  | 0 | 선택 | 미정 | 미정 | 미정 | 0 | 0 | 0 | 0 | 0 | 0 | 0.0415 | 0.0569 | 0.0023 | 0.2271 | 44 | 5400 | 1554 | 0.8254 | 0.2366 | 0.2173 | 0.0254 | [6 empty] | 1456 | 25 | 25 | 3 | 0.28 | 61 | 26 | 미정 |  | 2021-03-13 21:05 | 1554 |  | 0 | 22 | 0 | 0 | 0 | 0 | 0.978 | 0.369 | 0.283 | 0.0154 | 104850 | 76 | 40 | 158 | 0.0711 | 0.0179 | 0.0141 | 0.0413 | 0.0205 | 0.0026 | 0.0008 | 0.0019
2021-03-13 | B62633 | B | 35 | SMN443H | 103 | 39700 | 0.1312 | 0.0449 | 0.0449 | 0.0844 | 1610 | 1610 | 1589 | 2663 | 2.2 |  |  | 0 | 미정 | 미정 | 미정 | 미정 | 0 | 0 | 0 | 0 | 0 | 0 | 0.1312 | 0.0912 | 0.0056 | 0.3119 | 41 | 6700 | 1659 | 0.2922 | 1.2342 | 0.1138 | 0.0044 | [6 empty] | 1491 | 18 | 20 | 1 | 0.19 | 87 | 28 | 미정 |  | 2021-03-13 21:23 | 1658 |  | 141 | 0 | 31 | 0 | 0 | 0 | 0.415 | 1.5005 | 0.2548 | 0.0063 | 96650 | 94 | 50 | 195 | 0.0029 | 0.0063 | 0.0231 | 0.0539 | 0.0746 | 0.0169 | 0.0116 | 0.0115
2021-03-13 | A63142 | B | 33 | STB2 | 103 | 38700 | 0.0486 | 0.1644 | 0.2195 | 0.3115 | 1557 | 1574 | 1533 | 2965 | 60 |  |  | 0 | 미정 | 선택 | 미정 | 미정 | 0 | 0 | 0 | 0 | 0 | 0 | 0.0486 | 0.0589 | 0.0053 | 0.2264 | 48 | 6000 | 1548 | 0.8905 | 0.2763 | 0.218 | 0.0158 | [6 empty] | 1456 | 25 | 25 | 3 | 0.29 | 59 | 28 | 미정 |  | 2021-03-13 22:18 | 1548 |  | 0 | 22 | 23 | 0 | 0 | 0 | 0.947 | 0.3661 | 0.2654 | 0.0102 | 110950 | 80 | 28 | 145 | 0.0605 | 0.0112 | 0.0091 | 0.0406 | 0.0335 | 0.0029 | 0.0018 | 0.0026
2021-03-13 | B62634 | B | 29 | SMN443H | 105 | 39400 |  | 0.0353 | 0.1597 | 0.13 | 1584 | 1564 | 1532 | 2794 | 28 |  |  | 0 | 미정 | 미정 | 미정 | 미정 | 0 | 0 | 0 | 0 | 0 | 0 |  |  |  |  | 41 | 7000 | 1637 | 0.3563 | 1.078 | 0.1698 | 0.0069 | [6 empty] | 1491 | 18 | 18 | 1 | 0.19 | 59 | 18 | 미정 |  | 2021-03-13 22:35 | 1616 |  | 93 | 0 | 32 | 0 | 0 | 0 | 0.413 | 1.4371 | 0.2588 | 0.0209 | 98200 | 72 | 46 | 182 | 0.04 | 0.0089 | 0.0259 |  | 0.0301 | 0.0064 | 0.0074 | 0.0113
2021-03-13 | A63143 | B | 1 | STB2 | 104 | 37800 |  | 0.2214 | 0.2214 | 0.3218 | 1573 | 1573 | 1531 | 2937 | 60.6 |  |  | 0 | 미정 | 선택 | 미정 | 미정 | 0 | 0 | 0 | 0 | 0 | 0 |  |  |  |  | 44 | 6300 | 1556 | 0.9125 | 0.2857 | 0.2462 | 0.0264 | [6 empty] | 1456 | 25 | 25 | 3 | 0.28 | 72 | 33 | 미정 |  | 2021-03-13 23:12 | 1556 |  | 0 | 37 | 25 | 0 | 0 | 0 | 0.95 | 0.3717 | 0.2779 | 0.0129 | 106750 | 78 | 49 | 177 | 0.0644 | 0.0148 | 0.0112 |  | 0.0446 | 0.0056 | 0.001 | 0.0022
2021-03-13 | B62635 | B | 10 | SMN443H | 104 | 37000 | 0.059 | 0.0246 | 0.0557 | 0.1032 | 1637 | 1611 | 1562 | 2667 | 22 |  |  | 0 | 미정 | 미정 | 미정 | 미정 | 0 | 0 | 0 | 0 | 0 | 0 | 0.059 | 0.0646 | 0.0048 | 0.2079 | 41 | 6400 | 1638 | 0.3571 | 1.141 | 0.1727 | 0.0142 | [6 empty] | 1491 | 18 | 18 | 1 | 0.24 | 56 | 21 | 미정 |  | 2021-03-13 23:54 | 1611 |  | 0 | 146 | 0 | 0 | 0 | 0 | 0.417 | 1.4933 | 0.2517 | 0.0206 | 99600 | 73 | 31 | 149 | 0.0306 | 0.0207 | 0.0252 | 0.0416 | 0.0235 | 0.0042 | 0.0041 | 0.0152
2021-03-13 | A63144 | B | 37 | STB2 | 101 | 37200 | 0.056 | 0.1588 | 0.1588 | 0.2463 | 1633 | 1633 | 1570 | 2950 | 47.3 |  |  | 0 | 선택 | 미정 | 미정 | 미정 | 0 | 0 | 0 | 0 | 0 | 0 | 0.056 | 0.105 | 0.0029 | 0.1202 | 42 | 4200 | 1562 | 0.8784 | 0.3055 | 0.2469 | 0.0236 | [6 empty] | 1456 | 25 | 25 | 3 | 0.29 | 62 | 30 | 미정 |  | 2021-03-14 00:24 | 1562 |  | 0 | 10 | 0 | 0 | 0 | 0 | 0.936 | 0.3607 | 0.2565 | 0.0165 | 103950 | 75 | 37 | 159 | 0.0524 | 0.0198 | 0.0146 | 0.0414 | 0.0173 | 0.0037 | 0.0027 | 0.0029
2021-03-13 | B62636 | B | 5 | SMN443H | 104 | 36800 | 0.0617 | 0.0275 | 0.1163 | 0.1683 | 1621 | 1589 | 1539 | 2653 | 37.2 |  |  | 0 | 미정 | 미정 | 미정 | 미정 | 0 | 0 | 0 | 0 | 0 | 0 | 0.0617 | 0.0497 | 0.0056 | 0.0028 | 43 | 7100 | 1621 | 0.3808 | 1.2939 | 0.172 | 0.0201 | [6 empty] | 1491 | 18 | 18 | 1 | 0.2 | 66 | 26 | 미정 |  | 2021-03-14 00:54 | 1611 |  | 46 | 0 | 8 | 0 | 0 | 0 | 0.419 | 1.4449 | 0.25 | 0.0242 | 100500 | 75 | 36 | 161 | 0.0511 | 0.0137 | 0.0253 | 0.0478 | 0.032 | 0.0062 | 0.0057 | 0.0132
2021-03-13 | A63145 | B | 18 | STB2 | 101 | 37200 | 0.0662 | 0.1037 | 0.1037 | 0.3066 | 1645 | 1645 | 1586 | 2884 | 57.8 |  |  | 0 | 미정 | 선택 | 미정 | 미정 | 0 | 0 | 0 | 0 | 0 | 0 | 0.0662 | 0.1144 | 0.0038 | 0.1926 | 42 | 4500 | 1560 | 0.9512 | 0.3204 | 0.2434 | 0.0175 | [6 empty] | 1456 | 25 | 25 | 3 | 0.29 | 67 | 31 | 미정 |  | 2021-03-14 01:21 | 1560 |  | 0 | 9 | 0 | 0 | 0 | 0 | 0.96 | 0.3631 | 0.2649 | 0.0127 | 105350 | 77 | 48 | 178 | 0.0632 | 0.0143 | 0.0114 | 0.0409 | 0.0315 | 0.0029 | 0.0023 | 0.0028
2021-03-13 | B62637 | B | 35 | SMN443H | 104 | 37000 | 0.0866 | 0.0575 | 0.0575 | 0.1107 | 1590 | 1590 | 1555 | 2600 | 26.7 |  |  | 0 | 미정 | 미정 | 미정 | 미정 | 0 | 0 | 0 | 0 | 0 | 0 | 0.0866 | 0.1063 | 0.0087 | 0.2691 | 41 | 6600 | 1636 | 0.3462 | 1.2731 | 0.186 | 0.0211 | [6 empty] | 1491 | 18 | 20 | 1 | 0.29 | 67 | 27 | 미정 |  | 2021-03-14 01:48 | 1628 |  | 14 | 0 | 14 | 0 | 0 | 0 | 0.41 | 1.4366 | 0.2547 | 0.0175 | 98050 | 73 | 46 | 181 | 0.0374 | 0.0196 | 0.0266 | 0.0394 | 0.0223 | 0.0053 | 0.0051 | 0.0148
2021-03-13 | A63146 | B | 33 | STB2 | 101 | 37800 | 0.0499 | 0.2431 | 0.2431 | 0.2442 | 1590 | 1590 | 1533 | 2851 | 38.9 |  |  | 0 | 선택 | 미정 | 미정 | 미정 | 0 | 0 | 0 | 0 | 0 | 0 | 0.0499 | 0.0681 | 0.003 | 0.1675 | 43 | 6000 | 1555 | 0.8957 | 0.2986 | 0.2433 | 0.0192 | [6 empty] | 1456 | 25 | 25 | 3 | 0.29 | 61 | 28 | 미정 |  | 2021-03-14 02:43 | 1555 |  | 0 | 26 | 0 | 0 | 0 | 0 | 0.961 | 0.368 | 0.2626 | 0.0143 |  | 76 | 32 | 147 | 0.0436 | 0.0156 | 0.0125 | 0.0305 | 0.0105 | 0.0009 | 0.001 | 0.0017
2021-03-13 | B62638 | B | 29 | SMN443H | 103 | 37400 | 0.07 | 0.0299 | 0.044 | 0.1388 | 1615 | 1607 | 1560 | 2644 | 33.9 |  |  | 0 | 미정 | 미정 | 미정 | 미정 | 0 | 0 | 0 | 0 | 0 | 0 | 0.07 | 0.0825 | 0.0058 | 0.1509 | 41 | 6400 | 1646 | 0.3616 | 1.2788 | 0.1788 | 0.0154 | [6 empty] | 1491 | 18 | 18 | 1 | 0.27 | 82 | 35 | 미정 |  | 2021-03-14 02:48 | 1623 |  | 60 | 0 | 29 | 0 | 0 | 0 | 0.414 | 1.4651 | 0.2506 | 0.0343 | 97300 | 81 | 48 | 186 | 0.0482 | 0.0196 | 0.0317 | 0.0349 | 0.023 | 0.0051 | 0.0053 | 0.0136
2021-03-13 | B62639 | B | 10 | AE15B35C | 104 | 37000 | 0.0671 | 0.0343 | 0.0343 | 0.1221 | 1626 | 1626 | 1563 | 2718 | 35.4 |  |  | 0 | 미정 | 미정 | 미정 | 미정 | 0 | 0 | 0 | 0 | 0 | 0 | 0.0671 | 0.0742 | 0.0029 | 0.0409 | 52 | 7900 | 1637 | 0.3013 | 0.9549 | 0.1665 | 0.0151 | [6 empty] | 1498 | 15 | 15 | 1 | 0.33 | 71 | 29 | 미정 |  | 2021-03-14 03:55 | 1638 |  | 12 | 0 | 14 | 0 | 0 | 0 | 0.3341 | 1.162 | 0.2368 | 0.0319 | 97800 | 85 | 54 | 214 | 0.0523 | 0.0166 | 0.028 | 0.0377 | 0.023 | 0.0055 | 0.0055 | 0.006
2021-03-13 | A63147 | B | 1 | STB2 | 101 | 37800 | 0.0614 | 0.3514 | 0.142 | 0.2042 | 1579 | 1595 | 1530 | 3031 | 54.1 |  |  | 0 | 선택 | 미정 | 미정 | 미정 | 0 | 0 | 0 | 0 | 0 | 0 | 0.0614 | 0.1256 | 0.003 | 0.376 | 40 | 5100 | 1555 | 0.8535 | 0.3333 | 0.2284 | 0.0221 | [6 empty] | 1456 | 25 | 25 | 3 | 0.27 | 55 | 24 | 미정 |  | 2021-03-14 03:51 | 1555 |  | 0 | 0 | 0 | 0 | 0 | 0 | 0.962 | 0.3664 | 0.2555 | 0.013 | 107500 | 79 | 33 | 143 | 0.0565 | 0.0146 | 0.0115 | 0.0453 | 0.0241 | 0.0031 | 0.0022 | 0.0028
2021-03-13 | A63148 | B | 37 | STB2 | 101 | 37200 |  | 0.1867 | 0.1867 | 0.2241 | 1620 | 1620 | 1553 | 2807 | 42.7 |  |  | 0 | 선택 | 미정 | 미정 | 미정 | 0 | 0 | 0 | 0 | 0 | 0 |  |  |  |  | 40 | 4300 | 1554 | 0.8968 | 0.3065 | 0.2477 | 0.0153 | [6 empty] | 1456 | 25 | 25 | 3 | 0.27 | 62 | 27 | 미정 |  | 2021-03-14 04:57 | 1554 |  | 0 | 35 | 0 | 0 | 0 | 0 | 0.95 | 0.3866 | 0.2607 | 0.0116 | 98400 | 70 | 36 | 148 | 0.0501 | 0.0125 | 0.01 |  | 0.0119 | 0.0011 | 0.0016 | 0.0028
2021-03-13 | B62640 | B | 5 | AE15B35C | 104 | 36600 | 0.0636 | 0.0563 | 0.0563 | 0.1017 | 1601 | 1601 | 1549 | 2649 | 27.5 |  |  | 0 | 미정 | 미정 | 미정 | 미정 | 0 | 0 | 0 | 0 | 0 | 0 | 0.0636 | 0.0719 | 0.005 | 0.3306 | 42 | 7000 | 1653 | 0.2781 | 0.9942 | 0.1732 | 0.0199 | [6 empty] | 1498 | 15 | 16 | 1 | 0.23 | 58 | 21 | 미정 |  | 2021-03-14 05:00 | 1623 |  | 0 | 0 | 12 | 0 | 0 | 0 | 0.3369 | 1.1592 | 0.2421 | 0.0301 | 97950 | 73 | 40 | 186 | 0.0413 | 0.0161 | 0.0283 | 0.037 | 0.0305 | 0.0059 | 0.0052 | 0.0049
2021-03-13 | A63149 | B | 18 | STB2 | 101 | 37200 | 0.0718 | 0.2605 | 0.2605 | 0.2805 | 1630 | 1630 | 1561 | 2795 | 32.5 |  |  | 0 | 선택 | 미정 | 미정 | 미정 | 0 | 0 | 0 | 0 | 0 | 0 | 0.0718 | 0.1171 | 0.0088 | 0.1781 | 50 | 4800 | 1556 | 0.9005 | 0.3225 | 0.2351 | 0.0127 | [6 empty] | 1456 | 25 | 25 | 3 | 0.27 | 58 | 28 | 미정 |  | 2021-03-14 06:06 | 1551 |  | 0 | 0 | 0 | 0 | 0 | 0 | 0.9463 | 0.3704 | 0.2629 | 0.0104 |  | 74 | 30 | 145 | 0.0364 | 0.0119 | 0.0091 | 0.0361 | 0.0087 | 0.0013 | 0.0024 | 0.0025
2021-03-13 | B62641 | B | 35 | AE15B35C | 104 | 36700 | 0.1055 | 0.0366 | 0.0782 | 0.1121 | 1589 | 1581 | 1542 | 2672 | 34.5 |  |  | 0 | 미정 | 미정 | 미정 | 미정 | 0 | 0 | 0 | 0 | 0 | 0 | 0.1055 | 0.0907 | 0.0028 | 0.0972 | 53 | 7800 | 1631 | 0.2821 | 1.0114 | 0.1903 | 0.0205 | [6 empty] | 1498 | 15 | 16 | 1 | 0.24 | 78 | 33 | 미정 |  | 2021-03-14 06:09 | 1631 |  | 30 | 0 | 11 | 0 | 0 | 0 | 0.328 | 1.1416 | 0.24 | 0.0281 | 94100 | 71 | 46 | 198 | 0.0529 | 0.0214 | 0.027 | 0.0513 | 0.0331 | 0.006 | 0.0052 | 0.0055
2021-03-14 | A63150 | B | 33 | STB2 | 100 | 36400 | 0.0539 | 0.1977 | 0.1977 | 0.2251 | 1626 | 1626 | 1569 | 2919 | 67.8 |  |  | 0 | 미정 | 선택 | 미정 | 미정 | 0 | 0 | 0 | 0 | 0 | 0 | 0.0539 | 0.0939 | 0.0242 | 0.0017 | 46 | 5100 | 1563 | 0.8972 | 0.2655 | 0.1997 | 0.0156 | [6 empty] | 1456 | 25 | 25 | 3 | 0.27 | 66 | 34 | 미정 |  | 2021-03-14 07:02 | 1563 |  | 0 | 0 | 0 | 0 | 0 | 0 | 0.963 | 0.3621 | 0.2607 | 0.0093 | 106450 | 76 | 26 | 145 | 0.0704 | 0.0104 | 0.0084 | 0.0315 | 0.0327 | 0.0037 | 0.0034 | 0.0032
2021-03-14 | B62642 | B | 19 | AE15B35C | 104 | 37400 | 0.0545 | 0.0328 | 0.0328 | 0.1274 | 1640 | 1640 | 1572 | 2613 | 31.9 |  |  | 0 | 미정 | 미정 | 미정 | 미정 | 0 | 0 | 0 | 0 | 0 | 0 | 0.0545 | 0.0655 | 0.0033 | 0.0213 | 42 | 7000 | 1647 | 0.26 | 0.9635 | 0.2186 | 0.0189 | [6 empty] | 1498 | 15 | 16 | 1 | 0.25 | 78 | 22 | 미정 |  | 2021-03-14 07:14 | 1633 |  | 36 | 0 | 12 | 0 | 0 | 0 | 0.3265 | 1.1421 | 0.2515 | 0.0281 | 96750 | 72 | 43 | 181 | 0.0487 | 0.0239 | 0.0274 | 0.0401 | 0.0249 | 0.0046 | 0.0045 | 0.0048
2021-03-14 | A63151 | B | 1 | STB2 | 103 | 36900 | 0.0628 | 0.1732 | 0.1732 | 0.2224 | 1633 | 1633 | 1577 | 2991 | 62.4 |  |  | 0 | 미정 | 선택 | 미정 | 미정 | 0 | 0 | 0 | 0 | 0 | 0 | 0.0628 | 0.107 | 0.0042 | 0.256 | 40 | 4300 | 1561 | 0.8558 | 0.2813 | 0.2144 | 0.0147 | [6 empty] | 1456 | 25 | 25 | 3 | 0.27 | 58 | 30 | 미정 |  | 2021-03-14 07:56 | 1555 |  | 0 | 0 | 0 | 0 | 0 | 0 | 0.9561 | 0.3611 | 0.268 | 0.009 | 106750 | 78 | 35 | 159 | 0.0677 | 0.0102 | 0.0081 | 0.039 | 0.0346 | 0.005 | 0.0044 | 0.0046
2021-03-14 | B62643 | B | 29 | AE15B35C | 104 | 37300 | 0.0771 | 0.0505 | 0.0505 | 0.0853 | 1615 | 1615 | 1545 | 2588 | 31.8 |  |  | 0 | 미정 | 미정 | 미정 | 미정 | 0 | 0 | 0 | 0 | 0 | 0 | 0.0771 | 0.0902 | 0.0054 | 0.0645 | 44 | 7400 | 1647 | 0.2731 | 0.9989 | 0.1762 | 0.0327 | [6 empty] | 1498 | 15 | 16 | 1 | 0.24 | 71 | 29 | 미정 |  | 2021-03-14 08:14 | 1628 |  | 40 | 0 | 11 | 0 | 0 | 0 | 0.3354 | 1.1354 | 0.2435 | 0.0269 | 98550 | 89 | 32 | 174 | 0.0526 | 0.0235 | 0.0274 | 0.0499 | 0.0405 | 0.0153 | 0.0062 | 0.0054
2021-03-14 | A63152 | B | 37 | STB2 | 101 | 36800 | 0.0568 | 0.2105 | 0.2739 | 0.3591 | 1566 | 1574 | 1532 | 2894 | 66.9 |  |  | 0 | 해제 | 선택 | 미정 | 미정 | 0 | 0 | 0 | 0 | 0 | 0 | 0.0568 | 0.0733 | 0.0045 | 0.2301 | 40 | 5600 | 1561 | 0.796 | 0.2662 | 0.2239 | 0.0313 | 0.167 | 49.142 | 28.901 | 7.615 | 6.453 | 1.7 | 1456 | 25 | 25 | 3 | 0.26 | 58 | 25 | 미정 |  | 2021-03-14 09:08 | 1551 |  | 0 | 0 | 0 | 0 | 0 | 0 | 0.9466 | 0.3608 | 0.2722 | 0.0141 | 102450 | 74 | 36 | 156 | 0.0737 | 0.0158 | 0.012 | 0.0386 | 0.0313 | 0.0091 | 0.0039 | 0.0042
2021-03-14 | B62644 | B | 10 | 42CRMOS4HH | 103 | 37300 | 0.0658 | 0.0602 | 0.0602 | 0.0886 | 1655 | 1655 | 1593 | 2686 |  |  |  | 0 | 미정 | 미정 | 미정 | 미정 | 0 | 0 | 0 | 204 | 0 | 0 | 0.0658 | 0.0778 | 0.0033 | 0.108 | 55 | 8500 | 1672 | 0.3409 | 0.6171 | 0.2475 | 0.008 | [6 empty] | 1492 | 18 | 21 | 1 | 0.27 | 89 | 32 | 미정 |  | 2021-03-14 09:26 | 1657 |  | 61 | 0 | 12 | 0 | 0 | 0 | 0.418 | 0.7793 | 0.301 | 0.0278 | 99950 | 98 | 52 | 222 | 0.0064 | 0.009 | 0.0251 | 0.0399 | 0.0234 | 0.01 | 0.0088 | 0.0253
2021-03-14 | A63153 | B | 18 | STB2 | 99 | 38000 | 0.0631 | 0.2618 | 0.2618 | 0.3483 | 1658 | 1658 | 1581 | 3013 | 67.9 |  |  | 0 | 해제 | 선택 | 미정 | 미정 | 0 | 0 | 0 | 0 | 0 | 0 | 0.0631 | 0.1136 | 0.0026 | 0.235 | 43 | 3600 | 1548 | 0.8598 | 0.2733 | 0.2231 | 0.0319 | 0.096 | 50.459 | 29.324 | 8.015 | 6.295 | 1.72 | 1456 | 25 | 26 | 3 | 0.27 | 54 | 22 | 미정 |  | 2021-03-14 10:14 | 1546 |  | 0 | 0 | 0 | 0 | 0 | 0 | 0.968 | 0.3747 | 0.2743 | 0.0166 | 99150 | 73 | 29 | 149 | 0.0775 | 0.0194 | 0.0146 | 0.0428 | 0.0348 | 0.0105 | 0.0055 | 0.0059
2021-03-14 | B62645 | B | 5 | 42CRMOS4HH | 103 | 38800 | 0.1021 | 0.0337 | 0.0588 | 0.0923 | 1593 | 1580 | 1528 | 2639 |  |  |  | 0 | 미정 | 미정 | 미정 | 미정 | 0 | 0 | 0 | 0 | 0 | 0 | 0.1021 | 0.0789 | 0.0048 | 0.3856 | 56 | 9300 | 1641 | 0.3475 | 0.5234 | 0.2414 | 0.0062 | [6 empty] | 1492 | 18 | 19 | 1 | 0.29 | 69 | 26 | 미정 |  | 2021-03-14 10:54 | 1633 |  | 50 | 0 | 14 | 0 | 0 | 0 | 0.426 | 0.7734 | 0.3032 | 0.0283 | 97950 | 71 | 37 | 184 | 0.0032 | 0.0077 | 0.0241 | 0.0507 | 0.0897 | 0.01 | 0.0102 | 0.0242
2021-03-14 | A63154 | B | 33 | SEAH-BQ1 | 99 | 37600 | 0.4865 | 0.2111 | 0.2111 | 0.3133 | 1595 | 1595 | 1543 | 3151 | 62.2 |  |  | 0 | 미정 | 선택 | 미정 | 미정 | 0 | 0 | 0 | 0 | 0 | 0 | 0.4865 | 0.2547 | 0.0158 | 0.1827 | 46 | 5200 | 1561 | 0.8552 | 0.3082 | 0.2741 | 0.0185 | 0.164 | 46.603 | 32.735 | 7.425 | 6.276 | 1.423 | 1455 | 30 | 30 | 3 | 0.23 | 58 | 29 | 미정 |  | 2021-03-14 11:29 | 1554 |  | 0 | 0 | 0 | 0 | 0 | 0 | 0.948 | 0.4133 | 0.3142 | 0.0267 |  | 76 | 23 | 135 | 0.0695 | 0.019 | 0.027 | 0.0393 | 0.0379 | 0.0071 | 0.0066 | 0.0057
2021-03-14 | B62646 | B | 35 | 42CRMOS4HH | 103 | 36800 | 0.0775 | 0.034 | 0.034 | 0.1269 | 1615 | 1615 | 1550 | 2649 |  |  |  | 0 | 미정 | 미정 | 미정 | 미정 | 0 | 0 | 0 | 199 | 0 | 0 | 0.0775 | 0.0937 | 0.0058 | 0.215 | 49 | 8100 | 1634 | 0.3238 | 0.6597 | 0.2344 | 0.0053 | [6 empty] | 1492 | 18 | 19 | 1 | 0.24 | 67 | 28 | 미정 |  | 2021-03-14 12:04 | 1626 |  | 40 | 0 | 0 | 0 | 0 | 0 | 0.4172 | 0.7693 | 0.2986 | 0.0299 | 100400 | 73 | 22 | 154 | 0.0056 | 0.0069 | 0.0272 | 0.0487 | 0.024 | 0.0088 | 0.0099 | 0.0266
2021-03-14 | A63155 | B | 1 | SEAH-BQ1 | 99 | 36900 | 0.1525 | 0.3441 | 0.3441 | 0.3105 | 1650 | 1650 | 1598 | 3134 | 53.7 |  |  | 0 | 미정 | 선택 | 미정 | 미정 | 0 | 0 | 0 | 0 | 0 | 0 | 0.1525 | 0.1742 | 0.0077 | 0.0038 | 43 | 3800 | 1543 | 0.8167 | 0.3322 | 0.2736 | 0.0232 | 0.285 | 47.175 | 32.545 | 6.954 | 6.783 | 1.449 | 1455 | 30 | 31 | 3 | 0.26 | 54 | 28 | 미정 |  | 2021-03-14 12:28 | 1551 |  | 0 | 0 | 0 | 0 | 0 | 0 | 0.9328 | 0.4078 | 0.3274 | 0.0291 | 108850 | 79 | 24 | 140 | 0.0569 | 0.0184 | 0.0265 | 0.0327 | 0.0207 | 0.0076 | 0.0049 | 0.005
2021-03-14 | B62647 | B | 29 | 42CRMOS4HH | 103 | 37400 |  | 0.0351 | 0.0351 | 0.1401 | 1672 | 1672 | 1575 | 2710 |  |  |  | 0 | 미정 | 미정 | 미정 | 미정 | 0 | 0 | 0 | 202 | 0 | 0 |  |  |  |  | 40 | 6800 | 1642 | 0.36 | 0.6056 | 0.2598 | 0.0054 | [6 empty] | 1492 | 18 | 19 | 1 | 0.2 | 62 | 29 | 미정 |  | 2021-03-14 12:55 | 1633 |  | 50 | 0 | 17 | 0 | 0 | 0 | 0.418 | 0.7819 | 0.2991 | 0.031 | 95900 | 72 | 26 | 160 | 0.0038 | 0.0067 | 0.0267 |  | 0.0152 | 0.0097 | 0.01 | 0.0291
2021-03-14 | A63156 | B | 37 | SEAH-BQ1 | 99 | 34200 | 0.0525 | 0.218 | 0.218 | 0.2629 | 1607 | 1607 | 1538 | 2741 | 51.7 |  |  | 0 | 선택 | 미정 | 미정 | 미정 | 0 | 0 | 0 | 0 | 0 | 0 | 0.0525 | 0.063 | 0.0041 | 0.1315 | 45 | 5000 | 1551 | 0.7883 | 0.2998 | 0.2727 | 0.0227 | 0.24 | 45.45 | 32.001 | 6.161 | 7.377 | 1.42 | 1455 | 30 | 30 | 3 | 0.26 | 58 | 28 | 미정 |  | 2021-03-14 13:33 | 1551 |  | 0 | 0 | 0 | 0 | 0 | 0 | 0.957 | 0.4095 | 0.3344 | 0.0298 |  | 75 | 26 | 147 | 0.0584 | 0.0142 | 0.0255 | 0.021 | 0.0145 | 0.0054 | 0.0051 | 0.0051
2021-03-14 | B62648 | B | 10 | SCM415W | 104 | 37000 | 0.0801 | 0.0352 | 0.0352 | 0.0674 | 1640 | 1640 | 1599 | 2788 | 7.9 |  |  | 0 | 미정 | 미정 | 미정 | 미정 | 0 | 0 | 0 | 55 | 0 | 0 | 0.0801 | 0.099 | 0.0046 | 0.0391 | 42 | 6800 | 1647 | 0.1054 | 0.613 | 0.1626 | 0.0157 | [6 empty] | 1515 | 15 | 16 | 1 | 0.31 | 74 | 33 | 미정 |  | 2021-03-14 13:57 | 1647 |  | 33 | 0 | 0 | 0 | 0 | 0 | 0.132 | 0.8325 | 0.2217 | 0.014 |  | 80 | 53 | 198 | 0.0119 | 0.0089 | 0.0221 | 0.05 | 0.0544 | 0.018 | 0.0066 | 0.0071
2021-03-14 | A63157 | B | 18 | SEAH-BQ1 | 99 | 36300 | 0.0593 | 0.1642 | 0.1642 | 0.2203 | 1598 | 1598 | 1533 | 2740 | 51.4 |  |  | 0 | 미정 | 선택 | 미정 | 미정 | 0 | 0 | 0 | 0 | 0 | 0 | 0.0593 | 0.0936 | 0.0027 | 0.1772 | 57 | 5600 | 1553 | 0.8936 | 0.2969 | 0.2928 | 0.0126 | 0.123 | 46.072 | 33.589 | 6.932 | 6.646 | 1.371 | 1455 | 30 | 30 | 3 | 0.27 | 63 | 35 | 미정 |  | 2021-03-14 14:47 | 1553 |  | 0 | 0 | 11 | 0 | 0 | 0 | 0.9702 | 0.4088 | 0.3158 | 0.0271 | 100200 | 73 | 22 | 147 | 0.0605 | 0.0199 | 0.0238 | 0.0283 | 0.0185 | 0.0069 | 0.0057 | 0.0054
2021-03-14 | B62649 | B | 19 | SCM415W | 104 | 39000 | 0.0732 | 0.0372 | 0.0304 | 0.0754 | 1571 | 1648 | 1547 | 2718 | 9.2 |  |  | 0 | 미정 | 미정 | 미정 | 미정 | 0 | 0 | 0 | 55 | 0 | 0 | 0.0732 | 0.0679 | 0.0042 | 0.1172 | 51 | 8200 | 1626 | 0.0987 | 0.6835 | 0.1787 | 0.0152 | [6 empty] | 1515 | 15 | 15 | 1 | 0.28 | 123 | 22 | 미정 |  | 2021-03-14 15:19 | 1638 |  | 22 | 0 | 0 | 0 | 0 | 0 | 0.1392 | 0.8488 | 0.2412 | 0.0203 | 98200 | 66 | 32 | 163 | 0.0146 | 0.0102 | 0.0184 | 0.051 | 0.0204 | 0.0057 | 0.0052 | 0.0051
2021-03-14 | A63158 | B | 33 | SEAH-BQ1 | 100 | 36900 | 0.0478 | 0.1659 | 0.1659 | 0.2581 | 1574 | 1574 | 1531 | 2931 | 60.6 |  |  | 0 | 선택 | 미정 | 미정 | 미정 | 0 | 0 | 0 | 0 | 0 | 0 | 0.0478 | 0.0591 | 0.0027 | 0.2443 | 43 | 5900 | 1562 | 0.8471 | 0.3357 | 0.277 | 0.0299 | 0.121 | 46.229 | 33.882 | 6.901 | 6.698 | 1.364 | 1455 | 30 | 30 | 3 | 0.27 | 64 | 37 | 미정 |  | 2021-03-14 15:52 | 1562 |  | 0 | 0 | 9 | 0 | 0 | 0 | 0.9381 | 0.4075 | 0.3219 | 0.0302 | 105050 | 83 | 24 | 133 | 0.068 | 0.0225 | 0.027 | 0.022 | 0.0194 | 0.0063 | 0.0055 | 0.006
2021-03-14 | B62650 | B | 5 | SCM415W | 104 | 38000 | 0.0748 | 0.0339 | 0.0348 | 0.1101 | 1584 | 1589 | 1554 | 2690 | 5.4 |  |  | 0 | 미정 | 선택 | 미정 | 미정 | 0 | 0 | 0 | 54 | 0 | 0 | 0.0748 | 0.1007 | 0.0058 | 0.1829 | 48 | 8000 | 1621 | 0.1273 | 0.6944 | 0.1741 | 0.0308 | [6 empty] | 1515 | 15 | 16 | 1 | 0.27 | 118 | 25 | 미정 |  | 2021-03-14 16:22 | 1633 |  | 60 | 0 | 26 | 0 | 0 | 0 | 0.1386 | 0.8506 | 0.2346 | 0.0229 |  | 72 | 33 | 154 | 0.0074 | 0.0198 | 0.0212 | 0.0459 | 0.0428 | 0.0081 | 0.0075 | 0.0072
2021-03-14 | A63159 | B | 1 | SCR420H1V | 101 | 37100 | 0.0613 | 0.046 | 0.046 | 0.0681 | 1660 | 1660 | 1585 | 3012 | 21.9 |  |  | 0 | 선택 | 미정 | 미정 | 미정 | 0 | 0 | 0 | 0 | 0 | 0 | 0.0613 | 0.0755 | 0.0029 | 0.3098 | 43 | 6900 | 1648 | 0.1831 | 0.7826 | 0.2033 | 0.0153 | [6 empty] | 1509 | 13 | 20 | 3 | 0.26 | 97 | 34 | 미정 |  | 2021-03-14 16:55 | 1650 |  | 0 | 44 | 24 | 0 | 0 | 0 | 0.209 | 0.8596 | 0.249 | 0.0264 | 103550 | 89 | 52 | 190 | 0.0298 | 0.0184 | 0.0258 | 0.0392 | 0.0314 | 0.0086 | 0.0076 | 0.0074
2021-03-14 | B62651 | B | 29 | SCM415W | 104 | 38400 | 0.0744 | 0.054 | 0.054 | 0.1008 | 1606 | 1606 | 1539 | 2607 | 27.6 |  |  | 0 | 미정 | 미정 | 미정 | 미정 | 0 | 0 | 0 | 0 | 0 | 0 | 0.0744 | 0.0943 | 0.0058 | 0.0705 | 46 | 7600 | 1641 | 0.1166 | 0.7118 | 0.1508 | 0.0185 | [6 empty] | 1515 | 15 | 21 | 1 | 0.24 | 60 | 31 | 미정 |  | 2021-03-14 17:19 | 1637 |  | 42 | 0 | 36 | 0 | 0 | 0 | 0.144 | 0.8423 | 0.2253 | 0.0215 |  | 85 | 28 | 154 | 0.0456 | 0.0163 | 0.0219 | 0.0504 | 0.0475 | 0.0108 | 0.0097 | 0.0087
2021-03-14 | A63160 | B | 37 | SCR420H1V | 100 | 37000 | 0.0509 | 0.0387 | 0.0387 | 0.0856 | 1634 | 1634 | 1572 | 2958 | 21.4 |  |  | 0 | 선택 | 미정 | 미정 | 미정 | 0 | 0 | 0 | 0 | 0 | 0 | 0.0509 | 0.0582 | 0.0031 | 0.1269 | 44 | 5500 | 1632 | 0.1824 | 0.7253 | 0.2062 | 0.0183 | [6 empty] | 1509 | 13 | 16 | 3 | 0.28 | 66 | 29 | 미정 |  | 2021-03-14 18:05 | 1616 |  | 0 | 0 | 0 | 0 | 0 | 0 | 0.2125 | 0.8722 | 0.241 | 0.0267 |  | 62 | 45 | 172 | 0.0321 | 0.0158 | 0.0238 | 0.0318 | 0.0301 | 0.0115 | 0.0101 | 0.0085
2021-03-14 | B62652 | B | 10 | AE1548 | 104 | 37900 | 0.0829 | 0.0368 | 0.0368 | 0.1775 | 1651 | 1651 | 1550 | 2660 | 35.1 |  |  | 0 | 미정 | 미정 | 미정 | 미정 | 0 | 0 | 0 | 103 | 0 | 0 | 0.0829 | 0.1 | 0.0108 | 0.2038 | 48 | 8100 | 1633 | 0.4085 | 0.9315 | 0.1597 | 0.0229 | [6 empty] | 1488 | 15 | 21 | 1 | 0.25 | 86 | 38 | 미정 |  | 2021-03-14 18:30 | 1643 |  | 80 | 0 | 0 | 0 | 0 | 0 | 0.474 | 1.1966 | 0.1875 | 0.0229 |  | 101 | 37 | 179 | 0.0469 | 0.0118 | 0.0193 | 0.0566 | 0.0305 | 0.0091 | 0.0073 | 0.0191
2021-03-14 | A63161 | B | 18 | SCR420H1V | 101 | 37100 | 0.0523 | 0.0504 | 0.0504 | 0.1189 | 1633 | 1633 | 1570 | 2963 | 29.4 |  |  | 0 | 선택 | 미정 | 미정 | 미정 | 0 | 0 | 0 | 0 | 0 | 0 | 0.0523 | 0.0502 | 0.0026 | 0.202 | 41 | 5100 | 1608 | 0.1871 | 0.7592 | 0.1969 | 0.0195 | [6 empty] | 1509 | 13 | 15 | 3 | 0.28 | 60 | 18 | 미정 |  | 2021-03-14 19:05 | 1606 |  | 0 | 0 | 0 | 0 | 0 | 0 | 0.2132 | 0.8687 | 0.2403 | 0.0292 |  | 64 | 41 | 154 | 0.0431 | 0.0177 | 0.0254 | 0.0389 | 0.0261 | 0.0129 | 0.011 | 0.0101
2021-03-14 | B62653 | B | 19 | AE1548 | 104 | 36700 | 0.0578 | 0.1482 | 0.1482 | 0.1935 | 1599 | 1599 | 1531 | 2673 | 41.7 |  |  | 0 | 미정 | 미정 | 미정 | 미정 | 0 | 0 | 0 | 0 | 0 | 0 | 0.0578 | 0.0727 | 0.0032 | 0.164 | 37 | 6200 | 1613 | 0.4066 | 0.9722 | 0.167 | 0.0209 | [6 empty] | 1488 | 15 | 17 | 1 | 0.24 | 64 | 21 | 미정 |  | 2021-03-14 19:21 | 1609 |  | 81 | 0 | 0 | 0 | 0 | 0 | 0.481 | 1.2102 | 0.1964 | 0.0194 | 110550 | 74 | 59 | 204 | 0.0591 | 0.0128 | 0.0178 | 0.0476 | 0.0343 | 0.0075 | 0.0058 | 0.0192
2021-03-14 | A63162 | B | 33 | SCR420H1V | 101 | 37000 | 0.0544 | 0.0363 | 0.0363 | 0.0494 | 1625 | 1625 | 1563 | 2939 | 17.1 |  |  | 0 | 미정 | 선택 | 미정 | 미정 | 0 | 0 | 0 | 0 | 0 | 0 | 0.0544 | 0.0597 | 0.0026 | 0.2144 | 55 | 5800 | 1614 | 0.1657 | 0.7138 | 0.1702 | 0.0162 | [6 empty] | 1509 | 13 | 14 | 3 | 0.27 | 67 | 29 | 미정 |  | 2021-03-14 20:15 | 1614 |  | 0 | 19 | 33 | 0 | 0 | 0 | 0.2075 | 0.8698 | 0.2518 | 0.0248 |  | 79 | 28 | 140 | 0.025 | 0.0129 | 0.0253 | 0.0401 | 0.0435 | 0.0164 | 0.0119 | 0.0112
2021-03-14 | B62654 | B | 5 | AE1548 | 104 | 36800 | 0.101 | 0.0642 | 0.0642 | 0.1212 | 1597 | 1597 | 1547 | 2630 | 30.2 |  |  | 0 | 미정 | 미정 | 미정 | 미정 | 0 | 0 | 0 | 0 | 0 | 0 | 0.101 | 0.1188 | 0.0101 | 0.0455 | 45 | 6500 | 1605 | 0.4017 | 0.9887 | 0.1722 | 0.0129 | [6 empty] | 1488 | 15 | 19 | 1 | 0.24 | 65 | 26 | 미정 |  | 2021-03-14 20:29 | 1618 |  | 57 | 0 | 26 | 0 | 0 | 0 | 0.482 | 1.2072 | 0.1893 | 0.0123 |  | 75 | 54 | 202 | 0.0418 | 0.0091 | 0.0147 | 0.0601 | 0.0382 | 0.009 | 0.007 | 0.0201
2021-03-14 | A63163 | B | 1 | SCM420HON | 100 | 37200 | 0.0596 | 0.0306 | 0.0306 | 0.063 | 1629 | 1629 | 1563 | 2976 | 22.5 |  |  | 0 | 미정 | 선택 | 미정 | 미정 | 0 | 0 | 0 | 0 | 0 | 0 | 0.0596 | 0.0706 | 0.0031 | 0.2265 | 51 | 6200 | 1619 | 0.1902 | 0.7486 | 0.1763 | 0.0127 | [6 empty] | 1510 | 16 | 19 | 3 | 0.27 | 73 | 30 | 미정 |  | 2021-03-14 21:09 | 1621 |  | 0 | 25 | 17 | 0 | 0 | 0 | 0.21 | 0.8559 | 0.2437 | 0.0331 |  | 83 | 48 | 178 | 0.0304 | 0.0188 | 0.028 | 0.039 | 0.0373 | 0.0128 | 0.0084 | 0.0139
2021-03-14 | B62655 | B | 29 | AE1548 | 104 | 37700 | 0.0865 | 0.066 | 0.066 | 0.1084 | 1570 | 1570 | 1532 | 2655 | 30.5 |  |  | 0 | 미정 | 미정 | 미정 | 미정 | 0 | 0 | 0 | 0 | 0 | 0 | 0.0865 | 0.0971 | 0.0056 | 0.201 | 42 | 7000 | 1630 | 0.3924 | 0.9699 | 0.1694 | 0.019 | [6 empty] | 1488 | 15 | 18 | 1 | 0.23 | 62 | 25 | 미정 |  | 2021-03-14 21:50 | 1617 |  | 70 | 0 | 22 | 0 | 0 | 0 | 0.484 | 1.2181 | 0.2071 | 0.0112 | 98300 | 74 | 40 | 170 | 0.0394 | 0.0104 | 0.0182 | 0.0483 | 0.0411 | 0.0113 | 0.0069 | 0.02
2021-03-14 | A63164 | B | 37 | SCM420HON | 101 | 37400 | 0.061 | 0.1367 | 0.9737 | 0.1165 | 1604 | 1598 | 1540 | 3119 | 58.2 |  |  | 0 | 선택 | 미정 | 미정 | 미정 | 0 | 0 | 0 | 0 | 0 | 0 | 0.061 | 0.0887 | 0.0022 | 0.1322 | 42 | 5500 | 1616 | 0.1843 | 0.7107 | 0.1517 | 0.0368 | [6 empty] | 1510 | 16 | 21 | 3 | 0.27 | 67 | 27 | 미정 |  | 2021-03-14 22:07 | 1616 |  | 0 | 9 | 0 | 0 | 0 | 0 | 0.21 | 0.8356 | 0.2427 | 0.0331 | 101250 | 65 | 50 | 171 | 0.0829 | 0.0218 | 0.0313 | 0.0422 | 0.0425 | 0.0166 | 0.0102 | 0.0151
2021-03-14 | B62656 | B | 10 | AE1548 | 103 | 37500 | 0.0355 | 0.041 | 0.1236 | 0.125 | 1622 | 1576 | 1545 | 2722 | 29.8 |  |  | 0 | 미정 | 미정 | 미정 | 미정 | 0 | 0 | 0 | 0 | 0 | 0 | 0.0355 | 0.073 | 0.0024 | 0.0233 | 41 | 6600 | 1643 | 0.415 | 1.0178 | 0.1303 | 0.0092 | [6 empty] | 1488 | 15 | 23 | 1 | 0.2 | 72 | 35 | 미정 |  | 2021-03-14 22:51 | 1631 |  | 16 | 0 | 31 | 0 | 0 | 0 | 0.469 | 1.1866 | 0.1959 | 0.0109 |  | 75 | 36 | 169 | 0.0397 | 0.0128 | 0.018 | 0.0273 | 0.0357 | 0.0096 | 0.0079 | 0.0206
2021-03-14 | A63165 | B | 18 | SCM420HON | 100 | 36600 | 0.0683 | 0.076 | 0.076 | 0.0545 | 1625 | 1625 | 1592 | 2814 | 34.9 |  |  | 0 | 미정 | 선택 | 미정 | 미정 | 0 | 0 | 0 | 0 | 0 | 0 | 0.0683 | 0.0868 | 0.0035 | 0.1435 | 41 | 4800 | 1621 | 0.18 | 0.7195 | 0.2262 | 0.0254 | [6 empty] | 1510 | 16 | 21 | 3 | 0.27 | 63 | 23 | 미정 |  | 2021-03-14 23:04 | 1621 |  | 0 | 0 | 0 | 0 | 0 | 0 | 0.208 | 0.8386 | 0.2672 | 0.0301 | 101950 | 67 | 46 | 167 | 0.0495 | 0.0197 | 0.0295 | 0.0385 | 0.035 | 0.009 | 0.0061 | 0.0148
2021-03-14 | B62657 | B | 19 | AE1548 | 104 | 37600 | 0.0879 | 0.0668 | 0.0668 | 0.105 | 1603 | 1603 | 1546 | 2558 | 32.2 |  |  | 0 | 미정 | 미정 | 미정 | 미정 | 0 | 0 | 0 | 0 | 0 | 0 | 0.0879 | 0.0949 | 0.0039 | 0.1217 | 41 | 6600 | 1642 | 0.3965 | 1.0341 | 0.1431 | 0.0142 | [6 empty] | 1488 | 15 | 21 | 1 | 0.2 | 67 | 38 | 미정 |  | 2021-03-14 23:49 | 1627 |  | 11 | 0 | 16 | 0 | 0 | 0 | 0.487 | 1.2147 | 0.2003 | 0.0138 |  | 76 | 48 | 188 | 0.037 | 0.0132 | 0.0163 | 0.0476 | 0.0381 | 0.0107 | 0.0094 | 0.0194
2021-03-14 | A63166 | B | 33 | SCM420HON | 100 | 39600 | 0.0584 | 0.0899 | 0.0518 | 0.0577 | 1565 | 1627 | 1596 | 2886 | 7.3 |  |  | 0 | 미정 | 선택 | 미정 | 미정 | 0 | 0 | 0 | 0 | 0 | 0 | 0.0584 | 0.1014 | 0.0019 | 0.1543 | 41 | 4700 | 1610 | 0.172 | 0.6651 | 0.1938 | 0.0347 | [6 empty] | 1510 | 16 | 20 | 3 | 0.27 | 59 | 23 | 미정 |  | 2021-03-15 00:17 | 1610 |  | 0 | 51 | 0 | 0 | 0 | 0 | 0.209 | 0.8518 | 0.2586 | 0.0314 | 107850 | 79 | 30 | 136 | 0.0097 | 0.0236 | 0.0292 | 0.0389 | 0.0433 | 0.0105 | 0.0073 | 0.014
2021-03-14 | B62658 | B | 35 | AE1548 | 104 | 38000 | 0.1191 | 0.2488 | 0.1584 | 0.1718 | 1567 | 1598 | 1562 | 2682 | 34.8 |  |  | 0 | 미정 | 미정 | 미정 | 미정 | 0 | 0 | 0 | 0 | 0 | 0 | 0.1191 | 0.1243 | 0.0086 | 0.0851 | 50 | 7400 | 1634 | 0.4492 | 1.0368 | 0.14 | 0.0143 | [6 empty] | 1488 | 15 | 16 | 1 | 0.2 | 72 | 28 | 미정 |  | 2021-03-15 00:54 | 1624 |  | 35 | 0 | 58 | 0 | 0 | 0 | 0.482 | 1.2098 | 0.2071 | 0.0155 | 99900 | 77 | 54 | 205 | 0.0416 | 0.0116 | 0.0139 | 0.0443 | 0.0402 | 0.0212 | 0.0154 | 0.0203
2021-03-14 | A63167 | B | 1 | KFMN445V | 103 | 36600 | 0.0734 | 0.0925 | 0.0925 | 0.1357 | 1629 | 1629 | 1566 | 2850 |  |  |  | 0 | 미정 | 미정 | 미정 | 미정 | 0 | 0 | 0 | 203 | 0 | 0 | 0.0734 | 0.1075 | 0.0025 | 0.1755 | 41 | 5600 | 1619 | 0.3466 | 0.8921 | 0.1508 | 0.0071 | [6 empty] | 1492 | 13 | 20 | 3 | 0.3 | 90 | 38 | 미정 |  | 2021-03-15 01:20 | 1619 |  | 0 | 42 | 22 | 0 | 0 | 0 | 0.427 | 1.1408 | 0.1882 | 0.0057 | 99500 | 96 | 46 | 172 | 0.0042 | 0.0076 | 0.0044 | 0.0407 | 0.0157 | 0.0092 | 0.007 | 0.0454
2021-03-14 | B62659 | B | 29 | AE1548 | 103 | 36800 | 0.0864 | 0.049 | 0.049 | 0.1496 | 1631 | 1631 | 1550 | 2607 | 38.1 |  |  | 0 | 미정 | 미정 | 미정 | 미정 | 0 | 0 | 0 | 0 | 0 | 0 | 0.0864 | 0.0731 | 0.0044 | 0.5865 | 47 | 6700 | 1620 | 0.4185 | 1.0175 | 0.1416 | 0.0126 | [6 empty] | 1488 | 15 | 15 | 1 | 0.22 | 64 | 29 | 미정 |  | 2021-03-15 02:00 | 1610 |  | 33 | 0 | 32 | 0 | 0 | 0 | 0.4823 | 1.2219 | 0.2111 | 0.014 | 101000 | 76 | 35 | 184 | 0.0432 | 0.0157 | 0.0129 | 0.0464 | 0.0373 | 0.0136 | 0.0103 | 0.0223
2021-03-14 | A63168 | B | 37 | KFMN445V | 105 | 37400 | 0.0334 | 0.0747 | 0.0747 | 0.0919 | 1579 | 1579 | 1524 | 2908 |  |  |  | 0 | 미정 | 미정 | 미정 | 미정 | 0 | 0 | 0 | 197 | 0 | 0 | 0.0334 | 0.0654 | 0.0023 | 0.1697 | 41 | 5800 | 1607 | 0.3429 | 0.9707 | 0.1358 | 0.005 | [6 empty] | 1492 | 13 | 15 | 3 | 0.28 | 72 | 31 | 미정 |  | 2021-03-15 02:33 | 1607 |  | 0 | 0 | 0 | 0 | 0 | 0 | 0.432 | 1.1323 | 0.1721 | 0.0046 | 98400 | 69 | 45 | 163 | 0.0034 | 0.006 | 0.004 | 0.0243 | 0.0272 | 0.0105 | 0.008 | 0.0452
2021-03-14 | B62660 | B | 10 | AE1548 | 103 | 36900 | 0.0727 | 0.1136 | 0.1136 | 0.1258 | 1603 | 1603 | 1554 | 2639 | 35.9 |  |  | 0 | 미정 | 미정 | 미정 | 미정 | 0 | 0 | 0 | 0 | 0 | 0 | 0.0727 | 0.0659 | 0.0041 | 0.2721 | 49 | 6700 | 1621 | 0.4296 | 1.1157 | 0.1339 | 0.0099 | [6 empty] | 1488 | 15 | 15 | 1 | 0.19 | 70 | 33 | 미정 |  | 2021-03-15 03:13 | 1613 |  | 0 | 0 | 24 | 0 | 0 | 0 | 0.483 | 1.2318 | 0.1992 | 0.0133 |  | 75 | 43 | 188 | 0.0436 | 0.0124 | 0.012 | 0.0409 | 0.0477 | 0.0246 | 0.0174 | 0.0219
2021-03-14 | A63169 | B | 18 | KFMN445V | 104 | 36600 | 0.0672 | 0.0466 | 0.0466 | 0.0534 | 1617 | 1617 | 1554 | 2846 |  |  |  | 0 | 미정 | 미정 | 미정 | 미정 | 0 | 0 | 0 | 196 | 0 | 0 | 0.0672 | 0.1184 | 0.004 | 0.2186 | 42 | 5900 | 1594 | 0.3778 | 0.948 | 0.1352 | 0.0077 | [6 empty] | 1492 | 13 | 16 | 3 | 0.27 | 55 | 23 | 미정 |  | 2021-03-15 03:37 | 1594 |  | 0 | 51 | 20 | 0 | 0 | 0 | 0.441 | 1.1352 | 0.1842 | 0.0045 | 103450 | 73 | 30 | 145 | 0.0009 | 0.0058 | 0.004 | 0.0434 | 0.0465 | 0.0134 | 0.0112 | 0.0483
2021-03-14 | B62661 | B | 19 | AE1548 | 104 | 37600 | 0.0646 | 0.0364 | 0.085 | 0.1687 | 1626 | 1579 | 1543 | 2630 |  |  |  | 0 | 미정 | 미정 | 미정 | 미정 | 0 | 0 | 0 | 0 | 0 | 0 | 0.0646 | 0.0755 | 0.0039 | 0.1726 | 40 | 6600 | 1631 | 0.4095 | 1.0045 | 0.1544 | 0.0075 | [6 empty] | 1488 | 15 | 15 | 1 | 0.19 | 75 | 33 | 미정 |  | 2021-03-15 04:16 | 1612 |  | 47 | 0 | 9 | 0 | 0 | 0 | 0.481 | 1.2249 | 0.2164 | 0.0159 | 100650 | 69 | 54 | 191 | 0.0301 | 0.0119 | 0.0145 | 0.0314 | 0.0232 | 0.0088 | 0.0089 | 0.0197
2021-03-14 | A63170 | B | 33 | KFMN445V | 104 | 38600 | 0.08 | 0.0602 | 0.052 | 0.097 | 1586 | 1629 | 1568 | 2895 |  |  |  | 0 | 미정 | 미정 | 미정 | 미정 | 0 | 0 | 0 | 198 | 0 | 0 | 0.08 | 0.1011 | 0.0027 | 0.1713 | 40 | 4800 | 1598 | 0.3443 | 0.9507 | 0.1649 | 0.005 | [6 empty] | 1492 | 13 | 16 | 3 | 0.29 | 72 | 26 | 미정 |  | 2021-03-15 04:40 | 1595 |  | 0 | 43 | 10 | 0 | 0 | 0 | 0.424 | 1.1255 | 0.1739 | 0.0041 | 102700 | 70 | 45 | 160 | 0.0036 | 0.0053 | 0.0035 | 0.0413 | 0.0187 | 0.0123 | 0.0117 | 0.0437
2021-03-14 | B62662 | B | 30 | AE1548 | 104 | 36500 | 0.0626 | 0.1047 | 0.1047 | 0.1077 | 1597 | 1597 | 1557 | 2571 | 45.8 |  |  | 0 | 미정 | 미정 | 미정 | 미정 | 0 | 0 | 0 | 0 | 0 | 0 | 0.0626 | 0.0819 | 0.0046 | 0.1291 | 43 | 7200 | 1630 | 0.3881 | 0.9799 | 0.1394 | 0.0318 | [6 empty] | 1488 | 15 | 15 | 1 | 0.26 | 68 | 22 | 미정 |  | 2021-03-15 05:17 | 1618 |  | 47 | 0 | 51 | 0 | 0 | 0 | 0.474 | 1.2209 | 0.2067 | 0.0219 | 97900 | 225 | 38 | 177 | 0.0611 | 0.0268 | 0.0198 | 0.0322 | 0.0333 | 0.0104 | 0.0066 | 0.0191
2021-03-14 | A63171 | B | 1 | KFMN445V | 104 | 36600 | 0.0776 | 0.0386 | 0.0386 | 0.1351 | 1646 | 1646 | 1556 | 2964 |  |  |  | 0 | 미정 | 미정 | 미정 | 미정 | 0 | 0 | 0 | 203 | 0 | 0 | 0.0776 | 0.1075 | 0.003 | 0.2933 | 40 | 4700 | 1593 | 0.3698 | 1.021 | 0.121 | 0.0041 | [6 empty] | 1492 | 13 | 15 | 3 | 0.32 | 65 | 27 | 미정 |  | 2021-03-15 05:41 | 1594 |  | 0 | 0 | 19 | 0 | 0 | 0 | 0.4404 | 1.1468 | 0.1614 | 0.0033 | 101250 | 72 | 40 | 155 | 0.0045 | 0.0044 | 0.0031 | 0.0454 | 0.0298 | 0.013 | 0.0116 | 0.0432
2021-03-14 | B62663 | I | 35 | 18CRNIMO7HI | 89 | 34100 | 0.0484 | 0.0426 | 0.057 | 0.0735 | 1577 | 1638 | 1597 | 2650 | 34.6 |  |  | 0 | 미정 | 미정 | 미정 | 미정 | 0 | 0 | 0 | 56 | 0 | 0 | 0.0484 | 0.0582 | 0.0062 | 0.0811 | 48 | 8500 | 1697 | 0.1292 | 0.431 | 0.2173 | 0.0331 | [6 empty] | 1506 | 25 | 26 | 1 | 0.21 | 70 | 0 | 미정 |  | 2021-03-15 06:28 | 1685 |  | 15 | 0 | 0 | 0 | 0 | 0 | 0.1673 | 0.5533 | 0.2359 | 0.0354 |  | 904 | 23 | 159 | 0.0821 | 0.0252 | 0.0295 | 0.0128 | 0.0149 | 0.0031 | 0.0019 | 0.0023
2021-03-15 | A63172 | B | 37 | KFMN445V | 104 | 35700 | 0.0816 | 0.0709 | 0.0709 | 0.0812 | 1603 | 1603 | 1545 | 2905 |  |  |  | 0 | 미정 | 미정 | 미정 | 미정 | 0 | 0 | 0 | 203 | 0 | 0 | 0.0816 | 0.1053 | 0.0064 | 0.3957 | 41 | 5300 | 1603 | 0.3552 | 0.9703 | 0.1014 | 0.0035 | [6 empty] | 1492 | 13 | 16 | 3 | 0.28 | 64 | 26 | 미정 |  | 2021-03-15 06:50 | 1597 |  | 0 | 31 | 30 | 0 | 0 | 0 | 0.434 | 1.132 | 0.1694 | 0.0037 | 97650 | 0 | 25 | 135 | 0.0072 | 0.0042 | 0.0032 | 0.0537 | 0.0434 | 0.0128 | 0.012 | 0.0458
2021-03-15 | B62664 | I | 29 | SCM415C2 | 96 | 35900 | 0.0606 | 0.0252 | 0.0628 | 0.0696 | 1656 | 1623 | 1586 | 2823 | 10.8 |  |  | 0 | 미정 | 미정 | 미정 | 미정 | 0 | 0 | 0 | 0 | 0 | 0 | 0.0606 | 0.0891 | 0.0068 | 0.216 | 68 | 9600 | 1663 | 0.1215 | 0.43 | 0.1338 | 0.0093 | [6 empty] | 1516 | 20 | 21 | 1 | 0.16 | 83 | 0 | 미정 |  | 2021-03-15 07:58 | 1673 |  | 46 | 0 | 15 | 0 | 0 | 0 | 0.1469 | 0.7027 | 0.2173 | 0.0259 | 106750 | 956 | 37 | 196 | 0.0147 | 0.0111 | 0.0259 | 0.0289 | 0.0304 | 0.0056 | 0.0051 | 0.017
2021-03-15 | A63173 | B | 18 | KFMN445V | 103 | 35900 | 0.051 | 0.0657 | 0.0657 | 0.0607 | 1612 | 1612 | 1560 | 2884 |  |  |  | 0 | 미정 | 미정 | 미정 | 미정 | 0 | 0 | 0 | 202 | 0 | 0 | 0.051 | 0.088 | 0.0043 | 0.0628 | 40 | 5000 | 1596 | 0.3448 | 0.9924 | 0.1294 | 0.0035 | [6 empty] | 1492 | 13 | 15 | 3 | 0.28 | 59 | 26 | 미정 |  | 2021-03-15 07:44 | 1586 |  | 0 | 9 | 20 | 0 | 0 | 0 | 0.432 | 1.1336 | 0.177 | 0.0034 | 101500 | 72 | 26 | 141 | 0.0025 | 0.0041 | 0.003 | 0.035 | 0.0438 | 0.0131 | 0.0088 | 0.0467
2021-03-15 | A63174 | B | 33 | KFMN445V | 106 | 36700 | 0.0471 | 0.0565 | 0.0565 | 0.076 | 1599 | 1599 | 1552 | 2819 |  |  |  | 0 | 미정 | 미정 | 미정 | 미정 | 0 | 0 | 0 | 198 | 0 | 0 | 0.0471 | 0.112 | 0.0037 | 0.02 | 38 | 4900 | 1605 | 0.3794 | 1.0232 | 0.1286 | 0.0037 | [6 empty] | 1492 | 13 | 16 | 3 | 0.29 | 61 | 25 | 미정 |  | 2021-03-15 08:39 | 1594 |  | 0 | 37 | 15 | 0 | 0 | 0 | 0.438 | 1.1278 | 0.1853 | 0.0038 | 99300 | 77 | 41 | 163 | 0.0018 | 0.0041 | 0.003 | 0.0474 | 0.046 | 0.0086 | 0.007 | 0.0485
2021-03-15 | A63175 | B | 30 | STB2 | 106 | 38600 | 0.086 | 0.1562 | 0.1562 | 0.2234 | 1657 | 1657 | 1579 | 2807 | 23.2 |  |  | 0 | 미정 | 미정 | 미정 | 미정 | 0 | 0 | 0 | 0 | 0 | 0 | 0.086 | 0.1724 | 0.0044 | 0.2569 | 46 | 6000 | 1587 | 0.8359 | 0.2881 | 0.2264 | 0.0095 | [6 empty] | 1456 | 25 | 25 | 3 | 0.27 | 82 | 30 | 미정 |  | 2021-03-15 09:48 | 1590 |  | 0 | 8 | 0 | 0 | 0 | 0 | 0.95 | 0.355 | 0.2656 | 0.0077 | 104600 | 99 | 46 | 189 | 0.0256 | 0.0091 | 0.0056 | 0.0379 | 0.0176 | 0.0041 | 0.0034 | 0.0038
2021-03-15 | A63176 | B | 37 | STB2 | 106 | 38500 | 0.0671 | 0.168 | 0.168 | 0.2032 | 1613 | 1613 | 1539 | 2888 | 36 |  |  | 0 | 미정 | 미정 | 미정 | 미정 | 0 | 0 | 0 | 0 | 0 | 0 | 0.0671 | 0.1696 | 0.0041 | 0.1526 | 50 | 7100 | 1566 | 0.8247 | 0.2671 | 0.2276 | 0.0162 | [6 empty] | 1456 | 25 | 26 | 3 | 0.26 | 65 | 26 | 미정 |  | 2021-03-15 10:59 | 1563 |  | 0 | 0 | 8 | 0 | 0 | 0 | 0.9501 | 0.3576 | 0.2627 | 0.011 | 108050 | 77 | 51 | 195 | 0.0394 | 0.0133 | 0.0078 | 0.0422 | 0.0333 | 0.0054 | 0.003 | 0.0038
2021-03-15 | A63177 | B | 18 | STB2 | 105 | 38300 | 0.1007 | 0.1625 | 0.1625 | 0.2184 | 1622 | 1622 | 1534 | 2863 | 35.5 |  |  | 0 | 미정 | 미정 | 미정 | 미정 | 0 | 0 | 0 | 0 | 0 | 0 | 0.1007 | 0.1726 | 0.0056 | 0.0013 | 42 | 5800 | 1567 | 0.8932 | 0.2805 | 0.2177 | 0.0157 | [6 empty] | 1456 | 25 | 25 | 3 | 0.26 | 62 | 23 | 미정 |  | 2021-03-15 12:00 | 1562 |  | 0 | 0 | 16 | 0 | 0 | 0 | 0.9581 | 0.3553 | 0.2519 | 0.0097 | 97350 | 71 | 50 | 192 | 0.0424 | 0.013 | 0.0076 | 0.0375 | 0.0351 | 0.0065 | 0.0022 | 0.0023
2021-03-15 | A63178 | B | 35 | STB2 | 101 | 38100 | 0.1748 | 0.129 | 0.129 | 0.2106 | 1638 | 1638 | 1582 | 3079 | 50.9 |  |  | 0 | 미정 | 선택 | 미정 | 미정 | 0 | 0 | 0 | 0 | 0 | 0 | 0.1748 | 0.2507 | 0.0063 | 0.2068 | 53 | 5700 | 1556 | 0.9163 | 0.3284 | 0.1963 | 0.0088 | [6 empty] | 1456 | 25 | 25 | 3 | 0.26 | 57 | 22 | 미정 |  | 2021-03-15 13:26 | 1556 |  | 0 | 24 | 21 | 0 | 0 | 0 | 0.935 | 0.3491 | 0.2425 | 0.0078 | 110100 | 79 | 31 | 159 | 0.0535 | 0.0083 | 0.0056 | 0.0443 | 0.0374 | 0.0026 | 0.0022 | 0.0027
2021-03-15 | B62665 | B | 33 | SNCM439P | 104 | 41100 |  | 0.0395 | 0.1306 | 0.1187 | 1603 | 1563 | 1550 | 2337 | 27.3 |  |  | 0 | 미정 | 미정 | 미정 | 미정 | 0 | 0 | 0 | 0 | 0 | 0 |  |  |  |  | 53 | 9600 | 1642 | 0.3326 | 0.6285 | 0.1713 | 0.0099 | [6 empty] | 1487 | 18 | 24 | 1 | 0.28 | 82 | 41 | 미정 |  | 2021-03-15 13:55 | 1659 |  | 61 | 0 | 17 | 0 | 0 | 0 | 0.395 | 0.7638 | 0.2603 | 0.0069 |  | 68 | 20 | 154 | 0.027 | 0.0103 | 0.0067 |  | 0.0341 | 0.0071 | 0.0048 | 0.0039
2021-03-15 | A63179 | B | 30 | STB2 | 102 | 38000 | 0.1164 | 0.2364 | 0.2364 | 0.3048 | 1643 | 1643 | 1566 | 2993 | 54.7 |  |  | 0 | 미정 | 선택 | 미정 | 미정 | 0 | 0 | 0 | 0 | 0 | 0 | 0.1164 | 0.2184 | 0.0046 | 0.2089 | 46 | 3800 | 1549 | 0.8178 | 0.3609 | 0.2274 | 0.0268 | [6 empty] | 1456 | 25 | 25 | 3 | 0.26 | 64 | 27 | 미정 |  | 2021-03-15 14:28 | 1549 |  | 0 | 0 | 0 | 0 | 0 | 0 | 0.951 | 0.3632 | 0.276 | 0.0174 | 103550 | 75 | 42 | 169 | 0.0609 | 0.0187 | 0.0134 | 0.0405 | 0.0327 | 0.0115 | 0.0056 | 0.0049
2021-03-15 | B62666 | B | 32 | SNCM439P | 104 | 36900 | 0.0726 | 0.0636 | 0.0636 | 0.1048 | 1608 | 1608 | 1524 | 2724 | 25.4 |  |  | 0 | 미정 | 미정 | 미정 | 미정 | 0 | 0 | 0 | 52 | 0 | 0 | 0.0726 | 0.0873 | 0.0045 | 0.149 | 51 | 9700 | 1629 | 0.252 | 0.5697 | 0.1932 | 0.0132 | [6 empty] | 1487 | 18 | 18 | 1 | 0.25 | 55 | 19 | 미정 |  | 2021-03-15 15:02 | 1577 |  | 0 | 0 | 0 | 0 | 0 | 0 | 0.3848 | 0.7751 | 0.274 | 0.0098 | 101350 | 72 | 18 | 142 | 0.0251 | 0.012 | 0.0087 | 0.0428 | 0.0233 | 0.0064 | 0.0038 | 0.0032
2021-03-15 | A63180 | B | 37 | STB2 | 101 | 38200 | 0.174 | 0.1741 | 0.1741 | 0.2357 | 1628 | 1628 | 1554 | 2993 | 33.4 |  |  | 0 | 선택 | 미정 | 미정 | 미정 | 0 | 0 | 0 | 0 | 0 | 0 | 0.174 | 0.1911 | 0.0059 | 0.261 | 42 | 4700 | 1553 | 0.7991 | 0.2597 | 0.2238 | 0.0146 | [6 empty] | 1456 | 25 | 25 | 3 | 0.25 | 57 | 26 | 미정 |  | 2021-03-15 15:43 | 1553 |  | 0 | 30 | 0 | 0 | 0 | 0 | 0.9695 | 0.3665 | 0.2674 | 0.0095 | 105200 | 75 | 24 | 139 | 0.0361 | 0.0117 | 0.0078 | 0.047 | 0.0159 | 0.004 | 0.0017 | 0.0025
2021-03-15 | B62667 | B | 1 | SNCM439P | 104 | 39500 | 0.0688 | 0.1588 | 0.1375 | 0.1618 | 1591 | 1606 | 1525 | 2845 | 27.4 |  |  | 0 | 미정 | 미정 | 미정 | 미정 | 0 | 0 | 0 | 0 | 0 | 0 | 0.0688 | 0.0641 | 0.0042 | 0.2483 | 41 | 7800 | 1627 | 0.3626 | 0.6281 | 0.1945 | 0.0098 | [6 empty] | 1487 | 18 | 18 | 1 | 0.3 | 63 | 33 | 미정 |  | 2021-03-15 16:05 | 1611 |  | 66 | 0 | 41 | 0 | 0 | 0 | 0.3985 | 0.7734 | 0.2612 | 0.0077 |  | 71 | 23 | 136 | 0.0303 | 0.009 | 0.0074 | 0.0448 | 0.0504 | 0.0125 | 0.0057 | 0.0049
2021-03-15 | A63181 | B | 18 | STB2 | 101 | 37500 | 0.0924 | 0.1576 | 0.1576 | 0.2341 | 1624 | 1624 | 1539 | 3006 | 57.6 |  |  | 0 | 미정 | 선택 | 미정 | 미정 | 0 | 0 | 0 | 0 | 0 | 0 | 0.0924 | 0.1199 | 0.0049 | 0.5178 | 40 | 4900 | 1559 | 0.9009 | 0.3165 | 0.2026 | 0.0153 | [6 empty] | 1456 | 25 | 25 | 3 | 0.25 | 56 | 26 | 미정 |  | 2021-03-15 16:39 | 1559 |  | 0 | 32 | 16 | 0 | 0 | 0 | 0.9555 | 0.3696 | 0.2623 | 0.0092 | 112300 | 81 | 30 | 151 | 0.0583 | 0.0116 | 0.0074 | 0.0495 | 0.0397 | 0.0095 | 0.0055 | 0.0056
2021-03-15 | B62668 | B | 19 | SNCM439P | 104 | 39100 | 0.0665 | 0.151 | 0.1034 | 0.0768 | 1560 | 1587 | 1562 | 2837 | 7.5 |  |  | 0 | 미정 | 미정 | 미정 | 미정 | 0 | 0 | 0 | 0 | 0 | 0 | 0.0665 | 0.0833 | 0.0042 | 0.0392 | 40 | 7500 | 1640 | 0.275 | 0.5876 | 0.2028 | 0.0083 | [6 empty] | 1487 | 18 | 20 | 1 | 0.24 | 61 | 28 | 미정 |  | 2021-03-15 17:13 | 1618 |  | 68 | 0 | 22 | 0 | 0 | 0 | 0.3915 | 0.7705 | 0.2694 | 0.0077 | 99650 | 81 | 20 | 127 | 0.0079 | 0.0091 | 0.007 | 0.0419 | 0.0388 | 0.0082 | 0.0068 | 0.0063
2021-03-15 | A63182 | B | 35 | STB2 | 101 | 37300 | 0.059 | 0.1289 | 0.1289 | 0.2294 | 1645 | 1645 | 1563 | 2994 | 53 |  |  | 0 | 미정 | 선택 | 미정 | 미정 | 0 | 0 | 0 | 0 | 0 | 0 | 0.059 | 0.1224 | 0.007 | 0.364 | 49 | 4100 | 1550 | 0.8697 | 0.3189 | 0.2161 | 0.0119 | [6 empty] | 1456 | 25 | 26 | 3 | 0.25 | 65 | 28 | 미정 |  | 2021-03-15 17:46 | 1550 |  | 0 | 0 | 0 | 0 | 0 | 0 | 0.961 | 0.3585 | 0.2666 | 0.0104 | 110450 | 79 | 48 | 182 | 0.0549 | 0.0117 | 0.0086 | 0.0451 | 0.0348 | 0.004 | 0.004 | 0.004
2021-03-15 | B62669 | B | 33 | AE4330VM2 | 100 | 37100 | 0.0741 | 0.2119 | 0.1081 | 0.1361 | 1582 | 1622 | 1581 | 2632 | 16.9 |  |  | 0 | 미정 | 미정 | 미정 | 미정 | 0 | 0 | 0 | 0 | 0 | 0 | 0.0741 | 0.1309 | 0.0086 | 0.0761 | 43 | 7900 | 1633 | 0.2602 | 0.7898 | 0.1661 | 0.0139 | [6 empty] | 1493 | 18 | 21 | 1 | 0.31 | 75 | 30 | 미정 |  | 2021-03-15 18:15 | 1640 |  | 50 | 22 | 13 | 0 | 0 | 0 | 0.319 | 0.9658 | 0.2099 | 0.03 | 100000 | 89 | 26 | 153 | 0.0314 | 0.0122 | 0.0274 | 0.0091 | 0.0059 | 0.0032 | 0.0029 | 0.0031
2021-03-15 | A63183 | B | 30 | STB2 | 102 | 37100 | 0.0455 | 0.2544 | 0.2544 | 0.3099 | 1567 | 1567 | 1533 | 3073 | 44.3 |  |  | 0 | 선택 | 미정 | 미정 | 미정 | 0 | 0 | 0 | 0 | 0 | 0 | 0.0455 | 0.0647 | 0.0024 | 0.1222 | 42 | 5400 | 1550 | 0.8307 | 0.3134 | 0.2581 | 0.0153 | [6 empty] | 1456 | 25 | 25 | 3 | 0.26 | 59 | 25 | 미정 |  | 2021-03-15 19:09 | 1550 |  | 0 | 20 | 0 | 0 | 0 | 0 | 0.9526 | 0.3679 | 0.2668 | 0.0106 | 99600 | 72 | 35 | 150 | 0.0518 | 0.0125 | 0.0085 | 0.0391 | 0.0173 | 0.002 | 0.0017 | 0.0027
2021-03-15 | B62670 | B | 32 | AE4330VM2 | 100 | 36800 | 0.057 | 0.0895 | 0.0895 | 0.0823 | 1602 | 1602 | 1577 | 2642 | 22.5 |  |  | 0 | 미정 | 미정 | 미정 | 미정 | 0 | 0 | 0 | 0 | 0 | 0 | 0.057 | 0.0912 | 0.0053 | 0.2544 | 42 | 7400 | 1626 | 0.2176 | 0.7626 | 0.1672 | 0.0338 | [6 empty] | 1493 | 18 | 19 | 1 | 0.23 | 59 | 17 | 미정 |  | 2021-03-15 19:14 | 1621 |  | 84 | 0 | 0 | 0 | 0 | 0 | 0.33 | 0.976 | 0.1977 | 0.0269 |  | 83 | 38 | 169 | 0.0427 | 0.0246 | 0.0309 | 0.0076 | 0.0049 | 0.0024 | 0.0021 | 0.0017
2021-03-15 | A63184 | B | 37 | STB2 | 100 | 38000 | 0.0585 | 0.2152 | 0.2152 | 0.2499 | 1633 | 1633 | 1564 | 2987 | 43.2 |  |  | 0 | 선택 | 미정 | 미정 | 미정 | 0 | 0 | 0 | 0 | 0 | 0 | 0.0585 | 0.1319 | 0.0023 | 0.0924 | 40 | 4000 | 1558 | 0.8017 | 0.3061 | 0.231 | 0.0157 | [6 empty] | 1456 | 25 | 25 | 3 | 0.25 | 56 | 24 | 미정 |  | 2021-03-15 20:14 | 1558 |  | 0 | 27 | 0 | 0 | 0 | 0 | 0.969 | 0.382 | 0.2888 | 0.0107 |  | 73 | 32 | 140 | 0.048 | 0.0134 | 0.0086 | 0.0493 | 0.0192 | 0.0058 | 0.0041 | 0.0044
2021-03-15 | B62671 | B | 1 | AE4330VM2 | 100 | 37300 | 0.0675 | 0.0383 | 0.0383 | 0.1341 | 1601 | 1601 | 1547 | 2634 | 46.2 |  |  | 0 | 미정 | 미정 | 미정 | 미정 | 0 | 0 | 0 | 0 | 0 | 0 | 0.0675 | 0.0874 | 0.0044 | 0.1709 | 48 | 8400 | 1623 | 0.2661 | 0.8841 | 0.1576 | 0.0298 | [6 empty] | 1493 | 18 | 19 | 1 | 0.23 | 61 | 24 | 미정 |  | 2021-03-15 20:30 | 1614 |  | 13 | 0 | 0 | 0 | 0 | 0 | 0.321 | 0.971 | 0.1866 | 0.0272 |  | 80 | 40 | 174 | 0.0914 | 0.0269 | 0.0289 | 0.008 | 0.0038 | 0.002 | 0.0016 | 0.0017
2021-03-15 | A63185 | B | 18 | STB2 | 101 | 38000 | 0.0484 | 0.2304 | 0.2304 | 0.2428 | 1572 | 1572 | 1533 | 2940 | 35.8 |  |  | 0 | 미정 | 선택 | 미정 | 미정 | 0 | 0 | 0 | 0 | 0 | 0 | 0.0484 | 0.0833 | 0.0037 | 0.121 | 42 | 6100 | 1552 | 0.8964 | 0.3076 | 0.2288 | 0.0155 | [6 empty] | 1456 | 25 | 26 | 3 | 0.25 | 57 | 28 | 미정 |  | 2021-03-15 21:23 | 1552 |  | 0 | 17 | 0 | 0 | 0 | 0 | 0.964 | 0.365 | 0.2628 | 0.0099 |  | 78 | 23 | 129 | 0.0405 | 0.0115 | 0.008 | 0.036 | 0.0342 | 0.0048 | 0.003 | 0.0042
2021-03-15 | B62672 | B | 19 | AE4330VM2 | 100 | 38000 | 0.0618 | 0.0795 | 0.0795 | 0.1539 | 1590 | 1590 | 1572 | 2664 | 37.4 |  |  | 0 | 미정 | 미정 | 미정 | 미정 | 0 | 0 | 0 | 0 | 0 | 0 | 0.0618 | 0.1086 | 0.0031 | 0.2004 | 46 | 8400 | 1634 | 0.2706 | 0.7762 | 0.1554 | 0.0259 | [6 empty] | 1493 | 18 | 25 | 1 | 0.23 | 63 | 23 | 미정 |  | 2021-03-15 21:29 | 1632 |  | 0 | 91 | 12 | 0 | 0 | 0 | 0.319 | 0.9724 | 0.1947 | 0.0293 | 101000 | 81 | 41 | 184 | 0.0735 | 0.0274 | 0.0283 | 0.008 | 0.0029 | 0.0014 | 0.0013 | 0.0016
2021-03-15 | A63186 | B | 35 | STB2 | 100 | 38000 | 0.0431 | 0.2412 | 0.2412 | 0.3205 | 1579 | 1579 | 1538 | 3015 | 52.2 |  |  | 0 | 미정 | 선택 | 미정 | 미정 | 0 | 0 | 0 | 0 | 0 | 0 | 0.0431 | 0.07 | 0.003 | 0.2119 | 41 | 5800 | 1560 | 0.9212 | 0.3174 | 0.209 | 0.0159 | [6 empty] | 1456 | 25 | 26 | 3 | 0.26 | 60 | 29 | 미정 |  | 2021-03-15 22:21 | 1560 |  | 0 | 0 | 16 | 0 | 0 | 0 | 0.969 | 0.365 | 0.2733 | 0.0101 | 101000 | 166 | 37 | 152 | 0.0586 | 0.0116 | 0.0079 | 0.0313 | 0.0332 | 0.005 | 0.0023 | 0.0036
2021-03-15 | B62673 | I | 33 | KWH1I | 102 | 37500 | 0.0597 | 0.0667 | 0.0667 | 0.1353 | 1585 | 1585 | 1557 | 2565 | 38.1 |  |  | 0 | 미정 | 미정 | 미정 | 미정 | 0 | 0 | 0 | 0 | 0 | 0 | 0.0597 | 0.0969 | 0.0047 | 0.1067 | 42 | 7400 | 1662 | 0.5731 | 0.5954 | 0.151 | 0.0189 | [6 empty] | 1481 | 20 | 21 | 1 | 0.35 | 96 | 0 | 미정 |  | 2021-03-15 22:25 | 1648 |  | 35 | 0 | 42 | 0 | 0 | 0 | 0.635 | 0.7095 | 0.2447 | 0.0184 | 97050 | 1597 | 44 | 189 | 0.0587 | 0.0266 | 0.0217 | 0.027 | 0.0183 | 0.002 | 0.0013 | 0.0018
2021-03-15 | A63187 | B | 30 | AE4330VM2 | 98 | 38200 | 0.0784 | 0.1489 | 0.1555 | 0.2834 | 1563 | 1602 | 1538 | 3110 | 49.3 |  |  | 0 | 미정 | 선택 | 미정 | 미정 | 0 | 0 | 0 | 0 | 0 | 0 | 0.0784 | 0.1315 | 0.0026 | 0.2475 | 44 | 6700 | 1582 | 0.2971 | 0.8741 | 0.184 | 0.019 | [6 empty] | 1493 | 18 | 22 | 3 | 0.25 | 54 | 20 | 미정 |  | 2021-03-15 23:26 | 1582 |  | 0 | 54 | 0 | 0 | 0 | 0 | 0.31 | 0.9499 | 0.2041 | 0.0388 | 101600 | 81 | 18 | 115 | 0.0552 | 0.0142 | 0.0327 | 0.0168 | 0.0169 | 0.0039 | 0.0024 | 0.0028
2021-03-15 | B62674 | T | 32 | SM10C | 101 | 35900 | 0.0813 | 0.1021 | 0.0542 | 0.0803 | 1631 | 1656 | 1612 | 2653 | 20.1 |  |  | 0 | 미정 | 미정 | 미정 | 미정 | 0 | 0 | 0 | 102 | 0 | 0 | 0.0813 | 0.052 | 0.0047 | 0.8984 | 54 | 6000 | 1693 | 0.0858 | 0.2912 | 0.1407 | 0.0171 | [6 empty] | 1522 | 13 | 13 | 1 | 0.33 | 98 | 44 | 미정 |  | 2021-03-15 23:36 | 1673 |  | 0 | 46 | 13 | 0 | 0 | 0 | 0.09 | 0.3877 | 0.1997 | 0.0273 | 95350 |  | 46 | 190 | 0.0322 | 0.0183 | 0.0216 | 0.0488 | 0.0099 | 0.0057 | 0.0045 | 0.008
2021-03-15 | A63188 | B | 37 | AE4330VM2 | 100 | 37500 | 0.0622 | 0.1288 | 0.1288 | 0.2034 | 1605 | 1605 | 1553 | 3024 | 53.5 |  |  | 0 | 미정 | 선택 | 미정 | 미정 | 0 | 0 | 0 | 0 | 0 | 0 | 0.0622 | 0.0906 | 0.0022 | 0.1495 | 43 | 6900 | 1587 | 0.2538 | 0.7887 | 0.2109 | 0.0165 | [6 empty] | 1493 | 18 | 20 | 3 | 0.25 | 54 | 22 | 미정 |  | 2021-03-16 00:22 | 1587 |  | 0 | 50 | 0 | 0 | 0 | 0 | 0.307 | 0.9649 | 0.2002 | 0.038 | 105550 | 83 | 28 | 138 | 0.0698 | 0.0114 | 0.0317 | 0.0133 | 0.0146 | 0.003 | 0.0033 | 0.0035
2021-03-15 | B62675 | T | 1 | SM10C | 100 | 35600 | 0.0672 | 0.0317 | 0.0497 | 0.0627 | 1693 | 1635 | 1606 | 2660 | 13 |  |  | 0 | 미정 | 미정 | 미정 | 미정 | 0 | 0 | 0 | 103 | 0 | 0 | 0.0672 | 0.0804 | 0.0036 | 0.1064 | 46 | 4900 | 1658 | 0.0672 | 0.31 | 0.1412 | 0.0096 | [6 empty] | 1522 | 13 | 13 | 1 | 0.27 | 66 | 36 | 미정 |  | 2021-03-16 00:36 | 1649 |  | 35 | 0 | 0 | 0 | 0 | 0 | 0.0943 | 0.3878 | 0.2002 | 0.0205 | 93650 | 92 | 45 | 183 | 0.0217 | 0.0144 | 0.0185 | 0.045 | 0.0342 | 0.0162 | 0.0085 | 0.009
2021-03-15 | A63189 | B | 18 | AE4330VM2 | 100 | 36900 | 0.0825 | 0.1253 | 0.1253 | 0.1201 | 1633 | 1633 | 1585 | 2972 | 53.6 |  |  | 0 | 미정 | 선택 | 미정 | 미정 | 0 | 0 | 0 | 0 | 0 | 0 | 0.0825 | 0.1448 | 0.0067 | 0.5326 | 48 | 7200 | 1587 | 0.255 | 0.7996 | 0.211 | 0.0221 | [6 empty] | 1493 | 18 | 18 | 3 | 0.25 | 60 | 21 | 미정 |  | 2021-03-16 01:23 | 1587 |  | 0 | 23 | 0 | 0 | 0 | 0 | 0.316 | 0.9694 | 0.2089 | 0.032 | 107350 | 101 | 44 | 172 | 0.0706 | 0.0136 | 0.0271 | 0.0172 | 0.0137 | 0.0031 | 0.0023 | 0.0029
2021-03-15 | B62676 | T | 19 | SM10C | 103 | 36900 |  | 0.0301 | 0.0302 | 0.0537 | 1608 | 1610 | 1594 | 2662 | 5.4 |  |  | 0 | 미정 | 미정 | 미정 | 미정 | 0 | 0 | 0 | 153 | 0 | 0 |  |  |  |  | 41 | 4800 | 1646 | 0.0702 | 0.1242 | 0.1574 | 0.0521 | [6 empty] | 1522 | 13 | 13 | 1 | 0.3 | 66 | 22 | 미정 |  | 2021-03-16 01:35 | 1636 |  | 100 | 0 | 0 | 0 | 0 | 0 | 0.0993 | 0.3889 | 0.2307 | 0.0234 | 98400 |  | 55 | 193 | 0.008 | 0.0158 | 0.0206 |  | 0.0277 | 0.0158 | 0.0079 | 0.0087
2021-03-15 | A63190 | B | 35 | SFMN438VM2 | 103 | 36800 | 0.0479 | 0.1004 | 0.1004 | 0.1339 | 1593 | 1593 | 1537 | 2832 |  |  |  | 0 | 미정 | 미정 | 미정 | 미정 | 0 | 0 | 0 | 296 | 0 | 0 | 0.0479 | 0.1251 | 0.0086 | 0.0992 | 60 | 7900 | 1655 | 0.2855 | 1.1858 | 0.4457 | 0.0129 | [6 empty] | 1491 | 18 | 20 | 3 | 0.26 | 98 | 49 | 미정 |  | 2021-03-16 02:34 | 1631 |  | 0 | 40 | 48 | 0 | 0 | 0 | 0.384 | 1.3971 | 0.5649 | 0.019 | 103100 | 100 | 52 | 219 | 0.0036 | 0.0148 | 0.0166 | 0.0302 | 0.0129 | 0.006 | 0.0027 | 0.0269
2021-03-15 | B62677 | T | 33 | SM10C | 104 | 36800 | 0.0622 | 0.0449 | 0.0449 | 0.0638 | 1602 | 1602 | 1566 | 2617 | 17.9 |  |  | 0 | 미정 | 미정 | 미정 | 미정 | 0 | 0 | 0 | 153 | 0 | 0 | 0.0622 | 0.0718 | 0.0043 | 0.3258 | 41 | 5900 | 1655 | 0.0683 | 0.1354 | 0.179 | 0.0295 | [6 empty] | 1522 | 13 | 13 | 1 | 0.27 | 63 | 18 | 미정 |  | 2021-03-16 02:45 | 1632 |  | 80 | 0 | 9 | 0 | 0 | 0 | 0.099 | 0.3971 | 0.1979 | 0.0234 | 100250 |  | 50 | 185 | 0.0277 | 0.0231 | 0.0212 | 0.0435 | 0.0193 | 0.0052 | 0.0047 | 0.007
2021-03-15 | A63191 | B | 30 | SFMN438VM2 | 104 | 36900 | 0.0756 | 0.1374 | 0.1374 | 0.1313 | 1579 | 1579 | 1529 | 2868 |  |  |  | 0 | 미정 | 미정 | 미정 | 미정 | 0 | 0 | 0 | 297 | 0 | 0 | 0.0756 | 0.12 | 0.0022 | 0.3443 | 56 | 6600 | 1593 | 0.317 | 1.2359 | 0.5254 | 0.0112 | [6 empty] | 1491 | 18 | 18 | 3 | 0.26 | 74 | 37 | 미정 |  | 2021-03-16 03:50 | 1593 |  | 0 | 33 | 23 | 0 | 0 | 0 | 0.386 | 1.3943 | 0.5749 | 0.0239 |  | 69 | 38 | 191 | 0.0035 | 0.0119 | 0.0219 | 0.0369 | 0.0231 | 0.0106 | 0.0049 | 0.0301
2021-03-15 | B62678 | T | 32 | SM10C | 104 | 36900 | 0.0694 | 0.0313 | 0.0341 | 0.0521 | 1626 | 1602 | 1584 | 2654 | 8.8 |  |  | 0 | 미정 | 미정 | 미정 | 미정 | 0 | 0 | 0 | 151 | 0 | 0 | 0.0694 | 0.0882 | 0.0032 | 0.1031 | 41 | 5200 | 1671 | 0.0534 | 0.1339 | 0.1845 | 0.024 | [6 empty] | 1522 | 13 | 13 | 1 | 0.27 | 68 | 28 | 미정 |  | 2021-03-16 03:43 | 1654 |  | 59 | 0 | 0 | 0 | 0 | 0 | 0.0898 | 0.3845 | 0.2051 | 0.0246 | 100250 | 93 | 67 | 210 | 0.0131 | 0.0199 | 0.0225 | 0.0423 | 0.0175 | 0.0066 | 0.0064 | 0.0093
2021-03-15 | B62679 | T | 1 | SM10C | 104 | 35600 | 0.0714 | 0.0475 | 0.0475 | 0.0635 | 1614 | 1614 | 1549 | 2583 | 30.4 |  |  | 0 | 미정 | 미정 | 미정 | 미정 | 0 | 0 | 0 | 155 | 0 | 0 | 0.0714 | 0.0727 | 0.0105 | 1.1082 | 42 | 6400 | 1664 | 0.0777 | 0.1762 | 0.151 | 0.0227 | [6 empty] | 1522 | 13 | 13 | 1 | 0.27 | 85 | 33 | 미정 |  | 2021-03-16 04:41 | 1652 |  | 46 | 0 | 8 | 0 | 0 | 0 | 0.0938 | 0.3841 | 0.1982 | 0.021 | 100300 |  | 73 | 226 | 0.0418 | 0.0212 | 0.0188 | 0.0448 | 0.0298 | 0.0068 | 0.0075 | 0.0101
2021-03-15 | A63192 | B | 37 | SFMN438VM2 | 104 | 37000 | 0.0843 | 0.136 | 0.136 | 0.1391 | 1584 | 1584 | 1527 | 2679 |  |  |  | 0 | 미정 | 미정 | 미정 | 미정 | 0 | 0 | 0 | 296 | 0 | 0 | 0.0843 | 0.1574 | 0.0017 | 0.2469 | 42 | 7000 | 1604 | 0.3198 | 1.2009 | 0.4976 | 0.0103 | [6 empty] | 1491 | 18 | 19 | 3 | 0.26 | 81 | 40 | 미정 |  | 2021-03-16 04:51 | 1604 |  | 0 | 26 | 9 | 0 | 0 | 0 | 0.382 | 1.3852 | 0.5603 | 0.0178 | 106850 | 74 | 49 | 187 | 0.0025 | 0.0111 | 0.0173 | 0.0392 | 0.0258 | 0.0113 | 0.0072 | 0.0287
2021-03-15 | B62680 | I | 18 | 20MNCR5 | 104 | 37500 | 0.0591 | 0.0227 | 0.0606 | 0.0618 | 1621 | 1583 | 1535 | 2696 |  |  |  | 0 | 미정 | 미정 | 미정 | 미정 | 0 | 0 | 0 | 154 | 0 | 0 | 0.0591 | 0.0543 | 0.0037 | 0.2825 | 56 | 10600 | 1658 | 0.1401 | 1.1081 | 0.1947 | 0.0063 | [6 empty] | 1508 | 20 | 22 | 1 | 0.47 | 82 | 0 | 미정 |  | 2021-03-16 06:03 | 1660 |  | 61 | 0 | 0 | 0 | 0 | 0 | 0.201 | 1.2412 | 0.2175 | 0.0211 | 101900 | 1035 | 21 | 154 | 0.0041 | 0.0078 | 0.0236 | 0.0359 | 0.0239 | 0.0117 | 0.0126 | 0.0204
2021-03-15 | A63193 | B | 19 | SFMN438VM2 | 104 | 36800 | 0.0807 | 0.1002 | 0.1002 | 0.1091 | 1600 | 1600 | 1551 | 2882 |  |  |  | 0 | 미정 | 미정 | 미정 | 미정 | 0 | 0 | 0 | 304 | 0 | 0 | 0.0807 | 0.1593 | 0.0024 | 0.2893 | 43 | 5600 | 1609 | 0.3021 | 1.1935 | 0.52 | 0.011 | [6 empty] | 1491 | 18 | 18 | 3 | 0.27 | 78 | 36 | 미정 |  | 2021-03-16 05:50 | 1604 |  | 0 | 43 | 9 | 0 | 0 | 0 | 0.385 | 1.4052 | 0.5717 | 0.0193 | 101150 | 70 | 64 | 209 | 0.0052 | 0.0115 | 0.0184 | 0.0442 | 0.0201 | 0.0065 | 0.0048 | 0.0269
2021-03-16 | B62681 | T | 35 | 37CRS4 | 104 | 38500 | 0.0583 | 0.0264 | 0.1353 | 0.1629 | 1626 | 1577 | 1538 | 2632 |  |  |  | 0 | 미정 | 미정 | 미정 | 미정 | 0 | 0 | 0 | 205 | 0 | 0 | 0.0583 | 0.0529 | 0.0035 | 0.1669 | 51 | 8600 | 1659 | 0.3497 | 0.5139 | 0.1858 | 0.0059 | [6 empty] | 1496 | 10 | 12 | 1 | 0.29 | 95 | 46 | 미정 |  | 2021-03-16 07:08 | 1657 |  | 21 | 0 | 0 | 0 | 0 | 0 | 0.392 | 0.6978 | 0.2074 | 0.0151 | 97550 |  | 31 | 167 | 0.0052 | 0.0066 | 0.0123 | 0.0402 | 0.0104 | 0.0084 | 0.0114 | 0.0272
2021-03-16 | A63194 | B | 33 | SFMN438VM2 | 104 | 35900 | 0.0307 | 0.0731 | 0.0731 | 0.1228 | 1609 | 1609 | 1550 | 3229 |  |  |  | 0 | 미정 | 미정 | 미정 | 미정 | 0 | 0 | 0 | 301 | 0 | 0 | 0.0307 | 0.064 | 0.0028 | 0.1174 | 38 | 5500 | 1617 | 0.2987 | 1.1517 | 0.4777 | 0.0095 | [6 empty] | 1491 | 18 | 21 | 3 | 0.27 | 75 | 37 | 미정 |  | 2021-03-16 06:56 | 1604 |  | 0 | 78 | 22 | 0 | 0 | 0 | 0.385 | 1.4116 | 0.5692 | 0.021 | 103600 | 71 | 56 | 193 | 0.0041 | 0.011 | 0.0194 | 0.0267 | 0.0122 | 0.0049 | 0.0045 | 0.0299
2021-03-16 | A63195 | B | 30 | AE1055LS | 103 | 36500 | 0.0488 | 0.7195 | 0.1844 | 0.1982 | 1615 | 1622 | 1564 | 3207 | 22.9 |  |  | 0 | 미정 | 미정 | 미정 | 미정 | 0 | 0 | 0 | 0 | 0 | 0 | 0.0488 | 0.0692 | 0.0021 | 0.1522 | 70 | 5800 | 1612 | 0.4976 | 0.6184 | 0.213 | 0.01 | [6 empty] | 1484 | 25 | 25 | 3 | 0.25 | 80 | 38 | 미정 |  | 2021-03-16 08:26 | 1613 |  | 0 | 20 | 0 | 0 | 0 | 0 | 0.549 | 0.7807 | 0.2475 | 0.0344 | 97650 | 62 | 24 | 173 | 0.026 | 0.0122 | 0.0244 | 0.0328 | 0.0093 | 0.0033 | 0.0031 | 0.0046
2021-03-16 | B62682 | B | 32 | SFMN438VM2 | 105 | 37400 | 0.081 | 0.0249 | 0.0873 | 0.111 | 1633 | 1606 | 1547 | 2674 |  |  |  | 0 | 미정 | 미정 | 미정 | 미정 | 0 | 0 | 0 | 255 | 0 | 0 | 0.081 | 0.0706 | 0.0031 | 0.1611 | 44 | 7400 | 1661 | 0.2822 | 1.2483 | 0.4691 | 0.0092 | [6 empty] | 1491 | 18 | 19 | 1 | 0.24 | 75 | 45 | 미정 |  | 2021-03-16 08:06 | 1649 |  | 60 | 0 | 32 | 0 | 0 | 0 | 0.385 | 1.396 | 0.5826 | 0.0201 |  | 70 | 20 | 154 | 0.0042 | 0.0112 | 0.0186 | 0.041 | 0.0109 | 0.0072 | 0.0073 | 0.028
2021-03-16 | B62683 | B | 1 | SFMN438VM2 | 104 | 37600 | 0.1757 | 0.0301 | 0.0493 | 0.0847 | 1717 | 1700 | 1650 | 2663 |  |  |  | 0 | 미정 | 미정 | 미정 | 미정 | 0 | 0 | 0 | 254 | 0 | 0 | 0.1321 | 0.143 | 0.0058 | 0.1999 | 39 | 4500 | 1648 | 0.276 | 1.1516 | 0.4608 | 0.0092 | [6 empty] | 1491 | 18 | 18 | 1 | 0.24 | 70 | 44 | 미정 |  | 2021-03-16 09:10 | 1648 |  | 60 | 0 | 73 | 0 | 0 | 0 | 0.3845 | 1.3629 | 0.5664 | 0.018 | 100200 | 71 | 26 | 153 | 0.0039 | 0.0095 | 0.0159 | 0.0394 | 0.015 | 0.0099 | 0.0086 | 0.0278
2021-03-16 | A63196 | B | 37 | AE1055LS | 104 | 36900 | 0.0315 | 0.0623 | 0.0623 | 0.2001 | 1623 | 1623 | 1551 | 3228 | 34.7 |  |  | 0 | 미정 | 미정 | 미정 | 미정 | 0 | 0 | 0 | 0 | 0 | 0 | 0.0315 | 0.0692 | 0.0035 | 0.1977 | 41 | 4400 | 1600 | 0.4998 | 0.5989 | 0.221 | 0.0173 | [6 empty] | 1484 | 25 | 25 | 3 | 0.25 | 70 | 39 | 미정 |  | 2021-03-16 09:21 | 1591 |  | 0 | 24 | 0 | 0 | 0 | 0 | 0.5566 | 0.7755 | 0.2379 | 0.0302 | 103350 | 69 | 29 | 145 | 0.0379 | 0.0279 | 0.0238 | 0.0243 | 0.0113 | 0.003 | 0.0026 | 0.0034
2021-03-16 | B62684 | B | 18 | SFMN438VM2 | 103 | 37100 | 0.0593 | 0.023 | 0.0429 | 0.0627 | 1678 | 1664 | 1607 | 2627 |  |  |  | 0 | 미정 | 미정 | 미정 | 미정 | 0 | 0 | 0 | 0 | 0 | 0 | 0.0593 | 0.0845 | 0.0041 | 0.0921 | 44 | 6000 | 1641 | 0.2639 | 1.107 | 0.4225 | 0.007 | [6 empty] | 1491 | 18 | 18 | 1 | 0.23 | 65 | 28 | 미정 |  | 2021-03-16 10:12 | 1634 |  | 70 | 0 | 67 | 0 | 0 | 0 | 0.3885 | 1.3994 | 0.5692 | 0.0191 | 97700 | 71 | 28 | 159 | 0.003 | 0.0085 | 0.0167 | 0.0394 | 0.0218 | 0.0102 | 0.01 | 0.03
2021-03-16 | A63197 | B | 19 | AE1055LS | 104 | 36500 | 0.0428 | 0.0886 | 0.0886 | 0.1434 | 1608 | 1608 | 1547 | 3160 | 34.2 |  |  | 0 | 미정 | 미정 | 미정 | 미정 | 0 | 0 | 0 | 0 | 0 | 0 | 0.0428 | 0.0615 | 0.006 | 0.1303 | 40 | 4300 | 1593 | 0.451 | 0.6009 | 0.2279 | 0.0285 | [6 empty] | 1484 | 25 | 25 | 3 | 0.24 | 61 | 29 | 미정 |  | 2021-03-16 10:19 | 1593 |  | 0 | 53 | 0 | 0 | 0 | 0 | 0.5614 | 0.7713 | 0.2436 | 0.0293 | 102350 | 67 | 39 | 156 | 0.0408 | 0.0278 | 0.0243 | 0.0259 | 0.0118 | 0.0034 | 0.0028 | 0.0032
2021-03-16 | B62685 | B | 35 | SFMN438VM2 | 104 | 37300 | 0.0923 | 0.0276 | 0.1083 | 0.1307 | 1608 | 1605 | 1559 | 2590 |  |  |  | 0 | 미정 | 미정 | 미정 | 미정 | 0 | 0 | 0 | 253 | 0 | 0 | 0.0923 | 0.0851 | 0.0073 | 0.5217 | 38 | 6600 | 1642 | 0.2593 | 1.1919 | 0.4607 | 0.0074 | [6 empty] | 1491 | 18 | 18 | 1 | 0.27 | 72 | 35 | 미정 |  | 2021-03-16 11:08 | 1638 |  | 70 | 0 | 51 | 0 | 0 | 0 | 0.3923 | 1.4064 | 0.576 | 0.0195 |  | 71 | 31 | 164 | 0.0061 | 0.0085 | 0.016 | 0.0372 | 0.011 | 0.007 | 0.0075 | 0.027
2021-03-16 | A63198 | B | 33 | AE1055LS | 101 | 35600 | 0.0557 | 0.1068 | 0.1068 | 0.1273 | 1616 | 1616 | 1561 | 2958 | 66.6 |  |  | 0 | 미정 | 선택 | 미정 | 미정 | 0 | 0 | 0 | 0 | 0 | 0 | 0.0557 | 0.1355 | 0.0029 | 0.0136 | 40 | 4700 | 1593 | 0.4822 | 0.616 | 0.1905 | 0.0223 | [6 empty] | 1484 | 25 | 25 | 3 | 0.3 | 67 | 34 | 미정 |  | 2021-03-16 11:18 | 1593 |  | 0 | 35 | 20 | 0 | 0 | 0 | 0.5645 | 0.791 | 0.2373 | 0.0273 | 102900 | 69 | 35 | 154 | 0.0809 | 0.0216 | 0.0254 | 0.0397 | 0.0347 | 0.0064 | 0.0034 | 0.0037
2021-03-16 | B62686 | B | 30 | SFMN438VM2 | 104 | 36200 | 0.0681 | 0.1072 | 0.1072 | 0.1123 | 1608 | 1608 | 1567 | 2718 |  |  |  | 0 | 미정 | 미정 | 미정 | 미정 | 0 | 0 | 0 | 256 | 0 | 0 | 0.0681 | 0.0809 | 0.0045 | 0.144 | 38 | 6600 | 1645 | 0.2679 | 1.2018 | 0.4844 | 0.0076 | [6 empty] | 1491 | 18 | 18 | 1 | 0.21 | 64 | 32 | 미정 |  | 2021-03-16 12:07 | 1642 |  | 60 | 0 | 23 | 0 | 0 | 0 | 0.379 | 1.3937 | 0.5834 | 0.0207 |  | 69 | 27 | 163 | 0.0041 | 0.009 | 0.0156 | 0.0391 | 0.0107 | 0.0058 | 0.0061 | 0.0299
2021-03-16 | A63199 | B | 32 | AE1055LS | 101 | 35200 | 0.0637 | 0.1448 | 0.1448 | 0.1535 | 1605 | 1605 | 1543 | 3019 | 67.9 |  |  | 0 | 미정 | 선택 | 미정 | 미정 | 0 | 0 | 0 | 0 | 0 | 0 | 0.0637 | 0.1473 | 0.0027 | 0.3153 | 42 | 5100 | 1577 | 0.503 | 0.5928 | 0.1865 | 0.0433 | [6 empty] | 1484 | 25 | 26 | 3 | 0.32 | 64 | 27 | 미정 |  | 2021-03-16 12:17 | 1580 |  | 0 | 25 | 32 | 0 | 0 | 0 | 0.5565 | 0.7796 | 0.235 | 0.0287 | 99800 | 67 | 35 | 157 | 0.0829 | 0.0186 | 0.0228 | 0.0428 | 0.0348 | 0.0126 | 0.0035 | 0.0046
2021-03-16 | B62687 | B | 20 | SFMN438VM2 | 104 | 36700 | 0.0606 | 0.0548 | 0.0548 | 0.1022 | 1575 | 1575 | 1538 | 2717 |  |  |  | 0 | 미정 | 미정 | 미정 | 미정 | 0 | 0 | 0 | 249 | 0 | 0 | 0.0606 | 0.0813 | 0.004 | 0.2399 | 43 | 8100 | 1654 | 0.28 | 1.0807 | 0.479 | 0.0075 | [6 empty] | 1491 | 18 | 19 | 1 | 0.23 | 65 | 23 | 미정 |  | 2021-03-16 13:12 | 1647 |  | 70 | 0 | 51 | 0 | 0 | 0 | 0.386 | 1.388 | 0.5694 | 0.0228 | 97200 | 86 | 33 | 169 | 0.0041 | 0.0085 | 0.0202 | 0.0422 | 0.0174 | 0.0065 | 0.0057 | 0.0262
2021-03-16 | A63200 | B | 37 | AE1055LS | 101 | 33600 | 0.0544 | 0.1006 | 0.1006 | 0.1348 | 1599 | 1599 | 1550 | 3226 | 65.8 |  |  | 0 | 미정 | 선택 | 미정 | 미정 | 0 | 0 | 0 | 0 | 0 | 0 | 0.0544 | 0.1407 | 0.0024 | 0.1734 | 40 | 5000 | 1582 | 0.4914 | 0.6056 | 0.1883 | 0.0285 | [6 empty] | 1484 | 25 | 25 | 3 | 0.25 | 66 | 33 | 미정 |  | 2021-03-16 13:12 | 1582 |  | 0 | 15 | 17 | 0 | 0 | 0 | 0.547 | 0.7764 | 0.2405 | 0.0286 | 103950 | 69 | 37 | 159 | 0.0768 | 0.0225 | 0.0237 | 0.046 | 0.0398 | 0.0068 | 0.0032 | 0.0043
2021-03-16 | B62688 | B | 18 | AE1038M3 | 104 | 37300 |  | 0.1191 | 0.1191 | 0.0742 | 1629 | 1629 | 1588 | 2737 |  |  |  | 0 | 미정 | 미정 | 미정 | 미정 | 0 | 0 | 0 | 203 | 0 | 0 |  |  |  |  | 69 | 7300 | 1651 | 0.3326 | 0.758 | 0.1672 | 0.004 | [6 empty] | 1499 | 15 | 21 | 1 | 0.26 | 81 | 29 | 미정 |  | 2021-03-16 14:34 | 1650 |  | 40 | 0 | 8 | 0 | 0 | 0 | 0.371 | 0.7721 | 0.1768 | 0.0318 | 95300 | 92 | 40 | 204 | 0.0057 | 0.0039 | 0.0223 |  | 0.0269 | 0.0107 | 0.0102 | 0.019
2021-03-16 | A63201 | B | 19 | AE1055LS | 101 | 35700 | 0.0653 | 0.0742 | 0.0742 | 0.1639 | 1612 | 1612 | 1540 | 3102 | 53.9 |  |  | 0 | 미정 | 선택 | 미정 | 미정 | 0 | 0 | 0 | 0 | 0 | 0 | 0.0653 | 0.2135 | 0.0034 | 0.0026 | 40 | 3800 | 1583 | 0.4605 | 0.6216 | 0.1991 | 0.0164 | [6 empty] | 1484 | 25 | 25 | 3 | 0.24 | 54 | 24 | 미정 |  | 2021-03-16 14:20 | 1578 |  | 0 | 40 | 0 | 0 | 0 | 0 | 0.548 | 0.7931 | 0.2451 | 0.0305 | 101700 | 67 | 36 | 149 | 0.0659 | 0.0212 | 0.0249 | 0.0557 | 0.0413 | 0.005 | 0.0044 | 0.0045
2021-03-16 | A63202 | B | 33 | AE1055LS | 101 | 35900 | 0.0989 | 0.1174 | 0.1174 | 0.1574 | 1628 | 1628 | 1536 | 2940 | 42.4 |  |  | 0 | 미정 | 선택 | 미정 | 미정 | 0 | 0 | 0 | 0 | 0 | 0 | 0.0989 | 0.226 | 0.003 | 0.0651 | 42 | 4200 | 1586 | 0.5126 | 0.6256 | 0.197 | 0.0164 | [6 empty] | 1484 | 25 | 25 | 3 | 0.25 | 57 | 27 | 미정 |  | 2021-03-16 15:21 | 1573 |  | 0 | 33 | 0 | 0 | 0 | 0 | 0.5439 | 0.7816 | 0.2325 | 0.0276 | 103150 | 69 | 27 | 141 | 0.0427 | 0.016 | 0.0223 | 0.0423 | 0.0332 | 0.0089 | 0.0055 | 0.0045
2021-03-16 | B62689 | B | 1 | AE1038M3 | 104 | 38400 | 0.0662 | 0.0376 | 0.0376 | 0.1761 | 1576 | 1576 | 1533 | 2559 |  |  |  | 0 | 미정 | 미정 | 미정 | 미정 | 0 | 0 | 0 | 203 | 0 | 0 | 0.0662 | 0.0698 | 0.0046 | 0.1384 | 43 | 7100 | 1628 | 0.3089 | 0.5735 | 0.1524 | 0.0034 | [6 empty] | 1499 | 15 | 16 | 1 | 0.2 | 61 | 19 | 미정 |  | 2021-03-16 15:40 | 1629 |  | 95 | 0 | 19 | 0 | 0 | 0 | 0.376 | 0.7786 | 0.166 | 0.03 | 95400 | 67 | 39 | 172 | 0.0027 | 0.0036 | 0.0238 | 0.0336 | 0.0361 | 0.021 | 0.0092 | 0.0192
2021-03-16 | A63203 | B | 32 | AE1055LS | 100 | 35700 | 0.0379 | 0.1345 | 0.1345 | 0.1629 | 1619 | 1619 | 1556 | 3183 | 46.7 |  |  | 0 | 미정 | 선택 | 미정 | 미정 | 0 | 0 | 0 | 202 | 0 | 0 | 0.0379 | 0.083 | 0.0073 | 0.0015 | 45 | 4000 | 1585 | 0.3584 | 0.6125 | 0.1939 | 0.0252 | [6 empty] | 1484 | 25 | 25 | 3 | 0.24 | 57 | 29 | 미정 |  | 2021-03-16 16:30 | 1585 |  | 0 | 49 | 0 | 0 | 0 | 0 | 0.5686 | 0.7866 | 0.2433 | 0.0318 | 106950 | 70 | 21 | 129 | 0.0496 | 0.0208 | 0.0258 | 0.0378 | 0.0274 | 0.0053 | 0.0042 | 0.0044
2021-03-16 | B62690 | B | 35 | AE1038M3 | 104 | 36600 | 0.2315 | 0.0937 | 0.0937 | 0.1137 | 1629 | 1629 | 1531 | 2504 |  |  |  | 0 | 미정 | 미정 | 미정 | 미정 | 0 | 0 | 0 | 205 | 0 | 0 | 0.2315 | 0.1669 | 0.0055 | 0.2116 | 41 | 6800 | 1624 | 0.2856 | 0.6136 | 0.1446 | 0.0035 | [6 empty] | 1499 | 15 | 17 | 1 | 0.25 | 64 | 20 | 미정 |  | 2021-03-16 16:35 | 1623 |  | 53 | 0 | 14 | 0 | 0 | 0 | 0.3747 | 0.7751 | 0.1735 | 0.0029 |  | 68 | 48 | 183 | 0.0032 | 0.0034 | 0.025 | 0.0518 | 0.053 | 0.0211 | 0.0159 | 0.0208
2021-03-16 | A63204 | B | 37 | AE1055LS | 102 | 35900 | 0.0651 | 0.5432 | 0.1783 | 0.2359 | 1602 | 1604 | 1550 | 2945 | 60.9 |  |  | 0 | 선택 | 미정 | 미정 | 미정 | 0 | 0 | 0 | 196 | 0 | 0 | 0.0651 | 0.1292 | 0.002 | 0.0887 | 40 | 3500 | 1581 | 0.4894 | 0.6244 | 0.2157 | 0.0247 | [6 empty] | 1484 | 25 | 25 | 3 | 0.24 | 51 | 25 | 미정 |  | 2021-03-16 17:29 | 1578 |  | 0 | 37 | 0 | 0 | 0 | 0 | 0.543 | 0.793 | 0.2417 | 0.0283 |  | 67 | 28 | 134 | 0.0677 | 0.019 | 0.023 | 0.0398 | 0.0225 | 0.0064 | 0.0056 | 0.0059
2021-03-16 | B62691 | B | 20 | AE1038M3 | 104 | 36600 | 0.0544 | 0.048 | 0.048 | 0.1566 | 1587 | 1587 | 1541 | 2464 |  |  |  | 0 | 미정 | 미정 | 미정 | 미정 | 0 | 0 | 0 | 208 | 0 | 0 | 0.0544 | 0.0916 | 0.0031 | 0.2406 | 39 | 6300 | 1630 | 0.3026 | 0.5351 | 0.1694 | 0.0035 | [6 empty] | 1499 | 15 | 19 | 1 | 0.25 | 56 | 19 | 미정 |  | 2021-03-16 17:49 | 1626 |  | 46 | 0 | 8 | 0 | 0 | 0 | 0.375 | 0.7765 | 0.1773 | 0.0031 |  | 67 | 31 | 150 | 0.0027 | 0.0034 | 0.0257 | 0.0597 | 0.0398 | 0.0156 | 0.0155 | 0.0236
2021-03-16 | A63205 | B | 19 | AE1055LS | 102 | 36600 | 0.1465 | 0.1682 | 0.1682 | 0.1893 | 1637 | 1637 | 1571 | 2950 | 42.8 |  |  | 0 | 선택 | 미정 | 미정 | 미정 | 0 | 0 | 0 | 199 | 0 | 0 | 0.1465 | 0.2369 | 0.0042 | 0.0019 | 40 | 2800 | 1570 | 0.4896 | 0.6294 | 0.2117 | 0.0186 | [6 empty] | 1484 | 25 | 25 | 3 | 0.24 | 46 | 25 | 미정 |  | 2021-03-16 18:24 | 1574 |  | 0 | 30 | 0 | 0 | 0 | 0 | 0.5553 | 0.7885 | 0.2386 | 0.0271 | 103250 | 68 | 27 | 133 | 0.0475 | 0.0236 | 0.0231 | 0.053 | 0.0181 | 0.0062 | 0.0051 | 0.0052
2021-03-16 | B62692 | B | 18 | AE1038M3 | 104 | 36400 | 0.2507 | 0.0875 | 0.0679 | 0.0742 | 1605 | 1596 | 1565 | 2716 | 19 |  |  | 0 | 미정 | 미정 | 미정 | 미정 | 0 | 0 | 0 | 0 | 0 | 0 | 0.2507 | 0.1432 | 0.0106 | 0.0247 | 39 | 5600 | 1638 | 0.0941 | 0.3733 | 0.1178 | 0.0136 | [6 empty] | 1499 | 15 | 18 | 1 | 0.23 | 60 | 29 | 미정 |  | 2021-03-16 18:53 | 1628 |  | 150 | 0 | 9 | 0 | 0 | 0 | 0.362 | 0.7607 | 0.165 | 0.0326 | 94950 | 76 | 24 | 140 | 0.0309 | 0.0056 | 0.0288 | 0.049 | 0.0505 | 0.0315 | 0.0088 | 0.0198
2021-03-16 | A63206 | B | 33 | AE1055LS | 101 | 36300 | 0.0625 | 0.1325 | 0.1325 | 0.1823 | 1620 | 1620 | 1536 | 2805 | 54 |  |  | 0 | 미정 | 선택 | 미정 | 미정 | 0 | 0 | 0 | 201 | 0 | 0 | 0.0625 | 0.1423 | 0.0031 | 0.3 | 42 | 3800 | 1572 | 0.5058 | 0.6231 | 0.1991 | 0.0247 | [6 empty] | 1484 | 25 | 25 | 3 | 0.25 | 55 | 25 | 미정 |  | 2021-03-16 19:22 | 1572 |  | 0 | 15 | 0 | 0 | 0 | 0 | 0.5476 | 0.7879 | 0.2387 | 0.0293 | 104100 | 70 | 29 | 139 | 0.0585 | 0.0238 | 0.0246 | 0.0448 | 0.0326 | 0.0094 | 0.0057 | 0.006
2021-03-16 | B62693 | B | 1 | AE1050M2 | 104 | 37000 | 0.0868 | 0.0342 | 0.0342 | 0.0918 | 1633 | 1633 | 1548 | 2581 | 35.5 |  |  | 0 | 미정 | 미정 | 미정 | 미정 | 0 | 0 | 0 | 0 | 0 | 0 | 0.0868 | 0.1249 | 0.0172 | 0.1207 | 38 | 6100 | 1610 | 0.4259 | 0.8347 | 0.192 | 0.0094 | [6 empty] | 1485 | 15 | 16 | 1 | 0.27 | 66 | 24 | 미정 |  | 2021-03-16 19:50 | 1610 |  | 86 | 0 | 0 | 0 | 0 | 0 | 0.536 | 1.055 | 0.2364 | 0.0104 | 150300 | 82 | 50 | 179 | 0.0354 | 0.0082 | 0.017 | 0.0393 | 0.0318 | 0.0063 | 0.0051 | 0.0063
2021-03-16 | A63207 | B | 32 | AE1055LS | 101 | 36200 | 0.0984 | 0.1174 | 0.1174 | 0.1621 | 1625 | 1625 | 1561 | 2941 | 60.7 |  |  | 0 | 미정 | 선택 | 미정 | 미정 | 0 | 0 | 0 | 200 | 0 | 0 | 0.0984 | 0.1965 | 0.0044 | 0.002 | 41 | 3600 | 1577 | 0.4547 | 0.6103 | 0.2039 | 0.0278 | [6 empty] | 1484 | 25 | 25 | 3 | 0.25 | 53 | 23 | 미정 |  | 2021-03-16 20:19 | 1574 |  | 0 | 38 | 0 | 0 | 0 | 0 | 0.547 | 0.7867 | 0.2346 | 0.0306 | 104000 | 69 | 33 | 145 | 0.0666 | 0.0262 | 0.0254 | 0.0393 | 0.0387 | 0.0107 | 0.0047 | 0.0054
2021-03-16 | B62694 | B | 35 | AE1050M2 | 103 | 36000 | 0.0642 | 0.0356 | 0.0356 | 0.0747 | 1602 | 1602 | 1560 | 2535 | 23.4 |  |  | 0 | 미정 | 미정 | 미정 | 미정 | 0 | 0 | 0 | 0 | 0 | 0 | 0.0642 | 0.0665 | 0.0037 | 0.0482 | 37 | 5900 | 1611 | 0.4331 | 0.8653 | 0.1969 | 0.0094 | [6 empty] | 1485 | 15 | 16 | 1 | 0.23 | 69 | 31 | 미정 |  | 2021-03-16 20:48 | 1604 |  | 55 | 0 | 0 | 0 | 0 | 0 | 0.53 | 1.0515 | 0.2511 | 0.0211 | 100550 | 71 | 37 | 168 | 0.0359 | 0.0095 | 0.0194 | 0.0362 | 0.0317 | 0.0053 | 0.0055 | 0.005
2021-03-16 | A63208 | B | 37 | AE1055LS | 101 | 36300 | 0.0682 | 0.107 | 0.107 | 0.1372 | 1604 | 1604 | 1541 | 2913 | 51.2 |  |  | 0 | 미정 | 선택 | 미정 | 미정 | 0 | 0 | 0 | 199 | 0 | 0 | 0.0682 | 0.09 | 0.0025 | 0.2413 | 40 | 4300 | 1581 | 0.4756 | 0.6315 | 0.1816 | 0.0185 | [6 empty] | 1484 | 25 | 25 | 3 | 0.24 | 55 | 23 | 미정 |  | 2021-03-16 21:24 | 1576 |  | 0 | 38 | 0 | 0 | 0 | 0 | 0.553 | 0.7823 | 0.2407 | 0.0271 | 104550 | 71 | 30 | 137 | 0.056 | 0.0194 | 0.023 | 0.0476 | 0.033 | 0.0091 | 0.0049 | 0.0043
2021-03-16 | B62695 | B | 20 | AE1050M2 | 104 | 35500 | 0.0702 | 0.0571 | 0.0571 | 0.138 | 1587 | 1587 | 1543 | 2548 | 35 |  |  | 0 | 미정 | 미정 | 미정 | 미정 | 0 | 0 | 0 | 0 | 0 | 0 | 0.0702 | 0.0822 | 0.0042 | 0.2186 | 42 | 6200 | 1622 | 0.4079 | 0.8295 | 0.2097 | 0.0169 | [6 empty] | 1485 | 15 | 15 | 1 | 0.24 | 75 | 28 | 미정 |  | 2021-03-16 21:53 | 1612 |  | 91 | 0 | 0 | 0 | 0 | 0 | 0.518 | 1.0507 | 0.236 | 0.0196 | 103700 | 83 | 46 | 176 | 0.052 | 0.0137 | 0.0215 | 0.0412 | 0.0254 | 0.0048 | 0.0042 | 0.0044
2021-03-16 | A63209 | B | 19 | AE1055LS | 101 | 36400 | 0.0627 | 0.1758 | 0.1758 | 0.2435 | 1601 | 1601 | 1527 | 2908 | 39.8 |  |  | 0 | 선택 | 미정 | 미정 | 미정 | 0 | 0 | 0 | 0 | 0 | 0 | 0.0627 | 0.0917 | 0.0029 | 0.2231 | 40 | 4900 | 1588 | 0.4494 | 0.6546 | 0.187 | 0.0274 | [6 empty] | 1484 | 25 | 25 | 3 | 0.25 | 62 | 28 | 미정 |  | 2021-03-16 22:23 | 1588 |  | 0 | 0 | 0 | 0 | 0 | 0 | 0.537 | 0.773 | 0.2357 | 0.0306 | 100450 | 66 | 35 | 144 | 0.0452 | 0.0207 | 0.0253 | 0.0413 | 0.026 | 0.0088 | 0.0036 | 0.0041
2021-03-16 | B62696 | B | 18 | AE1548M | 104 | 37200 | 0.0762 | 0.0975 | 0.0975 | 0.115 | 1578 | 1578 | 1556 | 2664 | 29.9 |  |  | 0 | 미정 | 미정 | 미정 | 미정 | 0 | 0 | 0 | 0 | 0 | 0 | 0.0762 | 0.0876 | 0.0034 | 0.0728 | 45 | 6700 | 1613 | 0.4406 | 1.1753 | 0.1376 | 0.0106 | [6 empty] | 1487 | 15 | 16 | 1 | 0.33 | 69 | 27 | 미정 |  | 2021-03-16 23:03 | 1604 |  | 30 | 0 | 15 | 0 | 0 | 0 | 0.49 | 1.3534 | 0.1986 | 0.017 | 105600 | 192 | 46 | 190 | 0.0269 | 0.0175 | 0.0149 | 0.0422 | 0.0404 | 0.0174 | 0.0111 | 0.0197
2021-03-16 | A63210 | B | 33 | AE1055LS | 101 | 36500 | 0.0663 | 0.1391 | 0.1391 | 0.174 | 1613 | 1613 | 1571 | 2784 | 67.6 |  |  | 0 | 미정 | 선택 | 미정 | 미정 | 0 | 0 | 0 | 230 | 0 | 0 | 0.0663 | 0.1216 | 0.002 | 0.0967 | 41 | 4200 | 1590 | 0.4751 | 0.6634 | 0.1787 | 0.0203 | [6 empty] | 1484 | 25 | 25 | 3 | 0.26 | 69 | 33 | 미정 |  | 2021-03-16 23:20 | 1583 |  | 0 | 10 | 33 | 0 | 0 | 0 | 0.54 | 0.7729 | 0.2403 | 0.0274 | 103750 | 70 | 34 | 144 | 0.0748 | 0.0159 | 0.0236 | 0.0466 | 0.0402 | 0.0065 | 0.0038 | 0.0042
2021-03-16 | B62697 | T | 1 | AE8620HT | 104 | 38100 |  | 0.0289 | 0.0515 | 0.1067 | 1670 | 1580 | 1538 | 2637 | 38.9 |  |  | 0 | 미정 | 미정 | 미정 | 미정 | 0 | 0 | 0 | 55 | 0 | 0 |  |  |  |  | 50 | 9000 | 1697 | 0.1523 | 0.7008 | 0.1984 | 0.028 | [6 empty] | 1508 | 13 | 13 | 1 | 0.27 | 102 | 53 | 미정 |  | 2021-03-17 00:12 | 1672 |  | 56 | 0 | 16 | 0 | 0 | 0 | 0.199 | 0.87 | 0.2833 | 0.0253 | 98000 |  | 48 | 192 | 0.058 | 0.0229 | 0.0202 |  | 0.0274 | 0.0104 | 0.0095 | 0.013
2021-03-16 | A63211 | B | 32 | AE1055LS | 104 | 36500 | 0.0576 | 0.2337 | 0.2337 | 0.2463 | 1589 | 1589 | 1550 | 2860 | 71.9 |  |  | 0 | 미정 | 선택 | 미정 | 미정 | 0 | 0 | 0 | 227 | 0 | 0 | 0.0576 | 0.0979 | 0.0025 | 0.0586 | 42 | 5000 | 1586 | 0.4082 | 0.6482 | 0.1846 | 0.0449 | [6 empty] | 1484 | 25 | 25 | 3 | 0.25 | 57 | 30 | 미정 |  | 2021-03-17 00:17 | 1586 |  | 0 | 9 | 0 | 0 | 0 | 0 | 0.559 | 0.7701 | 0.2505 | 0.0264 | 101450 | 68 | 21 | 135 | 0.0801 | 0.0201 | 0.026 | 0.0348 | 0.0386 | 0.0135 | 0.0044 | 0.0043
2021-03-16 | B62698 | T | 35 | AE8620HT | 104 | 37900 | 0.07 | 0.0527 | 0.0473 | 0.0964 | 1589 | 1565 | 1551 | 2682 | 32.9 |  |  | 0 | 미정 | 미정 | 미정 | 미정 | 0 | 0 | 0 | 57 | 0 | 0 | 0.07 | 0.0786 | 0.0047 | 0.186 | 41 | 7000 | 1653 | 0.1536 | 0.7034 | 0.2117 | 0.0343 | [6 empty] | 1508 | 13 | 13 | 1 | 0.25 | 73 | 35 | 미정 |  | 2021-03-17 01:07 | 1636 |  | 33 | 0 | 37 | 0 | 0 | 0 | 0.206 | 0.8872 | 0.3 | 0.0305 | 97550 | 87 | 56 | 197 | 0.0464 | 0.0261 | 0.0251 | 0.0436 | 0.0206 | 0.0107 | 0.0088 | 0.0122
2021-03-16 | A63212 | B | 37 | AE1055LS | 104 | 36600 | 0.0653 | 0.6354 | 0.1614 | 0.1524 | 1603 | 1607 | 1560 | 2848 | 65.8 |  |  | 0 | 미정 | 선택 | 미정 | 미정 | 0 | 0 | 0 | 254 | 0 | 0 | 0.0653 | 0.0946 | 0.0019 | 0.2158 | 42 | 5000 | 1587 | 0.4842 | 0.6334 | 0.1964 | 0.0335 | [6 empty] | 1484 | 25 | 25 | 3 | 0.26 | 53 | 25 | 미정 |  | 2021-03-17 01:22 | 1587 |  | 0 | 42 | 0 | 0 | 0 | 0 | 0.538 | 0.7541 | 0.2338 | 0.0266 | 107750 | 72 | 27 | 135 | 0.0712 | 0.0186 | 0.0286 | 0.0377 | 0.0375 | 0.0092 | 0.0024 | 0.0031
2021-03-16 | B62699 | T | 30 | AE8620HT | 104 | 37800 | 0.0515 | 0.0614 | 0.0614 | 0.1482 | 1584 | 1584 | 1533 | 2648 | 38.5 |  |  | 0 | 미정 | 미정 | 미정 | 미정 | 0 | 0 | 0 | 56 | 0 | 0 | 0.0515 | 0.0453 | 0.0083 | 1.2168 | 44 | 7700 | 1661 | 0.1769 | 0.6958 | 0.237 | 0.0247 | [6 empty] | 1508 | 13 | 13 | 1 | 0.24 | 72 | 21 | 미정 |  | 2021-03-17 02:08 | 1639 |  | 13 | 0 | 36 | 0 | 0 | 0 | 0.201 | 0.8765 | 0.3016 | 0.0231 | 100100 | 115 | 54 | 198 | 0.0562 | 0.0183 | 0.0203 | 0.0284 | 0.0175 | 0.0064 | 0.0065 | 0.0132
2021-03-16 | A63213 | B | 19 | AE1055LS | 104 | 36400 | 0.0571 | 0.1654 | 0.1654 | 0.1858 | 1585 | 1585 | 1548 | 2893 | 65 |  |  | 0 | 미정 | 선택 | 미정 | 미정 | 0 | 0 | 0 | 248 | 0 | 0 | 0.0571 | 0.0867 | 0.0029 | 0.2085 | 41 | 5200 | 1587 | 0.4582 | 0.6803 | 0.201 | 0.0399 | [6 empty] | 1484 | 25 | 25 | 3 | 0.26 | 59 | 27 | 미정 |  | 2021-03-17 02:16 | 1587 |  | 0 | 0 | 0 | 0 | 0 | 0 | 0.542 | 0.7674 | 0.2324 | 0.0265 | 103850 | 69 | 38 | 153 | 0.0717 | 0.0175 | 0.0255 | 0.0362 | 0.0381 | 0.0105 | 0.0026 | 0.0039
2021-03-16 | B62700 | T | 20 | AE8620HBQ | 104 | 37800 | 0.0546 | 0 | 0.0584 | 0.0711 | 9999 | 1595 | 1548 | 2655 | 25.5 |  |  | 0 | 미정 | 미정 | 미정 | 미정 | 0 | 0 | 0 | 51 | 0 | 0 | 0.0546 | 0.0554 | 0.0031 | 0.2147 | 47 | 8000 | 1655 | 0.147 | 0.6992 | 0.2142 | 0.0277 | [6 empty] | 1508 | 13 | 13 | 1 | 0.21 | 76 | 20 | 미정 |  | 2021-03-17 03:07 | 1643 |  | 33 | 0 | 24 | 0 | 0 | 0 | 0.197 | 0.8808 | 0.2939 | 0.028 | 104250 | 97 | 65 | 223 | 0.0355 | 0.0185 | 0.0274 | 0.0446 | 0.0303 | 0.0114 | 0.0075 | 0.0103
2021-03-16 | A63214 | B | 33 | AE1055LS | 101 | 36500 | 0.0876 | 0.0915 | 0.0915 | 0.0951 | 1638 | 1638 | 1599 | 2791 | 52.3 |  |  | 0 | 미정 | 선택 | 미정 | 미정 | 0 | 0 | 0 | 251 | 0 | 0 | 0.0876 | 0.1389 | 0.0022 | 0.282 | 41 | 3700 | 1588 | 0.3968 | 0.6567 | 0.2206 | 0.0241 | [6 empty] | 1484 | 25 | 25 | 3 | 0.25 | 60 | 31 | 미정 |  | 2021-03-17 03:12 | 1588 |  | 0 | 25 | 0 | 0 | 0 | 0 | 0.542 | 0.7773 | 0.2311 | 0.0286 | 99250 | 81 | 30 | 150 | 0.0593 | 0.0181 | 0.0247 | 0.0417 | 0.0329 | 0.0055 | 0.0024 | 0.0035
2021-03-16 | B62701 | I | 18 | SCM440I | 108 | 39400 | 0.0597 | 0.0293 | 0.1967 | 0.0702 | 1631 | 1593 | 1590 | 2913 | 12.4 |  |  | 0 | 미정 | 미정 | 미정 | 미정 | 0 | 0 | 0 | 105 | 0 | 0 | 0.0597 | 0.0655 | 0.0046 | 0.0019 | 53 | 9000 | 1662 | 0.328 | 0.5824 | 0.2128 | 0.0078 | [6 empty] | 1495 | 20 | 21 | 1 | 0.21 | 85 | 0 | 미정 |  | 2021-03-17 04:12 | 1652 |  | 34 | 0 | 0 | 0 | 0 | 0 | 0.412 | 0.7066 | 0.2591 | 0.0082 | 113600 | 1052 | 17 | 139 | 0.0082 | 0.01 | 0.0081 | 0.0365 | 0.0231 | 0.0132 | 0.0119 | 0.0144
2021-03-16 | A63215 | B | 32 | STB2 | 101 | 38900 |  | 0.1853 | 0.1139 | 0.237 | 1553 | 1603 | 1553 | 2786 | 35.4 |  |  | 0 | 미정 | 선택 | 미정 | 미정 | 0 | 0 | 0 | 0 | 0 | 0 |  |  |  |  | 46 | 6600 | 1591 | 0.8205 | 0.2934 | 0.2345 | 0.0187 | 0.296 | 51.409 | 29.899 | 6.554 | 7.843 | 1.719 | 1456 | 25 | 26 | 3 | 0.29 | 89 | 36 | 미정 |  | 2021-03-17 04:28 | 1591 |  | 0 | 35 | 0 | 0 | 0 | 0 | 0.969 | 0.3734 | 0.2669 | 0.0133 | 105650 | 75 | 41 | 169 | 0.0373 | 0.0142 | 0.0102 |  | 0.0159 | 0.0028 | 0.0034 | 0.0046
2021-03-16 | A63216 | B | 37 | STB2 | 101 | 36500 | 0.092 | 0.178 | 0.178 | 0.2211 | 1643 | 1643 | 1593 | 2917 | 64.2 |  |  | 0 | 미정 | 선택 | 미정 | 미정 | 0 | 0 | 0 | 0 | 0 | 0 | 0.092 | 0.1545 | 0.0036 | 0.0619 | 42 | 4500 | 1567 | 0.8934 | 0.3156 | 0.2409 | 0.0161 | 0.185 | 52.358 | 28.604 | 6.252 | 8.374 | 1.83 | 1456 | 25 | 25 | 3 | 0.29 | 72 | 33 | 미정 |  | 2021-03-17 05:20 | 1560 |  | 0 | 34 | 9 | 0 | 0 | 0 | 0.965 | 0.3747 | 0.2694 | 0.0122 | 107200 | 78 | 39 | 176 | 0.0673 | 0.0172 | 0.0106 | 0.0438 | 0.037 | 0.003 | 0.0028 | 0.0037
2021-03-16 | B62702 | T | 1 | SM55CS1 | 104 | 38300 | 0.068 | 0.0255 | 0.1065 | 0.0755 | 1629 | 1583 | 1540 | 2648 |  |  |  | 0 | 미정 | 미정 | 미정 | 미정 | 0 | 0 | 0 | 151 | 0 | 0 | 0.068 | 0.0577 | 0.0031 | 0.2245 | 66 | 9300 | 1637 | 0.5126 | 0.8863 | 0.2069 | 0.0043 | [6 empty] | 1486 | 10 | 18 | 1 | 0.26 | 88 | 38 | 미정 |  | 2021-03-17 05:48 | 1642 |  | 35 | 0 | 0 | 0 | 0 | 0 | 0.538 | 0.9025 | 0.2064 | 0.0044 |  |  | 24 | 172 | 0.0037 | 0.0048 | 0.0041 | 0.038 | 0.0462 | 0.0221 | 0.0212 | 0.0522
2021-03-16 | A63217 | B | 19 | SEAH-BQ1 | 101 | 36500 | 0.1481 | 0.2318 | 0.2318 | 0.225 | 1628 | 1628 | 1587 | 2951 | 51.9 |  |  | 0 | 미정 | 선택 | 미정 | 미정 | 0 | 0 | 0 | 0 | 0 | 0 | 0.1481 | 0.2322 | 0.0062 | 0.0155 | 51 | 5000 | 1563 | 0.8482 | 0.3221 | 0.2465 | 0.0156 | 0.168 | 48.331 | 31.845 | 6.186 | 7.812 | 1.517 | 1455 | 30 | 30 | 3 | 0.26 | 66 | 32 | 미정 |  | 2021-03-17 06:23 | 1561 |  | 0 | 43 | 34 | 0 | 0 | 0 | 0.943 | 0.4179 | 0.3163 | 0.0131 | 106350 | 76 | 49 | 201 | 0.0577 | 0.0141 | 0.0225 | 0.0358 | 0.0192 | 0.0057 | 0.0049 | 0.0051
2021-03-17 | B62703 | T | 35 | SM55CS1 | 101 | 37700 | 0.0375 | 0.0268 | 0.0768 | 0.1159 | 1620 | 1598 | 1551 | 2563 |  |  |  | 0 | 미정 | 미정 | 미정 | 미정 | 0 | 0 | 0 | 152 | 0 | 0 | 0.0375 | 0.0477 | 0.0026 | 0.0645 | 42 | 6000 | 1620 | 0.4456 | 0.734 | 0.1732 | 0.0037 | [6 empty] | 1486 | 10 | 11 | 1 | 0.27 | 69 | 27 | 미정 |  | 2021-03-17 06:51 | 1607 |  | 0 | 0 | 0 | 0 | 0 | 0 | 0.535 | 0.8971 | 0.2043 | 0.0041 | 103250 |  | 35 | 164 | 0.0028 | 0.0043 | 0.0038 | 0.0342 | 0.0248 | 0.0195 | 0.0203 | 0.0547
2021-03-17 | A63218 | B | 33 | SEAH-BQ1 | 101 | 36900 | 0.0359 | 0.2009 | 0.2009 | 0.2396 | 1610 | 1610 | 1543 | 3253 | 63.3 |  |  | 0 | 미정 | 선택 | 미정 | 미정 | 0 | 0 | 0 | 0 | 0 | 0 | 0.0359 | 0.061 | 0.0025 | 0.1568 | 55 | 6300 | 1553 | 0.9042 | 0.3082 | 0.2532 | 0.0172 | 0.209 | 47.609 | 31.968 | 7.29 | 6.531 | 1.489 | 1455 | 30 | 30 | 3 | 0.29 | 55 | 27 | 미정 |  | 2021-03-17 07:49 | 1551 |  | 0 | 28 | 37 | 0 | 0 | 0 | 0.954 | 0.4208 | 0.3173 | 0.0261 | 105550 | 77 | 26 | 162 | 0.0716 | 0.0103 | 0.0244 | 0.0251 | 0.0257 | 0.0092 | 0.0055 | 0.0049
2021-03-17 | B62704 | T | 18 | SM55CS1 | 104 | 37700 | 0.0722 | 0.0211 | 0.0685 | 0.0722 | 1678 | 1640 | 1584 | 2656 |  |  |  | 0 | 미정 | 미정 | 미정 | 미정 | 0 | 0 | 0 | 201 | 0 | 0 | 0.0722 | 0.0759 | 0.0054 | 0.2269 | 59 | 6600 | 1619 | 0.3903 | 0.6576 | 0.151 | 0.0032 | [6 empty] | 1486 | 10 | 11 | 1 | 0.79 | 65 | 25 | 미정 |  | 2021-03-17 08:06 | 1610 |  | 0 | 0 | 0 | 0 | 0 | 0 | 0.538 | 0.9195 | 0.2024 | 0.0036 | 97200 |  | 22 | 162 | 0.0026 | 0.0039 | 0.0034 | 0.0417 | 0.0304 | 0.0175 | 0.0167 | 0.049
2021-03-17 | A63219 | B | 30 | SEAH-BQ1 | 100 | 37800 | 0.0395 | 0.1787 | 0.1787 | 0.256 | 1585 | 1585 | 1532 | 3171 | 39.1 |  |  | 0 | 선택 | 미정 | 미정 | 미정 | 0 | 0 | 0 | 0 | 0 | 0 | 0.0395 | 0.0517 | 0.0019 | 0.1807 | 42 | 5200 | 1562 | 0.8304 | 0.2892 | 0.2951 | 0.0116 | 0.283 | 46.512 | 31.383 | 7.236 | 6.427 | 1.482 | 1455 | 30 | 30 | 3 | 0.29 | 48 | 21 | 미정 |  | 2021-03-17 08:56 | 1546 |  | 0 | 34 | 32 | 0 | 0 | 0 | 0.961 | 0.4159 | 0.3155 | 0.0293 | 93250 | 68 | 20 | 140 | 0.0479 | 0.0114 | 0.0254 | 0.0275 | 0.0112 | 0.0046 | 0.005 | 0.0053
2021-03-17 | B62705 | B | 20 | SM45CRM | 103 | 37500 | 0.0847 | 0.0266 | 0.0888 | 0.13 | 1638 | 1602 | 1540 | 2630 |  |  |  | 0 | 미정 | 미정 | 미정 | 미정 | 0 | 0 | 0 | 256 | 0 | 0 | 0.0847 | 0.0867 | 0.0043 | 0.0125 | 52 | 8100 | 1651 | 0.2752 | 0.4829 | 0.2179 | 0.0065 | [6 empty] | 1493 | 15 | 20 | 1 | 0.2 | 96 | 43 | 미정 |  | 2021-03-17 09:14 | 1659 |  | 40 | 0 | 0 | 0 | 0 | 0 | 0.427 | 0.6784 | 0.262 | 0.0115 | 99050 | 75 | 21 | 160 | 0.003 | 0.0051 | 0.0121 | 0.0428 | 0.0225 | 0.0124 | 0.0192 | 0.0129
2021-03-17 | A63220 | B | 37 | SEAH-BQ1 | 101 | 36900 |  | 0.1836 | 0.1836 | 0.2488 | 1598 | 1598 | 1535 | 3121 | 64.5 |  |  | 0 | 선택 | 미정 | 미정 | 미정 | 0 | 0 | 0 | 0 | 0 | 0 |  |  |  |  | 45 | 6300 | 1551 | 0.8787 | 0.2703 | 0.2689 | 0.0375 | 0.189 | 47.231 | 32.129 | 7.101 | 6.651 | 1.47 | 1455 | 30 | 30 | 3 | 0.28 | 55 | 31 | 미정 |  | 2021-03-17 10:13 | 1555 |  | 0 | 29 | 25 | 0 | 0 | 0 | 0.975 | 0.4226 | 0.3262 | 0.0267 | 105650 |  | 23 | 132 | 0.0725 | 0.0183 | 0.0245 |  | 0.0228 | 0.0107 | 0.0059 | 0.0052
2021-03-17 | B62706 | B | 1 | SM45CRM | 104 | 37300 | 0.0476 | 0.0299 | 0.1588 | 0.1463 | 1645 | 1595 | 1532 | 2620 | 13.3 |  |  | 0 | 미정 | 미정 | 미정 | 미정 | 0 | 0 | 0 | 101 | 0 | 0 | 0.0476 | 0.0522 | 0.0043 | 0.0209 | 43 | 7200 | 1635 | 0.3757 | 0.512 | 0.216 | 0.009 | [6 empty] | 1493 | 15 | 16 | 1 | 0.23 | 66 | 39 | 미정 |  | 2021-03-17 10:26 | 1615 |  | 11 | 0 | 22 | 0 | 0 | 0 | 0.4382 | 0.6989 | 0.2553 | 0.0191 | 98750 | 73 | 23 | 148 | 0.0181 | 0.0096 | 0.0178 | 0.0295 | 0.0213 | 0.0076 | 0.008 | 0.0077
2021-03-17 | A63221 | B | 19 | SEAH-BQ1 | 103 | 38400 | 0.0516 | 0.8526 | 0.128 | 0.1958 | 1576 | 1611 | 1547 | 3318 | 42.5 |  |  | 0 | 미정 | 미정 | 미정 | 미정 | 0 | 0 | 0 | 0 | 0 | 0 | 0.0516 | 0.0455 | 0.0022 | 0.1692 | 49 | 6200 | 1549 | 0.8402 | 0.3013 | 0.2754 | 0.0186 | 0.158 | 48.609 | 31.11 | 8.16 | 5.956 | 1.562 | 1455 | 30 | 30 | 3 | 0.29 | 54 | 31 | 미정 |  | 2021-03-17 11:21 | 1546 |  | 0 | 25 | 31 | 0 | 0 | 0 | 0.9533 | 0.4147 | 0.3129 | 0.0299 | 113400 | 81 | 23 | 132 | 0.0438 | 0.0116 | 0.0253 | 0.0257 | 0.0167 | 0.0088 | 0.0047 | 0.0043
2021-03-17 | B62707 | B | 35 | SM45CRM | 104 | 38500 | 0.0901 | 0.0671 | 0.1083 | 0.1264 | 1573 | 1620 | 1562 | 2655 | 16.8 |  |  | 0 | 미정 | 미정 | 미정 | 미정 | 0 | 0 | 0 | 102 | 0 | 0 | 0.0901 | 0.0828 | 0.0063 | 0.0618 | 44 | 5600 | 1616 | 0.3296 | 0.5009 | 0.1945 | 0.0075 | [6 empty] | 1493 | 15 | 18 | 1 | 0.2 | 55 | 27 | 미정 |  | 2021-03-17 11:32 | 1608 |  | 15 | 0 | 0 | 0 | 0 | 0 | 0.4398 | 0.7039 | 0.2586 | 0.0165 | 103950 | 73 | 22 | 144 | 0.0219 | 0.0092 | 0.0146 | 0.0427 | 0.0166 | 0.0081 | 0.0081 | 0.0074
2021-03-17 | A63222 | B | 33 | STB2 | 99 | 35900 | 0.0772 | 0.1262 | 0.1262 | 0.2707 | 1609 | 1609 | 1532 | 3149 | 55.3 |  |  | 0 | 해제 | 미정 | 미정 | 미정 | 0 | 0 | 0 | 0 | 0 | 0 | 0.0772 | 0.1492 | 0.0032 | 0.3533 | 50 | 5100 | 1553 | 0.8802 | 0.2196 | 0.2289 | 0.0224 | [6 empty] | 1456 | 25 | 25 | 3 | 0.42 | 51 | 27 | 미정 |  | 2021-03-17 12:25 | 1547 |  | 0 | 0 | 11 | 0 | 0 | 0 | 0.961 | 0.3641 | 0.2724 | 0.0114 |  | 74 | 30 | 149 | 0.0693 | 0.0147 | 0.0104 | 0.0526 | 0.0255 | 0.0056 | 0.0039 | 0.005
2021-03-17 | B62708 | B | 18 | SM45CRM | 103 | 37300 | 0.0661 | 0.0286 | 0.1072 | 0.1388 | 1618 | 1599 | 1541 | 2675 | 25.8 |  |  | 0 | 미정 | 미정 | 미정 | 미정 | 0 | 0 | 0 | 107 | 0 | 0 | 0.0661 | 0.0611 | 0.0043 | 0.1526 | 43 | 5700 | 1613 | 0.3788 | 0.5675 | 0.2095 | 0.0071 | [6 empty] | 1493 | 15 | 16 | 1 | 0.19 | 59 | 25 | 미정 |  | 2021-03-17 12:33 | 1600 |  | 0 | 0 | 0 | 0 | 0 | 0 | 0.4413 | 0.6964 | 0.2572 | 0.0201 | 94700 | 75 | 33 | 158 | 0.0355 | 0.0117 | 0.0181 | 0.0418 | 0.0199 | 0.0079 | 0.0074 | 0.007
2021-03-17 | A63223 | B | 30 | STB2 | 101 | 36700 | 0.1987 | 0.1671 | 0.1671 | 0.295 | 1598 | 1598 | 1531 | 3057 | 57.7 |  |  | 0 | 선택 | 미정 | 미정 | 미정 | 0 | 0 | 0 | 0 | 0 | 0 | 0.1987 | 0.239 | 0.0102 | 0.0325 | 40 | 5300 | 1556 | 0.7781 | 0.2921 | 0.2231 | 0.035 | [6 empty] | 1456 | 25 | 25 | 3 | 0.41 | 47 | 23 | 미정 |  | 2021-03-17 13:15 | 1544 |  | 0 | 30 | 0 | 0 | 0 | 0 | 0.941 | 0.3618 | 0.2629 | 0.0148 | 100200 | 72 | 38 | 158 | 0.0711 | 0.0201 | 0.0114 | 0.0533 | 0.0383 | 0.0115 | 0.0053 | 0.0049
2021-03-17 | B62709 | B | 20 | AE1548 | 104 | 37400 | 0.0916 | 0.0543 | 0.11 | 0.1086 | 1604 | 1605 | 1548 | 2619 | 13.3 |  |  | 0 | 미정 | 미정 | 미정 | 미정 | 0 | 0 | 0 | 0 | 0 | 0 | 0.0916 | 0.0925 | 0.0031 | 0.3999 | 39 | 6300 | 1632 | 0.323 | 1.0144 | 0.15 | 0.0084 | [6 empty] | 1488 | 15 | 17 | 1 | 0.24 | 71 | 28 | 미정 |  | 2021-03-17 13:29 | 1617 |  | 58 | 0 | 21 | 0 | 0 | 0 | 0.473 | 1.1972 | 0.1946 | 0.0189 |  | 84 | 45 | 182 | 0.017 | 0.0084 | 0.0169 | 0.0438 | 0.0199 | 0.007 | 0.0069 | 0.0184
2021-03-17 | A63224 | B | 37 | STB2 | 101 | 36800 |  | 0.205 | 0.205 | 0.2697 | 1623 | 1623 | 1539 | 3064 | 55.9 |  |  | 0 | 미정 | 선택 | 미정 | 미정 | 0 | 0 | 0 | 0 | 0 | 0 |  |  |  |  | 61 | 4800 | 1547 | 0.8562 | 0.2693 | 0.2028 | 0.0246 | [6 empty] | 1456 | 25 | 25 | 3 | 0.31 | 54 | 27 | 미정 |  | 2021-03-17 14:34 | 1549 |  | 0 | 51 | 0 | 0 | 0 | 0 | 0.9383 | 0.371 | 0.265 | 0.0131 | 111900 | 95 | 23 | 149 | 0.0635 | 0.0176 | 0.0112 |  | 0.0378 | 0.0073 | 0.0062 | 0.0075
2021-03-17 | B62710 | B | 1 | AE1548 | 103 | 36500 | 0.1005 | 0.1134 | 0.1134 | 0.1528 | 1573 | 1573 | 1535 | 2494 | 32.4 |  |  | 0 | 미정 | 미정 | 미정 | 미정 | 0 | 0 | 0 | 0 | 0 | 0 | 0.1005 | 0.1222 | 0.0055 | 0.1096 | 43 | 6800 | 1605 | 0.4675 | 1.0454 | 0.1652 | 0.0107 | [6 empty] | 1488 | 15 | 19 | 1 | 0.23 | 54 | 25 | 미정 |  | 2021-03-17 14:49 | 1608 |  | 0 | 68 | 10 | 0 | 0 | 0 | 0.4792 | 1.1886 | 0.2027 | 0.0122 |  | 71 | 28 | 151 | 0.0459 | 0.0101 | 0.0114 | 0.0409 | 0.0286 | 0.0053 | 0.0057 | 0.0201
2021-03-17 | A63225 | B | 19 | SPS7 | 100 | 37300 | 0.0737 | 0.0855 | 0.0855 | 0.1565 | 1595 | 1595 | 1521 | 2983 | 54.7 |  |  | 0 | 선택 | 미정 | 미정 | 미정 | 0 | 0 | 0 | 152 | 0 | 0 | 0.0737 | 0.1251 | 0.0035 | 0.3081 | 41 | 7000 | 1623 | 0.4493 | 0.7129 | 0.1992 | 0.0173 | [6 empty] | 1481 | 16 | 20 | 3 | 0.37 | 90 | 41 | 미정 |  | 2021-03-17 15:33 | 1614 |  | 0 | 20 | 0 | 0 | 0 | 0 | 0.557 | 0.8409 | 0.249 | 0.0297 | 102950 | 94 | 59 | 199 | 0.0667 | 0.0185 | 0.0215 | 0.0606 | 0.0325 | 0.0085 | 0.0075 | 0.0077
2021-03-17 | B62711 | B | 35 | AE1548 | 104 | 36800 | 0.088 | 0.0839 | 0.0839 | 0.1207 | 1544 | 1544 | 1531 | 2559 | 23.9 |  |  | 0 | 미정 | 미정 | 미정 | 미정 | 0 | 0 | 0 | 0 | 0 | 0 | 0.088 | 0.1128 | 0.0042 | 0.2833 | 39 | 6300 | 1618 | 0.3745 | 1.0147 | 0.1462 | 0.0084 | [6 empty] | 1488 | 15 | 18 | 1 | 0.29 | 56 | 30 | 미정 |  | 2021-03-17 15:48 | 1607 |  | 0 | 0 | 0 | 0 | 0 | 0 | 0.4719 | 1.2039 | 0.2107 | 0.0123 |  | 74 | 30 | 151 | 0.0251 | 0.0087 | 0.0137 | 0.0507 | 0.0448 | 0.007 | 0.0072 | 0.0207
2021-03-17 | A63226 | B | 33 | SPS7 | 101 | 38000 | 0.0858 | 0.1182 | 0.1182 | 0.2105 | 1600 | 1600 | 1526 | 3062 | 41.7 |  |  | 0 | 선택 | 미정 | 미정 | 미정 | 0 | 0 | 0 | 201 | 0 | 0 | 0.0858 | 0.1356 | 0.0041 | 0.2545 | 39 | 5300 | 1594 | 0.4829 | 0.6862 | 0.2392 | 0.0164 | [6 empty] | 1481 | 18 | 18 | 3 | 0.27 | 63 | 28 | 미정 |  | 2021-03-17 16:42 | 1579 |  | 0 | 22 | 0 | 0 | 0 | 0 | 0.5752 | 0.8433 | 0.2455 | 0.0324 | 101800 | 76 | 50 | 183 | 0.0382 | 0.0129 | 0.0238 | 0.0443 | 0.0206 | 0.0074 | 0.0065 | 0.0073
2021-03-17 | B62712 | B | 18 | AE1548 | 104 | 36000 | 0.1035 | 0.0516 | 0.0516 | 0.1202 | 1585 | 1585 | 1541 | 2520 | 20.3 |  |  | 0 | 미정 | 선택 | 미정 | 미정 | 0 | 0 | 0 | 0 | 0 | 0 | 0.1035 | 0.1361 | 0.0049 | 0.1096 | 42 | 6200 | 1607 | 0.3956 | 1.0977 | 0.1593 | 0.0089 | [6 empty] | 1488 | 15 | 16 | 1 | 0.27 | 60 | 25 | 미정 |  | 2021-03-17 16:50 | 1600 |  | 68 | 0 | 11 | 0 | 0 | 0 | 0.482 | 1.1966 | 0.2051 | 0.0114 | 99000 | 73 | 16 | 140 | 0.0201 | 0.0087 | 0.0139 | 0.0517 | 0.0425 | 0.0094 | 0.0077 | 0.0202
2021-03-17 | A63227 | B | 30 | SPS7 | 101 | 37500 | 0.0549 | 0.0631 | 0.0631 | 0.1262 | 1633 | 1633 | 1579 | 2972 | 21.7 |  |  | 0 | 선택 | 미정 | 미정 | 미정 | 0 | 0 | 0 | 197 | 0 | 0 | 0.0549 | 0.1018 | 0.002 | 0.0012 | 45 | 4200 | 1567 | 0.4649 | 0.6948 | 0.1991 | 0.0141 | [6 empty] | 1481 | 18 | 18 | 3 | 0.28 | 51 | 13 | 미정 |  | 2021-03-17 17:56 | 1575 |  | 0 | 0 | 0 | 0 | 0 | 0 | 0.5562 | 0.8188 | 0.2483 | 0.0277 | 110900 | 75 | 40 | 173 | 0.0187 | 0.0191 | 0.0246 | 0.0457 | 0.026 | 0.0122 | 0.0121 | 0.0105
2021-03-17 | B62713 | B | 20 | AE1548 | 103 | 36900 | 0.0864 | 0.0617 | 0.0617 | 0.2113 | 1561 | 1561 | 1512 | 2560 | 27.9 |  |  | 0 | 미정 | 선택 | 미정 | 미정 | 0 | 0 | 0 | 0 | 0 | 0 | 0.0864 | 0.1064 | 0.0046 | 0.2696 | 41 | 6700 | 1622 | 0.3966 | 1.0407 | 0.1608 | 0.0104 | [6 empty] | 1488 | 15 | 20 | 1 | 0.23 | 63 | 31 | 미정 |  | 2021-03-17 18:00 | 1604 |  | 57 | 0 | 14 | 0 | 0 | 0 | 0.468 | 1.1982 | 0.206 | 0.02 | 102950 | 76 | 22 | 140 | 0.0271 | 0.0094 | 0.0174 | 0.0505 | 0.0355 | 0.0071 | 0.0077 | 0.0202
2021-03-17 | B62714 | B | 1 | AE1548 | 105 | 37900 | 0.0666 | 0.1614 | 0.1614 | 0.1453 | 1564 | 1564 | 1540 | 2692 | 26.4 |  |  | 0 | 미정 | 선택 | 미정 | 미정 | 0 | 0 | 0 | 0 | 0 | 0 | 0.0666 | 0.0844 | 0.0073 | 0.0993 | 37 | 5700 | 1607 | 0.4426 | 1.0858 | 0.1645 | 0.0086 | [6 empty] | 1488 | 15 | 20 | 1 | 0.21 | 55 | 19 | 미정 |  | 2021-03-17 18:57 | 1603 |  | 40 | 0 | 0 | 0 | 0 | 0 | 0.4807 | 1.2018 | 0.2013 | 0.0134 |  | 74 | 39 | 163 | 0.0269 | 0.0092 | 0.0127 | 0.0441 | 0.0438 | 0.0076 | 0.0084 | 0.0202
2021-03-17 | A63228 | B | 37 | SPS7 | 101 | 37300 | 0.0721 | 0.1274 | 0.1274 | 0.1308 | 1636 | 1636 | 1573 | 3056 | 51.6 |  |  | 0 | 미정 | 미정 | 미정 | 미정 | 0 | 0 | 0 | 206 | 0 | 0 | 0.0721 | 0.1547 | 0.0037 | 0.0761 | 63 | 5200 | 1592 | 0.4948 | 0.6838 | 0.2184 | 0.0174 | [6 empty] | 1481 | 18 | 18 | 3 | 0.28 | 71 | 36 | 미정 |  | 2021-03-17 19:27 | 1598 |  | 0 | 28 | 0 | 0 | 0 | 0 | 0.566 | 0.847 | 0.232 | 0.0234 | 100550 | 74 | 25 | 151 | 0.0481 | 0.0167 | 0.0271 | 0.0532 | 0.0473 | 0.0143 | 0.0113 | 0.0115
2021-03-17 | A63229 | B | 19 | SPS7 | 104 | 37500 | 0.0769 | 0.2166 | 0.2166 | 0.3216 | 1615 | 1615 | 1540 | 3017 | 70.7 |  |  | 0 | 미정 | 미정 | 미정 | 미정 | 0 | 0 | 0 | 201 | 0 | 0 | 0.0769 | 0.1799 | 0.0036 | 0.0015 | 45 | 4800 | 1579 | 0.509 | 0.702 | 0.1811 | 0.0449 | [6 empty] | 1481 | 16 | 16 | 3 | 0.29 | 59 | 27 | 미정 |  | 2021-03-17 20:19 | 1579 |  | 0 | 0 | 0 | 0 | 0 | 0 | 0.5553 | 0.8308 | 0.239 | 0.0365 | 99550 | 72 | 27 | 146 | 0.0678 | 0.0328 | 0.0323 | 0.0524 | 0.0511 | 0.0179 | 0.0128 | 0.0119
2021-03-17 | B62715 | B | 35 | AE1548 | 104 | 35900 | 0.08 | 0.0468 | 0.0468 | 0.1626 | 1611 | 1611 | 1515 | 2594 | 38.2 |  |  | 0 | 선택 | 해제 | 미정 | 미정 | 0 | 0 | 0 | 0 | 0 | 0 | 0.08 | 0.1133 | 0.0033 | 0.0022 | 38 | 7000 | 1591 | 0.434 | 1.0523 | 0.1722 | 0.0097 | [6 empty] | 1488 | 15 | 17 | 1 | 0.22 | 60 | 25 | 미정 |  | 2021-03-17 20:18 | 1603 |  | 112 | 0 | 0 | 0 | 0 | 0 | 0.479 | 1.2022 | 0.1932 | 0.015 |  | 87 | 25 | 134 | 0.0388 | 0.0092 | 0.0134 | 0.0553 | 0.0446 | 0.0079 | 0.0081 | 0.0207
2021-03-17 | B62716 | B | 18 | DCK45M2 | 105 | 38000 | 0.0669 | 0.0723 | 0.0723 | 0.1714 | 1566 | 1566 | 1529 | 2704 |  |  |  | 0 | 미정 | 선택 | 미정 | 미정 | 0 | 0 | 0 | 204 | 0 | 0 | 0.0669 | 0.0697 | 0.0056 | 0.1113 | 44 | 8000 | 1651 | 0.3658 | 0.5656 | 0.2299 | 0.0075 | [6 empty] | 1491 | 15 | 21 | 1 | 0.23 | 83 | 31 | 미정 |  | 2021-03-17 21:25 | 1648 |  | 75 | 0 | 0 | 0 | 0 | 0 | 0.4536 | 0.7441 | 0.242 | 0.0252 | 100100 | 93 | 36 | 170 | 0.0048 | 0.0083 | 0.02 | 0.0361 | 0.0327 | 0.0068 | 0.0087 | 0.0173
2021-03-17 | A63230 | B | 33 | SPS7 | 104 | 37300 | 0.0615 | 0.111 | 0.111 | 0.1123 | 1622 | 1622 | 1566 | 2985 | 41.2 |  |  | 0 | 미정 | 미정 | 미정 | 미정 | 0 | 0 | 0 | 198 | 0 | 0 | 0.0615 | 0.0746 | 0.0028 | 0.1879 | 39 | 3800 | 1575 | 0.5253 | 0.7151 | 0.2158 | 0.0168 | [6 empty] | 1481 | 16 | 16 | 3 | 0.28 | 55 | 15 | 미정 |  | 2021-03-17 21:23 | 1574 |  | 0 | 0 | 0 | 0 | 0 | 0 | 0.575 | 0.8296 | 0.2351 | 0.0281 | 0 | 69 | 49 | 163 | 0.042 | 0.0196 | 0.0248 | 0.0429 | 0.0304 | 0.0122 | 0.0096 | 0.0088
2021-03-17 | B62717 | B | 20 | DCK45M2 | 103 | 36800 | 0.0985 | 0.1491 | 0.1491 | 0.2167 | 1615 | 1615 | 1559 | 2575 |  |  |  | 0 | 미정 | 선택 | 미정 | 미정 | 0 | 0 | 0 | 201 | 0 | 0 | 0.0985 | 0.1116 | 0.0056 | 0.1836 | 43 | 6000 | 1636 | 0.3848 | 0.5636 | 0.2353 | 0.0072 | [6 empty] | 1491 | 15 | 16 | 1 | 0.19 | 78 | 34 | 미정 |  | 2021-03-17 22:22 | 1626 |  | 42 | 0 | 0 | 0 | 0 | 0 | 0.4558 | 0.7348 | 0.2577 | 0.0231 | 101000 | 74 | 41 | 177 | 0.0043 | 0.0076 | 0.0189 | 0.0506 | 0.0168 | 0.0096 | 0.01 | 0.0135
2021-03-17 | A63231 | B | 30 | SPS7 | 104 | 37400 | 0.0498 | 0.1884 | 0.1884 | 0.2875 | 1626 | 1626 | 1517 | 2949 | 45.4 |  |  | 0 | 미정 | 해제 | 미정 | 미정 | 0 | 0 | 0 | 0 | 0 | 0 | 0.0498 | 0.0497 | 0.0024 | 0.2231 | 36 | 4600 | 1589 | 0.4448 | 0.6952 | 0.2004 | 0.0224 | [6 empty] | 1481 | 16 | 16 | 3 | 0.28 | 62 | 23 | 미정 |  | 2021-03-17 22:18 | 1575 |  | 0 | 0 | 0 | 0 | 0 | 0 | 0.567 | 0.8419 | 0.2312 | 0.0263 | 91350 | 67 | 43 | 159 | 0.0463 | 0.0186 | 0.0287 | 0.0395 | 0.0428 | 0.0137 | 0.0092 | 0.0093
2021-03-17 | A63232 | B | 37 | SPS7 | 104 | 36600 | 0.072 | 0.0949 | 0.0949 | 0.1046 | 1640 | 1640 | 1560 | 2978 | 25.9 |  |  | 0 | 미정 | 미정 | 미정 | 미정 | 0 | 0 | 0 | 0 | 0 | 0 | 0.072 | 0.1144 | 0.0071 | 0.2519 | 36 | 4300 | 1584 | 0.4547 | 0.6883 | 0.1975 | 0.0232 | [6 empty] | 1481 | 16 | 16 | 3 | 0.27 | 61 | 25 | 미정 |  | 2021-03-17 23:12 | 1578 |  | 0 | 20 | 10 | 0 | 0 | 0 | 0.561 | 0.8421 | 0.2465 | 0.0357 | 98750 | 86 | 44 | 164 | 0.0253 | 0.0226 | 0.0301 | 0.0494 | 0.0387 | 0.018 | 0.0124 | 0.0108
2021-03-17 | B62718 | B | 1 | DCK45M2 | 104 | 37000 | 0.0854 | 0.0612 | 0.0612 | 0.1468 | 1580 | 1580 | 1521 | 2637 |  |  |  | 0 | 미정 | 미정 | 미정 | 미정 | 0 | 0 | 0 | 204 | 0 | 0 | 0.0854 | 0.0721 | 0.0097 | 0.1579 | 43 | 7100 | 1617 | 0.399 | 0.6108 | 0.243 | 0.0055 | [6 empty] | 1491 | 15 | 16 | 1 | 0.21 | 66 | 25 | 미정 |  | 2021-03-17 23:34 | 1609 |  | 40 | 0 | 11 | 0 | 0 | 0 | 0.461 | 0.7255 | 0.251 | 0.0228 | 102400 | 74 | 37 | 166 | 0.0037 | 0.0064 | 0.0209 | 0.0371 | 0.0228 | 0.0087 | 0.0096 | 0.0129
2021-03-17 | A63233 | B | 19 | SPS4 | 104 | 35900 | 0.0624 | 0.1454 | 0.1454 | 0.1654 | 1599 | 1599 | 1530 | 2975 |  |  |  | 0 | 미정 | 미정 | 미정 | 미정 | 0 | 0 | 0 | 305 | 0 | 0 | 0.0624 | 0.1099 | 0.0033 | 0.1076 | 47 | 6000 | 1609 | 0.4306 | 0.7711 | 1.6354 | 0.0276 | [6 empty] | 1469 | 16 | 21 | 3 | 0.27 | 95 | 42 | 미정 |  | 2021-03-18 00:17 | 1597 |  | 0 | 0 | 31 | 0 | 0 | 0 | 0.565 | 0.9355 | 1.8725 | 0.0285 | 105300 | 101 | 62 | 211 | 0.0039 | 0.0288 | 0.024 | 0.0352 | 0.0335 | 0.0065 | 0.0059 | 0.0042
2021-03-17 | B62719 | B | 35 | DCK45M2 | 104 | 37100 | 0.0877 | 0.1402 | 0.1402 | 0.1092 | 1567 | 1567 | 1544 | 2737 |  |  |  | 0 | 미정 | 미정 | 미정 | 미정 | 0 | 0 | 0 | 199 | 0 | 0 | 0.0877 | 0.0769 | 0.0044 | 0.1677 | 43 | 6900 | 1621 | 0.3782 | 0.6062 | 0.226 | 0.005 | [6 empty] | 1491 | 15 | 16 | 1 | 0.21 | 64 | 20 | 미정 |  | 2021-03-18 00:38 | 1607 |  | 0 | 0 | 0 | 0 | 0 | 0 | 0.4559 | 0.7321 | 0.2569 | 0.0231 | 104550 | 72 | 39 | 169 | 0.0034 | 0.0056 | 0.0207 | 0.0374 | 0.0216 | 0.0091 | 0.0107 | 0.0149
2021-03-17 | A63234 | B | 33 | SPS4 | 104 | 36100 | 0.0574 | 0.0745 | 0.0745 | 0.1179 | 1628 | 1628 | 1528 | 3021 |  |  |  | 0 | 미정 | 미정 | 미정 | 미정 | 0 | 0 | 0 | 296 | 0 | 0 | 0.0574 | 0.0728 | 0.0041 | 0.2428 | 53 | 5300 | 1574 | 0.4584 | 0.7822 | 1.7006 | 0.0204 | [6 empty] | 1469 | 18 | 19 | 3 | 0.28 | 70 | 32 | 미정 |  | 2021-03-18 01:20 | 1577 |  | 0 | 27 | 54 | 0 | 0 | 0 | 0.5665 | 0.9587 | 1.8932 | 0.0189 |  | 77 | 60 | 223 | 0.0035 | 0.0196 | 0.0167 | 0.033 | 0.0182 | 0.0056 | 0.0045 | 0.0039
2021-03-17 | B62720 | B | 18 | DCK45M2 | 102 | 38000 | 0.0581 | 0.0439 | 0.0439 | 0.0915 | 1559 | 1559 | 1528 | 2633 |  |  |  | 0 | 미정 | 미정 | 미정 | 미정 | 0 | 0 | 0 | 201 | 0 | 0 | 0.0581 | 0.0608 | 0.0064 | 0.1854 | 45 | 7300 | 1616 | 0.3887 | 0.5823 | 0.2306 | 0.0048 | [6 empty] | 1491 | 15 | 16 | 1 | 0.21 | 65 | 23 | 미정 |  | 2021-03-18 01:52 | 1609 |  | 41 | 0 | 13 | 0 | 0 | 0 | 0.4625 | 0.7373 | 0.2654 | 0.0255 | 100800 | 71 | 23 | 145 | 0.0034 | 0.0051 | 0.0212 | 0.0312 | 0.0236 | 0.0089 | 0.0092 | 0.0142
2021-03-17 | A63235 | B | 20 | SPS4 | 107 | 37100 | 0.0465 | 0.1077 | 0.1077 | 0.1593 | 1624 | 1624 | 1545 | 2996 |  |  |  | 0 | 미정 | 해제 | 미정 | 미정 | 0 | 0 | 0 | 299 | 0 | 0 | 0.0465 | 0.0613 | 0.0024 | 0.0141 | 44 | 3900 | 1578 | 0.4138 | 0.7142 | 1.5986 | 0.0194 | [6 empty] | 1469 | 18 | 18 | 3 | 0.29 | 67 | 30 | 미정 |  | 2021-03-18 02:19 | 1578 |  | 0 | 0 | 0 | 0 | 0 | 0 | 0.568 | 0.9711 | 1.8876 | 0.0186 | 101100 | 73 | 52 | 215 | 0.0032 | 0.0208 | 0.0166 | 0.0284 | 0.0226 | 0.0082 | 0.0038 | 0.0037
2021-03-17 | B62721 | B | 30 | DCK45M2 | 104 | 37000 | 0.0755 | 0.0346 | 0.0346 | 0.0881 | 1645 | 1645 | 1569 | 2778 |  |  |  | 0 | 미정 | 미정 | 미정 | 미정 | 0 | 0 | 0 | 205 | 0 | 0 | 0.0755 | 0.1079 | 0.0044 | 0.1536 | 42 | 6100 | 1613 | 0.3367 | 0.5545 | 0.2421 | 0.0049 | [6 empty] | 1491 | 15 | 16 | 1 | 0.19 | 67 | 23 | 미정 |  | 2021-03-18 02:50 | 1610 |  | 34 | 0 | 0 | 0 | 0 | 0 | 0.456 | 0.7425 | 0.2576 | 0.0239 | 97700 | 68 | 32 | 155 | 0.0033 | 0.005 | 0.0216 | 0.0353 | 0.0149 | 0.0077 | 0.0086 | 0.0139
2021-03-17 | A63236 | B | 37 | SPS4 | 105 | 37900 | 0.0742 | 0.8829 | 0.073 | 0.1429 | 1610 | 1597 | 1533 | 3001 |  |  |  | 0 | 선택 | 미정 | 미정 | 미정 | 0 | 0 | 0 | 299 | 0 | 0 | 0.0742 | 0.1009 | 0.0061 | 0.0987 | 56 | 5100 | 1572 | 0.4554 | 0.7359 | 1.6271 | 0.02 | [6 empty] | 1469 | 16 | 16 | 3 | 0.28 | 68 | 30 | 미정 |  | 2021-03-18 03:28 | 1577 |  | 0 | 6 | 36 | 0 | 0 | 0 | 0.5687 | 0.9491 | 1.8482 | 0.0197 | 109300 | 80 | 56 | 227 | 0.005 | 0.0209 | 0.0182 | 0.0394 | 0.0322 | 0.007 | 0.0045 | 0.0039
2021-03-17 | B62722 | B | 1 | DCK45M2 | 103 | 37500 | 0.0767 | 0.1517 | 0.1517 | 0.1619 | 1574 | 1574 | 1537 | 2615 |  |  |  | 0 | 미정 | 미정 | 미정 | 미정 | 0 | 0 | 0 | 204 | 0 | 0 | 0.0767 | 0.1 | 0.0067 | 0.3427 | 42 | 7000 | 1587 | 0.3704 | 0.6204 | 0.2447 | 0.0048 | [6 empty] | 1491 | 15 | 16 | 1 | 0.22 | 69 | 32 | 미정 |  | 2021-03-18 03:53 | 1616 |  | 41 | 0 | 0 | 0 | 0 | 0 | 0.4572 | 0.7307 | 0.2564 | 0.0233 | 104000 | 75 | 27 | 145 | 0.0035 | 0.005 | 0.0209 | 0.0416 | 0.0213 | 0.0081 | 0.0089 | 0.0129
2021-03-17 | A63237 | B | 19 | SPS4 | 100 | 36800 | 0.0879 | 0.0763 | 0.0763 | 0.1099 | 1635 | 1635 | 1571 | 3066 |  |  |  | 0 | 미정 | 미정 | 미정 | 미정 | 0 | 0 | 0 | 306 | 0 | 0 | 0.0879 | 0.1433 | 0.0048 | 0.3221 | 58 | 3900 | 1582 | 0.4618 | 0.749 | 1.6294 | 0.0181 | [6 empty] | 1469 | 16 | 16 | 3 | 0.29 | 70 | 37 | 미정 |  | 2021-03-18 04:34 | 1576 |  | 0 | 0 | 22 | 0 | 0 | 0 | 0.5749 | 0.9633 | 1.8576 | 0.0167 | 103800 | 1349 | 1242 | 2609 | 0.0031 | 0.0189 | 0.0155 | 0.0437 | 0.0275 | 0.0087 | 0.0047 | 0.0046
2021-03-17 | B62723 | B | 35 | DCK45M2 | 104 | 36500 | 0.1283 | 0.092 | 0.092 | 0.0939 | 1596 | 1596 | 1554 | 2602 |  |  |  | 0 | 미정 | 미정 | 미정 | 미정 | 0 | 0 | 0 | 204 | 0 | 0 | 0.1283 | 0.1396 | 0.0095 | 0.2643 | 41 | 6100 | 1621 | 0.3972 | 0.6284 | 0.23 | 0.0048 | [6 empty] | 1491 | 15 | 15 | 1 | 0.21 | 71 | 27 | 미정 |  | 2021-03-18 04:49 | 1606 |  | 47 | 0 | 11 | 0 | 0 | 0 | 0.4535 | 0.7372 | 0.2597 | 0.0244 | 103600 | 82 | 38 | 166 | 0.0034 | 0.0054 | 0.0212 | 0.0367 | 0.0377 | 0.0096 | 0.0081 | 0.0125
2021-03-17 | A63238 | I | 33 | SM45CI | 101 | 37900 | 0.0435 | 0.1436 | 0.102 | 0.1035 | 1610 | 1609 | 1565 | 3143 | 19.3 |  |  | 0 | 미정 | 미정 | 미정 | 미정 | 0 | 0 | 0 | 0 | 0 | 0 | 0.0435 | 0.081 | 0.0023 | 0.0954 | 47 | 6800 | 1655 | 0.3665 | 0.5795 | 0.0854 | 0.0028 | [6 empty] | 1493 | 20 | 27 | 1 | 0.21 | 80 | 0 | 미정 |  | 2021-03-18 05:33 | 1659 |  | 32 | 0 | 62 | 0 | 0 | 0 | 0.452 | 0.6821 | 0.2107 | 0.0039 | 100000 | 949 | 16 | 139 | 0.0174 | 0.0045 | 0.0039 | 0.032 | 0.0282 | 0.0153 | 0.0076 | 0.0135
2021-03-17 | B62724 | B | 18 | SM38CS | 104 | 37700 | 0.0578 | 0.0657 | 0.0657 | 0.1436 | 1572 | 1572 | 1543 | 2568 | 21.3 |  |  | 0 | 미정 | 미정 | 미정 | 미정 | 0 | 0 | 0 | 0 | 0 | 0 | 0.0578 | 0.1161 | 0.0072 | 0.0712 | 46 | 6200 | 1617 | 0.3438 | 0.7007 | 0.1779 | 0.0133 | [6 empty] | 1496 | 13 | 15 | 3 | 0.28 | 73 | 29 | 미정 |  | 2021-03-18 05:52 | 1602 |  | 0 | 10 | 0 | 0 | 0 | 0 | 0.398 | 0.8246 | 0.1943 | 0.0234 | 108300 | 91 | 51 | 199 | 0.0318 | 0.018 | 0.022 | 0.0338 | 0.018 | 0.0051 | 0.0043 | 0.0072
2021-03-17 | A63239 | I | 20 | SCM440I | 103 | 38000 | 0.0708 | 0.0763 | 0.0763 | 0.4028 | 1626 | 1626 | 1543 | 3243 | 60.8 |  |  | 0 | 미정 | 미정 | 미정 | 미정 | 0 | 0 | 0 | 0 | 0 | 0 | 0.0708 | 0.1029 | 0.0081 | 0.1908 | 54 | 7400 | 1629 | 0.409 | 0.4938 | 0.1516 | 0.0247 | [6 empty] | 1495 | 20 | 25 | 3 | 0.34 | 90 | 0 | 미정 |  | 2021-03-18 06:48 | 1629 |  | 0 | 0 | 21 | 0 | 0 | 0 | 0.415 | 0.7162 | 0.2504 | 0.0109 | 108000 | 911 | 46 | 185 | 0.0611 | 0.0141 | 0.0077 | 0.0455 | 0.0475 | 0.0269 | 0.0075 | 0.0135
2021-03-18 | B62725 | B | 30 | SM38CS | 104 | 39900 | 0.0617 | 0.0575 | 0.092 | 0.0788 | 1557 | 1566 | 1550 | 2561 | 22.4 |  |  | 0 | 미정 | 미정 | 미정 | 미정 | 0 | 0 | 0 | 0 | 0 | 0 | 0.0617 | 0.0458 | 0.0048 | 0.166 | 46 | 6600 | 1616 | 0.331 | 0.7129 | 0.1509 | 0.0221 | [6 empty] | 1496 | 13 | 14 | 1 | 0.23 | 56 | 13 | 미정 |  | 2021-03-18 06:59 | 1617 |  | 61 | 0 | 14 | 0 | 0 | 0 | 0.4019 | 0.836 | 0.2093 | 0.0259 | 106400 | 43 | 35 | 183 | 0.0326 | 0.0156 | 0.0205 | 0.0289 | 0.0275 | 0.0087 | 0.004 | 0.0048
2021-03-18 | B62726 | B | 1 | SM38CS | 102 | 37700 | 0.0978 | 0.0465 | 0.0465 | 0.0734 | 1611 | 1611 | 1559 | 2628 | 14.5 |  |  | 0 | 미정 | 미정 | 미정 | 미정 | 0 | 0 | 0 | 0 | 0 | 0 | 0.0978 | 0.125 | 0.0134 | 0.2209 | 42 | 5900 | 1607 | 0.2882 | 0.6389 | 0.1446 | 0.017 | [6 empty] | 1496 | 13 | 13 | 1 | 0.25 | 66 | 24 | 미정 |  | 2021-03-18 08:02 | 1612 |  | 42 | 0 | 34 | 0 | 0 | 0 | 0.402 | 0.8239 | 0.2029 | 0.0212 | 113400 | 81 | 30 | 144 | 0.0211 | 0.0115 | 0.0235 | 0.0416 | 0.0207 | 0.0077 | 0.005 | 0.0044
2021-03-18 | B62727 | B | 35 | SM38CS | 103 | 37300 | 0.075 | 0.0283 | 0.031 | 0.0892 | 1628 | 1614 | 1560 | 2628 | 14.2 |  |  | 0 | 미정 | 미정 | 미정 | 미정 | 0 | 0 | 0 | 0 | 0 | 0 | 0.075 | 0.0863 | 0.0114 | 0.1692 | 54 | 6900 | 1619 | 0.3422 | 0.6266 | 0.1352 | 0.0112 | [6 empty] | 1496 | 13 | 13 | 1 | 0.17 | 68 | 36 | 미정 |  | 2021-03-18 09:12 | 1621 |  | 42 | 0 | 0 | 0 | 0 | 0 | 0.3874 | 0.8222 | 0.2035 | 0.0146 | 105500 | 80 | 15 | 142 | 0.0214 | 0.0098 | 0.0231 | 0.0252 | 0.0111 | 0.0059 | 0.005 | 0.0048
2021-03-18 | B62728 | B | 19 | SM38CS | 91 | 35700 | 0.0708 | 0.023 | 0.1119 | 0.3015 | 1669 | 1636 | 1530 | 2517 | 27.4 |  |  | 0 | 미정 | 미정 | 미정 | 미정 | 0 | 0 | 0 | 0 | 0 | 0 | 0.0708 | 0.0949 | 0.0061 | 0.007 | 41 | 6100 | 1615 | 0.3218 | 0.6746 | 0.1872 | 0.0176 | [6 empty] | 1496 | 13 | 14 | 1 | 0.2 | 61 | 17 | 미정 |  | 2021-03-18 10:24 | 1604 |  | 57 | 0 | 0 | 0 | 0 | 0 | 0.3951 | 0.8329 | 0.2036 | 0.0278 | 106500 | 75 | 29 | 141 | 0.0398 | 0.0125 | 0.0256 | 0.0333 | 0.0055 | 0.0031 | 0.0034 | 0.0032
2021-03-18 | B62729 | B | 18 | SM38CS | 88 | 32300 | 0.0901 | 0.1244 | 0.1244 | 0.1499 | 1568 | 1568 | 1521 | 2231 | 28.3 |  |  | 0 | 미정 | 미정 | 미정 | 미정 | 0 | 0 | 0 | 0 | 0 | 0 | 0.0901 | 0.0619 | 0.005 | 0.1925 | 39 | 6900 | 1606 | 0.3434 | 0.68 | 0.1455 | 0.0153 | [6 empty] | 1496 | 13 | 16 | 1 | 0.2 | 61 | 18 | 미정 |  | 2021-03-18 11:20 | 1610 |  | 0 | 0 | 0 | 0 | 0 | 0 | 0.396 | 0.8267 | 0.2064 | 0.0268 |  | 73 | 36 | 157 | 0.0441 | 0.0137 | 0.0241 | 0.0501 | 0.0271 | 0.0067 | 0.0045 | 0.004
2021-03-18 | B62730 | B | 1 | SM38CS | 97 | 38600 | 0.0415 | 0.0719 | 0.0719 | 0.1244 | 1575 | 1575 | 1542 | 2648 | 26.5 |  |  | 0 | 미정 | 미정 | 미정 | 미정 | 0 | 0 | 0 | 0 | 0 | 0 | 0.0415 | 0.0805 | 0.0024 | 0.002 | 40 | 5200 | 1618 | 0.3483 | 0.6682 | 0.1527 | 0.022 | [6 empty] | 1496 | 13 | 14 | 1 | 0.16 | 68 | 26 | 미정 |  | 2021-03-18 12:24 | 1611 |  | 31 | 0 | 15 | 0 | 0 | 0 | 0.389 | 0.8269 | 0.2038 | 0.0274 | 102300 | 72 | 41 | 162 | 0.0411 | 0.0224 | 0.0247 | 0.0543 | 0.0244 | 0.0064 | 0.005 | 0.0049
2021-03-18 | B62731 | B | 35 | SM38CS | 103 | 39100 | 0.0584 | 0.0283 | 0.0469 | 0.149 | 1597 | 1579 | 1522 | 2644 | 38.3 |  |  | 0 | 미정 | 미정 | 미정 | 미정 | 0 | 0 | 0 | 0 | 0 | 0 | 0.0584 | 0.0454 | 0.0039 | 0.2148 | 40 | 6600 | 1619 | 0.3703 | 0.6773 | 0.1577 | 0.0273 | [6 empty] | 1496 | 13 | 17 | 1 | 0.42 | 65 | 27 | 미정 |  | 2021-03-18 13:29 | 1618 |  | 0 | 0 | 0 | 0 | 0 | 0 | 0.401 | 0.8303 | 0.2073 | 0.0183 |  | 91 | 35 | 154 | 0.0576 | 0.0171 | 0.0269 | 0.0353 | 0.0213 | 0.006 | 0.0041 | 0.0045
2021-03-18 | B62732 | B | 19 | AE4150HF2 | 103 | 37700 | 0.0731 | 0.025 | 0.049 | 0.2045 | 1608 | 1582 | 1541 | 2687 | 43.7 |  |  | 0 | 미정 | 미정 | 미정 | 미정 | 0 | 0 | 0 | 0 | 0 | 0 | 0.0731 | 0.0697 | 0.0053 | 0.1127 | 46 | 8000 | 1638 | 0.4733 | 0.5917 | 0.2258 | 0.0199 | [6 empty] | 1485 | 18 | 22 | 1 | 0.32 | 89 | 30 | 미정 |  | 2021-03-18 14:34 | 1637 |  | 55 | 0 | 0 | 0 | 0 | 0 | 0.517 | 0.7789 | 0.2453 | 0.0219 |  | 99 | 55 | 205 | 0.0561 | 0.0193 | 0.0189 | 0.036 | 0.0222 | 0.0051 | 0.0042 | 0.0046
2021-03-18 | B62733 | B | 18 | AE4150HF2 | 103 | 35800 | 0.0755 | 0.0549 | 0.0549 | 0.1069 | 1589 | 1589 | 1544 | 2561 | 16.2 |  |  | 0 | 미정 | 미정 | 미정 | 미정 | 0 | 0 | 0 | 0 | 0 | 0 | 0.0755 | 0.0815 | 0.0028 | 0.2177 | 39 | 6300 | 1612 | 0.4443 | 0.5496 | 0.2073 | 0.0102 | [6 empty] | 1485 | 18 | 19 | 1 | 0.23 | 57 | 16 | 미정 |  | 2021-03-18 15:45 | 1598 |  | 63 | 0 | 17 | 0 | 0 | 0 | 0.52 | 0.7863 | 0.2607 | 0.0227 |  | 74 | 53 | 187 | 0.0176 | 0.0113 | 0.0211 | 0.042 | 0.0438 | 0.0075 | 0.0058 | 0.0043
2021-03-18 | B62734 | B | 1 | AE4150HF2 | 103 | 37100 | 0.0482 | 0.0352 | 0.0352 | 0.1523 | 1572 | 1572 | 1529 | 2607 | 37.6 |  |  | 0 | 미정 | 미정 | 미정 | 미정 | 0 | 0 | 0 | 0 | 0 | 0 | 0.0482 | 0.0901 | 0.0038 | 0.0019 | 44 | 7400 | 1601 | 0.4726 | 0.573 | 0.1914 | 0.017 | [6 empty] | 1485 | 18 | 18 | 1 | 0.28 | 72 | 29 | 미정 |  | 2021-03-18 16:47 | 1608 |  | 45 | 0 | 26 | 0 | 0 | 0 | 0.5202 | 0.7827 | 0.2518 | 0.0213 | 0 | 76 | 46 | 188 | 0.0406 | 0.0133 | 0.021 | 0.0419 | 0.0397 | 0.0076 | 0.0057 | 0.0046
2021-03-18 | B62735 | B | 35 | AE4150HF2 | 103 | 37800 | 0.0734 | 0.07 | 0.07 | 0.1234 | 1554 | 1554 | 1532 | 2599 | 29.9 |  |  | 0 | 미정 | 미정 | 미정 | 미정 | 0 | 0 | 0 | 0 | 0 | 0 | 0.0734 | 0.0897 | 0.0044 | 0.0054 | 42 | 7200 | 1609 | 0.4389 | 0.5988 | 0.1824 | 0.0127 | [6 empty] | 1485 | 18 | 21 | 1 | 0.3 | 120 | 25 | 미정 |  | 2021-03-18 18:07 | 1605 |  | 0 | 0 | 0 | 0 | 0 | 0 | 0.5088 | 0.7872 | 0.2438 | 0.0204 | 0 | 84 | 28 | 153 | 0.0295 | 0.0123 | 0.022 | 0.0475 | 0.0412 | 0.0051 | 0.0047 | 0.0043
2021-03-18 | B62736 | B | 19 | SCM430M | 104 | 38300 | 0.0617 | 0.0415 | 0.0415 | 0.102 | 1545 | 1545 | 1533 | 2673 | 38.9 |  |  | 0 | 미정 | 미정 | 미정 | 미정 | 0 | 0 | 0 | 0 | 0 | 0 | 0.0617 | 0.0681 | 0.0044 | 0.1748 | 41 | 7200 | 1620 | 0.2298 | 0.6839 | 0.1747 | 0.0187 | [6 empty] | 1502 | 13 | 16 | 1 | 0.29 | 65 | 19 | 미정 |  | 2021-03-18 19:20 | 1623 |  | 60 | 0 | 0 | 0 | 0 | 0 | 0.31 | 0.8227 | 0.208 | 0.0179 |  | 83 | 53 | 185 | 0.0646 | 0.015 | 0.017 | 0.048 | 0.0385 | 0.0077 | 0.0068 | 0.0124
2021-03-18 | B62737 | B | 18 | SCM430M | 103 | 37300 | 0.1137 | 0.0776 | 0.0776 | 0.1191 | 1647 | 1647 | 1598 | 2501 | 23 |  |  | 0 | 미정 | 미정 | 미정 | 미정 | 0 | 0 | 0 | 0 | 0 | 0 | 0.1137 | 0.1147 | 0.0054 | 0.0502 | 40 | 5100 | 1626 | 0.2541 | 0.7227 | 0.1481 | 0.0095 | [6 empty] | 1502 | 13 | 17 | 1 | 0.28 | 59 | 27 | 미정 |  | 2021-03-18 20:18 | 1622 |  | 0 | 0 | 0 | 0 | 0 | 0 | 0.315 | 0.8273 | 0.2161 | 0.014 |  | 70 | 47 | 178 | 0.0379 | 0.0089 | 0.0158 | 0.0455 | 0.0371 | 0.014 | 0.0116 | 0.0129
2021-03-18 | B62738 | B | 1 | SCM430M | 103 | 35900 | 0.0862 | 0.0636 | 0.0636 | 0.1787 | 1598 | 1598 | 1514 | 2462 | 41.1 |  |  | 0 | 미정 | 미정 | 미정 | 미정 | 0 | 0 | 0 | 0 | 0 | 0 | 0.0862 | 0.0785 | 0.004 | 0.1789 | 37 | 7100 | 1614 | 0.2721 | 0.555 | 0.1583 | 0.0217 | [6 empty] | 1502 | 13 | 16 | 1 | 0.23 | 54 | 23 | 미정 |  | 2021-03-18 21:27 | 1618 |  | 51 | 0 | 22 | 0 | 0 | 0 | 0.313 | 0.8185 | 0.2206 | 0.0168 | 94200 | 67 | 43 | 164 | 0.0698 | 0.0109 | 0.0152 | 0.0543 | 0.0413 | 0.0115 | 0.0092 | 0.0166
2021-03-18 | B62739 | B | 35 | SCM430M | 103 | 37500 |  | 0.0364 | 0.0364 | 0.07 | 1629 | 1629 | 1561 | 2734 | 16.3 |  |  | 0 | 미정 | 미정 | 미정 | 미정 | 0 | 0 | 0 | 0 | 0 | 0 |  |  |  |  | 46 | 7500 | 1645 | 0.2581 | 0.6619 | 0.1627 | 0.0158 | [6 empty] | 1502 | 13 | 14 | 1 | 0.27 | 69 | 39 | 미정 |  | 2021-03-18 22:37 | 1629 |  | 41 | 0 | 22 | 0 | 0 | 0 | 0.312 | 0.8242 | 0.218 | 0.0161 | 99650 | 175 | 24 | 143 | 0.0242 | 0.0166 | 0.0147 |  | 0.0492 | 0.0207 | 0.008 | 0.0132
2021-03-18 | B62740 | I | 19 | 18CRNIMO7HI | 90 | 35600 | 0.085 | 0.0304 | 0.0479 | 0.079 | 1632 | 1590 | 1538 | 2500 | 26.7 |  |  | 0 | 미정 | 미정 | 미정 | 미정 | 0 | 0 | 0 | 0 | 0 | 0 | 0.085 | 0.1276 | 0.01 | 0.19 | 53 | 9200 | 1705 | 0.1326 | 0.4256 | 0.2222 | 0.0238 | [6 empty] | 1506 | 25 | 26 | 1 | 0.2 | 87 | 0 | 미정 |  | 2021-03-18 23:46 | 1685 |  | 10 | 0 | 0 | 0 | 0 | 0 | 0.1776 | 0.5339 | 0.2401 | 0.033 | 84100 | 1463 | 16 | 145 | 0.0589 | 0.0309 | 0.0337 | 0.011 | 0.0114 | 0.0028 | 0.0027 | 0.0033
2021-03-18 | B62741 | T | 18 | SUM43 | 103 | 37100 | 0.1022 | 0.0367 | 0.0367 | 0.1034 | 1641 | 1641 | 1559 | 2609 |  |  |  | 0 | 미정 | 미정 | 미정 | 미정 | 0 | 0 | 0 | 155 | 0 | 0 | 0.1022 | 0.1006 | 0.0073 | 0.2564 | 45 | 6900 | 1623 | 0.3678 | 1.2203 | 0.0838 | 0.0029 | [6 empty] | 1492 | 0 |  | 1 | 1000 | 90 | 42 | 미정 |  | 2021-03-19 00:58 |  |  | 0 | 0 | 60 | 0 | 0 | 0 | 0.422 | 1.4158 | 0.1672 | 0.0037 | 100650 |  | 29 | 154 | 0.0039 | 0.0034 | 0.003 | 0.0442 | 0.0292 | 0.1129 | 0.188 | 0.266
2021-03-18 | B62742 | T | 1 | SUM43 | 104 | 36400 | 0.0808 | 0.0625 | 0.0625 | 0.1125 | 1630 | 1630 | 1536 | 2787 |  |  |  | 0 | 미정 | 미정 | 미정 | 미정 | 0 | 0 | 0 | 151 | 0 | 0 | 0.0808 | 0.0802 | 0.005 | 0.064 | 47 | 6400 | 1579 | 0.3796 | 1.2418 | 0.1629 | 0.0032 | [6 empty] | 1492 | 0 |  | 1 | 1000 | 81 | 47 | 미정 |  | 2021-03-19 02:05 |  |  | 0 | 0 | 0 | 0 | 0 | 0 | 0.4281 | 1.412 | 0.1662 | 0.003 |  | 95 | 41 | 164 | 0.0025 | 0.003 | 0.0026 | 0.0538 | 0.1074 | 0.2429 | 0.2626 | 0.262
2021-03-18 | B62743 | T | 35 | SUM43 | 104 | 37600 | 0.0766 | 0.0628 | 0.0628 | 0.0921 | 1618 | 1618 | 1549 | 2575 |  |  |  | 0 | 미정 | 미정 | 미정 | 미정 | 0 | 0 | 0 | 158 | 0 | 0 | 0.0766 | 0.0842 | 0.0072 | 0.1258 | 41 | 5700 | 1578 | 0.3717 | 1.2205 | 0.1747 | 0.0025 | [6 empty] | 1492 | 0 |  | 1 | 1000 | 68 | 23 | 미정 |  | 2021-03-19 03:06 |  |  | 0 | 0 | 0 | 0 | 0 | 0 | 0.4289 | 1.4167 | 0.1716 | 0.0024 | 100150 |  | 48 | 175 | 0.0022 | 0.0024 | 0.0023 | 0.0489 | 0.1184 | 0.255 | 0.2809 | 0.271
2021-03-18 | B62744 | T | 19 | SUM43 | 104 | 39000 | 0.2917 | 0.0426 | 0.0426 | 0.1038 | 1627 | 1627 | 1537 | 2667 |  |  |  | 0 | 미정 | 미정 | 미정 | 미정 | 0 | 0 | 0 | 152 | 0 | 0 | 0.2917 | 0.1493 | 0.0094 | 0.0485 | 39 | 5900 | 1593 | 0.3382 | 1.222 | 0.1644 | 0.0022 | [6 empty] | 1492 | 0 |  | 1 | 1000 | 77 | 17 | 미정 |  | 2021-03-19 04:30 |  |  | 0 | 0 | 0 | 0 | 0 | 0 | 0.4139 | 1.4052 | 0.1759 | 0.0022 | 100850 |  | 50 | 157 | 0.0019 | 0.0022 | 0.0021 | 0.0751 | 0.1506 | 0.2484 | 0.2716 | 0.272
2021-03-19 | B62745 | I | 18 | SNCM26V | 106 | 37000 | 0.1032 | 0.0384 | 0.0384 | 0.0836 | 1629 | 1629 | 1544 | 2607 | 17.8 |  |  | 0 | 미정 | 미정 | 미정 | 미정 | 0 | 0 | 0 | 0 | 0 | 0 | 0.1032 | 0.0821 | 0.003 | 0.289 | 75 | 13300 | 1656 | 0.1278 | 0.6716 | 0.1497 | 0.0241 | [6 empty] | 1500 | 20 | 26 | 1 | 0.21 | 153 | 0 | 미정 |  | 2021-03-19 07:36 | 1653 |  | 70 | 0 | 21 | 0 | 0 | 0 | 0.167 | 0.8791 | 0.2173 | 0.0225 | 106000 | 832 | 19 | 167 | 0.0263 | 0.0158 | 0.021 | 0.0463 | 0.0505 | 0.0155 | 0.0077 | 0.0069
2021-03-19 | B62746 | I | 1 | SCM415C2 | 106 | 40500 | 0.0783 | 0.0627 | 0.0439 | 0.0973 | 1579 | 1600 | 1541 | 2452 | 12.6 |  |  | 0 | 미정 | 미정 | 미정 | 미정 | 0 | 0 | 0 | 0 | 0 | 0 | 0.0783 | 0.1134 | 0.0041 | 0.027 | 53 | 9600 | 1680 | 0.1122 | 0.5368 | 0.1091 | 0.0124 | [6 empty] | 1516 | 20 | 24 | 1 | 0.21 | 86 | 0 | 미정 |  | 2021-03-19 08:43 | 1675 |  | 33 | 0 | 52 | 0 | 0 | 0 | 0.1423 | 0.6831 | 0.2187 | 0.0252 | 106200 | 807 | 43 | 195 | 0.0176 | 0.0101 | 0.0238 | 0.0274 | 0.0398 | 0.0225 | 0.0097 | 0.016
2021-03-19 | B62747 | B | 35 | SCM420HM | 104 | 40500 |  | 0.03 | 0.0376 | 0.0619 | 1608 | 1593 | 1571 | 2437 | 2.7 |  |  | 0 | 미정 | 미정 | 미정 | 미정 | 0 | 0 | 0 | 0 | 0 | 0 |  |  |  |  | 49 | 9200 | 1669 | 0.1437 | 0.583 | 0.1166 | 0.0061 | [6 empty] | 1510 | 13 | 20 | 1 | 0.26 | 78 | 36 | 미정 |  | 2021-03-19 10:02 | 1666 |  | 31 | 0 | 11 | 0 | 0 | 0 | 0.195 | 0.774 | 0.259 | 0.0229 |  | 67 | 15 | 138 | 0.0043 | 0.0121 | 0.0185 |  | 0.0729 | 0.0184 | 0.0083 | 0.0076
2021-03-19 | B62748 | B | 18 | SCM420HM | 104 | 39300 | 0.0625 | 0.0328 | 0.0613 | 0.0766 | 1599 | 1596 | 1565 | 2523 | 3.1 |  |  | 0 | 미정 | 미정 | 미정 | 미정 | 0 | 0 | 0 | 0 | 0 | 0 | 0.0625 | 0.0819 | 0.004 | 0.1909 | 0 | 7500 | 1631 | 0.1609 | 0.5891 | 0.139 | 0.0073 | [6 empty] | 1510 | 13 | 15 | 1 | 0.25 | 68 | 39 | 미정 |  | 2021-03-19 11:02 | 1635 |  | 30 | 0 | 11 | 0 | 0 | 0 | 0.2078 | 0.7828 | 0.2611 | 0.0242 | 100500 | 66 | 26 | 146 | 0.005 | 0.0116 | 0.0219 | 0.0444 | 0.0448 | 0.0102 | 0.0071 | 0.0068
2021-03-19 | A63240 | B | 33 | SCM420HM | 91 | 49200 | 0.8298 | 0.4541 | 0.0887 | 0.0969 | 1691 | 1612 | 1557 | 1826 | 59.3 |  |  | 0 | 미정 | 미정 | 미정 | 미정 | 0 | 0 | 0 | 0 | 0 | 0 | 0.8298 | 0.2668 | 0.0108 | 0.33 | 51 | 8600 | 1629 | 0.1617 | 0.6138 | 0.1451 | 0.0461 | [6 empty] | 1510 | 13 | 17 | 3 | 0.33 | 83 | 32 | 미정 |  | 2021-03-19 11:44 | 1631 |  | 0 | 25 | 23 | 0 | 0 | 0 | 0.203 | 0.7721 | 0.2499 | 0.0276 | 98550 | 67 | 50 | 194 | 0.0889 | 0.0319 | 0.0239 | 0.053 | 0.0414 | 0.0244 | 0.0113 | 0.0093
2021-03-19 | A63241 | B | 19 | AE1055LS | 102 | 38400 | 0.041 | 0.1321 | 0.1084 | 0.1145 | 1671 | 1680 | 1605 | 3329 | 18.6 |  |  | 0 | 미정 | 미정 | 미정 | 미정 | 0 | 0 | 0 | 0 | 0 | 0 | 0.041 | 0.0531 | 0.0027 | 0.1837 | 40 | 4800 | 1630 | 0.4836 | 0.6133 | 0.1981 | 0.0163 | [6 empty] | 1484 | 25 | 25 | 3 | 0.29 | 93 | 37 | 미정 |  | 2021-03-19 12:45 | 1623 |  | 0 | 26 | 33 | 0 | 0 | 0 | 0.553 | 0.7763 | 0.2294 | 0.0264 |  | 64 | 29 | 144 | 0.0226 | 0.019 | 0.0276 | 0.0412 | 0.0126 | 0.0019 | 0.0025 | 0.0037
2021-03-19 | B62749 | B | 1 | SCM420HM | 104 | 38600 | 0.0493 | 0.0253 | 0.0329 | 0.112 | 1604 | 1605 | 1548 | 2687 | 40.7 |  |  | 0 | 미정 | 미정 | 미정 | 미정 | 0 | 0 | 0 | 0 | 0 | 0 | 0.0493 | 0.0481 | 0.0044 | 0.0017 | 45 | 7300 | 1630 | 0.1724 | 0.5882 | 0.1985 | 0.0539 | [6 empty] | 1510 | 13 | 14 | 1 | 0.29 | 65 | 29 | 미정 |  | 2021-03-19 12:59 | 1627 |  | 30 | 0 | 13 | 0 | 0 | 0 | 0.2091 | 0.7805 | 0.2538 | 0.0242 | 98100 | 77 | 33 | 155 | 0.0666 | 0.0392 | 0.027 | 0.0319 | 0.0357 | 0.016 | 0.0064 | 0.0038
2021-03-19 | A63242 | B | 37 | AE1055LS | 101 | 36900 | 0.0532 | 0.0821 | 0.0821 | 0.1168 | 1602 | 1602 | 1545 | 3234 | 32.8 |  |  | 0 | 미정 | 미정 | 미정 | 미정 | 0 | 0 | 0 | 0 | 0 | 0 | 0.0532 | 0.0541 | 0.0034 | 0.4168 | 42 | 4800 | 1612 | 0.4798 | 0.5951 | 0.1988 | 0.0179 | [6 empty] | 1484 | 25 | 25 | 3 | 0.3 | 74 | 41 | 미정 |  | 2021-03-19 13:52 | 1612 |  | 0 | 145 | 0 | 0 | 0 | 0 | 0.558 | 0.7564 | 0.2307 | 0.0275 | 96600 | 65 | 17 | 120 | 0.0427 | 0.0258 | 0.0225 | 0.0505 | 0.0179 | 0.0051 | 0.0038 | 0.004
2021-03-19 | B62750 | B | 35 | SRD1 | 104 | 39000 | 0.0651 | 0.1105 | 0.1017 | 0.069 | 1582 | 1588 | 1564 | 2766 | 11.1 |  |  | 0 | 미정 | 미정 | 미정 | 미정 | 0 | 0 | 0 | 0 | 0 | 0 | 0.0651 | 0.0824 | 0.0043 | 0.002 | 53 | 6400 | 1622 | 0.3644 | 0.6614 | 0.1808 | 0.0231 | [6 empty] | 1493 | 15 | 15 | 1 | 0.2 | 73 | 36 | 미정 |  | 2021-03-19 14:08 | 1615 |  | 0 | 0 | 24 | 0 | 0 | 0 | 0.402 | 0.8548 | 0.2443 | 0.0256 | 99550 | 86 | 34 | 168 | 0.0165 | 0.0261 | 0.0285 | 0.0487 | 0.0249 | 0.0037 | 0.003 | 0.0034
2021-03-19 | A63243 | B | 32 | AE1055LS | 100 | 36500 | 0.0922 | 0.1602 | 0.1602 | 0.1984 | 1639 | 1639 | 1577 | 2244 | 45.8 |  |  | 0 | 미정 | 미정 | 미정 | 미정 | 0 | 0 | 0 | 0 | 0 | 0 | 0.0922 | 0.184 | 0.0048 | 0.1682 | 44 | 4100 | 1606 | 0.4633 | 0.7184 | 0.1765 | 0.0283 | [6 empty] | 1484 | 25 | 25 | 3 | 0.35 | 66 | 34 | 미정 |  | 2021-03-19 14:49 | 1606 |  | 0 | 0 | 33 | 0 | 0 | 0 | 0.542 | 0.7754 | 0.2469 | 0.0299 |  | 57 | 27 | 142 | 0.0566 | 0.0198 | 0.0247 | 0.053 | 0.0315 | 0.0115 | 0.005 | 0.0045
2021-03-19 | B62751 | B | 18 | SRD1 | 104 | 37800 | 0.0669 | 0.022 | 0.0377 | 0.172 | 1621 | 1608 | 1527 | 2679 | 25.7 |  |  | 0 | 미정 | 미정 | 미정 | 미정 | 0 | 0 | 0 | 0 | 0 | 0 | 0.0669 | 0.0815 | 0.0039 | 0.0683 | 40 | 6500 | 1617 | 0.3854 | 0.7053 | 0.1761 | 0.0199 | [6 empty] | 1493 | 15 | 18 | 1 | 0.27 | 56 | 28 | 미정 |  | 2021-03-19 15:23 | 1607 |  | 0 | 22 | 26 | 0 | 0 | 0 | 0.411 | 0.844 | 0.2487 | 0.0228 | 96650 | 71 | 28 | 136 | 0.0392 | 0.0229 | 0.0258 | 0.0361 | 0.0188 | 0.0034 | 0.0037 | 0.0039
2021-03-19 | A63244 | B | 33 | AE1055LS | 101 | 36500 | 0.078 | 0.146 | 0.146 | 0.1736 | 1621 | 1621 | 1563 | 2992 | 51.6 |  |  | 0 | 미정 | 선택 | 미정 | 미정 | 0 | 0 | 0 | 221 | 0 | 0 | 0.078 | 0.1034 | 0.0042 | 0.2905 | 40 | 3700 | 1594 | 0.4455 | 0.6781 | 0.213 | 0.0192 | [6 empty] | 1484 | 25 | 25 | 3 | 0.28 | 61 | 33 | 미정 |  | 2021-03-19 15:45 | 1594 |  | 0 | 0 | 0 | 0 | 0 | 0 | 0.557 | 0.7845 | 0.2517 | 0.0304 | 98550 | 66 | 18 | 123 | 0.0653 | 0.0231 | 0.0257 | 0.0511 | 0.0292 | 0.0035 | 0.0032 | 0.0043
2021-03-19 | B62752 | B | 20 | SRD1 | 104 | 38300 | 0.0667 | 0.047 | 0.047 | 0.1294 | 1600 | 1600 | 1538 | 2672 | 28 |  |  | 0 | 미정 | 미정 | 미정 | 미정 | 0 | 0 | 0 | 0 | 0 | 0 | 0.0667 | 0.0872 | 0.0229 | 0.0447 | 36 | 6600 | 1617 | 0.3422 | 0.7002 | 0.1705 | 0.0182 | [6 empty] | 1493 | 15 | 15 | 1 | 0.21 | 56 | 16 | 미정 |  | 2021-03-19 16:23 | 1601 |  | 44 | 0 | 18 | 0 | 0 | 0 | 0.412 | 0.8532 | 0.2512 | 0.0386 | 95000 | 72 | 27 | 134 | 0.042 | 0.0243 | 0.0354 | 0.0396 | 0.0181 | 0.0058 | 0.0042 | 0.0042
2021-03-19 | A63245 | B | 19 | AE1055LS | 100 | 36500 | 0.2886 | 0.0805 | 0.0805 | 0.1221 | 1626 | 1626 | 1553 | 2964 | 57.9 |  |  | 0 | 선택 | 미정 | 미정 | 미정 | 0 | 0 | 0 | 220 | 0 | 0 | 0.2886 | 0.2665 | 0.0093 | 0.1582 | 41 | 4400 | 1597 | 0.5082 | 0.7478 | 0.1895 | 0.0196 | [6 empty] | 1484 | 25 | 26 | 3 | 0.29 | 60 | 30 | 미정 |  | 2021-03-19 16:49 | 1597 |  | 0 | 9 | 22 | 0 | 0 | 0 | 0.551 | 0.7745 | 0.2395 | 0.0294 | 96750 | 64 | 18 | 116 | 0.0734 | 0.0163 | 0.0256 | 0.0659 | 0.0567 | 0.0097 | 0.0042 | 0.0038
2021-03-19 | B62753 | B | 1 | SCM440 | 103 | 37200 | 0.0804 | 0.0492 | 0.0492 | 0.1102 | 1666 | 1666 | 1579 | 2631 |  |  |  | 0 | 미정 | 미정 | 미정 | 미정 | 0 | 0 | 0 | 200 | 0 | 0 | 0.0804 | 0.105 | 0.0038 | 0.1909 | 40 | 4700 | 1609 | 0.3506 | 0.5611 | 0.1845 | 0.0063 | [6 empty] | 1496 | 15 | 15 | 1 | 0.22 | 58 | 24 | 미정 |  | 2021-03-19 17:33 | 1599 |  | 86 | 0 | 18 | 0 | 0 | 0 | 0.404 | 0.7047 | 0.2159 | 0.0157 | 97750 | 76 | 27 | 130 | 0.0056 | 0.006 | 0.0172 | 0.0452 | 0.0249 | 0.0146 | 0.0124 | 0.0124
2021-03-19 | A63246 | B | 37 | AE1055LS | 99 | 36500 | 0.0512 | 0.0888 | 0.0888 | 0.1559 | 1646 | 1646 | 1561 | 2932 | 44.6 |  |  | 0 | 선택 | 미정 | 미정 | 미정 | 0 | 0 | 0 | 216 | 0 | 0 | 0.0512 | 0.1111 | 0.002 | 0.1532 | 40 | 3400 | 1580 | 0.503 | 0.6874 | 0.2313 | 0.0228 | [6 empty] | 1484 | 25 | 25 | 3 | 0.18 | 59 | 33 | 미정 |  | 2021-03-19 17:49 | 1580 |  | 0 | 0 | 0 | 0 | 0 | 0 | 0.551 | 0.7778 | 0.2422 | 0.0303 | 94800 | 64 | 11 | 104 | 0.0586 | 0.0317 | 0.0261 | 0.0553 | 0.0197 | 0.006 | 0.0046 | 0.0047
2021-03-19 | B62754 | B | 35 | SCM440 | 103 | 38100 | 0.0881 | 0.0614 | 0.0614 | 0.1308 | 1598 | 1598 | 1551 | 2689 |  |  |  | 0 | 미정 | 미정 | 미정 | 미정 | 0 | 0 | 0 | 207 | 0 | 0 | 0.0881 | 0.1108 | 0.0109 | 0.205 | 42 | 6300 | 1618 | 0.3644 | 0.5862 | 0.1959 | 0.0052 | [6 empty] | 1496 | 15 | 18 | 1 | 0.14 | 58 | 30 | 미정 |  | 2021-03-19 18:35 | 1611 |  | 0 | 43 | 0 | 0 | 0 | 0 | 0.3969 | 0.6974 | 0.2246 | 0.0087 | 98050 | 76 | 24 | 134 | 0.0075 | 0.0063 | 0.0151 | 0.0399 | 0.0197 | 0.0105 | 0.0119 | 0.0153
2021-03-19 | A63247 | B | 32 | AE1055LS | 101 | 36500 |  | 0.2245 | 0.2245 | 0.248 | 1634 | 1634 | 1555 | 3035 | 51.4 |  |  | 0 | 선택 | 미정 | 미정 | 미정 | 0 | 0 | 0 | 220 | 0 | 0 |  |  |  |  | 40 | 3600 | 1586 | 0.3873 | 0.6975 | 0.2033 | 0.0286 | [6 empty] | 1484 | 25 | 25 | 3 | 0.31 | 59 | 31 | 미정 |  | 2021-03-19 18:42 | 1586 |  | 0 | 22 | 0 | 0 | 0 | 0 | 0.55 | 0.7644 | 0.2425 | 0.0324 | 99950 | 67 | 19 | 111 | 0.0645 | 0.0249 | 0.0289 |  | 0.0177 | 0.0065 | 0.0033 | 0.004
2021-03-19 | B62755 | B | 18 | 42CRMOS4HAM | 104 | 36800 | 0.0971 | 0.091 | 0.091 | 0.1198 | 1656 | 1656 | 1518 | 2560 |  |  |  | 0 | 미정 | 미정 | 미정 | 미정 | 0 | 0 | 0 | 204 | 0 | 0 | 0.0971 | 0.1167 | 0.0044 | 0.8846 | 45 | 8400 | 1629 | 0.346 | 0.74 | 0.194 | 0.0038 | [6 empty] | 1492 | 18 | 18 | 1 | 0.26 | 54 | 26 | 미정 |  | 2021-03-19 19:43 | 1613 |  | 41 | 0 | 16 | 0 | 0 | 0 | 0.427 | 0.8763 | 0.2612 | 0.0309 |  | 76 | 11 | 121 | 0.0096 | 0.0047 | 0.0267 | 0.0433 | 0.0299 | 0.0229 | 0.0223 | 0.0261
2021-03-19 | A63248 | B | 33 | AE1055LS | 104 | 36500 | 0.062 | 0.1527 | 0.1527 | 0.1485 | 1602 | 1602 | 1528 | 2956 | 48.8 |  |  | 0 | 선택 | 미정 | 미정 | 미정 | 0 | 0 | 0 | 219 | 0 | 0 | 0.062 | 0.1099 | 0.0033 | 0.0729 | 40 | 4400 | 1586 | 0.4157 | 0.6697 | 0.2046 | 0.0317 | [6 empty] | 1484 | 25 | 25 | 3 | 0.3 | 55 | 28 | 미정 |  | 2021-03-19 19:40 | 1586 |  | 0 | 24 | 0 | 0 | 0 | 0 | 0.546 | 0.7591 | 0.241 | 0.0286 | 101700 | 78 | 13 | 104 | 0.0598 | 0.0207 | 0.025 | 0.058 | 0.0281 | 0.0073 | 0.0033 | 0.0042
2021-03-19 | A63249 | B | 19 | AE1055LS | 104 | 36400 | 0.0437 | 0.1461 | 0.1461 | 0.1657 | 1592 | 1592 | 1534 | 2966 | 48.9 |  |  | 0 | 선택 | 미정 | 미정 | 미정 | 0 | 0 | 0 | 217 | 0 | 0 | 0.0437 | 0.0652 | 0.0021 | 0.2857 | 40 | 5000 | 1578 | 0.4447 | 0.6534 | 0.1909 | 0.0341 | [6 empty] | 1484 | 25 | 25 | 3 | 0.31 | 58 | 27 | 미정 |  | 2021-03-19 20:46 | 1578 |  | 0 | 0 | 0 | 0 | 0 | 0 | 0.545 | 0.7766 | 0.2368 | 0.027 | 104300 | 78 | 14 | 108 | 0.0587 | 0.0264 | 0.0245 | 0.0494 | 0.0274 | 0.0069 | 0.0039 | 0.0041
2021-03-19 | B62756 | B | 20 | 42CRMOS4HAM | 104 | 37800 | 0.0927 | 0.0635 | 0.0635 | 0.0992 | 1605 | 1605 | 1555 | 2647 |  |  |  | 0 | 미정 | 미정 | 미정 | 미정 | 0 | 0 | 0 | 205 | 0 | 0 | 0.0927 | 0.1178 | 0.0034 | 0.0459 | 41 | 6600 | 1635 | 0.3619 | 0.7427 | 0.2309 | 0.004 | [6 empty] | 1492 | 18 | 18 | 1 | 0.18 | 55 | 27 | 미정 |  | 2021-03-19 20:54 | 1610 |  | 46 | 0 | 0 | 0 | 0 | 0 | 0.4352 | 0.8623 | 0.2584 | 0.0304 | 95950 | 86 | 13 | 115 | 0.0025 | 0.0046 | 0.0265 | 0.0428 | 0.0377 | 0.0215 | 0.0212 | 0.0241
2021-03-19 | A63250 | B | 37 | AE1055LS | 103 | 36400 | 0.0731 | 0.1419 | 0.1419 | 0.1519 | 1605 | 1605 | 1535 | 2896 | 46.4 |  |  | 0 | 선택 | 미정 | 미정 | 미정 | 0 | 0 | 0 | 217 | 0 | 0 | 0.0731 | 0.1631 | 0.0025 | 0.0315 | 40 | 4700 | 1592 | 0.4542 | 0.6399 | 0.1863 | 0.0256 | [6 empty] | 1484 | 25 | 25 | 3 | 0.33 | 62 | 29 | 미정 |  | 2021-03-19 21:45 | 1583 |  | 0 | 35 | 7 | 0 | 0 | 0 | 0.544 | 0.7673 | 0.2419 | 0.031 |  | 71 | 26 | 131 | 0.0564 | 0.0238 | 0.0275 | 0.0587 | 0.0273 | 0.0052 | 0.0055 | 0.005
2021-03-19 | B62757 | B | 1 | SM45CM1 | 104 | 36700 | 0.0388 | 0.0921 | 0.0921 | 0.1143 | 1586 | 1586 | 1533 | 2538 | 36.8 |  |  | 0 | 미정 | 미정 | 미정 | 미정 | 0 | 0 | 0 | 58 | 0 | 0 | 0.0388 | 0.0756 | 0.0021 | 0.0149 | 51 | 8000 | 1646 | 0.3861 | 0.5548 | 0.1532 | 0.0208 | [6 empty] | 1492 | 15 | 20 | 1 | 0.3 | 85 | 37 | 미정 |  | 2021-03-19 22:08 | 1638 |  | 66 | 0 | 24 | 0 | 0 | 0 | 0.466 | 0.692 | 0.2155 | 0.0131 | 94700 | 89 | 24 | 146 | 0.0437 | 0.0318 | 0.0155 | 0.0372 | 0.0413 | 0.0101 | 0.0069 | 0.0142
2021-03-19 | A63251 | B | 32 | AE1055LS | 104 | 36500 | 0.0491 | 0.0436 | 0.0436 | 0.1245 | 1614 | 1614 | 1542 | 3016 | 46.9 |  |  | 0 | 선택 | 미정 | 미정 | 미정 | 0 | 0 | 0 | 222 | 0 | 0 | 0.0491 | 0.1108 | 0.0036 | 0.1448 | 40 | 4400 | 1575 | 0.3728 | 0.6292 | 0.2228 | 0.0195 | [6 empty] | 1484 | 25 | 25 | 3 | 0.3 | 61 | 25 | 미정 |  | 2021-03-19 22:42 | 1582 |  | 0 | 21 | 0 | 0 | 0 | 0 | 0.567 | 0.7859 | 0.2559 | 0.033 | 103050 | 67 | 33 | 144 | 0.0547 | 0.0252 | 0.0284 | 0.0509 | 0.0189 | 0.005 | 0.0035 | 0.0047
2021-03-19 | B62758 | B | 35 | SM45CM1 | 103 | 37900 | 0.0665 | 0.2188 | 0.128 | 0.1376 | 1595 | 1608 | 1564 | 2846 | 26.3 |  |  | 0 | 미정 | 미정 | 미정 | 미정 | 0 | 0 | 0 | 57 | 0 | 0 | 0.0665 | 0.0763 | 0.0054 | 0.2265 | 35 | 4700 | 1622 | 0.3913 | 0.5574 | 0.1528 | 0.0174 | [6 empty] | 1492 | 15 | 16 | 1 | 0.23 | 63 | 25 | 미정 |  | 2021-03-19 22:57 | 1609 |  | 30 | 0 | 11 | 0 | 0 | 0 | 0.4619 | 0.6975 | 0.2219 | 0.0169 | 98900 | 71 | 43 | 163 | 0.0318 | 0.0155 | 0.0161 | 0.0474 | 0.0312 | 0.0132 | 0.009 | 0.0142
2021-03-19 | A63252 | B | 33 | AE1055LS | 104 | 36500 | 0.0573 | 0.043 | 0.043 | 0.1501 | 1631 | 1631 | 1573 | 2970 | 66.1 |  |  | 0 | 해제 | 선택 | 미정 | 미정 | 0 | 0 | 0 | 0 | 0 | 0 | 0.0573 | 0.0859 | 0.0044 | 0.2707 | 41 | 4300 | 1584 | 0.4274 | 0.6414 | 0.1533 | 0.0283 | [6 empty] | 1484 | 25 | 25 | 3 | 0.26 | 58 | 25 | 미정 |  | 2021-03-19 23:40 | 1582 |  | 0 | 10 | 7 | 0 | 0 | 0 | 0.5468 | 0.7785 | 0.2446 | 0.0307 | 105900 | 71 | 31 | 144 | 0.0763 | 0.0266 | 0.0282 | 0.0617 | 0.0567 | 0.0113 | 0.0043 | 0.0042
2021-03-19 | B62759 | B | 18 | SM45CM1 | 104 | 39000 |  | 0.0235 | 0.0472 | 0.1465 | 1666 | 1605 | 1574 | 2759 | 28.2 |  |  | 0 | 미정 | 미정 | 미정 | 미정 | 0 | 0 | 0 | 51 | 0 | 0 |  |  |  |  | 41 | 5200 | 1630 | 0.4043 | 0.5546 | 0.15 | 0.026 | [6 empty] | 1492 | 15 | 19 | 1 | 0.25 | 66 | 32 | 미정 |  | 2021-03-20 00:12 | 1617 |  | 0 | 0 | 12 | 0 | 0 | 0 | 0.4559 | 0.7147 | 0.2265 | 0.0128 | 99300 | 0 | 24 | 136 | 0.0423 | 0.0262 | 0.0149 |  | 0.0237 | 0.0095 | 0.0076 | 0.0116
2021-03-19 | A63253 | B | 19 | AE1055LS | 104 | 36400 | 0.0431 | 0.0304 | 0.0304 | 0.1578 | 1632 | 1632 | 1543 | 3015 | 69.2 |  |  | 0 | 미정 | 선택 | 미정 | 미정 | 0 | 0 | 0 | 0 | 0 | 0 | 0.0431 | 0.0756 | 0.0042 | 0.1732 | 40 | 5100 | 1577 | 0.4437 | 0.6694 | 0.1657 | 0.0377 | [6 empty] | 1484 | 25 | 25 | 3 | 0.26 | 60 | 24 | 미정 |  | 2021-03-20 00:33 | 1581 |  | 0 | 7 | 10 | 0 | 0 | 0 | 0.5558 | 0.7738 | 0.237 | 0.0283 | 103300 | 69 | 40 | 159 | 0.0827 | 0.0215 | 0.0287 | 0.0419 | 0.0465 | 0.0146 | 0.0058 | 0.0046
2021-03-19 | B62760 | B | 20 | SM45CM1 | 104 | 37600 | 0.088 | 0.0387 | 0.0387 | 0.1346 | 1612 | 1612 | 1538 | 2669 | 33.4 |  |  | 0 | 미정 | 미정 | 미정 | 미정 | 0 | 0 | 0 | 54 | 0 | 0 | 0.088 | 0.0823 | 0.0059 | 0.002 | 41 | 5500 | 1621 | 0.353 | 0.5338 | 0.1685 | 0.03 | [6 empty] | 1492 | 15 | 17 | 1 | 0.25 | 60 | 23 | 미정 |  | 2021-03-20 01:19 | 1610 |  | 0 | 0 | 10 | 0 | 0 | 0 | 0.4478 | 0.6871 | 0.2229 | 0.0159 | 99250 | 78 | 32 | 144 | 0.0499 | 0.0163 | 0.0155 | 0.0394 | 0.0267 | 0.0115 | 0.0057 | 0.0122
2021-03-19 | A63254 | B | 37 | AE1055LS | 104 | 36300 | 0.0437 | 0.7376 | 0.0954 | 0.147 | 1636 | 1637 | 1587 | 3059 | 48.2 |  |  | 0 | 미정 | 선택 | 미정 | 미정 | 0 | 0 | 0 | 0 | 0 | 0 | 0.0437 | 0.0629 | 0.0042 | 0.2365 | 41 | 3500 | 1584 | 0.4513 | 0.6622 | 0.2026 | 0.0248 | [6 empty] | 1484 | 25 | 25 | 3 | 0.27 | 62 | 27 | 미정 |  | 2021-03-20 01:38 | 1582 |  | 0 | 9 | 10 | 0 | 0 | 0 | 0.5624 | 0.7757 | 0.2421 | 0.0271 | 104050 | 70 | 37 | 152 | 0.0573 | 0.0281 | 0.0268 | 0.0335 | 0.0346 | 0.0085 | 0.0057 | 0.0052
2021-03-19 | B62761 | B | 1 | SM45CB | 105 | 37700 | 0.091 | 0.0536 | 0.0536 | 0.1009 | 1645 | 1645 | 1569 | 2696 | 30.6 |  |  | 0 | 미정 | 미정 | 미정 | 미정 | 0 | 0 | 0 | 50 | 0 | 0 | 0.091 | 0.0934 | 0.0095 | 0.0113 | 38 | 4500 | 1606 | 0.3773 | 0.4894 | 0.1629 | 0.0162 | [6 empty] | 1493 | 14 | 15 | 1 | 0.28 | 64 | 27 | 미정 |  | 2021-03-20 02:15 | 1600 |  | 11 | 0 | 0 | 0 | 0 | 0 | 0.4514 | 0.6392 | 0.178 | 0.0186 | 97900 | 77 | 44 | 166 | 0.0439 | 0.0106 | 0.0166 | 0.0457 | 0.0245 | 0.009 | 0.0064 | 0.0065
2021-03-19 | A63255 | B | 32 | AE1055LS | 104 | 35800 | 0.0758 | 0.0821 | 0.0821 | 0.1342 | 1607 | 1607 | 1542 | 2996 | 55.8 |  |  | 0 | 미정 | 선택 | 미정 | 미정 | 0 | 0 | 0 | 0 | 0 | 0 | 0.0758 | 0.1307 | 0.0046 | 0.6331 | 40 | 4500 | 1581 | 0.4454 | 0.6659 | 0.1917 | 0.0284 | [6 empty] | 1484 | 25 | 25 | 3 | 0.27 | 52 | 22 | 미정 |  | 2021-03-20 02:33 | 1582 |  | 0 | 8 | 8 | 0 | 0 | 0 | 0.543 | 0.7805 | 0.2395 | 0.0297 |  | 68 | 28 | 147 | 0.0678 | 0.0252 | 0.0266 | 0.0571 | 0.0545 | 0.008 | 0.0035 | 0.0039
2021-03-19 | A63256 | B | 33 | AE1055LS | 104 | 36500 | 0.0498 | 0.0915 | 0.0915 | 0.105 | 1571 | 1571 | 1525 | 3015 | 41.4 |  |  | 0 | 미정 | 선택 | 미정 | 미정 | 0 | 0 | 0 | 0 | 0 | 0 | 0.0498 | 0.0761 | 0.0048 | 0.3024 | 41 | 5500 | 1582 | 0.3828 | 0.653 | 0.1736 | 0.0205 | [6 empty] | 1484 | 25 | 25 | 3 | 0.26 | 57 | 23 | 미정 |  | 2021-03-20 03:33 | 1572 |  | 0 | 15 | 0 | 0 | 0 | 0 | 0.5684 | 0.7783 | 0.2415 | 0.0312 | 106300 | 71 | 33 | 155 | 0.0475 | 0.0197 | 0.0282 | 0.0439 | 0.0459 | 0.0089 | 0.0045 | 0.0039
2021-03-19 | B62762 | B | 35 | SM45CB | 104 | 38600 | 0.0942 | 0.98 | 0.0577 | 0.097 | 1600 | 1594 | 1553 | 2741 |  |  |  | 0 | 미정 | 미정 | 미정 | 미정 | 0 | 0 | 0 | 156 | 0 | 0 | 0.0942 | 0.0825 | 0.0084 | 0.126 | 40 | 5700 | 1625 | 0.4043 | 0.5097 | 0.1574 | 0.0046 | [6 empty] | 1493 | 14 | 16 | 1 | 0.27 | 66 | 30 | 미정 |  | 2021-03-20 03:33 | 1611 |  | 11 | 0 | 0 | 0 | 0 | 0 | 0.4579 | 0.6342 | 0.1832 | 0.0155 | 99300 | 76 | 31 | 143 | 0.0032 | 0.0049 | 0.0148 | 0.0437 | 0.0342 | 0.011 | 0.013 | 0.0102
2021-03-19 | B62763 | B | 18 | SM45CB | 104 | 37700 | 0.1221 | 0.0699 | 0.0699 | 0.1153 | 1649 | 1649 | 1553 | 2718 |  |  |  | 0 | 미정 | 미정 | 미정 | 미정 | 0 | 0 | 0 | 153 | 0 | 0 | 0.1221 | 0.1039 | 0.0094 | 0.1195 | 41 | 5300 | 1614 | 0.3996 | 0.5009 | 0.1656 | 0.0039 | [6 empty] | 1493 | 14 | 14 | 1 | 0.25 | 61 | 20 | 미정 |  | 2021-03-20 04:34 | 1603 |  | 26 | 0 | 0 | 0 | 0 | 0 | 0.452 | 0.6429 | 0.1847 | 0.0073 | 99400 | 70 | 42 | 159 | 0.0031 | 0.004 | 0.0138 | 0.0585 | 0.0423 | 0.0157 | 0.0121 | 0.011
2021-03-19 | A63257 | B | 19 | AE1055LS | 104 | 37400 | 0.0503 |  |  | 0.2017 |  | 1620 | 1539 | 3048 | 43.7 |  |  | 0 | 해제 | 선택 | 미정 | 미정 | 0 | 0 | 0 | 0 | 0 | 0 | 0.0503 | 0.068 | 0.0053 | 0.0012 | 44 | 5000 | 1582 | 0.3982 | 0.6447 | 0.1856 | 0.0283 | [6 empty] | 1484 | 25 | 25 | 3 | 0.26 | 56 | 24 | 미정 |  | 2021-03-20 04:43 | 1577 |  | 0 | 18 | 10 | 0 | 0 | 0 | 0.566 | 0.7867 | 0.2397 | 0.0309 | 106550 | 70 | 29 | 144 | 0.0495 | 0.0273 | 0.0282 | 0.0504 | 0.0408 | 0.0093 | 0.006 | 0.0054
2021-03-19 | A63258 | B | 37 | AE1055LS | 100 | 36400 | 0.0915 | 0.0271 | 0.0271 | 0.211 | 1681 | 1681 | 1593 | 2939 | 65.1 |  |  | 0 | 미정 | 선택 | 미정 | 미정 | 0 | 0 | 0 | 0 | 0 | 0 | 0.0915 | 0.1263 | 0.0069 | 0.1111 | 40 | 3200 | 1585 | 0.4763 | 0.6689 | 0.185 | 0.027 | [6 empty] | 1484 | 25 | 25 | 3 | 0.3 | 61 | 27 | 미정 |  | 2021-03-20 05:35 | 1577 |  | 0 | 14 | 20 | 0 | 0 | 0 | 0.557 | 0.7713 | 0.2401 | 0.0281 | 102100 | 68 | 37 | 157 | 0.0773 | 0.022 | 0.0261 | 0.0574 | 0.0535 | 0.0124 | 0.0044 | 0.0045
2021-03-19 | B62764 | B | 20 | SM45CB | 104 | 38000 | 0.2427 | 0.1729 | 0.1157 | 0.1056 | 1618 | 1588 | 1544 | 2806 |  |  |  | 0 | 미정 | 미정 | 미정 | 미정 | 0 | 0 | 0 | 154 | 0 | 0 | 0.2427 | 0.1591 | 0.0183 | 0.1067 | 43 | 5900 | 1611 | 0.3971 | 0.5249 | 0.1605 | 0.0036 | [6 empty] | 1493 | 14 | 17 | 1 | 0.19 | 58 | 28 | 미정 |  | 2021-03-20 05:43 | 1608 |  | 0 | 0 | 10 | 0 | 0 | 0 | 0.4495 | 0.6416 | 0.1887 | 0.0036 | 98550 | 70 | 12 | 125 | 0.0024 | 0.004 | 0.0039 | 0.0552 | 0.0509 | 0.0116 | 0.011 | 0.0111
2021-03-19 | A63259 | B | 32 | AE1055LS | 104 | 36700 | 0.0653 | 0.091 | 0.091 | 0.1545 | 1600 | 1600 | 1540 | 2958 | 58.3 |  |  | 0 | 미정 | 선택 | 미정 | 미정 | 0 | 0 | 0 | 0 | 0 | 0 | 0.0653 | 0.1019 | 0.0021 | 0.1733 | 40 | 5100 | 1573 | 0.4191 | 0.6095 | 0.187 | 0.0429 | [6 empty] | 1484 | 25 | 25 | 3 | 0.34 | 56 | 24 | 미정 |  | 2021-03-20 06:32 | 1583 |  | 0 | 20 | 10 | 0 | 0 | 0 | 0.5537 | 0.7693 | 0.2342 | 0.0268 | 105750 | 69 | 37 | 160 | 0.0664 | 0.0176 | 0.0275 | 0.0497 | 0.0435 | 0.0123 | 0.0032 | 0.0044
2021-03-20 | B62765 | B | 1 | SM45C | 104 | 37900 | 0.0758 | 0.0969 | 0.1628 | 0.2004 | 1589 | 1611 | 1531 | 2633 |  |  |  | 0 | 미정 | 미정 | 미정 | 미정 | 0 | 0 | 0 | 153 | 0 | 0 | 0.0758 | 0.0709 | 0.0055 | 0.4938 | 36 | 5800 | 1624 | 0.3854 | 0.5596 | 0.1318 | 0.0037 | [6 empty] | 1493 | 15 | 16 | 1 | 0.21 | 54 | 27 | 미정 |  | 2021-03-20 06:38 | 1603 |  | 23 | 0 | 21 | 0 | 0 | 0 | 0.4499 | 0.6569 | 0.1911 | 0.0082 | 99250 | 71 | 22 | 135 | 0.0142 | 0.0042 | 0.0138 | 0.0505 | 0.0586 | 0.0091 | 0.0101 | 0.0129
2021-03-20 | A63260 | B | 33 | AE1055LS | 102 | 36700 |  | 0.1447 | 0.1447 | 0.1623 | 1628 | 1628 | 1571 | 3069 | 61.2 |  |  | 0 | 미정 | 선택 | 미정 | 미정 | 0 | 0 | 0 | 0 | 0 | 0 |  |  |  |  | 41 | 4500 | 1585 | 0.498 | 0.6427 | 0.1947 | 0.0363 | [6 empty] | 1484 | 25 | 25 | 3 | 0.31 | 68 | 26 | 미정 |  | 2021-03-20 07:29 | 1587 |  | 0 | 20 | 10 | 0 | 0 | 0 | 0.56 | 0.7807 | 0.2432 | 0.0288 | 106250 | 88 | 46 | 172 | 0.0712 | 0.0198 | 0.0255 |  | 0.0461 | 0.0128 | 0.0029 | 0.0032
2021-03-20 | B62766 | B | 35 | SM45C | 103 | 35000 | 0.0479 |  |  | 0.1405 |  | 1610 | 1560 | 2571 |  |  |  | 0 | 미정 | 미정 | 미정 | 미정 | 0 | 0 | 0 | 253 | 0 | 0 | 0.0479 | 0.0862 | 0.0047 | 0.0034 | 39 | 4700 | 1615 | 0.4061 | 0.5074 | 0.1719 | 0.0038 | [6 empty] | 1493 | 15 | 17 | 1 | 0.18 | 54 | 24 | 미정 |  | 2021-03-20 07:35 | 1597 |  | 30 | 0 | 22 | 0 | 0 | 0 | 0.4634 | 0.6621 | 0.2024 | 0.0098 | 98350 | 77 | 33 | 153 | 0.0034 | 0.0044 | 0.015 | 0.0642 | 0.0194 | 0.0164 | 0.0178 | 0.0133
2021-03-20 | B62767 | B | 18 | SBC70LM2 | 104 | 38200 | 0.0553 | 0.0268 | 0.0499 | 0.1388 | 1639 | 1589 | 1536 | 2546 | 24.2 |  |  | 0 | 미정 | 미정 | 미정 | 미정 | 0 | 0 | 0 | 0 | 0 | 0 | 0.0553 | 0.0561 | 0.0039 | 0.2928 | 49 | 8300 | 1639 | 0.2743 | 1.4742 | 0.217 | 0.0148 | [6 empty] | 1498 | 18 | 20 | 1 | 0.25 | 67 | 27 | 미정 |  | 2021-03-20 08:47 | 1627 |  | 83 | 0 | 43 | 0 | 0 | 0 | 0.312 | 1.693 | 0.2988 | 0.0181 |  | 98 | 31 | 164 | 0.0456 | 0.0109 | 0.0259 | 0.0269 | 0.0252 | 0.0046 | 0.0035 | 0.0034
2021-03-20 | A63261 | B | 19 | SM48CH | 103 | 36700 | 0.058 | 0.0876 | 0.0876 | 0.0976 | 1603 | 1603 | 1542 | 3171 |  |  |  | 0 | 선택 | 미정 | 미정 | 미정 | 0 | 0 | 0 | 253 | 0 | 0 | 0.058 | 0.0806 | 0.0048 | 0.0762 | 40 | 5700 | 1620 | 0.4055 | 0.5055 | 0.2082 | 0.0071 | [6 empty] | 1491 | 16 | 20 | 3 | 0.31 | 87 | 33 | 미정 |  | 2021-03-20 08:49 | 1619 |  | 0 | 29 | 23 | 0 | 0 | 0 | 0.476 | 0.6505 | 0.2191 | 0.0234 |  | 94 | 60 | 193 | 0.0035 | 0.0079 | 0.0194 | 0.0555 | 0.0168 | 0.0078 | 0.0066 | 0.0174
2021-03-20 | B62768 | B | 20 | SCM440HF | 104 | 38500 | 0.036 | 0.0778 | 0.1107 | 0.1624 | 1582 | 1589 | 1529 | 2650 |  |  |  | 0 | 미정 | 미정 | 미정 | 미정 | 0 | 0 | 0 | 204 | 0 | 0 | 0.036 | 0.0682 | 0.0048 | 0.0555 | 44 | 8400 | 1666 | 0.3438 | 0.7107 | 0.2162 | 0.0056 | [6 empty] | 1493 | 18 | 21 | 1 | 0.22 | 85 | 34 | 미정 |  | 2021-03-20 09:48 | 1660 |  | 42 | 0 | 23 | 0 | 0 | 0 | 0.414 | 0.8351 | 0.2446 | 0.0081 | 0 | 91 | 48 | 198 | 0.0042 | 0.007 | 0.0116 | 0.0438 | 0.0114 | 0.0059 | 0.0061 | 0.0119
2021-03-20 | A63262 | B | 37 | SM48CH | 103 | 36600 | 0.0413 | 0.0363 | 0.1183 | 0.1539 | 1624 | 1599 | 1537 | 3194 |  |  |  | 0 | 선택 | 미정 | 미정 | 미정 | 0 | 0 | 0 | 255 | 0 | 0 | 0.0413 | 0.0625 | 0.0049 | 0.1673 | 40 | 5000 | 1600 | 0.403 | 0.5325 | 0.1928 | 0.0074 | [6 empty] | 1491 | 16 | 20 | 3 | 0.31 | 68 | 26 | 미정 |  | 2021-03-20 09:51 | 1591 |  | 0 | 40 | 22 | 0 | 0 | 0 | 0.467 | 0.6435 | 0.2199 | 0.0268 |  | 68 | 54 | 185 | 0.0044 | 0.0076 | 0.0217 | 0.055 | 0.0195 | 0.0067 | 0.0065 | 0.0183
2021-03-20 | B62769 | B | 32 | SCM440HF-JY | 103 | 37600 | 0.0676 | 0.0776 | 0.0776 | 0.1338 | 1566 | 1566 | 1521 | 2649 | 21.6 |  |  | 0 | 미정 | 미정 | 미정 | 미정 | 0 | 0 | 0 | 0 | 0 | 0 | 0.0676 | 0.0863 | 0.0045 | 0.0933 | 45 | 7500 | 1638 | 0.3176 | 0.7195 | 0.1412 | 0.0064 | [6 empty] | 1493 | 18 | 19 | 1 | 0.19 | 63 | 27 | 미정 |  | 2021-03-20 10:47 | 1630 |  | 0 | 33 | 62 | 0 | 0 | 0 | 0.423 | 0.8596 | 0.2578 | 0.0102 | 93800 | 68 | 39 | 190 | 0.0296 | 0.0065 | 0.0124 | 0.0392 | 0.028 | 0.0091 | 0.0088 | 0.0136
2021-03-20 | A63263 | B | 30 | SM48CH | 104 | 38800 |  | 0.0367 | 0.0482 | 0.1133 | 1584 | 1599 | 1535 | 3274 |  |  |  | 0 | 선택 | 미정 | 미정 | 미정 | 0 | 0 | 0 | 254 | 0 | 0 |  |  |  |  | 40 | 5000 | 1598 | 0.4008 | 0.4919 | 0.1804 | 0.0063 | [6 empty] | 1491 | 16 | 16 | 3 | 0.31 | 53 | 9 | 미정 |  | 2021-03-20 11:06 | 1588 |  | 0 | 32 | 20 | 0 | 0 | 0 | 0.463 | 0.6569 | 0.2254 | 0.0254 |  | 36 | 39 | 153 | 0.0052 | 0.0067 | 0.022 |  | 0.0207 | 0.0088 | 0.0082 | 0.0199
2021-03-20 | B62770 | B | 35 | SCM440HF-JY | 103 | 38400 | 0.0701 | 0.0821 | 0.0821 | 0.135 | 1585 | 1585 | 1534 | 2785 | 14 |  |  | 0 | 미정 | 미정 | 미정 | 미정 | 0 | 0 | 0 | 0 | 0 | 0 | 0.0701 | 0.0535 | 0.0045 | 0.0917 | 47 | 7600 | 1629 | 0.3502 | 0.6629 | 0.1718 | 0.0073 | [6 empty] | 1493 | 18 | 19 | 1 | 0.2 | 60 | 28 | 미정 |  | 2021-03-20 12:07 | 1618 |  | 51 | 0 | 32 | 0 | 0 | 0 | 0.415 | 0.8502 | 0.2661 | 0.0138 |  | 73 | 27 | 161 | 0.0185 | 0.0079 | 0.0125 | 0.0379 | 0.0184 | 0.0068 | 0.0069 | 0.0124
2021-03-20 | A63264 | B | 33 | SM48CH | 103 | 36700 | 0.0664 | 0.06 | 0.06 | 0.0858 | 1605 | 1605 | 1557 | 2923 |  |  |  | 0 | 미정 | 선택 | 미정 | 미정 | 0 | 0 | 0 | 250 | 0 | 0 | 0.0664 | 0.1378 | 0.003 | 0.1343 | 40 | 4600 | 1599 | 0.3975 | 0.5146 | 0.1681 | 0.0041 | [6 empty] | 1491 | 16 | 16 | 3 | 0.32 | 61 | 32 | 미정 |  | 2021-03-20 12:05 | 1585 |  | 0 | 9 | 32 | 0 | 0 | 0 | 0.4727 | 0.6598 | 0.2245 | 0.0245 |  | 75 | 8 | 91 | 0.0012 | 0.0062 | 0.0211 | 0.0454 | 0.0525 | 0.0151 | 0.012 | 0.0197
2021-03-20 | A63265 | B | 19 | SM48CH | 103 | 36700 | 0.0646 | 0.0491 | 0.0491 | 0.1121 | 1601 | 1601 | 1529 | 3040 |  |  |  | 0 | 선택 | 미정 | 미정 | 미정 | 0 | 0 | 0 | 256 | 0 | 0 | 0.0646 | 0.1463 | 0.0024 | 0.0309 | 34 | 4100 | 1580 | 0.3057 | 0.5017 | 0.2012 | 0.007 | [6 empty] | 1491 | 16 | 16 | 3 | 0.26 | 53 | 25 | 미정 |  | 2021-03-20 13:08 | 1575 |  | 0 | 51 | 32 | 0 | 0 | 0 | 0.4695 | 0.6532 | 0.2203 | 0.0262 |  | 65 | 19 | 98 | 0.0058 | 0.0058 | 0.0233 | 0.0441 | 0.0149 | 0.0081 | 0.0082 | 0.021
2021-03-20 | B62771 | B | 18 | SCM440HM3 | 103 | 38700 | 0.0584 | 0.1254 | 0.1254 | 0.274 | 1578 | 1578 | 1528 | 2810 | 21.2 |  |  | 0 | 미정 | 미정 | 미정 | 미정 | 0 | 0 | 0 | 0 | 0 | 0 | 0.0584 | 0.0882 | 0.0028 | 0.0639 | 38 | 6200 | 1616 | 0.3987 | 0.763 | 0.1802 | 0.0066 | [6 empty] | 1493 | 15 | 15 | 1 | 0.23 | 61 | 25 | 미정 |  | 2021-03-20 13:17 | 1606 |  | 20 | 0 | 31 | 0 | 0 | 0 | 0.426 | 0.8527 | 0.2522 | 0.0104 | 92450 | 71 | 34 | 153 | 0.033 | 0.011 | 0.0153 | 0.0513 | 0.0531 | 0.0089 | 0.0072 | 0.0074
2021-03-20 | A63266 | B | 37 | SM48CH | 67 | 28900 | 0.0812 |  |  | 0.2916 |  | 1737 | 1563 | 2252 |  |  |  | 0 | 선택 | 미정 | 미정 | 미정 | 0 | 0 | 0 | 259 | 0 | 0 | 0.0812 | 0.1681 | 0.0068 | 0.1769 | 39 | 3200 | 1598 | 0.2916 | 0.4524 | 0.0948 | 0.0035 | [6 empty] | 1491 | 16 | 19 | 3 | 0.27 | 69 | 36 | 미정 |  | 2021-03-20 13:53 | 1598 |  | 0 | 0 | 35 | 0 | 0 | 0 | 0.469 | 0.6472 | 0.2112 | 0.0279 |  | 70 | 24 | 113 | 0.0035 | 0.0051 | 0.0245 | 0.0616 | 0.0296 |  | 0.0112 | 0.02
2021-03-20 | B62772 | B | 20 | SCM440HM3 | 103 | 39600 | 0.0776 | 0.0562 | 0.0562 | 0.0982 | 1571 | 1571 | 1551 | 2786 | 17.5 |  |  | 0 | 미정 | 미정 | 미정 | 미정 | 0 | 0 | 0 | 0 | 0 | 0 | 0.0776 | 0.09 | 0.0053 | 0.0018 | 44 | 6400 | 1623 | 0.3508 | 0.709 | 0.1778 | 0.007 | [6 empty] | 1493 | 15 | 18 | 1 | 0.22 | 61 | 23 | 미정 |  | 2021-03-20 14:19 | 1607 |  | 31 | 0 | 12 | 0 | 0 | 0 | 0.415 | 0.8607 | 0.2444 | 0.014 | 102000 | 80 | 40 | 164 | 0.0238 | 0.0126 | 0.0151 | 0.0506 | 0.0311 | 0.0065 | 0.0062 | 0.0058
2021-03-20 | A63267 | B | 30 | SM48CH | 101 | 36700 | 0.0572 | 0.0767 | 0.0767 | 0.1049 | 1605 | 1605 | 1546 | 2875 |  |  |  | 0 | 선택 | 미정 | 미정 | 미정 | 0 | 0 | 0 | 0 | 0 | 0 | 0.0572 | 0.1161 | 0.0026 | 0.131 | 40 | 4300 | 1592 | 0.3945 | 0.5353 | 0.1755 | 0.0047 | [6 empty] | 1491 | 16 | 17 | 3 | 0.32 | 61 | 23 | 미정 |  | 2021-03-20 14:47 | 1592 |  | 0 | 33 | 0 | 0 | 0 | 0 | 0.462 | 0.6549 | 0.2079 | 0.0253 | 104850 | 71 | 34 | 128 | 0.0042 | 0.0052 | 0.0217 | 0.0506 | 0.0278 | 0.0129 | 0.0114 | 0.0223
2021-03-20 | B62773 | B | 32 | SCM440HM3 | 104 | 37000 | 0.0681 | 0.0766 | 0.0766 | 0.1443 | 1666 | 1666 | 1536 | 2577 | 36.1 |  |  | 0 | 미정 | 미정 | 미정 | 미정 | 0 | 0 | 0 | 0 | 0 | 0 | 0.0681 | 0.077 | 0.0069 | 0.2043 | 18 | 2700 | 1625 | 0.4157 | 0.8171 | 0.2313 | 0.0114 | [6 empty] | 1493 | 15 | 15 | 1 | 0.16 | 58 | 27 | 미정 |  | 2021-03-20 16:44 | 1587 |  | 0 | 63 | 22 | 0 | 0 | 0 | 0.433 | 0.8398 | 0.2437 | 0.0182 | 92450 | 72 | 37 | 248 | 0.0493 | 0.012 | 0.017 | 0.0409 | 0.0312 | 0.0058 | 0.0058 | 0.0069
2021-03-20 | A63268 | B | 33 | SM48CH | 101 | 36700 | 0.0818 | 0.1085 | 0.1085 | 0.1505 | 1585 | 1585 | 1513 | 2827 |  |  |  | 0 | 선택 | 미정 | 미정 | 미정 | 0 | 0 | 0 | 256 | 0 | 0 | 0.0818 | 0.1161 | 0.0032 | 0.0543 | 40 | 5200 | 1583 | 0.3736 | 0.5534 | 0.1818 | 0.0076 | [6 empty] | 1491 | 16 | 16 | 3 | 0.33 | 63 | 29 | 미정 |  | 2021-03-20 15:55 | 1583 |  | 0 | 0 | 0 | 0 | 0 | 0 | 0.469 | 0.6428 | 0.2197 | 0.0228 |  | 73 | 31 | 128 | 0.0044 | 0.0061 | 0.0191 | 0.0528 | 0.0318 | 0.0107 | 0.0102 | 0.019
2021-03-20 | B62774 | B | 35 | SCM440HM3 | 104 | 39200 | 0.1004 | 0.3041 | 0.2424 | 0.2438 | 1588 | 1595 | 1530 | 2661 | 28.8 |  |  | 0 | 미정 | 미정 | 미정 | 미정 | 0 | 0 | 0 | 0 | 0 | 0 | 0.1004 | 0.1046 | 0.0052 | 0.5184 | 33 | 6300 | 1616 | 0.3668 | 0.7293 | 0.1961 | 0.0121 | [6 empty] | 1493 | 15 | 15 | 1 | 0.27 | 62 | 31 | 미정 |  | 2021-03-20 16:08 | 1594 |  | 45 | 0 | 12 | 0 | 0 | 0 | 0.412 | 0.8468 | 0.2416 | 0.0162 |  | 82 | 8 | 84 | 0.0337 | 0.0141 | 0.0152 | 0.0486 | 0.0206 | 0.0059 | 0.0061 | 0.0058
2021-03-20 | A63269 | B | 19 | SM48CH | 103 | 37500 | 0.0986 | 0.1533 | 0.0951 | 0.1193 | 1583 | 1607 | 1530 | 2973 |  |  |  | 0 | 선택 | 미정 | 미정 | 미정 | 0 | 0 | 0 | 258 | 0 | 0 | 0.0986 | 0.1662 | 0.0067 | 0.0524 | 41 | 5400 | 1582 | 0.4084 | 0.5851 | 0.1351 | 0.0068 | [6 empty] | 1491 | 16 | 16 | 3 | 0.31 | 59 | 23 | 미정 |  | 2021-03-20 16:57 | 1582 |  | 0 | 18 | 0 | 0 | 0 | 0 | 0.47 | 0.6488 | 0.1906 | 0.0242 | 99400 | 67 | 30 | 129 | 0.003 | 0.0093 | 0.0207 | 0.0559 | 0.0194 | 0.0069 | 0.0034 | 0.0182
2021-03-20 | B62775 | B | 18 | SCM440HM3 | 104 | 40400 | 0.0777 | 0.0776 | 0.1286 | 0.1933 | 1624 | 1579 | 1525 | 2851 | 43.9 |  |  | 0 | 미정 | 미정 | 미정 | 미정 | 0 | 0 | 0 | 0 | 0 | 0 | 0.0777 | 0.0882 | 0.0041 | 0.4017 | 45 | 7400 | 1595 | 0.3623 | 0.7485 | 0.2066 | 0.0317 | [6 empty] | 1493 | 15 | 15 | 1 | 0.18 | 60 | 20 | 미정 |  | 2021-03-20 17:51 | 1596 |  | 0 | 43 | 24 | 0 | 0 | 0 | 0.414 | 0.8532 | 0.242 | 0.018 | 101800 | 91 | 38 | 157 | 0.0567 | 0.0197 | 0.0167 | 0.0393 | 0.0484 | 0.0122 | 0.0075 | 0.0066
2021-03-20 | A63270 | B | 37 | SM48CH | 104 | 40200 | 0.2238 | 0.2568 | 0.2105 | 0.1785 | 1549 | 1569 | 1546 | 3048 |  |  |  | 0 | 선택 | 미정 | 미정 | 미정 | 0 | 0 | 0 | 260 | 0 | 0 | 0.2238 | 0.1771 | 0.0098 | 0.0024 | 39 | 3900 | 1588 | 0.3711 | 0.5787 | 0.1814 | 0.0068 | [6 empty] | 1491 | 16 | 16 | 3 | 0.31 | 60 | 30 | 미정 |  | 2021-03-20 17:59 | 1588 |  | 0 | 46 | 0 | 0 | 0 | 0 | 0.464 | 0.6552 | 0.2134 | 0.0236 |  | 71 | 24 | 117 | 0.0034 | 0.0053 | 0.0212 | 0.0585 | 0.0344 | 0.0136 | 0.0135 | 0.0216
2021-03-20 | B62776 | B | 20 | SFMN438VM2 | 104 | 37500 | 0.0604 | 0.0657 | 0.0657 | 0.1927 | 1623 | 1623 | 1531 | 2631 |  |  |  | 0 | 미정 | 미정 | 미정 | 미정 | 0 | 0 | 0 | 252 | 0 | 0 | 0.0604 | 0.0765 | 0.0035 | 0.267 | 47 | 8900 | 1669 | 0.3296 | 1.0853 | 0.4815 | 0.0111 | [6 empty] | 1491 | 18 | 20 | 1 | 0.31 | 89 | 36 | 미정 |  | 2021-03-20 18:49 | 1659 |  | 240 | 0 | 68 | 0 | 0 | 0 | 0.385 | 1.3764 | 0.5836 | 0.0252 | 97850 | 94 | 49 | 202 | 0.0053 | 0.0135 | 0.0188 | 0.047 | 0.0258 | 0.0129 | 0.0124 | 0.0303
2021-03-20 | A63271 | B | 30 | SM48CH | 104 | 36600 | 0.0783 | 0.0807 | 0.0807 | 0.1224 | 1606 | 1606 | 1524 | 2838 |  |  |  | 0 | 선택 | 미정 | 미정 | 미정 | 0 | 0 | 0 | 253 | 0 | 0 | 0.0783 | 0.086 | 0.0029 | 0.2069 | 41 | 4600 | 1588 | 0.3857 | 0.5651 | 0.1795 | 0.0083 | [6 empty] | 1491 | 16 | 17 | 3 | 0.31 | 62 | 23 | 미정 |  | 2021-03-20 18:58 | 1588 |  | 0 | 41 | 0 | 0 | 0 | 0 | 0.467 | 0.6613 | 0.2102 | 0.0228 |  | 70 | 34 | 132 | 0.0034 | 0.0057 | 0.0204 | 0.0604 | 0.0209 | 0.0113 | 0.0119 | 0.02
2021-03-20 | A63272 | B | 33 | SM48CH | 103 | 36700 | 0.0557 | 0.0445 | 0.0445 | 0.1335 | 1609 | 1609 | 1540 | 2909 |  |  |  | 0 | 선택 | 미정 | 미정 | 미정 | 0 | 0 | 0 | 252 | 0 | 0 | 0.0557 | 0.0902 | 0.0017 | 0.2624 | 40 | 4200 | 1584 | 0.3827 | 0.5279 | 0.1686 | 0.0075 | [6 empty] | 1491 | 16 | 16 | 3 | 0.32 | 55 | 23 | 미정 |  | 2021-03-20 19:49 | 1584 |  | 0 | 35 | 0 | 0 | 0 | 0 | 0.465 | 0.6529 | 0.2127 | 0.0219 | 104150 | 70 | 40 | 143 | 0.005 | 0.0075 | 0.0184 | 0.0435 | 0.0072 | 0.0038 | 0.0034 | 0.0194
2021-03-20 | B62777 | B | 35 | SFMN438VM2 | 103 | 38500 | 0.0739 | 0.0332 | 0.0332 | 0.0997 | 1609 | 1609 | 1539 | 2699 |  |  |  | 0 | 미정 | 미정 | 미정 | 미정 | 0 | 0 | 0 | 299 | 0 | 0 | 0.0739 | 0.071 | 0.0046 | 0.1627 | 43 | 7600 | 1655 | 0.3102 | 1.2115 | 0.4982 | 0.0095 | [6 empty] | 1491 | 18 | 20 | 1 | 0.32 | 70 | 31 | 미정 |  | 2021-03-20 19:57 | 1635 |  | 85 | 0 | 42 | 0 | 0 | 0 | 0.391 | 1.402 | 0.5836 | 0.0228 | 98000 | 68 | 43 | 185 | 0.0047 | 0.0096 | 0.021 | 0.0355 | 0.0253 | 0.0184 | 0.0175 | 0.0305
2021-03-20 | B62778 | B | 32 | SFMN438VM2 | 104 | 38000 | 0.0708 | 0.0438 | 0.0481 | 0.1215 | 1630 | 1590 | 1552 | 2614 |  |  |  | 0 | 미정 | 미정 | 미정 | 미정 | 0 | 0 | 0 | 303 | 0 | 0 | 0.0708 | 0.1017 | 0.003 | 0.1916 | 43 | 6300 | 1640 | 0.3232 | 1.2378 | 0.5327 | 0.0079 | [6 empty] | 1491 | 18 | 18 | 1 | 0.27 | 66 | 24 | 미정 |  | 2021-03-20 20:54 | 1624 |  | 112 | 0 | 64 | 0 | 0 | 0 | 0.3922 | 1.4021 | 0.5975 | 0.0229 | 99300 | 0 | 51 | 195 | 0.004 | 0.008 | 0.0189 | 0.0372 | 0.0243 | 0.017 | 0.0181 | 0.0281
2021-03-20 | A63273 | B | 19 | SM48CH | 103 | 36600 | 0.0638 | 0.1004 | 0.1004 | 0.1279 | 1603 | 1603 | 1540 | 2974 |  |  |  | 0 | 선택 | 미정 | 미정 | 미정 | 0 | 0 | 0 | 255 | 0 | 0 | 0.0638 | 0.0811 | 0.0031 | 0.1828 | 40 | 4500 | 1581 | 0.3828 | 0.5132 | 0.1607 | 0.0037 | [6 empty] | 1491 | 16 | 16 | 3 | 0.31 | 55 | 17 | 미정 |  | 2021-03-20 21:00 | 1581 |  | 0 | 37 | 0 | 0 | 0 | 0 | 0.467 | 0.6612 | 0.207 | 0.0233 |  | 69 | 30 | 126 | 0.0036 | 0.0047 | 0.0195 | 0.0484 | 0.022 | 0.0141 | 0.0144 | 0.02
2021-03-20 | B62779 | B | 18 | SFMN438VM2 | 104 | 38500 | 0.0577 | 0.0452 | 0.0483 | 0.0892 | 1585 | 1591 | 1558 | 2595 |  |  |  | 0 | 미정 | 미정 | 미정 | 미정 | 0 | 0 | 0 | 303 | 0 | 0 | 0.0577 | 0.0873 | 0.0037 | 0.3111 | 47 | 7000 | 1629 | 0.3208 | 1.2126 | 0.514 | 0.0074 | [6 empty] | 1491 | 18 | 18 | 1 | 0.26 | 57 | 20 | 미정 |  | 2021-03-20 22:00 | 1617 |  | 70 | 0 | 16 | 0 | 0 | 0 | 0.3833 | 1.3941 | 0.5592 | 0.0227 | 94300 | 66 | 38 | 181 | 0.0033 | 0.0073 | 0.0206 | 0.0379 | 0.0397 | 0.0172 | 0.0131 | 0.0263
2021-03-20 | A63274 | B | 37 | SM48CH | 105 | 37200 | 0.0689 | 0.0601 | 0.0601 | 0.0844 | 1588 | 1588 | 1538 | 2985 |  |  |  | 0 | 선택 | 미정 | 미정 | 미정 | 0 | 0 | 0 | 250 | 0 | 0 | 0.0689 | 0.0876 | 0.0035 | 0.2565 | 38 | 4700 | 1598 | 0.3744 | 0.5144 | 0.2063 | 0.0045 | [6 empty] | 1491 | 16 | 16 | 3 | 0.31 | 64 | 26 | 미정 |  | 2021-03-20 21:55 | 1598 |  | 0 | 29 | 0 | 0 | 0 | 0 | 0.473 | 0.6489 | 0.2353 | 0.0262 | 100350 | 85 | 33 | 133 | 0.0033 | 0.0089 | 0.0205 | 0.0549 | 0.0269 | 0.0137 | 0.0143 | 0.0188
2021-03-20 | B62780 | B | 20 | SFMN438VM2 | 103 | 36800 | 0.0786 | 0.047 | 0.046 | 0.1079 | 1630 | 1595 | 1631 | 2588 |  |  |  | 0 | 미정 | 미정 | 미정 | 미정 | 0 | 0 | 0 | 300 | 0 | 0 | 0.0786 | 0.0901 | 0.0043 | 0.1482 | 40 | 6900 | 1639 | 0.3119 | 1.1293 | 0.5042 | 0.0075 | [6 empty] | 1491 | 18 | 19 | 1 | 0.25 | 70 | 31 | 미정 |  | 2021-03-20 22:57 | 1633 |  | 120 | 0 | 0 | 0 | 0 | 0 | 0.3881 | 1.3904 | 0.5673 | 0.021 | 97450 | 69 | 34 | 170 | 0.0034 | 0.0071 | 0.0198 | 0.0317 | 0.02 | 0.0158 | 0.0148 | 0.0299
2021-03-20 | A63275 | B | 30 | P-AE1055LSM | 104 | 38300 | 0.0788 | 0.0395 | 0.0759 | 0.1955 | 1616 | 1602 | 1543 | 3121 | 31.5 |  |  | 0 | 선택 | 미정 | 미정 | 미정 | 0 | 0 | 0 | 197 | 0 | 0 | 0.0788 | 0.1075 | 0.0054 | 0.1696 | 39 | 5700 | 1609 | 0.4433 | 0.6295 | 0.2088 | 0.0151 | [6 empty] | 1484 | 25 | 25 | 3 | 0.29 | 77 | 23 | 미정 |  | 2021-03-20 23:04 | 1607 |  | 0 | 82 | 0 | 0 | 0 | 0 | 0.546 | 0.7491 | 0.2457 | 0.0293 |  | 97 | 37 | 153 | 0.0353 | 0.0172 | 0.0265 | 0.068 | 0.0167 | 0.0051 | 0.004 | 0.005
2021-03-20 | B62781 | B | 35 | SFMN438VM2 | 105 | 36600 |  | 0.0819 | 0.0819 | 0.0961 | 1578 | 1578 | 1537 | 2678 |  |  |  | 0 | 미정 | 미정 | 미정 | 미정 | 0 | 0 | 0 | 301 | 0 | 0 |  |  |  |  | 41 | 7200 | 1651 | 0.3245 | 1.1377 | 0.5138 | 0.0069 | [6 empty] | 1491 | 18 | 19 | 1 | 0.23 | 69 | 38 | 미정 |  | 2021-03-20 23:59 | 1634 |  | 204 | 0 | 0 | 0 | 0 | 0 | 0.3861 | 1.3898 | 0.5622 | 0.0243 | 98600 | 70 | 38 | 173 | 0.0028 | 0.0059 | 0.0203 |  | 0.0236 | 0.0133 | 0.012 | 0.0275
2021-03-20 | A63276 | B | 38 | P-AE1055LSM | 104 | 36800 | 0.0608 | 0.0518 | 0.2222 | 0.2933 | 1689 | 1663 | 1596 | 3002 | 22.4 |  |  | 0 | 선택 | 미정 | 미정 | 미정 | 0 | 0 | 0 | 0 | 0 | 0 | 0.0608 | 0.125 | 0.0027 | 0.337 | 43 | 4200 | 1595 | 0.4683 | 0.6335 | 0.1857 | 0.0139 | 0.223 | 50.578 | 26.932 | 8.547 | 5.917 | 1.877 | 1484 | 25 | 25 | 3 | 0.29 | 63 | 15 | 미정 |  | 2021-03-21 00:05 | 1587 |  | 0 | 50 | 8 | 0 | 0 | 0 | 0.5452 | 0.7676 | 0.241 | 0.0284 |  | 71 | 32 | 155 | 0.0249 | 0.0194 | 0.0285 | 0.0651 | 0.0202 | 0.0087 | 0.0056 | 0.0054
2021-03-20 | B62782 | B | 33 | SFMN438VM2 | 105 | 37600 | 0.0529 | 0.0671 | 0.0671 | 0.1333 | 1574 | 1574 | 1545 | 2663 |  |  |  | 0 | 미정 | 미정 | 미정 | 미정 | 0 | 0 | 0 | 402 | 0 | 0 | 0.0529 | 0.0877 | 0.0033 | 0.175 | 43 | 7600 | 1649 | 0.3296 | 1.2336 | 0.5245 | 0.0067 | [6 empty] | 1491 | 18 | 19 | 1 | 0.24 | 68 | 29 | 미정 |  | 2021-03-21 01:02 | 1633 |  | 52 | 0 | 0 | 0 | 0 | 0 | 0.3778 | 1.3928 | 0.571 | 0.0251 | 99550 | 69 | 36 | 171 | 0.0034 | 0.0063 | 0.0204 | 0.0328 | 0.0195 | 0.0093 | 0.0091 | 0.0294
2021-03-20 | A63277 | B | 19 | P-AE1055LSM | 104 | 37800 | 0.0803 | 0.1512 | 0.1512 | 0.2156 | 1592 | 1592 | 1539 | 3030 | 47.2 |  |  | 0 | 해제 | 선택 | 미정 | 미정 | 0 | 0 | 0 | 0 | 0 | 0 | 0.0803 | 0.1036 | 0.0048 | 0.0121 | 44 | 6100 | 1582 | 0.4609 | 0.6369 | 0.1792 | 0.0258 | 0.269 | 55.141 | 25.76 | 7.875 | 7.002 | 2.14 | 1484 | 25 | 25 | 3 | 0.31 | 60 | 25 | 미정 |  | 2021-03-21 01:06 | 1584 |  | 0 | 45 | 16 | 0 | 0 | 0 | 0.5503 | 0.7794 | 0.2396 | 0.0297 | 103900 | 75 | 24 | 151 | 0.0559 | 0.0174 | 0.0246 | 0.053 | 0.0583 | 0.0097 | 0.0034 | 0.0042
2021-03-20 | B62783 | B | 32 | SFMN438VM2 | 104 | 39100 | 0.0482 | 0.0996 | 0.0996 | 0.1711 | 1566 | 1566 | 1529 | 2461 |  |  |  | 0 | 미정 | 미정 | 미정 | 미정 | 0 | 0 | 0 | 404 | 0 | 0 | 0.0482 | 0.0723 | 0.014 | 0.1672 | 42 | 7500 | 1643 | 0.3278 | 1.2206 | 0.5191 | 0.007 | [6 empty] | 1491 | 18 | 19 | 1 | 0.24 | 65 | 24 | 미정 |  | 2021-03-21 02:01 | 1628 |  | 60 | 0 | 11 | 0 | 0 | 0 | 0.3886 | 1.4107 | 0.5824 | 0.0252 | 104750 | 68 | 42 | 178 | 0.0039 | 0.0067 | 0.0219 | 0.0287 | 0.0208 | 0.0091 | 0.0076 | 0.026
2021-03-20 | A63278 | B | 37 | P-AE1055LSM | 104 | 39200 | 0.0558 | 0.1322 | 0.0727 | 0.1745 | 1587 | 1631 | 1559 | 3178 | 38.4 |  |  | 0 | 선택 | 미정 | 미정 | 미정 | 0 | 0 | 0 | 0 | 0 | 0 | 0.0558 | 0.0795 | 0.0033 | 0.2096 | 39 | 4000 | 1579 | 0.4213 | 0.6415 | 0.2074 | 0.0208 | 0.191 | 52.806 | 28.547 | 6.53 | 8.086 | 1.849 | 1484 | 25 | 25 | 3 | 0.3 | 63 | 27 | 미정 |  | 2021-03-21 02:21 | 1583 |  | 0 | 20 | 7 | 0 | 0 | 0 | 0.563 | 0.7754 | 0.243 | 0.0313 |  | 73 | 33 | 144 | 0.0474 | 0.0242 | 0.0265 | 0.0541 | 0.0203 | 0.0062 | 0.0037 | 0.004
2021-03-20 | B62784 | B | 18 | SFMN438VM2 | 103 | 37700 | 0.0593 | 0.0487 | 0.0487 | 0.1072 | 1570 | 1570 | 1539 | 2673 |  |  |  | 0 | 미정 | 미정 | 미정 | 미정 | 0 | 0 | 0 | 403 | 0 | 0 | 0.0593 | 0.0736 | 0.005 | 0.096 | 43 | 7800 | 1632 | 0.3236 | 1.2715 | 0.5218 | 0.0068 | [6 empty] | 1491 | 18 | 19 | 1 | 0.25 | 67 | 28 | 미정 |  | 2021-03-21 03:03 | 1628 |  | 0 | 0 | 0 | 0 | 0 | 0 | 0.385 | 1.3946 | 0.5769 | 0.0254 | 99800 | 70 | 40 | 174 | 0.0036 | 0.0056 | 0.0215 | 0.0287 | 0.0213 | 0.0091 | 0.0093 | 0.0257
2021-03-20 | A63279 | B | 30 | P-AE1055LSM | 104 | 37800 | 0.0476 | 0.1486 | 0.1452 | 0.1955 | 1607 | 1626 | 1559 | 3041 | 37.8 |  |  | 0 | 선택 | 미정 | 미정 | 미정 | 0 | 0 | 0 | 0 | 0 | 0 | 0.0476 | 0.0762 | 0.0041 | 0.1949 | 39 | 3900 | 1584 | 0.4338 | 0.6282 | 0.1944 | 0.0223 | 0.143 | 51.63 | 29.844 | 5.577 | 9.257 | 1.729 | 1484 | 25 | 25 | 3 | 0.31 | 64 | 28 | 미정 |  | 2021-03-21 03:20 | 1579 |  | 0 | 49 | 7 | 0 | 0 | 0 | 0.5526 | 0.7839 | 0.2429 | 0.0308 | 107650 | 77 | 35 | 149 | 0.0434 | 0.0197 | 0.025 | 0.0503 | 0.0212 | 0.0066 | 0.0037 | 0.0042
2021-03-20 | B62785 | B | 20 | SFMN438VM2 | 103 | 38500 | 0.0687 | 0.0996 | 0.0996 | 0.0979 | 1542 | 1542 | 1528 | 2665 |  |  |  | 0 | 미정 | 미정 | 미정 | 미정 | 0 | 0 | 0 | 405 | 0 | 0 | 0.0687 | 0.072 | 0.0035 | 0.2359 | 45 | 7900 | 1661 | 0.3008 | 1.2496 | 0.5107 | 0.0055 | [6 empty] | 1491 | 18 | 19 | 1 | 0.24 | 68 | 33 | 미정 |  | 2021-03-21 04:21 | 1631 |  | 51 | 0 | 0 | 0 | 0 | 0 | 0.382 | 1.3962 | 0.5716 | 0.0246 | 93750 | 66 | 24 | 144 | 0.0041 | 0.0059 | 0.0218 | 0.036 | 0.0255 | 0.0085 | 0.0094 | 0.0303
2021-03-20 | A63280 | B | 38 | AE1055LS | 104 | 37600 |  | 0.2723 | 0.1695 | 0.2663 | 1564 | 1586 | 1524 | 3073 | 42.4 |  |  | 0 | 미정 | 선택 | 미정 | 미정 | 0 | 0 | 0 | 0 | 0 | 0 |  |  |  |  | 40 | 5500 | 1580 | 0.418 | 0.6453 | 0.178 | 0.0298 | [6 empty] | 1484 | 25 | 25 | 3 | 0.31 | 60 | 25 | 미정 |  | 2021-03-21 04:26 | 1586 |  | 0 | 32 | 7 | 0 | 0 | 0 | 0.552 | 0.7819 | 0.2474 | 0.0304 |  | 71 | 39 | 156 | 0.052 | 0.0259 | 0.0262 |  | 0.0437 | 0.0113 | 0.0048 | 0.005
2021-03-20 | B62786 | B | 35 | SFMN438VM2 | 104 | 37800 | 0.0718 | 0 | 0 | 0.0841 | 1577 | 1572 | 1549 | 2677 |  |  |  | 0 | 미정 | 미정 | 미정 | 미정 | 0 | 0 | 0 | 399 | 0 | 0 | 0.0718 | 0.0891 | 0.0049 | 0.2371 | 42 | 7300 | 1639 | 0.3309 | 1.24 | 0.5277 | 0.0063 | [6 empty] | 1491 | 18 | 19 | 1 | 0.21 | 60 | 32 | 미정 |  | 2021-03-21 05:24 | 1622 |  | 41 | 0 | 0 | 0 | 0 | 0 | 0.385 | 1.408 | 0.5718 | 0.0237 | 101850 | 90 | 14 | 126 | 0.0042 | 0.006 | 0.0211 | 0.0304 | 0.0244 | 0.0096 | 0.0088 | 0.0305
2021-03-20 | A63281 | B | 19 | AE1055LS | 103 | 38400 |  | 0.3159 | 0.3159 | 0.3232 | 1608 | 1608 | 1566 | 3092 | 52.2 |  |  | 0 | 선택 | 미정 | 미정 | 미정 | 0 | 0 | 0 | 0 | 0 | 0 |  |  |  |  | 40 | 2900 | 1587 | 0.4508 | 0.6438 | 0.2014 | 0.0301 | [6 empty] | 1484 | 25 | 25 | 3 | 0.3 | 60 | 24 | 미정 |  | 2021-03-21 05:22 | 1581 |  | 0 | 49 | 13 | 0 | 0 | 0 | 0.555 | 0.7838 | 0.2458 | 0.0325 |  | 64 | 43 | 159 | 0.0645 | 0.0264 | 0.0276 |  | 0.0304 | 0.0076 | 0.0052 | 0.0051
2021-03-20 | B62787 | B | 33 | 30CRNIMO8 | 103 | 37600 | 0.1069 | 0 | 0.0564 | 0.2117 | 1613 | 1597 | 1551 | 2909 | 13.1 |  |  | 0 | 미정 | 미정 | 미정 | 미정 | 0 | 0 | 0 | 0 | 0 | 0 | 0.1069 | 0.1117 | 0.0071 | 0.3251 | 48 | 9500 | 1666 | 0.2716 | 0.4444 | 0.1629 | 0.007 | [6 empty] | 1495 | 16 | 21 | 1 | 0.28 | 82 | 34 | 미정 |  | 2021-03-21 06:34 | 1644 |  | 15 | 0 | 9 | 0 | 0 | 0 | 0.304 | 0.5643 | 0.2527 | 0.0083 | 99400 | 99 | 33 | 170 | 0.0202 | 0.0059 | 0.0263 | 0.0379 | 0.0391 | 0.0117 | 0.0106 | 0.0089
2021-03-20 | A63282 | B | 37 | AE1055LS | 101 | 37600 | 0.0587 | 0.1473 | 0.1473 | 0.2112 | 1672 | 1672 | 1574 | 3029 | 51.3 |  |  | 0 | 미정 | 선택 | 미정 | 미정 | 0 | 0 | 0 | 0 | 0 | 0 | 0.0587 | 0.075 | 0.004 | 0.2378 | 52 | 3200 | 1585 | 0.501 | 0.6395 | 0.1605 | 0.029 | [6 empty] | 1484 | 25 | 25 | 3 | 0.29 | 60 | 30 | 미정 |  | 2021-03-21 06:38 | 1585 |  | 0 | 35 | 11 | 0 | 0 | 0 | 0.5498 | 0.7855 | 0.2333 | 0.0309 |  | 71 | 24 | 137 | 0.0629 | 0.0211 | 0.0262 | 0.0508 | 0.049 | 0.0074 | 0.0032 | 0.0059
2021-03-21 | A63283 | B | 30 | AE1055LS | 103 | 36900 | 0.0646 | 0.0823 | 0.0823 | 0.1423 | 1642 | 1642 | 1563 | 2948 | 44.2 |  |  | 0 | 미정 | 선택 | 미정 | 미정 | 0 | 0 | 0 | 202 | 0 | 0 | 0.0646 | 0.1459 | 0.0029 | 0.0043 | 40 | 3500 | 1578 | 0.4486 | 0.6319 | 0.1999 | 0.024 | [6 empty] | 1484 | 25 | 25 | 3 | 0.3 | 56 | 27 | 미정 |  | 2021-03-21 07:29 | 1574 |  | 0 | 39 | 0 | 0 | 0 | 0 | 0.561 | 0.7866 | 0.2345 | 0.0315 |  | 73 | 24 | 137 | 0.0483 | 0.0232 | 0.0277 | 0.0515 | 0.0336 | 0.0104 | 0.0073 | 0.0064
2021-03-21 | B62788 | B | 18 | 30CRNIMO8 | 103 | 38900 | 0.0787 | 0.0832 | 0.0724 | 0.1138 | 1554 | 1574 | 1562 | 2728 | 17.1 |  |  | 0 | 미정 | 미정 | 미정 | 미정 | 0 | 0 | 0 | 0 | 0 | 0 | 0.0787 | 0.0807 | 0.0037 | 0.0329 | 47 | 8300 | 1600 | 0.2369 | 0.3907 | 0.2025 | 0.0089 | [6 empty] | 1495 | 16 | 17 | 1 | 0.22 | 58 | 19 | 미정 |  | 2021-03-21 07:41 | 1606 |  | 21 | 0 | 0 | 0 | 0 | 0 | 0.3042 | 0.5662 | 0.2568 | 0.0136 | 103600 | 85 | 47 | 186 | 0.0265 | 0.0071 | 0.0219 | 0.025 | 0.0153 | 0.0061 | 0.0063 | 0.006
2021-03-21 | A63284 | B | 38 | AE1055LS | 104 | 36500 | 0.0759 | 0.0752 | 0.0752 | 0.129 | 1626 | 1626 | 1552 | 2924 | 50.6 |  |  | 0 | 미정 | 선택 | 미정 | 미정 | 0 | 0 | 0 | 203 | 0 | 0 | 0.0759 | 0.1201 | 0.0059 | 0.0862 | 44 | 3800 | 1581 | 0.4359 | 0.656 | 0.2158 | 0.0314 | [6 empty] | 1484 | 25 | 25 | 3 | 0.32 | 55 | 25 | 미정 |  | 2021-03-21 08:27 | 1575 |  | 0 | 40 | 10 | 0 | 0 | 0 | 0.551 | 0.7969 | 0.2396 | 0.0305 | 102850 | 69 | 40 | 163 | 0.0609 | 0.0262 | 0.0244 | 0.0492 | 0.0482 | 0.0097 | 0.0053 | 0.0045
2021-03-21 | B62789 | B | 20 | 31CRMOV9M2 | 104 | 39500 | 0.0738 | 0.0887 | 0.1619 | 0.1463 | 1564 | 1588 | 1571 | 2640 | 18.2 |  |  | 0 | 미정 | 미정 | 미정 | 미정 | 0 | 0 | 0 | 0 | 0 | 0 | 0.0738 | 0.0896 | 0.0048 | 0.0486 | 51 | 8900 | 1656 | 0.2669 | 0.3552 | 0.1876 | 0.0073 | [6 empty] | 1501 | 18 | 19 | 1 | 0.2 | 76 | 28 | 미정 |  | 2021-03-21 08:47 | 1642 |  | 50 | 0 | 26 | 0 | 0 | 0 | 0.3165 | 0.5193 | 0.2412 | 0.0327 | 100800 | 87 | 50 | 208 | 0.0269 | 0.0071 | 0.0285 | 0.033 | 0.0197 | 0.0075 | 0.0076 | 0.0252
2021-03-21 | A63285 | B | 19 | AE1055LS | 103 | 36800 | 0.0306 | 0.0581 | 0.0581 | 0.1633 | 1614 | 1614 | 1544 | 2974 | 61.8 |  |  | 0 | 선택 | 미정 | 미정 | 미정 | 0 | 0 | 0 | 203 | 0 | 0 | 0.0306 | 0.0586 | 0.0083 | 0.0061 | 40 | 4200 | 1574 | 0.5313 | 0.6432 | 0.2046 | 0.0288 | [6 empty] | 1484 | 25 | 25 | 3 | 0.29 | 50 | 25 | 미정 |  | 2021-03-21 09:35 | 1571 |  | 0 | 30 | 0 | 0 | 0 | 0 | 0.5548 | 0.762 | 0.2385 | 0.0302 | 102250 | 68 | 30 | 140 | 0.075 | 0.0227 | 0.0259 | 0.0375 | 0.0443 | 0.0084 | 0.0048 | 0.0045
2021-03-21 | B62790 | B | 35 | 31CRMOV9M3 | 104 | 38100 | 0.0847 | 0.0903 | 0.0903 | 0.1202 | 1580 | 1580 | 1566 | 2670 |  |  |  | 0 | 미정 | 미정 | 미정 | 미정 | 0 | 0 | 0 | 204 | 0 | 0 | 0.0847 | 0.0798 | 0.0028 | 0.0396 | 48 | 8500 | 1623 | 0.2587 | 0.4619 | 0.2267 | 0.0053 | [6 empty] | 1499 | 18 | 19 | 1 | 0.21 | 57 | 22 | 미정 |  | 2021-03-21 09:58 | 1616 |  | 0 | 0 | 0 | 0 | 0 | 0 | 0.329 | 0.6144 | 0.2603 | 0.033 | 104700 | 76 | 35 | 183 | 0.0035 | 0.005 | 0.0289 | 0.0439 | 0.0249 | 0.0131 | 0.0123 | 0.025
2021-03-21 | A63286 | B | 37 | AE1055LS | 103 | 36400 | 0.0594 | 0.0632 | 0.0632 | 0.1249 | 1650 | 1650 | 1573 | 2941 |  |  |  | 0 | 미정 | 선택 | 미정 | 미정 | 0 | 0 | 0 | 205 | 0 | 0 | 0.0594 | 0.1204 | 0.0027 | 0.2001 | 40 | 3000 | 1573 | 0.4777 | 0.6474 | 0.2162 | 0.0209 | [6 empty] | 1484 | 25 | 25 | 3 | 0.29 | 53 | 23 | 미정 |  | 2021-03-21 10:31 | 1573 |  | 0 | 31 | 0 | 0 | 0 | 0 | 0.5631 | 0.7929 | 0.2363 | 0.033 | 103550 | 69 | 35 | 148 | 0.0513 | 0.021 | 0.0296 | 0.0449 | 0.0341 | 0.0063 | 0.005 | 0.005
2021-03-21 | B62791 | B | 33 | 31CRMOV9M3 | 103 | 37900 | 0.0656 | 0.1213 | 0.1213 | 0.1316 | 1587 | 1587 | 1555 | 2651 |  |  |  | 0 | 미정 | 미정 | 미정 | 미정 | 0 | 0 | 0 | 199 | 0 | 0 | 0.0656 | 0.0815 | 0.0042 | 0.1784 | 63 | 8800 | 1622 | 0.1935 | 0.4726 | 0.1563 | 0.0038 | [6 empty] | 1499 | 18 | 19 | 1 | 0.17 | 45 | 22 | 미정 |  | 2021-03-21 11:37 | 1604 |  | 0 | 20 | 11 | 0 | 0 | 0 | 0.323 | 0.6205 | 0.2473 | 0.0321 | 98300 | 70 | 12 | 143 | 0.0044 | 0.0042 | 0.0274 | 0.0406 | 0.0263 | 0.0133 | 0.014 | 0.0255
2021-03-21 | A63287 | B | 30 | AE1055LS | 103 | 35900 | 0.0437 | 0.0941 | 0.0941 | 0.2293 | 1637 | 1637 | 1528 | 2942 | 26.2 |  |  | 0 | 미정 | 선택 | 미정 | 미정 | 0 | 0 | 0 | 196 | 0 | 0 | 0.0437 | 0.0637 | 0.0024 | 0.0636 | 45 | 4200 | 1566 | 0.4937 | 0.6072 | 0.2057 | 0.0246 | [6 empty] | 1484 | 25 | 25 | 3 | 0.29 | 54 | 25 | 미정 |  | 2021-03-21 11:32 | 1576 |  | 0 | 16 | 0 | 0 | 0 | 0 | 0.558 | 0.7859 | 0.2369 | 0.0288 | 99500 | 66 | 26 | 143 | 0.0655 | 0.0205 | 0.025 | 0.0395 | 0.0414 | 0.0066 | 0.0039 | 0.0044
2021-03-21 | B62792 | B | 18 | 31CRMOV9M3 | 103 | 37000 | 0.1042 | 0.04 | 0.04 | 0.1208 | 1647 | 1647 | 1530 | 2604 |  |  |  | 0 | 미정 | 미정 | 미정 | 미정 | 0 | 0 | 0 | 201 | 0 | 0 | 0.1042 | 0.1354 | 0.0081 | 0.3459 | 48 | 9200 | 1611 | 0.2466 | 0.5051 | 0.1964 | 0.0038 | [6 empty] | 1499 | 18 | 19 | 1 | 0.17 | 53 | 24 | 미정 |  | 2021-03-21 12:39 | 1607 |  | 26 | 0 | 13 | 0 | 0 | 0 | 0.322 | 0.6088 | 0.2366 | 0.0328 | 101100 | 74 | 13 | 130 | 0.0053 | 0.0038 | 0.0301 | 0.0419 | 0.0263 | 0.0137 | 0.0143 | 0.0249
2021-03-21 | A63288 | B | 38 | AE1055LS | 103 | 36400 | 0.051 | 0.0632 | 0.0632 | 0.1177 | 1624 | 1624 | 1554 | 2951 | 50.3 |  |  | 0 | 미정 | 선택 | 미정 | 미정 | 0 | 0 | 0 | 196 | 0 | 0 | 0.051 | 0.067 | 0.0022 | 0.0818 | 40 | 4100 | 1572 | 0.4385 | 0.6346 | 0.188 | 0.0253 | [6 empty] | 1484 | 25 | 25 | 3 | 0.29 | 50 | 27 | 미정 |  | 2021-03-21 12:31 | 1570 |  | 0 | 0 | 0 | 0 | 0 | 0 | 0.547 | 0.7789 | 0.2483 | 0.0322 | 105200 | 71 | 31 | 140 | 0.0598 | 0.0238 | 0.027 | 0.0448 | 0.0403 | 0.0107 | 0.0056 | 0.0042
2021-03-21 | A63289 | B | 19 | AE1055LS | 104 | 36500 | 0.0499 | 0.0666 | 0.0666 | 0.1435 | 1619 | 1619 | 1534 | 2932 | 51.8 |  |  | 0 | 미정 | 선택 | 미정 | 미정 | 0 | 0 | 0 | 197 | 0 | 0 | 0.0499 | 0.0822 | 0.0026 | 0.0766 | 41 | 4400 | 1578 | 0.4629 | 0.6407 | 0.1894 | 0.0275 | [6 empty] | 1484 | 25 | 25 | 3 | 0.3 | 54 | 25 | 미정 |  | 2021-03-21 13:29 | 1578 |  | 0 | 0 | 0 | 0 | 0 | 0 | 0.55 | 0.7694 | 0.233 | 0.0285 | 104450 | 69 | 31 | 146 | 0.062 | 0.0225 | 0.0256 | 0.0563 | 0.0478 | 0.0118 | 0.0049 | 0.0048
2021-03-21 | B62793 | B | 20 | 31CRMOV9M3 | 103 | 37100 | 0.0778 | 0.0438 | 0.0438 | 0.0616 | 1628 | 1628 | 1604 | 2660 |  |  |  | 0 | 미정 | 미정 | 미정 | 미정 | 0 | 0 | 0 | 202 | 0 | 0 | 0.0778 | 0.0836 | 0.0039 | 0.3159 | 45 | 7600 | 1624 | 0.2673 | 0.4287 | 0.1693 | 0.003 | [6 empty] | 1499 | 18 | 18 | 1 | 0.26 | 56 | 23 | 미정 |  | 2021-03-21 13:38 | 1620 |  | 0 | 0 | 0 | 0 | 0 | 0 | 0.319 | 0.6255 | 0.2461 | 0.0306 | 99000 | 74 | 20 | 140 | 0.0027 | 0.0038 | 0.0257 | 0.0335 | 0.051 | 0.0205 | 0.0195 | 0.0237
2021-03-21 | A63290 | B | 37 | AE1055LS | 103 | 37300 | 0.0336 | 0.0927 | 0.0927 | 0.0994 | 1579 | 0 | 1545 | 2313 | 42.2 |  |  | 0 | 미정 | 선택 | 미정 | 미정 | 0 | 0 | 0 | 0 | 0 | 0 | 0.0336 | 0.0618 | 0.0023 | 0.1817 | 43 | 4600 | 1581 | 0.469 | 0.6422 | 0.189 | 0.0188 | [6 empty] | 1484 | 25 | 25 | 3 | 0.29 | 54 | 23 | 미정 |  | 2021-03-21 14:35 | 1581 |  | 0 | 18 | 0 | 0 | 0 | 0 | 0.551 | 0.7782 | 0.229 | 0.028 | 99950 | 67 | 24 | 132 | 0.0506 | 0.0187 | 0.0237 | 0.0341 | 0.0478 | 0.0096 | 0.0034 | 0.0041
2021-03-21 | B62794 | B | 35 | 31CRMOV9M3 | 104 | 37800 | 0.0801 | 0.1068 | 0.1068 | 0.1287 | 1589 | 1589 | 1557 | 2663 |  |  |  | 0 | 미정 | 미정 | 미정 | 미정 | 0 | 0 | 0 | 200 | 0 | 0 | 0.0801 | 0.0782 | 0.0033 | 0.2565 | 44 | 7700 | 1618 | 0.2356 | 0.495 | 0.1992 | 0.0035 | [6 empty] | 1499 | 18 | 18 | 1 | 0.12 | 46 | 15 | 미정 |  | 2021-03-21 14:43 | 1596 |  | 0 | 0 | 0 | 0 | 0 | 0 | 0.327 | 0.6251 | 0.2589 | 0.0353 | 98650 | 69 | 10 | 127 | 0.0025 | 0.0042 | 0.0289 | 0.0361 | 0.0275 | 0.0185 | 0.0162 | 0.0272
2021-03-21 | A63291 | B | 30 | AE1055LS | 104 | 36400 | 0.0598 | 1.1128 | 0.1663 | 0.2286 | 1584 | 1581 | 1527 | 2992 | 61.6 |  |  | 0 | 선택 | 미정 | 미정 | 미정 | 0 | 0 | 0 | 224 | 0 | 0 | 0.0598 | 0.0682 | 0.0035 | 0.1182 | 40 | 5000 | 1579 | 0.4526 | 0.6526 | 0.1905 | 0.0423 | [6 empty] | 1484 | 25 | 25 | 3 | 0.3 | 61 | 26 | 미정 |  | 2021-03-21 15:37 | 1579 |  | 0 | 0 | 0 | 0 | 0 | 0 | 0.555 | 0.7863 | 0.2294 | 0.0287 | 101800 | 67 | 22 | 121 | 0.076 | 0.0196 | 0.0257 | 0.0475 | 0.0287 | 0.0105 | 0.0039 | 0.0054
2021-03-21 | B62795 | B | 33 | 31CRMOV9M3 | 104 | 40400 | 0.0963 | 0.0919 | 0.0919 | 0.118 | 1609 | 1609 | 1544 | 2580 |  |  |  | 0 | 미정 | 미정 | 미정 | 미정 | 0 | 0 | 0 | 209 | 0 | 0 | 0.0963 | 0.1117 | 0.0043 | 0.0026 | 46 | 8000 | 1634 | 0.2631 | 0.5496 | 0.1961 | 0.0034 | [6 empty] | 1499 | 18 | 19 | 1 | 0.16 | 55 | 24 | 미정 |  | 2021-03-21 15:55 | 1609 |  | 110 | 0 | 32 | 0 | 0 | 0 | 0.325 | 0.6309 | 0.2493 | 0.0342 |  | 86 | 10 | 117 | 0.0035 | 0.0036 | 0.0314 | 0.0472 | 0.0501 | 0.0268 | 0.0253 | 0.0259
2021-03-21 | A63292 | B | 38 | AE1055LS | 104 | 36500 | 0.0531 | 0.1373 | 0.1373 | 0.2363 | 1593 | 1593 | 1528 | 2945 | 63.6 |  |  | 0 | 선택 | 미정 | 미정 | 미정 | 0 | 0 | 0 | 217 | 0 | 0 | 0.0531 | 0.1113 | 0.003 | 0.1752 | 40 | 4900 | 1583 | 0.423 | 0.676 | 0.1934 | 0.035 | [6 empty] | 1484 | 25 | 25 | 3 | 0.28 | 57 | 24 | 미정 |  | 2021-03-21 16:40 | 1583 |  | 0 | 0 | 0 | 0 | 0 | 0 | 0.55 | 0.7726 | 0.2317 | 0.0302 | 99550 | 67 | 20 | 119 | 0.0772 | 0.0158 | 0.0262 | 0.0585 | 0.028 | 0.0076 | 0.0037 | 0.0051
2021-03-21 | B62796 | B | 18 | ATA105 | 103 | 39300 | 0.0767 | 0.0265 | 0.0678 | 0.0815 | 1629 | 1580 | 1560 | 2708 | 35.6 |  |  | 0 | 미정 | 미정 | 미정 | 미정 | 0 | 0 | 0 | 59 | 0 | 0 | 0.0767 | 0.0807 | 0.0038 | 0.1832 | 52 | 8700 | 1678 | 0.1648 | 0.6861 | 0.2071 | 0.0287 | [6 empty] | 1510 | 15 | 20 | 1 | 0.3 | 90 | 43 | 미정 |  | 2021-03-21 17:01 | 1675 |  | 57 | 0 | 15 | 0 | 0 | 0 | 0.224 | 0.8608 | 0.2588 | 0.0216 |  | 89 | 31 | 164 | 0.0538 | 0.0264 | 0.0301 | 0.0398 | 0.0354 | 0.0078 | 0.0056 | 0.0054
2021-03-21 | A63293 | B | 19 | AE1055LS | 104 | 37400 | 0.0365 | 0.3165 | 0.3165 | 0.3999 | 1630 | 1630 | 1536 | 3054 | 59.1 |  |  | 0 | 선택 | 미정 | 미정 | 미정 | 0 | 0 | 0 | 221 | 0 | 0 | 0.0365 | 0.0605 | 0.0016 | 0.0197 | 40 | 4300 | 1576 | 0.5069 | 0.6461 | 0.1822 | 0.0446 | [6 empty] | 1484 | 25 | 25 | 3 | 0.3 | 55 | 24 | 미정 |  | 2021-03-21 17:45 | 1576 |  | 0 | 29 | 9 | 0 | 0 | 0 | 0.538 | 0.7618 | 0.2306 | 0.0299 | 106550 | 71 | 19 | 108 | 0.0688 | 0.0259 | 0.025 | 0.0397 | 0.0289 | 0.0112 | 0.0051 | 0.0052
2021-03-21 | B62797 | B | 20 | ATA105 | 104 | 37800 |  | 0.0373 | 0.0373 | 0.0718 | 1609 | 1609 | 1559 | 2694 | 22.1 |  |  | 0 | 미정 | 미정 | 미정 | 미정 | 0 | 0 | 0 | 50 | 0 | 0 |  |  |  |  | 44 | 6500 | 1658 | 0.1918 | 0.6587 | 0.2171 | 0.0261 | [6 empty] | 1510 | 15 | 19 | 1 | 0.28 | 59 | 27 | 미정 |  | 2021-03-21 18:12 | 1636 |  | 68 | 0 | 14 | 0 | 0 | 0 | 0.221 | 0.8643 | 0.2587 | 0.0319 | 98400 | 65 | 27 | 139 | 0.0349 | 0.0287 | 0.0309 |  | 0.0245 | 0.0063 | 0.0062 | 0.0053
2021-03-21 | A63294 | B | 37 | AE1055LS | 104 | 36400 |  | 0.1401 | 0.1401 | 0.2454 | 1587 | 1587 | 1524 | 2906 | 57.7 |  |  | 0 | 선택 | 미정 | 미정 | 미정 | 0 | 0 | 0 | 215 | 0 | 0 |  |  |  |  | 40 | 5300 | 1579 | 0.478 | 0.6626 | 0.1811 | 0.0347 | [6 empty] | 1484 | 25 | 25 | 3 | 0.29 | 63 | 30 | 미정 |  | 2021-03-21 18:44 | 1579 |  | 0 | 0 | 0 | 0 | 0 | 0 | 0.555 | 0.7817 | 0.2432 | 0.0271 | 100800 | 81 | 19 | 108 | 0.0702 | 0.0197 | 0.0232 |  | 0.0199 | 0.0075 | 0.0042 | 0.0043
2021-03-21 | B62798 | B | 35 | ATA105 | 103 | 38300 | 0.0522 | 0.0294 | 0.0651 | 0.1079 | 1619 | 1569 | 1539 | 2567 | 38.5 |  |  | 0 | 미정 | 미정 | 미정 | 미정 | 0 | 0 | 0 | 57 | 0 | 0 | 0.0522 | 0.06 | 0.0046 | 0.0606 | 43 | 6700 | 1638 | 0.1894 | 0.7413 | 0.1642 | 0.0255 | [6 empty] | 1510 | 15 | 15 | 1 | 0.21 | 59 | 26 | 미정 |  | 2021-03-21 19:17 | 1629 |  | 57 | 0 | 42 | 0 | 0 | 0 | 0.225 | 0.8834 | 0.2658 | 0.0304 | 99400 | 77 | 26 | 131 | 0.0565 | 0.0265 | 0.0339 | 0.0331 | 0.0287 | 0.0085 | 0.0064 | 0.0054
2021-03-21 | A63295 | B | 30 | SF40CVM2 | 104 | 38600 | 0.0567 | 0.1493 | 0.1351 | 0.1618 | 1565 | 1598 | 1531 | 2913 | 41 |  |  | 0 | 선택 | 미정 | 미정 | 미정 | 0 | 0 | 0 | 0 | 0 | 0 | 0.0567 | 0.0981 | 0.0032 | 0.2184 | 40 | 5900 | 1622 | 0.2929 | 0.6588 | 0.1545 | 0.026 | [6 empty] | 1497 | 15 | 21 | 3 | 0.31 | 83 | 31 | 미정 |  | 2021-03-21 19:46 | 1622 |  | 0 | 0 | 0 | 0 | 0 | 0 | 0.385 | 0.802 | 0.2075 | 0.0244 | 102150 | 86 | 51 | 176 | 0.0492 | 0.0148 | 0.0224 | 0.0559 | 0.0298 | 0.0114 | 0.0052 | 0.0131
2021-03-21 | B62799 | B | 33 | SM25C | 104 | 37900 | 0.0615 | 0.0352 | 0.0591 | 0.1077 | 1634 | 1617 | 1576 | 2647 |  |  |  | 0 | 미정 | 미정 | 미정 | 미정 | 0 | 0 | 0 | 109 | 0 | 0 | 0.0615 | 0.0805 | 0.0034 | 0.0762 | 41 | 5100 | 1646 | 0.2017 | 0.2582 | 0.1622 | 0.0129 | [6 empty] | 1510 | 15 | 15 | 1 | 0.26 | 71 | 23 | 미정 |  | 2021-03-21 20:17 | 1624 |  | 44 | 0 | 33 | 0 | 0 | 0 | 0.248 | 0.3989 | 0.2436 | 0.0226 | 97600 | 78 | 43 | 160 | 0.0537 | 0.019 | 0.0197 | 0.0373 | 0.0195 | 0.0055 | 0.0057 | 0.0055
2021-03-21 | A63296 | B | 38 | SF40CVM2 | 104 | 36500 | 0.0467 | 0.1348 | 0.1348 | 0.1558 | 1602 | 1602 | 1541 | 2928 | 29.3 |  |  | 0 | 선택 | 미정 | 미정 | 미정 | 0 | 0 | 0 | 0 | 0 | 0 | 0.0467 | 0.0638 | 0.0034 | 0.2644 | 41 | 5000 | 1593 | 0.3211 | 0.6694 | 0.1442 | 0.0171 | [6 empty] | 1497 | 15 | 17 | 3 | 0.3 | 68 | 21 | 미정 |  | 2021-03-21 20:42 | 1593 |  | 0 | 0 | 20 | 0 | 0 | 0 | 0.371 | 0.7931 | 0.1844 | 0.0283 | 105000 | 70 | 48 | 166 | 0.0339 | 0.0138 | 0.0257 | 0.0414 | 0.0198 | 0.0088 | 0.0054 | 0.0129
2021-03-21 | B62800 | B | 18 | SM25C-JY | 104 | 38000 | 0.0517 | 0.0837 | 0.0837 | 0.0773 | 1599 | 1599 | 1583 | 2652 | 26.9 |  |  | 0 | 미정 | 미정 | 미정 | 미정 | 0 | 0 | 0 | 106 | 0 | 0 | 0.0517 | 0.0585 | 0.0063 | 0.1055 | 41 | 4400 | 1643 | 0.1785 | 0.2617 | 0.2043 | 0.0276 | [6 empty] | 1511 | 15 | 16 | 1 | 0.28 | 65 | 30 | 미정 |  | 2021-03-21 21:16 | 1613 |  | 42 | 0 | 0 | 0 | 0 | 0 | 0.2309 | 0.4252 | 0.2376 | 0.0287 | 97950 | 65 | 35 | 147 | 0.0398 | 0.0241 | 0.0271 | 0.0332 | 0.0231 | 0.008 | 0.0074 | 0.0073
2021-03-21 | A63297 | B | 19 | SF40CVM2 | 104 | 36500 | 0.0715 | 0.0451 | 0.0451 | 0.096 | 1621 | 1621 | 1555 | 2904 | 20 |  |  | 0 | 선택 | 미정 | 미정 | 미정 | 0 | 0 | 0 | 0 | 0 | 0 | 0.0715 | 0.1021 | 0.0052 | 0.2155 | 42 | 4800 | 1592 | 0.3068 | 0.6733 | 0.1388 | 0.0113 | [6 empty] | 1497 | 15 | 17 | 3 | 0.32 | 59 | 20 | 미정 |  | 2021-03-21 21:38 | 1587 |  | 0 | 44 | 21 | 0 | 0 | 0 | 0.3717 | 0.8171 | 0.1898 | 0.024 |  | 68 | 40 | 164 | 0.0237 | 0.009 | 0.0266 | 0.055 | 0.0276 | 0.0091 | 0.0056 | 0.0132
2021-03-21 | B62801 | B | 20 | SM25C-JY | 103 | 38100 | 0.0855 | 0.0333 | 0.0419 | 0.0871 | 1591 | 1586 | 1553 | 2536 | 43.1 |  |  | 0 | 미정 | 미정 | 미정 | 미정 | 0 | 0 | 0 | 102 | 0 | 0 | 0.0855 | 0.1036 | 0.006 | 0.3455 | 41 | 5400 | 1650 | 0.1588 | 0.2688 | 0.1872 | 0.0218 | [6 empty] | 1511 | 15 | 16 | 1 | 0.23 | 62 | 27 | 미정 |  | 2021-03-21 22:14 | 1624 |  | 30 | 0 | 0 | 0 | 0 | 0 | 0.2368 | 0.4106 | 0.248 | 0.0235 | 109550 | 63 | 32 | 144 | 0.0549 | 0.0198 | 0.0231 | 0.0365 | 0.031 | 0.0094 | 0.0075 | 0.0076
2021-03-21 | A63298 | B | 37 | SF40CVM2 | 104 | 37100 | 0.0473 | 0.0409 | 0.0409 | 0.1378 | 1631 | 1631 | 1569 | 2925 | 48.6 |  |  | 0 | 미정 | 선택 | 미정 | 미정 | 0 | 0 | 0 | 0 | 0 | 0 | 0.0473 | 0.0672 | 0.0033 | 0.3103 | 38 | 4900 | 1605 | 0.3073 | 0.7083 | 0.1384 | 0.0244 | [6 empty] | 1497 | 15 | 16 | 3 | 0.32 | 72 | 26 | 미정 |  | 2021-03-21 22:45 | 1599 |  | 0 | 17 | 9 | 0 | 0 | 0 | 0.3848 | 0.8189 | 0.2029 | 0.0277 | 105550 | 75 | 40 | 154 | 0.0558 | 0.0151 | 0.0253 | 0.0478 | 0.0436 | 0.0115 | 0.0059 | 0.0138
2021-03-21 | B62802 | B | 32 | SM25C-JY | 104 | 38000 | 0.0614 | 0.0302 | 0.0302 | 0.0565 | 1638 | 1638 | 1602 | 2669 | 11.7 |  |  | 0 | 미정 | 미정 | 미정 | 미정 | 0 | 0 | 0 | 106 | 0 | 0 | 0.0614 | 0.07 | 0.0116 | 0.1758 | 36 | 4900 | 1649 | 0.1781 | 0.1176 | 0.1778 | 0.0159 | [6 empty] | 1511 | 15 | 16 | 1 | 0.24 | 71 | 20 | 미정 |  | 2021-03-21 23:05 | 1634 |  | 40 | 0 | 0 | 0 | 0 | 0 | 0.2486 | 0.4033 | 0.2454 | 0.0252 |  | 62 | 35 | 145 | 0.0181 | 0.0172 | 0.023 | 0.0364 | 0.0292 | 0.0085 | 0.0074 | 0.0076
2021-03-21 | A63299 | B | 30 | SF40CVM2 | 103 | 36900 | 0.0484 | 0.0311 | 0.0311 | 0.1849 | 1623 | 1623 | 1531 | 3001 | 49.1 |  |  | 0 | 해제 | 선택 | 미정 | 미정 | 0 | 0 | 0 | 0 | 0 | 0 | 0.0484 | 0.0661 | 0.0063 | 0.2076 | 33 | 5000 | 1592 | 0.315 | 0.6863 | 0.1534 | 0.0408 | [6 empty] | 1497 | 15 | 15 | 3 | 0.32 | 60 | 20 | 미정 |  | 2021-03-21 23:47 | 1593 |  | 0 | 29 | 0 | 0 | 0 | 0 | 0.3843 | 0.8225 | 0.1981 | 0.0293 |  | 0 | 47 | 158 | 0.0584 | 0.026 | 0.0257 | 0.0477 | 0.0504 | 0.0157 | 0.0086 | 0.0136
2021-03-21 | B62803 | B | 35 | SM25C-JY | 104 | 39100 | 0.0722 | 0.0435 | 0.0435 | 0.063 | 1633 | 1633 | 1605 | 2437 | 13.5 |  |  | 0 | 미정 | 미정 | 미정 | 미정 | 0 | 0 | 0 | 105 | 0 | 0 | 0.0722 | 0.0878 | 0.008 | 0.1033 | 41 | 4300 | 1634 | 0.2131 | 0.3295 | 0.189 | 0.0277 | [6 empty] | 1511 | 15 | 16 | 1 | 0.23 | 69 | 30 | 미정 |  | 2021-03-22 00:15 | 1625 |  | 11 | 0 | 16 | 0 | 0 | 0 | 0.2446 | 0.397 | 0.2422 | 0.0192 | 94250 | 87 | 21 | 119 | 0.0204 | 0.0196 | 0.02 | 0.0391 | 0.0444 | 0.0233 | 0.015 | 0.0118
2021-03-21 | A63300 | B | 38 | SF40CVM2 | 104 | 35900 | 0.0529 | 0.1093 | 0.1093 | 0.1105 | 1656 | 1656 | 1596 | 3013 | 27.1 |  |  | 0 | 선택 | 미정 | 미정 | 미정 | 0 | 0 | 0 | 0 | 0 | 0 | 0.0529 | 0.0903 | 0.004 | 0.2649 | 29 | 3000 | 1604 | 0.2913 | 0.6996 | 0.1588 | 0.032 | [6 empty] | 1497 | 15 | 16 | 3 | 0.33 | 62 | 20 | 미정 |  | 2021-03-22 00:43 | 1603 |  | 0 | 37 | 10 | 0 | 0 | 0 | 0.38 | 0.8234 | 0.2006 | 0.0219 | 103250 | 70 | 40 | 154 | 0.0324 | 0.0286 | 0.0265 | 0.0426 | 0.0172 | 0.0125 | 0.0083 | 0.0156
2021-03-21 | B62804 | B | 33 | 25MOCRS4HM2 | 103 | 38100 | 0.0604 | 0.0446 | 0.0446 | 0.087 | 1612 | 1612 | 1572 | 2555 |  |  |  | 0 | 미정 | 미정 | 미정 | 미정 | 0 | 0 | 0 | 200 | 0 | 0 | 0.0604 | 0.0812 | 0.0043 | 0.0316 | 49 | 9100 | 1663 | 0.1629 | 0.6485 | 0.2499 | 0.006 | [6 empty] | 1508 | 18 | 18 | 1 | 0.29 | 87 | 39 | 미정 |  | 2021-03-22 01:19 | 1660 |  | 30 | 0 | 11 | 0 | 0 | 0 | 0.222 | 0.8824 | 0.2917 | 0.0312 | 102500 | 103 | 34 | 163 | 0.0032 | 0.0067 | 0.0272 | 0.0301 | 0.0505 | 0.0276 | 0.0179 | 0.0196
2021-03-21 | A63301 | B | 19 | SF40CVM2 | 102 | 35900 | 0.0413 | 0.0418 | 0.0418 | 0.1103 | 1619 | 1619 | 1564 | 2948 | 28.1 |  |  | 0 | 해제 | 선택 | 미정 | 미정 | 0 | 0 | 0 | 0 | 0 | 0 | 0.0413 | 0.0668 | 0.0044 | 0.2493 | 30 | 4400 | 1597 | 0.2694 | 0.6869 | 0.1617 | 0.027 | [6 empty] | 1497 | 15 | 15 | 3 | 0.32 | 64 | 21 | 미정 |  | 2021-03-22 02:02 | 1596 |  | 0 | 23 | 0 | 0 | 0 | 0 | 0.3949 | 0.822 | 0.2123 | 0.0283 | 104700 | 70 | 37 | 134 | 0.0332 | 0.0221 | 0.0251 | 0.0465 | 0.0493 | 0.0141 | 0.0072 | 0.0137
2021-03-21 | B62805 | B | 18 | 25MOCRS4HM2 | 104 | 38400 | 0.1038 | 0.0931 | 0.0931 | 0.1667 | 1652 | 1652 | 1545 | 2687 |  |  |  | 0 | 미정 | 미정 | 미정 | 미정 | 0 | 0 | 0 | 206 | 0 | 0 | 0.1038 | 0.1135 | 0.0146 | 0.0996 | 47 | 7900 | 1666 | 0.1761 | 0.6575 | 0.2668 | 0.0054 | [6 empty] | 1508 | 18 | 19 | 1 | 0.27 | 69 | 33 | 미정 |  | 2021-03-22 02:28 | 1643 |  | 31 | 0 | 0 | 0 | 0 | 0 | 0.2166 | 0.8791 | 0.3058 | 0.0338 | 95700 | 67 | 27 | 154 | 0.0028 | 0.0059 | 0.0293 | 0.0545 | 0.0391 | 0.0126 | 0.0122 | 0.0199
2021-03-21 | A63302 | B | 37 | SF40CVM2 | 102 | 35100 | 0.0661 | 0.0528 | 0.0528 | 0.0924 | 1606 | 1606 | 1543 | 2867 | 29.4 |  |  | 0 | 선택 | 미정 | 미정 | 미정 | 0 | 0 | 0 | 0 | 0 | 0 | 0.0661 | 0.1149 | 0.0044 | 0.1078 | 28 | 4000 | 1599 | 0.2879 | 0.6701 | 0.1489 | 0.0339 | [6 empty] | 1497 | 15 | 15 | 3 | 0.32 | 63 | 23 | 미정 |  | 2021-03-22 02:53 | 1596 |  | 0 | 32 | 12 | 0 | 0 | 0 | 0.375 | 0.8265 | 0.2081 | 0.026 | 102050 | 83 | 43 | 148 | 0.035 | 0.0268 | 0.0269 | 0.0469 | 0.0408 | 0.0163 | 0.0095 | 0.0147
2021-03-21 | B62806 | B | 20 | 25MOCRS4HM2 | 104 | 37300 | 0.0646 | 0.0379 | 0.0379 | 0.0794 | 1629 | 1629 | 1577 | 2695 |  |  |  | 0 | 미정 | 미정 | 미정 | 미정 | 0 | 0 | 0 | 201 | 0 | 0 | 0.0646 | 0.0841 | 0.0047 | 0.0138 | 48 | 8900 | 1656 | 0.1772 | 0.7069 | 0.2932 | 0.0051 | [6 empty] | 1508 | 18 | 19 | 1 | 0.27 | 72 | 33 | 미정 |  | 2021-03-22 03:29 | 1658 |  | 40 | 0 | 0 | 0 | 0 | 0 | 0.2134 | 0.8799 | 0.294 | 0.0339 | 97500 | 65 | 26 | 152 | 0.0031 | 0.0056 | 0.0296 | 0.0322 | 0.0229 | 0.0168 | 0.0158 | 0.0199
2021-03-21 | A63303 | B | 30 | BP-SCR420HC | 102 | 35700 | 0.0618 | 0.0891 | 0.0891 | 0.1045 | 1631 | 1631 | 1579 | 2905 | 50.9 |  |  | 0 | 해제 | 선택 | 미정 | 미정 | 0 | 0 | 0 | 0 | 0 | 0 | 0.0618 | 0.1125 | 0.006 | 0.174 | 39 | 6300 | 1634 | 0.1623 | 0.7029 | 0.2114 | 0.0351 | [6 empty] | 1511 | 16 | 20 | 3 | 0.31 | 88 | 25 | 미정 |  | 2021-03-22 03:58 | 1643 |  | 0 | 18 | 6 | 0 | 0 | 0 | 0.194 | 0.8179 | 0.2479 | 0.0312 | 103850 | 86 | 51 | 182 | 0.0715 | 0.0221 | 0.0242 | 0.0448 | 0.0351 | 0.0133 | 0.0074 | 0.0116
2021-03-21 | B62807 | B | 32 | 25MOCRS4HM2 | 104 | 38000 |  | 0.0565 | 0.0565 | 0.0923 | 1612 | 1612 | 1560 | 2547 |  |  |  | 0 | 미정 | 미정 | 미정 | 미정 | 0 | 0 | 0 | 208 | 0 | 0 |  |  |  |  | 49 | 8800 | 1656 | 0.1739 | 0.6549 | 0.2652 | 0.0047 | [6 empty] | 1508 | 18 | 18 | 1 | 0.26 | 67 | 33 | 미정 |  | 2021-03-22 04:31 | 1635 |  | 61 | 0 | 0 | 0 | 0 | 0 | 0.2083 | 0.8753 | 0.3043 | 0.0338 | 97650 | 156 | 13 | 136 | 0.0029 | 0.0054 | 0.0297 |  | 0.0345 | 0.0124 | 0.0115 | 0.019
2021-03-21 | A63304 | B | 38 | BP-SCR420HC | 102 | 35200 | 0.0356 | 0.1019 | 0.1019 | 0.1224 | 1659 | 1659 | 1607 | 2948 | 54.6 |  |  | 0 | 미정 | 선택 | 미정 | 미정 | 0 | 0 | 0 | 0 | 0 | 0 | 0.0356 | 0.0394 | 0.0038 | 0.2873 | 39 | 4100 | 1624 | 0.1551 | 0.6557 | 0.1579 | 0.0435 | [6 empty] | 1511 | 16 | 16 | 3 | 0.31 | 67 | 26 | 미정 |  | 2021-03-22 04:51 | 1618 |  | 0 | 25 | 21 | 0 | 0 | 0 | 0.1926 | 0.8294 | 0.2533 | 0.0304 | 102200 | 65 | 46 | 181 | 0.0769 | 0.0265 | 0.0257 | 0.0342 | 0.0532 | 0.0144 | 0.0081 | 0.0124
2021-03-21 | B62808 | I | 33 | 18CRNIMO7HI | 96 | 36300 | 0.1674 | 0.0913 | 0.0762 | 0.1191 | 1597 | 1627 | 1563 | 2463 | 12.6 |  |  | 0 | 미정 | 미정 | 미정 | 미정 | 0 | 0 | 0 | 0 | 0 | 0 | 0.1674 | 0.1326 | 0.0104 | 0.0909 | 52 | 9000 | 1701 | 0.1301 | 0.4015 | 0.2092 | 0.0107 | [6 empty] | 1506 | 25 | 26 | 1 | 0.38 | 75 | 0 | 미정 |  | 2021-03-22 05:38 | 1668 |  | 61 | 0 | 0 | 0 | 0 | 0 | 0.169 | 0.5655 | 0.2688 | 0.029 |  | 983 | 22 | 157 | 0.0263 | 0.0162 | 0.0297 | 0.0134 | 0.0097 | 0.0024 | 0.0025 | 0.0029
2021-03-21 | A63305 | B | 19 | BP-SCR420HC | 103 | 36900 | 0.0515 | 0.1593 | 0.0845 | 0.0871 | 1570 | 1621 | 1579 | 3125 | 51.7 |  |  | 0 | 미정 | 선택 | 미정 | 미정 | 0 | 0 | 0 | 0 | 0 | 0 | 0.0515 | 0.0667 | 0.0033 | 0.2885 | 48 | 5500 | 1622 | 0.1636 | 0.6964 | 0.1415 | 0.0244 | [6 empty] | 1511 | 16 | 17 | 3 | 0.34 | 62 | 22 | 미정 |  | 2021-03-22 05:58 | 1623 |  | 0 | 27 | 20 | 0 | 0 | 0 | 0.197 | 0.8371 | 0.2459 | 0.0267 | 106850 | 67 | 43 | 176 | 0.0692 | 0.021 | 0.0228 | 0.0496 | 0.0541 | 0.021 | 0.012 | 0.009
2021-03-22 | B62809 | I | 18 | SCM440I | 103 | 37900 | 0.0972 | 0.0777 | 0.0777 | 0.1507 | 1617 | 1617 | 1572 | 2670 | 28.5 |  |  | 0 | 미정 | 미정 | 미정 | 미정 | 0 | 0 | 0 | 0 | 0 | 0 | 0.0972 | 0.1162 | 0.0048 | 0.0045 | 47 | 8000 | 1664 | 0.3309 | 0.5583 | 0.2115 | 0.0216 | [6 empty] | 1495 | 20 | 22 | 1 | 0.34 | 70 | 0 | 미정 |  | 2021-03-22 06:53 | 1646 |  | 70 | 0 | 12 | 0 | 0 | 0 | 0.381 | 0.72 | 0.2352 | 0.0082 | 0 | 896 | 15 | 127 | 0.0234 | 0.0166 | 0.0083 | 0.0366 | 0.0337 | 0.0185 | 0.0079 | 0.0128
2021-03-22 | A63306 | B | 37 | BP-SCR420HC | 103 | 36800 | 0.0661 | 0.0272 | 0.073 | 0.0675 | 1658 | 1631 | 1587 | 2983 | 25.7 |  |  | 0 | 미정 | 선택 | 미정 | 미정 | 0 | 0 | 0 | 0 | 0 | 0 | 0.0661 | 0.0706 | 0.0024 | 0.2093 | 42 | 4400 | 1607 | 0.153 | 0.7007 | 0.1775 | 0.0134 | [6 empty] | 1511 | 16 | 17 | 3 | 0.35 | 68 | 26 | 미정 |  | 2021-03-22 06:58 | 1612 |  | 0 | 19 | 0 | 0 | 0 | 0 | 0.187 | 0.8338 | 0.2635 | 0.0269 | 107400 | 68 | 49 | 174 | 0.034 | 0.0175 | 0.0223 | 0.0601 | 0.0478 | 0.0225 | 0.0126 | 0.0117
2021-03-22 | B62810 | I | 20 | SCM415C2 | 100 | 38200 | 0.1176 | 0.0808 | 0.0808 | 0.1054 | 1654 | 1654 | 1628 | 2657 | 20.6 |  |  | 0 | 미정 | 미정 | 미정 | 미정 | 0 | 0 | 0 | 0 | 0 | 0 | 0.1176 | 0.1097 | 0.0063 | 0.174 | 43 | 4600 | 1662 | 0.1292 | 0.6019 | 0.1334 | 0.0073 | [6 empty] | 1516 | 20 | 20 | 3 | 0.37 | 89 | 0 | 미정 |  | 2021-03-22 07:47 | 1651 |  | 0 | 0 | 0 | 0 | 0 | 0 | 0.1497 | 0.6936 | 0.2004 | 0.0279 | 104300 | 908 | 40 | 158 | 0.0323 | 0.0338 | 0.0266 | 0.0388 | 0.027 | 0.0328 | 0.009 | 0.0158
2021-03-22 | A63307 | B | 30 | BP-SCR420HC | 102 | 36500 | 0.0544 | 0.1075 | 0.1075 | 0.1447 | 1601 | 1601 | 1540 | 2936 | 45.6 |  |  | 0 | 미정 | 선택 | 미정 | 미정 | 0 | 0 | 0 | 0 | 0 | 0 | 0.0544 | 0.0759 | 0.0035 | 0.0923 | 60 | 6500 | 1606 | 0.1707 | 0.7148 | 0.1925 | 0.0288 | [6 empty] | 1511 | 16 | 16 | 3 | 0.36 | 73 | 37 | 미정 |  | 2021-03-22 08:23 | 1606 |  | 0 | 0 | 0 | 0 | 0 | 0 | 0.1943 | 0.8215 | 0.2639 | 0.0299 |  | 70 | 32 | 149 | 0.0591 | 0.0211 | 0.0256 | 0.0369 | 0.0288 | 0.0097 | 0.0063 | 0.0071
2021-03-22 | A63308 | B | 38 | BP-SCR420HC | 103 | 36700 | 0.0401 | 0.0425 | 0.0425 | 0.0932 | 1600 | 1600 | 1543 | 2954 | 31.4 |  |  | 0 | 미정 | 선택 | 미정 | 미정 | 0 | 0 | 0 | 0 | 0 | 0 | 0.0401 | 0.0582 | 0.0024 | 0.0054 | 53 | 5900 | 1602 | 0.1524 | 0.7105 | 0.201 | 0.0205 | [6 empty] | 1511 | 16 | 16 | 3 | 0.34 | 66 | 26 | 미정 |  | 2021-03-22 09:23 | 1602 |  | 0 | 19 | 0 | 0 | 0 | 0 | 0.1907 | 0.8301 | 0.248 | 0.0305 |  | 69 | 33 | 143 | 0.038 | 0.0158 | 0.0262 | 0.046 | 0.0402 | 0.0146 | 0.0111 | 0.0095
2021-03-22 | A63309 | B | 19 | BP-SCR420HC | 103 | 36700 | 0.0688 | 0.9298 | 0.1072 | 0.1348 | 1619 | 1614 | 1548 | 3013 | 48.2 |  |  | 0 | 미정 | 선택 | 미정 | 미정 | 0 | 0 | 0 | 0 | 0 | 0 | 0.0688 | 0.0848 | 0.003 | 0.1946 | 41 | 5000 | 1605 | 0.1688 | 0.7052 | 0.192 | 0.0347 | [6 empty] | 1511 | 16 | 17 | 3 | 0.3 | 62 | 22 | 미정 |  | 2021-03-22 10:10 | 1605 |  | 0 | 24 | 0 | 0 | 0 | 0 | 0.194 | 0.8196 | 0.2641 | 0.03 | 106800 | 68 | 41 | 153 | 0.0606 | 0.0248 | 0.0247 | 0.047 | 0.0461 | 0.0187 | 0.0118 | 0.0107
2021-03-22 | A63310 | B | 37 | BP-SCR420HC | 103 | 37500 | 0.0528 | 0.0365 | 0.0365 | 0.0649 | 1628 | 1628 | 1563 | 3064 | 29.3 |  |  | 0 | 선택 | 미정 | 미정 | 미정 | 0 | 0 | 0 | 0 | 0 | 0 | 0.0528 | 0.054 | 0.0019 | 0.0011 | 39 | 5000 | 1597 | 0.1569 | 0.7225 | 0.2268 | 0.0177 | [6 empty] | 1511 | 16 | 16 | 3 | 0.3 | 61 | 25 | 미정 |  | 2021-03-22 11:16 | 1596 |  | 0 | 26 | 0 | 0 | 0 | 0 | 0.1884 | 0.8456 | 0.2642 | 0.0264 |  | 88 | 26 | 129 | 0.0389 | 0.0162 | 0.0265 | 0.0439 | 0.038 | 0.0152 | 0.0119 | 0.0117
2021-03-22 | B62811 | B | 20 | SCR423PRH | 104 | 41700 | 0.0711 | 0.0279 | 0.0728 | 0.1038 | 1652 | 1627 | 1573 | 2488 | 41.8 |  |  | 0 | 미정 | 선택 | 미정 | 미정 | 0 | 0 | 0 | 0 | 0 | 0 | 0.0711 | 0.0439 | 0.0031 | 0.2398 | 46 | 8200 | 1674 | 0.2022 | 0.4653 | 0.3625 | 0.0204 | [6 empty] | 1503 | 16 | 21 | 1 | 0.27 | 89 | 40 | 미정 |  | 2021-03-22 12:21 | 1658 |  | 60 | 0 | 14 | 0 | 0 | 0 | 0.241 | 0.7072 | 0.7996 | 0.0269 |  | 85 | 28 | 159 | 0.0687 | 0.0296 | 0.0241 | 0.0292 | 0.0302 | 0.0046 | 0.0042 | 0.005
2021-03-22 | A63311 | B | 30 | AE1055M1 | 106 | 36200 | 0.0672 | 0.0714 | 0.0714 | 0.11 | 1620 | 1620 | 1545 | 3266 | 25.2 |  |  | 0 | 미정 | 미정 | 미정 | 미정 | 0 | 0 | 0 | 0 | 0 | 0 | 0.0672 | 0.1357 | 0.003 | 0.1946 | 41 | 6000 | 1623 | 0.4742 | 0.5952 | 0.1075 | 0.0111 | [6 empty] | 1486 | 20 | 20 | 3 | 0.32 | 85 | 38 | 미정 |  | 2021-03-22 12:21 | 1609 |  | 0 | 0 | 0 | 0 | 0 | 0 | 0.536 | 0.7117 | 0.1326 | 0.0259 | 107450 | 74 | 21 | 123 | 0.0264 | 0.0152 | 0.0256 | 0.0604 | 0.0298 | 0.0067 | 0.0047 | 0.0098
2021-03-22 | B62812 | B | 18 | SCR423PRH | 104 | 38300 | 0.0846 | 0.043 | 0.043 | 0.1279 | 1611 | 1611 | 1579 | 2609 |  |  |  | 0 | 미정 | 선택 | 미정 | 미정 | 0 | 0 | 0 | 302 | 0 | 0 | 0.0846 | 0.0773 | 0.003 | 0.1861 | 43 | 7800 | 1643 | 0.2144 | 0.4861 | 0.6828 | 0.0151 | [6 empty] | 1503 | 16 | 16 | 1 | 0.3 | 78 | 31 | 미정 |  | 2021-03-22 13:25 | 1635 |  | 61 | 0 | 0 | 0 | 0 | 0 | 0.244 | 0.709 | 0.7934 | 0.0243 | 97750 | 67 | 27 | 148 | 0.0051 | 0.0195 | 0.0224 | 0.0428 | 0.0126 | 0.0053 | 0.0047 | 0.0052
2021-03-22 | A63312 | B | 38 | AE1055M1 | 106 | 36800 | 0.0832 | 0.0551 | 0.0551 | 0.0848 | 1608 | 1608 | 1542 | 3059 | 27.4 |  |  | 0 | 미정 | 미정 | 미정 | 미정 | 0 | 0 | 0 | 0 | 0 | 0 | 0.0832 | 0.1225 | 0.0074 | 0.2169 | 40 | 5200 | 1599 | 0.4493 | 0.5411 | 0.1281 | 0.016 | [6 empty] | 1486 | 20 | 20 | 3 | 0.33 | 62 | 25 | 미정 |  | 2021-03-22 13:25 | 1599 |  | 0 | 27 | 28 | 0 | 0 | 0 | 0.55 | 0.6807 | 0.1646 | 0.0307 | 102700 | 72 | 15 | 116 | 0.0304 | 0.0134 | 0.0266 | 0.0504 | 0.0338 | 0.0095 | 0.0051 | 0.0112
2021-03-22 | B62813 | B | 33 | SCR423PRH | 103 | 37000 | 0.0755 | 0.0488 | 0.0702 | 0.0747 | 1625 | 1573 | 1581 | 2617 |  |  |  | 0 | 미정 | 선택 | 미정 | 미정 | 0 | 0 | 0 | 306 | 0 | 0 | 0.0755 | 0.1242 | 0.0036 | 0.1629 | 45 | 7100 | 1654 | 0.1774 | 0.572 | 0.7086 | 0.0147 | [6 empty] | 1503 | 16 | 16 | 1 | 0.31 | 62 | 25 | 미정 |  | 2021-03-22 14:30 | 1628 |  | 72 | 0 | 32 | 0 | 0 | 0 | 0.239 | 0.7182 | 0.8168 | 0.0174 | 104300 | 71 | 25 | 142 | 0.0075 | 0.016 | 0.0208 | 0.0462 | 0.0174 | 0.0077 | 0.007 | 0.0063
2021-03-22 | A63313 | B | 19 | AE1055M1 | 106 | 36800 | 0.047 | 0.128 | 0.128 | 0.163 | 1588 | 1588 | 1513 | 3008 | 31.1 |  |  | 0 | 미정 | 미정 | 미정 | 미정 | 0 | 0 | 0 | 0 | 0 | 0 | 0.047 | 0.0762 | 0.0031 | 0.0256 | 40 | 4800 | 1585 | 0.4663 | 0.614 | 0.1202 | 0.0212 | [6 empty] | 1486 | 20 | 21 | 3 | 0.33 | 63 | 23 | 미정 |  | 2021-03-22 14:26 | 1585 |  | 0 | 29 | 31 | 0 | 0 | 0 | 0.547 | 0.7096 | 0.1612 | 0.0267 | 88200 | 72 | 31 | 132 | 0.0409 | 0.015 | 0.0221 | 0.0385 | 0.039 | 0.0118 | 0.0072 | 0.0126
2021-03-22 | A63314 | B | 37 | AE1055M1 | 103 | 38500 | 0.0481 | 0.2544 | 0.0891 | 0.1521 | 1548 | 1600 | 1529 | 3112 | 54 |  |  | 0 | 선택 | 미정 | 미정 | 미정 | 0 | 0 | 0 | 143 | 0 | 0 | 0.0481 | 0.0511 | 0.0026 | 0.2274 | 41 | 4800 | 1575 | 0.415 | 0.5931 | 0.1194 | 0.023 | [6 empty] | 1486 | 20 | 20 | 3 | 0.33 | 60 | 21 | 미정 |  | 2021-03-22 15:29 | 1575 |  | 0 | 0 | 20 | 0 | 0 | 0 | 0.562 | 0.7017 | 0.1645 | 0.0305 | 104250 | 74 | 28 | 131 | 0.0538 | 0.0141 | 0.0266 | 0.0433 | 0.0281 | 0.0094 | 0.0067 | 0.0127
2021-03-22 | B62814 | B | 32 | SCR423PRH | 104 | 36800 |  | 0.0431 | 0.0431 | 0.1517 | 1596 | 1596 | 1532 | 2622 |  |  |  | 0 | 미정 | 미정 | 미정 | 미정 | 0 | 0 | 0 | 304 | 0 | 0 |  |  |  |  | 51 | 8800 | 1622 | 0.2041 | 0.5978 | 0.7153 | 0.0075 | [6 empty] | 1503 | 16 | 16 | 1 | 0.17 | 62 | 15 | 미정 |  | 2021-03-22 15:43 | 1612 |  | 0 | 32 | 43 | 0 | 0 | 0 | 0.237 | 0.709 | 0.8193 | 0.0212 | 103300 | 69 | 5 | 115 | 0.0024 | 0.0085 | 0.0182 |  | 0.0376 | 0.0162 | 0.0149 | 0.0119
2021-03-22 | A63315 | B | 30 | AE1055M1 | 104 | 36900 | 0.0568 | 0.18 | 0.18 | 0.1874 | 1570 | 1570 | 1527 | 2989 | 60.4 |  |  | 0 | 미정 | 선택 | 미정 | 미정 | 0 | 0 | 0 | 140 | 0 | 0 | 0.0568 | 0.0551 | 0.0067 | 0.3071 | 43 | 5800 | 1571 | 0.4572 | 0.5929 | 0.1137 | 0.0346 | [6 empty] | 1486 | 20 | 20 | 3 | 0.31 | 60 | 10 | 미정 |  | 2021-03-22 16:31 | 1571 |  | 0 | 0 | 26 | 0 | 0 | 0 | 0.538 | 0.707 | 0.1566 | 0.0314 | 111500 | 78 | 29 | 136 | 0.0576 | 0.0173 | 0.0266 | 0.0472 | 0.0465 | 0.0227 | 0.0078 | 0.0116
2021-03-22 | B62815 | B | 20 | SCR423PRH | 104 | 38700 | 0.0492 | 0.0278 | 0.072 | 0.1817 | 1636 | 1583 | 1529 | 2770 |  |  |  | 0 | 미정 | 미정 | 미정 | 미정 | 0 | 0 | 0 | 300 | 0 | 0 | 0.0492 | 0.0409 | 0.0063 | 0.0056 | 48 | 8400 | 1630 | 0.2052 | 0.5817 | 0.7096 | 0.0096 | [6 empty] | 1503 | 16 | 16 | 1 | 0.22 | 61 | 30 | 미정 |  | 2021-03-22 16:44 | 1615 |  | 42 | 0 | 31 | 0 | 0 | 0 | 0.238 | 0.7026 | 0.8071 | 0.0197 | 111100 | 73 | 10 | 116 | 0.0052 | 0.0107 | 0.0235 | 0.0244 | 0.0107 | 0.0086 | 0.0088 | 0.0084
2021-03-22 | A63316 | B | 38 | AE1055M1 | 104 | 38600 | 0.0552 | 0.1829 | 0.1481 | 0.171 | 1568 | 1613 | 1547 | 3007 | 44.8 |  |  | 0 | 선택 | 미정 | 미정 | 미정 | 0 | 0 | 0 | 137 | 0 | 0 | 0.0552 | 0.0827 | 0.0017 | 0.0688 | 40 | 4300 | 1575 | 0.3939 | 0.6155 | 0.1159 | 0.0184 | [6 empty] | 1486 | 20 | 20 | 3 | 0.31 | 57 | 22 | 미정 |  | 2021-03-22 17:42 | 1575 |  | 0 | 0 | 22 | 0 | 0 | 0 | 0.551 | 0.6876 | 0.163 | 0.027 | 104250 | 73 | 30 | 132 | 0.0452 | 0.0214 | 0.0232 | 0.0523 | 0.0306 | 0.0086 | 0.0057 | 0.0118
2021-03-22 | B62816 | B | 18 | SCR423PRH | 113 | 41100 | 0.0636 | 0.1809 | 0.0423 | 0.0933 | 1549 | 1613 | 1566 | 2970 |  |  |  | 0 | 미정 | 미정 | 미정 | 미정 | 0 | 0 | 0 | 304 | 0 | 0 | 0.0636 | 0.0626 | 0.0034 | 0.0416 | 44 | 7200 | 1638 | 0.1884 | 0.6179 | 0.7289 | 0.0111 | [6 empty] | 1503 | 16 | 16 | 1 | 0.21 | 64 | 34 | 미정 |  | 2021-03-22 17:47 | 1629 |  | 57 | 0 | 9 | 0 | 0 | 0 | 0.244 | 0.7011 | 0.8129 | 0.0142 | 103300 | 70 | 16 | 120 | 0.0018 | 0.0128 | 0.022 | 0.0337 | 0.0394 | 0.0131 | 0.0111 | 0.0093
2021-03-22 | A63317 | B | 19 | AE1055M1 | 103 | 36600 | 0.0595 | 0.0818 | 0.0818 | 0.1713 | 1612 | 1612 | 1541 | 2918 | 60.1 |  |  | 0 | 미정 | 선택 | 미정 | 미정 | 0 | 0 | 0 | 134 | 0 | 0 | 0.0595 | 0.0951 | 0.002 | 0.1562 | 40 | 4600 | 1574 | 0.3745 | 0.5733 | 0.112 | 0.0477 | [6 empty] | 1486 | 20 | 20 | 3 | 0.31 | 65 | 25 | 미정 |  | 2021-03-22 18:34 | 1574 |  | 0 | 30 | 20 | 0 | 0 | 0 | 0.537 | 0.6911 | 0.1651 | 0.027 | 103950 | 74 | 42 | 153 | 0.0595 | 0.0156 | 0.0225 | 0.054 | 0.0491 | 0.0215 | 0.0063 | 0.0118
2021-03-22 | B62817 | B | 33 | SCR423PRH | 104 | 37100 |  | 0.0699 | 0.0699 | 0.1092 | 1625 | 1625 | 1564 | 2644 |  |  |  | 0 | 미정 | 미정 | 미정 | 미정 | 0 | 0 | 0 | 302 | 0 | 0 |  |  |  |  | 45 | 6700 | 1619 | 0.2012 | 0.5954 | 0.7247 | 0.0103 | [6 empty] | 1503 | 16 | 16 | 1 | 0.24 | 57 | 27 | 미정 |  | 2021-03-22 18:47 | 1604 |  | 31 | 0 | 22 | 0 | 0 | 0 | 0.248 | 0.7022 | 0.8226 | 0.0196 | 106300 | 70 | 19 | 125 | 0.0043 | 0.0113 | 0.0174 |  | 0.0117 | 0.0094 | 0.0089 | 0.0079
2021-03-22 | A63318 | B | 37 | AE1055M1 | 104 | 36600 | 0.0602 | 0.1162 | 0.1162 | 0.1626 | 1612 | 1612 | 1545 | 2955 | 47 |  |  | 0 | 미정 | 선택 | 미정 | 미정 | 0 | 0 | 0 | 138 | 0 | 0 | 0.0602 | 0.1045 | 0.0035 | 0.1451 | 40 | 4200 | 1586 | 0.4754 | 0.62 | 0.1162 | 0.0201 | [6 empty] | 1486 | 20 | 20 | 3 | 0.31 | 60 | 25 | 미정 |  | 2021-03-22 19:35 | 1586 |  | 0 | 34 | 33 | 0 | 0 | 0 | 0.548 | 0.7214 | 0.1589 | 0.0273 |  | 70 | 41 | 155 | 0.0486 | 0.0237 | 0.024 | 0.0536 | 0.0228 | 0.0086 | 0.0064 | 0.0136
2021-03-22 | B62818 | B | 32 | SCR423PRH | 104 | 37400 | 0.0752 | 0.0258 | 0.0541 | 0.1483 | 1639 | 1598 | 1558 | 2555 |  |  |  | 0 | 미정 | 미정 | 미정 | 미정 | 0 | 0 | 0 | 302 | 0 | 0 | 0.0752 | 0.0579 | 0.0039 | 0.0768 | 43 | 6600 | 1621 | 0.2137 | 0.5737 | 0.7404 | 0.0099 | [6 empty] | 1503 | 16 | 16 | 1 | 0.25 | 58 | 23 | 미정 |  | 2021-03-22 19:48 | 5999 |  | 0 | 42 | 31 | 0 | 0 | 0 | 0.24 | 0.7102 | 0.822 | 0.019 |  | 74 | 15 | 121 | 0.0043 | 0.01 | 0.0214 | 0.0333 | 0.0171 | 0.012 | 0.0114 | 0.01
2021-03-22 | A63319 | B | 30 | AE1055M1 | 103 | 37500 | 0.0688 | 0.1103 | 0.1103 | 0.1573 | 1571 | 1571 | 1542 | 2960 | 57.2 |  |  | 0 | 미정 | 선택 | 미정 | 미정 | 0 | 0 | 0 | 141 | 0 | 0 | 0.0688 | 0.0912 | 0.0032 | 0.3545 | 41 | 5000 | 1582 | 0.4755 | 0.6196 | 0.1261 | 0.0367 | [6 empty] | 1486 | 20 | 20 | 3 | 0.3 | 66 | 26 | 미정 |  | 2021-03-22 20:35 | 1582 |  | 0 | 0 | 20 | 0 | 0 | 0 | 0.549 | 0.695 | 0.1637 | 0.0297 | 103550 | 74 | 46 | 164 | 0.0576 | 0.0162 | 0.0258 | 0.0545 | 0.0469 | 0.0144 | 0.0065 | 0.0123
2021-03-22 | B62819 | B | 20 | SCR423PRH | 104 | 37700 | 0.065 | 0.0845 | 0.0845 | 0.1125 | 1591 | 1591 | 1555 | 2583 |  |  |  | 0 | 미정 | 미정 | 미정 | 미정 | 0 | 0 | 0 | 300 | 0 | 0 | 0.065 | 0.0416 | 0.0024 | 0.2117 | 42 | 7000 | 1634 | 0.2029 | 0.6092 | 0.768 | 0.011 | [6 empty] | 1503 | 16 | 17 | 1 | 0.19 | 59 | 22 | 미정 |  | 2021-03-22 20:41 | 1612 |  | 13 | 0 | 14 | 0 | 0 | 0 | 0.245 | 0.7064 | 0.8279 | 0.0168 | 102200 | 71 | 29 | 144 | 0.0043 | 0.0108 | 0.0199 | 0.033 | 0.0151 | 0.0118 | 0.0108 | 0.0096
2021-03-22 | A63320 | B | 38 | AE1055M1 | 104 | 37500 | 0.1565 | 0.1561 | 0.1561 | 0.2057 | 1572 | 1572 | 1522 | 2948 | 51.6 |  |  | 0 | 미정 | 선택 | 미정 | 미정 | 0 | 0 | 0 | 134 | 0 | 0 | 0.1565 | 0.1791 | 0.0064 | 0.4119 | 40 | 5100 | 1586 | 0.4344 | 0.6679 | 0.1069 | 0.0294 | [6 empty] | 1486 | 20 | 20 | 3 | 0.31 | 68 | 27 | 미정 |  | 2021-03-22 21:28 | 1591 |  | 0 | 9 | 0 | 0 | 0 | 0 | 0.54 | 0.7047 | 0.1444 | 0.0322 |  | 164 | 52 | 179 | 0.0523 | 0.0157 | 0.0288 | 0.0654 | 0.0469 | 0.0144 | 0.006 | 0.0121
2021-03-22 | B62820 | B | 18 | SCR423PRH | 103 | 39200 | 0.0589 | 0.0325 | 0.074 | 0.1433 | 1617 | 1591 | 1540 | 2747 |  |  |  | 0 | 미정 | 미정 | 미정 | 미정 | 0 | 0 | 0 | 303 | 0 | 0 | 0.0589 | 0.0486 | 0.0044 | 0.1838 | 45 | 8100 | 1633 | 0.1946 | 0.5824 | 0.7105 | 0.0095 | [6 empty] | 1503 | 16 | 16 | 1 | 0.24 | 65 | 32 | 미정 |  | 2021-03-22 21:51 | 1616 |  | 102 | 0 | 122 | 0 | 0 | 0 | 0.243 | 0.6969 | 0.8142 | 0.0222 | 111000 | 93 | 20 | 132 | 0.0046 | 0.0189 | 0.0208 | 0.0367 | 0.0226 | 0.0126 | 0.0117 | 0.0109
2021-03-22 | A63321 | B | 19 | AE1055LS | 104 | 37400 | 0.043 | 0.0835 | 0.0835 | 0.1173 | 1611 | 1611 | 1558 | 3200 | 53 |  |  | 0 | 미정 | 선택 | 미정 | 미정 | 0 | 0 | 0 | 141 | 0 | 0 | 0.043 | 0.1026 | 0.0015 | 0.0297 | 48 | 6700 | 1614 | 0.4745 | 0.604 | 0.1713 | 0.0254 | [6 empty] | 1484 | 25 | 26 | 3 | 0.28 | 92 | 32 | 미정 |  | 2021-03-22 22:36 | 1617 |  | 0 | 22 | 11 | 0 | 0 | 0 | 0.556 | 0.7864 | 0.2402 | 0.0302 | 105300 | 94 | 74 | 237 | 0.052 | 0.0186 | 0.0233 | 0.0623 | 0.0557 | 0.0116 | 0.0053 | 0.0054
2021-03-22 | B62821 | I | 33 | SCM440I | 97 | 36300 | 0.0583 | 0.0346 | 0.104 | 0.1372 | 1616 | 1593 | 1539 | 2572 | 18.5 |  |  | 0 | 미정 | 미정 | 미정 | 미정 | 0 | 0 | 0 | 105 | 0 | 0 | 0.0583 | 0.0452 | 0.003 | 0.0016 | 51 | 8800 | 1667 | 0.3548 | 0.5369 | 0.1947 | 0.0061 | [6 empty] | 1495 | 20 | 22 | 1 | 0.22 | 77 | 0 | 미정 |  | 2021-03-22 23:12 | 1641 |  | 20 | 0 | 23 | 0 | 0 | 0 | 0.397 | 0.6848 | 0.2436 | 0.0057 | 90850 | 1357 | 20 | 147 | 0.0185 | 0.0068 | 0.0058 | 0.0345 | 0.0181 | 0.0067 | 0.0072 | 0.0149
2021-03-22 | A63322 | B | 32 | AE1055LS | 104 | 37800 | 0.0423 | 0.346 | 0.2935 | 0.3426 | 1589 | 1610 | 1543 | 3138 | 58.9 |  |  | 0 | 선택 | 미정 | 미정 | 미정 | 0 | 0 | 0 | 0 | 0 | 0 | 0.0423 | 0.055 | 0.003 | 0.0918 | 41 | 4500 | 1590 | 0.5062 | 0.5853 | 0.2278 | 0.0394 | [6 empty] | 1484 | 25 | 25 | 3 | 0.27 | 69 | 23 | 미정 |  | 2021-03-22 23:53 | 1594 |  | 0 | 23 | 14 | 0 | 0 | 0 | 0.549 | 0.7825 | 0.2432 | 0.0314 |  | 66 | 60 | 200 | 0.0796 | 0.0125 | 0.0225 | 0.0523 | 0.0218 | 0.0077 | 0.0052 | 0.0062
2021-03-22 | B62822 | T | 37 | 38MNVS6M | 104 | 37700 | 0.06 | 0.0334 | 0.0834 | 0.1228 | 1594 | 1599 | 1564 | 2709 |  |  |  | 0 | 미정 | 미정 | 미정 | 미정 | 0 | 0 | 0 | 255 | 0 | 0 | 0.06 | 0.0637 | 0.0037 | 0.1241 | 48 | 7200 | 1649 | 0.3411 | 0.6065 | 0.2082 | 0.0056 | [6 empty] | 1495 | 10 | 10 | 1 | 0.26 | 92 | 66 | 미정 |  | 2021-03-23 00:18 | 1629 |  | 0 | 0 | 0 | 0 | 0 | 0 | 0.405 | 0.8813 | 0.2294 | 0.0141 | 100400 |  | 26 | 146 | 0.004 | 0.0059 | 0.0113 | 0.0312 | 0.0097 | 0.0075 | 0.0077 | 0.0285
2021-03-22 | A63323 | B | 30 | AE1055LS | 104 | 36400 | 0.0486 | 0.1336 | 0.1336 | 0.1412 | 1609 | 1609 | 1561 | 3120 | 66.5 |  |  | 0 | 미정 | 선택 | 미정 | 미정 | 0 | 0 | 0 | 0 | 0 | 0 | 0.0486 | 0.0612 | 0.008 | 0.0817 | 40 | 5400 | 1597 | 0.5151 | 0.601 | 0.2184 | 0.0395 | [6 empty] | 1484 | 25 | 26 | 3 | 0.28 | 66 | 26 | 미정 |  | 2021-03-23 00:52 | 1593 |  | 0 | 28 | 30 | 0 | 0 | 0 | 0.5514 | 0.7861 | 0.2328 | 0.0314 | 96600 | 63 | 52 | 189 | 0.0866 | 0.015 | 0.0244 | 0.04 | 0.0437 | 0.0109 | 0.0045 | 0.0061
2021-03-22 | B62823 | T | 20 | 38MNVS6M | 104 | 37300 | 0.0656 | 0.0992 | 0.094 | 0.1169 | 1575 | 1618 | 1545 | 2661 |  |  |  | 0 | 미정 | 미정 | 미정 | 미정 | 0 | 0 | 0 | 255 | 0 | 0 | 0.0656 | 0.0551 | 0.003 | 0.1853 | 44 | 7000 | 1636 | 0.3179 | 0.6995 | 0.217 | 0.0058 | [6 empty] | 1495 | 10 | 11 | 1 | 0.25 | 69 | 27 | 미정 |  | 2021-03-23 01:12 | 1624 |  | 40 | 0 | 0 | 0 | 0 | 0 | 0.401 | 0.8869 | 0.2331 | 0.0146 | 99950 |  | 37 | 167 | 0.0039 | 0.0056 | 0.0113 | 0.0327 | 0.0168 | 0.0085 | 0.0081 | 0.0285
2021-03-22 | B62824 | T | 18 | 38MNVS6M | 104 | 37500 | 0.0929 | 0.0371 | 0.1454 | 0.154 | 1628 | 1615 | 1563 | 2701 |  |  |  | 0 | 미정 | 미정 | 미정 | 미정 | 0 | 0 | 0 | 257 | 0 | 0 | 0.0929 | 0.1287 | 0.0089 | 0.0032 | 52 | 6800 | 1632 | 0.3548 | 0.6486 | 0.2206 | 0.005 | [6 empty] | 1495 | 10 | 10 | 1 | 0.28 | 82 | 31 | 미정 |  | 2021-03-23 02:18 | 1630 |  | 36 | 0 | 0 | 0 | 0 | 0 | 0.4 | 0.881 | 0.2303 | 0.0138 | 100450 | 95 | 39 | 179 | 0.0048 | 0.0051 | 0.0111 | 0.0433 | 0.0116 | 0.0084 | 0.0093 | 0.03
2021-03-22 | A63324 | B | 38 | AE1055LS | 104 | 36300 | 0.0575 | 0.1521 | 0.1521 | 0.2034 | 1597 | 1597 | 1548 | 3038 | 71.1 |  |  | 0 | 미정 | 선택 | 미정 | 미정 | 0 | 0 | 0 | 0 | 0 | 0 | 0.0575 | 0.0644 | 0.0029 | 0.5647 | 43 | 5300 | 1583 | 0.5186 | 0.619 | 0.2058 | 0.0448 | [6 empty] | 1484 | 25 | 25 | 3 | 0.27 | 49 | 24 | 미정 |  | 2021-03-23 02:10 | 1578 |  | 0 | 31 | 20 | 0 | 0 | 0 | 0.563 | 0.7797 | 0.2378 | 0.0293 | 105850 | 70 | 32 | 149 | 0.0803 | 0.017 | 0.0238 | 0.047 | 0.0483 | 0.0129 | 0.0039 | 0.0045
2021-03-22 | A63325 | B | 19 | AE1055LS | 104 | 35900 | 0.059 | 0.0527 | 0.127 | 0.1572 | 1575 | 1578 | 1558 | 3042 | 68.3 |  |  | 0 | 미정 | 선택 | 미정 | 미정 | 0 | 0 | 0 | 0 | 0 | 0 | 0.059 | 0.1127 | 0.0019 | 0.0021 | 44 | 4900 | 1589 | 0.4504 | 0.6118 | 0.2074 | 0.0302 | [6 empty] | 1484 | 25 | 26 | 3 | 0.27 | 63 | 28 | 미정 |  | 2021-03-23 03:15 | 1583 |  | 0 | 20 | 10 | 0 | 0 | 0 | 0.5526 | 0.7711 | 0.2404 | 0.0245 | 106850 | 70 | 28 | 142 | 0.0802 | 0.0258 | 0.0247 | 0.0547 | 0.0448 | 0.0102 | 0.0041 | 0.0047
2021-03-22 | B62825 | T | 33 | 38MNVS6M | 104 | 37500 | 0.0644 | 0.0711 | 0.1597 | 0.1679 | 1590 | 1591 | 1521 | 2572 |  |  |  | 0 | 미정 | 미정 | 미정 | 미정 | 0 | 0 | 0 | 257 | 0 | 0 | 0.0644 | 0.0838 | 0.0046 | 0.0095 | 57 | 9000 | 1638 | 0.3655 | 0.6359 | 0.212 | 0.0041 | [6 empty] | 1495 | 10 | 11 | 1 | 0.24 | 75 | 34 | 미정 |  | 2021-03-23 03:30 | 1629 |  | 52 | 0 | 21 | 0 | 0 | 0 | 0.403 | 0.8681 | 0.2327 | 0.0149 | 101300 | 99 | 36 | 179 | 0.0033 | 0.0046 | 0.0117 | 0.0327 | 0.0123 | 0.0081 | 0.0106 | 0.0298
2021-03-22 | A63326 | B | 32 | AE1055LS | 101 | 36700 | 0.0796 | 0.0782 | 0.0782 | 0.1481 | 1622 | 1622 | 1547 | 3037 | 51.2 |  |  | 0 | 해제 | 선택 | 미정 | 미정 | 0 | 0 | 0 | 0 | 0 | 0 | 0.0796 | 0.1453 | 0.0037 | 0.3656 | 40 | 4700 | 1599 | 0.4809 | 0.5947 | 0.2043 | 0.0127 | [6 empty] | 1484 | 25 | 25 | 3 | 0.2 | 60 | 28 | 미정 |  | 2021-03-23 04:16 | 1592 |  | 0 | 24 | 9 | 0 | 0 | 0 | 0.5482 | 0.7893 | 0.2346 | 0.0257 | 104350 | 70 | 25 | 135 | 0.0609 | 0.0169 | 0.0236 | 0.0627 | 0.0356 | 0.0041 | 0.0043 | 0.0053
2021-03-22 | B62826 | I | 37 | AE4140W | 90 | 34200 |  | 0.0456 | 0.1475 | 0.1563 | 1659 | 1592 | 1553 | 2492 | 6.5 |  |  | 0 | 미정 | 미정 | 미정 | 미정 | 0 | 0 | 0 | 0 | 0 | 0 |  |  |  |  | 50 | 7700 | 1659 | 0.3541 | 0.6668 | 0.2084 | 0.0074 | [6 empty] | 1495 | 20 | 21 | 1 | 0.26 | 78 | 0 | 미정 |  | 2021-03-23 04:31 | 1645 |  | 0 | 0 | 26 | 0 | 0 | 0 | 0.399 | 0.788 | 0.2528 | 0.0078 | 94150 | 991 | 28 | 165 | 0.0106 | 0.0099 | 0.0134 |  | 0.0117 | 0.0074 | 0.0082 | 0.0074
2021-03-22 | B62827 | B | 20 | AE1055LS | 104 | 37400 | 0.0682 | 0.0583 | 0.1818 | 0.196 | 1619 | 1620 | 1556 | 2632 | 17.6 |  |  | 0 | 미정 | 미정 | 미정 | 미정 | 0 | 0 | 0 | 0 | 0 | 0 | 0.0682 | 0.0902 | 0.006 | 0.1006 | 45 | 4800 | 1596 | 0.4432 | 0.666 | 0.2153 | 0.0121 | [6 empty] | 1484 | 25 | 26 | 3 | 0.28 | 65 | 38 | 미정 |  | 2021-03-23 05:28 | 1596 |  | 0 | 56 | 9 | 0 | 0 | 0 | 0.564 | 0.7858 | 0.2391 | 0.0268 | 101800 | 67 | 13 | 116 | 0.0263 | 0.0197 | 0.0231 | 0.0287 | 0.0085 | 0.0034 | 0.0032 | 0.0037
2021-03-22 | A63327 | B | 30 | AE1055LS | 101 | 37600 | 0.0639 | 0.0825 | 0.0825 | 0.1373 | 1631 | 1631 | 1580 | 2915 | 64.3 |  |  | 0 | 미정 | 선택 | 미정 | 미정 | 0 | 0 | 0 | 0 | 0 | 0 | 0.0639 | 0.0932 | 0.0019 | 0.259 | 50 | 4300 | 1584 | 0.5045 | 0.6079 | 0.1995 | 0.0336 | [6 empty] | 1484 | 25 | 25 | 3 | 0.33 | 54 | 24 | 미정 |  | 2021-03-23 06:14 | 1584 |  | 0 | 0 | 17 | 0 | 0 | 0 | 0.546 | 0.775 | 0.2469 | 0.0302 |  | 68 | 35 | 156 | 0.0783 | 0.0172 | 0.0246 | 0.0494 | 0.0501 | 0.0118 | 0.0046 | 0.0045
2021-03-22 | B62828 | T | 18 | 42CRMO4HJ | 104 | 37800 | 0.08 | 0.0688 | 0.0688 | 0.1135 | 1618 | 1618 | 1547 | 2601 |  |  |  | 0 | 미정 | 미정 | 미정 | 미정 | 0 | 0 | 0 | 255 | 0 | 0 | 0.08 | 0.0718 | 0.0053 | 0.4662 | 40 | 7500 | 1645 | 0.3506 | 0.6946 | 0.1926 | 0.0062 | [6 empty] | 1494 | 13 | 14 | 1 | 0.19 | 85 | 43 | 미정 |  | 2021-03-23 06:21 | 1634 |  | 55 | 0 | 0 | 0 | 0 | 0 | 0.405 | 0.8752 | 0.2464 | 0.0128 |  |  | 21 | 125 | 0.0059 | 0.0071 | 0.0156 | 0.0301 | 0.01 | 0.0065 | 0.0071 | 0.0129
2021-03-23 | A63328 | B | 19 | AE1055LS | 101 | 36800 | 0.0505 | 0.1305 | 0.1305 | 0.1815 | 1620 | 1620 | 1530 | 3002 | 36.5 |  |  | 0 | 미정 | 선택 | 미정 | 미정 | 0 | 0 | 0 | 0 | 0 | 0 | 0.0505 | 0.0883 | 0.0018 | 0.002 | 52 | 4100 | 1577 | 0.4829 | 0.6878 | 0.2023 | 0.0212 | [6 empty] | 1484 | 25 | 25 | 3 | 0.28 | 53 | 25 | 미정 |  | 2021-03-23 07:21 | 1572 |  | 0 | 9 | 0 | 0 | 0 | 0 | 0.556 | 0.7799 | 0.2424 | 0.0291 | 0 | 67 | 21 | 137 | 0.0448 | 0.0284 | 0.0248 | 0.0515 | 0.0426 | 0.0073 | 0.0061 | 0.0063
2021-03-23 | B62829 | T | 38 | 42CRMO4HJ | 103 | 39500 | 0.0932 | 0.0573 | 0.0573 | 0.1434 | 1576 | 1576 | 1550 | 2650 | 12.9 |  |  | 0 | 선택 | 미정 | 미정 | 미정 | 0 | 0 | 0 | 0 | 0 | 0 | 0.0932 | 0.1012 | 0.0055 | 0.2103 | 36 | 6800 | 1621 | 0.3289 | 0.6841 | 0.2073 | 0.0071 | [6 empty] | 1494 | 13 | 14 | 1 | 0.2 | 62 | 28 | 미정 |  | 2021-03-23 07:24 | 1607 |  | 56 | 0 | 12 | 0 | 0 | 0 | 0.4007 | 0.8758 | 0.2435 | 0.016 |  |  | 22 | 126 | 0.0144 | 0.0076 | 0.0152 | 0.0351 | 0.0161 | 0.0061 | 0.0061 | 0.014
2021-03-23 | A63329 | B | 32 | AE1055LS | 101 | 36400 | 0.1059 | 0.0698 | 0.0698 | 0.1235 | 1607 | 1607 | 1545 | 3018 | 33.6 |  |  | 0 | 선택 | 미정 | 미정 | 미정 | 0 | 0 | 0 | 202 | 0 | 0 | 0.1059 | 0.1309 | 0.0045 | 0.2181 | 41 | 4000 | 1578 | 0.5055 | 0.6498 | 0.2221 | 0.0115 | [6 empty] | 1484 | 25 | 25 | 3 | 0.31 | 51 | 23 | 미정 |  | 2021-03-23 08:25 | 1578 |  | 0 | 8 | 0 | 0 | 0 | 0 | 0.5367 | 0.7756 | 0.2241 | 0.0263 | 0 | 67 | 15 | 114 | 0.0408 | 0.0171 | 0.0222 | 0.0582 | 0.0159 | 0.0048 | 0.005 | 0.0052
2021-03-23 | B62830 | T | 33 | 42CRMO4HJ | 98 | 36900 | 0.0671 | 0.0962 | 0.0962 | 0.1669 | 1586 | 1586 | 1550 | 2533 | 33.5 |  |  | 0 | 미정 | 미정 | 미정 | 미정 | 0 | 0 | 0 | 155 | 0 | 0 | 0.0671 | 0.084 | 0.005 | 0.0023 | 42 | 7500 | 1601 | 0.3798 | 0.6661 | 0.2008 | 0.0111 | [6 empty] | 1494 | 13 | 14 | 1 | 0.19 | 67 | 24 | 미정 |  | 2021-03-23 08:26 | 1608 |  | 0 | 32 | 0 | 0 | 0 | 0 | 0.4077 | 0.8769 | 0.2494 | 0.0167 |  |  | 36 | 161 | 0.0392 | 0.0092 | 0.0152 | 0.0228 | 0.0126 | 0.005 | 0.0055 | 0.0134
2021-03-23 | A63330 | B | 20 | AE1055LS | 101 | 36500 | 0.0774 | 0.7387 | 0.1425 | 0.1705 | 1645 | 1638 | 1558 | 2933 | 49.1 |  |  | 0 | 미정 | 선택 | 미정 | 미정 | 0 | 0 | 0 | 204 | 0 | 0 | 0.0774 | 0.0931 | 0.0034 | 0.1334 | 43 | 3600 | 1585 | 0.4738 | 0.6374 | 0.2032 | 0.0177 | [6 empty] | 1484 | 25 | 25 | 3 | 0.28 | 64 | 32 | 미정 |  | 2021-03-23 09:21 | 1585 |  | 0 | 14 | 0 | 0 | 0 | 0 | 0.5548 | 0.784 | 0.2468 | 0.0346 | 105500 | 70 | 14 | 117 | 0.058 | 0.0223 | 0.0287 | 0.0642 | 0.0445 | 0.0077 | 0.0058 | 0.0049
2021-03-23 | B62831 | B | 37 | SM45CB | 104 | 36900 | 0.0847 | 0.0559 | 0.0559 | 0.1226 | 1597 | 1597 | 1540 | 2638 |  |  |  | 0 | 미정 | 미정 | 미정 | 미정 | 0 | 0 | 0 | 301 | 0 | 0 | 0.0847 | 0.0756 | 0.004 | 0.0842 | 47 | 7600 | 1651 | 0.3944 | 0.4864 | 0.2092 | 0.0066 | [6 empty] | 1493 | 14 | 21 | 1 | 0.25 | 142 | 40 | 미정 |  | 2021-03-23 09:32 | 1635 |  | 38 | 0 | 0 | 0 | 0 | 0 | 0.451 | 0.6539 | 0.2145 | 0.0112 |  | 77 | 15 | 129 | 0.0047 | 0.0064 | 0.0092 | 0.031 | 0.0111 | 0.0059 | 0.0076 | 0.007
2021-03-23 | A63331 | B | 30 | AE1055LS | 103 | 36300 | 0.0594 |  |  | 0.1592 |  | 1620 | 1548 | 3075 | 58.1 |  |  | 0 | 미정 | 선택 | 미정 | 미정 | 0 | 0 | 0 | 203 | 0 | 0 | 0.0594 | 0.0579 | 0.0029 | 0.0013 | 43 | 4000 | 1578 | 0.4952 | 0.653 | 0.2162 | 0.025 | [6 empty] | 1484 | 25 | 26 | 3 | 0.27 | 55 | 27 | 미정 |  | 2021-03-23 10:13 | 1578 |  | 0 | 19 | 0 | 0 | 0 | 0 | 0.558 | 0.7918 | 0.241 | 0.0301 | 105400 | 70 | 24 | 135 | 0.0679 | 0.0172 | 0.0249 | 0.0511 | 0.0516 | 0.0084 | 0.0051 | 0.005
2021-03-23 | B62832 | B | 18 | SM45CB | 104 | 37400 | 0.0832 | 0.0393 | 0.0393 | 0.1522 | 1608 | 1608 | 1532 | 2625 |  |  |  | 0 | 미정 | 미정 | 미정 | 미정 | 0 | 0 | 0 | 303 | 0 | 0 | 0.0832 | 0.0803 | 0.0038 | 0.1689 | 36 | 5700 | 1611 | 0.3821 | 0.5183 | 0.1548 | 0.0046 | [6 empty] | 1493 | 14 | 15 | 1 | 0.32 | 109 | 24 | 미정 |  | 2021-03-23 10:40 | 1602 |  | 26 | 0 | 0 | 0 | 0 | 0 | 0.4508 | 0.6401 | 0.1784 | 0.01 |  | 75 | 26 | 130 | 0.0061 | 0.005 | 0.0095 | 0.0381 | 0.022 | 0.0075 | 0.0075 | 0.0072
2021-03-23 | A63332 | B | 19 | AE1055LS | 104 | 35900 | 0.0625 |  |  | 0.1252 |  | 1620 | 1578 | 3193 | 45.4 |  |  | 0 | 미정 | 선택 | 미정 | 미정 | 0 | 0 | 0 | 198 | 0 | 0 | 0.0625 | 0.076 | 0.0054 | 0.2417 | 42 | 4400 | 1571 | 0.4912 | 0.6624 | 0.1894 | 0.0148 | [6 empty] | 1484 | 25 | 25 | 3 | 0.27 | 56 | 25 | 미정 |  | 2021-03-23 11:12 | 1571 |  | 0 | 36 | 0 | 0 | 0 | 0 | 0.5591 | 0.7846 | 0.2357 | 0.0282 | 105400 | 69 | 27 | 139 | 0.0532 | 0.0169 | 0.0232 | 0.0509 | 0.0351 | 0.0079 | 0.0058 | 0.0054
2021-03-23 | B62833 | B | 38 | SM45CB | 103 | 37100 | 0.0521 | 0.0897 | 0.0897 | 0.1629 | 1603 | 1603 | 1526 | 2660 |  |  |  | 0 | 미정 | 미정 | 미정 | 미정 | 0 | 0 | 0 | 307 | 0 | 0 | 0.0521 | 0.0526 | 0.0033 | 0.0021 | 41 | 5900 | 1611 | 0.354 | 0.5445 | 0.1736 | 0.0046 | [6 empty] | 1493 | 14 | 15 | 1 | 0.3 | 114 | 19 | 미정 |  | 2021-03-23 11:49 | 1607 |  | 21 | 0 | 0 | 0 | 0 | 0 | 0.4616 | 0.6518 | 0.2089 | 0.011 |  | 71 | 23 | 128 | 0.0039 | 0.005 | 0.0101 | 0.0351 | 0.019 | 0.0072 | 0.0086 | 0.0072
2021-03-23 | A63333 | B | 32 | AE1055LS | 104 | 36300 | 0.0909 |  |  | 0.0956 |  | 1620 | 1543 | 3111 | 31.7 |  |  | 0 | 미정 | 선택 | 미정 | 미정 | 0 | 0 | 0 | 196 | 0 | 0 | 0.0909 | 0.1069 | 0.006 | 0.0315 | 40 | 4100 | 1577 | 0.4723 | 0.6479 | 0.1655 | 0.0096 | [6 empty] | 1484 | 25 | 25 | 3 | 0.28 | 55 | 22 | 미정 |  | 2021-03-23 12:13 | 1577 |  | 0 | 26 | 0 | 0 | 0 | 0 | 0.5544 | 0.7877 | 0.2308 | 0.0283 | 103850 | 70 | 29 | 137 | 0.0372 | 0.0175 | 0.0219 | 0.0546 | 0.0421 | 0.0076 | 0.0059 | 0.0054
2021-03-23 | B62834 | B | 33 | SM45CB | 104 | 38800 |  | 0.0679 | 0.0679 | 0.095 | 1618 | 1618 | 1569 | 2621 |  |  |  | 0 | 미정 | 미정 | 미정 | 미정 | 0 | 0 | 0 | 303 | 0 | 0 |  |  |  |  | 36 | 4700 | 1605 | 0.3838 | 0.5284 | 0.1179 | 0.0034 | [6 empty] | 1493 | 14 | 14 | 1 | 0.27 | 111 | 29 | 미정 |  | 2021-03-23 12:54 | 1604 |  | 39 | 0 | 0 | 0 | 0 | 0 | 0.445 | 0.6481 | 0.1962 | 0.0177 |  | 74 | 23 | 121 | 0.0041 | 0.004 | 0.0168 |  | 0.0389 | 0.022 | 0.0168 | 0.0126
2021-03-23 | A63334 | B | 20 | AE1055LS | 104 | 35900 | 0.0614 |  |  | 0.1121 |  | 1620 | 1554 | 3048 | 33.9 |  |  | 0 | 미정 | 선택 | 미정 | 미정 | 0 | 0 | 0 | 196 | 0 | 0 | 0.0614 | 0.089 | 0.0026 | 0.001 | 45 | 4000 | 1587 | 0.4308 | 0.6622 | 0.188 | 0.0213 | [6 empty] | 1484 | 25 | 25 | 3 | 0.31 | 58 | 28 | 미정 |  | 2021-03-23 13:13 | 1580 |  | 0 | 21 | 0 | 0 | 0 | 0 | 0.554 | 0.7832 | 0.24 | 0.0296 |  | 67 | 29 | 145 | 0.0404 | 0.0176 | 0.0237 | 0.0562 | 0.0443 | 0.0079 | 0.0043 | 0.0049
2021-03-23 | B62835 | B | 37 | SM45CB | 104 | 37900 | 0.072 | 0.092 | 0.092 | 0.1652 | 1559 | 1559 | 1538 | 2707 |  |  |  | 0 | 미정 | 미정 | 미정 | 미정 | 0 | 0 | 0 | 304 | 0 | 0 | 0.072 | 0.07 | 0.0054 | 0.1629 | 44 | 5900 | 1613 | 0.4216 | 0.5155 | 0.1763 | 0.004 | [6 empty] | 1493 | 14 | 14 | 1 | 0.28 | 64 | 34 | 미정 |  | 2021-03-23 14:00 | 1603 |  | 35 | 0 | 8 | 0 | 0 | 0 | 0.456 | 0.6437 | 0.2195 | 0.0129 | 96300 | 70 | 19 | 123 | 0.0044 | 0.0045 | 0.0165 | 0.0378 | 0.0217 | 0.0094 | 0.0126 | 0.0094
2021-03-23 | A63335 | B | 30 | AE1055LS | 104 | 36500 | 0.0336 | 0.1573 | 0.1573 | 0.2004 | 1605 | 1605 | 1536 | 3007 | 49.5 |  |  | 0 | 미정 | 미정 | 미정 | 미정 | 0 | 0 | 0 | 0 | 0 | 0 | 0.0336 | 0.0589 | 0.0029 | 0.3155 | 45 | 4200 | 1589 | 0.4677 | 0.6819 | 0.2087 | 0.0225 | [6 empty] | 1484 | 25 | 25 | 3 | 0.32 | 60 | 28 | 미정 |  | 2021-03-23 14:13 | 1589 |  | 0 | 34 | 0 | 0 | 0 | 0 | 0.551 | 0.7844 | 0.228 | 0.0308 |  | 66 | 30 | 144 | 0.0619 | 0.0154 | 0.0276 | 0.0495 | 0.0415 | 0.0088 | 0.004 | 0.0049
2021-03-23 | B62836 | B | 18 | SM45CB | 104 | 36700 | 0.0759 | 0.076 | 0.076 | 0.122 | 1591 | 1591 | 1548 | 2652 |  |  |  | 0 | 미정 | 미정 | 미정 | 미정 | 0 | 0 | 0 | 306 | 0 | 0 | 0.0759 | 0.0625 | 0.0048 | 0.1297 | 41 | 5500 | 1629 | 0.3087 | 0.3632 | 0.1996 | 0.0045 | [6 empty] | 1493 | 14 | 14 | 1 | 0.28 | 65 | 28 | 미정 |  | 2021-03-23 15:00 | 1605 |  | 0 | 0 | 0 | 0 | 0 | 0 | 0.48 | 0.6289 | 0.1999 | 0.0042 | 94500 | 69 | 30 | 132 | 0.0041 | 0.0048 | 0.0058 | 0.0426 | 0.0214 | 0.0108 | 0.0127 | 0.0125
2021-03-23 | A63336 | B | 19 | AE1055LS | 104 | 36600 | 0.0695 | 0.103 | 0.103 | 0.1505 | 1632 | 1632 | 1580 | 2931 | 58.2 |  |  | 0 | 미정 | 선택 | 미정 | 미정 | 0 | 0 | 0 | 250 | 0 | 0 | 0.0695 | 0.0805 | 0.0035 | 0.1044 | 42 | 3900 | 1589 | 0.477 | 0.6809 | 0.2231 | 0.0299 | [6 empty] | 1484 | 25 | 25 | 3 | 0.32 | 60 | 31 | 미정 |  | 2021-03-23 15:09 | 1589 |  | 0 | 31 | 0 | 0 | 0 | 0 | 0.554 | 0.7686 | 0.2361 | 0.026 | 98300 | 65 | 30 | 141 | 0.0706 | 0.0188 | 0.0268 | 0.047 | 0.0433 | 0.0095 | 0.0037 | 0.0043
2021-03-23 | B62837 | B | 38 | SM45CB | 104 | 38800 | 0.0613 | 0.0459 | 0.0599 | 0.0779 | 1576 | 1607 | 1563 | 2788 |  |  |  | 0 | 미정 | 미정 | 미정 | 미정 | 0 | 0 | 0 | 202 | 0 | 0 | 0.0613 | 0.0497 | 0.0031 | 0.1195 | 44 | 5600 | 1626 | 0.3736 | 0.5054 | 0.1773 | 0.0053 | [6 empty] | 1493 | 14 | 14 | 1 | 0.26 | 66 | 33 | 미정 |  | 2021-03-23 16:03 | 1605 |  | 13 | 0 | 0 | 0 | 0 | 0 | 0.4436 | 0.6591 | 0.213 | 0.0204 |  | 81 | 18 | 120 | 0.0015 | 0.0057 | 0.0194 | 0.0336 | 0.0407 | 0.0117 | 0.0106 | 0.0091
2021-03-23 | A63337 | B | 32 | AE1055LS | 104 | 36100 | 0.3503 | 0.2394 | 0.2394 | 0.2777 | 1629 | 1629 | 1566 | 2998 | 68.4 |  |  | 0 | 미정 | 선택 | 미정 | 미정 | 0 | 0 | 0 | 245 | 0 | 0 | 0.3503 | 0.1946 | 0.0133 | 0.0547 | 40 | 4100 | 1587 | 0.4758 | 0.7307 | 0.2091 | 0.0361 | [6 empty] | 1484 | 25 | 26 | 3 | 0.31 | 58 | 30 | 미정 |  | 2021-03-23 16:06 | 1587 |  | 0 | 9 | 0 | 0 | 0 | 0 | 0.546 | 0.7751 | 0.2378 | 0.0292 | 105450 | 70 | 20 | 129 | 0.0801 | 0.0143 | 0.025 | 0.0572 | 0.0582 | 0.0123 | 0.004 | 0.0041
2021-03-23 | B62838 | B | 33 | AE15B36C2 | 104 | 37700 | 0.0594 | 0.0433 | 0.1772 | 0.1063 | 1605 | 1584 | 1552 | 2633 |  |  |  | 0 | 미정 | 미정 | 미정 | 미정 | 0 | 0 | 0 | 202 | 0 | 0 | 0.0594 | 0.0617 | 0.0036 | 0.1915 | 44 | 7500 | 1644 | 0.2659 | 1.1133 | 0.1965 | 0.0047 | [6 empty] | 1498 | 15 | 15 | 1 | 0.3 | 74 | 24 | 미정 |  | 2021-03-23 17:00 | 1633 |  | 42 | 0 | 0 | 0 | 0 | 0 | 0.335 | 1.2884 | 0.2407 | 0.0345 | 99400 | 87 | 25 | 148 | 0.004 | 0.0055 | 0.0295 | 0.027 | 0.0195 | 0.0114 | 0.0123 | 0.0194
2021-03-23 | A63338 | B | 20 | AE1055LS | 104 | 36600 | 0.0568 | 0.1186 | 0.1186 | 0.2066 | 1626 | 1626 | 1550 | 2952 | 62.5 |  |  | 0 | 선택 | 미정 | 미정 | 미정 | 0 | 0 | 0 | 244 | 0 | 0 | 0.0568 | 0.0683 | 0.0023 | 0.2153 | 40 | 3800 | 1589 | 0.4584 | 0.6449 | 0.2008 | 0.0201 | [6 empty] | 1484 | 25 | 26 | 3 | 0.31 | 60 | 29 | 미정 |  | 2021-03-23 17:05 | 1589 |  | 0 | 27 | 23 | 0 | 0 | 0 | 0.555 | 0.7695 | 0.2234 | 0.0291 | 99900 | 77 | 32 | 143 | 0.0761 | 0.0188 | 0.0244 | 0.0551 | 0.0409 | 0.0057 | 0.0037 | 0.0037
2021-03-23 | B62839 | B | 37 | AE15B36C2 | 104 | 36800 | 0.0479 | 0.0512 | 0.0512 | 0.1321 | 1622 | 1622 | 1548 | 2590 |  |  |  | 0 | 미정 | 미정 | 미정 | 미정 | 0 | 0 | 0 | 155 | 0 | 0 | 0.0479 | 0.0392 | 0.0016 | 0.0066 | 41 | 6100 | 1637 | 0.2819 | 1.155 | 0.2044 | 0.0038 | [6 empty] | 1498 | 15 | 15 | 1 | 0.39 | 58 | 24 | 미정 |  | 2021-03-23 17:51 | 1624 |  | 46 | 0 | 21 | 0 | 0 | 0 | 0.334 | 1.3098 | 0.256 | 0.0299 | 98500 | 75 | 42 | 172 | 0.0029 | 0.0046 | 0.0242 | 0.0366 | 0.0235 | 0.0163 | 0.0163 | 0.0179
2021-03-23 | A63339 | B | 30 | P-AE1055LSV | 104 | 36600 | 0.0598 | 0.1077 | 0.1077 | 0.2034 | 1591 | 1591 | 1535 | 2932 | 46.2 |  |  | 0 | 선택 | 미정 | 미정 | 미정 | 0 | 0 | 0 | 0 | 0 | 0 | 0.0598 | 0.1117 | 0.0029 | 0.0889 | 40 | 5900 | 1615 | 0.4521 | 0.7076 | 0.3811 | 0.0218 | [6 empty] | 1483 | 25 | 25 | 3 | 0.32 | 86 | 39 | 미정 |  | 2021-03-23 18:19 | 1615 |  | 0 | 34 | 41 | 0 | 0 | 0 | 0.536 | 0.8327 | 0.4943 | 0.038 | 101150 | 94 | 35 | 154 | 0.0423 | 0.0177 | 0.0305 | 0.0616 | 0.0278 | 0.0047 | 0.0048 | 0.0041
2021-03-23 | B62840 | B | 18 | AE15B36C2 | 104 | 36600 | 0.0666 | 0.0331 | 0.1246 | 0.1009 | 1665 | 1620 | 1575 | 2596 |  |  |  | 0 | 미정 | 미정 | 미정 | 미정 | 0 | 0 | 0 | 151 | 0 | 0 | 0.0666 | 0.0501 | 0.0025 | 0.2636 | 41 | 6200 | 1630 | 0.3054 | 1.1294 | 0.1689 | 0.0034 | [6 empty] | 1498 | 15 | 15 | 1 | 0.32 | 61 | 20 | 미정 |  | 2021-03-23 18:54 | 1623 |  | 0 | 22 | 22 | 0 | 0 | 0 | 0.341 | 1.2959 | 0.2457 | 0.031 | 97350 | 73 | 41 | 174 | 0.0612 | 0.0039 | 0.028 | 0.0387 | 0.0282 | 0.0179 | 0.0189 | 0.0193
2021-03-23 | A63340 | B | 19 | P-AE1055LSV | 104 | 36600 | 0.0827 | 0.1914 | 0.1914 | 0.2339 | 1602 | 1602 | 1538 | 2868 | 55.5 |  |  | 0 | 선택 | 미정 | 미정 | 미정 | 0 | 0 | 0 | 0 | 0 | 0 | 0.0827 | 0.1017 | 0.0044 | 0.3021 | 41 | 5000 | 1593 | 0.4671 | 0.7765 | 0.4658 | 0.0194 | 0.216 | 50.436 | 29.061 | 7.826 | 6.444 | 1.735 | 1483 | 25 | 25 | 3 | 0.32 | 72 | 33 | 미정 |  | 2021-03-23 19:17 | 1593 |  | 0 | 0 | 0 | 0 | 0 | 0 | 0.549 | 0.8363 | 0.5029 | 0.0372 | 98050 | 67 | 49 | 174 | 0.0525 | 0.0204 | 0.0325 | 0.0452 | 0.0201 | 0.0039 | 0.0028 | 0.0031
2021-03-23 | B62841 | B | 38 | AE15B36C2 | 104 | 36800 | 0.0718 | 0.0359 | 0.0359 | 0.0917 | 1596 | 1596 | 1538 | 2643 |  |  |  | 0 | 미정 | 미정 | 미정 | 미정 | 0 | 0 | 0 | 154 | 0 | 0 | 0.0718 | 0.0707 | 0.0033 | 0.2107 | 48 | 8000 | 1635 | 0.2822 | 1.3386 | 0.2289 | 0.0043 | [6 empty] | 1498 | 15 | 15 | 1 | 0.35 | 71 | 28 | 미정 |  | 2021-03-23 19:58 | 1628 |  | 0 | 0 | 0 | 0 | 0 | 0 | 0.323 | 1.3335 | 0.2732 | 0.0326 | 96950 | 73 | 38 | 177 | 0.0025 | 0.0051 | 0.0272 | 0.0435 | 0.0466 | 0.0205 | 0.0124 | 0.0183
2021-03-23 | A63341 | B | 32 | P-AE1055LSV | 104 | 36500 | 0.071 | 0.1778 | 0.1778 | 0.2216 | 1590 | 1590 | 1546 | 2770 | 58.9 |  |  | 0 | 미정 | 선택 | 미정 | 미정 | 0 | 0 | 0 | 0 | 0 | 0 | 0.071 | 0.0942 | 0.0041 | 0.236 | 46 | 5900 | 1600 | 0.5112 | 0.731 | 0.4589 | 0.0282 | 0.223 | 53.404 | 28.16 | 7.34 | 7.275 | 1.896 | 1483 | 25 | 25 | 3 | 0.32 | 73 | 35 | 미정 |  | 2021-03-23 20:19 | 1600 |  | 0 | 0 | 22 | 0 | 0 | 0 | 0.535 | 0.842 | 0.4832 | 0.0379 | 106700 | 168 | 39 | 163 | 0.0534 | 0.019 | 0.0319 | 0.0456 | 0.0381 | 0.0077 | 0.0034 | 0.0038
2021-03-23 | A63342 | B | 33 | AE15B36C2 | 104 | 38700 | 0.0748 | 0.1247 | 0.1223 | 0.1271 | 1559 | 1579 | 1549 | 2922 | 45.7 |  |  | 0 | 미정 | 선택 | 미정 | 미정 | 0 | 0 | 0 | 0 | 0 | 0 | 0.0748 | 0.1274 | 0.0043 | 0.0979 | 40 | 5500 | 1598 | 0.2438 | 1.1508 | 0.2298 | 0.025 | [6 empty] | 1498 | 15 | 18 | 3 | 0.34 | 75 | 32 | 미정 |  | 2021-03-23 21:13 | 1598 |  | 0 | 28 | 0 | 0 | 0 | 0 | 0.323 | 1.2808 | 0.2542 | 0.0316 | 103550 | 75 | 53 | 174 | 0.0425 | 0.0127 | 0.0258 | 0.0536 | 0.0465 | 0.0112 | 0.0064 | 0.018
2021-03-23 | B62842 | B | 37 | AE15B36C2 | 103 | 36500 |  | 0.0803 | 0.0803 | 0.1312 | 1626 | 1626 | 1576 | 2847 |  |  |  | 0 | 미정 | 미정 | 미정 | 미정 | 0 | 0 | 0 | 155 | 0 | 0 |  |  |  |  | 50 | 7400 | 1643 | 0.2788 | 1.0423 | 0.217 | 0.0067 | [6 empty] | 1498 | 15 | 15 | 1 | 0.34 | 66 | 35 | 미정 |  | 2021-03-23 21:56 | 1632 |  | 101 | 0 | 41 | 0 | 0 | 0 | 0.332 | 1.3081 | 0.2505 | 0.0307 | 103300 | 90 | 41 | 196 | 0.0016 | 0.0072 | 0.0264 |  | 0.0349 | 0.0092 | 0.0088 | 0.0183
2021-03-23 | A63343 | I | 20 | SCM415C2 | 105 | 37200 | 0.0601 | 0.0641 | 0.0641 | 0.0674 | 1590 | 1590 | 1555 | 2808 | 5.7 |  |  | 0 | 미정 | 선택 | 미정 | 미정 | 0 | 0 | 0 | 0 | 0 | 0 | 0.0601 | 0.0668 | 0.0033 | 0.2346 | 105 | 11900 | 1643 | 0.1202 | 0.3247 | 0.264 | 0.0035 | [6 empty] | 1516 | 20 | 20 | 3 | 0.32 | 82 | 0 | 미정 |  | 2021-03-23 23:13 | 1641 |  | 0 | 89 | 0 | 0 | 0 | 0 | 0.147 | 0.6885 | 0.2476 | 0.026 | 106650 | 629 | 28 | 194 | 0.0068 | 0.0049 | 0.0205 | 0.0442 | 0.0424 | 0.0114 | 0.0126 | 0.0122
2021-03-23 | B62843 | B | 18 | AE15B35C | 104 | 37800 | 0.0767 | 0.0754 | 0.0802 | 0.1257 | 1601 | 1614 | 1541 | 2756 | 24.3 |  |  | 0 | 미정 | 미정 | 미정 | 미정 | 0 | 0 | 0 | 0 | 0 | 0 | 0.0767 | 0.0944 | 0.0045 | 0.1405 | 59 | 9400 | 1672 | 0.2647 | 0.8837 | 0.1944 | 0.0193 | [6 empty] | 1498 | 15 | 20 | 1 | 0.28 | 84 | 38 | 미정 |  | 2021-03-23 23:24 | 1664 |  | 91 | 0 | 22 | 0 | 0 | 0 | 0.332 | 1.1302 | 0.2477 | 0.0209 | 102350 | 99 | 42 | 207 | 0.0342 | 0.0173 | 0.0234 | 0.0447 | 0.0256 | 0.0073 | 0.0067 | 0.0059
2021-03-23 | A63344 | B | 30 | AE15B35C | 104 | 38600 | 0.0476 | 0.1085 | 0.0438 | 0.0783 | 1567 | 1622 | 1539 | 3325 | 5 |  |  | 0 | 미정 | 미정 | 미정 | 미정 | 0 | 0 | 0 | 0 | 0 | 0 | 0.0476 | 0.0489 | 0.0137 | 0.2884 | 71 | 7800 | 1641 | 0.2511 | 0.9394 | 0.2102 | 0.0137 | [6 empty] | 1498 | 15 | 17 | 1 | 0.3 | 72 | 33 | 미정 |  | 2021-03-24 00:25 | 1637 |  | 60 | 0 | 0 | 0 | 0 | 0 | 0.333 | 1.103 | 0.241 | 0.02 | 102800 | 77 | 40 | 265 | 0.0058 | 0.0146 | 0.0261 | 0.0378 | 0.0308 | 0.0088 | 0.0064 | 0.0062
2021-03-23 | B62844 | T | 38 | BP-AE10B35M | 105 | 37700 | 0.0733 | 0.0971 | 0.0971 | 0.0946 | 1599 | 1599 | 1653 | 2600 | 2.6 |  |  | 0 | 미정 | 미정 | 미정 | 미정 | 0 | 0 | 0 | 0 | 0 | 0 | 0.0733 | 0.0818 | 0.0037 | 0.2519 | 55 | 1200 | 1615 | 0.2666 | 0.7788 | 0.1447 | 0.0052 | [6 empty] | 1497 | 13 | 20 | 3 | 0.34 | 91 | 45 | 미정 |  | 2021-03-24 01:29 | 1629 |  | 0 | 47 | 41 | 0 | 0 | 0 | 0.351 | 0.9994 | 0.2481 | 0.0231 | 100050 | 93 | 30 | 210 | 0.004 | 0.0063 | 0.0206 | 0.0514 | 0.0284 | 0.0116 | 0.0108 | 0.0191
2021-03-23 | B62845 | B | 33 | AE15B35C | 104 | 37400 | 0.0659 | 0.0713 | 0.0713 | 0.1254 | 1595 | 1595 | 1545 | 2685 |  |  |  | 0 | 미정 | 미정 | 미정 | 미정 | 0 | 0 | 0 | 0 | 0 | 0 | 0.0659 | 0.0586 | 0.0024 | 0.0019 | 42 | 7300 | 1638 | 0.2855 | 0.8872 | 0.2237 | 0.0175 | [6 empty] | 1498 | 15 | 16 | 1 | 0.28 | 63 | 29 | 미정 |  | 2021-03-24 01:37 | 1634 |  | 0 | 0 | 0 | 0 | 0 | 0 | 0.335 | 1.154 | 0.2391 | 0.0224 | 102100 | 75 | 38 | 189 | 0.033 | 0.0162 | 0.0258 | 0.0362 | 0.0115 | 0.0042 | 0.0045 | 0.0043
2021-03-23 | B62846 | B | 37 | AE15B35C | 103 | 38100 | 0.0421 | 0.0602 | 0.0602 | 0.1777 | 1602 | 1602 | 1533 | 2682 | 36.9 |  |  | 0 | 미정 | 미정 | 미정 | 미정 | 0 | 0 | 0 | 0 | 0 | 0 | 0.0421 | 0.0688 | 0.0035 | 0.0179 | 40 | 7000 | 1649 | 0.2839 | 0.9787 | 0.1936 | 0.0111 | [6 empty] | 1498 | 15 | 16 | 1 | 0.27 | 63 | 31 | 미정 |  | 2021-03-24 02:42 | 1637 |  | 60 | 0 | 0 | 0 | 0 | 0 | 0.333 | 1.1506 | 0.247 | 0.0193 | 91250 | 68 | 37 | 186 | 0.059 | 0.0154 | 0.0267 | 0.0383 | 0.0233 | 0.0061 | 0.0062 | 0.0049
2021-03-23 | A63345 | T | 32 | BP-AE10B35M | 104 | 38700 | 0.0285 | 0.021 | 0.085 | 0.067 | 1642 | 1582 | 1546 | 3285 |  |  |  | 0 | 미정 | 미정 | 미정 | 미정 | 0 | 0 | 0 | 0 | 0 | 0 | 0.0285 | 0.0323 | 0.002 | 0.2259 | 48 | 6200 | 1598 | 0.2689 | 0.7613 | 0.1539 | 0.0032 | [6 empty] | 1497 | 13 | 14 | 3 | 0.34 | 62 | 32 | 미정 |  | 2021-03-24 03:02 | 1598 |  | 0 | 76 | 38 | 0 | 0 | 0 | 0.354 | 0.9976 | 0.248 | 0.0255 | 103200 |  | 15 | 110 | 0.0033 | 0.0044 | 0.0209 | 0.0488 | 0.0704 | 0.0277 | 0.011 | 0.0187
2021-03-23 | A63346 | T | 19 | BP-AE10B35M | 103 | 36800 |  | 0.0617 | 0.0617 | 0.083 | 1618 | 1618 | 1568 | 3220 |  |  |  | 0 | 미정 | 미정 | 미정 | 미정 | 0 | 0 | 0 | 0 | 0 | 0 |  |  |  |  | 41 | 6000 | 1612 | 0.3108 | 0.8346 | 0.2132 | 0.0039 | [6 empty] | 1497 | 13 | 14 | 3 | 0.35 | 68 | 27 | 미정 |  | 2021-03-24 03:56 | 1609 |  | 0 | 35 | 17 | 0 | 0 | 0 | 0.3571 | 1.0093 | 0.256 | 0.0232 | 99250 |  | 22 | 122 | 0.0026 | 0.0045 | 0.0184 |  | 0.0434 | 0.0135 | 0.0113 | 0.0196
2021-03-23 | B62847 | B | 18 | AE15B35C | 104 | 37500 | 0.0612 | 0.0724 | 0.0724 | 0.159 | 1610 | 1610 | 1531 | 2794 | 30 |  |  | 0 | 미정 | 미정 | 미정 | 미정 | 0 | 0 | 0 | 0 | 0 | 0 | 0.0612 | 0.0676 | 0.0031 | 0.3997 | 44 | 7200 | 1630 | 0.2705 | 0.9002 | 0.1931 | 0.0158 | [6 empty] | 1498 | 15 | 16 | 1 | 0.28 | 61 | 31 | 미정 |  | 2021-03-24 04:05 | 1626 |  | 80 | 0 | 23 | 0 | 0 | 0 | 0.344 | 1.1568 | 0.2546 | 0.0244 | 101100 | 75 | 15 | 144 | 0.0413 | 0.0188 | 0.027 | 0.048 | 0.0234 | 0.0062 | 0.0056 | 0.0055
2021-03-23 | A63347 | T | 20 | BP-AE10B35M | 104 | 38200 |  | 0.1058 | 0.1058 | 0.1197 | 1563 | 1563 | 1540 | 3326 |  |  |  | 0 | 해제 | 선택 | 미정 | 미정 | 0 | 0 | 0 | 0 | 0 | 0 |  |  |  |  | 53 | 7500 | 1624 | 0.2717 | 0.7599 | 0.1898 | 0.0038 | [6 empty] | 1497 | 13 | 14 | 3 | 0.33 | 82 | 32 | 미정 |  | 2021-03-24 05:11 | 1624 |  | 0 | 51 | 16 | 0 | 0 | 0 | 0.3698 | 0.9971 | 0.25 | 0.0248 | 95950 |  | 20 | 120 | 0.0042 | 0.005 | 0.0187 |  | 0.0571 | 0.0098 | 0.0096 | 0.0177
2021-03-23 | B62848 | B | 30 | AE15B35C | 104 | 38100 | 0.1227 | 0.1349 | 0.1096 | 0.2965 | 1606 | 1631 | 1531 | 2734 | 36.6 |  |  | 0 | 미정 | 미정 | 미정 | 미정 | 0 | 0 | 0 | 0 | 0 | 0 | 0.1227 | 0.1304 | 0.0033 | 0.0474 | 41 | 7000 | 1646 | 0.3149 | 0.8724 | 0.1639 | 0.0175 | [6 empty] | 1498 | 15 | 19 | 1 | 0.27 | 69 | 28 | 미정 |  | 2021-03-24 05:03 | 1635 |  | 70 | 0 | 0 | 0 | 0 | 0 | 0.337 | 1.1625 | 0.2475 | 0.0254 |  | 75 | 38 | 172 | 0.053 | 0.021 | 0.028 | 0.0555 | 0.0224 | 0.0078 | 0.0062 | 0.0064
2021-03-23 | A63348 | B | 38 | AE15B35C | 104 | 37500 | 0.0387 | 0.1028 | 0.1146 | 0.1019 | 1590 | 1585 | 1546 | 3254 |  |  |  | 0 | 선택 | 미정 | 미정 | 미정 | 0 | 0 | 0 | 0 | 0 | 0 | 0.0387 | 0.0643 | 0.0031 | 0.2273 | 40 | 5300 | 1564 | 0.2627 | 0.9363 | 0.1701 | 0.0249 | [6 empty] | 1498 | 15 | 16 | 3 | 0.31 | 54 | 16 | 미정 |  | 2021-03-24 06:11 | 1583 |  | 0 | 20 | 15 | 0 | 0 | 0 | 0.329 | 1.1406 | 0.2485 | 0.0265 | 104750 | 75 | 58 | 191 | 0.0342 | 0.0198 | 0.0278 | 0.042 | 0.0347 | 0.0145 | 0.0108 | 0.0097
2021-03-23 | B62849 | I | 33 | SACM1 | 104 | 39700 | 0.0817 | 0.3065 | 0.1696 | 0.2218 | 1586 | 1632 | 1579 | 3054 | 32.6 |  |  | 0 | 미정 | 미정 | 미정 | 미정 | 0 | 0 | 0 | 0 | 0 | 0 | 0.0817 | 0.0914 | 0.0041 | 0.1475 | 61 | 8500 | 1696 | 0.3677 | 0.3569 | 0.204 | 0.0255 | [6 empty] | 1491 | 25 | 28 | 1 | 0.3 | 104 | 0 | 미정 |  | 2021-03-24 06:33 | 1677 |  | 73 | 0 | 0 | 0 | 0 | 0 | 0.425 | 0.4631 | 0.258 | 0.8045 |  | 1014 | 15 | 154 | 0.069 | 0.6944 | 0.8035 | 0.034 | 0.0198 | 0.0055 | 0.0057 | 0.005
2021-03-24 | A63349 | B | 32 | AE15B35C | 104 | 37900 | 0.0828 | 0.1549 | 0.1549 | 0.1652 | 1592 | 1592 | 1540 | 3021 | 33 |  |  | 0 | 미정 | 미정 | 미정 | 미정 | 0 | 0 | 0 | 0 | 0 | 0 | 0.0828 | 0.1203 | 0.0037 | 0.3226 | 59 | 5700 | 1594 | 0.2431 | 0.9391 | 0.2009 | 0.0202 | [6 empty] | 1498 | 15 | 15 | 3 | 0.33 | 69 | 29 | 미정 |  | 2021-03-24 07:32 | 1594 |  | 0 | 40 | 0 | 0 | 0 | 0 | 0.3278 | 1.1525 | 0.24 | 0.0331 | 103950 | 91 | 52 | 188 | 0.0399 | 0.0225 | 0.0274 | 0.0606 | 0.0397 | 0.0155 | 0.0125 | 0.0122
2021-03-24 | B62850 | T | 37 | SMN440 | 104 | 38400 | 0.1137 | 0.115 | 0.073 | 0.0934 | 1609 | 1640 | 1602 | 2696 | 65 |  |  | 0 | 미정 | 미정 | 미정 | 미정 | 0 | 0 | 0 | 0 | 0 | 0 | 0.1137 | 0.1824 | 0.0034 | 0.2081 | 36 | 5300 | 1634 | 0.3473 | 1.1522 | 0.1447 | 0.0266 | [6 empty] | 1494 | 13 | 15 | 1 | 0.36 | 86 | 40 | 미정 |  | 2021-03-24 07:22 | 1635 |  | 60 | 41 | 9 | 0 | 0 | 0 | 0.3917 | 1.4372 | 0.196 | 0.0139 |  |  | 23 | 125 | 0.0689 | 0.0158 | 0.0246 | 0.0535 | 0.0566 | 0.0101 | 0.0055 | 0.0052
2021-03-24 | B62851 | T | 18 | SMN440 | 104 | 38700 | 0.4347 | 0.3156 | 0.0931 | 0.0945 | 1556 | 1609 | 1574 | 3097 | 37.6 |  |  | 0 | 미정 | 미정 | 미정 | 미정 | 0 | 0 | 0 | 0 | 0 | 0 | 0.4347 | 0.2156 | 0.0082 | 0.2065 | 41 | 4700 | 1613 | 0.3216 | 1.1352 | 0.1469 | 0.0207 | [6 empty] | 1494 | 13 | 14 | 1 | 0.33 | 56 | 42 | 미정 |  | 2021-03-24 08:37 | 1600 |  | 97 | 0 | 22 | 0 | 0 | 0 | 0.3995 | 1.4774 | 0.1953 | 0.0218 |  |  | 21 | 115 | 0.0602 | 0.0127 | 0.0266 | 0.0532 | 0.0473 | 0.0173 | 0.0106 | 0.0069
2021-03-24 | A63350 | B | 19 | 42CRMO4MS | 104 | 38700 | 0.0349 | 0.2676 | 0.2676 | 0.2107 | 1584 | 1584 | 1522 | 3088 | 31.6 |  |  | 0 | 선택 | 미정 | 미정 | 미정 | 0 | 0 | 0 | 0 | 0 | 0 | 0.0349 | 0.0534 | 0.0029 | 0.1415 | 53 | 8100 | 1622 | 0.3517 | 0.6738 | 0.2555 | 0.0081 | [6 empty] | 1493 | 25 | 25 | 3 | 0.33 | 75 | 30 | 미정 |  | 2021-03-24 08:52 | 1621 |  | 0 | 33 | 0 | 0 | 0 | 0 | 0.415 | 0.7939 | 0.2482 | 0.0327 | 97550 |  | 46 | 186 | 0.0401 | 0.0071 | 0.0227 | 0.0306 | 0.0179 | 0.0071 | 0.0061 | 0.0063
2021-03-24 | B62852 | T | 30 | SMN440 | 103 | 36200 | 0.0794 | 0.0593 | 0.0593 | 0.1465 | 1588 | 1588 | 1542 | 2577 | 40.9 |  |  | 0 | 미정 | 미정 | 미정 | 미정 | 0 | 0 | 0 | 0 | 0 | 0 | 0.0794 | 0.0961 | 0.0033 | 0.0505 | 34 | 5500 | 1600 | 0.3434 | 1.2248 | 0.1686 | 0.0243 | [6 empty] | 1494 | 13 | 14 | 1 | 0.31 | 60 | 24 | 미정 |  | 2021-03-24 09:29 | 1601 |  | 83 | 0 | 0 | 0 | 0 | 0 | 0.3987 | 1.4658 | 0.204 | 0.0206 |  | 97 | 21 | 121 | 0.0639 | 0.0195 | 0.026 | 0.0444 | 0.0301 | 0.0083 | 0.0074 | 0.0072
2021-03-24 | A63351 | B | 20 | 42CRMO4MS | 104 | 38600 | 0.0641 | 6.4488 | 0.1187 | 0.1418 | 1607 | 1608 | 1546 | 3123 | 38.4 |  |  | 0 | 선택 | 미정 | 미정 | 미정 | 0 | 0 | 0 | 0 | 0 | 0 | 0.0641 | 0.0515 | 0.0023 | 0.2008 | 44 | 7100 | 1577 | 0.317 | 0.6452 | 0.2016 | 0.022 | [6 empty] | 1493 | 25 | 25 | 3 | 0.31 | 48 | 15 | 미정 |  | 2021-03-24 09:59 | 1589 |  | 0 | 0 | 0 | 0 | 0 | 0 | 0.4124 | 0.7783 | 0.225 | 0.0287 | 0 | 65 | 38 | 164 | 0.0466 | 0.0148 | 0.0216 | 0.0369 | 0.03 | 0.0111 | 0.0046 | 0.0047
2021-03-24 | B62853 | B | 38 | AE4144HM | 104 | 37900 | 0.0759 | 0.1268 | 0.1268 | 0.2359 | 1633 | 1633 | 1519 | 2623 | 49.2 |  |  | 0 | 선택 | 미정 | 미정 | 미정 | 0 | 0 | 0 | 156 | 0 | 0 | 0.0759 | 0.1232 | 0.0038 | 0.0026 | 54 | 10000 | 1666 | 0.3696 | 0.809 | 0.2269 | 0.0133 | [6 empty] | 1489 | 16 | 27 | 1 | 0.31 | 86 | 40 | 미정 |  | 2021-03-24 10:56 | 1657 |  | 112 | 0 | 18 | 0 | 0 | 0 | 0.439 | 0.9643 | 0.2664 | 0.0152 | 97750 | 70 | 19 | 147 | 0.0775 | 0.0125 | 0.0204 | 0.0439 | 0.0249 | 0.0061 | 0.0082 | 0.015
2021-03-24 | A63352 | B | 33 | 42CRMO4MS | 104 | 38200 | 0.0543 | 0.1783 | 0.1783 | 0.1586 | 1591 | 1591 | 1536 | 3012 | 34.9 |  |  | 0 | 미정 | 미정 | 미정 | 미정 | 0 | 0 | 0 | 0 | 0 | 0 | 0.0543 | 0.0723 | 0.0043 | 0.2489 | 46 | 7000 | 1585 | 0.3528 | 0.6602 | 0.1589 | 0.0131 | [6 empty] | 1493 | 25 | 25 | 3 | 0.35 | 61 | 14 | 미정 |  | 2021-03-24 11:00 | 1585 |  | 0 | 0 | 17 | 0 | 0 | 0 | 0.409 | 0.7798 | 0.2134 | 0.0292 | 0 | 79 | 43 | 166 | 0.0392 | 0.0141 | 0.0227 | 0.0374 | 0.0317 | 0.0072 | 0.0037 | 0.0038
2021-03-24 | B62854 | B | 37 | AE4144HM | 104 | 37400 | 0.1847 | 0.0442 | 0.0639 | 0.1316 | 1622 | 1590 | 1541 | 2642 | 54.8 |  |  | 0 | 선택 | 해제 | 미정 | 미정 | 0 | 0 | 0 | 103 | 0 | 0 | 0.1847 | 0.1682 | 0.0046 | 0.0887 | 45 | 8100 | 1601 | 0.3809 | 0.8159 | 0.1965 | 0.0299 | [6 empty] | 1489 | 16 | 21 | 1 | 0.43 | 56 | 29 | 미정 |  | 2021-03-24 12:09 | 1609 |  | 62 | 0 | 0 | 0 | 0 | 0 | 0.446 | 0.9811 | 0.2563 | 0.0195 | 109450 | 83 | 9 | 116 | 0.074 | 0.0207 | 0.0204 | 0.0466 | 0.0348 | 0.0085 | 0.0062 | 0.015
2021-03-24 | A63353 | B | 32 | 42CRMO4MS | 104 | 38700 | 0.0676 | 0.073 | 0.073 | 0.1052 | 1605 | 1605 | 1539 | 3104 | 28.4 |  |  | 0 | 미정 | 선택 | 미정 | 미정 | 0 | 0 | 0 | 0 | 0 | 0 | 0.0676 | 0.089 | 0.0067 | 0.1985 | 47 | 6500 | 1593 | 0.3457 | 0.6989 | 0.2112 | 0.0095 | [6 empty] | 1493 | 25 | 25 | 3 | 0.3 | 57 | 28 | 미정 |  | 2021-03-24 12:17 | 1589 |  | 0 | 36 | 0 | 0 | 0 | 0 | 0.4131 | 0.7867 | 0.23 | 0.0273 |  | 79 | 22 | 139 | 0.0339 | 0.0185 | 0.0215 | 0.0438 | 0.0304 | 0.0053 | 0.0039 | 0.0043
2021-03-24 | B62855 | B | 6 | AE4144HM | 102 | 36800 | 0.103 | 0.0973 | 0.0973 | 0.1818 | 1632 | 1632 | 1531 | 2654 | 53.5 |  |  | 0 | 미정 | 미정 | 미정 | 미정 | 0 | 0 | 0 | 153 | 0 | 0 | 0.103 | 0.1369 | 0.0033 | 0.2792 | 40 | 7700 | 1623 | 0.3764 | 0.7811 | 0.2097 | 0.0352 | [6 empty] | 1489 | 16 | 17 | 1 | 0.67 | 71 | 20 | 미정 |  | 2021-03-24 13:03 | 1630 |  | 55 | 0 | 9 | 0 | 0 | 0 | 0.442 | 0.9835 | 0.2573 | 0.0295 | 99000 | 73 | 25 | 146 | 0.0832 | 0.0264 | 0.0268 | 0.0503 | 0.0286 | 0.0077 | 0.0066 | 0.0146
2021-03-24 | A63354 | B | 19 | 42CRMO4MS | 88 | 34500 | 0.3399 | 0.0258 | 0.0258 | 0.2022 | 1712 | 1712 | 1563 | 2971 | 30 |  |  | 0 | 선택 | 미정 | 미정 | 미정 | 0 | 0 | 0 | 0 | 0 | 0 | 0.3399 | 0.198 | 0.0041 | 0.0338 | 42 | 5200 | 1592 | 0.3535 | 0.6796 | 0.2095 | 0.0145 | [6 empty] | 1493 | 25 | 25 | 3 | 0.3 | 72 | 33 | 미정 |  | 2021-03-24 13:21 | 1592 |  | 0 | 0 | 0 | 0 | 0 | 0 | 0.416 | 0.7829 | 0.235 | 0.0317 | 101450 | 73 | 35 | 151 | 0.0368 | 0.0159 | 0.025 | 0.0509 | 0.0108 | 0.0029 | 0.0024 | 0.0027
2021-03-24 | B62856 | B | 30 | AE4144HM | 102 | 37700 | 0.1642 | 0.1334 | 0.1334 | 0.1994 | 1633 | 1633 | 1557 | 2659 | 54.9 |  |  | 0 | 미정 | 선택 | 미정 | 미정 | 0 | 0 | 0 | 149 | 0 | 0 | 0.1642 | 0.1886 | 0.0238 | 0.1707 | 41 | 5600 | 1604 | 0.3807 | 0.8547 | 0.1831 | 0.0263 | [6 empty] | 1489 | 16 | 16 | 3 | 0.32 | 79 | 32 | 미정 |  | 2021-03-24 14:03 | 1596 |  | 0 | 51 | 12 | 0 | 0 | 0 | 0.4409 | 0.9833 | 0.2735 | 0.0263 |  | 80 | 50 | 176 | 0.0787 | 0.0161 | 0.0228 | 0.0428 | 0.0317 | 0.0095 | 0.0072 | 0.0152
2021-03-24 | A63355 | B | 20 | 42CRMO4MS | 91 | 32800 | 0.074 | 0.1504 | 0.1504 | 0.2576 | 1628 | 1628 | 1520 | 2700 | 42 |  |  | 0 | 미정 | 선택 | 미정 | 미정 | 0 | 0 | 0 | 0 | 0 | 0 | 0.074 | 0.0904 | 0.0027 | 0.1548 | 45 | 6500 | 1596 | 0.3578 | 0.685 | 0.1678 | 0.0143 | [6 empty] | 1493 | 25 | 25 | 3 | 0.3 | 61 | 30 | 미정 |  | 2021-03-24 14:43 | 1586 |  | 0 | 20 | 11 | 0 | 0 | 0 | 0.414 | 0.7841 | 0.2428 | 0.0287 |  | 70 | 20 | 143 | 0.0626 | 0.0147 | 0.022 | 0.0435 | 0.0217 | 0.0051 | 0.0033 | 0.0037
2021-03-24 | B62857 | B | 33 | AE4144HM | 102 | 37600 | 0.1782 | 0.1643 | 0.1643 | 0.2199 | 1608 | 1608 | 1513 | 2732 | 43.3 |  |  | 0 | 미정 | 미정 | 미정 | 미정 | 0 | 0 | 0 | 0 | 0 | 0 | 0.1782 | 0.1767 | 0.005 | 0.3237 | 41 | 7300 | 1632 | 0.4139 | 0.819 | 0.2419 | 0.0199 | [6 empty] | 1489 | 16 | 17 | 1 | 0.39 | 70 | 31 | 미정 |  | 2021-03-24 15:14 | 1610 |  | 40 | 0 | 0 | 0 | 0 | 0 | 0.4431 | 0.9591 | 0.2769 | 0.0195 | 103100 | 79 | 35 | 159 | 0.0619 | 0.0233 | 0.0187 | 0.0373 | 0.0301 | 0.0096 | 0.0063 | 0.0132
2021-03-24 | A63356 | B | 38 | 42CRMO4MS | 101 | 36800 | 0.0539 | 0.2562 | 0.1709 | 0.2167 | 1589 | 1614 | 1561 | 3091 | 39.2 |  |  | 0 | 미정 | 선택 | 미정 | 미정 | 0 | 0 | 0 | 0 | 0 | 0 | 0.0539 | 0.1108 | 0.0093 | 0.1026 | 45 | 5300 | 1602 | 0.3327 | 0.6212 | 0.2021 | 0.0207 | [6 empty] | 1493 | 25 | 25 | 3 | 0.3 | 58 | 23 | 미정 |  | 2021-03-24 15:22 | 1590 |  | 0 | 36 | 14 | 0 | 0 | 0 | 0.406 | 0.7941 | 0.2449 | 0.0325 | 97550 | 71 | 33 | 156 | 0.0552 | 0.0167 | 0.0256 | 0.0384 | 0.0137 | 0.0051 | 0.0033 | 0.0039
2021-03-24 | A63357 | B | 32 | 42CRMO4MS | 101 | 37600 | 0.0648 | 0.0366 | 0.0366 | 0.1905 | 1680 | 1680 | 1597 | 3052 | 28.8 |  |  | 0 | 미정 | 선택 | 미정 | 미정 | 0 | 0 | 0 | 0 | 0 | 0 | 0.0648 | 0.1103 | 0.0038 | 0.0481 | 40 | 4200 | 1587 | 0.3272 | 0.642 | 0.181 | 0.0156 | [6 empty] | 1493 | 25 | 25 | 3 | 0.3 | 60 | 27 | 미정 |  | 2021-03-24 16:20 | 1597 |  | 0 | 18 | 11 | 0 | 0 | 0 | 0.4108 | 0.7839 | 0.2404 | 0.0287 | 100300 | 71 | 28 | 150 | 0.0373 | 0.0215 | 0.0232 | 0.044 | 0.0123 | 0.004 | 0.0032 | 0.0038
2021-03-24 | B62858 | B | 37 | AE4144HM | 104 | 37800 | 0.3671 | 0 | 0.1924 | 0.2797 | 1578 | 1571 | 1509 | 3040 | 46.8 |  |  | 0 | 미정 | 미정 | 미정 | 미정 | 0 | 0 | 0 | 0 | 0 | 0 | 0.3671 | 0.2399 | 0.0106 | 0.0234 | 44 | 7900 | 1643 | 0.3965 | 0.7984 | 0.2499 | 0.0253 | [6 empty] | 1489 | 16 | 19 | 1 | 0.39 | 72 | 37 | 미정 |  | 2021-03-24 16:39 | 1615 |  | 61 | 0 | 0 | 0 | 0 | 0 | 0.4378 | 0.9614 | 0.2676 | 0.0221 | 101850 | 0 | 23 | 135 | 0.0662 | 0.0186 | 0.0199 | 0.0454 | 0.0336 | 0.0071 | 0.0053 | 0.0138
2021-03-24 | A63358 | B | 6 | 42CRMO4MS | 101 | 36000 |  | 0.2283 | 0.2283 | 0.2976 | 1642 | 1642 | 1576 | 2868 | 70.9 |  |  | 0 | 미정 | 선택 | 미정 | 미정 | 0 | 0 | 0 | 0 | 0 | 0 |  |  |  |  | 53 | 5800 | 1587 | 0.3866 | 0.6021 | 0.1613 | 0.0433 | [6 empty] | 1493 | 25 | 25 | 3 | 0.29 | 62 | 23 | 미정 |  | 2021-03-24 17:26 | 1587 |  | 0 | 28 | 25 | 0 | 0 | 0 | 0.4167 | 0.7845 | 0.2337 | 0.0283 | 99800 | 87 | 36 | 166 | 0.0892 | 0.0259 | 0.0228 |  | 0.0434 | 0.0171 | 0.0078 | 0.0066
2021-03-24 | B62859 | B | 19 | AE4144HM | 104 | 37200 | 0.0867 | 0.0313 | 0.0313 | 0.1184 | 1627 | 1627 | 1543 | 2794 | 30.6 |  |  | 0 | 미정 | 미정 | 미정 | 미정 | 0 | 0 | 0 | 0 | 0 | 0 | 0.0867 | 0.1377 | 0.0034 | 0.1873 | 43 | 7100 | 1622 | 0.3812 | 0.7993 | 0.2311 | 0.0187 | [6 empty] | 1489 | 16 | 18 | 1 | 0.33 | 67 | 30 | 미정 |  | 2021-03-24 17:41 | 1611 |  | 47 | 0 | 0 | 0 | 0 | 0 | 0.447 | 0.9593 | 0.2803 | 0.0278 | 100700 | 0 | 33 | 152 | 0.0443 | 0.0165 | 0.0253 | 0.0437 | 0.0291 | 0.0077 | 0.0061 | 0.0141
2021-03-24 | A63359 | B | 20 | AE4144HM | 101 | 36500 | 0.0679 | 0.1154 | 0.0607 | 0.0852 | 1585 | 1601 | 1550 | 2926 | 45.7 |  |  | 0 | 미정 | 선택 | 미정 | 미정 | 0 | 0 | 0 | 0 | 0 | 0 | 0.0679 | 0.1197 | 0.0045 | 0.0311 | 45 | 6800 | 1601 | 0.352 | 0.7619 | 0.1992 | 0.0195 | [6 empty] | 1489 | 16 | 17 | 3 | 0.3 | 69 | 25 | 미정 |  | 2021-03-24 18:22 | 1602 |  | 0 | 49 | 20 | 0 | 0 | 0 | 0.437 | 0.977 | 0.2631 | 0.0261 | 103800 | 89 | 49 | 198 | 0.0549 | 0.0222 | 0.0228 | 0.0636 | 0.0533 | 0.0158 | 0.0098 | 0.0137
2021-03-24 | B62860 | B | 30 | SM16CMV | 104 | 38300 | 0.1036 | 0.2027 | 0.0989 | 0.0801 | 1579 | 1588 | 1562 | 3050 | 35.8 |  |  | 0 | 미정 | 미정 | 미정 | 미정 | 0 | 0 | 0 | 0 | 0 | 0 | 0.1036 | 0.1536 | 0.0035 | 0.4752 | 48 | 8000 | 1677 | 0.1446 | 0.8884 | 0.1332 | 0.0179 | [6 empty] | 1514 | 18 | 21 | 1 | 0.39 | 83 | 33 | 미정 |  | 2021-03-24 18:53 | 1664 |  | 41 | 0 | 11 | 0 | 0 | 0 | 0.158 | 1.0241 | 0.1805 | 0.023 | 99050 | 93 | 33 | 158 | 0.0634 | 0.028 | 0.0344 | 0.036 | 0.04 | 0.0078 | 0.0055 | 0.0049
2021-03-24 | A63360 | B | 38 | SACM1 | 101 | 36700 | 0.0609 | 0.1517 | 0.1517 | 0.1332 | 1619 | 1619 | 1564 | 2960 | 51.1 |  |  | 0 | 미정 | 선택 | 미정 | 미정 | 0 | 0 | 0 | 0 | 0 | 0 | 0.0609 | 0.0864 | 0.0035 | 0.07 | 76 | 7400 | 1605 | 0.3905 | 0.441 | 0.2273 | 0.7439 | [6 empty] | 1491 | 20 | 20 | 3 | 0.3 | 92 | 45 | 미정 |  | 2021-03-24 19:53 | 1623 |  | 0 | 0 | 75 | 0 | 0 | 0 | 0.434 | 0.4411 | 0.2683 | 0.8938 | 102550 | 0 | 47 | 221 | 0.0977 | 0.8571 | 0.8547 | 0.0494 | 0.0172 | 0.006 | 0.0025 | 0.003
2021-03-24 | B62861 | B | 33 | SM16CMV | 104 | 37200 | 0.0777 | 0.0452 | 0.0452 | 0.0722 | 1621 | 1621 | 1546 | 2777 | 19.2 |  |  | 0 | 미정 | 미정 | 미정 | 미정 | 0 | 0 | 0 | 0 | 0 | 0 | 0.0777 | 0.1001 | 0.0036 | 0.1596 | 42 | 6800 | 1665 | 0.1305 | 0.8641 | 0.0987 | 0.0167 | [6 empty] | 1514 | 18 | 19 | 1 | 0.4 | 67 | 29 | 미정 |  | 2021-03-24 19:45 | 1644 |  | 70 | 0 | 11 | 0 | 0 | 0 | 0.15 | 1.0496 | 0.1868 | 0.0242 | 98400 | 69 | 40 | 166 | 0.0344 | 0.028 | 0.0386 | 0.0368 | 0.0395 | 0.0124 | 0.0047 | 0.0038
2021-03-24 | B62862 | B | 37 | SM16CMV | 104 | 37500 | 0.081 | 0.034 | 0.034 | 0.0541 | 1634 | 1634 | 1557 | 2774 | 14.4 |  |  | 0 | 미정 | 미정 | 미정 | 미정 | 0 | 0 | 0 | 0 | 0 | 0 | 0.081 | 0.0676 | 0.011 | 0.0048 | 40 | 6100 | 1656 | 0.1219 | 0.846 | 0.1267 | 0.0186 | [6 empty] | 1514 | 18 | 19 | 1 | 0.38 | 62 | 26 | 미정 |  | 2021-03-24 20:48 | 1640 |  | 81 | 0 | 0 | 0 | 0 | 0 | 0.1528 | 1.0517 | 0.1822 | 0.027 | 102500 | 71 | 43 | 166 | 0.0259 | 0.0276 | 0.0397 | 0.0294 | 0.0298 | 0.007 | 0.0039 | 0.0039
2021-03-24 | A63361 | B | 32 | SACM1 | 101 | 38400 | 0.0839 | 0.195 | 0.2003 | 0.2001 | 1588 | 1581 | 1535 | 3027 | 63.1 |  |  | 0 | 선택 | 해제 | 미정 | 미정 | 0 | 0 | 0 | 0 | 0 | 0 | 0.0839 | 0.1326 | 0.0029 | 0.1762 | 47 | 6700 | 1610 | 0.3469 | 0.2914 | 0.1583 | 0.619 | [6 empty] | 1491 | 20 | 25 | 3 | 0.31 | 79 | 37 | 미정 |  | 2021-03-24 21:01 | 1617 |  | 0 | 33 | 64 | 0 | 0 | 0 | 0.4268 | 0.4363 | 0.2889 | 0.8673 | 103800 | 84 | 44 | 189 | 0.1178 | 0.7723 | 0.8553 | 0.0514 | 0.0285 | 0.008 | 0.0026 | 0.0023
2021-03-24 | B62863 | B | 19 | SM16CMV | 104 | 37200 | 0.0942 | 0.0364 | 0.0364 | 0.0542 | 1623 | 1623 | 1561 | 2756 | 15.2 |  |  | 0 | 미정 | 미정 | 미정 | 미정 | 0 | 0 | 0 | 0 | 0 | 0 | 0.0942 | 0.1422 | 0.005 | 0.0688 | 38 | 6500 | 1657 | 0.1226 | 0.8836 | 0.1306 | 0.0213 | [6 empty] | 1514 | 18 | 20 | 1 | 0.35 | 61 | 27 | 미정 |  | 2021-03-24 21:46 | 1646 |  | 60 | 0 | 26 | 0 | 0 | 0 | 0.1595 | 1.0369 | 0.181 | 0.028 | 99500 | 69 | 26 | 150 | 0.0263 | 0.0275 | 0.0392 | 0.0447 | 0.0438 | 0.0098 | 0.0043 | 0.0039
2021-03-24 | A63362 | B | 6 | SACM1 | 100 | 37600 | 0.0979 | 0.1046 | 0.1046 | 0.1157 | 1602 | 1602 | 1542 | 2911 | 50 |  |  | 0 | 미정 | 선택 | 미정 | 미정 | 0 | 0 | 0 | 0 | 0 | 0 | 0.0979 | 0.1728 | 0.0058 | 0.0015 | 56 | 7300 | 1614 | 0.3283 | 0.3179 | 0.0897 | 0.0444 | [6 empty] | 1491 | 18 | 20 | 3 | 0.3 | 80 | 33 | 미정 |  | 2021-03-24 22:21 | 1614 |  | 0 | 34 | 37 | 0 | 0 | 0 | 0.4249 | 0.4359 | 0.3512 | 0.8708 | 97000 | 88 | 51 | 198 | 0.0959 | 0.9027 | 0.8671 | 0.0747 | 0.0464 | 0.0134 | 0.0051 | 0.0036
2021-03-24 | B62864 | B | 30 | SM16CMV | 104 | 38600 | 0.0922 | 0.0856 | 0.0586 | 0.0802 | 1568 | 1602 | 1555 | 2834 | 30.8 |  |  | 0 | 미정 | 미정 | 미정 | 미정 | 0 | 0 | 0 | 0 | 0 | 0 | 0.0922 | 0.0998 | 0.0027 | 0.1028 | 35 | 5900 | 1658 | 0.1272 | 0.8225 | 0.1073 | 0.0131 | [6 empty] | 1514 | 18 | 20 | 1 | 0.35 | 58 | 27 | 미정 |  | 2021-03-24 22:51 | 1644 |  | 61 | 0 | 21 | 0 | 0 | 0 | 0.153 | 1.0609 | 0.1919 | 0.0398 | 96900 | 153 | 24 | 142 | 0.11 | 0.0165 | 0.0404 | 0.0508 | 0.0379 | 0.0047 | 0.0042 | 0.0035
2021-03-24 | A63363 | B | 20 | 34CRS4H | 103 | 37900 | 0.0674 | 0.0503 | 0.0503 | 0.1484 | 1638 | 1638 | 1550 | 3410 |  |  |  | 0 | 미정 | 미정 | 미정 | 미정 | 0 | 0 | 0 | 206 | 0 | 0 | 0.0674 | 0.091 | 0.004 | 0.1138 | 44 | 7800 | 1621 | 0.2611 | 0.5618 | 0.1982 | 0.0051 | [6 empty] | 1500 | 16 | 20 | 3 | 0.33 | 84 | 27 | 미정 |  | 2021-03-24 23:52 | 1626 |  | 0 | 60 | 28 | 0 | 0 | 0 | 0.325 | 0.7448 | 0.2486 | 0.0226 | 105850 | 100 | 57 | 197 | 0.0035 | 0.0065 | 0.0202 | 0.0658 | 0.0507 | 0.0304 | 0.0162 | 0.0236
2021-03-24 | A63364 | B | 38 | 34CRS4H | 102 | 37000 | 0.0454 | 0.0968 | 0.0968 | 0.0969 | 1614 | 1614 | 1554 | 3134 |  |  |  | 0 | 미정 | 미정 | 미정 | 미정 | 0 | 0 | 0 | 256 | 0 | 0 | 0.0454 | 0.0944 | 0.002 | 0.2172 | 40 | 6000 | 1619 | 0.2349 | 0.6163 | 0.2354 | 0.0059 | [6 empty] | 1500 | 16 | 16 | 3 | 0.34 | 74 | 24 | 미정 |  | 2021-03-25 00:59 | 1614 |  | 0 | 0 | 0 | 0 | 0 | 0 | 0.333 | 0.7464 | 0.2492 | 0.0231 | 100050 | 0 | 64 | 201 | 0.0045 | 0.0068 | 0.0196 | 0.0619 | 0.0205 | 0.0129 | 0.0103 | 0.023
2021-03-24 | A63365 | B | 32 | 34CRS4H | 104 | 36800 | 0.1253 | 0.0669 | 0.0669 | 0.07 | 1659 | 1659 | 1594 | 3209 |  |  |  | 0 | 해제 | 미정 | 미정 | 미정 | 0 | 0 | 0 | 251 | 0 | 0 | 0.1253 | 0.2014 | 0.0111 | 0.1936 | 65 | 5100 | 1592 | 0.2962 | 0.6417 | 0.2083 | 0.0051 | [6 empty] | 1500 | 16 | 20 | 3 | 0.34 | 66 | 28 | 미정 |  | 2021-03-25 02:19 | 1599 |  | 0 | 23 | 10 | 0 | 0 | 0 | 0.336 | 0.754 | 0.2491 | 0.0212 | 101850 | 72 | 40 | 182 | 0.0044 | 0.0057 | 0.0168 | 0.0657 | 0.0417 | 0.0131 | 0.0087 | 0.024
2021-03-24 | A63366 | B | 6 | 34CRS4H | 104 | 37900 | 0.0545 | 0.0675 | 0.0675 | 0.1483 | 1640 | 1640 | 1560 | 3279 |  |  |  | 0 | 미정 | 미정 | 미정 | 미정 | 0 | 0 | 0 | 254 | 0 | 0 | 0.0545 | 0.0676 | 0.0034 | 0.2221 | 42 | 5500 | 1607 | 0.2842 | 0.5847 | 0.2306 | 0.0054 | [6 empty] | 1500 | 16 | 17 | 3 | 0.32 | 59 | 19 | 미정 |  | 2021-03-25 03:29 | 1599 |  | 0 | 0 | 15 | 0 | 0 | 0 | 0.333 | 0.7469 | 0.2547 | 0.0225 | 97500 | 0 | 36 | 150 | 0.0036 | 0.005 | 0.0198 | 0.0384 | 0.0242 | 0.0105 | 0.0093 | 0.0245
2021-03-24 | A63367 | B | 20 | 34CRS4H | 104 | 36600 | 0.0712 | 0.0708 | 0.0708 | 0.0921 | 1623 | 1623 | 1566 | 3032 |  |  |  | 0 | 미정 | 미정 | 미정 | 미정 | 0 | 0 | 0 | 246 | 0 | 0 | 0.0712 | 0.105 | 0.0038 | 0.358 | 43 | 5400 | 1578 | 0.2935 | 0.6066 | 0.2156 | 0.004 | [6 empty] | 1500 | 16 | 20 | 3 | 0.32 | 59 | 22 | 미정 |  | 2021-03-25 04:30 | 1592 |  | 0 | 23 | 16 | 0 | 0 | 0 | 0.3362 | 0.749 | 0.2556 | 0.0232 | 99900 | 71 | 32 | 145 | 0.0036 | 0.0044 | 0.0172 | 0.056 | 0.0268 | 0.0122 | 0.0099 | 0.024
2021-03-24 | A63368 | B | 38 | 34CRS4H | 103 | 36500 | 0.0708 | 0.0688 | 0.0688 | 0.0956 | 1641 | 1641 | 1580 | 2945 |  |  |  | 0 | 미정 | 미정 | 미정 | 미정 | 0 | 0 | 0 | 0 | 0 | 0 | 0.0708 | 0.1654 | 0.004 | 0.0747 | 39 | 4300 | 1609 | 0.2822 | 0.595 | 0.1975 | 0.0037 | [6 empty] | 1500 | 16 | 16 | 3 | 0.34 | 59 | 21 | 미정 |  | 2021-03-25 05:23 | 1601 |  | 0 | 30 | 0 | 0 | 0 | 0 | 0.335 | 0.7572 | 0.2516 | 0.019 | 98750 | 70 | 46 | 165 | 0.0024 | 0.0045 | 0.0185 | 0.0554 | 0.0373 | 0.014 | 0.0128 | 0.0257
2021-03-24 | A63369 | B | 32 | 34CRS4H | 104 | 35900 | 0.123 | 0.106 | 0.106 | 0.1375 | 1585 | 1585 | 1526 | 2945 |  |  |  | 0 | 미정 | 미정 | 미정 | 미정 | 0 | 0 | 0 | 249 | 0 | 0 | 0.123 | 0.1586 | 0.0065 | 0.1386 | 44 | 6300 | 1608 | 0.2535 | 0.5726 | 0.1816 | 0.0048 | [6 empty] | 1500 | 16 | 17 | 3 | 0.32 | 68 | 29 | 미정 |  | 2021-03-25 06:24 | 1608 |  | 0 | 0 | 0 | 0 | 0 | 0 | 0.335 | 0.742 | 0.2351 | 0.0219 |  | 77 | 48 | 172 | 0.0076 | 0.0057 | 0.0199 | 0.0619 | 0.053 | 0.0176 | 0.0131 | 0.0248
2021-03-25 | A63370 | B | 6 | 34CRS4H | 104 | 37800 | 0.0459 | 0.1727 | 0.1727 | 0.1748 | 1644 | 1644 | 1585 | 2965 |  |  |  | 0 | 미정 | 미정 | 미정 | 미정 | 0 | 0 | 0 | 250 | 0 | 0 | 0.0459 | 0.0788 | 0.0018 | 0.1863 | 40 | 5400 | 1628 | 0.2848 | 0.5682 | 0.2329 | 0.0059 | [6 empty] | 1500 | 16 | 17 | 1 | 0.35 | 60 | 23 | 미정 |  | 2021-03-25 07:18 | 1631 |  | 30 | 0 | 8 | 0 | 0 | 0 | 0.3311 | 0.7613 | 0.2481 | 0.0277 |  | 75 | 39 | 173 | 0.0035 | 0.0053 | 0.0231 | 0.0573 | 0.0331 | 0.0131 | 0.0116 | 0.0236
2021-03-25 | A63371 | B | 20 | SFMN438VS2 | 88 | 32900 | 0.0726 | 0.07 | 0.07 | 0.1501 | 1692 | 1692 | 1623 | 2690 |  |  |  | 0 | 미정 | 미정 | 미정 | 미정 | 0 | 0 | 0 | 255 | 0 | 0 | 0.0726 | 0.1699 | 0.0028 | 0.1731 | 50 | 4900 | 1668 | 0.3075 | 1.1671 | 0.4604 | 0.0084 | [6 empty] | 1494 | 18 | 21 | 1 | 0.36 | 86 | 31 | 미정 |  | 2021-03-25 08:21 | 1666 |  | 65 | 0 | 8 | 0 | 0 | 0 | 0.363 | 1.3681 | 0.5423 | 0.0276 |  | 93 | 53 | 215 | 0.0038 | 0.0095 | 0.0212 | 0.0589 | 0.0262 | 0.013 | 0.0119 | 0.049
2021-03-25 | B62865 | B | 38 | SFMN438VS2 | 103 | 43900 | 0.0467 |  |  | 0.0354 |  | 1519 | 1578 | 2882 |  |  |  | 0 | 미정 | 미정 | 미정 | 미정 | 0 | 0 | 0 | 251 | 0 | 0 | 0.0355 | 0.0294 | 0.0016 | 0.0556 | 75 | 5900 | 1613 | 0.1033 | 0.9145 | 0.256 | 0.0198 | [6 empty] | 1494 | 18 | 19 | 1 | 0.25 | 51 | 26 | 미정 |  | 2021-03-25 10:28 | 1630 |  | 147 | 0 | 74 | 0 | 0 | 0 | 0.3633 | 1.3709 | 0.5306 | 0.0083 |  | 54 | 7 | 166 | 0.0015 | 0.0132 | 0.0242 | 0.0379 | 0.046 | 0.0531 | 0.0171 | 0.0495
2021-03-25 | B62866 | B | 6 | SFMN438VS2 | 104 | 41300 | 0.0821 | 0.0278 | 0.0584 | 0.1307 | 1592 | 1597 | 1561 | 2795 |  |  |  | 0 | 미정 | 미정 | 미정 | 미정 | 0 | 0 | 0 | 407 | 0 | 0 | 0.0821 | 0.1164 | 0.0021 | 0.3352 | 83 | 12100 | 1668 | 0.3438 | 1.2294 | 0.4537 | 0.0081 | [6 empty] | 1494 | 18 | 21 | 1 | 0.24 | 78 | 33 | 미정 |  | 2021-03-25 15:47 | 1670 |  | 196 | 0 | 109 | 0 | 0 | 0 | 0.375 | 1.367 | 0.548 | 0.0182 | 99750 | 401 | 10 | 459 | 0.0025 | 0.0099 | 0.0153 | 0.0454 | 0.0409 | 0.02 | 0.0072 | 0.0499
2021-03-25 | B62867 | I | 6 | SCM420HI | 104 | 38900 | 0.0737 | 0.0331 | 0.0852 | 0.1999 | 1674 | 1587 | 1523 | 2636 |  |  |  | 0 | 미정 | 미정 | 미정 | 미정 | 0 | 0 | 0 | 304 | 0 | 0 | 0.0737 | 0.1047 | 0.0022 | 0.1738 | 51 | 9100 | 1648 | 0.2083 | 0.6562 | 0.2609 | 0.0043 | [6 empty] | 1510 | 20 | 21 | 1 | 0.3 | 76 | 0 | 미정 |  | 2021-03-25 11:43 | 1653 |  | 0 | 95 | 0 | 0 | 0 | 0 | 0.218 | 0.8351 | 0.2755 | 0.0147 |  | 707 | 17 | 133 | 0.0042 | 0.0053 | 0.0227 | 0.0516 | 0.0228 | 0.0197 | 0.0086 | 0.0074
2021-03-25 | A63372 | B | 37 | SCM440 | 106 | 43500 | 0.1137 | 0.045 | 0.045 | 0.1256 | 1620 | 1620 | 1541 | 2495 |  |  |  | 0 | 미정 | 미정 | 미정 | 미정 | 0 | 0 | 0 | 303 | 0 | 0 | 0.1137 | 0.1779 | 0.0053 | 0.3309 | 57 | 8900 | 1652 | 0.325 | 0.5463 | 0.185 | 0.0062 | [6 empty] | 1496 | 15 | 20 | 3 | 0.27 | 98 | 49 | 미정 |  | 2021-03-25 12:33 | 1647 |  | 0 | 32 | 0 | 0 | 0 | 0 | 0.399 | 0.6918 | 0.2072 | 0.0217 | 97650 | 73 | 18 | 135 | 0.0065 | 0.0105 | 0.015 | 0.0391 | 0.0211 | 0.0114 | 0.0102 | 0.0127
2021-03-25 | B62868 | I | 20 | AE4140W | 103 | 38800 | 0.09 | 0.1576 | 0.0773 | 0.1235 | 1569 | 1595 | 1537 | 2775 |  |  |  | 0 | 미정 | 미정 | 미정 | 미정 | 0 | 0 | 0 | 204 | 0 | 0 | 0.09 | 0.1131 | 0.0035 | 0.2412 | 47 | 8300 | 1646 | 0.3345 | 0.7051 | 0.1946 | 0.0046 | [6 empty] | 1495 | 20 | 22 | 1 | 0.35 | 74 | 0 | 미정 |  | 2021-03-25 12:52 | 1634 |  | 40 | 0 | 0 | 0 | 0 | 0 | 0.389 | 0.811 | 0.2468 | 0.0079 |  | 618 | 20 | 131 | 0.0021 | 0.006 | 0.008 | 0.0562 | 0.0549 | 0.0178 | 0.0085 | 0.0053
2021-03-25 | A63373 | B | 30 | SCM440 | 106 | 38400 | 0.0796 | 0.0413 | 2.7333 | 0.1144 | 1626 | 1503 | 1551 | 3053 | 25 |  |  | 0 | 미정 | 선택 | 미정 | 미정 | 0 | 0 | 0 | 0 | 0 | 0 | 0.0796 | 0.1152 | 0.0027 | 0.0136 | 56 | 7400 | 1589 | 0.3174 | 0.5474 | 0.1475 | 0.0116 | [6 empty] | 1496 | 15 | 16 | 3 | 0.26 | 71 | 27 | 미정 |  | 2021-03-25 13:41 | 1609 |  | 0 | 8 | 12 | 0 | 0 | 0 | 0.3904 | 0.6865 | 0.2036 | 0.0215 | 105400 | 80 | 22 | 134 | 0.0246 | 0.0098 | 0.0185 | 0.0327 | 0.0261 | 0.011 | 0.0076 | 0.0152
2021-03-25 | B62869 | I | 19 | SCM415C2 | 78 | 30700 | 0.0673 |  | 0.0378 | 0.1446 |  | 1621 | 1544 | 2318 |  |  |  | 0 | 선택 | 미정 | 미정 | 미정 | 0 | 0 | 0 | 0 | 0 | 0 | 0.0673 | 0.0472 | 0.0025 | 0.0909 | 60 | 9300 | 1685 | 0.1491 | 0.4601 | 0.2011 | 0.0044 | [6 empty] | 1516 | 20 | 21 | 1 | 0.27 | 86 | 0 | 미정 |  | 2021-03-25 14:17 | 1675 |  | 12 | 0 | 42 | 0 | 0 | 0 | 0.155 | 0.6772 | 0.2058 | 0.0086 | 105850 | 631 | 14 | 140 | 0.003 | 0.0048 | 0.0259 | 0.0533 | 0.04 | 0.0351 | 0.0108 | 0.0159
2021-03-25 | A63374 | B | 38 | SCM440 | 106 | 38900 | 0.0659 |  | 0.0683 | 0.0948 |  | 1648 | 1586 | 3140 | 28.7 |  |  | 0 | 미정 | 미정 | 미정 | 미정 | 0 | 0 | 0 | 0 | 0 | 0 | 0.0659 | 0.1028 | 0.0035 | 0.1482 | 51 | 5000 | 1611 | 0.2712 | 0.5521 | 0.1104 | 0.0165 | [6 empty] | 1496 | 15 | 15 | 3 | 0.27 | 66 | 25 | 미정 |  | 2021-03-25 14:46 | 1597 |  | 0 | 27 | 11 | 0 | 0 | 0 | 0.388 | 0.7003 | 0.2247 | 0.026 | 94400 | 71 | 26 | 140 | 0.0317 | 0.0093 | 0.0226 | 0.0337 | 0.0387 | 0.0147 | 0.0054 | 0.0157
2021-03-25 | A63375 | B | 32 | SCM440 | 103 | 36800 | 0.0428 | 0.0349 | 0.0349 | 0.1266 | 1658 | 1658 | 1584 | 2969 | 49.1 |  |  | 0 | 미정 | 선택 | 미정 | 미정 | 0 | 0 | 0 | 0 | 0 | 0 | 0.0428 | 0.0748 | 0.0032 | 0.2677 | 38 | 4700 | 1596 | 0.3043 | 0.5757 | 0.1263 | 0.0246 | [6 empty] | 1496 | 15 | 15 | 3 | 0.28 | 72 | 29 | 미정 |  | 2021-03-25 15:37 | 1601 |  | 0 | 29 | 15 | 0 | 0 | 0 | 0.388 | 0.692 | 0.2118 | 0.0197 | 105950 | 81 | 37 | 149 | 0.0484 | 0.0249 | 0.0172 | 0.0275 | 0.0304 | 0.012 | 0.007 | 0.0139
2021-03-25 | A63376 | B | 20 | SCM440 | 105 | 36200 | 0.0491 | 0.0607 | 0.0607 | 0.0842 | 1605 | 1605 | 1539 | 2992 | 31.7 |  |  | 0 | 미정 | 해제 | 미정 | 미정 | 0 | 0 | 0 | 0 | 0 | 0 | 0.0491 | 0.0949 | 0.0043 | 0.282 | 49 | 5700 | 1593 | 0.2609 | 0.5617 | 0.1474 | 0.0237 | [6 empty] | 1496 | 15 | 15 | 3 | 0.26 | 60 | 16 | 미정 |  | 2021-03-25 16:47 | 1589 |  | 0 | 33 | 13 | 0 | 0 | 0 | 0.3791 | 0.6912 | 0.2065 | 0.0243 | 99600 | 0 | 43 | 167 | 0.0338 | 0.0273 | 0.0209 | 0.0431 | 0.0369 | 0.0278 | 0.0095 | 0.0158
2021-03-25 | B62870 | B | 37 | SCM440 | 102 | 40100 | 0.0695 | 0.2333 | 0.1113 | 0.1346 | 1602 | 1558 | 1550 | 2999 |  |  |  | 0 | 미정 | 미정 | 미정 | 미정 | 0 | 0 | 0 | 312 | 0 | 0 | 0.0695 | 0.0772 | 0.0023 | 0.1147 | 49 | 7300 | 1631 | 0.3375 | 0.657 | 0.1589 | 0.0037 | [6 empty] | 1496 | 15 | 15 | 3 | 0.26 | 71 | 28 | 미정 |  | 2021-03-25 17:21 | 1607 |  | 0 | 0 | 0 | 0 | 0 | 0 | 0.4008 | 0.7027 | 0.22 | 0.0207 |  | 76 | 47 | 231 | 0.004 | 0.0102 | 0.0173 | 0.0475 | 0.0237 | 0.0242 | 0.01 | 0.0157
2021-03-25 | A63377 | B | 30 | SFMN438VS2 | 104 | 36200 | 0.0624 | 0.0603 | 0.0603 | 0.0652 | 1609 | 1609 | 1544 | 3000 |  |  |  | 0 | 미정 | 미정 | 미정 | 미정 | 0 | 0 | 0 | 0 | 0 | 0 | 0.0275 | 0.0914 | 0.0015 | 0.0012 | 49 | 7300 | 1621 | 0.2737 | 1.2156 | 0.4209 | 0.0048 | [6 empty] | 1494 | 18 | 18 | 1 | 0.23 | 60 | 30 | 미정 |  | 2021-03-25 17:44 | 1626 |  | 101 | 0 | 71 | 0 | 0 | 0 | 0.3594 | 1.3764 | 0.5515 | 0.0056 | 101300 | 0 | 7 | 102 | 0.0015 | 0.0065 | 0.0173 | 0.0471 | 0.0535 | 0.0396 | 0.0171 | 0.0438
2021-03-25 | B62871 | B | 19 | SFMN438VS2 | 103 | 37400 | 0.1424 | 0.0425 | 0.0425 | 0.1712 | 1633 | 1633 | 1530 | 2638 |  |  |  | 0 | 미정 | 미정 | 미정 | 미정 | 0 | 0 | 0 | 354 | 0 | 0 | 0.1424 | 0.1415 | 0.0121 | 0.2982 | 49 | 8700 | 1675 | 0.3294 | 1.047 | 0.4793 | 0.0081 | [6 empty] | 1494 | 18 | 19 | 1 | 0.32 | 87 | 42 | 미정 |  | 2021-03-25 18:15 | 1656 |  | 80 | 0 | 12 | 0 | 0 | 0 | 0.365 | 1.3531 | 0.5451 | 0.018 | 94200 | 68 | 27 | 170 | 0.0043 | 0.0087 | 0.0162 | 0.0582 | 0.0311 | 0.0111 | 0.0107 | 0.053
2021-03-25 | A63378 | B | 38 | 42CRMO4HM | 105 | 37600 | 0.0398 | 0.0872 | 0.0872 | 0.0904 | 1651 | 1651 | 1597 | 3026 | 34.7 |  |  | 0 | 미정 | 미정 | 미정 | 미정 | 0 | 0 | 0 | 0 | 0 | 0 | 0.0398 | 0.0608 | 0.003 | 0.0339 | 50 | 5000 | 1605 | 0.305 | 0.6935 | 0.1698 | 0.0186 | [6 empty] | 1493 | 18 | 18 | 3 | 0.27 | 62 | 21 | 미정 |  | 2021-03-25 18:49 | 1595 |  | 0 | 49 | 34 | 0 | 0 | 0 | 0.41 | 0.8574 | 0.2405 | 0.0276 | 105100 | 68 | 39 | 174 | 0.0386 | 0.0243 | 0.0243 | 0.0287 | 0.0421 | 0.0102 | 0.006 | 0.0208
2021-03-25 | B62872 | B | 33 | SFMN438VS2 | 104 | 37300 | 0.054 | 0.0425 | 0.0425 | 0.0691 | 1608 | 1608 | 1556 | 2812 |  |  |  | 0 | 미정 | 미정 | 미정 | 미정 | 0 | 0 | 0 | 355 | 0 | 0 | 0.054 | 0.0638 | 0.0023 | 0.0157 | 48 | 8200 | 1683 | 0.3383 | 1.184 | 0.503 | 0.0082 | [6 empty] | 1494 | 18 | 19 | 1 | 0 | 86 | 44 | 미정 |  | 2021-03-25 19:07 | 1662 |  | 80 | 0 | 0 | 0 | 0 | 0 | 0.3629 | 1.3631 | 0.554 | 0.0184 | 103300 | 75 | 28 | 159 | 0.0032 | 0.0081 | 0.0153 | 0.0353 | 0.037 | 0.0163 | 0.0122 | 0.0515
2021-03-25 | A63379 | B | 6 | 42CRMO4HM | 104 | 36500 | 0.0621 | 0.0346 | 0.0346 | 0.116 | 1652 | 1652 | 1571 | 2977 | 32.6 |  |  | 0 | 미정 | 미정 | 미정 | 미정 | 0 | 0 | 0 | 0 | 0 | 0 | 0.0621 | 0.117 | 0.0046 | 0.1753 | 36 | 4800 | 1600 | 0.3171 | 0.6911 | 0.1833 | 0.0291 | [6 empty] | 1493 | 18 | 18 | 3 | 0.27 | 63 | 24 | 미정 |  | 2021-03-25 19:52 | 1593 |  | 0 | 30 | 23 | 0 | 0 | 0 | 0.4056 | 0.8552 | 0.2367 | 0.0227 |  | 73 | 38 | 155 | 0.0373 | 0.0267 | 0.0234 | 0.0402 | 0.026 | 0.0133 | 0.0084 | 0.0222
2021-03-25 | B62873 | B | 32 | KFMN438V | 104 | 38200 | 0.0734 | 0.0369 | 0.0369 | 0.0952 | 1613 | 1613 | 1517 | 2644 |  |  |  | 0 | 미정 | 미정 | 미정 | 미정 | 0 | 0 | 0 | 350 | 0 | 0 | 0.0734 | 0.0876 | 0.0053 | 0.0973 | 47 | 8500 | 1670 | 0.3174 | 1.1413 | 0.4634 | 0.0072 | [6 empty] | 1494 | 18 | 20 | 1 | 0.28 | 82 | 44 | 미정 |  | 2021-03-25 20:12 | 1656 |  | 0 | 0 | 0 | 0 | 0 | 0 | 0.3662 | 1.3571 | 0.5505 | 0.018 | 0 | 0 | 30 | 167 | 0.0028 | 0.0079 | 0.015 | 0.031 | 0.0437 | 0.014 | 0.0084 | 0.0484
2021-03-25 | A63380 | B | 30 | 42CRMO4HM | 104 | 35600 | 0.0535 | 0.1383 | 0.1383 | 0.2273 | 1597 | 1597 | 1536 | 2911 | 37.5 |  |  | 0 | 미정 | 미정 | 미정 | 미정 | 0 | 0 | 0 | 0 | 0 | 0 | 0.0535 | 0.0732 | 0.0035 | 0.4317 | 37 | 5500 | 1592 | 0.3525 | 0.7004 | 0.186 | 0.0251 | [6 empty] | 1493 | 18 | 19 | 3 | 0.28 | 69 | 25 | 미정 |  | 2021-03-25 20:49 | 1596 |  | 0 | 10 | 33 | 0 | 0 | 0 | 0.4122 | 0.8664 | 0.2394 | 0.026 | 95950 | 69 | 45 | 169 | 0.0441 | 0.017 | 0.0222 | 0.0497 | 0.043 | 0.0172 | 0.0067 | 0.0225
2021-03-25 | B62874 | B | 20 | KFMN438V | 104 | 39400 | 0.0951 | 0.0909 | 0.0909 | 0.1253 | 1574 | 1574 | 1538 | 2761 |  |  |  | 0 | 미정 | 미정 | 미정 | 미정 | 0 | 0 | 0 | 352 | 0 | 0 | 0.0951 | 0.1246 | 0.0051 | 0.4737 | 45 | 8000 | 1650 | 0.3157 | 1.1266 | 0.4804 | 0.0077 | [6 empty] | 1494 | 18 | 19 | 1 | 0.26 | 67 | 36 | 미정 |  | 2021-03-25 21:12 | 1653 |  | 0 | 0 | 0 | 0 | 0 | 0 | 0.371 | 1.3763 | 0.5364 | 0.013 | 101450 | 76 | 18 | 148 | 0.004 | 0.0082 | 0.0138 | 0.0547 | 0.0287 | 0.0106 | 0.0088 | 0.0516
2021-03-25 | A63381 | B | 19 | 42CRMO4HM | 104 | 35900 | 0.043 | 0.0619 | 0.0619 | 0.0936 | 1623 | 1623 | 1562 | 2972 | 32.9 |  |  | 0 | 미정 | 선택 | 미정 | 미정 | 0 | 0 | 0 | 0 | 0 | 0 | 0.043 | 0.0555 | 0.0016 | 0.0197 | 57 | 6100 | 1606 | 0.3221 | 0.7089 | 0.1889 | 0.0154 | [6 empty] | 1493 | 18 | 18 | 3 | 0.33 | 68 | 35 | 미정 |  | 2021-03-25 22:05 | 1596 |  | 0 | 21 | 18 | 0 | 0 | 0 | 0.413 | 0.8611 | 0.2593 | 0.0219 | 102950 | 160 | 32 | 161 | 0.0357 | 0.0139 | 0.0196 | 0.0388 | 0.0371 | 0.0074 | 0.0048 | 0.0204
2021-03-25 | B62875 | B | 37 | KFMN438V | 104 | 40600 |  | 0.4289 | 0.1765 | 0.1314 | 1600 | 1592 | 1552 | 3255 |  |  |  | 0 | 미정 | 미정 | 미정 | 미정 | 0 | 0 | 0 | 354 | 0 | 0 |  |  |  |  | 46 | 7100 | 1649 | 0.3083 | 1.1153 | 0.4351 | 0.0055 | [6 empty] | 1494 | 18 | 18 | 1 | 0.25 | 76 | 42 | 미정 |  | 2021-03-25 22:33 | 1641 |  | 110 | 0 | 46 | 0 | 0 | 0 | 0.374 | 1.3871 | 0.5405 | 0.0141 | 102300 | 73 | 9 | 125 | 0.0024 | 0.0063 | 0.0121 |  | 0.0412 | 0.0087 | 0.0077 | 0.0512
2021-03-25 | A63382 | B | 38 | KFMN438V | 104 | 40200 | 0.0302 | 0.1414 | 0.1414 | 0.2365 | 1609 | 1609 | 1548 | 3286 |  |  |  | 0 | 미정 | 미정 | 미정 | 미정 | 0 | 0 | 0 | 301 | 0 | 0 | 0.0302 | 0.0865 | 0.0025 | 0.0028 | 52 | 6100 | 1608 | 0.2749 | 1.0799 | 0.3709 | 0.0094 | [6 empty] | 1494 | 18 | 19 | 3 | 0.27 | 63 | 27 | 미정 |  | 2021-03-25 23:27 | 1598 |  | 0 | 57 | 71 | 0 | 0 | 0 | 0.377 | 1.3658 | 0.5514 | 0.0172 | 101600 | 85 | 34 | 167 | 0.0039 | 0.0101 | 0.0161 | 0.0329 | 0.0146 | 0.0061 | 0.0059 | 0.0518
2021-03-25 | B62876 | I | 33 | 18CRNIMO7HI | 91 | 35900 | 0.0788 | 0.0307 | 0.0362 | 0.0551 | 1653 | 1620 | 1565 | 2611 | 8 |  |  | 0 | 미정 | 미정 | 미정 | 미정 | 0 | 0 | 0 | 103 | 0 | 0 | 0.0788 | 0.1184 | 0.0051 | 0.0531 | 64 | 9200 | 1685 | 0.1181 | 0.4055 | 0.2267 | 0.0109 | [6 empty] | 1506 | 25 | 26 | 1 | 0.25 | 81 | 0 | 미정 |  | 2021-03-26 00:09 | 1675 |  | 13 | 0 | 0 | 0 | 0 | 0 | 0.176 | 0.5257 | 0.2743 | 0.0335 | 92900 | 1465 | 22 | 170 | 0.0151 | 0.017 | 0.0296 | 0.0203 | 0.0347 | 0.0059 | 0.0045 | 0.0042
2021-03-25 | A63383 | B | 6 | G-AE1055LST | 105 | 38500 | 0.0442 | 0.3221 | 0.3221 | 0.292 | 1617 | 1617 | 1570 | 3357 | 24.4 |  |  | 0 | 미정 | 미정 | 미정 | 미정 | 0 | 0 | 0 | 0 | 0 | 0 | 0.0442 | 0.082 | 0.0034 | 0.236 | 43 | 5300 | 1617 | 0.4853 | 0.5958 | 0.2059 | 0.0171 | [6 empty] | 1484 | 25 | 25 | 3 | 0.26 | 81 | 27 | 미정 |  | 2021-03-26 00:40 | 1621 |  | 0 | 38 | 29 | 0 | 0 | 0 | 0.554 | 0.7815 | 0.2464 | 0.0259 | 103250 | 89 | 47 | 180 | 0.0288 | 0.0169 | 0.0251 | 0.0441 | 0.0167 | 0.0069 | 0.0048 | 0.0054
2021-03-25 | B62877 | T | 32 | AE1022M1 | 104 | 38200 | 0.1273 | 0.1094 | 0.0656 | 0.081 | 1595 | 1629 | 1581 | 2719 | 4.3 |  |  | 0 | 미정 | 미정 | 미정 | 미정 | 0 | 0 | 0 | 0 | 0 | 0 | 0.1273 | 0.1539 | 0.0032 | 0.1151 | 45 | 6400 | 1676 | 0.1202 | 0.9753 | 0.0215 | 0.0048 | [6 empty] | 1512 | 10 | 15 | 1 | 0.24 | 86 | 39 | 미정 |  | 2021-03-26 01:13 | 1663 |  | 0 | 0 | 52 | 0 | 0 | 0 | 0.18 | 1.0464 | 0.2311 | 0.0185 | 99550 |  | 19 | 131 | 0.0062 | 0.0112 | 0.0202 | 0.053 | 0.0473 | 0.0256 | 0.0053 | 0.0047
2021-03-25 | A63384 | B | 30 | G-AE1055LST | 103 | 36700 | 0.0503 | 0.1226 | 0.1226 | 0.1884 | 1640 | 1640 | 1568 | 3136 | 36.5 |  |  | 0 | 미정 | 미정 | 미정 | 미정 | 0 | 0 | 0 | 0 | 0 | 0 | 0.0503 | 0.0747 | 0.0032 | 0.4692 | 39 | 4000 | 1602 | 0.5105 | 0.5981 | 0.2266 | 0.0262 | [6 empty] | 1484 | 25 | 25 | 3 | 0.25 | 68 | 24 | 미정 |  | 2021-03-26 01:45 | 1596 |  | 0 | 8 | 23 | 0 | 0 | 0 | 0.551 | 0.7817 | 0.2561 | 0.0282 | 97600 | 66 | 47 | 172 | 0.0463 | 0.0264 | 0.0243 | 0.0454 | 0.0169 | 0.0052 | 0.0049 | 0.0047
2021-03-25 | B62878 | T | 20 | AE1022M1 | 104 | 40200 | 0.0925 | 0.1609 | 0.0383 | 0.0668 | 1558 | 1674 | 1613 | 3032 | 3.2 |  |  | 0 | 미정 | 미정 | 미정 | 미정 | 0 | 0 | 0 | 0 | 0 | 0 | 0.0925 | 0.1021 | 0.0038 | 0.5956 | 34 | 4700 | 1646 | 0.12 | 0.7944 | 0.1481 | 0.007 | [6 empty] | 1512 | 10 | 11 | 1 | 0.27 | 69 | 33 | 미정 |  | 2021-03-26 02:07 | 1640 |  | 22 | 0 | 14 | 0 | 0 | 0 | 0.1867 | 1.1141 | 0.2475 | 0.022 |  |  | 14 | 130 | 0.0049 | 0.0107 | 0.0247 | 0.0506 | 0.0407 | 0.0107 | 0.0055 | 0.0049
2021-03-25 | A63385 | B | 19 | G-AE1055LST | 104 | 36500 | 0.0479 | 0.1531 | 0.1531 | 0.1871 | 1628 | 1628 | 1565 | 3121 | 45.8 |  |  | 0 | 미정 | 미정 | 미정 | 미정 | 0 | 0 | 0 | 0 | 0 | 0 | 0.0479 | 0.0767 | 0.0022 | 0.2205 | 39 | 4500 | 1593 | 0.4776 | 0.6102 | 0.201 | 0.0338 | [6 empty] | 1484 | 25 | 26 | 3 | 0.26 | 63 | 26 | 미정 |  | 2021-03-26 02:41 | 1587 |  | 0 | 0 | 21 | 0 | 0 | 0 | 0.566 | 0.7763 | 0.2528 | 0.0275 | 101250 | 67 | 38 | 163 | 0.0561 | 0.0166 | 0.0238 | 0.045 | 0.0239 | 0.0086 | 0.0038 | 0.0041
2021-03-25 | B62879 | T | 37 | AE1022M1 | 106 | 42500 | 0.0839 | 0.0345 | 0.0495 | 0.0646 | 1596 | 1595 | 1613 | 2724 | 3.9 |  |  | 0 | 미정 | 미정 | 미정 | 미정 | 0 | 0 | 0 | 0 | 0 | 0 | 0.0839 | 0.097 | 0.0042 | 0.4005 | 38 | 4400 | 1636 | 0.121 | 0.798 | 0.1599 | 0.0087 | [6 empty] | 1512 | 10 | 11 | 1 | 0.3 | 68 | 30 | 미정 |  | 2021-03-26 03:23 | 1631 |  | 20 | 0 | 0 | 0 | 0 | 0 | 0.1842 | 1.1069 | 0.239 | 0.0215 | 104050 |  | 27 | 137 | 0.0065 | 0.0126 | 0.0268 | 0.0519 | 0.0394 | 0.0059 | 0.0047 | 0.0043
2021-03-25 | A63386 | B | 38 | G-AE1055LST | 102 | 37500 |  | 0.0826 | 0.2502 | 0.2836 | 1580 | 1580 | 1532 | 3025 | 65.5 |  |  | 0 | 미정 | 선택 | 미정 | 미정 | 0 | 0 | 0 | 0 | 0 | 0 |  |  |  |  | 42 | 5000 | 1591 | 0.5073 | 0.6018 | 0.2141 | 0.0237 | [6 empty] | 1484 | 25 | 25 | 3 | 0.25 | 63 | 28 | 미정 |  | 2021-03-26 03:43 | 1586 |  | 0 | 30 | 11 | 0 | 0 | 0 | 0.5528 | 0.7794 | 0.2523 | 0.0294 | 101050 | 69 | 35 | 158 | 0.0784 | 0.0233 | 0.0279 |  | 0.0354 | 0.0054 | 0.004 | 0.0047
2021-03-25 | B62880 | T | 33 | AE1022M1 | 104 | 39400 | 0.0702 |  | 0.0358 | 0.0587 |  | 1631 | 1575 | 2783 | 14.1 |  |  | 0 | 미정 | 미정 | 미정 | 미정 | 0 | 0 | 0 | 0 | 0 | 0 | 0.0702 | 0.0732 | 0.0043 | 0.0018 | 41 | 5900 | 1639 | 0.1178 | 0.8303 | 0.1533 | 0.0114 | [6 empty] | 1512 | 10 | 11 | 1 | 0.3 | 64 | 28 | 미정 |  | 2021-03-26 04:24 | 1635 |  | 22 | 0 | 21 | 0 | 0 | 0 | 0.181 | 1.1106 | 0.2485 | 0.0243 | 103550 | 92 | 28 | 149 | 0.0231 | 0.0122 | 0.0255 | 0.0386 | 0.0396 | 0.0081 | 0.0052 | 0.0043
2021-03-25 | A63387 | B | 6 | G-AE1055LST | 102 | 37800 | 0.0414 | 0.1068 | 0.1336 | 0.1967 | 1579 | 1601 | 1533 | 2979 | 56.1 |  |  | 0 | 미정 | 선택 | 미정 | 미정 | 0 | 0 | 0 | 0 | 0 | 0 | 0.0414 | 0.0707 | 0.0043 | 0.1416 | 40 | 5400 | 1587 | 0.4716 | 0.6071 | 0.1905 | 0.0384 | [6 empty] | 1484 | 25 | 25 | 3 | 0.27 | 64 | 30 | 미정 |  | 2021-03-26 04:56 | 1589 |  | 0 | 26 | 17 | 0 | 0 | 0 | 0.551 | 0.7837 | 0.2531 | 0.0288 | 105800 | 70 | 32 | 140 | 0.0654 | 0.0205 | 0.0248 | 0.0395 | 0.0307 | 0.0117 | 0.0037 | 0.0034
2021-03-25 | B62881 | T | 32 | AE1022M1 | 103 | 38100 | 0.0878 | 0.093 | 0.076 | 0.1132 | 1611 | 1619 | 1564 | 2758 | 17.3 |  |  | 0 | 미정 | 미정 | 미정 | 미정 | 0 | 0 | 0 | 0 | 0 | 0 | 0.0878 | 0.1246 | 0.0042 | 0.3252 | 44 | 6000 | 1647 | 0.1491 | 0.7572 | 0.1834 | 0.0147 | [6 empty] | 1512 | 10 | 11 | 1 | 0.28 | 79 | 35 | 미정 |  | 2021-03-26 05:24 | 1642 |  | 40 | 0 | 0 | 0 | 0 | 0 | 0.185 | 1.1163 | 0.2517 | 0.0294 | 102200 |  | 38 | 171 | 0.0276 | 0.0203 | 0.0278 | 0.0457 | 0.0069 | 0.0044 | 0.0042 | 0.0043
2021-03-25 | A63388 | B | 30 | G-AE1055LST | 101 | 36800 | 0.0414 | 0.1471 | 0.1471 | 0.2131 | 1623 | 1623 | 1554 | 3045 | 61.5 |  |  | 0 | 미정 | 선택 | 미정 | 미정 | 0 | 0 | 0 | 0 | 0 | 0 | 0.0414 | 0.1096 | 0.0026 | 0.241 | 41 | 4700 | 1601 | 0.5038 | 0.6092 | 0.1938 | 0.0351 | [6 empty] | 1484 | 25 | 26 | 3 | 0.26 | 68 | 33 | 미정 |  | 2021-03-26 05:53 | 1583 |  | 0 | 9 | 0 | 0 | 0 | 0 | 0.556 | 0.7771 | 0.2548 | 0.025 | 99350 | 67 | 32 | 144 | 0.0777 | 0.025 | 0.0238 | 0.0496 | 0.0359 | 0.0106 | 0.0029 | 0.0035
2021-03-26 | A63389 | B | 19 | G-AE1055LST | 102 | 36500 | 0.0569 | 0.103 | 0.103 | 0.1935 | 1623 | 1623 | 1552 | 2944 | 52.2 |  |  | 0 | 미정 | 선택 | 미정 | 미정 | 0 | 0 | 0 | 0 | 0 | 0 | 0.0569 | 0.1358 | 0.0029 | 0.2391 | 43 | 4800 | 1593 | 0.4498 | 0.706 | 0.2336 | 0.0261 | [6 empty] | 1484 | 25 | 25 | 3 | 0.27 | 74 | 37 | 미정 |  | 2021-03-26 06:50 | 1593 |  | 0 | 35 | 0 | 0 | 0 | 0 | 0.553 | 0.7634 | 0.2496 | 0.0275 | 96850 | 64 | 34 | 149 | 0.0654 | 0.0184 | 0.0238 | 0.05 | 0.0216 | 0.0044 | 0.0039 | 0.0041
2021-03-26 | A63390 | B | 38 | G-AE1055LST | 104 | 36500 | 0.0518 | 0.186 | 0.186 | 0.2344 | 1607 | 1607 | 1553 | 3027 | 65.4 |  |  | 0 | 미정 | 선택 | 미정 | 미정 | 0 | 0 | 0 | 0 | 0 | 0 | 0.0518 | 0.1141 | 0.0016 | 0.181 | 43 | 5300 | 1593 | 0.4285 | 0.6254 | 0.2303 | 0.0301 | [6 empty] | 1484 | 25 | 25 | 3 | 0.26 | 68 | 33 | 미정 |  | 2021-03-26 07:46 | 1593 |  | 0 | 28 | 0 | 0 | 0 | 0 | 0.555 | 0.7846 | 0.253 | 0.0318 |  | 72 | 34 | 150 | 0.0764 | 0.0233 | 0.0278 | 0.0487 | 0.0449 | 0.0092 | 0.003 | 0.0036
2021-03-26 | B62882 | T | 20 | AE6150M | 104 | 39000 |  |  | 0.0781 | 0.1109 |  | 1605 | 1561 | 2924 | 43.6 |  |  | 0 | 미정 | 미정 | 미정 | 미정 | 0 | 0 | 0 | 0 | 0 | 0 |  |  |  |  | 48 | 8900 | 1651 | 0.4555 | 0.7853 | 0.1481 | 0.0162 | [6 empty] | 1486 | 15 | 15 | 1 | 0.3 | 86 | 41 | 미정 |  | 2021-03-26 08:05 | 1642 |  | 91 | 0 | 12 | 0 | 0 | 0 | 0.502 | 0.9117 | 0.2113 | 0.015 | 108750 | 99 | 25 | 143 | 0.063 | 0.0179 | 0.0257 |  | 0.0279 | 0.0045 | 0.004 | 0.0049
2021-03-26 | A63391 | B | 6 | G-AE1055LST | 104 | 36500 |  | 0.0741 | 0.0741 | 0.2928 | 1629 | 1629 | 1584 | 3008 | 60.2 |  |  | 0 | 미정 | 선택 | 미정 | 미정 | 0 | 0 | 0 | 0 | 0 | 0 |  |  |  |  | 41 | 4200 | 1586 | 0.5019 | 0.629 | 0.2261 | 0.0414 | [6 empty] | 1484 | 25 | 25 | 3 | 0.27 | 60 | 28 | 미정 |  | 2021-03-26 08:40 | 1586 |  | 0 | 0 | 0 | 0 | 0 | 0 | 0.55 | 0.7812 | 0.247 | 0.0328 |  | 69 | 29 | 149 | 0.0718 | 0.0209 | 0.0297 |  | 0.0332 | 0.0111 | 0.0033 | 0.0035
2021-03-26 | B62883 | T | 37 | AE6150M | 104 | 37900 | 0.0615 | 0.0988 | 0.0988 | 0.1664 | 1608 | 1608 | 1543 | 2656 | 32.6 |  |  | 0 | 미정 | 미정 | 미정 | 미정 | 0 | 0 | 0 | 0 | 0 | 0 | 0.0615 | 0.0721 | 0.0031 | 0.3263 | 45 | 6800 | 1621 | 0.4693 | 0.774 | 0.175 | 0.0185 | [6 empty] | 1486 | 15 | 15 | 1 | 0.32 | 64 | 29 | 미정 |  | 2021-03-26 09:01 | 1610 |  | 57 | 0 | 0 | 0 | 0 | 0 | 0.4967 | 0.9205 | 0.2081 | 0.0152 | 102900 | 101 | 37 | 166 | 0.0496 | 0.0187 | 0.0265 | 0.0323 | 0.0175 | 0.0036 | 0.004 | 0.0046
2021-03-26 | A63392 | B | 32 | G-AE1055LST | 104 | 36500 | 0.0715 | 0.1954 | 0.1954 | 0.2561 | 1602 | 1602 | 1556 | 2835 | 67.9 |  |  | 0 | 미정 | 선택 | 미정 | 미정 | 0 | 0 | 0 | 0 | 0 | 0 | 0.0715 | 0.1086 | 0.0027 | 0.2265 | 43 | 4600 | 1589 | 0.508 | 0.6635 | 0.2326 | 0.0434 | [6 empty] | 1484 | 25 | 25 | 3 | 0.27 | 66 | 35 | 미정 |  | 2021-03-26 09:38 | 1589 |  | 0 | 0 | 0 | 0 | 0 | 0 | 0.551 | 0.7737 | 0.2577 | 0.0309 | 105050 | 70 | 35 | 161 | 0.0808 | 0.0189 | 0.0274 | 0.0432 | 0.0468 | 0.0127 | 0.0039 | 0.0041
2021-03-26 | B62884 | B | 33 | 20MNCRS5HM8 | 104 | 37600 | 0.1494 | 0.1351 | 0.0909 | 0.0779 | 1675 | 1612 | 1584 | 2794 |  |  |  | 0 | 미정 | 미정 | 미정 | 미정 | 0 | 0 | 0 | 157 | 0 | 0 | 0.1494 | 0.2483 | 0.0056 | 0.2316 | 43 | 7700 | 1688 | 0.1463 | 1.0404 | 0.0585 | 0.0036 | [6 empty] | 1509 | 18 | 20 | 1 | 0.3 | 87 | 37 | 미정 |  | 2021-03-26 10:04 | 1664 |  | 45 | 0 | 42 | 0 | 0 | 0 | 0.184 | 1.1511 | 0.1133 | 0.0276 | 101000 | 69 | 12 | 121 | 0.0036 | 0.0038 | 0.0222 | 0.0394 | 0.0459 | 0.0343 | 0.0272 | 0.0359
2021-03-26 | A63393 | B | 30 | G-AE1055LST | 103 | 36500 | 0.056 | 0.1283 | 0.1283 | 0.1925 | 1634 | 1634 | 1557 | 2980 | 59.8 |  |  | 0 | 미정 | 선택 | 미정 | 미정 | 0 | 0 | 0 | 0 | 0 | 0 | 0.056 | 0.0762 | 0.003 | 0.0779 | 43 | 4800 | 1589 | 0.4621 | 0.6511 | 0.2517 | 0.0271 | [6 empty] | 1484 | 25 | 26 | 3 | 0.28 | 62 | 28 | 미정 |  | 2021-03-26 10:53 | 1589 |  | 0 | 0 | 0 | 0 | 0 | 0 | 0.551 | 0.774 | 0.2588 | 0.0314 | 97850 | 66 | 27 | 137 | 0.076 | 0.0162 | 0.0278 | 0.0454 | 0.0265 | 0.004 | 0.0036 | 0.0034
2021-03-26 | B62885 | B | 19 | 20MNCRS5HM8 | 103 | 37000 | 0.0386 | 0.2514 | 0.1133 | 0.0962 | 1634 | 1608 | 1574 | 2827 |  |  |  | 0 | 미정 | 미정 | 미정 | 미정 | 0 | 0 | 0 | 150 | 0 | 0 | 0.0386 | 0.1121 | 0.0023 | 0.002 | 41 | 6800 | 1644 | 0.1506 | 1.0161 | 0.071 | 0.0028 | [6 empty] | 1509 | 18 | 18 | 1 | 0.28 | 56 | 23 | 미정 |  | 2021-03-26 11:01 | 1634 |  | 46 | 0 | 14 | 0 | 0 | 0 | 0.184 | 1.1603 | 0.1159 | 0.0294 | 96800 | 68 | 17 | 129 | 0.0043 | 0.0034 | 0.0243 | 0.049 | 0.0598 | 0.032 | 0.027 | 0.0346
2021-03-26 | A63394 | B | 38 | G-AE1055LST | 104 | 36500 | 0.0687 | 0.1249 | 0.1249 | 0.2012 | 1629 | 1629 | 1572 | 2962 | 63.7 |  |  | 0 | 미정 | 선택 | 미정 | 미정 | 0 | 0 | 0 | 0 | 0 | 0 | 0.0687 | 0.0668 | 0.0034 | 0.1015 | 40 | 4800 | 1592 | 0.5133 | 0.6517 | 0.2249 | 0.0353 | [6 empty] | 1484 | 25 | 25 | 3 | 0.28 | 67 | 33 | 미정 |  | 2021-03-26 11:46 | 1592 |  | 0 | 22 | 0 | 0 | 0 | 0 | 0.562 | 0.7637 | 0.2479 | 0.0282 | 106650 | 85 | 26 | 137 | 0.0726 | 0.021 | 0.0263 | 0.0391 | 0.039 | 0.0124 | 0.0036 | 0.0043
2021-03-26 | B62886 | B | 20 | 20MNCRS5HM8 | 104 | 36900 | 0.0839 | 0.0748 | 0.0748 | 0.124 | 1656 | 1656 | 1549 | 2619 |  |  |  | 0 | 미정 | 미정 | 미정 | 미정 | 0 | 0 | 0 | 150 | 0 | 0 | 0.0839 | 0.1561 | 0.0029 | 0.1018 | 42 | 7200 | 1646 | 0.1635 | 0.9379 | 0.0801 | 0.0026 | [6 empty] | 1509 | 18 | 18 | 1 | 0.27 | 58 | 20 | 미정 |  | 2021-03-26 11:58 | 1629 |  | 0 | 84 | 41 | 0 | 0 | 0 | 0.181 | 1.1712 | 0.122 | 0.0295 | 98950 | 68 | 17 | 131 | 0.0023 | 0.0029 | 0.0248 | 0.0569 | 0.0516 | 0.0278 | 0.0263 | 0.0362
2021-03-26 | A63395 | B | 6 | STB2 | 101 | 36500 | 0.0535 | 0.1722 | 0.1722 | 0.2212 | 1696 | 1696 | 1628 | 2957 | 63.3 |  |  | 0 | 미정 | 선택 | 미정 | 미정 | 0 | 0 | 0 | 0 | 0 | 0 | 0.0535 | 0.0788 | 0.0024 | 0.2479 | 55 | 4700 | 1553 | 0.7434 | 0.3218 | 0.2495 | 0.0177 | [6 empty] | 1456 | 25 | 25 | 3 | 0.27 | 93 | 33 | 미정 |  | 2021-03-26 12:57 | 1553 |  | 0 | 9 | 0 | 0 | 0 | 0 | 0.961 | 0.3631 | 0.2684 | 0.0123 | 103900 | 95 | 41 | 179 | 0.0758 | 0.0133 | 0.0099 | 0.0375 | 0.0309 | 0.0036 | 0.0033 | 0.0033
2021-03-26 | B62887 | B | 37 | 20MNCRS5HM8 | 104 | 37400 | 0.0742 | 0.0927 | 0.0478 | 0.0985 | 1606 | 1644 | 1545 | 2602 |  |  |  | 0 | 미정 | 미정 | 미정 | 미정 | 0 | 0 | 0 | 150 | 0 | 0 | 0.0742 | 0.14 | 0.0029 | 0.2785 | 44 | 7800 | 1649 | 0.1498 | 0.9407 | 0.0928 | 0.0028 | [6 empty] | 1509 | 18 | 19 | 1 | 0.27 | 64 | 32 | 미정 |  | 2021-03-26 13:03 | 1643 |  | 63 | 0 | 27 | 0 | 0 | 0 | 0.1802 | 1.1671 | 0.1209 | 0.0295 | 96100 | 71 | 18 | 130 | 0.0022 | 0.0031 | 0.0257 | 0.0612 | 0.0589 | 0.0193 | 0.0194 | 0.033
2021-03-26 | A63396 | B | 32 | STB2 | 101 | 36400 | 0.0347 | 0.0899 | 0.0899 | 0.2478 | 1605 | 1605 | 1537 | 3004 | 46.6 |  |  | 0 | 선택 | 미정 | 미정 | 미정 | 0 | 0 | 0 | 0 | 0 | 0 | 0.0347 | 0.0662 | 0.0021 | 0.2166 | 48 | 5500 | 1557 | 0.885 | 0.2951 | 0.2469 | 0.0154 | [6 empty] | 1456 | 25 | 25 | 3 | 0.27 | 64 | 33 | 미정 |  | 2021-03-26 14:09 | 1553 |  | 0 | 0 | 28 | 0 | 0 | 0 | 0.962 | 0.3683 | 0.2592 | 0.0126 | 97300 | 71 | 32 | 157 | 0.0601 | 0.0148 | 0.0114 | 0.0326 | 0.0145 | 0.0024 | 0.0027 | 0.0037
2021-03-26 | B62888 | B | 33 | 20MNCRS5HM8 | 104 | 37400 | 0.0918 | 0.2084 | 0.076 | 0.0811 | 1613 | 1589 | 1565 | 2894 |  |  |  | 0 | 미정 | 미정 | 미정 | 미정 | 0 | 0 | 0 | 155 | 0 | 0 | 0.0918 | 0.1634 | 0.003 | 0.0374 | 48 | 8000 | 1640 | 0.1491 | 0.958 | 0.069 | 0.0024 | [6 empty] | 1509 | 18 | 19 | 1 | 0.31 | 67 | 34 | 미정 |  | 2021-03-26 14:09 | 1644 |  | 63 | 0 | 23 | 0 | 0 | 0 | 0.1787 | 1.1506 | 0.1329 | 0.0286 | 101650 | 79 | 20 | 131 | 0.002 | 0.003 | 0.0254 | 0.0523 | 0.0686 | 0.0285 | 0.0212 | 0.0356
2021-03-26 | B62889 | B | 19 | 20MNCRS5HM8 | 104 | 36900 | 0.2451 | 0.1918 | 0.0692 | 0.0826 | 1610 | 1616 | 1572 | 2945 |  |  |  | 0 | 미정 | 미정 | 미정 | 미정 | 0 | 0 | 0 | 153 | 0 | 0 | 0.2451 | 0.1837 | 0.0146 | 0.0677 | 40 | 6900 | 1643 | 0.1578 | 0.9285 | 0.0821 | 0.0024 | [6 empty] | 1509 | 18 | 19 | 1 | 0.29 | 61 | 22 | 미정 |  | 2021-03-26 15:04 | 1636 |  | 0 | 32 | 0 | 0 | 0 | 0 | 0.186 | 1.1789 | 0.125 | 0.0296 | 99550 | 78 | 21 | 138 | 0.0019 | 0.0028 | 0.0243 | 0.0499 | 0.0603 | 0.0365 | 0.0258 | 0.0356
2021-03-26 | A63397 | B | 30 | STB2 | 101 | 36000 | 0.0464 | 0.086 | 0.1681 | 0.3019 | 1693 | 1666 | 1601 | 3001 | 56.3 |  |  | 0 | 미정 | 선택 | 미정 | 미정 | 0 | 0 | 0 | 0 | 0 | 0 | 0.0464 | 0.0893 | 0.0028 | 0.2564 | 44 | 3800 | 1562 | 0.8565 | 0.3045 | 0.2006 | 0.0215 | [6 empty] | 1456 | 25 | 25 | 3 | 0.27 | 68 | 32 | 미정 |  | 2021-03-26 15:09 | 1557 |  | 0 | 0 | 24 | 0 | 0 | 0 | 0.966 | 0.3573 | 0.2597 | 0.0133 | 98050 | 69 | 34 | 156 | 0.0713 | 0.0155 | 0.0119 | 0.0385 | 0.0324 | 0.0064 | 0.0037 | 0.0037
2021-03-26 | B62890 | B | 20 | 20MNCRS5HM8 | 104 | 36800 |  | 0.042 | 0.042 | 0.1687 | 1646 | 1646 | 1515 | 2746 |  |  |  | 0 | 미정 | 미정 | 미정 | 미정 | 0 | 0 | 0 | 208 | 0 | 0 |  |  |  |  | 49 | 9500 | 1645 | 0.1825 | 0.8918 | 0.1022 | 0.0025 | [6 empty] | 1509 | 18 | 19 | 1 | 0.27 | 67 | 29 | 미정 |  | 2021-03-26 16:25 | 1642 |  | 0 | 32 | 0 | 0 | 0 | 0 | 0.196 | 1.154 | 0.1207 | 0.0303 | 98150 | 70 | 16 | 128 | 0.0023 | 0.0028 | 0.0249 |  | 0.0375 | 0.0153 | 0.0125 | 0.0332
2021-03-26 | A63398 | B | 38 | STB2 | 100 | 34700 | 0.0704 | 0.2085 | 0.2085 | 0.2709 | 1638 | 1638 | 1566 | 2905 | 43 |  |  | 0 | 선택 | 미정 | 미정 | 미정 | 0 | 0 | 0 | 0 | 0 | 0 | 0.0704 | 0.0616 | 0.0027 | 0.0825 | 40 | 3800 | 1547 | 0.7883 | 0.2551 | 0.2105 | 0.0166 | [6 empty] | 1456 | 25 | 25 | 3 | 0.26 | 62 | 27 | 미정 |  | 2021-03-26 16:17 | 1558 |  | 0 | 0 | 9 | 0 | 0 | 0 | 0.97 | 0.3608 | 0.2714 | 0.0127 |  | 72 | 27 | 136 | 0.0511 | 0.0136 | 0.011 | 0.0401 | 0.0167 | 0.0048 | 0.0039 | 0.0035
2021-03-26 | A63399 | B | 6 | STB2 | 101 | 33600 | 0.0577 | 0.2077 | 0.2077 | 0.2 | 1585 | 1585 | 1544 | 2762 | 62.8 |  |  | 0 | 미정 | 선택 | 미정 | 미정 | 0 | 0 | 0 | 0 | 0 | 0 | 0.0577 | 0.0584 | 0.0023 | 0.0217 | 41 | 5200 | 1553 | 0.7455 | 0.2672 | 0.1981 | 0.0286 | [6 empty] | 1456 | 25 | 25 | 3 | 0.28 | 59 | 27 | 미정 |  | 2021-03-26 17:12 | 1554 |  | 0 | 6 | 9 | 0 | 0 | 0 | 0.952 | 0.3517 | 0.2653 | 0.0141 | 102750 | 73 | 33 | 151 | 0.0753 | 0.0169 | 0.0123 | 0.0483 | 0.0404 | 0.009 | 0.0034 | 0.0036
2021-03-26 | B62891 | B | 37 | 20MNCRS5HM8 | 103 | 36900 | 0.0664 | 0.0348 | 0.0407 | 0.0582 | 1630 | 1604 | 1577 | 2758 |  |  |  | 0 | 미정 | 미정 | 미정 | 미정 | 0 | 0 | 0 | 202 | 0 | 0 | 0.0664 | 0.0687 | 0.0028 | 0.2753 | 42 | 7100 | 1650 | 0.1574 | 0.9438 | 0.0346 | 0.0019 | [6 empty] | 1509 | 18 | 19 | 1 | 0.3 | 63 | 30 | 미정 |  | 2021-03-26 17:18 | 1638 |  | 75 | 0 | 12 | 0 | 0 | 0 | 0.182 | 1.1649 | 0.1221 | 0.0285 | 98650 | 87 | 18 | 131 | 0.0022 | 0.0026 | 0.0257 | 0.0354 | 0.0699 | 0.0326 | 0.0239 | 0.036
2021-03-26 | B62892 | B | 33 | SM45CB | 104 | 37200 | 0.108 | 0.0459 | 0.0459 | 0.0684 | 1622 | 1622 | 1541 | 2835 |  |  |  | 0 | 미정 | 미정 | 미정 | 미정 | 0 | 0 | 0 | 157 | 0 | 0 | 0.108 | 0.1374 | 0.0063 | 0.4682 | 47 | 7600 | 1616 | 0.3839 | 0.5885 | 0.1369 | 0.0042 | [6 empty] | 1493 | 14 | 21 | 1 | 0.24 | 77 | 21 | 미정 |  | 2021-03-26 18:17 | 1641 |  | 0 | 0 | 10 | 0 | 0 | 0 | 0.444 | 0.6347 | 0.1941 | 0.0072 | 94300 | 92 | 47 | 192 | 0.0018 | 0.0047 | 0.0132 | 0.0512 | 0.0534 | 0.0074 | 0.0078 | 0.0066
2021-03-26 | A63400 | B | 32 | STB2 | 102 | 34600 | 0.0696 | 0.1145 | 0.1145 | 0.2369 | 1659 | 1659 | 1581 | 2943 | 50.6 |  |  | 0 | 미정 | 선택 | 미정 | 미정 | 0 | 0 | 0 | 0 | 0 | 0 | 0.0696 | 0.0889 | 0.0047 | 0.2227 | 40 | 3500 | 1559 | 0.8405 | 0.2682 | 0.2321 | 0.0157 | [6 empty] | 1456 | 25 | 25 | 3 | 0.26 | 67 | 31 | 미정 |  | 2021-03-26 18:14 | 1553 |  | 0 | 0 | 10 | 0 | 0 | 0 | 0.967 | 0.3623 | 0.2669 | 0.0123 | 97100 | 70 | 38 | 157 | 0.0653 | 0.0148 | 0.0115 | 0.0463 | 0.0242 | 0.0032 | 0.0022 | 0.0034
2021-03-26 | A63401 | B | 30 | STB2 | 101 | 35000 | 0.1519 | 0.2421 | 0.2421 | 0.2879 | 1597 | 1597 | 1547 | 2954 | 67.3 |  |  | 0 | 미정 | 선택 | 미정 | 미정 | 0 | 0 | 0 | 0 | 0 | 0 | 0.1519 | 0.1399 | 0.0048 | 0.1664 | 41 | 5000 | 1553 | 0.8048 | 0.2743 | 0.187 | 0.0302 | [6 empty] | 1456 | 25 | 25 | 3 | 0.26 | 60 | 27 | 미정 |  | 2021-03-26 19:12 | 1553 |  | 0 | 0 | 25 | 0 | 0 | 0 | 0.956 | 0.3606 | 0.2633 | 0.0129 | 110850 | 79 | 34 | 158 | 0.0746 | 0.0153 | 0.0115 | 0.0618 | 0.0536 | 0.0155 | 0.0047 | 0.0051
2021-03-26 | B62893 | B | 19 | SM45CB | 103 | 39600 | 0.1006 | 0.1476 | 0.0922 | 0.1041 | 1585 | 1619 | 1543 | 2999 |  |  |  | 0 | 미정 | 미정 | 미정 | 미정 | 0 | 0 | 0 | 155 | 0 | 0 | 0.1006 | 0.1232 | 0.0045 | 0.0131 | 52 | 6600 | 1626 | 0.4266 | 0.5653 | 0.2263 | 0.0083 | [6 empty] | 1493 | 14 | 15 | 1 | 0.26 | 61 | 20 | 미정 |  | 2021-03-26 19:23 | 1614 |  | 0 | 0 | 0 | 0 | 0 | 0 | 0.4537 | 0.6335 | 0.2142 | 0.0061 | 93200 | 67 | 46 | 189 | 0.0027 | 0.0078 | 0.0127 | 0.052 | 0.0336 | 0.0371 | 0.0116 | 0.0105
2021-03-26 | B62894 | B | 20 | SM45CB | 104 | 39100 | 0.1063 | 0.0712 | 0.0934 | 0.1055 | 1624 | 1595 | 1561 | 2986 |  |  |  | 0 | 미정 | 미정 | 미정 | 미정 | 0 | 0 | 0 | 151 | 0 | 0 | 0.1063 | 0.134 | 0.0048 | 0.0973 | 40 | 5200 | 1618 | 0.4189 | 0.5026 | 0.16 | 0.0038 | [6 empty] | 1493 | 14 | 15 | 1 | 0.26 | 62 | 22 | 미정 |  | 2021-03-26 20:14 | 1618 |  | 0 | 0 | 10 | 0 | 0 | 0 | 0.454 | 0.6431 | 0.2028 | 0.0073 | 95300 | 67 | 53 | 191 | 0.0037 | 0.004 | 0.0135 | 0.063 | 0.0468 | 0.013 | 0.0117 | 0.0085
2021-03-26 | A63402 | B | 38 | STB2 | 99 | 34600 | 0.1484 | 0.0625 | 0.1703 | 0.2858 | 1634 | 1614 | 1565 | 3204 | 60.6 |  |  | 0 | 미정 | 선택 | 미정 | 미정 | 0 | 0 | 0 | 0 | 0 | 0 | 0.1322 | 0.1657 | 0.0025 | 0.1247 | 40 | 4400 | 1553 | 0.8406 | 0.2616 | 0.2101 | 0.0236 | [6 empty] | 1456 | 25 | 25 | 3 | 0.27 | 55 | 24 | 미정 |  | 2021-03-26 20:23 | 1549 |  | 0 | 0 | 19 | 0 | 0 | 0 | 0.9554 | 0.3699 | 0.2687 | 0.0157 | 100600 | 73 | 35 | 156 | 0.0755 | 0.018 | 0.0137 | 0.0472 | 0.0383 | 0.0071 | 0.0047 | 0.0058
2021-03-26 | B62895 | B | 37 | SM45CB | 105 | 39600 | 0.0981 | 0.0741 | 0.0741 | 0.0728 | 1592 | 1592 | 1591 | 2870 |  |  |  | 0 | 미정 | 미정 | 미정 | 미정 | 0 | 0 | 0 | 155 | 0 | 0 | 0.0981 | 0.15 | 0.0022 | 0.1178 | 43 | 4500 | 1605 | 0.4044 | 0.5107 | 0.1719 | 0.0031 | [6 empty] | 1493 | 14 | 14 | 1 | 0.22 | 67 | 28 | 미정 |  | 2021-03-26 21:13 | 1612 |  | 11 | 0 | 0 | 0 | 0 | 0 | 0.458 | 0.6402 | 0.193 | 0.0051 | 98750 | 70 | 55 | 194 | 0.003 | 0.0032 | 0.0056 | 0.0538 | 0.0463 | 0.0209 | 0.0156 | 0.0135
2021-03-26 | A63403 | B | 6 | STB2 | 101 | 34900 | 0.0367 | 0.1849 | 0.1849 | 0.2293 | 1598 | 1598 | 1530 | 2948 | 50.9 |  |  | 0 | 선택 | 미정 | 미정 | 미정 | 0 | 0 | 0 | 0 | 0 | 0 | 0.0367 | 0.0612 | 0.0012 | 0.0135 | 40 | 5000 | 1565 | 0.7055 | 0.2584 | 0.2197 | 0.0238 | [6 empty] | 1456 | 25 | 25 | 3 | 0.28 | 65 | 31 | 미정 |  | 2021-03-26 21:29 | 1556 |  | 0 | 0 | 14 | 0 | 0 | 0 | 0.972 | 0.373 | 0.2766 | 0.0143 | 97950 | 70 | 32 | 150 | 0.0657 | 0.0153 | 0.0122 | 0.0378 | 0.0223 | 0.0051 | 0.0028 | 0.0039
2021-03-26 | B62896 | B | 33 | SM45CR2 | 103 | 39000 | 0.0877 | 0.0527 | 0.0392 | 0.0745 | 1581 | 1635 | 1559 | 2903 |  |  |  | 0 | 미정 | 미정 | 미정 | 미정 | 0 | 0 | 0 | 204 | 0 | 0 | 0.0877 | 0.1313 | 0.0046 | 0.0322 | 39 | 6100 | 1630 | 0.3661 | 0.56 | 0.1759 | 0.0029 | [6 empty] | 1494 | 15 | 15 | 1 | 0.27 | 63 | 27 | 미정 |  | 2021-03-26 22:17 | 1621 |  | 41 | 0 | 41 | 0 | 0 | 0 | 0.443 | 0.755 | 0.2182 | 0.0349 |  | 76 | 37 | 169 | 0.0033 | 0.0033 | 0.028 | 0.0544 | 0.0508 | 0.0178 | 0.0152 | 0.0186
2021-03-26 | A63404 | B | 32 | STB2 | 99 | 34900 | 0.0366 | 0.1812 | 0.1812 | 0.2305 | 1587 | 1587 | 1535 | 3019 | 67.2 |  |  | 0 | 미정 | 선택 | 미정 | 미정 | 0 | 0 | 0 | 0 | 0 | 0 | 0.0366 | 0.0498 | 0.0021 | 0.001 | 46 | 6100 | 1557 | 0.8978 | 0.261 | 0.217 | 0.0304 | [6 empty] | 1456 | 25 | 28 | 3 | 0.28 | 57 | 28 | 미정 |  | 2021-03-26 22:34 | 1555 |  | 0 | 0 | 10 | 0 | 0 | 0 | 0.963 | 0.3699 | 0.2693 | 0.0131 | 105700 | 77 | 11 | 130 | 0.0804 | 0.0156 | 0.0116 | 0.0349 | 0.0396 | 0.007 | 0.0026 | 0.0032
2021-03-26 | B62897 | B | 19 | SM45CR2 | 104 | 40100 | 0.0972 | 0.0889 | 0.0889 | 0.1091 | 1599 | 1599 | 1555 | 2833 |  |  |  | 0 | 미정 | 미정 | 미정 | 미정 | 0 | 0 | 0 | 205 | 0 | 0 | 0.0972 | 0.1212 | 0.0028 | 0.1695 | 44 | 6700 | 1626 | 0.3629 | 0.5167 | 0.1987 | 0.0033 | [6 empty] | 1494 | 15 | 16 | 1 | 0.24 | 64 | 30 | 미정 |  | 2021-03-26 23:21 | 1627 |  | 41 | 0 | 16 | 0 | 0 | 0 | 0.4321 | 0.7441 | 0.2151 | 0.033 | 101700 | 76 | 28 | 167 | 0.0022 | 0.0037 | 0.0287 | 0.0514 | 0.0427 | 0.0138 | 0.0151 | 0.0175
2021-03-26 | A63405 | B | 30 | STB2 | 102 | 37900 | 0.0537 | 0.1213 | 0.2204 | 0.3379 | 1576 | 1578 | 1539 | 2882 | 60 |  |  | 0 | 선택 | 미정 | 미정 | 미정 | 0 | 0 | 0 | 0 | 0 | 0 | 0.0537 | 0.0711 | 0.0019 | 0.1043 | 40 | 5500 | 1549 | 0.8982 | 0.2892 | 0.2433 | 0.0197 | [6 empty] | 1456 | 25 | 25 | 3 | 0.33 | 53 | 26 | 미정 |  | 2021-03-26 23:43 | 1552 |  | 0 | 0 | 10 | 0 | 0 | 0 | 0.9539 | 0.3788 | 0.259 | 0.0115 | 104750 | 75 | 31 | 141 | 0.0719 | 0.0142 | 0.011 | 0.0337 | 0.0206 | 0.0031 | 0.0026 | 0.0033
2021-03-26 | B62898 | B | 38 | SM45CR2 | 104 | 38600 | 0.1525 | 0.088 | 0.088 | 0.0907 | 1594 | 1604 | 1561 | 2851 |  |  |  | 0 | 미정 | 미정 | 미정 | 미정 | 0 | 0 | 0 | 206 | 0 | 0 | 0.1525 | 0.1903 | 0.0082 | 0.1671 | 45 | 7100 | 1634 | 0.3613 | 0.5287 | 0.1743 | 0.0033 | [6 empty] | 1494 | 15 | 17 | 1 | 0.24 | 70 | 32 | 미정 |  | 2021-03-27 00:35 | 1636 |  | 40 | 0 | 22 | 0 | 0 | 0 | 0.4349 | 0.7559 | 0.2237 | 0.0328 | 103950 | 78 | 24 | 158 | 0.0023 | 0.004 | 0.0309 | 0.0557 | 0.0481 | 0.0158 | 0.0134 | 0.0192
2021-03-26 | A63406 | B | 20 | STB2 | 101 | 35700 | 0.0528 | 0.0807 | 0.0807 | 0.2708 | 1639 | 1639 | 1552 | 3113 | 52.3 |  |  | 0 | 선택 | 미정 | 미정 | 미정 | 0 | 0 | 0 | 0 | 0 | 0 | 0.0528 | 0.0963 | 0.0021 | 0.3004 | 40 | 4300 | 1560 | 0.856 | 0.2616 | 0.2312 | 0.0216 | [6 empty] | 1456 | 25 | 25 | 3 | 0.3 | 53 | 25 | 미정 |  | 2021-03-27 00:42 | 1556 |  | 0 | 0 | 0 | 0 | 0 | 0 | 0.9701 | 0.385 | 0.282 | 0.0131 | 100500 | 74 | 34 | 151 | 0.0644 | 0.0168 | 0.0118 | 0.0373 | 0.0156 | 0.0046 | 0.0035 | 0.0038
2021-03-26 | B62899 | B | 22 | SM45CR2 | 103 | 39600 | 0.0842 | 0.0494 | 0.0695 | 0.1727 | 1625 | 1610 | 1549 | 2686 |  |  |  | 0 | 미정 | 미정 | 미정 | 미정 | 0 | 0 | 0 | 203 | 0 | 0 | 0.0842 | 0.121 | 0.0033 | 0.0148 | 49 | 7500 | 1645 | 0.3772 | 0.5529 | 0.1995 | 0.0038 | [6 empty] | 1494 | 15 | 16 | 1 | 0.25 | 75 | 19 | 미정 |  | 2021-03-27 01:37 | 1640 |  | 26 | 0 | 0 | 0 | 0 | 0 | 0.432 | 0.7411 | 0.2144 | 0.0349 | 106200 | 85 | 23 | 168 | 0.0026 | 0.0043 | 0.0303 | 0.0519 | 0.0381 | 0.0162 | 0.0138 | 0.0186
2021-03-26 | A63407 | B | 6 | STB2 | 103 | 36000 | 0.0582 | 0.1196 | 0.1196 | 0.274 | 1574 | 1574 | 1539 | 3107 | 62.8 |  |  | 0 | 미정 | 선택 | 미정 | 미정 | 0 | 0 | 0 | 0 | 0 | 0 | 0.0582 | 0.076 | 0.0029 | 0.1118 | 49 | 6200 | 1552 | 0.8095 | 0.2491 | 0.2242 | 0.0225 | [6 empty] | 1456 | 25 | 25 | 3 | 0.32 | 52 | 25 | 미정 |  | 2021-03-27 01:51 | 1547 |  | 0 | 28 | 0 | 0 | 0 | 0 | 0.957 | 0.3732 | 0.272 | 0.014 | 108000 | 76 | 32 | 154 | 0.0699 | 0.016 | 0.0125 | 0.0389 | 0.0291 | 0.0044 | 0.0027 | 0.0033
2021-03-26 | B62900 | B | 33 | 15CRMO5H | 104 | 37900 | 0.1236 | 0.0468 | 0.0468 | 0.1078 | 1626 | 1626 | 1519 | 2820 |  |  |  | 0 | 미정 | 미정 | 미정 | 미정 | 0 | 0 | 0 | 204 | 0 | 0 | 0.1236 | 0.1525 | 0.0045 | 0.2486 | 58 | 11300 | 1678 | 0.1214 | 0.8385 | 0.0715 | 0.0026 | [6 empty] | 1513 | 16 | 20 | 1 | 0.27 | 88 | 33 | 미정 |  | 2021-03-27 03:15 | 1675 |  | 0 | 0 | 23 | 0 | 0 | 0 | 0.159 | 1.079 | 0.168 | 0.0187 | 104750 | 74 | 24 | 163 | 0.0033 | 0.0037 | 0.0146 | 0.0527 | 0.0696 | 0.0235 | 0.0127 | 0.0176
2021-03-26 | A63408 | B | 32 | STB2 | 102 | 35700 | 0.0464 | 0.0274 | 0.1035 | 0.1999 | 1638 | 1603 | 1530 | 3169 | 31.3 |  |  | 0 | 선택 | 미정 | 미정 | 미정 | 0 | 0 | 0 | 0 | 0 | 0 | 0.0464 | 0.0535 | 0.0019 | 0.2184 | 41 | 5300 | 1556 | 0.8106 | 0.2307 | 0.2141 | 0.0124 | [6 empty] | 1456 | 25 | 25 | 3 | 0.3 | 53 | 25 | 미정 |  | 2021-03-27 02:59 | 1550 |  | 0 | 62 | 16 | 0 | 0 | 0 | 0.9587 | 0.3613 | 0.2664 | 0.01 | 106900 | 78 | 33 | 144 | 0.0367 | 0.011 | 0.0092 | 0.0292 | 0.0112 | 0.0027 | 0.0028 | 0.0036
2021-03-26 | A63409 | B | 30 | STB2 | 103 | 35700 | 0.0728 | 0.0526 | 0.1533 | 0.1896 | 1635 | 1616 | 1562 | 2930 | 63.6 |  |  | 0 | 미정 | 선택 | 미정 | 미정 | 0 | 0 | 0 | 0 | 0 | 0 | 0.0728 | 0.12 | 0.0029 | 0.2909 | 41 | 4900 | 1549 | 0.8881 | 0.2715 | 0.21 | 0.0184 | [6 empty] | 1456 | 25 | 25 | 3 | 0.27 | 53 | 25 | 미정 |  | 2021-03-27 04:01 | 1552 |  | 0 | 22 | 22 | 0 | 0 | 0 | 0.9587 | 0.3705 | 0.2691 | 0.0104 | 110100 | 77 | 30 | 149 | 0.0712 | 0.0118 | 0.0095 | 0.0392 | 0.0312 | 0.0044 | 0.0031 | 0.0038
2021-03-26 | B62901 | B | 19 | 15CRMO5H | 103 | 37900 | 0.088 | 0.0552 | 0.0537 | 0.0678 | 1645 | 1611 | 1549 | 2960 |  |  |  | 0 | 미정 | 미정 | 미정 | 미정 | 0 | 0 | 0 | 203 | 0 | 0 | 0.088 | 0.1166 | 0.0074 | 0.1624 | 51 | 8800 | 1653 | 0.1209 | 0.8613 | 0.1473 | 0.0032 | [6 empty] | 1513 | 16 | 16 | 1 | 0.29 | 70 | 25 | 미정 |  | 2021-03-27 04:18 | 1651 |  | 140 | 0 | 0 | 0 | 0 | 0 | 0.164 | 1.082 | 0.1767 | 0.0207 | 106800 | 78 | 32 | 167 | 0.0025 | 0.004 | 0.0165 | 0.0349 | 0.0324 | 0.0117 | 0.012 | 0.0192
2021-03-26 | A63410 | B | 38 | P-STB2 | 103 | 34800 | 0.0455 | 0.1568 | 0.1568 | 0.2094 | 1584 | 1584 | 1531 | 2925 | 66.4 |  |  | 0 | 미정 | 선택 | 미정 | 미정 | 0 | 0 | 0 | 0 | 0 | 0 | 0.0455 | 0.0936 | 0.0019 | 0.2249 | 49 | 6200 | 1548 | 0.8941 | 0.2668 | 0.2218 | 0.0274 | 0.211 | 57.437 | 23.728 | 8.015 | 7.166 | 2.42 | 1456 | 25 | 25 | 3 | 0.27 | 57 | 24 | 미정 |  | 2021-03-27 05:05 | 1551 |  | 0 | 25 | 18 | 0 | 0 | 0 | 0.957 | 0.3735 | 0.2705 | 0.0132 | 106900 | 78 | 44 | 175 | 0.0776 | 0.0167 | 0.0117 | 0.0325 | 0.0323 | 0.0064 | 0.0026 | 0.0035
2021-03-26 | B62902 | B | 20 | 15CRMO5H | 104 | 37900 | 0.0646 | 0.0419 | 0.0318 | 0.0488 | 1607 | 1647 | 1591 | 2734 |  |  |  | 0 | 미정 | 미정 | 미정 | 미정 | 0 | 0 | 0 | 204 | 0 | 0 | 0.0646 | 0.1202 | 0.003 | 0.131 | 51 | 8200 | 1653 | 0.1214 | 0.8763 | 0.0834 | 0.0044 | [6 empty] | 1513 | 16 | 19 | 1 | 0.25 | 58 | 16 | 미정 |  | 2021-03-27 05:25 | 1647 |  | 7 | 0 | 16 | 0 | 0 | 0 | 0.15 | 1.0813 | 0.187 | 0.0178 | 103200 | 75 | 29 | 167 | 0.0059 | 0.0038 | 0.0171 | 0.0432 | 0.0658 | 0.0358 | 0.016 | 0.0196
2021-03-26 | A63411 | B | 6 | P-STB2 | 103 | 37500 |  | 0.0694 | 0.203 | 0.3291 | 1602 | 1579 | 1534 | 2995 | 66.1 |  |  | 0 | 선택 | 미정 | 미정 | 미정 | 0 | 0 | 0 | 0 | 0 | 0 |  |  |  |  | 42 | 5900 | 1548 | 0.9451 | 0.3105 | 0.2519 | 0.0141 | [6 empty] | 1456 | 25 | 25 | 3 | 0.27 | 62 | 24 | 미정 |  | 2021-03-27 06:14 | 1548 |  | 0 | 30 | 0 | 0 | 0 | 0 | 0.964 | 0.3754 | 0.2552 | 0.0106 | 101100 | 72 | 42 | 165 | 0.0813 | 0.0124 | 0.0094 |  | 0.0268 | 0.0017 | 0.0024 | 0.0033
2021-03-26 | B62903 | B | 37 | 15CRMO5H | 104 | 37500 | 0.1052 | 0.052 | 0.052 | 0.0932 | 1614 | 1614 | 1526 | 2656 |  |  |  | 0 | 미정 | 미정 | 미정 | 미정 | 0 | 0 | 0 | 203 | 0 | 0 | 0.1052 | 0.0956 | 0.0029 | 0.3111 | 49 | 8800 | 1657 | 0.1404 | 0.9923 | 0.0935 | 0.0027 | [6 empty] | 1513 | 16 | 16 | 1 | 0.25 | 56 | 14 | 미정 |  | 2021-03-27 06:43 | 1637 |  | 67 | 0 | 21 | 0 | 0 | 0 | 0.163 | 1.0669 | 0.1802 | 0.0203 | 144600 | 70 | 22 | 146 | 0.0057 | 0.0037 | 0.0179 | 0.0383 | 0.0577 | 0.018 | 0.0156 | 0.0204
2021-03-27 | A63412 | B | 32 | P-STB2 | 104 | 36500 |  | 0.0777 | 0.0777 | 0.2303 | 1639 | 1639 | 1558 | 2986 | 41.5 |  |  | 0 | 선택 | 미정 | 미정 | 미정 | 0 | 0 | 0 | 0 | 0 | 0 |  |  |  |  | 40 | 4600 | 1553 | 0.8862 | 0.2987 | 0.2536 | 0.0185 | 0.248 | 52.22 | 27.685 | 7.78 | 6.712 | 1.886 | 1456 | 25 | 26 | 3 | 0.27 | 57 | 25 | 미정 |  | 2021-03-27 07:29 | 1553 |  | 0 | 22 | 0 | 0 | 0 | 0 | 0.953 | 0.3712 | 0.2744 | 0.0134 | 109450 | 79 | 32 | 140 | 0.0464 | 0.0166 | 0.0111 |  | 0.0161 | 0.0037 | 0.003 | 0.0037
2021-03-27 | B62904 | B | 33 | 15CRMO5H | 103 | 39400 | 0.1567 | 0.0752 | 0.0619 | 0.073 | 1609 | 1587 | 1561 | 2750 |  |  |  | 0 | 미정 | 미정 | 미정 | 미정 | 0 | 0 | 0 | 202 | 0 | 0 | 0.1567 | 0.1978 | 0.0057 | 0.0018 | 53 | 8400 | 1641 | 0.1236 | 0.8578 | 0.0935 | 0.0025 | [6 empty] | 1513 | 16 | 16 | 1 | 0.26 | 60 | 28 | 미정 |  | 2021-03-27 07:51 | 1631 |  | 50 | 0 | 15 | 0 | 0 | 0 | 0.155 | 1.0606 | 0.1928 | 0.0202 |  | 80 | 11 | 130 | 0.0019 | 0.0036 | 0.0175 | 0.0471 | 0.0485 | 0.0297 | 0.0164 | 0.0196
2021-03-27 | A63413 | B | 30 | P-STB2 | 103 | 37300 | 0.1066 | 0.0908 | 0.0908 | 0.2897 | 1591 | 1591 | 1530 | 2655 | 35.5 |  |  | 0 | 선택 | 미정 | 미정 | 미정 | 0 | 0 | 0 | 0 | 0 | 0 | 0.1066 | 0.2139 | 0.0043 | 0.0014 | 40 | 5900 | 1548 | 0.9136 | 0.3404 | 0.2521 | 0.0134 | 0.42 | 52.487 | 27.56 | 7.707 | 6.81 | 1.904 | 1456 | 25 | 25 | 3 | 0.27 | 59 | 25 | 미정 |  | 2021-03-27 08:27 | 1548 |  | 0 | 8 | 0 | 0 | 0 | 0 | 0.963 | 0.3701 | 0.2674 | 0.0099 | 105700 | 76 | 43 | 162 | 0.041 | 0.0119 | 0.0089 | 0.0466 | 0.0118 | 0.0025 | 0.0019 | 0.0028
2021-03-27 | B62905 | B | 19 | 15CRMO5H | 103 | 38000 | 0.0906 | 0.0484 | 0.0433 | 0.0499 | 1637 | 1646 | 1607 | 2759 |  |  |  | 0 | 미정 | 미정 | 미정 | 미정 | 0 | 0 | 0 | 200 | 0 | 0 | 0.0906 | 0.1404 | 0.0079 | 0.258 | 42 | 6500 | 1651 | 0.131 | 0.9304 | 0.1405 | 0.0031 | [6 empty] | 1513 | 16 | 16 | 1 | 0.29 | 63 | 22 | 미정 |  | 2021-03-27 08:46 | 1634 |  | 90 | 0 | 7 | 0 | 0 | 0 | 0.149 | 1.0785 | 0.1886 | 0.0202 | 108850 | 79 | 30 | 153 | 0.004 | 0.0034 | 0.0169 | 0.0409 | 0.0466 | 0.0201 | 0.019 | 0.0221
2021-03-27 | A63414 | B | 38 | P-STB2 | 104 | 36500 | 0.216 | 0.1304 | 0.1304 | 0.2349 | 1612 | 1612 | 1554 | 2963 | 59.3 |  |  | 0 | 미정 | 선택 | 미정 | 미정 | 0 | 0 | 0 | 0 | 0 | 0 | 0.0944 | 0.2492 | 0.0025 | 0.3017 | 44 | 5600 | 1562 | 0.8651 | 0.3403 | 0.2518 | 0.0183 | 0.229 | 53.586 | 26.389 | 7.9 | 6.783 | 2.03 | 1456 | 25 | 25 | 3 | 0.27 | 60 | 30 | 미정 |  | 2021-03-27 09:26 | 1562 |  | 0 | 0 | 0 | 0 | 0 | 0 | 0.966 | 0.3728 | 0.2772 | 0.0127 | 110650 | 96 | 38 | 168 | 0.0667 | 0.0151 | 0.0108 | 0.0633 | 0.0407 | 0.005 | 0.0028 | 0.0036
2021-03-27 | B62906 | B | 20 | 15CRMO5H | 104 | 36900 | 0.0982 | 0.0482 | 0.0482 | 0.0573 | 1632 | 1632 | 1597 | 2709 |  |  |  | 0 | 미정 | 미정 | 미정 | 미정 | 0 | 0 | 0 | 206 | 0 | 0 | 0.0982 | 0.1701 | 0.0043 | 0.025 | 46 | 7200 | 1655 | 0.1279 | 0.9268 | 0.1373 | 0.0032 | [6 empty] | 1513 | 16 | 16 | 1 | 0.4 | 65 | 22 | 미정 |  | 2021-03-27 09:45 | 1641 |  | 56 | 0 | 0 | 0 | 0 | 0 | 0.151 | 1.078 | 0.1802 | 0.0211 | 104450 | 81 | 43 | 180 | 0.0023 | 0.0036 | 0.0175 | 0.0468 | 0.0558 | 0.0246 | 0.0227 | 0.0219
2021-03-27 | A63415 | B | 6 | SCR420HON3 | 104 | 36500 | 0.0811 | 0.0459 | 0.0459 | 0.0427 | 1645 | 1645 | 1602 | 3002 | 28.5 |  |  | 0 | 미정 | 선택 | 미정 | 미정 | 0 | 0 | 0 | 0 | 0 | 0 | 0.0811 | 0.123 | 0.0036 | 0.0886 | 84 | 6800 | 1638 | 0.1557 | 0.7131 | 0.1796 | 0.0146 | [6 empty] | 1510 | 16 | 20 | 3 | 0.26 | 87 | 39 | 미정 |  | 2021-03-27 11:18 | 0 |  | 0 | 51 | 0 | 0 | 0 | 0 | 0.224 | 0.8704 | 0.2332 | 0.0324 | 101950 | 86 | 41 | 199 | 0.0402 | 0.0284 | 0.0264 | 0.0499 | 0.0403 | 0.0122 | 0.0064 | 0.0056
2021-03-27 | B62907 | B | 37 | 15CRMO5H | 104 | 36900 | 0.0642 | 0.0329 | 0.0672 | 0.1031 | 1654 | 1608 | 1539 | 2695 |  |  |  | 0 | 미정 | 미정 | 미정 | 미정 | 0 | 0 | 0 | 204 | 0 | 0 | 0.0642 | 0.0717 | 0.002 | 0.0264 | 48 | 8400 | 1631 | 0.1431 | 0.9129 | 0.1452 | 0.0031 | [6 empty] | 1513 | 16 | 19 | 1 | 1000 | 55 | 15 | 미정 |  | 2021-03-27 10:55 | 1627 |  | 170 | 0 | 0 | 0 | 0 | 0 | 0.156 | 1.0624 | 0.1692 | 0.0213 | 104600 | 89 | 34 | 176 | 0.0024 | 0.0035 | 0.0172 | 0.0324 | 0.0437 | 0.017 | 0.0159 | 0.021
2021-03-27 | B62908 | B | 33 | SM45CS1 | 104 | 38700 | 0.0588 | 0.0378 | 0.0474 | 0.0666 | 1573 | 1604 | 1550 | 2841 | 9.1 |  |  | 0 | 미정 | 미정 | 미정 | 미정 | 0 | 0 | 0 | 0 | 0 | 0 | 0.0588 | 0.043 | 0.0214 | 0.2257 | 59 | 8500 | 1667 | 0.4122 | 0.8804 | 0.1833 | 0.004 | [6 empty] | 1491 | 13 | 20 | 1 | 0.28 | 78 | 29 | 미정 |  | 2021-03-27 12:09 | 1641 |  | 0 | 0 | 52 | 0 | 0 | 0 | 0.451 | 0.9027 | 0.2519 | 0.0036 |  | 93 | 52 | 219 | 0.0114 | 0.0044 | 0.0033 | 0.0306 | 0.0508 | 0.0317 | 0.016 | 0.0434
2021-03-27 | A63416 | B | 32 | SCR420HON3 | 104 | 36500 | 0.0726 | 0.0435 | 0.0435 | 0.1301 | 1616 | 1616 | 1517 | 2918 | 21.2 |  |  | 0 | 선택 | 미정 | 미정 | 미정 | 0 | 0 | 0 | 0 | 0 | 0 | 0.0726 | 0.1204 | 0.0026 | 0.2235 | 48 | 7800 | 1622 | 0.1618 | 0.7609 | 0.2219 | 0.0183 | [6 empty] | 1510 | 16 | 20 | 3 | 0.26 | 66 | 29 | 미정 |  | 2021-03-27 12:01 | 1604 |  | 0 | 26 | 15 | 0 | 0 | 0 | 0.207 | 0.8545 | 0.2395 | 0.0311 | 102600 | 77 | 36 | 165 | 0.0294 | 0.016 | 0.0293 | 0.0504 | 0.0151 | 0.0045 | 0.0056 | 0.0042
2021-03-27 | A63417 | B | 30 | SCR420HON | 101 | 36500 | 0.0493 | 0.0273 | 0.0273 | 0.1081 | 1595 | 1595 | 1533 | 2977 | 22.5 |  |  | 0 | 선택 | 해제 | 미정 | 미정 | 0 | 0 | 0 | 0 | 0 | 0 | 0.0493 | 0.0775 | 0.0042 | 0.1329 | 41 | 6800 | 1620 | 0.1811 | 0.7144 | 0.1902 | 0.0136 | [6 empty] | 1510 | 16 | 20 | 3 | 0.27 | 74 | 22 | 미정 |  | 2021-03-27 13:01 | 1620 |  | 0 | 8 | 0 | 0 | 0 | 0 | 0.21 | 0.8412 | 0.2589 | 0.0329 | 104150 | 81 | 58 | 194 | 0.0305 | 0.0196 | 0.0299 | 0.0391 | 0.0479 | 0.0094 | 0.0054 | 0.014
2021-03-27 | B62909 | B | 19 | SM45CS1 | 104 | 39500 | 0.0669 | 0.0659 | 0.0659 | 0.1638 | 1635 | 1635 | 1511 | 2774 |  |  |  | 0 | 미정 | 미정 | 미정 | 미정 | 0 | 0 | 0 | 158 | 0 | 0 | 0.0669 | 0.0759 | 0.0026 | 0.1809 | 52 | 8200 | 1632 | 0.4273 | 0.7951 | 0.1624 | 0.0027 | [6 empty] | 1491 | 13 | 14 | 1 | 0.3 | 65 | 29 | 미정 |  | 2021-03-27 13:33 | 1616 |  | 50 | 0 | 32 | 0 | 0 | 0 | 0.458 | 0.9221 | 0.2557 | 0.0035 | 94100 | 70 | 31 | 166 | 0.0023 | 0.0039 | 0.0034 | 0.0471 | 0.066 | 0.0255 | 0.0257 | 0.048
2021-03-27 | A63418 | B | 38 | SCR420HON | 104 | 37200 | 0.2459 | 0.1025 | 0.1025 | 0.0924 | 1600 | 1600 | 1538 | 2938 | 45.7 |  |  | 0 | 미정 | 선택 | 미정 | 미정 | 0 | 0 | 0 | 0 | 0 | 0 | 0.2459 | 0.1911 | 0.0055 | 0.1567 | 45 | 6700 | 1612 | 0.183 | 0.788 | 0.1958 | 0.0274 | [6 empty] | 1510 | 16 | 20 | 3 | 0.28 | 63 | 21 | 미정 |  | 2021-03-27 14:02 | 1609 |  | 0 | 22 | 8 | 0 | 0 | 0 | 0.2098 | 0.8454 | 0.2523 | 0.0337 | 111150 | 71 | 51 | 186 | 0.0586 | 0.0239 | 0.0321 | 0.0577 | 0.0527 | 0.0118 | 0.0089 | 0.0159
2021-03-27 | B62910 | B | 20 | SM45CS1 | 104 | 38900 | 0.0307 | 0.0394 | 0.0556 | 0.1024 | 1606 | 1582 | 1541 | 2852 |  |  |  | 0 | 미정 | 미정 | 미정 | 미정 | 0 | 0 | 0 | 152 | 0 | 0 | 0.0307 | 0.0736 | 0.0023 | 0.0182 | 42 | 6600 | 1637 | 0.4093 | 0.7785 | 0.1867 | 0.003 | [6 empty] | 1491 | 13 | 14 | 1 | 0.31 | 69 | 30 | 미정 |  | 2021-03-27 14:25 | 1614 |  | 22 | 0 | 32 | 0 | 0 | 0 | 0.455 | 0.9142 | 0.2572 | 0.0034 | 103000 | 73 | 27 | 160 | 0.003 | 0.0035 | 0.0033 | 0.0624 | 0.0629 | 0.0316 | 0.0339 | 0.0472
2021-03-27 | A63419 | B | 6 | SCR420HON | 104 | 35500 |  | 0.0378 | 0.0378 | 0.0847 | 1597 | 1597 | 1535 | 3033 | 27.9 |  |  | 0 | 선택 | 선택 | 미정 | 미정 | 0 | 0 | 0 | 0 | 0 | 0 |  |  |  |  | 48 | 7200 | 1624 | 0.1687 | 0.6984 | 0.211 | 0.0195 | [6 empty] | 1510 | 16 | 20 | 3 | 0.28 | 71 | 31 | 미정 |  | 2021-03-27 15:06 | 1617 |  | 0 | 25 | 0 | 0 | 0 | 0 | 0.2075 | 0.8423 | 0.2646 | 0.0329 | 107000 | 69 | 43 | 179 | 0.0374 | 0.0134 | 0.0313 |  | 0.0446 | 0.0135 | 0.0075 | 0.015
2021-03-27 | B62911 | B | 37 | SM45CS1 | 104 | 37100 | 0.0668 | 0.037 | 0.037 | 0.0768 | 1636 | 1636 | 1544 | 2776 |  |  |  | 0 | 미정 | 미정 | 미정 | 미정 | 0 | 0 | 0 | 155 | 0 | 0 | 0.0668 | 0.0761 | 0.0032 | 0.121 | 44 | 6800 | 1633 | 0.4127 | 0.7926 | 0.1437 | 0.0024 | [6 empty] | 1491 | 13 | 14 | 1 | 0.31 | 65 | 26 | 미정 |  | 2021-03-27 15:27 | 1617 |  | 32 | 0 | 62 | 0 | 0 | 0 | 0.4445 | 0.9049 | 0.2493 | 0.0029 | 99300 | 81 | 48 | 185 | 0.0019 | 0.0028 | 0.0029 | 0.062 | 0.0711 | 0.045 | 0.035 | 0.0447
2021-03-27 | A63420 | B | 32 | SCR420HON | 101 | 35900 | 0.0694 | 0.061 | 0.061 | 0.0643 | 1636 | 1636 | 1583 | 3012 | 41.8 |  |  | 0 | 미정 | 선택 | 미정 | 미정 | 0 | 0 | 0 | 0 | 0 | 0 | 0.0694 | 0.0911 | 0.3644 | 0.3152 | 47 | 5700 | 1609 | 0.1733 | 0.686 | 0.1474 | 0.0291 | [6 empty] | 1510 | 16 | 21 | 3 | 0.27 | 66 | 34 | 미정 |  | 2021-03-27 16:03 | 1617 |  | 0 | 18 | 0 | 0 | 0 | 0 | 0.2053 | 0.8481 | 0.2567 | 0.0337 | 101750 | 67 | 37 | 175 | 0.0579 | 0.0193 | 0.0307 | 0.0471 | 0.0457 | 0.0243 | 0.0111 | 0.0144
2021-03-27 | B62912 | B | 33 | AE1548 | 103 | 36900 | 0.1305 | 0.0263 | 0.0366 | 0.0827 | 1665 | 1616 | 1567 | 2841 | 6.3 |  |  | 0 | 미정 | 미정 | 미정 | 미정 | 0 | 0 | 0 | 0 | 0 | 0 | 0.1305 | 0.1505 | 0.0039 | 0.4339 | 41 | 6300 | 1626 | 0.4066 | 1.011 | 0.1393 | 0.0041 | [6 empty] | 1488 | 15 | 16 | 1 | 0.3 | 80 | 32 | 미정 |  | 2021-03-27 16:26 | 1622 |  | 61 | 0 | 31 | 0 | 0 | 0 | 0.475 | 1.1931 | 0.2088 | 0.012 | 93900 | 81 | 70 | 225 | 0.0066 | 0.0049 | 0.0096 | 0.0537 | 0.0527 | 0.0156 | 0.0159 | 0.0197
2021-03-27 | A63421 | B | 30 | SCR420HON | 101 | 35700 | 0.0352 | 0.0529 | 0.0529 | 0.0705 | 1599 | 1599 | 1552 | 3049 | 44.6 |  |  | 0 | 미정 | 선택 | 미정 | 미정 | 0 | 0 | 0 | 0 | 0 | 0 | 0.0352 | 0.0462 | 0.0031 | 0.001 | 46 | 7100 | 1602 | 0.1737 | 0.7517 | 0.1977 | 0.0358 | [6 empty] | 1510 | 16 | 20 | 3 | 0.3 | 66 | 34 | 미정 |  | 2021-03-27 17:09 | 1623 |  | 0 | 7 | 8 | 0 | 0 | 0 | 0.2089 | 0.8443 | 0.2537 | 0.0334 | 104600 | 67 | 36 | 166 | 0.0598 | 0.0218 | 0.032 | 0.045 | 0.0456 | 0.0214 | 0.0093 | 0.0145
2021-03-27 | B62913 | B | 19 | AE1548 | 104 | 36000 | 0.0769 | 0.052 | 0.052 | 0.0801 | 1635 | 1635 | 1573 | 2965 | 2.9 |  |  | 0 | 미정 | 미정 | 미정 | 미정 | 0 | 0 | 0 | 0 | 0 | 0 | 0.0769 | 0.13 | 0.0033 | 0.14 | 60 | 6600 | 1619 | 0.4472 | 0.9656 | 0.1142 | 0.0045 | [6 empty] | 1488 | 15 | 16 | 1 | 0.28 | 69 | 33 | 미정 |  | 2021-03-27 17:42 | 1612 |  | 42 | 0 | 31 | 0 | 0 | 0 | 0.482 | 1.2017 | 0.2095 | 0.0094 | 102100 | 75 | 45 | 199 | 0.0026 | 0.0094 | 0.0118 | 0.0588 | 0.0618 | 0.015 | 0.0101 | 0.0188
2021-03-27 | A63422 | B | 38 | SCR420HON | 101 | 35700 | 0.0558 | 0.0552 | 0.0552 | 0.0811 | 1625 | 1625 | 1566 | 2932 | 46.3 |  |  | 0 | 미정 | 선택 | 미정 | 미정 | 0 | 0 | 0 | 0 | 0 | 0 | 0.0558 | 0.0822 | 0.0015 | 0.0477 | 48 | 6400 | 1618 | 0.1803 | 0.6934 | 0.1675 | 0.0375 | [6 empty] | 1510 | 16 | 21 | 3 | 0.28 | 69 | 34 | 미정 |  | 2021-03-27 18:05 | 1618 |  | 0 | 15 | 0 | 0 | 0 | 0 | 0.2052 | 0.8475 | 0.2464 | 0.0304 | 101650 | 81 | 40 | 175 | 0.0668 | 0.0278 | 0.0289 | 0.048 | 0.0491 | 0.0219 | 0.0144 | 0.0149
2021-03-27 | B62914 | B | 20 | AE1548 | 105 | 37500 | 0.0818 | 0.0423 | 0.0423 | 0.0739 | 1615 | 1615 | 1535 | 2785 | 19.5 |  |  | 0 | 미정 | 미정 | 미정 | 미정 | 0 | 0 | 0 | 0 | 0 | 0 | 0.0818 | 0.1286 | 0.0045 | 0.219 | 41 | 7000 | 1624 | 0.4135 | 1.0498 | 0.1161 | 0.0069 | [6 empty] | 1488 | 15 | 18 | 1 | 0.28 | 67 | 26 | 미정 |  | 2021-03-27 18:45 | 1619 |  | 71 | 0 | 22 | 0 | 0 | 0 | 0.4749 | 1.1989 | 0.2119 | 0.0097 | 98450 | 72 | 51 | 188 | 0.0216 | 0.0094 | 0.0125 | 0.0508 | 0.076 | 0.0119 | 0.0071 | 0.0186
2021-03-27 | A63423 | B | 6 | SM48CH | 105 | 37800 | 0.0513 | 0.1297 | 0.0809 | 0.0741 | 1589 | 1611 | 1569 | 3218 | 30 |  |  | 0 | 미정 | 미정 | 미정 | 미정 | 0 | 0 | 0 | 0 | 0 | 0 | 0.0513 | 0.0527 | 0.002 | 0.2466 | 39 | 5300 | 1630 | 0.2844 | 0.5434 | 0.12 | 0.0338 | [6 empty] | 1491 | 16 | 20 | 3 | 0.25 | 84 | 36 | 미정 |  | 2021-03-27 19:10 | 1616 |  | 0 | 0 | 16 | 0 | 0 | 0 | 0.471 | 0.6585 | 0.232 | 0.0271 | 98450 | 96 | 46 | 187 | 0.0371 | 0.0279 | 0.0212 | 0.0437 | 0.0365 | 0.0154 | 0.0086 | 0.0207
2021-03-27 | B62915 | B | 37 | AE1548 | 104 | 38500 | 0.0749 | 0.0311 | 0.0389 | 0.0924 | 1601 | 1645 | 1574 | 2856 | 14.6 |  |  | 0 | 미정 | 미정 | 미정 | 미정 | 0 | 0 | 0 | 0 | 0 | 0 | 0.0749 | 0.1256 | 0.0084 | 0.0888 | 42 | 5700 | 1618 | 0.4544 | 1.03 | 0.1475 | 0.008 | [6 empty] | 1488 | 15 | 16 | 1 | 0.28 | 67 | 29 | 미정 |  | 2021-03-27 19:49 | 1606 |  | 22 | 0 | 31 | 0 | 0 | 0 | 0.4767 | 1.2111 | 0.2192 | 0.0108 | 99350 | 90 | 48 | 183 | 0.0151 | 0.0108 | 0.0117 | 0.0438 | 0.0404 | 0.006 | 0.0055 | 0.0169
2021-03-27 | A63424 | B | 32 | SM48CH | 105 | 36400 | 0.0516 | 0.0523 | 0.0884 | 0.0856 | 1606 | 1594 | 1552 | 3174 | 42.7 |  |  | 0 | 미정 | 미정 | 미정 | 미정 | 0 | 0 | 0 | 0 | 0 | 0 | 0.0516 | 0.0601 | 0.0041 | 0.2222 | 40 | 4900 | 1626 | 0.3519 | 0.5558 | 0.1394 | 0.0319 | [6 empty] | 1491 | 16 | 18 | 3 | 0.27 | 77 | 37 | 미정 |  | 2021-03-27 20:09 | 1614 |  | 0 | 0 | 27 | 0 | 0 | 0 | 0.469 | 0.659 | 0.2325 | 0.0294 | 97150 | 69 | 56 | 203 | 0.0552 | 0.0261 | 0.0247 | 0.0458 | 0.0325 | 0.0124 | 0.0087 | 0.0205
2021-03-27 | A63425 | B | 30 | SM48CH | 105 | 36000 | 0.0492 | 0.1028 | 0.1028 | 0.1234 | 1602 | 1602 | 1553 | 3144 | 40.2 |  |  | 0 | 미정 | 미정 | 미정 | 미정 | 0 | 0 | 0 | 0 | 0 | 0 | 0.0492 | 0.0472 | 0.0019 | 0.0524 | 47 | 5500 | 1613 | 0.3811 | 0.5445 | 0.1681 | 0.035 | [6 empty] | 1491 | 16 | 16 | 3 | 0.28 | 77 | 44 | 미정 |  | 2021-03-27 21:13 | 1603 |  | 0 | 0 | 0 | 0 | 0 | 0 | 0.469 | 0.6501 | 0.2124 | 0.0272 | 102400 | 72 | 44 | 194 | 0.0465 | 0.0298 | 0.0244 | 0.0412 | 0.0344 | 0.0118 | 0.0069 | 0.018
2021-03-27 | B62916 | B | 33 | SM45CRT | 104 | 39300 | 0.159 | 0.0584 | 0.0584 | 0.0765 | 1602 | 1602 | 1556 | 2905 | 16.2 |  |  | 0 | 미정 | 미정 | 미정 | 미정 | 0 | 0 | 0 | 50 | 0 | 0 | 0.159 | 0.1843 | 0.0086 | 0.0143 | 57 | 8200 | 1647 | 0.3867 | 0.5665 | 0.1721 | 0.0122 | [6 empty] | 1495 | 15 | 21 | 1 | 0.25 | 94 | 49 | 미정 |  | 2021-03-27 21:24 | 1644 |  | 51 | 0 | 0 | 0 | 0 | 0 | 0.42 | 0.6612 | 0.2566 | 0.0149 | 104400 | 101 | 35 | 179 | 0.0195 | 0.0156 | 0.0168 | 0.0504 | 0.0574 | 0.0106 | 0.008 | 0.0067
2021-03-27 | A63426 | B | 38 | SM48CH | 102 | 36300 | 0.063 | 0.0843 | 0.0843 | 0.0964 | 1614 | 1614 | 1566 | 3097 | 40.4 |  |  | 0 | 미정 | 선택 | 미정 | 미정 | 0 | 0 | 0 | 0 | 0 | 0 | 0.063 | 0.0983 | 0.0026 | 0.0015 | 54 | 4900 | 1610 | 0.3418 | 0.515 | 0.1829 | 0.0265 | [6 empty] | 1491 | 16 | 16 | 3 | 0.3 | 78 | 41 | 미정 |  | 2021-03-27 22:23 | 1609 |  | 0 | 8 | 0 | 0 | 0 | 0 | 0.472 | 0.6556 | 0.2024 | 0.0275 | 97750 | 70 | 56 | 205 | 0.0515 | 0.0161 | 0.0237 | 0.0578 | 0.0322 | 0.0138 | 0.0079 | 0.0185
2021-03-27 | B62917 | B | 19 | SM45CRT | 103 | 37900 | 0.1119 | 0.0581 | 0.0581 | 0.0892 | 1561 | 1561 | 1534 | 2691 | 32.6 |  |  | 0 | 선택 | 미정 | 미정 | 미정 | 0 | 0 | 0 | 55 | 0 | 0 | 0.1119 | 0.1798 | 0.0069 | 0.3068 | 37 | 5800 | 1620 | 0.3554 | 0.6325 | 0.1549 | 0.0114 | [6 empty] | 1495 | 15 | 16 | 1 | 0.27 | 57 | 21 | 미정 |  | 2021-03-27 22:35 | 1605 |  | 24 | 0 | 0 | 0 | 0 | 0 | 0.4211 | 0.6754 | 0.2445 | 0.0138 | 97750 | 69 | 42 | 164 | 0.0455 | 0.0082 | 0.0159 | 0.0552 | 0.0554 | 0.0103 | 0.0061 | 0.0062
2021-03-27 | A63427 | B | 22 | SM48CH | 100 | 37400 | 0.0693 | 0.0304 | 0.0304 | 0.1692 | 1676 | 1676 | 1545 | 3032 | 36.1 |  |  | 0 | 선택 | 선택 | 미정 | 미정 | 0 | 0 | 0 | 201 | 0 | 0 | 0.0693 | 0.101 | 0.005 | 0.2331 | 48 | 4300 | 1586 | 0.3899 | 0.5097 | 0.1307 | 0.0148 | [6 empty] | 1491 | 16 | 16 | 3 | 0.32 | 63 | 20 | 미정 |  | 2021-03-27 23:42 | 1589 |  | 0 | 0 | 43 | 0 | 0 | 0 | 0.4656 | 0.6471 | 0.2134 | 0.0252 | 0 | 73 | 40 | 165 | 0.0249 | 0.0132 | 0.0203 | 0.0621 | 0.049 | 0.0263 | 0.02 | 0.0186
2021-03-27 | B62918 | B | 20 | SM45CRT | 104 | 37800 | 0.1017 | 0.0848 | 0.0848 | 0.1632 | 1576 | 1576 | 1528 | 2664 | 39.8 |  |  | 0 | 선택 | 미정 | 미정 | 미정 | 0 | 0 | 0 | 158 | 0 | 0 | 0.1017 | 0.1532 | 0.0076 | 0.2377 | 35 | 6100 | 1607 | 0.3621 | 0.5746 | 0.1983 | 0.0225 | [6 empty] | 1495 | 15 | 16 | 1 | 0.24 | 66 | 14 | 미정 |  | 2021-03-27 23:35 | 1603 |  | 35 | 0 | 0 | 0 | 0 | 0 | 0.4266 | 0.6794 | 0.2623 | 0.0226 |  | 71 | 47 | 168 | 0.0524 | 0.0123 | 0.0204 | 0.0511 | 0.0324 | 0.0091 | 0.0058 | 0.0057
2021-03-27 | B62919 | B | 37 | SM45CRT | 103 | 37100 | 0.082 | 0.1067 | 0.1067 | 0.1263 | 1583 | 1583 | 1536 | 2642 | 43.3 |  |  | 0 | 미정 | 미정 | 미정 | 미정 | 0 | 0 | 0 | 156 | 0 | 0 | 0.082 | 0.1419 | 0.0037 | 0.1201 | 45 | 6300 | 1631 | 0.3012 | 0.6212 | 0.1964 | 0.0138 | [6 empty] | 1495 | 15 | 16 | 1 | 0.23 | 72 | 33 | 미정 |  | 2021-03-28 00:43 | 1616 |  | 0 | 17 | 0 | 0 | 0 | 0 | 0.445 | 0.6753 | 0.2476 | 0.0161 | 96050 | 68 | 28 | 154 | 0.0615 | 0.0093 | 0.0138 | 0.0456 | 0.0253 | 0.006 | 0.0061 | 0.0059
2021-03-27 | A63428 | B | 6 | SM48CH | 101 | 36700 | 0.0497 | 0.0584 | 0.0584 | 0.1049 | 1606 | 1606 | 1541 | 2981 | 24.4 |  |  | 0 | 미정 | 선택 | 미정 | 미정 | 0 | 0 | 0 | 208 | 0 | 0 | 0.0497 | 0.0676 | 0.0027 | 0.272 | 45 | 4400 | 1596 | 0.3539 | 0.4947 | 0.1713 | 0.017 | [6 empty] | 1491 | 16 | 16 | 3 | 0.32 | 64 | 19 | 미정 |  | 2021-03-28 00:50 | 1596 |  | 0 | 20 | 0 | 0 | 0 | 0 | 0.4497 | 0.6626 | 0.2227 | 0.0256 |  | 68 | 45 | 162 | 0.0176 | 0.016 | 0.0224 | 0.0454 | 0.0321 | 0.0121 | 0.0093 | 0.0188
2021-03-27 | A63429 | B | 32 | SM48CH | 101 | 36500 | 0.0527 | 0.0459 | 0.0459 | 0.0991 | 1662 | 1662 | 1582 | 2976 | 24.4 |  |  | 0 | 미정 | 선택 | 미정 | 미정 | 0 | 0 | 0 | 201 | 0 | 0 | 0.0527 | 0.0744 | 0.0021 | 0.2434 | 40 | 3400 | 1588 | 0.3816 | 0.5287 | 0.1715 | 0.0106 | [6 empty] | 1491 | 16 | 17 | 3 | 0.32 | 63 | 27 | 미정 |  | 2021-03-28 01:48 | 1596 |  | 0 | 0 | 0 | 0 | 0 | 0 | 0.47 | 0.6661 | 0.2121 | 0.0267 | 102000 | 70 | 38 | 154 | 0.0221 | 0.0142 | 0.0229 | 0.0478 | 0.0223 | 0.0094 | 0.0077 | 0.0183
2021-03-27 | B62920 | B | 33 | SM45CRT | 103 | 39500 | 0.1168 | 0.2282 | 0.2282 | 0.2318 | 1562 | 1562 | 1531 | 2641 | 55 |  |  | 0 | 미정 | 미정 | 미정 | 미정 | 0 | 0 | 0 | 156 | 0 | 0 | 0.1168 | 0.2012 | 0.0038 | 0.0237 | 38 | 5900 | 1617 | 0.417 | 0.6067 | 0.2171 | 0.0182 | [6 empty] | 1495 | 15 | 16 | 1 | 0.23 | 115 | 34 | 미정 |  | 2021-03-28 01:51 | 1610 |  | 0 | 17 | 0 | 0 | 0 | 0 | 0.4336 | 0.6599 | 0.2448 | 0.0149 |  | 66 | 21 | 130 | 0.0686 | 0.0134 | 0.0136 | 0.0666 | 0.0486 | 0.0066 | 0.0064 | 0.0064
2021-03-27 | A63430 | B | 30 | SM48CH | 100 | 36200 | 0.0582 | 0.0771 | 0.0771 | 0.1213 | 1651 | 1651 | 1573 | 2968 | 42.5 |  |  | 0 | 미정 | 선택 | 미정 | 미정 | 0 | 0 | 0 | 205 | 0 | 0 | 0.0582 | 0.075 | 0.0027 | 0.1743 | 39 | 3600 | 1579 | 0.4141 | 0.515 | 0.1663 | 0.0182 | [6 empty] | 1491 | 16 | 16 | 3 | 0.32 | 63 | 24 | 미정 |  | 2021-03-28 02:53 | 1591 |  | 0 | 0 | 0 | 0 | 0 | 0 | 0.4668 | 0.6502 | 0.2085 | 0.0254 | 95800 | 65 | 42 | 150 | 0.042 | 0.0145 | 0.0215 | 0.053 | 0.0466 | 0.0128 | 0.01 | 0.0175
2021-03-27 | B62921 | B | 19 | SM45CRT | 103 | 37900 | 0.08 | 0.0716 | 0.0716 | 0.0822 | 1614 | 1614 | 1565 | 2694 | 38 |  |  | 0 | 미정 | 미정 | 미정 | 미정 | 0 | 0 | 0 | 155 | 0 | 0 | 0.08 | 0.1454 | 0.0053 | 0.1566 | 37 | 5200 | 1616 | 0.3093 | 0.4949 | 0.2015 | 0.0173 | [6 empty] | 1495 | 15 | 16 | 1 | 0.24 | 113 | 30 | 미정 |  | 2021-03-28 02:53 | 1608 |  | 30 | 0 | 0 | 0 | 0 | 0 | 0.433 | 0.6638 | 0.2472 | 0.0204 |  | 70 | 17 | 121 | 0.0524 | 0.0101 | 0.0191 | 0.0541 | 0.0316 | 0.0086 | 0.0076 | 0.0074
2021-03-27 | A63431 | B | 38 | SM48CH | 101 | 36200 | 0.0575 |  |  | 0.1424 |  | 1620 | 1560 | 2981 | 44.6 |  |  | 0 | 미정 | 선택 | 미정 | 미정 | 0 | 0 | 0 | 207 | 0 | 0 | 0.0575 | 0.0608 | 0.0028 | 0.1724 | 43 | 3500 | 1587 | 0.3801 | 0.5004 | 0.1648 | 0.024 | [6 empty] | 1491 | 16 | 16 | 3 | 0 | 59 | 26 | 미정 |  | 2021-03-28 03:53 | 1589 |  | 0 | 0 | 12 | 0 | 0 | 0 | 0.4698 | 0.6551 | 0.2252 | 0.0251 | 103750 | 72 | 40 | 148 | 0.0406 | 0.0232 | 0.0214 | 0.0448 | 0.0413 | 0.0202 | 0.0135 | 0.0193
2021-03-27 | B62922 | B | 20 | SM45CRT | 103 | 36400 | 0.1527 | 0.0784 | 0.0784 | 0.0949 | 1604 | 1604 | 1556 | 2619 | 37.8 |  |  | 0 | 미정 | 미정 | 미정 | 미정 | 0 | 0 | 0 | 152 | 0 | 0 | 0.1527 | 0.1876 | 0.0092 | 0.0386 | 34 | 5000 | 1603 | 0.3711 | 0.5882 | 0.1756 | 0.0101 | [6 empty] | 1495 | 15 | 16 | 1 | 0.23 | 71 | 33 | 미정 |  | 2021-03-28 03:47 | 1618 |  | 12 | 0 | 0 | 0 | 0 | 0 | 0.4306 | 0.6651 | 0.2471 | 0.0229 |  | 69 | 33 | 142 | 0.0544 | 0.0103 | 0.0193 | 0.0499 | 0.0399 | 0.0087 | 0.0088 | 0.0088
2021-03-27 | A63432 | B | 6 | SM48CH | 101 | 36000 | 0.074 |  |  | 0.0572 |  | 1620 | 1594 | 2965 | 10.8 |  |  | 0 | 미정 | 선택 | 미정 | 미정 | 0 | 0 | 0 | 197 | 0 | 0 | 0.074 | 0.0559 | 0.0046 | 0.5359 | 40 | 2300 | 1589 | 0.3707 | 0.5038 | 0.1868 | 0.0155 | [6 empty] | 1491 | 16 | 16 | 3 | 0.31 | 60 | 27 | 미정 |  | 2021-03-28 04:46 | 1589 |  | 0 | 34 | 34 | 0 | 0 | 0 | 0.467 | 0.682 | 0.2099 | 0.0237 | 98050 | 70 | 45 | 159 | 0.0104 | 0.012 | 0.0195 | 0.0494 | 0.0409 | 0.0162 | 0.0137 | 0.0221
2021-03-27 | B62923 | B | 37 | SM45CRT | 103 | 36200 | 0.0752 | 0.0711 | 0.0711 | 0.1145 | 1585 | 1585 | 1524 | 2624 | 41.7 |  |  | 0 | 미정 | 미정 | 미정 | 미정 | 0 | 0 | 0 | 149 | 0 | 0 | 0.0752 | 0.1242 | 0.0039 | 0.0562 | 38 | 6100 | 1614 | 0.3753 | 0.5584 | 0.1981 | 0.0256 | [6 empty] | 1495 | 15 | 16 | 1 | 0.23 | 114 | 34 | 미정 |  | 2021-03-28 04:51 | 1609 |  | 18 | 0 | 0 | 0 | 0 | 0 | 0.428 | 0.666 | 0.2496 | 0.0189 |  | 68 | 20 | 129 | 0.0587 | 0.0131 | 0.0182 | 0.0501 | 0.0458 | 0.012 | 0.0061 | 0.006
2021-03-27 | A63433 | B | 32 | SM48CH | 100 | 36000 | 0.0397 | 0.1971 | 0.1971 | 0.243 | 1618 | 1618 | 1541 | 2913 | 56.6 |  |  | 0 | 미정 | 미정 | 미정 | 미정 | 0 | 0 | 0 | 204 | 0 | 0 | 0.0397 | 0.0691 | 0.0031 | 0.4419 | 40 | 3800 | 1595 | 0.409 | 0.5205 | 0.1712 | 0.0319 | [6 empty] | 1491 | 16 | 17 | 3 | 0.31 | 72 | 28 | 미정 |  | 2021-03-28 05:41 | 1595 |  | 0 | 0 | 0 | 0 | 0 | 0 | 0.469 | 0.6537 | 0.2153 | 0.0238 |  | 68 | 49 | 167 | 0.0532 | 0.0198 | 0.0208 | 0.0558 | 0.0432 | 0.0187 | 0.011 | 0.0205
2021-03-27 | B62924 | B | 33 | SM45CRT | 104 | 38700 | 0.081 | 0.0623 | 0.0623 | 0.108 | 1558 | 1558 | 1536 | 2614 | 46.5 |  |  | 0 | 미정 | 미정 | 미정 | 미정 | 0 | 0 | 0 | 203 | 0 | 0 | 0.081 | 0.1233 | 0.0037 | 0.0044 | 41 | 5900 | 1635 | 0.3264 | 0.5545 | 0.1938 | 0.0266 | [6 empty] | 1495 | 15 | 16 | 1 | 0.25 | 70 | 38 | 미정 |  | 2021-03-28 06:03 | 1619 |  | 53 | 0 | 14 | 0 | 0 | 0 | 0.425 | 0.6949 | 0.244 | 0.0176 | 98250 | 88 | 17 | 116 | 0.0589 | 0.0141 | 0.0181 | 0.0365 | 0.0317 | 0.0118 | 0.0071 | 0.0068
2021-03-28 | A63434 | B | 30 | SM48CH | 100 | 35800 | 0.0567 | 0.1635 | 0.1635 | 0.1959 | 1605 | 1605 | 1553 | 2957 | 59.5 |  |  | 0 | 미정 | 선택 | 미정 | 미정 | 0 | 0 | 0 | 0 | 0 | 0 | 0.0567 | 0.068 | 0.0034 | 0.3444 | 40 | 4500 | 1592 | 0.4093 | 0.6012 | 0.1831 | 0.0468 | [6 empty] | 1491 | 16 | 16 | 3 | 0.3 | 64 | 28 | 미정 |  | 2021-03-28 06:44 | 1592 |  | 0 | 28 | 0 | 0 | 0 | 0 | 0.471 | 0.6648 | 0.2133 | 0.0209 | 96550 | 84 | 42 | 157 | 0.0706 | 0.0277 | 0.0228 | 0.0474 | 0.0454 | 0.0229 | 0.0112 | 0.0198
2021-03-28 | B62925 | B | 19 | SMN418M2 | 103 | 38800 | 0.0706 | 0.0395 | 0.0432 | 0.0589 | 1599 | 1591 | 1558 | 2760 |  |  |  | 0 | 미정 | 미정 | 미정 | 미정 | 0 | 0 | 0 | 153 | 0 | 0 | 0.0706 | 0.0852 | 0.0061 | 0.1694 | 44 | 8300 | 1691 | 0.1232 | 1.1905 | 0.2143 | 0.005 | [6 empty] | 1510 | 15 | 20 | 1 | 0.35 | 88 | 27 | 미정 |  | 2021-03-28 07:05 | 1676 |  | 66 | 0 | 0 | 0 | 0 | 0 | 0.17 | 1.4639 | 0.2851 | 0.035 | 102550 | 85 | 26 | 153 | 0.0018 | 0.0065 | 0.0259 | 0.0201 | 0.0301 | 0.0156 | 0.0119 | 0.022
2021-03-28 | A63435 | B | 20 | AE1055LS | 101 | 35800 | 0.057 | 0.0777 | 0.0777 | 0.1294 | 1630 | 1630 | 1573 | 2958 | 50.4 |  |  | 0 | 미정 | 선택 | 미정 | 미정 | 0 | 0 | 0 | 217 | 0 | 0 | 0.057 | 0.0678 | 0.0026 | 0.2148 | 42 | 6000 | 1613 | 0.4108 | 0.5987 | 0.193 | 0.0171 | 0.168 | 51.983 | 27.643 | 8.554 | 6.077 | 1.88 | 1484 | 25 | 25 | 3 | 0.31 | 84 | 32 | 미정 |  | 2021-03-28 07:45 | 1613 |  | 0 | 36 | 18 | 0 | 0 | 0 | 0.555 | 0.7778 | 0.2246 | 0.0298 | 98450 | 87 | 49 | 187 | 0.0578 | 0.0139 | 0.021 | 0.0437 | 0.0405 | 0.0095 | 0.0068 | 0.0072
2021-03-28 | B62926 | B | 38 | SMN418M2 | 103 | 38000 | 0.0554 | 0.038 | 0.0388 | 0.0623 | 1573 | 1603 | 1557 | 2656 |  |  |  | 0 | 미정 | 미정 | 미정 | 미정 | 0 | 0 | 0 | 202 | 0 | 0 | 0.0554 | 0.0843 | 0.0158 | 0.0726 | 43 | 7500 | 1656 | 0.1331 | 1.2017 | 0.2562 | 0.0055 | [6 empty] | 1510 | 15 | 15 | 1 | 0.24 | 67 | 18 | 미정 |  | 2021-03-28 08:04 | 1635 |  | 81 | 0 | 11 | 0 | 0 | 0 | 0.17 | 1.5304 | 0.3034 | 0.0341 | 96550 | 68 | 29 | 153 | 0.0025 | 0.0056 | 0.0301 | 0.0236 | 0.0306 | 0.0161 | 0.0113 | 0.0216
2021-03-28 | A63436 | B | 6 | AE1055LS | 101 | 35800 | 0.0725 | 0.0751 | 0.0751 | 0.1455 | 1627 | 1627 | 1554 | 2947 | 61.5 |  |  | 0 | 미정 | 선택 | 미정 | 미정 | 0 | 0 | 0 | 221 | 0 | 0 | 0.0725 | 0.1111 | 0.0018 | 0.2889 | 40 | 5600 | 1587 | 0.4639 | 0.6725 | 0.225 | 0.0317 | [6 empty] | 1484 | 25 | 25 | 3 | 0.33 | 73 | 32 | 미정 |  | 2021-03-28 08:45 | 1587 |  | 0 | 0 | 0 | 0 | 0 | 0 | 0.549 | 0.7687 | 0.2536 | 0.0269 | 103300 | 69 | 41 | 173 | 0.066 | 0.0165 | 0.0228 | 0.047 | 0.0417 | 0.0118 | 0.0045 | 0.0041
2021-03-28 | B62927 | B | 37 | SMN418M2 | 103 | 38000 |  | 0.0451 | 0.0451 | 0.0596 | 1590 | 1590 | 1547 | 2775 |  |  |  | 0 | 미정 | 미정 | 미정 | 미정 | 0 | 0 | 0 | 200 | 0 | 0 |  |  |  |  | 41 | 6800 | 1660 | 0.1297 | 1.2108 | 0.253 | 0.005 | [6 empty] | 1510 | 15 | 15 | 1 | 0.23 | 69 | 23 | 미정 |  | 2021-03-28 09:20 | 1629 |  | 55 | 0 | 14 | 0 | 0 | 0 | 0.179 | 1.53 | 0.3104 | 0.0333 | 97250 | 68 | 20 | 125 | 0.0029 | 0.0052 | 0.0279 |  | 0.0319 | 0.0125 | 0.0111 | 0.0208
2021-03-28 | A63437 | B | 32 | AE1055LS | 104 | 35800 | 0.0558 | 0.0813 | 0.0813 | 0.1527 | 1607 | 1607 | 1546 | 2922 | 59.1 |  |  | 0 | 미정 | 선택 | 미정 | 미정 | 0 | 0 | 0 | 220 | 0 | 0 | 0.0558 | 0.0789 | 0.0026 | 0.2317 | 44 | 6000 | 1586 | 0.4712 | 0.6464 | 0.2291 | 0.0198 | [6 empty] | 1484 | 25 | 26 | 3 | 0.32 | 63 | 32 | 미정 |  | 2021-03-28 09:46 | 1586 |  | 0 | 0 | 0 | 0 | 0 | 0 | 0.564 | 0.7703 | 0.2381 | 0.0278 | 104700 | 69 | 25 | 159 | 0.0654 | 0.0161 | 0.0219 | 0.0386 | 0.0399 | 0.0077 | 0.005 | 0.0054
2021-03-28 | B62928 | B | 33 | SMN418M2 | 103 | 38000 | 0.049 | 0.0501 | 0.0501 | 0.0913 | 1588 | 1588 | 1528 | 2627 |  |  |  | 0 | 미정 | 미정 | 미정 | 미정 | 0 | 0 | 0 | 203 | 0 | 0 | 0.049 | 0.0695 | 0.0024 | 0.1817 |  | 7600 | 1654 | 0.1599 | 1.1696 | 0.2594 | 0.0049 | [6 empty] | 1510 | 15 | 15 | 1 | 0.24 | 72 | 31 | 미정 |  | 2021-03-28 10:17 | 1641 |  | 0 | 71 | 0 | 0 | 0 | 0 | 0.191 | 1.5241 | 0.2928 | 0.0349 |  | 78 | 19 | 126 | 0.0035 | 0.0052 | 0.0284 | 0.026 | 0.0297 | 0.0111 | 0.0099 | 0.0239
2021-03-28 | A63438 | B | 30 | AE1055LS | 104 | 35800 | 0.078 | 0.1203 | 0.1203 | 0.1723 | 1606 | 1606 | 1557 | 2866 | 57 |  |  | 0 | 미정 | 선택 | 미정 | 미정 | 0 | 0 | 0 | 221 | 0 | 0 | 0.078 | 0.1001 | 0.0023 | 0.2213 | 55 | 6300 | 1603 | 0.4507 | 0.688 | 0.2325 | 0.0291 | [6 empty] | 1484 | 25 | 25 | 3 | 0.29 | 79 | 37 | 미정 |  | 2021-03-28 10:53 | 1603 |  | 0 | 0 | 0 | 0 | 0 | 0 | 0.557 | 0.7879 | 0.2566 | 0.03 | 103400 | 69 | 42 | 181 | 0.0621 | 0.0203 | 0.0245 | 0.0422 | 0.0411 | 0.0113 | 0.0036 | 0.0034
2021-03-28 | B62929 | B | 19 | SM10CM5 | 103 | 37800 | 0.0519 | 0.0346 | 0.0367 | 0.0524 | 1638 | 1597 | 1562 | 2801 | 3.9 |  |  | 0 | 미정 | 미정 | 미정 | 미정 | 0 | 0 | 0 | 53 | 0 | 0 | 0.0519 | 0.0441 | 0.0025 | 0.144 | 41 | 6200 | 1659 | 0.053 | 0.161 | 0.1152 | 0.0103 | [6 empty] | 1523 | 18 | 19 | 1 | 0.24 | 65 | 18 | 미정 |  | 2021-03-28 11:27 | 1651 |  | 40 | 0 | 0 | 0 | 0 | 0 | 0.0912 | 0.4462 | 0.1682 | 0.0141 | 95600 | 85 | 31 | 145 | 0.0062 | 0.0134 | 0.0285 | 0.0193 | 0.0314 | 0.0055 | 0.0033 | 0.0043
2021-03-28 | A63439 | B | 38 | AE1055LS | 104 | 38500 | 0.0407 | 0.0969 | 0.0547 | 0.168 | 1549 | 1614 | 1571 | 3132 | 30.9 |  |  | 0 | 미정 | 선택 | 미정 | 미정 | 0 | 0 | 0 | 220 | 0 | 0 | 0.0407 | 0.053 | 0.0032 | 0.2957 | 41 | 4900 | 1586 | 0.3783 | 0.6255 | 0.2061 | 0.016 | [6 empty] | 1484 | 25 | 25 | 3 | 0.3 | 62 | 28 | 미정 |  | 2021-03-28 12:08 | 1586 |  | 0 | 33 | 0 | 0 | 0 | 0 | 0.541 | 0.7875 | 0.2394 | 0.028 |  | 67 | 19 | 128 | 0.0346 | 0.0213 | 0.0231 | 0.0322 | 0.0347 | 0.0047 | 0.0038 | 0.0036
2021-03-28 | B62930 | B | 20 | SM10CM5 | 104 | 38500 | 0.0538 | 0.0245 | 0.0316 | 0.0531 | 1587 | 1567 | 1534 | 2760 | 10.4 |  |  | 0 | 미정 | 미정 | 미정 | 미정 | 0 | 0 | 0 | 51 | 0 | 0 | 0.0538 | 0.0572 | 0.0049 | 0.1384 | 41 | 6100 | 1641 | 0.0513 | 0.1168 | 0.1696 | 0.0242 | [6 empty] | 1523 | 18 | 18 | 1 | 0.19 | 53 | 14 | 미정 |  | 2021-03-28 12:40 | 1626 |  | 41 | 0 | 0 | 0 | 0 | 0 | 0.0865 | 0.4554 | 0.1905 | 0.0357 | 94100 | 63 | 20 | 120 | 0.0165 | 0.0153 | 0.032 | 0.0229 | 0.0192 | 0.0036 | 0.0031 | 0.003
2021-03-28 | A63440 | B | 6 | AE1055LS | 103 | 36800 | 0.0385 | 0.2154 | 0.2154 | 0.2432 | 1570 | 1570 | 1554 | 3025 | 71.3 |  |  | 0 | 미정 | 선택 | 미정 | 미정 | 0 | 0 | 0 | 224 | 0 | 0 | 0.0385 | 0.0642 | 0.0042 | 0.2032 | 40 | 4500 | 1583 | 0.4673 | 0.654 | 0.2123 | 0.0246 | [6 empty] | 1484 | 25 | 26 | 3 | 0.29 | 63 | 28 | 미정 |  | 2021-03-28 13:06 | 1583 |  | 0 | 9 | 22 | 0 | 0 | 0 | 0.556 | 0.7696 | 0.2263 | 0.0281 |  | 67 | 27 | 135 | 0.0806 | 0.0266 | 0.0281 | 0.029 | 0.0376 | 0.0072 | 0.0039 | 0.0041
2021-03-28 | B62931 | B | 37 | SM10CM5 | 104 | 37000 | 0.0542 | 0.0319 | 0.0321 | 0.0457 | 1630 | 1607 | 1567 | 2713 | 6.4 |  |  | 0 | 미정 | 미정 | 미정 | 미정 | 0 | 0 | 0 | 52 | 0 | 0 | 0.0542 | 0.0568 | 0.0029 | 0.2632 | 45 | 5900 | 1658 | 0.0657 | 0.1671 | 0.1117 | 0.015 | [6 empty] | 1523 | 18 | 19 | 1 | 0.2 | 66 | 28 | 미정 |  | 2021-03-28 13:43 | 1646 |  | 31 | 0 | 0 | 0 | 0 | 0 | 0.0952 | 0.4485 | 0.144 | 0.0196 | 95050 | 91 | 11 | 105 | 0.0103 | 0.0115 | 0.0313 | 0.0232 | 0.0201 | 0.0034 | 0.0032 | 0.0036
2021-03-28 | A63441 | B | 32 | AE1055LS | 104 | 35700 | 0.0404 | 0.1622 | 0.1381 | 0.1805 | 1562 | 1592 | 1538 | 3190 | 43.7 |  |  | 0 | 선택 | 해제 | 미정 | 미정 | 0 | 0 | 0 | 223 | 0 | 0 | 0.0404 | 0.0556 | 0.0024 | 0.1142 | 40 | 4600 | 1583 | 0.4302 | 0.6335 | 0.1881 | 0.0186 | [6 empty] | 1484 | 25 | 25 | 3 | 0.28 | 50 | 23 | 미정 |  | 2021-03-28 14:19 | 1585 |  | 0 | 29 | 9 | 0 | 0 | 0 | 0.548 | 0.7854 | 0.2421 | 0.0307 |  | 77 | 17 | 107 | 0.0498 | 0.0206 | 0.0273 | 0.0311 | 0.0175 | 0.0044 | 0.0032 | 0.0036
2021-03-28 | B62932 | B | 33 | SM10CM5 | 104 | 37000 | 0.0698 | 0.0315 | 0.0315 | 0.0425 | 1612 | 1612 | 1564 | 2780 | 2.6 |  |  | 0 | 미정 | 미정 | 미정 | 미정 | 0 | 0 | 0 | 54 | 0 | 0 | 0.0698 | 0.0918 | 0.0045 | 0.0019 | 71 | 8100 | 1670 | 0.0543 | 0.1877 | 0.1008 | 0.0576 | [6 empty] | 1523 | 18 | 5 | 1 | 0.47 | 88 | 43 | 미정 |  | 2021-03-28 15:17 | 1643 |  | 0 | 0 | 0 | 0 | 0 | 0 | 0.0783 | 0.3715 | 0.1307 | 0.0215 | 99300 | 90 | 8 | 115 | 0.0063 | 0.0198 | 0.0267 | 0.0224 | 0.0489 | 0.0595 | 0.0026 | 0.0032
2021-03-28 | A63442 | B | 22 | AE1055LS | 103 | 34700 | 0.0693 | 0.1436 | 0.1436 | 0.148 | 1586 | 1586 | 1538 | 3062 | 37.9 |  |  | 0 | 선택 | 미정 | 미정 | 미정 | 0 | 0 | 0 | 0 | 0 | 0 | 0.0693 | 0.0935 | 0.0028 | 0.3783 | 40 | 4800 | 1592 | 0.3376 | 0.6797 | 0.1818 | 0.0228 | [6 empty] | 1484 | 25 | 25 | 3 | 0.27 | 53 | 22 | 미정 |  | 2021-03-28 15:22 | 1592 |  | 0 | 8 | 10 | 0 | 0 | 0 | 0.544 | 0.7827 | 0.2421 | 0.0336 | 94050 | 66 | 17 | 112 | 0.0461 | 0.0158 | 0.028 | 0.0464 | 0.0368 | 0.0087 | 0.0044 | 0.0054
2021-03-28 | B62933 | B | 19 | SM10CM5 | 103 | 38400 | 0.0566 | 0.0285 | 0.0414 | 0.0515 | 1605 | 1575 | 1540 | 2855 | 16.1 |  |  | 0 | 미정 | 미정 | 미정 | 미정 | 0 | 0 | 0 | 54 | 0 | 0 | 0.0566 | 0.0788 | 0.0045 | 0.1419 | 42 | 7200 | 1660 | 0.0515 | 0.094 | 0.0432 | 0.0271 | [6 empty] | 1523 | 18 | 19 | 1 | 0.22 | 64 | 20 | 미정 |  | 2021-03-28 16:09 | 1646 |  | 11 | 0 | 0 | 0 | 0 | 0 | 0.0971 | 0.4502 | 0.1433 | 0.0204 | 93400 | 83 | 21 | 125 | 0.0271 | 0.0289 | 0.0309 | 0.0208 | 0.0267 |  | 0.0031 | 0.0026
2021-03-28 | A63443 | B | 38 | AE1055LS | 105 | 34800 | 0.0631 | 0.0549 | 0.0549 | 0.1882 | 1605 | 1605 | 1535 | 2938 | 45.1 |  |  | 0 | 선택 | 미정 | 미정 | 미정 | 0 | 0 | 0 | 0 | 0 | 0 | 0.0631 | 0.0688 | 0.0025 | 0.2084 | 40 | 4200 | 1579 | 0.4145 | 0.6674 | 0.1992 | 0.0187 | [6 empty] | 1484 | 25 | 25 | 3 | 0.27 | 62 | 26 | 미정 |  | 2021-03-28 16:15 | 1582 |  | 0 | 28 | 0 | 0 | 0 | 0 | 0.554 | 0.7848 | 0.2486 | 0.031 | 96450 | 64 | 22 | 117 | 0.0525 | 0.0221 | 0.0257 | 0.0462 | 0.027 | 0.0066 | 0.0039 | 0.0041
2021-03-28 | B62934 | B | 20 | SM16CM2 | 104 | 40400 | 0.0752 | 0.0766 | 0.0766 | 0.0726 | 1566 | 1566 | 1556 | 2885 | 21.3 |  |  | 0 | 미정 | 미정 | 미정 | 미정 | 0 | 0 | 0 | 0 | 0 | 0 | 0.0752 | 0.0897 | 0.0048 | 0.4541 |  | 8200 | 1658 | 0.1217 | 0.5232 | 0.1101 | 0.0131 | [6 empty] | 1515 | 15 | 17 | 1 | 0.27 | 71 | 29 | 미정 |  | 2021-03-28 17:14 | 1655 |  | 60 | 0 | 11 | 0 | 0 | 0 | 0.165 | 0.7854 | 0.2224 | 0.0151 | 98600 | 82 | 33 | 156 | 0.0351 | 0.0215 | 0.0183 | 0.036 | 0.0362 | 0.0062 | 0.0036 | 0.0036
2021-03-28 | A63444 | B | 6 | AE1055LS | 104 | 34800 | 0.0609 | 0.062 | 0.062 | 0.1449 | 1610 | 1610 | 1541 | 3005 | 46.9 |  |  | 0 | 선택 | 미정 | 미정 | 미정 | 0 | 0 | 0 | 0 | 0 | 0 | 0.0609 | 0.0918 | 0.0034 | 0.3987 | 40 | 4200 | 1574 | 0.4406 | 0.6592 | 0.1943 | 0.0236 | [6 empty] | 1484 | 25 | 25 | 3 | 0.26 | 60 | 28 | 미정 |  | 2021-03-28 17:09 | 1581 |  | 0 | 24 | 0 | 0 | 0 | 0 | 0.561 | 0.7764 | 0.2365 | 0.0299 | 103150 | 69 | 25 | 120 | 0.0515 | 0.0226 | 0.0267 | 0.0488 | 0.0211 | 0.0087 | 0.0045 | 0.0046
2021-03-28 | A63445 | B | 32 | AE1055LS | 102 | 34800 | 0.0694 | 0.0725 | 0.0725 | 0.2054 | 1615 | 1615 | 1545 | 2968 | 51.5 |  |  | 0 | 선택 | 미정 | 미정 | 미정 | 0 | 0 | 0 | 0 | 0 | 0 | 0.0694 | 0.0944 | 0.0039 | 0.5163 | 40 | 4400 | 1588 | 0.4671 | 0.6341 | 0.2024 | 0.0316 | [6 empty] | 1484 | 25 | 25 | 3 | 0.26 | 53 | 23 | 미정 |  | 2021-03-28 18:08 | 1578 |  | 0 | 22 | 8 | 0 | 0 | 0 | 0.551 | 0.7836 | 0.2469 | 0.0319 | 104550 | 69 | 19 | 118 | 0.0564 | 0.023 | 0.0272 | 0.0547 | 0.0379 | 0.0169 | 0.0073 | 0.0066
2021-03-28 | B62935 | B | 30 | SM16CM2 | 103 | 37300 | 0.0609 | 0.0322 | 0.0322 | 0.0595 | 1636 | 1636 | 1547 | 2801 | 26.2 |  |  | 0 | 미정 | 미정 | 미정 | 미정 | 0 | 0 | 0 | 0 | 0 | 0 | 0.0609 | 0.1074 | 0.0046 | 0.0582 |  | 7200 | 1668 | 0.1307 | 0.669 | 0.1601 | 0.0127 | [6 empty] | 1515 | 15 | 15 | 1 | 0.28 | 77 | 31 | 미정 |  | 2021-03-28 18:14 | 1655 |  | 31 | 0 | 12 | 0 | 0 | 0 | 0.1613 | 0.7921 | 0.2306 | 0.0151 | 95150 | 68 | 38 | 159 | 0.045 | 0.0181 | 0.0215 | 0.0371 | 0.0418 | 0.0047 | 0.0039 | 0.0042
2021-03-28 | A63446 | B | 22 | AE1055LS | 104 | 34800 | 0.0571 | 0.0905 | 0.0905 | 0.1545 | 1612 | 1612 | 1545 | 3020 | 40.1 |  |  | 0 | 선택 | 미정 | 미정 | 미정 | 0 | 0 | 0 | 0 | 0 | 0 | 0.0571 | 0.0874 | 0.0035 | 0.1459 | 40 | 4300 | 1587 | 0.4261 | 0.6332 | 0.211 | 0.0234 | [6 empty] | 1484 | 25 | 25 | 3 | 0.26 | 58 | 25 | 미정 |  | 2021-03-28 19:08 | 1583 |  | 0 | 44 | 18 | 0 | 0 | 0 | 0.5418 | 0.7756 | 0.2403 | 0.0278 |  | 78 | 25 | 122 | 0.0457 | 0.0188 | 0.0268 | 0.0402 | 0.0304 | 0.0083 | 0.0055 | 0.0061
2021-03-28 | B62936 | B | 37 | SM16CM2 | 87 | 36900 | 0.0601 | 0.056 | 0.056 | 0.0576 | 1606 | 1606 | 1535 | 2797 | 28.1 |  |  | 0 | 미정 | 미정 | 미정 | 미정 | 0 | 0 | 0 | 49 | 0 | 0 | 0.0601 | 0.0651 | 0.0025 | 0.2191 |  | 7100 | 1642 | 0.1281 | 0.6336 | 0.1341 | 0.0094 | [6 empty] | 1515 | 15 | 16 | 1 | 0.26 | 60 | 24 | 미정 |  | 2021-03-28 19:16 | 1635 |  | 40 | 0 | 32 | 0 | 0 | 0 | 0.1653 | 0.7978 | 0.2292 | 0.0152 | 96250 | 68 | 34 | 149 | 0.0475 | 0.0135 | 0.0221 | 0.0316 | 0.0418 | 0.0061 | 0.0044 | 0.0042
2021-03-28 | A63447 | B | 38 | AE1055LS | 103 | 33800 | 0.0639 | 0.0606 | 0.0606 | 0.1312 | 1584 | 1584 | 1524 | 2841 | 39 |  |  | 0 | 선택 | 해제 | 미정 | 미정 | 0 | 0 | 0 | 0 | 0 | 0 | 0.0639 | 0.087 | 0.0043 | 0.2537 | 40 | 5100 | 1584 | 0.4507 | 0.6675 | 0.2091 | 0.0204 | [6 empty] | 1484 | 25 | 25 | 3 | 0.26 | 55 | 24 | 미정 |  | 2021-03-28 20:04 | 1584 |  | 0 | 9 | 10 | 0 | 0 | 0 | 0.5518 | 0.7803 | 0.2405 | 0.0318 | 103150 | 90 | 25 | 134 | 0.0438 | 0.0232 | 0.0274 | 0.0501 | 0.0422 | 0.0074 | 0.0047 | 0.005
2021-03-28 | B62937 | B | 19 | SM16CM2 | 105 | 37500 | 0.0613 | 0.0545 | 0.0545 | 0.0691 | 1596 | 1596 | 1532 | 2807 | 29.9 |  |  | 0 | 미정 | 미정 | 미정 | 미정 | 0 | 0 | 0 | 39 | 0 | 0 | 0.0613 | 0.1009 | 0.0029 | 0.0395 |  | 7300 | 1645 | 0.1283 | 0.6004 | 0.1611 | 0.0197 | [6 empty] | 1515 | 15 | 16 | 1 | 0.25 | 72 | 32 | 미정 |  | 2021-03-28 20:13 | 1644 |  | 53 | 0 | 11 | 0 | 0 | 0 | 0.1658 | 0.8001 | 0.2301 | 0.0169 | 92550 | 68 | 37 | 155 | 0.0509 | 0.0159 | 0.0223 | 0.0397 | 0.0334 | 0.0074 | 0.0049 | 0.0047
2021-03-28 | A63448 | B | 6 | AE1055LS | 104 | 34800 | 0.0608 | 0.0753 | 0.0753 | 0.1404 | 1598 | 1598 | 1543 | 3003 | 24 |  |  | 0 | 미정 | 선택 | 미정 | 미정 | 0 | 0 | 0 | 0 | 0 | 0 | 0.0608 | 0.0829 | 0.0025 | 0.0975 | 44 | 5500 | 1596 | 0.4517 | 0.6828 | 0.2201 | 0.0274 | [6 empty] | 1484 | 25 | 25 | 3 | 0.26 | 73 | 28 | 미정 |  | 2021-03-28 21:04 | 1596 |  | 0 | 10 | 0 | 0 | 0 | 0 | 0.5466 | 0.7877 | 0.2314 | 0.0277 |  | 92 | 50 | 184 | 0.0271 | 0.0189 | 0.0216 | 0.0461 | 0.0332 | 0.007 | 0.0031 | 0.0048
2021-03-28 | B62938 | B | 20 | SM16CM2 | 104 | 40200 | 0.0467 | 0.0417 | 0.0639 | 0.0809 | 1563 | 1575 | 1538 | 2940 | 23.6 |  |  | 0 | 미정 | 미정 | 미정 | 미정 | 0 | 0 | 0 | 41 | 0 | 0 | 0.0467 | 0.0491 | 0.0021 | 0.0458 |  | 6800 | 1656 | 0.1299 | 0.6341 | 0.1585 | 0.0127 | [6 empty] | 1515 | 15 | 16 | 1 | 0.29 | 69 | 34 | 미정 |  | 2021-03-28 21:18 | 1647 |  | 33 | 0 | 0 | 0 | 0 | 0 | 0.166 | 0.7986 | 0.2335 | 0.0142 | 98500 | 69 | 26 | 135 | 0.0395 | 0.018 | 0.0186 | 0.0366 | 0.0422 | 0.0054 | 0.0041 | 0.0042
2021-03-28 | B62939 | B | 30 | SM16CM2 | 104 | 40500 |  | 0.032 | 0.0508 | 0.0842 | 1591 | 1621 | 1554 | 2691 | 28.9 |  |  | 0 | 미정 | 미정 | 미정 | 미정 | 0 | 0 | 0 | 43 | 0 | 0 | [5 empty] | 5900 | 1648 | 0.1153 | 0.6415 | 0.18 | 0.0185 | [6 empty] | 1515 | 15 | 16 | 1 | 0.28 | 67 | 28 | 미정 |  | 2021-03-28 22:18 | 1648 |  | 47 | 0 | 23 | 0 | 0 | 0 | 0.1609 | 0.8 | 0.2334 | 0.0176 | 97300 | 87 | 25 | 127 | 0.052 | 0.0125 | 0.0203 |  | 0.0256 | 0.0058 | 0.0042 | 0.0046
2021-03-28 | A63449 | B | 32 | AE1055LS | 105 | 37600 | 0.039 | 0.0677 | 0.0677 | 0.1332 | 1561 | 1561 | 1532 | 2978 | 35.4 |  |  | 0 | 미정 | 미정 | 미정 | 미정 | 0 | 0 | 0 | 0 | 0 | 0 | 0.039 | 0.0465 | 0.0044 | 0.1454 | 40 | 5800 | 1575 | 0.4706 | 0.6487 | 0.1934 | 0.0273 | [6 empty] | 1484 | 25 | 25 | 3 | 0.26 | 68 | 25 | 미정 |  | 2021-03-28 23:12 | 1575 |  | 0 | 22 | 0 | 0 | 0 | 0 | 0.552 | 0.7803 | 0.2352 | 0.0274 |  | 85 | 9 | 84 | 0.0424 | 0.0191 | 0.0228 | 0.0338 | 0.0362 | 0.0115 | 0.0046 | 0.0048
2021-03-28 | B62940 | B | 37 | SCM415 | 104 | 39400 | 0.0604 | 0.0493 | 0.0493 | 0.0785 | 1578 | 1578 | 1561 | 2776 | 19 |  |  | 0 | 미정 | 미정 | 미정 | 미정 | 0 | 0 | 0 | 0 | 0 | 0 | 0.0604 | 0.0726 | 0.0125 | 0.1598 | 53 | 8700 | 1676 | 0.124 | 0.5692 | 0.159 | 0.0147 | [6 empty] | 1516 | 15 | 21 | 1 | 0.24 | 88 | 40 | 미정 |  | 2021-03-28 23:39 | 1666 |  | 0 | 26 | 44 | 0 | 0 | 0 | 0.151 | 0.6868 | 0.221 | 0.0206 | 99600 | 69 | 25 | 152 | 0.0318 | 0.0112 | 0.0203 | 0.0321 | 0.0402 | 0.0068 | 0.0063 | 0.0117
2021-03-28 | A63450 | B | 22 | AE1055LS | 103 | 36800 | 0.0446 |  |  | 0.1714 |  | 1620 | 1560 | 3066 | 36.7 |  |  | 0 | 선택 | 미정 | 미정 | 미정 | 0 | 0 | 0 | 0 | 0 | 0 | 0.0446 | 0.0767 | 0.0028 | 0.0012 | 40 | 4300 | 1584 | 0.4533 | 0.6408 | 0.1897 | 0.0222 | [6 empty] | 1484 | 25 | 25 | 3 | 0.26 | 60 | 24 | 미정 |  | 2021-03-29 00:13 | 1584 |  | 0 | 35 | 0 | 0 | 0 | 0 | 0.5489 | 0.7806 | 0.2312 | 0.0309 | 0 | 72 | 20 | 113 | 0.0446 | 0.0184 | 0.0254 | 0.0399 | 0.0308 | 0.0085 | 0.005 | 0.0051
2021-03-28 | B62941 | B | 19 | SCM415 | 103 | 38500 | 0.2276 | 0.0432 | 0.0432 | 0.0694 | 1630 | 1630 | 1563 | 2497 | 13.1 |  |  | 0 | 미정 | 미정 | 미정 | 미정 | 0 | 0 | 0 | 0 | 0 | 0 | 0.2276 | 0.1838 | 0.0088 | 0.2262 | 37 | 6200 | 1649 | 0.1319 | 0.5995 | 0.0861 | 0.0111 | [6 empty] | 1516 | 15 | 17 | 1 | 0.26 | 65 | 25 | 미정 |  | 2021-03-29 00:29 | 1642 |  | 30 | 0 | 22 | 0 | 0 | 0 | 0.1535 | 0.6979 | 0.2139 | 0.0184 |  | 72 | 39 | 162 | 0.0204 | 0.0089 | 0.0245 | 0.0477 | 0.0586 | 0.0242 | 0.0105 | 0.0131
2021-03-28 | A63451 | B | 38 | AE1055LS | 103 | 36500 | 0.0577 |  |  | 0.1485 |  | 1620 | 1560 | 2982 | 28.1 |  |  | 0 | 선택 | 미정 | 미정 | 미정 | 0 | 0 | 0 | 0 | 0 | 0 | 0.0577 | 0.0534 | 0.0024 | 0.1225 | 40 | 3800 | 1578 | 0.4405 | 0.6693 | 0.2026 | 0.0199 | [6 empty] | 1484 | 25 | 25 | 3 | 0.27 | 58 | 23 | 미정 |  | 2021-03-29 01:08 | 1580 |  | 0 | 36 | 0 | 0 | 0 | 0 | 0.5528 | 0.7954 | 0.2391 | 0.0322 | 0 | 68 | 24 | 126 | 0.0347 | 0.0232 | 0.0267 | 0.0434 | 0.0286 | 0.0095 | 0.0048 | 0.0054
2021-03-28 | B62942 | B | 20 | SCM415 | 104 | 37100 | 0.0752 | 0.0456 | 0.0456 | 0.0866 | 1606 | 1606 | 1548 | 2573 | 18.8 |  |  | 0 | 미정 | 미정 | 미정 | 미정 | 0 | 0 | 0 | 0 | 0 | 0 | 0.0752 | 0.0953 | 0.0038 | 0.2361 | 41 | 6800 | 1621 | 0.1329 | 0.5633 | 0.1506 | 0.0149 | [6 empty] | 1516 | 15 | 17 | 1 | 0.21 | 55 | 15 | 미정 |  | 2021-03-29 01:29 | 1631 |  | 26 | 0 | 11 | 0 | 0 | 0 | 0.15 | 0.6968 | 0.2252 | 0.0227 |  | 73 | 43 | 172 | 0.0323 | 0.0113 | 0.0234 | 0.0433 | 0.0615 | 0.0076 | 0.0065 | 0.0125
2021-03-28 | A63452 | B | 6 | AE1055LS | 104 | 36500 | 0.0516 |  |  | 0.1659 |  | 1620 | 1566 | 3008 | 36.9 |  |  | 0 | 선택 | 미정 | 미정 | 미정 | 0 | 0 | 0 | 0 | 0 | 0 | 0.0516 | 0.0575 | 0.0039 | 0.1072 | 40 | 3500 | 1571 | 0.4716 | 0.6493 | 0.2198 | 0.0159 | [6 empty] | 1484 | 25 | 25 | 3 | 0.27 | 59 | 24 | 미정 |  | 2021-03-29 02:02 | 1577 |  | 0 | 35 | 0 | 0 | 0 | 0 | 0.56 | 0.7924 | 0.238 | 0.0288 |  | 65 | 34 | 141 | 0.0452 | 0.0138 | 0.0233 | 0.0386 | 0.0242 | 0.005 | 0.0041 | 0.0044
2021-03-28 | B62943 | B | 30 | SCM415 | 104 | 38800 | 0.0772 | 0.085 | 0.085 | 0.0721 | 1582 | 1582 | 1566 | 2793 | 12.6 |  |  | 0 | 미정 | 미정 | 미정 | 미정 | 0 | 0 | 0 | 0 | 0 | 0 | 0.0772 | 0.0869 | 0.0047 | 0.2809 | 42 | 6800 | 1626 | 0.1438 | 0.5093 | 0.1731 | 0.0212 | [6 empty] | 1516 | 15 | 17 | 1 | 0.25 | 62 | 17 | 미정 |  | 2021-03-29 02:30 | 1634 |  | 38 | 0 | 0 | 0 | 0 | 0 | 0.1521 | 0.6961 | 0.2181 | 0.0214 |  | 76 | 41 | 173 | 0.0204 | 0.0138 | 0.0266 | 0.047 | 0.0485 | 0.0074 | 0.0067 | 0.013
2021-03-28 | A63453 | B | 32 | AE1055LS | 103 | 36500 | 0.0724 |  |  | 0.2139 |  | 1620 | 1541 | 2941 | 46.7 |  |  | 0 | 미정 | 선택 | 미정 | 미정 | 0 | 0 | 0 | 0 | 0 | 0 | 0.0724 | 0.0864 | 0.004 | 0.0753 | 42 | 4200 | 1586 | 0.5038 | 0.6461 | 0.1871 | 0.0246 | [6 empty] | 1484 | 25 | 25 | 3 | 0.27 | 60 | 24 | 미정 |  | 2021-03-29 02:58 | 1587 |  | 0 | 18 | 0 | 0 | 0 | 0 | 0.5527 | 0.7871 | 0.2435 | 0.0308 |  | 69 | 28 | 136 | 0.0559 | 0.0244 | 0.0256 | 0.0367 | 0.033 | 0.0087 | 0.0054 | 0.0052
2021-03-28 | B62944 | B | 37 | SCM415 | 103 | 38700 | 0.0557 | 0.9644 | 0.0507 | 0.0684 | 1606 | 1600 | 1556 | 2708 | 22.2 |  |  | 0 | 미정 | 미정 | 미정 | 미정 | 0 | 0 | 0 | 0 | 0 | 0 | 0.0557 | 0.0712 | 0.0024 | 0.0187 | 39 | 6800 | 1647 | 0.1397 | 0.5945 | 0.1104 | 0.0191 | [6 empty] | 1516 | 15 | 17 | 1 | 0.25 | 67 | 30 | 미정 |  | 2021-03-29 03:39 | 1646 |  | 33 | 0 | 11 | 0 | 0 | 0 | 0.1539 | 0.6994 | 0.2231 | 0.0152 |  | 73 | 41 | 169 | 0.0374 | 0.0117 | 0.0235 | 0.0474 | 0.0616 | 0.017 | 0.0117 | 0.0153
2021-03-28 | A63454 | B | 22 | AE1055LS | 103 | 37500 | 0.0585 | 0.0731 | 0.0731 | 0.118 | 1636 | 1636 | 1568 | 3035 | 26.1 |  |  | 0 | 선택 | 미정 | 미정 | 미정 | 0 | 0 | 0 | 0 | 0 | 0 | 0.0585 | 0.0958 | 0.0029 | 0.1914 | 40 | 3500 | 1576 | 0.4012 | 0.6336 | 0.1858 | 0.0157 | [6 empty] | 1484 | 25 | 25 | 3 | 0.26 | 54 | 25 | 미정 |  | 2021-03-29 04:07 | 1576 |  | 0 | 32 | 0 | 0 | 0 | 0 | 0.5478 | 0.7806 | 0.2354 | 0.0326 | 102200 | 77 | 16 | 113 | 0.0321 | 0.022 | 0.028 | 0.0391 | 0.0189 | 0.0076 | 0.006 | 0.0064
2021-03-28 | B62945 | B | 19 | SCM415 | 104 | 42000 | 0.136 | 0.0437 | 0.0437 | 0.0765 | 1603 | 1603 | 1570 | 2667 | 11.5 |  |  | 0 | 미정 | 미정 | 미정 | 미정 | 0 | 0 | 0 | 0 | 0 | 0 | 0.136 | 0.1505 | 0.0048 | 0.1647 | 36 | 6000 | 1637 | 0.1387 | 0.5936 | 0.1222 | 0.0172 | [6 empty] | 1516 | 15 | 17 | 1 | 0.23 | 63 | 27 | 미정 |  | 2021-03-29 04:40 | 1641 |  | 39 | 0 | 20 | 0 | 0 | 0 | 0.148 | 0.7088 | 0.2211 | 0.0172 |  | 168 | 40 | 165 | 0.0193 | 0.0131 | 0.0239 | 0.0554 | 0.074 | 0.0223 | 0.0184 | 0.0165
2021-03-28 | A63455 | B | 38 | STB2 | 101 | 37500 | 0.057 | 0.1801 | 0.1801 | 0.2517 | 1650 | 1650 | 1571 | 2987 | 44.3 |  |  | 0 | 선택 | 미정 | 미정 | 미정 | 0 | 0 | 0 | 0 | 0 | 0 | 0.057 | 0.1391 | 0.0021 | 0.0328 | 43 | 5100 | 1582 | 0.8875 | 0.287 | 0.2312 | 0.0152 | [6 empty] | 1456 | 25 | 25 | 3 | 0.28 | 93 | 39 | 미정 |  | 2021-03-29 05:07 | 1584 |  | 0 | 0 | 0 | 0 | 0 | 0 | 0.972 | 0.3605 | 0.2634 | 0.0132 | 0 | 94 | 55 | 194 | 0.0536 | 0.0144 | 0.0107 | 0.0401 | 0.0163 | 0.0035 | 0.0034 | 0.0044
2021-03-28 | B62946 | I | 20 | 18CRNIMO7HI | 90 | 35000 | 0.0871 | 0.04 | 0.04 | 0.0822 | 1654 | 1654 | 1594 | 2771 | 18.7 |  |  | 0 | 미정 | 미정 | 미정 | 미정 | 0 | 0 | 0 | 0 | 0 | 0 | 0.0871 | 0.1046 | 0.0047 | 0.0016 | 48 | 8800 | 1698 | 0.1483 | 0.4064 | 0.2303 | 0.0149 | [6 empty] | 1506 | 25 | 28 | 1 | 0.34 | 84 | 0 | 미정 |  | 2021-03-29 05:49 | 1704 |  | 62 | 0 | 31 | 0 | 0 | 0 | 0.1731 | 0.5557 | 0.2608 | 0.0304 | 87400 | 974 | 38 | 189 | 0.0428 | 0.0143 | 0.0301 | 0.0232 | 0.0091 | 0.0033 | 0.0039 | 0.0048
2021-03-28 | A63456 | B | 6 | STB2 | 101 | 36500 | 0.0417 | 0.3078 | 0.3078 | 0.4058 | 1602 | 1602 | 1533 | 3006 | 57.1 |  |  | 0 | 선택 | 미정 | 미정 | 미정 | 0 | 0 | 0 | 0 | 0 | 0 | 0.0417 | 0.0635 | 0.0031 | 0.1476 | 43 | 5700 | 1563 | 0.862 | 0.2605 | 0.2244 | 0.0245 | [6 empty] | 1456 | 25 | 26 | 3 | 0.29 | 65 | 30 | 미정 |  | 2021-03-29 06:05 | 1563 |  | 0 | 0 | 0 | 0 | 0 | 0 | 0.963 | 0.3552 | 0.2741 | 0.0139 | 99950 | 73 | 43 | 171 | 0.0699 | 0.0165 | 0.0118 | 0.025 | 0.0204 | 0.0032 | 0.0019 | 0.0036
2021-03-29 | B62947 | I | 30 | SCM440I | 106 | 38000 | 0.0825 | 0.0385 | 0.0606 | 0.071 | 1643 | 1632 | 1597 | 3171 | 7.4 |  |  | 0 | 미정 | 미정 | 미정 | 미정 | 0 | 0 | 0 | 156 | 0 | 0 | 0.0825 | 0.0738 | 0.0043 | 0.2285 | 48 | 7700 | 1666 | 0.2656 | 0.5693 | 0.196 | 0.0108 | [6 empty] | 1495 | 20 | 21 | 1 | 0.27 | 83 | 0 | 미정 |  | 2021-03-29 06:56 | 1652 |  | 56 | 0 | 17 | 0 | 0 | 0 | 0.395 | 0.7161 | 0.2521 | 0.0086 | 103800 | 1061 | 27 | 159 | 0.0072 | 0.011 | 0.0082 | 0.0508 | 0.0093 | 0.0053 | 0.0057 | 0.0138
2021-03-29 | A63457 | B | 32 | STB2 | 101 | 36500 | 0.0585 | 0.1436 | 0.1436 | 0.2326 | 1614 | 1614 | 1540 | 2972 | 52 |  |  | 0 | 선택 | 미정 | 미정 | 미정 | 0 | 0 | 0 | 0 | 0 | 0 | 0.0585 | 0.0609 | 0.0018 | 0.2185 | 47 | 5700 | 1555 | 0.8259 | 0.3395 | 0.2135 | 0.0167 | 0.26 | 48.744 | 30.973 | 7.221 | 6.75 | 1.573 | 1456 | 25 | 25 | 3 | 0.3 | 71 | 31 | 미정 |  | 2021-03-29 07:07 | 1555 |  | 0 | 27 | 0 | 0 | 0 | 0 | 0.961 | 0.3798 | 0.2586 | 0.0109 | 110000 | 78 | 45 | 177 | 0.0576 | 0.0126 | 0.0092 | 0.0281 | 0.0228 | 0.0047 | 0.0039 | 0.0053
2021-03-29 | A63458 | B | 22 | STB2 | 101 | 36500 | 0.0452 | 0.2323 | 0.2323 | 0.2648 | 1584 | 1584 | 1540 | 2870 | 69.8 |  |  | 0 | 미정 | 선택 | 미정 | 미정 | 0 | 0 | 0 | 0 | 0 | 0 | 0.0452 | 0.0556 | 0.0035 | 0.1831 | 49 | 6500 | 1550 | 0.8524 | 0.289 | 0.254 | 0.0378 | [6 empty] | 1456 | 25 | 25 | 3 | 0.3 | 68 | 27 | 미정 |  | 2021-03-29 08:06 | 1550 |  | 0 | 12 | 0 | 0 | 0 | 0 | 0.938 | 0.3682 | 0.2698 | 0.0168 | 106300 | 79 | 49 | 193 | 0.0806 | 0.0192 | 0.0133 | 0.0271 | 0.0325 | 0.008 | 0.0027 | 0.0045
2021-03-29 | B62948 | I | 37 | SCM415C2 | 108 | 38800 | 0.0898 | 0.0443 | 0.0443 | 0.058 | 1606 | 1606 | 1579 | 2841 | 16.1 |  |  | 0 | 미정 | 미정 | 미정 | 미정 | 0 | 0 | 0 | 50 | 0 | 0 | 0.0898 | 0.1565 | 0.003 | 0.0639 | 49 | 8100 | 1676 | 0.1142 | 0.5793 | 0.1806 | 0.0257 | [6 empty] | 1516 | 20 | 20 | 1 | 0.23 | 82 | 0 | 미정 |  | 2021-03-29 08:09 | 1673 |  | 21 | 0 | 0 | 0 | 0 | 0 | 0.144 | 0.6962 | 0.2244 | 0.0224 | 102200 | 803 | 19 | 143 | 0.0251 | 0.0233 | 0.0266 | 0.0459 | 0.0444 | 0.0128 | 0.0103 | 0.0174
2021-03-29 | B62949 | B | 38 | STB2 | 96 | 35700 | 0.0669 | 0.0317 | 0.1509 | 0.2018 | 1623 | 1593 | 1538 | 2626 | 49.8 |  |  | 0 | 미정 | 미정 | 미정 | 미정 | 0 | 0 | 0 | 103 | 0 | 0 | 0.0669 | 0.0755 | 0.003 | 0.101 | 51 | 6000 | 1553 | 0.9082 | 0.345 | 0.2121 | 0.0141 | [6 empty] | 1456 | 25 | 25 | 3 | 0.3 | 66 | 25 | 미정 |  | 2021-03-29 09:19 | 1553 |  | 0 | 0 | 23 | 0 | 0 | 0 | 0.944 | 0.3681 | 0.2635 | 0.0104 |  | 257 | 41 | 186 | 0.0578 | 0.0121 | 0.0091 | 0.0442 | 0.04 | 0.0052 | 0.0036 | 0.0042
2021-03-29 | B62950 | I | 20 | SCM415C2 | 101 | 38100 | 0.0584 | 0.0261 | 0.0663 | 0.073 | 1670 | 1659 | 1616 | 3122 | 29.8 |  |  | 0 | 미정 | 미정 | 미정 | 미정 | 0 | 0 | 0 | 53 | 0 | 0 | 0.0584 | 0.0636 | 0.0028 | 0.117 | 42 | 6000 | 1631 | 0.1231 | 0.7155 | 0.1677 | 0.0133 | [6 empty] | 1516 | 20 | 25 | 3 | 0.36 | 95 | 0 | 미정 |  | 2021-03-29 10:21 | 0 |  | 0 | 0 | 15 | 0 | 0 | 0 | 0.1434 | 0.7148 | 0.2099 | 0.0275 | 100850 | 761 | 38 | 152 | 0.0458 | 0.0139 | 0.0221 | 0.029 | 0.0361 | 0.0122 | 0.0096 | 0.0155
2021-03-29 | A63459 | I | 30 | SCM440I | 101 | 37000 | 0.049 | 0.1521 | 0.1521 | 0.2375 | 1605 | 1605 | 1528 | 2778 | 2 |  |  | 0 | 선택 | 미정 | 미정 | 미정 | 0 | 0 | 0 | 0 | 0 | 0 | 0.049 | 0.072 | 0.004 | 0.2239 | 69 | 8100 | 1627 | 0.3418 | 0.571 | 0.2305 | 0.006 | [6 empty] | 1495 | 20 | 21 | 3 | 0.34 | 99 | 0 | 미정 |  | 2021-03-29 10:58 | 1627 |  | 0 | 9 | 0 | 0 | 0 | 0 | 0.389 | 0.6999 | 0.248 | 0.0064 | 102100 | 753 | 38 | 202 | 0.0029 | 0.007 | 0.0059 | 0.0314 | 0.0366 | 0.0116 | 0.0114 | 0.0162
2021-03-29 | A63460 | B | 6 | AE4140MR | 96 | 35600 | 0.0554 | 0.0657 | 0.0657 | 0.0928 | 1612 | 1612 | 1645 | 2763 |  |  |  | 0 | 선택 | 미정 | 미정 | 미정 | 0 | 0 | 0 | 0 | 0 | 0 | 0.0554 | 0.0676 | 0.0018 | 0.2046 | 25 | 2000 | 1684 | 0.2341 | 0.6844 | 0.218 | 0.0158 | [6 empty] | 1495 | 16 | 20 | 1 | 0.35 | 90 | 39 | 미정 |  | 2021-03-29 13:05 | 1665 |  | 51 | 0 | 0 | 0 | 0 | 0 | 0.384 | 0.8217 | 0.2647 | 0.0347 | 92200 | 66 | 20 | 209 | 0.0629 | 0.0179 | 0.0286 | 0.0266 | 0.0273 | 0.005 | 0.0044 | 0.0237
2021-03-29 | A63461 | B | 38 | SCR420HB2 | 104 | 38000 | 0.0427 | 0.0245 | 0.0277 | 0.0358 | 1588 | 1598 | 1547 | 2934 | 8.6 |  |  | 0 | 미정 | 미정 | 미정 | 미정 | 0 | 0 | 0 | 0 | 0 | 0 | 0.0427 | 0.0507 | 0.0025 | 0.1714 | 48 | 7700 | 1667 | 0.1663 | 0.6363 | 0.1456 | 0.006 | [6 empty] | 1509 | 18 | 20 | 3 | 0.33 | 82 | 39 | 미정 |  | 2021-03-29 13:49 | 1657 |  | 0 | 104 | 11 | 0 | 0 | 0 | 0.215 | 0.8434 | 0.2446 | 0.0245 | 97100 | 59 | 18 | 144 | 0.0126 | 0.0135 | 0.0245 | 0.0273 | 0.0595 | 0.0158 | 0.0116 | 0.0127
2021-03-29 | B62951 | B | 19 | AE4140MR | 104 | 43100 | 0.0706 | 0.0296 | 0.0572 | 0.1173 | 1582 | 1592 | 1558 | 2616 |  |  |  | 0 | 미정 | 미정 | 미정 | 미정 | 0 | 0 | 0 | 209 | 0 | 0 | 0.0706 | 0.0861 | 0.0026 | 0.0018 | 46 | 8000 | 1625 | 0.3346 | 0.6516 | 0.1686 | 0.0052 | [6 empty] | 1495 | 16 | 17 | 1 | 0.32 | 67 | 27 | 미정 |  | 2021-03-29 14:11 | 1632 |  | 41 | 0 | 0 | 0 | 0 | 0 | 0.389 | 0.8048 | 0.2484 | 0.0307 | 100650 | 75 | 18 | 146 | 0.0036 | 0.0076 | 0.0273 | 0.0421 | 0.0183 | 0.0099 | 0.0084 | 0.0246
2021-03-29 | A63462 | B | 22 | SCR420HB2 | 104 | 37800 | 0.0506 | 0.1202 | 0.0717 | 0.0708 | 1593 | 1606 | 1559 | 3093 | 14 |  |  | 0 | 미정 | 미정 | 미정 | 미정 | 0 | 0 | 0 | 0 | 0 | 0 | 0.0506 | 0.0599 | 0.0023 | 0.1689 | 50 | 6600 | 1639 | 0.161 | 0.6703 | 0.184 | 0.0118 | [6 empty] | 1509 | 18 | 18 | 3 | 0.32 | 70 | 33 | 미정 |  | 2021-03-29 14:51 | 1625 |  | 0 | 71 | 46 | 0 | 0 | 0 | 0.212 | 0.8673 | 0.2496 | 0.0287 |  | 63 | 26 | 144 | 0.0194 | 0.0211 | 0.024 | 0.0345 | 0.052 | 0.0234 | 0.0125 | 0.0114
2021-03-29 | B62952 | B | 30 | AE4140MR | 104 | 38300 | 0.0488 | 0.0579 | 0.1776 | 0.1677 | 1597 | 1606 | 1513 | 2615 |  |  |  | 0 | 미정 | 미정 | 미정 | 미정 | 0 | 0 | 0 | 252 | 0 | 0 | 0.0488 | 0.0589 | 0.006 | 0.0022 | 48 | 8900 | 1636 | 0.322 | 0.6349 | 0.2442 | 0.006 | [6 empty] | 1495 | 16 | 18 | 1 | 0.35 | 69 | 34 | 미정 |  | 2021-03-29 15:31 | 1628 |  | 16 | 0 | 0 | 0 | 0 | 0 | 0.404 | 0.8067 | 0.2568 | 0.0315 |  | 81 | 11 | 126 | 0.0046 | 0.0068 | 0.0266 | 0.0258 | 0.0095 | 0.0068 | 0.008 | 0.0249
2021-03-29 | A63463 | B | 32 | SCR420HB2 | 104 | 37900 |  | 0.0357 | 0.0357 | 0.0676 | 1585 | 1585 | 1554 | 3147 | 18.1 |  |  | 0 | 미정 | 미정 | 미정 | 미정 | 0 | 0 | 0 | 0 | 0 | 0 |  |  |  |  | 45 | 6100 | 1627 | 0.1851 | 0.7109 | 0.1839 | 0.0127 | [6 empty] | 1509 | 18 | 18 | 3 | 0.28 | 68 | 28 | 미정 |  | 2021-03-29 15:44 | 1618 |  | 0 | 20 | 52 | 0 | 0 | 0 | 0.2185 | 0.869 | 0.2465 | 0.0285 | 95950 | 62 | 26 | 141 | 0.0266 | 0.0154 | 0.0239 |  | 0.0406 | 0.0115 | 0.0076 | 0.0086
2021-03-29 | B62953 | B | 37 | AE4140MR | 104 | 37900 | 0.0551 | 0.0455 | 0.0771 | 0.0994 | 1632 | 1626 | 1523 | 2768 |  |  |  | 0 | 미정 | 미정 | 미정 | 미정 | 0 | 0 | 0 | 252 | 0 | 0 | 0.0551 | 0.0686 | 0.0052 | 0.2032 | 53 | 9100 | 1639 | 0.3133 | 0.639 | 0.2075 | 0.0044 | [6 empty] | 1495 | 16 | 17 | 1 | 0.36 | 72 | 36 | 미정 |  | 2021-03-29 16:39 | 1638 |  | 32 | 0 | 16 | 0 | 0 | 0 | 0.385 | 0.8055 | 0.2533 | 0.0312 | 107700 | 80 | 13 | 136 | 0.0038 | 0.0054 | 0.0254 | 0.0259 | 0.0193 | 0.0105 | 0.0104 | 0.0226
2021-03-29 | A63464 | B | 10 | SCR420HB2 | 104 | 36900 | 0.0376 | 0.1075 | 0.1075 | 0.1201 | 1615 | 1615 | 1557 | 3111 | 47.9 |  |  | 0 | 미정 | 선택 | 미정 | 미정 | 0 | 0 | 0 | 0 | 0 | 0 | 0.0376 | 0.0799 | 0.0016 | 0.1338 | 47 | 7000 | 1606 | 0.1825 | 0.6536 | 0.159 | 0.0237 | 0.12 | 46.866 | 32.402 | 6.665 | 7.031 | 1.446 | 1509 | 18 | 18 | 3 | 0.28 | 66 | 16 | 미정 |  | 2021-03-29 16:47 | 1618 |  | 0 | 51 | 69 | 0 | 0 | 0 | 0.2154 | 0.8647 | 0.2377 | 0.0273 | 107650 | 66 | 27 | 134 | 0.0614 | 0.0134 | 0.0235 | 0.0369 | 0.024 | 0.0099 | 0.0071 | 0.0079
2021-03-29 | B62954 | B | 20 | AE4140MR | 104 | 38500 | 0.0785 | 0.0824 | 0.114 | 0.0631 | 1627 | 1543 | 1563 | 2838 |  |  |  | 0 | 미정 | 미정 | 미정 | 미정 | 0 | 0 | 0 | 255 | 0 | 0 | 0.0785 | 0.0693 | 0.004 | 0.3923 | 46 | 8200 | 1641 | 0.324 | 0.5851 | 0.1826 | 0.0039 | [6 empty] | 1495 | 16 | 16 | 1 | 0.27 | 68 | 28 | 미정 |  | 2021-03-29 17:38 | 1631 |  | 60 | 0 | 21 | 0 | 0 | 0 | 0.3806 | 0.7939 | 0.247 | 0.0303 | 106350 | 75 | 24 | 151 | 0.0035 | 0.0046 | 0.0259 | 0.0325 | 0.0259 | 0.013 | 0.0147 | 0.0241
2021-03-29 | A63465 | B | 6 | SCR420HB2 | 104 | 36900 |  | 0.0424 | 0.0486 | 0.073 | 1651 | 1629 | 1560 | 3163 | 27.5 |  |  | 0 | 미정 | 선택 | 미정 | 미정 | 0 | 0 | 0 | 0 | 0 | 0 |  |  |  |  | 40 | 5500 | 1608 | 0.1692 | 0.6645 | 0.1584 | 0.0235 | 0.203 | 49.166 | 31.949 | 5.966 | 8.241 | 1.538 | 1509 | 18 | 18 | 3 | 0.28 | 68 | 26 | 미정 |  | 2021-03-29 17:43 | 1609 |  | 0 | 24 | 41 | 0 | 0 | 0 | 0.2178 | 0.8764 | 0.2485 | 0.0235 | 103200 | 65 | 30 | 133 | 0.0386 | 0.0235 | 0.0207 |  | 0.0376 | 0.0214 | 0.0153 | 0.0128
2021-03-29 | B62955 | B | 19 | AE4140MR | 103 | 38600 | 0.0758 | 0.0368 | 0.1163 | 0.1656 | 1633 | 1633 | 1571 | 2708 |  |  |  | 0 | 미정 | 미정 | 미정 | 미정 | 0 | 0 | 0 | 253 | 0 | 0 | 0.0758 | 0.0824 | 0.0052 | 0.1067 | 46 | 7700 | 1648 | 0.3576 | 0.6116 | 0.2149 | 0.0041 | [6 empty] | 1495 | 16 | 16 | 1 | 0.32 | 70 | 33 | 미정 |  | 2021-03-29 18:38 | 1635 |  | 47 | 0 | 0 | 0 | 0 | 0 | 0.386 | 0.8054 | 0.2526 | 0.032 | 103500 | 74 | 32 | 165 | 0.0034 | 0.0049 | 0.0255 | 0.0531 | 0.0185 | 0.0118 | 0.0135 | 0.0254
2021-03-29 | A63466 | B | 38 | SCR420HB2 | 104 | 35800 | 0.1008 | 0.0458 | 0.0458 | 0.0909 | 1599 | 1599 | 1532 | 3078 | 40.1 |  |  | 0 | 미정 | 선택 | 미정 | 미정 | 0 | 0 | 0 | 0 | 0 | 0 | 0.1008 | 0.1663 | 0.0033 | 0.0018 | 43 | 6700 | 1606 | 0.1698 | 0.6405 | 0.1314 | 0.0265 | [6 empty] | 1509 | 18 | 18 | 3 | 0.3 | 67 | 26 | 미정 |  | 2021-03-29 18:46 | 1610 |  | 0 | 32 | 70 | 0 | 0 | 0 | 0.2199 | 0.8712 | 0.2388 | 0.0264 | 104950 | 66 | 25 | 125 | 0.054 | 0.0176 | 0.022 | 0.0546 | 0.0555 | 0.0256 | 0.0103 | 0.0104
2021-03-29 | B62956 | B | 30 | AE4140MR | 104 | 37300 | 0.0837 | 0.0363 | 0.0363 | 0.0785 | 1621 | 1621 | 1538 | 2735 |  |  |  | 0 | 미정 | 미정 | 미정 | 미정 | 0 | 0 | 0 | 255 | 0 | 0 | 0.0837 | 0.1132 | 0.0033 | 0.2585 | 47 | 8500 | 1651 | 0.2818 | 0.692 | 0.1678 | 0.0033 | [6 empty] | 1495 | 16 | 17 | 1 | 0.3 | 69 | 32 | 미정 |  | 2021-03-29 19:38 | 1643 |  | 26 | 0 | 32 | 0 | 0 | 0 | 0.385 | 0.8094 | 0.2549 | 0.0323 | 103150 | 74 | 33 | 173 | 0.0034 | 0.0044 | 0.0273 | 0.0509 | 0.0567 | 0.0226 | 0.022 | 0.0259
2021-03-29 | A63467 | B | 22 | SCR420HB2 | 100 | 35500 | 0.0741 | 0.0522 | 0.0522 | 0.0791 | 1635 | 1635 | 1576 | 2941 | 43.7 |  |  | 0 | 선택 | 미정 | 미정 | 미정 | 0 | 0 | 0 | 0 | 0 | 0 | 0.0741 | 0.1694 | 0.0037 | 0.2107 | 41 | 5500 | 1603 | 0.1734 | 0.6505 | 0.1386 | 0.0434 | [6 empty] | 1509 | 18 | 20 | 3 | 0.28 | 59 | 22 | 미정 |  | 2021-03-29 19:44 | 1614 |  | 0 | 89 | 77 | 0 | 0 | 0 | 0.2191 | 0.8583 | 0.2374 | 0.0224 | 101000 | 68 | 24 | 121 | 0.0621 | 0.0285 | 0.0241 | 0.0561 | 0.0356 | 0.0245 | 0.0141 | 0.0129
2021-03-29 | B62957 | B | 37 | AE4140MR | 104 | 37800 | 0.0881 | 0.0377 | 0.0578 | 0.1044 | 1641 | 1649 | 1554 | 2725 |  |  |  | 0 | 미정 | 미정 | 미정 | 미정 | 0 | 0 | 0 | 256 | 0 | 0 | 0.0881 | 0.1655 | 0.0047 | 0.1409 | 44 | 7800 | 1654 | 0.3209 | 0.6604 | 0.1232 | 0.0029 | [6 empty] | 1495 | 16 | 16 | 1 | 0.34 | 72 | 33 | 미정 |  | 2021-03-29 20:35 | 1645 |  | 26 | 0 | 31 | 0 | 0 | 0 | 0.388 | 0.8086 | 0.2562 | 0.0317 | 102850 | 90 | 43 | 186 | 0.0026 | 0.0045 | 0.0239 | 0.0531 | 0.0604 | 0.0269 | 0.0252 | 0.0237
2021-03-29 | A63468 | B | 10 | SCR420HB2 | 101 | 34900 | 0.0611 | 0.0611 | 0.0611 | 0.0996 | 1606 | 1606 | 1543 | 3066 | 39.7 |  |  | 0 | 선택 | 미정 | 미정 | 미정 | 0 | 0 | 0 | 0 | 0 | 0 | 0.0611 | 0.1308 | 0.0016 | 0.0012 | 39 | 5600 | 1614 | 0.1741 | 0.6651 | 0.1589 | 0.0284 | [6 empty] | 1509 | 18 | 18 | 3 | 0.27 | 68 | 23 | 미정 |  | 2021-03-29 20:41 | 1614 |  | 0 | 28 | 34 | 0 | 0 | 0 | 0.2201 | 0.8723 | 0.2469 | 0.0275 | 96550 | 79 | 27 | 124 | 0.0589 | 0.0173 | 0.0229 | 0.0495 | 0.0305 | 0.0124 | 0.0077 | 0.0106
2021-03-29 | B62958 | B | 20 | SCM420HT | 103 | 37800 | 0.0874 | 0.0347 | 0.051 | 0.0791 | 1631 | 1619 | 1537 | 2659 | 4.1 |  |  | 0 | 미정 | 선택 | 미정 | 미정 | 0 | 0 | 0 | 0 | 0 | 0 | 0.0874 | 0.1305 | 0.0034 | 0.2623 | 58 | 10100 | 1662 | 0.1602 | 0.6428 | 0.1753 | 0.0079 | [6 empty] | 1510 | 18 | 21 | 1 | 0.31 | 79 | 29 | 미정 |  | 2021-03-29 22:06 | 1657 |  | 0 | 56 | 0 | 0 | 0 | 0 | 0.213 | 0.8221 | 0.2489 | 0.0102 |  | 94 | 50 | 206 | 0.0066 | 0.0055 | 0.0202 | 0.0505 | 0.0585 | 0.0139 | 0.0112 | 0.0092
2021-03-29 | A63469 | B | 6 | 42CRMO4MS | 101 | 36500 | 0.0585 | 0.0479 | 0.0479 | 0.0864 | 1590 | 1590 | 1536 | 2837 | 32.9 |  |  | 0 | 선택 | 미정 | 미정 | 미정 | 0 | 0 | 0 | 0 | 0 | 0 | 0.0585 | 0.0831 | 0.0053 | 0.2731 | 45 | 7100 | 1624 | 0.3227 | 0.6211 | 0.2121 | 0.0196 | [6 empty] | 1493 | 25 | 25 | 3 | 0.28 | 87 | 35 | 미정 |  | 2021-03-29 21:55 | 1615 |  | 0 | 0 | 0 | 0 | 0 | 0 | 0.415 | 0.7783 | 0.2397 | 0.0302 |  | 88 | 29 | 134 | 0.0416 | 0.0168 | 0.0207 | 0.0312 | 0.0259 | 0.0071 | 0.0049 | 0.0047
2021-03-29 | A63470 | B | 38 | 42CRMO4MS | 101 | 37200 | 0.0624 | 0.0422 | 0.0422 | 0.1108 | 1665 | 1665 | 1580 | 2939 | 16.1 |  |  | 0 | 선택 | 미정 | 미정 | 미정 | 0 | 0 | 0 | 0 | 0 | 0 | 0.0624 | 0.11 | 0.0029 | 0.1731 | 43 | 5100 | 1581 | 0.3197 | 0.6378 | 0.204 | 0.0105 | [6 empty] | 1493 | 25 | 25 | 3 | 0.27 | 57 | 20 | 미정 |  | 2021-03-29 22:55 | 1585 |  | 0 | 0 | 0 | 0 | 0 | 0 | 0.4091 | 0.7756 | 0.2351 | 0.0254 | 116550 | 84 | 31 | 146 | 0.0171 | 0.0143 | 0.0241 | 0.0321 | 0.0169 | 0.0064 | 0.0044 | 0.004
2021-03-29 | B62959 | B | 19 | SCM420HT | 104 | 38500 | 0.0693 | 0.0643 | 0.0643 | 0.0906 | 1595 | 1595 | 1547 | 2783 | 5.9 |  |  | 0 | 미정 | 선택 | 미정 | 미정 | 0 | 0 | 0 | 0 | 0 | 0 | 0.0693 | 0.0813 | 0.0093 | 0.1966 | 44 | 7700 | 1634 | 0.1728 | 0.6713 | 0.1882 | 0.0055 | [6 empty] | 1510 | 18 | 20 | 1 | 0.28 | 64 | 24 | 미정 |  | 2021-03-29 23:09 | 1635 |  | 0 | 46 | 0 | 0 | 0 | 0 | 0.211 | 0.8266 | 0.2518 | 0.015 |  | 68 | 48 | 188 | 0.0095 | 0.0057 | 0.0228 | 0.0479 | 0.0259 | 0.0097 | 0.0094 | 0.0087
2021-03-29 | A63471 | B | 22 | 42CRMO4MS | 100 | 36500 | 0.3625 | 0.3321 | 0.3321 | 0.3732 | 1598 | 1598 | 1530 | 2958 | 51.4 |  |  | 0 | 선택 | 미정 | 미정 | 미정 | 0 | 0 | 0 | 0 | 0 | 0 | 0.3625 | 0.2319 | 0.0052 | 0.0479 | 43 | 5500 | 1572 | 0.4164 | 0.6496 | 0.1987 | 0.0218 | [6 empty] | 1493 | 25 | 25 | 3 | 0.28 | 43 | 21 | 미정 |  | 2021-03-30 | 1577 |  | 0 | 0 | 0 | 0 | 0 | 0 | 0.4227 | 0.7747 | 0.2356 | 0.0271 | 97750 | 71 | 37 | 163 | 0.0643 | 0.0316 | 0.0281 | 0.0445 | 0.0238 | 0.0063 | 0.0042 | 0.0045
2021-03-29 | B62960 | B | 30 | SCM420HT | 103 | 37200 | 0.0796 | 0.0553 | 0.0553 | 0.0855 | 1580 | 1580 | 1561 | 2791 | 4.8 |  |  | 0 | 미정 | 선택 | 미정 | 미정 | 0 | 0 | 0 | 0 | 0 | 0 | 0.0796 | 0.1111 | 0.0035 | 0.1217 | 40 | 7300 | 1637 | 0.1827 | 0.6896 | 0.1822 | 0.0202 | [6 empty] | 1510 | 18 | 20 | 1 | 0.3 | 121 | 20 | 미정 |  | 2021-03-30 00:16 | 1631 |  | 0 | 41 | 0 | 0 | 0 | 0 | 0.2118 | 0.8319 | 0.2515 | 0.0261 |  | 77 | 32 | 161 | 0.0077 | 0.012 | 0.0215 | 0.0566 | 0.0339 | 0.0119 | 0.0092 | 0.0085
2021-03-29 | A63472 | B | 10 | 42CRMO4MS | 96 | 34900 | 0.0895 | 0.094 | 0.094 | 0.1192 | 1640 | 1640 | 1580 | 2978 | 23.5 |  |  | 0 | 선택 | 미정 | 미정 | 미정 | 0 | 0 | 0 | 0 | 0 | 0 | 0.0895 | 0.1654 | 0.0025 | 0.2756 | 50 | 4900 | 1590 | 0.3275 | 0.6382 | 0.2181 | 0.0155 | [6 empty] | 1493 | 25 | 25 | 3 | 0.28 | 52 | 11 | 미정 |  | 2021-03-30 01:08 | 1583 |  | 0 | 26 | 0 | 0 | 0 | 0 | 0.4204 | 0.7797 | 0.2363 | 0.0257 |  | 68 | 40 | 163 | 0.0305 | 0.024 | 0.0238 | 0.0371 | 0.0167 | 0.0041 | 0.0033 | 0.0037
2021-03-29 | B62961 | B | 37 | SCM420HT | 104 | 36900 | 0.0975 | 0.0725 | 0.0725 | 0.1099 | 1578 | 1578 | 1551 | 2553 | 21.2 |  |  | 0 | 미정 | 미정 | 미정 | 미정 | 0 | 0 | 0 | 0 | 0 | 0 | 0.0975 | 0.1354 | 0.0034 | 0.0018 | 43 | 7700 | 1645 | 0.189 | 0.6872 | 0.1597 | 0.0127 | [6 empty] | 1510 | 18 | 20 | 1 | 0.31 | 66 | 27 | 미정 |  | 2021-03-30 01:14 | 1635 |  | 0 | 35 | 0 | 0 | 0 | 0 | 0.2136 | 0.8317 | 0.2557 | 0.019 | 97250 | 75 | 47 | 187 | 0.0361 | 0.0103 | 0.0248 | 0.05 | 0.0236 | 0.0113 | 0.0092 | 0.0085
2021-03-29 | A63473 | B | 6 | 42CRMO4MS | 95 | 34900 | 0.0591 | 0.0629 | 0.0629 | 0.1089 | 1648 | 1648 | 1584 | 2873 | 20.1 |  |  | 0 | 선택 | 미정 | 미정 | 미정 | 0 | 0 | 0 | 0 | 0 | 0 | 0.0591 | 0.1149 | 0.0014 | 0.0014 | 40 | 4800 | 1587 | 0.3477 | 0.6555 | 0.1834 | 0.0112 | [6 empty] | 1493 | 25 | 25 | 3 | 0.28 | 57 | 23 | 미정 |  | 2021-03-30 02:14 | 1592 |  | 0 | 0 | 0 | 0 | 0 | 0 | 0.4184 | 0.7828 | 0.2413 | 0.0289 | 101600 | 70 | 29 | 136 | 0.0246 | 0.0161 | 0.0236 | 0.0295 | 0.0148 | 0.0045 | 0.0032 | 0.003
2021-03-29 | B62962 | B | 20 | SCM420HT | 104 | 38500 | 0.0733 | 1.308 | 0.077 | 0.0686 | 1559 | 1555 | 1548 | 2742 | 29 |  |  | 0 | 미정 | 미정 | 미정 | 미정 | 0 | 0 | 0 | 0 | 0 | 0 | 0.0733 | 0.0709 | 0.0026 | 0.1251 | 44 | 7700 | 1626 | 0.1753 | 0.6886 | 0.1216 | 0.0114 | [6 empty] | 1510 | 18 | 20 | 1 | 0.29 | 56 | 21 | 미정 |  | 2021-03-30 02:48 | 1627 |  | 0 | 0 | 11 | 0 | 0 | 0 | 0.2077 | 0.8278 | 0.2534 | 0.0157 | 99700 | 75 | 26 | 141 | 0.0484 | 0.0085 | 0.0238 | 0.0457 | 0.0521 | 0.0302 | 0.0116 | 0.009
2021-03-29 | A63474 | B | 38 | 42CRMO4MS | 96 | 34500 | 0.1012 | 0.067 | 0.067 | 0.0973 | 1655 | 1655 | 1591 | 2933 | 30 |  |  | 0 | 미정 | 선택 | 미정 | 미정 | 0 | 0 | 0 | 0 | 0 | 0 | 0.1012 | 0.1506 | 0.0021 | 0.1124 | 50 | 4700 | 1578 | 0.331 | 0.6435 | 0.1743 | 0.0143 | [6 empty] | 1493 | 25 | 25 | 3 | 0.28 | 61 | 26 | 미정 |  | 2021-03-30 03:18 | 1590 |  | 0 | 0 | 0 | 0 | 0 | 0 | 0.4154 | 0.7759 | 0.2264 | 0.0284 | 106800 | 75 | 26 | 139 | 0.036 | 0.0187 | 0.0221 | 0.0438 | 0.0269 | 0.0051 | 0.0031 | 0.0032
2021-03-29 | B62963 | B | 19 | SCM420HT | 104 | 38000 | 0.0798 | 0.0512 | 0.0512 | 0.0626 | 1578 | 1578 | 1570 | 2701 | 5.9 |  |  | 0 | 미정 | 미정 | 미정 | 미정 | 0 | 0 | 0 | 0 | 0 | 0 | 0.0798 | 0.0657 | 0.0023 | 0.401 | 39 | 6800 | 1616 | 0.1777 | 0.6293 | 0.2018 | 0.009 | [6 empty] | 1510 | 18 | 22 | 1 | 0.28 | 59 | 20 | 미정 |  | 2021-03-30 03:42 | 1626 |  | 50 | 0 | 0 | 0 | 0 | 0 | 0.2067 | 0.8381 | 0.2506 | 0.0281 | 99400 | 74 | 34 | 154 | 0.0097 | 0.009 | 0.0266 | 0.0437 | 0.0252 | 0.0087 | 0.008 | 0.0072
2021-03-29 | A63475 | B | 22 | 42CRMO4MS | 96 | 34500 | 0.061 | 0.1142 | 0.1142 | 0.1173 | 1647 | 1647 | 1559 | 2856 | 32.5 |  |  | 0 | 선택 | 미정 | 미정 | 미정 | 0 | 0 | 0 | 0 | 0 | 0 | 0.061 | 0.1415 | 0.0032 | 0.1768 | 40 | 4600 | 1593 | 0.3463 | 0.6627 | 0.1906 | 0.0215 | [6 empty] | 1493 | 25 | 25 | 3 | 0.27 | 60 | 23 | 미정 |  | 2021-03-30 04:16 | 1590 |  | 0 | 0 | 0 | 0 | 0 | 0 | 0.419 | 0.7696 | 0.2257 | 0.0291 | 100700 | 73 | 27 | 138 | 0.0408 | 0.0187 | 0.022 | 0.0325 | 0.0205 | 0.0064 | 0.004 | 0.0044
2021-03-29 | B62964 | B | 30 | SCM420HT | 104 | 37400 | 0.0575 | 0.0779 | 0.0779 | 0.0841 | 1599 | 1599 | 1559 | 2696 | 13.5 |  |  | 0 | 미정 | 미정 | 미정 | 미정 | 0 | 0 | 0 | 0 | 0 | 0 | 0.0575 | 0.0748 | 0.0023 | 0.0265 | 35 | 6300 | 1632 | 0.1857 | 0.6534 | 0.2093 | 0.0121 | [6 empty] | 1510 | 18 | 19 | 1 | 0.26 | 56 | 18 | 미정 |  | 2021-03-30 04:42 | 1623 |  | 0 | 50 | 0 | 0 | 0 | 0 | 0.22 | 0.8262 | 0.253 | 0.0266 | 97000 | 0 | 43 | 165 | 0.0227 | 0.0107 | 0.0249 | 0.0361 | 0.0198 | 0.0065 | 0.0064 | 0.009
2021-03-29 | A63476 | B | 10 | 42CRMO4MS | 101 | 35600 | 0.0714 | 0.0849 | 0.0849 | 0.1293 | 1652 | 1652 | 1566 | 2897 | 41.2 |  |  | 0 | 미정 | 선택 | 미정 | 미정 | 0 | 0 | 0 | 0 | 0 | 0 | 0.0714 | 0.1111 | 0.0025 | 0.1653 | 43 | 4600 | 1582 | 0.3181 | 0.6553 | 0.1959 | 0.0156 | [6 empty] | 1493 | 25 | 25 | 3 | 0.28 | 56 | 17 | 미정 |  | 2021-03-30 05:13 | 1588 |  | 0 | 27 | 11 | 0 | 0 | 0 | 0.4126 | 0.7676 | 0.2288 | 0.0307 | 98750 | 81 | 35 | 155 | 0.0519 | 0.0194 | 0.0235 | 0.0333 | 0.0276 | 0.0039 | 0.0027 | 0.0032
2021-03-29 | B62965 | B | 37 | SCM420HT | 103 | 37000 | 0.0648 | 0.0635 | 0.0635 | 0.1104 | 1602 | 1602 | 1547 | 2620 | 27.7 |  |  | 0 | 미정 | 미정 | 미정 | 미정 | 0 | 0 | 0 | 0 | 0 | 0 | 0.0648 | 0.08 | 0.0021 | 0.0772 | 36 | 6500 | 1622 | 0.1915 | 0.6571 | 0.2015 | 0.0203 | [6 empty] | 1510 | 18 | 19 | 1 | 0.26 | 53 | 19 | 미정 |  | 2021-03-30 05:38 | 1625 |  | 0 | 33 | 0 | 0 | 0 | 0 | 0.219 | 0.8249 | 0.2455 | 0.0268 | 93550 | 63 | 40 | 170 | 0.049 | 0.018 | 0.0268 | 0.0428 | 0.0232 | 0.0069 | 0.0066 | 0.011
2021-03-29 | A63477 | B | 6 | STB2 | 105 | 36900 | 0.0922 | 0.0833 | 0.2168 | 0.2517 | 1669 | 1642 | 1565 | 3135 | 38 |  |  | 0 | 미정 | 미정 | 미정 | 미정 | 0 | 0 | 0 | 0 | 0 | 0 | 0.0922 | 0.2113 | 0.0043 | 0.1909 | 41 | 5400 | 1593 | 0.8756 | 0.3225 | 0.2142 | 0.0178 | [6 empty] | 1456 | 25 | 25 | 3 | 0.3 | 96 | 36 | 미정 |  | 2021-03-30 06:14 | 1593 |  | 0 | 33 | 0 | 0 | 0 | 0 | 0.963 | 0.3861 | 0.2523 | 0.0125 | 98750 | 97 | 60 | 196 | 0.0487 | 0.0161 | 0.0096 | 0.0443 | 0.0267 | 0.0035 | 0.0041 | 0.0038
2021-03-30 | B62966 | B | 20 | SCM420HT | 103 | 38100 | 0.0601 | 0.0658 | 0.0658 | 0.1244 | 1619 | 1619 | 1524 | 2710 | 33.5 |  |  | 0 | 미정 | 미정 | 미정 | 미정 | 0 | 0 | 0 | 0 | 0 | 0 | 0.0601 | 0.0722 | 0.0035 | 0.2086 | 44 | 8200 | 1652 | 0.1623 | 0.6852 | 0.1858 | 0.0175 | [6 empty] | 1510 | 18 | 19 | 1 | 0.31 | 62 | 29 | 미정 |  | 2021-03-30 06:47 | 1641 |  | 96 | 0 | 24 | 0 | 0 | 0 | 0.209 | 0.8242 | 0.2473 | 0.016 | 99450 | 91 | 25 | 149 | 0.0541 | 0.0171 | 0.0274 | 0.043 | 0.0217 | 0.0048 | 0.005 | 0.0106
2021-03-30 | A63478 | B | 38 | STB2 | 100 | 35400 | 0.1634 | 0.1378 | 0.1378 | 0.2166 | 1599 | 1599 | 1539 | 2917 | 40.7 |  |  | 0 | 미정 | 선택 | 미정 | 미정 | 0 | 0 | 0 | 0 | 0 | 0 | 0.1634 | 0.2199 | 0.0041 | 0.1628 | 49 | 5800 | 1551 | 0.855 | 0.3233 | 0.2093 | 0.0156 | 0.144 | 49.175 | 29.915 | 6.946 | 7.079 | 1.643 | 1456 | 25 | 25 | 3 | 0.29 | 65 | 28 | 미정 |  | 2021-03-30 07:28 | 1551 |  | 0 | 9 | 0 | 0 | 0 | 0 | 0.976 | 0.3675 | 0.2637 | 0.0148 | 98850 | 85 | 33 | 167 | 0.0531 | 0.018 | 0.0104 | 0.0539 | 0.0475 | 0.0058 | 0.0039 | 0.005
2021-03-30 | B62967 | B | 19 | SM45CB | 104 | 37400 | 0.0612 |  | 0.0596 | 0.1109 |  | 1614 | 1522 | 2673 |  |  |  | 0 | 미정 | 미정 | 미정 | 미정 | 0 | 0 | 0 | 204 | 0 | 0 | 0.0612 | 0.0655 | 0.0024 | 0.0452 | 46 | 8500 | 1655 | 0.413 | 0.4861 | 0.1621 | 0.006 | [6 empty] | 1493 | 14 | 21 | 1 | 0.43 | 86 | 29 | 미정 |  | 2021-03-30 07:55 | 1650 |  | 0 | 0 | 0 | 0 | 0 | 0 | 0.454 | 0.6328 | 0.2141 | 0.0098 | 100000 | 111 | 51 | 197 | 0.0035 | 0.0075 | 0.0185 | 0.0481 | 0.0406 | 0.0096 | 0.0091 | 0.0086
2021-03-30 | A63479 | B | 22 | STB2 | 101 | 35400 | 0.161 | 0.1211 | 0.1211 | 0.2245 | 1620 | 1620 | 1558 | 2947 | 50.4 |  |  | 0 | 미정 | 선택 | 미정 | 미정 | 0 | 0 | 0 | 0 | 0 | 0 | 0.161 | 0.3043 | 0.0044 | 0.2492 | 46 | 5000 | 1562 | 0.8014 | 0.3598 | 0.247 | 0.0251 | [6 empty] | 1456 | 25 | 25 | 3 | 0.27 | 63 | 23 | 미정 |  | 2021-03-30 08:22 | 1560 |  | 0 | 0 | 0 | 0 | 0 | 0 | 0.953 | 0.3598 | 0.2672 | 0.0131 | 99050 | 80 | 48 | 200 | 0.0627 | 0.0163 | 0.0102 | 0.0451 | 0.0315 | 0.0062 | 0.0032 | 0.0049
2021-03-30 | B62968 | B | 30 | SM45CB | 104 | 37300 | 0.071 | 0.034 | 0.0604 | 0.1016 | 1619 | 1599 | 1541 | 2786 |  |  |  | 0 | 미정 | 미정 | 미정 | 미정 | 0 | 0 | 0 | 202 | 0 | 0 | 0.071 | 0.0503 | 0.0025 | 0.3017 | 43 | 7300 | 1651 | 0.4277 | 0.5248 | 0.1595 | 0.0053 | [6 empty] | 1493 | 14 | 15 | 1 | 0.26 | 86 | 38 | 미정 |  | 2021-03-30 09:02 | 1631 |  | 31 | 0 | 15 | 0 | 0 | 0 | 0.456 | 0.6465 | 0.2017 | 0.0234 | 101550 | 83 | 53 | 205 | 0.0037 | 0.0063 | 0.0213 | 0.0526 | 0.0246 | 0.0117 | 0.0153 | 0.0122
2021-03-30 | A63480 | B | 10 | STB2 | 100 | 35400 | 0.0903 | 0.1594 | 0.1594 | 0.2468 | 1641 | 1641 | 1571 | 2837 | 65.7 |  |  | 0 | 미정 | 선택 | 미정 | 미정 | 0 | 0 | 0 | 0 | 0 | 0 | 0.0903 | 0.2177 | 0.0015 | 0.0897 | 45 | 4800 | 1563 | 0.8558 | 0.3456 | 0.2622 | 0.0411 | [6 empty] | 1456 | 25 | 25 | 3 | 0.26 | 58 | 24 | 미정 |  | 2021-03-30 09:41 | 1563 |  | 0 | 0 | 0 | 0 | 0 | 0 | 0.952 | 0.3667 | 0.2657 | 0.016 | 96900 | 70 | 39 | 180 | 0.0856 | 0.0216 | 0.0127 | 0.0498 | 0.0417 | 0.0134 | 0.0041 | 0.0049
2021-03-30 | B62969 | B | 37 | SM45CB | 104 | 38800 | 0.0546 | 0.0257 | 0.1391 | 0.1949 | 1598 | 1572 | 1536 | 2765 |  |  |  | 0 | 미정 | 미정 | 미정 | 미정 | 0 | 0 | 0 | 204 | 0 | 0 | 0.0546 | 0.0517 | 0.0114 | 0.4769 | 42 | 6700 | 1643 | 0.4358 | 0.5382 | 0.176 | 0.005 | [6 empty] | 1493 | 14 | 19 | 1 | 0.3 | 75 | 33 | 미정 |  | 2021-03-30 10:03 | 1632 |  | 35 | 0 | 0 | 0 | 0 | 0 | 0.455 | 0.6584 | 0.1956 | 0.011 |  | 74 | 66 | 229 | 0.0058 | 0.0054 | 0.0186 | 0.0311 | 0.0177 | 0.0099 | 0.012 | 0.0114
2021-03-30 | A63481 | B | 6 | STB2 | 101 | 35400 | 0.0482 | 0.1197 | 0.1197 | 0.2372 | 1610 | 1610 | 1537 | 3068 | 50.3 |  |  | 0 | 미정 | 선택 | 미정 | 미정 | 0 | 0 | 0 | 0 | 0 | 0 | 0.0482 | 0.1253 | 0.0018 | 0.0872 | 43 | 5500 | 1567 | 0.8937 | 0.2996 | 0.2589 | 0.0252 | [6 empty] | 1456 | 25 | 26 | 3 | 0.26 | 58 | 28 | 미정 |  | 2021-03-30 10:41 | 1567 |  | 0 | 31 | 0 | 0 | 0 | 0 | 0.962 | 0.3733 | 0.2683 | 0.0143 | 102850 | 75 | 21 | 160 | 0.0609 | 0.0189 | 0.012 | 0.0428 | 0.0271 | 0.0083 | 0.0051 | 0.0059
2021-03-30 | B62970 | B | 20 | SM45CB | 104 | 37500 | 0.0551 | 0.0709 | 0.0709 | 0.115 | 1596 | 1596 | 1541 | 2939 |  |  |  | 0 | 미정 | 미정 | 미정 | 미정 | 0 | 0 | 0 | 205 | 0 | 0 | 0.0551 | 0.0426 | 0.0017 | 0.0292 | 63 | 8200 | 1647 | 0.441 | 0.5253 | 0.1897 | 0.0063 | [6 empty] | 1493 | 14 | 21 | 1 | 0.27 | 71 | 30 | 미정 |  | 2021-03-30 11:26 | 1610 |  | 16 | 0 | 0 | 0 | 0 | 0 | 0.446 | 0.643 | 0.2132 | 0.0141 | 92800 | 72 | 52 | 219 | 0.0016 | 0.0066 | 0.0183 | 0.0452 | 0.0524 | 0.009 | 0.0095 | 0.0081
2021-03-30 | A63482 | B | 38 | STB2 | 104 | 36400 |  | 0.1687 | 0.1687 | 0.2387 | 1583 | 1583 | 1530 | 2864 | 59.8 |  |  | 0 | 미정 | 선택 | 미정 | 미정 | 0 | 0 | 0 | 0 | 0 | 0 |  |  |  |  | 61 | 6100 | 1552 | 0.9309 | 0.3182 | 0.2447 | 0.015 | [6 empty] | 1456 | 25 | 26 | 3 | 0.27 | 63 | 29 | 미정 |  | 2021-03-30 11:58 | 1552 |  | 0 | 28 | 0 | 0 | 0 | 0 | 0.949 | 0.3725 | 0.2557 | 0.0095 | 103100 | 74 | 40 | 185 | 0.0702 | 0.0114 | 0.0083 |  | 0.0265 | 0.005 | 0.0041 | 0.0054
2021-03-30 | B62971 | B | 19 | SM45CB | 104 | 38800 | 0.0709 | 0.0363 | 0.0916 | 0.1589 | 1620 | 1597 | 1535 | 2792 |  |  |  | 0 | 미정 | 미정 | 미정 | 미정 | 0 | 0 | 0 | 205 | 0 | 0 | 0.0709 | 0.0618 | 0.002 | 0.0766 | 41 | 6100 | 1612 | 0.4165 | 0.5346 | 0.18 | 0.0046 | [6 empty] | 1493 | 14 | 15 | 1 | 0.34 | 114 | 24 | 미정 |  | 2021-03-30 12:50 | 1607 |  | 23 | 0 | 0 | 0 | 0 | 0 | 0.45 | 0.6493 | 0.2019 | 0.0173 | 98500 | 75 | 39 | 159 | 0.0035 | 0.0053 | 0.0161 | 0.0509 | 0.024 | 0.0117 | 0.012 | 0.0094
2021-03-30 | A63483 | B | 22 | STB2 | 104 | 37600 |  | 0.1249 | 0.1296 | 0.2363 | 1566 | 1589 | 1530 | 2951 | 57.3 |  |  | 0 | 미정 | 선택 | 미정 | 미정 | 0 | 0 | 0 | 0 | 0 | 0 |  |  |  |  | 50 | 6600 | 1547 | 0.8301 | 0.3225 | 0.2354 | 0.0302 | [6 empty] | 1456 | 25 | 25 | 3 | 0.26 | 56 | 24 | 미정 |  | 2021-03-30 13:13 | 1547 |  | 0 | 27 | 23 | 0 | 0 | 0 | 0.941 | 0.3741 | 0.2708 | 0.0124 | 104450 | 89 | 35 | 158 | 0.0686 | 0.0158 | 0.0095 |  | 0.0486 | 0.0141 | 0.0042 | 0.0056
2021-03-30 | B62972 | B | 30 | SM45CB | 104 | 37500 | 0.1883 | 0.0516 | 0.0516 | 0.1344 | 1620 | 1620 | 1514 | 2594 |  |  |  | 0 | 미정 | 미정 | 미정 | 미정 | 0 | 0 | 0 | 203 | 0 | 0 | 0.1883 | 0.1155 | 0.0092 | 0.2544 | 40 | 6600 | 1618 | 0.4129 | 0.5598 | 0.1454 | 0.0042 | [6 empty] | 1493 | 14 | 18 | 1 | 1000 | 54 | 28 | 미정 |  | 2021-03-30 14:27 | 0 |  | 0 | 10 | 28 | 0 | 0 | 0 | 0.441 | 0.6394 | 0.1721 | 0.0049 | 96850 | 75 | 18 | 146 | 0.0039 | 0.005 | 0.0056 | 0.076 | 0.0589 | 0.0117 | 0.0115 | 0.0147
2021-03-30 | A63484 | B | 10 | STB2 | 103 | 37500 | 0.0673 | 0.1955 | 0.1675 | 0.2005 | 1562 | 1601 | 1554 | 3024 | 56.2 |  |  | 0 | 미정 | 선택 | 미정 | 미정 | 0 | 0 | 0 | 0 | 0 | 0 | 0.0673 | 0.0882 | 0.0015 | 0.0174 | 64 | 6000 | 1547 | 0.7965 | 0.3164 | 0.2357 | 0.0277 | [6 empty] | 1456 | 25 | 25 | 3 | 0.27 | 49 | 25 | 미정 |  | 2021-03-30 14:27 | 0 |  | 0 | 19 | 20 | 0 | 0 | 0 | 0.936 | 0.3769 | 0.2748 | 0.0119 |  | 92 | 24 | 167 | 0.067 | 0.0131 | 0.0093 | 0.0469 | 0.0371 | 0.0085 | 0.0026 | 0.0044
2021-03-30 | B62973 | B | 32 | SM45C | 104 | 38600 | 0.0595 | 0.0276 | 0.0771 | 0.0575 | 1639 | 1652 | 1596 | 2793 | 5.2 |  |  | 0 | 미정 | 미정 | 미정 | 미정 | 0 | 0 | 0 | 56 | 0 | 0 | 0.0595 | 0.0606 | 0.0027 | 0.1782 | 40 | 4900 | 1616 | 0.3813 | 0.3451 | 0.1518 | 0.0143 | [6 empty] | 1493 | 15 | 15 | 1 | 0.27 | 59 | 11 | 미정 |  | 2021-03-30 14:54 | 1612 |  | 77 | 0 | 0 | 0 | 0 | 0 | 0.452 | 0.6549 | 0.1926 | 0.0142 |  | 70 | 46 | 173 | 0.006 | 0.0135 | 0.0119 | 0.0442 | 0.0503 | 0.0132 | 0.0087 | 0.0118
2021-03-30 | A63485 | B | 6 | STB2 | 104 | 35900 | 0.0456 | 0.1656 | 0.1656 | 0.1922 | 1582 | 1582 | 1549 | 3190 | 66.6 |  |  | 0 | 미정 | 선택 | 미정 | 미정 | 0 | 0 | 0 | 0 | 0 | 0 | 0.0456 | 0.0709 | 0.0038 | 0.1823 | 76 | 7600 | 1561 | 0.7022 | 0.2418 | 0.2169 | 0.0121 | [6 empty] | 1456 | 25 | 25 | 3 | 0.28 | 105 | 32 | 미정 |  | 2021-03-30 15:42 | 1561 |  | 0 | 16 | 8 | 0 | 0 | 0 | 0.9274 | 0.361 | 0.2613 | 0.0085 | 104850 | 85 | 8 | 167 | 0.0783 | 0.0085 | 0.007 | 0.0389 | 0.0382 | 0.0037 | 0.0032 | 0.0046
2021-03-30 | B62974 | B | 37 | SM45C | 102 | 38500 | 0.0787 | 0.0476 | 0.0476 | 0.0905 | 1622 | 1622 | 1561 | 2648 | 23.2 |  |  | 0 | 미정 | 미정 | 미정 | 미정 | 0 | 0 | 0 | 58 | 0 | 0 | 0.0787 | 0.0628 | 0.0032 | 0.1629 | 42 | 5600 | 1614 | 0.4004 | 0.562 | 0.1345 | 0.0124 | [6 empty] | 1493 | 15 | 15 | 1 | 0.3 | 67 | 24 | 미정 |  | 2021-03-30 15:51 | 1615 |  | 30 | 0 | 14 | 0 | 0 | 0 | 0.4489 | 0.658 | 0.1939 | 0.0107 |  | 75 | 44 | 174 | 0.0326 | 0.0153 | 0.015 | 0.047 | 0.0457 | 0.0166 | 0.0124 | 0.0127
2021-03-30 | A63486 | B | 38 | STB2 | 101 | 38800 | 0.0389 | 0.199 | 0.1841 | 0.3824 | 1566 | 1609 | 1544 | 3362 |  |  |  | 0 | 선택 | 미정 | 미정 | 미정 | 0 | 0 | 0 | 0 | 0 | 0 | 0.0389 | 0.0621 | 0.0025 | 0.2429 | 40 | 5400 | 1561 | 0.8434 | 0.2768 | 0.2107 | 0.0113 | [6 empty] | 1456 | 25 | 25 | 3 | 0.26 | 43 | 26 | 미정 |  | 2021-03-30 17:37 | 0 |  | 0 | 9 | 0 | 0 | 0 | 0 | 0.956 | 0.3751 | 0.2704 | 0.0114 |  | 73 | 10 | 129 | 0.001 | 0.0136 | 0.0086 | 0.0352 | 0.0635 | 0.0086 | 0.0053 | 0.0064
2021-03-30 | B62975 | B | 20 | SM45C | 105 | 39400 | 0.0968 | 0.0504 | 0.0504 | 0.0601 | 1592 | 1592 | 1557 | 2725 | 3.6 |  |  | 0 | 미정 | 미정 | 미정 | 미정 | 0 | 0 | 0 | 54 | 0 | 0 | 0.0968 | 0.0733 | 0.0029 | 0.2278 | 42 | 5800 | 1612 | 0.3594 | 0.5017 | 0.0868 | 0.006 | [6 empty] | 1493 | 15 | 16 | 1 | 0.27 | 57 | 16 | 미정 |  | 2021-03-30 17:04 | 1608 |  | 50 | 0 | 46 | 0 | 0 | 0 | 0.459 | 0.6707 | 0.1891 | 0.0155 |  | 77 | 37 | 162 | 0.0047 | 0.0059 | 0.0147 | 0.0431 | 0.0621 | 0.0172 | 0.0154 | 0.0129
2021-03-30 | A63487 | B | 22 | STB2 | 100 | 35900 |  | 0.1786 | 0.1786 | 0.321 | 1610 | 1610 | 1530 | 3073 | 60 |  |  | 0 | 미정 | 선택 | 미정 | 미정 | 0 | 0 | 0 | 0 | 0 | 0 |  |  |  |  | 53 | 5900 | 1559 | 0.8517 | 0.2501 | 0.2119 | 0.0354 | [6 empty] | 1456 | 25 | 25 | 3 | 0.3 | 46 | 24 | 미정 |  | 2021-03-30 18:10 | 1546 |  | 0 | 0 | 19 | 0 | 0 | 0 | 0.955 | 0.3666 | 0.2617 | 0.0159 |  | 74 | 18 | 144 | 0.0741 | 0.0222 | 0.0104 |  | 0.0395 | 0.015 | 0.006 | 0.0063
2021-03-30 | B62976 | B | 19 | SM45C | 103 | 38700 | 0.0672 | 0.0527 | 0.0888 | 0.1192 | 1588 | 1610 | 1570 | 2757 | 17.5 |  |  | 0 | 미정 | 선택 | 미정 | 미정 | 0 | 0 | 0 | 53 | 0 | 0 | 0.0672 | 0.0472 | 0.0026 | 0.3446 | 46 | 5600 | 1618 | 0.3813 | 0.4664 | 0.1416 | 0.0086 | [6 empty] | 1493 | 15 | 15 | 1 | 0.25 | 62 | 24 | 미정 |  | 2021-03-30 18:08 | 1608 |  | 30 | 0 | 22 | 0 | 0 | 0 | 0.4463 | 0.6608 | 0.1883 | 0.0172 | 103550 | 79 | 37 | 168 | 0.0228 | 0.0076 | 0.0153 | 0.027 | 0.0173 | 0.0091 | 0.009 | 0.0126
2021-03-30 | A63488 | B | 10 | STB2 | 100 | 38100 | 0.292 | 0.2599 | 0.2378 | 0.2392 | 1619 | 1631 | 1591 | 3298 | 68.3 |  |  | 0 | 미정 | 선택 | 미정 | 미정 | 0 | 0 | 0 | 0 | 0 | 0 | 0.3583 | 0.2994 | 0.0063 | 0.2861 | 51 | 4500 | 1560 | 0.879 | 0.3031 | 0.2055 | 0.0172 | [6 empty] | 1456 | 25 | 25 | 3 | 0.28 | 58 | 26 | 미정 |  | 2021-03-30 19:07 | 1548 |  | 0 | 23 | 15 | 0 | 0 | 0 | 0.953 | 0.3689 | 0.2682 | 0.0088 | 103150 | 74 | 37 | 166 | 0.0813 | 0.0103 | 0.0074 | 0.0727 | 0.0511 | 0.0066 | 0.0034 | 0.0046
2021-03-30 | B62977 | B | 32 | AE1045M6 | 104 | 39000 | 0.0522 | 0.0346 | 0.0894 | 0.0654 | 1632 | 1615 | 1546 | 2749 | 13.7 |  |  | 0 | 미정 | 미정 | 미정 | 미정 | 0 | 0 | 0 | 79 | 0 | 0 | 0.0522 | 0.0722 | 0.0035 | 0.0127 | 45 | 5600 | 1621 | 0.3426 | 0.4838 | 0.1709 | 0.0085 | [6 empty] | 1494 | 15 | 16 | 1 | 0.25 | 59 | 22 | 미정 |  | 2021-03-30 19:16 | 1614 |  | 20 | 0 | 0 | 0 | 0 | 0 | 0.454 | 0.6445 | 0.2516 | 0.0224 | 100900 | 77 | 29 | 161 | 0.0196 | 0.0176 | 0.0255 | 0.0306 | 0.0381 | 0.0106 | 0.0091 | 0.0129
2021-03-30 | A63489 | B | 6 | STB2 | 102 | 36400 | 0.0798 | 0.102 | 0.1436 | 0.2826 | 1598 | 1595 | 1530 | 2899 | 57.5 |  |  | 0 | 미정 | 선택 | 미정 | 미정 | 0 | 0 | 0 | 0 | 0 | 0 | 0.0798 | 0.1875 | 0.0035 | 0.2185 | 41 | 5500 | 1551 | 0.8416 | 0.2393 | 0.2351 | 0.0255 | [6 empty] | 1456 | 25 | 25 | 3 | 0.33 | 64 | 29 | 미정 |  | 2021-03-30 20:16 | 1558 |  | 0 | 21 | 0 | 0 | 0 | 0 | 0.953 | 0.3735 | 0.2678 | 0.0116 | 100700 | 74 | 36 | 149 | 0.0715 | 0.0154 | 0.0091 | 0.0489 | 0.0322 | 0.0071 | 0.005 | 0.0052
2021-03-30 | B62978 | B | 37 | AE1045M6 | 104 | 39400 | 0.0534 | 0.0604 | 0.0604 | 0.0739 | 1616 | 1616 | 1572 | 2767 | 14.3 |  |  | 0 | 미정 | 미정 | 미정 | 미정 | 0 | 0 | 0 | 103 | 0 | 0 | 0.0534 | 0.0526 | 0.0037 | 0.159 | 47 | 5500 | 1609 | 0.3231 | 0.5323 | 0.1881 | 0.0109 | [6 empty] | 1494 | 15 | 16 | 1 | 0.26 | 62 | 27 | 미정 |  | 2021-03-30 20:25 | 1610 |  | 17 | 0 | 0 | 0 | 0 | 0 | 0.446 | 0.6523 | 0.2706 | 0.0203 | 99550 | 76 | 13 | 145 | 0.0201 | 0.0155 | 0.0259 | 0.0415 | 0.0339 | 0.0103 | 0.0083 | 0.0129
2021-03-30 | A63490 | B | 38 | STB2 | 100 | 36300 | 0.1128 | 0.0825 | 0.0825 | 0.1819 | 1624 | 1624 | 1531 | 3033 | 48.9 |  |  | 0 | 미정 | 선택 | 미정 | 미정 | 0 | 0 | 0 | 0 | 0 | 0 | 0.1128 | 0.2103 | 0.0045 | 0.2069 | 43 | 5100 | 1564 | 0.906 | 0.2425 | 0.2232 | 0.0122 | [6 empty] | 1456 | 25 | 25 | 3 | 0.29 | 64 | 27 | 미정 |  | 2021-03-30 21:19 | 1553 |  | 0 | 0 | 0 | 0 | 0 | 0 | 0.9437 | 0.3568 | 0.2649 | 0.0101 | 100400 | 72 | 35 | 153 | 0.0606 | 0.0101 | 0.0069 | 0.0516 | 0.0284 | 0.003 | 0.0023 | 0.003
2021-03-30 | B62979 | B | 20 | AE1045M6 | 104 | 40100 | 0.0751 | 0.0545 | 0.1053 | 0.1609 | 1589 | 1585 | 1570 | 2712 | 19.1 |  |  | 0 | 미정 | 미정 | 미정 | 미정 | 0 | 0 | 0 | 103 | 0 | 0 | 0.0751 | 0.0608 | 0.0027 | 0.509 | 45 | 5200 | 1611 | 0.4233 | 0.4958 | 0.2122 | 0.0112 | [6 empty] | 1494 | 15 | 16 | 1 | 0.35 | 61 | 23 | 미정 |  | 2021-03-30 21:27 | 1608 |  | 32 | 0 | 21 | 0 | 0 | 0 | 0.438 | 0.6551 | 0.2574 | 0.0164 |  | 75 | 47 | 184 | 0.029 | 0.0117 | 0.0282 | 0.0369 | 0.0125 | 0.0065 | 0.0063 | 0.0139
2021-03-30 | A63491 | B | 22 | STB2 | 101 | 38800 | 0.2438 | 0.0819 | 0.0819 | 0.1211 | 1647 | 1647 | 1584 | 2915 | 26.2 |  |  | 0 | 해제 | 선택 | 미정 | 미정 | 0 | 0 | 0 | 0 | 0 | 0 | 0.2438 | 0.2085 | 0.0053 | 0.0454 | 45 | 3800 | 1561 | 0.8389 | 0.297 | 0.1779 | 0.0115 | [6 empty] | 1456 | 25 | 25 | 3 | 0.27 | 57 | 24 | 미정 |  | 2021-03-30 22:29 | 1552 |  | 0 | 23 | 30 | 0 | 0 | 0 | 0.93 | 0.374 | 0.2518 | 0.0094 | 110800 | 91 | 25 | 138 | 0.0293 | 0.0111 | 0.0076 | 0.0487 | 0.0332 | 0.0072 | 0.0063 | 0.008
2021-03-30 | B62980 | B | 19 | AE1045M6 | 103 | 38500 | 0.0777 | 0.0782 | 0.0782 | 0.1028 | 1603 | 1603 | 1563 | 2860 | 28.2 |  |  | 0 | 미정 | 미정 | 미정 | 미정 | 0 | 0 | 0 | 103 | 0 | 0 | 0.0777 | 0.0976 | 0.0431 | 0.1228 | 42 | 5000 | 1616 | 0.4143 | 0.5082 | 0.2148 | 0.0152 | [6 empty] | 1494 | 15 | 16 | 1 | 0.3 | 62 | 24 | 미정 |  | 2021-03-30 22:33 | 1605 |  | 36 | 0 | 0 | 0 | 0 | 0 | 0.4418 | 0.6729 | 0.2389 | 0.0281 |  | 69 | 44 | 176 | 0.0451 | 0.0115 | 0.0269 | 0.054 | 0.0217 | 0.0063 | 0.0069 | 0.0152
2021-03-30 | A63492 | B | 10 | STB2 | 100 | 38000 | 0.0834 | 0.1033 | 0.1033 | 0.231 | 1684 | 1684 | 1594 | 3073 | 46 |  |  | 0 | 미정 | 선택 | 미정 | 미정 | 0 | 0 | 0 | 0 | 0 | 0 | 0.0834 | 0.1382 | 0.0062 | 0.0018 | 51 | 3700 | 1560 | 0.8898 | 0.2914 | 0.2324 | 0.0096 | [6 empty] | 1456 | 25 | 25 | 3 | 0.28 | 63 | 24 | 미정 |  | 2021-03-30 23:36 | 1562 |  | 0 | 0 | 11 | 0 | 0 | 0 | 0.9565 | 0.3569 | 0.2652 | 0.0086 | 0 | 90 | 39 | 171 | 0.0559 | 0.0093 | 0.0069 | 0.0463 | 0.0327 | 0.003 | 0.0029 | 0.0041
2021-03-30 | B62981 | B | 32 | AE1045M6 | 104 | 39000 | 0.0613 | 0.0769 | 0.0769 | 0.0834 | 1564 | 1564 | 1558 | 2758 | 35.2 |  |  | 0 | 미정 | 미정 | 미정 | 미정 | 0 | 0 | 0 | 155 | 0 | 0 | 0.0613 | 0.0736 | 0.0026 | 0.0297 | 34 | 4800 | 1605 | 0.3927 | 0.4753 | 0.2215 | 0.0194 | [6 empty] | 1494 | 15 | 16 | 1 | 0.29 | 54 | 23 | 미정 |  | 2021-03-30 23:52 | 1600 |  | 20 | 0 | 0 | 0 | 0 | 0 | 0.437 | 0.6606 | 0.2626 | 0.0259 |  | 85 | 32 | 138 | 0.0532 | 0.0157 | 0.0284 | 0.0419 | 0.0294 | 0.0077 | 0.0075 | 0.0135
2021-03-30 | A63493 | B | 6 | STB2 | 101 | 36900 | 0.1412 | 0.075 | 0.1992 | 0.2621 | 1631 | 1613 | 1547 | 3049 | 40.1 |  |  | 0 | 선택 | 미정 | 미정 | 미정 | 0 | 0 | 0 | 0 | 0 | 0 | 0.1412 | 0.1193 | 0.0033 | 0.0694 | 45 | 4900 | 1557 | 0.7996 | 0.2906 | 0.2218 | 0.0145 | [6 empty] | 1456 | 25 | 25 | 3 | 0.29 | 66 | 27 | 미정 |  | 2021-03-31 00:40 | 1565 |  | 0 | 0 | 0 | 0 | 0 | 0 | 0.963 | 0.3674 | 0.2624 | 0.0097 | 105050 | 77 | 55 | 195 | 0.0471 | 0.0118 | 0.0079 | 0.0563 | 0.0231 | 0.0054 | 0.0039 | 0.0055
2021-03-30 | B62982 | B | 37 | SCR420HB | 103 | 38000 | 0.065 | 0.0575 | 0.0575 | 0.097 | 1664 | 1664 | 1599 | 2704 | 17.3 |  |  | 0 | 미정 | 미정 | 미정 | 미정 | 0 | 0 | 0 | 0 | 0 | 0 | 0.065 | 0.0989 | 0.0075 | 0.3846 | 42 | 7000 | 1676 | 0.1969 | 0.6599 | 0.1792 | 0.0169 | [6 empty] | 1508 | 18 | 21 | 1 | 0.38 | 85 | 37 | 미정 |  | 2021-03-31 00:58 | 1665 |  | 0 | 46 | 0 | 0 | 0 | 0 | 0.226 | 0.8458 | 0.2485 | 0.0141 |  | 90 | 42 | 173 | 0.0262 | 0.0176 | 0.0203 | 0.0345 | 0.0229 | 0.0105 | 0.01 | 0.0086
2021-03-30 | B62983 | B | 20 | SCR420HB | 103 | 38200 | 0.0696 | 0.1213 | 0.1213 | 0.1384 | 1615 | 1615 | 1561 | 2658 | 37 |  |  | 0 | 미정 | 미정 | 미정 | 미정 | 0 | 0 | 0 | 0 | 0 | 0 | 0.0696 | 0.0778 | 0.0036 | 0.2435 | 38 | 6500 | 1628 | 0.2022 | 0.6861 | 0.1383 | 0.0169 | [6 empty] | 1508 | 18 | 19 | 1 | 0.36 | 124 | 25 | 미정 |  | 2021-03-31 01:56 | 1632 |  | 20 | 37 | 31 | 0 | 0 | 0 | 0.2172 | 0.8483 | 0.2495 | 0.0202 |  | 67 | 47 | 175 | 0.0614 | 0.0163 | 0.0182 | 0.0397 | 0.0261 | 0.0093 | 0.0095 | 0.0088
2021-03-30 | A63494 | B | 38 | STB2 | 101 | 36900 | 0.1169 |  |  | 0.245 |  | 1620 | 1582 | 3119 | 9.2 |  |  | 0 | 선택 | 미정 | 미정 | 미정 | 0 | 0 | 0 | 0 | 0 | 0 | 0.0893 | 0.1982 | 0.0022 | 0.0015 | 43 | 4400 | 1562 | 0.9242 | 0.2935 | 0.1917 | 0.006 | [6 empty] | 1456 | 25 | 25 | 3 | 0.29 | 65 | 31 | 미정 |  | 2021-03-31 02:21 | 1562 |  | 0 | 0 | 19 | 0 | 0 | 0 | 0.9525 | 0.369 | 0.2532 | 0.0117 | 108400 | 77 | 19 | 121 | 0.0108 | 0.0138 | 0.0086 | 0.0586 | 0.0266 | 0.0091 | 0.0054 | 0.0054
2021-03-30 | B62984 | B | 19 | SCR420HB | 104 | 37600 | 0.0425 | 0.1225 | 0.0643 | 0.106 | 1586 | 1612 | 1549 | 2760 | 33.3 |  |  | 0 | 미정 | 미정 | 미정 | 미정 | 0 | 0 | 0 | 0 | 0 | 0 | 0.0425 | 0.0854 | 0.0548 | 0.032 | 40 | 6900 | 1625 | 0.1936 | 0.7273 | 0.1857 | 0.0223 | [6 empty] | 1508 | 18 | 19 | 1 | 0.33 | 65 | 21 | 미정 |  | 2021-03-31 02:55 | 1625 |  | 0 | 17 | 0 | 0 | 0 | 0 | 0.228 | 0.8476 | 0.2439 | 0.0272 |  | 66 | 41 | 167 | 0.0547 | 0.0195 | 0.0248 | 0.0226 | 0.0329 | 0.0124 | 0.0114 | 0.0097
2021-03-30 | A63495 | B | 22 | STB2 | 101 | 36400 | 0.0639 |  |  | 0.2531 |  | 1620 | 1551 | 3004 | 12.2 |  |  | 0 | 선택 | 미정 | 미정 | 미정 | 0 | 0 | 0 | 0 | 0 | 0 | 0.0639 | 0.0906 | 0.0028 | 0.056 | 42 | 5000 | 1547 | 0.8293 | 0.2743 | 0.1839 | 0.0063 | [6 empty] | 1456 | 25 | 25 | 3 | 0.29 | 57 | 27 | 미정 |  | 2021-03-31 03:18 | 1547 |  | 0 | 24 | 20 | 0 | 0 | 0 | 0.9344 | 0.3711 | 0.2646 | 0.0065 | 0 | 237 | 27 | 139 | 0.0066 | 0.0065 | 0.0056 | 0.0316 | 0.0088 | 0.0042 | 0.0032 | 0.0044
2021-03-30 | B62985 | B | 32 | SCR420HB | 103 | 38000 | 0.0828 | 0.0528 | 0.0528 | 0.0685 | 1631 | 1631 | 1596 | 2705 | 20.1 |  |  | 0 | 미정 | 선택 | 미정 | 미정 | 0 | 0 | 0 | 0 | 0 | 0 | 0.0828 | 0.0803 | 0.0042 | 0.2883 | 39 | 5900 | 1637 | 0.1343 | 0.7079 | 0.1632 | 0.0131 | [6 empty] | 1508 | 18 | 19 | 1 | 0.34 | 65 | 19 | 미정 |  | 2021-03-31 03:54 | 1625 |  | 0 | 0 | 0 | 0 | 0 | 0 | 0.2158 | 0.8563 | 0.2591 | 0.0202 |  | 75 | 41 | 165 | 0.0319 | 0.0112 | 0.0179 | 0.0386 | 0.0355 | 0.0167 | 0.0103 | 0.0085
2021-03-30 | A63496 | B | 20 | 27SICRMOV6M | 100 | 36800 | 0.0361 | 0 | 0.0597 | 0.0777 | 1660 | 1660 | 1600 | 3071 |  |  |  | 0 | 미정 | 미정 | 미정 | 미정 | 0 | 0 | 0 | 0 | 0 | 0 | 0.0361 | 0.0905 | 0.0072 | 0.0023 | 136 | 12700 | 1643 | 0.2973 | 0.5961 | 1.318 | 0.0187 | [6 empty] | 1494 | 18 | 21 | 1 | 0.3 | 81 | 29 | 미정 |  | 2021-03-31 10:12 | 1650 |  | 0 | 9 | 178 | 0 | 0 | 0 | 0.3001 | 0.5806 | 1.4986 | 0.0192 | 98650 | 98 | 54 | 549 | 0.0048 | 0.0206 | 0.0179 | 0.0261 | 0.0125 | 0.0038 | 0.0029 | 0.0017
2021-03-30 | B62986 | B | 37 | SCR420HB | 104 | 37200 | 0.0601 | 0.04 | 0.04 | 0.0586 | 1634 | 1634 | 1593 | 2683 | 19.2 |  |  | 0 | 미정 | 선택 | 미정 | 미정 | 0 | 0 | 0 | 0 | 0 | 0 | 0.0601 | 0.0654 | 0.0024 | 0.0157 | 48 | 6700 | 1624 | 0.1417 | 0.6812 | 0.1814 | 0.0139 | [6 empty] | 1508 | 18 | 19 | 1 | 0.31 | 66 | 29 | 미정 |  | 2021-03-31 05:01 | 1627 |  | 56 | 0 | 0 | 0 | 0 | 0 | 0.212 | 0.855 | 0.2568 | 0.0216 | 101850 | 70 | 33 | 163 | 0.0316 | 0.0142 | 0.021 | 0.0353 | 0.0288 | 0.0102 | 0.0088 | 0.0065
2021-03-30 | A63497 | B | 38 | 27SICRMOV6M | 100 | 36400 | 0.0513 | 0.1363 | 0.1127 | 0.1339 | 1627 | 1627 | 1592 | 3089 |  |  |  | 0 | 미정 | 미정 | 미정 | 미정 | 0 | 0 | 0 | 0 | 0 | 0 | 0.0513 | 0.072 | 0.0023 | 0.0988 | 59 | 4700 | 1634 | 0.2521 | 0.5782 | 1.4367 | 0.0176 | 0.369 | 61.78 | 11.814 | 16.615 | 3.718 | 5.229 | 1494 | 18 | 19 | 1 | 0.3 | 73 | 18 | 미정 |  | 2021-03-31 11:12 | 1631 |  | 16 | 0 | 0 | 0 | 0 | 0 | 0.2783 | 0.6084 | 1.4959 | 0.0172 |  | 89 | 50 | 549 | 0.002 | 0.0208 | 0.0164 | 0.0272 | 0.0217 | 0.0026 | 0.002 | 0.0024
2021-03-30 | B62987 | I | 20 | SCM440I | 106 | 39000 | 0.1093 | 0.1157 | 0.1157 | 0.1208 | 1584 | 1584 | 1551 | 2711 | 22 |  |  | 0 | 미정 | 선택 | 미정 | 미정 | 0 | 0 | 0 | 200 | 0 | 0 | 0.1093 | 0.093 | 0.0033 | 0.2169 | 51 | 8000 | 1642 | 0.3384 | 0.572 | 0.2317 | 0.0098 | [6 empty] | 1495 | 20 | 21 | 1 | 0.56 | 86 | 0 | 미정 |  | 2021-03-31 06:14 | 1638 |  | 52 | 0 | 0 | 0 | 0 | 0 | 0.3994 | 0.7117 | 0.2383 | 0.0097 | 105850 | 1457 | 20 | 138 | 0.0202 | 0.0108 | 0.0097 | 0.0502 | 0.0135 | 0.0063 | 0.0076 | 0.0147
2021-03-30 | A63498 | B | 38 | SCR420HB | 101 | 36000 | 0.0476 | 0.1069 | 0.1069 | 0.1809 | 1651 | 1651 | 1556 | 3048 | 53.3 |  |  | 0 | 미정 | 선택 | 미정 | 미정 | 0 | 0 | 0 | 0 | 0 | 0 | 0.0476 | 0.0715 | 0.0026 | 0.3457 | 39 | 4900 | 1605 | 0.1887 | 0.6812 | 0.2035 | 0.0325 | [6 empty] | 1508 | 18 | 18 | 3 | 0.33 | 60 | 23 | 미정 |  | 2021-03-31 06:37 | 1605 |  | 0 | 37 | 23 | 0 | 0 | 0 | 0.2125 | 0.844 | 0.2545 | 0.0242 | 101250 | 70 | 20 | 107 | 0.0746 | 0.0235 | 0.022 | 0.0329 | 0.0346 | 0.0126 | 0.0084 | 0.008
2021-03-31 | B62988 | B | 22 | SCR420HB | 104 | 36600 | 0.0903 | 0.0389 | 0.0389 | 0.1144 | 1643 | 1643 | 1544 | 2835 | 29.6 |  |  | 0 | 미정 | 미정 | 미정 | 미정 | 0 | 0 | 0 | 206 | 0 | 0 | 0.0903 | 0.0805 | 0.0043 | 0.0658 | 44 | 7800 | 1644 | 0.1732 | 0.6706 | 0.2106 | 0.015 | [6 empty] | 1508 | 18 | 19 | 1 | 0.32 | 69 | 33 | 미정 |  | 2021-03-31 07:13 | 1641 |  | 73 | 0 | 24 | 0 | 0 | 0 | 0.211 | 0.8438 | 0.2499 | 0.0198 | 102900 | 0 | 28 | 146 | 0.0298 | 0.0124 | 0.0198 | 0.04 | 0.0244 | 0.0085 | 0.008 | 0.0081
2021-03-31 | A63499 | B | 30 | SCR420HB | 101 | 34800 | 0.0432 | 0.0376 | 0.0376 | 0.0709 | 1643 | 1643 | 1597 | 2933 | 45.2 |  |  | 0 | 선택 | 미정 | 미정 | 미정 | 0 | 0 | 0 | 0 | 0 | 0 | 0.0432 | 0.0676 | 0.005 | 0.0016 | 59 | 9200 | 1666 | 0.2153 | 0.8534 | 0.2246 | 0.0209 | [6 empty] | 1508 | 18 | 19 | 1 | 0.42 | 91 | 38 | 미정 |  | 2021-03-31 07:52 | 1668 |  | 12 | 0 | 12 | 0 | 0 | 0 | 0.2224 | 0.8369 | 0.2427 | 0.0185 | 98100 | 65 | 54 | 208 | 0.0662 | 0.0156 | 0.0222 | 0.0391 | 0.0524 | 0.0392 | 0.014 | 0.0111
2021-03-31 | B62989 | B | 32 | SCR420HB | 104 | 37100 | 0.0793 | 0.039 | 0.039 | 0.0882 | 1626 | 1626 | 1557 | 2734 | 26 |  |  | 0 | 미정 | 미정 | 미정 | 미정 | 0 | 0 | 0 | 0 | 0 | 0 | 0.0793 | 0.1065 | 0.0045 | 0.1465 | 73 | 10600 | 1668 | 0.1984 | 0.6579 | 0.1828 | 0.0154 | [6 empty] | 1508 | 18 | 20 | 1 | 0.32 | 88 | 49 | 미정 |  | 2021-03-31 08:38 | 1672 |  | 31 | 0 | 0 | 0 | 0 | 0 | 0.2199 | 0.835 | 0.2512 | 0.023 | 106800 | 89 | 50 | 229 | 0.0363 | 0.0189 | 0.0198 | 0.0387 | 0.0425 | 0.0151 | 0.0093 | 0.01
2021-03-31 | B62990 | B | 30 | AE15B34M | 104 | 41700 | 0.1005 | 0.0239 | 0.0359 | 0.0867 | 1623 | 1572 | 1561 | 2906 | 35.3 |  |  | 0 | 미정 | 미정 | 미정 | 미정 | 0 | 0 | 0 | 0 | 0 | 0 | 0.1005 | 0.1244 | 0.0035 | 0.0711 | 44 | 6600 | 1612 | 0.2529 | 1.0072 | 0.119 | 0.0235 | [6 empty] | 1497 | 13 | 14 | 3 | 0.28 | 72 | 16 | 미정 |  | 2021-03-31 12:26 | 1610 |  | 0 | 43 | 24 | 0 | 0 | 0 | 0.3471 | 1.2655 | 0.2262 | 0.0282 | 98850 | 84 | 58 | 218 | 0.0545 | 0.0213 | 0.0254 | 0.0403 | 0.0369 | 0.0147 | 0.0065 | 0.0098
2021-03-31 | A63500 | I | 10 | SCM415C2 | 105 | 36800 | 0.0345 | 0.0788 | 0.0505 | 0.0642 | 1605 | 1614 | 1551 | 3107 | 22.3 |  |  | 0 | 미정 | 미정 | 미정 | 미정 | 0 | 0 | 0 | 0 | 0 | 0 | 0.0345 | 0.0419 | 0.0042 | 0.2947 | 47 | 8000 | 1665 | 0.1062 | 0.5305 | 0.1425 | 0.023 | [6 empty] | 1516 | 20 | 21 | 1 | 0.32 | 72 | 0 | 미정 |  | 2021-03-31 12:33 | 1665 |  | 30 | 0 | 12 | 0 | 0 | 0 | 0.1427 | 0.6975 | 0.2125 | 0.0159 | 92600 | 670 | 21 | 145 | 0.0275 | 0.0193 | 0.0241 | 0.0386 | 0.0407 | 0.0235 | 0.0127 | 0.0172
2021-03-31 | A63501 | B | 22 | STB2 | 105 | 36800 | 0.0593 | 0.1879 | 0.1167 | 0.1823 | 1596 | 1616 | 1559 | 3159 | 32.4 |  |  | 0 | 미정 | 미정 | 미정 | 미정 | 0 | 0 | 0 | 0 | 0 | 0 | 0.0593 | 0.1395 | 0.0016 | 0.0011 | 43 | 6000 | 1587 | 0.7703 | 0.2893 | 0.1798 | 0.0128 | [6 empty] | 1456 | 25 | 25 | 3 | 0.31 | 88 | 35 | 미정 |  | 2021-03-31 13:30 | 1584 |  | 0 | 11 | 23 | 0 | 0 | 0 | 0.96 | 0.3722 | 0.2699 | 0.0108 | 101650 | 69 | 21 | 135 | 0.0353 | 0.0113 | 0.0086 | 0.0397 | 0.0273 | 0.0042 | 0.0031 | 0.0032
2021-03-31 | B62991 | B | 32 | AE15B34M | 103 | 37900 | 0.0857 | 0.0412 | 0.0412 | 0.0703 | 1650 | 1650 | 1585 | 2888 | 16.4 |  |  | 0 | 미정 | 미정 | 미정 | 미정 | 0 | 0 | 0 | 0 | 0 | 0 | 0.0857 | 0.1153 | 0.0034 | 0.1357 | 49 | 6600 | 1660 | 0.2902 | 1.0696 | 0.1483 | 0.0108 | [6 empty] | 1497 | 13 | 17 | 1 | 0.35 | 69 | 31 | 미정 |  | 2021-03-31 13:38 | 1641 |  | 70 | 0 | 41 | 0 | 0 | 0 | 0.336 | 1.2572 | 0.2539 | 0.0156 |  | 76 | 36 | 189 | 0.0232 | 0.0147 | 0.0207 | 0.049 | 0.0371 | 0.0148 | 0.0121 | 0.0101
2021-03-31 | A63502 | B | 6 | STB2 | 103 | 35700 | 0.0834 | 0.1102 | 0.1102 | 0.2834 | 1622 | 1622 | 1531 | 3024 | 44.4 |  |  | 0 | 미정 | 미정 | 미정 | 미정 | 0 | 0 | 0 | 0 | 0 | 0 | 0.0834 | 0.1669 | 0.0038 | 0.0017 | 40 | 5200 | 1563 | 0.8855 | 0.2314 | 0.1925 | 0.0178 | [6 empty] | 1456 | 25 | 25 | 3 | 0.33 | 60 | 31 | 미정 |  | 2021-03-31 14:27 | 1559 |  | 0 | 30 | 10 | 0 | 0 | 0 | 0.963 | 0.3821 | 0.2724 | 0.0131 | 99300 | 73 | 19 | 132 | 0.0521 | 0.0147 | 0.0107 | 0.0611 | 0.0264 | 0.0056 | 0.0034 | 0.0037
2021-03-31 | B62992 | B | 20 | AE15B34M | 105 | 38500 | 0.3232 | 0.1743 | 0.145 | 0.1012 | 1599 | 1630 | 1572 | 3143 | 26.2 |  |  | 0 | 미정 | 미정 | 미정 | 미정 | 0 | 0 | 0 | 0 | 0 | 0 | 0.3232 | 0.17 | 0.0098 | 0.063 | 37 | 6100 | 1646 | 0.2695 | 1.127 | 0.1645 | 0.0105 | [6 empty] | 1497 | 13 | 15 | 1 | 0.41 | 64 | 28 | 미정 |  | 2021-03-31 14:38 | 1625 |  | 63 | 0 | 42 | 0 | 0 | 0 | 0.3412 | 1.2515 | 0.248 | 0.0185 | 101800 | 75 | 32 | 181 | 0.0388 | 0.019 | 0.0194 | 0.0599 | 0.0515 | 0.0257 | 0.0115 | 0.0076
2021-03-31 | A63503 | B | 29 | STB2 | 103 | 36500 | 0.0834 | 0.1348 | 0.1348 | 0.2098 | 1613 | 1613 | 1545 | 3183 | 63.1 |  |  | 0 | 미정 | 미정 | 미정 | 미정 | 0 | 0 | 0 | 0 | 0 | 0 | 0.0834 | 0.1669 | 0.0038 | 0.0017 | 41 | 5900 | 1559 | 0.8648 | 0.2619 | 0.2412 | 0.0298 | [6 empty] | 1456 | 25 | 25 | 3 | 0.35 | 59 | 25 | 미정 |  | 2021-03-31 15:34 | 1558 |  | 0 | 34 | 9 | 0 | 0 | 0 | 0.956 | 0.3786 | 0.2704 | 0.019 | 98950 | 71 | 31 | 142 | 0.0816 | 0.0227 | 0.0159 | 0.0611 | 0.0349 | 0.0063 | 0.0042 | 0.0039
2021-03-31 | B62993 | B | 38 | AE15B34M | 104 | 39300 | 0.4516 | 0.0675 | 0.0479 | 0.0511 | 1550 | 1596 | 1564 | 2904 | 9.5 |  |  | 0 | 미정 | 미정 | 미정 | 미정 | 0 | 0 | 0 | 0 | 0 | 0 | 0.0537 | 0.1691 | 0.0024 | 0.0324 | 40 | 5900 | 1636 | 0.2583 | 0.9959 | 0.189 | 0.0123 | [6 empty] | 1497 | 13 | 13 | 1 | 0.34 | 63 | 26 | 미정 |  | 2021-03-31 16:01 | 1622 |  | 61 | 0 | 0 | 0 | 0 | 0 | 0.338 | 1.2553 | 0.2576 | 0.0205 | 100700 | 74 | 38 | 174 | 0.0137 | 0.0203 | 0.0204 | 0.0514 | 0.0501 | 0.0064 | 0.005 | 0.0069
2021-03-31 | A63504 | B | 10 | STB2 | 104 | 35500 | 0.0613 | 0.1171 | 0.1171 | 0.3031 | 1610 | 1610 | 1549 | 3091 | 61.6 |  |  | 0 | 미정 | 선택 | 미정 | 미정 | 0 | 0 | 0 | 0 | 0 | 0 | 0.0613 | 0.1123 | 0.003 | 0.0019 | 40 | 5100 | 1550 | 0.8692 | 0.2906 | 0.2355 | 0.0245 | [6 empty] | 1456 | 25 | 25 | 3 | 0.33 | 63 | 28 | 미정 |  | 2021-03-31 16:29 | 1555 |  | 0 | 14 | 0 | 0 | 0 | 0 | 0.965 | 0.3729 | 0.2728 | 0.0151 | 104850 | 77 | 34 | 151 | 0.0731 | 0.0176 | 0.0129 | 0.0465 | 0.0328 | 0.005 | 0.0032 | 0.0032
2021-03-31 | B62994 | B | 30 | AE15B34M | 104 | 39500 | 0.0545 | 0.0346 | 0.0428 | 0.0994 | 1629 | 1625 | 1532 | 2669 | 25.1 |  |  | 0 | 미정 | 미정 | 미정 | 미정 | 0 | 0 | 0 | 0 | 0 | 0 | 0.0545 | 0.0987 | 0.0025 | 0.4295 | 43 | 6900 | 1635 | 0.2707 | 0.9716 | 0.1956 | 0.0215 | [6 empty] | 1497 | 13 | 14 | 1 | 0.42 | 64 | 26 | 미정 |  | 2021-03-31 17:15 | 1625 |  | 72 | 0 | 0 | 0 | 0 | 0 | 0.343 | 1.2523 | 0.247 | 0.0265 | 99650 | 73 | 35 | 164 | 0.0374 | 0.0207 | 0.0245 | 0.0403 | 0.032 | 0.007 | 0.0051 | 0.0067
2021-03-31 | A63505 | B | 22 | STB2 | 103 | 35800 | 0.0734 | 0.1472 | 0.1472 | 0.1845 | 1628 | 1628 | 1570 | 3104 | 75.9 |  |  | 0 | 미정 | 선택 | 미정 | 미정 | 0 | 0 | 0 | 0 | 0 | 0 | 0.0734 | 0.125 | 0.0044 | 0.3321 | 43 | 4600 | 1557 | 0.849 | 0.2681 | 0.231 | 0.0246 | [6 empty] | 1456 | 25 | 25 | 3 | 0.33 | 57 | 25 | 미정 |  | 2021-03-31 17:29 | 1554 |  | 0 | 25 | 10 | 0 | 0 | 0 | 0.953 | 0.3709 | 0.2703 | 0.0138 | 106950 | 76 | 38 | 165 | 0.0883 | 0.0156 | 0.0125 | 0.0491 | 0.0479 | 0.0065 | 0.0034 | 0.004
2021-03-31 | B62995 | B | 32 | AE15B34M | 104 | 37800 | 0.2265 | 0.3167 | 0.0997 | 0.1134 | 1596 | 1606 | 1560 | 2985 | 29.1 |  |  | 0 | 미정 | 미정 | 미정 | 미정 | 0 | 0 | 0 | 0 | 0 | 0 | 0.3045 | 0.3125 | 0.0068 | 0.0122 | 35 | 5900 | 1639 | 0.3161 | 1.0587 | 0.1745 | 0.0228 | [6 empty] | 1497 | 13 | 14 | 1 | 0.38 | 60 | 27 | 미정 |  | 2021-03-31 18:10 | 1634 |  | 47 | 0 | 18 | 0 | 0 | 0 | 0.3504 | 1.258 | 0.2524 | 0.0241 |  | 74 | 28 | 158 | 0.0464 | 0.0177 | 0.0236 | 0.0631 | 0.0323 | 0.0133 | 0.0066 | 0.007
2021-03-31 | A63506 | B | 6 | STB2 | 105 | 36300 | 0.0524 | 0.1084 | 0.1084 | 0.2858 | 1626 | 1626 | 1539 | 3141 | 48.1 |  |  | 0 | 선택 | 미정 | 미정 | 미정 | 0 | 0 | 0 | 0 | 0 | 0 | 0.0524 | 0.0573 | 0.0055 | 0.045 | 41 | 4600 | 1560 | 0.8956 | 0.2353 | 0.2175 | 0.018 | [6 empty] | 1456 | 25 | 25 | 3 | 0.33 | 55 | 23 | 미정 |  | 2021-03-31 18:41 | 1553 |  | 0 | 17 | 14 | 0 | 0 | 0 | 0.972 | 0.3706 | 0.2728 | 0.0116 | 94950 | 70 | 42 | 163 | 0.0639 | 0.0129 | 0.0107 | 0.0426 | 0.017 | 0.0029 | 0.0038 | 0.0037
2021-03-31 | B62996 | B | 20 | AE15B34M | 103 | 38600 | 0.0816 | 0.0364 | 0.0424 | 0.0595 | 1623 | 1640 | 1556 | 2815 | 15.8 |  |  | 0 | 미정 | 미정 | 미정 | 미정 | 0 | 0 | 0 | 0 | 0 | 0 | 0.0816 | 0.0541 | 0.0041 | 0.384 | 37 | 5800 | 1627 | 0.2884 | 0.9423 | 0.1815 | 0.0169 | [6 empty] | 1497 | 13 | 15 | 1 | 0.35 | 63 | 26 | 미정 |  | 2021-03-31 19:25 | 1621 |  | 70 | 0 | 0 | 0 | 0 | 0 | 0.339 | 1.2545 | 0.2454 | 0.0276 | 98400 | 72 | 25 | 147 | 0.0264 | 0.0192 | 0.024 | 0.0364 | 0.0395 | 0.0099 | 0.0066 | 0.0075
2021-03-31 | A63507 | B | 29 | STB2 | 104 | 38000 | 0.0705 | 1.0002 | 0.1101 | 0.3071 | 1600 | 1593 | 1530 | 2785 | 40.5 |  |  | 0 | 미정 | 선택 | 미정 | 미정 | 0 | 0 | 0 | 0 | 0 | 0 | 0.0705 | 0.1387 | 0.0027 | 0.0532 | 44 | 5100 | 1555 | 0.8404 | 0.2482 | 0.2452 | 0.0136 | [6 empty] | 1456 | 25 | 25 | 3 | 0.33 | 50 | 25 | 미정 |  | 2021-03-31 19:50 | 1551 |  | 0 | 25 | 0 | 0 | 0 | 0 | 0.96 | 0.3785 | 0.2662 | 0.0091 | 94500 | 68 | 29 | 142 | 0.0529 | 0.0106 | 0.0082 | 0.0521 | 0.024 | 0.0032 | 0.0036 | 0.0041
2021-03-31 | B62997 | B | 38 | AE15B34M | 103 | 39600 | 0.0854 | 0.0307 | 0.0387 | 0.056 | 1639 | 1613 | 1569 | 2843 | 9.9 |  |  | 0 | 미정 | 미정 | 미정 | 미정 | 0 | 0 | 0 | 0 | 0 | 0 | 0.0854 | 0.0751 | 0.0043 | 0.312 | 34 | 5200 | 1626 | 0.2712 | 0.9291 | 0.1953 | 0.0218 | [6 empty] | 1497 | 13 | 15 | 1 | 0.31 | 64 | 29 | 미정 |  | 2021-03-31 20:41 | 1624 |  | 52 | 0 | 0 | 0 | 0 | 0 | 0.341 | 1.2476 | 0.2471 | 0.0247 | 102550 | 94 | 28 | 135 | 0.0161 | 0.0199 | 0.0236 | 0.0373 | 0.0378 | 0.0077 | 0.0059 | 0.0081
2021-03-31 | A63508 | B | 10 | STB2 | 104 | 37300 | 0.0679 | 0.0949 | 0.175 | 0.283 | 1587 | 1590 | 1530 | 2981 | 57.7 |  |  | 0 | 미정 | 선택 | 미정 | 미정 | 0 | 0 | 0 | 0 | 0 | 0 | 0.0679 | 0.0863 | 0.0024 | 0.1121 | 49 | 5600 | 1554 | 0.8417 | 0.2532 | 0.2312 | 0.029 | [6 empty] | 1456 | 25 | 25 | 3 | 0.29 | 58 | 29 | 미정 |  | 2021-03-31 21:03 | 1554 |  | 0 | 21 | 9 | 0 | 0 | 0 | 0.968 | 0.371 | 0.2726 | 0.0155 | 105250 | 76 | 17 | 121 | 0.0683 | 0.0177 | 0.0134 | 0.0476 | 0.0303 | 0.0096 | 0.0048 | 0.005
2021-03-31 | B62998 | B | 30 | SCM440 | 104 | 39600 | 0.0887 | 0.0555 | 0.0402 | 0.0826 | 1595 | 1624 | 1557 | 2887 | 12.3 |  |  | 0 | 미정 | 미정 | 미정 | 미정 | 0 | 0 | 0 | 0 | 0 | 0 | 0.0887 | 0.1329 | 0.0032 | 0.1128 | 41 | 7600 | 1645 | 0.3101 | 0.5581 | 0.1192 | 0.0065 | [6 empty] | 1496 | 15 | 20 | 1 | 0.34 | 87 | 30 | 미정 |  | 2021-03-31 21:50 | 1645 |  | 62 | 0 | 0 | 0 | 0 | 0 | 0.394 | 0.7134 | 0.2028 | 0.0213 | 96650 | 98 | 50 | 188 | 0.0169 | 0.0089 | 0.0181 | 0.0455 | 0.0364 | 0.0107 | 0.0082 | 0.0132
2021-03-31 | A63509 | B | 22 | STB2 | 103 | 38300 | 0.0729 | 0.1145 | 0.1047 | 0.2069 | 1585 | 1601 | 1536 | 2927 | 55.2 |  |  | 0 | 선택 | 미정 | 미정 | 미정 | 0 | 0 | 0 | 0 | 0 | 0 | 0.0729 | 0.1247 | 0.0032 | 0.0527 | 45 | 5300 | 1555 | 0.8146 | 0.2282 | 0.2259 | 0.0278 | [6 empty] | 1456 | 25 | 25 | 3 | 0.3 | 69 | 35 | 미정 |  | 2021-03-31 22:03 | 1555 |  | 0 | 29 | 0 | 0 | 0 | 0 | 0.92 | 0.3689 | 0.2624 | 0.0204 | 108600 | 78 | 23 | 129 | 0.0636 | 0.0226 | 0.0173 | 0.0457 | 0.0252 | 0.0077 | 0.0068 | 0.0067
2021-03-31 | B62999 | B | 32 | SCM440 | 104 | 38200 | 0.2251 | 0.0941 | 0.0941 | 0.098 | 1615 | 1615 | 1568 | 2641 |  |  |  | 0 | 미정 | 미정 | 미정 | 미정 | 0 | 0 | 0 | 251 | 0 | 0 | 0.2251 | 0.1792 | 0.013 | 1.612 | 37 | 5600 | 1602 | 0.3829 | 0.4879 | 0.2097 | 0.0068 | [6 empty] | 1496 | 15 | 16 | 1 | 0.35 | 59 | 18 | 미정 |  | 2021-03-31 22:47 | 1605 |  | 22 | 0 | 0 | 0 | 0 | 0 | 0.4085 | 0.6975 | 0.2367 | 0.017 | 94900 | 66 | 58 | 197 | 0.0053 | 0.0066 | 0.0144 | 0.047 | 0.0201 | 0.009 | 0.0088 | 0.0136
2021-03-31 | A63510 | B | 6 | STB2 | 104 | 38400 | 0.0289 | 0.1007 | 0.1007 | 0.2649 | 1645 | 1645 | 1533 | 3141 | 55.2 |  |  | 0 | 선택 | 미정 | 미정 | 미정 | 0 | 0 | 0 | 0 | 0 | 0 | 0.0289 | 0.0712 | 0.0027 | 0.028 | 44 | 4900 | 1546 | 0.8695 | 0.2946 | 0.2438 | 0.0177 | [6 empty] | 1456 | 25 | 25 | 3 | 0.29 | 62 | 30 | 미정 |  | 2021-03-31 23:01 | 1546 |  | 0 | 26 | 0 | 0 | 0 | 0 | 0.9639 | 0.3767 | 0.2612 | 0.012 |  | 87 | 30 | 146 | 0.0713 | 0.0135 | 0.0109 | 0.0439 | 0.0238 | 0.0027 | 0.0023 | 0.0027
2021-03-31 | B63000 | B | 20 | SCM440 | 104 | 36900 | 0.3589 | 0.1225 | 0.1225 | 0.2084 | 1585 | 1585 | 1525 | 2626 |  |  |  | 0 | 미정 | 선택 | 미정 | 미정 | 0 | 0 | 0 | 310 | 0 | 0 | 0.3589 | 0.1834 | 0.0097 | 0.2739 | 42 | 6400 | 1616 | 0.3529 | 0.6 | 0.1826 | 0.0054 | [6 empty] | 1496 | 15 | 16 | 1 | 0.32 | 63 | 19 | 미정 |  | 2021-03-31 23:53 | 1607 |  | 43 | 0 | 0 | 0 | 0 | 0 | 0.3952 | 0.7035 | 0.2173 | 0.0153 | 101350 | 75 | 53 | 189 | 0.0069 | 0.0064 | 0.015 | 0.0567 | 0.0296 | 0.0085 | 0.0089 | 0.0147
2021-03-31 | A63511 | B | 29 | SCM810M2 | 91 | 34500 | 0.0613 | 0.0277 | 0.0277 | 0.0403 | 1712 | 1712 | 1660 | 2734 | 7.5 |  |  | 0 | 미정 | 미정 | 미정 | 미정 | 0 | 0 | 0 | 217 | 0 | 0 | 0.0613 | 0.0637 | 0.0021 | 0.0011 | 63 | 5200 | 1649 | 0.0549 | 0.3053 | 0.2412 | 0.0102 | [6 empty] | 1519 | 18 | 22 | 3 | 0.29 | 97 | 32 | 미정 |  | 2021-04-01 00:24 | 1664 |  | 0 | 0 | 0 | 0 | 0 | 0 | 0.0852 | 0.4396 | 0.287 | 0.0098 | 0 | 87 | 42 | 179 | 0.0078 | 0.0108 | 0.0083 | 0.0447 | 0.0154 | 0.0093 | 0.0065 | 0.0073
2021-03-31 | A63512 | B | 10 | SCM810M2 | 91 | 32800 | 0.098 | 0.0508 | 0.0508 | 0.0574 | 1655 | 1655 | 1602 | 2730 | 10.6 |  |  | 0 | 미정 | 미정 | 미정 | 미정 | 0 | 0 | 0 | 199 | 0 | 0 | 0.098 | 0.1113 | 0.0039 | 0.294 | 43 | 5400 | 1634 | 0.0678 | 0.3099 | 0.2277 | 0.01 | [6 empty] | 1519 | 18 | 18 | 3 | 0.33 | 80 | 31 | 미정 |  | 2021-04-01 01:09 | 1637 |  | 0 | 0 | 0 | 0 | 0 | 0 | 0.0895 | 0.4341 | 0.2813 | 0.0097 | 101350 | 67 | 50 | 177 | 0.0109 | 0.0105 | 0.0086 | 0.0493 | 0.0148 | 0.0061 | 0.0052 | 0.006
2021-03-31 | B63021 | B | 38 | SCM440 | 103 | 37600 | 0.2773 | 0.1135 | 0.1135 | 0.1684 | 1607 | 1607 | 1544 | 2717 |  |  |  | 0 | 선택 | 해제 | 미정 | 미정 | 0 | 0 | 0 | 306 | 0 | 0 | 0.2773 | 0.1418 | 0.006 | 0.1277 | 49 | 7000 | 1601 | 0.3552 | 0.5373 | 0.1789 | 0.0054 | [6 empty] | 1496 | 15 | 16 | 1 | 0.32 | 54 | 20 | 미정 |  | 2021-04-01 01:33 | 1604 |  | 11 | 0 | 0 | 0 | 0 | 0 | 0.3953 | 0.7015 | 0.2212 | 0.019 |  | 76 | 20 | 129 | 0.0039 | 0.0059 | 0.0174 | 0.0604 | 0.038 | 0.0127 | 0.0127 | 0.0138
2021-03-31 | A63513 | B | 22 | SCM810M2 | 104 | 37300 | 0.0456 | 0.0703 | 0.068 | 0.0717 | 1574 | 1615 | 1565 | 3065 | 20.7 |  |  | 0 | 미정 | 미정 | 미정 | 미정 | 0 | 0 | 0 | 198 | 0 | 0 | 0.0456 | 0.0798 | 0.0035 | 0.0853 | 39 | 6000 | 1637 | 0.0792 | 0.3406 | 0.2375 | 0.0139 | [6 empty] | 1519 | 18 | 18 | 3 | 0.33 | 77 | 24 | 미정 |  | 2021-04-01 02:06 | 1634 |  | 0 | 0 | 0 | 0 | 0 | 0 | 0.0899 | 0.44 | 0.2876 | 0.0122 | 102000 | 67 | 56 | 185 | 0.0216 | 0.0136 | 0.0108 | 0.0307 | 0.0202 | 0.0085 | 0.0067 | 0.0064
2021-03-31 | B63022 | B | 30 | SCM440HM2 | 101 | 36900 | 0.0813 | 0.0832 | 0.0832 | 0.1819 | 1622 | 1622 | 1556 | 2581 | 43 |  |  | 0 | 미정 | 선택 | 미정 | 미정 | 0 | 0 | 0 | 155 | 0 | 0 | 0.0813 | 0.1186 | 0.0036 | 0.0949 | 39 | 5600 | 1609 | 0.3726 | 0.7015 | 0.1896 | 0.0151 | [6 empty] | 1493 | 18 | 19 | 1 | 0.32 | 62 | 25 | 미정 |  | 2021-04-01 02:19 | 1603 |  | 28 | 0 | 0 | 0 | 0 | 0 | 0.424 | 0.8759 | 0.2508 | 0.0176 |  | 78 | 39 | 158 | 0.0534 | 0.0127 | 0.0163 | 0.0454 | 0.0358 | 0.0084 | 0.0073 | 0.0076
2021-03-31 | A63514 | B | 6 | SCM810M2 | 105 | 36800 | 0.0749 | 2.3314 | 0.039 | 0.0392 | 1623 | 1619 | 1567 | 2963 | 10.2 |  |  | 0 | 미정 | 미정 | 미정 | 미정 | 0 | 0 | 0 | 203 | 0 | 0 | 0.0749 | 0.0953 | 0.0038 | 0.0462 | 48 | 6000 | 1621 | 0.0752 | 0.3395 | 0.2296 | 0.0083 | [6 empty] | 1519 | 18 | 18 | 3 | 0.3 | 68 | 21 | 미정 |  | 2021-04-01 03:17 | 1629 |  | 0 | 0 | 0 | 0 | 0 | 0 | 0.0919 | 0.4404 | 0.2811 | 0.0091 |  | 66 | 46 | 169 | 0.0097 | 0.0093 | 0.0084 | 0.0346 | 0.0197 | 0.0083 | 0.0063 | 0.0063
2021-03-31 | B63023 | B | 32 | SCM440HM2 | 101 | 36900 | 0.0986 | 0.1426 | 0.1426 | 0.158 | 1597 | 1597 | 1552 | 2661 | 52.1 |  |  | 0 | 미정 | 미정 | 미정 | 미정 | 0 | 0 | 0 | 155 | 0 | 0 | 0.0986 | 0.1083 | 0.0035 | 0.0293 | 34 | 5800 | 1609 | 0.3733 | 0.735 | 0.215 | 0.0156 | [6 empty] | 1493 | 18 | 22 | 1 | 0.29 | 113 | 18 | 미정 |  | 2021-04-01 03:19 | 1606 |  | 30 | 0 | 0 | 0 | 0 | 0 | 0.4207 | 0.864 | 0.2554 | 0.0165 |  | 72 | 45 | 168 | 0.0745 | 0.0151 | 0.0155 | 0.0477 | 0.0287 | 0.0063 | 0.0064 | 0.0064
2021-03-31 | A63515 | B | 29 | SCM810M2 | 104 | 36800 | 0.0464 | 0.0579 | 0.0579 | 0.083 | 1589 | 1589 | 1526 | 2981 | 21.6 |  |  | 0 | 미정 | 미정 | 미정 | 미정 | 0 | 0 | 0 | 195 | 0 | 0 | 0.0464 | 0.0651 | 0.0043 | 0.1199 | 47 | 6900 | 1641 | 0.0964 | 0.3607 | 0.2148 | 0.0148 | [6 empty] | 1519 | 18 | 19 | 3 | 0.34 | 73 | 25 | 미정 |  | 2021-04-01 04:12 | 1633 |  | 0 | 0 | 0 | 0 | 0 | 0 | 0.0975 | 0.4397 | 0.282 | 0.011 | 97850 | 65 | 46 | 169 | 0.0212 | 0.0134 | 0.0094 | 0.0267 | 0.0168 | 0.0093 | 0.0061 | 0.0076
2021-03-31 | B63024 | B | 20 | SCM440HM2 | 104 | 38600 | 0.1501 | 0.2041 | 0.198 | 0.2136 | 1562 | 1577 | 1532 | 2704 | 60.6 |  |  | 0 | 미정 | 미정 | 미정 | 미정 | 0 | 0 | 0 | 153 | 0 | 0 | 0.1501 | 0.1802 | 0.0058 | 0.0521 | 34 | 6300 | 1611 | 0.3772 | 0.7329 | 0.1999 | 0.0196 | [6 empty] | 1493 | 18 | 19 | 1 | 0.29 | 110 | 18 | 미정 |  | 2021-04-01 04:35 | 1603 |  | 13 | 0 | 0 | 0 | 0 | 0 | 0.422 | 0.8618 | 0.2575 | 0.0172 |  | 74 | 29 | 139 | 0.0559 | 0.014 | 0.0158 | 0.0567 | 0.0322 | 0.0081 | 0.0072 | 0.0066
2021-03-31 | A63516 | B | 10 | SCM810M2 | 105 | 37500 | 0.0402 | 0.0367 | 0.0367 | 0.0366 | 1614 | 1614 | 1567 | 2965 | 3.9 |  |  | 0 | 미정 | 미정 | 미정 | 미정 | 0 | 0 | 0 | 201 | 0 | 0 | 0.0402 | 0.0681 | 0.0028 | 0.092 | 40 | 6500 | 1641 | 0.0686 | 0.3577 | 0.2162 | 0.006 | [6 empty] | 1519 | 18 | 18 | 3 | 0.33 | 82 | 38 | 미정 |  | 2021-04-01 05:08 | 1641 |  | 0 | 0 | 0 | 0 | 0 | 0 | 0.0943 | 0.4387 | 0.2731 | 0.0082 | 99950 | 72 | 35 | 152 | 0.0038 | 0.0082 | 0.0078 | 0.0263 | 0.0187 | 0.0107 | 0.0057 | 0.0066
2021-03-31 | B63025 | B | 38 | SCM440HM2 | 104 | 38300 | 0.0863 | 0.1912 | 0.1912 | 0.2164 | 1607 | 1607 | 1555 | 2729 | 41.4 |  |  | 0 | 미정 | 미정 | 미정 | 미정 | 0 | 0 | 0 | 157 | 0 | 0 | 0.0863 | 0.0908 | 0.0034 | 0.2622 | 31 | 5800 | 1617 | 0.3732 | 0.7351 | 0.185 | 0.0158 | [6 empty] | 1493 | 18 | 19 | 1 | 0.24 | 65 | 25 | 미정 |  | 2021-04-01 05:31 | 1613 |  | 13 | 0 | 0 | 0 | 0 | 0 | 0.417 | 0.8544 | 0.2498 | 0.0175 | 98700 | 90 | 35 | 152 | 0.0577 | 0.0156 | 0.0158 | 0.0568 | 0.0275 | 0.0073 | 0.0073 | 0.007
2021-03-31 | A63517 | B | 22 | SCM810M2 | 104 | 37500 |  | 0.0382 | 0.0382 | 0.0411 | 1642 | 1642 | 1598 | 2986 | 5 |  |  | 0 | 미정 | 미정 | 미정 | 미정 | 0 | 0 | 0 | 202 | 0 | 0 |  |  |  |  | 39 | 5200 | 1630 | 0.0769 | 0.37 | 0.2033 | 0.0057 | [6 empty] | 1519 | 18 | 18 | 3 | 0.3 | 74 | 28 | 미정 |  | 2021-04-01 06:06 | 1627 |  | 0 | 0 | 0 | 0 | 0 | 0 | 0.098 | 0.4497 | 0.2807 | 0.0079 | 96950 | 73 | 44 | 164 | 0.0046 | 0.0082 | 0.0071 |  | 0.0233 | 0.0211 | 0.0055 | 0.0061
2021-04-01 | B63026 | B | 30 | SNCM439P | 103 | 39500 | 0.0805 | 0.0881 | 0.0881 | 0.1262 | 1620 | 1620 | 1550 | 2759 |  |  |  | 0 | 미정 | 미정 | 미정 | 미정 | 0 | 0 | 0 | 301 | 0 | 0 | 0.0805 | 0.1177 | 0.0037 | 0.0654 | 47 | 8300 | 1643 | 0.3419 | 0.6529 | 0.2072 | 0.0072 | [6 empty] | 1487 | 16 | 22 | 1 | 0.24 | 88 | 42 | 미정 |  | 2021-04-01 06:47 | 1644 |  | 34 | 0 | 12 | 0 | 0 | 0 | 0.408 | 0.7503 | 0.263 | 0.0079 | 100550 | 97 | 43 | 188 | 0.0039 | 0.0097 | 0.0077 | 0.0502 | 0.0333 | 0.008 | 0.0087 | 0.0088
2021-04-01 | A63518 | B | 6 | SCM810M2 | 105 | 35800 | 0.0395 | 0.0332 | 0.0332 | 0.0385 | 1651 | 1651 | 1601 | 3048 | 2.7 |  |  | 0 | 미정 | 미정 | 미정 | 미정 | 0 | 0 | 0 | 0 | 0 | 0 | 0.0395 | 0.0628 | 0.0047 | 0.1998 | 40 | 4700 | 1611 | 0.0715 | 0.2184 | 0.1892 | 0.0058 | [6 empty] | 1519 | 18 | 18 | 3 | 0.3 | 66 | 20 | 미정 |  | 2021-04-01 07:01 | 1617 |  | 0 | 0 | 0 | 0 | 0 | 0 | 0.0917 | 0.4489 | 0.2796 | 0.0078 | 101100 | 67 | 54 | 186 | 0.0025 | 0.0081 | 0.0062 | 0.029 | 0.042 | 0.0229 | 0.006 | 0.0063
2021-04-01 | A63519 | B | 29 | SCM810M2 | 104 | 34700 | 0.0567 | 0.0429 | 0.0429 | 0.0558 | 1614 | 1614 | 1556 | 2899 | 2.2 |  |  | 0 | 미정 | 미정 | 미정 | 미정 | 0 | 0 | 0 | 0 | 0 | 0 | 0.0567 | 0.0819 | 0.0039 | 0.0021 | 61 | 6500 | 1612 | 0.0871 | 0.4665 | 0.2109 | 0.0057 | [6 empty] | 1519 | 18 | 18 | 3 | 0.31 | 65 | 25 | 미정 |  | 2021-04-01 08:16 | 1619 |  | 0 | 0 | 0 | 0 | 0 | 0 | 0.0853 | 0.4839 | 0.2676 | 0.0064 | 100450 | 65 | 35 | 172 | 0.0021 | 0.0072 | 0.0052 | 0.0312 | 0.0485 | 0.0494 | 0.0081 | 0.0075
2021-04-01 | B63027 | B | 32 | SNCM439P | 103 | 37300 | 0.092 | 0.0266 | 0.0407 | 0.1358 | 1639 | 1607 | 1534 | 2752 |  |  |  | 0 | 미정 | 미정 | 미정 | 미정 | 0 | 0 | 0 | 154 | 0 | 0 | 0.092 | 0.0686 | 0.0043 | 0.1177 | 45 | 8100 | 1599 | 0.344 | 0.6424 | 0.203 | 0.0051 | [6 empty] | 1487 | 16 | 17 | 1 | 0.2 | 71 | 30 | 미정 |  | 2021-04-01 08:04 | 1612 |  | 21 | 0 | 11 | 0 | 0 | 0 | 0.3997 | 0.7577 | 0.2599 | 0.0066 | 103100 | 76 | 46 | 177 | 0.0036 | 0.0069 | 0.0064 | 0.0449 | 0.035 | 0.0096 | 0.0078 | 0.0086
2021-04-01 | B63028 | B | 20 | SNCM439P | 104 | 36700 | 0.1136 | 0.0395 | 0.0395 | 0.1373 | 1648 | 1648 | 1537 | 2760 |  |  |  | 0 | 미정 | 미정 | 미정 | 미정 | 0 | 0 | 0 | 149 | 0 | 0 | 0.1136 | 0.12 | 0.0044 | 0.0733 | 41 | 6900 | 1612 | 0.3281 | 0.6742 | 0.2118 | 0.0052 | [6 empty] | 1487 | 18 | 19 | 1 | 0.21 | 69 | 22 | 미정 |  | 2021-04-01 09:01 | 1604 |  | 11 | 0 | 22 | 0 | 0 | 0 | 0.4003 | 0.759 | 0.2716 | 0.0063 | 102000 | 72 | 54 | 192 | 0.0032 | 0.0064 | 0.0063 | 0.0506 | 0.0244 | 0.0106 | 0.0086 | 0.0081
2021-04-01 | A63520 | B | 10 | SCM810M2 | 104 | 35500 | 0.0686 | 0.0321 | 0.0368 | 0.0475 | 1618 | 1594 | 1542 | 3002 | 3.1 |  |  | 0 | 미정 | 미정 | 미정 | 미정 | 0 | 0 | 0 | 0 | 0 | 0 | 0.0686 | 0.0685 | 0.0024 | 0.1717 | 53 | 6600 | 1608 | 0.0894 | 0.4613 | 0.2171 | 0.005 | [6 empty] | 1519 | 18 | 18 | 3 | 0.31 | 63 | 26 | 미정 |  | 2021-04-01 09:20 | 1622 |  | 0 | 0 | 0 | 0 | 0 | 0 | 0.0915 | 0.4694 | 0.2774 | 0.0062 | 98650 | 66 | 31 | 152 | 0.0039 | 0.0064 | 0.0051 | 0.0257 | 0.035 | 0.0418 | 0.0041 | 0.0049
2021-04-01 | B63029 | B | 38 | SNCM439P | 104 | 37400 | 0.0702 | 0.0322 | 0.0322 | 0.0983 | 1617 | 1617 | 1540 | 2745 |  |  |  | 0 | 미정 | 미정 | 미정 | 미정 | 0 | 0 | 0 | 153 | 0 | 0 | 0.0702 | 0.0721 | 0.0036 | 0.0327 | 44 | 7500 | 1602 | 0.3661 | 0.6684 | 0.2105 | 0.0048 | [6 empty] | 1487 | 18 | 19 | 1 | 0.23 | 60 | 16 | 미정 |  | 2021-04-01 10:02 | 1597 |  | 11 | 0 | 16 | 0 | 0 | 0 | 0.3999 | 0.7602 | 0.2691 | 0.0053 | 101100 | 72 | 54 | 195 | 0.0029 | 0.0058 | 0.0054 | 0.0355 | 0.0261 | 0.0079 | 0.008 | 0.0082
2021-04-01 | A63521 | B | 22 | SCM810M2 | 104 | 34900 | 0.0391 | 0.0338 | 0.0338 | 0.0494 | 1597 | 1597 | 1545 | 2913 | 6.1 |  |  | 0 | 미정 | 미정 | 미정 | 미정 | 0 | 0 | 0 | 0 | 0 | 0 | 0.0391 | 0.0592 | 0.0029 | 0.1696 | 43 | 6500 | 1605 | 0.0818 | 0.2635 | 0.2702 | 0.0064 | [6 empty] | 1519 | 18 | 18 | 3 | 0.31 | 64 | 24 | 미정 |  | 2021-04-01 10:14 | 1619 |  | 0 | 0 | 0 | 0 | 0 | 0 | 0.0948 | 0.448 | 0.2988 | 0.0071 | 95950 | 62 | 31 | 146 | 0.0084 | 0.0074 | 0.0063 | 0.0217 | 0.0222 | 0.0114 | 0.0041 | 0.0046
2021-04-01 | B63030 | B | 30 | SNCM439P | 104 | 37700 | 0.0479 | 0.0363 | 0.0363 | 0.1466 | 1616 | 1616 | 1539 | 2733 |  |  |  | 0 | 미정 | 미정 | 미정 | 미정 | 0 | 0 | 0 | 153 | 0 | 0 | 0.0479 | 0.085 | 0.002 | 0.0016 | 44 | 7400 | 1620 | 0.3752 | 0.6933 | 0.2247 | 0.005 | [6 empty] | 1487 | 18 | 20 | 1 | 0.26 | 78 | 32 | 미정 |  | 2021-04-01 11:02 | 1616 |  | 0 | 0 | 10 | 0 | 0 | 0 | 0.3954 | 0.755 | 0.269 | 0.0053 | 96950 | 70 | 56 | 201 | 0.0029 | 0.0057 | 0.0053 | 0.0435 | 0.0193 | 0.0078 | 0.0083 | 0.0078
2021-04-01 | A63522 | B | 6 | SCM810M2 | 104 | 36700 |  | 0.0315 | 0.0284 | 0.0374 | 1585 | 1597 | 1551 | 3106 | 2.6 |  |  | 0 | 미정 | 미정 | 미정 | 미정 | 0 | 0 | 0 | 0 | 0 | 0 |  |  |  |  | 45 | 6400 | 1612 | 0.071 | 0.2782 | 0.2 | 0.0044 | [6 empty] | 1519 | 18 | 18 | 3 | 0.31 | 61 | 23 | 미정 |  | 2021-04-01 11:16 | 1612 |  | 0 | 0 | 0 | 0 | 0 | 0 | 0.0989 | 0.4265 | 0.2655 | 0.0069 | 104050 | 83 | 27 | 136 | 0.0036 | 0.007 | 0.006 |  | 0.0311 | 0.0265 | 0.0069 | 0.0049
2021-04-01 | B63031 | B | 32 | SNCM439P | 101 | 38900 | 0.1045 | 0.0807 | 0.0807 | 0.1194 | 1641 | 1641 | 1543 | 2773 |  |  |  | 0 | 미정 | 미정 | 미정 | 미정 | 0 | 0 | 0 | 149 | 0 | 0 | 0.1045 | 0.1472 | 0.0035 | 0.0155 | 50 | 8200 | 1649 | 0.346 | 0.6563 | 0.2021 | 0.0044 | [6 empty] | 1487 | 18 | 30 | 1 | 0.25 | 72 | 42 | 미정 |  | 2021-04-01 12:23 | 1632 |  | 0 | 0 | 10 | 0 | 0 | 0 | 0.4121 | 0.7466 | 0.2581 | 0.0047 | 100500 | 74 | 20 | 150 | 0.0026 | 0.0052 | 0.0045 | 0.0525 | 0.0456 | 0.0087 | 0.0091 | 0.0086
2021-04-01 | A63523 | B | 29 | SM35C | 103 | 35000 | 0.0613 | 0.0262 | 0.0769 | 0.0724 | 1645 | 1611 | 1554 | 3009 | 6.3 |  |  | 0 | 미정 | 미정 | 미정 | 미정 | 0 | 0 | 0 | 0 | 0 | 0 | 0.0613 | 0.0819 | 0.0128 | 0.1641 | 39 | 5700 | 1625 | 0.2327 | 0.5013 | 0.1046 | 0.0071 | [6 empty] | 1501 | 15 | 20 | 3 | 0.31 | 89 | 27 | 미정 |  | 2021-04-01 12:19 | 1621 |  | 0 | 0 | 0 | 0 | 0 | 0 | 0.345 | 0.6619 | 0.1866 | 0.0155 | 99350 | 93 | 42 | 163 | 0.0077 | 0.011 | 0.0104 | 0.0339 | 0.0156 | 0.0051 | 0.0038 | 0.0099
2021-04-01 | A63524 | B | 10 | SM35C | 104 | 36400 | 0.0573 | 0.112 | 0.112 | 0.0909 | 1587 | 1587 | 1529 | 2973 | 31.6 |  |  | 0 | 미정 | 미정 | 미정 | 미정 | 0 | 0 | 0 | 0 | 0 | 0 | 0.0573 | 0.1072 | 0.0034 | 0.1598 | 34 | 5400 | 1610 | 0.2315 | 0.5142 | 0.1123 | 0.0214 | [6 empty] | 1501 | 15 | 16 | 3 | 0.3 | 59 | 13 | 미정 |  | 2021-04-01 13:10 | 1607 |  | 0 | 37 | 22 | 0 | 0 | 0 | 0.341 | 0.6797 | 0.2027 | 0.0201 | 98350 | 71 | 41 | 167 | 0.0382 | 0.0125 | 0.0163 | 0.0504 | 0.0328 | 0.0164 | 0.0075 | 0.0103
2021-04-01 | B63032 | B | 20 | SNCM439P | 100 | 38000 | 0.088 | 0.0271 | 0.0689 | 0.148 | 1656 | 1578 | 1529 | 2856 |  |  |  | 0 | 미정 | 미정 | 미정 | 미정 | 0 | 0 | 0 | 156 | 0 | 0 | 0.088 | 0.0812 | 0.0036 | 0.3994 | 47 | 8000 | 1608 | 0.3579 | 0.6606 | 0.2184 | 0.0042 | [6 empty] | 1487 | 18 | 19 | 1 | 0.26 | 58 | 28 | 미정 |  | 2021-04-01 13:25 | 1613 |  | 0 | 0 | 0 | 0 | 0 | 0 | 0.407 | 0.7527 | 0.2701 | 0.0049 | 102050 | 73 | 24 | 154 | 0.0026 | 0.0052 | 0.0047 | 0.0466 | 0.0285 | 0.0085 | 0.0076 | 0.0085
2021-04-01 | A63525 | B | 22 | SM35C | 104 | 35200 | 0.0687 | 0.0653 | 0.0653 | 0.1059 | 1609 | 1609 | 1522 | 2980 | 33.7 |  |  | 0 | 미정 | 미정 | 미정 | 미정 | 0 | 0 | 0 | 0 | 0 | 0 | 0.0687 | 0.0727 | 0.0027 | 0.305 | 39 | 5400 | 1610 | 0.3018 | 0.5129 | 0.1334 | 0.0257 | [6 empty] | 1501 | 15 | 15 | 3 | 0.3 | 75 | 19 | 미정 |  | 2021-04-01 14:12 | 1608 |  | 0 | 29 | 16 | 0 | 0 | 0 | 0.3543 | 0.677 | 0.2035 | 0.0175 | 0 | 77 | 63 | 194 | 0.04 | 0.0132 | 0.0143 | 0.0589 | 0.0424 | 0.0157 | 0.0072 | 0.009
2021-04-01 | B63033 | B | 38 | SNCM439P | 96 | 36700 | 0.1132 | 0.1431 | 0.1431 | 0.1804 | 1601 | 1601 | 1537 | 2770 |  |  |  | 0 | 미정 | 미정 | 미정 | 미정 | 0 | 0 | 0 | 152 | 0 | 0 | 0.1132 | 0.166 | 0.0083 | 0.1442 | 44 | 6700 | 1606 | 0.3625 | 0.4624 | 0.1694 | 0.004 | [6 empty] | 1487 | 18 | 19 | 1 | 0.36 | 65 | 27 | 미정 |  | 2021-04-01 14:20 | 1599 |  | 31 | 0 | 23 | 0 | 0 | 0 | 0.4075 | 0.7461 | 0.2698 | 0.0048 | 102100 | 72 | 31 | 166 | 0.0028 | 0.0049 | 0.0046 | 0.0479 | 0.0235 | 0.0091 | 0.0098 | 0.0081
2021-04-01 | A63526 | B | 6 | SM35C | 104 | 35900 | 0.0607 | 0.1714 | 0.1714 | 0.1673 | 1604 | 1604 | 1535 | 3125 | 40.7 |  |  | 0 | 미정 | 미정 | 미정 | 미정 | 0 | 0 | 0 | 0 | 0 | 0 | 0.0607 | 0.0712 | 0.0024 | 0.3187 | 50 | 5400 | 1602 | 0.3197 | 0.5196 | 0.1596 | 0.0229 | [6 empty] | 1501 | 15 | 15 | 3 | 0.33 | 70 | 19 | 미정 |  | 2021-04-01 15:30 | 1601 |  | 0 | 20 | 0 | 0 | 0 | 0 | 0.3486 | 0.6762 | 0.1939 | 0.0145 | 96250 | 76 | 48 | 179 | 0.0502 | 0.0127 | 0.0126 | 0.051 | 0.0385 | 0.0165 | 0.0091 | 0.0116
2021-04-01 | B63034 | B | 30 | SNCM439P | 104 | 42300 | 0.1033 | 0.056 | 0.0613 | 0.0935 | 1600 | 1602 | 1556 | 2741 |  |  |  | 0 | 미정 | 미정 | 미정 | 미정 | 0 | 0 | 0 | 224 | 0 | 0 | 0.1033 | 0.1359 | 0.0031 | 0.4775 | 43 | 6800 | 1605 | 0.372 | 0.5544 | 0.1984 | 0.0035 | [6 empty] | 1487 | 16 | 20 | 1 | 0.38 | 62 | 28 | 미정 |  | 2021-04-01 15:44 | 1601 |  | 31 | 0 | 23 | 0 | 0 | 0 | 0.4032 | 0.7586 | 0.2731 | 0.004 | 104350 | 74 | 27 | 142 | 0.0029 | 0.0041 | 0.004 | 0.0487 | 0.0614 | 0.0209 | 0.0145 | 0.0134
2021-04-01 | B63035 | B | 32 | SNCM439P | 104 | 38300 | 0.1832 | 0.1239 | 0.0833 | 0.1129 | 1582 | 1602 | 1533 | 2836 |  |  |  | 0 | 미정 | 미정 | 미정 | 미정 | 0 | 0 | 0 | 221 | 0 | 0 | 0.1832 | 0.1699 | 0.0049 | 0.0928 | 46 | 7500 | 1610 | 0.3165 | 0.5565 | 0.2033 | 0.0036 | [6 empty] | 1487 | 16 | 19 | 1 | 0.36 | 62 | 28 | 미정 |  | 2021-04-01 16:44 | 1601 |  | 42 | 0 | 27 | 0 | 0 | 0 | 0.4 | 0.756 | 0.2771 | 0.0043 |  | 90 | 15 | 138 | 0.0023 | 0.0044 | 0.0042 | 0.0594 | 0.0532 | 0.0208 | 0.0154 | 0.0142
2021-04-01 | A63527 | B | 29 | SM35C | 103 | 35400 | 0.0543 | 0.0319 | 0.0319 | 0.0559 | 1642 | 1642 | 1566 | 3201 | 19.3 |  |  | 0 | 미정 | 미정 | 미정 | 미정 | 0 | 0 | 0 | 0 | 0 | 0 | 0.0543 | 0.075 | 0.0015 | 0.1779 | 40 | 3800 | 1605 | 0.2684 | 0.5036 | 0.1712 | 0.0307 | [6 empty] | 1501 | 15 | 15 | 3 | 0.29 | 64 | 13 | 미정 |  | 2021-04-01 16:41 | 1591 |  | 0 | 19 | 0 | 0 | 0 | 0 | 0.3528 | 0.6816 | 0.1985 | 0.0136 | 97800 | 67 | 53 | 171 | 0.0244 | 0.0157 | 0.0119 | 0.0458 | 0.0461 | 0.0143 | 0.008 | 0.0114
2021-04-01 | B63036 | B | 20 | SM18CM9 | 104 | 39400 | 0.0694 | 0.0899 | 0.0679 | 0.0773 | 1576 | 1617 | 1569 | 2960 | 5.5 |  |  | 0 | 미정 | 미정 | 미정 | 미정 | 0 | 0 | 0 | 0 | 0 | 0 | 0.0694 | 0.0737 | 0.0037 | 0.0954 | 46 | 7900 | 1677 | 0.1314 | 0.8452 | 0.1441 | 0.0082 | [6 empty] | 1513 | 18 | 20 | 1 | 0.45 | 82 | 34 | 미정 |  | 2021-04-01 17:44 | 1669 |  | 0 | 0 | 21 | 0 | 0 | 0 | 0.162 | 1.0439 | 0.2245 | 0.0131 | 100300 | 87 | 50 | 202 | 0.0078 | 0.0095 | 0.0268 | 0.04 | 0.0381 | 0.0088 | 0.0082 | 0.007
2021-04-01 | A63528 | B | 10 | SM35C | 104 | 35400 |  | 0.0536 | 0.0536 | 0.1188 | 1625 | 1625 | 1553 | 3139 | 23.6 |  |  | 0 | 미정 | 미정 | 미정 | 미정 | 0 | 0 | 0 | 0 | 0 | 0 |  |  |  |  | 41 | 4300 | 1610 | 0.2995 | 0.5167 | 0.17 | 0.0395 | [6 empty] | 1501 | 15 | 16 | 3 | 0.32 | 65 | 19 | 미정 |  | 2021-04-01 17:42 | 1601 |  | 0 | 23 | 0 | 0 | 0 | 0 | 0.3536 | 0.6712 | 0.2088 | 0.0228 | 96500 | 69 | 47 | 163 | 0.0295 | 0.0286 | 0.0191 |  | 0.0398 | 0.0199 | 0.0118 | 0.0115
2021-04-01 | A63529 | B | 22 | SM35CM4 | 103 | 35400 | 0.0648 | 0.1143 | 0.1143 | 0.0972 | 1619 | 1619 | 1562 | 3057 | 31.6 |  |  | 0 | 미정 | 미정 | 미정 | 미정 | 0 | 0 | 0 | 0 | 0 | 0 | 0.0648 | 0.101 | 0.0014 | 0.0689 | 39 | 4000 | 1606 | 0.288 | 0.614 | 0.1671 | 0.0153 | [6 empty] | 1502 | 13 | 16 | 3 | 0.29 | 67 | 21 | 미정 |  | 2021-04-01 18:34 | 1594 |  | 0 | 0 | 10 | 0 | 0 | 0 | 0.346 | 0.7598 | 0.2274 | 0.0197 | 97400 | 0 | 50 | 171 | 0.0391 | 0.023 | 0.017 | 0.0507 | 0.0358 | 0.0137 | 0.0102 | 0.0099
2021-04-01 | B63037 | B | 38 | SM18CM9 | 104 | 38500 | 0.1581 | 0.0702 | 0.0702 | 0.0833 | 1607 | 1607 | 1557 | 2765 | 6.1 |  |  | 0 | 미정 | 미정 | 미정 | 미정 | 0 | 0 | 0 | 0 | 0 | 0 | 0.1581 | 0.2009 | 0.0039 | 0.1193 | 38 | 6600 | 1657 | 0.1288 | 0.9943 | 0.1416 | 0.0058 | [6 empty] | 1513 | 18 | 18 | 1 | 0.46 | 66 | 24 | 미정 |  | 2021-04-01 18:48 | 1633 |  | 15 | 0 | 17 | 0 | 0 | 0 | 0.1657 | 1.126 | 0.2613 | 0.0343 |  | 66 | 41 | 177 | 0.0089 | 0.0134 | 0.0319 | 0.0383 | 0.0355 | 0.0126 | 0.005 | 0.0042
2021-04-01 | B63038 | B | 30 | SM18CM9 | 104 | 37800 | 0.1264 | 0.0509 | 0.0509 | 0.0568 | 1626 | 1626 | 1581 | 2814 | 1.7 |  |  | 0 | 미정 | 미정 | 미정 | 미정 | 0 | 0 | 0 | 0 | 0 | 0 | 0.1264 | 0.2079 | 0.0082 | 1.0213 | 55 | 6500 | 1674 | 0.123 | 1.0919 | 0.1476 | 0.0138 | [6 empty] | 1513 | 18 | 19 | 1 | 0.48 | 71 | 41 | 미정 |  | 2021-04-01 20:03 | 1652 |  | 41 | 0 | 51 | 0 | 0 | 0 | 0.165 | 1.1053 | 0.263 | 0.022 | 98800 | 67 | 26 | 164 | 0.0025 | 0.0187 | 0.0302 | 0.0373 | 0.0353 | 0.0272 | 0.0043 | 0.0036
2021-04-01 | A63530 | B | 6 | SM35CM4 | 105 | 37100 | 0.083 | 0.1075 | 0.1075 | 0.1104 | 1614 | 1614 | 1557 | 2941 | 44.5 |  |  | 0 | 미정 | 미정 | 미정 | 미정 | 0 | 0 | 0 | 0 | 0 | 0 | 0.083 | 0.1385 | 0.002 | 0.1136 | 39 | 4000 | 1600 | 0.314 | 0.6111 | 0.1739 | 0.0264 | [6 empty] | 1502 | 13 | 13 | 3 | 0.34 | 62 | 19 | 미정 |  | 2021-04-01 19:47 | 1593 |  | 0 | 9 | 23 | 0 | 0 | 0 | 0.3279 | 0.7678 | 0.2206 | 0.0229 | 95550 | 68 | 45 | 152 | 0.0565 | 0.0161 | 0.0195 | 0.0403 | 0.0418 | 0.0158 | 0.0116 | 0.0129
2021-04-01 | A63531 | B | 29 | SM35CM4 | 104 | 36400 | 0.0828 | 0.1753 | 0.1636 | 0.1655 | 1590 | 1602 | 1548 | 2864 | 51.2 |  |  | 0 | 미정 | 미정 | 미정 | 미정 | 0 | 0 | 0 | 0 | 0 | 0 | 0.0828 | 0.1611 | 0.0045 | 0.2676 | 50 | 4800 | 1606 | 0.2969 | 0.6414 | 0.18 | 0.0288 | [6 empty] | 1502 | 13 | 13 | 3 | 0.37 | 70 | 30 | 미정 |  | 2021-04-01 20:56 | 1606 |  | 0 | 20 | 15 | 0 | 0 | 0 | 0.331 | 0.7635 | 0.2167 | 0.0211 | 100350 | 173 | 26 | 134 | 0.0608 | 0.0183 | 0.0191 | 0.0503 | 0.0343 | 0.0137 | 0.0108 | 0.0105
2021-04-01 | B63039 | B | 32 | SM18CM9 | 104 | 39800 | 0.0541 |  | 0.0506 | 0.0876 |  | 1589 | 1537 | 2864 | 11.8 |  |  | 0 | 미정 | 미정 | 미정 | 미정 | 0 | 0 | 0 | 0 | 0 | 0 | 0.0541 | 0.0659 | 0.0035 | 0.2166 | 42 | 7600 | 1667 | 0.1365 | 0.9666 | 0.2155 | 0.0118 | [6 empty] | 1513 | 18 | 19 | 1 | 0.45 | 69 | 35 | 미정 |  | 2021-04-01 20:57 | 1653 |  | 31 | 0 | 22 | 0 | 0 | 0 | 0.176 | 1.0989 | 0.2562 | 0.0228 | 98950 | 67 | 33 | 162 | 0.0172 | 0.0141 | 0.0306 | 0.0248 | 0.0145 | 0.0028 | 0.0031 | 0.0033
2021-04-01 | B63040 | I | 20 | 18CRNIMO7HI | 90 | 35800 | 0.0759 | 0.0338 | 0.0493 | 0.0598 | 1692 | 1663 | 1599 | 2616 | 9.6 |  |  | 0 | 미정 | 미정 | 미정 | 미정 | 0 | 0 | 0 | 0 | 0 | 0 | 0.0759 | 0.1352 | 0.0061 | 0.0903 | 50 | 8400 | 1691 | 0.1213 | 0.3645 | 0.1802 | 0.0135 | [6 empty] | 1506 | 25 | 26 | 1 | 0.39 | 77 | 0 | 미정 |  | 2021-04-01 22:08 | 1660 |  | 0 | 61 | 13 | 0 | 0 | 0 | 0.1732 | 0.5533 | 0.2733 | 0.0362 | 84400 | 1465 | 9 | 136 | 0.0189 | 0.0217 | 0.0327 | 0.0172 | 0.0111 | 0.0037 | 0.0029 | 0.003
2021-04-01 | A63532 | B | 10 | SM18CM9 | 104 | 38300 | 0.0529 | 0.0767 | 0.0784 | 0.0792 | 1559 | 1581 | 1526 | 2875 | 40.3 |  |  | 0 | 미정 | 미정 | 미정 | 미정 | 0 | 0 | 0 | 0 | 0 | 0 | 0.0529 | 0.1055 | 0.0013 | 0.043 | 42 | 6000 | 1629 | 0.1416 | 1.0157 | 0.1697 | 0.0142 | [6 empty] | 1513 | 18 | 18 | 3 | 0.32 | 61 | 28 | 미정 |  | 2021-04-01 22:19 | 1629 |  | 0 | 33 | 56 | 0 | 0 | 0 | 0.174 | 1.0937 | 0.2277 | 0.0321 | 93550 | 61 | 25 | 130 | 0.0637 | 0.0203 | 0.0298 | 0.0311 | 0.0262 | 0.0068 | 0.0065 | 0.006
2021-04-01 | A63533 | B | 22 | SM18CM9 | 104 | 37900 | 0.0505 | 0.0646 | 0.0646 | 0.0704 | 1592 | 1592 | 1549 | 2976 | 29.3 |  |  | 0 | 미정 | 미정 | 미정 | 미정 | 0 | 0 | 0 | 0 | 0 | 0 | 0.0505 | 0.1071 | 0.002 | 0.0693 | 40 | 5500 | 1617 | 0.1312 | 0.9283 | 0.1424 | 0.033 | [6 empty] | 1513 | 18 | 19 | 3 | 0.31 | 66 | 30 | 미정 |  | 2021-04-01 23:17 | 1617 |  | 0 | 0 | 42 | 0 | 0 | 0 | 0.175 | 1.0979 | 0.2436 | 0.0355 | 102700 | 67 | 22 | 118 | 0.0423 | 0.0334 | 0.0303 | 0.0376 | 0.0263 | 0.0092 | 0.0057 | 0.005
2021-04-01 | B63041 | I | 38 | SNCM26V | 104 | 38900 | 0.1004 | 0.0723 | 0.0604 | 0.0988 | 1640 | 1648 | 1598 | 2759 | 32.2 |  |  | 0 | 미정 | 미정 | 미정 | 미정 | 0 | 0 | 0 | 0 | 0 | 0 | 0.1004 | 0.166 | 0.0025 | 0.0977 | 60 | 10000 | 1676 | 0.1301 | 0.6873 | 0.1605 | 0.0181 | [6 empty] | 1500 | 20 | 23 | 1 | 0.38 | 88 | 0 | 미정 |  | 2021-04-01 23:39 | 1658 |  | 0 | 76 | 24 | 0 | 0 | 0 | 0.178 | 0.8853 | 0.2061 | 0.0156 | 99850 | 636 | 16 | 151 | 0.0575 | 0.0211 | 0.0205 | 0.0406 | 0.0271 | 0.0033 | 0.0031 | 0.0039
2021-04-01 | A63534 | B | 6 | SM18CM9 | 104 | 35600 | 0.0519 | 0.0579 | 0.0579 | 0.082 | 1594 | 1594 | 1542 | 2934 | 34.1 |  |  | 0 | 미정 | 미정 | 미정 | 미정 | 0 | 0 | 0 | 0 | 0 | 0 | 0.0519 | 0.0858 | 0.0023 | 0.193 | 42 | 5700 | 1598 | 0.1447 | 0.9279 | 0.135 | 0.0326 | [6 empty] | 1513 | 18 | 18 | 3 | 0.31 | 67 | 27 | 미정 |  | 2021-04-02 00:17 | 1598 |  | 0 | 0 | 43 | 0 | 0 | 0 | 0.176 | 1.11 | 0.2322 | 0.0332 | 107250 | 70 | 28 | 126 | 0.0465 | 0.0259 | 0.0299 | 0.0261 | 0.0236 | 0.0106 | 0.0038 | 0.0036
2021-04-01 | B63042 | I | 30 | SCM415C2 | 106 | 37800 | 0.0536 |  | 0.049 | 0.0618 |  | 1607 | 1563 | 2693 | 22.4 |  |  | 0 | 미정 | 선택 | 미정 | 미정 | 0 | 0 | 0 | 0 | 0 | 0 | 0.0536 | 0.0826 | 0.0035 | 0.0019 | 56 | 8600 | 1667 | 0.1205 | 0.4518 | 0.156 | 0.0205 | [6 empty] | 1516 | 20 | 20 | 1 | 0.43 | 79 | 0 | 미정 |  | 2021-04-02 00:50 | 1667 |  | 0 | 0 | 14 | 0 | 0 | 0 | 0.1492 | 0.6967 | 0.226 | 0.0292 | 106250 | 539 | 17 | 139 | 0.0395 | 0.0234 | 0.0289 | 0.0327 | 0.0271 | 0.0042 | 0.0038 | 0.0147
2021-04-01 | A63535 | B | 29 | SM18CM9 | 104 | 36800 | 0.0848 | 0.0814 | 0.0814 | 0.1093 | 1571 | 1571 | 1524 | 2848 | 41.7 |  |  | 0 | 선택 | 미정 | 미정 | 미정 | 0 | 0 | 0 | 0 | 0 | 0 | 0.0848 | 0.1433 | 0.0015 | 0.0579 | 40 | 5900 | 1613 | 0.1657 | 1.054 | 0.1809 | 0.0175 | [6 empty] | 1513 | 18 | 18 | 3 | 0.31 | 71 | 27 | 미정 |  | 2021-04-02 01:13 | 1613 |  | 0 | 23 | 41 | 0 | 0 | 0 | 0.182 | 1.1254 | 0.2472 | 0.0303 | 103650 | 68 | 33 | 134 | 0.0589 | 0.0234 | 0.0314 | 0.0423 | 0.0178 | 0.0057 | 0.0056 | 0.0049
2021-04-01 | B63043 | I | 32 | SM45CI | 106 | 39000 | 0.0706 | 0.0392 | 0.1115 | 0.0992 | 1601 | 1593 | 1562 | 2743 | 24.4 |  |  | 0 | 미정 | 선택 | 미정 | 미정 | 0 | 0 | 0 | 127 | 0 | 0 | 0.0706 | 0.0439 | 0.0036 | 0.283 | 47 | 7200 | 1645 | 0.2831 | 0.3244 | 0.1258 | 0.0087 | [6 empty] | 1493 | 20 | 20 | 1 | 0.41 | 78 | 0 | 미정 |  | 2021-04-02 01:54 | 1640 |  | 72 | 0 | 38 | 0 | 0 | 0 | 0.451 | 0.7112 | 0.222 | 0.0078 | 100800 | 697 | 11 | 117 | 0.0236 | 0.0094 | 0.0075 | 0.0329 | 0.0182 | 0.0064 | 0.006 | 0.0138
2021-04-01 | A63536 | B | 10 | SM18CM9 | 104 | 39000 | 0.0583 | 0.0681 | 0.059 | 0.0769 | 1554 | 1587 | 1539 | 2883 | 30.9 |  |  | 0 | 선택 | 미정 | 미정 | 미정 | 0 | 0 | 0 | 0 | 0 | 0 | 0.0583 | 0.0923 | 0.0026 | 0.1413 | 42 | 5900 | 1614 | 0.1405 | 0.9654 | 0.1586 | 0.0392 | [6 empty] | 1513 | 18 | 18 | 3 | 0.32 | 66 | 26 | 미정 |  | 2021-04-02 02:15 | 1614 |  | 0 | 33 | 31 | 0 | 0 | 0 | 0.18 | 1.1056 | 0.2377 | 0.0363 | 110950 | 87 | 27 | 127 | 0.0405 | 0.0414 | 0.032 | 0.0264 | 0.0207 | 0.0099 | 0.0056 | 0.0045
2021-04-01 | B63044 | B | 20 | SCM440HK | 101 | 37800 | 0.0693 | 0.0475 | 0.0475 | 0.0958 | 1596 | 1596 | 1553 | 2648 | 9.1 |  |  | 0 | 미정 | 미정 | 미정 | 미정 | 0 | 0 | 0 | 158 | 0 | 0 | 0.0693 | 0.0726 | 0.0031 | 0.0633 | 54 | 9200 | 1646 | 0.311 | 0.4513 | 0.1742 | 0.0081 | [6 empty] | 1494 | 15 | 20 | 1 | 0.39 | 88 | 35 | 미정 |  | 2021-04-02 03:01 | 1647 |  | 93 | 0 | 9 | 0 | 0 | 0 | 0.402 | 0.7633 | 0.2572 | 0.0139 | 109000 | 100 | 48 | 199 | 0.0078 | 0.011 | 0.0157 | 0.0331 | 0.0094 | 0.0062 | 0.0085 | 0.014
2021-04-01 | A63537 | B | 22 | AE1524HM | 104 | 36300 |  | 0.954 | 0.0428 | 0.0798 | 1601 | 1596 | 1537 | 2923 | 21.7 |  |  | 0 | 선택 | 미정 | 미정 | 미정 | 0 | 0 | 0 | 0 | 0 | 0 |  |  |  |  | 43 | 7900 | 1627 | 0.177 | 1.3551 | 0.1794 | 0.0156 | [6 empty] | 1505 | 18 | 20 | 3 | 0.3 | 87 | -1433 | 미정 |  | 2021-04-02 03:25 | 1636 |  | 0 | 79 | 27 | 0 | 0 | 0 | 0.227 | 1.6438 | 0.2444 | 0.0178 | 105400 | 40 | 45 | 173 | 0.0301 | 0.0177 | 0.0143 |  | 0.024 | 0.0086 | 0.0048 | 0.0077
2021-04-01 | B63045 | B | 38 | SCM440HK | 101 | 37100 | 0.1013 | 0.0333 | 0.0875 | 0.1233 | 1632 | 1588 | 1532 | 2541 | 26.3 |  |  | 0 | 미정 | 미정 | 미정 | 미정 | 0 | 0 | 0 | 106 | 0 | 0 | 0.1013 | 0.0815 | 0.0036 | 0.5409 | 43 | 8200 | 1629 | 0.3241 | 0.4826 | 0.1566 | 0.0164 | 0.367 | 48.454 | 29.316 | 9.646 | 5.023 | 1.652 | 1494 | 15 | 18 | 1 | 0.44 | 75 | 28 | 미정 |  | 2021-04-02 04:00 | 1632 |  | 40 | 42 | 10 | 0 | 0 | 0 | 0.397 | 0.7699 | 0.2637 | 0.0123 | 98000 | 71 | 60 | 210 | 0.0258 | 0.0171 | 0.0161 | 0.0412 | 0.0207 | 0.0083 | 0.0084 | 0.0129
2021-04-01 | A63538 | B | 6 | AE1524HM | 101 | 36300 | 0.0569 | 0.0511 | 0.0511 | 0.0783 | 1616 | 1616 | 1551 | 2937 | 26.4 |  |  | 0 | 선택 | 미정 | 미정 | 미정 | 0 | 0 | 0 | 0 | 0 | 0 | 0.0569 | 0.1087 | 0.004 | 0.1641 | 40 | 6100 | 1610 | 0.1807 | 1.5139 | 0.152 | 0.0108 | [6 empty] | 1505 | 18 | 18 | 3 | 0.29 | 74 | 0 | 미정 |  | 2021-04-02 04:17 | 1610 |  | 0 | 33 | 34 | 0 | 0 | 0 | 0.225 | 1.6435 | 0.2391 | 0.0206 | 102800 | 68 | 29 | 134 | 0.0376 | 0.0111 | 0.0173 | 0.0507 | 0.0243 | 0.0078 | 0.0071 | 0.0074
2021-04-01 | B63046 | B | 30 | SCM440HK | 101 | 37400 | 0.1239 | 0.0884 | 0.0884 | 0.1308 | 1604 | 1604 | 1536 | 2652 | 40.2 |  |  | 0 | 미정 | 미정 | 미정 | 미정 | 0 | 0 | 0 | 104 | 0 | 0 | 0.1239 | 0.0892 | 0.0039 | 0.045 | 45 | 7200 | 1630 | 0.3573 | 0.5026 | 0.1615 | 0.014 | [6 empty] | 1494 | 15 | 15 | 1 | 0.44 | 63 | 22 | 미정 |  | 2021-04-02 05:04 | 1616 |  | 0 | 41 | 0 | 0 | 0 | 0 | 0.4036 | 0.7627 | 0.2504 | 0.0167 | 94350 | 67 | 40 | 190 | 0.0426 | 0.0155 | 0.0149 | 0.0476 | 0.0322 | 0.0108 | 0.0108 | 0.0141
2021-04-01 | A63539 | B | 29 | AE1524HM | 101 | 36300 | 0.064 | 0.0689 | 0.0689 | 0.0835 | 1613 | 1613 | 1558 | 2863 | 30.5 |  |  | 0 | 선택 | 미정 | 미정 | 미정 | 0 | 0 | 0 | 0 | 0 | 0 | 0.064 | 0.1249 | 0.0027 | 0.3918 | 41 | 6000 | 1621 | 0.1877 | 1.4783 | 0.1903 | 0.0242 | [6 empty] | 1505 | 18 | 18 | 3 | 0.29 | 74 | 27 | 미정 |  | 2021-04-02 05:11 | 1621 |  | 0 | 56 | 25 | 0 | 0 | 0 | 0.227 | 1.6463 | 0.2455 | 0.0226 | 106950 | 71 | 38 | 150 | 0.0417 | 0.0198 | 0.0192 | 0.0474 | 0.0252 | 0.0086 | 0.0057 | 0.0083
2021-04-01 | B63047 | B | 32 | SCM440HK | 101 | 37300 | 0.0661 | 0.0641 | 0.0641 | 0.1078 | 1619 | 1619 | 1536 | 2753 | 38.9 |  |  | 0 | 미정 | 미정 | 미정 | 미정 | 0 | 0 | 0 | 102 | 0 | 0 | 0.0661 | 0.0674 | 0.0028 | 0.0308 | 66 | 8900 | 1640 | 0.3207 | 0.506 | 0.1204 | 0.0058 | [6 empty] | 1494 | 15 | 16 | 1 | 0.47 | 70 | 37 | 미정 |  | 2021-04-02 06:23 | 1623 |  | 34 | 0 | 0 | 0 | 0 | 0 | 0.4032 | 0.7536 | 0.2498 | 0.0104 | 104200 | 73 | 39 | 188 | 0.0382 | 0.0099 | 0.0138 | 0.0436 | 0.0471 | 0.0105 | 0.0089 | 0.0152
2021-04-01 | A63540 | B | 10 | AE1524HM | 101 | 36300 | 0.0476 | 0.0426 | 0.0426 | 0.0701 | 1615 | 1615 | 1564 | 2998 | 36.4 |  |  | 0 | 미정 | 선택 | 미정 | 미정 | 0 | 0 | 0 | 0 | 0 | 0 | 0.0476 | 0.0595 | 0.0021 | 0.1487 | 43 | 5500 | 1596 | 0.1997 | 1.4681 | 0.184 | 0.0207 | [6 empty] | 1505 | 18 | 18 | 3 | 0.29 | 66 | 28 | 미정 |  | 2021-04-02 06:11 | 1606 |  | 0 | 73 | 19 | 0 | 0 | 0 | 0.221 | 1.6541 | 0.2485 | 0.0212 |  | 84 | 40 | 155 | 0.0494 | 0.0163 | 0.0184 | 0.0328 | 0.0344 | 0.0118 | 0.0077 | 0.0089
2021-04-02 | A63541 | B | 22 | AE1043M | 101 | 34800 | 0.0517 | 0.0617 | 0.0617 | 0.1212 | 1623 | 1623 | 1571 | 2881 | 30 |  |  | 0 | 미정 | 선택 | 미정 | 미정 | 0 | 0 | 0 | 0 | 0 | 0 | 0.0517 | 0.0803 | 0.0058 | 0.0608 | 43 | 4900 | 1613 | 0.2931 | 0.7844 | 0.31 | 0.0224 | [6 empty] | 1491 | 15 | 15 | 3 | 0.3 | 76 | 10 | 미정 |  | 2021-04-02 07:04 | 1608 |  | 0 | 31 | 0 | 0 | 0 | 0 | 0.414 | 1.0033 | 0.4505 | 0.0266 | 101650 | 86 | 32 | 158 | 0.037 | 0.0198 | 0.0219 | 0.0411 | 0.0565 | 0.0128 | 0.0034 | 0.0041
2021-04-02 | B63048 | B | 20 | SCM440 | 101 | 36500 | 0.0832 | 0.1061 | 0.1061 | 0.1598 | 1609 | 1609 | 1545 | 2673 |  |  |  | 0 | 미정 | 미정 | 미정 | 미정 | 0 | 0 | 0 | 155 | 0 | 0 | 0.0832 | 0.0928 | 0.0027 | 0.0858 | 47 | 6500 | 1623 | 0.3481 | 0.6469 | 0.1653 | 0.0048 | [6 empty] | 1496 | 15 | 17 | 1 | 0.48 | 58 | 30 | 미정 |  | 2021-04-02 07:24 | 1612 |  | 0 | 0 | 0 | 0 | 0 | 0 | 0.3927 | 0.6885 | 0.213 | 0.0099 | 99750 | 77 | 41 | 174 | 0.0034 | 0.0058 | 0.0136 | 0.0417 | 0.0178 | 0.011 | 0.012 | 0.0149
2021-04-02 | A63542 | B | 6 | AE1043M | 101 | 35900 | 0.0495 | 0.0951 | 0.0951 | 0.1172 | 1623 | 1623 | 1542 | 2944 | 28.9 |  |  | 0 | 선택 | 해제 | 미정 | 미정 | 0 | 0 | 0 | 0 | 0 | 0 | 0.0495 | 0.0523 | 0.0032 | 0.2611 | 40 | 5000 | 1608 | 0.3247 | 0.8677 | 0.3815 | 0.0232 | [6 empty] | 1491 | 15 | 15 | 3 | 0.33 | 65 | 32 | 미정 |  | 2021-04-02 08:17 | 1591 |  | 0 | 27 | 0 | 0 | 0 | 0 | 0.4378 | 1.0065 | 0.4497 | 0.0263 | 98500 | 72 | 47 | 174 | 0.0281 | 0.0207 | 0.0233 | 0.0511 | 0.0492 | 0.021 | 0.0102 | 0.0076
2021-04-02 | B63049 | B | 29 | SCM440HF | 103 | 37400 | 0.0936 | 0.1519 | 0.1519 | 0.1789 | 1560 | 1560 | 1509 | 2670 |  |  |  | 0 | 미정 | 미정 | 미정 | 미정 | 0 | 0 | 0 | 153 | 0 | 0 | 0.0936 | 0.1196 | 0.0052 | 1.0115 | 49 | 7600 | 1611 | 0.3559 | 0.6786 | 0.1694 | 0.0037 | [6 empty] | 1493 | 18 | 19 | 1 | 0.46 | 55 | 24 | 미정 |  | 2021-04-02 08:36 | 1610 |  | 11 | 0 | 0 | 0 | 0 | 0 | 0.4146 | 0.8416 | 0.2424 | 0.007 | 93000 | 71 | 30 | 160 | 0.0021 | 0.0051 | 0.0139 | 0.0485 | 0.0558 | 0.0122 | 0.0066 | 0.0122
2021-04-02 | A63543 | B | 5 | AE1043M | 105 | 35600 | 0.0436 | 0.0649 | 0.0649 | 0.1538 | 1614 | 1614 | 1543 | 2924 | 37.5 |  |  | 0 | 미정 | 선택 | 미정 | 미정 | 0 | 0 | 0 | 0 | 0 | 0 | 0.0436 | 0.0612 | 0.0036 | 0.2659 | 41 | 5900 | 1615 | 0.3404 | 0.8223 | 0.3464 | 0.0282 | [6 empty] | 1491 | 15 | 15 | 3 | 0.3 | 63 | 15 | 미정 |  | 2021-04-02 09:14 | 1606 |  | 0 | 18 | 0 | 0 | 0 | 0 | 0.4326 | 0.9979 | 0.4455 | 0.0261 | 101000 | 0 | 44 | 178 | 0.0335 | 0.0252 | 0.0236 | 0.0574 | 0.062 | 0.0245 | 0.017 | 0.0146
2021-04-02 | B63050 | B | 30 | SCM440HF | 103 | 37800 | 0.071 | 0.043 | 0.043 | 0.0734 | 1622 | 1622 | 1586 | 2694 |  |  |  | 0 | 미정 | 미정 | 미정 | 미정 | 0 | 0 | 0 | 154 | 0 | 0 | 0.071 | 0.0952 | 0.0032 | 0.0577 | 40 | 5700 | 1615 | 0.3875 | 0.7024 | 0.2059 | 0.0038 | [6 empty] | 1493 | 18 | 19 | 1 | 0.42 | 58 | 23 | 미정 |  | 2021-04-02 09:30 | 1604 |  | 0 | 0 | 0 | 0 | 0 | 0 | 0.417 | 0.8301 | 0.255 | 0.0072 | 90850 | 69 | 45 | 174 | 0.0026 | 0.0042 | 0.0144 | 0.0483 | 0.053 | 0.0149 | 0.0116 | 0.0136
2021-04-02 | A63544 | B | 10 | AE1043M | 106 | 36900 | 0.0662 | 0.0697 | 0.0471 | 0.1035 | 1558 | 1599 | 1536 | 3055 | 19.4 |  |  | 0 | 미정 | 미정 | 미정 | 미정 | 0 | 0 | 0 | 0 | 0 | 0 | 0.0662 | 0.1316 | 0.005 | 0.0014 | 39 | 5400 | 1620 | 0.3482 | 0.8224 | 0.3614 | 0.0199 | [6 empty] | 1491 | 15 | 15 | 3 | 0.3 | 84 | 43 | 미정 |  | 2021-04-02 10:18 | 1602 |  | 0 | 36 | 18 | 0 | 0 | 0 | 0.4214 | 1.0029 | 0.4548 | 0.0279 | 101850 | 83 | 45 | 175 | 0.0181 | 0.0222 | 0.025 | 0.0757 | 0.0633 | 0.028 | 0.0206 | 0.0164
2021-04-02 | B63051 | B | 32 | SCM440HF | 103 | 38500 | 0.0692 | 0.1943 | 0.1597 | 0.1412 | 1561 | 1585 | 1548 | 2796 |  |  |  | 0 | 미정 | 미정 | 미정 | 미정 | 0 | 0 | 0 | 155 | 0 | 0 | 0.0692 | 0.0996 | 0.0025 | 0.0369 | 42 | 7100 | 1615 | 0.3904 | 0.6851 | 0.1824 | 0.0032 | [6 empty] | 1493 | 18 | 18 | 1 | 0.41 | 65 | 31 | 미정 |  | 2021-04-02 10:32 | 1609 |  | 22 | 0 | 0 | 0 | 0 | 0 | 0.4153 | 0.844 | 0.2432 | 0.0172 | 107450 | 80 | 36 | 164 | 0.0023 | 0.0038 | 0.0148 | 0.0461 | 0.0439 | 0.0144 | 0.013 | 0.0145
2021-04-02 | A63545 | B | 22 | AE1055M1 | 106 | 36800 | 0.0623 | 0.2019 | 0.2019 | 0.2023 | 1587 | 1587 | 1550 | 3104 | 44.8 |  |  | 0 | 미정 | 미정 | 미정 | 미정 | 0 | 0 | 0 | 0 | 0 | 0 | 0.0623 | 0.1025 | 0.0057 | 0.2237 | 40 | 6300 | 1637 | 0.4794 | 0.5527 | 0.081 | 0.0118 | [6 empty] | 1486 | 20 | 21 | 3 | 0.29 | 93 | 45 | 미정 |  | 2021-04-02 11:16 | 1623 |  | 0 | 0 | 0 | 0 | 0 | 0 | 0.545 | 0.7061 | 0.1426 | 0.0296 | 98000 | 96 | 54 | 216 | 0.042 | 0.0133 | 0.0254 | 0.061 | 0.044 | 0.0173 | 0.0093 | 0.0125
2021-04-02 | B63052 | B | 20 | SCM440HF-JY | 104 | 37900 | 0.1103 | 0.0599 | 0.0599 | 0.0873 | 1597 | 1597 | 1573 | 2723 | 6.8 |  |  | 0 | 미정 | 미정 | 미정 | 미정 | 0 | 0 | 0 | 0 | 0 | 0 | 0.1103 | 0.1368 | 0.0248 | 0.0034 | 43 | 5700 | 1621 | 0.3682 | 0.7425 | 0.1386 | 0.0038 | [6 empty] | 1493 | 18 | 18 | 1 |  | 64 | 21 | 미정 |  | 2021-04-02 11:31 | 1610 |  | 41 | 0 | 11 | 0 | 0 | 0 | 0.408 | 0.8554 | 0.2558 | 0.0091 | 100000 | 70 | 53 | 194 | 0.0104 | 0.0065 | 0.0116 | 0.0571 | 0.0718 | 0.0139 | 0.0112 | 0.0154
2021-04-02 | A63546 | B | 6 | SCM440HF-JY | 105 | 36600 | 0.0867 | 0.0965 | 0.0965 | 0.129 | 1603 | 1603 | 1519 | 2973 | 33.6 |  |  | 0 | 미정 | 미정 | 미정 | 미정 | 0 | 0 | 0 | 0 | 0 | 0 | 0.0867 | 0.0621 | 0.0032 | 0.2011 | 45 | 7400 | 1638 | 0.129 | 0.1966 | 0.0063 | 0.0323 | [6 empty] | 1493 | 18 | 19 | 1 | 0.42 | 75 | 33 | 미정 |  | 2021-04-02 12:20 | 1624 |  | 34 | 0 | 33 | 0 | 0 | 0 | 0.4122 | 0.8433 | 0.2568 | 0.0184 | 97900 | 71 | 58 | 214 | 0.0323 | 0.0118 | 0.017 | 0.0591 | 0.0593 |  | 0.0094 | 0.0155
2021-04-02 | A63547 | B | 29 | AE1055M1 | 106 | 36300 | 0.0912 | 0.0497 | 0.0497 | 0.0984 | 1635 | 1635 | 1564 | 2107 | 22.9 |  |  | 0 | 미정 | 미정 | 미정 | 미정 | 0 | 0 | 0 | 0 | 0 | 0 | 0.0912 | 0.0758 | 0.0031 | 0.078 | 40 | 3800 | 1593 | 0.3909 | 0.5563 | 0.0877 | 0.0112 | [6 empty] | 1486 | 20 | 20 | 3 | 0.3 | 62 | 33 | 미정 |  | 2021-04-02 13:13 | 1588 |  | 0 | 0 | 17 | 0 | 0 | 0 | 0.553 | 0.7075 | 0.143 | 0.0353 | 99000 | 71 | 31 | 137 | 0.0261 | 0.0226 | 0.0292 | 0.0586 | 0.0474 | 0.0164 | 0.01 | 0.0129
2021-04-02 | B63053 | B | 30 | SCM440HF | 104 | 38200 | 0.0781 | 0.0802 | 0.0802 | 0.1011 | 1574 | 1574 | 1527 | 2732 |  |  |  | 0 | 미정 | 미정 | 미정 | 미정 | 0 | 0 | 0 | 0 | 0 | 0 | 0.0781 | 0.1116 | 0.0029 | 0.0854 | 59 | 8500 | 1621 | 0.3806 | 0.7156 | 0.1726 | 0.0038 | [6 empty] | 1493 | 18 | 18 | 1 | 0.42 | 56 | 28 | 미정 |  | 2021-04-02 13:52 | 1606 |  | 50 | 0 | 51 | 0 | 0 | 0 | 0.421 | 0.8478 | 0.2494 | 0.0105 | 146500 | 69 | 29 | 169 | 0.0018 | 0.005 | 0.0097 | 0.0467 | 0.0552 | 0.0079 | 0.0036 | 0.0123
2021-04-02 | A63548 | B | 5 | AE1055M1 | 104 | 34800 | 0.0817 | 0.0636 | 0.0636 | 0.1477 | 1610 | 1610 | 1548 | 2892 | 40.1 |  |  | 0 | 미정 | 미정 | 미정 | 미정 | 0 | 0 | 0 | 0 | 0 | 0 | 0.0817 | 0.1181 | 0.0064 | 0.4277 | 43 | 4500 | 1590 | 0.3892 | 0.5487 | 0.0863 | 0.0188 | [6 empty] | 1486 | 20 | 20 | 3 | 0.31 | 61 | 21 | 미정 |  | 2021-04-02 14:08 | 1583 |  | 0 | 66 | 0 | 0 | 0 | 0 | 0.5404 | 0.6982 | 0.138 | 0.0269 | 96900 | 69 | 37 | 152 | 0.0464 | 0.023 | 0.0239 | 0.0546 | 0.0462 | 0.0175 | 0.0069 | 0.0128
2021-04-02 | B63054 | B | 32 | SCM440HF | 102 | 39100 | 0.1601 | 0.0319 | 0.0829 | 0.1273 | 1642 | 1572 | 1538 | 2744 |  |  |  | 0 | 미정 | 미정 | 미정 | 미정 | 0 | 0 | 0 | 153 | 0 | 0 | 0.1601 | 0.1752 | 0.0069 | 0.0251 | 39 | 7000 | 1626 | 0.3949 | 0.6609 | 0.2128 | 0.0039 | [6 empty] | 1493 | 18 | 18 | 1 | 0.48 | 59 | 26 | 미정 |  | 2021-04-02 14:45 | 1608 |  | 31 | 0 | 0 | 0 | 0 | 0 | 0.416 | 0.8393 | 0.2604 | 0.0067 | 100300 | 72 | 32 | 159 | 0.0023 | 0.0044 | 0.0105 | 0.0482 | 0.0322 | 0.01 | 0.0089 | 0.0128
2021-04-02 | A63549 | B | 10 | AE1055M1 | 102 | 35800 | 0.0438 | 0.1987 | 0.1987 | 0.256 | 1621 | 1621 | 1541 | 3098 | 57.8 |  |  | 0 | 미정 | 선택 | 미정 | 미정 | 0 | 0 | 0 | 96 | 0 | 0 | 0.0438 | 0.0704 | 0.0017 | 0.3586 | 39 | 4600 | 1601 | 0.505 | 0.5558 | 0.0819 | 0.028 | [6 empty] | 1486 | 20 | 22 | 3 | 0.33 | 72 | 33 | 미정 |  | 2021-04-02 15:02 | 1594 |  | 0 | 215 | 75 | 0 | 0 | 0 | 0.543 | 0.6541 | 0.1294 | 0.0273 | 100550 | 70 | 44 | 161 | 0.0647 | 0.0184 | 0.0227 | 0.042 | 0.0397 | 0.0128 | 0.0072 | 0.0127
2021-04-02 | B63055 | B | 20 | SCM440HF | 104 | 38800 | 0.169 | 0.0412 | 0.0617 | 0.0831 | 1624 | 1601 | 1561 | 2810 |  |  |  | 0 | 미정 | 미정 | 미정 | 미정 | 0 | 0 | 0 | 209 | 0 | 0 | 0.169 | 0.1279 | 0.007 | 0.3269 | 38 | 6700 | 1629 | 0.3447 | 0.6296 | 0.2093 | 0.0034 | [6 empty] | 1493 | 18 | 19 | 1 | 0.45 | 62 | 28 | 미정 |  | 2021-04-02 15:51 | 1604 |  | 72 | 0 | 13 | 0 | 0 | 0 | 0.4194 | 0.8435 | 0.2565 | 0.0101 |  | 85 | 38 | 162 | 0.0027 | 0.0041 | 0.0093 | 0.0503 | 0.0365 | 0.0157 | 0.0131 | 0.0124
2021-04-02 | A63550 | B | 22 | AE1055M1 | 104 | 35600 | 0.0669 | 0.0565 | 0.0789 | 0.1691 | 1598 | 1598 | 1557 | 3112 | 49 |  |  | 0 | 미정 | 선택 | 미정 | 미정 | 0 | 0 | 0 | 97 | 0 | 0 | 0.0669 | 0.0829 | 0.0037 | 0.243 | 41 | 4400 | 1589 | 0.1691 | 0.1715 | 0.0781 | 0.0529 | [6 empty] | 1486 | 20 | 23 | 3 | 0.34 | 63 | 30 | 미정 |  | 2021-04-02 16:03 | 1587 |  | 0 | 98 | 56 | 0 | 0 | 0 | 0.5455 | 0.7043 | 0.1307 | 0.0259 | 102850 | 74 | 38 | 157 | 0.0529 | 0.0181 | 0.0269 | 0.0452 | 0.0434 |  | 0.0061 | 0.0137
2021-04-02 | B63056 | B | 6 | 16MNCRS5H | 104 | 37700 | 0.1185 | 0.0309 | 0.0426 | 0.0776 | 1641 | 1615 | 1585 | 2677 |  |  |  | 0 | 미정 | 미정 | 미정 | 미정 | 0 | 0 | 0 | 208 | 0 | 0 | 0.1185 | 0.1195 | 0.0042 | 0.1298 | 52 | 9600 | 1690 | 0.1377 | 0.9911 | 0.0901 | 0.0027 | [6 empty] | 1512 | 18 | 20 | 1 | 0.49 | 91 | 37 | 미정 |  | 2021-04-02 16:59 | 1673 |  | 80 | 0 | 0 | 0 | 0 | 0 | 0.173 | 1.1831 | 0.0983 | 0.0365 | 101200 | 90 | 36 | 188 | 0.0023 | 0.0032 | 0.0271 | 0.0312 | 0.0507 | 0.0225 | 0.021 | 0.031
2021-04-02 | A63551 | B | 29 | AE1055M1 | 103 | 35900 | 0.0409 | 0.1281 | 0.1281 | 0.1788 | 1618 | 1618 | 1541 | 3123 | 56.1 |  |  | 0 | 미정 | 선택 | 미정 | 미정 | 0 | 0 | 0 | 100 | 0 | 0 | 0.0409 | 0.1181 | 0.0036 | 0.1522 | 39 | 4000 | 1593 | 0.4694 | 0.5621 | 0.1089 | 0.0276 | [6 empty] | 1486 | 20 | 20 | 3 | 0.33 | 59 | 24 | 미정 |  | 2021-04-02 17:09 | 1588 |  | 0 | 27 | 0 | 0 | 0 | 0 | 0.5513 | 0.7165 | 0.1477 | 0.0263 |  | 71 | 43 | 157 | 0.0624 | 0.0255 | 0.0238 | 0.0505 | 0.0469 | 0.0127 | 0.0074 | 0.0142
2021-04-02 | B63057 | B | 30 | 16MNCRS5H | 104 | 38600 | 0.1032 | 0.0305 | 0.0625 | 0.1094 | 1609 | 1577 | 1526 | 2712 |  |  |  | 0 | 미정 | 미정 | 미정 | 미정 | 0 | 0 | 0 | 202 | 0 | 0 | 0.1032 | 0.1231 | 0.0054 | 0.0025 | 50 | 9700 | 1659 | 0.165 | 0.9911 | 0.0897 | 0.0026 | [6 empty] | 1512 | 18 | 18 | 1 | 0.49 | 72 | 30 | 미정 |  | 2021-04-02 18:10 | 1646 |  | 70 | 0 | 0 | 0 | 0 | 0 | 0.175 | 1.1926 | 0.0818 | 0.0363 |  | 71 | 33 | 172 | 0.0027 | 0.0028 | 0.0284 | 0.0252 | 0.0268 | 0.0113 | 0.0152 | 0.0291
2021-04-02 | A63552 | B | 5 | AE1055M1 | 103 | 36400 |  | 0.1789 | 0.1789 | 0.1443 | 1595 | 1595 | 1542 | 3126 | 48.7 |  |  | 0 | 선택 | 해제 | 미정 | 미정 | 0 | 0 | 0 | 96 | 0 | 0 |  |  |  |  | 41 | 4200 | 1589 | 0.4171 | 0.5525 | 0.1287 | 0.0328 | [6 empty] | 1486 | 20 | 20 | 3 | 0.34 | 57 | 20 | 미정 |  | 2021-04-02 18:16 | 1580 |  | 0 | 32 | 0 | 0 | 0 | 0 | 0.5632 | 0.71 | 0.1387 | 0.0291 | 98600 | 71 | 37 | 147 | 0.0562 | 0.0187 | 0.0243 |  | 0.0224 | 0.0062 | 0.0037 | 0.0128
2021-04-02 | B63058 | B | 32 | 16MNCRS5H | 104 | 38300 | 0.1077 | 0.0386 | 0.0557 | 0.0648 | 1621 | 1617 | 1578 | 2607 |  |  |  | 0 | 미정 | 미정 | 미정 | 미정 | 0 | 0 | 0 | 204 | 0 | 0 | 0.1077 | 0.1526 | 0.0049 | 0.12 | 42 | 7600 | 1665 | 0.131 | 1.0399 | 0.026 | 0.0016 | [6 empty] | 1512 | 18 | 18 | 1 | 0.49 | 69 | 26 | 미정 |  | 2021-04-02 19:08 | 1649 |  | 37 | 0 | 21 | 0 | 0 | 0 | 0.177 | 1.2001 | 0.0763 | 0.0355 | 101650 | 75 | 36 | 172 | 0.002 | 0.0021 | 0.0269 | 0.0352 | 0.045 | 0.0315 | 0.0219 | 0.0295
2021-04-02 | A63553 | B | 10 | AE1055M1 | 103 | 34800 | 0.0625 | 0.1106 | 0.1106 | 0.15 | 1588 | 1588 | 1518 | 2948 | 47.7 |  |  | 0 | 미정 | 선택 | 미정 | 미정 | 0 | 0 | 0 | 99 | 0 | 0 | 0.0625 | 0.1283 | 0.0022 | 0.227 | 40 | 5100 | 1581 | 0.453 | 0.5439 | 0.1133 | 0.0266 | [6 empty] | 1486 | 20 | 20 | 3 | 0.34 | 59 | 25 | 미정 |  | 2021-04-02 19:12 | 1587 |  | 0 | 26 | 15 | 0 | 0 | 0 | 0.5589 | 0.7173 | 0.1383 | 0.0241 | 106700 | 75 | 38 | 152 | 0.0494 | 0.0227 | 0.0256 | 0.0512 | 0.0313 | 0.008 | 0.0046 | 0.014
2021-04-02 | B63059 | B | 38 | 16MNCRS5H | 104 | 38800 | 0.0974 | 0.0412 | 0.0472 | 0.0626 | 1611 | 1614 | 1576 | 2686 |  |  |  | 0 | 미정 | 미정 | 미정 | 미정 | 0 | 0 | 0 | 209 | 0 | 0 | 0.0974 | 0.1221 | 0.0023 | 0.1448 | 49 | 8800 | 1606 | 0.1407 | 1.0419 | 0.0291 | 0.0019 | [6 empty] | 1512 | 18 | 18 | 1 | 0.49 | 62 | 19 | 미정 |  | 2021-04-02 20:18 | 1644 |  | 70 | 0 | 14 | 0 | 0 | 0 | 0.169 | 1.1903 | 0.0903 | 0.0358 |  | 76 | 31 | 171 | 0.0019 | 0.0022 | 0.0286 | 0.0264 | 0.0417 | 0.0283 | 0.022 | 0.0304
2021-04-02 | A63554 | B | 22 | AE1055M1 | 103 | 36800 | 0.0727 | 0.1262 | 0.1262 | 0.2375 | 1579 | 1579 | 1524 | 2971 | 57.3 |  |  | 0 | 선택 | 미정 | 미정 | 미정 | 0 | 0 | 0 | 101 | 0 | 0 | 0.0727 | 0.1164 | 0.0026 | 0.2291 | 39 | 4700 | 1586 | 0.4891 | 0.5494 | 0.1136 | 0.0332 | [6 empty] | 1486 | 20 | 22 | 3 | 0.34 | 60 | 29 | 미정 |  | 2021-04-02 20:26 | 1583 |  | 0 | 34 | 26 | 0 | 0 | 0 | 0.5469 | 0.7204 | 0.1381 | 0.0283 | 98300 | 71 | 28 | 134 | 0.0673 | 0.0187 | 0.0248 | 0.0474 | 0.0304 | 0.0102 | 0.0072 | 0.0135
2021-04-02 | B63060 | B | 6 | 16MNCRS5H | 104 | 39000 | 0.2611 | 0.1002 | 0.0619 | 0.1001 | 1605 | 1632 | 1539 | 2717 |  |  |  | 0 | 미정 | 미정 | 미정 | 미정 | 0 | 0 | 0 | 201 | 0 | 0 | 0.2611 | 0.2113 | 0.0085 | 0.1842 | 57 | 10100 | 1675 | 0.1763 | 1.2268 | 0.1027 | 0.0025 | [6 empty] | 1512 | 18 | 18 | 1 | 0.47 | 71 | 41 | 미정 |  | 2021-04-02 21:41 | 1657 |  | 0 | 0 | 0 | 0 | 0 | 0 | 0.172 | 1.1835 | 0.1014 | 0.0324 | 98500 | 80 | 19 | 152 | 0.0021 | 0.0027 | 0.0291 | 0.0515 | 0.0384 | 0.0195 | 0.0147 | 0.0296
2021-04-02 | A63555 | B | 29 | AE1055M1 | 104 | 34800 |  | 0.062 | 0.062 | 0.1254 | 1593 | 1593 | 1529 | 2817 | 47.9 |  |  | 0 | 선택 | 미정 | 미정 | 미정 | 0 | 0 | 0 | 103 | 0 | 0 |  |  |  |  | 40 | 4700 | 1592 | 0.496 | 0.5604 | 0.1231 | 0.0285 | [6 empty] | 1486 | 20 | 20 | 3 | 0.29 | 63 | 30 | 미정 |  | 2021-04-02 21:25 | 1590 |  | 0 | 0 | 18 | 0 | 0 | 0 | 0.553 | 0.6988 | 0.1444 | 0.0302 |  | 84 | 37 | 145 | 0.0551 | 0.0165 | 0.027 |  | 0.027 | 0.0065 | 0.0042 | 0.0124
2021-04-02 | A63556 | B | 5 | AE1055LS | 103 | 35700 | 0.1273 | 0.1912 | 0.1912 | 0.2067 | 1600 | 1600 | 1557 | 2984 | 68.2 |  |  | 0 | 미정 | 선택 | 미정 | 미정 | 0 | 0 | 0 | 0 | 0 | 0 | 0.1273 | 0.1364 | 0.0025 | 0.1249 | 50 | 6800 | 1603 | 0.4354 | 0.676 | 0.175 | 0.0246 | [6 empty] | 1484 | 25 | 25 | 3 | 0.28 | 91 | 36 | 미정 |  | 2021-04-02 22:34 | 1609 |  | 0 | 0 | 0 | 0 | 0 | 0 | 0.536 | 0.7731 | 0.2247 | 0.0273 | 105450 | 94 | 44 | 177 | 0.08 | 0.0249 | 0.0274 | 0.0529 | 0.0414 | 0.0067 | 0.0028 | 0.0049
2021-04-02 | B63061 | B | 30 | 16MNCRS5HM | 104 | 38700 | 0.1578 | 0.1021 | 0.0512 | 0.0691 | 1646 | 1629 | 1588 | 2864 |  |  |  | 0 | 미정 | 미정 | 미정 | 미정 | 0 | 0 | 0 | 211 | 0 | 0 | 0.1578 | 0.1852 | 0.0047 | 0.0025 | 41 | 7300 | 1646 | 0.1395 | 1.0002 | 0.0795 | 0.0021 | [6 empty] | 1511 | 16 | 16 | 1 | 0.47 | 57 | 23 | 미정 |  | 2021-04-02 22:44 | 1637 |  | 0 | 92 | 0 | 0 | 0 | 0 | 0.183 | 1.2602 | 0.1065 | 0.0309 | 96350 | 80 | 27 | 157 | 0.0021 | 0.0024 | 0.0257 | 0.0527 | 0.0406 | 0.0177 | 0.0169 | 0.0255
2021-04-02 | A63557 | B | 10 | AE1055LS | 102 | 35500 | 0.0606 | 0.1397 | 0.1397 | 0.2062 | 1613 | 1613 | 1556 | 2849 | 63.5 |  |  | 0 | 미정 | 선택 | 미정 | 미정 | 0 | 0 | 0 | 0 | 0 | 0 | 0.0606 | 0.0828 | 0.0031 | 0.1665 | 42 | 5500 | 1586 | 0.5009 | 0.6546 | 0.1979 | 0.035 | 0.199 | 54.865 | 27.967 | 5.602 | 9.793 | 1.961 | 1484 | 25 | 25 | 3 | 0.28 | 68 | 31 | 미정 |  | 2021-04-02 23:24 | 1586 |  | 0 | 0 | 0 | 0 | 0 | 0 | 0.542 | 0.7724 | 0.2432 | 0.0281 | 105850 | 69 | 50 | 188 | 0.0744 | 0.0235 | 0.0236 | 0.0446 | 0.0451 | 0.0113 | 0.0024 | 0.0035
2021-04-02 | B63062 | B | 32 | 16MNCRS5HM | 103 | 37400 | 0.067 | 0.0909 | 0.0821 | 0.0989 | 1652 | 1642 | 1582 | 2739 |  |  |  | 0 | 미정 | 미정 | 미정 | 미정 | 0 | 0 | 0 | 202 | 0 | 0 | 0.067 | 0.1436 | 0.0027 | 0.1178 | 45 | 6500 | 1638 | 0.1485 | 1.0263 | 0.0655 | 0.002 | [6 empty] | 1511 | 16 | 16 | 1 | 0.47 | 47 | 23 | 미정 |  | 2021-04-02 23:56 | 1625 |  | 0 | 103 | 0 | 0 | 0 | 0 | 0.185 | 1.2894 | 0.1203 | 0.0315 | 83600 | 70 | 23 | 139 | 0.0019 | 0.0021 | 0.0236 | 0.046 | 0.0477 | 0.0237 | 0.0219 | 0.0257
2021-04-02 | A63558 | B | 22 | AE1055LS | 104 | 35500 |  | 0.2495 | 0.2495 | 0.3046 | 1597 | 1597 | 1549 | 2819 | 69 |  |  | 0 | 미정 | 선택 | 미정 | 미정 | 0 | 0 | 0 | 0 | 0 | 0 |  |  |  |  | 42 | 5600 | 1600 | 0.5115 | 0.6567 | 0.2212 | 0.0369 | 0.175 | 55.073 | 28.118 | 5.428 | 10.146 | 1.958 | 1484 | 25 | 25 | 3 | 0.28 | 69 | 35 | 미정 |  | 2021-04-03 00:18 | 1600 |  | 0 | 28 | 0 | 0 | 0 | 0 | 0.556 | 0.7711 | 0.2546 | 0.0316 | 102900 | 70 | 39 | 185 | 0.081 | 0.025 | 0.027 |  | 0.037 | 0.0081 | 0.0026 | 0.0043
2021-04-02 | B63063 | B | 38 | 16MNCRS5HM | 104 | 38700 | 0.1079 | 0.181 | 0.0717 | 0.0787 | 1595 | 1604 | 1546 | 2748 |  |  |  | 0 | 미정 | 미정 | 미정 | 미정 | 0 | 0 | 0 | 200 | 0 | 0 | 0.1079 | 0.1681 | 0.0031 | 0.1659 | 42 | 8400 | 1645 | 0.1558 | 1.0373 | 0.0729 | 0.0018 | [6 empty] | 1511 | 16 | 16 | 1 | 0.46 | 61 | 26 | 미정 |  | 2021-04-03 00:58 | 1620 |  | 46 | 0 | 8 | 0 | 0 | 0 | 0.183 | 1.2743 | 0.1206 | 0.0302 | 103750 | 89 | 18 | 131 | 0.0022 | 0.0022 | 0.0239 | 0.0419 | 0.0621 | 0.0289 | 0.0224 | 0.0261
2021-04-02 | A63559 | B | 29 | AE1055LS | 104 | 35500 | 0.042 | 0.1703 | 0.1703 | 0.217 | 1586 | 1586 | 1520 | 2890 | 64.8 |  |  | 0 | 미정 | 선택 | 미정 | 미정 | 0 | 0 | 0 | 0 | 0 | 0 | 0.042 | 0.0892 | 0.0019 | 0.2386 | 45 | 5600 | 1577 | 0.4873 | 0.6797 | 0.2434 | 0.0261 | [6 empty] | 1484 | 25 | 25 | 3 | 0.29 | 95 | 34 | 미정 |  | 2021-04-03 01:30 | 1577 |  | 0 | 0 | 0 | 0 | 0 | 0 | 0.561 | 0.7718 | 0.2446 | 0.0265 | 97600 | 65 | 28 | 163 | 0.0777 | 0.018 | 0.0216 | 0.0502 | 0.0224 | 0.0027 | 0.002 | 0.0045
2021-04-02 | B63064 | B | 6 | AE5098 | 104 | 38700 | 0.0759 | 0.0423 | 0.0545 | 0.1226 | 1619 | 1595 | 1542 | 2618 |  |  |  | 0 | 미정 | 미정 | 미정 | 미정 | 0 | 0 | 0 | 154 | 0 | 0 | 0.0759 | 0.1009 | 0.0031 | 0.0627 | 60 | 9500 | 1621 | 0.8677 | 0.7253 | 0.1344 | 0.0027 | [6 empty] | 1453 | 20 | 20 | 1 | 0.49 | 91 | 58 | 미정 |  | 2021-04-03 02:17 | 1617 |  | 55 | 0 | 6 | 0 | 0 | 0 | 0.985 | 0.9982 | 0.2607 | 0.006 | 102500 | 84 | 25 | 164 | 0.0028 | 0.0037 | 0.0203 | 0.0432 | 0.0372 | 0.0086 | 0.008 | 0.0069
2021-04-02 | A63560 | B | 5 | AE1055LS | 104 | 37400 | 0.0713 | 0.0793 | 0.2312 | 0.3015 | 1580 | 1613 | 1561 | 2856 | 61.4 |  |  | 0 | 미정 | 선택 | 미정 | 미정 | 0 | 0 | 0 | 0 | 0 | 0 | 0.0713 | 0.0927 | 0.0029 | 0.5772 | 50 | 5000 | 1597 | 0.4996 | 0.6368 | 0.2261 | 0.0318 | [6 empty] | 1484 | 25 | 25 | 3 | 0.3 | 66 | 37 | 미정 |  | 2021-04-03 02:35 | 1597 |  | 0 | 0 | 0 | 0 | 0 | 0 | 0.557 | 0.7703 | 0.24 | 0.0306 | 102850 | 74 | 17 | 149 | 0.0726 | 0.0268 | 0.0254 | 0.0345 | 0.0229 | 0.0057 | 0.0018 | 0.0046
2021-04-02 | B63065 | B | 30 | AE5098 | 103 | 38700 | 0.0826 | 0.2422 | 0.1647 | 0.2122 | 1580 | 1584 | 1550 | 2630 |  |  |  | 0 | 미정 | 미정 | 미정 | 미정 | 0 | 0 | 0 | 150 | 0 | 0 | 0.0826 | 0.0973 | 0.0026 | 0.2217 | 48 | 6500 | 1593 | 0.8936 | 0.68 | 0.1318 | 0.0025 | [6 empty] | 1453 | 20 | 23 | 1 | 0.49 | 60 | 34 | 미정 |  | 2021-04-03 03:20 | 1579 |  | 70 | 0 | 12 | 0 | 0 | 0 | 0.989 | 1.0092 | 0.2554 | 0.0088 | 98550 | 75 | 39 | 178 | 0.0022 | 0.003 | 0.0227 | 0.0469 | 0.0353 | 0.0131 | 0.0123 | 0.0055
2021-04-02 | A63561 | B | 10 | AE1055LS | 104 | 35500 | 0.0691 | 0.1423 | 0.1423 | 0.2444 | 1595 | 1595 | 1525 | 2870 | 55.1 |  |  | 0 | 미정 | 선택 | 미정 | 미정 | 0 | 0 | 0 | 0 | 0 | 0 | 0.0691 | 0.115 | 0.0035 | 0.1571 | 45 | 5600 | 1597 | 0.3582 | 0.6701 | 0.211 | 0.0313 | [6 empty] | 1484 | 25 | 25 | 3 | 0.29 | 67 | 40 | 미정 |  | 2021-04-03 03:48 | 1597 |  | 0 | 0 | 0 | 0 | 0 | 0 | 0.58 | 0.7763 | 0.2606 | 0.0331 | 105850 | 69 | 14 | 131 | 0.0627 | 0.0239 | 0.0272 | 0.0465 | 0.0277 | 0.0043 | 0.0024 | 0.0029
2021-04-02 | B63066 | B | 32 | AE5098 | 104 | 38000 | 0.0906 | 0.1029 | 0.1029 | 0.135 | 1621 | 1621 | 1552 | 2711 |  |  |  | 0 | 미정 | 미정 | 미정 | 미정 | 0 | 0 | 0 | 152 | 0 | 0 | 0.0906 | 0.1178 | 0.0034 | 0.2042 | 44 | 6300 | 1581 | 0.8336 | 0.6794 | 0.107 | 0.0025 | [6 empty] | 1453 | 20 | 24 | 1 | 0.44 | 50 | 19 | 미정 |  | 2021-04-03 04:16 | 1568 |  | 82 | 0 | 13 | 0 | 0 | 0 | 0.999 | 1.0059 | 0.2663 | 0.006 | 97700 | 74 | 45 | 190 | 0.0023 | 0.0038 | 0.0224 | 0.0472 | 0.0448 | 0.0106 | 0.0114 | 0.0065
2021-04-02 | A63562 | B | 22 | AE1055LS | 104 | 35500 | 0.084 | 0.124 | 0.124 | 0.1368 | 1600 | 1600 | 1554 | 2715 | 55.3 |  |  | 0 | 미정 | 선택 | 미정 | 미정 | 0 | 0 | 0 | 0 | 0 | 0 | 0.084 | 0.2149 | 0.004 | 0.009 | 47 | 5600 | 1586 | 0.4879 | 0.655 | 0.1811 | 0.0192 | [6 empty] | 1484 | 25 | 25 | 3 | 0.28 | 65 | 34 | 미정 |  | 2021-04-03 04:47 | 1586 |  | 0 | 0 | 0 | 0 | 0 | 0 | 0.538 | 0.771 | 0.2326 | 0.0307 | 102600 | 69 | 35 | 156 | 0.0676 | 0.0188 | 0.0254 | 0.0411 | 0.0399 | 0.0045 | 0.0014 | 0.0032
2021-04-02 | B63067 | B | 38 | AE5098 | 104 | 37000 | 0.0992 | 0.026 | 0.1068 | 0.2005 | 1704 | 1643 | 1568 | 2681 |  |  |  | 0 | 미정 | 미정 | 미정 | 미정 | 0 | 0 | 0 | 156 | 0 | 0 | 0.0992 | 0.1121 | 0.0045 | 0.177 | 50 | 6000 | 1584 | 0.8431 | 0.622 | 0.1185 | 0.0031 | [6 empty] | 1453 | 20 | 21 | 1 | 0.42 | 56 | 29 | 미정 |  | 2021-04-03 05:21 | 1577 |  | 72 | 0 | 15 | 0 | 0 | 0 | 0.995 | 1.005 | 0.2611 | 0.0263 | 98600 | 76 | 35 | 185 | 0.0023 | 0.0036 | 0.0219 | 0.0507 | 0.0299 | 0.014 | 0.0093 | 0.0063
2021-04-02 | A63563 | B | 29 | AE1055LS | 104 | 37400 | 0.04 | 0.1846 | 0.2046 | 0.2623 | 1562 | 1589 | 1548 | 2956 | 68.8 |  |  | 0 | 미정 | 선택 | 미정 | 미정 | 0 | 0 | 0 | 0 | 0 | 0 | 0.04 | 0.0482 | 0.0019 | 0.1626 | 40 | 5300 | 1591 | 0.4978 | 0.6838 | 0.2214 | 0.0485 | [6 empty] | 1484 | 25 | 25 | 3 | 0.27 | 62 | 27 | 미정 |  | 2021-04-03 05:36 | 1585 |  | 0 | 13 | 0 | 0 | 0 | 0 | 0.546 | 0.7748 | 0.2371 | 0.0283 | 99350 | 66 | 37 | 161 | 0.0868 | 0.0273 | 0.0283 | 0.031 | 0.0361 | 0.0123 | 0.0033 | 0.0041
2021-04-02 | B63068 | B | 6 | AE5098 | 103 | 37400 | 0.3191 | 0.1272 | 0.1272 | 0.1611 | 1648 | 1648 | 1579 | 2722 |  |  |  | 0 | 미정 | 미정 | 미정 | 미정 | 0 | 0 | 0 | 154 | 0 | 0 | 0.3191 | 0.1325 | 0.0094 | 0.079 | 66 | 7400 | 1602 | 0.871 | 0.8062 | 0.2155 | 0.0043 | [6 empty] | 1453 | 20 | 24 | 1 | 0.43 | 77 | 38 | 미정 |  | 2021-04-03 06:51 | 1590 |  | 81 | 0 | 26 | 0 | 0 | 0 | 0.97 | 0.9936 | 0.2437 | 0.0226 | 97250 | 75 | 22 | 166 | 0.0023 | 0.0044 | 0.0204 | 0.0583 | 0.0281 | 0.0111 | 0.004 | 0.0043
2021-04-03 | A63564 | B | 1 | AE1055LS | 104 | 36000 | 0.045 | 0.0536 | 0.0536 | 0.1767 | 1606 | 1606 | 1526 | 2883 | 39.9 |  |  | 0 | 미정 | 선택 | 미정 | 미정 | 0 | 0 | 0 | 0 | 0 | 0 | 0.045 | 0.0682 | 0.0043 | 0.1576 | 48 | 6800 | 1592 | 0.4519 | 0.605 | 0.2351 | 0.0198 | [6 empty] | 1484 | 25 | 25 | 3 | 0.27 | 61 | 23 | 미정 |  | 2021-04-03 06:55 | 1595 |  | 0 | 22 | 0 | 0 | 0 | 0 | 0.548 | 0.7925 | 0.2547 | 0.0291 | 101900 | 68 | 16 | 126 | 0.0479 | 0.0254 | 0.0235 | 0.0346 | 0.041 | 0.003 | 0.0026 | 0.003
2021-04-03 | B63069 | B | 30 | AE5098 | 103 | 37200 | 0.209 | 0.0402 | 0.0524 | 0.0741 | 1665 | 1627 | 1582 | 2726 |  |  |  | 0 | 미정 | 미정 | 미정 | 미정 | 0 | 0 | 0 | 153 | 0 | 0 | 0.209 | 0.155 | 0.0071 | 0.0273 | 59 | 7600 | 1602 | 0.9172 | 0.9496 | 0.136 | 0.003 | [6 empty] | 1453 | 20 | 25 | 1 | 0.45 | 64 | 36 | 미정 |  | 2021-04-03 08:00 | 1590 |  | 20 | 0 | 0 | 0 | 0 | 0 | 0.9797 | 0.9924 | 0.2566 | 0.0248 | 145400 | 73 | 13 | 145 | 0.0017 | 0.0041 | 0.0219 | 0.0491 | 0.0432 | 0.0071 | 0.0067 | 0.0056
2021-04-03 | A63565 | B | 5 | AE1055LS | 104 | 36600 | 0.0493 | 0.1178 | 0.1178 | 0.1652 | 1625 | 1625 | 1556 | 3048 | 37.4 |  |  | 0 | 미정 | 선택 | 미정 | 미정 | 0 | 0 | 0 | 0 | 0 | 0 | 0.0493 | 0.0436 | 0.003 | 0.1345 | 41 | 5000 | 1584 | 0.3238 | 0.6209 | 0.1855 | 0.024 | [6 empty] | 1484 | 25 | 25 | 3 | 0.27 | 57 | 23 | 미정 |  | 2021-04-03 07:50 | 1581 |  | 0 | 36 | 0 | 0 | 0 | 0 | 0.596 | 0.7606 | 0.2289 | 0.0322 | 102550 | 66 | 27 | 136 | 0.0441 | 0.0197 | 0.0263 | 0.0349 | 0.0447 | 0.0056 | 0.0024 | 0.0029
2021-04-03 | A63566 | B | 22 | AE1055LS | 103 | 35700 | 0.0557 | 0.0528 | 0.0528 | 0.1711 | 1589 | 1589 | 1563 | 2939 | 48.2 |  |  | 0 | 미정 | 선택 | 미정 | 미정 | 0 | 0 | 0 | 0 | 0 | 0 | 0.0557 | 0.0628 | 0.0036 | 0.3175 | 40 | 4700 | 1593 | 0.4705 | 0.6462 | 0.1661 | 0.0309 | [6 empty] | 1484 | 25 | 25 | 3 | 0.27 | 63 | 31 | 미정 |  | 2021-04-03 08:45 | 1588 |  | 0 | 24 | 27 | 0 | 0 | 0 | 0.543 | 0.7601 | 0.2414 | 0.0291 | 103350 | 69 | 31 | 142 | 0.0574 | 0.0245 | 0.0245 | 0.0442 | 0.0423 | 0.0117 | 0.0042 | 0.0033
2021-04-03 | B63070 | B | 32 | AE5098 | 104 | 39300 | 0.1036 | 0.2078 | 0.0746 | 0.1775 | 1548 | 1594 | 1507 | 2689 |  |  |  | 0 | 미정 | 미정 | 미정 | 미정 | 0 | 0 | 0 | 156 | 0 | 0 | 0.1036 | 0.1614 | 0.0054 | 0.1962 | 47 | 7600 | 1594 | 0.8594 | 0.8746 | 0.2069 | 0.0032 | [6 empty] | 1453 | 20 | 25 | 1 | 0.49 | 64 | 38 | 미정 |  | 2021-04-03 09:08 | 1585 |  | 22 | 0 | 0 | 0 | 0 | 0 | 0.9646 | 0.9893 | 0.2578 | 0.0055 | 94000 | 72 | 18 | 133 | 0.0025 | 0.0035 | 0.0227 | 0.0502 | 0.029 | 0.0075 | 0.0075 | 0.0062
2021-04-03 | A63567 | B | 29 | AE1055LS | 103 | 34700 | 0.0651 | 0.0281 | 0.0281 | 0.1847 | 1650 | 1650 | 1571 | 2987 | 46.3 |  |  | 0 | 미정 | 선택 | 미정 | 미정 | 0 | 0 | 0 | 0 | 0 | 0 | 0.0651 | 0.0689 | 0.01 | 0.2038 | 40 | 4400 | 1594 | 0.4523 | 0.6585 | 0.1745 | 0.0344 | [6 empty] | 1484 | 25 | 25 | 3 | 0.27 | 69 | 30 | 미정 |  | 2021-04-03 09:44 | 1581 |  | 0 | 21 | 17 | 0 | 0 | 0 | 0.549 | 0.7867 | 0.239 | 0.0314 | 100250 | 65 | 36 | 147 | 0.0569 | 0.0208 | 0.0251 | 0.0407 | 0.0421 | 0.0129 | 0.003 | 0.0033
2021-04-03 | B63071 | B | 38 | AE5098 | 103 | 36900 | 0.2155 | 0.1182 | 0.1182 | 0.1867 | 1582 | 1582 | 1532 | 2715 |  |  |  | 0 | 미정 | 미정 | 미정 | 미정 | 0 | 0 | 0 | 157 | 0 | 0 | 0.2155 | 0.1823 | 0.0126 | 0.191 | 43 | 6500 | 1578 | 0.8 | 0.8383 | 0.2264 | 0.0033 | [6 empty] | 1453 | 20 | 21 | 1 | 0.4 | 54 | 28 | 미정 |  | 2021-04-03 10:12 | 1564 |  | 40 | 0 | 0 | 0 | 0 | 0 | 0.9571 | 1.0001 | 0.2698 | 0.025 | 104150 | 79 | 15 | 124 | 0.0022 | 0.0032 | 0.0225 | 0.0469 | 0.0269 | 0.0092 | 0.0087 | 0.0072
2021-04-03 | A63568 | B | 1 | AE1055LS | 102 | 35000 | 0.0547 | 0.0479 | 0.0479 | 0.2137 | 1655 | 1655 | 1588 | 2958 | 61.4 |  |  | 0 | 미정 | 선택 | 미정 | 미정 | 0 | 0 | 0 | 0 | 0 | 0 | 0.0547 | 0.0599 | 0.0036 | 0.1143 | 40 | 3500 | 1580 | 0.4002 | 0.6706 | 0.1893 | 0.04 | [6 empty] | 1484 | 25 | 25 | 3 | 0.26 | 53 | 28 | 미정 |  | 2021-04-03 10:42 | 1579 |  | 0 | 21 | 18 | 0 | 0 | 0 | 0.539 | 0.7819 | 0.2341 | 0.0337 | 98450 | 66 | 30 | 140 | 0.0766 | 0.0282 | 0.0283 | 0.044 | 0.0394 | 0.0115 | 0.0064 | 0.0054
2021-04-03 | B63072 | B | 6 | AE5098 | 106 | 38500 | 0.3658 | 0.3698 | 0.1346 | 0.1475 | 1610 | 1609 | 1555 | 3040 |  |  |  | 0 | 미정 | 미정 | 미정 | 미정 | 0 | 0 | 0 | 158 | 0 | 0 | 0.3658 | 0.2288 | 0.0126 | 0.1388 | 43 | 6400 | 1582 | 0.8935 | 0.8554 | 0.2483 | 0.0034 | [6 empty] | 1453 | 20 | 21 | 1 | 0.39 | 57 | 27 | 미정 |  | 2021-04-03 11:17 | 1566 |  | 32 | 0 | 0 | 0 | 0 | 0 | 0.9735 | 1.002 | 0.255 | 0.0156 | 100750 | 76 | 20 | 134 | 0.0022 | 0.0032 | 0.0198 | 0.0478 | 0.0235 | 0.0084 | 0.0086 | 0.0079
2021-04-03 | A63569 | B | 5 | AE1055LS | 101 | 35400 | 0.0587 | 0.1941 | 0.1941 | 0.2926 | 1626 | 1626 | 1562 | 3040 | 44.6 |  |  | 0 | 미정 | 선택 | 미정 | 미정 | 0 | 0 | 0 | 0 | 0 | 0 | 0.0587 | 0.0711 | 0.003 | 0.1965 | 40 | 3900 | 1576 | 0.4499 | 0.6708 | 0.2124 | 0.0191 | [6 empty] | 1484 | 25 | 25 | 3 | 0.26 | 64 | 28 | 미정 |  | 2021-04-03 11:40 | 1588 |  | 0 | 14 | 0 | 0 | 0 | 0 | 0.5502 | 0.7883 | 0.2507 | 0.0332 | 100450 | 67 | 28 | 138 | 0.0536 | 0.0202 | 0.0276 | 0.0597 | 0.0188 | 0.0027 | 0.0021 | 0.003
2021-04-03 | B63073 | B | 30 | AE5098 | 105 | 37500 | 0.0829 | 0.0433 | 0.0433 | 0.0984 | 1625 | 1625 | 1549 | 2756 |  |  |  | 0 | 미정 | 미정 | 미정 | 미정 | 0 | 0 | 0 | 155 | 0 | 0 | 0.0829 | 0.1081 | 0.0047 | 0.1823 | 44 | 6500 | 1571 | 0.9135 | 0.8385 | 0.2148 | 0.0029 | [6 empty] | 1453 | 20 | 21 | 1 | 0.36 | 54 | 29 | 미정 |  | 2021-04-03 12:24 | 1565 |  | 51 | 0 | 0 | 0 | 0 | 0 | 0.9695 | 1.0066 | 0.2609 | 0.0094 |  | 78 | 24 | 141 | 0.0025 | 0.0031 | 0.0211 | 0.0316 | 0.0303 | 0.0108 | 0.0115 | 0.0093
2021-04-03 | A63570 | B | 22 | AE1055LS | 103 | 34600 | 0.0461 | 0.0448 | 0.0448 | 0.1945 | 1624 | 1624 | 1562 | 2874 | 41.5 |  |  | 0 | 미정 | 선택 | 미정 | 미정 | 0 | 0 | 0 | 0 | 0 | 0 | 0.0461 | 0.072 | 0.0135 | 0.0556 | 41 | 4400 | 1599 | 0.4238 | 0.6562 | 0.1826 | 0.0211 | [6 empty] | 1484 | 25 | 25 | 3 | 0.26 | 64 | 35 | 미정 |  | 2021-04-03 12:36 | 1591 |  | 0 | 0 | 0 | 0 | 0 | 0 | 0.5473 | 0.7848 | 0.2357 | 0.027 | 103650 | 69 | 27 | 140 | 0.0493 | 0.0203 | 0.0251 | 0.0413 | 0.025 | 0.0054 | 0.0026 | 0.003
2021-04-03 | B63074 | B | 32 | AE5098 | 104 | 38600 | 0.6032 | 0.0757 | 0.0757 | 0.2068 | 1594 | 1594 | 1534 | 2934 |  |  |  | 0 | 미정 | 미정 | 미정 | 미정 | 0 | 0 | 0 | 153 | 0 | 0 | 0.4741 | 0.261 | 0.0118 | 0.003 | 45 | 7300 | 1589 | 0.9127 | 0.8659 | 0.204 | 0.0031 | [6 empty] | 1453 | 20 | 21 | 1 | 0.46 | 70 | 39 | 미정 |  | 2021-04-03 13:28 | 1577 |  | 35 | 0 | 0 | 0 | 0 | 0 | 0.968 | 1.0018 | 0.2581 | 0.0085 |  | 98 | 22 | 143 | 0.002 | 0.0033 | 0.0223 | 0.0507 | 0.0283 | 0.0121 | 0.0111 | 0.0095
2021-04-03 | A63571 | B | 29 | AE1055LS | 104 | 34800 | 0.0758 | 0.1456 | 0.1456 | 0.3136 | 1614 | 1614 | 1532 | 2936 | 68.2 |  |  | 0 | 미정 | 선택 | 미정 | 미정 | 0 | 0 | 0 | 0 | 0 | 0 | 0.0758 | 0.0823 | 0.005 | 0.5577 | 40 | 5000 | 1590 | 0.4445 | 0.6799 | 0.1891 | 0.0307 | [6 empty] | 1484 | 25 | 25 | 3 | 0.26 | 67 | 31 | 미정 |  | 2021-04-03 13:29 | 1586 |  | 0 | 0 | 0 | 0 | 0 | 0 | 0.546 | 0.7855 | 0.2324 | 0.0315 |  | 69 | 43 | 158 | 0.0775 | 0.0211 | 0.0261 | 0.0651 | 0.0402 | 0.0099 | 0.0035 | 0.0035
2021-04-03 | A63572 | B | 1 | AE1055LS | 90 | 32100 | 0.0783 | 0.119 | 0.119 | 0.1986 | 1618 | 1618 | 1522 | 2662 | 49.2 |  |  | 0 | 미정 | 선택 | 미정 | 미정 | 0 | 0 | 0 | 0 | 0 | 0 | 0.0783 | 0.0972 | 0.0027 | 0.0824 | 65 | 4800 | 1593 | 0.4255 | 0.6662 | 0.1877 | 0.0248 | [6 empty] | 1484 | 25 | 25 | 3 | 0.26 | 61 | 30 | 미정 |  | 2021-04-03 14:46 | 1592 |  | 0 | 0 | 0 | 0 | 0 | 0 | 0.5648 | 0.7778 | 0.2427 | 0.0322 |  | 65 | 24 | 149 | 0.0635 | 0.0205 | 0.0278 | 0.0586 | 0.0455 | 0.0079 | 0.0038 | 0.004
2021-04-03 | B63075 | B | 38 | SM45CB | 104 | 37600 | 0.3431 | 0.0481 | 0.0481 | 0.09 | 1609 | 1609 | 1529 | 2651 |  |  |  | 0 | 미정 | 미정 | 미정 | 미정 | 0 | 0 | 0 | 205 | 0 | 0 | 0.3431 | 0.1789 | 0.0076 | 0.0676 | 44 | 8000 | 1641 | 0.3927 | 0.5801 | 0.1475 | 0.0024 | [6 empty] | 1493 | 14 | 21 | 1 | 0.42 | 136 | 25 | 미정 |  | 2021-04-03 14:36 | 1629 |  | 43 | 0 | 0 | 0 | 0 | 0 | 0.449 | 0.6534 | 0.2088 | 0.0058 |  | 93 | 59 | 207 | 0.0022 | 0.003 | 0.0049 | 0.0544 | 0.0489 | 0.0111 | 0.0118 | 0.0105
2021-04-03 | B63076 | B | 6 | SM45CB2 | 104 | 37500 | 0.1898 | 0.0498 | 0.0498 | 0.1229 | 1608 | 1608 | 1527 | 2640 |  |  |  | 0 | 미정 | 미정 | 미정 | 미정 | 0 | 0 | 0 | 308 | 0 | 0 | 0.1898 | 0.1566 | 0.008 | 0.1697 | 39 | 6300 | 1627 | 0.3683 | 0.5708 | 0.1947 | 0.0034 | [6 empty] | 1493 | 15 | 15 | 1 | 0.38 | 71 | 22 | 미정 |  | 2021-04-03 15:29 | 1603 |  | 25 | 0 | 0 | 0 | 0 | 0 | 0.4416 | 0.6922 | 0.2274 | 0.0218 | 95900 | 67 | 72 | 220 | 0.0049 | 0.0038 | 0.0175 | 0.0512 | 0.0459 | 0.0111 | 0.0087 | 0.0069
2021-04-03 | A63573 | B | 5 | AE1055LS | 104 | 36900 | 0.2613 | 0.1267 | 0.1267 | 0.1605 | 1596 | 1596 | 1539 | 3050 | 59.6 |  |  | 0 | 미정 | 선택 | 미정 | 미정 | 0 | 0 | 0 | 0 | 0 | 0 | 0.2613 | 0.177 | 0.0076 | 0.0024 | 40 | 4400 | 1581 | 0.4521 | 0.6105 | 0.1812 | 0.025 | [6 empty] | 1484 | 25 | 25 | 3 | 0.27 | 69 | 30 | 미정 |  | 2021-04-03 15:36 | 1581 |  | 0 | 36 | 25 | 0 | 0 | 0 | 0.5553 | 0.7904 | 0.2411 | 0.0316 |  | 65 | 38 | 144 | 0.0668 | 0.0256 | 0.0251 | 0.0535 | 0.0494 | 0.0091 | 0.0051 | 0.0052
2021-04-03 | A63574 | B | 30 | AE1055LS | 104 | 36800 | 0.0722 | 0.0818 | 0.0818 | 0.0987 | 1633 | 1633 | 1573 | 2929 | 26.8 |  |  | 0 | 선택 | 미정 | 미정 | 미정 | 0 | 0 | 0 | 0 | 0 | 0 | 0.0722 | 0.1282 | 0.0027 | 0.2197 | 40 | 3900 | 1589 | 0.5048 | 0.697 | 0.1767 | 0.0152 | [6 empty] | 1484 | 25 | 25 | 3 | 0.29 | 70 | 40 | 미정 |  | 2021-04-03 16:41 | 1589 |  | 0 | 0 | 0 | 0 | 0 | 0 | 0.555 | 0.7769 | 0.2281 | 0.0303 | 102750 | 69 | 18 | 115 | 0.0294 | 0.0182 | 0.0233 | 0.0447 | 0.0299 | 0.0071 | 0.0042 | 0.0072
2021-04-03 | B63077 | B | 22 | SM45CB | 104 | 41100 | 0.0897 | 0.0274 | 0.0184 | 0.024 | 1668 | 1707 | 1611 | 2918 |  |  |  | 0 | 미정 | 미정 | 미정 | 미정 | 0 | 0 | 0 | 308 | 0 | 0 | 0.0897 | 0.0944 | 0.0031 | 0.1091 | 65 | 3700 | 1614 | 0.3337 | 0.4612 | 0.1506 | 0.0028 | [6 empty] | 1493 | 14 | 18 | 1 | 0.5 | 50 | 25 | 미정 |  | 2021-04-03 17:10 | 1603 |  | 23 | 0 | 0 | 0 | 0 | 0 | 0.4474 | 0.6489 | 0.1862 | 0.0047 | 91100 | 72 | 15 | 147 | 0.0016 | 0.0034 | 0.0118 | 0.053 | 0.0587 | 0.0242 | 0.0165 | 0.0076
2021-04-03 | A63575 | B | 29 | AE1055LS | 104 | 37400 | 0.0631 | 0.8824 | 0.0786 | 0.1055 | 1635 | 1630 | 1573 | 2913 | 31.1 |  |  | 0 | 선택 | 미정 | 미정 | 미정 | 0 | 0 | 0 | 0 | 0 | 0 | 0.0631 | 0.1057 | 0.0031 | 0.4307 | 40 | 4000 | 1596 | 0.4972 | 0.6593 | 0.1791 | 0.0155 | [6 empty] | 1484 | 25 | 26 | 3 | 0.28 | 66 | 39 | 미정 |  | 2021-04-03 17:41 | 1596 |  | 0 | 0 | 0 | 0 | 0 | 0 | 0.5406 | 0.7825 | 0.2313 | 0.0261 | 97750 | 72 | 17 | 114 | 0.0358 | 0.0205 | 0.0246 | 0.0425 | 0.0249 | 0.0063 | 0.0034 | 0.0041
2021-04-03 | B63078 | B | 32 | SM45CM3 | 103 | 38100 | 0.0742 | 0.0662 | 0.0662 | 0.1496 | 1574 | 1574 | 1531 | 2681 |  |  |  | 0 | 미정 | 선택 | 미정 | 미정 | 0 | 0 | 0 | 0 | 0 | 0 | 0.0742 | 0.1023 | 0.0056 | 0.1779 | 40 | 6000 | 1606 | 0.4034 | 0.655 | 0.2176 | 0.0131 | [6 empty] | 1491 | 15 | 18 | 1 | 0.46 | 46 | 16 | 미정 |  | 2021-04-03 18:10 | 1599 |  | 28 | 0 | 0 | 0 | 0 | 0 | 0.459 | 0.8782 | 0.306 | 0.0085 |  | 74 | 26 | 136 | 0.0029 | 0.0087 | 0.0142 | 0.0589 | 0.0604 | 0.0155 | 0.0082 | 0.0065
2021-04-03 | A63576 | B | 1 | P-AE1055LSM | 104 | 37300 | 0.0581 | 0.1816 | 0.1816 | 0.2263 | 1647 | 1647 | 1572 | 2909 | 42.1 |  |  | 0 | 선택 | 미정 | 미정 | 미정 | 0 | 0 | 0 | 0 | 0 | 0 | 0.0581 | 0.0867 | 0.0035 | 0.1925 | 39 | 4000 | 1609 | 0.4795 | 0.6672 | 0.1978 | 0.02 | 0.116 | 51.006 | 31.387 | 5.118 | 9.966 | 1.625 | 1484 | 25 | 25 | 3 | 0.28 | 86 | 32 | 미정 |  | 2021-04-03 18:39 | 1604 |  | 0 | 29 | 0 | 0 | 0 | 0 | 0.5363 | 0.7795 | 0.2301 | 0.0319 | 105450 | 108 | 38 | 157 | 0.0462 | 0.0204 | 0.0258 | 0.045 | 0.0168 | 0.0037 | 0.0035 | 0.0044
2021-04-03 | B63079 | B | 38 | SM45CM3 | 104 | 37100 | 0.1757 | 0.1385 | 0.1385 | 0.2039 | 1574 | 1574 | 1527 | 2709 | 43.5 |  |  | 0 | 선택 | 해제 | 미정 | 미정 | 0 | 0 | 0 | 152 | 0 | 0 | 0.1757 | 0.1448 | 0.0122 | 0.1529 | 38 | 6000 | 1611 | 0.4332 | 0.7291 | 0.2167 | 0.0197 | [6 empty] | 1491 | 15 | 16 | 1 | 0.43 | 52 | 21 | 미정 |  | 2021-04-03 19:16 | 1592 |  | 27 | 0 | 0 | 0 | 0 | 0 | 0.454 | 0.8705 | 0.2958 | 0.0158 | 96750 | 74 | 25 | 133 | 0.0602 | 0.0109 | 0.0141 | 0.0671 | 0.0474 | 0.0103 | 0.0076 | 0.0078
2021-04-03 | A63577 | B | 5 | P-AE1055LSM | 104 | 37000 | 0.0474 | 0.0913 | 0.0913 | 0.2267 | 1631 | 1631 | 1546 | 3005 | 41.9 |  |  | 0 | 선택 | 미정 | 미정 | 미정 | 0 | 0 | 0 | 0 | 0 | 0 | 0.0474 | 0.0942 | 0.0034 | 0.0018 | 39 | 4300 | 1589 | 0.4353 | 0.6787 | 0.1935 | 0.0212 | 0.149 | 51.317 | 31.097 | 5.122 | 10.018 | 1.65 | 1484 | 25 | 25 | 3 | 0.29 | 57 | 18 | 미정 |  | 2021-04-03 19:53 | 1588 |  | 0 | 29 | 0 | 0 | 0 | 0 | 0.556 | 0.789 | 0.2314 | 0.0263 | 104700 | 82 | 41 | 158 | 0.0495 | 0.0176 | 0.022 | 0.0327 | 0.0224 | 0.0075 | 0.0035 | 0.0037
2021-04-03 | B63080 | B | 6 | SM45CM3 | 103 | 36500 | 0.0977 | 0.0446 | 0.0446 | 0.1405 | 1599 | 1599 | 1545 | 2647 | 47.2 |  |  | 0 | 선택 | 해제 | 미정 | 미정 | 0 | 0 | 0 | 158 | 0 | 0 | 0.0977 | 0.1466 | 0.0033 | 0.071 | 38 | 5800 | 1604 | 0.3758 | 0.6612 | 0.2117 | 0.0212 | [6 empty] | 1491 | 15 | 17 | 1 | 0.44 | 108 | 23 | 미정 |  | 2021-04-03 20:17 | 1599 |  | 45 | 0 | 0 | 0 | 0 | 0 | 0.4564 | 0.873 | 0.2942 | 0.0147 |  | 74 | 28 | 140 | 0.0625 | 0.0132 | 0.0131 | 0.0566 | 0.0375 | 0.011 | 0.0089 | 0.0079
2021-04-03 | A63578 | B | 22 | P-AE1055LSM | 104 | 36600 | 0.2271 | 0.1716 | 0.1716 | 0.2592 | 1618 | 1618 | 1543 | 3014 | 45.9 |  |  | 0 | 미정 | 미정 | 미정 | 미정 | 0 | 0 | 0 | 0 | 0 | 0 | 0.2271 | 0.1784 | 0.006 | 0.3086 | 42 | 4200 | 1588 | 0.4934 | 0.6644 | 0.1963 | 0.0147 | 0.207 | 49.392 | 27.082 | 6.411 | 7.704 | 1.823 | 1484 | 25 | 25 | 3 | 0.29 | 66 | 26 | 미정 |  | 2021-04-03 20:53 | 1590 |  | 0 | 28 | 0 | 0 | 0 | 0 | 0.5451 | 0.7912 | 0.2298 | 0.0249 | 99700 | 74 | 53 | 186 | 0.056 | 0.0185 | 0.023 | 0.0576 | 0.0319 | 0.0045 | 0.0032 | 0.0047
2021-04-03 | B63081 | B | 30 | SM45CM3 | 103 | 36800 | 0.0835 | 0.06 | 0.06 | 0.1743 | 1625 | 1625 | 1550 | 2620 | 43.4 |  |  | 0 | 미정 | 선택 | 미정 | 미정 | 0 | 0 | 0 | 151 | 0 | 0 | 0.0835 | 0.125 | 0.014 | 0.0824 | 37 | 5600 | 1572 | 0.4204 | 0.7016 | 0.2221 | 0.019 | [6 empty] | 1491 | 15 | 18 | 1 | 0.32 | 54 | 22 | 미정 |  | 2021-04-03 21:19 | 1610 |  | 40 | 0 | 0 | 0 | 0 | 0 | 0.452 | 0.8723 | 0.2987 | 0.0166 |  | 75 | 28 | 141 | 0.0552 | 0.0129 | 0.0167 | 0.0533 | 0.0329 | 0.0092 | 0.0082 | 0.007
2021-04-03 | A63579 | B | 29 | P-AE1055LSM | 103 | 36600 | 0.0497 | 0.1211 | 0.1211 | 0.2334 | 1631 | 1631 | 1556 | 2951 | 33.1 |  |  | 0 | 미정 | 미정 | 미정 | 미정 | 0 | 0 | 0 | 0 | 0 | 0 | 0.0497 | 0.0889 | 0.0026 | 0.0015 | 40 | 4600 | 1575 | 0.4769 | 0.681 | 0.1936 | 0.026 | 0.208 | 54.427 | 28.166 | 5.887 | 9.245 | 1.932 | 1484 | 25 | 25 | 3 | 0.28 | 59 | 22 | 미정 |  | 2021-04-03 22:23 | 1575 |  | 0 | 0 | 33 | 0 | 0 | 0 | 0.56 | 0.7753 | 0.243 | 0.0296 | 98100 | 71 | 26 | 130 | 0.042 | 0.0261 | 0.0245 | 0.0401 | 0.0277 | 0.0088 | 0.0034 | 0.0042
2021-04-03 | B63082 | B | 32 | SM45CM3 | 103 | 36600 | 0.0796 | 0.0845 | 0.0845 | 0.1511 | 1580 | 1580 | 1529 | 2599 | 42.2 |  |  | 0 | 미정 | 선택 | 미정 | 미정 | 0 | 0 | 0 | 156 | 0 | 0 | 0.0796 | 0.1356 | 0.0037 | 0.2521 | 42 | 6200 | 1613 | 0.3289 | 0.5112 | 0.1889 | 0.0205 | [6 empty] | 1491 | 15 | 15 | 1 | 0.43 | 54 | 23 | 미정 |  | 2021-04-03 22:25 | 1603 |  | 15 | 0 | 15 | 0 | 0 | 0 | 0.456 | 0.8706 | 0.3022 | 0.0116 | 94100 | 72 | 28 | 144 | 0.0543 | 0.0091 | 0.019 | 0.0505 | 0.0311 | 0.01 | 0.0074 | 0.0069
2021-04-03 | A63580 | B | 1 | P-AE1055LSM | 104 | 36900 | 0.0718 | 0.134 | 0.134 | 0.2278 | 1574 | 1574 | 1530 | 2864 | 58.5 |  |  | 0 | 선택 | 미정 | 미정 | 미정 | 0 | 0 | 0 | 0 | 0 | 0 | 0.0718 | 0.1721 | 0.0032 | 0.0505 | 42 | 4900 | 1590 | 0.4298 | 0.6793 | 0.2055 | 0.0309 | 0.217 | 54.137 | 27.951 | 5.891 | 9.189 | 1.936 | 1484 | 25 | 25 | 3 | 0.28 | 55 | 20 | 미정 |  | 2021-04-03 23:26 | 1590 |  | 0 | 0 | 0 | 0 | 0 | 0 | 0.545 | 0.7776 | 0.2397 | 0.0283 |  | 72 | 25 | 129 | 0.0711 | 0.0258 | 0.0242 | 0.0512 | 0.0241 | 0.0057 | 0.0025 | 0.0033
2021-04-03 | B63083 | B | 38 | SM45CM3 | 104 | 37300 | 0.0676 | 0.053 | 0.053 | 0.1558 | 1577 | 1577 | 1541 | 2671 | 34 |  |  | 0 | 미정 | 선택 | 미정 | 미정 | 0 | 0 | 0 | 150 | 0 | 0 | 0.0676 | 0.064 | 0.0039 | 0.911 | 50 | 6800 | 1622 | 0.3853 | 0.5026 | 0.1976 | 0.0107 | [6 empty] | 1491 | 15 | 15 | 1 | 0.46 | 66 | 31 | 미정 |  | 2021-04-03 23:34 | 1599 |  | 42 | 0 | 18 | 0 | 0 | 0 | 0.446 | 0.8674 | 0.2965 | 0.0126 | 102850 | 77 | 28 | 145 | 0.0444 | 0.0103 | 0.0168 | 0.0456 | 0.0296 | 0.0078 | 0.0089 | 0.0085
2021-04-03 | A63581 | B | 5 | P-AE1055LSM | 104 | 37200 | 0.0654 | 0.2018 | 0.2239 | 0.2378 | 1565 | 1597 | 1544 | 3062 | 73.2 |  |  | 0 | 선택 | 미정 | 미정 | 미정 | 0 | 0 | 0 | 0 | 0 | 0 | 0.0654 | 0.0834 | 0.0042 | 0.1478 | 42 | 5300 | 1584 | 0.4307 | 0.6798 | 0.207 | 0.0271 | 0.149 | 54.868 | 27.382 | 6.361 | 8.625 | 2.003 | 1484 | 25 | 25 | 3 | 0.28 | 61 | 24 | 미정 |  | 2021-04-04 00:24 | 1584 |  | 0 | 0 | 0 | 0 | 0 | 0 | 0.54 | 0.7831 | 0.2383 | 0.0295 | 102650 | 73 | 25 | 132 | 0.0864 | 0.0258 | 0.0246 | 0.0394 | 0.0359 | 0.0057 | 0.0027 | 0.0031
2021-04-03 | B63084 | B | 6 | SM45CM3 | 104 | 38300 | 0.0862 | 0.0565 | 0.074 | 0.1045 | 1551 | 1574 | 1549 | 2816 | 35.4 |  |  | 0 | 미정 | 선택 | 미정 | 미정 | 0 | 0 | 0 | 155 | 0 | 0 | 0.0862 | 0.0885 | 0.0032 | 0.1725 | 45 | 6700 | 1622 | 0.3674 | 0.5117 | 0.1913 | 0.0084 | [6 empty] | 1491 | 15 | 18 | 1 | 0.33 | 57 | 28 | 미정 |  | 2021-04-04 00:38 | 1610 |  | 30 | 0 | 13 | 0 | 0 | 0 | 0.449 | 0.8703 | 0.2942 | 0.0093 | 88000 | 88 | 21 | 137 | 0.0446 | 0.0101 | 0.0189 | 0.0514 | 0.042 | 0.0074 | 0.0074 | 0.0077
2021-04-03 | A63582 | B | 22 | P-AE1055LSM | 103 | 36300 | 0.0953 | 0.1163 | 0.1163 | 0.2208 | 1619 | 1619 | 1568 | 2878 | 55.1 |  |  | 0 | 미정 | 선택 | 미정 | 미정 | 0 | 0 | 0 | 0 | 0 | 0 | 0.0953 | 0.1414 | 0.0049 | 0.1865 | 42 | 4400 | 1587 | 0.4717 | 0.6717 | 0.1893 | 0.0201 | 0.142 | 55.037 | 27.086 | 6.209 | 8.864 | 2.031 | 1484 | 25 | 25 | 3 | 0.28 | 67 | 31 | 미정 |  | 2021-04-04 01:20 | 1587 |  | 0 | 29 | 19 | 0 | 0 | 0 | 0.544 | 0.7816 | 0.2385 | 0.0308 |  | 76 | 40 | 155 | 0.0665 | 0.0159 | 0.0253 | 0.0447 | 0.0324 | 0.0052 | 0.0029 | 0.0035
2021-04-03 | B63085 | B | 30 | SBC70L | 101 | 36700 | 0.0705 | 0.0288 | 0.0701 | 0.1531 | 1637 | 1623 | 1564 | 2623 | 31.8 |  |  | 0 | 미정 | 선택 | 미정 | 미정 | 0 | 0 | 0 | 0 | 0 | 0 | 0.0705 | 0.0558 | 0.0026 | 0.002 | 48 | 8200 | 1660 | 0.269 | 1.1684 | 0.1759 | 0.0107 | [6 empty] | 1498 | 20 | 23 | 1 | 0.39 | 84 | 38 | 미정 |  | 2021-04-04 01:41 | 1663 |  | 0 | 175 | 0 | 0 | 0 | 0 | 0.309 | 1.6923 | 0.3116 | 0.0202 | 102350 | 98 | 39 | 182 | 0.046 | 0.0206 | 0.0294 | 0.0459 | 0.0275 | 0.0109 | 0.0112 | 0.0096
2021-04-03 | A63583 | B | 29 | P-AE1055LSM | 104 | 38300 | 0.308 | 0.3488 | 0.2707 | 0.3397 | 1589 | 1599 | 1560 | 3062 | 62.4 |  |  | 0 | 미정 | 선택 | 미정 | 미정 | 0 | 0 | 0 | 0 | 0 | 0 | 0.308 | 0.1936 | 0.0092 | 0.003 | 41 | 5000 | 1589 | 0.5182 | 0.6759 | 0.1901 | 0.0286 | [6 empty] | 1484 | 25 | 25 | 3 | 0.29 | 63 | 26 | 미정 |  | 2021-04-04 02:17 | 1589 |  | 0 | 0 | 21 | 0 | 0 | 0 | 0.546 | 0.7646 | 0.2361 | 0.0303 | 102100 | 73 | 43 | 165 | 0.0717 | 0.017 | 0.0233 | 0.0543 | 0.038 | 0.0103 | 0.002 | 0.0034
2021-04-03 | B63086 | B | 32 | SBC70L | 104 | 37900 | 0.0399 |  | 0.0519 | 0.1553 |  | 1582 | 1528 | 2753 | 43 |  |  | 0 | 선택 | 해제 | 미정 | 미정 | 0 | 0 | 0 | 0 | 0 | 0 | 0.0399 | 0.07 | 0.0047 | 0.0023 | 43 | 7200 | 1633 | 0.22 | 1.1709 | 0.2195 | 0.0207 | [6 empty] | 1498 | 20 | 20 | 1 | 0.41 | 60 | 23 | 미정 |  | 2021-04-04 03:00 | 1620 |  | 188 | 0 | 0 | 0 | 0 | 0 | 0.307 | 1.726 | 0.3035 | 0.0263 | 97550 | 70 | 41 | 165 | 0.0639 | 0.0197 | 0.0297 | 0.0483 | 0.0292 | 0.0067 | 0.0071 | 0.0069
2021-04-03 | A63584 | B | 1 | P-AE1055LSM | 104 | 36300 | 0.0971 | 0.1343 | 0.1343 | 0.2107 | 1600 | 1600 | 1552 | 2945 | 62.2 |  |  | 0 | 미정 | 선택 | 미정 | 미정 | 0 | 0 | 0 | 0 | 0 | 0 | 0.0971 | 0.1412 | 0.0032 | 0.3885 | 44 | 5800 | 1573 | 0.4562 | 0.651 | 0.193 | 0.0458 | 0.186 | 56.015 | 26.566 | 6.565 | 8.532 | 2.108 | 1484 | 25 | 25 | 3 | 0.28 | 63 | 25 | 미정 |  | 2021-04-04 03:15 | 1573 |  | 0 | 30 | 28 | 0 | 0 | 0 | 0.535 | 0.765 | 0.2498 | 0.0239 | 103400 | 75 | 28 | 159 | 0.071 | 0.0148 | 0.0246 | 0.0423 | 0.0452 | 0.0183 | 0.002 | 0.0038
2021-04-03 | B63087 | B | 38 | SBC70L | 104 | 37300 |  | 0.0382 | 0.0768 | 0.1781 | 1620 | 1577 | 1531 | 2680 | 47.4 |  |  | 0 | 선택 | 미정 | 미정 | 미정 | 0 | 0 | 0 | 0 | 0 | 0 |  |  |  |  | 42 | 6700 | 1621 | 0.2305 | 1.234 | 0.2297 | 0.0331 | [6 empty] | 1498 | 20 | 20 | 1 | 0.39 | 51 | 17 | 미정 |  | 2021-04-04 04:06 | 1614 |  | 170 | 0 | 0 | 0 | 0 | 0 | 0.307 | 1.7196 | 0.2883 | 0.0262 | 101850 | 71 | 36 | 154 | 0.0718 | 0.0267 | 0.0293 |  | 0.0297 | 0.0083 | 0.006 | 0.0064
2021-04-03 | A63585 | B | 5 | P-AE1055LSM | 104 | 37200 | 0.1181 | 0.2131 | 0.2131 | 0.2094 | 1582 | 1582 | 1541 | 2705 | 70.1 |  |  | 0 | 미정 | 선택 | 미정 | 미정 | 0 | 0 | 0 | 0 | 0 | 0 | 0.1181 | 0.1781 | 0.0049 | 0.2016 | 43 | 5700 | 1572 | 0.4562 | 0.6819 | 0.1934 | 0.0431 | 0.128 | 56.045 | 25.762 | 6.816 | 8.222 | 2.175 | 1484 | 25 | 25 | 3 | 0.3 | 68 | 29 | 미정 |  | 2021-04-04 04:19 | 1572 |  | 0 | 0 | 23 | 0 | 0 | 0 | 0.546 | 0.7834 | 0.2467 | 0.0255 | 108250 | 78 | 45 | 176 | 0.0815 | 0.0208 | 0.0247 | 0.0482 | 0.0376 | 0.0128 | 0.0027 | 0.0045
2021-04-03 | B63088 | B | 6 | SBC70L | 103 | 37600 | 0.0569 | 0.032 | 0.032 | 0.1091 | 1631 | 1631 | 1568 | 2727 | 36 |  |  | 0 | 미정 | 미정 | 미정 | 미정 | 0 | 0 | 0 | 0 | 0 | 0 | 0.0569 | 0.0635 | 0.0031 | 0.1592 | 42 | 5900 | 1628 | 0.2461 | 1.2817 | 0.2392 | 0.0294 | [6 empty] | 1498 | 20 | 21 | 1 | 0.34 | 60 | 24 | 미정 |  | 2021-04-04 05:14 | 1613 |  | 91 | 0 | 0 | 0 | 0 | 0 | 0.307 | 1.7159 | 0.2821 | 0.0299 | 96650 | 69 | 30 | 143 | 0.052 | 0.0353 | 0.0281 | 0.0441 | 0.0296 | 0.0076 | 0.0055 | 0.0055
2021-04-03 | A63586 | B | 22 | AE1055LS | 104 | 36300 | 0.1303 | 0.1348 | 0.1348 | 0.1622 | 1610 | 1610 | 1563 | 3059 | 39.3 |  |  | 0 | 미정 | 선택 | 미정 | 미정 | 0 | 0 | 0 | 0 | 0 | 0 | 0.1303 | 0.1391 | 0.0045 | 0.0687 | 40 | 4400 | 1594 | 0.4711 | 0.6425 | 0.2206 | 0.0254 | [6 empty] | 1484 | 25 | 25 | 3 | 0.3 | 80 | 37 | 미정 |  | 2021-04-04 05:20 | 1594 |  | 0 | 25 | 0 | 0 | 0 | 0 | 0.56 | 0.7865 | 0.2422 | 0.0309 | 105600 | 76 | 59 | 194 | 0.0458 | 0.0209 | 0.0248 | 0.0518 | 0.0169 | 0.0052 | 0.0032 | 0.0041
2021-04-03 | B63089 | B | 30 | SBC70L | 104 | 37600 | 0.0792 | 0.0381 | 0.0381 | 0.1044 | 1589 | 1589 | 1518 | 2650 | 40.4 |  |  | 0 | 미정 | 미정 | 미정 | 미정 | 0 | 0 | 0 | 0 | 0 | 0 | 0.0792 | 0.0659 | 0.0157 | 0.3607 | 43 | 7700 | 1621 | 0.2351 | 1.2125 | 0.2018 | 0.0375 | [6 empty] | 1498 | 20 | 21 | 1 | 0.37 | 54 | 26 | 미정 |  | 2021-04-04 06:14 | 1620 |  | 0 | 0 | 0 | 0 | 0 | 0 | 0.3112 | 1.7195 | 0.3035 | 0.0245 | 98200 | 70 | 26 | 141 | 0.0614 | 0.0306 | 0.0281 | 0.0502 | 0.0383 | 0.0138 | 0.0062 | 0.0066
2021-04-03 | A63587 | B | 29 | AE1055LS | 104 | 34800 | 0.0607 | 0.0813 | 0.0813 | 0.1291 | 1599 | 1599 | 1556 | 3038 | 64.7 |  |  | 0 | 미정 | 선택 | 미정 | 미정 | 0 | 0 | 0 | 0 | 0 | 0 | 0.0607 | 0.0959 | 0.0045 | 0.3003 | 63 | 6200 | 1577 | 0.4702 | 0.6501 | 0.1928 | 0.0289 | [6 empty] | 1484 | 25 | 25 | 3 | 0.3 | 64 | 30 | 미정 |  | 2021-04-04 06:36 | 1597 |  | 0 | 24 | 0 | 0 | 0 | 0 | 0.5469 | 0.7909 | 0.228 | 0.0294 | 102550 | 67 | 34 | 182 | 0.0744 | 0.019 | 0.024 | 0.0514 | 0.0436 | 0.0095 | 0.0022 | 0.0031
2021-04-04 | B63090 | B | 32 | SBC70L | 104 | 39100 | 0.0658 | 0.0334 | 0.1052 | 0.1328 | 1606 | 1580 | 1537 | 2691 | 33.8 |  |  | 0 | 미정 | 미정 | 미정 | 미정 | 0 | 0 | 0 | 0 | 0 | 0 | 0.0658 | 0.0557 | 0.0043 | 0.1748 | 41 | 6500 | 1629 | 0.2593 | 1.4556 | 0.2592 | 0.0259 | [6 empty] | 1498 | 20 | 21 | 1 | 0.38 | 53 | 25 | 미정 |  | 2021-04-04 07:11 | 1614 |  | 0 | 71 | 0 | 0 | 0 | 0 | 0.3107 | 1.699 | 0.2864 | 0.0259 | 96400 | 69 | 31 | 148 | 0.0496 | 0.0292 | 0.0316 | 0.0433 | 0.0239 | 0.0054 | 0.005 | 0.0051
2021-04-04 | A63588 | B | 1 | AE1055LS | 104 | 36800 | 0.043 | 0.1082 | 0.1082 | 0.1367 | 1581 | 1581 | 1520 | 3032 | 54.1 |  |  | 0 | 선택 | 미정 | 미정 | 미정 | 0 | 0 | 0 | 0 | 0 | 0 | 0.043 | 0.0359 | 0.0027 | 0.1609 | 40 | 4900 | 1594 | 0.3498 | 0.6652 | 0.2119 | 0.0388 | [6 empty] | 1484 | 25 | 25 | 3 | 0.32 | 49 | 24 | 미정 |  | 2021-04-04 07:41 | 1584 |  | 0 | 34 | 0 | 0 | 0 | 0 | 0.5611 | 0.7921 | 0.2427 | 0.0334 | 91500 | 62 | 33 | 145 | 0.0716 | 0.025 | 0.0274 | 0.0338 | 0.0233 | 0.0106 | 0.0055 | 0.0045
2021-04-04 | B63091 | B | 38 | SBC70L | 104 | 37500 | 0.0771 | 0.0405 | 0.0405 | 0.0942 | 1654 | 1654 | 1572 | 2912 | 28.1 |  |  | 0 | 미정 | 미정 | 미정 | 미정 | 0 | 0 | 0 | 0 | 0 | 0 | 0.0771 | 0.1191 | 0.0036 | 0.2072 | 41 | 5500 | 1629 | 0.2775 | 1.4458 | 0.2431 | 0.0275 | [6 empty] | 1498 | 20 | 21 | 1 | 0.35 | 60 | 28 | 미정 |  | 2021-04-04 08:13 | 1613 |  | 30 | 0 | 18 | 0 | 0 | 0 | 0.306 | 1.69 | 0.2994 | 0.0271 |  | 72 | 30 | 144 | 0.0418 | 0.0244 | 0.0323 | 0.0493 | 0.03 | 0.0117 | 0.0085 | 0.0068
2021-04-04 | A63589 | B | 10 | AE1055LS | 105 | 35900 | 0.0533 | 0.0559 | 0.0559 | 0.1492 | 1597 | 1597 | 1530 | 3099 | 50.1 |  |  | 0 | 해제 | 선택 | 미정 | 미정 | 0 | 0 | 0 | 0 | 0 | 0 | 0.0533 | 0.0371 | 0.0026 | 0.2214 | 47 | 7600 | 1595 | 0.4183 | 0.639 | 0.1763 | 0.035 | [6 empty] | 1484 | 25 | 25 | 3 | 0.34 | 57 | 23 | 미정 |  | 2021-04-04 08:58 | 1595 |  | 0 | 0 | 15 | 0 | 0 | 0 | 0.5519 | 0.8043 | 0.2356 | 0.0312 | 99400 | 66 | 9 | 111 | 0.0607 | 0.0124 | 0.0261 | 0.0423 | 0.0454 | 0.0196 | 0.0039 | 0.0041
2021-04-04 | B63092 | B | 6 | SBC70L | 104 | 37300 | 0.216 | 0.1637 | 0.1095 | 0.1221 | 1602 | 1584 | 1532 | 2874 | 32.5 |  |  | 0 | 미정 | 미정 | 미정 | 미정 | 0 | 0 | 0 | 0 | 0 | 0 | 0.216 | 0.1942 | 0.0071 | 0.1071 | 42 | 6700 | 1629 | 0.2447 | 1.4962 | 0.2246 | 0.0254 | [6 empty] | 1498 | 20 | 21 | 1 | 0.32 | 55 | 30 | 미정 |  | 2021-04-04 09:15 | 1613 |  | 0 | 61 | 10 | 0 | 0 | 0 | 0.3145 | 1.6934 | 0.2965 | 0.032 |  | 88 | 29 | 145 | 0.0502 | 0.0228 | 0.0312 | 0.05 | 0.0538 | 0.0161 | 0.0063 | 0.0058
2021-04-04 | A63590 | B | 5 | AE1055LS | 103 | 34900 | 0.0323 | 0.0827 | 0.0827 | 0.2127 | 1617 | 1617 | 1523 | 2818 | 45.1 |  |  | 0 | 미정 | 선택 | 미정 | 미정 | 0 | 0 | 0 | 0 | 0 | 0 | 0.0323 | 0.0517 | 0.0046 | 0.0022 | 40 | 4700 | 1591 | 0.4286 | 0.6695 | 0.2 | 0.0197 | [6 empty] | 1484 | 25 | 25 | 3 | 0.34 | 55 | 23 | 미정 |  | 2021-04-04 09:46 | 1582 |  | 0 | 30 | 0 | 0 | 0 | 0 | 0.5589 | 0.7842 | 0.2319 | 0.0301 | 95050 | 64 | 23 | 123 | 0.0577 | 0.0201 | 0.0242 | 0.0369 | 0.022 | 0.0054 | 0.004 | 0.0043
2021-04-04 | B63093 | B | 22 | SRD1 | 102 | 37000 | 0.0724 | 0.0298 | 0.1089 | 0.1525 | 1675 | 1591 | 1532 | 2572 | 43 |  |  | 0 | 미정 | 미정 | 미정 | 미정 | 0 | 0 | 0 | 0 | 0 | 0 | 0.0724 | 0.1057 | 0.0041 | 0.0896 | 49 | 9100 | 1647 | 0.3723 | 0.6552 | 0.1896 | 0.03 | [6 empty] | 1493 | 15 | 25 | 1 | 0.35 | 86 | 39 | 미정 |  | 2021-04-04 10:22 | 1658 |  | 0 | 0 | 0 | 0 | 0 | 0 | 0.406 | 0.8378 | 0.2631 | 0.0192 |  | 100 | 42 | 185 | 0.0724 | 0.0206 | 0.0316 | 0.0484 | 0.0379 | 0.0102 | 0.0053 | 0.0051
2021-04-04 | A63591 | B | 29 | AE1055LS | 103 | 34900 | 0.0947 | 0.0578 | 0.0578 | 0.1576 | 1602 | 1602 | 1545 | 2816 | 36.6 |  |  | 0 | 미정 | 미정 | 미정 | 미정 | 0 | 0 | 0 | 0 | 0 | 0 | 0.0947 | 0.1148 | 0.0051 | 0.1224 | 40 | 4700 | 1595 | 0.4304 | 0.6477 | 0.2044 | 0.0205 | [6 empty] | 1484 | 25 | 25 | 3 | 0.31 | 57 | 28 | 미정 |  | 2021-04-04 10:44 | 1589 |  | 0 | 24 | 0 | 0 | 0 | 0 | 0.547 | 0.7886 | 0.2402 | 0.0332 | 98700 | 66 | 19 | 118 | 0.0455 | 0.0207 | 0.0259 | 0.0591 | 0.0307 | 0.0052 | 0.0048 | 0.0044
2021-04-04 | B63094 | B | 32 | SRD1 | 104 | 38400 | 0.0593 | 0.0519 | 0.0519 | 0.0804 | 1592 | 1592 | 1571 | 2850 | 15.8 |  |  | 0 | 미정 | 미정 | 미정 | 미정 | 0 | 0 | 0 | 0 | 0 | 0 | 0.0593 | 0.0683 | 0.0056 | 0.0021 | 44 | 6400 | 1636 | 0.3769 | 0.7428 | 0.1838 | 0.0117 | [6 empty] | 1493 | 15 | 22 | 1 | 0.3 | 68 | 32 | 미정 |  | 2021-04-04 11:18 | 1628 |  | 20 | 0 | 17 | 0 | 0 | 0 | 0.413 | 0.8444 | 0.2604 | 0.0255 | 99900 | 76 | 47 | 193 | 0.0237 | 0.0128 | 0.0279 | 0.0358 | 0.0398 | 0.0094 | 0.0061 | 0.0052
2021-04-04 | A63592 | B | 1 | AE1055LS | 104 | 34700 | 0.0612 | 0.066 | 0.066 | 0.1605 | 1602 | 1602 | 1545 | 2866 | 42.9 |  |  | 0 | 해제 | 선택 | 미정 | 미정 | 0 | 0 | 0 | 0 | 0 | 0 | 0.0776 | 0.1551 | 0.003 | 0.2511 | 40 | 4800 | 1578 | 0.4528 | 0.6575 | 0.2003 | 0.0204 | [6 empty] | 1484 | 25 | 25 | 3 | 0.34 | 57 | 26 | 미정 |  | 2021-04-04 11:37 | 1583 |  | 0 | 34 | 0 | 0 | 0 | 0 | 0.5448 | 0.7856 | 0.2344 | 0.0319 | 104400 | 70 | 19 | 123 | 0.05 | 0.024 | 0.0275 | 0.0517 | 0.0344 | 0.0063 | 0.0038 | 0.0046
2021-04-04 | A63593 | B | 10 | AE1055LS | 104 | 34600 | 0.0516 | 0.0769 | 0.0769 | 0.2016 | 1615 | 1615 | 1550 | 2898 | 45.5 |  |  | 0 | 미정 | 선택 | 미정 | 미정 | 0 | 0 | 0 | 0 | 0 | 0 | 0.0516 | 0.0561 | 0.0039 | 0.2623 | 40 | 4400 | 1574 | 0.4591 | 0.6476 | 0.202 | 0.0209 | [6 empty] | 1484 | 25 | 25 | 3 | 0.31 | 59 | 22 | 미정 |  | 2021-04-04 12:28 | 1582 |  | 0 | 13 | 0 | 0 | 0 | 0 | 0.5422 | 0.775 | 0.2418 | 0.0279 | 102750 | 68 | 32 | 145 | 0.056 | 0.0249 | 0.0243 | 0.044 | 0.0262 | 0.0075 | 0.0046 | 0.0048
2021-04-04 | B63095 | B | 38 | SRD1 | 104 | 40100 |  | 0.039 | 0.0971 | 0.1267 | 1589 | 1583 | 1545 | 2896 | 36.9 |  |  | 0 | 미정 | 미정 | 미정 | 미정 | 0 | 0 | 0 | 0 | 0 | 0 |  |  |  |  | 43 | 6700 | 1604 | 0.3789 | 0.7368 | 0.212 | 0.029 | [6 empty] | 1493 | 15 | 16 | 1 | 0.33 | 53 | 16 | 미정 |  | 2021-04-04 12:44 | 1601 |  | 15 | 0 | 0 | 0 | 0 | 0 | 0.4081 | 0.8516 | 0.2609 | 0.0252 | 97350 | 72 | 44 | 170 | 0.0559 | 0.0201 | 0.0297 |  | 0.0355 | 0.0092 | 0.0049 | 0.0043
2021-04-04 | A63594 | B | 5 | AE1055LS | 104 | 34500 | 0.0524 | 0.0683 | 0.0683 | 0.1171 | 1606 | 1606 | 1546 | 2896 | 45.2 |  |  | 0 | 미정 | 선택 | 미정 | 미정 | 0 | 0 | 0 | 0 | 0 | 0 | 0.0524 | 0.0634 | 0.0069 | 0.1904 | 40 | 4300 | 1577 | 0.3669 | 0.649 | 0.2036 | 0.0246 | [6 empty] | 1484 | 25 | 25 | 3 | 0.31 | 53 | 24 | 미정 |  | 2021-04-04 13:23 | 1582 |  | 0 | 0 | 0 | 0 | 0 | 0 | 0.555 | 0.7728 | 0.2342 | 0.0253 | 97500 | 65 | 34 | 152 | 0.0582 | 0.0262 | 0.0227 | 0.0345 | 0.0277 | 0.008 | 0.0047 | 0.0048
2021-04-04 | B63096 | B | 6 | SRD1 | 103 | 36900 | 0.0523 | 0.0328 | 0.0328 | 0.0539 | 1613 | 1613 | 1546 | 2746 | 27 |  |  | 0 | 미정 | 미정 | 미정 | 미정 | 0 | 0 | 0 | 0 | 0 | 0 | 0.0523 | 0.061 | 0.0043 | 0.2189 | 38 | 6300 | 1614 | 0.3475 | 0.6756 | 0.1975 | 0.0187 | [6 empty] | 1493 | 15 | 18 | 1 | 0.37 | 116 | 15 | 미정 |  | 2021-04-04 13:39 | 1609 |  | 55 | 0 | 0 | 0 | 0 | 0 | 0.414 | 0.8703 | 0.2653 | 0.0265 |  | 81 | 50 | 180 | 0.0433 | 0.0207 | 0.023 | 0.0166 | 0.0421 | 0.0057 | 0.0045 | 0.0038
2021-04-04 | A63595 | B | 29 | AE1055LS | 104 | 34900 | 0.0418 | 0.0469 | 0.0469 | 0.1952 | 1613 | 1613 | 1535 | 2917 | 36.4 |  |  | 0 | 미정 | 선택 | 미정 | 미정 | 0 | 0 | 0 | 0 | 0 | 0 | 0.0418 | 0.0486 | 0.0058 | 0.0963 | 58 | 5200 | 1590 | 0.4845 | 0.6475 | 0.1933 | 0.0205 | [6 empty] | 1484 | 25 | 25 | 3 | 0.31 | 57 | 32 | 미정 |  | 2021-04-04 14:35 | 1588 |  | 0 | 18 | 0 | 0 | 0 | 0 | 0.5344 | 0.7807 | 0.2372 | 0.0281 | 0 | 76 | 17 | 136 | 0.0449 | 0.0247 | 0.0234 | 0.0388 | 0.0224 | 0.0067 | 0.0051 | 0.0054
2021-04-04 | B63097 | B | 22 | AE4145MA2 | 104 | 40700 | 0.0635 | 0.0392 | 0.0411 | 0.1331 | 1549 | 1553 | 1523 | 2734 | 41.4 |  |  | 0 | 미정 | 미정 | 미정 | 미정 | 0 | 0 | 0 | 0 | 0 | 0 | 0.0635 | 0.1028 | 0.0073 | 0.1631 | 50 | 9200 | 1622 | 0.4029 | 1.0078 | 0.2054 | 0.0255 | [6 empty] | 1486 | 20 | 21 | 1 | 0.4 | 63 | 24 | 미정 |  | 2021-04-04 14:54 | 1623 |  | 67 | 0 | 0 | 0 | 0 | 0 | 0.457 | 1.2077 | 0.2504 | 0.0286 | 99850 | 90 | 35 | 178 | 0.0667 | 0.0212 | 0.0276 | 0.0163 | 0.0097 | 0.003 | 0.0026 | 0.0024
2021-04-04 | A63596 | B | 1 | SP-STB2 | 104 | 39000 | 0.0596 | 0.1196 | 0.1699 | 0.221 | 1570 | 1627 | 1549 | 2966 | 41.6 |  |  | 0 | 해제 | 선택 | 미정 | 미정 | 0 | 0 | 0 | 0 | 0 | 0 | 0.0596 | 0.071 | 0.0066 | 0.2078 | 44 | 5700 | 1587 | 0.8247 | 0.2996 | 0.2258 | 0.0159 | 0.237 | 51.332 | 28.998 | 6.332 | 8.106 | 1.77 | 1455 | 25 | 26 | 3 | 0.34 | 90 | 45 | 미정 |  | 2021-04-04 15:43 | 1581 |  | 0 | 0 | 0 | 0 | 0 | 0 | 0.96 | 0.3799 | 0.2744 | 0.0135 | 106550 | 97 | 30 | 147 | 0.0479 | 0.0142 | 0.0109 | 0.0375 | 0.0215 | 0.0035 | 0.0026 | 0.0033
2021-04-04 | B63098 | B | 32 | AE4145MA2 | 103 | 39600 | 0.05 | 0.0292 | 0.034 | 0.0835 | 1565 | 1574 | 1525 | 2664 | 34.8 |  |  | 0 | 미정 | 미정 | 미정 | 미정 | 0 | 0 | 0 | 0 | 0 | 0 | 0.05 | 0.0684 | 0.0045 | 0.143 | 51 | 9400 | 1606 | 0.3883 | 1.0579 | 0.1751 | 0.0144 | [6 empty] | 1486 | 20 | 22 | 1 | 0.39 | 58 | 23 | 미정 |  | 2021-04-04 16:17 | 1608 |  | 84 | 0 | 23 | 0 | 0 | 0 | 0.4533 | 1.2073 | 0.2479 | 0.023 | 104200 | 82 | 16 | 143 | 0.0509 | 0.0131 | 0.0269 | 0.0148 | 0.0235 | 0.0031 | 0.0027 | 0.0028
2021-04-04 | A63597 | B | 10 | SP-STB2 | 101 | 36700 | 0.0677 | 0.1232 | 0.1232 | 0.2576 | 1646 | 1646 | 1562 | 2970 | 46.6 |  |  | 0 | 미정 | 선택 | 미정 | 미정 | 0 | 0 | 0 | 0 | 0 | 0 | 0.0677 | 0.0837 | 0.0028 | 0.1081 | 38 | 4100 | 1561 | 0.8807 | 0.3111 | 0.2327 | 0.0247 | 0.289 | 50.674 | 28.957 | 6.875 | 7.37 | 1.749 | 1455 | 25 | 25 | 3 | 0.34 | 63 | 28 | 미정 |  | 2021-04-04 16:35 | 1556 |  | 0 | 0 | 0 | 0 | 0 | 0 | 0.9509 | 0.3708 | 0.2749 | 0.0172 | 107500 | 77 | 45 | 173 | 0.0536 | 0.0202 | 0.0129 | 0.0476 | 0.025 | 0.0093 | 0.0064 | 0.0047
2021-04-04 | A63598 | B | 5 | SP-STB2 | 101 | 36700 | 0.0682 | 0.1927 | 0.1927 | 0.2492 | 1652 | 1652 | 1573 | 2945 | 54.6 |  |  | 0 | 미정 | 선택 | 미정 | 미정 | 0 | 0 | 0 | 0 | 0 | 0 | 0.0682 | 0.0974 | 0.0032 | 0.1996 | 41 | 3600 | 1554 | 0.8277 | 0.3336 | 0.2594 | 0.0291 | 0.557 | 49.753 | 29.853 | 6.591 | 7.548 | 1.666 | 1455 | 25 | 25 | 3 | 0.35 | 62 | 23 | 미정 |  | 2021-04-04 17:34 | 1554 |  | 0 | 0 | 0 | 0 | 0 | 0 | 0.9512 | 0.372 | 0.2686 | 0.0155 | 101100 | 74 | 52 | 192 | 0.0677 | 0.0199 | 0.0119 | 0.0511 | 0.0202 | 0.0061 | 0.0034 | 0.0039
2021-04-04 | B63099 | B | 38 | AE4145MA2 | 103 | 39200 | 0.0586 | 0.1116 | 0.0809 | 0.0978 | 1557 | 1595 | 1548 | 2851 | 25.9 |  |  | 0 | 미정 | 미정 | 미정 | 미정 | 0 | 0 | 0 | 0 | 0 | 0 | 0.0586 | 0.0955 | 0.0076 | 0.1003 | 42 | 7700 | 1600 | 0.3989 | 1.1128 | 0.1988 | 0.0137 | [6 empty] | 1486 | 20 | 21 | 1 | 0.36 | 44 | 17 | 미정 |  | 2021-04-04 17:35 | 1597 |  | 82 | 0 | 13 | 0 | 0 | 0 | 0.4611 | 1.2205 | 0.253 | 0.024 |  | 79 | 23 | 135 | 0.039 | 0.0135 | 0.027 | 0.0151 | 0.0106 | 0.0025 | 0.0028 | 0.0029
2021-04-04 | B63100 | B | 6 | AE4145MA2 | 103 | 37300 | 0.1019 | 0.0867 | 0.0867 | 0.1027 | 1606 | 1606 | 1561 | 2717 | 21.8 |  |  | 0 | 미정 | 미정 | 미정 | 미정 | 0 | 0 | 0 | 0 | 0 | 0 | 0.1019 | 0.1347 | 0.0026 | 0.1746 | 41 | 6900 | 1608 | 0.4106 | 1.1315 | 0.1752 | 0.0107 | [6 empty] | 1486 | 20 | 22 | 1 | 0.39 | 49 | 21 | 미정 |  | 2021-04-04 18:37 | 1603 |  | 50 | 0 | 16 | 0 | 0 | 0 | 0.4544 | 1.2162 | 0.2516 | 0.0218 |  | 77 | 26 | 144 | 0.0338 | 0.0113 | 0.0276 | 0.0207 | 0.009 | 0.0026 | 0.0028 | 0.003
2021-04-04 | A63599 | B | 29 | SP-STB2 | 101 | 36100 | 0.0733 | 0.1355 | 0.1355 | 0.2302 | 1607 | 1607 | 1533 | 2918 | 63.9 |  |  | 0 | 미정 | 선택 | 미정 | 미정 | 0 | 0 | 0 | 0 | 0 | 0 | 0.0733 | 0.0717 | 0.0033 | 0.1875 | 51 | 5100 | 1553 | 0.9043 | 0.3123 | 0.2244 | 0.0303 | 0.149 | 52.068 | 28.401 | 6.656 | 7.822 | 1.833 | 1455 | 25 | 25 | 3 | 0.32 | 56 | 25 | 미정 |  | 2021-04-04 19:06 | 1551 |  | 0 | 0 | 0 | 0 | 0 | 0 | 0.934 | 0.3758 | 0.2697 | 0.0208 | 102100 | 73 | 29 | 151 | 0.0788 | 0.023 | 0.0155 | 0.0469 | 0.0439 | 0.0091 | 0.0048 | 0.0049
2021-04-04 | B63101 | B | 22 | AE4145MA2 | 103 | 37500 | 0.0708 | 0.0714 | 0.0714 | 0.0996 | 1583 | 1583 | 1544 | 2709 | 27.9 |  |  | 0 | 미정 | 미정 | 미정 | 미정 | 0 | 0 | 0 | 0 | 0 | 0 | 0.0708 | 0.1503 | 0.0041 | 0.375 | 47 | 8200 | 1608 | 0.4142 | 1.0708 | 0.1845 | 0.0146 | [6 empty] | 1486 | 20 | 21 | 1 | 0.41 | 56 | 24 | 미정 |  | 2021-04-04 19:41 | 1607 |  | 8 | 0 | 0 | 0 | 0 | 0 | 0.453 | 1.2168 | 0.2579 | 0.0251 |  | 88 | 32 | 160 | 0.0429 | 0.0149 | 0.0287 | 0.0194 | 0.0092 | 0.0025 | 0.0025 | 0.0026
2021-04-04 | A63600 | B | 1 | SP-STB2 | 101 | 36000 | 0.0437 | 0.2241 | 0.2241 | 0.2728 | 1590 | 1590 | 1533 | 2934 | 38.7 |  |  | 0 | 선택 | 미정 | 미정 | 미정 | 0 | 0 | 0 | 0 | 0 | 0 | 0.0437 | 0.0634 | 0.0018 | 0.1815 | 40 | 5600 | 1557 | 0.8537 | 0.2906 | 0.2285 | 0.0323 | 0.232 | 50.985 | 28.339 | 7.135 | 7.145 | 1.799 | 1455 | 25 | 25 | 3 | 0.33 | 55 | 26 | 미정 |  | 2021-04-04 20:13 | 1548 |  | 0 | 0 | 0 | 0 | 0 | 0 | 0.9237 | 0.3691 | 0.2673 | 0.0173 | 101650 | 74 | 26 | 134 | 0.0478 | 0.0198 | 0.0138 | 0.0435 | 0.0238 | 0.0067 | 0.0039 | 0.005
2021-04-04 | B63102 | B | 32 | AE4140M10 | 103 | 37000 | 0.1171 | 0.0646 | 0.0646 | 0.089 | 1601 | 1601 | 1548 | 2604 | 31.4 |  |  | 0 | 미정 | 미정 | 미정 | 미정 | 0 | 0 | 0 | 0 | 0 | 0 | 0.1171 | 0.1432 | 0.0021 | 0.0017 | 42 | 7600 | 1618 | 0.3603 | 0.7934 | 0.2057 | 0.0148 | [6 empty] | 1492 | 18 | 19 | 1 | 0.35 | 72 | 28 | 미정 |  | 2021-04-04 20:59 | 1619 |  | 60 | 0 | 0 | 0 | 0 | 0 | 0.413 | 0.9544 | 0.2345 | 0.021 |  | 87 | 44 | 175 | 0.0488 | 0.0135 | 0.0219 | 0.0405 | 0.0197 | 0.0031 | 0.0032 | 0.0107
2021-04-04 | A63601 | B | 10 | SP-STB2 | 101 | 36500 | 0.0532 | 0.1523 | 0.1523 | 0.2234 | 1646 | 1646 | 1556 | 2925 | 54.7 |  |  | 0 | 미정 | 선택 | 미정 | 미정 | 0 | 0 | 0 | 0 | 0 | 0 | 0.0532 | 0.0624 | 0.0027 | 0.2068 | 44 | 4200 | 1551 | 0.9436 | 0.3035 | 0.2428 | 0.0282 | 0.226 | 49.89 | 28.716 | 6.908 | 7.222 | 1.737 | 1455 | 25 | 25 | 3 | 0.34 | 69 | 34 | 미정 |  | 2021-04-04 21:13 | 1551 |  | 0 | 0 | 0 | 0 | 0 | 0 | 0.9909 | 0.3721 | 0.2706 | 0.0176 | 96850 | 70 | 33 | 148 | 0.0724 | 0.0196 | 0.0138 | 0.0445 | 0.023 | 0.0068 | 0.0046 | 0.0049
2021-04-04 | B63103 | B | 38 | AE4140M10 | 103 | 37600 | 0.247 | 0.0643 | 0.0643 | 0.089 | 1572 | 1572 | 1550 | 2661 | 49.9 |  |  | 0 | 미정 | 미정 | 미정 | 미정 | 0 | 0 | 0 | 0 | 0 | 0 | 0.247 | 0.2018 | 0.0042 | 0.0027 | 42 | 6900 | 1628 | 0.3508 | 0.783 | 0.1896 | 0.0337 | [6 empty] | 1492 | 18 | 18 | 1 | 0.31 | 57 | 25 | 미정 |  | 2021-04-04 21:57 | 1612 |  | 98 | 0 | 22 | 0 | 0 | 0 | 0.412 | 0.9723 | 0.2459 | 0.0256 | 101750 | 75 | 44 | 179 | 0.078 | 0.0312 | 0.0233 | 0.0453 | 0.0524 | 0.0187 | 0.0111 | 0.012
2021-04-04 | A63602 | B | 5 | STB2 | 100 | 36400 | 0.0489 | 0.1187 | 0.1187 | 0.2134 | 1624 | 1624 | 1548 | 2969 | 43.8 |  |  | 0 | 미정 | 미정 | 미정 | 미정 | 0 | 0 | 0 | 0 | 0 | 0 | 0.0489 | 0.0556 | 0.0024 | 0.3027 | 41 | 4600 | 1557 | 0.8965 | 0.2877 | 0.2249 | 0.0207 | [6 empty] | 1456 | 25 | 25 | 3 | 0.33 | 65 | 31 | 미정 |  | 2021-04-04 22:16 | 1557 |  | 0 | 27 | 24 | 0 | 0 | 0 | 0.95 | 0.3781 | 0.2819 | 0.0149 | 99050 | 72 | 30 | 140 | 0.0552 | 0.0181 | 0.0127 | 0.0344 | 0.0217 | 0.0057 | 0.0041 | 0.0052
2021-04-04 | B63104 | B | 6 | AE4140M10 | 103 | 39400 | 0.0683 | 0.0468 | 0.0468 | 0.0813 | 1631 | 1631 | 1556 | 2694 | 34.9 |  |  | 0 | 미정 | 미정 | 미정 | 미정 | 0 | 0 | 0 | 0 | 0 | 0 | 0.0683 | 0.0967 | 0.0035 | 0.0826 | 42 | 6700 | 1624 | 0.2671 | 0.7721 | 0.1356 | 0.0076 | [6 empty] | 1492 | 18 | 18 | 1 | 0.28 | 62 | 29 | 미정 |  | 2021-04-04 23:08 | 1602 |  | 85 | 0 | 0 | 0 | 0 | 0 | 0.408 | 0.9773 | 0.249 | 0.0229 |  | 78 | 44 | 175 | 0.0529 | 0.0153 | 0.0237 | 0.0401 | 0.0408 | 0.0249 | 0.0105 | 0.0125
2021-04-04 | A63603 | B | 29 | STB2 | 101 | 36500 | 0.057 | 0.2493 | 0.2493 | 0.29 | 1593 | 1593 | 1535 | 2876 | 62.4 |  |  | 0 | 선택 | 미정 | 미정 | 미정 | 0 | 0 | 0 | 0 | 0 | 0 | 0.057 | 0.082 | 0.0022 | 0.2453 | 40 | 5000 | 1562 | 0.911 | 0.3295 | 0.2544 | 0.0309 | 0.232 | 51.395 | 28.182 | 6.902 | 7.446 | 1.823 | 1456 | 25 | 25 | 3 | 0.34 | 56 | 25 | 미정 |  | 2021-04-04 23:19 | 1562 |  | 0 | 0 | 0 | 0 | 0 | 0 | 0.959 | 0.3734 | 0.2679 | 0.0175 | 99800 | 72 | 28 | 137 | 0.0771 | 0.0206 | 0.0145 | 0.0376 | 0.0222 | 0.0068 | 0.0036 | 0.0044
2021-04-04 | B63105 | B | 22 | AE4140M10 | 104 | 36400 | 0.2072 | 0.0414 | 0.0414 | 0.0965 | 1635 | 1635 | 1549 | 2679 | 35 |  |  | 0 | 미정 | 미정 | 미정 | 미정 | 0 | 0 | 0 | 53 | 0 | 0 | 0.2072 | 0.2018 | 0.0072 | 0.0304 | 44 | 7800 | 1631 | 0.3531 | 0.6577 | 0.1823 | 0.0174 | [6 empty] | 1492 | 18 | 18 | 1 | 0.35 | 59 | 28 | 미정 |  | 2021-04-05 00:07 | 1611 |  | 81 | 0 | 0 | 0 | 0 | 0 | 0.411 | 0.9594 | 0.2769 | 0.0247 | 99900 | 78 | 50 | 192 | 0.0523 | 0.0169 | 0.0198 | 0.0534 | 0.035 | 0.0082 | 0.0068 | 0.013
2021-04-04 | A63604 | B | 1 | STB2 | 104 | 36500 | 0.0565 | 0.176 | 0.176 | 0.2479 | 1607 | 1607 | 1548 | 3019 | 55.4 |  |  | 0 | 선택 | 해제 | 미정 | 미정 | 0 | 0 | 0 | 0 | 0 | 0 | 0.0565 | 0.0698 | 0.0042 | 0.1947 | 40 | 4500 | 1558 | 0.8216 | 0.2824 | 0.2573 | 0.0338 | 0.251 | 50.952 | 28.326 | 7.013 | 7.265 | 1.798 | 1456 | 25 | 25 | 3 | 0.31 | 57 | 23 | 미정 |  | 2021-04-05 00:19 | 1558 |  | 0 | 0 | 0 | 0 | 0 | 0 | 0.946 | 0.3562 | 0.2749 | 0.0185 |  | 74 | 37 | 147 | 0.0679 | 0.0213 | 0.0158 | 0.0334 | 0.0224 | 0.007 | 0.0047 | 0.0051
2021-04-04 | B63106 | B | 32 | AE4140M10 | 104 | 38300 |  | 0.0316 | 0.063 | 0.1131 | 1616 | 1585 | 1549 | 2733 | 40.2 |  |  | 0 | 미정 | 미정 | 미정 | 미정 | 0 | 0 | 0 | 53 | 0 | 0 |  |  |  |  | 45 | 8000 | 1623 | 0.3433 | 0.6561 | 0.2143 | 0.0167 | [6 empty] | 1492 | 18 | 20 | 1 | 0.34 | 67 | 30 | 미정 |  | 2021-04-05 01:20 | 1623 |  | 64 | 0 | 0 | 0 | 0 | 0 | 0.412 | 0.9504 | 0.2704 | 0.0242 | 101500 | 80 | 45 | 184 | 0.0588 | 0.0169 | 0.0223 |  | 0.0205 | 0.0057 | 0.0057 | 0.0128
2021-04-04 | A63605 | B | 10 | STB2 | 105 | 37000 | 0.0592 | 0.188 | 0.188 | 0.2662 | 1584 | 1584 | 1530 | 2868 | 64.7 |  |  | 0 | 선택 | 미정 | 미정 | 미정 | 0 | 0 | 0 | 0 | 0 | 0 | 0.0592 | 0.077 | 0.0038 | 0.1688 | 41 | 5700 | 1554 | 0.8821 | 0.3167 | 0.2257 | 0.0369 | [6 empty] | 1456 | 25 | 25 | 3 | 0.34 | 54 | 28 | 미정 |  | 2021-04-05 01:35 | 1554 |  | 0 | 27 | 0 | 0 | 0 | 0 | 0.972 | 0.3739 | 0.2631 | 0.0176 | 98100 | 70 | 23 | 123 | 0.0819 | 0.0221 | 0.0153 | 0.0316 | 0.0266 | 0.0083 | 0.0031 | 0.0046
2021-04-04 | B63107 | B | 38 | AE4140M10 | 104 | 36200 | 0.0729 | 0.037 | 0.037 | 0.1039 | 1611 | 1611 | 1521 | 2712 | 42.5 |  |  | 0 | 미정 | 미정 | 미정 | 미정 | 0 | 0 | 0 | 51 | 0 | 0 | 0.0729 | 0.079 | 0.0027 | 0.1133 | 44 | 8200 | 1627 | 0.3565 | 0.7116 | 0.2063 | 0.0345 | [6 empty] | 1492 | 18 | 18 | 1 | 0.37 | 67 | 29 | 미정 |  | 2021-04-05 02:24 | 1619 |  | 42 | 0 | 0 | 0 | 0 | 0 | 0.411 | 0.9544 | 0.2752 | 0.0237 | 98600 | 74 | 52 | 195 | 0.0651 | 0.028 | 0.022 | 0.0502 | 0.032 | 0.0154 | 0.0111 | 0.0127
2021-04-04 | A63606 | B | 5 | STB2 | 104 | 36500 |  | 0.0837 | 0.0837 | 0.2972 | 1599 | 1599 | 1536 | 2871 | 64 |  |  | 0 | 선택 | 미정 | 미정 | 미정 | 0 | 0 | 0 | 0 | 0 | 0 |  |  |  |  | 40 | 5400 | 1548 | 0.8525 | 0.2993 | 0.221 | 0.0389 | [6 empty] | 1456 | 25 | 25 | 3 | 0.36 | 57 | 28 | 미정 |  | 2021-04-05 02:30 | 1548 |  | 0 | 11 | 0 | 0 | 0 | 0 | 0.965 | 0.3673 | 0.2634 | 0.0172 | 104350 | 76 | 21 | 124 | 0.0759 | 0.0203 | 0.0134 |  | 0.0228 | 0.0085 | 0.0025 | 0.0042
2021-04-04 | B63108 | B | 6 | AE4140M10 | 104 | 36900 | 0.1062 | 0.0535 | 0.0535 | 0.1111 | 1623 | 1623 | 1534 | 2803 | 45.9 |  |  | 0 | 미정 | 미정 | 미정 | 미정 | 0 | 0 | 0 | 50 | 0 | 0 | 0.1062 | 0.1511 | 0.0053 | 0.146 | 50 | 7900 | 1626 | 0.3604 | 0.6858 | 0.1694 | 0.0166 | [6 empty] | 1492 | 18 | 18 | 1 | 0.35 | 67 | 30 | 미정 |  | 2021-04-05 03:29 | 1609 |  | 23 | 0 | 0 | 0 | 0 | 0 | 0.406 | 0.9503 | 0.2494 | 0.0331 | 91500 | 0 | 49 | 196 | 0.069 | 0.0164 | 0.0281 | 0.0541 | 0.0414 | 0.0127 | 0.0128 | 0.0133
2021-04-04 | A63607 | B | 29 | STB2 | 104 | 38000 | 0.0657 | 0.1066 | 0.1723 | 0.2599 | 1572 | 1592 | 1534 | 3007 | 65 |  |  | 0 | 선택 | 미정 | 미정 | 미정 | 0 | 0 | 0 | 0 | 0 | 0 | 0.0657 | 0.085 | 0.0455 | 0.344 | 41 | 6000 | 1538 | 0.8285 | 0.3048 | 0.1899 | 0.0399 | [6 empty] | 1456 | 25 | 25 | 3 | 0.4 | 61 | 28 | 미정 |  | 2021-04-05 03:51 | 1538 |  | 0 | 9 | 20 | 0 | 0 | 0 | 0.941 | 0.3595 | 0.2541 | 0.0182 | 108150 | 76 | 13 | 104 | 0.0742 | 0.0247 | 0.0161 | 0.0307 | 0.0245 | 0.0119 | 0.0048 | 0.0051
2021-04-04 | A63608 | B | 1 | STB2 | 104 | 36000 |  | 0.1909 | 0.1909 | 0.2539 | 1616 | 1616 | 1547 | 2975 | 45.1 |  |  | 0 | 선택 | 미정 | 미정 | 미정 | 0 | 0 | 0 | 0 | 0 | 0 |  |  |  |  | 43 | 4500 | 1560 | 0.8902 | 0.3252 | 0.2088 | 0.0211 | [6 empty] | 1456 | 25 | 25 | 3 | 0.39 | 62 | 29 | 미정 |  | 2021-04-05 04:48 | 1560 |  | 0 | 17 | 0 | 0 | 0 | 0 | 0.956 | 0.3751 | 0.2633 | 0.0133 |  | 77 | 28 | 131 | 0.0549 | 0.0161 | 0.0114 |  | 0.0142 | 0.0037 | 0.0017 | 0.0023
2021-04-04 | B63109 | I | 22 | SCM415C2 | 106 | 38100 | 0.0679 | 0.033 | 0.0411 | 0.0801 | 1653 | 1645 | 1597 | 3019 | 24.6 |  |  | 0 | 미정 | 미정 | 미정 | 미정 | 0 | 0 | 0 | 0 | 0 | 0 | 0.0679 | 0.0551 | 0.003 | 0.1262 | 65 | 9500 | 1686 | 0.1012 | 0.5054 | 0.1385 | 0.0194 | [6 empty] | 1516 | 18 | 25 | 1 | 0.29 | 78 | 0 | 미정 |  | 2021-04-05 05:13 | 1678 |  | 45 | 0 | 6 | 0 | 0 | 0 | 0.134 | 0.6956 | 0.2085 | 0.0218 | 101100 | 1066 | 15 | 161 | 0.0398 | 0.0231 | 0.0277 | 0.0345 | 0.0289 | 0.0183 | 0.0119 | 0.0119
2021-04-04 | A63609 | B | 10 | STB2 | 104 | 35700 | 0.0613 | 0.1387 | 0.1387 | 0.2272 | 1620 | 1620 | 1553 | 2973 | 47.9 |  |  | 0 | 선택 | 미정 | 미정 | 미정 | 0 | 0 | 0 | 0 | 0 | 0 | 0.0613 | 0.0678 | 0.0022 | 0.1837 | 44 | 4900 | 1549 | 0.8642 | 0.3184 | 0.2506 | 0.0206 | [6 empty] | 1456 | 25 | 25 | 3 | 0.39 | 60 | 25 | 미정 |  | 2021-04-05 05:43 | 1549 |  | 0 | 18 | 9 | 0 | 0 | 0 | 0.958 | 0.3723 | 0.2624 | 0.013 | 101200 | 73 | 33 | 149 | 0.0585 | 0.0167 | 0.0112 | 0.0326 | 0.0151 | 0.0042 | 0.0029 | 0.0039
2021-04-04 | B63110 | I | 32 | STB2I | 99 | 38500 | 0.0618 | 0.0293 | 0.0934 | 0.1222 | 1686 | 1656 | 1605 | 3080 | 32.9 |  |  | 0 | 미정 | 미정 | 미정 | 미정 | 0 | 0 | 0 | 204 | 0 | 0 | 0.0618 | 0.063 | 0.0024 | 0.2878 | 51 | 6200 | 1625 | 0.8915 | 0.4077 | 0.1434 | 0.0038 | [6 empty] | 1455 | 25 | 28 | 1 | 0.26 | 96 | 0 | 미정 |  | 2021-04-05 06:26 | 1608 |  | 15 | 0 | 52 | 0 | 0 | 0 | 0.967 | 0.4149 | 0.3111 | 0.0049 | 99500 | 895 | 14 | 154 | 0.0329 | 0.0053 | 0.005 | 0.0279 | 0.0308 | 0.0055 | 0.0046 | 0.0043
2021-04-05 | A63610 | B | 5 | STB2 | 101 | 35900 | 0.0422 | 0.0516 | 0.2385 | 0.2967 | 1664 | 1632 | 1561 | 3049 | 46.6 |  |  | 0 | 선택 | 미정 | 미정 | 미정 | 0 | 0 | 0 | 0 | 0 | 0 | 0.0422 | 0.0798 | 0.0019 | 0.0064 | 43 | 4400 | 1548 | 0.8798 | 0.3134 | 0.2677 | 0.0225 | [6 empty] | 1456 | 25 | 25 | 3 | 0.41 | 52 | 25 | 미정 |  | 2021-04-05 06:50 | 1548 |  | 0 | 21 | 0 | 0 | 0 | 0 | 0.986 | 0.3652 | 0.2686 | 0.0147 | 100600 | 73 | 31 | 143 | 0.0567 | 0.0195 | 0.0118 | 0.0333 | 0.0155 | 0.0039 | 0.0033 | 0.0044
2021-04-05 | A63611 | B | 29 | STB2 | 101 | 35400 |  | 0.1253 | 0.1253 | 0.2024 | 1607 | 1607 | 1540 | 3038 | 58.2 |  |  | 0 | 선택 | 미정 | 미정 | 미정 | 0 | 0 | 0 | 0 | 0 | 0 |  |  |  |  | 45 | 5500 | 1555 | 0.83 | 0.2056 | 0.2732 | 0.0179 | [6 empty] | 1456 | 25 | 25 | 3 | 0.42 | 58 | 25 | 미정 |  | 2021-04-05 07:52 | 1555 |  | 0 | 99 | 0 | 0 | 0 | 0 | 0.997 | 0.3416 | 0.2698 | 0.011 | 103650 | 74 | 31 | 145 | 0.0689 | 0.0137 | 0.0095 |  | 0.0138 | 0.0025 | 0.0019 | 0.0039
2021-04-05 | A63612 | B | 1 | STB2 | 101 | 36900 | 0.0404 | 0.1831 | 0.1679 | 0.2819 | 1564 | 1593 | 1533 | 3070 | 65.9 |  |  | 0 | 선택 | 미정 | 미정 | 미정 | 0 | 0 | 0 | 0 | 0 | 0 | 0.0404 | 0.0588 | 0.0029 | 0.2873 | 45 | 5600 | 1556 | 0.886 | 0.3039 | 0.2724 | 0.0153 | [6 empty] | 1456 | 25 | 25 | 3 | 0.44 | 67 | 34 | 미정 |  | 2021-04-05 09:01 | 1556 |  | 0 | 23 | 0 | 0 | 0 | 0 | 0.934 | 0.3721 | 0.2685 | 0.0113 | 103500 | 75 | 27 | 137 | 0.0781 | 0.0131 | 0.0087 | 0.025 | 0.0226 | 0.0024 | 0.0025 | 0.003
2021-04-05 | A63613 | B | 10 | STB2 | 101 | 36500 | 0.0426 | 0.1068 | 0.1068 | 0.2585 | 1587 | 1587 | 1536 | 3088 | 61.7 |  |  | 0 | 미정 | 선택 | 미정 | 미정 | 0 | 0 | 0 | 0 | 0 | 0 | 0.0426 | 0.0626 | 0.0022 | 0.2207 | 45 | 5300 | 1558 | 0.8386 | 0.281 | 0.2409 | 0.0246 | [6 empty] | 1456 | 25 | 25 | 3 | 0.42 | 58 | 27 | 미정 |  | 2021-04-05 09:58 | 1558 |  | 0 | 9 | 26 | 0 | 0 | 0 | 0.953 | 0.3682 | 0.2684 | 0.0127 |  | 77 | 36 | 153 | 0.0756 | 0.0162 | 0.0112 | 0.0274 | 0.0316 | 0.006 | 0.0035 | 0.0042
2021-04-05 | A63614 | B | 5 | STB2 | 101 | 36600 | 0.0567 | 0.2298 | 0.2298 | 0.336 | 1611 | 1611 | 1543 | 2870 | 64.2 |  |  | 0 | 선택 | 미정 | 미정 | 미정 | 0 | 0 | 0 | 0 | 0 | 0 | 0.0567 | 0.0546 | 0.0018 | 0.3684 | 41 | 4800 | 1555 | 0.8563 | 0.2901 | 0.2596 | 0.0317 | [6 empty] | 1456 | 25 | 25 | 3 | 0.3 | 56 | 25 | 미정 |  | 2021-04-05 11:02 | 1555 |  | 0 | 15 | 13 | 0 | 0 | 0 | 0.943 | 0.371 | 0.2671 | 0.0169 |  | 79 | 40 | 156 | 0.0781 | 0.0215 | 0.0134 | 0.0312 | 0.0218 | 0.0064 | 0.0036 | 0.0041
2021-04-05 | A63615 | B | 29 | STB2 | 101 | 36500 |  | 0.1709 | 0.1709 | 0.2229 | 1628 | 1628 | 1560 | 2846 | 57.9 |  |  | 0 | 미정 | 선택 | 미정 | 미정 | 0 | 0 | 0 | 0 | 0 | 0 |  |  |  |  | 45 | 4200 | 1563 | 0.8755 | 0.2766 | 0.2419 | 0.0177 | [6 empty] | 1456 | 25 | 25 | 3 | 0.4 | 60 | 23 | 미정 |  | 2021-04-05 12:02 | 1548 |  | 0 | 0 | 21 | 0 | 0 | 0 | 0.947 | 0.369 | 0.2696 | 0.0107 | 107450 | 92 | 46 | 176 | 0.0664 | 0.0138 | 0.0086 |  | 0.0271 | 0.0056 | 0.0047 | 0.005
2021-04-05 | A63616 | B | 1 | STB2 | 101 | 40900 | 0.0315 | 0.0236 | 0.0282 | 0.275 | 1623 | 1603 | 1530 | 3273 |  |  |  | 0 | 선택 | 미정 | 미정 | 미정 | 0 | 0 | 0 | 0 | 0 | 0 | 0.0315 | 0.0481 | 0.0024 | 0.2523 | 42 | 5800 | 1555 | 0.8282 | 0.2717 | 0.1884 | 0.0058 | [6 empty] | 1456 | 25 | 25 | 3 | 0.41 | 53 | 25 | 미정 |  | 2021-04-05 14:00 | 1555 |  | 0 | 0 | 15 | 0 | 0 | 0 | 0.953 | 0.3654 | 0.2563 | 0.0048 |  | 269 | 12 | 104 | 0.0025 | 0.0057 | 0.0039 | 0.0237 | 0.0153 | 0.0055 | 0.0036 | 0.0066
2021-04-05 | A63617 | B | 29 | STB3D | 105 | 42200 | 0.0384 | 0.0162 | 0.1712 | 0.2059 | 1714 | 1645 | 1565 | 3001 |  |  |  | 0 | 미정 | 미정 | 미정 | 미정 | 0 | 0 | 0 | 0 | 0 | 0 | 0.0384 | 0.0718 | 0.0032 | 0.1633 | 43 | 6800 | 1588 | 0.8871 | 0.9632 | 0.45 | 0.0081 | [6 empty] | 1451 | 25 | 25 | 3 | 0.42 | 91 | 40 | 미정 |  | 2021-04-05 18:00 | 1591 |  | 0 | 19 | 14 | 0 | 0 | 0 | 0.94 | 1.0307 | 0.5307 | 0.0084 | 103850 | 71 | 29 | 151 | 0.003 | 0.0091 | 0.0062 | 0.0257 | 0.0153 | 0.0056 | 0.0052 | 0.005
2021-04-05 | A63618 | B | 10 | STB3D | 105 | 36900 | 0.0635 | 0.0272 | 0.1201 | 0.2092 | 1653 | 1613 | 1543 | 2973 | 25.4 |  |  | 0 | 미정 | 미정 | 미정 | 미정 | 0 | 0 | 0 | 0 | 0 | 0 | 0.0635 | 0.0972 | 0.0043 | 0.1106 | 41 | 5900 | 1552 | 0.8091 | 0.9257 | 0.4346 | 0.0099 | [6 empty] | 1451 | 25 | 25 | 3 | 0.38 | 54 | 32 | 미정 |  | 2021-04-05 19:20 | 1551 |  | 0 | 27 | 53 | 0 | 0 | 0 | 0.9313 | 1.0258 | 0.5229 | 0.0084 | 98700 | 72 | 19 | 119 | 0.0128 | 0.0097 | 0.0073 | 0.0354 | 0.0254 | 0.013 | 0.0065 | 0.0061
2021-04-05 | A63619 | B | 5 | STB3D | 106 | 36800 | 0.0681 | 0.0339 | 0.2127 | 0.2123 | 1640 | 1588 | 1532 | 2953 | 24.8 |  |  | 0 | 미정 | 미정 | 미정 | 미정 | 0 | 0 | 0 | 0 | 0 | 0 | 0.0681 | 0.1196 | 0.0052 | 0.1701 | 42 | 6600 | 1557 | 0.8289 | 0.9716 | 0.4355 | 0.0093 | [6 empty] | 1451 | 25 | 25 | 3 | 0.38 | 60 | 24 | 미정 |  | 2021-04-05 20:32 | 1557 |  | 0 | 17 | 38 | 0 | 0 | 0 | 0.9348 | 1.0281 | 0.5334 | 0.0088 |  | 69 | 12 | 104 | 0.0118 | 0.0102 | 0.007 | 0.0335 | 0.0144 | 0.0049 | 0.0034 | 0.0036
2021-04-05 | A63620 | B | 1 | STB3D | 104 | 36100 | 0.0515 | 0.1512 | 0.1512 | 0.2979 | 1622 | 1622 | 1533 | 2874 | 28.4 |  |  | 0 | 선택 | 미정 | 미정 | 미정 | 0 | 0 | 0 | 0 | 0 | 0 | 0.0515 | 0.104 | 0.0047 | 0.1231 | 43 | 6800 | 1554 | 0.7258 | 0.9849 | 0.4379 | 0.0097 | [6 empty] | 1451 | 25 | 25 | 3 | 0.36 | 64 | 27 | 미정 |  | 2021-04-05 21:30 | 1554 |  | 0 | 58 | 30 | 0 | 0 | 0 | 0.916 | 1.0269 | 0.5276 | 0.0083 |  | 74 | 13 | 108 | 0.0132 | 0.0097 | 0.007 | 0.0268 | 0.0171 | 0.0067 | 0.0046 | 0.0042
2021-04-05 | A63621 | B | 29 | P-STB3D | 104 | 38700 | 0.1187 | 0.3409 | 0.249 | 0.3609 | 1561 | 1595 | 1530 | 3036 |  |  |  | 0 | 미정 | 미정 | 미정 | 미정 | 0 | 0 | 0 | 0 | 0 | 0 | 0.1187 | 0.2132 | 0.0062 | 0.1026 | 46 | 6000 | 1552 | 0.909 | 1.0571 | 0.5292 | 0.0089 | 0.144 | 56.064 | 19.399 | 13.981 | 4.01 | 2.89 | 1450 | 30 | 25 | 3 | 0.38 | 61 | 34 | 미정 |  | 2021-04-05 22:36 | 1552 |  | 0 | 22 | 31 | 0 | 0 | 0 | 0.926 | 1.1583 | 0.6361 | 0.0093 | 95700 | 70 | 13 | 112 | 0.0016 | 0.0107 | 0.0077 | 0.0448 | 0.0343 | 0.0038 | 0.0037 | 0.0032
2021-04-05 | A63622 | B | 10 | P-STB3D | 104 | 38700 | 0.0916 | 0.1314 | 0.1314 | 0.2084 | 1610 | 1610 | 1542 | 2997 |  |  |  | 0 | 미정 | 선택 | 미정 | 미정 | 0 | 0 | 0 | 0 | 0 | 0 | 0.0916 | 0.1332 | 0.0061 | 0.1162 | 47 | 6400 | 1535 | 0.8063 | 0.9734 | 0.5027 | 0.006 | 0.124 | 55.78 | 19.736 | 14.126 | 3.948 | 2.826 | 1450 | 30 | 25 | 3 | 0.37 | 51 | 22 | 미정 |  | 2021-04-05 23:36 | 1535 |  | 0 | 38 | 74 | 0 | 0 | 0 | 0.93 | 1.1605 | 0.6517 | 0.0082 | 105050 | 77 | 14 | 112 | 0.0011 | 0.0092 | 0.007 | 0.0532 | 0.0394 | 0.0074 | 0.0024 | 0.003
2021-04-05 | A63623 | B | 5 | P-STB3D | 104 | 37000 | 0.1052 | 0.1055 | 0.1055 | 0.2418 | 1623 | 1623 | 1562 | 2975 |  |  |  | 0 | 미정 | 선택 | 미정 | 미정 | 0 | 0 | 0 | 0 | 0 | 0 | 0.1052 | 0.1437 | 0.012 | 0.199 | 46 | 6600 | 1556 | 0.8289 | 0.9345 | 0.5173 | 0.0059 | 0.265 | 55.293 | 17.826 | 15.212 | 3.634 | 3.101 | 1450 | 30 | 25 | 3 | 0.37 | 54 | 21 | 미정 |  | 2021-04-06 00:34 | 1556 |  | 0 | 113 | 81 | 0 | 0 | 0 | 0.944 | 1.1439 | 0.6213 | 0.008 | 112450 | 81 | 22 | 129 | 0.0008 | 0.0093 | 0.0071 | 0.0432 | 0.0378 | 0.0099 | 0.0041 | 0.0034
2021-04-05 | A63624 | B | 1 | P-STB3D | 101 | 36000 | 0.0756 | 0.1579 | 0.1579 | 0.2166 | 1629 | 1629 | 1561 | 2937 |  |  |  | 0 | 미정 | 선택 | 미정 | 미정 | 0 | 0 | 0 | 0 | 0 | 0 | 0.0756 | 0.1121 | 0.0035 | 0.1794 | 46 | 5600 | 1545 | 0.9094 | 1.1093 | 0.6321 | 0.0097 | 0.255 | 55.508 | 17.798 | 15.475 | 3.586 | 3.118 | 1450 | 30 | 25 | 3 | 0.38 | 58 | 21 | 미정 |  | 2021-04-06 01:32 | 1545 |  | 0 | 26 | 0 | 0 | 0 | 0 | 0.968 | 1.1675 | 0.6575 | 0.0097 | 101300 | 75 | 35 | 155 | 0.001 | 0.0109 | 0.0075 | 0.037 | 0.0389 | 0.0065 | 0.004 | 0.0032
2021-04-05 | A63625 | B | 29 | P-STB3D | 98 | 36000 | 0.0663 | 0.0657 | 0.0657 | 0.2403 | 1653 | 1653 | 1562 | 2905 |  |  |  | 0 | 선택 | 미정 | 미정 | 미정 | 0 | 0 | 0 | 0 | 0 | 0 | 0.0663 | 0.109 | 0.0023 | 0.2297 | 43 | 5200 | 1551 | 0.9039 | 1.0386 | 0.6341 | 0.0083 | [6 empty] | 1450 | 30 | 26 | 3 | 0.39 | 66 | 26 | 미정 |  | 2021-04-06 02:35 | 1551 |  | 0 | 0 | 0 | 0 | 0 | 0 | 0.946 | 1.1604 | 0.66 | 0.009 | 100850 | 88 | 40 | 157 | 0.0034 | 0.0104 | 0.0062 | 0.0363 | 0.0144 | 0.0041 | 0.0028 | 0.0029
2021-04-05 | A63626 | B | 10 | SCR420HCS | 101 | 35400 | 0.0518 | 0.0339 | 0.0339 | 0.1148 | 1603 | 1603 | 1541 | 2875 |  |  |  | 0 | 선택 | 미정 | 미정 | 미정 | 0 | 0 | 0 | 0 | 0 | 0 | 0.0518 | 0.069 | 0.0044 | 0.1742 | 52 | 9500 | 1652 | 0.162 | 0.6013 | 0.2149 | 0.0038 | [6 empty] | 1511 | 16 | 20 | 1 | 0.3 | 73 | 27 | 미정 |  | 2021-04-06 04:00 | 1659 |  | 0 | 0 | 0 | 0 | 0 | 0 | 0.192 | 0.8255 | 0.2459 | 0.0326 | 92000 | 78 | 20 | 149 | 0.0009 | 0.0058 | 0.0254 | 0.0326 | 0.0309 | 0.0101 | 0.0048 | 0.0273
2021-04-05 | A63627 | B | 5 | SCR420HCS | 100 | 35200 | 0.0569 | 0.0292 | 0.0316 | 0.081 | 1646 | 1643 | 1573 | 2803 |  |  |  | 0 | 선택 | 미정 | 미정 | 미정 | 0 | 0 | 0 | 153 | 0 | 0 | 0.0569 | 0.1089 | 0.0045 | 0.3807 | 43 | 6500 | 1629 | 0.1662 | 0.6185 | 0.1855 | 0.0036 | [6 empty] | 1511 | 16 | 16 | 1 | 0.23 | 57 | 17 | 미정 |  | 2021-04-06 05:00 | 1632 |  | 0 | 0 | 0 | 0 | 0 | 0 | 0.204 | 0.8349 | 0.2421 | 0.034 | 92900 | 65 | 22 | 136 | 0.0014 | 0.0052 | 0.026 | 0.0275 | 0.026 | 0.0114 | 0.0058 | 0.024
2021-04-05 | A63628 | B | 22 | SCR420HCS | 101 | 35200 | 0.0766 | 0.0297 | 0.0297 | 0.1021 | 1649 | 1649 | 1577 | 2832 |  |  |  | 0 | 미정 | 미정 | 미정 | 미정 | 0 | 0 | 0 | 151 | 0 | 0 | 0.0766 | 0.1006 | 0.0064 | 0.0346 | 53 | 8400 | 1633 | 0.1616 | 0.5959 | 0.0927 | 0.0018 | [6 empty] | 1511 | 16 | 16 | 1 | 0.3 | 65 | 32 | 미정 |  | 2021-04-06 06:08 | 1648 |  | 60 | 0 | 71 | 0 | 0 | 0 | 0.197 | 0.8244 | 0.2496 | 0.0341 | 101800 | 86 | 11 | 124 | 0.0015 | 0.0036 | 0.0288 | 0.0296 | 0.0392 | 0.0194 | 0.0099 | 0.0261
2021-04-06 | A63629 | B | 1 | SCR420HON2 | 101 | 34800 | 0.0365 | 0.0274 | 0.1108 | 0.1191 | 1633 | 1570 | 1528 | 3012 | 3 |  |  | 0 | 미정 | 선택 | 미정 | 미정 | 0 | 0 | 0 | 0 | 0 | 0 | 0.0365 | 0.0795 | 0.0035 | 0.0419 | 55 | 8900 | 1688 | 0.1878 | 0.8772 | 0.0559 | 0.002 | [6 empty] | 1511 | 16 | 16 | 1 | 0.42 | 80 | 46 | 미정 |  | 2021-04-06 07:17 | 1644 |  | 0 | 0 | 0 | 0 | 0 | 0 | 0.192 | 0.8831 | 0.2526 | 0.0356 | 85950 | 75 | 7 | 127 | 0.005 | 0.0056 | 0.0308 | 0.0317 | 0.0659 | 0.0217 | 0.0123 | 0.0151
2021-04-06 | A63630 | B | 10 | SCR420HON2 | 96 | 34800 | 0.0698 | 0.0404 | 0.0488 | 0.0747 | 1639 | 1627 | 1551 | 2871 | 6.3 |  |  | 0 | 미정 | 선택 | 미정 | 미정 | 0 | 0 | 0 | 0 | 0 | 0 | 0.0698 | 0.1051 | 0.0024 | 0.4373 | 43 | 6900 | 1648 | 0.1663 | 0.6846 | 0.243 | 0.0086 | [6 empty] | 1511 | 16 | 16 | 1 | 0.34 | 60 | 29 | 미정 |  | 2021-04-06 08:14 | 1646 |  | 50 | 0 | 0 | 0 | 0 | 0 | 0.1888 | 0.8432 | 0.2512 | 0.0326 | 94800 | 72 | 16 | 134 | 0.0089 | 0.0078 | 0.0294 | 0.0385 | 0.0151 | 0.0067 | 0.0079 | 0.0126
2021-04-06 | A63631 | B | 5 | SCR420HON2 | 101 | 34800 | 0.0559 | 0.0297 | 0.0878 | 0.0818 | 1628 | 1591 | 1553 | 2972 | 12.5 |  |  | 0 | 미정 | 선택 | 미정 | 미정 | 0 | 0 | 0 | 0 | 0 | 0 | 0.0559 | 0.0706 | 0.0027 | 0.1882 | 47 | 7400 | 1652 | 0.1741 | 0.751 | 0.2553 | 0.0102 | [6 empty] | 1511 | 16 | 17 | 1 | 0.25 | 59 | 32 | 미정 |  | 2021-04-06 09:15 | 1638 |  | 0 | 20 | 0 | 0 | 0 | 0 | 0.192 | 0.8287 | 0.2538 | 0.0264 | 88700 | 65 | 20 | 141 | 0.0186 | 0.0099 | 0.0283 | 0.0325 | 0.0145 | 0.0082 | 0.0087 | 0.0123
2021-04-06 | A63632 | B | 22 | SCR420HON2 | 101 | 35100 | 0.0689 | 0.1163 | 0.1163 | 0.1171 | 1585 | 1585 | 1539 | 3001 | 35 |  |  | 0 | 미정 | 선택 | 미정 | 미정 | 0 | 0 | 0 | 0 | 0 | 0 | 0.0689 | 0.0949 | 0.0021 | 0.0683 | 47 | 7700 | 1638 | 0.1757 | 0.7229 | 0.228 | 0.0215 | [6 empty] | 1511 | 16 | 16 | 1 | 0.32 | 58 | 36 | 미정 |  | 2021-04-06 10:14 | 1640 |  | 72 | 0 | 0 | 0 | 0 | 0 | 0.184 | 0.8479 | 0.2664 | 0.0208 | 100900 | 80 | 17 | 134 | 0.0487 | 0.0168 | 0.0279 | 0.0416 | 0.0237 | 0.0111 | 0.0093 | 0.0122
2021-04-06 | B63111 | I | 29 | SCM415C2 | 86 | 46900 | 0.1419 | 0.046 | 0.0535 | 0.0662 | 1650 | 1631 | 1585 | 1385 | 2.3 |  |  | 0 | 미정 | 미정 | 미정 | 미정 | 0 | 0 | 0 | 54 | 0 | 0 | 0.1419 | 0.2348 | 0.0049 | 0.1102 | 270 | 7600 | 1696 | 0.1188 | 0.5617 | 0.0277 | 0.002 | [6 empty] | 1516 | 20 | 23 | 1 | 0.25 | 77 | 0 | 미정 |  | 2021-04-06 10:54 | 1677 |  | 0 | 0 | 142 | 0 | 0 | 0 | 0.146 | 0.713 | 0.2195 | 0.0132 | 91600 | 671 | 16 | 156 | 0.0036 | 0.0055 | 0.0233 | 0.0351 | 0.0276 | 0.0235 | 0.0103 | 0.0161
2021-04-06 | A63633 | B | 1 | SCR420HON2 | 101 | 37500 | 0.046 | 0.0437 | 0.1139 | 0.114 | 1567 | 1580 | 1537 | 2751 | 49.8 |  |  | 0 | 미정 | 선택 | 미정 | 미정 | 0 | 0 | 0 | 0 | 0 | 0 | 0.046 | 0.1072 | 0.0019 | 0.0352 | 46 | 7500 | 1623 | 0.1759 | 0.7015 | 0.2452 | 0.0176 | [6 empty] | 1511 | 16 | 17 | 3 | 0.27 | 81 | 35 | 미정 |  | 2021-04-06 11:14 | 1623 |  | 0 | 54 | 0 | 0 | 0 | 0 | 0.186 | 0.849 | 0.2528 | 0.0328 | 97250 | 78 | 37 | 162 | 0.0682 | 0.0168 | 0.0291 | 0.0387 | 0.0238 | 0.0057 | 0.0063 | 0.0144
2021-04-06 | B63112 | B | 6 | SMN443H3 | 101 | 37600 | 0.0558 | 0.0239 | 0.0389 | 0.0981 | 1618 | 1580 | 1539 | 2709 | 9.2 |  |  | 0 | 미정 | 미정 | 미정 | 미정 | 0 | 0 | 0 | 0 | 0 | 0 | 0.0558 | 0.0711 | 0.0023 | 0.4536 | 56 | 9900 | 1654 | 0.2931 | 1.3641 | 0.1038 | 0.0053 | [6 empty] | 1493 | 18 | 21 | 1 | 0.31 | 88 | 46 | 미정 |  | 2021-04-06 11:52 | 1660 |  | 0 | 0 | 0 | 0 | 0 | 0 | 0.391 | 1.5786 | 0.251 | 0.0068 |  | 71 | 15 | 159 | 0.0149 | 0.0087 | 0.0183 | 0.0313 | 0.0306 | 0.0115 | 0.0031 | 0.004
2021-04-06 | A63634 | B | 10 | SCR420HON2 | 100 | 37600 | 0.0657 | 0.0634 | 0.0685 | 0.0973 | 1558 | 1588 | 1541 | 2901 | 24.3 |  |  | 0 | 미정 | 선택 | 미정 | 미정 | 0 | 0 | 0 | 0 | 0 | 0 | 0.0657 | 0.0946 | 0.0036 | 0.2322 | 43 | 6400 | 1620 | 0.1468 | 0.7404 | 0.2128 | 0.0202 | [6 empty] | 1511 | 16 | 18 | 3 | 0.25 | 70 | 26 | 미정 |  | 2021-04-06 12:14 | 1620 |  | 0 | 56 | 27 | 0 | 0 | 0 | 0.19 | 0.8452 | 0.2516 | 0.0275 | 109200 | 72 | 50 | 178 | 0.032 | 0.0207 | 0.0274 | 0.0362 | 0.0289 | 0.0112 | 0.0117 | 0.0153
2021-04-06 | B63113 | B | 38 | SMN443H3 | 100 | 38400 | 0.0555 | 0.0224 | 0.0692 | 0.0876 | 1621 | 1595 | 1535 | 2679 | 10.8 |  |  | 0 | 미정 | 미정 | 미정 | 미정 | 0 | 0 | 0 | 0 | 0 | 0 | 0.0555 | 0.048 | 0.0009 | 0.0102 | 50 | 8000 | 1651 | 0.3475 | 1.2571 | 0.1939 | 0.0086 | [6 empty] | 1493 | 18 | 19 | 1 | 0.25 | 70 | 32 | 미정 |  | 2021-04-06 13:01 | 1641 |  | 63 | 0 | 0 | 0 | 0 | 0 | 0.405 | 1.5575 | 0.2573 | 0.0138 |  | 72 | 30 | 161 | 0.0177 | 0.0098 | 0.0194 | 0.0311 | 0.0259 | 0.007 | 0.0048 | 0.0049
2021-04-06 | A63635 | B | 5 | SCR420HON2 | 101 | 36900 | 0.0746 | 0.1467 | 0.1352 | 0.0841 | 1608 | 1608 | 1566 | 3139 | 41.1 |  |  | 0 | 미정 | 선택 | 미정 | 미정 | 0 | 0 | 0 | 0 | 0 | 0 | 0.0746 | 0.1287 | 0.0029 | 0.1658 | 52 | 6800 | 1621 | 0.1654 | 0.6975 | 0.1827 | 0.0167 | [6 empty] | 1511 | 16 | 21 | 3 | 0.22 | 70 | 29 | 미정 |  | 2021-04-06 13:24 | 1621 |  | 0 | 45 | 0 | 0 | 0 | 0 | 0.1881 | 0.8398 | 0.2463 | 0.0311 | 98450 | 74 | 41 | 175 | 0.0578 | 0.0185 | 0.0277 | 0.0441 | 0.0265 | 0.0144 | 0.0131 | 0.0158
2021-04-06 | B63114 | B | 29 | SMN443H3 | 100 | 37400 | 0.0578 | 0.0264 | 0.0922 | 0.1153 | 1635 | 1568 | 1531 | 2875 | 23.3 |  |  | 0 | 미정 | 미정 | 미정 | 미정 | 0 | 0 | 0 | 0 | 0 | 0 | 0.0578 | 0.0854 | 0.004 | 0.2295 | 38 | 6600 | 1629 | 0.3248 | 1.3798 | 0.2134 | 0.0181 | [6 empty] | 1493 | 18 | 19 | 1 | 0.34 | 56 | 22 | 미정 |  | 2021-04-06 13:54 | 1616 |  | 30 | 0 | 0 | 0 | 0 | 0 | 0.396 | 1.5384 | 0.2508 | 0.0135 |  | 67 | 44 | 174 | 0.0404 | 0.0159 | 0.0132 | 0.0304 | 0.0124 | 0.0042 | 0.0044 | 0.0041
2021-04-06 | A63636 | B | 22 | AE1050M2 | 104 | 37100 | 0.0594 | 0.1471 | 0.1471 | 0.1297 | 1577 | 1577 | 1550 | 3104 | 32.3 |  |  | 0 | 미정 | 미정 | 미정 | 미정 | 0 | 0 | 0 | 0 | 0 | 0 | 0.0594 | 0.0983 | 0.0164 | 0.1146 | 43 | 6300 | 1604 | 0.4572 | 0.8339 | 0.1695 | 0.0169 | [6 empty] | 1485 | 13 | 24 | 3 | 0.21 | 90 | 34 | 미정 |  | 2021-04-06 14:18 | 1623 |  | 0 | 26 | 0 | 0 | 0 | 0 | 0.511 | 1.0316 | 0.2187 | 0.0241 |  | 97 | 64 | 215 | 0.0366 | 0.0148 | 0.0191 | 0.0378 | 0.024 | 0.0117 | 0.0075 | 0.0082
2021-04-06 | B63115 | B | 35 | SMN443H2 | 101 | 36200 | 0.0878 | 0.0301 | 0.0301 | 0.0965 | 1604 | 1604 | 1540 | 2624 | 39.1 |  |  | 0 | 미정 | 미정 | 미정 | 미정 | 0 | 0 | 0 | 0 | 0 | 0 | 0.0878 | 0.1184 | 0.0134 | 0.1649 | 38 | 6300 | 1620 | 0.3363 | 1.3206 | 0.2033 | 0.0156 | [6 empty] | 1491 | 18 | 19 | 3 | 0.2 | 70 | 20 | 미정 |  | 2021-04-06 15:05 | 1607 |  | 0 | 71 | 11 | 0 | 0 | 0 | 0.406 | 1.5454 | 0.246 | 0.0203 | 100200 | 74 | 40 | 164 | 0.0583 | 0.0201 | 0.0205 | 0.0324 | 0.0221 | 0.0044 | 0.004 | 0.0042
2021-04-06 | A63637 | B | 1 | AE1050M2 | 104 | 36800 | 0.0713 | 0.0845 | 0.0845 | 0.1151 | 1587 | 1587 | 1529 | 2971 | 44.9 |  |  | 0 | 미정 | 미정 | 미정 | 미정 | 0 | 0 | 0 | 152 | 0 | 0 | 0.0713 | 0.1156 | 0.0027 | 0.0011 | 46 | 5700 | 1592 | 0.4321 | 0.8334 | 0.1825 | 0.0231 | [6 empty] | 1485 | 13 | 14 | 3 | 0.21 | 67 | 31 | 미정 |  | 2021-04-06 15:44 | 1592 |  | 0 | 0 | 0 | 0 | 0 | 0 | 0.523 | 1.0392 | 0.2315 | 0.0241 |  | 67 | 63 | 207 | 0.0509 | 0.0184 | 0.0198 | 0.0352 | 0.0222 | 0.0082 | 0.0053 | 0.0058
2021-04-06 | B63116 | B | 6 | SMN443H2 | 100 | 38500 | 0.0733 | 0.0348 | 0.0459 | 0.1593 | 1545 | 1568 | 1514 | 2702 | 42.8 |  |  | 0 | 미정 | 미정 | 미정 | 미정 | 0 | 0 | 0 | 0 | 0 | 0 | 0.0733 | 0.1139 | 0.0028 | 0.1468 | 44 | 7500 | 1613 | 0.3519 | 1.4005 | 0.1797 | 0.0328 | [6 empty] | 1491 | 18 | 19 | 1 | 0.3 | 119 | 17 | 미정 |  | 2021-04-06 16:18 | 1610 |  | 55 | 0 | 0 | 0 | 0 | 0 | 0.4203 | 1.5508 | 0.2346 | 0.0164 | 89800 | 71 | 27 | 138 | 0.074 | 0.0269 | 0.0156 | 0.0349 | 0.0345 | 0.0111 | 0.0091 | 0.0062
2021-04-06 | A63638 | B | 10 | AE1050M2 | 88 | 33800 | 0.3212 | 0.201 | 0.201 | 0.2171 | 1623 | 1623 | 1548 | 2635 | 48 |  |  | 0 | 미정 | 미정 | 미정 | 미정 | 0 | 0 | 0 | 152 | 0 | 0 | 0.3212 | 0.2206 | 0.0026 | 0.0011 | 46 | 4200 | 1607 | 0.5009 | 0.9139 | 0.1771 | 0.0218 | [6 empty] | 1485 | 13 | 13 | 3 | 0.21 | 76 | 35 | 미정 |  | 2021-04-06 16:23 | 1588 |  | 0 | 0 | 0 | 0 | 0 | 0 | 0.5221 | 1.0419 | 0.2297 | 0.0252 | 96600 | 68 | 54 | 205 | 0.0517 | 0.0174 | 0.0218 | 0.0363 | 0.0189 | 0.0067 | 0.0047 | 0.0047
2021-04-06 | B63117 | B | 38 | SMN443H2 | 101 | 38000 |  | 0.0283 | 0.1285 | 0.167 | 1572 | 1587 | 1539 | 2703 | 40.3 |  |  | 0 | 미정 | 미정 | 미정 | 미정 | 0 | 0 | 0 | 0 | 0 | 0 |  |  |  |  | 43 | 7500 | 1617 | 0.3708 | 1.3974 | 0.1903 | 0.0236 | [6 empty] | 1491 | 18 | 19 | 1 | 0.3 | 124 | 24 | 미정 |  | 2021-04-06 17:18 | 1615 |  | 62 | 0 | 0 | 0 | 0 | 0 | 0.4176 | 1.537 | 0.2462 | 0.0232 | 92550 | 79 | 26 | 136 | 0.0661 | 0.018 | 0.0208 |  | 0.0236 | 0.0071 | 0.0062 | 0.0055
2021-04-06 | A63639 | B | 5 | AE1050M2 | 104 | 37000 | 0.0572 | 0.0441 | 0.0441 | 0.0894 | 1645 | 1645 | 1526 | 2971 | 30.5 |  |  | 0 | 미정 | 선택 | 미정 | 미정 | 0 | 0 | 0 | 159 | 0 | 0 | 0.0572 | 0.0958 | 0.0035 | 0.1579 | 61 | 4000 | 1587 | 0.4587 | 0.9449 | 0.1799 | 0.025 | [6 empty] | 1485 | 13 | 14 | 3 | 0.21 | 66 | 24 | 미정 |  | 2021-04-06 17:50 | 1585 |  | 0 | 36 | 0 | 0 | 0 | 0 | 0.5215 | 1.03 | 0.2342 | 0.0198 |  | 68 | 41 | 178 | 0.0331 | 0.023 | 0.0196 | 0.0339 | 0.018 | 0.0082 | 0.006 | 0.0043
2021-04-06 | B63118 | B | 29 | AE15B36C2 | 101 | 37000 | 0.0642 | 0.0487 | 0.0487 | 0.1234 | 1599 | 1599 | 1532 | 2608 |  |  |  | 0 | 미정 | 미정 | 미정 | 미정 | 0 | 0 | 0 | 252 | 0 | 0 | 0.0642 | 0.0929 | 0.0062 | 0.0606 | 43 | 7800 | 1649 | 0.2282 | 1.1108 | 0.2034 | 0.003 | [6 empty] | 1498 | 15 | 16 | 1 | 0.38 | 65 | 22 | 미정 |  | 2021-04-06 18:16 | 1641 |  | 67 | 0 | 9 | 0 | 0 | 0 | 0.334 | 1.2905 | 0.2293 | 0.0309 |  | 80 | 34 | 162 | 0.002 | 0.0046 | 0.0254 | 0.0343 | 0.0422 | 0.0248 | 0.0122 | 0.0168
2021-04-06 | A63640 | B | 22 | AE1050M2 | 104 | 37000 | 0.076 | 0.0784 | 0.0784 | 0.126 | 1640 | 1640 | 1580 | 2958 | 38.7 |  |  | 0 | 미정 | 선택 | 미정 | 미정 | 0 | 0 | 0 | 159 | 0 | 0 | 0.076 | 0.1165 | 0.0024 | 0.3694 | 38 | 3700 | 1585 | 0.4295 | 0.7898 | 0.1644 | 0.0152 | [6 empty] | 1485 | 13 | 13 | 3 | 0.21 | 57 | 22 | 미정 |  | 2021-04-06 18:41 | 1571 |  | 0 | 48 | 23 | 0 | 0 | 0 | 0.519 | 1.0377 | 0.235 | 0.0233 | 109500 | 74 | 46 | 168 | 0.0375 | 0.0178 | 0.0206 | 0.0432 | 0.0164 | 0.0057 | 0.0046 | 0.0042
2021-04-06 | B63119 | B | 35 | AE15B36C2 | 103 | 38500 | 0.0649 | 0.1387 | 0.1387 | 0.1209 | 1576 | 1576 | 1516 | 2696 |  |  |  | 0 | 미정 | 미정 | 미정 | 미정 | 0 | 0 | 0 | 302 | 0 | 0 | 0.0649 | 0.074 | 0.0027 | 0.0699 | 41 | 7500 | 1634 | 0.2396 | 1.1658 | 0.2165 | 0.0047 | [6 empty] | 1498 | 15 | 17 | 1 | 0.34 | 46 | 13 | 미정 |  | 2021-04-06 19:11 | 1630 |  | 50 | 0 | 8 | 0 | 0 | 0 | 0.3408 | 1.3075 | 0.2538 | 0.0362 |  | 68 | 24 | 151 | 0.0032 | 0.0051 | 0.0271 | 0.0378 | 0.0201 | 0.005 | 0.0047 | 0.0224
2021-04-06 | A63641 | B | 1 | AE1050M2 | 104 | 36800 | 0.0766 | 0.157 | 0.157 | 0.2186 | 1614 | 1614 | 1540 | 3026 | 51.5 |  |  | 0 | 미정 | 선택 | 미정 | 미정 | 0 | 0 | 0 | 153 | 0 | 0 | 0.0766 | 0.1397 | 0.0023 | 0.2857 | 51 | 3900 | 1577 | 0.4749 | 0.8657 | 0.1863 | 0.0303 | [6 empty] | 1485 | 13 | 15 | 3 | 0.21 | 53 | 14 | 미정 |  | 2021-04-06 19:59 | 1575 |  | 0 | 34 | 0 | 0 | 0 | 0 | 0.5163 | 1.0255 | 0.2343 | 0.0216 |  | 65 | 43 | 164 | 0.0561 | 0.0192 | 0.0196 | 0.0424 | 0.0319 | 0.0105 | 0.0047 | 0.0038
2021-04-06 | B63120 | B | 6 | AE15B36C2 | 102 | 38900 | 0.0472 | 0.0719 | 0.0719 | 0.1492 | 1557 | 1557 | 1528 | 2657 |  |  |  | 0 | 미정 | 미정 | 미정 | 미정 | 0 | 0 | 0 | 306 | 0 | 0 | 0.0472 | 0.0304 | 0.0064 | 0.0314 | 41 | 7500 | 1644 | 0.2544 | 1.1437 | 0.2433 | 0.0047 | [6 empty] | 1498 | 15 | 16 | 1 | 0.66 | 64 | 25 | 미정 |  | 2021-04-06 20:12 | 1634 |  | 68 | 0 | 8 | 0 | 0 | 0 | 0.342 | 1.3029 | 0.2416 | 0.0315 |  | 71 | 31 | 156 | 0.0034 | 0.0046 | 0.0267 | 0.0345 | 0.0175 | 0.006 | 0.0072 | 0.0187
2021-04-06 | A63642 | B | 36 | AE1050M2 | 103 | 36800 | 0.1461 | 0.0722 | 0.0722 | 0.1086 | 1632 | 1632 | 1573 | 2981 | 43.3 |  |  | 0 | 미정 | 선택 | 미정 | 미정 | 0 | 0 | 0 | 155 | 0 | 0 | 0.1461 | 0.1784 | 0.0058 | 0.1096 | 42 | 3800 | 1577 | 0.4404 | 0.8528 | 0.1823 | 0.0174 | [6 empty] | 1485 | 13 | 13 | 3 | 0.21 | 66 | 15 | 미정 |  | 2021-04-06 21:00 | 1577 |  | 0 | 29 | 0 | 0 | 0 | 0 | 0.521 | 1.0301 | 0.2289 | 0.0237 | 102400 | 69 | 42 | 150 | 0.0446 | 0.0145 | 0.0211 | 0.0481 | 0.0411 | 0.0092 | 0.0068 | 0.0064
2021-04-06 | B63121 | B | 38 | AE15B36C2 | 102 | 38100 | 0.0655 | 0.118 | 0.118 | 0.1434 | 1573 | 1573 | 1547 | 2698 |  |  |  | 0 | 미정 | 미정 | 미정 | 미정 | 0 | 0 | 0 | 306 | 0 | 0 | 0.0655 | 0.0711 | 0.0042 | 0.1588 | 41 | 7500 | 1643 | 0.2578 | 1.1646 | 0.2636 | 0.0048 | [6 empty] | 1498 | 15 | 16 | 1 | 0.35 | 62 | 25 | 미정 |  | 2021-04-06 21:14 | 1634 |  | 67 | 0 | 0 | 0 | 0 | 0 | 0.3397 | 1.3056 | 0.2533 | 0.0307 | 109550 | 73 | 34 | 158 | 0.0038 | 0.0047 | 0.0259 | 0.0398 | 0.0208 | 0.0083 | 0.0082 | 0.0192
2021-04-06 | A63643 | B | 5 | AE1050M2 | 104 | 36700 | 0.0772 | 0.0437 | 0.0437 | 0.1224 | 1622 | 1622 | 1543 | 2962 | 43.1 |  |  | 0 | 선택 | 미정 | 미정 | 미정 | 0 | 0 | 0 | 158 | 0 | 0 | 0.0772 | 0.1225 | 0.0038 | 0.1437 | 39 | 4700 | 1588 | 0.464 | 0.8439 | 0.1793 | 0.0173 | [6 empty] | 1485 | 13 | 14 | 3 | 0.21 | 71 | 31 | 미정 |  | 2021-04-06 22:01 | 1588 |  | 0 | 42 | 0 | 0 | 0 | 0 | 0.5133 | 1.0349 | 0.2271 | 0.0277 | 102900 | 86 | 34 | 138 | 0.0428 | 0.0164 | 0.0243 | 0.0414 | 0.0326 | 0.0079 | 0.0054 | 0.0053
2021-04-06 | B63122 | B | 29 | AE15B36C2 | 102 | 39000 | 0.0692 | 0.295 | 0.1216 | 0.1284 | 1564 | 1575 | 1528 | 2738 |  |  |  | 0 | 미정 | 미정 | 미정 | 미정 | 0 | 0 | 0 | 305 | 0 | 0 | 0.0692 | 0.0672 | 0.0034 | 0.0635 | 41 | 7600 | 1643 | 0.2921 | 1.1346 | 0.2262 | 0.0036 | [6 empty] | 1498 | 15 | 16 | 1 | 0.31 | 67 | 30 | 미정 |  | 2021-04-06 22:29 | 1624 |  | 70 | 0 | 0 | 0 | 0 | 0 | 0.334 | 1.3287 | 0.2554 | 0.0326 | 88650 | 163 | 17 | 129 | 0.0031 | 0.0042 | 0.0277 | 0.0348 | 0.022 | 0.0078 | 0.009 | 0.0193
2021-04-06 | A63644 | B | 35 | SMN440 | 104 | 35900 | 0.0587 | 0.0397 | 0.072 | 0.1145 | 1628 | 1610 | 1544 | 3017 | 33 |  |  | 0 | 선택 | 미정 | 미정 | 미정 | 0 | 0 | 0 | 0 | 0 | 0 | 0.0587 | 0.0796 | 0.0067 | 0.1471 | 39 | 6600 | 1621 | 0.3087 | 1.2976 | 0.1589 | 0.0193 | [6 empty] | 1494 | 18 | 20 | 3 | 0.21 | 97 | 33 | 미정 |  | 2021-04-06 23:00 | 1634 |  | 0 | 61 | 0 | 0 | 0 | 0 | 0.389 | 1.4563 | 0.2197 | 0.0309 | 105050 | 100 | 59 | 189 | 0.0366 | 0.02 | 0.0236 | 0.0392 | 0.0186 | 0.0084 | 0.0054 | 0.0054
2021-04-06 | B63123 | T | 22 | SM50CM | 103 | 37400 | 0.0863 | 0.0769 | 0.0769 | 0.1006 | 1631 | 1631 | 1567 | 2760 |  |  |  | 0 | 미정 | 미정 | 미정 | 미정 | 0 | 0 | 0 | 204 | 0 | 0 | 0.0863 | 0.134 | 0.0049 | 0.039 | 52 | 7600 | 1655 | 0.4752 | 0.5551 | 0.2177 | 0.0038 | [6 empty] | 1486 | 13 | 14 | 1 | 0.31 | 87 | 45 | 미정 |  | 2021-04-06 23:38 | 1644 |  | 41 | 0 | 12 | 0 | 0 | 0 | 0.5277 | 0.7671 | 0.264 | 0.0272 | 95100 | 96 | 24 | 161 | 0.003 | 0.0044 | 0.0218 | 0.042 | 0.019 | 0.0095 | 0.0093 | 0.0164
2021-04-06 | A63645 | B | 1 | SMN440 | 101 | 35500 | 0.0456 | 0.0261 | 0.1182 | 0.1481 | 1620 | 1588 | 1525 | 2956 | 43.1 |  |  | 0 | 선택 | 미정 | 미정 | 미정 | 0 | 0 | 0 | 0 | 0 | 0 | 0.0456 | 0.0572 | 0.0036 | 0.1718 | 36 | 5500 | 1603 | 0.2928 | 1.3317 | 0.1759 | 0.0423 | [6 empty] | 1494 | 18 | 18 | 3 | 0.2 | 59 | 17 | 미정 |  | 2021-04-07 00:17 | 1592 |  | 0 | 49 | 0 | 0 | 0 | 0 | 0.3915 | 1.4779 | 0.2101 | 0.0301 | 97350 | 0 | 43 | 161 | 0.0502 | 0.0278 | 0.0263 | 0.036 | 0.0369 | 0.0171 | 0.0097 | 0.0071
2021-04-06 | B63124 | T | 6 | SM50CM | 102 | 37300 |  | 0.0607 | 0.0607 | 0.0997 | 1609 | 1609 | 1533 | 2719 |  |  |  | 0 | 미정 | 미정 | 미정 | 미정 | 0 | 0 | 0 | 205 | 0 | 0 |  |  |  |  | 46 | 7900 | 1620 | 0.4728 | 0.6045 | 0.2504 | 0.0037 | [6 empty] | 1486 | 13 | 14 | 1 | 0.31 | 64 | 36 | 미정 |  | 2021-04-07 00:45 | 1613 |  | 32 | 0 | 0 | 0 | 0 | 0 | 0.5365 | 0.7567 | 0.2673 | 0.0297 | 94250 |  | 27 | 158 | 0.0033 | 0.004 | 0.0221 |  | 0.035 | 0.0089 | 0.0082 | 0.0161
2021-04-06 | A63646 | B | 36 | SMN440 | 101 | 36500 | 0.148 | 0.0413 | 0.0614 | 0.1104 | 1639 | 1623 | 1553 | 3083 | 33.7 |  |  | 0 | 선택 | 미정 | 미정 | 미정 | 0 | 0 | 0 | 0 | 0 | 0 | 0.148 | 0.1315 | 0.0047 | 0.0014 | 32 | 4600 | 1602 | 0.3012 | 1.3067 | 0.1834 | 0.0264 | [6 empty] | 1494 | 18 | 18 | 3 | 0.2 | 57 | 12 | 미정 |  | 2021-04-07 01:16 | 1592 |  | 0 | 47 | 0 | 0 | 0 | 0 | 0.3998 | 1.4817 | 0.214 | 0.0332 |  | 65 | 42 | 156 | 0.0408 | 0.0222 | 0.0294 | 0.0594 | 0.0402 | 0.0122 | 0.0079 | 0.007
2021-04-06 | B63125 | T | 38 | SM50CM | 102 | 36900 | 0.0745 | 0.1098 | 0.1098 | 0.111 | 1616 | 1616 | 1541 | 2746 |  |  |  | 0 | 미정 | 미정 | 미정 | 미정 | 0 | 0 | 0 | 205 | 0 | 0 | 0.0745 | 0.1353 | 0.0043 | 0.2556 | 48 | 7500 | 1622 | 0.4749 | 0.5999 | 0.2365 | 0.0036 | [6 empty] | 1486 | 13 | 14 | 1 | 0.35 | 66 | 32 | 미정 |  | 2021-04-07 01:51 | 1617 |  | 41 | 0 | 0 | 0 | 0 | 0 | 0.5346 | 0.7708 | 0.2592 | 0.0245 | 94150 | 92 | 33 | 165 | 0.0032 | 0.0039 | 0.0207 | 0.0396 | 0.025 | 0.0086 | 0.0093 | 0.0145
2021-04-06 | A63647 | B | 5 | SMN440 | 105 | 36500 | 0.0376 | 0.1131 | 0.0665 | 0.0693 | 1583 | 1604 | 1550 | 3107 | 23 |  |  | 0 | 미정 | 미정 | 미정 | 미정 | 0 | 0 | 0 | 0 | 0 | 0 | 0.0376 | 0.0389 | 0.0033 | 0.1895 | 33 | 5000 | 1600 | 0.2982 | 1.267 | 0.1415 | 0.0263 | [6 empty] | 1494 | 18 | 18 | 3 | 0.21 | 67 | 21 | 미정 |  | 2021-04-07 02:23 | 1600 |  | 0 | 45 | 0 | 0 | 0 | 0 | 0.392 | 1.481 | 0.2032 | 0.0334 | 96250 | 79 | 40 | 143 | 0.0267 | 0.0204 | 0.0293 | 0.0333 | 0.0494 | 0.0141 | 0.005 | 0.0044
2021-04-06 | B63126 | B | 29 | 46MNVS6 | 103 | 37400 | 0.0498 | 0.0685 | 0.0685 | 0.1343 | 1653 | 1653 | 1552 | 2842 |  |  |  | 0 | 미정 | 미정 | 미정 | 미정 | 0 | 0 | 0 | 201 | 0 | 0 | 0.0498 | 0.0707 | 0.0104 | 0.0053 | 42 | 7400 | 1631 | 0.3969 | 0.6905 | 0.1883 | 0.0032 | [6 empty] | 1494 | 15 | 16 | 1 | 0.31 | 61 | -8 | 미정 |  | 2021-04-07 03:19 | 1622 |  | 51 | 0 | 0 | 0 | 0 | 0 | 0.427 | 0.8278 | 0.1872 | 0.0249 | 99800 | 82 | 19 | 130 | 0.0027 | 0.0033 | 0.0203 | 0.0361 | 0.0253 | 0.0126 | 0.0124 | 0.0517
2021-04-06 | A63648 | T | 35 | SM50CM | 105 | 36100 | 0.0772 | 0.0751 | 0.0751 | 0.0688 | 1610 | 1610 | 1552 | 3003 |  |  |  | 0 | 미정 | 미정 | 미정 | 미정 | 0 | 0 | 0 | 205 | 0 | 0 | 0.0772 | 0.0979 | 0.0038 | 0.2863 | 39 | 4600 | 1596 | 0.423 | 0.6173 | 0.1982 | 0.0024 | [6 empty] | 1486 | 13 | 14 | 3 | 0.22 | 63 | 29 | 미정 |  | 2021-04-07 03:25 | 1584 |  | 0 | 16 | 10 | 0 | 0 | 0 | 0.521 | 0.7625 | 0.2572 | 0.0042 | 99200 | 93 | 16 | 107 | 0.0014 | 0.0039 | 0.0235 | 0.0485 | 0.0447 | 0.027 | 0.0144 | 0.0148
2021-04-06 | B63127 | B | 22 | 46MNVS6 | 102 | 37000 | 0.0551 | 0.0268 | 0.0268 | 0.1268 | 1640 | 1640 | 1533 | 2848 |  |  |  | 0 | 미정 | 미정 | 미정 | 미정 | 0 | 0 | 0 | 157 | 0 | 0 | 0.0551 | 0.0916 | 0.003 | 0.0183 | 51 | 7900 | 1641 | 0.4174 | 0.6613 | 0.1534 | 0.003 | [6 empty] | 1494 | 15 | 16 | 1 | 0.31 | 66 | 40 | 미정 |  | 2021-04-07 04:27 | 1636 |  | 53 | 0 | 12 | 0 | 0 | 0 | 0.4307 | 0.8337 | 0.1771 | 0.0259 | 101950 | 68 | 22 | 150 | 0.0028 | 0.0034 | 0.0212 | 0.0324 | 0.0295 | 0.0133 | 0.0149 | 0.0509
2021-04-06 | A63649 | T | 1 | SM50CM | 105 | 36200 | 0.0409 | 0.0671 | 0.0671 | 0.1137 | 1648 | 1648 | 1587 | 3074 |  |  |  | 0 | 미정 | 미정 | 미정 | 미정 | 0 | 0 | 0 | 204 | 0 | 0 | 0.0409 | 0.0547 | 0.0028 | 0.1543 | 40 | 4000 | 1582 | 0.4163 | 0.6215 | 0.2093 | 0.0042 | [6 empty] | 1486 | 13 | 14 | 3 | 0.23 | 67 | 30 | 미정 |  | 2021-04-07 04:23 | 1594 |  | 0 | 9 | 9 | 0 | 0 | 0 | 0.523 | 0.7638 | 0.2604 | 0.0042 | 100750 | 90 | 27 | 126 | 0.0033 | 0.0048 | 0.0247 | 0.0388 | 0.0211 | 0.0103 | 0.0056 | 0.0147
2021-04-06 | B63128 | B | 6 | 46MNVS6 | 101 | 38300 | 0.063 | 0.0421 | 0.0421 | 0.127 | 1610 | 1610 | 1539 | 2708 |  |  |  | 0 | 미정 | 미정 | 미정 | 미정 | 0 | 0 | 0 | 150 | 0 | 0 | 0.063 | 0.0874 | 0.0075 | 0.2473 | 46 | 7500 | 1646 | 0.3594 | 0.6897 | 0.1533 | 0.0032 | [6 empty] | 1494 | 15 | 15 | 1 | 0.28 | 65 | 33 | 미정 |  | 2021-04-07 05:25 | 1625 |  | 50 | 0 | 13 | 0 | 0 | 0 | 0.4307 | 0.846 | 0.1796 | 0.0203 | 99850 | 69 | 23 | 148 | 0.0027 | 0.0032 | 0.0173 | 0.0348 | 0.0241 | 0.0133 | 0.0137 | 0.0522
2021-04-06 | A63650 | T | 36 | SM50CM | 106 | 35500 | 0.043 | 0.0628 | 0.0628 | 0.0839 | 1612 | 1612 | 1555 | 2937 |  |  |  | 0 | 미정 | 미정 | 미정 | 미정 | 0 | 0 | 0 | 196 | 0 | 0 | 0.043 | 0.0676 | 0.0031 | 0.0016 | 39 | 4800 | 1602 | 0.3975 | 0.633 | 0.1506 | 0.0034 | [6 empty] | 1486 | 13 | 15 | 3 | 0.23 | 73 | 30 | 미정 |  | 2021-04-07 05:19 | 1600 |  | 0 | 19 | 31 | 0 | 0 | 0 | 0.526 | 0.7706 | 0.2551 | 0.0183 | 98750 |  | 35 | 144 | 0.003 | 0.0044 | 0.0191 | 0.0332 | 0.0196 | 0.0107 | 0.0076 | 0.0139
2021-04-06 | B63129 | B | 38 | 46MNVS6 | 102 | 37600 | 0.0665 | 0.0349 | 0.0507 | 0.1268 | 1628 | 1587 | 1549 | 2736 |  |  |  | 0 | 미정 | 선택 | 미정 | 미정 | 0 | 0 | 0 | 155 | 0 | 0 | 0.0665 | 0.0821 | 0.0036 | 0.1428 | 54 | 8200 | 1646 | 0.3654 | 0.658 | 0.1423 | 0.0035 | [6 empty] | 1494 | 15 | 15 | 1 | 0.38 | 68 | 40 | 미정 |  | 2021-04-07 06:31 | 1632 |  | 42 | 0 | 27 | 0 | 0 | 0 | 0.4321 | 0.834 | 0.1859 | 0.022 | 108250 | 73 | 11 | 137 | 0.0027 | 0.0039 | 0.0174 | 0.0407 | 0.0351 | 0.0186 | 0.0185 | 0.0551
2021-04-06 | A63651 | T | 5 | SM50CM | 105 | 36400 | 0.0506 | 0.0745 | 0.0524 | 0.1498 | 1581 | 1598 | 1523 | 2987 |  |  |  | 0 | 해제 | 선택 | 미정 | 미정 | 0 | 0 | 0 | 197 | 0 | 0 | 0.0506 | 0.0613 | 0.0029 | 0.0012 | 40 | 5200 | 1597 | 0.4512 | 0.6219 | 0.1841 | 0.0036 | [6 empty] | 1486 | 13 | 16 | 3 | 0.21 | 72 | 27 | 미정 |  | 2021-04-07 06:21 | 1587 |  | 0 | 55 | 10 | 0 | 0 | 0 | 0.5192 | 0.7523 | 0.2717 | 0.0196 | 99800 |  | 44 | 159 | 0.0025 | 0.005 | 0.0208 | 0.0374 | 0.0123 | 0.0045 | 0.0044 | 0.0125
2021-04-07 | A63652 | T | 35 | SM50CM | 105 | 35800 |  | 0.109 | 0.109 | 0.12 | 1607 | 1607 | 1549 | 3059 |  |  |  | 0 | 미정 | 선택 | 미정 | 미정 | 0 | 0 | 0 | 203 | 0 | 0 |  |  |  |  | 47 | 5600 | 1605 | 0.4564 | 0.6221 | 0.2235 | 0.0041 | [6 empty] | 1486 | 13 | 17 | 3 | 0.24 | 79 | 36 | 미정 |  | 2021-04-07 07:24 | 1591 |  | 0 | 60 | 7 | 0 | 0 | 0 | 0.5188 | 0.7454 | 0.2714 | 0.0199 | 101250 |  | 42 | 168 | 0.0028 | 0.0046 | 0.0197 |  | 0.0147 | 0.0062 | 0.0056 | 0.0135
2021-04-07 | B63130 | B | 29 | 46MNVS6 | 102 | 38500 | 0.0606 | 0.1224 | 0.1408 | 0.1862 | 1604 | 1581 | 1533 | 2789 |  |  |  | 0 | 미정 | 선택 | 미정 | 미정 | 0 | 0 | 0 | 153 | 0 | 0 | 0.0606 | 0.0639 | 0.0038 | 0.2268 | 52 | 8100 | 1635 | 0.4058 | 0.6631 | 0.1465 | 0.0033 | [6 empty] | 1494 | 15 | 15 | 1 | 0.27 | 65 | 43 | 미정 |  | 2021-04-07 07:36 | 1621 |  | 41 | 0 | 0 | 0 | 0 | 0 | 0.436 | 0.8345 | 0.1799 | 0.0214 | 102450 | 87 | 12 | 135 | 0.0021 | 0.0036 | 0.0186 | 0.0352 | 0.0296 | 0.0146 | 0.0121 | 0.0562
2021-04-07 | B63131 | B | 22 | AE8617HS | 102 | 38400 | 0.1404 | 0.058 | 0.0491 | 0.1011 | 1624 | 1610 | 1566 | 2612 |  |  |  | 0 | 미정 | 선택 | 미정 | 미정 | 0 | 0 | 0 | 252 | 0 | 0 | 0.1404 | 0.1548 | 0.0042 | 0.103 | 59 | 9800 | 1681 | 0.1324 | 0.5835 | 0.1809 | 0.0033 | [6 empty] | 1512 | 16 | 21 | 1 | 0.41 | 67 | 40 | 미정 |  | 2021-04-07 08:54 | 1673 |  | 41 | 0 | 0 | 0 | 0 | 0 | 0.165 | 0.8104 | 0.2583 | 0.0246 | 108450 | 75 | 20 | 167 | 0.0029 | 0.0038 | 0.0181 | 0.0434 | 0.0352 | 0.0173 | 0.0125 | 0.0248
2021-04-07 | A63653 | B | 1 | AE1055LS | 101 | 35800 | 0.0627 | 0.1358 | 0.1358 | 0.1734 | 1617 | 1617 | 1554 | 3198 | 32 |  |  | 0 | 해제 | 선택 | 미정 | 미정 | 0 | 0 | 0 | 0 | 0 | 0 | 0.0627 | 0.0795 | 0.0028 | 0.362 | 48 | 6500 | 1601 | 0.4511 | 0.5958 | 0.2114 | 0.0188 | [6 empty] | 1484 | 25 | 25 | 3 | 0.23 | 88 | 34 | 미정 |  | 2021-04-07 08:44 | 1622 |  | 0 | 80 | 0 | 0 | 0 | 0 | 0.568 | 0.7517 | 0.2749 | 0.0293 | 99550 | 90 | 45 | 181 | 0.0391 | 0.0167 | 0.0251 | 0.0546 | 0.027 | 0.0159 | 0.0051 | 0.006
2021-04-07 | B63132 | B | 6 | AE8617HS | 103 | 36900 | 0.0591 | 0.0272 | 0.0519 | 0.0957 | 1669 | 1595 | 1549 | 2769 |  |  |  | 0 | 미정 | 선택 | 미정 | 미정 | 0 | 0 | 0 | 250 | 0 | 0 | 0.0591 | 0.0643 | 0.0023 | 0.0286 | 55 | 9000 | 1654 | 0.128 | 0.5094 | 0.1818 | 0.0033 | [6 empty] | 1512 | 16 | 16 | 1 | 0.34 | 70 | 37 | 미정 |  | 2021-04-07 10:04 | 1644 |  | 25 | 0 | 0 | 0 | 0 | 0 | 0.164 | 0.8135 | 0.2422 | 0.0244 | 105550 | 73 | 16 | 156 | 0.0025 | 0.0038 | 0.0192 | 0.0294 | 0.0398 | 0.0183 | 0.0155 | 0.0251
2021-04-07 | A63654 | B | 36 | AE1055LS | 101 | 36600 | 0.0471 | 0.0296 | 0.1349 | 0.1492 | 1607 | 1565 | 1538 | 3183 | 42.4 |  |  | 0 | 미정 | 선택 | 미정 | 미정 | 0 | 0 | 0 | 0 | 0 | 0 | 0.0471 | 0.059 | 0.0025 | 0.0913 | 56 | 6500 | 1591 | 0.4744 | 0.6061 | 0.2021 | 0.0121 | [6 empty] | 1484 | 25 | 25 | 3 | 0.22 | 63 | 30 | 미정 |  | 2021-04-07 10:08 | 1596 |  | 0 | 85 | 43 | 0 | 0 | 0 | 0.554 | 0.7516 | 0.2367 | 0.0275 |  | 70 | 22 | 139 | 0.0499 | 0.0079 | 0.0232 | 0.0476 | 0.0474 | 0.005 | 0.0034 | 0.0042
2021-04-07 | A63655 | B | 5 | AE1055LS | 101 | 34900 | 0.0509 | 0.1476 | 0.1476 | 0.1402 | 1607 | 1607 | 1561 | 3012 | 53.9 |  |  | 0 | 미정 | 선택 | 미정 | 미정 | 0 | 0 | 0 | 0 | 0 | 0 | 0.0509 | 0.0688 | 0.002 | 0.1069 | 43 | 5000 | 1591 | 0.5067 | 0.6686 | 0.1964 | 0.0385 | [6 empty] | 1484 | 25 | 26 | 3 | 0.2 | 64 | 28 | 미정 |  | 2021-04-07 11:01 | 1583 |  | 0 | 59 | 10 | 0 | 0 | 0 | 0.565 | 0.7746 | 0.2459 | 0.0316 | 101700 | 67 | 32 | 147 | 0.0651 | 0.0211 | 0.0254 | 0.0399 | 0.0429 | 0.0142 | 0.0046 | 0.0048
2021-04-07 | B63133 | B | 10 | AE8617HS | 101 | 38100 | 0.0617 | 0.0357 | 0.0668 | 0.1003 | 1642 | 1560 | 1552 | 2081 |  |  |  | 0 | 미정 | 선택 | 미정 | 미정 | 0 | 0 | 0 | 259 | 0 | 0 | 0.0617 | 0.0798 | 0.0024 | 0.1787 | 56 | 7900 | 1653 | 0.1161 | 0.3741 | 0.1479 | 0.0033 | [6 empty] | 1512 | 16 | 16 | 1 | 0.29 | 54 | 19 | 미정 |  | 2021-04-07 11:25 | 1638 |  | 80 | 0 | 41 | 0 | 0 | 0 | 0.165 | 0.8329 | 0.2618 | 0.027 | 97400 | 65 | 21 | 146 | 0.003 | 0.0035 | 0.02 | 0.0381 | 0.0649 | 0.0251 | 0.0127 | 0.0266
2021-04-07 | A63656 | B | 35 | AE1055LS | 101 | 35500 | 0.0656 | 0.0624 | 0.0624 | 0.1145 | 1614 | 1614 | 1547 | 3081 | 60 |  |  | 0 | 미정 | 선택 | 미정 | 미정 | 0 | 0 | 0 | 0 | 0 | 0 | 0.0656 | 0.1206 | 0.0045 | 0.098 | 44 | 5100 | 1595 | 0.4763 | 0.6955 | 0.2155 | 0.027 | [6 empty] | 1484 | 25 | 26 | 3 | 0.21 | 64 | 29 | 미정 |  | 2021-04-07 11:58 | 1584 |  | 0 | 38 | 0 | 0 | 0 | 0 | 0.5531 | 0.7714 | 0.2445 | 0.0275 |  | 66 | 33 | 150 | 0.0775 | 0.0271 | 0.0237 | 0.0458 | 0.0443 | 0.0077 | 0.0039 | 0.004
2021-04-07 | B63134 | B | 29 | AE8617HS | 103 | 38900 | 0.1406 | 0.0355 | 0.0426 | 0.0857 | 1612 | 1589 | 1566 | 2915 |  |  |  | 0 | 미정 | 미정 | 미정 | 미정 | 0 | 0 | 0 | 249 | 0 | 0 | 0.1406 | 0.1773 | 0.0058 | 0.2626 | 47 | 7400 | 1650 | 0.1039 | 0.4564 | 0.1199 | 0.0026 | [6 empty] | 1512 | 18 | 18 | 1 | 0.29 | 70 | 30 | 미정 |  | 2021-04-07 12:23 | 1636 |  | 66 | 0 | 63 | 0 | 0 | 0 | 0.16 | 0.7935 | 0.2525 | 0.0229 |  | 259 | 18 | 132 | 0.0036 | 0.0034 | 0.0192 | 0.0456 | 0.0537 | 0.0269 | 0.018 | 0.0267
2021-04-07 | A63657 | B | 1 | AE1055LS | 101 | 35700 | 0.0455 | 0.1241 | 0.1241 | 0.1618 | 1579 | 1579 | 1542 | 2959 | 63 |  |  | 0 | 미정 | 선택 | 미정 | 미정 | 0 | 0 | 0 | 0 | 0 | 0 | 0.0455 | 0.0984 | 0.0042 | 0.2742 | 43 | 5000 | 1595 | 0.5265 | 0.7021 | 0.2208 | 0.0244 | [6 empty] | 1484 | 25 | 25 | 3 | 0.22 | 61 | 28 | 미정 |  | 2021-04-07 12:58 | 1588 |  | 0 | 19 | 16 | 0 | 0 | 0 | 0.5458 | 0.7693 | 0.2456 | 0.0276 |  | 67 | 33 | 144 | 0.0774 | 0.0238 | 0.0235 | 0.0435 | 0.0446 | 0.0065 | 0.0043 | 0.0038
2021-04-07 | A63658 | B | 36 | AE1055LS | 102 | 34900 | 0.043 | 0.1189 | 0.1189 | 0.1343 | 1604 | 1604 | 1564 | 3032 | 61.3 |  |  | 0 | 미정 | 선택 | 미정 | 미정 | 0 | 0 | 0 | 0 | 0 | 0 | 0.043 | 0.0672 | 0.0023 | 0.1368 | 47 | 4000 | 1575 | 0.4076 | 0.6628 | 0.2128 | 0.0344 | [6 empty] | 1484 | 25 | 25 | 3 | 0.2 | 51 | 25 | 미정 |  | 2021-04-07 13:59 | 1568 |  | 0 | 33 | 0 | 0 | 0 | 0 | 0.553 | 0.7783 | 0.2405 | 0.0301 | 103050 | 69 | 29 | 142 | 0.0741 | 0.0252 | 0.0268 | 0.0465 | 0.0408 | 0.0119 | 0.005 | 0.0047
2021-04-07 | B63135 | I | 6 | SCM415C2 | 103 | 38200 |  | 0.0258 | 0.0258 | 0.0869 | 1621 | 1621 | 1530 | 2822 | 122.3 |  |  | 0 | 미정 | 미정 | 미정 | 미정 | 0 | 0 | 0 | 45 | 0 | 0 |  |  |  |  | 53 | 9100 | 1697 | 0.1367 | 0.5596 | 0.1775 | 0.1482 | [6 empty] | 1516 | 20 | 21 | 1 | 0.45 | 161 | 0 | 미정 |  | 2021-04-07 14:49 | 1677 |  | 45 | 0 | 0 | 0 | 0 | 0 | 0.1573 | 0.6967 | 0.2134 | 0.0282 |  | 720 | 9 | 117 | 0.213 | 0.0877 | 0.0277 |  | 0.0349 | 0.0174 | 0.0066 | 0.0149
2021-04-07 | A63659 | B | 5 | AE1055LS | 101 | 35800 | 0.064 | 0.126 | 0.126 | 0.1915 | 1590 | 1590 | 1539 | 2931 | 44.8 |  |  | 0 | 미정 | 선택 | 미정 | 미정 | 0 | 0 | 0 | 0 | 0 | 0 | 0.064 | 0.1084 | 0.0022 | 0.133 | 40 | 4900 | 1582 | 0.4811 | 0.6639 | 0.215 | 0.0139 | [6 empty] | 1484 | 25 | 25 | 3 | 0.19 | 53 | 23 | 미정 |  | 2021-04-07 14:55 | 1580 |  | 0 | 9 | 0 | 0 | 0 | 0 | 0.5532 | 0.786 | 0.2354 | 0.0291 | 104800 | 69 | 23 | 133 | 0.0532 | 0.0144 | 0.024 | 0.0513 | 0.036 | 0.0034 | 0.0028 | 0.0037
2021-04-07 | B63136 | I | 10 | SCM415C2 | 104 | 38000 | 0.1342 | 0.0318 | 0.0318 | 0.0851 | 1628 | 1628 | 1575 | 2673 | 28.4 |  |  | 0 | 미정 | 미정 | 미정 | 미정 | 0 | 0 | 0 | 0 | 0 | 0 | 0.1342 | 0.1358 | 0.0052 | 0.3092 | 43 | 7900 | 1667 | 0.1285 | 0.5689 | 0.1354 | 0.0227 | [6 empty] | 1516 | 20 | 21 | 1 | 0.34 | 74 | 0 | 미정 |  | 2021-04-07 15:47 | 1660 |  | 40 | 0 | 0 | 0 | 0 | 0 | 0.1572 | 0.7011 | 0.2121 | 0.0183 | 100700 | 565 | 9 | 111 | 0.0472 | 0.0209 | 0.0236 | 0.0431 | 0.0292 | 0.011 | 0.0085 | 0.0158
2021-04-07 | A63660 | B | 35 | AE1055LS | 100 | 35800 | 0.0605 | 0.0993 | 0.0993 | 0.1567 | 1610 | 1610 | 1546 | 2960 | 43.5 |  |  | 0 | 미정 | 선택 | 미정 | 미정 | 0 | 0 | 0 | 0 | 0 | 0 | 0.0605 | 0.125 | 0.0015 | 0.0013 | 40 | 3800 | 1590 | 0.4353 | 0.6365 | 0.2198 | 0.0153 | [6 empty] | 1484 | 25 | 25 | 3 | 0.21 | 57 | 25 | 미정 |  | 2021-04-07 15:52 | 1583 |  | 0 | 33 | 0 | 0 | 0 | 0 | 0.5524 | 0.7907 | 0.2309 | 0.0265 | 99850 | 68 | 28 | 142 | 0.0525 | 0.0189 | 0.0224 | 0.051 | 0.0334 | 0.0043 | 0.0034 | 0.0037
2021-04-07 | B63137 | B | 29 | SM45CB | 104 | 37500 | 0.0559 | 0.0862 | 0.0862 | 0.1312 | 1617 | 1617 | 1564 | 2688 |  |  |  | 0 | 미정 | 미정 | 미정 | 미정 | 0 | 0 | 0 | 301 | 0 | 0 | 0.0559 | 0.0689 | 0.003 | 0.0993 | 44 | 7600 | 1669 | 0.3673 | 0.5596 | 0.184 | 0.0056 | [6 empty] | 1493 | 14 | 22 | 1 | 0.34 | 92 | 44 | 미정 |  | 2021-04-07 16:56 | 1662 |  | 40 | 0 | 0 | 0 | 0 | 0 | 0.4539 | 0.6503 | 0.2132 | 0.0138 |  | 70 | 5 | 115 | 0.0048 | 0.0064 | 0.0122 | 0.0503 | 0.0235 | 0.0099 | 0.0096 | 0.0081
2021-04-07 | A63661 | B | 22 | P-AE1055LSM | 101 | 36300 | 0.155 | 0.0641 | 0.0641 | 0.1864 | 1613 | 1613 | 1537 | 2899 | 44.9 |  |  | 0 | 미정 | 선택 | 미정 | 미정 | 0 | 0 | 0 | 0 | 0 | 0 | 0.155 | 0.1532 | 0.0063 | 0.0977 | 44 | 4300 | 1580 | 0.4821 | 0.6463 | 0.207 | 0.0173 | [6 empty] | 1484 | 25 | 25 | 3 | 0.21 | 57 | 25 | 미정 |  | 2021-04-07 17:00 | 1579 |  | 0 | 8 | 0 | 0 | 0 | 0 | 0.541 | 0.7739 | 0.2318 | 0.0265 | 101650 | 73 | 27 | 135 | 0.0537 | 0.0187 | 0.0218 | 0.0638 | 0.0419 | 0.0058 | 0.0036 | 0.0039
2021-04-07 | A63662 | B | 36 | P-AE1055LSM | 104 | 36400 | 0.1748 | 0.1416 | 0.1416 | 0.1744 | 1604 | 1604 | 1533 | 2970 | 47.1 |  |  | 0 | 미정 | 선택 | 미정 | 미정 | 0 | 0 | 0 | 0 | 0 | 0 | 0.1748 | 0.192 | 0.0078 | 0.2406 | 45 | 4600 | 1596 | 0.3923 | 0.6635 | 0.1669 | 0.0172 | 0.105 | 54.774 | 26.576 | 6.296 | 8.699 | 2.061 | 1484 | 25 | 25 | 3 | 0.2 | 53 | 22 | 미정 |  | 2021-04-07 18:01 | 1581 |  | 0 | 20 | 0 | 0 | 0 | 0 | 0.5708 | 0.7551 | 0.23 | 0.0237 | 104000 | 75 | 21 | 136 | 0.0564 | 0.0148 | 0.0217 | 0.0581 | 0.0424 | 0.0075 | 0.0033 | 0.0035
2021-04-07 | B63138 | B | 6 | SM45CB | 104 | 37400 | 0.0732 | 0.1259 | 0.1259 | 0.2354 | 1571 | 1571 | 1514 | 2700 |  |  |  | 0 | 미정 | 미정 | 미정 | 미정 | 0 | 0 | 0 | 304 | 0 | 0 | 0.0732 | 0.0703 | 0.0051 | 0.0763 | 44 | 5800 | 1618 | 0.3565 | 0.5669 | 0.2019 | 0.0052 | [6 empty] | 1493 | 14 | 15 | 1 | 0.28 | 105 | 22 | 미정 |  | 2021-04-07 17:57 | 1598 |  | 10 | 0 | 0 | 0 | 0 | 0 | 0.4541 | 0.6415 | 0.2033 | 0.0219 |  | 74 | 36 | 146 | 0.0071 | 0.0059 | 0.0191 | 0.0433 | 0.0354 | 0.0106 | 0.009 | 0.008
2021-04-07 | B63139 | B | 10 | SM45C | 104 | 37500 | 0.0795 | 0.0935 | 0.0935 | 0.1221 | 1590 | 1590 | 1537 | 2681 |  |  |  | 0 | 미정 | 미정 | 미정 | 미정 | 0 | 0 | 0 | 305 | 0 | 0 | 0.0795 | 0.0774 | 0.0169 | 0.0863 | 39 | 6300 | 1625 | 0.3619 | 0.5102 | 0.1993 | 0.0053 | [6 empty] | 1493 | 15 | 16 | 1 | 0.32 | 67 | 28 | 미정 |  | 2021-04-07 18:56 | 1615 |  | 0 | 0 | 0 | 0 | 0 | 0 | 0.448 | 0.6608 | 0.2108 | 0.0127 |  | 74 | 9 | 120 | 0.0048 | 0.0057 | 0.0161 | 0.0542 | 0.0267 | 0.0096 | 0.0096 | 0.015
2021-04-07 | A63663 | B | 5 | AE1055LS | 104 | 36500 | 0.1212 | 0.0773 | 0.0773 | 0.1229 | 1627 | 1627 | 1559 | 2961 | 36.3 |  |  | 0 | 선택 | 미정 | 미정 | 미정 | 0 | 0 | 0 | 0 | 0 | 0 | 0.1212 | 0.168 | 0.0039 | 0.0304 | 40 | 3600 | 1587 | 0.43 | 0.6673 | 0.2065 | 0.0166 | [6 empty] | 1484 | 25 | 25 | 3 | 0.21 | 59 | 25 | 미정 |  | 2021-04-07 18:59 | 1581 |  | 0 | 31 | 0 | 0 | 0 | 0 | 0.583 | 0.7799 | 0.2322 | 0.0247 |  | 64 | 40 | 152 | 0.0445 | 0.0232 | 0.0213 | 0.0568 | 0.0177 | 0.0051 | 0.0044 | 0.0039
2021-04-07 | A63664 | B | 35 | AE1055LS | 104 | 36400 | 0.0821 | 0.0798 | 0.0798 | 0.1128 | 1609 | 1609 | 1553 | 2939 | 41 |  |  | 0 | 미정 | 선택 | 미정 | 미정 | 0 | 0 | 0 | 0 | 0 | 0 | 0.0821 | 0.108 | 0.0029 | 0.1456 | 41 | 4000 | 1569 | 0.44 | 0.6458 | 0.1968 | 0.0163 | [6 empty] | 1484 | 25 | 25 | 3 | 0.21 | 59 | 23 | 미정 |  | 2021-04-07 19:58 | 1577 |  | 0 | 34 | 0 | 0 | 0 | 0 | 0.548 | 0.7939 | 0.2333 | 0.0274 | 105450 | 70 | 31 | 142 | 0.0486 | 0.019 | 0.0227 | 0.0462 | 0.0357 | 0.0048 | 0.0037 | 0.0041
2021-04-07 | B63140 | B | 1 | SM45C | 104 | 39400 | 0.0928 | 0.1263 | 0.1263 | 0.1144 | 1545 | 1580 | 1536 | 2759 |  |  |  | 0 | 미정 | 미정 | 미정 | 미정 | 0 | 0 | 0 | 301 | 0 | 0 | 0.0928 | 0.1054 | 0.0038 | 0.0588 | 41 | 6900 | 1622 | 0.3405 | 0.5158 | 0.1588 | 0.0042 | [6 empty] | 1493 | 15 | 16 | 1 | 0.32 | 63 | 22 | 미정 |  | 2021-04-07 20:07 | 1613 |  | 0 | 0 | 0 | 0 | 0 | 0 | 0.464 | 0.66 | 0.2058 | 0.0224 |  | 76 | 22 | 129 | 0.0061 | 0.0049 | 0.02 | 0.0519 | 0.0444 | 0.0124 | 0.0125 | 0.0127
2021-04-07 | A63665 | B | 22 | AE1055LS | 104 | 36400 | 0.063 | 0.1343 | 0.1343 | 0.1448 | 1599 | 1599 | 1539 | 2974 | 43.4 |  |  | 0 | 미정 | 선택 | 미정 | 미정 | 0 | 0 | 0 | 0 | 0 | 0 | 0.063 | 0.0849 | 0.0028 | 0.4551 | 40 | 4400 | 1588 | 0.4977 | 0.6607 | 0.1765 | 0.0187 | [6 empty] | 1484 | 25 | 25 | 3 | 0.2 | 56 | 23 | 미정 |  | 2021-04-07 21:03 | 1579 |  | 0 | 8 | 16 | 0 | 0 | 0 | 0.5482 | 0.78 | 0.2343 | 0.0283 |  | 66 | 31 | 137 | 0.0524 | 0.0143 | 0.0226 | 0.0374 | 0.0361 | 0.008 | 0.0043 | 0.0039
2021-04-07 | B63141 | B | 38 | SM45C | 103 | 38900 | 0.0548 | 0.0379 | 0.0379 | 0.1362 | 1576 | 1576 | 1550 | 2754 |  |  |  | 0 | 미정 | 미정 | 미정 | 미정 | 0 | 0 | 0 | 302 | 0 | 0 | 0.0548 | 0.0561 | 0.0056 | 0.1557 | 45 | 7100 | 1627 | 0.3838 | 0.5243 | 0.1839 | 0.0038 | [6 empty] | 1493 | 15 | 16 | 1 | 0.26 | 73 | 26 | 미정 |  | 2021-04-07 21:22 | 1619 |  | 0 | 0 | 0 | 0 | 0 | 0 | 0.448 | 0.6582 | 0.1926 | 0.0178 | 89950 | 71 | 19 | 123 | 0.0037 | 0.0042 | 0.0148 | 0.0411 | 0.0367 | 0.0154 | 0.0168 | 0.0141
2021-04-07 | A63666 | B | 36 | AE1055LS | 104 | 36100 | 0.0638 | 0.0895 | 0.0895 | 0.1896 | 1601 | 1601 | 1532 | 2924 | 52.9 |  |  | 0 | 선택 | 미정 | 미정 | 미정 | 0 | 0 | 0 | 0 | 0 | 0 | 0.0638 | 0.0999 | 0.0016 | 0.326 | 40 | 4400 | 1582 | 0.3583 | 0.6517 | 0.2114 | 0.0312 | [6 empty] | 1484 | 25 | 25 | 3 | 0.2 | 61 | 25 | 미정 |  | 2021-04-07 22:05 | 1584 |  | 0 | 18 | 0 | 0 | 0 | 0 | 0.541 | 0.789 | 0.2517 | 0.0321 | 100750 | 68 | 24 | 118 | 0.0657 | 0.0204 | 0.0264 | 0.0418 | 0.023 | 0.008 | 0.0046 | 0.0041
2021-04-07 | B63142 | B | 6 | SM45C | 104 | 38100 | 0.0509 | 0.1298 | 0.1298 | 0.1056 | 1557 | 1557 | 1562 | 2706 |  |  |  | 0 | 미정 | 미정 | 미정 | 미정 | 0 | 0 | 0 | 302 | 0 | 0 | 0.0509 | 0.0582 | 0.0029 | 0.146 | 39 | 5700 | 1606 | 0.3921 | 0.5746 | 0.1875 | 0.0035 | [6 empty] | 1493 | 15 | 15 | 1 | 0.3 | 57 | 21 | 미정 |  | 2021-04-07 22:19 | 1603 |  | 40 | 0 | 0 | 0 | 0 | 0 | 0.4377 | 0.6616 | 0.2007 | 0.007 | 99800 | 71 | 24 | 125 | 0.0039 | 0.0042 | 0.0142 | 0.0426 | 0.026 | 0.0175 | 0.0164 | 0.0155
2021-04-07 | A63667 | B | 5 | AE1055LS | 104 | 36800 | 0.0374 | 0.1198 | 0.0791 | 0.0987 | 1563 | 1589 | 1547 | 3122 | 22.1 |  |  | 0 | 해제 | 선택 | 미정 | 미정 | 0 | 0 | 0 | 0 | 0 | 0 | 0.0374 | 0.0444 | 0.0026 | 0.0155 | 40 | 5100 | 1588 | 0.4183 | 0.6514 | 0.2051 | 0.0315 | [6 empty] | 1484 | 25 | 25 | 3 | 0.2 | 56 | 27 | 미정 |  | 2021-04-07 23:08 | 1585 |  | 0 | 30 | 15 | 0 | 0 | 0 | 0.5299 | 0.7882 | 0.24 | 0.0319 | 104350 | 68 | 22 | 118 | 0.0266 | 0.0201 | 0.0278 | 0.0433 | 0.0553 | 0.012 | 0.0064 | 0.0048
2021-04-07 | B63143 | B | 10 | SM45C | 103 | 37800 | 0.1661 | 0.0244 | 0.1313 | 0.1273 | 1675 | 1602 | 1559 | 2878 |  |  |  | 0 | 미정 | 미정 | 미정 | 미정 | 0 | 0 | 0 | 304 | 0 | 0 | 0.1661 | 0.1279 | 0.0158 | 0.0945 | 41 | 6300 | 1605 | 0.4063 | 0.5557 | 0.1726 | 0.0036 | [6 empty] | 1493 | 15 | 16 | 1 | 0.24 | 66 | 27 | 미정 |  | 2021-04-07 23:22 | 1607 |  | 11 | 0 | 0 | 0 | 0 | 0 | 0.4514 | 0.669 | 0.203 | 0.0183 | 93700 | 166 | 22 | 125 | 0.0032 | 0.0042 | 0.0167 | 0.0519 | 0.031 | 0.011 | 0.0118 | 0.0134
2021-04-07 | A63668 | B | 35 | AE1055LS | 105 | 35800 | 0.0587 | 0.0737 | 0.0737 | 0.1484 | 1588 | 1588 | 1532 | 2861 | 42.8 |  |  | 0 | 선택 | 미정 | 미정 | 미정 | 0 | 0 | 0 | 0 | 0 | 0 | 0.0587 | 0.057 | 0.0025 | 0.0897 | 40 | 5100 | 1581 | 0.3577 | 0.6346 | 0.2084 | 0.029 | [6 empty] | 1484 | 25 | 25 | 3 | 0.19 | 57 | 26 | 미정 |  | 2021-04-08 00:01 | 1588 |  | 0 | 23 | 0 | 0 | 0 | 0 | 0.536 | 0.7898 | 0.244 | 0.0325 | 101200 | 68 | 23 | 123 | 0.0513 | 0.0179 | 0.0265 | 0.0309 | 0.0198 | 0.0074 | 0.0037 | 0.0037
2021-04-07 | B63144 | T | 1 | AE8620HT | 103 | 37400 | 0.0559 | 0.1155 | 0.1155 | 0.1762 | 1633 | 1633 | 1552 | 2779 | 19 |  |  | 0 | 미정 | 미정 | 미정 | 미정 | 0 | 0 | 0 | 0 | 0 | 0 | 0.0559 | 0.0566 | 0.0029 | 0.0636 | 49 | 8700 | 1661 | 0.1739 | 0.7526 | 0.2298 | 0.019 | [6 empty] | 1508 | 13 | 14 | 1 | 0.31 | 86 | 33 | 미정 |  | 2021-04-08 00:25 | 1663 |  | 10 | 0 | 48 | 0 | 0 | 0 | 0.198 | 0.8665 | 0.2898 | 0.0261 | 95900 |  | 24 | 143 | 0.0299 | 0.0209 | 0.0225 | 0.0279 | 0.0225 | 0.0107 | 0.0095 | 0.0149
2021-04-07 | A63669 | B | 29 | AE1055LS | 102 | 36800 | 0.0731 |  |  | 0.2206 |  | 1616 | 1549 | 3110 | 52.5 |  |  | 0 | 선택 | 미정 | 미정 | 미정 | 0 | 0 | 0 | 0 | 0 | 0 | 0.0731 | 0.1155 | 0.004 | 0.1833 | 40 | 4700 | 1586 | 0.435 | 0.651 | 0.209 | 0.0302 | [6 empty] | 1484 | 25 | 25 | 3 | 0.2 | 61 | 29 | 미정 |  | 2021-04-08 01:03 | 1595 |  | 0 | 0 | 0 | 0 | 0 | 0 | 0.559 | 0.7803 | 0.2391 | 0.0319 | 101500 | 67 | 15 | 115 | 0.0635 | 0.0234 | 0.028 | 0.0343 | 0.0221 | 0.0078 | 0.0051 | 0.0048
2021-04-07 | B63145 | T | 38 | AE8620HT | 102 | 37300 | 0.0888 | 0.0794 | 0.0794 | 0.1167 | 1626 | 1626 | 1559 | 2773 | 12.9 |  |  | 0 | 미정 | 미정 | 미정 | 미정 | 0 | 0 | 0 | 0 | 0 | 0 | 0.0888 | 0.1178 | 0.0042 | 0.2547 | 43 | 7000 | 1649 | 0.1616 | 0.8373 | 0.2172 | 0.0096 | [6 empty] | 1508 | 13 | 14 | 1 | 0.25 | 68 | 23 | 미정 |  | 2021-04-08 01:20 | 1633 |  | 10 | 0 | 17 | 0 | 0 | 0 | 0.2043 | 0.8847 | 0.2906 | 0.0229 | 93850 |  | 36 | 157 | 0.0201 | 0.011 | 0.0214 | 0.0371 | 0.0261 | 0.0172 | 0.0108 | 0.0141
2021-04-07 | A63670 | B | 36 | AE1055LS | 102 | 35800 | 0.0682 | 0.1238 | 0.1238 | 0.1329 | 1634 | 1634 | 1569 | 2890 | 28.1 |  |  | 0 | 선택 | 미정 | 미정 | 미정 | 0 | 0 | 0 | 0 | 0 | 0 | 0.0682 | 0.0956 | 0.0025 | 0.2743 | 40 | 3600 | 1580 | 0.3901 | 0.6469 | 0.2135 | 0.0293 | [6 empty] | 1484 | 25 | 25 | 3 | 0.19 | 57 | 26 | 미정 |  | 2021-04-08 01:59 | 1583 |  | 0 | 21 | 0 | 0 | 0 | 0 | 0.546 | 0.7856 | 0.2449 | 0.0345 | 97150 | 65 | 23 | 123 | 0.0348 | 0.0243 | 0.0286 | 0.0331 | 0.0125 | 0.0051 | 0.003 | 0.0035
2021-04-07 | B63146 | T | 6 | AE8620HT | 104 | 37300 | 0.0775 | 0.0324 | 0.0324 | 0.1215 | 1679 | 1679 | 1555 | 2777 | 13.3 |  |  | 0 | 미정 | 미정 | 미정 | 미정 | 0 | 0 | 0 | 0 | 0 | 0 | 0.0775 | 0.1048 | 0.0115 | 0.3167 | 41 | 6900 | 1643 | 0.1722 | 0.7888 | 0.2278 | 0.0142 | [6 empty] | 1508 | 13 | 14 | 1 | 0.25 | 68 | 23 | 미정 |  | 2021-04-08 02:17 | 1631 |  | 10 | 0 | 0 | 0 | 0 | 0 | 0.2031 | 0.8732 | 0.2894 | 0.0287 | 92200 |  | 37 | 156 | 0.0204 | 0.014 | 0.0241 | 0.0345 | 0.0128 | 0.009 | 0.008 | 0.0141
2021-04-07 | A63671 | B | 5 | AE1055LS | 104 | 35900 | 0.0369 | 0.0812 | 0.1043 | 0.1792 | 1572 | 1579 | 1526 | 2989 | 22.9 |  |  | 0 | 선택 | 미정 | 미정 | 미정 | 0 | 0 | 0 | 0 | 0 | 0 | 0.0369 | 0.0809 | 0.007 | 0.3009 | 40 | 5000 | 1571 | 0.4301 | 0.6215 | 0.1985 | 0.0244 | [6 empty] | 1484 | 25 | 25 | 3 | 0.19 | 61 | 28 | 미정 |  | 2021-04-08 02:56 | 1584 |  | 0 | 24 | 0 | 0 | 0 | 0 | 0.536 | 0.7935 | 0.2271 | 0.0289 | 106800 | 70 | 24 | 125 | 0.0531 | 0.0228 | 0.0246 | 0.0345 | 0.0221 | 0.0075 | 0.0046 | 0.0042
2021-04-07 | B63147 | T | 10 | AE8620HT | 103 | 37400 | 0.0775 | 0.0739 | 0.0739 | 0.1206 | 1606 | 1606 | 1534 | 2866 | 41.2 |  |  | 0 | 미정 | 미정 | 미정 | 미정 | 0 | 0 | 0 | 0 | 0 | 0 | 0.0775 | 0.1131 | 0.0083 | 0.106 | 48 | 7800 | 1624 | 0.1666 | 0.8051 | 0.2383 | 0.0257 | [6 empty] | 1508 | 13 | 14 | 1 | 0.26 | 64 | 23 | 미정 |  | 2021-04-08 03:23 | 1621 |  | 32 | 0 | 0 | 0 | 0 | 0 | 0.2035 | 0.8807 | 0.2858 | 0.0275 | 154950 |  | 24 | 139 | 0.038 | 0.0245 | 0.0261 | 0.0448 | 0.0261 | 0.0109 | 0.0082 | 0.0146
2021-04-07 | A63672 | B | 35 | AE1055LS | 103 | 35900 |  | 0.1086 | 0.1086 | 0.1879 | 1602 | 1602 | 1532 | 2901 | 45.8 |  |  | 0 | 선택 | 미정 | 미정 | 미정 | 0 | 0 | 0 | 0 | 0 | 0 |  |  |  |  | 40 | 5300 | 1583 | 0.4123 | 0.624 | 0.2021 | 0.0248 | [6 empty] | 1484 | 25 | 25 | 3 | 0.2 | 99 | 29 | 미정 |  | 2021-04-08 03:51 | 1583 |  | 0 | 22 | 0 | 0 | 0 | 0 | 0.54 | 0.7818 | 0.2345 | 0.0313 | 107450 | 80 | 24 | 128 | 0.0509 | 0.0198 | 0.0257 |  | 0.0299 | 0.0084 | 0.0039 | 0.0044
2021-04-07 | B63148 | T | 1 | AE8620HT | 104 | 37900 | 0.0836 | 0.0881 | 0.0881 | 0.1532 | 1653 | 1653 | 1550 | 2884 | 34.2 |  |  | 0 | 미정 | 미정 | 미정 | 미정 | 0 | 0 | 0 | 0 | 0 | 0 | 0.0836 | 0.1009 | 0.006 | 0.1392 | 45 | 7200 | 1656 | 0.1953 | 0.8233 | 0.2609 | 0.0243 | [6 empty] | 1508 | 13 | 14 | 1 | 0.27 | 84 | 43 | 미정 |  | 2021-04-08 04:24 | 1643 |  | 23 | 0 | 0 | 0 | 0 | 0 | 0.2156 | 0.8855 | 0.2973 | 0.0275 | 98150 | 98 | 20 | 135 | 0.0475 | 0.0248 | 0.0242 | 0.037 | 0.0217 | 0.0091 | 0.0081 | 0.0128
2021-04-07 | A63673 | B | 29 | AE1055LS | 103 | 37900 | 0.1148 | 0.0777 | 0.0649 | 0.1389 | 1608 | 1616 | 1552 | 3122 | 37.6 |  |  | 0 | 선택 | 미정 | 미정 | 미정 | 0 | 0 | 0 | 0 | 0 | 0 | 0.1148 | 0.1651 | 0.0039 | 0.2654 | 40 | 5200 | 1617 | 0.411 | 0.6585 | 0.2153 | 0.0288 | [6 empty] | 1484 | 25 | 25 | 3 | 0.2 | 87 | 29 | 미정 |  | 2021-04-08 04:51 | 1612 |  | 0 | 32 | 0 | 0 | 0 | 0 | 0.553 | 0.7828 | 0.2458 | 0.0344 |  | 89 | 60 | 189 | 0.0447 | 0.0251 | 0.0278 | 0.0374 | 0.0204 | 0.0073 | 0.0045 | 0.0045
2021-04-07 | B63149 | I | 38 | SCM415C2 | 104 | 36800 | 0.0864 | 0.0558 | 0.0558 | 0.0907 | 1637 | 1637 | 1545 | 2799 | 32.3 |  |  | 0 | 미정 | 미정 | 미정 | 미정 | 0 | 0 | 0 | 0 | 0 | 0 | 0.0864 | 0.1021 | 0.0061 | 0.0479 | 53 | 9000 | 1699 | 0.1443 | 0.6024 | 0.1807 | 0.0209 | [6 empty] | 1516 | 20 | 26 | 1 | 0.27 | 83 | 0 | 미정 |  | 2021-04-08 05:28 | 1675 |  | 11 | 0 | 22 | 0 | 0 | 0 | 0.149 | 0.679 | 0.2109 | 0.0197 | 98000 | 572 | 15 | 138 | 0.0469 | 0.0175 | 0.0231 | 0.0427 | 0.0306 | 0.0121 | 0.0106 | 0.015
2021-04-07 | A63674 | B | 36 | AE1055LS | 103 | 36600 | 0.0465 | 0.2373 | 0.2373 | 0.2683 | 1622 | 1622 | 1560 | 2978 | 55.3 |  |  | 0 | 선택 | 미정 | 미정 | 미정 | 0 | 0 | 0 | 0 | 0 | 0 | 0.0465 | 0.0687 | 0.0222 | 0.1215 | 40 | 4500 | 1592 | 0.4857 | 0.681 | 0.2018 | 0.0435 | [6 empty] | 1484 | 25 | 25 | 3 | 0.19 | 61 | 24 | 미정 |  | 2021-04-08 06:12 | 1592 |  | 0 | 36 | 15 | 0 | 0 | 0 | 0.548 | 0.7759 | 0.2432 | 0.0295 |  | 70 | 36 | 146 | 0.0688 | 0.0297 | 0.0261 | 0.0369 | 0.0301 | 0.0096 | 0.0045 | 0.0047
2021-04-07 | B63150 | T | 6 | SCR435BM | 103 | 39000 | 0.0498 | 0.0673 | 0.0805 | 0.1014 | 1577 | 1598 | 1552 | 2695 | 13.7 |  |  | 0 | 미정 | 선택 | 미정 | 미정 | 0 | 0 | 0 | 0 | 0 | 0 | 0.0498 | 0.0646 | 0.0065 | 0.1067 | 58 | 8800 | 1652 | 0.2939 | 0.668 | 0.1919 | 0.0148 | [6 empty] | 1496 | 13 | 14 | 1 | 0.36 | 93 | 42 | 미정 |  | 2021-04-08 06:47 | 1649 |  | 71 | 0 | 21 | 0 | 0 | 0 | 0.357 | 0.9791 | 0.2445 | 0.0281 | 105950 |  | 31 | 168 | 0.0206 | 0.0158 | 0.0245 | 0.0154 | 0.0096 | 0.0053 | 0.0054 | 0.0049
2021-04-08 | A63675 | B | 5 | AE1055LS | 103 | 35500 | 0.0548 | 0.1285 | 0.1285 | 0.1928 | 1601 | 1601 | 1541 | 3142 | 44.9 |  |  | 0 | 선택 | 미정 | 미정 | 미정 | 0 | 0 | 0 | 0 | 0 | 0 | 0.0548 | 0.0863 | 0.0058 | 0.2549 | 40 | 5400 | 1597 | 0.448 | 0.6089 | 0.1913 | 0.0325 | [6 empty] | 1484 | 25 | 26 | 3 | 0.2 | 63 | 26 | 미정 |  | 2021-04-08 07:16 | 1590 |  | 0 | 52 | 13 | 0 | 0 | 0 | 0.5494 | 0.7716 | 0.2398 | 0.0295 |  | 73 | 29 | 136 | 0.053 | 0.0257 | 0.0267 | 0.0465 | 0.0305 | 0.0085 | 0.0045 | 0.0038
2021-04-08 | B63151 | T | 10 | SCR435BM | 103 | 38800 | 0.0795 | 0.0726 | 0.0726 | 0.1154 | 1615 | 1615 | 1567 | 2763 | 19.8 |  |  | 0 | 미정 | 선택 | 미정 | 미정 | 0 | 0 | 0 | 0 | 0 | 0 | 0.0795 | 0.0946 | 0.0041 | 0.1477 | 50 | 6800 | 1629 | 0.326 | 0.74 | 0.1828 | 0.02 | [6 empty] | 1496 | 13 | 15 | 1 | 0.3 | 71 | 36 | 미정 |  | 2021-04-08 07:50 | 1622 |  | 70 | 0 | 0 | 0 | 0 | 0 | 0.361 | 0.998 | 0.2477 | 0.0271 | 104400 |  | 43 | 181 | 0.0287 | 0.0244 | 0.0236 | 0.0204 | 0.0103 | 0.0046 | 0.0043 | 0.0044
2021-04-08 | A63676 | B | 35 | AE1055LS | 103 | 36700 | 0.0399 | 0.0304 | 0.1416 | 0.1751 | 1591 | 1582 | 1529 | 3126 | 47.2 |  |  | 0 | 선택 | 미정 | 미정 | 미정 | 0 | 0 | 0 | 0 | 0 | 0 | 0.0399 | 0.0637 | 0.0031 | 0.1494 | 40 | 5400 | 1590 | 0.4639 | 0.6443 | 0.2021 | 0.0331 | [6 empty] | 1484 | 25 | 26 | 3 | 0.21 | 63 | 25 | 미정 |  | 2021-04-08 08:23 | 1590 |  | 0 | 17 | 15 | 0 | 0 | 0 | 0.56 | 0.7638 | 0.2387 | 0.0289 |  | 84 | 28 | 131 | 0.0552 | 0.0287 | 0.0242 | 0.0397 | 0.0264 | 0.007 | 0.003 | 0.003
2021-04-08 | B63152 | B | 1 | AE4340M7 | 103 | 38000 | 0.0693 | 0.0541 | 0.0859 | 0.0995 | 1646 | 1616 | 1575 | 2737 | 11.8 |  |  | 0 | 미정 | 미정 | 미정 | 미정 | 0 | 0 | 0 | 0 | 0 | 0 | 0.0693 | 0.0907 | 0.0038 | 0.1998 | 44 | 7600 | 1659 | 0.2842 | 0.591 | 0.1828 | 0.0265 | [6 empty] | 1488 | 18 | 21 | 1 | 0.27 | 83 | 41 | 미정 |  | 2021-04-08 08:45 | 1644 |  | 40 | 0 | 28 | 0 | 0 | 0 | 0.399 | 0.7736 | 0.2585 | 0.0349 | 103700 | 75 | 15 | 145 | 0.0172 | 0.0307 | 0.0287 | 0.0362 | 0.0101 | 0.0047 | 0.0042 | 0.012
2021-04-08 | A63677 | B | 29 | AE1055LS | 103 | 36400 | 0.0809 | 0.1454 | 0.1454 | 0.1919 | 1646 | 1646 | 1580 | 3222 | 56 |  |  | 0 | 선택 | 미정 | 미정 | 미정 | 0 | 0 | 0 | 0 | 0 | 0 | 0.0809 | 0.1786 | 0.0029 | 0.3311 | 46 | 4000 | 1606 | 0.5169 | 0.6968 | 0.2138 | 0.0406 | [6 empty] | 1484 | 25 | 25 | 3 | 0.2 | 66 | 29 | 미정 |  | 2021-04-08 09:26 | 1593 |  | 0 | 29 | 11 | 0 | 0 | 0 | 0.5465 | 0.7851 | 0.2523 | 0.0298 |  | 74 | 30 | 149 | 0.0738 | 0.028 | 0.0252 | 0.053 | 0.0304 | 0.0086 | 0.004 | 0.0036
2021-04-08 | B63153 | B | 38 | AE4340M7 | 104 | 39400 | 0.1063 | 0.1514 | 0.1514 | 0.2019 | 1584 | 1584 | 1546 | 2728 | 37.8 |  |  | 0 | 미정 | 미정 | 미정 | 미정 | 0 | 0 | 0 | 0 | 0 | 0 | 0.1063 | 0.1171 | 0.0034 | 0.1511 | 45 | 7200 | 1616 | 0.3236 | 0.623 | 0.1875 | 0.0296 | [6 empty] | 1488 | 18 | 19 | 1 | 0.24 | 51 | 17 | 미정 |  | 2021-04-08 09:55 | 1607 |  | 40 | 0 | 42 | 0 | 0 | 0 | 0.3913 | 0.7644 | 0.2533 | 0.0311 | 102950 | 67 | 34 | 163 | 0.0538 | 0.0249 | 0.0304 | 0.0439 | 0.0168 | 0.0052 | 0.0037 | 0.0126
2021-04-08 | A63678 | B | 36 | AE1055LS | 103 | 34900 |  | 0.1564 | 0.1564 | 0.2064 | 1588 | 1588 | 1525 | 3060 | 53.8 |  |  | 0 | 선택 | 미정 | 미정 | 미정 | 0 | 0 | 0 | 0 | 0 | 0 |  |  |  |  | 40 | 5100 | 1601 | 0.4764 | 0.6922 | 0.2202 | 0.0314 | [6 empty] | 1484 | 25 | 25 | 3 | 0.21 | 68 | 27 | 미정 |  | 2021-04-08 10:28 | 1595 |  | 0 | 16 | 0 | 0 | 0 | 0 | 0.5641 | 0.7805 | 0.2443 | 0.031 |  | 76 | 39 | 154 | 0.0661 | 0.0274 | 0.0266 |  | 0.0242 | 0.0043 | 0.0021 | 0.0026
2021-04-08 | B63154 | B | 6 | AE4340M7 | 104 | 38200 | 0.0776 | 0.0696 | 0.0696 | 0.1064 | 1653 | 1653 | 1579 | 2644 | 28 |  |  | 0 | 미정 | 미정 | 미정 | 미정 | 0 | 0 | 0 | 0 | 0 | 0 | 0.0776 | 0.1281 | 0.0085 | 0.1103 | 43 | 6600 | 1628 | 0.3064 | 0.6087 | 0.1743 | 0.0232 | [6 empty] | 1488 | 18 | 19 | 1 | 0.27 | 63 | 27 | 미정 |  | 2021-04-08 10:53 | 1617 |  | 30 | 0 | 41 | 0 | 0 | 0 | 0.391 | 0.7813 | 0.2513 | 0.0315 | 105400 | 93 | 26 | 153 | 0.0395 | 0.0251 | 0.0286 | 0.0479 | 0.0213 | 0.007 | 0.0047 | 0.014
2021-04-08 | A63679 | B | 5 | AE1055LS | 104 | 36400 | 0.091 | 0.1462 | 0.1462 | 0.1897 | 1584 | 1584 | 1525 | 2894 | 52.7 |  |  | 0 | 선택 | 미정 | 미정 | 미정 | 0 | 0 | 0 | 0 | 0 | 0 | 0.091 | 0.1971 | 0.0039 | 0.4053 | 40 | 5300 | 1583 | 0.5005 | 0.7023 | 0.2014 | 0.0242 | [6 empty] | 1484 | 25 | 25 | 3 | 0.2 | 59 | 26 | 미정 |  | 2021-04-08 11:53 | 1583 |  | 0 | 21 | 16 | 0 | 0 | 0 | 0.5489 | 0.7785 | 0.2379 | 0.0301 | 102300 | 72 | 20 | 114 | 0.0643 | 0.0228 | 0.0263 | 0.0382 | 0.0224 | 0.0033 | 0.0021 | 0.0025
2021-04-08 | B63155 | B | 10 | AE4330VM2 | 104 | 39700 | 0.055 | 0.0297 | 0.0349 | 0.0991 | 1598 | 1583 | 1536 | 2826 | 25.6 |  |  | 0 | 미정 | 미정 | 미정 | 미정 | 0 | 0 | 0 | 0 | 0 | 0 | 0.055 | 0.0803 | 0.0042 | 0.1859 | 60 | 9500 | 1621 | 0.2356 | 0.7435 | 0.1913 | 0.028 | [6 empty] | 1493 | 18 | 18 | 1 | 0.24 | 66 | 27 | 미정 |  | 2021-04-08 12:26 | 1619 |  | 31 | 0 | 22 | 0 | 0 | 0 | 0.308 | 0.9733 | 0.2125 | 0.0313 | 104150 | 92 | 23 | 163 | 0.0384 | 0.026 | 0.0281 | 0.02 | 0.0119 | 0.0032 | 0.0022 | 0.0028
2021-04-08 | A63680 | B | 35 | AE1055LS | 103 | 36600 |  | 0.0955 | 0.0955 | 0.173 | 1585 | 1585 | 1541 | 3073 | 52.8 |  |  | 0 | 선택 | 미정 | 미정 | 미정 | 0 | 0 | 0 | 0 | 0 | 0 |  |  |  |  | 40 | 4800 | 1587 | 0.4717 | 0.6719 | 0.2035 | 0.0389 | [6 empty] | 1484 | 25 | 25 | 3 | 0.2 | 59 | 28 | 미정 |  | 2021-04-08 12:52 | 1587 |  | 0 | 24 | 21 | 0 | 0 | 0 | 0.5475 | 0.7837 | 0.2417 | 0.0303 |  | 72 | 20 | 118 | 0.0624 | 0.0252 | 0.0264 |  | 0.0204 | 0.0061 | 0.0025 | 0.0031
2021-04-08 | B63156 | B | 22 | AE4330VM2 | 91 | 36600 | 0.0529 | 1.0352 | 0.066 | 0.1652 | 1588 | 1600 | 1542 | 2618 | 24.7 |  |  | 0 | 선택 | 미정 | 미정 | 미정 | 0 | 0 | 0 | 0 | 0 | 0 | 0.0529 | 0.0823 | 0.0035 | 0.2025 | 58 | 9900 | 1634 | 0.2675 | 0.8504 | 0.1813 | 0.025 | [6 empty] | 1493 | 18 | 24 | 1 | 0.33 | 56 | 20 | 미정 |  | 2021-04-08 13:41 | 1627 |  | 15 | 0 | 13 | 0 | 0 | 0 | 0.313 | 0.982 | 0.2114 | 0.0258 | 103100 | 81 | 15 | 147 | 0.0347 | 0.0239 | 0.032 | 0.0172 | 0.0056 | 0.002 | 0.002 | 0.0028
2021-04-08 | A63681 | B | 29 | AE1055LS | 103 | 36200 | 0.0543 | 0.1239 | 0.1239 | 0.167 | 1622 | 1622 | 1558 | 3261 | 38.7 |  |  | 0 | 선택 | 미정 | 미정 | 미정 | 0 | 0 | 0 | 0 | 0 | 0 | 0.0543 | 0.1083 | 0.004 | 0.5257 | 40 | 4200 | 1591 | 0.5072 | 0.7036 | 0.2273 | 0.0279 | [6 empty] | 1484 | 25 | 25 | 3 | 0.2 | 63 | 29 | 미정 |  | 2021-04-08 13:53 | 1591 |  | 0 | 0 | 23 | 0 | 0 | 0 | 0.562 | 0.7679 | 0.2455 | 0.0279 |  | 68 | 27 | 127 | 0.0474 | 0.0258 | 0.0228 | 0.0323 | 0.0133 | 0.0021 | 0.0017 | 0.0032
2021-04-08 | B63157 | B | 1 | AE4330VM2 | 103 | 38400 | 0.0474 | 0.0547 | 0.1329 | 0.1552 | 1582 | 1589 | 1548 | 2892 | 27.2 |  |  | 0 | 미정 | 미정 | 미정 | 미정 | 0 | 0 | 0 | 0 | 0 | 0 | 0.0474 | 0.059 | 0.0035 | 0.0025 | 50 | 8600 | 1618 | 0.2478 | 0.7068 | 0.1808 | 0.0306 | [6 empty] | 1493 | 18 | 18 | 1 | 0.3 | 52 | 11 | 미정 |  | 2021-04-08 14:44 | 1608 |  | 72 | 0 | 9 | 0 | 0 | 0 | 0.318 | 0.9828 | 0.2115 | 0.0382 |  | 73 | 35 | 167 | 0.0407 | 0.0351 | 0.0351 | 0.0143 | 0.0049 | 0.0018 | 0.0022 | 0.0019
2021-04-08 | A63682 | B | 36 | AE1055LS | 104 | 36200 | 0.0648 | 0.0827 | 0.0827 | 0.1555 | 1592 | 1592 | 1545 | 2908 | 37.6 |  |  | 0 | 선택 | 미정 | 미정 | 미정 | 0 | 0 | 0 | 0 | 0 | 0 | 0.0648 | 0.1323 | 0.0021 | 0.2691 | 42 | 5300 | 1579 | 0.4041 | 0.6645 | 0.1636 | 0.02 | [6 empty] | 1484 | 25 | 25 | 3 | 0.2 | 63 | 30 | 미정 |  | 2021-04-08 14:50 | 1579 |  | 0 | 28 | 47 | 0 | 0 | 0 | 0.548 | 0.7782 | 0.2422 | 0.0301 | 107300 | 72 | 23 | 127 | 0.0426 | 0.0303 | 0.0258 | 0.0393 | 0.0217 | 0.0064 | 0.0027 | 0.0035
2021-04-08 | B63158 | B | 6 | AE4330VM2 | 100 | 37100 | 0.0549 | 0.0402 | 0.0531 | 0.09 | 1632 | 1626 | 1593 | 2858 | 14.8 |  |  | 0 | 미정 | 미정 | 미정 | 미정 | 0 | 0 | 0 | 0 | 0 | 0 | 0.0565 | 0.12 | 0.0023 | 0.0022 | 46 | 7700 | 1629 | 0.2394 | 0.6016 | 0.1715 | 0.0346 | [6 empty] | 1493 | 18 | 19 | 1 | 0.34 | 69 | 30 | 미정 |  | 2021-04-08 15:43 | 1625 |  | 51 | 41 | 0 | 0 | 0 | 0 | 0.32 | 0.9712 | 0.1979 | 0.0343 | 104600 | 84 | 35 | 168 | 0.0247 | 0.0412 | 0.0336 | 0.021 | 0.0048 | 0.002 | 0.0022 | 0.0023
2021-04-08 | A63683 | B | 5 | AE1055LS | 103 | 36200 | 0.0591 | 0.116 | 0.116 | 0.2002 | 1590 | 1590 | 1549 | 2867 | 33.3 |  |  | 0 | 미정 | 선택 | 미정 | 미정 | 0 | 0 | 0 | 0 | 0 | 0 | 0.0591 | 0.0956 | 0.0021 | 0.1823 | 41 | 5300 | 1580 | 0.4435 | 0.6722 | 0.1662 | 0.0339 | [6 empty] | 1484 | 25 | 25 | 3 | 0.2 | 65 | 33 | 미정 |  | 2021-04-08 15:49 | 1580 |  | 0 | 25 | 0 | 0 | 0 | 0 | 0.55 | 0.7616 | 0.2313 | 0.0314 | 111800 | 74 | 29 | 135 | 0.0373 | 0.0351 | 0.0276 | 0.0306 | 0.0138 | 0.0056 | 0.0021 | 0.003
2021-04-08 | B63159 | B | 10 | AE4330VM2 | 103 | 36900 | 0.0469 | 0.0295 | 0.0571 | 0.098 | 1627 | 1606 | 1587 | 2761 | 20.6 |  |  | 0 | 미정 | 선택 | 미정 | 미정 | 0 | 0 | 0 | 0 | 0 | 0 | 0.0469 | 0.0738 | 0.0034 | 0.1734 | 46 | 7300 | 1627 | 0.2247 | 0.7263 | 0.1635 | 0.0299 | [6 empty] | 1493 | 18 | 18 | 1 | 0.2 | 55 | 18 | 미정 |  | 2021-04-08 16:44 | 1607 |  | 53 | 0 | 15 | 0 | 0 | 0 | 0.315 | 0.9783 | 0.2002 | 0.0372 |  | 82 | 53 | 200 | 0.0321 | 0.0407 | 0.0358 | 0.0109 | 0.0029 | 0.0018 | 0.0017 | 0.0023
2021-04-08 | A63684 | B | 35 | AE1055LS | 104 | 35600 | 0.0738 | 0.0652 | 0.0652 | 0.1227 | 1624 | 1624 | 1566 | 2676 | 23 |  |  | 0 | 선택 | 해제 | 미정 | 미정 | 0 | 0 | 0 | 0 | 0 | 0 | 0.0738 | 0.0816 | 0.003 | 0.1196 | 40 | 3700 | 1591 | 0.4253 | 0.649 | 0.211 | 0.0251 | [6 empty] | 1484 | 25 | 25 | 3 | 0.2 | 59 | 27 | 미정 |  | 2021-04-08 16:56 | 1591 |  | 0 | 20 | 0 | 0 | 0 | 0 | 0.542 | 0.7722 | 0.238 | 0.0279 |  | 70 | 27 | 127 | 0.0273 | 0.033 | 0.0243 | 0.0264 | 0.0112 | 0.0026 | 0.002 | 0.0028
2021-04-08 | B63160 | B | 22 | AE4330VM2 | 97 | 35800 | 0.0636 | 0.0447 | 0.0447 | 0.1184 | 1647 | 1647 | 1591 | 2619 | 27.7 |  |  | 0 | 해제 | 선택 | 미정 | 미정 | 0 | 0 | 0 | 0 | 0 | 0 | 0.0636 | 0.0758 | 0.0044 | 0.2326 | 43 | 7200 | 1623 | 0.2315 | 0.742 | 0.1676 | 0.0343 | [6 empty] | 1493 | 18 | 18 | 1 | 0.31 | 55 | 13 | 미정 |  | 2021-04-08 17:48 | 1612 |  | 62 | 0 | 12 | 0 | 0 | 0 | 0.301 | 0.9831 | 0.1974 | 0.0343 | 101900 | 84 | 55 | 206 | 0.0445 | 0.0368 | 0.0323 | 0.019 | 0.0032 | 0.0017 | 0.0017 | 0.002
2021-04-08 | A63685 | B | 29 | AE1055LS | 100 | 35200 | 0.0901 | 0.0575 | 0.0575 | 0.1443 | 1591 | 1591 | 1538 | 2902 | 41.9 |  |  | 0 | 선택 | 미정 | 미정 | 미정 | 0 | 0 | 0 | 0 | 0 | 0 | 0.0901 | 0.1332 | 0.0028 | 0.1759 | 43 | 5700 | 1576 | 0.4691 | 0.6959 | 0.2066 | 0.032 | [6 empty] | 1484 | 25 | 25 | 3 | 0.2 | 64 | 30 | 미정 |  | 2021-04-08 17:55 | 1576 |  | 0 | 25 | 0 | 0 | 0 | 0 | 0.551 | 0.7801 | 0.2364 | 0.027 | 107300 | 70 | 27 | 134 | 0.0484 | 0.0288 | 0.024 | 0.0439 | 0.019 | 0.0055 | 0.0023 | 0.0031
2021-04-08 | A63686 | B | 36 | AE1055LS | 104 | 36700 |  | 0.0505 | 0.1504 | 0.1614 | 1576 | 1563 | 1551 | 3054 | 61.1 |  |  | 0 | 미정 | 선택 | 미정 | 미정 | 0 | 0 | 0 | 0 | 0 | 0 |  |  |  |  | 40 | 5000 | 1589 | 0.4465 | 0.6439 | 0.2061 | 0.0304 | [6 empty] | 1484 | 25 | 26 | 3 | 0.2 | 69 | 34 | 미정 |  | 2021-04-08 18:49 | 1589 |  | 0 | 26 | 0 | 0 | 0 | 0 | 0.546 | 0.7836 | 0.234 | 0.0315 | 108750 | 74 | 36 | 147 | 0.0708 | 0.0291 | 0.026 |  | 0.0343 | 0.0071 | 0.0025 | 0.0028
2021-04-08 | B63161 | B | 1 | AE1038M2 | 103 | 38800 |  | 0.0278 | 0.0462 | 0.08 | 1587 | 1589 | 1561 | 2779 | 29.9 |  |  | 0 | 미정 | 미정 | 미정 | 미정 | 0 | 0 | 0 | 108 | 0 | 0 |  |  |  |  | 50 | 8800 | 1676 | 0.2998 | 0.4957 | 0.1489 | 0.0212 | [6 empty] | 1497 | 15 | 20 | 1 | 0.34 | 85 | 37 | 미정 |  | 2021-04-08 19:16 | 1669 |  | 41 | 0 | 0 | 0 | 0 | 0 | 0.382 | 0.8417 | 0.2358 | 0.0131 |  | 89 | 53 | 205 | 0.0322 | 0.0224 | 0.0143 |  | 0.0365 | 0.0155 | 0.0048 | 0.0075
2021-04-08 | A63687 | B | 5 | AE1055LS | 104 | 35700 | 0.0593 | 0.0901 | 0.0901 | 0.2034 | 1590 | 1590 | 1534 | 2978 | 48.5 |  |  | 0 | 선택 | 미정 | 미정 | 미정 | 0 | 0 | 0 | 0 | 0 | 0 | 0.0593 | 0.0586 | 0.0018 | 0.0835 | 42 | 4900 | 1578 | 0.4482 | 0.655 | 0.2054 | 0.0313 | [6 empty] | 1484 | 25 | 25 | 3 | 0.23 | 63 | 30 | 미정 |  | 2021-04-08 19:56 | 1578 |  | 0 | 0 | 0 | 0 | 0 | 0 | 0.553 | 0.7754 | 0.234 | 0.0295 | 104150 | 69 | 28 | 138 | 0.0574 | 0.0268 | 0.0256 | 0.024 | 0.0115 | 0.0043 | 0.0021 | 0.0026
2021-04-08 | B63162 | B | 6 | AE1038M2 | 98 | 38700 | 0.0427 | 0.0223 | 0.0771 | 0.0895 | 1660 | 1627 | 1593 | 2742 | 14.8 |  |  | 0 | 미정 | 미정 | 미정 | 미정 | 0 | 0 | 0 | 104 | 0 | 0 | 0.0427 | 0.0853 | 0.0018 | 0.01 | 43 | 5500 | 1639 | 0.3215 | 0.4963 | 0.1504 | 0.0154 | [6 empty] | 1497 | 15 | 20 | 1 | 0.34 | 67 | 25 | 미정 |  | 2021-04-08 20:25 | 1635 |  | 25 | 0 | 24 | 0 | 0 | 0 | 0.382 | 0.8408 | 0.2473 | 0.0117 | 99600 | 70 | 53 | 191 | 0.0162 | 0.0198 | 0.0138 | 0.0436 | 0.0166 | 0.007 | 0.0056 | 0.008
2021-04-08 | A63688 | B | 35 | AE1055LS | 104 | 36200 | 0.0643 | 0.0731 | 0.0915 | 0.1938 | 1574 | 1599 | 1563 | 2857 | 52.9 |  |  | 0 | 미정 | 선택 | 미정 | 미정 | 0 | 0 | 0 | 0 | 0 | 0 | 0.0643 | 0.0972 | 0.0032 | 0.2645 | 45 | 5100 | 1583 | 0.4252 | 0.6416 | 0.2174 | 0.0223 | [6 empty] | 1484 | 25 | 25 | 3 | 0.22 | 62 | 28 | 미정 |  | 2021-04-08 20:54 | 1583 |  | 0 | 23 | 0 | 0 | 0 | 0 | 0.55 | 0.7727 | 0.2346 | 0.0278 | 109900 | 74 | 32 | 147 | 0.0601 | 0.0252 | 0.0232 | 0.0402 | 0.0374 | 0.0049 | 0.0021 | 0.0023
2021-04-08 | B63163 | B | 10 | AE1038M2 | 87 | 32500 | 0.0739 | 0.0201 | 0.0483 | 0.062 | 1694 | 1644 | 1609 | 2812 | 19 |  |  | 0 | 미정 | 미정 | 미정 | 미정 | 0 | 0 | 0 | 102 | 0 | 0 | 0.055 | 0.0964 | 0.0081 | 0.2108 | 41 | 4400 | 1635 | 0.2932 | 0.5555 | 0.1104 | 0.0057 | [6 empty] | 1497 | 15 | 15 | 1 | 0.3 | 58 | 20 | 미정 |  | 2021-04-08 21:28 | 1617 |  | 51 | 0 | 51 | 0 | 0 | 0 | 0.389 | 0.8553 | 0.258 | 0.0092 | 84800 | 59 | 44 | 179 | 0.0358 | 0.0099 | 0.0114 | 0.0434 | 0.0424 | 0.0467 | 0.0045 | 0.0099
2021-04-08 | A63689 | B | 29 | AE1055LS | 103 | 34800 |  | 0.1122 | 0.1122 | 0.1261 | 1598 | 1598 | 1552 | 2902 | 48.7 |  |  | 0 | 미정 | 선택 | 미정 | 미정 | 0 | 0 | 0 | 0 | 0 | 0 |  |  |  |  | 43 | 5200 | 1597 | 0.345 | 0.663 | 0.1627 | 0.0195 | [6 empty] | 1484 | 25 | 25 | 3 | 0.22 | 72 | 27 | 미정 |  | 2021-04-08 21:44 | 1597 |  | 0 | 25 | 17 | 0 | 0 | 0 | 0.536 | 0.7803 | 0.2309 | 0.0302 | 108150 | 199 | -73 | -65 | 0.0554 | 0.0206 | 0.0258 |  | 0.0349 | 0.0045 | 0.0028 | 0.0028
2021-04-08 | A63690 | B | 18 | AE1038M2 | 104 | 35900 | 0.0578 | 0.0969 | 0.0969 | 0.1036 | 1628 | 1628 | 1581 | 2988 | 56.3 |  |  | 0 | 미정 | 선택 | 미정 | 미정 | 0 | 0 | 0 | 0 | 0 | 0 | 0.0578 | 0.1484 | 0.0028 | 0.0888 | 42 | 5500 | 1605 | 0.3073 | 0.6628 | 0.1603 | 0.0369 | [6 empty] | 1497 | 15 | 15 | 3 | 0.22 | 75 | 22 | 미정 |  | 2021-04-08 22:39 | 1619 |  | 0 | 0 | 0 | 0 | 0 | 0 | 0.371 | 0.8417 | 0.2388 | 0.0215 | 0 | 78 | 31 | 145 | 0.0695 | 0.0229 | 0.0178 | 0.052 | 0.0462 | 0.0188 | 0.0079 | 0.007
2021-04-08 | B63164 | I | 36 | 18CRNIMO7HI | 91 | 34100 | 0.0574 | 0.0235 | 0.0418 | 0.1378 | 1691 | 1622 | 1541 | 2591 | 20.4 |  |  | 0 | 선택 | 미정 | 미정 | 미정 | 0 | 0 | 0 | 101 | 0 | 0 | 0.0574 | 0.0949 | 0.0058 | 0.0128 | 58 | 10100 | 1707 | 0.1481 | 0.4574 | 0.2315 | 0.0129 | [6 empty] | 1506 | 25 | 28 | 1 | 0.36 | 83 | 0 | 미정 |  | 2021-04-08 23:00 | 1690 |  | 10 | 0 | 0 | 0 | 0 | 0 | 0.1831 | 0.5208 | 0.2539 | 0.032 |  | 1627 | 24 | 169 | 0.0319 | 0.0164 | 0.0343 | 0.0099 | 0.0055 | 0.0023 | 0.003 | 0.0036
2021-04-08 | A63691 | B | 5 | SM45CB | 104 | 35200 | 0.1169 | 0.0651 | 0.0651 | 0.0987 | 1597 | 1597 | 1557 | 2901 | 50.1 |  |  | 0 | 미정 | 선택 | 미정 | 미정 | 0 | 0 | 0 | 0 | 0 | 0 | 0.1169 | 0.1181 | 0.0064 | 0.1204 | 43 | 5300 | 1602 | 0.3725 | 0.5307 | 0.1231 | 0.0256 | [6 empty] | 1493 | 14 | 14 | 3 | 0.21 | 73 | 4 | 미정 |  | 2021-04-09 00:04 | 0 |  | 0 | 0 | 25 | 0 | 0 | 0 | 0.45 | 0.6513 | 0.1851 | 0.0151 | 93700 | 92 | 36 | 169 | 0.0639 | 0.0189 | 0.0123 | 0.0596 | 0.0546 | 0.019 | 0.0102 | 0.0119
2021-04-08 | B63165 | I | 22 | 18CRNIMO7HI | 103 | 39000 | 0.0809 | 0.0338 | 0.0445 | 0.0784 | 1605 | 1617 | 1587 | 2991 | 12 |  |  | 0 | 미정 | 미정 | 미정 | 미정 | 0 | 0 | 0 | 0 | 0 | 0 | 0.0809 | 0.1375 | 0.0129 | 0.1471 | 69 | 12000 | 1685 | 0.1392 | 0.4557 | 0.1926 | 0.0169 | [6 empty] | 1506 | 25 | 26 | 1 | 0.27 | 83 | 0 | 미정 |  | 2021-04-09 00:24 | 1678 |  | 31 | 0 | 22 | 0 | 0 | 0 | 0.1742 | 0.5518 | 0.2556 | 0.0354 | 107200 | 1769 | 26 | 189 | 0.0182 | 0.0175 | 0.0323 | 0.0114 | 0.0076 | 0.0033 | 0.0029 | 0.0032
2021-04-08 | A63692 | B | 10 | SM45CB | 106 | 38500 | 0.0647 | 0.0303 | 0.0205 | 0.0133 | 1660 | 1706 | 1668 | 3130 |  |  |  | 0 | 미정 | 선택 | 미정 | 미정 | 0 | 0 | 0 | 0 | 0 | 0 | 0.0647 | 0.1474 | 0.0043 | 0.1976 | 102 | 4800 | 1557 | 0.3062 | 0.2006 | 0.022 | 0.0079 | [6 empty] | 1493 | 14 | 14 | 3 | 0.22 | 69 | 28 | 미정 |  | 2021-04-09 01:32 | 1557 |  | 0 | 9 | 65 | 0 | 0 | 0 | 0.4434 | 0.6329 | 0.1863 | 0.0185 |  | 76 | 12 | 155 | 0.0851 | 0.0204 | 0.0162 | 0.0532 | 0.0559 | 0.0355 | 0.011 | 0.0099
2021-04-08 | B63166 | T | 1 | SFMN438V | 104 | 39200 | 0.0858 | 0.0533 | 0.0716 | 0.0801 | 1600 | 1601 | 1561 | 2711 |  |  |  | 0 | 미정 | 미정 | 미정 | 미정 | 0 | 0 | 0 | 301 | 0 | 0 | 0.0858 | 0.1417 | 0.0065 | 0.1782 | 71 | 10400 | 1674 | 0.3091 | 1.1836 | 0.5376 | 0.0086 | [6 empty] | 1492 | 18 | 20 | 1 | 0.31 | 87 | 44 | 미정 |  | 2021-04-09 01:45 | 1674 |  | 0 | 0 | 0 | 0 | 0 | 0 | 0.3804 | 1.4387 | 0.6377 | 0.0156 | 97850 |  | 21 | 179 | 0.0016 | 0.0126 | 0.014 | 0.03 | 0.0269 | 0.0176 | 0.0058 | 0.0289
2021-04-08 | A63693 | B | 35 | SM45C | 104 | 36500 | 0.0645 | 0.1786 | 0.0542 | 0.0805 | 1605 | 1618 | 1577 | 3075 | 37.4 |  |  | 0 | 미정 | 선택 | 미정 | 미정 | 0 | 0 | 0 | 0 | 0 | 0 | 0.0645 | 0.0955 | 0.0033 | 0.1112 | 34 | 3500 | 1583 | 0.3547 | 0.4958 | 0.1037 | 0.0196 | [6 empty] | 1493 | 15 | 15 | 3 | 0.21 | 62 | 26 | 미정 |  | 2021-04-09 02:15 | 1585 |  | 0 | 0 | 25 | 0 | 0 | 0 | 0.452 | 0.6445 | 0.1905 | 0.0246 | 102550 | 74 | 32 | 130 | 0.0405 | 0.0198 | 0.0194 | 0.0402 | 0.0437 | 0.0279 | 0.0191 | 0.0172
2021-04-08 | B63167 | T | 6 | SFMN438V | 104 | 38700 | 0.0815 | 0.1114 | 0.103 | 0.1338 | 1625 | 1617 | 1568 | 2992 |  |  |  | 0 | 미정 | 미정 | 미정 | 미정 | 0 | 0 | 0 | 0 | 0 | 0 | 0.0815 | 0.126 | 0.0057 | 0.2573 | 58 | 8400 | 1662 | 0.325 | 1.1411 | 0.5604 | 0.0087 | [6 empty] | 1492 | 18 | 19 | 1 | 0.25 | 78 | 43 | 미정 |  | 2021-04-09 02:56 | 1646 |  | 120 | 0 | 32 | 0 | 0 | 0 | 0.3761 | 1.4315 | 0.6454 | 0.016 | 101250 | 101 | 24 | 166 | 0.0043 | 0.0085 | 0.0141 | 0.0346 | 0.0424 | 0.0115 | 0.0101 | 0.026
2021-04-08 | A63694 | B | 18 | SM45C | 103 | 36400 | 0.0817 | 0.0286 | 0.1678 | 0.1656 | 1637 | 1592 | 1528 | 3030 | 37.5 |  |  | 0 | 미정 | 미정 | 미정 | 미정 | 0 | 0 | 0 | 0 | 0 | 0 | 0.0817 | 0.1426 | 0.0041 | 0.2419 | 35 | 4800 | 1584 | 0.355 | 0.5785 | 0.1178 | 0.0235 | [6 empty] | 1493 | 15 | 15 | 3 | 0.21 | 55 | 11 | 미정 |  | 2021-04-09 03:17 | 1583 |  | 0 | 0 | 22 | 0 | 0 | 0 | 0.4499 | 0.6556 | 0.1925 | 0.0211 | 96150 | 0 | 37 | 139 | 0.0438 | 0.0185 | 0.0181 | 0.0446 | 0.0408 | 0.0226 | 0.0123 | 0.0159
2021-04-08 | B63168 | T | 36 | SFMN438V | 106 | 38800 | 0.0698 | 0.0504 | 0.063 | 0.1208 | 1604 | 1614 | 1564 | 2766 |  |  |  | 0 | 미정 | 미정 | 미정 | 미정 | 0 | 0 | 0 | 305 | 0 | 0 | 0.0698 | 0.116 | 0.0093 | 0.1262 | 50 | 8300 | 1684 | 0.3037 | 1.2922 | 0.544 | 0.0078 | [6 empty] | 1492 | 18 | 24 | 1 | 0.26 | 81 | 43 | 미정 |  | 2021-04-09 04:01 | 1665 |  | 70 | 0 | 0 | 0 | 0 | 0 | 0.3723 | 1.4189 | 0.633 | 0.0156 | 100400 | 97 | 27 | 168 | 0.0037 | 0.0084 | 0.0146 | 0.0397 | 0.019 | 0.0089 | 0.0091 | 0.0279
2021-04-08 | A63695 | B | 5 | SM45C | 106 | 37300 | 0.1266 | 0.0895 | 0.0986 | 0.1062 | 1575 | 1582 | 1530 | 3170 | 24.4 |  |  | 0 | 미정 | 미정 | 미정 | 미정 | 0 | 0 | 0 | 0 | 0 | 0 | 0.1266 | 0.1645 | 0.0067 | 0.2436 | 31 | 4600 | 1589 | 0.3567 | 0.5674 | 0.1286 | 0.0292 | [6 empty] | 1493 | 15 | 15 | 3 | 0.22 | 59 | 23 | 미정 |  | 2021-04-09 04:19 | 1585 |  | 0 | 0 | 0 | 0 | 0 | 0 | 0.4498 | 0.6522 | 0.1899 | 0.0209 | 96350 | 67 | 28 | 122 | 0.0291 | 0.0195 | 0.0179 | 0.0487 | 0.0477 | 0.0208 | 0.0115 | 0.0152
2021-04-08 | B63169 | T | 22 | SFMN438V | 104 | 37400 | 0.0913 | 0.0238 | 0.0774 | 0.1088 | 1681 | 1638 | 1599 | 2743 |  |  |  | 0 | 미정 | 미정 | 미정 | 미정 | 0 | 0 | 0 | 300 | 0 | 0 | 0.0913 | 0.1046 | 0.0109 | 0.0018 | 55 | 7800 | 1663 | 0.3131 | 1.2847 | 0.5627 | 0.0089 | [6 empty] | 1492 | 18 | 18 | 1 | 0.27 | 78 | 36 | 미정 |  | 2021-04-09 05:07 | 1646 |  | 71 | 0 | 17 | 0 | 0 | 0 | 0.377 | 1.4299 | 0.6439 | 0.0142 | 100800 |  | 32 | 182 | 0.0033 | 0.0079 | 0.012 | 0.0369 | 0.0171 | 0.01 | 0.0102 | 0.0254
2021-04-08 | A63696 | B | 10 | SM45C | 106 | 35900 | 0.0511 | 0.0498 | 0.0498 | 0.0819 | 1600 | 1600 | 1541 | 2923 | 27.6 |  |  | 0 | 미정 | 미정 | 미정 | 미정 | 0 | 0 | 0 | 0 | 0 | 0 | 0.0511 | 0.0851 | 0.0063 | 0.216 | 35 | 4400 | 1589 | 0.3738 | 0.5031 | 0.1292 | 0.0173 | [6 empty] | 1493 | 15 | 15 | 3 | 0.21 | 63 | 30 | 미정 |  | 2021-04-09 05:19 | 1589 |  | 0 | 0 | 0 | 0 | 0 | 0 | 0.4315 | 0.6613 | 0.2013 | 0.0165 | 97150 | 70 | 28 | 124 | 0.0324 | 0.0181 | 0.0205 | 0.0456 | 0.0579 | 0.0193 | 0.0107 | 0.0135
2021-04-08 | B63170 | T | 1 | SFMN438V | 101 | 37700 | 0.0861 | 0.0273 | 0.1078 | 0.1402 | 1660 | 1599 | 1571 | 2788 |  |  |  | 0 | 미정 | 미정 | 미정 | 미정 | 0 | 0 | 0 | 305 | 0 | 0 | 0.0861 | 0.1555 | 0.0044 | 0.0019 | 46 | 7400 | 1652 | 0.3229 | 1.3419 | 0.5813 | 0.0086 | [6 empty] | 1492 | 18 | 18 | 1 | 0.29 | 80 | 34 | 미정 |  | 2021-04-09 06:07 | 1644 |  | 70 | 0 | 0 | 0 | 0 | 0 | 0.369 | 1.4465 | 0.6372 | 0.0162 | 101200 |  | 43 | 195 | 0.0036 | 0.0076 | 0.0132 | 0.0408 | 0.0163 | 0.0104 | 0.0104 | 0.0263
2021-04-08 | A63697 | B | 35 | SM45C | 106 | 35900 | 0.0491 | 0.0413 | 0.0413 | 0.129 | 1589 | 1589 | 1533 | 3129 | 35.5 |  |  | 0 | 미정 | 미정 | 미정 | 미정 | 0 | 0 | 0 | 0 | 0 | 0 | 0.0491 | 0.0742 | 0.0031 | 0.0129 | 43 | 5000 | 1598 | 0.4014 | 0.5652 | 0.1011 | 0.01 | 0.174 | 51.719 | 30.342 | 6.552 | 7.894 | 1.705 | 1493 | 15 | 15 | 3 | 0.22 | 54 | 26 | 미정 |  | 2021-04-09 06:24 | 1594 |  | 0 | 0 | 27 | 0 | 0 | 0 | 0.451 | 0.6518 | 0.1751 | 0.0215 | 100300 | 70 | 22 | 122 | 0.0407 | 0.0077 | 0.0199 | 0.0574 | 0.0433 | 0.0147 | 0.0087 | 0.0141
2021-04-09 | B63171 | T | 6 | SFMN438V | 103 | 36900 | 0.0689 | 0.064 | 0.064 | 0.1069 | 1648 | 1648 | 1562 | 2637 |  |  |  | 0 | 미정 | 미정 | 미정 | 미정 | 0 | 0 | 0 | 299 | 0 | 0 | 0.0689 | 0.1202 | 0.0034 | 0.0018 | 65 | 9200 | 1628 | 0.3312 | 1.2767 | 0.5323 | 0.0078 | [6 empty] | 1492 | 18 | 18 | 1 | 0.34 | 80 | 46 | 미정 |  | 2021-04-09 07:23 | 1638 |  | 81 | 0 | 62 | 0 | 0 | 0 | 0.374 | 1.4326 | 0.6332 | 0.0159 | 108550 | 100 | 32 | 200 | 0.0029 | 0.007 | 0.014 | 0.0422 | 0.0206 | 0.0104 | 0.0099 | 0.0249
2021-04-09 | A63698 | B | 18 | SM45C | 103 | 36900 | 0.0245 | 0.1095 | 0.1095 | 0.1532 | 1578 | 1578 | 1541 | 2986 | 34.7 |  |  | 0 | 미정 | 미정 | 미정 | 미정 | 0 | 0 | 0 | 0 | 0 | 0 | 0.0245 | 0.0867 | 0.0048 | 0.0138 | 41 | 4400 | 1577 | 0.3957 | 0.6219 | 0.1299 | 0.014 | [6 empty] | 1493 | 15 | 15 | 3 | 0.21 | 51 | 17 | 미정 |  | 2021-04-09 07:26 | 1577 |  | 0 | 0 | 33 | 0 | 0 | 0 | 0.433 | 0.6558 | 0.156 | 0.0091 | 96900 | 67 | 31 | 129 | 0.0409 | 0.0095 | 0.0162 | 0.0408 | 0.054 | 0.0152 | 0.0083 | 0.0152
2021-04-09 | A63699 | B | 5 | SM45C | 104 | 36900 | 0.0499 | 0.1877 | 0.1101 | 0.1219 | 1569 | 1583 | 1539 | 3151 | 27.3 |  |  | 0 | 미정 | 미정 | 미정 | 미정 | 0 | 0 | 0 | 0 | 0 | 0 | 0.0499 | 0.0617 | 0.0027 | 0.2415 | 41 | 4200 | 1582 | 0.4185 | 0.6434 | 0.111 | 0.0074 | [6 empty] | 1493 | 15 | 15 | 3 | 0.21 | 54 | 23 | 미정 |  | 2021-04-09 08:24 | 1582 |  | 0 | 23 | 30 | 0 | 0 | 0 | 0.4365 | 0.6388 | 0.1543 | 0.0062 | 96000 | 68 | 28 | 128 | 0.0321 | 0.007 | 0.0163 | 0.057 | 0.0567 | 0.0162 | 0.01 | 0.0133
2021-04-09 | B63172 | T | 36 | SFMN438V | 104 | 37300 | 0.1017 | 0.0656 | 0.0656 | 0.0878 | 1610 | 1610 | 1548 | 2651 |  |  |  | 0 | 미정 | 미정 | 미정 | 미정 | 0 | 0 | 0 | 306 | 0 | 0 | 0.1017 | 0.1563 | 0.0041 | 0.1319 | 52 | 8300 | 1657 | 0.2921 | 1.2694 | 0.565 | 0.006 | [6 empty] | 1492 | 18 | 18 | 1 | 0.31 | 78 | 34 | 미정 |  | 2021-04-09 08:37 | 1649 |  | 42 | 0 | 23 | 0 | 0 | 0 | 0.3659 | 1.4214 | 0.6432 | 0.0154 | 101100 | 103 | 33 | 191 | 0.003 | 0.0067 | 0.0126 | 0.0493 | 0.0256 | 0.0096 | 0.0097 | 0.027
2021-04-09 | A63700 | B | 29 | SM45CR2 | 104 | 37400 | 0.0522 | 0.2983 | 0.2139 | 0.236 | 1598 | 1634 | 1567 | 3216 | 22.3 |  |  | 0 | 미정 | 미정 | 미정 | 미정 | 0 | 0 | 0 | 0 | 0 | 0 | 0.0522 | 0.1155 | 0.003 | 0.0598 | 43 | 4400 | 1605 | 0.4247 | 0.6877 | 0.1618 | 0.0073 | [6 empty] | 1494 | 15 | 15 | 3 | 0.21 | 64 | 23 | 미정 |  | 2021-04-09 09:23 | 1589 |  | 0 | 0 | 8 | 0 | 0 | 0 | 0.4316 | 0.735 | 0.2123 | 0.0308 | 94700 | 72 | 30 | 132 | 0.027 | 0.0105 | 0.0351 | 0.0649 | 0.0438 | 0.0116 | 0.0083 | 0.0187
2021-04-09 | B63173 | I | 22 | SCM440I | 104 | 40400 | 0.0663 | 0.1216 | 0.1216 | 0.2592 | 1589 | 1589 | 1548 | 2618 |  |  |  | 0 | 미정 | 미정 | 미정 | 미정 | 0 | 0 | 0 | 302 | 0 | 0 | 0.0663 | 0.087 | 0.0092 | 0.23 | 58 | 9500 | 1658 | 0.3534 | 0.6417 | 0.2032 | 0.0034 | [6 empty] | 1495 | 20 | 23 | 1 | 0.31 | 79 | 0 | 미정 |  | 2021-04-09 10:04 | 1641 |  | 0 | 0 | 10 | 0 | 0 | 0 | 0.391 | 0.7088 | 0.2524 | 0.004 | 106900 | 704 | 18 | 148 | 0.003 | 0.0043 | 0.0039 | 0.0441 | 0.0313 | 0.0099 | 0.0082 | 0.0133
2021-04-09 | A63701 | B | 35 | SM45CR2 | 104 | 36800 | 0.0571 | 0.168 | 0.168 | 0.1207 | 1619 | 1619 | 1570 | 3205 | 32.2 |  |  | 0 | 미정 | 미정 | 미정 | 미정 | 0 | 0 | 0 | 0 | 0 | 0 | 0.0571 | 0.1289 | 0.0048 | 0.2559 | 60 | 4900 | 1575 | 0.3432 | 0.5494 | 0.1508 | 0.0151 | [6 empty] | 1494 | 15 | 15 | 3 | 0.21 | 59 | 30 | 미정 |  | 2021-04-09 10:38 | 1575 |  | 0 | 0 | 0 | 0 | 0 | 0 | 0.4287 | 0.7574 | 0.2475 | 0.0321 | 98250 | 76 | 16 | 122 | 0.0372 | 0.0129 | 0.0353 | 0.0623 | 0.0399 | 0.0206 | 0.0052 | 0.0195
2021-04-09 | B63174 | B | 1 | SM45CR2 | 103 | 37500 | 0.0776 | 0.0776 | 0.0776 | 0.1442 | 1602 | 1602 | 1543 | 2643 |  |  |  | 0 | 미정 | 미정 | 미정 | 미정 | 0 | 0 | 0 | 202 | 0 | 0 | 0.0776 | 0.1212 | 0.003 | 0.0017 | 44 | 7100 | 1637 | 0.3813 | 0.6098 | 0.2316 | 0.0039 | [6 empty] | 1494 | 15 | 15 | 1 | 0.32 | 70 | 37 | 미정 |  | 2021-04-09 11:06 | 1619 |  | 41 | 0 | 0 | 0 | 0 | 0 | 0.427 | 0.7545 | 0.2282 | 0.031 | 107650 | 95 | 13 | 140 | 0.0025 | 0.0042 | 0.0275 | 0.0472 | 0.0296 | 0.0095 | 0.0095 | 0.0205
2021-04-09 | A63702 | B | 18 | G-AE1055LST | 104 | 37900 | 0.0568 | 0.0712 | 0.1631 | 0.1633 | 1666 | 1645 | 1586 | 3318 | 28.2 |  |  | 0 | 미정 | 미정 | 미정 | 미정 | 0 | 0 | 0 | 0 | 0 | 0 | 0.0568 | 0.1024 | 0.004 | 0.4264 | 44 | 4800 | 1630 | 0.4717 | 0.6867 | 0.2177 | 0.0236 | [6 empty] | 1484 | 25 | 25 | 3 | 0.2 | 81 | 30 | 미정 |  | 2021-04-09 11:48 | 1621 |  | 0 | 38 | 0 | 0 | 0 | 0 | 0.559 | 0.7845 | 0.2407 | 0.0286 | 98200 | 62 | 23 | 130 | 0.0354 | 0.0167 | 0.023 | 0.0441 | 0.0281 | 0.0102 | 0.0059 | 0.0076
2021-04-09 | B63175 | B | 6 | 17NICRMOS6HM | 104 | 37000 | 0.2211 | 0.098 | 0.0728 | 0.0976 | 1624 | 1590 | 1526 | 2825 |  |  |  | 0 | 미정 | 미정 | 미정 | 미정 | 0 | 0 | 0 | 0 | 0 | 0 | 0.2211 | 0.2288 | 0.011 | 0.047 | 57 | 9800 | 1678 | 0.115 | 0.9358 | 0.0386 | 0.0021 | [6 empty] | 1509 | 18 | 20 | 1 | 0.31 | 84 | 34 | 미정 |  | 2021-04-09 12:19 | 1662 |  | 50 | 0 | 12 | 0 | 0 | 0 | 0.169 | 1.0726 | 0.098 | 0.0253 | 106450 | 96 | 42 | 202 | 0.0025 | 0.0026 | 0.017 | 0.0691 | 0.0885 | 0.0263 | 0.0164 | 0.0392
2021-04-09 | A63703 | B | 5 | G-AE1055LST | 104 | 36100 | 0.0491 | 0.0889 | 0.1616 | 0.1887 | 1621 | 1606 | 1554 | 3105 | 45.4 |  |  | 0 | 미정 | 미정 | 미정 | 미정 | 0 | 0 | 0 | 0 | 0 | 0 | 0.0491 | 0.0712 | 0.0013 | 0.0505 | 43 | 4900 | 1583 | 0.492 | 0.6459 | 0.2226 | 0.0356 | [6 empty] | 1484 | 25 | 25 | 3 | 0.2 | 59 | 26 | 미정 |  | 2021-04-09 12:50 | 1584 |  | 0 | 36 | 0 | 0 | 0 | 0 | 0.551 | 0.7715 | 0.2462 | 0.0312 | 97900 | 66 | 17 | 116 | 0.0559 | 0.0302 | 0.0254 | 0.0352 | 0.0274 | 0.0062 | 0.0028 | 0.004
2021-04-09 | B63176 | B | 36 | 17NICRMOS6HM | 103 | 40000 | 0.216 | 0.0653 | 0.0502 | 0.1188 | 1595 | 1638 | 1546 | 2808 |  |  |  | 0 | 미정 | 미정 | 미정 | 미정 | 0 | 0 | 0 | 43 | 0 | 0 | 0.216 | 0.2363 | 0.0094 | 0.1096 | 51 | 9000 | 1658 | 0.1332 | 0.9259 | 0.0419 | 0.0022 | [6 empty] | 1509 | 18 | 18 | 1 | 0.34 | 82 | 41 | 미정 |  | 2021-04-09 13:36 | 1651 |  | 43 | 0 | 44 | 0 | 0 | 0 | 0.159 | 1.0591 | 0.115 | 0.028 | 100250 | 71 | 33 | 175 | 0.0022 | 0.0027 | 0.023 | 0.0567 | 0.0806 | 0.0226 | 0.0131 | 0.0423
2021-04-09 | A63704 | B | 29 | G-AE1055LST | 104 | 35700 | 0.0611 | 0.2087 | 0.2087 | 0.2322 | 1589 | 1589 | 1546 | 3133 | 42.6 |  |  | 0 | 미정 | 미정 | 미정 | 미정 | 0 | 0 | 0 | 0 | 0 | 0 | 0.0611 | 0.0768 | 0.0027 | 0.2002 | 43 | 4900 | 1585 | 0.5204 | 0.674 | 0.1886 | 0.0264 | [6 empty] | 1484 | 25 | 26 | 3 | 0.2 | 58 | 22 | 미정 |  | 2021-04-09 13:45 | 1585 |  | 0 | 0 | 0 | 0 | 0 | 0 | 0.556 | 0.7733 | 0.2443 | 0.031 | 102500 | 68 | 22 | 122 | 0.0516 | 0.0295 | 0.0266 | 0.0431 | 0.0299 | 0.0051 | 0.0022 | 0.0037
2021-04-09 | A63705 | B | 35 | G-AE1055LST | 104 | 35700 |  | 0.068 | 0.068 | 0.1223 | 1598 | 1598 | 1555 | 3080 | 55.8 |  |  | 0 | 미정 | 선택 | 미정 | 미정 | 0 | 0 | 0 | 0 | 0 | 0 |  |  |  |  | 43 | 5300 | 1588 | 0.4795 | 0.6914 | 0.1836 | 0.025 | [6 empty] | 1484 | 25 | 25 | 3 | 0.2 | 61 | 27 | 미정 |  | 2021-04-09 14:41 | 1588 |  | 0 | 22 | 32 | 0 | 0 | 0 | 0.545 | 0.7571 | 0.2428 | 0.0266 | 106200 | 71 | 23 | 126 | 0.0665 | 0.0226 | 0.0219 |  | 0.0471 | 0.0132 | 0.0045 | 0.0054
2021-04-09 | B63177 | B | 22 | 17NICRMOS6HM | 103 | 37800 | 0.0659 | 0.0508 | 0.0371 | 0.1117 | 1585 | 1629 | 1561 | 2862 |  |  |  | 0 | 미정 | 미정 | 미정 | 미정 | 0 | 0 | 0 | 154 | 0 | 0 | 0.0659 | 0.0649 | 0.0036 | 0.1109 | 53 | 9500 | 1631 | 0.1326 | 0.7905 | 0.061 | 0.0023 | [6 empty] | 1509 | 18 | 18 | 1 | 0.35 | 52 | 23 | 미정 |  | 2021-04-09 14:53 | 1629 |  | 0 | 112 | 0 | 0 | 0 | 0 | 0.164 | 1.0606 | 0.1133 | 0.0295 | 105750 | 0 | 21 | 151 | 0.0021 | 0.0025 | 0.0242 | 0.0511 | 0.0657 | 0.0205 | 0.0161 | 0.0441
2021-04-09 | A63706 | B | 18 | G-AE1055LST | 104 | 37200 | 0.0578 | 0.1161 | 0.1161 | 0.1972 | 1591 | 1591 | 1560 | 2947 | 65 |  |  | 0 | 미정 | 선택 | 미정 | 미정 | 0 | 0 | 0 | 0 | 0 | 0 | 0.0578 | 0.1584 | 0.0018 | 0.2611 | 42 | 5000 | 1592 | 0.4859 | 0.6844 | 0.222 | 0.0326 | 0.135 | 55.54 | 27.721 | 5.485 | 10.125 | 2.003 | 1484 | 25 | 25 | 3 | 0.2 | 58 | 26 | 미정 |  | 2021-04-09 15:41 | 1592 |  | 0 | 0 | 0 | 0 | 0 | 0 | 0.544 | 0.7669 | 0.2366 | 0.0293 | 103100 | 68 | 24 | 129 | 0.0801 | 0.0273 | 0.0236 | 0.0601 | 0.0525 | 0.0114 | 0.0056 | 0.0063
2021-04-09 | B63178 | B | 1 | 17NICRMOS6HM | 104 | 38400 | 0.0832 | 0.0718 | 0.0428 | 0.085 | 1594 | 1583 | 1536 | 2641 |  |  |  | 0 | 미정 | 미정 | 미정 | 미정 | 0 | 0 | 0 | 110 | 0 | 0 | 0.0832 | 0.1174 | 0.0018 | 0.0017 | 51 | 9000 | 1635 | 0.1295 | 0.7352 | 0.0814 | 0.0028 | [6 empty] | 1509 | 18 | 19 | 1 | 0.38 | 66 | 29 | 미정 |  | 2021-04-09 15:58 | 1635 |  | 111 | 0 | 0 | 0 | 0 | 0 | 0.167 | 1.085 | 0.1234 | 0.0292 | 105550 | 72 | 20 | 147 | 0.0022 | 0.0025 | 0.0264 | 0.0618 | 0.057 | 0.0233 | 0.0181 | 0.0434
2021-04-09 | A63707 | B | 5 | G-AE1055LST | 104 | 35400 | 0.0832 | 0.0649 | 0.0649 | 0.19 | 1607 | 1607 | 1553 | 2895 | 67.7 |  |  | 0 | 미정 | 선택 | 미정 | 미정 | 0 | 0 | 0 | 0 | 0 | 0 | 0.0832 | 0.1169 | 0.0031 | 0.1189 | 42 | 5700 | 1577 | 0.4736 | 0.6563 | 0.2161 | 0.0368 | 0.205 | 55.397 | 27.468 | 5.447 | 10.17 | 2.016 | 1484 | 25 | 25 | 3 | 0.2 | 58 | 23 | 미정 |  | 2021-04-09 16:35 | 1577 |  | 0 | 0 | 0 | 0 | 0 | 0 | 0.542 | 0.7638 | 0.2384 | 0.0313 | 111550 | 74 | 27 | 135 | 0.0739 | 0.0223 | 0.0264 | 0.0474 | 0.0423 | 0.0101 | 0.0029 | 0.004
2021-04-09 | B63179 | B | 6 | 17NICRMOS6HM | 104 | 36900 | 0.0782 | 0.0424 | 0.0424 | 0.1091 | 1630 | 1630 | 1525 | 2571 |  |  |  | 0 | 미정 | 미정 | 미정 | 미정 | 0 | 0 | 0 | 110 | 0 | 0 | 0.0782 | 0.0955 | 0.0024 | 0.0017 | 49 | 8800 | 1652 | 0.1299 | 0.7568 | 0.064 | 0.0023 | [6 empty] | 1509 | 18 | 18 | 1 | 0.32 | 63 | 30 | 미정 |  | 2021-04-09 17:01 | 1646 |  | 181 | 0 | 14 | 0 | 0 | 0 | 0.163 | 1.0695 | 0.11 | 0.03 |  | 77 | 24 | 150 | 0.0086 | 0.0023 | 0.0251 | 0.0492 | 0.0619 | 0.0309 | 0.0275 | 0.042
2021-04-09 | A63708 | B | 29 | G-AE1055LST | 104 | 36600 | 0.0682 | 0.0919 | 0.0919 | 0.2096 | 1580 | 1580 | 1557 | 2993 | 70.3 |  |  | 0 | 미정 | 선택 | 미정 | 미정 | 0 | 0 | 0 | 0 | 0 | 0 | 0.0682 | 0.123 | 0.0027 | 0.1568 | 43 | 4800 | 1587 | 0.484 | 0.6671 | 0.2055 | 0.0348 | [6 empty] | 1484 | 25 | 26 | 3 | 0.2 | 60 | 23 | 미정 |  | 2021-04-09 17:32 | 1587 |  | 0 | 21 | 29 | 0 | 0 | 0 | 0.542 | 0.7683 | 0.2232 | 0.0256 | 107500 | 71 | 40 | 158 | 0.0809 | 0.0186 | 0.0259 | 0.0388 | 0.0367 | 0.0097 | 0.0041 | 0.0049
2021-04-09 | B63180 | B | 36 | 20MNCRS5HM7 | 104 | 39100 | 0.0613 | 0.0408 | 0.0414 | 0.0862 | 1583 | 1601 | 1562 | 2818 |  |  |  | 0 | 미정 | 미정 | 미정 | 미정 | 0 | 0 | 0 | 102 | 0 | 0 | 0.0613 | 0.0454 | 0.0021 | 0.0045 | 46 | 8200 | 1635 | 0.16 | 1.0908 | 0.09 | 0.002 | [6 empty] | 1507 | 18 | 18 | 1 | 0.36 | 64 | 25 | 미정 |  | 2021-04-09 18:12 | 1638 |  | 0 | 99 | 0 | 0 | 0 | 0 | 0.205 | 1.2874 | 0.1079 | 0.028 | 103350 | 80 | 28 | 154 | 0.0018 | 0.0022 | 0.0235 | 0.0411 | 0.0571 | 0.031 | 0.0279 | 0.0371
2021-04-09 | A63709 | B | 35 | G-AE1055LST | 103 | 36200 | 0.2064 | 0.0782 | 0.0782 | 0.1052 | 1616 | 1616 | 1563 | 2974 | 47.8 |  |  | 0 | 미정 | 선택 | 미정 | 미정 | 0 | 0 | 0 | 0 | 0 | 0 | 0.2064 | 0.2154 | 0.0103 | 0.27 | 43 | 4600 | 1582 | 0.3822 | 0.6858 | 0.2291 | 0.0268 | [6 empty] | 1484 | 25 | 26 | 3 | 0.2 | 57 | 23 | 미정 |  | 2021-04-09 18:27 | 1582 |  | 0 | 0 | 0 | 0 | 0 | 0 | 0.544 | 0.7588 | 0.2518 | 0.0315 | 105350 | 71 | 36 | 161 | 0.0555 | 0.0208 | 0.0269 | 0.0481 | 0.022 | 0.0042 | 0.0022 | 0.0033
2021-04-09 | B63181 | B | 22 | 20MNCRS5HM7 | 104 | 36900 | 0.0893 | 0.0301 | 0.0908 | 0.1643 | 1682 | 1614 | 1569 | 2690 |  |  |  | 0 | 미정 | 미정 | 미정 | 미정 | 0 | 0 | 0 | 105 | 0 | 0 | 0.0893 | 0.0762 | 0.0029 | 0.2602 | 45 | 7600 | 1648 | 0.1689 | 0.9736 | 0.0788 | 0.0022 | [6 empty] | 1507 | 18 | 18 | 1 | 0.38 | 65 | 32 | 미정 |  | 2021-04-09 19:08 | 1635 |  | 0 | 134 | 0 | 0 | 0 | 0 | 0.207 | 1.2943 | 0.113 | 0.0307 | 105650 | 69 | 26 | 151 | 0.002 | 0.0024 | 0.0244 | 0.0403 | 0.0402 | 0.0224 | 0.0212 | 0.0383
2021-04-09 | A63710 | B | 18 | G-AE1055LST | 104 | 35800 | 0.0695 | 2.5737 | 0.0976 | 0.1208 | 1610 | 1602 | 1563 | 2923 | 38.9 |  |  | 0 | 미정 | 선택 | 미정 | 미정 | 0 | 0 | 0 | 0 | 0 | 0 | 0.0695 | 0.1429 | 0.0027 | 0.051 | 43 | 4700 | 1598 | 0.4066 | 0.6476 | 0.231 | 0.0308 | [6 empty] | 1484 | 25 | 25 | 3 | 0.2 | 61 | 25 | 미정 |  | 2021-04-09 19:29 | 1588 |  | 0 | 0 | 0 | 0 | 0 | 0 | 0.557 | 0.7737 | 0.248 | 0.029 | 99250 | 67 | 38 | 170 | 0.0491 | 0.0242 | 0.0253 | 0.0413 | 0.0123 | 0.0027 | 0.0026 | 0.0036
2021-04-09 | B63182 | B | 1 | 20MNCRS5HM7 | 104 | 37400 | 0.0772 | 0.0281 | 0.044 | 0.1437 | 1646 | 1592 | 1534 | 2632 |  |  |  | 0 | 미정 | 미정 | 미정 | 미정 | 0 | 0 | 0 | 101 | 0 | 0 | 0.0772 | 0.0645 | 0.084 | 0.1447 | 47 | 8900 | 1655 | 0.1683 | 1.067 | 0.0745 | 0.0022 | [6 empty] | 1507 | 18 | 18 | 1 | 0.37 | 67 | 35 | 미정 |  | 2021-04-09 20:16 | 1639 |  | 114 | 0 | 0 | 0 | 0 | 0 | 0.201 | 1.2963 | 0.1039 | 0.0285 | 98950 | 65 | 21 | 141 | 0.003 | 0.0024 | 0.0242 | 0.0396 | 0.0524 | 0.0203 | 0.0171 | 0.0344
2021-04-09 | A63711 | B | 5 | G-AE1055LST | 104 | 33900 | 0.0667 | 0.0697 | 0.0697 | 0.1121 | 1596 | 1596 | 1545 | 3121 | 48.5 |  |  | 0 | 미정 | 선택 | 미정 | 미정 | 0 | 0 | 0 | 0 | 0 | 0 | 0.0667 | 0.1563 | 0.0034 | 0.2864 | 43 | 5600 | 1587 | 0.429 | 0.6744 | 0.207 | 0.0325 | [6 empty] | 1484 | 25 | 25 | 3 | 0.2 | 67 | 26 | 미정 |  | 2021-04-09 20:19 | 1587 |  | 0 | 0 | 0 | 0 | 0 | 0 | 0.562 | 0.77 | 0.2469 | 0.0311 | 110550 | 74 | 48 | 181 | 0.0517 | 0.0241 | 0.0262 | 0.0405 | 0.0191 | 0.005 | 0.003 | 0.0041
2021-04-09 | B63183 | B | 6 | 20MNCRS5HM7 | 104 | 37000 | 0.0626 | 0.0466 | 0.0466 | 0.0808 | 1631 | 1631 | 1582 | 2741 |  |  |  | 0 | 미정 | 미정 | 미정 | 미정 | 0 | 0 | 0 | 101 | 0 | 0 | 0.0626 | 0.0772 | 0.004 | 0.1719 | 46 | 8000 | 1645 | 0.1687 | 1.0366 | 0.08 | 0.0021 | [6 empty] | 1507 | 18 | 19 | 1 | 0.34 | 64 | 36 | 미정 |  | 2021-04-09 21:14 | 1630 |  | 0 | 114 | 7 | 0 | 0 | 0 | 0.2026 | 1.2907 | 0.1082 | 0.0294 | 109650 | 71 | 16 | 134 | 0.0025 | 0.0023 | 0.0257 | 0.0371 | 0.0418 | 0.0249 | 0.0201 | 0.0337
2021-04-09 | A63712 | B | 29 | G-AE1055LST | 104 | 38200 | 0.0738 | 0.0982 | 0.0864 | 0.1242 | 1567 | 1602 | 1553 | 3115 | 38.1 |  |  | 0 | 미정 | 미정 | 미정 | 미정 | 0 | 0 | 0 | 0 | 0 | 0 | 0.0738 | 0.1214 | 0.013 | 0.1644 | 42 | 4700 | 1578 | 0.4383 | 0.6791 | 0.2144 | 0.0308 | [6 empty] | 1484 | 25 | 25 | 3 | 0.21 | 57 | 17 | 미정 |  | 2021-04-09 21:46 | 1584 |  | 0 | 15 | 0 | 0 | 0 | 0 | 0.545 | 0.7812 | 0.2468 | 0.0286 | 102700 | 67 | 25 | 134 | 0.0455 | 0.0293 | 0.0237 | 0.0351 | 0.0198 | 0.0065 | 0.0031 | 0.0053
2021-04-09 | B63184 | B | 36 | 20MNCRS5HM7 | 103 | 37500 | 0.0886 | 0.0787 | 0.0787 | 0.0899 | 1607 | 1607 | 1556 | 2706 |  |  |  | 0 | 미정 | 미정 | 미정 | 미정 | 0 | 0 | 0 | 106 | 0 | 0 | 0.0886 | 0.1155 | 0.0033 | 0.1118 | 48 | 8200 | 1643 | 0.1675 | 1.0868 | 0.068 | 0.0021 | [6 empty] | 1507 | 18 | 18 | 1 | 0.43 | 59 | 29 | 미정 |  | 2021-04-09 22:15 | 1620 |  | 71 | 0 | 12 | 0 | 0 | 0 | 0.1997 | 1.2984 | 0.1013 | 0.0288 | 105800 | 85 | 20 | 141 | 0.0025 | 0.0024 | 0.0241 | 0.0453 | 0.0545 | 0.0273 | 0.0263 | 0.0353
2021-04-09 | A63713 | B | 35 | G-AE1055LST | 104 | 35900 | 0.0692 | 0.1125 | 0.1125 | 0.1665 | 1615 | 1615 | 1567 | 2953 | 44.5 |  |  | 0 | 선택 | 미정 | 미정 | 미정 | 0 | 0 | 0 | 0 | 0 | 0 | 0.0692 | 0.0917 | 0.0033 | 0.0361 | 37 | 3900 | 1588 | 0.4732 | 0.6393 | 0.1981 | 0.0157 | [6 empty] | 1484 | 25 | 25 | 3 | 0.2 | 62 | -223 | 미정 |  | 2021-04-09 22:45 | 1591 |  | 0 | 16 | 0 | 0 | 0 | 0 | 0.532 | 0.7837 | 0.2428 | 0.0267 | 103700 | 70 | 30 | 134 | 0.0527 | 0.0238 | 0.0242 | 0.0365 | 0.0159 | 0.0027 | 0.0027 | 0.0036
2021-04-09 | B63185 | B | 22 | SCM440 | 104 | 37000 | 0.0922 | 0.0768 | 0.0768 | 0.1122 | 1650 | 1650 | 1577 | 2700 |  |  |  | 0 | 미정 | 미정 | 미정 | 미정 | 0 | 0 | 0 | 154 | 0 | 0 | 0.0922 | 0.1526 | 0.0082 | 0.1519 | 50 | 8200 | 1672 | 0.2857 | 0.6469 | 0.1442 | 0.0029 | [6 empty] | 1496 | 15 | 25 | 1 | 0.36 | 84 | 41 | 미정 |  | 2021-04-09 23:18 | 1664 |  | 31 | 0 | 0 | 0 | 0 | 0 | 0.3974 | 0.6856 | 0.2248 | 0.0073 |  | 98 | 38 | 182 | 0.0033 | 0.0038 | 0.0146 | 0.0398 | 0.0317 | 0.012 | 0.0118 | 0.016
2021-04-09 | A63714 | B | 18 | G-AE1055LST | 103 | 36300 | 0.0628 | 0.0671 | 0.0671 | 0.1991 | 1626 | 1626 | 1579 | 2943 | 58 |  |  | 0 | 해제 | 선택 | 미정 | 미정 | 0 | 0 | 0 | 0 | 0 | 0 | 0.0628 | 0.0944 | 0.0055 | 0.2081 | 40 | 4200 | 1576 | 0.458 | 0.6291 | 0.1803 | 0.0424 | [6 empty] | 1484 | 25 | 25 | 3 | 0.2 | 55 | 21 | 미정 |  | 2021-04-09 23:45 | 1578 |  | 0 | 34 | 22 | 0 | 0 | 0 | 0.544 | 0.7772 | 0.2371 | 0.0301 | 104900 | 68 | 26 | 134 | 0.0685 | 0.0265 | 0.0257 | 0.0336 | 0.0306 | 0.0155 | 0.0074 | 0.0059
2021-04-09 | B63186 | B | 1 | SCM440 | 101 | 36800 | 0.1358 | 0.0645 | 0.0645 | 0.1708 | 1650 | 1650 | 1566 | 2756 |  |  |  | 0 | 미정 | 미정 | 미정 | 미정 | 0 | 0 | 0 | 150 | 0 | 0 | 0.1358 | 0.1304 | 0.0121 | 0.1783 | 42 | 6700 | 1636 | 0.3218 | 0.5656 | 0.1686 | 0.0031 | [6 empty] | 1496 | 15 | 21 | 1 | 0.35 | 60 | 32 | 미정 |  | 2021-04-10 00:31 | 1630 |  | 30 | 0 | 0 | 0 | 0 | 0 | 0.396 | 0.6878 | 0.2252 | 0.0059 | 103100 | 76 | 38 | 167 | 0.0024 | 0.0033 | 0.014 | 0.0502 | 0.0297 | 0.0093 | 0.0094 | 0.0152
2021-04-09 | A63715 | B | 5 | G-AE1055LST | 104 | 36900 | 0.0355 | 0.0534 | 0.0694 | 0.2043 | 1588 | 1602 | 1544 | 3020 | 44.8 |  |  | 0 | 선택 | 미정 | 미정 | 미정 | 0 | 0 | 0 | 0 | 0 | 0 | 0.0355 | 0.0765 | 0.0041 | 0.1886 | 32 | 4500 | 1585 | 0.4554 | 0.6449 | 0.2107 | 0.0293 | [6 empty] | 1484 | 25 | 25 | 3 | 0.2 | 59 | 26 | 미정 |  | 2021-04-10 00:51 | 1588 |  | 0 | 26 | 0 | 0 | 0 | 0 | 0.5478 | 0.7745 | 0.2445 | 0.0288 | 104650 | 70 | 22 | 116 | 0.0519 | 0.0253 | 0.0241 | 0.0365 | 0.025 | 0.0091 | 0.0043 | 0.0045
2021-04-09 | B63187 | B | 6 | SCM440 | 101 | 38600 | 0.2268 | 0.2449 | 0.2123 | 0.2613 | 1613 | 1601 | 1571 | 2848 |  |  |  | 0 | 미정 | 미정 | 미정 | 미정 | 0 | 0 | 0 | 152 | 0 | 0 | 0.2268 | 0.1774 | 0.0075 | 0.1239 | 43 | 5800 | 1606 | 0.3591 | 0.5754 | 0.1662 | 0.0029 | [6 empty] | 1496 | 15 | 17 | 1 | 0.33 | 59 | 25 | 미정 |  | 2021-04-10 01:42 | 1609 |  | 10 | 0 | 0 | 0 | 0 | 0 | 0.3847 | 0.6812 | 0.2274 | 0.0121 | 100000 | 75 | 39 | 163 | 0.002 | 0.0034 | 0.0152 | 0.0547 | 0.0451 | 0.0151 | 0.0112 | 0.013
2021-04-09 | A63716 | B | 29 | G-AE1055LST | 103 | 36400 | 0.0416 | 0.0995 | 0.0995 | 0.1745 | 1626 | 1626 | 1566 | 2903 | 38.5 |  |  | 0 | 선택 | 미정 | 미정 | 미정 | 0 | 0 | 0 | 0 | 0 | 0 | 0.0416 | 0.093 | 0.0048 | 0.2551 | 35 | 3700 | 1582 | 0.476 | 0.6369 | 0.2064 | 0.0236 | [6 empty] | 1484 | 25 | 25 | 3 | 0.2 | 63 | 28 | 미정 |  | 2021-04-10 01:50 | 1588 |  | 0 | 22 | 0 | 0 | 0 | 0 | 0.545 | 0.7793 | 0.2468 | 0.0323 | 103450 | 69 | 28 | 126 | 0.0452 | 0.0237 | 0.0267 | 0.036 | 0.0164 | 0.0064 | 0.0042 | 0.0044
2021-04-09 | B63188 | B | 36 | SCM440 | 101 | 37400 | 0.0912 | 0.093 | 0.093 | 0.1105 | 1596 | 1596 | 1574 | 2626 |  |  |  | 0 | 미정 | 미정 | 미정 | 미정 | 0 | 0 | 0 | 152 | 0 | 0 | 0.0912 | 0.1125 | 0.008 | 0.0268 | 40 | 5800 | 1628 | 0.3242 | 0.5525 | 0.1627 | 0.003 | [6 empty] | 1496 | 15 | 16 | 1 | 0.32 | 59 | 18 | 미정 |  | 2021-04-10 02:33 | 1615 |  | 33 | 0 | 0 | 0 | 0 | 0 | 0.3916 | 0.7019 | 0.2363 | 0.0087 | 94550 | 72 | 55 | 191 | 0.0021 | 0.0039 | 0.0151 | 0.0441 | 0.0412 | 0.0086 | 0.0085 | 0.0147
2021-04-09 | A63717 | B | 35 | G-AE1055LST | 104 | 35900 | 0.0561 | 0.1118 | 0.1118 | 0.2131 | 1644 | 1644 | 1573 | 2994 | 42.7 |  |  | 0 | 선택 | 해제 | 미정 | 미정 | 0 | 0 | 0 | 0 | 0 | 0 | 0.0561 | 0.0934 | 0.0036 | 0.0302 | 36 | 3200 | 1578 | 0.4839 | 0.6367 | 0.1979 | 0.0211 | [6 empty] | 1484 | 25 | 25 | 3 | 0.2 | 54 | 25 | 미정 |  | 2021-04-10 02:49 | 1584 |  | 0 | 29 | 0 | 0 | 0 | 0 | 0.5451 | 0.7754 | 0.2327 | 0.0259 | 107200 | 72 | 20 | 119 | 0.0489 | 0.0206 | 0.0243 | 0.0357 | 0.0196 | 0.0061 | 0.0044 | 0.0047
2021-04-09 | B63189 | B | 22 | SCM440 | 104 | 37700 | 0.0798 | 0.0969 | 0.0969 | 0.2538 | 1648 | 1648 | 1534 | 2707 |  |  |  | 0 | 미정 | 미정 | 미정 | 미정 | 0 | 0 | 0 | 155 | 0 | 0 | 0.0798 | 0.112 | 0.0056 | 0.2145 | 42 | 7000 | 1614 | 0.3427 | 0.5334 | 0.1697 | 0.0031 | [6 empty] | 1496 | 15 | 15 | 1 | 0.31 | 62 | 22 | 미정 |  | 2021-04-10 03:30 | 1615 |  | 0 | 0 | 0 | 0 | 0 | 0 | 0.3889 | 0.6851 | 0.2312 | 0.0093 | 100800 | 75 | 51 | 195 | 0.0033 | 0.0034 | 0.0151 | 0.055 | 0.0452 | 0.0171 | 0.0095 | 0.0168
2021-04-09 | A63718 | B | 18 | G-AE1055LST | 105 | 36400 | 0.0603 | 0.1748 | 0.1748 | 0.1941 | 1619 | 1619 | 1567 | 2914 | 39.9 |  |  | 0 | 선택 | 미정 | 미정 | 미정 | 0 | 0 | 0 | 0 | 0 | 0 | 0.0603 | 0.1057 | 0.006 | 0.0672 | 33 | 3300 | 1581 | 0.4574 | 0.6588 | 0.1982 | 0.0288 | [6 empty] | 1484 | 25 | 25 | 3 | 0.21 | 58 | 22 | 미정 |  | 2021-04-10 03:41 | 1583 |  | 0 | 19 | 0 | 0 | 0 | 0 | 0.5437 | 0.7868 | 0.2378 | 0.0296 | 103300 | 68 | 36 | 142 | 0.0477 | 0.0258 | 0.0253 | 0.0429 | 0.0244 | 0.0094 | 0.0062 | 0.0052
2021-04-09 | B63190 | B | 1 | SCM440 | 104 | 40100 |  | 0.084 | 0.084 | 0.3286 | 1651 | 1651 | 1546 | 2705 |  |  |  | 0 | 미정 | 미정 | 미정 | 미정 | 0 | 0 | 0 | 152 | 0 | 0 |  |  |  |  | 41 | 6400 | 1622 | 0.3595 | 0.5091 | 0.1485 | 0.0029 | [6 empty] | 1496 | 15 | 16 | 1 | 0.34 | 68 | 30 | 미정 |  | 2021-04-10 04:46 | 1620 |  | 20 | 0 | 0 | 0 | 0 | 0 | 0.4027 | 0.7059 | 0.2371 | 0.0092 | 100250 | 72 | 56 | 189 | 0.0022 | 0.0035 | 0.0157 |  | 0.0527 | 0.0198 | 0.0112 | 0.0148
2021-04-09 | A63719 | B | 5 | G-AE1055LST | 102 | 36100 | 0.0475 | 0.1378 | 0.1378 | 0.216 | 1602 | 1602 | 1547 | 3024 | 56.3 |  |  | 0 | 선택 | 미정 | 미정 | 미정 | 0 | 0 | 0 | 0 | 0 | 0 | 0.0475 | 0.0911 | 0.0056 | 0.2521 | 36 | 4200 | 1575 | 0.454 | 0.6515 | 0.1996 | 0.0357 | [6 empty] | 1484 | 25 | 25 | 3 | 0.2 | 57 | 24 | 미정 |  | 2021-04-10 04:51 | 1580 |  | 0 | 11 | 0 | 0 | 0 | 0 | 0.543 | 0.7845 | 0.2364 | 0.0297 |  | 67 | 24 | 124 | 0.0685 | 0.0257 | 0.0256 | 0.0463 | 0.0374 | 0.01 | 0.0053 | 0.0053
2021-04-09 | B63191 | B | 6 | 42CRMOS4HAM | 103 | 38600 | 0.0802 | 0.0441 | 0.0819 | 0.0851 | 1607 | 1634 | 1589 | 2785 |  |  |  | 0 | 미정 | 미정 | 미정 | 미정 | 0 | 0 | 0 | 154 | 0 | 0 | 0.0802 | 0.1028 | 0.0045 | 0.3524 | 40 | 6200 | 1625 | 0.3636 | 0.6857 | 0.2071 | 0.0044 | [6 empty] | 1492 | 18 | 19 | 1 | 0.36 | 59 | 24 | 미정 |  | 2021-04-10 05:42 | 1610 |  | 61 | 0 | 8 | 0 | 0 | 0 | 0.4213 | 0.8686 | 0.2577 | 0.0313 | 105750 | 75 | 38 | 177 | 0.0023 | 0.0039 | 0.0242 | 0.0392 | 0.0267 | 0.0098 | 0.0114 | 0.025
2021-04-09 | A63720 | B | 29 | G-AE1055LST | 104 | 36400 | 0.0511 | 0.1109 | 0.1109 | 0.2034 | 1627 | 1627 | 1567 | 2964 | 48.1 |  |  | 0 | 선택 | 미정 | 미정 | 미정 | 0 | 0 | 0 | 0 | 0 | 0 | 0.0511 | 0.0858 | 0.0033 | 0.108 | 41 | 3500 | 1580 | 0.48 | 0.6327 | 0.1986 | 0.0295 | [6 empty] | 1484 | 25 | 25 | 3 | 0.2 | 55 | 21 | 미정 |  | 2021-04-10 05:52 | 1574 |  | 0 | 13 | 0 | 0 | 0 | 0 | 0.525 | 0.7753 | 0.2396 | 0.0269 | 0 | 70 | 24 | 126 | 0.059 | 0.0268 | 0.0237 | 0.0363 | 0.027 | 0.01 | 0.0053 | 0.005
2021-04-09 | B63192 | B | 36 | 42CRMOS4HAM | 104 | 39400 | 0.0701 | 0.1451 | 0.1451 | 0.2401 | 1566 | 1566 | 1520 | 2758 |  |  |  | 0 | 미정 | 미정 | 미정 | 미정 | 0 | 0 | 0 | 153 | 0 | 0 | 0.0701 | 0.0787 | 0.003 | 0.2102 | 44 | 8100 | 1630 | 0.3794 | 0.6838 | 0.2352 | 0.0036 | [6 empty] | 1492 | 18 | 19 | 1 | 0.35 | 66 | 26 | 미정 |  | 2021-04-10 06:43 | 1618 |  | 0 | 0 | 0 | 0 | 0 | 0 | 0.426 | 0.8792 | 0.2558 | 0.0305 | 101650 | 71 | 49 | 195 | 0.0024 | 0.0043 | 0.024 | 0.0411 | 0.0271 | 0.009 | 0.0081 | 0.0247
2021-04-10 | A63721 | B | 35 | G-AE1055LST | 105 | 37500 | 0.0659 | 0.1111 | 0.1111 | 0.2208 | 1614 | 1614 | 1549 | 2908 | 54.9 |  |  | 0 | 선택 | 미정 | 미정 | 미정 | 0 | 0 | 0 | 0 | 0 | 0 | 0.0659 | 0.1284 | 0.0073 | 0.2628 | 38 | 4000 | 1582 | 0.4842 | 0.6369 | 0.1982 | 0.0342 | [6 empty] | 1484 | 25 | 25 | 3 | 0.2 | 59 | 27 | 미정 |  | 2021-04-10 06:51 | 1581 |  | 0 | 15 | 0 | 0 | 0 | 0 | 0.544 | 0.7732 | 0.2396 | 0.0273 | 109900 | 89 | 27 | 128 | 0.0617 | 0.0238 | 0.0243 | 0.0425 | 0.0219 | 0.0105 | 0.0053 | 0.0049
2021-04-10 | B63193 | B | 22 | FPA-20NICRMOHM2 | 103 | 39800 | 0.0987 | 0.1543 | 0.0713 | 0.097 | 1597 | 1597 | 1552 | 2956 |  |  |  | 0 | 미정 | 미정 | 미정 | 미정 | 0 | 0 | 0 | 0 | 0 | 0 | 0.0987 | 0.1546 | 0.0035 | 0.3103 | 55 | 10000 | 1669 | 0.1314 | 0.6653 | 0.0392 | 0.0023 | [6 empty] | 1508 | 16 | 21 | 1 | 0.4 | 83 | 35 | 미정 |  | 2021-04-10 08:05 | 1665 |  | 0 | 91 | 0 | 0 | 0 | 0 | 0.169 | 0.7607 | 0.0818 | 0.0324 | 102750 | 94 | 19 | 150 | 0.0017 | 0.0027 | 0.0248 | 0.0534 | 0.0634 | 0.0296 | 0.0219 | 0.0287
2021-04-10 | A63722 | B | 18 | 42CRMOS4HAM | 104 | 36700 | 0.0593 | 0.0981 | 0.0981 | 0.1572 | 1575 | 1575 | 1523 | 2906 | 53 |  |  | 0 | 선택 | 미정 | 미정 | 미정 | 0 | 0 | 0 | 0 | 0 | 0 | 0.0593 | 0.1143 | 0.0057 | 0.0635 | 39 | 6000 | 1593 | 0.3161 | 0.721 | 0.2333 | 0.0283 | [6 empty] | 1492 | 18 | 18 | 3 | 0.22 | 58 | 17 | 미정 |  | 2021-04-10 08:11 | 1587 |  | 0 | 24 | 0 | 0 | 0 | 0 | 0.392 | 0.8535 | 0.2433 | 0.0236 | 0 | 72 | 45 | 162 | 0.0624 | 0.0194 | 0.0267 | 0.0495 | 0.0304 | 0.0105 | 0.006 | 0.0226
2021-04-10 | B63194 | B | 1 | FPA-20NICRMOHM2 | 104 | 38500 | 0.0727 | 0.0949 | 0.0949 | 0.0914 | 1594 | 1594 | 1549 | 2726 |  |  |  | 0 | 미정 | 미정 | 미정 | 미정 | 0 | 0 | 0 | 0 | 0 | 0 | 0.0727 | 0.0609 | 0.0042 | 0.2245 | 45 | 8100 | 1630 | 0.1341 | 0.601 | 0.0567 | 0.0023 | [6 empty] | 1508 | 16 | 17 | 1 | 0.38 | 61 | 24 | 미정 |  | 2021-04-10 09:10 | 1630 |  | 0 | 81 | 0 | 0 | 0 | 0 | 0.168 | 0.7862 | 0.0982 | 0.0352 |  | 80 | 26 | 151 | 0.0018 | 0.0028 | 0.0268 | 0.0373 | 0.0559 | 0.0212 | 0.0163 | 0.027
2021-04-10 | A63723 | B | 5 | 42CRMOS4HAM | 104 | 36300 | 0.0689 | 0.049 | 0.049 | 0.1447 | 1598 | 1598 | 1530 | 2953 | 39.2 |  |  | 0 | 선택 | 미정 | 미정 | 미정 | 0 | 0 | 0 | 0 | 0 | 0 | 0.0689 | 0.0934 | 0.0056 | 0.2426 | 44 | 6400 | 1595 | 0.334 | 0.7191 | 0.1829 | 0.0166 | [6 empty] | 1492 | 18 | 18 | 3 | 0.21 | 62 | 24 | 미정 |  | 2021-04-10 09:21 | 1589 |  | 0 | 0 | 15 | 0 | 0 | 0 | 0.42 | 0.8573 | 0.2496 | 0.0272 |  | 75 | 43 | 158 | 0.0395 | 0.0162 | 0.0224 | 0.0435 | 0.0303 | 0.0106 | 0.0064 | 0.0245
2021-04-10 | B63195 | B | 6 | FPA-20NICRMOHM2 | 104 | 38600 | 0.0531 | 0.0298 | 0.0539 | 0.0774 | 1643 | 1641 | 1595 | 2706 |  |  |  | 0 | 미정 | 미정 | 미정 | 미정 | 0 | 0 | 0 | 0 | 0 | 0 | 0.0531 | 0.1244 | 0.011 | 0.0042 | 43 | 6600 | 1627 | 0.1263 | 0.6859 | 0.046 | 0.0023 | [6 empty] | 1508 | 16 | 17 | 1 | 0.35 | 57 | 19 | 미정 |  | 2021-04-10 10:09 | 1631 |  | 56 | 0 | 0 | 0 | 0 | 0 | 0.161 | 0.7933 | 0.0749 | 0.0345 |  | 79 | 37 | 170 | 0.0017 | 0.0026 | 0.026 | 0.0291 | 0.0606 | 0.0234 | 0.0184 | 0.0266
2021-04-10 | A63724 | B | 29 | 42CRMOS4HAM | 104 | 36600 | 0.0804 | 0.06 | 0.06 | 0.1349 | 1615 | 1615 | 1557 | 3022 | 39.4 |  |  | 0 | 선택 | 미정 | 미정 | 미정 | 0 | 0 | 0 | 0 | 0 | 0 | 0.0804 | 0.1151 | 0.0059 | 0.485 | 48 | 5100 | 1591 | 0.3658 | 0.747 | 0.2103 | 0.0137 | [6 empty] | 1492 | 18 | 18 | 3 | 0.21 | 59 | 24 | 미정 |  | 2021-04-10 10:21 | 1584 |  | 0 | 36 | 0 | 0 | 0 | 0 | 0.4248 | 0.8545 | 0.2499 | 0.0268 | 94800 | 85 | 43 | 168 | 0.0448 | 0.0246 | 0.0229 | 0.0474 | 0.0278 | 0.008 | 0.0061 | 0.0246
2021-04-10 | B63196 | B | 36 | FPA-20NICRMOHM2 | 104 | 37000 | 0.1602 | 0.0345 | 0.0345 | 0.1112 | 1632 | 1632 | 1554 | 2616 |  |  |  | 0 | 미정 | 미정 | 미정 | 미정 | 0 | 0 | 0 | 0 | 0 | 0 | 0.1602 | 0.1502 | 0.2636 | 0.0714 | 50 | 8300 | 1640 | 0.1475 | 0.7154 | 0.0549 | 0.0022 | [6 empty] | 1508 | 16 | 17 | 1 | 0.31 | 66 | 24 | 미정 |  | 2021-04-10 11:30 | 1630 |  | 0 | 62 | 0 | 0 | 0 | 0 | 0.162 | 0.7789 | 0.0882 | 0.034 | 99050 | 78 | 26 | 153 | 0.0018 | 0.0027 | 0.0289 | 0.0693 | 0.0487 | 0.022 | 0.0172 | 0.0297
2021-04-10 | A63725 | B | 35 | ATA105M2 | 103 | 37100 | 0.0965 | 0.0898 | 0.0898 | 0.0915 | 1638 | 1638 | 1581 | 3093 | 29 |  |  | 0 | 미정 | 미정 | 미정 | 미정 | 0 | 0 | 0 | 0 | 0 | 0 | 0.0965 | 0.1475 | 0.006 | 0.1236 | 39 | 5000 | 1643 | 0.1291 | 0.7215 | 0.1253 | 0.0136 | [6 empty] | 1513 | 13 | 20 | 3 | 0.21 | 84 | 22 | 미정 |  | 2021-04-10 11:34 | 1630 |  | 0 | 25 | 39 | 0 | 0 | 0 | 0.173 | 0.9251 | 0.1986 | 0.0321 | 105800 | 93 | 43 | 170 | 0.0309 | 0.0202 | 0.0246 | 0.0471 | 0.0372 | 0.0178 | 0.0116 | 0.0122
2021-04-10 | A63726 | B | 18 | ATA105M2 | 102 | 36700 | 0.2347 | 0.0584 | 0.0584 | 0.0563 | 1644 | 1644 | 1602 | 3018 | 17.2 |  |  | 0 | 미정 | 미정 | 미정 | 미정 | 0 | 0 | 0 | 0 | 0 | 0 | 0.2347 | 0.2077 | 0.0086 | 0.169 | 41 | 3400 | 1625 | 0.1343 | 0.8223 | 0.1304 | 0.0168 | [6 empty] | 1513 | 15 | 15 | 3 | 0.22 | 70 | 22 | 미정 |  | 2021-04-10 12:33 | 1615 |  | 0 | 0 | 28 | 0 | 0 | 0 | 0.1762 | 0.9249 | 0.2016 | 0.0288 | 101500 | 66 | 50 | 178 | 0.0206 | 0.019 | 0.0253 | 0.0493 | 0.0492 | 0.0268 | 0.0151 | 0.0131
2021-04-10 | B63197 | B | 22 | FPA-20NICRMOHM2 | 104 | 37700 | 0.0969 | 0.0389 | 0.0389 | 0.1101 | 1597 | 1597 | 1540 | 2602 |  |  |  | 0 | 미정 | 미정 | 미정 | 미정 | 0 | 0 | 0 | 0 | 0 | 0 | 0.0969 | 0.1216 | 0.0046 | 0.0627 | 50 | 8300 | 1643 | 0.1559 | 0.7578 | 0.073 | 0.0023 | [6 empty] | 1508 | 16 | 19 | 1 | 0.39 | 60 | 26 | 미정 |  | 2021-04-10 12:44 | 1634 |  | 21 | 22 | 8 | 0 | 0 | 0 | 0.164 | 0.7867 | 0.0792 | 0.0343 | 102400 | 77 | 20 | 143 | 0.0016 | 0.0023 | 0.0292 | 0.0403 | 0.0571 | 0.0285 | 0.0185 | 0.0287
2021-04-10 | A63727 | B | 5 | ATA105M2 | 103 | 36300 | 0.0656 | 0.0937 | 0.0937 | 0.1078 | 1637 | 1637 | 1582 | 3003 | 37.6 |  |  | 0 | 미정 | 미정 | 미정 | 미정 | 0 | 0 | 0 | 0 | 0 | 0 | 0.0656 | 0.1184 | 0.0055 | 0.0072 | 38 | 4300 | 1616 | 0.165 | 0.7947 | 0.1375 | 0.029 | [6 empty] | 1513 | 15 | 15 | 3 | 0.22 | 64 | 19 | 미정 |  | 2021-04-10 13:29 | 1616 |  | 0 | 26 | 23 | 0 | 0 | 0 | 0.192 | 0.9005 | 0.1994 | 0.0275 | 101350 | 65 | 50 | 178 | 0.046 | 0.0233 | 0.0231 | 0.0478 | 0.0305 | 0.0199 | 0.0089 | 0.0082
2021-04-10 | B63198 | B | 1 | FPA-20NICRMOHM2 | 104 | 38100 | 0.1774 | 0.0738 | 0.0738 | 0.1032 | 1583 | 1583 | 1531 | 2669 |  |  |  | 0 | 미정 | 미정 | 미정 | 미정 | 0 | 0 | 0 | 0 | 0 | 0 | 0.1774 | 0.2013 | 0.0203 | 0.1023 | 45 | 8300 | 1634 | 0.1417 | 0.691 | 0.0435 | 0.0022 | [6 empty] | 1508 | 16 | 16 | 1 | 0.35 | 59 | 18 | 미정 |  | 2021-04-10 13:46 | 1624 |  | 0 | 62 | 14 | 0 | 0 | 0 | 0.162 | 0.8004 | 0.0871 | 0.0365 | 101050 | 79 | 17 | 141 | 0.0019 | 0.0027 | 0.0282 | 0.0416 | 0.0553 | 0.0291 | 0.0195 | 0.029
2021-04-10 | A63728 | B | 29 | ATA105M2 | 103 | 36100 | 0.0875 | 0.0592 | 0.0592 | 0.0705 | 1634 | 1634 | 1581 | 2963 | 24.1 |  |  | 0 | 미정 | 미정 | 미정 | 미정 | 0 | 0 | 0 | 0 | 0 | 0 | 0.0875 | 0.1604 | 0.0051 | 0.2555 | 42 | 4700 | 1629 | 0.1289 | 0.8045 | 0.131 | 0.0142 | [6 empty] | 1513 | 15 | 16 | 3 | 0.22 | 59 | 13 | 미정 |  | 2021-04-10 14:27 | 1629 |  | 0 | 25 | 41 | 0 | 0 | 0 | 0.172 | 0.9028 | 0.1847 | 0.0253 | 93950 | 50 | 49 | 179 | 0.032 | 0.0273 | 0.0237 | 0.0435 | 0.0364 | 0.0214 | 0.0079 | 0.0078
2021-04-10 | B63199 | B | 6 | FPA-20NICRMOHM2 | 104 | 36700 | 0.1076 | 0.0428 | 0.0428 | 0.1 | 1620 | 1620 | 1541 | 2705 |  |  |  | 0 | 미정 | 미정 | 미정 | 미정 | 0 | 0 | 0 | 0 | 0 | 0 | 0.1076 | 0.142 | 0.0095 | 0.0023 | 46 | 8300 | 1639 | 0.1158 | 0.6381 | 0.0455 | 0.002 | [6 empty] | 1508 | 16 | 16 | 1 | 0.37 | 58 | 18 | 미정 |  | 2021-04-10 14:50 | 1636 |  | 0 | 0 | 38 | 0 | 0 | 0 | 0.165 | 0.7757 | 0.0872 | 0.0316 | 103700 | 79 | 26 | 155 | 0.0016 | 0.0025 | 0.027 | 0.0368 | 0.0523 | 0.0381 | 0.0235 | 0.0289
2021-04-10 | A63729 | B | 35 | AE1018M2 | 104 | 35800 | 0.0598 | 0.044 | 0.044 | 0.0548 | 1660 | 1660 | 1606 | 2949 | 8.6 |  |  | 0 | 미정 | 미정 | 미정 | 미정 | 0 | 0 | 0 | 0 | 0 | 0 | 0.0598 | 0.1039 | 0.0024 | 0.3637 | 42 | 3600 | 1622 | 0.0968 | 0.6021 | 0.134 | 0.0164 | [6 empty] | 1515 | 15 | 16 | 3 | 0.24 | 75 | 26 | 미정 |  | 2021-04-10 15:24 | 1622 |  | 0 | 0 | 21 | 0 | 0 | 0 | 0.152 | 0.7438 | 0.1868 | 0.0283 | 94350 | 72 | 41 | 163 | 0.0107 | 0.0252 | 0.0233 | 0.0468 | 0.0162 | 0.0098 | 0.006 | 0.0143
2021-04-10 | B63200 | B | 36 | FPA-20NICRMOHM2 | 104 | 37100 | 0.085 | 0.0279 | 0.0377 | 0.1047 | 1659 | 1612 | 1536 | 2608 |  |  |  | 0 | 미정 | 미정 | 미정 | 미정 | 0 | 0 | 0 | 23 | 0 | 0 | 0.085 | 0.085 | 0.0052 | 1.0785 | 43 | 7900 | 1649 | 0.1201 | 0.6079 | 0.045 | 0.0021 | [6 empty] | 1508 | 16 | 16 | 1 | 0.3 | 60 | 13 | 미정 |  | 2021-04-10 15:46 | 1628 |  | 50 | 0 | 0 | 0 | 0 | 0 | 0.165 | 0.7805 | 0.0884 | 0.0353 | 96350 | 85 | 39 | 179 | 0.0033 | 0.0024 | 0.0271 | 0.0323 | 0.0576 | 0.0311 | 0.025 | 0.0298
2021-04-10 | A63730 | B | 18 | AE1018M2 | 103 | 35800 | 0.1312 | 0.0743 | 0.0743 | 0.0904 | 1634 | 1634 | 1576 | 2848 | 26.5 |  |  | 0 | 미정 | 미정 | 미정 | 미정 | 0 | 0 | 0 | 0 | 0 | 0 | 0.1312 | 0.2446 | 0.0089 | 0.4879 | 38 | 4100 | 1644 | 0.1295 | 0.677 | 0.1767 | 0.0299 | [6 empty] | 1515 | 15 | 16 | 3 | 0.23 | 69 | 30 | 미정 |  | 2021-04-10 16:21 | 1644 |  | 0 | 23 | 0 | 0 | 0 | 0 | 0.161 | 0.7436 | 0.2019 | 0.0323 |  | 64 | 35 | 148 | 0.0368 | 0.0238 | 0.0269 | 0.0418 | 0.0124 | 0.0062 | 0.0049 | 0.0136
2021-04-10 | B63201 | B | 22 | 20MNCRS5HA | 105 | 37000 | 0.0882 | 0.0381 | 0.0852 | 0.1123 | 1650 | 1599 | 1550 | 2670 |  |  |  | 0 | 미정 | 미정 | 미정 | 미정 | 0 | 0 | 0 | 58 | 0 | 0 | 0.0882 | 0.166 | 0.0085 | 0.0356 | 42 | 7600 | 1658 | 0.1506 | 0.7523 | 0.1046 | 0.002 | [6 empty] | 1510 | 16 | 16 | 1 | 0.39 | 69 | 2 | 미정 |  | 2021-04-10 16:41 | 1649 |  | 0 | 91 | 30 | 0 | 0 | 0 | 0.188 | 1.1331 | 0.2112 | 0.0287 |  | 78 | 56 | 210 | 0.0017 | 0.0022 | 0.0181 | 0.0329 | 0.0334 | 0.0187 | 0.0132 | 0.0297
2021-04-10 | A63731 | B | 5 | AE1018M2 | 104 | 35800 | 0.0573 | 0.0852 | 0.0852 | 0.0946 | 1608 | 1608 | 1549 | 2947 | 54.6 |  |  | 0 | 미정 | 미정 | 미정 | 미정 | 0 | 0 | 0 | 0 | 0 | 0 | 0.0573 | 0.101 | 0.0043 | 0.3113 | 42 | 5000 | 1620 | 0.149 | 0.6088 | 0.1664 | 0.0231 | [6 empty] | 1515 | 15 | 16 | 3 | 0.24 | 68 | 24 | 미정 |  | 2021-04-10 17:20 | 1624 |  | 0 | 0 | 22 | 0 | 0 | 0 | 0.164 | 0.7521 | 0.1959 | 0.0323 | 93350 | 77 | 41 | 155 | 0.0768 | 0.0325 | 0.0264 | 0.0275 | 0.0143 | 0.0034 | 0.0031 | 0.0138
2021-04-10 | B63202 | B | 1 | 20MNCRS5HA | 103 | 37500 | 0.1417 | 0.146 | 0.0854 | 0.1026 | 1601 | 1605 | 1547 | 2679 |  |  |  | 0 | 미정 | 미정 | 미정 | 미정 | 0 | 0 | 0 | 55 | 0 | 0 | 0.1417 | 0.1789 | 0.0109 | 0.0392 | 48 | 8700 | 1649 | 0.1412 | 0.7724 | 0.1113 | 0.0021 | [6 empty] | 1510 | 16 | 16 | 1 | 0.35 | 79 | 31 | 미정 |  | 2021-04-10 17:57 | 1641 |  | 57 | 0 | 13 | 0 | 0 | 0 | 0.191 | 1.1288 | 0.2087 | 0.0269 | 105100 | 74 | 49 | 197 | 0.0019 | 0.0024 | 0.0214 | 0.054 | 0.0422 | 0.023 | 0.0175 | 0.0286
2021-04-10 | A63732 | B | 29 | AE1018M2 | 104 | 35800 | 0.0671 | 0.0358 | 0.0358 | 0.0482 | 1638 | 1638 | 1598 | 3104 | 11.6 |  |  | 0 | 미정 | 미정 | 미정 | 미정 | 0 | 0 | 0 | 0 | 0 | 0 | 0.0671 | 0.1097 | 0.002 | 0.1859 | 43 | 4000 | 1626 | 0.0994 | 0.6339 | 0.1343 | 0.0376 | [6 empty] | 1515 | 13 | 16 | 3 | 0.23 | 69 | 23 | 미정 |  | 2021-04-10 18:18 | 1626 |  | 0 | 0 | 45 | 0 | 0 | 0 | 0.157 | 0.7195 | 0.1834 | 0.029 |  | 93 | 42 | 167 | 0.0164 | 0.0589 | 0.0254 | 0.0357 | 0.0323 | 0.0115 | 0.0088 | 0.014
2021-04-10 | B63203 | B | 6 | 30MNB5M | 104 | 37800 | 0.0688 | 0.0377 | 0.0425 | 0.1547 | 1612 | 1606 | 1559 | 2712 |  |  |  | 0 | 미정 | 미정 | 미정 | 미정 | 0 | 0 | 0 | 54 | 0 | 0 | 0.0688 | 0.0992 | 0.0024 | 0.1452 | 52 | 9100 | 1674 | 0.2675 | 0.9746 | 0.1549 | 0.0024 | [6 empty] | 1498 | 15 | 20 | 1 | 0.35 | 92 | 31 | 미정 |  | 2021-04-10 19:00 | 1671 |  | 176 | 0 | 32 | 0 | 0 | 0 | 0.328 | 1.3161 | 0.2475 | 0.0282 | 106300 | 110 | 73 | 256 | 0.0018 | 0.0032 | 0.022 | 0.0314 | 0.0294 | 0.011 | 0.0111 | 0.0233
2021-04-10 | A63733 | B | 35 | 20MNCRS5HA | 104 | 35800 | 0.0875 | 0.0829 | 0.0829 | 0.1314 | 1611 | 1611 | 1552 | 3015 | 36.3 |  |  | 0 | 미정 | 미정 | 미정 | 미정 | 0 | 0 | 0 | 0 | 0 | 0 | 0.0875 | 0.1098 | 0.0066 | 0.1372 | 42 | 7300 | 1603 | 0.1678 | 0.988 | 0.1876 | 0.0308 | [6 empty] | 1510 | 16 | 17 | 3 | 0.21 | 71 | 27 | 미정 |  | 2021-04-10 19:18 | 1603 |  | 0 | 23 | 0 | 0 | 0 | 0 | 0.199 | 1.1264 | 0.2074 | 0.0267 | 105200 | 74 | 52 | 177 | 0.0485 | 0.026 | 0.0224 | 0.0467 | 0.0295 | 0.0174 | 0.0128 | 0.0225
2021-04-10 | B63204 | B | 36 | 30MNB5M | 104 | 37100 | 0.1038 | 0.1272 | 0.1272 | 0.206 | 1591 | 1591 | 1528 | 2740 |  |  |  | 0 | 미정 | 미정 | 미정 | 미정 | 0 | 0 | 0 | 59 | 0 | 0 | 0.1038 | 0.1694 | 0.005 | 0.0767 | 65 | 8900 | 1648 | 0.25 | 0.9859 | 0.1673 | 0.0026 | [6 empty] | 1498 | 15 | 15 | 1 | 0.33 | 67 | 20 | 미정 |  | 2021-04-10 20:21 | 1633 |  | 145 | 0 | 16 | 0 | 0 | 0 | 0.331 | 1.3633 | 0.2591 | 0.0292 |  | 85 | 65 | 256 | 0.0033 | 0.0035 | 0.0214 | 0.0368 | 0.0307 | 0.0107 | 0.0102 | 0.0225
2021-04-10 | A63734 | B | 18 | 20MNCRS5HA | 104 | 35800 | 0.0517 | 0.9037 | 0.0552 | 0.0538 | 1608 | 1608 | 1568 | 2988 |  |  |  | 0 | 미정 | 미정 | 미정 | 미정 | 0 | 0 | 0 | 199 | 0 | 0 | 0.0517 | 0.0905 | 0.0034 | 0.1373 | 48 | 6500 | 1615 | 0.1621 | 0.8985 | 0.195 | 0.0054 | [6 empty] | 1510 | 16 | 18 | 3 | 0.21 | 73 | 28 | 미정 |  | 2021-04-10 20:22 | 1615 |  | 0 | 79 | 0 | 0 | 0 | 0 | 0.194 | 1.0156 | 0.1957 | 0.0195 | 101450 | 84 | 49 | 183 | 0.0039 | 0.0064 | 0.024 | 0.0269 | 0.0144 | 0.0078 | 0.0076 | 0.0247
2021-04-10 | A63735 | B | 5 | BP-SCM415HS | 104 | 37300 | 0.0637 | 0.0474 | 0.0516 | 0.0709 | 1588 | 1606 | 1560 | 2992 |  |  |  | 0 | 미정 | 미정 | 미정 | 미정 | 0 | 0 | 0 | 201 | 0 | 0 | 0.0637 | 0.1067 | 0.005 | 0.1791 | 47 | 8300 | 1638 | 0.1358 | 0.6328 | 0.1735 | 0.0068 | [6 empty] | 1513 | 13 | 20 | 3 | 0.23 | 96 | 37 | 미정 |  | 2021-04-10 21:20 | 1656 |  | 0 | 30 | 21 | 0 | 0 | 0 | 0.16 | 0.8471 | 0.2385 | 0.0231 | 102900 | 85 | 55 | 211 | 0.0307 | 0.011 | 0.0185 | 0.03 | 0.0246 | 0.0151 | 0.0111 | 0.0114
2021-04-10 | B63205 | B | 22 | 30MNB5M | 104 | 39300 | 0.1376 | 0.0451 | 0.0411 | 0.0767 | 1620 | 1624 | 1585 | 2918 |  |  |  | 0 | 미정 | 미정 | 미정 | 미정 | 0 | 0 | 0 | 55 | 0 | 0 | 0.1376 | 0.1944 | 0.0094 | 0.0421 | 78 | 8900 | 1660 | 0.2181 | 0.9929 | 0.1631 | 0.0025 | [6 empty] | 1498 | 15 | 16 | 1 | 0.36 | 71 | 34 | 미정 |  | 2021-04-10 22:03 | 1638 |  | 122 | 0 | 12 | 0 | 0 | 0 | 0.3281 | 1.3347 | 0.2446 | 0.0274 | 98700 | 86 | 33 | 209 | 0.0024 | 0.003 | 0.0223 | 0.0342 | 0.042 | 0.019 | 0.0184 | 0.0241
2021-04-10 | A63736 | B | 29 | BP-SCM415HS | 104 | 37300 | 0.0558 | 0.0581 | 0.0603 | 0.0931 | 1582 | 1613 | 1559 | 2898 | 26.6 |  |  | 0 | 미정 | 미정 | 미정 | 미정 | 0 | 0 | 0 | 0 | 0 | 0 | 0.0558 | 0.106 | 0.0053 | 0.1457 | 45 | 5800 | 1629 | 0.1466 | 0.7868 | 0.142 | 0.0082 | [6 empty] | 1513 | 13 | 13 | 3 | 0.23 | 62 | 23 | 미정 |  | 2021-04-10 22:16 | 1613 |  | 0 | 0 | 0 | 0 | 0 | 0 | 0.157 | 0.8784 | 0.2395 | 0.0288 | 99800 | 62 | 51 | 207 | 0.0315 | 0.0129 | 0.0233 | 0.0328 | 0.0316 | 0.0214 | 0.0103 | 0.01
2021-04-10 | B63206 | B | 1 | 30MNB5M | 104 | 37300 |  | 0.0546 | 0.0546 | 0.12 | 1640 | 1640 | 1571 | 2801 |  |  |  | 0 | 미정 | 미정 | 미정 | 미정 | 0 | 0 | 0 | 55 | 0 | 0 |  |  |  |  | 54 | 8700 | 1670 | 0.2352 | 1.1257 | 0.2138 | 0.0029 | [6 empty] | 1498 | 15 | 16 | 1 | 0.39 | 72 | 27 | 미정 |  | 2021-04-10 23:22 | 1644 |  | 81 | 0 | 0 | 0 | 0 | 0 | 0.3283 | 1.3325 | 0.2483 | 0.0285 | 105050 | 98 | 34 | 182 | 0.0018 | 0.0032 | 0.0256 |  | 0.0333 | 0.0191 | 0.0175 | 0.0265
2021-04-10 | A63737 | B | 10 | BP-SCM415HS | 104 | 36600 | 0.0609 | 0.1262 | 0.0597 | 0.0823 | 1639 | 1647 | 1575 | 3149 | 14.1 |  |  | 0 | 미정 | 미정 | 미정 | 미정 | 0 | 0 | 0 | 0 | 0 | 0 | 0.0609 | 0.088 | 0.002 | 0.0705 | 52 | 7300 | 1644 | 0.1411 | 0.7316 | 0.1704 | 0.0104 | [6 empty] | 1513 | 13 | 13 | 3 | 0.23 | 68 | 20 | 미정 |  | 2021-04-10 23:27 | 1631 |  | 0 | 0 | 23 | 0 | 0 | 0 | 0.1636 | 0.8507 | 0.2457 | 0.0286 | 93100 | 57 | 39 | 185 | 0.0206 | 0.0098 | 0.023 | 0.0446 | 0.0332 | 0.0253 | 0.0091 | 0.0089
2021-04-10 | B63207 | B | 35 | SM45CB | 106 | 38800 | 0.1631 | 0.0556 | 0.0556 | 0.098 | 1601 | 1601 | 1532 | 2780 |  |  |  | 0 | 미정 | 미정 | 미정 | 미정 | 0 | 0 | 0 | 151 | 0 | 0 | 0.1631 | 0.195 | 0.0087 | 0.6153 | 55 | 8100 | 1652 | 0.3562 | 0.5685 | 0.1591 | 0.0029 | [6 empty] | 1493 | 14 | 16 | 1 | 0.36 | 74 | 30 | 미정 |  | 2021-04-11 00:49 | 1627 |  | 11 | 0 | 0 | 0 | 0 | 0 | 0.462 | 0.6417 | 0.1958 | 0.0073 | 88800 | 79 | 51 | 207 | 0.0023 | 0.0032 | 0.0138 | 0.0552 | 0.0466 | 0.0221 | 0.0199 | 0.0161
2021-04-10 | A63738 | B | 18 | SCM415HON | 103 | 37000 | 0.0469 | 0.0861 | 0.0861 | 0.0721 | 1585 | 1585 | 1543 | 3114 | 21.6 |  |  | 0 | 미정 | 선택 | 미정 | 미정 | 0 | 0 | 0 | 0 | 0 | 0 | 0.0469 | 0.0669 | 0.0032 | 0.0013 | 47 | 7400 | 1619 | 0.1531 | 0.6991 | 0.1963 | 0.015 | [6 empty] | 1513 | 16 | 18 | 3 | 0.22 | 74 | 34 | 미정 |  | 2021-04-11 00:43 | 1626 |  | 0 | 43 | 0 | 0 | 0 | 0 | 0.1594 | 0.8357 | 0.2437 | 0.0327 | 106350 | 68 | 28 | 142 | 0.029 | 0.0138 | 0.0301 | 0.0344 | 0.046 | 0.0134 | 0.0103 | 0.0146
2021-04-10 | A63739 | B | 36 | SCM415HON | 101 | 36700 | 0.1797 | 0.0396 | 0.0797 | 0.0827 | 1629 | 1614 | 1565 | 2940 | 17.8 |  |  | 0 | 미정 | 선택 | 미정 | 미정 | 0 | 0 | 0 | 0 | 0 | 0 | 0.1797 | 0.2251 | 0.0315 | 0.225 | 40 | 5300 | 1622 | 0.146 | 0.734 | 0.1988 | 0.0093 | [6 empty] | 1513 | 16 | 18 | 3 | 0.23 | 68 | 30 | 미정 |  | 2021-04-11 01:37 | 1624 |  | 0 | 35 | 0 | 0 | 0 | 0 | 0.1696 | 0.854 | 0.2497 | 0.0327 | 104950 | 67 | 36 | 147 | 0.0239 | 0.0107 | 0.0309 | 0.0588 | 0.0283 | 0.012 | 0.0083 | 0.0147
2021-04-10 | B63208 | B | 5 | SM45CB | 103 | 37700 | 0.0631 | 0.0624 | 0.0624 | 0.1502 | 1635 | 1635 | 1558 | 2789 |  |  |  | 0 | 미정 | 미정 | 미정 | 미정 | 0 | 0 | 0 | 153 | 0 | 0 | 0.0631 | 0.0675 | 0.0047 | 0.1822 | 43 | 6000 | 1609 | 0.369 | 0.5531 | 0.1463 | 0.0028 | [6 empty] | 1493 | 14 | 15 | 1 | 0.31 | 70 | 25 | 미정 |  | 2021-04-11 01:54 | 1606 |  | 10 | 0 | 0 | 0 | 0 | 0 | 0.4462 | 0.6439 | 0.1847 | 0.0135 | 106900 | 75 | 46 | 179 | 0.0026 | 0.0033 | 0.012 | 0.0454 | 0.0353 | 0.0197 | 0.0186 | 0.0153
2021-04-10 | A63740 | B | 29 | SCM415HON | 101 | 34800 | 0.1056 | 0.082 | 0.082 | 0.0965 | 1633 | 1633 | 1584 | 2883 | 23.7 |  |  | 0 | 미정 | 선택 | 미정 | 미정 | 0 | 0 | 0 | 0 | 0 | 0 | 0.1056 | 0.168 | 0.0055 | 0.3556 | 34 | 4900 | 1619 | 0.153 | 0.7099 | 0.2026 | 0.0277 | [6 empty] | 1513 | 16 | 18 | 3 | 0.22 | 65 | 26 | 미정 |  | 2021-04-11 02:27 | 1616 |  | 0 | 34 | 0 | 0 | 0 | 0 | 0.1635 | 0.8465 | 0.2571 | 0.0322 | 104400 | 66 | 43 | 156 | 0.0315 | 0.023 | 0.031 | 0.0436 | 0.0193 | 0.0119 | 0.0084 | 0.0158
2021-04-10 | B63209 | B | 22 | SM45CB | 103 | 37000 | 0.1122 | 0.0429 | 0.0429 | 0.0822 | 1629 | 1629 | 1564 | 2789 |  |  |  | 0 | 미정 | 미정 | 미정 | 미정 | 0 | 0 | 0 | 150 | 0 | 0 | 0.1122 | 0.1365 | 0.0064 | 0.0024 | 47 | 6700 | 1614 | 0.367 | 0.6021 | 0.1692 | 0.0031 | [6 empty] | 1493 | 14 | 17 | 1 | 0.31 | 72 | 29 | 미정 |  | 2021-04-11 02:57 | 1616 |  | 11 | 0 | 0 | 0 | 0 | 0 | 0.4425 | 0.6455 | 0.1966 | 0.0093 | 103850 | 74 | 50 | 190 | 0.0022 | 0.0034 | 0.0126 | 0.0529 | 0.0352 | 0.0165 | 0.0158 | 0.0125
2021-04-10 | A63741 | B | 10 | SCM415HON | 101 | 33700 | 0.0838 | 0.0878 | 0.0878 | 0.0946 | 1608 | 1608 | 1553 | 2828 | 36.1 |  |  | 0 | 미정 | 선택 | 미정 | 미정 | 0 | 0 | 0 | 0 | 0 | 0 | 0.0838 | 0.2344 | 0.0057 | 0.19 | 38 | 5800 | 1615 | 0.1474 | 0.7146 | 0.2029 | 0.0238 | [6 empty] | 1513 | 16 | 18 | 3 | 0.24 | 65 | 24 | 미정 |  | 2021-04-11 03:25 | 1613 |  | 0 | 30 | 0 | 0 | 0 | 0 | 0.1667 | 0.8448 | 0.2589 | 0.0318 | 104250 | 65 | 37 | 154 | 0.0484 | 0.0206 | 0.0309 | 0.0524 | 0.0294 | 0.013 | 0.01 | 0.0152
2021-04-10 | B63210 | B | 1 | SM45CB | 104 | 37000 | 0.2385 | 0.0546 | 0.0546 | 0.1356 | 1631 | 1631 | 1539 | 2738 |  |  |  | 0 | 미정 | 미정 | 미정 | 미정 | 0 | 0 | 0 | 157 | 0 | 0 | 0.2385 | 0.1693 | 0.0136 | 0.0046 | 41 | 6300 | 1623 | 0.3558 | 0.5342 | 0.1532 | 0.0031 | [6 empty] | 1493 | 14 | 15 | 1 | 0.31 | 62 | 21 | 미정 |  | 2021-04-11 03:50 | 1612 |  | 0 | 0 | 0 | 0 | 0 | 0 | 0.45 | 0.6439 | 0.1989 | 0.011 |  | 70 | 60 | 206 | 0.0024 | 0.0037 | 0.0135 | 0.0505 | 0.0313 | 0.0092 | 0.0098 | 0.0102
2021-04-10 | A63742 | B | 18 | SCM415HON | 98 | 35300 | 0.0553 | 0.0859 | 0.0484 | 0.0932 | 1579 | 1608 | 1539 | 2990 | 26.6 |  |  | 0 | 미정 | 선택 | 미정 | 미정 | 0 | 0 | 0 | 0 | 0 | 0 | 0.0553 | 0.1321 | 0.0021 | 0.2119 | 41 | 6100 | 1613 | 0.1474 | 0.678 | 0.1948 | 0.0211 | [6 empty] | 1513 | 16 | 18 | 3 | 0.24 | 61 | 26 | 미정 |  | 2021-04-11 04:35 | 1613 |  | 0 | 20 | 0 | 0 | 0 | 0 | 0.1662 | 0.837 | 0.2634 | 0.0334 | 103750 | 82 | 28 | 133 | 0.0351 | 0.018 | 0.0321 | 0.0475 | 0.0257 | 0.0146 | 0.0078 | 0.0146
2021-04-10 | B63211 | B | 35 | SM45C | 105 | 38600 | 0.0668 | 0.0335 | 0.0335 | 0.1164 | 1609 | 1609 | 1569 | 2795 |  |  |  | 0 | 미정 | 미정 | 미정 | 미정 | 0 | 0 | 0 | 154 | 0 | 0 | 0.0668 | 0.0728 | 0.0031 | 0.296 | 48 | 6500 | 1631 | 0.3621 | 0.5293 | 0.1541 | 0.0033 | [6 empty] | 1493 | 15 | 18 | 1 | 0.28 | 71 | 30 | 미정 |  | 2021-04-11 05:00 | 1614 |  | 11 | 0 | 0 | 0 | 0 | 0 | 0.44 | 0.6621 | 0.1916 | 0.0133 |  | 71 | 42 | 186 | 0.0025 | 0.0034 | 0.0118 | 0.0413 | 0.0264 | 0.0119 | 0.0119 | 0.0116
2021-04-10 | A63743 | B | 36 | STB2 | 98 | 36000 | 0.0756 | 0.1204 | 0.1204 | 0.2122 | 1622 | 1622 | 1565 | 2935 | 33.2 |  |  | 0 | 미정 | 선택 | 미정 | 미정 | 0 | 0 | 0 | 0 | 0 | 0 | 0.0756 | 0.203 | 0.0023 | 0.0929 | 46 | 5500 | 1583 | 0.797 | 0.3161 | 0.2022 | 0.0145 | [6 empty] | 1456 | 25 | 27 | 3 | 0.24 | 89 | 40 | 미정 |  | 2021-04-11 05:38 | 1589 |  | 0 | 0 | 0 | 0 | 0 | 0 | 0.951 | 0.3742 | 0.2446 | 0.0077 |  | 96 | 43 | 172 | 0.0375 | 0.0126 | 0.0133 | 0.0565 | 0.0313 | 0.0058 | 0.0043 | 0.0075
2021-04-10 | B63212 | B | 5 | SM45C | 104 | 39400 |  | 0.0866 | 0.1038 | 0.1563 | 1610 | 1600 | 1585 | 2751 |  |  |  | 0 | 미정 | 미정 | 미정 | 미정 | 0 | 0 | 0 | 151 | 0 | 0 |  |  |  |  | 39 | 5100 | 1630 | 0.3954 | 0.5319 | 0.1505 | 0.0033 | [6 empty] | 1493 | 15 | 16 | 1 | 0.42 | 64 | 25 | 미정 |  | 2021-04-11 05:53 | 1609 |  | 20 | 0 | 0 | 0 | 0 | 0 | 0.4509 | 0.673 | 0.1997 | 0.0057 |  | 72 | 56 | 201 | 0.0028 | 0.0038 | 0.0107 |  | 0.0296 | 0.0105 | 0.0101 | 0.0127
2021-04-11 | A63744 | B | 29 | STB2 | 98 | 36000 | 0.0874 | 0.078 | 0.21 | 0.2084 | 1636 | 1615 | 1554 | 2974 | 53.7 |  |  | 0 | 선택 | 미정 | 미정 | 미정 | 0 | 0 | 0 | 0 | 0 | 0 | 0.0874 | 0.1676 | 0.0037 | 0.3079 | 43 | 4600 | 1549 | 0.9115 | 0.2626 | 0.1967 | 0.023 | [6 empty] | 1456 | 25 | 25 | 3 | 0.22 | 56 | 26 | 미정 |  | 2021-04-11 06:45 | 1552 |  | 0 | 10 | 35 | 0 | 0 | 0 | 0.9563 | 0.359 | 0.2609 | 0.0179 | 0 | 77 | 35 | 158 | 0.0591 | 0.0219 | 0.0138 | 0.0557 | 0.0307 | 0.0085 | 0.0059 | 0.0059
2021-04-11 | B63213 | B | 22 | SM45C | 105 | 37300 | 0.074 | 0.1116 | 0.1116 | 0.1221 | 1575 | 1575 | 1531 | 2608 |  |  |  | 0 | 미정 | 미정 | 미정 | 미정 | 0 | 0 | 0 | 155 | 0 | 0 | 0.074 | 0.0936 | 0.0064 | 0.145 | 43 | 6700 | 1612 | 0.431 | 0.5647 | 0.1726 | 0.0033 | [6 empty] | 1493 | 15 | 18 | 1 | 0.34 | 52 | 18 | 미정 |  | 2021-04-11 07:10 | 1611 |  | 26 | 0 | 0 | 0 | 0 | 0 | 0.451 | 0.6612 | 0.2099 | 0.006 |  | 70 | 45 | 178 | 0.0032 | 0.0034 | 0.01 | 0.0434 | 0.0358 | 0.0122 | 0.0111 | 0.013
2021-04-11 | A63745 | B | 10 | STB2 | 98 | 35800 | 0.1522 | 0.109 | 0.109 | 0.2078 | 1629 | 1629 | 1550 | 2908 | 38 |  |  | 0 | 선택 | 미정 | 미정 | 미정 | 0 | 0 | 0 | 0 | 0 | 0 | 0.1522 | 0.2088 | 0.005 | 0.002 | 56 | 4500 | 1554 | 0.8365 | 0.3006 | 0.2053 | 0.0128 | [6 empty] | 1456 | 25 | 25 | 3 | 0.22 | 60 | 29 | 미정 |  | 2021-04-11 07:55 | 1554 |  | 0 | 25 | 16 | 0 | 0 | 0 | 0.9425 | 0.3698 | 0.2631 | 0.0103 | 107150 | 77 | 37 | 170 | 0.0399 | 0.0117 | 0.0087 | 0.0584 | 0.0267 | 0.0054 | 0.0043 | 0.0051
2021-04-11 | B63214 | B | 1 | SM45C | 103 | 39000 | 0.137 | 0.0531 | 0.0531 | 0.141 | 1579 | 1579 | 1541 | 2708 |  |  |  | 0 | 미정 | 미정 | 미정 | 미정 | 0 | 0 | 0 | 305 | 0 | 0 | 0.137 | 0.1174 | 0.0065 | 0.0909 | 38 | 5800 | 1602 | 0.409 | 0.5006 | 0.1755 | 0.003 | [6 empty] | 1493 | 15 | 17 | 1 | 0.39 | 52 | 19 | 미정 |  | 2021-04-11 08:26 | 1605 |  | 11 | 0 | 0 | 0 | 0 | 0 | 0.447 | 0.6632 | 0.2143 | 0.0065 | 98550 | 68 | 30 | 144 | 0.0032 | 0.0034 | 0.0112 | 0.0447 | 0.0456 | 0.0144 | 0.0139 | 0.0136
2021-04-11 | A63746 | B | 18 | STB2 | 98 | 35800 | 0.0201 | 0.2182 | 0.2182 | 0.2591 | 1634 | 1634 | 1565 | 3149 | 47.5 |  |  | 0 | 선택 | 미정 | 미정 | 미정 | 0 | 0 | 0 | 0 | 0 | 0 | 0.0201 | 0.1671 | 0.003 | 0.1569 | 40 | 3200 | 1554 | 0.9109 | 0.3358 | 0.2427 | 0.0143 | [6 empty] | 1456 | 25 | 25 | 3 | 0.21 | 54 | 22 | 미정 |  | 2021-04-11 09:03 | 1553 |  | 0 | 9 | 8 | 0 | 0 | 0 | 0.948 | 0.3642 | 0.2709 | 0.0109 | 97200 | 71 | 35 | 150 | 0.0598 | 0.0133 | 0.0069 | 0.0534 | 0.0297 | 0.0062 | 0.006 | 0.0067
2021-04-11 | B63215 | B | 31 | SM45C | 104 | 38800 | 0.0779 | 0.109 | 0.109 | 0.1129 | 1571 | 1571 | 1548 | 2770 |  |  |  | 0 | 미정 | 미정 | 미정 | 미정 | 0 | 0 | 0 | 311 | 0 | 0 | 0.0779 | 0.1416 | 0.0024 | 0.0257 | 39 | 6100 | 1622 | 0.2946 | 0.4854 | 0.1885 | 0.0036 | [6 empty] | 1493 | 15 | 16 | 1 | 0.36 | 63 | 20 | 미정 |  | 2021-04-11 09:27 | 1618 |  | 16 | 0 | 0 | 0 | 0 | 0 | 0.444 | 0.6668 | 0.2009 | 0.0291 | 101200 | 69 | 28 | 140 | 0.0041 | 0.0036 | 0.0269 | 0.0396 | 0.0442 | 0.0188 | 0.0131 | 0.0135
2021-04-11 | A63747 | B | 36 | STB2 | 101 | 36700 | 0.4012 | 0.2999 | 0.2999 | 0.3741 | 1615 | 1615 | 1533 | 2972 | 37 |  |  | 0 | 미정 | 선택 | 미정 | 미정 | 0 | 0 | 0 | 0 | 0 | 0 | 0.4012 | 0.2284 | 0.0099 | 0.1438 | 51 | 5900 | 1548 | 0.8393 | 0.3129 | 0.2046 | 0.0248 | [6 empty] | 1456 | 25 | 25 | 3 | 0.2 | 49 | 23 | 미정 |  | 2021-04-11 10:21 | 1545 |  | 0 | 25 | 26 | 0 | 0 | 0 | 0.944 | 0.3681 | 0.2756 | 0.0099 | 100600 | 73 | 19 | 133 | 0.0458 | 0.0169 | 0.0075 | 0.0536 | 0.0288 | 0.0138 | 0.0056 | 0.0083
2021-04-11 | B63216 | B | 5 | SM45C | 104 | 37400 | 0.0698 | 0.122 | 0.122 | 0.2057 | 1596 | 1596 | 1525 | 2689 |  |  |  | 0 | 미정 | 미정 | 미정 | 미정 | 0 | 0 | 0 | 307 | 0 | 0 | 0.0698 | 0.0964 | 0.0043 | 0.2267 | 42 | 6400 | 1607 | 0.4053 | 0.5121 | 0.1694 | 0.003 | [6 empty] | 1493 | 15 | 16 | 1 | 0.38 | 54 | 21 | 미정 |  | 2021-04-11 10:37 | 1597 |  | 10 | 0 | 0 | 0 | 0 | 0 | 0.4517 | 0.6715 | 0.1967 | 0.0147 | 98900 | 67 | 23 | 129 | 0.0039 | 0.0034 | 0.0144 | 0.0477 | 0.0492 | 0.0207 | 0.0197 | 0.0123
2021-04-11 | A63748 | B | 29 | STB2 | 100 | 36800 | 0.0688 | 0.1877 | 0.1877 | 0.2183 | 1607 | 1607 | 1540 | 3005 | 47.1 |  |  | 0 | 선택 | 미정 | 미정 | 미정 | 0 | 0 | 0 | 0 | 0 | 0 | 0.0688 | 0.1339 | 0.0034 | 0.1312 | 43 | 4900 | 1544 | 0.9139 | 0.2871 | 0.2001 | 0.0192 | [6 empty] | 1456 | 25 | 25 | 3 | 0.21 | 58 | 27 | 미정 |  | 2021-04-11 11:23 | 1544 |  | 0 | 16 | 10 | 0 | 0 | 0 | 0.9884 | 0.384 | 0.2767 | 0.0125 | 103500 | 75 | 22 | 125 | 0.0562 | 0.0154 | 0.008 | 0.0491 | 0.0297 | 0.0074 | 0.0046 | 0.0058
2021-04-11 | B63217 | B | 22 | SM45C | 103 | 38100 | 0.0766 | 0.0975 | 0.0975 | 0.1209 | 1574 | 1574 | 1562 | 3079 |  |  |  | 0 | 미정 | 미정 | 미정 | 미정 | 0 | 0 | 0 | 299 | 0 | 0 | 0.0766 | 0.0821 | 0.0045 | 0.2038 | 37 | 5000 | 1606 | 0.3845 | 0.5352 | 0.1904 | 0.0035 | [6 empty] | 1493 | 15 | 18 | 1 | 0.38 | 44 | 20 | 미정 |  | 2021-04-11 11:44 | 1602 |  | 10 | 0 | 0 | 0 | 0 | 0 | 0.452 | 0.6679 | 0.2005 | 0.0096 |  | 68 | 13 | 105 | 0.0039 | 0.0036 | 0.0136 | 0.0409 | 0.0481 | 0.0193 | 0.0145 | 0.0139
2021-04-11 | A63749 | B | 10 | STB2 | 98 | 35700 | 0.0811 | 0.1509 | 0.1509 | 0.2429 | 1582 | 1582 | 1533 | 2934 | 40.5 |  |  | 0 | 선택 | 미정 | 미정 | 미정 | 0 | 0 | 0 | 0 | 0 | 0 | 0.0811 | 0.0999 | 0.0211 | 0.1517 | 45 | 5200 | 1543 | 0.9095 | 0.2582 | 0.2121 | 0.0255 | [6 empty] | 1456 | 25 | 25 | 3 | 0.22 | 59 | 29 | 미정 |  | 2021-04-11 12:24 | 1549 |  | 0 | 0 | 19 | 0 | 0 | 0 | 0.953 | 0.3649 | 0.272 | 0.0169 | 102550 | 74 | 22 | 132 | 0.0493 | 0.0197 | 0.0084 | 0.0373 | 0.0282 | 0.0062 | 0.0045 | 0.0064
2021-04-11 | B63218 | B | 1 | SM45C | 103 | 37000 | 0.0851 | 0.1027 | 0.1027 | 0.1671 | 1595 | 1595 | 1548 | 2636 |  |  |  | 0 | 미정 | 미정 | 미정 | 미정 | 0 | 0 | 0 | 298 | 0 | 0 | 0.0851 | 0.102 | 0.0056 | 0.0767 | 35 | 5200 | 1604 | 0.4326 | 0.5559 | 0.1803 | 0.004 | [6 empty] | 1493 | 15 | 16 | 1 | 0.42 | 53 | 21 | 미정 |  | 2021-04-11 12:38 | 1594 |  | 32 | 0 | 0 | 0 | 0 | 0 | 0.445 | 0.67 | 0.1882 | 0.014 |  | 85 | 19 | 114 | 0.0053 | 0.004 | 0.0126 | 0.0459 | 0.0512 | 0.0189 | 0.0149 | 0.011
2021-04-11 | A63750 | B | 18 | STB2 | 97 | 36700 | 0.0763 | 0.134 | 0.134 | 0.2679 | 1632 | 1632 | 1555 | 2918 | 42.6 |  |  | 0 | 선택 | 미정 | 미정 | 미정 | 0 | 0 | 0 | 0 | 0 | 0 | 0.0763 | 0.1139 | 0.0054 | 0.03 | 40 | 3800 | 1547 | 0.8717 | 0.2828 | 0.2323 | 0.0227 | [6 empty] | 1456 | 25 | 25 | 3 | 0.21 | 55 | 23 | 미정 |  | 2021-04-11 13:23 | 1547 |  | 0 | 9 | 0 | 0 | 0 | 0 | 0.939 | 0.3617 | 0.2693 | 0.0155 | 100800 | 74 | 31 | 140 | 0.0521 | 0.0196 | 0.0122 | 0.0463 | 0.0257 | 0.007 | 0.0054 | 0.0057
2021-04-11 | B63219 | B | 31 | SBMA75 | 104 | 35700 | 0.0725 | 0.0692 | 0.0692 | 0.1874 | 1616 | 1616 | 1524 | 2617 | 53.4 |  |  | 0 | 미정 | 미정 | 미정 | 미정 | 0 | 0 | 0 | 0 | 0 | 0 | 0.0725 | 0.164 | 0.0026 | 0.376 | 44 | 8400 | 1644 | 0.3591 | 1.2016 | 0.2285 | 0.0382 | [6 empty] | 1491 | 16 | 20 | 1 | 0.42 | 87 | 33 | 미정 |  | 2021-04-11 13:41 | 1651 |  | 61 | 0 | 0 | 0 | 0 | 0 | 0.417 | 1.3677 | 0.3199 | 0.0138 | 96950 | 89 | 29 | 154 | 0.08 | 0.0241 | 0.0305 | 0.0493 | 0.047 | 0.016 | 0.011 | 0.0124
2021-04-11 | A63751 | B | 36 | STB2 | 101 | 36800 | 0.0676 | 0.1401 | 0.1401 | 0.2217 | 1623 | 1623 | 1545 | 2892 | 54.6 |  |  | 0 | 미정 | 미정 | 미정 | 미정 | 0 | 0 | 0 | 0 | 0 | 0 | 0.0676 | 0.1567 | 0.004 | 0.5118 | 51 | 4300 | 1559 | 0.9259 | 0.3076 | 0.2319 | 0.0288 | [6 empty] | 1456 | 25 | 25 | 3 | 0.22 | 57 | 22 | 미정 |  | 2021-04-11 14:23 | 1548 |  | 0 | 31 | 25 | 0 | 0 | 0 | 0.958 | 0.3694 | 0.2778 | 0.0151 | 94950 | 68 | 40 | 155 | 0.0723 | 0.0207 | 0.0122 | 0.0484 | 0.0278 | 0.0075 | 0.0036 | 0.005
2021-04-11 | B63220 | B | 5 | SBMA75 | 104 | 38700 | 0.1862 | 0.1954 | 0.1645 | 0.2038 | 1577 | 1582 | 1542 | 2737 | 44.4 |  |  | 0 | 미정 | 미정 | 미정 | 미정 | 0 | 0 | 0 | 0 | 0 | 0 | 0.1862 | 0.1664 | 0.0069 | 0.0072 | 43 | 7100 | 1622 | 0.3399 | 0.9781 | 0.2256 | 0.0235 | [6 empty] | 1491 | 18 | 20 | 1 | 0.39 | 58 | 28 | 미정 |  | 2021-04-11 14:38 | 1627 |  | 107 | 0 | 9 | 0 | 0 | 0 | 0.425 | 1.3499 | 0.3157 | 0.019 | 97800 | 66 | 20 | 143 | 0.0603 | 0.0223 | 0.0293 | 0.0473 | 0.0292 | 0.0089 | 0.0065 | 0.0109
2021-04-11 | A63752 | B | 29 | STB2 | 101 | 37000 |  | 0.1463 | 0.1463 | 0.2557 | 1578 | 1578 | 1533 | 2875 | 64.6 |  |  | 0 | 미정 | 선택 | 미정 | 미정 | 0 | 0 | 0 | 0 | 0 | 0 |  |  |  |  | 45 | 6100 | 1554 | 0.8956 | 0.3324 | 0.2294 | 0.0206 | 0.211 | 51.384 | 26.549 | 7.862 | 6.535 | 1.935 | 1456 | 25 | 25 | 3 | 0.22 | 62 | 26 | 미정 |  | 2021-04-11 15:25 | 1554 |  | 0 | 0 | 0 | 0 | 0 | 0 | 0.949 | 0.3672 | 0.266 | 0.0133 | 107600 | 78 | 33 | 149 | 0.068 | 0.0162 | 0.0108 |  | 0.0368 | 0.0052 | 0.0035 | 0.005
2021-04-11 | B63221 | B | 22 | SBMA75 | 104 | 37600 | 0.0411 | 0.0298 | 0.0486 | 0.1724 | 1657 | 1605 | 1547 | 2634 | 45.7 |  |  | 0 | 미정 | 미정 | 미정 | 미정 | 0 | 0 | 0 | 0 | 0 | 0 | 0.0411 | 0.1008 | 0.0034 | 0.0018 | 42 | 7100 | 1633 | 0.3282 | 0.9825 | 0.257 | 0.0323 | [6 empty] | 1491 | 18 | 18 | 1 | 0.41 | 61 | 23 | 미정 |  | 2021-04-11 15:45 | 1610 |  | 99 | 0 | 0 | 0 | 0 | 0 | 0.42 | 1.3442 | 0.3116 | 0.0254 | 106100 | 71 | 24 | 137 | 0.0645 | 0.0289 | 0.0289 | 0.0459 | 0.0274 | 0.0118 | 0.0084 | 0.0105
2021-04-11 | A63753 | B | 10 | STB2 | 101 | 36300 | 0.062 | 0.1079 | 0.1079 | 0.2809 | 1601 | 1601 | 1535 | 3083 | 54.5 |  |  | 0 | 미정 | 선택 | 미정 | 미정 | 0 | 0 | 0 | 0 | 0 | 0 | 0.062 | 0.1162 | 0.0024 | 0.2671 | 49 | 7000 | 1547 | 0.9106 | 0.3202 | 0.2361 | 0.0319 | 0.166 | 51.865 | 26.88 | 7.787 | 6.66 | 1.929 | 1456 | 25 | 25 | 3 | 0.22 | 61 | 28 | 미정 |  | 2021-04-11 16:30 | 1547 |  | 0 | 26 | 0 | 0 | 0 | 0 | 0.955 | 0.3775 | 0.2611 | 0.0146 | 104600 | 75 | 36 | 159 | 0.0589 | 0.0176 | 0.0117 | 0.0439 | 0.047 | 0.0148 | 0.0052 | 0.0063
2021-04-11 | B63222 | B | 1 | SBMA75 | 104 | 37900 | 0.0683 | 0.095 | 0.095 | 0.1627 | 1564 | 1564 | 1544 | 2680 | 47.1 |  |  | 0 | 미정 | 선택 | 미정 | 미정 | 0 | 0 | 0 | 0 | 0 | 0 | 0.0683 | 0.0706 | 0.0029 | 0.1688 | 43 | 6900 | 1609 | 0.3467 | 1.0159 | 0.2599 | 0.035 | [6 empty] | 1491 | 18 | 18 | 1 | 0.35 | 54 | 16 | 미정 |  | 2021-04-11 16:45 | 1604 |  | 99 | 0 | 9 | 0 | 0 | 0 | 0.419 | 1.3617 | 0.3066 | 0.0374 | 106900 | 68 | 23 | 140 | 0.0649 | 0.0268 | 0.0333 | 0.032 | 0.0302 | 0.0112 | 0.0077 | 0.0114
2021-04-11 | A63754 | B | 18 | STB2 | 103 | 37000 | 0.0666 | 0.1766 | 0.1766 | 0.2488 | 1570 | 1593 | 1538 | 3124 | 66.5 |  |  | 0 | 미정 | 선택 | 미정 | 미정 | 0 | 0 | 0 | 0 | 0 | 0 | 0.0666 | 0.1494 | 0.0027 | 0.997 | 47 | 5600 | 1562 | 0.9255 | 0.3469 | 0.2244 | 0.0245 | [6 empty] | 1456 | 25 | 25 | 3 | 0.22 | 64 | 27 | 미정 |  | 2021-04-11 17:32 | 1562 |  | 0 | 0 | 0 | 0 | 0 | 0 | 0.958 | 0.3666 | 0.2684 | 0.0125 | 101500 | 74 | 41 | 166 | 0.0728 | 0.0152 | 0.0103 | 0.0468 | 0.0482 | 0.0083 | 0.0038 | 0.0057
2021-04-11 | B63223 | B | 31 | SBMA75 | 104 | 38400 | 0.0552 | 0.0803 | 0.11 | 0.1613 | 1567 | 1570 | 1516 | 2742 | 38 |  |  | 0 | 미정 | 선택 | 미정 | 미정 | 0 | 0 | 0 | 0 | 0 | 0 | 0.0552 | 0.0643 | 0.0039 | 0.1002 | 45 | 7000 | 1625 | 0.3079 | 1.0159 | 0.2582 | 0.0293 | [6 empty] | 1491 | 18 | 18 | 1 | 0.31 | 64 | 26 | 미정 |  | 2021-04-11 17:47 | 1612 |  | 70 | 0 | 0 | 0 | 0 | 0 | 0.417 | 1.3704 | 0.3129 | 0.0379 | 104300 | 69 | 26 | 142 | 0.0545 | 0.0205 | 0.0332 | 0.0433 | 0.0258 | 0.0074 | 0.0068 | 0.011
2021-04-11 | A63755 | B | 36 | STB2 | 104 | 38000 | 0.0632 | 0.158 | 0.1584 | 0.2377 | 1557 | 1573 | 1533 | 3020 | 60.1 |  |  | 0 | 미정 | 선택 | 미정 | 미정 | 0 | 0 | 0 | 0 | 0 | 0 | 0.0632 | 0.1005 | 0.0027 | 0.1859 | 48 | 6000 | 1558 | 0.8616 | 0.3353 | 0.2307 | 0.0283 | [6 empty] | 1456 | 25 | 25 | 3 | 0.22 | 57 | 24 | 미정 |  | 2021-04-11 18:43 | 1558 |  | 0 | 0 | 0 | 0 | 0 | 0 | 0.951 | 0.3629 | 0.2722 | 0.0116 | 103800 | 75 | 37 | 155 | 0.0683 | 0.0134 | 0.0093 | 0.0483 | 0.0444 | 0.0079 | 0.0025 | 0.0043
2021-04-11 | B63224 | B | 5 | SBMA75 | 103 | 38400 | 0.0718 | 0.0679 | 0.0895 | 0.0846 | 1565 | 1564 | 1540 | 2698 | 42.3 |  |  | 0 | 미정 | 선택 | 미정 | 미정 | 0 | 0 | 0 | 0 | 0 | 0 | 0.0718 | 0.0695 | 0.0058 | 0.2764 | 44 | 7200 | 1619 | 0.3392 | 1.0253 | 0.2461 | 0.0343 | [6 empty] | 1491 | 18 | 18 | 1 | 0.35 | 65 | 29 | 미정 |  | 2021-04-11 18:43 | 1608 |  | 72 | 0 | 38 | 0 | 0 | 0 | 0.408 | 1.3546 | 0.3077 | 0.0341 | 101750 | 69 | 24 | 144 | 0.0603 | 0.0327 | 0.0307 | 0.0526 | 0.0471 | 0.0136 | 0.0094 | 0.0117
2021-04-11 | A63756 | B | 29 | STB2 | 104 | 40000 | 0.0574 | 0.1741 | 0.1063 | 0.2191 | 1542 | 1614 | 1572 | 3146 | 52.9 |  |  | 0 | 미정 | 미정 | 미정 | 미정 | 0 | 0 | 0 | 0 | 0 | 0 | 0.0574 | 0.0797 | 0.0025 | 0.1485 | 47 | 5300 | 1545 | 0.8722 | 0.3148 | 0.2278 | 0.017 | [6 empty] | 1456 | 25 | 25 | 3 | 0.22 | 59 | 23 | 미정 |  | 2021-04-11 19:45 | 1545 |  | 0 | 0 | 0 | 0 | 0 | 0 | 0.951 | 0.3616 | 0.263 | 0.0108 | 110150 | 80 | 35 | 156 | 0.0556 | 0.013 | 0.0088 | 0.0453 | 0.0398 | 0.0074 | 0.0049 | 0.006
2021-04-11 | B63225 | B | 22 | SBMA75 | 104 | 39300 | 0.0658 | 0.0954 | 0.0548 | 0.0917 | 1558 | 1578 | 1554 | 2808 | 37.2 |  |  | 0 | 미정 | 선택 | 미정 | 미정 | 0 | 0 | 0 | 0 | 0 | 0 | 0.0658 | 0.0759 | 0.0036 | 0.0021 | 45 | 6300 | 1615 | 0.341 | 1.0149 | 0.2462 | 0.0282 | [6 empty] | 1491 | 18 | 18 | 1 | 0.34 | 64 | 33 | 미정 |  | 2021-04-11 19:47 | 1609 |  | 71 | 0 | 22 | 0 | 0 | 0 | 0.406 | 1.3325 | 0.2899 | 0.0276 | 105950 | 73 | 22 | 139 | 0.0491 | 0.0292 | 0.0292 | 0.0524 | 0.0265 | 0.0081 | 0.0067 | 0.0107
2021-04-11 | A63757 | B | 10 | STB2 | 104 | 38500 | 0.056 | 0.179 | 0.179 | 0.2248 | 1573 | 1573 | 1540 | 3022 | 56.2 |  |  | 0 | 미정 | 선택 | 미정 | 미정 | 0 | 0 | 0 | 0 | 0 | 0 | 0.056 | 0.0995 | 0.0024 | 0.0014 | 47 | 6000 | 1551 | 0.8932 | 0.3359 | 0.2184 | 0.0228 | [6 empty] | 1456 | 25 | 25 | 3 | 0.22 | 64 | 29 | 미정 |  | 2021-04-11 20:46 | 1551 |  | 0 | 27 | 9 | 0 | 0 | 0 | 0.969 | 0.3818 | 0.2667 | 0.0109 | 103400 | 74 | 40 | 168 | 0.0618 | 0.0132 | 0.0088 | 0.0498 | 0.0437 | 0.0077 | 0.0031 | 0.0048
2021-04-11 | B63226 | B | 1 | SBMA75 | 104 | 38300 | 0.0459 | 0.0613 | 0.0613 | 0.1185 | 1596 | 1596 | 1567 | 2754 | 43.5 |  |  | 0 | 미정 | 선택 | 미정 | 미정 | 0 | 0 | 0 | 0 | 0 | 0 | 0.0459 | 0.0574 | 0.0037 | 0.0049 | 42 | 5600 | 1611 | 0.3506 | 0.9998 | 0.2459 | 0.0462 | 0.225 | 49.291 | 33.505 | 4.82 | 10.226 | 1.471 | 1491 | 18 | 18 | 1 | 0.32 | 65 | 30 | 미정 |  | 2021-04-11 20:44 | 1608 |  | 90 | 0 | 32 | 0 | 0 | 0 | 0.421 | 1.3434 | 0.3002 | 0.03 | 105000 | 73 | 33 | 153 | 0.0668 | 0.0435 | 0.0312 | 0.0363 | 0.0279 | 0.0133 | 0.0094 | 0.0102
2021-04-11 | B63227 | B | 31 | SBMA75 | 104 | 37900 | 0.0301 | 0.0351 | 0.0699 | 0.1357 | 1607 | 1588 | 1547 | 2859 | 49.3 |  |  | 0 | 미정 | 선택 | 미정 | 미정 | 0 | 0 | 0 | 0 | 0 | 0 | 0.0301 | 0.0545 | 0.0034 | 0.0236 | 37 | 6000 | 1628 | 0.3198 | 1.0015 | 0.2416 | 0.0481 | [6 empty] | 1491 | 16 | 17 | 1 | 0.35 | 66 | 28 | 미정 |  | 2021-04-11 21:38 | 1612 |  | 120 | 0 | 11 | 0 | 0 | 0 | 0.393 | 1.3302 | 0.3082 | 0.033 | 106150 | 75 | 18 | 143 | 0.0697 | 0.029 | 0.0285 | 0.0275 | 0.0265 | 0.0104 | 0.0062 | 0.0089
2021-04-11 | A63758 | B | 18 | STB2 | 104 | 38900 |  | 0.1349 | 0.1349 | 0.2204 | 1555 | 1555 | 1536 | 3116 | 53.6 |  |  | 0 | 선택 | 미정 | 미정 | 미정 | 0 | 0 | 0 | 0 | 0 | 0 |  |  |  |  | 44 | 6200 | 1546 | 0.8538 | 0.3181 | 0.225 | 0.0222 | [6 empty] | 1456 | 25 | 25 | 3 | 0.22 | 62 | 29 | 미정 |  | 2021-04-11 21:58 | 1554 |  | 0 | 30 | 26 | 0 | 0 | 0 | 0.949 | 0.3729 | 0.2675 | 0.0113 | 103950 | 76 | 33 | 151 | 0.0591 | 0.0124 | 0.0085 |  | 0.026 | 0.0063 | 0.0039 | 0.0045
2021-04-11 | B63228 | B | 5 | SBMA75 | 104 | 38400 | 0.0692 | 0.0261 | 0.1007 | 0.16 | 1623 | 1571 | 1522 | 2710 | 44.3 |  |  | 0 | 미정 | 선택 | 미정 | 미정 | 0 | 0 | 0 | 0 | 0 | 0 | 0.0692 | 0.0606 | 0.0041 | 0.2696 | 53 | 8000 | 1630 | 0.3056 | 1.0028 | 0.2044 | 0.0316 | [6 empty] | 1491 | 16 | 16 | 1 | 0.28 | 83 | 38 | 미정 |  | 2021-04-11 22:59 | 1615 |  | 0 | 0 | 0 | 0 | 0 | 0 | 0.442 | 1.353 | 0.3093 | 0.0268 | 109550 | 93 | 23 | 149 | 0.061 | 0.0346 | 0.0244 | 0.033 | 0.0214 | 0.0078 | 0.0053 | 0.0063
2021-04-11 | A63759 | B | 36 | STB2 | 104 | 39200 |  | 0.0623 | 0.1977 | 0.2639 | 1568 | 1576 | 1538 | 3121 | 55.1 |  |  | 0 | 선택 | 미정 | 미정 | 미정 | 0 | 0 | 0 | 0 | 0 | 0 |  |  |  |  | 46 | 6300 | 1558 | 0.8681 | 0.3043 | 0.2409 | 0.0246 | [6 empty] | 1456 | 25 | 25 | 3 | 0.21 | 56 | 27 | 미정 |  | 2021-04-11 23:20 | 1547 |  | 0 | 15 | 17 | 0 | 0 | 0 | 0.959 | 0.3716 | 0.2703 | 0.0121 | 106500 | 76 | 18 | 122 | 0.0612 | 0.015 | 0.0095 |  | 0.0323 | 0.0098 | 0.0043 | 0.0046
2021-04-11 | B63229 | B | 22 | SCR423PRH | 104 | 37900 | 0.0556 | 0.0318 | 0.0318 | 0.1166 | 1649 | 1649 | 1557 | 2795 |  |  |  | 0 | 미정 | 미정 | 미정 | 미정 | 0 | 0 | 0 | 261 | 0 | 0 | 0.0556 | 0.0619 | 0.0032 | 0.0306 | 59 | 9100 | 1667 | 0.1526 | 0.4714 | 0.5213 | 0.0113 | [6 empty] | 1503 | 16 | 22 | 1 | 0.36 | 93 | 37 | 미정 |  | 2021-04-12 00:14 | 1663 |  | 15 | 0 | 40 | 0 | 0 | 0 | 0.246 | 0.6942 | 0.7947 | 0.0124 | 107350 | 92 | 37 | 186 | 0.007 | 0.0172 | 0.0215 | 0.0283 | 0.0394 | 0.0145 | 0.0098 | 0.0085
2021-04-11 | A63760 | B | 35 | STB2 | 103 | 38100 | 0.0596 | 0.1452 | 0.1452 | 0.2935 | 1630 | 1630 | 1555 | 3127 | 44 |  |  | 0 | 선택 | 미정 | 미정 | 미정 | 0 | 0 | 0 | 0 | 0 | 0 | 0.0596 | 0.0845 | 0.0051 | 0.296 | 48 | 5000 | 1555 | 0.8659 | 0.3035 | 0.2524 | 0.013 | [6 empty] | 1456 | 25 | 25 | 3 | 0.2 | 51 | 26 | 미정 |  | 2021-04-12 00:23 | 1543 |  | 0 | 24 | 14 | 0 | 0 | 0 | 0.968 | 0.3809 | 0.2728 | 0.0088 | 103100 | 87 | 17 | 126 | 0.0504 | 0.0103 | 0.007 | 0.0406 | 0.0196 | 0.0074 | 0.004 | 0.0047
2021-04-11 | B63230 | B | 29 | SCR423PRH | 104 | 37600 | 0.0571 | 0.0498 | 0.0498 | 0.11 | 1597 | 1597 | 1544 | 2741 |  |  |  | 0 | 미정 | 미정 | 미정 | 미정 | 0 | 0 | 0 | 252 | 0 | 0 | 0.0571 | 0.0702 | 0.0026 | 0.0541 | 49 | 8500 | 1645 | 0.1768 | 0.3821 | 0.5792 | 0.0114 | [6 empty] | 1503 | 16 | 16 | 1 | 0.31 | 63 | 24 | 미정 |  | 2021-04-12 01:14 | 1644 |  | 10 | 0 | 13 | 0 | 0 | 0 | 0.2417 | 0.7088 | 0.8072 | 0.0162 | 105100 | 68 | 31 | 171 | 0.0043 | 0.015 | 0.0229 | 0.0399 | 0.0132 | 0.0065 | 0.0067 | 0.0056
2021-04-11 | A63761 | B | 10 | SCM415 | 104 | 36600 |  | 0.0749 | 0.0749 | 0.074 | 1674 | 1674 | 1608 | 3299 | 27.7 |  |  | 0 | 미정 | 미정 | 미정 | 미정 | 0 | 0 | 0 | 0 | 0 | 0 |  |  |  |  | 43 | 5600 | 1644 | 0.1163 | 0.5294 | 0.2459 | 0.0215 | [6 empty] | 1516 | 15 | 20 | 3 | 0.25 | 81 | 29 | 미정 |  | 2021-04-12 01:19 | 1639 |  | 0 | 70 | 0 | 0 | 0 | 0 | 0.134 | 0.6733 | 0.2398 | 0.0271 | 100250 | 88 | 46 | 181 | 0.0398 | 0.0139 | 0.0191 |  | 0.0255 | 0.0097 | 0.007 | 0.0136
2021-04-11 | B63231 | B | 1 | SCR423PRH | 104 | 37600 |  | 0.057 | 0.057 | 0.0803 | 1615 | 1615 | 1568 | 2722 |  |  |  | 0 | 미정 | 미정 | 미정 | 미정 | 0 | 0 | 0 | 256 | 0 | 0 |  |  |  |  | 52 | 8100 | 1650 | 0.2022 | 0.5929 | 0.6436 | 0.0128 | [6 empty] | 1503 | 16 | 18 | 1 | 0.31 | 66 | 26 | 미정 |  | 2021-04-12 02:22 | 1638 |  | 0 | 0 | 30 | 0 | 0 | 0 | 0.2427 | 0.6998 | 0.8188 | 0.0218 | 103600 | 69 | 25 | 160 | 0.0043 | 0.0144 | 0.0187 |  | 0.0239 | 0.0097 | 0.0076 | 0.0067
2021-04-11 | A63762 | B | 18 | SCM415C1 | 104 | 36900 | 0.0493 | 0.0937 | 0.0842 | 0.0974 | 1567 | 1574 | 1525 | 3147 | 42.6 |  |  | 0 | 미정 | 미정 | 미정 | 미정 | 0 | 0 | 0 | 0 | 0 | 0 | 0.0493 | 0.063 | 0.0057 | 0.2263 | 46 | 7200 | 1631 | 0.1145 | 0.6215 | 0.1798 | 0.0308 | [6 empty] | 1516 | 15 | 15 | 3 | 0.26 | 62 | 23 | 미정 |  | 2021-04-12 02:27 | 1621 |  | 0 | 0 | 9 | 0 | 0 | 0 | 0.141 | 0.707 | 0.2158 | 0.0271 | 97400 | 80 | 30 | 157 | 0.0606 | 0.0181 | 0.0236 | 0.036 | 0.0344 | 0.0122 | 0.0075 | 0.0153
2021-04-11 | B63232 | B | 5 | SCR423PRH | 101 | 37400 | 0.083 | 0.0514 | 0.0514 | 0.0705 | 1615 | 1615 | 1590 | 2768 |  |  |  | 0 | 미정 | 미정 | 미정 | 미정 | 0 | 0 | 0 | 254 | 0 | 0 | 0.083 | 0.1501 | 0.0063 | 0.2285 | 46 | 7300 | 1651 | 0.2022 | 0.5259 | 0.5979 | 0.0102 | [6 empty] | 1503 | 16 | 17 | 1 | 0.38 | 72 | 33 | 미정 |  | 2021-04-12 03:20 | 1645 |  | 0 | 0 | 35 | 0 | 0 | 0 | 0.247 | 0.7032 | 0.8057 | 0.0173 | 106100 | 70 | 20 | 152 | 0.0056 | 0.0136 | 0.0232 | 0.0428 | 0.0236 | 0.0106 | 0.0092 | 0.0083
2021-04-11 | A63763 | B | 36 | SCM415C1 | 104 | 41600 | 0.0335 | 0.0481 | 0.0517 | 0.1076 | 1559 | 1586 | 1518 | 3141 | 6.6 |  |  | 0 | 미정 | 미정 | 미정 | 미정 | 0 | 0 | 0 | 0 | 0 | 0 | 0.0335 | 0.0611 | 0.0041 | 0.2183 | 50 | 7200 | 1600 | 0.102 | 0.5735 | 0.1423 | 0.0071 | [6 empty] | 1516 | 15 | 15 | 3 | 0.2 | 52 | 10 | 미정 |  | 2021-04-12 03:55 | 1599 |  | 0 | 0 | 21 | 0 | 0 | 0 | 0.1464 | 0.7151 | 0.219 | 0.0282 | 100250 | 82 | 28 | 142 | 0.0091 | 0.0122 | 0.0235 | 0.0353 | 0.0723 | 0.0141 | 0.0116 | 0.0145
2021-04-11 | B63233 | B | 31 | SCR423PRH | 104 | 38500 | 0.0636 | 0.1339 | 0.1002 | 0.1162 | 1587 | 1604 | 1559 | 2797 |  |  |  | 0 | 미정 | 미정 | 미정 | 미정 | 0 | 0 | 0 | 253 | 0 | 0 | 0.0636 | 0.0932 | 0.0039 | 0.0325 | 50 | 8200 | 1659 | 0.1934 | 0.5308 | 0.6439 | 0.0106 | [6 empty] | 1503 | 16 | 17 | 1 | 0.36 | 76 | 37 | 미정 |  | 2021-04-12 04:35 | 1639 |  | 0 | 0 | 11 | 0 | 0 | 0 | 0.245 | 0.7079 | 0.8143 | 0.0214 | 102700 | 76 | 22 | 143 | 0.0178 | 0.0125 | 0.0186 | 0.0349 | 0.0188 | 0.0103 | 0.0091 | 0.0084
2021-04-11 | A63764 | B | 35 | SCM415C1 | 88 | 35600 | 0.0552 | 0.0849 | 0.0601 | 0.0676 | 1597 | 1625 | 1559 | 2789 | 19.2 |  |  | 0 | 미정 | 미정 | 미정 | 미정 | 0 | 0 | 0 | 0 | 0 | 0 | 0.0552 | 0.1239 | 0.0039 | 0.23 | 44 | 5900 | 1628 | 0.1131 | 0.6457 | 0.1899 | 0.0184 | [6 empty] | 1516 | 15 | 15 | 3 | 0.24 | 66 | 14 | 미정 |  | 2021-04-12 04:53 | 1617 |  | 0 | 10 | 11 | 0 | 0 | 0 | 0.1398 | 0.6974 | 0.2135 | 0.0286 | 96150 | 80 | 44 | 165 | 0.0284 | 0.013 | 0.0236 | 0.0424 | 0.0369 | 0.0155 | 0.0097 | 0.0151
2021-04-11 | B63234 | B | 22 | SCR423PRH | 104 | 38300 |  | 0.0786 | 0.0786 | 0.1334 | 1576 | 1576 | 1550 | 2707 |  |  |  | 0 | 미정 | 미정 | 미정 | 미정 | 0 | 0 | 0 | 252 | 0 | 0 |  |  |  |  | 53 | 8700 | 1636 | 0.1814 | 0.5022 | 0.6378 | 0.0103 | [6 empty] | 1503 | 16 | 21 | 1 | 0.36 | 67 | 37 | 미정 |  | 2021-04-12 05:44 | 1637 |  | 32 | 0 | 52 | 0 | 0 | 0 | 0.249 | 0.7131 | 0.8108 | 0.0126 | 108400 | 79 | 16 | 139 | 0.0074 | 0.0103 | 0.0186 |  | 0.0228 | 0.0092 | 0.0093 | 0.0092
2021-04-11 | A63765 | B | 10 | SCM415 | 103 | 39700 | 0.0574 | 0.2174 | 0.0707 |  | 1590 | 1652 | 1588 | 3245 |  |  |  | 0 | 미정 | 미정 | 미정 | 미정 | 0 | 0 | 0 | 0 | 0 | 0 | 0.0574 | 0.067 | 0.0045 | 0.2002 | 45 | 4300 | 1621 | 0.1206 | 0.6366 | 0.1783 | 0.0141 | [6 empty] | 1516 | 15 | 15 | 3 | 0.23 | 65 | 18 | 미정 |  | 2021-04-12 06:00 | 1621 |  | 0 | 0 | 0 | 0 | 0 | 0 | 0.139 | 0.679 | 0.2122 | 0.0289 | 98600 | 188 | 54 | 185 |  | 0.0127 | 0.0235 | 0.0397 |  | 0.0127 | 0.0075 | 0.0131
2021-04-11 | B63235 | I | 29 | 18CRNIMO7HI | 87 | 33400 | 0.0831 | 0.0361 | 0.0361 | 0.0645 | 1635 | 1635 | 1597 | 2577 | 10.4 |  |  | 0 | 미정 | 미정 | 미정 | 미정 | 0 | 0 | 0 | 103 | 0 | 0 | 0.0831 | 0.0881 | 0.0028 | 0.1306 | 44 | 8600 | 1696 | 0.1433 | 0.3984 | 0.27 | 0.0205 | [6 empty] | 1506 | 25 | 26 | 1 | 0.35 | 81 | 0 | 미정 |  | 2021-04-12 06:41 | 1684 |  | 34 | 0 | 0 | 0 | 0 | 0 | 0.168 | 0.5577 | 0.2955 | 0.0318 |  | 911 | 26 | 157 | 0.0193 | 0.0132 | 0.0291 | 0.0189 | 0.0197 | 0.0033 | 0.0037 | 0.004
2021-04-12 | A63766 | B | 18 | SCR423PRH | 104 | 37900 | 0.0595 | 0.0692 | 0.0692 | 0.0941 | 1627 | 1627 | 1565 | 3013 |  |  |  | 0 | 선택 | 미정 | 미정 | 미정 | 0 | 0 | 0 | 299 | 0 | 0 | 0.0595 | 0.109 | 0.0031 | 0.2531 | 38 | 5000 | 1613 | 0.1887 | 0.5106 | 0.7528 | 0.0149 | [6 empty] | 1503 | 16 | 18 | 3 | 0.22 | 75 | 33 | 미정 |  | 2021-04-12 06:56 | 1613 |  | 0 | 27 | 21 | 0 | 0 | 0 | 0.238 | 0.7011 | 0.8134 | 0.0241 | 103650 | 77 | 34 | 138 | 0.0073 | 0.0157 | 0.0203 | 0.048 | 0.0176 | 0.0103 | 0.0092 | 0.0092
2021-04-12 | B63236 | I | 1 | SCM440I | 104 | 38000 | 0.0869 | 0.1596 | 0.0982 | 0.1165 | 1558 | 1611 | 1558 | 2764 | 22.6 |  |  | 0 | 미정 | 미정 | 미정 | 미정 | 0 | 0 | 0 | 203 | 0 | 0 | 0.0869 | 0.1433 | 0.0112 | 0.0041 | 42 | 8100 | 1654 | 0.315 | 0.5668 | 0.2151 | 0.0067 | [6 empty] | 1495 | 20 | 21 | 1 | 0.3 | 84 | 0 | 미정 |  | 2021-04-12 07:47 | 1647 |  | 0 | 0 | 0 | 0 | 0 | 0 | 0.391 | 0.7176 | 0.2569 | 0.0062 |  | 913 | 27 | 148 | 0.0122 | 0.0075 | 0.0063 | 0.0506 | 0.0274 | 0.0089 | 0.0086 | 0.0135
2021-04-12 | A63767 | B | 5 | SCR423PRH | 90 | 34500 | 0.0977 | 0.0739 | 0.0739 | 0.157 | 1700 | 1700 | 1628 | 2940 |  |  |  | 0 | 선택 | 미정 | 미정 | 미정 | 0 | 0 | 0 | 296 | 0 | 0 | 0.0977 | 0.1638 | 0.0031 | 0.0079 | 79 | 3500 | 1616 | 0.2278 | 0.5726 | 0.7153 | 0.0112 | [6 empty] | 1503 | 16 | 16 | 1 | 0.33 | 60 | 25 | 미정 |  | 2021-04-12 08:31 | 1603 |  | 0 | 37 | 0 | 0 | 0 | 0 | 0.2495 | 0.7104 | 0.8047 | 0.0229 | 99100 | 84 | 9 | 128 | 0.0063 | 0.0111 | 0.0205 | 0.0426 | 0.0262 | 0.0171 | 0.0147 | 0.0125
2021-04-12 | B63237 | B | 31 | SCR423PRH | 103 | 37000 | 0.0833 | 0.0428 | 0.0428 | 0.1352 | 1650 | 1650 | 1591 | 2596 |  |  |  | 0 | 미정 | 선택 | 미정 | 미정 | 0 | 0 | 0 | 302 | 0 | 0 | 0.0833 | 0.1746 | 0.002 | 0.0038 | 57 | 7500 | 1654 | 0.2266 | 0.6369 | 0.7235 | 0.0134 | [6 empty] | 1503 | 16 | 17 | 1 | 0.35 | 73 | 35 | 미정 |  | 2021-04-12 09:00 | 1622 |  | 33 | 0 | 0 | 0 | 0 | 0 | 0.2435 | 0.7054 | 0.8062 | 0.0207 | 101750 | 75 | 17 | 160 | 0.0054 | 0.0137 | 0.0188 | 0.0391 | 0.0105 | 0.0091 | 0.0086 | 0.0068
2021-04-12 | B63238 | B | 22 | SCR423PRH | 105 | 36800 | 0.0887 | 0.0383 | 0.0383 | 0.1388 | 1632 | 1632 | 1532 | 2600 |  |  |  | 0 | 미정 | 선택 | 미정 | 미정 | 0 | 0 | 0 | 302 | 0 | 0 | 0.0887 | 0.1566 | 0.0029 | 0.041 | 72 | 6500 | 1632 | 0.2111 | 0.5827 | 0.7013 | 0.0097 | [6 empty] | 1503 | 16 | 17 | 1 | 0.4 | 57 | 29 | 미정 |  | 2021-04-12 10:26 | 1618 |  | 41 | 0 | 33 | 0 | 0 | 0 | 0.2426 | 0.7219 | 0.8048 | 0.0137 | 0 | 84 | 16 | 152 | 0.0046 | 0.0102 | 0.0172 | 0.0408 | 0.0247 | 0.0131 | 0.0109 | 0.0097
2021-04-12 | B63239 | B | 10 | SM45C | 89 | 32000 | 0.0841 | 0.0333 | 0.0333 | 0.1542 | 1597 | 1597 | 1534 | 2513 | 56 |  |  | 0 | 미정 | 미정 | 미정 | 미정 | 0 | 0 | 0 | 0 | 0 | 0 | 0.0841 | 0.0817 | 0.0058 | 0.2505 | 42 | 7500 | 1655 | 0.3676 | 0.475 | 0.1166 | 0.0401 | [6 empty] | 1493 | 15 | 20 | 3 | 0.21 | 97 | 41 | 미정 |  | 2021-04-12 11:25 | 1655 |  | 0 | 18 | 34 | 0 | 0 | 0 | 0.441 | 0.6492 | 0.1781 | 0.0202 | 101000 | 99 | 45 | 175 | 0.0806 | 0.0253 | 0.0204 | 0.0309 | 0.0371 | 0.0178 | 0.0122 | 0.013
2021-04-12 | A63768 | I | 18 | SCM440I | 105 | 43300 | 0.0777 | 0.0903 | 0.0903 | 0.1048 | 1596 | 1596 | 1546 | 2356 | 8 |  |  | 0 | 미정 | 미정 | 미정 | 미정 | 0 | 0 | 0 | 105 | 0 | 0 | 0.0777 | 0.092 | 0.003 | 0.1408 | 47 | 7700 | 1636 | 0.3252 | 0.5506 | 0.1968 | 0.0051 | [6 empty] | 1495 | 20 | 21 | 1 | 0.31 | 69 | 0 | 미정 |  | 2021-04-12 11:37 | 1636 |  | 42 | 0 | 8 | 0 | 0 | 0 | 0.396 | 0.7207 | 0.2471 | 0.0054 |  | 733 | 21 | 135 | 0.0055 | 0.0061 | 0.0053 | 0.0317 | 0.0193 | 0.011 | 0.0112 | 0.012
2021-04-12 | B63240 | B | 1 | SM45C | 104 | 37300 | 0.0589 | 0.0384 | 0.0384 | 0.126 | 1588 | 1588 | 1552 | 2628 |  |  |  | 0 | 미정 | 미정 | 미정 | 미정 | 0 | 0 | 0 | 299 | 0 | 0 | 0.0589 | 0.0689 | 0.0029 | 0.0018 | 40 | 6300 | 1631 | 0.4065 | 0.5006 | 0.1697 | 0.0042 | [6 empty] | 1493 | 15 | 16 | 1 | 0.41 | 65 | 27 | 미정 |  | 2021-04-12 12:24 | 1619 |  | 11 | 0 | 0 | 0 | 0 | 0 | 0.448 | 0.6673 | 0.1989 | 0.0087 |  | 71 | 34 | 170 | 0.0045 | 0.0047 | 0.0148 | 0.0392 | 0.0318 | 0.0129 | 0.0126 | 0.013
2021-04-12 | A63769 | B | 5 | SCR920PRH | 101 | 37500 | 0.0589 | 0.0507 | 0.0507 | 0.0885 | 1675 | 1675 | 1598 | 3025 |  |  |  | 0 | 미정 | 미정 | 미정 | 미정 | 0 | 0 | 0 | 253 | 0 | 0 | 0.0589 | 0.1283 | 0.0023 | 0.1937 | 48 | 6700 | 1648 | 0.1414 | 0.3561 | 0.686 | 0.0127 | [6 empty] | 1508 | 16 | 21 | 3 | 0.21 | 90 | 45 | 미정 |  | 2021-04-12 12:39 | 1652 |  | 0 | 23 | 74 | 0 | 0 | 0 | 0.181 | 0.4687 | 0.8039 | 0.0216 | 105450 | 69 | 18 | 193 | 0.0039 | 0.0121 | 0.0231 | 0.0531 | 0.0185 | 0.0165 | 0.0133 | 0.0117
2021-04-12 | B63241 | B | 29 | SM45C | 104 | 36000 | 0.0678 | 0.0473 | 0.0473 | 0.1447 | 1608 | 1608 | 1550 | 2639 |  |  |  | 0 | 미정 | 미정 | 미정 | 미정 | 0 | 0 | 0 | 305 | 0 | 0 | 0.0678 | 0.0846 | 0.0022 | 0.0044 | 42 | 7200 | 1617 | 0.3616 | 0.4736 | 0.1818 | 0.0047 | [6 empty] | 1493 | 15 | 20 | 1 | 0.43 | 61 | 10 | 미정 |  | 2021-04-12 13:26 | 1627 |  | 0 | 0 | 0 | 0 | 0 | 0 | 0.447 | 0.667 | 0.2061 | 0.0087 | 0 | 77 | 46 | 182 | 0.0044 | 0.0054 | 0.0157 | 0.0445 | 0.0493 | 0.0201 | 0.0106 | 0.0116
2021-04-12 | A63770 | B | 31 | SCR920PRH | 101 | 36800 | 0.0689 | 0.0837 | 0.0837 | 0.103 | 1646 | 1646 | 1632 | 2956 |  |  |  | 0 | 미정 | 미정 | 미정 | 미정 | 0 | 0 | 0 | 246 | 0 | 0 | 0.0689 | 0.0924 | 0.0017 | 0.2036 | 81 | 10800 | 1647 | 0.1531 | 0.3575 | 0.6825 | 0.0103 | [6 empty] | 1508 | 16 | 19 | 3 | 0.22 | 72 | 43 | 미정 |  | 2021-04-12 14:33 | 1634 |  | 0 | 0 | 23 | 0 | 0 | 0 | 0.179 | 0.4727 | 0.8294 | 0.0207 |  | 66 | 35 | 211 | 0.0024 | 0.0116 | 0.0228 | 0.0435 | 0.0409 | 0.0113 | 0.0076 | 0.0068
2021-04-12 | B63242 | B | 22 | SM45C | 104 | 36700 | 0.0721 | 0.0792 | 0.0792 | 0.099 | 1601 | 1601 | 1543 | 2719 |  |  |  | 0 | 미정 | 미정 | 미정 | 미정 | 0 | 0 | 0 | 303 | 0 | 0 | 0.0721 | 0.1042 | 0.004 | 0.0024 | 43 | 6700 | 1617 | 0.3428 | 0.222 | 0.1437 | 0.0037 | [6 empty] | 1493 | 15 | 15 | 1 | 0.38 | 59 | 18 | 미정 |  | 2021-04-12 14:42 | 1620 |  | 48 | 0 | 23 | 0 | 0 | 0 | 0.451 | 0.6748 | 0.2018 | 0.0063 |  | 72 | 41 | 168 | 0.0036 | 0.0043 | 0.0155 | 0.0485 | 0.0591 | 0.0162 | 0.0112 | 0.0129
2021-04-12 | A63771 | B | 36 | SCR920PRH | 103 | 37200 | 0.0437 | 0.0893 | 0.0546 | 0.0798 | 1589 | 1601 | 1545 | 3036 |  |  |  | 0 | 선택 | 해제 | 미정 | 미정 | 0 | 0 | 0 | 245 | 0 | 0 | 0.0437 | 0.0612 | 0.0019 | 0.2056 | 49 | 8200 | 1628 | 0.1516 | 0.3631 | 0.7116 | 0.01 | [6 empty] | 1508 | 16 | 19 | 3 | 0.21 | 78 | 27 | 미정 |  | 2021-04-12 15:30 | 1628 |  | 0 | 55 | 27 | 0 | 0 | 0 | 0.171 | 0.4714 | 0.843 | 0.0263 | 109800 | 74 | 43 | 171 | 0.0031 | 0.0111 | 0.0221 | 0.043 | 0.046 | 0.0107 | 0.0098 | 0.0095
2021-04-12 | B63243 | B | 10 | SM45C | 104 | 37600 | 0.103 | 0.1287 | 0.1287 | 0.1916 | 1585 | 1585 | 1523 | 2602 |  |  |  | 0 | 미정 | 미정 | 미정 | 미정 | 0 | 0 | 0 | 204 | 0 | 0 | 0.103 | 0.0923 | 0.0048 | 0.3506 | 44 | 7500 | 1633 | 0.3766 | 0.2248 | 0.1239 | 0.0039 | [6 empty] | 1493 | 15 | 15 | 1 | 0.43 | 77 | 34 | 미정 |  | 2021-04-12 15:43 | 1621 |  | 56 | 0 | 13 | 0 | 0 | 0 | 0.454 | 0.6673 | 0.2019 | 0.0214 | 103150 | 76 | 44 | 174 | 0.0086 | 0.0048 | 0.0191 | 0.0634 | 0.0574 | 0.012 | 0.0086 | 0.0131
2021-04-12 | A63772 | B | 18 | SCR920PRH | 104 | 37200 | 0.0669 | 0.1513 | 0.0667 | 0.0692 | 1573 | 1597 | 1547 | 3083 |  |  |  | 0 | 미정 | 미정 | 미정 | 미정 | 0 | 0 | 0 | 259 | 0 | 0 | 0.0669 | 0.0655 | 0.0029 | 0.2393 | 41 | 6900 | 1614 | 0.1571 | 0.4061 | 0.7835 | 0.0114 | [6 empty] | 1508 | 16 | 17 | 3 | 0.2 | 64 | 13 | 미정 |  | 2021-04-12 16:23 | 1614 |  | 0 | 10 | 33 | 0 | 0 | 0 | 0.18 | 0.4706 | 0.8363 | 0.0242 |  | 65 | 53 | 184 | 0.0051 | 0.011 | 0.0209 | 0.0389 | 0.0309 | 0.0095 | 0.0091 | 0.0084
2021-04-12 | B63244 | B | 35 | SM45C | 88 | 32300 | 0.0799 | 0.0347 | 0.0718 | 0.1196 | 1609 | 1596 | 1562 | 2210 |  |  |  | 0 | 미정 | 미정 | 미정 | 미정 | 0 | 0 | 0 | 255 | 0 | 0 | 0.0799 | 0.0955 | 0.0059 | 0.3645 | 46 | 6500 | 1641 | 0.2718 | 0.1491 | 0.1542 | 0.0043 | [6 empty] | 1493 | 15 | 15 | 1 | 0.32 | 65 | 20 | 미정 |  | 2021-04-12 16:42 | 1633 |  | 43 | 0 | 0 | 0 | 0 | 0 | 0.455 | 0.6562 | 0.2174 | 0.0094 | 86150 | 67 | 47 | 186 | 0.0044 | 0.0054 | 0.017 | 0.0444 | 0.0216 | 0.0082 | 0.0084 | 0.0128
2021-04-12 | A63773 | B | 5 | SCR920PRH | 104 | 37200 |  | 0.0389 | 0.0389 | 0.0476 | 1614 | 1614 | 1566 | 2942 |  |  |  | 0 | 미정 | 미정 | 미정 | 미정 | 0 | 0 | 0 | 253 | 0 | 0 |  |  |  |  | 45 | 6400 | 1606 | 0.147 | 0.3917 | 0.7662 | 0.0108 | [6 empty] | 1508 | 16 | 17 | 3 | 0.19 | 76 | 32 | 미정 |  | 2021-04-12 17:29 | 1606 |  | 0 | 0 | 0 | 0 | 0 | 0 | 0.176 | 0.4688 | 0.8297 | 0.0231 | 105100 | 70 | 49 | 176 | 0.0031 | 0.0111 | 0.019 |  | 0.0301 | 0.0151 | 0.014 | 0.0127
2021-04-12 | B63245 | B | 29 | SM45C | 103 | 37700 | 0.0834 | 0.0221 | 0.1009 | 0.1091 | 1638 | 1619 | 1588 | 2520 |  |  |  | 0 | 미정 | 미정 | 미정 | 미정 | 0 | 0 | 0 | 254 | 0 | 0 | 0.0834 | 0.068 | 0.005 | 0.0441 | 41 | 5300 | 1620 | 0.2741 | 0.1304 | 0.1571 | 0.0046 | [6 empty] | 1493 | 15 | 15 | 1 | 0.31 | 58 | 16 | 미정 |  | 2021-04-12 17:44 | 1613 |  | 55 | 0 | 0 | 0 | 0 | 0 | 0.456 | 0.6726 | 0.2146 | 0.0122 | 96550 | 75 | 44 | 173 | 0.0052 | 0.0056 | 0.0148 | 0.0407 | 0.0158 | 0.0064 | 0.0067 | 0.013
2021-04-12 | A63774 | B | 31 | SCR920PRH | 104 | 37200 | 0.0507 | 0.0429 | 0.0429 | 0.0513 | 1632 | 1632 | 1573 | 2957 |  |  |  | 0 | 미정 | 미정 | 미정 | 미정 | 0 | 0 | 0 | 247 | 0 | 0 | 0.0507 | 0.0548 | 0.0048 | 0.179 | 48 | 5900 | 1615 | 0.1625 | 0.4209 | 0.7556 | 0.0089 | [6 empty] | 1508 | 16 | 17 | 3 | 0.2 | 65 | 31 | 미정 |  | 2021-04-12 18:47 | 1615 |  | 0 | 0 | 0 | 0 | 0 | 0 | 0.178 | 0.473 | 0.8494 | 0.0269 | 104950 | 69 | 32 | 145 | 0.0025 | 0.0094 | 0.0222 | 0.0347 | 0.0309 | 0.0111 | 0.0106 | 0.0096
2021-04-12 | B63246 | B | 22 | SM45C | 104 | 37000 | 0.0631 | 0.1466 | 0.1466 | 0.1238 | 1609 | 1609 | 1577 | 2568 |  |  |  | 0 | 미정 | 미정 | 미정 | 미정 | 0 | 0 | 0 | 255 | 0 | 0 | 0.0631 | 0.0604 | 0.007 | 0.1685 | 45 | 6500 | 1628 | 0.2687 | 0.1262 | 0.1496 | 0.0046 | [6 empty] | 1493 | 15 | 15 | 1 | 0.32 | 71 | 34 | 미정 |  | 2021-04-12 18:45 | 1625 |  | 30 | 0 | 0 | 0 | 0 | 0 | 0.439 | 0.6591 | 0.2006 | 0.0106 | 101850 | 91 | 33 | 170 | 0.0041 | 0.0051 | 0.015 | 0.0353 | 0.0127 | 0.0073 | 0.0081 | 0.0126
2021-04-12 | A63775 | B | 36 | SCR920PRH | 104 | 37200 | 0.0565 | 0.0685 | 0.0685 | 0.0943 | 1575 | 1575 | 1537 | 2879 |  |  |  | 0 | 미정 | 미정 | 미정 | 미정 | 0 | 0 | 0 | 252 | 0 | 0 | 0.0565 | 0.0673 | 0.0026 | 0.1078 | 44 | 7100 | 1612 | 0.1527 | 0.4389 | 0.7982 | 0.0096 | [6 empty] | 1508 | 16 | 16 | 3 | 0.19 | 69 | 28 | 미정 |  | 2021-04-12 19:51 | 1612 |  | 0 | 0 | 0 | 0 | 0 | 0 | 0.175 | 0.4786 | 0.8371 | 0.0241 | 106300 | 70 | 31 | 137 | 0.0029 | 0.0094 | 0.0204 | 0.0351 | 0.0314 | 0.0095 | 0.0082 | 0.0085
2021-04-12 | B63247 | B | 10 | SBC70L | 104 | 37100 | 0.0658 | 0.0238 | 0.0708 | 0.1045 | 1656 | 1625 | 1595 | 2533 | 12 |  |  | 0 | 미정 | 미정 | 미정 | 미정 | 0 | 0 | 0 | 0 | 0 | 0 | 0.0658 | 0.0813 | 0.0048 | 0.0401 | 47 | 7700 | 1679 | 0.2437 | 1.1962 | 0.2469 | 0.0118 | 0.217 | 51.687 | 27.396 | 9.067 | 5.7 | 1.886 | 1498 | 20 | 20 | 1 | 0.35 | 92 | 33 | 미정 |  | 2021-04-12 19:57 | 1663 |  | 192 | 0 | 0 | 0 | 0 | 0 | 0.297 | 1.6679 | 0.291 | 0.0338 |  | 94 | 42 | 199 | 0.0206 | 0.0199 | 0.0284 | 0.0388 | 0.018 | 0.005 | 0.0055 | 0.0056
2021-04-12 | A63776 | B | 18 | SCR920PRH | 104 | 37200 | 0.0643 | 0.0875 | 0.0875 | 0.1049 | 1627 | 1627 | 1575 | 3031 |  |  |  | 0 | 미정 | 미정 | 미정 | 미정 | 0 | 0 | 0 | 245 | 0 | 0 | 0.0643 | 0.0695 | 0.0069 | 0.3739 | 44 | 5800 | 1614 | 0.1536 | 0.4085 | 0.7567 | 0.0091 | [6 empty] | 1508 | 16 | 16 | 3 | 0.2 | 67 | 26 | 미정 |  | 2021-04-12 20:49 | 1614 |  | 0 | 0 | 0 | 0 | 0 | 0 | 0.179 | 0.4834 | 0.8441 | 0.0094 | 102100 | 77 | 35 | 143 | 0.0046 | 0.0097 | 0.0189 | 0.0374 | 0.0231 | 0.0065 | 0.0066 | 0.0071
2021-04-12 | B63248 | B | 35 | SBC70LM2 | 104 | 37700 | 0.0814 | 0.1074 | 0.1074 | 0.1532 | 1644 | 1644 | 1597 | 2510 | 16.9 |  |  | 0 | 미정 | 미정 | 미정 | 미정 | 0 | 0 | 0 | 0 | 0 | 0 | 0.0814 | 0.0538 | 0.0045 | 0.0859 | 43 | 6600 | 1655 | 0.2297 | 1.1732 | 0.2555 | 0.0207 | [6 empty] | 1498 | 18 | 20 | 1 | 0.35 | 71 | 24 | 미정 |  | 2021-04-12 21:05 | 1646 |  | 159 | 0 | 0 | 0 | 0 | 0 | 0.302 | 1.7335 | 0.2972 | 0.0275 | 99900 | 73 | 45 | 191 | 0.0309 | 0.0252 | 0.0253 | 0.0217 | 0.0071 | 0.0033 | 0.0037 | 0.003
2021-04-12 | A63777 | B | 5 | AE5120HM3 | 104 | 39000 | 0.043 | 0.1365 | 0.0692 | 0.0881 | 1570 | 1612 | 1560 | 3115 | 9.8 |  |  | 0 | 미정 | 미정 | 미정 | 미정 | 0 | 0 | 0 | 0 | 0 | 0 | 0.043 | 0.0837 | 0.0028 | 0.3713 | 41 | 6900 | 1631 | 0.176 | 1.1104 | 0.2305 | 0.0059 | [6 empty] | 1507 | 18 | 20 | 3 | 0.19 | 79 | 29 | 미정 |  | 2021-04-12 22:00 | 1630 |  | 0 | 0 | 0 | 0 | 0 | 0 | 0.204 | 1.3209 | 0.2916 | 0.0261 |  | 89 | 36 | 152 | 0.0121 | 0.0093 | 0.0247 | 0.0384 | 0.0386 | 0.0209 | 0.0117 | 0.0226
2021-04-12 | B63249 | B | 29 | SBC70LM2 | 103 | 36700 | 0.0647 | 0.0495 | 0.0495 | 0.1123 | 1641 | 1641 | 1604 | 2588 | 15.7 |  |  | 0 | 미정 | 미정 | 미정 | 미정 | 0 | 0 | 0 | 0 | 0 | 0 | 0.0647 | 0.067 | 0.0044 | 0.2804 | 44 | 7200 | 1636 | 0.2306 | 1.2813 | 0.2609 | 0.0418 | [6 empty] | 1498 | 18 | 18 | 1 | 0.41 | 70 | 25 | 미정 |  | 2021-04-12 22:05 | 1641 |  | 30 | 0 | 50 | 0 | 0 | 0 | 0.308 | 1.7136 | 0.2901 | 0.0224 | 99300 | 72 | 47 | 198 | 0.0263 | 0.0287 | 0.0274 | 0.0245 | 0.0063 | 0.0022 | 0.0025 | 0.0029
2021-04-12 | B63250 | B | 22 | SBC70LM2 | 104 | 38100 | 0.0767 | 0.0211 | 0.0812 | 0.1432 | 1680 | 1660 | 1617 | 2648 | 19 |  |  | 0 | 미정 | 미정 | 미정 | 미정 | 0 | 0 | 0 | 0 | 0 | 0 | 0.0767 | 0.0673 | 0.0044 | 0.0756 | 41 | 5600 | 1657 | 0.2644 | 1.4081 | 0.2035 | 0.0268 | [6 empty] | 1498 | 18 | 19 | 1 | 0.34 | 72 | 27 | 미정 |  | 2021-04-12 23:05 | 1634 |  | 11 | 0 | 21 | 0 | 0 | 0 | 0.312 | 1.6932 | 0.2908 | 0.0252 | 98700 | 70 | 57 | 208 | 0.034 | 0.0344 | 0.0275 | 0.0312 | 0.0032 | 0.0023 | 0.0025 | 0.0028
2021-04-12 | A63778 | B | 31 | AE5120HM3 | 104 | 38100 | 0.0425 | 0.0239 | 0.0595 | 0.0696 | 1651 | 1595 | 1546 | 3322 | 8.7 |  |  | 0 | 미정 | 미정 | 미정 | 미정 | 0 | 0 | 0 | 0 | 0 | 0 | 0.0425 | 0.0601 | 0.0028 | 0.1017 | 43 | 7000 | 1608 | 0.1796 | 1.0639 | 0.2449 | 0.0092 | [6 empty] | 1507 | 18 | 20 | 3 | 0.21 | 70 | 38 | 미정 |  | 2021-04-12 23:20 | 1608 |  | 0 | 48 | 0 | 0 | 0 | 0 | 0.204 | 1.2902 | 0.3015 | 0.0305 | 98600 | 159 | 13 | 111 | 0.0111 | 0.0092 | 0.025 | 0.0268 | 0.0304 | 0.0196 | 0.0109 | 0.0251
2021-04-12 | B63251 | B | 10 | SBC70LM2 | 104 | 37700 | 0.063 | 0.0402 | 0.0402 | 0.1474 | 1633 | 1633 | 1579 | 2683 | 21.2 |  |  | 0 | 미정 | 미정 | 미정 | 미정 | 0 | 0 | 0 | 41 | 0 | 0 | 0.063 | 0.0568 | 0.0049 | 0.2402 | 44 | 7000 | 1665 | 0.2655 | 1.3954 | 0.2197 | 0.0295 | [6 empty] | 1498 | 18 | 18 | 1 | 0.27 | 87 | 34 | 미정 |  | 2021-04-13 00:06 | 1647 |  | 0 | 0 | 45 | 0 | 0 | 0 | 0.3095 | 1.6897 | 0.2906 | 0.0255 | 101150 | 73 | 52 | 205 | 0.0298 | 0.0331 | 0.0265 | 0.0298 | 0.0046 | 0.0021 | 0.0022 | 0.003
2021-04-12 | A63779 | T | 36 | SCM415 | 104 | 38700 | 0.0426 | 0.0307 | 0.0753 | 0.0933 | 1647 | 1623 | 1574 | 3364 | 17.1 |  |  | 0 | 미정 | 미정 | 미정 | 미정 | 0 | 0 | 0 | 0 | 0 | 0 | 0.0426 | 0.075 | 0.0037 | 0.1045 | 42 | 6400 | 1644 | 0.13 | 0.6754 | 0.1699 | 0.0093 | [6 empty] | 1516 | 10 | 14 | 3 | 0.22 | 93 | 33 | 미정 |  | 2021-04-13 00:45 | 1641 |  | 0 | 24 | 34 | 0 | 0 | 0 | 0.145 | 0.6898 | 0.2084 | 0.0279 | 94300 | 87 | 39 | 150 | 0.0226 | 0.0103 | 0.0211 | 0.0321 | 0.036 | 0.0166 | 0.0109 | 0.0143
2021-04-12 | B63252 | T | 35 | SCM415 | 104 | 37700 | 0.0292 | 0.0775 | 0.0606 | 0.0826 | 1603 | 1613 | 1567 | 2846 | 17.4 |  |  | 0 | 미정 | 미정 | 미정 | 미정 | 0 | 0 | 0 | 44 | 0 | 0 | 0.0292 | 0.0494 | 0.005 | 0.0052 | 38 | 6200 | 1645 | 0.1247 | 0.5026 | 0.1456 | 0.0223 | [6 empty] | 1516 | 10 | 10 | 1 | 0.3 | 78 | 32 | 선택 |  | 2021-04-13 01:08 | 1639 |  | 11 | 0 | 21 | 0 | 0 | 0 | 0.142 | 0.6977 | 0.2047 | 0.0195 | 99050 |  | 45 | 188 | 0.0254 | 0.0211 | 0.0216 | 0.035 | 0.0086 | 0.0034 | 0.0034 | 0.0116
2021-04-12 | A63780 | B | 18 | SBC70LM2 | 103 | 37900 |  | 0.1086 | 0.1086 | 0.0882 | 1572 | 1572 | 1536 | 3252 | 19.2 |  |  | 0 | 미정 | 선택 | 미정 | 미정 | 0 | 0 | 0 | 0 | 0 | 0 |  |  |  |  | 51 | 6900 | 1589 | 0.2132 | 1.4193 | 0.2482 | 0.0107 | [6 empty] | 1498 | 18 | 18 | 3 | 0.18 | 57 | 20 | 미정 |  | 2021-04-13 01:56 | 1586 |  | 0 | 79 | 17 | 0 | 0 | 0 | 0.314 | 1.6446 | 0.2965 | 0.0314 | 104200 | 74 | 25 | 139 | 0.0225 | 0.0111 | 0.028 |  | 0.032 | 0.007 | 0.0049 | 0.004
2021-04-12 | B63253 | T | 5 | SCM415 | 104 | 37200 | 0.0626 | 0.0642 | 0.0642 | 0.0856 | 1611 | 1611 | 1580 | 2692 | 20.4 |  |  | 0 | 미정 | 미정 | 미정 | 미정 | 0 | 0 | 0 | 44 | 0 | 0 | 0.0626 | 0.0671 | 0.0065 | 0.1253 | 39 | 6500 | 1647 | 0.1202 | 0.4717 | 0.1393 | 0.0182 | [6 empty] | 1516 | 10 | 10 | 1 | 0.32 | 75 | 31 | 선택 |  | 2021-04-13 02:11 | 1643 |  | 15 | 0 | 21 | 0 | 0 | 0 | 0.138 | 0.6933 | 0.2079 | 0.0158 | 98950 | 81 | 41 | 178 | 0.0293 | 0.0166 | 0.0216 | 0.0328 | 0.0109 | 0.0046 | 0.0043 | 0.0123
2021-04-12 | A63781 | B | 31 | SBC70LM2 | 104 | 37900 | 0.0482 | 0.1371 | 0.1371 | 0.1543 | 1635 | 1635 | 1577 | 3244 | 12.7 |  |  | 0 | 미정 | 미정 | 미정 | 미정 | 0 | 0 | 0 | 0 | 0 | 0 | 0.0482 | 0.0672 | 0.0042 | 0.3583 | 43 | 4600 | 1612 | 0.2647 | 1.3993 | 0.2691 | 0.0247 | [6 empty] | 1498 | 18 | 19 | 3 | 0.2 | 65 | 23 | 미정 |  | 2021-04-13 02:50 | 1599 |  | 0 | 62 | 13 | 0 | 0 | 0 | 0.311 | 1.672 | 0.3043 | 0.0329 | 100100 | 78 | 39 | 154 | 0.0159 | 0.028 | 0.0297 | 0.0242 | 0.0082 | 0.0051 | 0.0041 | 0.003
2021-04-12 | B63254 | T | 29 | SCM415 | 104 | 36900 | 0.0711 | 0.0362 | 0.0479 | 0.0852 | 1625 | 1626 | 1579 | 2668 | 20.5 |  |  | 0 | 미정 | 미정 | 미정 | 미정 | 0 | 0 | 0 | 41 | 0 | 0 | 0.0711 | 0.0683 | 0.0051 | 0.2789 | 37 | 6100 | 1655 | 0.1217 | 0.4907 | 0.1558 | 0.0142 | [6 empty] | 1516 | 10 | 11 | 1 | 0.29 | 84 | 29 | 선택 |  | 2021-04-13 03:17 | 1641 |  | 0 | 0 | 0 | 0 | 0 | 0 | 0.1442 | 0.6983 | 0.2064 | 0.0139 |  | 111 | 40 | 173 | 0.0307 | 0.0148 | 0.0123 | 0.0358 | 0.0158 | 0.0056 | 0.0055 | 0.0073
2021-04-12 | A63782 | B | 1 | SBC70LM2 | 104 | 38200 | 0.0386 | 0.0884 | 0.0884 | 0.0908 | 1577 | 1577 | 1541 | 2935 | 22.3 |  |  | 0 | 미정 | 미정 | 미정 | 미정 | 0 | 0 | 0 | 0 | 0 | 0 | 0.0386 | 0.0529 | 0.0038 | 0.2837 | 46 | 7400 | 1610 | 0.208 | 1.4045 | 0.2715 | 0.0229 | [6 empty] | 1498 | 18 | 18 | 3 | 0.2 | 64 | 15 | 미정 |  | 2021-04-13 03:59 | 1605 |  | 0 | 65 | 24 | 0 | 0 | 0 | 0.316 | 1.6713 | 0.3032 | 0.0333 | 96200 | 73 | 34 | 153 | 0.0395 | 0.0229 | 0.03 | 0.0241 | 0.013 | 0.0024 | 0.0026 | 0.0024
2021-04-12 | B63255 | T | 22 | SCM415HS | 104 | 37100 | 0.0871 | 0.0841 | 0.0598 | 0.0648 | 1651 | 1655 | 1574 | 2786 | 7.1 |  |  | 0 | 미정 | 미정 | 미정 | 미정 | 0 | 0 | 0 | 0 | 0 | 0 | 0.0871 | 0.0944 | 0.0059 | 0.2214 | 45 | 6100 | 1647 | 0.1326 | 0.6397 | 0.1613 | 0.0103 | [6 empty] | 1513 | 10 | 11 | 1 | 0.28 | 71 | 33 | 선택 |  | 2021-04-13 04:45 | 1631 |  | 45 | 0 | 66 | 0 | 0 | 0 | 0.167 | 0.8616 | 0.2428 | 0.0108 | 99100 |  | 31 | 149 | 0.0098 | 0.0106 | 0.0195 | 0.0393 | 0.0372 | 0.0139 | 0.0085 | 0.0083
2021-04-12 | A63783 | B | 36 | SBC70LM2 | 104 | 37300 | 0.0429 | 0.0467 | 0.0467 | 0.0906 | 1605 | 1605 | 1559 | 2959 | 28.4 |  |  | 0 | 미정 | 미정 | 미정 | 미정 | 0 | 0 | 0 | 0 | 0 | 0 | 0.0429 | 0.0616 | 0.0046 | 0.4313 | 43 | 5600 | 1607 | 0.2097 | 1.3877 | 0.2778 | 0.0363 | [6 empty] | 1498 | 18 | 18 | 3 | 0.21 | 66 | 17 | 미정 |  | 2021-04-13 04:58 | 1598 |  | 0 | 64 | 14 | 0 | 0 | 0 | 0.297 | 1.6687 | 0.2992 | 0.028 | 97200 | 75 | 41 | 162 | 0.0513 | 0.0336 | 0.031 | 0.0361 | 0.01 | 0.0026 | 0.0023 | 0.0028
2021-04-12 | A63784 | B | 18 | SBC70LM2 | 104 | 36600 | 0.0625 | 0.107 | 0.107 | 0.1244 | 1614 | 1614 | 1563 | 2949 | 27.5 |  |  | 0 | 미정 | 미정 | 미정 | 미정 | 0 | 0 | 0 | 0 | 0 | 0 | 0.0625 | 0.0877 | 0.0059 | 0.1016 | 39 | 4800 | 1597 | 0.2436 | 1.3947 | 0.2654 | 0.0334 | [6 empty] | 1498 | 18 | 18 | 3 | 0.22 | 57 | 12 | 미정 |  | 2021-04-13 05:52 | 1597 |  | 0 | 9 | 0 | 0 | 0 | 0 | 0.317 | 1.6646 | 0.287 | 0.0344 |  | 75 | 51 | 178 | 0.0463 | 0.0294 | 0.031 | 0.0317 | 0.0087 | 0.0021 | 0.0023 | 0.0024
2021-04-12 | B63256 | T | 35 | SCM415HS | 104 | 38200 | 0.0509 | 0.046 | 0.0671 | 0.0862 | 1577 | 1609 | 1560 | 2686 | 22.8 |  |  | 0 | 미정 | 미정 | 미정 | 미정 | 0 | 0 | 0 | 0 | 0 | 0 | 0.0509 | 0.0587 | 0.0055 | 0.033 | 41 | 6800 | 1632 | 0.1413 | 0.6467 | 0.1651 | 0.0145 | [6 empty] | 1513 | 10 | 11 | 1 | 0.27 | 62 | 31 | 미정 |  | 2021-04-13 06:01 | 1622 |  | 0 | 38 | 9 | 0 | 0 | 0 | 0.166 | 0.8584 | 0.2233 | 0.0238 |  |  | 16 | 116 | 0.0337 | 0.0126 | 0.0229 | 0.0266 | 0.0204 | 0.0116 | 0.009 | 0.0097
2021-04-13 | B63257 | I | 5 | SCM415C2 | 98 | 35700 | 0.0529 | 0.0346 | 0.0346 | 0.076 | 1617 | 1617 | 1586 | 2610 | 11.8 |  |  | 0 | 미정 | 미정 | 미정 | 미정 | 0 | 0 | 0 | 0 | 0 | 0 | 0.0529 | 0.0443 | 0.0018 | 0.0016 | 37 | 6600 | 1675 | 0.1327 | 0.4546 | 0.19 | 0.0129 | [6 empty] | 1516 | 20 | 21 | 1 | 0.25 | 74 | 0 | 미정 |  | 2021-04-13 06:55 | 1655 |  | 0 | 52 | 0 | 0 | 0 | 0 | 0.1583 | 0.7142 | 0.2329 | 0.0171 | 90350 | 901 | 22 | 127 | 0.0196 | 0.012 | 0.0246 | 0.0269 | 0.0266 | 0.0119 | 0.0107 | 0.015
2021-04-13 | A63785 | B | 31 | SBC70LM2 | 104 | 37300 | 0.054 | 0.0918 | 0.0918 | 0.1165 | 1591 | 1591 | 1539 | 2972 | 35.1 |  |  | 0 | 미정 | 미정 | 미정 | 미정 | 0 | 0 | 0 | 0 | 0 | 0 | 0.054 | 0.0729 | 0.0059 | 0.1633 | 41 | 5600 | 1597 | 0.2199 | 1.4018 | 0.2057 | 0.0286 | [6 empty] | 1498 | 18 | 18 | 3 | 0.22 | 62 | 17 | 미정 |  | 2021-04-13 07:07 | 1597 |  | 0 | 23 | 22 | 0 | 0 | 0 | 0.2949 | 1.676 | 0.2977 | 0.0326 | 0 | 78 | 43 | 163 | 0.059 | 0.0261 | 0.028 | 0.0323 | 0.0123 | 0.0039 | 0.003 | 0.003
2021-04-13 | B63258 | I | 29 | SCM440I | 89 | 32000 | 0.1296 | 0.0667 | 0.0667 | 0.1535 | 1611 | 1611 | 1570 | 2323 |  |  |  | 0 | 미정 | 미정 | 미정 | 미정 | 0 | 0 | 0 | 302 | 0 | 0 | 0.1296 | 0.152 | 0.0049 | 0.0852 | 39 | 6500 | 1659 | 0.3669 | 0.638 | 0.2574 | 0.0083 | [6 empty] | 1495 | 20 | 21 | 1 | 0.25 | 132 | 0 | 미정 |  | 2021-04-13 07:47 | 1627 |  | 50 | 0 | 8 | 0 | 0 | 0 | 0.398 | 0.7336 | 0.2563 | 0.007 |  | 1307 | 41 | 173 | 0.0084 | 0.0091 | 0.0072 | 0.0475 | 0.0074 | 0.0064 | 0.0086 | 0.0076
2021-04-13 | A63786 | B | 1 | SBC70LM2 | 104 | 36600 | 0.0624 | 0.1433 | 0.1433 | 0.1403 | 1612 | 1612 | 1552 | 2992 | 40.9 |  |  | 0 | 미정 | 미정 | 미정 | 미정 | 0 | 0 | 0 | 0 | 0 | 0 | 0.0624 | 0.1055 | 0.0022 | 0.0037 | 50 | 6100 | 1599 | 0.2461 | 1.4041 | 0.1889 | 0.0198 | [6 empty] | 1498 | 18 | 18 | 3 | 0.22 | 71 | 19 | 미정 |  | 2021-04-13 08:20 | 1603 |  | 0 | 38 | 34 | 0 | 0 | 0 | 0.3061 | 1.6717 | 0.284 | 0.0313 |  | 78 | 48 | 172 | 0.054 | 0.02 | 0.0276 | 0.0374 | 0.0235 | 0.0064 | 0.0029 | 0.0029
2021-04-13 | B63259 | B | 36 | SBC70LM2 | 103 | 37800 | 0.1559 | 0.0542 | 0.0542 | 0.1156 | 1645 | 1645 | 1594 | 2649 | 26.8 |  |  | 0 | 미정 | 미정 | 미정 | 미정 | 0 | 0 | 0 | 151 | 0 | 0 | 0.1559 | 0.1595 | 0.0186 | 0.0365 | 92 | 6600 | 1621 | 0.2592 | 1.6375 | 0.2087 | 0.0085 | [6 empty] | 1498 | 18 | 18 | 3 | 0.21 | 69 | 29 | 미정 |  | 2021-04-13 09:40 | 1588 |  | 0 | 26 | 14 | 0 | 0 | 0 | 0.31 | 1.6625 | 0.2946 | 0.0275 |  | 77 | 34 | 187 | 0.0279 | 0.0155 | 0.0277 | 0.0535 | 0.0407 | 0.0098 | 0.0028 | 0.0029
2021-04-13 | A63787 | T | 22 | 46MNVS3M | 105 | 36400 | 0.0507 | 0.0419 | 0.0419 | 0.1532 | 1638 | 1638 | 1564 | 3129 | 30.6 |  |  | 0 | 미정 | 미정 | 미정 | 미정 | 0 | 0 | 0 | 0 | 0 | 0 | 0.0507 | 0.1 | 0.0029 | 0.0016 | 38 | 5600 | 1621 | 0.426 | 0.8346 | 0.1733 | 0.0169 | [6 empty] | 1489 | 10 | 10 | 3 | 0.23 | 78 | 34 | 미정 |  | 2021-04-13 09:11 | 1621 |  | 0 | 20 | 22 | 0 | 0 | 0 | 0.476 | 0.9477 | 0.238 | 0.0157 | 98000 |  | 20 | 140 | 0.0417 | 0.0143 | 0.0133 | 0.0383 | 0.0162 | 0.0056 | 0.0036 | 0.0235
2021-04-13 | A63788 | B | 18 | SBC70LM2 | 105 | 36900 | 0.0502 | 0.1429 | 0.1429 | 0.1797 | 1598 | 1598 | 1538 | 2937 | 35.3 |  |  | 0 | 미정 | 미정 | 미정 | 미정 | 0 | 0 | 0 | 0 | 0 | 0 | 0.0502 | 0.0789 | 0.002 | 0.0888 | 39 | 6000 | 1609 | 0.2746 | 1.3237 | 0.221 | 0.019 | [6 empty] | 1498 | 18 | 18 | 3 | 0.21 | 67 | 24 | 미정 |  | 2021-04-13 10:18 | 1602 |  | 0 | 28 | 15 | 0 | 0 | 0 | 0.3104 | 1.682 | 0.2942 | 0.0326 | 96000 | 75 | 51 | 181 | 0.05 | 0.0173 | 0.0276 | 0.0312 | 0.0145 | 0.0037 | 0.0035 | 0.0029
2021-04-13 | A63789 | B | 31 | SBC70LM2 | 104 | 36700 | 0.0741 | 0.1635 | 0.1635 | 0.1944 | 1582 | 1582 | 1516 | 2954 | 31.3 |  |  | 0 | 미정 | 미정 | 미정 | 미정 | 0 | 0 | 0 | 0 | 0 | 0 | 0.0741 | 0.1257 | 0.0029 | 0.0571 | 47 | 6700 | 1595 | 0.2622 | 1.3089 | 0.2327 | 0.0202 | [6 empty] | 1498 | 18 | 18 | 3 | 0.22 | 69 | 23 | 미정 |  | 2021-04-13 11:34 | 1595 |  | 0 | 52 | 22 | 0 | 0 | 0 | 0.312 | 1.6736 | 0.2964 | 0.0299 |  | 75 | 44 | 172 | 0.0407 | 0.0181 | 0.0276 | 0.0316 | 0.0154 | 0.0039 | 0.0029 | 0.0027
2021-04-13 | A63790 | B | 1 | SBC70LM2 | 104 | 37600 | 0.0723 | 0.0754 | 0.0754 | 0.1789 | 1630 | 1630 | 1530 | 3026 | 33 |  |  | 0 | 미정 | 미정 | 미정 | 미정 | 0 | 0 | 0 | 97 | 0 | 0 | 0.0723 | 0.1032 | 0.0028 | 0.349 | 44 | 6600 | 1598 | 0.2661 | 1.3967 | 0.2028 | 0.0166 | [6 empty] | 1498 | 18 | 18 | 3 | 0.22 | 65 | 20 | 미정 |  | 2021-04-13 12:38 | 1598 |  | 0 | 46 | 10 | 0 | 0 | 0 | 0.3094 | 1.6719 | 0.289 | 0.0297 | 0 | 85 | 48 | 176 | 0.0433 | 0.0177 | 0.0249 | 0.0369 | 0.0211 | 0.0042 | 0.0026 | 0.0026
2021-04-13 | B63260 | B | 29 | 46MNVNBS5M | 104 | 43500 | 0.0926 | 0.122 | 0.122 | 0.1315 | 1639 | 1639 | 1591 | 2488 |  |  |  | 0 | 미정 | 미정 | 미정 | 미정 | 0 | 0 | 0 | 299 | 0 | 0 | 0.0926 | 0.147 | 0.0033 | 0.2284 | 64 | 7600 | 1662 | 0.3875 | 1.0435 | 0.5465 | 0.0106 | [6 empty] | 1486 | 18 | 20 | 3 | 0.21 | 83 | 47 | 미정 |  | 2021-04-13 13:14 | 1630 |  | 0 | 37 | 21 | 0 | 0 | 0 | 0.461 | 1.1426 | 0.6279 | 0.0099 |  | 65 | 14 | 204 | 0.0027 | 0.0132 | 0.009 | 0.0575 | 0.0485 | 0.0242 | 0.017 | 0.061
2021-04-13 | B63261 | B | 5 | 46MNVNBS5M | 104 | 38500 | 0.1586 | 0.1499 | 0.1313 | 0.1373 | 1569 | 1597 | 1555 | 2768 |  |  |  | 0 | 미정 | 미정 | 미정 | 미정 | 0 | 0 | 0 | 303 | 0 | 0 | 0.1586 | 0.1784 | 0.005 | 0.2699 | 53 | 8600 | 1636 | 0.367 | 0.998 | 0.5606 | 0.0111 | 0.2 | 61.181 | 10.445 | 19.219 | 3.183 | 5.857 | 1486 | 18 | 19 | 1 | 0.28 | 54 | 17 | 미정 |  | 2021-04-13 14:03 | 1638 |  | 51 | 0 | 0 | 0 | 0 | 0 | 0.455 | 1.1458 | 0.6383 | 0.008 |  | 0 | 48 | 229 | 0.0033 | 0.0122 | 0.007 | 0.0535 | 0.0271 | 0.0073 | 0.0047 | 0.0577
2021-04-13 | A63791 | B | 36 | SM48CH | 104 | 37600 | 0.0747 | 0.1452 | 0.1452 | 0.1769 | 1607 | 1607 | 1536 | 3090 | 34.7 |  |  | 0 | 선택 | 미정 | 미정 | 미정 | 0 | 0 | 0 | 0 | 0 | 0 | 0.0747 | 0.0941 | 0.0058 | 0.2542 | 38 | 5700 | 1627 | 0.3762 | 0.5422 | 0.1491 | 0.0107 | [6 empty] | 1491 | 16 | 20 | 3 | 0.21 | 91 | 36 | 미정 |  | 2021-04-13 13:54 | 1623 |  | 0 | 0 | 0 | 0 | 0 | 0 | 0.467 | 0.6648 | 0.2298 | 0.026 | 100250 | 92 | 52 | 180 | 0.0312 | 0.0159 | 0.0194 | 0.0627 | 0.0206 | 0.0037 | 0.0029 | 0.0192
2021-04-13 | B63262 | B | 35 | 46MNVNBS5M | 104 | 36600 | 0.0607 | 0.0574 | 0.0574 | 0.1272 | 1622 | 1622 | 1526 | 2825 |  |  |  | 0 | 미정 | 미정 | 미정 | 미정 | 0 | 0 | 0 | 302 | 0 | 0 | 0.0607 | 0.0893 | 0.003 | 0.0398 | 78 | 11200 | 1660 | 0.3468 | 0.9316 | 0.5408 | 0.0084 | [6 empty] | 1486 | 18 | 19 | 1 | 0.32 | 53 | 24 | 미정 |  | 2021-04-13 15:33 | 1656 |  | 60 | 0 | 32 | 0 | 0 | 0 | 0.447 | 1.1395 | 0.6409 | 0.0059 | 98600 | 72 | 10 | 189 | 0.0032 | 0.0086 | 0.0057 | 0.038 | 0.0142 | 0.0073 | 0.0075 | 0.061
2021-04-13 | A63792 | B | 18 | SM48CH | 105 | 35900 | 0.0678 | 0.0271 | 0.1013 | 0.1336 | 1616 | 1600 | 1542 | 3113 | 42.4 |  |  | 0 | 미정 | 미정 | 미정 | 미정 | 0 | 0 | 0 | 97 | 0 | 0 | 0.0678 | 0.0551 | 0.0038 | 0.3425 | 56 | 6200 | 1582 | 0.3864 | 0.4853 | 0.1414 | 0.0226 | [6 empty] | 1491 | 16 | 16 | 3 | 0.21 | 65 | 29 | 미정 |  | 2021-04-13 15:18 | 1584 |  | 0 | 0 | 0 | 0 | 0 | 0 | 0.47 | 0.6595 | 0.2062 | 0.0258 | 101850 | 75 | 27 | 147 | 0.0368 | 0.0176 | 0.0224 | 0.0564 | 0.0313 | 0.0132 | 0.0072 | 0.0205
2021-04-13 | B63263 | B | 22 | 46MNVNBS5M | 104 | 36200 | 0.0519 | 0.0263 | 0.0502 | 0.1043 | 1641 | 1607 | 1553 | 2439 |  |  |  | 0 | 미정 | 미정 | 미정 | 미정 | 0 | 0 | 0 | 304 | 0 | 0 | 0.0519 | 0.0658 | 0.0048 | 0.2636 | 51 | 8700 | 1649 | 0.4032 | 0.9461 | 0.5638 | 0.0086 | [6 empty] | 1486 | 18 | 19 | 1 | 0.34 | 60 | 29 | 미정 |  | 2021-04-13 16:44 | 1644 |  | 50 | 0 | 0 | 0 | 0 | 0 | 0.462 | 1.1389 | 0.6246 | 0.0055 | 99900 | 71 | 31 | 175 | 0.0031 | 0.009 | 0.0051 | 0.0377 | 0.019 | 0.0107 | 0.0102 | 0.0611
2021-04-13 | A63793 | B | 31 | SM48CH | 105 | 37600 | 0.0472 | 0.1174 | 0.1174 | 0.0974 | 1552 | 1552 | 1520 | 3030 | 12.2 |  |  | 0 | 미정 | 미정 | 미정 | 미정 | 0 | 0 | 0 | 0 | 0 | 0 | 0.0472 | 0.0516 | 0.0029 | 0.1531 | 34 | 5200 | 1598 | 0.3431 | 0.5291 | 0.1223 | 0.02 | [6 empty] | 1491 | 16 | 16 | 3 | 0.21 | 63 | 24 | 미정 |  | 2021-04-13 16:33 | 1587 |  | 0 | 0 | 0 | 0 | 0 | 0 | 0.4798 | 0.6482 | 0.2 | 0.0275 | 90900 | 68 | 23 | 112 | 0.0124 | 0.0191 | 0.0245 | 0.0447 | 0.0816 | 0.024 | 0.0099 | 0.0192
2021-04-13 | A63794 | B | 1 | AE1050 | 87 | 33400 | 0.054 | 0.0332 | 0.0332 | 0.2968 | 1638 | 1638 | 1536 | 2589 | 33.5 |  |  | 0 | 해제 | 선택 | 미정 | 미정 | 0 | 0 | 0 | 0 | 0 | 0 | 0.054 | 0.0671 | 0.0038 | 0.1257 | 36 | 4600 | 1588 | 0.4042 | 0.5701 | 0.1383 | 0.026 | [6 empty] | 1489 | 15 | 15 | 3 | 0.21 | 62 | 25 | 미정 |  | 2021-04-13 17:29 | 1580 |  | 0 | 0 | 0 | 0 | 0 | 0 | 0.498 | 0.6995 | 0.2413 | 0.0184 | 96900 | 72 | 21 | 114 | 0.0307 | 0.0177 | 0.0163 | 0.0542 | 0.0553 | 0.017 | 0.0067 | 0.0067
2021-04-13 | B63264 | B | 29 | 46MNVNBS5M | 103 | 36000 | 0.0815 | 0.0465 | 0.0465 | 0.1173 | 1617 | 1617 | 1558 | 2349 |  |  |  | 0 | 미정 | 미정 | 미정 | 미정 | 0 | 0 | 0 | 304 | 0 | 0 | 0.0815 | 0.0979 | 0.0087 | 0.4134 | 50 | 8000 | 1663 | 0.4186 | 1.1157 | 0.5835 | 0.0084 | 0.174 | 53.595 | 11.159 | 24.798 | 2.161 | 4.802 | 1486 | 18 | 19 | 1 | 0.31 | 80 | 45 | 미정 |  | 2021-04-13 17:47 | 1653 |  | 33 | 0 | 21 | 0 | 0 | 0 | 0.4518 | 1.1382 | 0.6557 | 0.0056 | 96100 | 71 | 37 | 181 | 0.0043 | 0.008 | 0.0051 | 0.0502 | 0.018 | 0.0106 | 0.0098 | 0.06
2021-04-13 | A63795 | B | 36 | AE1050 | 103 | 36800 | 0.0503 | 0.0815 | 0.0815 | 0.2143 | 1588 | 1588 | 1533 | 2944 | 33.9 |  |  | 0 | 선택 | 해제 | 미정 | 미정 | 0 | 0 | 0 | 0 | 0 | 0 | 0.0503 | 0.07 | 0.0034 | 0.2193 | 32 | 4400 | 1592 | 0.3644 | 0.562 | 0.1719 | 0.0142 | [6 empty] | 1489 | 15 | 15 | 3 | 0.21 | 65 | 21 | 미정 |  | 2021-04-13 18:23 | 1583 |  | 0 | 0 | 0 | 0 | 0 | 0 | 0.4874 | 0.6817 | 0.2288 | 0.0177 | 100500 | 75 | 35 | 132 | 0.0309 | 0.0117 | 0.0151 | 0.0579 | 0.0476 | 0.0152 | 0.0075 | 0.0075
2021-04-13 | B63265 | B | 5 | 46MNVNBS5M | 104 | 38900 | 0.0801 | 0.0537 | 0.0473 | 0.0693 |  | 1597 | 1573 | 2484 |  |  |  | 0 | 미정 | 미정 | 미정 | 미정 | 0 | 0 | 0 | 303 | 0 | 0 | 0.0801 | 0.1395 | 0.0097 | 0.1463 | 42 | 6400 | 1635 | 0.4094 | 0.9485 | 0.563 | 0.0059 | 0.298 | 51.577 | 10.988 | 25.438 | 2.027 | 4.693 | 1486 | 18 | 19 | 1 | 0.3 | 65 | 32 | 미정 |  | 2021-04-13 18:57 | 1628 |  | 62 | 0 | 16 | 0 | 0 | 0 | 0.4483 | 1.1417 | 0.6462 | 0.0046 |  | 0 | 30 | 155 | 0.004 | 0.0062 | 0.0045 | 0.0412 | 0.0317 | 0.0122 | 0.0128 | 0.0579
2021-04-13 | A63796 | B | 18 | AE1050 | 103 | 35800 | 0.0365 | 0.1127 | 0.1127 | 0.2122 | 1602 | 1602 | 1529 | 2889 | 58.8 |  |  | 0 | 미정 | 선택 | 미정 | 미정 | 0 | 0 | 0 | 0 | 0 | 0 | 0.0365 | 0.0795 | 0.0053 | 0.0014 | 32 | 4300 | 1591 | 0.3925 | 0.5494 | 0.1602 | 0.0196 | [6 empty] | 1489 | 15 | 15 | 3 | 0.22 | 65 | 15 | 미정 |  | 2021-04-13 19:16 | 1581 |  | 0 | 0 | 0 | 0 | 0 | 0 | 0.4765 | 0.7071 | 0.237 | 0.0142 | 151950 | 73 | 50 | 159 | 0.0359 | 0.0145 | 0.0122 | 0.0535 | 0.039 | 0.0186 | 0.0113 | 0.0106
2021-04-13 | B63266 | B | 35 | 46MNVNBS5M | 104 | 36800 | 0.0899 | 0.0411 | 0.0411 | 0.1251 | 1609 | 1609 | 1525 | 2463 |  |  |  | 0 | 미정 | 미정 | 미정 | 미정 | 0 | 0 | 0 | 250 | 0 | 0 | 0.0899 | 0.1092 | 0.0052 | 0.5263 | 57 | 9000 | 1621 | 0.2792 | 0.8826 | 0.5883 | 0.0114 | 0.229 | 64.561 | 12.473 | 15.885 | 4.064 | 5.176 | 1486 | 18 | 19 | 1 | 0.26 | 62 | 32 | 미정 |  | 2021-04-13 20:12 | 1624 |  | 0 | 0 | 34 | 0 | 0 | 0 | 0.4533 | 1.1735 | 0.6562 | 0.009 | 96050 | 76 | 14 | 142 | 0.002 | 0.0132 | 0.0082 | 0.0482 | 0.0442 | 0.0175 | 0.0052 | 0.061
2021-04-13 | A63797 | B | 31 | SM48CH | 101 | 36400 | 0.0354 | 0.0677 | 0.0677 | 0.1347 | 1604 | 1604 | 1535 | 2933 | 46.7 |  |  | 0 | 미정 | 선택 | 미정 | 미정 | 0 | 0 | 0 | 0 | 0 | 0 | 0.0354 | 0.0621 | 0.0077 | 0.0099 | 35 | 5000 | 1584 | 0.362 | 0.5282 | 0.1504 | 0.0231 | [6 empty] | 1491 | 16 | 16 | 3 | 0.22 | 59 | 16 | 미정 |  | 2021-04-13 20:16 | 1583 |  | 0 | 0 | 0 | 0 | 0 | 0 | 0.465 | 0.6517 | 0.204 | 0.0254 | 155900 | 78 | 39 | 155 | 0.0281 | 0.0175 | 0.0215 | 0.0382 | 0.0473 | 0.0238 | 0.014 | 0.02
2021-04-13 | B63267 | B | 22 | 46MNVNBS5M | 105 | 38000 | 0.0585 | 0.0535 | 0.0535 | 0.1197 | 1594 | 1594 | 1544 | 2598 |  |  |  | 0 | 미정 | 미정 | 미정 | 미정 | 0 | 0 | 0 | 255 | 0 | 0 | 0.0585 | 0.0654 | 0.0054 | 0.4908 | 55 | 7600 | 1629 | 0.4224 | 0.9175 | 0.5148 | 0.0098 | 0.278 | 60.388 | 12.333 | 20.192 | 2.99 | 4.896 | 1486 | 18 | 18 | 1 | 0.26 | 61 | 28 | 미정 |  | 2021-04-13 21:16 | 1620 |  | 131 | 0 | 31 | 0 | 0 | 0 | 0.456 | 1.1408 | 0.6397 | 0.0074 | 100250 | 85 | 16 | 144 | 0.0017 | 0.0111 | 0.0069 | 0.051 | 0.0433 | 0.0048 | 0.0035 | 0.0608
2021-04-13 | A63798 | B | 1 | SM48CH | 102 | 36700 | 0.042 | 0.0484 | 0.0484 | 0.1112 | 1633 | 1633 | 1559 | 3117 | 28.4 |  |  | 0 | 미정 | 선택 | 미정 | 미정 | 0 | 0 | 0 | 0 | 0 | 0 | 0.042 | 0.0425 | 0.0027 | 0.161 | 39 | 4700 | 1597 | 0.3757 | 0.5321 | 0.1549 | 0.0134 | [6 empty] | 1491 | 16 | 17 | 3 | 0.21 | 62 | 23 | 미정 |  | 2021-04-13 21:18 | 1592 |  | 0 | 0 | 20 | 0 | 0 | 0 | 0.458 | 0.6523 | 0.221 | 0.0272 | 102150 | 77 | 43 | 170 | 0.026 | 0.0166 | 0.0231 | 0.0287 | 0.034 | 0.0129 | 0.0081 | 0.0206
2021-04-13 | B63268 | B | 29 | SM48CH | 104 | 38700 | 0.109 | 0.0767 | 0.0767 | 0.0873 | 1605 | 1605 | 1582 | 2574 |  |  |  | 0 | 미정 | 미정 | 미정 | 미정 | 0 | 0 | 0 | 154 | 0 | 0 | 0.109 | 0.1183 | 0.0082 | 0.1933 | 46 | 6000 | 1660 | 0.4078 | 0.6197 | 0.0997 | 0.0027 | [6 empty] | 1491 | 16 | 16 | 1 | 0.31 | 74 | 31 | 미정 |  | 2021-04-13 22:10 | 1635 |  | 47 | 0 | 52 | 0 | 0 | 0 | 0.4759 | 0.6637 | 0.2148 | 0.0205 | 97600 | 140 | 41 | 190 | 0.0015 | 0.0041 | 0.0172 | 0.0462 | 0.0486 | 0.0113 | 0.0073 | 0.02
2021-04-13 | A63799 | B | 36 | SCR415HM | 103 | 36800 | 0.0564 | 0.0351 | 0.0351 | 0.0537 | 1670 | 1670 | 1617 | 3064 | 15.2 |  |  | 0 | 미정 | 선택 | 미정 | 미정 | 0 | 0 | 0 | 0 | 0 | 0 | 0.0564 | 0.0843 | 0.0024 | 0.1627 | 50 | 6100 | 1640 | 0.1738 | 0.7936 | 0.196 | 0.0102 | [6 empty] | 1512 | 16 | 20 | 3 | 0.21 | 85 | 36 | 미정 |  | 2021-04-13 22:28 | 1641 |  | 0 | 17 | 0 | 0 | 0 | 0 | 0.183 | 1.0022 | 0.2067 | 0.0287 | 105650 | 93 | 45 | 180 | 0.0206 | 0.0122 | 0.0225 | 0.0507 | 0.0353 | 0.01 | 0.0089 | 0.0207
2021-04-13 | B63269 | I | 5 | 18CRNIMO7HI | 96 | 37000 | 0.0559 | 0.0251 | 0.0659 | 0.0732 | 1654 | 1641 | 1607 | 2683 | 14.5 |  |  | 0 | 미정 | 미정 | 미정 | 미정 | 0 | 0 | 0 | 0 | 0 | 0 | 0.0559 | 0.0984 | 0.0052 | 0.2495 | 51 | 8000 | 1691 | 0.1304 | 0.3949 | 0.2343 | 0.0178 | [6 empty] | 1506 | 25 | 26 | 1 | 0.41 | 80 | 0 | 미정 |  | 2021-04-13 23:25 | 1680 |  | 11 | 0 | 0 | 0 | 0 | 0 | 0.181 | 0.5236 | 0.2587 | 0.0137 | 87400 | 809 | 37 | 193 | 0.0254 | 0.0196 | 0.0299 | 0.0126 | 0.0093 | 0.0037 | 0.0036 | 0.0039
2021-04-13 | A63800 | B | 18 | SCR415HM | 106 | 37900 | 0.064 | 0.0985 | 0.0725 | 0.0743 | 1602 | 1601 | 1553 | 3276 | 29.1 |  |  | 0 | 미정 | 미정 | 미정 | 미정 | 0 | 0 | 0 | 0 | 0 | 0 | 0.064 | 0.0858 | 0.0028 | 0.055 | 43 | 6300 | 1610 | 0.1569 | 0.8308 | 0.2093 | 0.0212 | [6 empty] | 1512 | 16 | 17 | 3 | 0.22 | 80 | 29 | 미정 |  | 2021-04-13 23:22 | 1628 |  | 0 | 59 | 0 | 0 | 0 | 0 | 0.173 | 1.0292 | 0.2213 | 0.0286 | 98000 | 65 | 59 | 195 | 0.0434 | 0.0204 | 0.0251 | 0.0408 | 0.033 | 0.013 | 0.0098 | 0.024
2021-04-13 | B63270 | T | 35 | KFMN425VM | 104 | 38600 | 0.0623 | 0.0541 | 0.1076 | 0.1153 | 1572 | 1581 | 1545 | 2685 |  |  |  | 0 | 미정 | 미정 | 미정 | 미정 | 0 | 0 | 0 | 203 | 0 | 0 | 0.0623 | 0.0707 | 0.0027 | 0.0563 | 51 | 9400 | 1665 | 0.1832 | 1.291 | 0.1804 | 0.005 | [6 empty] | 1504 | 10 | 10 | 1 | 0.36 | 82 | 31 | 미정 |  | 2021-04-14 00:46 | 1650 |  | 70 | 0 | 31 | 0 | 0 | 0 | 0.259 | 1.5192 | 0.2745 | 0.0066 | 103400 |  | 13 | 135 | 0.0035 | 0.007 | 0.0056 | 0.0368 | 0.0102 | 0.0084 | 0.0079 | 0.0433
2021-04-13 | A63801 | B | 31 | SCR415HM | 103 | 38000 | 0.0377 | 0.0352 | 0.0935 | 0.0942 | 1667 | 1620 | 1562 | 3434 | 33.8 |  |  | 0 | 미정 | 미정 | 미정 | 미정 | 0 | 0 | 0 | 0 | 0 | 0 | 0.0377 | 0.0661 | 0.0049 | 0.312 | 43 | 5500 | 1626 | 0.1639 | 0.7933 | 0.1863 | 0.0203 | [6 empty] | 1512 | 16 | 17 | 3 | 0.24 | 69 | 30 | 미정 |  | 2021-04-14 00:45 | 1621 |  | 0 | 75 | 21 | 0 | 0 | 0 | 0.172 | 1.0408 | 0.2025 | 0.0271 | 97350 | 66 | 34 | 144 | 0.0504 | 0.0159 | 0.0237 | 0.0378 | 0.038 | 0.014 | 0.0113 | 0.0241
2021-04-13 | A63802 | B | 1 | SCR415HM | 102 | 37800 | 0.058 | 0.0835 | 0.0835 | 0.1083 | 1619 | 1619 | 1561 | 3287 | 37.4 |  |  | 0 | 미정 | 선택 | 미정 | 미정 | 0 | 0 | 0 | 0 | 0 | 0 | 0.058 | 0.0756 | 0.0033 | 0.1989 | 43 | 5600 | 1620 | 0.1766 | 0.7866 | 0.168 | 0.0189 | [6 empty] | 1512 | 16 | 17 | 3 | 0.24 | 73 | 31 | 미정 |  | 2021-04-14 01:40 | 1614 |  | 0 | 22 | 16 | 0 | 0 | 0 | 0.185 | 1.0287 | 0.2001 | 0.0282 | 104800 | 70 | 40 | 151 | 0.0514 | 0.0157 | 0.0246 | 0.0426 | 0.0331 | 0.0144 | 0.0112 | 0.0232
2021-04-13 | B63271 | T | 22 | KFMN425VM | 104 | 39400 | 0.0671 | 0.0399 | 0.0657 | 0.0897 | 1568 | 1602 | 1530 | 2825 |  |  |  | 0 | 미정 | 미정 | 미정 | 미정 | 0 | 0 | 0 | 205 | 0 | 0 | 0.0671 | 0.072 | 0.0036 | 0.0843 | 48 | 8800 | 1661 | 0.193 | 1.2679 | 0.1961 | 0.0044 | [6 empty] | 1504 | 10 | 11 | 1 | 0.4 | 72 | 28 | 미정 |  | 2021-04-14 01:53 | 1643 |  | 101 | 0 | 41 | 0 | 0 | 0 | 0.256 | 1.5236 | 0.2685 | 0.014 |  |  | 13 | 130 | 0.0034 | 0.005 | 0.0101 | 0.0368 | 0.0213 | 0.0123 | 0.0133 | 0.0488
2021-04-13 | A63803 | B | 36 | SCR415HM | 103 | 37900 | 0.0536 | 0.0458 | 0.0458 | 0.0589 | 1654 | 1654 | 1601 | 3202 | 31.7 |  |  | 0 | 미정 | 선택 | 미정 | 미정 | 0 | 0 | 0 | 0 | 0 | 0 | 0.0536 | 0.0978 | 0.0029 | 0.2785 | 45 | 5100 | 1617 | 0.1523 | 0.792 | 0.153 | 0.0179 | [6 empty] | 1512 | 16 | 17 | 3 | 0.21 | 61 | 28 | 미정 |  | 2021-04-14 02:40 | 1611 |  | 0 | 23 | 34 | 0 | 0 | 0 | 0.172 | 1.042 | 0.199 | 0.0285 | 107450 | 73 | 37 | 150 | 0.0428 | 0.0109 | 0.025 | 0.0363 | 0.0489 | 0.0366 | 0.0188 | 0.0229
2021-04-13 | B63272 | T | 29 | KFMN425VM | 103 | 36800 | 0.0524 | 0.0248 | 0.0814 | 0.0885 | 1657 | 1595 | 1559 | 2772 |  |  |  | 0 | 미정 | 미정 | 미정 | 미정 | 0 | 0 | 0 | 204 | 0 | 0 | 0.0524 | 0.0801 | 0.0102 | 0.006 | 45 | 7800 | 1620 | 0.1891 | 1.261 | 0.2076 | 0.0041 | [6 empty] | 1504 | 10 | 10 | 1 | 0.32 | 75 | 20 | 미정 |  | 2021-04-14 02:53 | 1639 |  | 91 | 0 | 23 | 0 | 0 | 0 | 0.25 | 1.5199 | 0.277 | 0.0143 | 100200 |  | 21 | 141 | 0.0027 | 0.0049 | 0.0108 | 0.0394 | 0.0189 | 0.0159 | 0.014 | 0.0481
2021-04-13 | A63804 | B | 18 | 16MNCR5H | 103 | 36000 | 0.061 | 0.0624 | 0.0624 | 0.0788 | 1601 | 1601 | 1552 | 2933 | 45.2 |  |  | 0 | 미정 | 선택 | 미정 | 미정 | 0 | 0 | 0 | 0 | 0 | 0 | 0.061 | 0.1143 | 0.0021 | 0.0011 | 45 | 6500 | 1614 | 0.1595 | 0.9901 | 0.1506 | 0.0273 | [6 empty] | 1512 | 16 | 16 | 3 | 0.21 | 68 | 25 | 미정 |  | 2021-04-14 03:35 | 1607 |  | 0 | 20 | 52 | 0 | 0 | 0 | 0.163 | 1.1036 | 0.1928 | 0.0299 | 99950 | 78 | 46 | 168 | 0.0642 | 0.014 | 0.0274 | 0.0437 | 0.0461 | 0.0288 | 0.0098 | 0.011
2021-04-13 | B63273 | T | 5 | KFMN425VM | 104 | 37900 | 0.1051 | 0.0241 | 0.1234 | 0.1219 | 1645 | 1592 | 1543 | 2608 |  |  |  | 0 | 미정 | 미정 | 미정 | 미정 | 0 | 0 | 0 | 203 | 0 | 0 | 0.1051 | 0.3169 | 0.0857 | 0.005 | 50 | 8200 | 1645 | 0.1909 | 1.329 | 0.2259 | 0.0049 | [6 empty] | 1504 | 10 | 10 | 1 | 0.43 | 68 | 28 | 미정 |  | 2021-04-14 03:59 | 1632 |  | 73 | 0 | 43 | 0 | 0 | 0 | 0.252 | 1.5428 | 0.2751 | 0.014 | 102300 |  | 19 | 142 | 0.0027 | 0.0047 | 0.0113 | 0.0313 | 0.0175 | 0.0125 | 0.0134 | 0.0504
2021-04-13 | A63805 | B | 31 | 16MNCR5H | 103 | 36700 | 0.0439 | 0.0536 | 0.0536 | 0.0544 | 1598 | 1598 | 1562 | 3019 | 30.5 |  |  | 0 | 선택 | 미정 | 미정 | 미정 | 0 | 0 | 0 | 0 | 0 | 0 | 0.0439 | 0.0705 | 0.0027 | 0.1431 | 46 | 6600 | 1599 | 0.1478 | 0.7369 | 0.1543 | 0.0079 | [6 empty] | 1512 | 16 | 19 | 3 | 0.22 | 64 | 18 | 미정 |  | 2021-04-14 04:46 | 1607 |  | 0 | 45 | 53 | 0 | 0 | 0 | 0.162 | 1.1405 | 0.1774 | 0.027 | 106850 | 80 | 31 | 152 | 0.0403 | 0.0088 | 0.0285 | 0.0404 | 0.0453 | 0.0201 | 0.0077 | 0.014
2021-04-13 | B63274 | I | 35 | WSTE500 | 99 | 36700 | 0.0806 | 0.0211 | 0.0698 | 0.097 | 1690 | 1633 | 1571 | 2727 | 2.8 |  |  | 0 | 미정 | 미정 | 미정 | 미정 | 0 | 0 | 0 | 0 | 0 | 0 | 0.0806 | 0.0958 | 0.0038 | 0.4629 | 46 | 7800 | 1681 | 0.13 | 0.9712 | 0.2495 | 0.0092 | [6 empty] | 1507 | 20 | 23 | 1 | 0.36 | 76 | 0 | 미정 |  | 2021-04-14 05:09 | 1661 |  | 81 | 0 | 20 | 0 | 0 | 0 | 0.181 | 1.2888 | 0.3568 | 0.0201 |  | 1651 | 26 | 151 | 0.004 | 0.0196 | 0.0262 | 0.0474 | 0.0174 | 0.0118 | 0.009 | 0.0076
2021-04-13 | A63806 | B | 1 | 16MNCR5H | 104 | 36900 | 0.0816 | 0.1006 | 0.0819 | 0.1136 | 1574 | 1589 | 1533 | 2984 | 38.5 |  |  | 0 | 미정 | 미정 | 미정 | 미정 | 0 | 0 | 0 | 0 | 0 | 0 | 0.0816 | 0.141 | 0.0052 | 0.089 | 47 | 7100 | 1610 | 0.1526 | 0.7977 | 0.1346 | 0.0138 | [6 empty] | 1512 | 16 | 16 | 3 | 0.22 | 67 | 23 | 미정 |  | 2021-04-14 06:00 | 1610 |  | 0 | 23 | 20 | 0 | 0 | 0 | 0.1699 | 1.1043 | 0.1977 | 0.0277 | 102450 | 85 | 38 | 155 | 0.0548 | 0.0107 | 0.0259 | 0.0552 | 0.0526 | 0.019 | 0.0115 | 0.0122
2021-04-13 | B63275 | T | 22 | SCM822HT | 103 | 38100 | 0.0674 | 0.0279 | 0.048 | 0.0988 | 1654 | 1621 | 1555 | 2626 | 5.2 |  |  | 0 | 미정 | 선택 | 미정 | 미정 | 0 | 0 | 0 | 0 | 0 | 0 | 0.0674 | 0.0909 | 0.0032 | 0.0143 | 55 | 9300 | 1669 | 0.1947 | 0.7361 | 0.1581 | 0.0053 | [6 empty] | 1508 | 10 | 14 | 1 | 0.45 | 83 | 39 | 미정 |  | 2021-04-14 06:18 | 1652 |  | 45 | 0 | 14 | 0 | 0 | 0 | 0.222 | 0.8435 | 0.2374 | 0.0149 | 110000 |  | 25 | 151 | 0.0072 | 0.0076 | 0.0192 | 0.0282 | 0.0262 | 0.0156 | 0.0129 | 0.0117
2021-04-14 | A63807 | B | 36 | AE1040M | 102 | 37800 | 0.2292 | 0.0925 | 0.0925 | 0.1021 | 1623 | 1623 | 1578 | 2951 |  |  |  | 0 | 미정 | 미정 | 미정 | 미정 | 0 | 0 | 0 | 0 | 0 | 0 | 0.2292 | 0.1561 | 0.0087 | 0.8421 | 48 | 5600 | 1660 | 0.3354 | 0.5246 | 0.0967 | 0.0046 | [6 empty] | 1499 | 13 | 20 | 3 | 0.22 | 96 | 36 | 미정 |  | 2021-04-14 07:02 | 1647 |  | 0 | 25 | 33 | 0 | 0 | 0 | 0.369 | 0.6443 | 0.2083 | 0.0061 | 100250 | 103 | 68 | 221 | 0.0018 | 0.0062 | 0.0049 | 0.0558 | 0.0746 | 0.0218 | 0.0171 | 0.0375
2021-04-14 | B63276 | T | 29 | SCM822HT | 103 | 37800 | 0.0759 | 0.048 | 0.0535 | 0.1014 | 1570 | 1592 | 1560 | 2607 | 7.3 |  |  | 0 | 미정 | 선택 | 미정 | 미정 | 0 | 0 | 0 | 0 | 0 | 0 | 0.0759 | 0.0666 | 0.0041 | 0.1379 | 42 | 6800 | 1629 | 0.2011 | 0.7743 | 0.1817 | 0.007 | [6 empty] | 1508 | 10 | 11 | 1 | 0.45 | 78 | 32 | 미정 |  | 2021-04-14 07:14 | 1626 |  | 41 | 0 | 0 | 0 | 0 | 0 | 0.2238 | 0.8701 | 0.2427 | 0.0233 |  | 97 | 56 | 191 | 0.0109 | 0.0086 | 0.0198 | 0.0424 | 0.0323 | 0.0164 | 0.013 | 0.0121
2021-04-14 | A63808 | B | 18 | SF40CVM | 104 | 37500 | 0.122 | 0.0657 | 0.0657 | 0.0917 | 1639 | 1639 | 1571 | 3016 | 12.3 |  |  | 0 | 미정 | 미정 | 미정 | 미정 | 0 | 0 | 0 | 152 | 0 | 0 | 0.122 | 0.1706 | 0.0049 | 0.1192 | 40 | 4400 | 1616 | 0.3512 | 0.5444 | 0.1825 | 0.0063 | [6 empty] | 1498 | 13 | 15 | 3 | 0.21 | 80 | 19 | 미정 |  | 2021-04-14 08:09 | 1605 |  | 0 | 24 | 53 | 0 | 0 | 0 | 0.381 | 0.6709 | 0.1889 | 0.0253 |  | 83 | 81 | 232 | 0.0072 | 0.0075 | 0.0187 | 0.0558 | 0.0369 | 0.0169 | 0.0129 | 0.027
2021-04-14 | B63277 | T | 5 | SCM822HT | 103 | 37100 | 0.0901 | 0.0513 | 0.0513 | 0.1123 | 1603 | 1603 | 1520 | 2492 | 20 |  |  | 0 | 해제 | 선택 | 미정 | 미정 | 0 | 0 | 0 | 0 | 0 | 0 | 0.0901 | 0.087 | 0.0033 | 0.1037 | 47 | 8600 | 1645 | 0.2039 | 0.8606 | 0.1375 | 0.0053 | [6 empty] | 1508 | 10 | 14 | 1 | 0.5 | 72 | 31 | 미정 |  | 2021-04-14 08:19 | 1639 |  | 10 | 0 | 0 | 0 | 0 | 0 | 0.2244 | 0.8614 | 0.253 | 0.0109 |  |  | 56 | 202 | 0.029 | 0.0071 | 0.0207 | 0.0444 | 0.0373 | 0.0131 | 0.013 | 0.011
2021-04-14 | B63278 | I | 35 | SCM440I | 104 | 38600 | 0.0793 | 0.0492 | 0.0492 | 0.2032 | 1589 | 1589 | 1558 | 2697 | 8.5 |  |  | 0 | 미정 | 미정 | 미정 | 미정 | 0 | 0 | 0 | 208 | 0 | 0 | 0.0793 | 0.079 | 0.0061 | 0.1325 | 45 | 8900 | 1670 | 0.3687 | 0.4994 | 0.2383 | 0.0065 | [6 empty] | 1495 | 20 | 24 | 1 | 0.32 | 79 | 0 | 미정 |  | 2021-04-14 09:18 | 1652 |  | 0 | 76 | 7 | 0 | 0 | 0 | 0.407 | 0.7205 | 0.2518 | 0.006 | 103000 | 765 | 45 | 188 | 0.0058 | 0.007 | 0.0057 | 0.0372 | 0.01 | 0.0076 | 0.0099 | 0.0115
2021-04-14 | A63809 | B | 31 | SF40CVM | 102 | 36900 | 0.0628 | 0.1169 | 0.1169 | 0.1557 | 1643 | 1643 | 1575 | 2982 | 21.5 |  |  | 0 | 선택 | 미정 | 미정 | 미정 | 0 | 0 | 0 | 300 | 0 | 0 | 0.0628 | 0.1013 | 0.0034 | 0.0012 | 40 | 4000 | 1600 | 0.3439 | 0.5549 | 0.1444 | 0.0071 | [6 empty] | 1498 | 13 | 14 | 3 | 0.22 | 68 | 26 | 미정 |  | 2021-04-14 09:23 | 1600 |  | 0 | 9 | 18 | 0 | 0 | 0 | 0.384 | 0.6783 | 0.2003 | 0.0267 | 99050 | 73 | 48 | 184 | 0.0117 | 0.0069 | 0.0218 | 0.0553 | 0.0264 | 0.0102 | 0.0078 | 0.0265
2021-04-14 | B63279 | B | 22 | SM45CB | 103 | 36500 | 0.0753 | 0.0901 | 0.0901 | 0.1149 | 1624 | 1624 | 1578 | 2596 |  |  |  | 0 | 미정 | 미정 | 미정 | 미정 | 0 | 0 | 0 | 305 | 0 | 0 | 0.0753 | 0.0661 | 0.0047 | 0.3128 | 39 | 6000 | 1638 | 0.3796 | 0.5178 | 0.1737 | 0.0047 | [6 empty] | 1493 | 14 | 16 | 1 | 0.44 | 87 | 41 | 미정 |  | 2021-04-14 10:12 | 1638 |  | 30 | 0 | 0 | 0 | 0 | 0 | 0.45 | 0.6521 | 0.1977 | 0.0064 |  | 69 | 15 | 130 | 0.005 | 0.0049 | 0.0055 | 0.0408 | 0.015 | 0.0111 | 0.0138 | 0.0119
2021-04-14 | A63810 | B | 1 | SF40CVM | 103 | 37200 |  | 0.0846 | 0.0846 | 0.1128 | 1648 | 1648 | 1584 | 3011 | 15 |  |  | 0 | 선택 | 미정 | 미정 | 미정 | 0 | 0 | 0 | 0 | 0 | 0 |  |  |  |  | 38 | 3900 | 1606 | 0.3432 | 0.5587 | 0.1441 | 0.0074 | [6 empty] | 1498 | 13 | 14 | 3 | 0.22 | 79 | 30 | 미정 |  | 2021-04-14 10:41 | 1606 |  | 0 | 0 | 21 | 0 | 0 | 0 | 0.381 | 0.6807 | 0.2112 | 0.0269 | 100950 | 73 | 53 | 169 | 0.0083 | 0.0115 | 0.0215 |  | 0.0281 | 0.0139 | 0.0095 | 0.0263
2021-04-14 | B63280 | B | 10 | SM45CB | 104 | 36000 | 0.1222 | 0.0797 | 0.0797 | 0.1047 | 1631 | 1631 | 1582 | 2600 |  |  |  | 0 | 미정 | 미정 | 미정 | 미정 | 0 | 0 | 0 | 304 | 0 | 0 | 0.1222 | 0.1038 | 0.0195 | 0.016 | 42 | 6100 | 1615 | 0.3835 | 0.4924 | 0.1752 | 0.0037 | [6 empty] | 1493 | 14 | 15 | 1 | 0.35 | 125 | 24 | 미정 |  | 2021-04-14 11:12 | 1618 |  | 16 | 0 | 0 | 0 | 0 | 0 | 0.4516 | 0.6543 | 0.1983 | 0.0117 |  | 69 | 38 | 157 | 0.0041 | 0.0041 | 0.0097 | 0.0489 | 0.0294 | 0.0168 | 0.0148 | 0.0127
2021-04-14 | A63811 | B | 36 | SF40CVM | 103 | 36200 | 0.0905 | 0.0448 | 0.0448 | 0.1107 | 1631 | 1631 | 1550 | 3004 | 12.9 |  |  | 0 | 선택 | 미정 | 미정 | 미정 | 0 | 0 | 0 | 152 | 0 | 0 | 0.0905 | 0.1385 | 0.0031 | 0.144 | 44 | 4700 | 1602 | 0.355 | 0.5453 | 0.1492 | 0.0078 | [6 empty] | 1498 | 13 | 13 | 3 | 0.23 | 70 | 28 | 미정 |  | 2021-04-14 11:48 | 1602 |  | 0 | 16 | 34 | 0 | 0 | 0 | 0.3781 | 0.6777 | 0.2006 | 0.024 | 104000 | 78 | 46 | 169 | 0.0093 | 0.0069 | 0.0219 | 0.0611 | 0.0576 | 0.0189 | 0.0121 | 0.025
2021-04-14 | B63281 | B | 29 | SM45CB | 104 | 36600 | 0.0827 | 0.1375 | 0.07 | 0.0936 | 1574 | 1590 | 1560 | 2629 |  |  |  | 0 | 미정 | 선택 | 미정 | 미정 | 0 | 0 | 0 | 301 | 0 | 0 | 0.0827 | 0.0972 | 0.0035 | 0.0672 | 41 | 5800 | 1606 | 0.3837 | 0.523 | 0.1796 | 0.0039 | [6 empty] | 1493 | 14 | 15 | 1 | 0.35 | 106 | 22 | 미정 |  | 2021-04-14 12:15 | 1599 |  | 11 | 0 | 0 | 0 | 0 | 0 | 0.449 | 0.6457 | 0.2033 | 0.0103 |  | 69 | 32 | 148 | 0.004 | 0.0038 | 0.0093 | 0.0523 | 0.0431 | 0.0184 | 0.0145 | 0.0115
2021-04-14 | A63812 | B | 18 | SF40CVM | 103 | 36800 | 0.0672 | 0.1609 | 0.1609 | 0.2104 | 1592 | 1592 | 1527 | 3013 | 45 |  |  | 0 | 선택 | 미정 | 미정 | 미정 | 0 | 0 | 0 | 149 | 0 | 0 | 0.0672 | 0.0759 | 0.0019 | 0.2737 | 39 | 5100 | 1604 | 0.2304 | 0.5582 | 0.1694 | 0.0197 | [6 empty] | 1498 | 13 | 14 | 3 | 0.24 | 72 | 27 | 미정 |  | 2021-04-14 12:55 | 1604 |  | 0 | 0 | 0 | 0 | 0 | 0 | 0.38 | 0.6785 | 0.2044 | 0.0264 | 100050 | 79 | 48 | 163 | 0.0342 | 0.0169 | 0.0218 | 0.0676 | 0.0411 | 0.015 | 0.0094 | 0.0243
2021-04-14 | B63282 | B | 5 | SM45CB | 104 | 35800 | 0.0851 | 0.0244 | 0.1424 | 0.1336 | 1614 | 1561 | 1524 | 2583 |  |  |  | 0 | 미정 | 미정 | 미정 | 미정 | 0 | 0 | 0 | 303 | 0 | 0 | 0.0851 | 0.0889 | 0.0033 | 0.1107 | 34 | 5800 | 1614 | 0.3777 | 0.4727 | 0.1664 | 0.0056 | [6 empty] | 1493 | 14 | 15 | 1 | 0.33 | 62 | 20 | 미정 |  | 2021-04-14 13:06 | 1601 |  | 0 | 0 | 0 | 0 | 0 | 0 | 0.459 | 0.6397 | 0.2111 | 0.0091 | 96250 | 67 | 43 | 161 | 0.0088 | 0.0043 | 0.0142 | 0.0498 | 0.0341 | 0.0117 | 0.0103 | 0.0091
2021-04-14 | A63813 | B | 31 | SF40CVM | 103 | 36800 | 0.0727 | 0.0678 | 0.0678 | 0.1122 | 1635 | 1635 | 1564 | 3028 | 26.9 |  |  | 0 | 미정 | 선택 | 미정 | 미정 | 0 | 0 | 0 | 153 | 0 | 0 | 0.0727 | 0.0798 | 0.002 | 0.214 | 36 | 4000 | 1604 | 0.3301 | 0.5228 | 0.1609 | 0.0095 | [6 empty] | 1498 | 13 | 15 | 3 | 0.23 | 65 | 24 | 미정 |  | 2021-04-14 13:51 | 1589 |  | 0 | 12 | 12 | 0 | 0 | 0 | 0.3733 | 0.6829 | 0.2127 | 0.0243 | 109000 | 86 | 46 | 174 | 0.0175 | 0.0125 | 0.025 | 0.055 | 0.0429 | 0.0138 | 0.012 | 0.025
2021-04-14 | B63283 | B | 35 | SM45CB | 103 | 35800 |  | 0.0385 | 0.0385 | 0.134 | 1595 | 1595 | 1522 | 2526 |  |  |  | 0 | 미정 | 미정 | 미정 | 미정 | 0 | 0 | 0 | 310 | 0 | 0 |  |  |  |  | 45 | 6700 | 1602 | 0.3678 | 0.4928 | 0.1695 | 0.0034 | [6 empty] | 1493 | 14 | 15 | 1 | 0.32 | 56 | 18 | 미정 |  | 2021-04-14 14:16 | 1598 |  | 15 | 0 | 0 | 0 | 0 | 0 | 0.4479 | 0.6284 | 0.1874 | 0.0067 | 92400 | 66 | 34 | 152 | 0.0108 | 0.0036 | 0.0147 |  | 0.044 | 0.0138 | 0.0137 | 0.0114
2021-04-14 | A63814 | B | 1 | SF40CVM | 103 | 36900 | 0.06 | 0.0321 | 0.0321 | 0.156 | 1675 | 1675 | 1600 | 3061 | 39.7 |  |  | 0 | 해제 | 선택 | 미정 | 미정 | 0 | 0 | 0 | 151 | 0 | 0 | 0.06 | 0.0514 | 0.0052 | 0.2162 | 35 | 3400 | 1605 | 0.3152 | 0.5366 | 0.1414 | 0.0152 | [6 empty] | 1498 | 13 | 14 | 3 | 0.23 | 53 | 15 | 미정 |  | 2021-04-14 14:58 | 1587 |  | 0 | 0 | 0 | 0 | 0 | 0 | 0.372 | 0.6712 | 0.2024 | 0.0272 | 102350 | 84 | 45 | 174 | 0.0284 | 0.0177 | 0.0261 | 0.0514 | 0.0477 | 0.0163 | 0.0115 | 0.0252
2021-04-14 | B63284 | B | 22 | SM45CB | 104 | 37000 | 0.1503 | 0.0374 | 0.0947 | 0.1392 | 1660 | 1601 | 1552 | 2585 |  |  |  | 0 | 미정 | 미정 | 미정 | 미정 | 0 | 0 | 0 | 205 | 0 | 0 | 0.1503 | 0.1151 | 0.0085 | 0.1281 | 41 | 6000 | 1623 | 0.3838 | 0.4821 | 0.1355 | 0.003 | [6 empty] | 1493 | 14 | 15 | 1 | 0.32 | 62 | 21 | 미정 |  | 2021-04-14 15:16 | 1609 |  | 40 | 0 | 11 | 0 | 0 | 0 | 0.4504 | 0.6519 | 0.1976 | 0.0284 | 95450 | 73 | 31 | 142 | 0.0094 | 0.0036 | 0.0255 | 0.0413 | 0.0597 | 0.0129 | 0.0121 | 0.0108
2021-04-14 | B63285 | B | 29 | SM45CB | 103 | 36700 | 0.1353 | 0.0549 | 0.0549 | 0.0946 | 1604 | 1604 | 1537 | 2635 |  |  |  | 0 | 미정 | 미정 | 미정 | 미정 | 0 | 0 | 0 | 201 | 0 | 0 | 0.1353 | 0.1231 | 0.0109 | 0.0806 | 36 | 5600 | 1607 | 0.3787 | 0.4992 | 0.1593 | 0.0031 | [6 empty] | 1493 | 14 | 15 | 1 | 0.34 | 60 | 19 | 미정 |  | 2021-04-14 16:12 | 1598 |  | 10 | 0 | 0 | 0 | 0 | 0 | 0.4552 | 0.6464 | 0.2068 | 0.0124 | 95250 | 74 | 38 | 151 | 0.0028 | 0.0035 | 0.0157 | 0.0428 | 0.0492 | 0.0154 | 0.0124 | 0.0097
2021-04-14 | A63815 | B | 36 | P-AE1055LSM | 103 | 38800 | 0.0502 | 0.1259 | 0.2111 | 0.2292 | 1581 | 1617 | 1557 | 3263 | 35 |  |  | 0 | 미정 | 미정 | 미정 | 미정 | 0 | 0 | 0 | 0 | 0 | 0 | 0.0502 | 0.0793 | 0.002 | 0.053 | 41 | 6000 | 1611 | 0.4675 | 0.6416 | 0.1569 | 0.0183 | 0.124 | 52.921 | 25.986 | 8.413 | 6.29 | 2.036 | 1484 | 25 | 25 | 3 | 0.21 | 82 | 28 | 미정 |  | 2021-04-14 16:24 | 1613 |  | 0 | 0 | 0 | 0 | 0 | 0 | 0.5402 | 0.7815 | 0.2371 | 0.0303 | 102000 | 94 | 48 | 180 | 0.0386 | 0.0198 | 0.0249 | 0.0457 | 0.0439 | 0.0087 | 0.0038 | 0.0054
2021-04-14 | B63286 | B | 5 | SM45CB | 103 | 37500 | 0.1189 | 0.0287 | 0.085 | 0.0983 | 1638 | 1607 | 1557 | 2530 |  |  |  | 0 | 미정 | 미정 | 미정 | 미정 | 0 | 0 | 0 | 202 | 0 | 0 | 0.1189 | 0.1741 | 0.0117 | 0.0033 | 38 | 5700 | 1615 | 0.4106 | 0.4954 | 0.1637 | 0.0029 | [6 empty] | 1493 | 14 | 17 | 1 | 0.3 | 56 | 25 | 미정 |  | 2021-04-14 17:30 | 1610 |  | 10 | 0 | 0 | 0 | 0 | 0 | 0.4465 | 0.6419 | 0.199 | 0.0099 | 90700 | 74 | 20 | 121 | 0.003 | 0.0032 | 0.0147 | 0.0386 | 0.0415 | 0.0153 | 0.0136 | 0.0118
2021-04-14 | A63816 | B | 18 | P-AE1055LSM | 102 | 36700 | 0.0545 | 0.0546 | 0.2655 | 0.2505 | 1640 | 1616 | 1557 | 3021 | 40.9 |  |  | 0 | 미정 | 미정 | 미정 | 미정 | 0 | 0 | 0 | 0 | 0 | 0 | 0.0545 | 0.0863 | 0.0032 | 0.3745 | 41 | 4400 | 1600 | 0.4752 | 0.6718 | 0.2075 | 0.0213 | 0.216 | 54.449 | 26.279 | 6.955 | 7.828 | 2.071 | 1484 | 25 | 25 | 3 | 0.2 | 59 | 26 | 미정 |  | 2021-04-14 17:36 | 1590 |  | 0 | 0 | 0 | 0 | 0 | 0 | 0.558 | 0.7824 | 0.234 | 0.0308 |  | 68 | 28 | 154 | 0.0458 | 0.0198 | 0.0272 | 0.0445 | 0.0214 | 0.0058 | 0.0034 | 0.0039
2021-04-14 | B63287 | B | 35 | SM45CB | 104 | 37000 | 0.1108 | 0.0296 | 0.1436 | 0.1527 | 1660 | 1595 | 1543 | 2528 |  |  |  | 0 | 미정 | 미정 | 미정 | 미정 | 0 | 0 | 0 | 202 | 0 | 0 | 0.1108 | 0.1229 | 0.0101 | 0.0508 | 37 | 5700 | 1619 | 0.3984 | 0.4842 | 0.1623 | 0.0029 | [6 empty] | 1493 | 14 | 15 | 1 | 0.32 | 55 | 21 | 미정 |  | 2021-04-14 18:30 | 1603 |  | 10 | 0 | 0 | 0 | 0 | 0 | 0.4517 | 0.6425 | 0.1973 | 0.0081 | 96150 | 75 | 23 | 127 | 0.0024 | 0.0033 | 0.0147 | 0.0379 | 0.0418 | 0.0151 | 0.0122 | 0.0099
2021-04-14 | A63817 | B | 31 | P-AE1055LSM | 106 | 38700 | 0.0528 | 0.0481 | 0.149 | 0.2141 | 1589 | 1627 | 1570 | 3205 | 34.9 |  |  | 0 | 미정 | 미정 | 미정 | 미정 | 0 | 0 | 0 | 0 | 0 | 0 | 0.0528 | 0.0812 | 0.0031 | 0.0449 | 41 | 3800 | 1593 | 0.4672 | 0.6556 | 0.2 | 0.0156 | 0.082 | 54.493 | 27.7 | 5.773 | 9.439 | 1.967 | 1484 | 25 | 25 | 3 | 0.2 | 66 | 28 | 미정 |  | 2021-04-14 18:46 | 1592 |  | 0 | 10 | 0 | 0 | 0 | 0 | 0.5466 | 0.7853 | 0.2493 | 0.0331 | 100950 | 74 | 34 | 148 | 0.0398 | 0.021 | 0.0269 | 0.0411 | 0.0214 | 0.0044 | 0.0028 | 0.0031
2021-04-14 | B63288 | B | 1 | SM45CB | 102 | 37100 | 0.0981 | 0.0507 | 0.0507 | 0.121 | 1655 | 1655 | 1573 | 2539 |  |  |  | 0 | 미정 | 미정 | 미정 | 미정 | 0 | 0 | 0 | 201 | 0 | 0 | 0.0981 | 0.1184 | 0.0078 | 0.0058 | 36 | 4800 | 1614 | 0.4068 | 0.5527 | 0.1682 | 0.0032 | [6 empty] | 1493 | 14 | 15 | 1 | 0.32 | 61 | 22 | 미정 |  | 2021-04-14 19:26 | 1604 |  | 20 | 0 | 0 | 0 | 0 | 0 | 0.4377 | 0.6449 | 0.1963 | 0.0151 | 97500 | 75 | 36 | 149 | 0.0026 | 0.0035 | 0.0125 | 0.0376 | 0.0287 | 0.0102 | 0.0099 | 0.0083
2021-04-14 | A63818 | B | 10 | P-AE1055LSM | 103 | 36800 | 0.0646 | 0.024 | 0.1402 | 0.2099 | 1675 | 1638 | 1559 | 2972 | 38.8 |  |  | 0 | 선택 | 미정 | 미정 | 미정 | 0 | 0 | 0 | 0 | 0 | 0 | 0.0646 | 0.0882 | 0.0055 | 0.0015 | 42 | 4800 | 1591 | 0.4225 | 0.6306 | 0.1817 | 0.0204 | 0.119 | 53.649 | 27.302 | 6.036 | 8.888 | 1.965 | 1484 | 25 | 25 | 3 | 0.2 | 62 | 28 | 미정 |  | 2021-04-14 20:04 | 1586 |  | 0 | 16 | 0 | 0 | 0 | 0 | 0.5469 | 0.7818 | 0.2373 | 0.0318 | 105400 | 75 | 14 | 115 | 0.0403 | 0.0215 | 0.0255 | 0.0464 | 0.0241 | 0.0077 | 0.0037 | 0.004
2021-04-14 | B63289 | B | 29 | SM45CB | 103 | 37000 | 0.1097 | 0.0848 | 0.0848 | 0.1397 | 1611 | 1611 | 1538 | 2530 |  |  |  | 0 | 미정 | 미정 | 미정 | 미정 | 0 | 0 | 0 | 205 | 0 | 0 | 0.1097 | 0.1135 | 0.0068 | 0.0708 | 36 | 5700 | 1607 | 0.3769 | 0.5545 | 0.1575 | 0.0031 | [6 empty] | 1493 | 14 | 14 | 1 | 0.33 | 59 | 17 | 미정 |  | 2021-04-14 20:27 | 1593 |  | 30 | 0 | 0 | 0 | 0 | 0 | 0.4547 | 0.6517 | 0.1961 | 0.0167 | 98250 | 75 | 41 | 158 | 0.0027 | 0.0033 | 0.0135 | 0.0457 | 0.0398 | 0.0102 | 0.0091 | 0.0079
2021-04-14 | A63819 | B | 36 | P-AE1055LSM | 103 | 36300 | 0.0567 | 0.0968 | 0.0968 | 0.2095 | 1629 | 1629 | 1563 | 2996 | 42.3 |  |  | 0 | 선택 | 미정 | 미정 | 미정 | 0 | 0 | 0 | 0 | 0 | 0 | 0.0567 | 0.0601 | 0.0023 | 0.1765 | 41 | 3900 | 1580 | 0.4494 | 0.6619 | 0.2102 | 0.0177 | 0.261 | 53.212 | 27.59 | 5.939 | 8.959 | 1.928 | 1484 | 25 | 25 | 3 | 0.2 | 53 | 23 | 미정 |  | 2021-04-14 21:06 | 1580 |  | 0 | 6 | 0 | 0 | 0 | 0 | 0.5489 | 0.7781 | 0.2393 | 0.0338 | 103100 | 75 | 25 | 128 | 0.0464 | 0.0249 | 0.0286 | 0.0452 | 0.021 | 0.004 | 0.003 | 0.0033
2021-04-14 | B63290 | B | 5 | SM45CB | 102 | 36800 | 0.0854 | 0.0377 | 0.0377 | 0.1407 | 1669 | 1669 | 1554 | 2506 |  |  |  | 0 | 미정 | 미정 | 미정 | 미정 | 0 | 0 | 0 | 204 | 0 | 0 | 0.0854 | 0.1036 | 0.0174 | 0.0383 | 37 | 5500 | 1609 | 0.3847 | 0.5517 | 0.1732 | 0.0031 | [6 empty] | 1493 | 14 | 15 | 1 | 0.35 | 73 | 25 | 미정 |  | 2021-04-14 21:26 | 1615 |  | 35 | 0 | 0 | 0 | 0 | 0 | 0.462 | 0.6576 | 0.1964 | 0.0119 | 92150 | 155 | 46 | 171 | 0.0024 | 0.0034 | 0.0108 | 0.043 | 0.0211 | 0.0088 | 0.0091 | 0.0087
2021-04-14 | A63820 | B | 18 | P-AE1055LSM | 102 | 35700 | 0.0572 | 0.0423 | 0.115 | 0.2478 | 1631 | 1612 | 1530 | 2976 | 46.2 |  |  | 0 | 선택 | 미정 | 미정 | 미정 | 0 | 0 | 0 | 0 | 0 | 0 | 0.0572 | 0.0827 | 0.0025 | 0.1878 | 42 | 5000 | 1594 | 0.4933 | 0.7101 | 0.2055 | 0.0204 | 0.608 | 53.389 | 29.319 | 5.037 | 10.599 | 1.82 | 1484 | 25 | 25 | 3 | 0.2 | 64 | 31 | 미정 |  | 2021-04-14 22:16 | 1587 |  | 0 | 9 | 11 | 0 | 0 | 0 | 0.548 | 0.776 | 0.2433 | 0.0294 |  | 72 | 22 | 121 | 0.0518 | 0.0216 | 0.0234 | 0.044 | 0.0229 | 0.0034 | 0.003 | 0.0033
2021-04-14 | B63291 | I | 35 | SCM415M1 | 107 | 36100 | 0.0864 | 0.0418 | 0.0507 | 0.1039 | 1645 | 1639 | 1563 | 2700 | 7 |  |  | 0 | 미정 | 미정 | 미정 | 미정 | 0 | 0 | 0 | 0 | 0 | 0 | 0.0864 | 0.1346 | 0.0046 | 0.2119 | 53 | 9300 | 1668 | 0.1275 | 0.4963 | 0.1824 | 0.0057 | [6 empty] | 1514 | 20 | 28 | 1 | 0.33 | 76 | 0 | 미정 |  | 2021-04-14 22:52 | 1670 |  | 30 | 0 | 0 | 0 | 0 | 0 | 0.162 | 0.6379 | 0.2506 | 0.0104 |  | 573 | 15 | 137 | 0.0096 | 0.0076 | 0.0152 | 0.0417 | 0.028 | 0.0092 | 0.0078 | 0.007
2021-04-14 | A63821 | B | 31 | P-AE1055LSM | 103 | 37600 | 0.0537 | 0.1016 | 0.1016 | 0.2127 | 1669 | 1669 | 1562 | 3223 | 30.6 |  |  | 0 | 선택 | 미정 | 미정 | 미정 | 0 | 0 | 0 | 0 | 0 | 0 | 0.0537 | 0.1013 | 0.0025 | 0.2728 | 42 | 4300 | 1599 | 0.4983 | 0.6695 | 0.1885 | 0.0282 | 0.115 | 57.323 | 27.918 | 4.466 | 12.835 | 2.053 | 1484 | 25 | 25 | 3 | 0.22 | 62 | 37 | 미정 |  | 2021-04-14 23:33 | 1599 |  | 0 | 39 | 9 | 0 | 0 | 0 | 0.539 | 0.7696 | 0.2382 | 0.0275 |  | 75 | 11 | 96 | 0.0337 | 0.0288 | 0.022 | 0.0555 | 0.0228 | 0.0088 | 0.0035 | 0.003
2021-04-14 | B63292 | B | 1 | P-AE1055LSM | 104 | 37600 | 0.0803 | 0.054 | 0.082 | 0.173 | 1590 | 1611 | 1531 | 2439 |  |  |  | 0 | 미정 | 미정 | 미정 | 미정 | 0 | 0 | 0 | 307 | 0 | 0 | 0.0803 | 0.0978 | 0.0045 | 0.4093 | 61 | 7600 | 1615 | 0.4219 | 0.5694 | 0.196 | 0.0133 | [6 empty] | 1484 | 25 | 25 | 3 | 0.2 | 56 | 28 | 미정 |  | 2021-04-15 00:06 | 1580 |  | 0 | 41 | 0 | 0 | 0 | 0 | 0.548 | 0.7745 | 0.2489 | 0.0267 | 105450 | 75 | 23 | 158 | 0.0043 | 0.0108 | 0.0248 | 0.0445 | 0.0152 | 0.0042 | 0.0036 | 0.0044
2021-04-14 | A63822 | B | 10 | P-AE1055LSM | 103 | 37900 | 0.0627 | 0.1897 | 0.1897 | 0.2439 | 1624 | 1624 | 1535 | 3152 | 28.9 |  |  | 0 | 선택 | 미정 | 미정 | 미정 | 0 | 0 | 0 | 0 | 0 | 0 | 0.0627 | 0.0801 | 0.0027 | 0.1589 | 68 | 6500 | 1582 | 0.4995 | 0.6452 | 0.1817 | 0.0169 | 0.097 | 55.863 | 27.779 | 6.129 | 9.114 | 2.01 | 1484 | 25 | 25 | 3 | 0.2 | 67 | 29 | 미정 |  | 2021-04-15 01:06 | 1589 |  | 0 | 52 | 16 | 0 | 0 | 0 | 0.5414 | 0.7787 | 0.245 | 0.0293 | 108500 | 79 | 40 | 187 | 0.0311 | 0.017 | 0.0251 | 0.0523 | 0.0331 | 0.0032 | 0.0032 | 0.0035
2021-04-14 | B63293 | T | 29 | SFMN438V | 103 | 38200 | 0.1486 | 0.0269 | 0.0407 | 0.078 | 1678 | 1614 | 1582 | 2437 |  |  |  | 0 | 미정 | 미정 | 미정 | 미정 | 0 | 0 | 0 | 302 | 0 | 0 | 0.0636 | 0.106 | 0.0057 | 0.2361 | 56 | 8300 | 1670 | 0.2867 | 0.9746 | 0.4366 | 0.0099 | [6 empty] | 1492 | 18 | 18 | 1 | 0.31 | 85 | 41 | 미정 |  | 2021-04-15 01:24 | 1662 |  | 101 | 0 | 51 | 0 | 0 | 0 | 0.37 | 1.4627 | 0.632 | 0.0137 | 105000 | 98 | 16 | 157 | 0.0044 | 0.0145 | 0.0123 | 0.0342 | 0.0097 | 0.0056 | 0.0055 | 0.0253
2021-04-14 | B63294 | T | 35 | SFMN438V | 103 | 37400 | 0.0635 | 0.0369 | 0.0519 | 0.1365 | 1622 | 1614 | 1557 | 2440 |  |  |  | 0 | 미정 | 미정 | 미정 | 미정 | 0 | 0 | 0 | 301 | 0 | 0 | 0.0635 | 0.0641 | 0.0024 | 0.078 | 44 | 7900 | 1651 | 0.3317 | 1.1859 | 0.5187 | 0.0103 | [6 empty] | 1492 | 18 | 18 | 1 | 0.31 | 73 | 35 | 미정 |  | 2021-04-15 02:20 | 1639 |  | 70 | 0 | 16 | 0 | 0 | 0 | 0.374 | 1.4502 | 0.6445 | 0.0131 | 104600 | 101 | 37 | 179 | 0.0052 | 0.0121 | 0.0116 | 0.034 | 0.0149 | 0.0068 | 0.0067 | 0.0232
2021-04-14 | A63823 | B | 36 | P-AE1055LSM | 103 | 37900 | 0.0503 | 0.1308 | 0.1308 | 0.23 | 1612 | 0 | 1538 | 2528 | 34.4 |  |  | 0 | 선택 | 미정 | 미정 | 미정 | 0 | 0 | 0 | 0 | 0 | 0 | 0.0503 | 0.0575 | 0.0026 | 0.1522 | 44 | 4900 | 1594 | 0.5156 | 0.6214 | 0.2094 | 0.0212 | 0.071 | 56.74 | 29.038 | 4.039 | 14.048 | 1.953 | 1484 | 25 | 25 | 3 | 0.2 | 54 | 24 | 미정 |  | 2021-04-15 02:34 | 1580 |  | 0 | 26 | 18 | 0 | 0 | 0 | 0.531 | 0.7884 | 0.2511 | 0.0296 | 94600 | 68 | 19 | 124 | 0.0415 | 0.0248 | 0.0247 | 0.0476 | 0.0266 | 0.0021 | 0.0019 | 0.0028
2021-04-14 | B63295 | T | 5 | SFMN438V | 104 | 37900 | 0.0654 | 0.0346 | 0.0635 | 0.1171 | 1611 | 1599 | 1559 | 2432 |  |  |  | 0 | 미정 | 미정 | 미정 | 미정 | 0 | 0 | 0 | 308 | 0 | 0 | 0.0654 | 0.0731 | 0.0059 | 0.3615 | 54 | 9700 | 1655 | 0.3222 | 1.2044 | 0.5008 | 0.0085 | [6 empty] | 1492 | 18 | 18 | 1 | 0.35 | 76 | 27 | 미정 |  | 2021-04-15 03:28 | 1644 |  | 40 | 0 | 62 | 0 | 0 | 0 | 0.373 | 1.4568 | 0.6308 | 0.014 | 103800 |  | 36 | 194 | 0.0041 | 0.0091 | 0.0117 | 0.0346 | 0.0083 | 0.0077 | 0.0079 | 0.0227
2021-04-14 | A63824 | B | 18 | P-AE1055LSM | 103 | 36900 | 0.057 | 0.1438 | 0.1438 | 0.2149 | 1625 | 1625 | 1554 | 3185 | 37.2 |  |  | 0 | 선택 | 미정 | 미정 | 미정 | 0 | 0 | 0 | 0 | 0 | 0 | 0.057 | 0.0663 | 0.0087 | 0.1478 | 43 | 4800 | 1594 | 0.5161 | 0.6349 | 0.2056 | 0.0198 | 0.107 | 55.304 | 27.368 | 6.717 | 8.233 | 2.02 | 1484 | 25 | 25 | 3 | 0.21 | 53 | 16 | 미정 |  | 2021-04-15 03:35 | 1588 |  | 0 | 49 | 0 | 0 | 0 | 0 | 0.5331 | 0.7684 | 0.2405 | 0.0288 |  | 74 | 26 | 127 | 0.0424 | 0.0186 | 0.0248 | 0.046 | 0.0186 | 0.0033 | 0.0031 | 0.0033
2021-04-14 | A63825 | B | 31 | P-AE1055LSM | 101 | 36200 | 0.0687 | 0.1571 | 0.1571 | 0.239 | 1595 | 1595 | 1533 | 3091 | 44.3 |  |  | 0 | 선택 | 미정 | 미정 | 미정 | 0 | 0 | 0 | 0 | 0 | 0 | 0.0687 | 0.0988 | 0.0091 | 0.5383 | 43 | 4400 | 1584 | 0.5238 | 0.6798 | 0.2142 | 0.0174 | 0.111 | 54.941 | 29.084 | 4.882 | 11.253 | 1.889 | 1484 | 25 | 25 | 3 | 0.23 | 59 | 27 | 미정 |  | 2021-04-15 04:35 | 1580 |  | 0 | 30 | 0 | 0 | 0 | 0 | 0.5329 | 0.7871 | 0.2383 | 0.0317 |  | 70 | 26 | 131 | 0.0488 | 0.0223 | 0.0253 | 0.0593 | 0.0167 | 0.0022 | 0.0024 | 0.0036
2021-04-14 | B63296 | T | 1 | SFMN438V | 103 | 38200 | 0.0742 | 0.0431 | 0.0972 | 0.1405 | 1596 | 1608 | 1540 | 2480 |  |  |  | 0 | 미정 | 미정 | 미정 | 미정 | 0 | 0 | 0 | 305 | 0 | 0 | 0.0742 | 0.0718 | 0.0029 | 0.2102 | 55 | 8500 | 1656 | 0.3276 | 1.2642 | 0.5836 | 0.009 | [6 empty] | 1492 | 18 | 18 | 1 | 0.36 | 72 | 34 | 미정 |  | 2021-04-15 04:51 | 1647 |  | 52 | 0 | 41 | 0 | 0 | 0 | 0.375 | 1.4637 | 0.6442 | 0.0151 | 107400 |  | 29 | 178 | 0.0037 | 0.0091 | 0.0133 | 0.0398 | 0.0089 | 0.0063 | 0.007 | 0.0212
2021-04-14 | A63826 | B | 10 | P-AE1055LSM | 101 | 37400 |  | 0.1265 | 0.1265 | 0.2393 | 1635 | 1635 | 1564 | 3070 | 37.8 |  |  | 0 | 선택 | 미정 | 미정 | 미정 | 0 | 0 | 0 | 0 | 0 | 0 |  |  |  |  | 43 | 3400 | 1588 | 0.5264 | 0.6455 | 0.2047 | 0.0228 | 0.1 | 55.387 | 30.324 | 3.509 | 15.784 | 1.826 | 1484 | 25 | 26 | 3 | 0.21 | 62 | 30 | 미정 |  | 2021-04-15 05:35 | 1582 |  | 0 | 34 | 18 | 0 | 0 | 0 | 0.54 | 0.7742 | 0.2472 | 0.0281 |  | 74 | 28 | 134 | 0.0424 | 0.026 | 0.0248 |  | 0.0142 | 0.0024 | 0.0021 | 0.0029
2021-04-14 | B63297 | T | 29 | SFMN438V | 104 | 37300 | 0.0548 | 0.1073 | 0.1073 | 0.1574 | 1619 | 1619 | 1535 | 2484 |  |  |  | 0 | 미정 | 미정 | 미정 | 미정 | 0 | 0 | 0 | 301 | 0 | 0 | 0.0548 | 0.0499 | 0.0094 | 0.079 | 54 | 8200 | 1659 | 0.3111 | 1.1917 | 0.5462 | 0.0073 | [6 empty] | 1492 | 18 | 18 | 1 | 0.34 | 81 | 41 | 미정 |  | 2021-04-15 06:08 | 1642 |  | 70 | 0 | 31 | 0 | 0 | 0 | 0.375 | 1.4627 | 0.6427 | 0.0173 | 101500 |  | 35 | 181 | 0.0039 | 0.0079 | 0.015 | 0.0373 | 0.0091 | 0.0069 | 0.0084 | 0.0213
2021-04-14 | A63827 | B | 36 | P-AE1055LSM | 101 | 36700 | 0.058 | 0.1428 | 0.1428 | 0.2309 | 1632 | 1632 | 1566 | 3055 | 34.9 |  |  | 0 | 선택 | 미정 | 미정 | 미정 | 0 | 0 | 0 | 0 | 0 | 0 | 0.058 | 0.0776 | 0.0022 | 0.0942 | 44 | 4000 | 1585 | 0.4869 | 0.6251 | 0.1839 | 0.0153 | [6 empty] | 1484 | 25 | 25 | 3 | 0.21 | 58 | 26 | 미정 |  | 2021-04-15 06:41 | 1585 |  | 0 | 0 | 20 | 0 | 0 | 0 | 0.546 | 0.7668 | 0.2346 | 0.0276 | 102250 | 74 | 25 | 129 | 0.0374 | 0.0198 | 0.0236 | 0.0423 | 0.0157 | 0.0041 | 0.0029 | 0.0038
2021-04-15 | B63298 | T | 35 | SFMN438V | 104 | 36400 | 0.0668 | 0.0293 | 0.1235 | 0.126 | 1632 | 1610 | 1574 | 2635 |  |  |  | 0 | 미정 | 선택 | 미정 | 미정 | 0 | 0 | 0 | 300 | 0 | 0 | 0.0668 | 0.0676 | 0.0036 | 0.0856 | 46 | 7400 | 1640 | 0.289 | 1.0692 | 0.5216 | 0.0077 | [6 empty] | 1492 | 18 | 18 | 1 | 0.37 | 76 | 34 | 미정 |  | 2021-04-15 07:10 | 1635 |  | 86 | 0 | 43 | 0 | 0 | 0 | 0.375 | 1.4167 | 0.6344 | 0.0177 | 157400 | 99 | 38 | 186 | 0.0039 | 0.0081 | 0.0136 | 0.0236 | 0.0091 | 0.0063 | 0.0072 | 0.0231
2021-04-15 | A63828 | B | 18 | SEAH-BQ2 | 104 | 37900 |  | 0.031 | 0.1601 | 0.2384 | 1573 | 1592 | 1564 | 2995 | 56.3 |  |  | 0 | 미정 | 선택 | 미정 | 미정 | 0 | 0 | 0 | 0 | 0 | 0 |  |  |  |  | 42 | 4900 | 1593 | 0.4387 | 0.6957 | 0.2233 | 0.0241 | 0.127 | 51.709 | 31.663 | 4.864 | 10.63 | 1.633 | 1485 | 30 | 30 | 3 | 0.21 | 57 | 25 | 미정 |  | 2021-04-15 07:38 | 1593 |  | 0 | 0 | 0 | 0 | 0 | 0 | 0.544 | 0.8293 | 0.2649 | 0.0295 | 109200 | 80 | 22 | 131 | 0.0598 | 0.0236 | 0.0257 |  | 0.0274 | 0.0058 | 0.0042 | 0.0043
2021-04-15 | B63299 | T | 5 | SFMN438V | 104 | 37400 | 0.0614 | 0.0255 | 0.0422 | 0.0805 | 1616 | 1593 | 1574 | 2641 |  |  |  | 0 | 미정 | 선택 | 미정 | 미정 | 0 | 0 | 0 | 306 | 0 | 0 | 0.0614 | 0.0534 | 0.0037 | 0.361 | 53 | 8500 | 1649 | 0.3023 | 1.0964 | 0.575 | 0.0084 | [6 empty] | 1492 | 18 | 18 | 1 | 0.36 | 78 | 33 | 미정 |  | 2021-04-15 08:18 | 1643 |  | 85 | 0 | 51 | 0 | 0 | 0 | 0.372 | 1.4386 | 0.6453 | 0.0159 |  | 111 | 47 | 210 | 0.0042 | 0.0073 | 0.0181 | 0.0324 | 0.0164 | 0.0097 | 0.0104 | 0.026
2021-04-15 | A63829 | B | 31 | SEAH-BQ2 | 104 | 37900 | 0.0424 | 0.2799 | 0.18 | 0.2334 | 1583 | 1607 | 1543 | 3101 | 57.3 |  |  | 0 | 선택 | 해제 | 미정 | 미정 | 0 | 0 | 0 | 0 | 0 | 0 | 0.0424 | 0.0546 | 0.0025 | 0.1432 | 42 | 4400 | 1594 | 0.4811 | 0.7173 | 0.2455 | 0.0217 | 0.149 | 49.736 | 32.156 | 3.595 | 13.835 | 1.547 | 1485 | 30 | 31 | 3 | 0.2 | 60 | 26 | 미정 |  | 2021-04-15 08:37 | 1594 |  | 0 | 23 | 0 | 0 | 0 | 0 | 0.546 | 0.8341 | 0.2575 | 0.0296 |  | 71 | 38 | 157 | 0.0702 | 0.027 | 0.0251 | 0.0276 | 0.014 | 0.0029 | 0.0027 | 0.0033
2021-04-15 | B63300 | I | 1 | SCM420HI | 89 | 36000 | 0.0703 | 0.0433 | 0.0684 | 0.0906 | 1581 | 1594 | 1582 | 2418 |  |  |  | 0 | 미정 | 선택 | 미정 | 미정 | 0 | 0 | 0 | 308 | 0 | 0 | 0.0703 | 0.0451 | 0.0296 | 0.0055 | 48 | 8200 | 1684 | 0.1668 | 0.6883 | 0.2405 | 0.0089 | [6 empty] | 1510 | 20 | 21 | 1 | 0.38 | 74 | 0 | 미정 |  | 2021-04-15 09:34 | 1661 |  | 88 | 0 | 0 | 0 | 0 | 0 | 0.212 | 0.8324 | 0.2852 | 0.0103 | 89200 | 1045 | 21 | 142 | 0.0772 | 0.0116 | 0.0279 | 0.0362 | 0.0467 | 0.0085 | 0.0102 | 0.0086
2021-04-15 | A63830 | B | 10 | SEAH-BQ2 | 104 | 39000 | 0.033 | 0.1433 | 0.1409 | 0.2323 | 1560 | 1576 | 1541 | 3099 | 46.8 |  |  | 0 | 선택 | 미정 | 미정 | 미정 | 0 | 0 | 0 | 0 | 0 | 0 | 0.033 | 0.0484 | 0.0029 | 0.1511 | 43 | 5100 | 1591 | 0.4532 | 0.6695 | 0.2214 | 0.018 | 0.179 | 49.728 | 33.447 | 5.08 | 9.788 | 1.486 | 1485 | 30 | 30 | 3 | 0.2 | 56 | 27 | 미정 |  | 2021-04-15 09:59 | 1591 |  | 0 | 162 | 17 | 0 | 0 | 0 | 0.534 | 0.7917 | 0.2421 | 0.0264 |  | 78 | 20 | 120 | 0.0549 | 0.0227 | 0.0275 | 0.0244 | 0.016 | 0.0041 | 0.0045 | 0.0045
2021-04-15 | B63301 | B | 29 | AE15B35C | 101 | 37400 | 0.0519 | 0.0748 | 0.0748 | 0.1103 | 1640 | 1640 | 1599 | 2600 |  |  |  | 0 | 미정 | 선택 | 미정 | 미정 | 0 | 0 | 0 | 0 | 0 | 0 | 0.0519 | 0.084 | 0.003 | 0.0101 | 51 | 7400 | 1673 | 0.2564 | 0.7201 | 0.2324 | 0.0132 | [6 empty] | 1498 | 15 | 20 | 1 | 0.34 | 77 | 42 | 미정 |  | 2021-04-15 10:41 | 1646 |  | 100 | 0 | 0 | 0 | 0 | 0 | 0.333 | 1.1464 | 0.2765 | 0.0322 | 103050 | 75 | 5 | 125 | 0.0054 | 0.0188 | 0.0272 | 0.0344 | 0.0102 | 0.0083 | 0.0089 | 0.0072
2021-04-15 | A63831 | B | 36 | SEAH-BQ2 | 104 | 39600 | 0.0467 | 0.2124 | 0.1564 | 0.2604 | 1555 | 1588 | 1532 | 3062 | 59.3 |  |  | 0 | 선택 | 미정 | 미정 | 미정 | 0 | 0 | 0 | 0 | 0 | 0 | 0.0467 | 0.0513 | 0.0028 | 0.1019 | 43 | 5600 | 1578 | 0.4751 | 0.7231 | 0.2251 | 0.0426 | 0.172 | 49.651 | 33.518 | 4.863 | 10.209 | 1.481 | 1485 | 30 | 31 | 3 | 0.2 | 53 | 26 | 미정 |  | 2021-04-15 10:59 | 1578 |  | 0 | 24 | 0 | 0 | 0 | 0 | 0.535 | 0.8578 | 0.246 | 0.0262 | 108600 | 78 | 22 | 128 | 0.0681 | 0.021 | 0.0259 | 0.0329 | 0.0252 | 0.0104 | 0.0058 | 0.0047
2021-04-15 | B63302 | B | 35 | AE15B35C | 104 | 36800 | 0.119 | 0.8067 | 0.0701 | 0.0874 | 1630 | 1604 | 1578 | 2547 | 9.5 |  |  | 0 | 미정 | 해제 | 미정 | 미정 | 0 | 0 | 0 | 0 | 0 | 0 | 0.119 | 0.1137 | 0.0089 | 0.2419 | 38 | 6600 | 1643 | 0.2512 | 0.7011 | 0.1519 | 0.02 | [6 empty] | 1498 | 15 | 20 | 1 | 0.35 | 77 | 40 | 미정 |  | 2021-04-15 11:34 | 1641 |  | 22 | 0 | 0 | 0 | 0 | 0 | 0.3296 | 1.1497 | 0.2547 | 0.0304 | 104500 | 76 | 26 | 147 | 0.0126 | 0.0251 | 0.0258 | 0.0423 | 0.0223 | 0.0115 | 0.0089 | 0.0075
2021-04-15 | A63832 | B | 18 | SEAH-BQ2 | 104 | 37400 | 0.0646 | 0.1849 | 0.1849 | 0.2709 | 1578 | 1578 | 1533 | 3017 | 56.5 |  |  | 0 | 선택 | 미정 | 미정 | 미정 | 0 | 0 | 0 | 0 | 0 | 0 | 0.0646 | 0.0886 | 0.0035 | 0.2902 | 41 | 5600 | 1592 | 0.4444 | 0.7234 | 0.2304 | 0.0377 | 0.201 | 49.053 | 31.59 | 4.698 | 10.441 | 1.553 | 1485 | 30 | 30 | 3 | 0.2 | 107 | 24 | 미정 |  | 2021-04-15 12:09 | 1592 |  | 0 | 0 | 0 | 0 | 0 | 0 | 0.544 | 0.8178 | 0.2612 | 0.0304 | 104350 | 76 | 21 | 123 | 0.0676 | 0.0218 | 0.0251 | 0.0377 | 0.0178 | 0.0057 | 0.0042 | 0.004
2021-04-15 | B63303 | B | 5 | AE15B35C | 85 | 31100 | 0.1345 | 0.0345 | 0.0849 | 0.1443 | 1713 | 1684 | 1641 | 2375 | 49 |  |  | 0 | 미정 | 선택 | 미정 | 미정 | 0 | 0 | 0 | 0 | 0 | 0 | 0.1345 | 0.1803 | 0.0124 | 0.1113 | 44 | 4100 | 1637 | 0.2569 | 0.7202 | 0.155 | 0.033 | [6 empty] | 1498 | 15 | 20 | 1 | 0.36 | 64 | 26 | 미정 |  | 2021-04-15 12:34 | 1628 |  | 16 | 0 | 0 | 0 | 0 | 0 | 0.3371 | 1.1493 | 0.2359 | 0.0316 | 93500 | 71 | 47 | 184 | 0.0772 | 0.0307 | 0.0289 | 0.0539 | 0.0399 | 0.024 | 0.0155 | 0.0117
2021-04-15 | A63833 | B | 31 | SEAH-BQ2 | 103 | 36600 | 0.0601 | 0.1211 | 0.1211 | 0.2969 | 1603 | 1603 | 1534 | 2942 | 53.5 |  |  | 0 | 미정 | 미정 | 미정 | 미정 | 0 | 0 | 0 | 0 | 0 | 0 | 0.0601 | 0.0746 | 0.0034 | 0.2549 | 43 | 5100 | 1579 | 0.4058 | 0.6841 | 0.2316 | 0.0426 | 0.179 | 49.691 | 33.658 | 4.415 | 11.255 | 1.476 | 1485 | 30 | 31 | 3 | 0.2 | 57 | 24 | 미정 |  | 2021-04-15 13:06 | 1579 |  | 0 | 0 | 0 | 0 | 0 | 0 | 0.542 | 0.8305 | 0.2564 | 0.0281 |  | 75 | 31 | 144 | 0.0651 | 0.0267 | 0.0232 | 0.0327 | 0.0193 | 0.0081 | 0.0056 | 0.0052
2021-04-15 | B63304 | B | 1 | AE15B35C | 104 | 36300 | 0.0552 | 0.0254 | 0.0835 | 0.1075 | 1668 | 1621 | 1574 | 2553 | 26.5 |  |  | 0 | 미정 | 미정 | 미정 | 미정 | 0 | 0 | 0 | 0 | 0 | 0 | 0.0552 | 0.0896 | 0.0055 | 0.0421 | 44 | 6200 | 1630 | 0.2301 | 0.8161 | 0.1749 | 0.0306 | [6 empty] | 1498 | 15 | 16 | 1 | 0.36 | 56 | 17 | 미정 |  | 2021-04-15 13:36 | 1618 |  | 30 | 0 | 0 | 0 | 0 | 0 | 0.3322 | 1.1816 | 0.2539 | 0.027 | 97100 | 74 | 39 | 173 | 0.0423 | 0.0231 | 0.0256 | 0.0536 | 0.0289 | 0.013 | 0.0092 | 0.0081
2021-04-15 | A63834 | B | 10 | SP-AE1055LSM | 104 | 37200 | 0.066 | 0.135 | 0.135 | 0.1786 | 1594 | 1594 | 1554 | 3023 | 47.5 |  |  | 0 | 미정 | 미정 | 미정 | 미정 | 0 | 0 | 0 | 0 | 0 | 0 | 0.066 | 0.07 | 0.0022 | 0.4671 | 42 | 6300 | 1597 | 0.4454 | 0.6599 | 0.1991 | 0.0259 | 0.64 | 52.625 | 29.2 | 5.907 | 8.908 | 1.802 | 1485 | 25 | 25 | 3 | 0.21 | 78 | 24 | 미정 |  | 2021-04-15 14:08 | 1609 |  | 0 | 0 | 0 | 0 | 0 | 0 | 0.537 | 0.8309 | 0.238 | 0.0319 | 115900 | 104 | 53 | 190 | 0.051 | 0.0197 | 0.0238 | 0.0464 | 0.0269 | 0.0097 | 0.0042 | 0.004
2021-04-15 | B63305 | B | 37 | AE15B35C | 104 | 36900 | 0.0689 | 0.0484 | 0.0484 | 0.106 | 1621 | 1621 | 1562 | 2621 | 28.6 |  |  | 0 | 미정 | 미정 | 미정 | 미정 | 0 | 0 | 0 | 0 | 0 | 0 | 0.0689 | 0.0774 | 0.0075 | 0.1198 | 46 | 7700 | 1670 | 0.2859 | 0.7957 | 0.1871 | 0.0184 | [6 empty] | 1498 | 15 | 20 | 1 | 0.39 | 74 | 24 | 미정 |  | 2021-04-15 14:40 | 1657 |  | 50 | 0 | 11 | 0 | 0 | 0 | 0.3365 | 1.1422 | 0.2522 | 0.0292 | 96800 | 74 | 36 | 172 | 0.045 | 0.0314 | 0.0281 | 0.0389 | 0.0243 | 0.0053 | 0.0049 | 0.0052
2021-04-15 | A63835 | B | 36 | SP-AE1055LSM | 104 | 35800 | 0.0386 | 0.0641 | 0.0641 | 0.2188 | 1613 | 1613 | 1565 | 3077 | 41.6 |  |  | 0 | 미정 | 선택 | 미정 | 미정 | 0 | 0 | 0 | 0 | 0 | 0 | 0.0386 | 0.1141 | 0.0033 | 0.0014 | 46 | 5700 | 1598 | 0.451 | 0.6703 | 0.1783 | 0.0199 | 0.177 | 53.111 | 30.691 | 4.195 | 12.66 | 1.73 | 1485 | 25 | 25 | 3 | 0.2 | 65 | 22 | 미정 |  | 2021-04-15 15:09 | 1595 |  | 0 | 0 | 0 | 0 | 0 | 0 | 0.5352 | 0.8414 | 0.2433 | 0.0299 |  | 74 | 52 | 204 | 0.0498 | 0.0254 | 0.0248 | 0.0309 | 0.0434 | 0.0072 | 0.0031 | 0.0039
2021-04-15 | B63306 | B | 35 | AE15B35C | 104 | 36800 | 0.0722 | 0.0352 | 0.0352 | 0.1122 | 1638 | 1638 | 1563 | 2514 | 33 |  |  | 0 | 미정 | 미정 | 미정 | 미정 | 0 | 0 | 0 | 0 | 0 | 0 | 0.0722 | 0.0817 | 0.0046 | 0.2021 | 45 | 6100 | 1640 | 0.2664 | 0.9493 | 0.2116 | 0.0294 | [6 empty] | 1498 | 15 | 16 | 1 | 0.43 | 74 | 34 | 미정 |  | 2021-04-15 15:38 | 1629 |  | 60 | 0 | 21 | 0 | 0 | 0 | 0.3355 | 1.1422 | 0.2542 | 0.0314 | 97350 | 73 | 51 | 193 | 0.05 | 0.0335 | 0.0282 | 0.0407 | 0.0211 | 0.0058 | 0.0042 | 0.0042
2021-04-15 | A63836 | B | 18 | SP-AE1055LSM | 104 | 36800 | 0.061 | 0.0662 | 0.0662 | 0.153 | 1614 | 1614 | 1548 | 2997 | 39.1 |  |  | 0 | 미정 | 선택 | 미정 | 미정 | 0 | 0 | 0 | 0 | 0 | 0 | 0.061 | 0.0631 | 0.0025 | 0.347 | 43 | 5400 | 1608 | 0.4437 | 0.7029 | 0.2053 | 0.0171 | 0.234 | 51.034 | 33.038 | 3.862 | 13.214 | 1.544 | 1485 | 25 | 25 | 3 | 0.21 | 59 | 22 | 미정 |  | 2021-04-15 16:19 | 1582 |  | 0 | 0 | 0 | 0 | 0 | 0 | 0.5391 | 0.8319 | 0.2639 | 0.0314 | 97900 | 71 | 36 | 180 | 0.0488 | 0.025 | 0.0282 | 0.048 | 0.0186 | 0.0035 | 0.0033 | 0.0033
2021-04-15 | B63307 | B | 5 | AE15B35C | 104 | 38700 | 0.2141 | 0.0544 | 0.0544 | 0.1258 | 1628 | 1628 | 1539 | 2502 | 34.1 |  |  | 0 | 미정 | 미정 | 미정 | 미정 | 0 | 0 | 0 | 0 | 0 | 0 | 0.2141 | 0.1485 | 0.0167 | 0.0378 | 52 | 7400 | 1642 | 0.2661 | 0.9572 | 0.2126 | 0.027 | [6 empty] | 1498 | 15 | 16 | 1 | 0.43 | 81 | 40 | 미정 |  | 2021-04-15 16:45 | 1633 |  | 42 | 0 | 11 | 0 | 0 | 0 | 0.3368 | 1.1615 | 0.2519 | 0.032 | 102400 | 77 | 47 | 192 | 0.0524 | 0.0295 | 0.0303 | 0.0602 | 0.0272 | 0.007 | 0.0046 | 0.0057
2021-04-15 | A63837 | B | 31 | AE1055LS | 102 | 35800 | 0.0727 | 0.0621 | 0.0621 | 0.2114 | 1623 | 1623 | 1554 | 2947 | 51.2 |  |  | 0 | 해제 | 선택 | 미정 | 미정 | 0 | 0 | 0 | 0 | 0 | 0 | 0.0727 | 0.0923 | 0.0056 | 0.2247 | 50 | 5400 | 1608 | 0.4583 | 0.6651 | 0.2032 | 0.0203 | [6 empty] | 1484 | 25 | 25 | 3 | 0.21 | 66 | 31 | 미정 |  | 2021-04-15 17:37 | 1594 |  | 0 | 0 | 0 | 0 | 0 | 0 | 0.542 | 0.7795 | 0.2371 | 0.0321 | 101100 | 71 | 26 | 162 | 0.0585 | 0.0176 | 0.0267 | 0.0522 | 0.0281 | 0.0055 | 0.0031 | 0.0036
2021-04-15 | B63308 | B | 1 | AE15B35C | 103 | 37000 | 0.123 | 0.0323 | 0.1072 | 0.11 | 1700 | 1629 | 1583 | 2558 | 48 |  |  | 0 | 미정 | 미정 | 미정 | 미정 | 0 | 0 | 0 | 0 | 0 | 0 | 0.123 | 0.1197 | 0.0211 | 0.034 | 57 | 7300 | 1661 | 0.3102 | 0.9607 | 0.2315 | 0.0354 | [6 empty] | 1498 | 15 | 17 | 1 | 0.41 | 71 | 39 | 미정 |  | 2021-04-15 17:57 | 1635 |  | 70 | 0 | 14 | 0 | 0 | 0 | 0.3413 | 1.1431 | 0.2487 | 0.0303 | 97600 | 88 | 33 | 178 | 0.0798 | 0.0391 | 0.0268 | 0.043 | 0.0413 | 0.0064 | 0.0044 | 0.0045
2021-04-15 | A63838 | B | 37 | AE1055LS | 100 | 35900 | 0.0625 | 0.0748 | 0.0861 | 0.12 | 1590 | 1597 | 1551 | 3024 | 40 |  |  | 0 | 미정 | 선택 | 미정 | 미정 | 0 | 0 | 0 | 0 | 0 | 0 | 0.0625 | 0.1046 | 0.003 | 0.15 | 41 | 4600 | 1600 | 0.3929 | 0.6669 | 0.2065 | 0.0221 | [6 empty] | 1484 | 25 | 25 | 3 | 0.21 | 69 | 29 | 미정 |  | 2021-04-15 18:43 | 1597 |  | 0 | 17 | 0 | 0 | 0 | 0 | 0.5322 | 0.782 | 0.2338 | 0.0332 | 97800 | 66 | 36 | 158 | 0.048 | 0.0211 | 0.0273 | 0.0543 | 0.0283 | 0.006 | 0.0039 | 0.0042
2021-04-15 | B63309 | B | 10 | SMNB440HA | 104 | 36600 | 0.0861 | 0.0465 | 0 | 0.1428 | 1657 | 9999 | 1548 | 2645 | 34 |  |  | 0 | 미정 | 미정 | 미정 | 미정 | 0 | 0 | 0 | 0 | 0 | 0 | 0.0861 | 0.0907 | 0.0068 | 0.3965 | 48 | 7800 | 1661 | 0.3255 | 1.1791 | 0.2099 | 0.0311 | [6 empty] | 1495 | 18 | 20 | 1 | 0.41 | 85 | 29 | 미정 |  | 2021-04-15 18:58 | 1654 |  | 91 | 0 | 0 | 0 | 0 | 0 | 0.371 | 1.3963 | 0.2465 | 0.0337 | 100200 | 96 | 58 | 220 | 0.0524 | 0.039 | 0.0289 | 0.0447 | 0.0165 | 0.0044 | 0.0042 | 0.0038
2021-04-15 | A63839 | B | 35 | AE1055LS | 100 | 36700 | 0.0694 | 0.0413 | 0.0413 | 0.1779 | 1629 | 1629 | 1540 | 2963 | 46.6 |  |  | 0 | 선택 | 해제 | 미정 | 미정 | 0 | 0 | 0 | 0 | 0 | 0 | 0.0694 | 0.0657 | 0.0027 | 0.0434 | 40 | 4300 | 1592 | 0.4229 | 0.6466 | 0.1882 | 0.0228 | [6 empty] | 1484 | 25 | 25 | 3 | 0.21 | 66 | 37 | 미정 |  | 2021-04-15 19:49 | 1590 |  | 0 | 22 | 13 | 0 | 0 | 0 | 0.5396 | 0.7886 | 0.237 | 0.0311 | 104100 | 69 | 27 | 131 | 0.0549 | 0.018 | 0.0266 | 0.0468 | 0.0282 | 0.0067 | 0.0038 | 0.0043
2021-04-15 | B63310 | B | 29 | SMNB440HA | 104 | 37600 | 0.0904 | 0.0453 | 0.0453 | 0.125 | 1664 | 1664 | 1579 | 2494 | 25.1 |  |  | 0 | 미정 | 미정 | 미정 | 미정 | 0 | 0 | 0 | 0 | 0 | 0 | 0.0904 | 0.0789 | 0.0045 | 0.1434 | 45 | 7300 | 1651 | 0.3458 | 1.1788 | 0.1988 | 0.0214 | [6 empty] | 1495 | 18 | 19 | 1 | 0.43 | 76 | 26 | 미정 |  | 2021-04-15 20:09 | 1649 |  | 60 | 0 | 0 | 0 | 0 | 0 | 0.3695 | 1.4268 | 0.2624 | 0.0253 | 99000 | 71 | 51 | 202 | 0.039 | 0.0289 | 0.027 | 0.0363 | 0.0231 | 0.0056 | 0.0053 | 0.005
2021-04-15 | A63840 | B | 18 | AE1055LS | 95 | 33700 | 0.0701 | 0.0444 | 0.0444 | 0.1122 | 1631 | 1631 | 1574 | 2775 | 26.8 |  |  | 0 | 해제 | 선택 | 미정 | 미정 | 0 | 0 | 0 | 0 | 0 | 0 | 0.0701 | 0.0854 | 0.0049 | 0.3059 | 43 | 4400 | 1592 | 0.3981 | 0.6246 | 0.1958 | 0.0253 | [6 empty] | 1484 | 25 | 25 | 3 | 0.2 | 60 | 30 | 미정 |  | 2021-04-15 20:53 | 1587 |  | 0 | 38 | 0 | 0 | 0 | 0 | 0.5568 | 0.7939 | 0.2354 | 0.0305 | 101050 | 68 | 19 | 131 | 0.0315 | 0.0186 | 0.0262 | 0.0519 | 0.0308 | 0.0075 | 0.0039 | 0.0044
2021-04-15 | B63311 | B | 5 | SMNB440HA | 104 | 36800 | 0.0912 | 0.0339 | 0.0339 | 0.0998 | 1640 | 1640 | 1542 | 2490 | 26.8 |  |  | 0 | 미정 | 미정 | 미정 | 미정 | 0 | 0 | 0 | 0 | 0 | 0 | 0.0912 | 0.0906 | 0.0092 | 0.097 | 50 | 7600 | 1658 | 0.3063 | 1.2226 | 0.226 | 0.0233 | [6 empty] | 1495 | 18 | 19 | 1 | 0.39 | 79 | 38 | 미정 |  | 2021-04-15 21:12 | 1648 |  | 0 | 30 | 0 | 0 | 0 | 0 | 0.388 | 1.4052 | 0.2473 | 0.0229 | 96650 | 71 | 40 | 196 | 0.0419 | 0.0325 | 0.0252 | 0.0461 | 0.0164 | 0.005 | 0.0051 | 0.0054
2021-04-15 | A63841 | B | 31 | AE1055LS | 99 | 35800 | 0.0859 | 0.0919 | 0.1334 | 0.1552 | 1597 | 1622 | 1573 | 2960 | 37.5 |  |  | 0 | 해제 | 선택 | 미정 | 미정 | 0 | 0 | 0 | 0 | 0 | 0 | 0.0859 | 0.0587 | 0.0028 | 0.1856 | 48 | 3500 | 1593 | 0.4779 | 0.6631 | 0.2041 | 0.0161 | [6 empty] | 1484 | 25 | 25 | 3 | 0.21 | 69 | 37 | 미정 |  | 2021-04-15 21:53 | 1592 |  | 0 | 34 | 15 | 0 | 0 | 0 | 0.548 | 0.7774 | 0.2414 | 0.029 |  | 74 | 30 | 144 | 0.046 | 0.0194 | 0.0258 | 0.0469 | 0.0241 | 0.0051 | 0.0041 | 0.0044
2021-04-15 | B63312 | B | 1 | SMNB440HA | 104 | 37000 | 0.084 | 0.0318 | 0.0318 | 0.1191 | 1623 | 1623 | 1546 | 2527 | 26.1 |  |  | 0 | 미정 | 미정 | 미정 | 미정 | 0 | 0 | 0 | 0 | 0 | 0 | 0.084 | 0.0788 | 0.0083 | 0.6644 | 47 | 7900 | 1663 | 0.3198 | 1.1934 | 0.1466 | 0.0285 | [6 empty] | 1495 | 18 | 18 | 1 | 0.5 | 77 | 40 | 미정 |  | 2021-04-15 22:09 | 1643 |  | 90 | 0 | 32 | 0 | 0 | 0 | 0.3665 | 1.437 | 0.24 | 0.0251 | 106150 | 164 | 30 | 186 | 0.038 | 0.0232 | 0.0261 | 0.0395 | 0.013 | 0.0054 | 0.0059 | 0.0056
2021-04-15 | A63842 | B | 37 | SBC70L | 101 | 38000 | 0.068 | 0.1478 | 0.1478 | 0.2149 | 1642 | 1642 | 1583 | 3400 | 50.7 |  |  | 0 | 선택 | 미정 | 미정 | 미정 | 0 | 0 | 0 | 0 | 0 | 0 | 0.068 | 0.1736 | 0.0037 | 0.0878 | 41 | 4900 | 1636 | 0.2706 | 1.3102 | 0.1672 | 0.0228 | [6 empty] | 1498 | 20 | 23 | 3 | 0.22 | 88 | 29 | 미정 |  | 2021-04-15 22:56 | 1636 |  | 0 | 74 | 80 | 0 | 0 | 0 | 0.294 | 1.6559 | 0.2795 | 0.0337 |  | 95 | 48 | 171 | 0.0617 | 0.0175 | 0.0271 | 0.0613 | 0.0267 | 0.0103 | 0.0065 | 0.0082
2021-04-15 | B63313 | I | 36 | SA649 | 96 | 36900 | 0.1994 | 0.0383 | 0.042 | 0.0777 | 1665 | 1641 | 1618 | 2429 | 17.5 |  |  | 0 | 미정 | 미정 | 미정 | 미정 | 0 | 0 | 0 | 0 | 0 | 0 | 0.077 | 0.1764 | 0.0042 | 0.2602 | 36 | 5100 | 1659 | 0.4776 | 0.6968 | 0.18 | 0.0125 | [6 empty] | 1491 | 25 | 25 | 1 | 0.37 | 86 | 0 | 미정 |  | 2021-04-16 01:03 | 1645 |  | 0 | 0 | 52 | 0 | 0 | 0 | 0.476 | 0.6781 | 0.1896 | 0.0093 | 89800 | 1567 | 16 | 232 | 0.0284 | 0.0219 | 0.0086 | 0.0437 | 0.0247 | 0.0054 | 0.0042 | 0.0018
2021-04-15 | A63843 | B | 35 | SBC70L | 100 | 36100 | 0.0756 | 0.2381 | 0.1418 | 0.1979 | 1611 | 1613 | 1564 | 3242 | 51.5 |  |  | 0 | 선택 | 미정 | 미정 | 미정 | 0 | 0 | 0 | 0 | 0 | 0 | 0.0756 | 0.147 | 0.0049 | 0.0051 | 41 | 5900 | 1599 | 0.2596 | 1.277 | 0.1341 | 0.015 | [6 empty] | 1498 | 20 | 22 | 3 | 0.23 | 70 | 24 | 미정 |  | 2021-04-16 00:01 | 1599 |  | 0 | 154 | 94 | 0 | 0 | 0 | 0.3012 | 1.647 | 0.2815 | 0.0307 | 112450 | 79 | 45 | 169 | 0.0566 | 0.0172 | 0.0309 | 0.0696 | 0.0525 | 0.0275 | 0.0081 | 0.0079
2021-04-15 | B63314 | T | 10 | SM50CM | 104 | 37000 | 0.0484 | 0.0423 | 0.0994 | 0.1671 | 1636 | 1621 | 1617 | 2445 |  |  |  | 0 | 미정 | 미정 | 미정 | 미정 | 0 | 0 | 0 | 254 | 0 | 0 | 0.0484 | 0.0927 | 0.005 | 0.0023 | 41 | 2700 | 1651 | 0.4374 | 0.564 | 0.1735 | 0.0067 | [6 empty] | 1486 | 13 | 13 | 1 | 0.43 | 88 | 54 | 미정 |  | 2021-04-16 01:44 | 1638 |  | 36 | 0 | 41 | 0 | 0 | 0 | 0.526 | 0.7737 | 0.2516 | 0.0229 | 104300 |  | 18 | 217 | 0.004 | 0.0081 | 0.0194 | 0.0382 | 0.0254 | 0.0076 | 0.0085 | 0.0109
2021-04-15 | A63844 | B | 18 | SBC70L | 104 | 35900 | 0.0418 | 0.0586 | 0.0586 | 0.1378 | 1622 | 1622 | 1553 | 3157 | 48.1 |  |  | 0 | 선택 | 미정 | 미정 | 미정 | 0 | 0 | 0 | 0 | 0 | 0 | 0.0418 | 0.0648 | 0.0039 | 0.1534 | 43 | 5400 | 1607 | 0.2273 | 1.4676 | 0.2564 | 0.0168 | [6 empty] | 1498 | 20 | 22 | 3 | 0.21 | 64 | 22 | 미정 |  | 2021-04-16 01:10 | 1597 |  | 0 | 33 | 37 | 0 | 0 | 0 | 0.3105 | 1.6857 | 0.3103 | 0.0302 | 95650 | 69 | 40 | 166 | 0.0624 | 0.0282 | 0.0304 | 0.0439 | 0.0277 | 0.0055 | 0.0054 | 0.0055
2021-04-15 | A63845 | B | 31 | SBC70L | 103 | 37000 | 0.0591 | 0.0951 | 0.1666 | 0.1631 | 1579 | 1582 | 1546 | 3107 | 43.6 |  |  | 0 | 미정 | 미정 | 미정 | 미정 | 0 | 0 | 0 | 0 | 0 | 0 | 0.0591 | 0.1213 | 0.0038 | 0.173 | 42 | 5400 | 1613 | 0.2371 | 1.5081 | 0.1765 | 0.0249 | [6 empty] | 1498 | 20 | 22 | 3 | 0.24 | 66 | 24 | 미정 |  | 2021-04-16 02:18 | 1605 |  | 0 | 32 | 21 | 0 | 0 | 0 | 0.3088 | 1.6777 | 0.3047 | 0.0318 | 99050 | 70 | 39 | 154 | 0.0538 | 0.0295 | 0.031 | 0.0543 | 0.0396 | 0.0093 | 0.0061 | 0.0053
2021-04-15 | B63315 | T | 29 | SM50CM | 104 | 40400 | 0.0619 | 0.0243 | 0.0993 | 0.0984 | 1625 | 1577 | 1536 | 2582 |  |  |  | 0 | 미정 | 미정 | 미정 | 미정 | 0 | 0 | 0 | 254 | 0 | 0 | 0.0619 | 0.0683 | 0.0037 | 0.0023 | 46 | 7600 | 1617 | 0.3921 | 0.4726 | 0.1866 | 0.0054 | [6 empty] | 1486 | 13 | 14 | 1 | 0.37 | 57 | 55 | 미정 |  | 2021-04-16 02:47 | 1606 |  | 65 | 0 | 22 | 0 | 0 | 0 | 0.5175 | 0.7579 | 0.2549 | 0.0056 | 105200 |  | 32 | 160 | 0.004 | 0.0059 | 0.0193 | 0.0379 | 0.0183 | 0.0094 | 0.0101 | 0.0117
2021-04-15 | A63846 | B | 37 | SBC70L | 104 | 36500 | 0.0628 | 0.1741 | 0.1741 | 0.2264 | 1600 | 1600 | 1549 | 2967 | 48.1 |  |  | 0 | 미정 | 미정 | 미정 | 미정 | 0 | 0 | 0 | 0 | 0 | 0 | 0.0628 | 0.1057 | 0.0038 | 0.2613 | 41 | 5100 | 1614 | 0.2861 | 1.4018 | 0.2223 | 0.0361 | [6 empty] | 1498 | 20 | 21 | 3 | 0.24 | 61 | 22 | 미정 |  | 2021-04-16 03:26 | 1598 |  | 0 | 65 | 20 | 0 | 0 | 0 | 0.3113 | 1.6667 | 0.3019 | 0.0322 | 95850 | 71 | 34 | 142 | 0.0618 | 0.0287 | 0.0296 | 0.0579 | 0.0357 | 0.0116 | 0.0053 | 0.0055
2021-04-15 | B63316 | T | 1 | SM50CM | 104 | 37600 | 0.0988 | 0.0338 | 0.0534 | 0.1166 | 1626 | 1589 | 1538 | 2419 |  |  |  | 0 | 미정 | 미정 | 미정 | 미정 | 0 | 0 | 0 | 255 | 0 | 0 | 0.0988 | 0.0651 | 0.008 | 0.1899 | 42 | 6600 | 1618 | 0.4443 | 0.5646 | 0.2098 | 0.0051 | [6 empty] | 1486 | 13 | 13 | 1 | 0.39 | 57 | 17 | 미정 |  | 2021-04-16 03:49 | 1604 |  | 20 | 0 | 0 | 0 | 0 | 0 | 0.519 | 0.7803 | 0.2571 | 0.0053 | 102450 | 117 | 37 | 170 | 0.0038 | 0.006 | 0.021 | 0.0398 | 0.0121 | 0.0087 | 0.0095 | 0.0122
2021-04-15 | A63847 | B | 35 | SBC70L | 104 | 36300 | 0.1873 | 0.0757 | 0.0757 | 0.0771 | 1624 | 1624 | 1560 | 3031 | 24 |  |  | 0 | 미정 | 미정 | 미정 | 미정 | 0 | 0 | 0 | 0 | 0 | 0 | 0.1873 | 0.1744 | 0.007 | 0.1923 | 42 | 5300 | 1616 | 0.1891 | 1.4476 | 0.1847 | 0.0129 | [6 empty] | 1498 | 20 | 21 | 3 | 0.25 | 64 | 28 | 미정 |  | 2021-04-16 04:24 | 1599 |  | 0 | 86 | 42 | 0 | 0 | 0 | 0.2991 | 1.6607 | 0.3051 | 0.0317 | 105000 | 75 | 32 | 145 | 0.0286 | 0.0192 | 0.0302 | 0.0611 | 0.0481 | 0.0111 | 0.007 | 0.0058
2021-04-15 | B63317 | T | 36 | SM50CM4 | 104 | 37800 | 0.1053 | 0.0493 | 0.1262 | 0.1401 | 1619 | 1598 | 1540 | 2376 |  |  |  | 0 | 미정 | 미정 | 미정 | 미정 | 0 | 0 | 0 | 256 | 0 | 0 | 0.1053 | 0.0746 | 0.0052 | 0.1106 | 47 | 7500 | 1593 | 0.475 | 0.5231 | 0.2068 | 0.005 | [6 empty] | 1486 | 10 | 10 | 1 | 0.36 | 78 | 31 | 미정 |  | 2021-04-16 04:51 | 1612 |  | 40 | 0 | 11 | 0 | 0 | 0 | 0.533 | 0.7774 | 0.2642 | 0.0197 | 103700 | 103 | 43 | 187 | 0.0042 | 0.0053 | 0.0225 | 0.0413 | 0.019 | 0.0099 | 0.0104 | 0.012
2021-04-15 | A63848 | B | 18 | SBC70L | 105 | 37200 | 0.0496 | 0.1344 | 0.1643 | 0.1774 | 1559 | 1579 | 1541 | 2992 | 46.9 |  |  | 0 | 미정 | 미정 | 미정 | 미정 | 0 | 0 | 0 | 0 | 0 | 0 | 0.0496 | 0.0678 | 0.0048 | 0.2482 | 42 | 5200 | 1590 | 0.2562 | 1.3639 | 0.2014 | 0.023 | [6 empty] | 1498 | 20 | 20 | 3 | 0.22 | 60 | 24 | 미정 |  | 2021-04-16 05:28 | 1598 |  | 0 | 57 | 17 | 0 | 0 | 0 | 0.306 | 1.6617 | 0.304 | 0.0319 | 97350 | 1240 | 1218 | 2510 | 0.0611 | 0.0227 | 0.0276 | 0.0357 | 0.027 | 0.0067 | 0.0037 | 0.0039
2021-04-15 | B63318 | I | 5 | SNCM26V | 98 | 37600 | 0.0675 | 0.0288 | 0.0368 | 0.1031 | 1637 | 1590 | 1538 | 2495 | 16 |  |  | 0 | 미정 | 미정 | 미정 | 미정 | 0 | 0 | 0 | 0 | 0 | 0 | 0.0675 | 0.0893 | 0.0025 | 0.0264 | 62 | 11600 | 1663 | 0.1322 | 0.6905 | 0.1504 | 0.0077 | [6 empty] | 1500 | 20 | 20 | 1 | 0.39 | 82 | 0 | 미정 |  | 2021-04-16 06:22 | 1648 |  | 0 | 55 | 26 | 0 | 0 | 0 | 0.162 | 0.9206 | 0.2139 | 0.0094 | 95500 | 932 | 16 | 159 | 0.0268 | 0.0106 | 0.0205 | 0.0373 | 0.0258 | 0.0077 | 0.009 | 0.0074
2021-04-15 | A63849 | I | 29 | SCM415C2 | 95 | 35700 | 0.0751 | 0.0859 | 0.0859 | 0.0801 | 1657 | 1657 | 1621 | 2992 | 10.3 |  |  | 0 | 미정 | 미정 | 미정 | 미정 | 0 | 0 | 0 | 0 | 0 | 0 | 0.0751 | 0.1212 | 0.0026 | 0.1052 | 83 | 8900 | 1677 | 0.1267 | 0.6229 | 0.1619 | 0.0121 | [6 empty] | 1516 | 20 | 20 | 1 | 0.38 | 91 | 0 | 미정 |  | 2021-04-16 07:08 | 1677 |  | 0 | 72 | 12 | 0 | 0 | 0 | 0.156 | 0.6858 | 0.2215 | 0.0189 |  | 833 | 51 | 234 | 0.0134 | 0.0107 | 0.0259 | 0.0392 | 0.0398 | 0.0242 | 0.0121 | 0.0164
2021-04-16 | B63319 | B | 10 | 16MNCR5HM | 105 | 38800 | 0.0426 | 0.056 | 0.0554 | 0.0863 | 1588 | 1595 | 1562 | 2676 | 35.3 |  |  | 0 | 미정 | 선택 | 미정 | 미정 | 0 | 0 | 0 | 0 | 0 | 0 | 0.0426 | 0.041 | 0.0028 | 0.0031 | 65 | 11300 | 1683 | 0.127 | 0.7588 | 0.1035 | 0.021 | [6 empty] | 1513 | 16 | 20 | 1 | 0.35 | 88 | 45 | 미정 |  | 2021-04-16 07:51 | 1683 |  | 0 | 112 | 0 | 0 | 0 | 0 | 0.1552 | 1.1777 | 0.129 | 0.0359 | 107200 | 75 | 12 | 152 | 0.0512 | 0.0122 | 0.0295 | 0.0312 | 0.0223 | 0.0094 | 0.0068 | 0.0157
2021-04-16 | B63320 | B | 1 | 16MNCR5HM | 104 | 38400 | 0.0646 | 0.0423 | 0.0339 | 0.0847 | 1608 | 1618 | 1582 | 2686 | 14.3 |  |  | 0 | 미정 | 선택 | 미정 | 미정 | 0 | 0 | 0 | 0 | 0 | 0 | 0.0646 | 0.0791 | 0.0043 | 0.0454 | 49 | 7700 | 1648 | 0.1283 | 0.7542 | 0.0569 | 0.0129 | [6 empty] | 1513 | 16 | 18 | 1 | 0.51 | 56 | 25 | 미정 |  | 2021-04-16 08:45 | 1633 |  | 118 | 0 | 22 | 0 | 0 | 0 | 0.1577 | 1.1822 | 0.1213 | 0.0337 |  | 74 | 21 | 151 | 0.0193 | 0.0227 | 0.029 | 0.0335 | 0.0163 | 0.0114 | 0.0101 | 0.0145
2021-04-16 | B63321 | B | 5 | 16MNCR5HM | 104 | 36400 | 0.0604 | 0.0404 | 0.0404 | 0.0619 | 1624 | 1624 | 1595 | 2577 | 5.9 |  |  | 0 | 미정 | 미정 | 미정 | 미정 | 0 | 0 | 0 | 0 | 0 | 0 | 0.0604 | 0.0843 | 0.0024 | 0.0707 | 42 | 6200 | 1649 | 0.1248 | 0.7898 | 0.0978 | 0.0152 | [6 empty] | 1513 | 16 | 16 | 1 | 0.43 | 59 | 18 | 미정 |  | 2021-04-16 09:39 | 1635 |  | 121 | 0 | 0 | 0 | 0 | 0 | 0.1538 | 1.1821 | 0.1278 | 0.0354 |  | 72 | 33 | 167 | 0.0092 | 0.0265 | 0.0309 | 0.025 | 0.0093 | 0.0065 | 0.0063 | 0.0171
2021-04-16 | B63322 | B | 29 | 16MNCR5HM | 104 | 37500 | 0.0532 | 0.9897 | 0.087 | 0.0802 | 1599 | 1592 | 1579 | 2684 | 37 |  |  | 0 | 미정 | 미정 | 미정 | 미정 | 0 | 0 | 0 | 0 | 0 | 0 | 0.0532 | 0.0701 | 0.0025 | 0.0781 | 46 | 7100 | 1653 | 0.1249 | 0.8607 | 0.0697 | 0.0258 | [6 empty] | 1513 | 16 | 16 | 1 | 0.45 | 75 | 33 | 미정 |  | 2021-04-16 10:40 | 1644 |  | 71 | 0 | 0 | 0 | 0 | 0 | 0.152 | 1.1813 | 0.1161 | 0.0352 |  | 77 | 41 | 182 | 0.0627 | 0.031 | 0.0332 | 0.0331 | 0.021 | 0.0065 | 0.0059 | 0.0157
2021-04-16 | B63323 | B | 10 | AE8617HG | 104 | 38100 | 0.0827 | 0.0441 | 0.0593 | 0.0851 | 1596 | 1595 | 1568 | 2516 |  |  |  | 0 | 미정 | 미정 | 미정 | 미정 | 0 | 0 | 0 | 152 | 0 | 0 | 0.0827 | 0.0846 | 0.0036 | 0.264 | 44 | 6900 | 1653 | 0.1071 | 0.5657 | 0.1648 | 0.0077 | [6 empty] | 1512 | 16 | 16 | 1 | 0.52 | 70 | 22 | 미정 |  | 2021-04-16 11:42 | 1644 |  | 56 | 0 | 0 | 0 | 0 | 0 | 0.158 | 0.8263 | 0.2531 | 0.038 | 97100 | 76 | 57 | 209 | 0.0057 | 0.0102 | 0.034 | 0.0409 | 0.0095 | 0.0078 | 0.0071 | 0.0161
2021-04-16 | B63324 | B | 1 | AE8617HG | 101 | 36800 | 0.0896 | 0.0604 | 0.0604 | 0.0904 | 1658 | 1658 | 1613 | 2489 |  |  |  | 0 | 미정 | 미정 | 미정 | 미정 | 0 | 0 | 0 | 206 | 0 | 0 | 0.0896 | 0.0823 | 0.0038 | 0.4171 | 47 | 5600 | 1643 | 0.1138 | 0.567 | 0.1937 | 0.0072 | [6 empty] | 1512 | 16 | 16 | 1 | 0.5 | 67 | 27 | 미정 |  | 2021-04-16 12:40 | 1638 |  | 62 | 0 | 0 | 0 | 0 | 0 | 0.163 | 0.8211 | 0.2593 | 0.0376 | 99850 | 64 | 51 | 199 | 0.0049 | 0.0087 | 0.0343 | 0.0441 | 0.0111 | 0.0098 | 0.0093 | 0.0165
2021-04-16 | B63325 | B | 5 | AE8617HG | 104 | 36500 | 0.0545 | 0.0482 | 0.0482 | 0.1178 | 1587 | 1587 | 1541 | 2429 |  |  |  | 0 | 미정 | 미정 | 미정 | 미정 | 0 | 0 | 0 | 204 | 0 | 0 | 0.0545 | 0.0769 | 0.0039 | 0.2857 | 47 | 8500 | 1660 | 0.133 | 0.6434 | 0.1744 | 0.0052 | [6 empty] | 1512 | 16 | 17 | 1 | 0.48 | 75 | 38 | 미정 |  | 2021-04-16 13:38 | 1653 |  | 40 | 0 | 13 | 0 | 0 | 0 | 0.1591 | 0.8074 | 0.2477 | 0.0366 | 94900 | 62 | 41 | 186 | 0.0053 | 0.0064 | 0.0316 | 0.0362 | 0.0104 | 0.01 | 0.011 | 0.0164
2021-04-16 | B63326 | B | 35 | AE8617HG | 104 | 36900 | 0.0827 | 0.0317 | 0.0317 | 0.0808 | 1649 | 1649 | 1554 | 2503 |  |  |  | 0 | 미정 | 미정 | 미정 | 미정 | 0 | 0 | 0 | 204 | 0 | 0 | 0.0827 | 0.1151 | 0.0152 | 0.0597 | 50 | 8400 | 1631 | 0.1242 | 0.5641 | 0.1701 | 0.0089 | [6 empty] | 1512 | 16 | 17 | 3 | 0.25 | 71 | 24 | 미정 |  | 2021-04-16 14:55 | 1629 |  | 0 | 52 | 0 | 0 | 0 | 0 | 0.1575 | 0.8092 | 0.2485 | 0.037 | 102900 | 82 | 36 | 160 | 0.0027 | 0.0126 | 0.0323 | 0.0327 | 0.0354 | 0.0157 | 0.0118 | 0.0139
2021-04-16 | B63327 | B | 36 | AE15B36C2 | 105 | 38600 | 0.1063 | 0.1126 | 0.1126 | 0.0772 | 1584 | 1584 | 1586 | 2564 | 15.7 |  |  | 0 | 미정 | 미정 | 미정 | 미정 | 0 | 0 | 0 | 0 | 0 | 0 | 0.1063 | 0.1209 | 0.0087 | 0.0022 | 51 | 7800 | 1672 | 0.2655 | 1.0673 | 0.1815 | 0.0086 | [6 empty] | 1498 | 15 | 20 | 3 | 0.23 | 99 | 36 | 미정 |  | 2021-04-16 15:58 | 1649 |  | 0 | 29 | 0 | 0 | 0 | 0 | 0.322 | 1.2934 | 0.2735 | 0.0259 | 150350 | 96 | 52 | 195 | 0.0162 | 0.0151 | 0.025 | 0.0415 | 0.035 | 0.0117 | 0.01 | 0.0155
2021-04-16 | B63328 | B | 18 | AE15B36C2 | 103 | 37900 | 0.0737 | 0.0407 | 0.0407 | 0.085 | 1643 | 1643 | 1552 | 2546 | 30 |  |  | 0 | 미정 | 미정 | 미정 | 미정 | 0 | 0 | 0 | 0 | 0 | 0 | 0.0737 | 0.0944 | 0.0073 | 0.2848 | 45 | 7100 | 1624 | 0.2484 | 1.0551 | 0.1969 | 0.0233 | [6 empty] | 1498 | 15 | 17 | 3 | 0.23 | 57 | 18 | 미정 |  | 2021-04-16 17:09 | 1618 |  | 0 | 32 | 0 | 0 | 0 | 0 | 0.334 | 1.2919 | 0.2576 | 0.0347 |  | 70 | 29 | 159 | 0.0507 | 0.0225 | 0.0303 | 0.0458 | 0.0367 | 0.0092 | 0.0076 | 0.0201
2021-04-16 | B63329 | B | 37 | AE15B36C2 | 99 | 38700 | 0.0862 | 0.0597 | 0.0597 | 0.1094 | 1595 | 1595 | 1567 | 2557 |  |  |  | 0 | 미정 | 미정 | 미정 | 미정 | 0 | 0 | 0 | 152 | 0 | 0 | 0.0862 | 0.129 | 0.01 | 0.1373 | 48 | 8200 | 1655 | 0.2278 | 1.0514 | 0.1931 | 0.0081 | [6 empty] | 1498 | 15 | 16 | 1 | 0.29 | 85 | 35 | 미정 |  | 2021-04-16 18:16 | 1652 |  | 80 | 0 | 0 | 0 | 0 | 0 | 0.3232 | 1.3072 | 0.2558 | 0.0329 | 97900 | 73 | 32 | 161 | 0.0046 | 0.0092 | 0.0292 | 0.0424 | 0.0253 | 0.0102 | 0.0101 | 0.019
2021-04-16 | B63330 | B | 29 | AE15B36C2 | 105 | 37600 | 0.1165 | 0.0714 | 0.0714 | 0.1025 | 1616 | 1616 | 1548 | 2491 |  |  |  | 0 | 미정 | 미정 | 미정 | 미정 | 0 | 0 | 0 | 152 | 0 | 0 | 0.1165 | 0.1181 | 0.0094 | 0.0409 | 43 | 7400 | 1638 | 0.2806 | 1.0785 | 0.1913 | 0.0045 | [6 empty] | 1498 | 15 | 15 | 1 | 0.26 | 63 | 19 | 미정 |  | 2021-04-16 19:09 | 1634 |  | 66 | 0 | 0 | 0 | 0 | 0 | 0.338 | 1.3262 | 0.2528 | 0.0317 |  | 72 | 44 | 178 | 0.0037 | 0.0058 | 0.0283 | 0.0626 | 0.0317 | 0.0182 | 0.0167 | 0.0189
2021-04-16 | B63331 | B | 10 | AE15B36C3 | 103 | 37100 | 0.0814 | 0.0287 | 0.0287 | 0.1125 | 1621 | 1621 | 1537 | 2552 |  |  |  | 0 | 미정 | 미정 | 미정 | 미정 | 0 | 0 | 0 | 155 | 0 | 0 | 0.0814 | 0.0986 | 0.0047 | 0.0975 | 43 | 8200 | 1633 | 0.2521 | 1.1165 | 0.232 | 0.0042 | [6 empty] | 1498 | 15 | 15 | 1 | 0.25 | 72 | 20 | 미정 |  | 2021-04-16 20:11 | 1628 |  | 70 | 0 | 0 | 0 | 0 | 0 | 0.3246 | 1.3109 | 0.2665 | 0.0317 | 98850 | 77 | 44 | 180 | 0.003 | 0.0053 | 0.0259 | 0.0345 | 0.0279 | 0.0149 | 0.0137 | 0.0218
2021-04-16 | B63332 | B | 5 | AE15B36C3 | 104 | 37200 | 0.0753 | 0.036 | 0.036 | 0.1019 | 1620 | 1620 | 1545 | 2524 |  |  |  | 0 | 미정 | 미정 | 미정 | 미정 | 0 | 0 | 0 | 152 | 0 | 0 | 0.0753 | 0.0871 | 0.0039 | 0.2076 | 47 | 8500 | 1638 | 0.2553 | 1.1082 | 0.2242 | 0.004 | [6 empty] | 1498 | 15 | 16 | 1 | 0.25 | 76 | 26 | 미정 |  | 2021-04-16 21:09 | 1633 |  | 71 | 0 | 0 | 0 | 0 | 0 | 0.334 | 1.3015 | 0.2474 | 0.0311 |  | 76 | 46 | 194 | 0.0031 | 0.0047 | 0.0249 | 0.036 | 0.0243 | 0.0128 | 0.0145 | 0.0213
2021-04-16 | B63333 | B | 1 | AE15B36C3 | 104 | 38600 | 0.0719 | 0.026 | 0.0445 | 0.1297 | 1613 | 1571 | 1542 | 2562 |  |  |  | 0 | 미정 | 미정 | 미정 | 미정 | 0 | 0 | 0 | 158 | 0 | 0 | 0.0719 | 0.1208 | 0.0066 | 0.099 | 51 | 9400 | 1638 | 0.2443 | 1.061 | 0.2299 | 0.0041 | [6 empty] | 1498 | 15 | 16 | 1 | 0.32 | 74 | 21 | 미정 |  | 2021-04-16 22:14 | 1641 |  | 115 | 0 | 8 | 0 | 0 | 0 | 0.335 | 1.316 | 0.2635 | 0.0303 |  | 79 | 52 | 207 | 0.0032 | 0.0047 | 0.0242 | 0.0249 | 0.0309 | 0.0092 | 0.0098 | 0.0219
2021-04-16 | B63334 | B | 29 | AE15B36C3 | 104 | 40200 | 0.0596 | 0.0535 | 0.102 | 0.1206 | 1555 | 1566 | 1554 | 2753 |  |  |  | 0 | 미정 | 미정 | 미정 | 미정 | 0 | 0 | 0 | 303 | 0 | 0 | 0.0596 | 0.0876 | 0.0048 | 0.1891 | 47 | 8100 | 1643 | 0.2561 | 1.0859 | 0.2431 | 0.0043 | [6 empty] | 1498 | 15 | 17 | 1 | 0.32 | 69 | 22 | 미정 |  | 2021-04-16 23:14 | 1627 |  | 77 | 0 | 8 | 0 | 0 | 0 | 0.339 | 1.3137 | 0.2506 | 0.0285 |  | 105 | 59 | 217 | 0.0045 | 0.0045 | 0.0235 | 0.0286 | 0.0172 | 0.0087 | 0.0084 | 0.0202
2021-04-16 | B63335 | B | 10 | SM45CB | 104 | 36400 | 0.1019 | 0.0408 | 0.0408 | 0.1619 | 1612 | 1612 | 1520 | 2573 |  |  |  | 0 | 미정 | 미정 | 미정 | 미정 | 0 | 0 | 0 | 308 | 0 | 0 | 0.1019 | 0.1338 | 0.0088 | 0.0205 | 57 | 9700 | 1650 | 0.4095 | 0.5793 | 0.1612 | 0.003 | [6 empty] | 1493 | 14 | 16 | 1 | 0.37 | 89 | 27 | 미정 |  | 2021-04-17 00:51 | 1636 |  | 20 | 0 | 0 | 0 | 0 | 0 | 0.45 | 0.6518 | 0.1981 | 0.0061 |  | 102 | 78 | 253 | 0.0067 | 0.0037 | 0.0054 | 0.0435 | 0.0551 | 0.0194 | 0.0152 | 0.0119
2021-04-16 | B63336 | B | 5 | SM45CB | 103 | 36700 | 0.1041 | 0.0225 | 0.0401 | 0.152 | 1667 | 1614 | 1557 | 2564 |  |  |  | 0 | 미정 | 미정 | 미정 | 미정 | 0 | 0 | 0 | 304 | 0 | 0 | 0.1041 | 0.1093 | 0.0054 | 0.0086 | 39 | 6200 | 1628 | 0.4007 | 0.5114 | 0.1683 | 0.0037 | [6 empty] | 1493 | 14 | 19 | 1 | 0.33 | 70 | 16 | 미정 |  | 2021-04-17 01:54 | 1624 |  | 13 | 0 | 0 | 0 | 0 | 0 | 0.4513 | 0.6451 | 0.2073 | 0.0069 |  | 68 | 81 | 242 | 0.0059 | 0.004 | 0.006 | 0.0479 | 0.0451 | 0.0113 | 0.0106 | 0.0081
2021-04-16 | B63337 | B | 1 | SM45CB | 104 | 37200 | 0.1276 | 0.0853 | 0.0853 | 0.1131 | 1616 | 1616 | 1549 | 2547 |  |  |  | 0 | 미정 | 미정 | 미정 | 미정 | 0 | 0 | 0 | 305 | 0 | 0 | 0.1276 | 0.0946 | 0.0164 | 0.0027 | 53 | 7200 | 1605 | 0.351 | 0.5874 | 0.1477 | 0.0033 | [6 empty] | 1493 | 14 | 16 | 1 | 0.33 | 69 | 20 | 미정 |  | 2021-04-17 03:25 | 1612 |  | 15 | 0 | 0 | 0 | 0 | 0 | 0.4498 | 0.6447 | 0.2052 | 0.0067 |  | 68 | 48 | 192 | 0.0057 | 0.0036 | 0.0059 | 0.052 | 0.0457 | 0.0179 | 0.0124 | 0.0097
2021-04-16 | B63338 | B | 37 | SM45CB | 104 | 36600 | 0.1505 | 0.1659 | 0.1659 | 0.2179 | 1586 | 1586 | 1505 | 2541 |  |  |  | 0 | 미정 | 미정 | 미정 | 미정 | 0 | 0 | 0 | 302 | 0 | 0 | 0.1505 | 0.1125 | 0.0077 | 0.1845 | 40 | 6700 | 1619 | 0.3844 | 0.6002 | 0.1663 | 0.0033 | [6 empty] | 1493 | 14 | 18 | 3 | 0.23 | 61 | 17 | 미정 |  | 2021-04-17 04:44 | 1608 |  | 0 | 15 | 102 | 0 | 0 | 0 | 0.4209 | 0.6292 | 0.1765 | 0.0027 | 98950 | 67 | 25 | 139 | 0.0038 | 0.0037 | 0.0031 | 0.0575 | 0.0381 | 0.0169 | 0.0158 | 0.0206
2021-04-16 | B63339 | B | 10 | SM45CB | 103 | 36800 | 0.1571 | 0.0567 | 0.0567 | 0.1074 | 1595 | 1595 | 1547 | 2543 |  |  |  | 0 | 미정 | 미정 | 미정 | 미정 | 0 | 0 | 0 | 302 | 0 | 0 | 0.1571 | 0.1267 | 0.0088 | 0.1397 | 43 | 6100 | 1614 | 0.3756 | 0.5175 | 0.1958 | 0.0046 | [6 empty] | 1493 | 14 | 14 | 1 | 0.23 | 54 | 22 | 미정 |  | 2021-04-17 05:52 | 1600 |  | 45 | 0 | 0 | 0 | 0 | 0 | 0.444 | 0.6532 | 0.196 | 0.0206 |  | 0 | 18 | 124 | 0.0029 | 0.0046 | 0.0167 | 0.0572 | 0.0563 | 0.0129 | 0.011 | 0.0093
2021-04-16 | A63850 | B | 31 | P-STB3D | 91 | 47800 | 0.0963 | 0.1101 | 0.1101 | 0.22 | 1618 | 1618 | 1534 | 1762 |  |  |  | 0 | 미정 | 미정 | 미정 | 미정 | 0 | 0 | 0 | 0 | 0 | 0 | 0.0963 | 0.1402 | 0.0029 | 0.3586 | 65 | 8600 | 1584 | 0.8982 | 0.9492 | 0.5034 | 0.0099 | 0.11 | 62.242 | 18.109 | 12.192 | 5.105 | 3.437 | 1450 | 30 | 25 | 3 | 0.23 | 88 | 34 | 미정 |  | 2021-04-17 06:21 | 1584 |  | 0 | 47 | 39 | 0 | 0 | 0 | 0.945 | 1.1626 | 0.6628 | 0.013 | 97750 | 66 | 22 | 142 | 0.0014 | 0.0149 | 0.0105 | 0.0422 | 0.0332 | 0.0035 | 0.0019 | 0.002
2021-04-17 | B63340 | B | 5 | SM45C | 103 | 37400 | 0.09 | 0.0298 | 0.0577 | 0.1545 | 1674 | 1645 | 1594 | 2720 |  |  |  | 0 | 미정 | 미정 | 미정 | 미정 | 0 | 0 | 0 | 301 | 0 | 0 | 0.09 | 0.0923 | 0.0049 | 0.0656 | 47 | 4700 | 1612 | 0.3682 | 0.1733 | 0.1524 | 0.0039 | [6 empty] | 1493 | 15 | 15 | 1 | 0.3 | 55 | 23 | 미정 |  | 2021-04-17 06:57 | 1604 |  | 72 | 0 | 0 | 0 | 0 | 0 | 0.442 | 0.664 | 0.1963 | 0.0193 | 97250 | 75 | 20 | 124 | 0.0046 | 0.0043 | 0.0167 | 0.0419 | 0.0119 | 0.0093 | 0.0102 | 0.0119
2021-04-17 | A63851 | B | 18 | P-STB3D | 101 | 38600 |  | 0.0744 | 0.1808 | 0.238 | 1587 | 1605 | 1539 | 3094 |  |  |  | 0 | 미정 | 미정 | 미정 | 미정 | 0 | 0 | 0 | 0 | 0 | 0 |  |  |  |  | 45 | 6800 | 1568 | 0.8459 | 1.0086 | 0.569 | 0.0089 | 0.101 | 61.302 | 18.851 | 11.846 | 5.174 | 3.251 | 1450 | 30 | 25 | 3 | 0.22 | 59 | 20 | 미정 |  | 2021-04-17 07:19 | 1568 |  | 0 | 22 | 20 | 0 | 0 | 0 | 0.939 | 1.1596 | 0.6643 | 0.0099 | 97300 | 71 | 19 | 129 | 0.0027 | 0.0109 | 0.0095 |  | 0.0144 | 0.0032 | 0.0019 | 0.0026
2021-04-17 | B63341 | B | 1 | SM45C | 104 | 36000 | 0.0769 | 0.0338 | 0.121 | 0.1674 | 1612 | 1589 | 1557 | 2549 |  |  |  | 0 | 미정 | 미정 | 미정 | 미정 | 0 | 0 | 0 | 252 | 0 | 0 | 0.0769 | 0.0757 | 0.0031 | 0.5927 | 44 | 5900 | 1619 | 0.3651 | 0.185 | 0.1468 | 0.0033 | [6 empty] | 1493 | 15 | 15 | 1 | 0.23 | 60 | 24 | 미정 |  | 2021-04-17 07:52 | 1604 |  | 62 | 0 | 0 | 0 | 0 | 0 | 0.448 | 0.6639 | 0.2121 | 0.0115 | 101600 | 78 | 23 | 135 | 0.0037 | 0.0043 | 0.018 | 0.0424 | 0.0227 | 0.0132 | 0.015 | 0.0164
2021-04-17 | A63852 | B | 36 | P-STB3D | 101 | 36700 | 0.0681 | 0.0874 | 0.0874 | 0.3178 | 1633 | 1633 | 1555 | 2984 |  |  |  | 0 | 미정 | 미정 | 미정 | 미정 | 0 | 0 | 0 | 0 | 0 | 0 | 0.0681 | 0.0987 | 0.0033 | 0.202 | 45 | 5500 | 1565 | 0.9082 | 1.0338 | 0.6011 | 0.009 | 0.103 | 55.333 | 18.243 | 15.964 | 3.466 | 3.033 | 1450 | 30 | 25 | 3 | 0.23 | 72 | 35 | 미정 |  | 2021-04-17 08:20 | 1565 |  | 0 | 37 | 0 | 0 | 0 | 0 | 0.958 | 1.1662 | 0.6614 | 0.009 | 98200 | 71 | 27 | 136 | 0.0033 | 0.0094 | 0.0084 | 0.0464 | 0.0089 | 0.0042 | 0.0033 | 0.0032
2021-04-17 | B63342 | B | 29 | SM45C | 104 | 36900 | 0.0692 | 0.0291 | 0.0578 | 0.1213 | 1629 | 1610 | 1562 | 2610 |  |  |  | 0 | 미정 | 미정 | 미정 | 미정 | 0 | 0 | 0 | 250 | 0 | 0 | 0.0692 | 0.0538 | 0.0022 | 0.2596 | 48 | 6900 | 1619 | 0.3642 | 0.1392 | 0.1466 | 0.0035 | [6 empty] | 1493 | 15 | 15 | 1 | 0.24 | 54 | 11 | 미정 |  | 2021-04-17 08:54 | 1611 |  | 58 | 0 | 0 | 0 | 0 | 0 | 0.4481 | 0.669 | 0.2126 | 0.0167 | 94700 | 73 | 30 | 150 | 0.0066 | 0.0043 | 0.0143 | 0.0394 | 0.0251 | 0.0118 | 0.0123 | 0.0136
2021-04-17 | A63853 | B | 37 | P-STB3D | 101 | 36700 | 0.0505 | 0.2421 | 0.2421 | 0.391 | 1619 | 1619 | 1544 | 2986 |  |  |  | 0 | 미정 | 선택 | 미정 | 미정 | 0 | 0 | 0 | 0 | 0 | 0 | 0.0505 | 0.0735 | 0.0019 | 0.2252 | 45 | 6100 | 1543 | 0.8145 | 1.0323 | 0.5989 | 0.0091 | 0.062 | 57.628 | 17.462 | 16.465 | 3.5 | 3.3 | 1450 | 30 | 25 | 3 | 0.23 | 68 | 33 | 미정 |  | 2021-04-17 09:16 | 1543 |  | 0 | 45 | 20 | 0 | 0 | 0 | 0.968 | 1.16 | 0.6625 | 0.0093 | 104450 | 77 | 31 | 146 | 0.0015 | 0.0105 | 0.0084 | 0.0372 | 0.0447 | 0.0065 | 0.004 | 0.0037
2021-04-17 | B63343 | B | 10 | SM45C | 104 | 35500 | 0.1471 | 0.0697 | 0.0697 | 0.1491 | 1610 | 1610 | 1551 | 2580 |  |  |  | 0 | 미정 | 미정 | 미정 | 미정 | 0 | 0 | 0 | 255 | 0 | 0 | 0.1471 | 0.133 | 0.0066 | 0.1671 | 44 | 6000 | 1622 | 0.38 | 0.2387 | 0.1363 | 0.0035 | [6 empty] | 1493 | 15 | 15 | 1 | 0.26 | 72 | 26 | 미정 |  | 2021-04-17 09:47 | 1612 |  | 81 | 0 | 11 | 0 | 0 | 0 | 0.454 | 0.6672 | 0.2103 | 0.0132 | 98150 | 84 | 47 | 174 | 0.0035 | 0.0048 | 0.0118 | 0.056 | 0.0261 | 0.0153 | 0.0161 | 0.0135
2021-04-17 | A63854 | B | 31 | P-STB3D | 100 | 36600 | 0.1251 | 0.2359 | 0.2359 | 0.4017 | 1618 | 1618 | 1536 | 2933 |  |  |  | 0 | 미정 | 선택 | 미정 | 미정 | 0 | 0 | 0 | 0 | 0 | 0 | 0.1251 | 0.2438 | 0.0045 | 0.0208 | 44 | 5800 | 1548 | 0.8365 | 0.9891 | 0.6192 | 0.007 | 0.073 | 57.818 | 17.693 | 15.809 | 3.657 | 3.267 | 1450 | 30 | 25 | 3 | 0.24 | 60 | 22 | 미정 |  | 2021-04-17 10:11 | 1548 |  | 0 | 25 | 23 | 0 | 0 | 0 | 0.938 | 1.16 | 0.6688 | 0.0084 | 103800 | 74 | 42 | 168 | 0.0021 | 0.009 | 0.0077 | 0.0468 | 0.0295 | 0.0087 | 0.0042 | 0.0038
2021-04-17 | B63344 | B | 5 | SM25C | 103 | 35800 | 0.0957 | 0.0457 | 0.0559 | 0.1097 | 1597 | 1591 | 1561 | 2555 | 22.1 |  |  | 0 | 미정 | 미정 | 미정 | 미정 | 0 | 0 | 0 | 150 | 0 | 0 | 0.0957 | 0.1197 | 0.0068 | 0.0421 | 43 | 6400 | 1654 | 0.1903 | 0.1604 | 0.1889 | 0.0142 | [6 empty] | 1510 | 15 | 15 | 1 | 0.24 | 76 | 25 | 미정 |  | 2021-04-17 10:46 | 1645 |  | 42 | 0 | 35 | 0 | 0 | 0 | 0.253 | 0.3937 | 0.2519 | 0.0169 | 96850 | 78 | 65 | 213 | 0.0344 | 0.0163 | 0.0221 | 0.0511 | 0.0285 | 0.0111 | 0.0121 | 0.0115
2021-04-17 | A63855 | B | 18 | P-STB3D | 100 | 36600 | 0.0572 | 0.1172 | 0.1172 | 0.2406 | 1627 | 1627 | 1557 | 2977 |  |  |  | 0 | 미정 | 선택 | 미정 | 미정 | 0 | 0 | 0 | 0 | 0 | 0 | 0.0572 | 0.099 | 0.0022 | 0.2241 | 43 | 5600 | 1559 | 0.8581 | 1.043 | 0.5891 | 0.0077 | 0.208 | 54.785 | 17.547 | 18.402 | 2.977 | 3.122 | 1450 | 30 | 25 | 3 | 0.28 | 68 | 24 | 미정 |  | 2021-04-17 11:09 | 1559 |  | 0 | 44 | 0 | 0 | 0 | 0 | 0.948 | 1.1651 | 0.665 | 0.0086 | 104900 | 77 | 48 | 179 | 0.0024 | 0.0094 | 0.0078 | 0.0451 | 0.0203 | 0.0042 | 0.003 | 0.0034
2021-04-17 | B63345 | B | 1 | SM25C | 104 | 36200 | 0.0664 | 0.0307 | 0.0568 | 0.0915 | 1635 | 1618 | 1580 | 2645 | 23.3 |  |  | 0 | 미정 | 미정 | 미정 | 미정 | 0 | 0 | 0 | 151 | 0 | 0 | 0.0664 | 0.08 | 0.0048 | 0.2489 | 42 | 5600 | 1650 | 0.1987 | 0.1421 | 0.19 | 0.0174 | [6 empty] | 1510 | 15 | 20 | 1 | 0.22 | 65 | 27 | 미정 |  | 2021-04-17 11:45 | 1638 |  | 55 | 0 | 21 | 0 | 0 | 0 | 0.251 | 0.4053 | 0.2313 | 0.0261 |  | 74 | 56 | 199 | 0.0357 | 0.0136 | 0.0241 | 0.0404 | 0.0197 | 0.01 | 0.0089 | 0.0085
2021-04-17 | A63856 | B | 36 | P-STB3D | 101 | 36700 | 0.1042 | 0.1011 | 0.1011 | 0.2324 | 1638 | 1638 | 1567 | 3035 |  |  |  | 0 | 미정 | 선택 | 미정 | 미정 | 0 | 0 | 0 | 0 | 0 | 0 | 0.1042 | 0.161 | 0.0049 | 0.1431 | 46 | 5400 | 1560 | 0.7971 | 1.0451 | 0.5892 | 0.0074 | 0.211 | 54.735 | 17.477 | 18.62 | 2.939 | 3.131 | 1450 | 30 | 26 | 3 | 0.24 | 61 | 25 | 미정 |  | 2021-04-17 12:14 | 1560 |  | 0 | 26 | 0 | 0 | 0 | 0 | 0.925 | 1.1661 | 0.6642 | 0.008 | 109100 | 79 | 45 | 182 | 0.0033 | 0.009 | 0.0069 | 0.0571 | 0.0132 | 0.0051 | 0.0032 | 0.0037
2021-04-17 | B63346 | B | 29 | SM25C | 104 | 35900 | 0.0657 | 0.0498 | 0.0498 | 0.0983 | 1603 | 1603 | 1518 | 2535 | 39.2 |  |  | 0 | 미정 | 미정 | 미정 | 미정 | 0 | 0 | 0 | 154 | 0 | 0 | 0.0657 | 0.0784 | 0.0062 | 0.0508 | 47 | 7200 | 1622 | 0.1789 | 0.1752 | 0.1794 | 0.023 | [6 empty] | 1510 | 15 | 15 | 1 | 0.23 | 59 | 16 | 미정 |  | 2021-04-17 13:11 | 1622 |  | 68 | 0 | 32 | 0 | 0 | 0 | 0.2501 | 0.4085 | 0.246 | 0.0251 | 92300 | 69 | 41 | 167 | 0.0621 | 0.0206 | 0.0227 | 0.0418 | 0.032 | 0.0093 | 0.0082 | 0.0079
2021-04-17 | A63857 | B | 37 | P-STB3D | 101 | 36600 | 0.106 | 0.1426 | 0.1426 | 0.23 | 1600 | 1600 | 1531 | 3104 |  |  |  | 0 | 미정 | 미정 | 미정 | 미정 | 0 | 0 | 0 | 0 | 0 | 0 | 0.106 | 0.1119 | 0.0023 | 0.0266 | 42 | 5800 | 1541 | 0.815 | 1.0037 | 0.5794 | 0.0071 | 0.154 | 55.379 | 17.615 | 18.165 | 3.048 | 3.143 | 1450 | 30 | 25 | 3 | 0.23 | 56 | 21 | 미정 |  | 2021-04-17 13:35 | 1541 |  | 0 | 0 | 0 | 0 | 0 | 0 | 0.945 | 1.1787 | 0.6688 | 0.0081 | 100650 | 85 | 37 | 157 | 0.003 | 0.0092 | 0.0068 | 0.0576 | 0.0155 | 0.0046 | 0.0033 | 0.0038
2021-04-17 | B63347 | B | 10 | SM25C-JY | 104 | 37600 | 0.0797 | 0.0857 | 0.0857 | 0.1101 | 1579 | 1579 | 1564 | 2613 | 34.6 |  |  | 0 | 미정 | 미정 | 미정 | 미정 | 0 | 0 | 0 | 150 | 0 | 0 | 0.0797 | 0.109 | 0.0034 | 0.3613 | 41 | 6000 | 1636 | 0.1877 | 0.1646 | 0.2122 | 0.0147 | [6 empty] | 1511 | 15 | 16 | 1 | 0.26 | 71 | 33 | 미정 |  | 2021-04-17 14:06 | 1632 |  | 41 | 0 | 0 | 0 | 0 | 0 | 0.249 | 0.4078 | 0.2448 | 0.024 | 98650 | 67 | 36 | 161 | 0.0509 | 0.0244 | 0.0223 | 0.0424 | 0.0179 | 0.0071 | 0.0075 | 0.0074
2021-04-17 | A63858 | B | 31 | STB2 | 101 | 35800 | 0.0409 | 0.0213 | 0.171 | 0.2977 | 1704 | 1675 | 1584 | 3108 |  |  |  | 0 | 선택 | 미정 | 미정 | 미정 | 0 | 0 | 0 | 0 | 0 | 0 | 0.0409 | 0.0442 | 0.021 | 0.0018 | 41 | 4900 | 1591 | 0.8371 | 0.2498 | 0.2032 | 0.0128 | [6 empty] | 1456 | 25 | 25 | 3 | 0.24 | 81 | 29 | 미정 |  | 2021-04-17 14:47 | 1591 |  | 0 | 33 | 0 | 0 | 0 | 0 | 0.9618 | 0.351 | 0.2793 | 0.0062 |  | 91 | 47 | 176 | 0.0034 | 0.0076 | 0.0052 | 0.046 | 0.0103 | 0.0039 | 0.0054 | 0.0039
2021-04-17 | B63348 | B | 5 | SM25C-JY | 104 | 36600 | 0.1106 | 0.027 | 0.1068 | 0.1248 | 1631 | 1592 | 1558 | 2557 | 38.3 |  |  | 0 | 미정 | 미정 | 미정 | 미정 | 0 | 0 | 0 | 153 | 0 | 0 | 0.1106 | 0.1145 | 0.01 | 0.0469 | 43 | 6300 | 1666 | 0.201 | 0.3038 | 0.2226 | 0.0293 | [6 empty] | 1511 | 15 | 26 | 1 | 0.2 | 67 | 34 | 미정 |  | 2021-04-17 15:07 | 1648 |  | 21 | 0 | 0 | 0 | 0 | 0 | 0.2437 | 0.4019 | 0.2531 | 0.0243 | 93400 | 63 | 33 | 160 | 0.0595 | 0.0232 | 0.0227 | 0.0447 | 0.0225 | 0.0063 | 0.0072 | 0.0075
2021-04-17 | A63859 | B | 18 | STB2 | 100 | 36400 | 0.0498 | 0.0464 | 0.1433 | 0.2697 | 1634 | 1617 | 1538 | 3000 | 31.8 |  |  | 0 | 선택 | 미정 | 미정 | 미정 | 0 | 0 | 0 | 0 | 0 | 0 | 0.0498 | 0.1258 | 0.043 | 0.0042 | 41 | 4900 | 1556 | 0.8083 | 0.2571 | 0.2177 | 0.0126 | [6 empty] | 1456 | 25 | 25 | 3 | 0.24 | 59 | 26 | 미정 |  | 2021-04-17 16:03 | 1558 |  | 0 | 0 | 0 | 0 | 0 | 0 | 0.9434 | 0.3754 | 0.2649 | 0.0094 | 101400 | 74 | 36 | 153 | 0.0362 | 0.0094 | 0.0071 | 0.0512 | 0.0188 | 0.006 | 0.0037 | 0.0038
2021-04-17 | B63349 | B | 1 | SM25C-JY | 104 | 37700 | 0.1149 | 0.0348 | 0.0348 | 0.0714 | 1631 | 1631 | 1565 | 2430 | 15.7 |  |  | 0 | 미정 | 미정 | 미정 | 미정 | 0 | 0 | 0 | 0 | 0 | 0 | 0.1149 | 0.1161 | 0.0087 | 0.1861 | 37 | 5500 | 1646 | 0.2082 | 0.2627 | 0.1795 | 0.0253 | [6 empty] | 1511 | 15 | 17 | 1 | 0.23 | 67 | 31 | 미정 |  | 2021-04-17 16:07 | 1630 |  | 11 | 0 | 0 | 0 | 0 | 0 | 0.2437 | 0.3927 | 0.2536 | 0.0197 | 98650 | 82 | 33 | 146 | 0.0268 | 0.03 | 0.0203 | 0.0393 | 0.0488 | 0.0163 | 0.0072 | 0.0067
2021-04-17 | A63860 | B | 36 | STB2 | 101 | 36600 | 0.0636 | 0.0874 | 0.2642 | 0.3194 | 1668 | 1645 | 1571 | 3044 | 25.4 |  |  | 0 | 선택 | 미정 | 미정 | 미정 | 0 | 0 | 0 | 0 | 0 | 0 | 0.0636 | 0.1375 | 0.0022 | 0.1038 | 41 | 3900 | 1568 | 0.824 | 0.2825 | 0.2142 | 0.0079 | [6 empty] | 1456 | 25 | 25 | 3 | 0.24 | 63 | 27 | 미정 |  | 2021-04-17 17:02 | 1558 |  | 0 | 0 | 0 | 0 | 0 | 0 | 0.9558 | 0.3783 | 0.2623 | 0.0068 |  | 78 | 36 | 157 | 0.028 | 0.0081 | 0.006 | 0.0507 | 0.012 | 0.0038 | 0.003 | 0.004
2021-04-17 | B63350 | B | 29 | SCR440HF | 104 | 37300 | 0.1997 | 0.0572 | 0.0572 | 0.1219 | 1648 | 1648 | 1568 | 2598 | 30.8 |  |  | 0 | 미정 | 미정 | 미정 | 미정 | 0 | 0 | 0 | 0 | 0 | 0 | 0.1997 | 0.1629 | 0.0149 | 0.0654 | 42 | 7300 | 1665 | 0.3361 | 0.6626 | 0.2297 | 0.0238 | [6 empty] | 1495 | 15 | 21 | 1 | 0.25 | 84 | 31 | 미정 |  | 2021-04-17 17:10 | 1648 |  | 40 | 0 | 11 | 0 | 0 | 0 | 0.388 | 0.7885 | 0.2447 | 0.0188 | 98650 | 96 | 48 | 184 | 0.0527 | 0.0291 | 0.0146 | 0.0481 | 0.0309 | 0.0076 | 0.0079 | 0.0152
2021-04-17 | A63861 | B | 37 | STB2 | 101 | 35800 | 0.0721 | 0.1534 | 0.1534 | 0.3134 | 1628 | 1628 | 1532 | 2901 | 36.6 |  |  | 0 | 선택 | 미정 | 미정 | 미정 | 0 | 0 | 0 | 0 | 0 | 0 | 0.0721 | 0.1253 | 0.0045 | 0.0862 | 41 | 4800 | 1563 | 0.7461 | 0.2374 | 0.2266 | 0.0112 | [6 empty] | 1456 | 25 | 26 | 3 | 0.24 | 56 | 25 | 미정 |  | 2021-04-17 18:18 | 1554 |  | 0 | 0 | 0 | 0 | 0 | 0 | 0.962 | 0.3708 | 0.2672 | 0.0076 |  | 71 | 40 | 153 | 0.0414 | 0.0087 | 0.0063 | 0.0547 | 0.027 | 0.0042 | 0.0029 | 0.004
2021-04-17 | B63351 | B | 10 | SCR440HF | 103 | 37000 | 0.1435 | 0.094 | 0.094 | 0.1461 | 1656 | 1656 | 1548 | 2546 | 27.7 |  |  | 0 | 미정 | 미정 | 미정 | 미정 | 0 | 0 | 0 | 0 | 0 | 0 | 0.1435 | 0.1548 | 0.0144 | 0.1617 | 39 | 6200 | 1619 | 0.3445 | 0.7257 | 0.209 | 0.0269 | [6 empty] | 1495 | 15 | 15 | 1 | 0.24 | 68 | 27 | 미정 |  | 2021-04-17 18:23 | 1603 |  | 32 | 0 | 0 | 0 | 0 | 0 | 0.3963 | 0.8081 | 0.2613 | 0.0239 | 95700 | 70 | 46 | 169 | 0.0401 | 0.0298 | 0.0219 | 0.0456 | 0.0373 | 0.0114 | 0.0074 | 0.0148
2021-04-17 | A63862 | B | 31 | STB2 | 101 | 35800 | 0.0407 | 0.2454 | 0.2454 | 0.3722 | 1609 | 1609 | 1531 | 3003 | 36.8 |  |  | 0 | 선택 | 미정 | 미정 | 미정 | 0 | 0 | 0 | 0 | 0 | 0 | 0.0407 | 0.0911 | 0.0165 | 0.0012 | 41 | 4800 | 1568 | 0.8125 | 0.2742 | 0.2233 | 0.0129 | [6 empty] | 1456 | 25 | 25 | 3 | 0.24 | 63 | 27 | 미정 |  | 2021-04-17 19:21 | 1556 |  | 0 | 0 | 0 | 0 | 0 | 0 | 0.9399 | 0.3764 | 0.2733 | 0.0077 |  | 74 | 33 | 142 | 0.042 | 0.0093 | 0.0067 | 0.0412 | 0.0189 | 0.0062 | 0.0031 | 0.0036
2021-04-17 | B63352 | B | 5 | SCR440HF | 103 | 37100 | 0.0936 | 0.0433 | 0.0433 | 0.0964 | 1618 | 1618 | 1564 | 2602 | 24.6 |  |  | 0 | 미정 | 미정 | 미정 | 미정 | 0 | 0 | 0 | 0 | 0 | 0 | 0.0936 | 0.1043 | 0.0096 | 0.2312 | 38 | 6300 | 1635 | 0.3336 | 0.7097 | 0.2049 | 0.0233 | [6 empty] | 1495 | 15 | 20 | 1 | 0.23 | 72 | 34 | 미정 |  | 2021-04-17 19:21 | 1628 |  | 33 | 0 | 0 | 0 | 0 | 0 | 0.3937 | 0.7955 | 0.2538 | 0.0176 | 97300 | 72 | 41 | 167 | 0.0333 | 0.0228 | 0.0163 | 0.0488 | 0.0288 | 0.0098 | 0.0083 | 0.0152
2021-04-17 | B63353 | B | 1 | SCR440HF | 104 | 37300 | 0.1725 | 0.0363 | 0.0363 | 0.109 | 1659 | 1659 | 1576 | 2589 | 26.5 |  |  | 0 | 미정 | 미정 | 미정 | 미정 | 0 | 0 | 0 | 0 | 0 | 0 | 0.1725 | 0.1674 | 0.0201 | 0.0731 | 39 | 5700 | 1608 | 0.3452 | 0.7066 | 0.2172 | 0.022 | [6 empty] | 1495 | 15 | 16 | 1 | 0.25 | 69 | 29 | 미정 |  | 2021-04-17 20:19 | 1611 |  | 30 | 0 | 0 | 0 | 0 | 0 | 0.3902 | 0.8003 | 0.2432 | 0.0202 | 98100 | 70 | 51 | 183 | 0.0368 | 0.027 | 0.0205 | 0.0487 | 0.0344 | 0.0091 | 0.007 | 0.0147
2021-04-17 | A63863 | B | 18 | STB2 | 102 | 36800 | 0.0587 | 0.1617 | 0.1617 | 0.28 | 1598 | 1598 | 1531 | 3031 | 38.4 |  |  | 0 | 선택 | 미정 | 미정 | 미정 | 0 | 0 | 0 | 0 | 0 | 0 | 0.0587 | 0.0822 | 0.0036 | 0.1893 | 42 | 5300 | 1560 | 0.7754 | 0.2937 | 0.2104 | 0.0127 | [6 empty] | 1456 | 25 | 25 | 3 | 0.24 | 59 | 25 | 미정 |  | 2021-04-17 20:33 | 1552 |  | 0 | 0 | 0 | 0 | 0 | 0 | 0.9562 | 0.3811 | 0.2672 | 0.0077 |  | 77 | 26 | 129 | 0.0419 | 0.0086 | 0.0066 | 0.0563 | 0.0277 | 0.0066 | 0.0036 | 0.0041
2021-04-17 | B63354 | B | 29 | SCR440HF | 105 | 38400 | 0.1451 | 0.0467 | 0.0467 | 0.1335 | 1604 | 1604 | 1571 | 2534 | 34.4 |  |  | 0 | 미정 | 미정 | 미정 | 미정 | 0 | 0 | 0 | 0 | 0 | 0 | 0.1451 | 0.139 | 0.0134 | 0.0908 | 43 | 5800 | 1624 | 0.3436 | 0.6213 | 0.1801 | 0.0184 | [6 empty] | 1495 | 15 | 16 | 1 | 0.28 | 70 | 32 | 미정 |  | 2021-04-17 21:21 | 1615 |  | 0 | 0 | 0 | 0 | 0 | 0 | 0.382 | 0.7998 | 0.2389 | 0.0143 | 100750 | 82 | 51 | 185 | 0.0499 | 0.0169 | 0.0138 | 0.0437 | 0.0285 | 0.0106 | 0.0081 | 0.0124
2021-04-17 | A63864 | B | 36 | STB2 | 102 | 37900 | 0.0437 | 0.2294 | 0.1194 | 0.2641 | 1597 | 1610 | 1532 | 3085 | 40.2 |  |  | 0 | 선택 | 미정 | 미정 | 미정 | 0 | 0 | 0 | 0 | 0 | 0 | 0.0437 | 0.0827 | 0.0057 | 0.04 | 41 | 5000 | 1562 | 0.8249 | 0.2942 | 0.21 | 0.0133 | [6 empty] | 1456 | 25 | 25 | 3 | 0.24 | 59 | 24 | 미정 |  | 2021-04-17 21:35 | 1562 |  | 0 | 0 | 0 | 0 | 0 | 0 | 0.953 | 0.3768 | 0.2693 | 0.008 |  | 77 | 32 | 140 | 0.0443 | 0.0096 | 0.0065 | 0.0625 | 0.0303 | 0.008 | 0.0045 | 0.0044
2021-04-17 | B63355 | B | 10 | SFMN438VM2 | 103 | 37400 | 0.1197 | 0.1491 | 0.1491 | 0.1912 | 1656 | 1656 | 1577 | 2414 |  |  |  | 0 | 미정 | 미정 | 미정 | 미정 | 0 | 0 | 0 | 354 | 0 | 0 | 0.1197 | 0.1527 | 0.0149 | 0.0052 | 40 | 6300 | 1656 | 0.3187 | 1.174 | 0.4964 | 0.0165 | [6 empty] | 1491 | 18 | 19 | 1 | 0.38 | 81 | 33 | 미정 |  | 2021-04-17 22:14 | 1642 |  | 100 | 0 | 11 | 0 | 0 | 0 | 0.382 | 1.4062 | 0.5627 | 0.022 | 112750 | 81 | 62 | 220 | 0.0097 | 0.0179 | 0.0176 | 0.0453 | 0.029 | 0.0081 | 0.0084 | 0.0289
2021-04-17 | A63865 | B | 37 | STB2 | 101 | 37800 | 0.0333 | 0.1401 | 0.1401 | 0.2911 | 1625 | 1625 | 1533 | 2991 | 37.1 |  |  | 0 | 선택 | 미정 | 미정 | 미정 | 0 | 0 | 0 | 0 | 0 | 0 | 0.0333 | 0.0646 | 0.0027 | 0.1392 | 41 | 5000 | 1552 | 0.8164 | 0.2803 | 0.2283 | 0.013 | [6 empty] | 1456 | 25 | 25 | 3 | 0.24 | 63 | 26 | 미정 |  | 2021-04-17 22:45 | 1552 |  | 0 | 12 | 0 | 0 | 0 | 0 | 0.9431 | 0.3596 | 0.275 | 0.0094 | 102250 | 76 | 20 | 122 | 0.042 | 0.0099 | 0.0072 | 0.0368 | 0.0203 | 0.0042 | 0.0027 | 0.0037
2021-04-17 | B63356 | B | 5 | SFMN438VM2 | 104 | 37600 | 0.0949 | 0.1635 | 0.1635 | 0.1643 | 1566 | 1566 | 1571 | 2531 |  |  |  | 0 | 미정 | 미정 | 미정 | 미정 | 0 | 0 | 0 | 350 | 0 | 0 | 0.0949 | 0.1085 | 0.0049 | 0.0779 | 65 | 7900 | 1627 | 0.3115 | 1.16 | 0.5147 | 0.0122 | [6 empty] | 1491 | 18 | 19 | 1 | 0.42 | 67 | 40 | 미정 |  | 2021-04-17 23:34 | 1632 |  | 82 | 0 | 26 | 0 | 0 | 0 | 0.39 | 1.4164 | 0.5567 | 0.0203 | 108450 | 75 | 28 | 189 | 0.0073 | 0.0121 | 0.0192 | 0.0371 | 0.012 | 0.0076 | 0.0075 | 0.029
2021-04-17 | A63866 | B | 31 | STB2 | 100 | 37100 | 0.0419 | 0.1405 | 0.1405 | 0.2865 | 1672 | 1672 | 1583 | 2927 | 46 |  |  | 0 | 미정 | 선택 | 미정 | 미정 | 0 | 0 | 0 | 0 | 0 | 0 | 0.0419 | 0.0825 | 0.0047 | 0.1019 | 40 | 3800 | 1555 | 0.9264 | 0.2791 | 0.2159 | 0.0127 | [6 empty] | 1456 | 25 | 25 | 3 | 0.25 | 69 | 33 | 미정 |  | 2021-04-17 23:42 | 1555 |  | 0 | 21 | 0 | 0 | 0 | 0 | 0.9699 | 0.3711 | 0.2655 | 0.0096 | 105650 | 75 | 32 | 140 | 0.0509 | 0.0107 | 0.0081 | 0.037 | 0.0287 | 0.005 | 0.0037 | 0.0042
2021-04-17 | B63357 | B | 1 | SFMN438VM2 | 104 | 37100 | 0.084 | 0 | 0 | 0.1373 | 1586 | 1579 | 1554 | 2449 |  |  |  | 0 | 미정 | 미정 | 미정 | 미정 | 0 | 0 | 0 | 349 | 0 | 0 | 0.084 | 0.0956 | 0.0062 | 0.0464 | 52 | 7400 | 1618 | 0.2849 | 1.2327 | 0.5472 | 0.0121 | [6 empty] | 1491 | 18 | 19 | 1 | 0.35 | 54 | 26 | 미정 |  | 2021-04-18 00:43 | 1620 |  | 62 | 0 | 17 | 0 | 0 | 0 | 0.3888 | 1.4214 | 0.5768 | 0.0226 | 99150 | 68 | 25 | 170 | 0.0059 | 0.0102 | 0.0191 | 0.0404 | 0.0204 | 0.0095 | 0.0076 | 0.0301
2021-04-17 | A63867 | B | 18 | STB2 | 101 | 36700 | 0.0658 | 0.1638 | 0.1638 | 0.2436 | 1601 | 1601 | 1531 | 2963 | 45.6 |  |  | 0 | 선택 | 미정 | 미정 | 미정 | 0 | 0 | 0 | 0 | 0 | 0 | 0.0658 | 0.1212 | 0.0033 | 0.1775 | 42 | 5500 | 1555 | 0.9172 | 0.2912 | 0.2265 | 0.0216 | [6 empty] | 1456 | 25 | 25 | 3 | 0.24 | 58 | 23 | 미정 |  | 2021-04-18 00:46 | 1554 |  | 0 | 0 | 0 | 0 | 0 | 0 | 0.963 | 0.3702 | 0.2656 | 0.0155 |  | 73 | 29 | 144 | 0.0507 | 0.0164 | 0.0114 | 0.0546 | 0.0352 | 0.0097 | 0.0065 | 0.0061
2021-04-17 | B63358 | B | 29 | SFMN438VM2 | 103 | 37000 | 0.0887 | 0 | 0.0962 | 0.1171 | 1592 | 1583 | 1542 | 2454 |  |  |  | 0 | 미정 | 미정 | 미정 | 미정 | 0 | 0 | 0 | 353 | 0 | 0 | 0.0887 | 0.0827 | 0.0027 | 0.2444 | 43 | 7600 | 1629 | 0.2678 | 1.2545 | 0.5483 | 0.0103 | [6 empty] | 1491 | 18 | 19 | 1 | 0.29 | 64 | 28 | 미정 |  | 2021-04-18 01:47 | 1623 |  | 75 | 0 | 11 | 0 | 0 | 0 | 0.39 | 1.4256 | 0.5846 | 0.0197 | 97600 | 69 | 32 | 164 | 0.0055 | 0.0097 | 0.0169 | 0.0449 | 0.0191 | 0.0103 | 0.0096 | 0.0295
2021-04-17 | A63868 | B | 36 | P-STB2 | 101 | 36600 | 0.0558 | 0.1318 | 0.1318 | 0.2903 | 1630 | 1630 | 1560 | 3040 | 44.9 |  |  | 0 | 선택 | 미정 | 미정 | 미정 | 0 | 0 | 0 | 0 | 0 | 0 | 0.0558 | 0.1488 | 0.0029 | 0.0739 | 40 | 4600 | 1564 | 0.9428 | 0.2984 | 0.2191 | 0.0118 | 0.14 | 51.665 | 22.979 | 12.262 | 4.213 | 2.248 | 1456 | 25 | 25 | 3 | 0.24 | 65 | 31 | 미정 |  | 2021-04-18 01:53 | 1556 |  | 0 | 0 | 0 | 0 | 0 | 0 | 0.9734 | 0.364 | 0.2627 | 0.0087 | 105600 | 75 | 26 | 134 | 0.0497 | 0.0099 | 0.0076 | 0.0671 | 0.0319 | 0.0058 | 0.0054 | 0.0054
2021-04-17 | B63359 | B | 10 | SFMN438VM2 | 104 | 37500 | 0.0842 | 0 | 0 | 0.1558 | 1575 | 1575 | 1547 | 2567 |  |  |  | 0 | 미정 | 미정 | 미정 | 미정 | 0 | 0 | 0 | 354 | 0 | 0 | 0.0842 | 0.0976 | 0.0059 | 0.2285 | 45 | 7500 | 1638 | 0.2926 | 1.236 | 0.5597 | 0.0098 | [6 empty] | 1491 | 18 | 19 | 1 | 0.29 | 67 | 32 | 미정 |  | 2021-04-18 02:52 | 1628 |  | 0 | 0 | 0 | 0 | 0 | 0 | 0.388 | 1.4157 | 0.5833 | 0.0198 | 99750 | 69 | 29 | 158 | 0.0064 | 0.0087 | 0.0171 | 0.0437 | 0.0106 | 0.0077 | 0.0076 | 0.03
2021-04-17 | A63869 | B | 37 | P-STB2 | 101 | 36500 | 0.0336 | 0.1835 | 0.1835 | 0.2905 | 1634 | 1634 | 1558 | 3010 | 33.3 |  |  | 0 | 선택 | 미정 | 미정 | 미정 | 0 | 0 | 0 | 0 | 0 | 0 | 0.0336 | 0.0612 | 0.0037 | 0.2574 | 47 | 4400 | 1546 | 0.82 | 0.2844 | 0.2281 | 0.014 | 0.143 | 51.018 | 25.309 | 10.079 | 5.061 | 2.015 | 1456 | 25 | 25 | 3 | 0.24 | 54 | 27 | 미정 |  | 2021-04-18 03:06 | 1545 |  | 0 | 12 | 0 | 0 | 0 | 0 | 0.9521 | 0.3677 | 0.2693 | 0.0083 | 103550 | 75 | 19 | 127 | 0.036 | 0.0089 | 0.0071 | 0.0535 | 0.0203 | 0.0077 | 0.0048 | 0.005
2021-04-17 | B63360 | B | 5 | SFMN438VM2 | 104 | 37600 | 0.089 | 0 | 0.194 | 0.1989 | 1578 | 1573 | 1538 | 2455 |  |  |  | 0 | 미정 | 미정 | 미정 | 미정 | 0 | 0 | 0 | 354 | 0 | 0 | 0.089 | 0.1071 | 0.0052 | 0.1195 | 45 | 7900 | 1621 | 0.306 | 1.2295 | 0.5651 | 0.0094 | [6 empty] | 1491 | 18 | 19 | 1 | 0.36 | 55 | 31 | 미정 |  | 2021-04-18 04:09 | 1616 |  | 43 | 0 | 8 | 0 | 0 | 0 | 0.391 | 1.4217 | 0.587 | 0.0178 | 106150 | 73 | 8 | 121 | 0.0052 | 0.0086 | 0.0168 | 0.0482 | 0.0124 | 0.0087 | 0.0092 | 0.0299
2021-04-17 | A63870 | B | 31 | P-STB2 | 101 | 36200 | 0.0511 | 0.1927 | 0.1927 | 0.2601 | 1627 | 1627 | 1554 | 3018 | 46.7 |  |  | 0 | 선택 | 미정 | 미정 | 미정 | 0 | 0 | 0 | 0 | 0 | 0 | 0.0511 | 0.0831 | 0.0031 | 0.2967 | 42 | 4900 | 1551 | 0.9243 | 0.2975 | 0.2258 | 0.0153 | 0.347 | 50.126 | 26.838 | 9.368 | 5.35 | 1.867 | 1456 | 25 | 25 | 3 | 0.24 | 59 | 28 | 미정 |  | 2021-04-18 04:07 | 1554 |  | 0 | 0 | 0 | 0 | 0 | 0 | 0.97 | 0.3665 | 0.2608 | 0.0086 | 103400 | 75 | 23 | 129 | 0.0521 | 0.0103 | 0.0071 | 0.0514 | 0.0313 | 0.0109 | 0.0066 | 0.0062
2021-04-17 | A63871 | B | 18 | P-STB2 | 101 | 36200 | 0.0509 | 0.2807 | 0.2807 | 0.3515 | 1629 | 1629 | 1549 | 3003 | 47.2 |  |  | 0 | 선택 | 미정 | 미정 | 미정 | 0 | 0 | 0 | 0 | 0 | 0 | 0.0509 | 0.0893 | 0.0041 | 0.014 | 44 | 4300 | 1548 | 0.8845 | 0.2996 | 0.2529 | 0.0172 | 0.112 | 49.537 | 27.681 | 8.754 | 5.658 | 1.789 | 1456 | 25 | 25 | 3 | 0.24 | 56 | 22 | 미정 |  | 2021-04-18 05:12 | 1549 |  | 0 | 18 | 0 | 0 | 0 | 0 | 0.9712 | 0.3759 | 0.2908 | 0.0124 | 98650 | 72 | 27 | 135 | 0.056 | 0.014 | 0.0098 | 0.0459 | 0.0273 | 0.0094 | 0.0069 | 0.007
2021-04-17 | B63361 | B | 1 | SFMN438VM2 | 104 | 36000 | 0.1072 | 0.0977 | 0.0977 | 0.126 | 1616 | 1616 | 1521 | 2522 |  |  |  | 0 | 미정 | 미정 | 미정 | 미정 | 0 | 0 | 0 | 356 | 0 | 0 | 0.1072 | 0.1024 | 0.0046 | 0.0281 | 39 | 7600 | 1639 | 0.3365 | 1.3826 | 0.5248 | 0.007 | [6 empty] | 1491 | 18 | 19 | 1 | 0.28 | 47 | 27 | 미정 |  | 2021-04-18 05:09 | 1614 |  | 25 | 0 | 8 | 0 | 0 | 0 | 0.398 | 1.4227 | 0.5879 | 0.0196 | 98450 | 69 | 6 | 118 | 0.0041 | 0.0064 | 0.0171 | 0.0402 | 0.0273 | 0.0123 | 0.0115 | 0.0308
2021-04-17 | B63362 | B | 29 | SFMN438VM2 | 104 | 36500 | 0.1043 | 0.1339 | 0.1339 | 0.1774 | 1618 | 1618 | 1533 | 2561 |  |  |  | 0 | 미정 | 미정 | 미정 | 미정 | 0 | 0 | 0 | 354 | 0 | 0 | 0.1043 | 0.113 | 0.0041 | 0.0932 | 42 | 6800 | 1622 | 0.2899 | 1.3074 | 0.5477 | 0.0063 | [6 empty] | 1491 | 18 | 19 | 1 | 0.26 | 59 | 26 | 미정 |  | 2021-04-18 06:12 | 1608 |  | 0 | 89 | 26 | 0 | 0 | 0 | 0.389 | 1.4111 | 0.5808 | 0.0217 | 102300 | 86 | 19 | 130 | 0.0035 | 0.0063 | 0.0179 | 0.0441 | 0.0239 | 0.0107 | 0.0115 | 0.0301
2021-04-17 | A63872 | B | 36 | P-STB2 | 101 | 36500 | 0.107 | 0.1205 | 0.1205 | 0.253 | 1626 | 1626 | 1543 | 3050 | 42.6 |  |  | 0 | 선택 | 미정 | 미정 | 미정 | 0 | 0 | 0 | 0 | 0 | 0 | 0.107 | 0.163 | 0.0048 | 0.0471 | 44 | 5200 | 1559 | 0.9224 | 0.3165 | 0.2234 | 0.015 | 0.214 | 49.93 | 27.768 | 8.486 | 5.883 | 1.798 | 1456 | 25 | 26 | 3 | 0.24 | 54 | 26 | 미정 |  | 2021-04-18 06:16 | 1559 |  | 0 | 24 | 0 | 0 | 0 | 0 | 0.955 | 0.3785 | 0.2583 | 0.0095 | 100050 | 72 | 16 | 121 | 0.0489 | 0.0118 | 0.0082 | 0.053 | 0.0316 | 0.0084 | 0.0069 | 0.0069
2021-04-18 | A63873 | B | 37 | P-STB2 | 101 | 36700 |  | 0.1788 | 0.1788 | 0.2246 | 1650 | 1650 | 1584 | 2984 | 60.1 |  |  | 0 | 미정 | 선택 | 미정 | 미정 | 0 | 0 | 0 | 0 | 0 | 0 |  |  |  |  | 44 | 4600 | 1565 | 0.904 | 0.3125 | 0.2545 | 0.0153 | [6 empty] | 1456 | 25 | 25 | 3 | 0.23 | 61 | 29 | 미정 |  | 2021-04-18 07:16 | 1565 |  | 0 | 8 | 0 | 0 | 0 | 0 | 0.962 | 0.3624 | 0.2553 | 0.009 | 108100 | 79 | 21 | 130 | 0.0629 | 0.0104 | 0.0079 |  | 0.0372 | 0.0095 | 0.0059 | 0.0061
2021-04-18 | B63363 | B | 10 | AE1548 | 104 | 37500 | 0.0666 | 0.0356 | 0.1042 | 0.1159 | 1633 | 1614 | 1604 | 2665 | 36.8 |  |  | 0 | 미정 | 미정 | 미정 | 미정 | 0 | 0 | 0 | 154 | 0 | 0 | 0.0666 | 0.0859 | 0.0051 | 0.1619 | 46 | 6600 | 1645 | 0.3852 | 0.7772 | 0.1637 | 0.0226 | [6 empty] | 1488 | 15 | 20 | 1 | 0.36 | 82 | 34 | 미정 |  | 2021-04-18 07:17 | 1648 |  | 110 | 0 | 11 | 0 | 0 | 0 | 0.476 | 1.1839 | 0.1844 | 0.0098 | 97550 | 94 | 44 | 179 | 0.0375 | 0.0143 | 0.0159 | 0.0332 | 0.0326 | 0.0098 | 0.005 | 0.0174
2021-04-18 | B63364 | B | 35 | AE1548 | 104 | 36900 | 0.0702 | 0.0377 | 0.067 | 0.1122 | 1612 | 1589 | 1555 | 2663 | 18.6 |  |  | 0 | 미정 | 미정 | 미정 | 미정 | 0 | 0 | 0 | 155 | 0 | 0 | 0.0702 | 0.122 | 0.0038 | 0.0938 | 42 | 7500 | 1635 | 0.3766 | 0.7876 | 0.1302 | 0.0065 | [6 empty] | 1488 | 15 | 16 | 1 | 0.37 | 77 | 22 | 미정 |  | 2021-04-18 08:11 | 1634 |  | 75 | 0 | 21 | 0 | 0 | 0 | 0.4751 | 1.1976 | 0.1975 | 0.0122 | 99100 | 73 | 57 | 198 | 0.0173 | 0.0057 | 0.015 | 0.0409 | 0.0318 | 0.0129 | 0.0111 | 0.02
2021-04-18 | A63874 | B | 31 | P-STB2 | 101 | 36700 | 0.086 | 0.1371 | 0.1371 | 0.2446 | 1644 | 1644 | 1578 | 2877 | 54.7 |  |  | 0 | 미정 | 선택 | 미정 | 미정 | 0 | 0 | 0 | 0 | 0 | 0 | 0.086 | 0.1747 | 0.0042 | 0.1792 | 44 | 5100 | 1564 | 0.8999 | 0.3315 | 0.2516 | 0.0241 | [6 empty] | 1456 | 25 | 25 | 3 | 0.24 | 61 | 28 | 선택 |  | 2021-04-18 08:16 | 1564 |  | 0 | 0 | 0 | 0 | 0 | 0 | 0.956 | 0.3675 | 0.2627 | 0.0099 | 104500 | 74 | 32 | 149 | 0.0603 | 0.0116 | 0.0084 | 0.0528 | 0.0323 | 0.0112 | 0.0061 | 0.0064
2021-04-18 | B63365 | B | 5 | AE1548 | 104 | 36800 | 0.07 | 0.0499 | 0.0499 | 0.1166 | 1610 | 1610 | 1572 | 2587 | 12 |  |  | 0 | 미정 | 미정 | 미정 | 미정 | 0 | 0 | 0 | 155 | 0 | 0 | 0.07 | 0.0873 | 0.0025 | 0.0023 | 45 | 7000 | 1632 | 0.3784 | 0.776 | 0.1534 | 0.0067 | [6 empty] | 1488 | 15 | 19 | 1 | 0.33 | 66 | 23 | 미정 |  | 2021-04-18 09:11 | 1625 |  | 95 | 0 | 31 | 0 | 0 | 0 | 0.479 | 1.2109 | 0.2094 | 0.0094 | 98950 | 73 | 48 | 195 | 0.0124 | 0.0063 | 0.0162 | 0.0397 | 0.0179 | 0.0102 | 0.0108 | 0.0205
2021-04-18 | A63875 | B | 18 | SEAH-BQ1 | 101 | 39000 |  | 0.1454 | 0.1823 | 0.2435 | 1552 | 1597 | 1540 | 2947 | 44.9 |  |  | 0 | 선택 | 미정 | 미정 | 미정 | 0 | 0 | 0 | 0 | 0 | 0 |  |  |  |  | 43 | 6200 | 1554 | 0.897 | 0.3694 | 0.2857 | 0.0248 | 0.165 | 48.682 | 29.998 | 8.533 | 5.705 | 1.622 | 1455 | 30 | 31 | 3 | 0.24 | 59 | 27 | 미정 |  | 2021-04-18 09:24 | 1554 |  | 0 | 8 | 0 | 0 | 0 | 0 | 0.964 | 0.4145 | 0.3084 | 0.0256 | 99550 | 73 | 26 | 139 | 0.056 | 0.0127 | 0.023 |  | 0.0208 | 0.0079 | 0.006 | 0.0061
2021-04-18 | B63366 | B | 1 | AE1548 | 104 | 37700 |  | 0.0389 | 0.0944 | 0.1642 | 1612 | 1603 | 1571 | 2707 | 19.7 |  |  | 0 | 미정 | 선택 | 미정 | 미정 | 0 | 0 | 0 | 152 | 0 | 0 |  |  |  |  | 45 | 6900 | 1628 | 0.3856 | 0.7819 | 0.1484 | 0.0067 | [6 empty] | 1488 | 15 | 16 | 1 | 0.32 | 70 | 24 | 미정 |  | 2021-04-18 10:24 | 1614 |  | 97 | 0 | 19 | 0 | 0 | 0 | 0.485 | 1.2148 | 0.2033 | 0.0117 | 99600 | 74 | 46 | 183 | 0.0187 | 0.007 | 0.0166 |  | 0.023 | 0.0087 | 0.0096 | 0.0203
2021-04-18 | A63876 | B | 36 | SEAH-BQ1 | 101 | 39500 | 0.0452 | 0.1608 | 0.1516 | 0.2144 | 1559 | 1591 | 1548 | 2928 | 42.2 |  |  | 0 | 선택 | 미정 | 미정 | 미정 | 0 | 0 | 0 | 0 | 0 | 0 | 0.0452 | 0.065 | 0.0034 | 0.5218 | 42 | 5700 | 1555 | 0.8926 | 0.3519 | 0.288 | 0.0259 | 0.13 | 49.442 | 31.006 | 7.169 | 6.896 | 1.594 | 1455 | 30 | 30 | 3 | 0.24 | 66 | 31 | 미정 |  | 2021-04-18 10:34 | 1555 |  | 0 | 28 | 0 | 0 | 0 | 0 | 0.961 | 0.4221 | 0.3142 | 0.0297 | 101450 | 72 | 20 | 125 | 0.053 | 0.0238 | 0.0255 | 0.028 | 0.0178 | 0.0067 | 0.0042 | 0.0048
2021-04-18 | B63367 | B | 29 | AE1548 | 104 | 36800 | 0.0797 | 0.0922 | 0.0922 | 0.1552 | 1621 | 1621 | 1585 | 2591 | 27.3 |  |  | 0 | 미정 | 선택 | 미정 | 미정 | 0 | 0 | 0 | 151 | 0 | 0 | 0.0797 | 0.0912 | 0.0063 | 0.2335 | 45 | 6500 | 1622 | 0.4158 | 0.7889 | 0.1479 | 0.0098 | [6 empty] | 1488 | 15 | 16 | 1 | 0.33 | 70 | 26 | 미정 |  | 2021-04-18 11:26 | 1616 |  | 111 | 0 | 34 | 0 | 0 | 0 | 0.474 | 1.2065 | 0.2128 | 0.014 |  | 75 | 43 | 182 | 0.0259 | 0.0082 | 0.0119 | 0.0394 | 0.0213 | 0.0104 | 0.0107 | 0.0208
2021-04-18 | A63877 | B | 37 | SEAH-BQ1 | 100 | 37800 | 0.0807 | 0.1053 | 0.1053 | 0.234 | 1583 | 1583 | 1535 | 2730 | 65.7 |  |  | 0 | 선택 | 미정 | 미정 | 미정 | 0 | 0 | 0 | 0 | 0 | 0 | 0.0807 | 0.1546 | 0.0037 | 0.174 | 44 | 6600 | 1543 | 0.904 | 0.34 | 0.2803 | 0.0315 | 0.159 | 49.526 | 30.804 | 7.042 | 7.032 | 1.607 | 1455 | 30 | 31 | 3 | 0.23 | 59 | 29 | 미정 |  | 2021-04-18 11:36 | 1543 |  | 0 | 18 | 22 | 0 | 0 | 0 | 0.969 | 0.4152 | 0.3023 | 0.0277 | 101750 | 75 | 20 | 128 | 0.0805 | 0.0166 | 0.0253 | 0.0392 | 0.0218 | 0.0077 | 0.0037 | 0.0043
2021-04-18 | B63368 | B | 10 | AE1548 | 103 | 36100 | 0.0744 | 0.0931 | 0.0931 | 0.1521 | 1582 | 1582 | 1550 | 2609 | 35.8 |  |  | 0 | 미정 | 선택 | 미정 | 미정 | 0 | 0 | 0 | 153 | 0 | 0 | 0.0744 | 0.0968 | 0.0041 | 0.2426 | 49 | 7200 | 1619 | 0.4081 | 0.7572 | 0.144 | 0.007 | [6 empty] | 1488 | 15 | 16 | 1 | 0.31 | 73 | 31 | 미정 |  | 2021-04-18 12:35 | 1617 |  | 98 | 0 | 14 | 0 | 0 | 0 | 0.475 | 1.2014 | 0.2014 | 0.0131 | 105150 | 78 | 45 | 184 | 0.0331 | 0.0076 | 0.0146 | 0.0457 | 0.0285 | 0.0105 | 0.012 | 0.0199
2021-04-18 | A63878 | B | 31 | SEAH-BQ1 | 101 | 37000 | 0.1846 | 0.2142 | 0.2142 | 0.303 | 1612 | 1612 | 1542 | 2912 | 47.5 |  |  | 0 | 선택 | 미정 | 미정 | 미정 | 0 | 0 | 0 | 0 | 0 | 0 | 0.1846 | 0.19 | 0.0054 | 0.1993 | 43 | 5500 | 1556 | 0.8857 | 0.3486 | 0.2743 | 0.0258 | 0.148 | 48.629 | 30.166 | 7.919 | 6.14 | 1.612 | 1455 | 30 | 30 | 3 | 0.24 | 65 | 33 | 미정 |  | 2021-04-18 12:37 | 1556 |  | 0 | 28 | 23 | 0 | 0 | 0 | 0.948 | 0.4216 | 0.3194 | 0.0286 | 108000 | 88 | 22 | 131 | 0.0551 | 0.0202 | 0.0267 | 0.0428 | 0.0165 | 0.0066 | 0.0041 | 0.005
2021-04-18 | B63369 | B | 35 | AE1548 | 104 | 38300 | 0.0559 | 0.0556 | 0.0643 | 0.123 | 1553 | 1582 | 1537 | 2549 | 25.8 |  |  | 0 | 미정 | 선택 | 미정 | 미정 | 0 | 0 | 0 | 154 | 0 | 0 | 0.0559 | 0.0652 | 0.0032 | 0.1245 | 47 | 6900 | 1626 | 0.3913 | 0.7929 | 0.1563 | 0.0137 | [6 empty] | 1488 | 15 | 16 | 1 | 0.32 | 62 | 21 | 미정 |  | 2021-04-18 13:41 | 1610 |  | 71 | 0 | 0 | 0 | 0 | 0 | 0.4751 | 1.1994 | 0.1991 | 0.0104 |  | 75 | 49 | 188 | 0.0255 | 0.0077 | 0.0117 | 0.0449 | 0.0332 | 0.0161 | 0.0107 | 0.0208
2021-04-18 | A63879 | B | 18 | SCR420HD | 101 | 37400 | 0.051 | 0.0676 | 0.0676 | 0.1006 | 1603 | 1603 | 1561 | 2994 | 18.9 |  |  | 0 | 선택 | 미정 | 미정 | 미정 | 0 | 0 | 0 | 0 | 0 | 0 | 0.051 | 0.074 | 0.0033 | 0.2037 | 44 | 7200 | 1648 | 0.1819 | 0.7693 | 0.2346 | 0.0148 | [6 empty] | 1509 | 13 | 20 | 3 | 0.24 | 90 | 33 | 미정 |  | 2021-04-18 13:54 | 1642 |  | 0 | 14 | 0 | 0 | 0 | 0 | 0.208 | 0.8565 | 0.2861 | 0.0268 | 101800 | 86 | 42 | 163 | 0.0345 | 0.0175 | 0.0234 | 0.043 | 0.0188 | 0.0089 | 0.0083 | 0.0129
2021-04-18 | B63370 | B | 5 | AE1548 | 104 | 38300 | 0.0793 | 0.0294 | 0.0641 | 0.0992 | 1642 | 1615 | 1577 | 2620 | 15.2 |  |  | 0 | 미정 | 미정 | 미정 | 미정 | 0 | 0 | 0 | 153 | 0 | 0 | 0.0793 | 0.0984 | 0.0064 | 0.2405 | 43 | 6400 | 1630 | 0.3657 | 0.8419 | 0.1445 | 0.0069 | [6 empty] | 1488 | 15 | 16 | 1 | 0.28 | 65 | 23 | 미정 |  | 2021-04-18 14:43 | 1616 |  | 91 | 0 | 46 | 0 | 0 | 0 | 0.47 | 1.227 | 0.206 | 0.0139 | 105700 | 79 | 51 | 190 | 0.0134 | 0.0066 | 0.012 | 0.0371 | 0.0216 | 0.0104 | 0.0101 | 0.0196
2021-04-18 | A63880 | B | 36 | SCR420HD | 101 | 36800 | 0.0365 | 0.1236 | 0.0357 | 0.0948 | 1616 | 1629 | 1572 | 3298 | 23.7 |  |  | 0 | 선택 | 미정 | 미정 | 미정 | 0 | 0 | 0 | 0 | 0 | 0 | 0.0365 | 0.0542 | 0.0048 | 0.262 | 42 | 5200 | 1623 | 0.1811 | 0.7524 | 0.2207 | 0.0261 | [6 empty] | 1509 | 13 | 17 | 3 | 0.25 | 73 | 27 | 미정 |  | 2021-04-18 14:51 | 1626 |  | 0 | 41 | 21 | 0 | 0 | 0 | 0.212 | 0.8652 | 0.2538 | 0.0242 | 96750 | 62 | 48 | 168 | 0.0351 | 0.023 | 0.0256 | 0.0396 | 0.0373 | 0.0157 | 0.0122 | 0.0138
2021-04-18 | A63881 | B | 37 | SCR420HD | 101 | 36800 | 0.0403 | 0.0546 | 0.0546 | 0.1198 | 1616 | 1616 | 1547 | 3170 | 28.7 |  |  | 0 | 선택 | 미정 | 미정 | 미정 | 0 | 0 | 0 | 0 | 0 | 0 | 0.0403 | 0.0512 | 0.0034 | 0.1744 | 43 | 6100 | 1614 | 0.1812 | 0.7203 | 0.2162 | 0.0207 | [6 empty] | 1509 | 13 | 15 | 3 | 0.25 | 74 | 25 | 미정 |  | 2021-04-18 15:51 | 1614 |  | 0 | 0 | 0 | 0 | 0 | 0 | 0.216 | 0.8806 | 0.2561 | 0.0277 | 101600 | 65 | 46 | 160 | 0.04 | 0.0267 | 0.0238 | 0.0428 | 0.033 | 0.0109 | 0.01 | 0.0129
2021-04-18 | B63371 | B | 1 | AE1548 | 104 | 38700 | 0.0686 | 0.0418 | 0.1032 | 0.118 | 1599 | 1573 | 1527 | 2501 | 35.7 |  |  | 0 | 미정 | 미정 | 미정 | 미정 | 0 | 0 | 0 | 156 | 0 | 0 | 0.0686 | 0.0707 | 0.0034 | 0.1134 | 44 | 7500 | 1636 | 0.407 | 1.0711 | 0.1053 | 0.0051 | [6 empty] | 1488 | 15 | 16 | 1 | 0.32 | 64 | 27 | 미정 |  | 2021-04-18 15:57 | 1625 |  | 30 | 0 | 67 | 0 | 0 | 0 | 0.49 | 1.2142 | 0.1997 | 0.0075 | 99050 | 73 | 36 | 170 | 0.0363 | 0.0052 | 0.0116 | 0.0545 | 0.044 | 0.0115 | 0.0125 | 0.0193
2021-04-18 | A63882 | B | 31 | SCR420HD | 103 | 36800 | 0.0409 | 0.0196 | 0.121 | 0.1645 | 1663 | 1611 | 1546 | 3096 | 44.8 |  |  | 0 | 해제 | 선택 | 미정 | 미정 | 0 | 0 | 0 | 0 | 0 | 0 | 0.0409 | 0.0531 | 0.0039 | 0.1939 | 45 | 5400 | 1595 | 0.1909 | 0.7093 | 0.1807 | 0.0202 | [6 empty] | 1509 | 13 | 15 | 3 | 0.23 | 67 | 26 | 미정 |  | 2021-04-18 16:59 | 1602 |  | 0 | 26 | 26 | 0 | 0 | 0 | 0.222 | 0.8689 | 0.2498 | 0.0269 | 105600 | 66 | 34 | 138 | 0.0603 | 0.019 | 0.0241 | 0.0446 | 0.0361 | 0.0104 | 0.0073 | 0.014
2021-04-18 | B63372 | B | 10 | AE1548 | 105 | 40500 | 0.0681 | 0.0505 | 0.0801 | 0.1029 | 1580 | 1563 | 1524 | 2615 | 13.6 |  |  | 0 | 미정 | 미정 | 미정 | 미정 | 0 | 0 | 0 | 156 | 0 | 0 | 0.0681 | 0.102 | 0.0024 | 0.0868 | 39 | 6600 | 1618 | 0.3526 | 0.9738 | 0.1447 | 0.0043 | [6 empty] | 1488 | 15 | 16 | 1 | 0.31 | 54 | 22 | 미정 |  | 2021-04-18 17:12 | 1601 |  | 51 | 0 | 31 | 0 | 0 | 0 | 0.4738 | 1.2126 | 0.2086 | 0.0092 | 104350 | 77 | 32 | 150 | 0.0136 | 0.0052 | 0.0117 | 0.0428 | 0.0428 | 0.0107 | 0.0114 | 0.0201
2021-04-18 | A63883 | B | 18 | SCR420HD | 102 | 36500 | 0.0258 | 0.1056 | 0.0712 | 0.0657 | 1625 | 1623 | 1578 | 3053 | 46.2 |  |  | 0 | 미정 | 선택 | 미정 | 미정 | 0 | 0 | 0 | 0 | 0 | 0 | 0.0258 | 0.0642 | 0.0029 | 0.1963 | 49 | 5500 | 1607 | 0.1763 | 0.6877 | 0.1702 | 0.0246 | [6 empty] | 1509 | 13 | 16 | 3 | 0.24 | 66 | 28 | 미정 |  | 2021-04-18 18:01 | 1609 |  | 0 | 0 | 27 | 0 | 0 | 0 | 0.219 | 0.8982 | 0.2515 | 0.0277 |  | 66 | 28 | 131 | 0.0645 | 0.0252 | 0.0243 | 0.0446 | 0.0484 | 0.0161 | 0.0106 | 0.0126
2021-04-18 | B63373 | B | 35 | AE1548 | 104 | 38700 | 0.0838 | 0.0482 | 0.0482 | 0.0822 | 1614 | 1614 | 1540 | 2430 | 12.6 |  |  | 0 | 미정 | 미정 | 미정 | 미정 | 0 | 0 | 0 | 156 | 0 | 0 | 0.0838 | 0.1135 | 0.0061 | 0.0024 | 41 | 6900 | 1642 | 0.4167 | 0.9735 | 0.1784 | 0.0048 | [6 empty] | 1488 | 15 | 16 | 1 | 0.32 | 70 | 32 | 미정 |  | 2021-04-18 18:19 | 1623 |  | 70 | 0 | 33 | 0 | 0 | 0 | 0.471 | 1.2099 | 0.2076 | 0.0082 | 99250 | 74 | 25 | 145 | 0.0126 | 0.0055 | 0.0102 | 0.0435 | 0.0284 | 0.0103 | 0.0122 | 0.0202
2021-04-18 | A63884 | B | 36 | SCR420HD | 103 | 37200 | 0.1785 | 0.0623 | 0.0623 | 0.0721 | 1599 | 1599 | 1528 | 2536 | 35.3 |  |  | 0 | 선택 | 미정 | 미정 | 미정 | 0 | 0 | 0 | 0 | 0 | 0 | 0.1785 | 0.1549 | 0.0095 | 0.2785 | 42 | 6400 | 1613 | 0.1767 | 0.8282 | 0.1781 | 0.0107 | [6 empty] | 1509 | 13 | 17 | 3 | 0.24 | 66 | 25 | 미정 |  | 2021-04-18 18:54 | 1608 |  | 0 | 19 | 47 | 0 | 0 | 0 | 0.214 | 0.8594 | 0.2442 | 0.0258 | 106850 | 70 | 33 | 134 | 0.048 | 0.0144 | 0.0219 | 0.056 | 0.048 | 0.0166 | 0.0111 | 0.0142
2021-04-18 | B63374 | B | 5 | AE1548 | 104 | 38000 | 0.0757 | 0.0562 | 0.0562 | 0.1055 | 1599 | 1599 | 1532 | 2533 | 21.4 |  |  | 0 | 미정 | 미정 | 미정 | 미정 | 0 | 0 | 0 | 153 | 0 | 0 | 0.0757 | 0.0954 | 0.0058 | 0.2102 | 47 | 7800 | 1630 | 0.4171 | 0.9107 | 0.1497 | 0.0045 | [6 empty] | 1488 | 15 | 17 | 1 | 0.29 | 73 | 34 | 미정 |  | 2021-04-18 19:25 | 1617 |  | 100 | 0 | 74 | 0 | 0 | 0 | 0.4756 | 1.2206 | 0.2099 | 0.011 | 104750 | 78 | 28 | 153 | 0.0206 | 0.0054 | 0.0116 | 0.0451 | 0.0253 | 0.0093 | 0.0111 | 0.02
2021-04-18 | A63885 | B | 37 | SCR420HON | 102 | 37000 | 0.0683 | 0.0758 | 0.0758 | 0.1104 | 1580 | 1580 | 1534 | 2560 | 38.4 |  |  | 0 | 선택 | 미정 | 미정 | 미정 | 0 | 0 | 0 | 0 | 0 | 0 | 0.0683 | 0.0631 | 0.004 | 0.2521 | 40 | 5900 | 1612 | 0.1826 | 0.7657 | 0.2125 | 0.0235 | [6 empty] | 1510 | 16 | 18 | 3 | 0.24 | 65 | 25 | 미정 |  | 2021-04-18 19:51 | 1614 |  | 0 | 17 | 16 | 0 | 0 | 0 | 0.21 | 0.846 | 0.2548 | 0.0294 |  | 75 | 35 | 138 | 0.0544 | 0.0224 | 0.0267 | 0.0475 | 0.0324 | 0.0075 | 0.0063 | 0.014
2021-04-18 | B63375 | B | 1 | AE1548 | 104 | 38100 | 0.057 | 0.0886 | 0.0886 | 0.1507 | 1626 | 1626 | 1562 | 2509 | 12.2 |  |  | 0 | 미정 | 미정 | 미정 | 미정 | 0 | 0 | 0 | 154 | 0 | 0 | 0.057 | 0.0747 | 0.0037 | 0.0632 | 40 | 6600 | 1626 | 0.3817 | 0.9504 | 0.1475 | 0.0048 | [6 empty] | 1488 | 15 | 16 | 1 | 0.35 | 58 | 23 | 미정 |  | 2021-04-18 20:18 | 1621 |  | 41 | 0 | 26 | 0 | 0 | 0 | 0.4791 | 1.223 | 0.2007 | 0.0127 | 102900 | 77 | 24 | 159 | 0.0112 | 0.0072 | 0.0113 | 0.0394 | 0.0114 | 0.008 | 0.0098 | 0.0193
2021-04-18 | A63886 | B | 31 | SCR420HON | 102 | 36500 | 0.0153 | 0.1077 | 0.1077 | 0.122 | 1588 | 1588 | 1527 | 2948 | 51.4 |  |  | 0 | 선택 | 미정 | 미정 | 미정 | 0 | 0 | 0 | 0 | 0 | 0 | 0.0153 | 0.0581 | 0.002 | 0.0071 | 42 | 6000 | 1611 | 0.1879 | 0.7718 | 0.1959 | 0.0458 | [6 empty] | 1510 | 16 | 19 | 3 | 0.24 | 70 | 28 | 미정 |  | 2021-04-18 20:50 | 1606 |  | 0 | 8 | 39 | 0 | 0 | 0 | 0.209 | 0.8425 | 0.2502 | 0.03 | 93700 | 68 | 37 | 147 | 0.0799 | 0.0264 | 0.027 | 0.0445 | 0.0354 | 0.0137 | 0.0089 | 0.0152
2021-04-18 | B63376 | B | 10 | AE1548 | 104 | 37600 | 0.09 | 0.0268 | 0.0365 | 0.1087 | 1626 | 1608 | 1543 | 2585 | 11.3 |  |  | 0 | 미정 | 미정 | 미정 | 미정 | 0 | 0 | 0 | 159 | 0 | 0 | 0.09 | 0.1124 | 0.0076 | 0.1594 | 45 | 6900 | 1602 | 0.379 | 0.8388 | 0.1656 | 0.0052 | [6 empty] | 1488 | 15 | 20 | 1 | 0.33 | 56 | 23 | 미정 |  | 2021-04-18 21:42 | 1608 |  | 65 | 0 | 0 | 0 | 0 | 0 | 0.476 | 1.2117 | 0.1982 | 0.0098 |  | 75 | 29 | 151 | 0.0112 | 0.006 | 0.0116 | 0.0399 | 0.0104 | 0.008 | 0.009 | 0.0204
2021-04-18 | A63887 | B | 18 | SCR420HON | 102 | 36700 | 0.047 | 0.0323 | 0.0984 | 0.1243 | 1617 | 1591 | 1535 | 2905 | 43.3 |  |  | 0 | 선택 | 미정 | 미정 | 미정 | 0 | 0 | 0 | 0 | 0 | 0 | 0.047 | 0.0753 | 0.0032 | 0.3716 | 40 | 6700 | 1615 | 0.1923 | 0.7398 | 0.2053 | 0.0204 | [6 empty] | 1510 | 16 | 18 | 3 | 0.25 | 64 | 25 | 미정 |  | 2021-04-18 22:03 | 1609 |  | 0 | 29 | 0 | 0 | 0 | 0 | 0.2113 | 0.8464 | 0.2596 | 0.0338 | 104600 | 72 | 21 | 115 | 0.0592 | 0.0209 | 0.0313 | 0.0472 | 0.0268 | 0.008 | 0.0059 | 0.0146
2021-04-18 | B63377 | B | 35 | AE1548 | 104 | 37200 | 0.079 | 0.0608 | 0.0608 | 0.2012 | 1608 | 1608 | 1543 | 2478 | 37.4 |  |  | 0 | 미정 | 선택 | 미정 | 미정 | 0 | 0 | 0 | 153 | 0 | 0 | 0.079 | 0.0972 | 0.0038 | 0.1666 | 43 | 6000 | 1603 | 0.4397 | 1.0817 | 0.1745 | 0.0091 | [6 empty] | 1488 | 15 | 16 | 1 | 0.33 | 56 | 23 | 미정 |  | 2021-04-18 22:47 | 1599 |  | 56 | 0 | 0 | 0 | 0 | 0 | 0.4732 | 1.2217 | 0.2072 | 0.0107 | 98600 | 73 | 33 | 153 | 0.0392 | 0.0079 | 0.0113 | 0.0387 | 0.0324 | 0.0087 | 0.0093 | 0.0201
2021-04-18 | A63888 | B | 36 | SCR420HON | 101 | 36800 | 0.0597 | 0.0343 | 0.0343 | 0.0839 | 1650 | 1650 | 1582 | 2971 | 25.1 |  |  | 0 | 선택 | 미정 | 미정 | 미정 | 0 | 0 | 0 | 0 | 0 | 0 | 0.0597 | 0.0842 | 0.003 | 0.001 | 41 | 5300 | 1601 | 0.1612 | 0.7159 | 0.1918 | 0.0162 | [6 empty] | 1510 | 16 | 18 | 3 | 0.25 | 69 | 30 | 미정 |  | 2021-04-18 23:01 | 1601 |  | 0 | 27 | 0 | 0 | 0 | 0 | 0.2083 | 0.8442 | 0.2477 | 0.0315 | 110600 | 69 | 25 | 126 | 0.0324 | 0.0206 | 0.0309 | 0.0472 | 0.0286 | 0.0128 | 0.0074 | 0.0145
2021-04-18 | B63378 | B | 5 | AE1548 | 104 | 37500 | 0.0809 | 0.1305 | 0.1305 | 0.1897 | 1586 | 1586 | 1516 | 2541 | 35.2 |  |  | 0 | 선택 | 해제 | 미정 | 미정 | 0 | 0 | 0 | 152 | 0 | 0 | 0.0809 | 0.0846 | 0.0089 | 0.3831 | 43 | 6800 | 1600 | 0.431 | 1.0425 | 0.1716 | 0.0089 | [6 empty] | 1488 | 15 | 16 | 1 | 0.36 | 62 | 24 | 미정 |  | 2021-04-18 23:56 | 1600 |  | 51 | 0 | 0 | 0 | 0 | 0 | 0.4803 | 1.214 | 0.2094 | 0.0138 |  | 76 | 38 | 154 | 0.0349 | 0.0082 | 0.0116 | 0.0347 | 0.028 | 0.0084 | 0.0089 | 0.0219
2021-04-18 | A63889 | B | 37 | SCR420HON | 101 | 36400 | 0.0841 | 0.0419 | 0.0419 | 0.0841 | 1635 | 1635 | 1570 | 3008 | 29.4 |  |  | 0 | 선택 | 미정 | 미정 | 미정 | 0 | 0 | 0 | 0 | 0 | 0 | 0.0841 | 0.1157 | 0.0027 | 0.2507 | 39 | 4900 | 1606 | 0.1698 | 0.719 | 0.1963 | 0.0175 | [6 empty] | 1510 | 16 | 18 | 3 | 0.24 | 68 | 30 | 미정 |  | 2021-04-19 00:04 | 1606 |  | 0 | 30 | 0 | 0 | 0 | 0 | 0.2088 | 0.8448 | 0.2473 | 0.0327 | 105950 | 67 | 28 | 125 | 0.0392 | 0.0157 | 0.0307 | 0.0562 | 0.0278 | 0.0122 | 0.0091 | 0.0145
2021-04-18 | B63379 | B | 1 | AE1548 | 103 | 37200 | 0.0658 | 0.0944 | 0.0944 | 0.1451 | 1601 | 1601 | 1526 | 2547 | 22.8 |  |  | 0 | 미정 | 선택 | 미정 | 미정 | 0 | 0 | 0 | 155 | 0 | 0 | 0.0658 | 0.082 | 0.0027 | 0.4753 | 42 | 6700 | 1601 | 0.4303 | 1.0409 | 0.1831 | 0.0059 | [6 empty] | 1488 | 15 | 18 | 1 | 0.32 | 55 | 23 | 미정 |  | 2021-04-19 00:57 | 1603 |  | 56 | 0 | 0 | 0 | 0 | 0 | 0.4743 | 1.2143 | 0.2148 | 0.0142 |  | 75 | 36 | 156 | 0.0224 | 0.0062 | 0.0118 | 0.0382 | 0.0248 | 0.0078 | 0.009 | 0.021
2021-04-18 | A63890 | B | 31 | SCR420HON | 101 | 35900 | 0.0541 | 0.0268 | 0.0268 | 0.0583 | 1662 | 1662 | 1597 | 3051 | 11.5 |  |  | 0 | 선택 | 미정 | 미정 | 미정 | 0 | 0 | 0 | 0 | 0 | 0 | 0.0541 | 0.0667 | 0.0028 | 0.2226 | 42 | 4300 | 1608 | 0.1636 | 0.7383 | 0.1968 | 0.0159 | [6 empty] | 1510 | 16 | 19 | 3 | 0.25 | 58 | 25 | 미정 |  | 2021-04-19 01:02 | 1608 |  | 0 | 29 | 0 | 0 | 0 | 0 | 0.209 | 0.8498 | 0.2527 | 0.0347 | 108100 | 68 | 25 | 125 | 0.0154 | 0.0263 | 0.0325 | 0.0447 | 0.0368 | 0.0177 | 0.0127 | 0.0153
2021-04-18 | B63380 | B | 10 | AE1548 | 103 | 37600 | 0.0836 | 0.0633 | 0.0633 | 0.173 | 1643 | 1643 | 1552 | 2605 |  |  |  | 0 | 미정 | 선택 | 미정 | 미정 | 0 | 0 | 0 | 302 | 0 | 0 | 0.0836 | 0.0931 | 0.0054 | 0.0433 | 40 | 5900 | 1606 | 0.4357 | 1.0666 | 0.1982 | 0.0052 | [6 empty] | 1488 | 15 | 16 | 1 | 0.33 | 60 | 24 | 미정 |  | 2021-04-19 01:53 | 1608 |  | 44 | 0 | 0 | 0 | 0 | 0 | 0.482 | 1.2064 | 0.2129 | 0.0094 |  | 75 | 50 | 179 | 0.0057 | 0.0052 | 0.0109 | 0.037 | 0.0184 | 0.0104 | 0.0116 | 0.0205
2021-04-18 | A63891 | B | 18 | SCR420HON | 100 | 35700 | 0.0247 | 0.0418 | 0.0418 | 0.0764 | 1649 | 1649 | 1589 | 2997 | 30.3 |  |  | 0 | 선택 | 미정 | 미정 | 미정 | 0 | 0 | 0 | 0 | 0 | 0 | 0.0247 | 0.0666 | 0.0027 | 0.0175 | 47 | 4800 | 1615 | 0.1767 | 0.7688 | 0.2059 | 0.0228 | [6 empty] | 1510 | 16 | 18 | 3 | 0.25 | 71 | 34 | 미정 |  | 2021-04-19 02:06 | 1615 |  | 0 | 32 | 0 | 0 | 0 | 0 | 0.207 | 0.8437 | 0.2436 | 0.0319 | 103450 | 80 | 22 | 127 | 0.0422 | 0.02 | 0.0306 | 0.0365 | 0.0308 | 0.0131 | 0.0102 | 0.0145
2021-04-18 | B63381 | B | 35 | SFMN438VM2 | 103 | 37000 | 0.118 | 0.0735 | 0.0735 | 0.1654 | 1625 | 1625 | 1550 | 2567 |  |  |  | 0 | 미정 | 미정 | 미정 | 미정 | 0 | 0 | 0 | 302 | 0 | 0 | 0.118 | 0.1557 | 0.0151 | 0.0122 | 43 | 7800 | 1654 | 0.3128 | 1.2813 | 0.5566 | 0.0089 | [6 empty] | 1491 | 18 | 21 | 1 | 0.42 | 85 | 33 | 미정 |  | 2021-04-19 02:51 | 1654 |  | 41 | 0 | 13 | 0 | 0 | 0 | 0.385 | 1.3895 | 0.5698 | 0.0225 | 100450 | 91 | 30 | 160 | 0.0048 | 0.0092 | 0.018 | 0.0426 | 0.0166 | 0.0093 | 0.0108 | 0.0289
2021-04-18 | A63892 | B | 36 | AE1548 | 100 | 36300 | 0.0576 | 0.0285 | 0.0285 | 0.0815 | 1627 | 1627 | 1544 | 3039 | 14.8 |  |  | 0 | 선택 | 미정 | 미정 | 미정 | 0 | 0 | 0 | 0 | 0 | 0 | 0.0576 | 0.0708 | 0.003 | 0.208 | 39 | 4800 | 1594 | 0.428 | 1.0891 | 0.13 | 0.0102 | [6 empty] | 1488 | 15 | 16 | 3 | 0.25 | 67 | 27 | 미정 |  | 2021-04-19 03:14 | 1595 |  | 0 | 0 | 18 | 0 | 0 | 0 | 0.463 | 1.1984 | 0.1913 | 0.015 | 102600 | 75 | 35 | 146 | 0.0136 | 0.0116 | 0.0118 | 0.0496 | 0.0579 | 0.022 | 0.0121 | 0.0193
2021-04-18 | B63382 | B | 5 | SFMN438VM2 | 103 | 38600 | 0.0625 | 0.0747 | 0.0747 | 0.1237 | 1619 | 1619 | 1580 | 2557 |  |  |  | 0 | 미정 | 미정 | 미정 | 미정 | 0 | 0 | 0 | 302 | 0 | 0 | 0.0625 | 0.1104 | 0.0071 | 0.0277 | 40 | 5800 | 1642 | 0.3296 | 1.3476 | 0.5366 | 0.0076 | [6 empty] | 1491 | 18 | 19 | 1 | 0.35 | 60 | 25 | 미정 |  | 2021-04-19 03:55 | 1628 |  | 67 | 0 | 13 | 0 | 0 | 0 | 0.397 | 1.4127 | 0.5748 | 0.0197 | 98600 | 70 | 32 | 157 | 0.0042 | 0.0079 | 0.018 | 0.0309 | 0.0316 | 0.0127 | 0.0117 | 0.0282
2021-04-18 | A63893 | B | 37 | AE1548 | 102 | 35800 | 0.0291 | 0.1029 | 0.1029 | 0.1223 | 1572 | 1572 | 1521 | 2994 | 27.5 |  |  | 0 | 선택 | 선택 | 미정 | 미정 | 0 | 0 | 0 | 0 | 0 | 0 | 0.0291 | 0.0519 | 0.002 | 0.001 | 42 | 5300 | 1589 | 0.3858 | 0.9959 | 0.1409 | 0.0138 | [6 empty] | 1488 | 15 | 15 | 3 | 0.24 | 62 | 20 | 미정 |  | 2021-04-19 04:18 | 1584 |  | 0 | 32 | 20 | 0 | 0 | 0 | 0.4918 | 1.2088 | 0.2008 | 0.0145 | 0 | 76 | 48 | 163 | 0.0248 | 0.013 | 0.0126 | 0.0395 | 0.046 | 0.0183 | 0.013 | 0.0205
2021-04-18 | B63383 | B | 1 | SFMN438VM2 | 104 | 37300 | 0.0716 |  | 0.099 | 0.1163 |  | 1611 | 1573 | 2597 |  |  |  | 0 | 미정 | 미정 | 미정 | 미정 | 0 | 0 | 0 | 302 | 0 | 0 | 0.0716 | 0.1115 | 0.0029 | 0.013 | 46 | 7300 | 1646 | 0.3255 | 1.2041 | 0.5647 | 0.0082 | [6 empty] | 1491 | 18 | 18 | 1 | 0.32 | 72 | 33 | 미정 |  | 2021-04-19 04:59 | 1638 |  | 52 | 0 | 8 | 0 | 0 | 0 | 0.383 | 1.3979 | 0.5862 | 0.0206 | 100850 | 70 | 24 | 153 | 0.0039 | 0.0082 | 0.0171 | 0.0356 | 0.0177 | 0.0102 | 0.0102 | 0.027
2021-04-18 | A63894 | B | 31 | AE1548 | 103 | 36300 | 0.0495 | 0.0396 | 0.0396 | 0.1456 | 1617 | 1617 | 1523 | 3083 | 28.5 |  |  | 0 | 선택 | 선택 | 미정 | 미정 | 0 | 0 | 0 | 0 | 0 | 0 | 0.0495 | 0.0731 | 0.0044 | 0.2287 | 38 | 4800 | 1583 | 0.4394 | 1.0197 | 0.1512 | 0.0137 | [6 empty] | 1488 | 15 | 16 | 3 | 0.24 | 60 | 16 | 미정 |  | 2021-04-19 05:21 | 1583 |  | 0 | 44 | 40 | 0 | 0 | 0 | 0.4728 | 1.2115 | 0.209 | 0.0145 | 0 | 93 | 52 | 166 | 0.0268 | 0.0095 | 0.0127 | 0.0496 | 0.0349 | 0.0134 | 0.0118 | 0.0209
2021-04-18 | B63384 | B | 10 | SFMN438VM2 | 103 | 36400 |  | 0.1542 | 0.1542 | 0.1665 | 1591 | 1591 | 1551 | 2597 |  |  |  | 0 | 미정 | 미정 | 미정 | 미정 | 0 | 0 | 0 | 304 | 0 | 0 |  |  |  |  | 42 | 7300 | 1645 | 0.3184 | 1.1534 | 0.5516 | 0.0083 | [6 empty] | 1491 | 18 | 18 | 1 | 0.35 | 67 | 32 | 미정 |  | 2021-04-19 05:51 | 1633 |  | 68 | 0 | 22 | 0 | 0 | 0 | 0.378 | 1.4129 | 0.5953 | 0.0212 | 98650 | 69 | 21 | 155 | 0.004 | 0.0077 | 0.0188 |  | 0.0125 | 0.009 | 0.0086 | 0.0279
2021-04-18 | A63895 | B | 18 | KSG4120H | 102 | 36600 | 0.0571 | 0.0341 | 0.0341 | 0.1012 | 1670 | 1670 | 1604 | 3018 | 52 |  |  | 0 | 미정 | 미정 | 미정 | 미정 | 0 | 0 | 0 | 0 | 0 | 0 | 0.0571 | 0.0564 | 0.0028 | 0.2629 | 54 | 7200 | 1640 | 0.1586 | 0.6142 | 0.1025 | 0.0151 | [6 empty] | 1513 | 18 | 20 | 3 | 0.22 | 93 | 26 | 미정 |  | 2021-04-19 06:33 | 1640 |  | 0 | 35 | 0 | 0 | 0 | 0 | 0.189 | 0.6925 | 0.103 | 0.0267 | 102150 | 89 | 61 | 209 | 0.0724 | 0.011 | 0.0191 | 0.041 | 0.0445 | 0.0342 | 0.0126 | 0.0133
2021-04-19 | B63385 | B | 35 | SFMN438VM2 | 103 | 36700 |  | 0.0319 | 0.0697 | 0.1129 | 1636 | 1616 | 1595 | 2645 |  |  |  | 0 | 미정 | 미정 | 미정 | 미정 | 0 | 0 | 0 | 303 | 0 | 0 |  |  |  |  | 46 | 6800 | 1648 | 0.3138 | 0.9662 | 0.4898 | 0.008 | [6 empty] | 1491 | 18 | 18 | 1 | 0.3 | 70 | 36 | 미정 |  | 2021-04-19 06:53 | 1638 |  | 146 | 0 | 81 | 0 | 0 | 0 | 0.386 | 1.3946 | 0.5854 | 0.0222 | 100550 | 70 | 26 | 163 | 0.0041 | 0.0072 | 0.0194 |  | 0.016 | 0.0089 | 0.0086 | 0.0279
2021-04-19 | A63896 | B | 36 | KSG4120H | 103 | 35800 |  | 0.0362 | 0.0362 | 0.0797 | 1636 | 1636 | 1583 | 2998 | 22 |  |  | 0 | 미정 | 선택 | 미정 | 미정 | 0 | 0 | 0 | 0 | 0 | 0 |  |  |  |  | 48 | 6600 | 1630 | 0.1507 | 0.5878 | 0.0882 | 0.0069 | [6 empty] | 1513 | 18 | 19 | 3 | 0.24 | 86 | 31 | 미정 |  | 2021-04-19 07:34 | 1630 |  | 0 | 18 | 0 | 0 | 0 | 0 | 0.177 | 0.6949 | 0.1072 | 0.0252 | 103700 | 68 | 60 | 200 | 0.0297 | 0.0121 | 0.0212 |  | 0.0489 | 0.0153 | 0.0115 | 0.0115
2021-04-19 | B63386 | B | 5 | SFMN438VM2 | 104 | 36800 | 0.0673 | 0.0269 | 0.0409 | 0.1303 | 1637 | 1623 | 1568 | 2577 |  |  |  | 0 | 미정 | 미정 | 미정 | 미정 | 0 | 0 | 0 | 299 | 0 | 0 | 0.0673 | 0.086 | 0.0047 | 0.4488 | 43 | 7300 | 1648 | 0.3263 | 0.9765 | 0.4816 | 0.0073 | [6 empty] | 1491 | 18 | 18 | 1 | 0.33 | 77 | 37 | 미정 |  | 2021-04-19 07:53 | 1647 |  | 111 | 0 | 72 | 0 | 0 | 0 | 0.381 | 1.403 | 0.595 | 0.0223 | 100800 | 72 | 41 | 178 | 0.0053 | 0.0074 | 0.0194 | 0.0264 | 0.0119 | 0.0073 | 0.0081 | 0.0273
2021-04-19 | A63897 | B | 33 | KSG4120H | 104 | 38400 |  | 0.0737 | 0.0409 | 0.0465 | 1567 | 1641 | 1606 | 2907 | 18.5 |  |  | 0 | 미정 | 선택 | 미정 | 미정 | 0 | 0 | 0 | 0 | 0 | 0 |  |  |  |  | 51 | 6400 | 1613 | 0.1312 | 0.5383 | 0.0778 | 0.0335 | [6 empty] | 1513 | 18 | 18 | 3 | 0.22 | 76 | 17 | 미정 |  | 2021-04-19 08:37 | 1613 |  | 0 | 0 | 0 | 0 | 0 | 0 | 0.176 | 0.6955 | 0.1068 | 0.0266 | 102200 | 158 | 54 | 194 | 0.0255 | 0.011 | 0.0222 |  | 0.0454 | 0.0196 | 0.0117 | 0.0112
2021-04-19 | B63387 | B | 1 | SFMN438VM2 | 104 | 37100 | 0.0742 | 0.0316 | 0.137 | 0.1289 | 1618 | 1581 | 1555 | 2606 |  |  |  | 0 | 미정 | 미정 | 미정 | 미정 | 0 | 0 | 0 | 302 | 0 | 0 | 0.0742 | 0.0957 | 0.0056 | 0.1674 | 45 | 7200 | 1652 | 0.306 | 0.9477 | 0.4848 | 0.0073 | [6 empty] | 1491 | 18 | 20 | 1 | 0.35 | 63 | 27 | 미정 |  | 2021-04-19 08:54 | 1633 |  | 156 | 0 | 52 | 0 | 0 | 0 | 0.39 | 1.4127 | 0.5855 | 0.0233 | 101350 | 70 | 32 | 172 | 0.0033 | 0.0065 | 0.0196 | 0.03 | 0.0176 | 0.0082 | 0.008 | 0.0274
2021-04-19 | A63898 | I | 37 | SA649 | 106 | 36400 | 0.0725 | 0.0624 | 0.0624 | 0.0956 | 1635 | 1635 | 1577 | 3111 | 20.9 |  |  | 0 | 미정 | 미정 | 미정 | 미정 | 0 | 0 | 0 | 0 | 0 | 0 | 0.0725 | 0.1346 | 0.0044 | 0.2001 | 41 | 6200 | 1644 | 0.3975 | 0.632 | 0.127 | 0.0065 | [6 empty] | 1491 | 25 | 26 | 3 | 0.26 | 82 | 0 | 미정 |  | 2021-04-19 09:37 | 1644 |  | 0 | 22 | 33 | 0 | 0 | 0 | 0.459 | 0.6885 | 0.1971 | 0.0121 | 103700 | 854 | 17 | 126 | 0.0245 | 0.0072 | 0.0117 | 0.0579 | 0.0389 | 0.0202 | 0.0131 | 0.0139
2021-04-19 | B63388 | B | 10 | SFMN438VM2 | 104 | 36600 | 0.0736 | 0.0409 | 0.0612 | 0.1036 | 1616 | 1615 | 1581 | 2651 |  |  |  | 0 | 미정 | 미정 | 미정 | 미정 | 0 | 0 | 0 | 307 | 0 | 0 | 0.0736 | 0.0998 | 0.0048 | 0.7836 | 44 | 6600 | 1642 | 0.3127 | 0.9712 | 0.4998 | 0.0068 | [6 empty] | 1491 | 18 | 18 | 1 | 0.3 | 62 | 28 | 미정 |  | 2021-04-19 09:55 | 1631 |  | 104 | 0 | 34 | 0 | 0 | 0 | 0.391 | 1.3992 | 0.5813 | 0.0244 | 100100 | 81 | 35 | 174 | 0.0036 | 0.0068 | 0.0206 | 0.0323 | 0.0179 | 0.0089 | 0.0086 | 0.0282
2021-04-19 | A63899 | I | 18 | 20MNCR5 | 106 | 36800 | 0.0626 | 0.0687 | 0.0687 | 0.0878 | 1607 | 1607 | 1550 | 3169 | 30 |  |  | 0 | 미정 | 미정 | 미정 | 미정 | 0 | 0 | 0 | 0 | 0 | 0 | 0.0626 | 0.0715 | 0.002 | 0.0741 | 44 | 7100 | 1634 | 0.1758 | 1.1045 | 0.1759 | 0.0154 | [6 empty] | 1508 | 20 | 20 | 3 | 0.24 | 88 | 0 | 미정 |  | 2021-04-19 10:55 | 1634 |  | 0 | 26 | 11 | 0 | 0 | 0 | 0.209 | 1.2232 | 0.2032 | 0.026 | 98700 | 1005 | 24 | 128 | 0.0373 | 0.011 | 0.0215 | 0.0432 | 0.0398 | 0.013 | 0.0115 | 0.0189
2021-04-19 | B63389 | B | 35 | SM55C | 104 | 38700 | 0.1099 | 0.0606 | 0.1026 | 0.1506 | 1561 | 1582 | 1554 | 2551 | 15.9 |  |  | 0 | 미정 | 미정 | 미정 | 미정 | 0 | 0 | 0 | 107 | 0 | 0 | 0.1099 | 0.1114 | 0.0143 | 0.4309 | 45 | 7400 | 1654 | 0.4428 | 0.2046 | 0.1664 | 0.0079 | [6 empty] | 1488 | 15 | 20 | 1 | 0.28 | 86 | 36 | 미정 |  | 2021-04-19 11:11 | 1641 |  | 0 | 0 | 0 | 0 | 0 | 0 | 0.533 | 0.6829 | 0.2095 | 0.01 | 97750 | 95 | 52 | 199 | 0.022 | 0.0094 | 0.016 | 0.0416 | 0.017 | 0.0069 | 0.0075 | 0.0121
2021-04-19 | A63900 | I | 31 | SCM415C2 | 106 | 38300 | 0.0474 | 0.1385 | 0.0691 | 0.0789 | 1581 | 1626 | 1570 | 3248 | 19.9 |  |  | 0 | 미정 | 미정 | 미정 | 미정 | 0 | 0 | 0 | 0 | 0 | 0 | 0.0474 | 0.0818 | 0.0078 | 0.1993 | 44 | 6400 | 1638 | 0.1185 | 0.637 | 0.1332 | 0.0102 | [6 empty] | 1516 | 20 | 21 | 3 | 0.23 | 82 | 0 | 미정 |  | 2021-04-19 12:04 | 1641 |  | 0 | 9 | 41 | 0 | 0 | 0 | 0.147 | 0.6872 | 0.2015 | 0.0311 | 103100 | 610 | 16 | 120 | 0.0273 | 0.0115 | 0.0285 | 0.0414 | 0.0488 | 0.023 | 0.0114 | 0.014
2021-04-19 | B63390 | B | 36 | SM55C | 104 | 36400 | 0.1135 | 0.0659 | 0.0659 | 0.1629 | 1595 | 1595 | 1538 | 2530 | 32.8 |  |  | 0 | 미정 | 미정 | 미정 | 미정 | 0 | 0 | 0 | 103 | 0 | 0 | 0.1135 | 0.1273 | 0.0082 | 0.3635 | 48 | 7900 | 1646 | 0.4649 | 0.2336 | 0.1674 | 0.0175 | [6 empty] | 1488 | 15 | 20 | 1 | 0.36 | 64 | 30 | 미정 |  | 2021-04-19 12:14 | 1636 |  | 64 | 0 | 36 | 0 | 0 | 0 | 0.536 | 0.6845 | 0.2128 | 0.0091 | 93800 | 79 | 39 | 191 | 0.0484 | 0.0125 | 0.0163 | 0.0513 | 0.0249 | 0.0071 | 0.0075 | 0.0135
2021-04-19 | A63901 | B | 33 | SM50CM6 | 104 | 36500 | 0.0534 | 0.0894 | 0.0894 | 0.1104 | 1599 | 1599 | 1550 | 3055 | 37.5 |  |  | 0 | 미정 | 미정 | 미정 | 미정 | 0 | 0 | 0 | 0 | 0 | 0 | 0.0534 | 0.0691 | 0.0025 | 0.1142 | 45 | 5900 | 1607 | 0.4012 | 0.4821 | 0.1321 | 0.0233 | [6 empty] | 1487 | 25 | 25 | 3 | 0.22 | 72 | 24 | 미정 |  | 2021-04-19 13:18 | 1600 |  | 0 | 18 | 51 | 0 | 0 | 0 | 0.521 | 0.6464 | 0.2135 | 0.0254 | 104700 | 78 | 55 | 209 | 0.0436 | 0.0241 | 0.0245 | 0.0457 | 0.0454 | 0.0222 | 0.0116 | 0.0108
2021-04-19 | B63391 | B | 1 | SCR420H1V | 103 | 38700 | 0.0544 | 0.0465 | 0.0568 | 0.1159 | 1597 | 1630 | 1604 | 2703 | 33.1 |  |  | 0 | 미정 | 미정 | 미정 | 미정 | 0 | 0 | 0 | 53 | 0 | 0 | 0.0544 | 0.0812 | 0.0029 | 0.0146 | 51 | 8800 | 1689 | 0.1705 | 0.696 | 0.195 | 0.0273 | [6 empty] | 1509 | 13 | 21 | 1 | 0.41 | 89 | 52 | 미정 |  | 2021-04-19 13:26 | 1691 |  | 41 | 0 | 36 | 0 | 0 | 0 | 0.217 | 0.8619 | 0.2649 | 0.0161 | 101650 | 69 | 13 | 152 | 0.0542 | 0.0159 | 0.0236 | 0.0377 | 0.0255 | 0.0155 | 0.0133 | 0.0113
2021-04-19 | A63902 | B | 37 | SM50CM6 | 104 | 38300 | 0.0935 | 0.1211 | 0.1299 | 0.1152 | 1569 | 1609 | 1556 | 3070 | 17.1 |  |  | 0 | 미정 | 미정 | 미정 | 미정 | 0 | 0 | 0 | 0 | 0 | 0 | 0.0935 | 0.1599 | 0.0033 | 0.0014 | 64 | 7800 | 1608 | 0.594 | 0.5678 | 0.1449 | 0.0151 | [6 empty] | 1487 | 25 | 25 | 3 | 0.22 | 57 | 26 | 미정 |  | 2021-04-19 14:40 | 1580 |  | 0 | 87 | 111 | 0 | 0 | 0 | 0.533 | 0.5739 | 0.1908 | 0.0269 | 97650 | 72 | 17 | 177 | 0.0232 | 0.0125 | 0.0243 | 0.0505 | 0.051 | 0.0055 | 0.0064 | 0.0105
2021-04-19 | B63392 | B | 10 | SCR420H1V | 104 | 37400 | 0.1221 | 0.0332 | 0.0551 | 0.0899 | 1657 | 1650 | 1613 | 2750 | 12.8 |  |  | 0 | 미정 | 미정 | 미정 | 미정 | 0 | 0 | 0 | 52 | 0 | 0 | 0.1221 | 0.0761 | 0.004 | 0.5207 | 42 | 5600 | 1661 | 0.1655 | 0.6717 | 0.1949 | 0.0116 | [6 empty] | 1509 | 13 | 14 | 1 | 0.36 | 60 | 28 | 미정 |  | 2021-04-19 14:22 | 1646 |  | 40 | 0 | 0 | 0 | 0 | 0 | 0.212 | 0.878 | 0.2536 | 0.0191 | 98000 | 64 | 22 | 156 | 0.0209 | 0.0173 | 0.0277 | 0.0439 | 0.0183 | 0.0123 | 0.0125 | 0.0108
2021-04-19 | B63393 | B | 35 | SCR420H1V | 103 | 36600 | 0.1014 | 0.0456 | 0.0699 | 0.1024 | 1643 | 1610 | 1581 | 2538 | 26.8 |  |  | 0 | 미정 | 미정 | 미정 | 미정 | 0 | 0 | 0 | 50 | 0 | 0 | 0.1014 | 0.136 | 0.0055 | 0.186 | 39 | 6400 | 1651 | 0.1546 | 0.6653 | 0.1445 | 0.0098 | [6 empty] | 1509 | 13 | 14 | 1 | 0.32 | 74 | 29 | 미정 |  | 2021-04-19 15:16 | 1628 |  | 31 | 0 | 0 | 0 | 0 | 0 | 0.2173 | 0.876 | 0.2618 | 0.0201 | 100700 | 68 | 29 | 163 | 0.0449 | 0.0165 | 0.0238 | 0.0489 | 0.0495 | 0.0196 | 0.011 | 0.0085
2021-04-19 | A63903 | B | 18 | SM50CM6 | 104 | 36500 | 0.0366 | 0.0366 | 0.0403 | 0.127 | 1626 | 1609 | 1593 | 3193 | 1.6 |  |  | 0 | 미정 | 미정 | 미정 | 미정 | 0 | 0 | 0 | 0 | 0 | 0 | 0.0366 | 0.056 | 0.002 | 0.0178 | 70 | 5800 | 1603 | 0.4352 | 0.5327 | 0.1636 | 0.0153 | [6 empty] | 1487 | 25 | 25 | 3 | 0.23 | 63 | 28 | 미정 |  | 2021-04-19 16:01 | 1594 |  | 0 | 10 | 17 | 0 | 0 | 0 | 0.525 | 0.6401 | 0.2202 | 0.023 | 97350 | 80 | 25 | 171 | 0.002 | 0.0221 | 0.0286 | 0.0445 | 0.0627 | 0.016 | 0.0067 | 0.0124
2021-04-19 | B63394 | B | 30 | SCR420H1V | 104 | 37500 | 0.0909 | 0.0372 | 0.0445 | 0.0709 | 1630 | 1618 | 1593 | 2484 | 10.8 |  |  | 0 | 미정 | 미정 | 미정 | 미정 | 0 | 0 | 0 | 58 | 0 | 0 | 0.0909 | 0.0863 | 0.0036 | 0.1628 | 38 | 7000 | 1655 | 0.1558 | 0.5917 | 0.1956 | 0.0147 | [6 empty] | 1509 | 15 | 15 | 1 | 0.37 | 67 | 17 | 미정 |  | 2021-04-19 16:22 | 1648 |  | 46 | 0 | 0 | 0 | 0 | 0 | 0.2133 | 0.8693 | 0.2563 | 0.028 |  | 69 | 34 | 159 | 0.0174 | 0.0142 | 0.0252 | 0.0478 | 0.0235 | 0.0099 | 0.0078 | 0.007
2021-04-19 | A63904 | B | 31 | AE1055LS | 102 | 38800 | 0.0574 | 0.0883 | 0.1419 | 0.1826 | 1574 | 1601 | 1537 | 3303 | 46.4 |  |  | 0 | 선택 | 미정 | 미정 | 미정 | 0 | 0 | 0 | 0 | 0 | 0 | 0.0574 | 0.0918 | 0.0035 | 0.4102 | 46 | 6000 | 1582 | 0.5139 | 0.693 | 0.1806 | 0.0303 | [6 empty] | 1484 | 25 | 25 | 3 | 0.22 | 68 | 37 | 미정 |  | 2021-04-19 17:23 | 1594 |  | 0 | 12 | 37 | 0 | 0 | 0 | 0.554 | 0.7824 | 0.2402 | 0.0305 | 101000 | 77 | 23 | 130 | 0.0566 | 0.0121 | 0.0231 | 0.0528 | 0.0419 | 0.0151 | 0.0059 | 0.0064
2021-04-19 | B63395 | B | 36 | SCR420HC | 103 | 37300 | 0.0825 | 0.0231 | 0.0392 | 0.0836 | 1645 | 1603 | 1570 | 2587 | 18.3 |  |  | 0 | 미정 | 미정 | 미정 | 미정 | 0 | 0 | 0 | 50 | 0 | 0 | 0.0825 | 0.1072 | 0.0051 | 0.0693 | 49 | 7500 | 1631 | 0.1453 | 0.5876 | 0.1678 | 0.0196 | [6 empty] | 1511 | 16 | 17 | 1 | 0.33 | 66 | 27 | 미정 |  | 2021-04-19 17:35 | 1635 |  | 50 | 0 | 32 | 0 | 0 | 0 | 0.19 | 0.8309 | 0.257 | 0.0253 | 100150 | 67 | 23 | 145 | 0.0306 | 0.0155 | 0.0235 | 0.0347 | 0.0227 | 0.0119 | 0.0109 | 0.0089
2021-04-19 | A63905 | B | 33 | AE1055LS | 101 | 36700 |  | 0.101 | 0.101 | 0.1136 | 1632 | 1632 | 1584 | 3235 | 56 |  |  | 0 | 미정 | 선택 | 미정 | 미정 | 0 | 0 | 0 | 0 | 0 | 0 |  |  |  |  | 49 | 4500 | 1596 | 0.491 | 0.6505 | 0.1983 | 0.0363 | [6 empty] | 1484 | 25 | 25 | 3 | 0.22 | 66 | 32 | 미정 |  | 2021-04-19 18:23 | 1587 |  | 0 | 26 | 26 | 0 | 0 | 0 | 0.559 | 0.7789 | 0.2433 | 0.0298 | 97150 | 64 | 29 | 142 | 0.073 | 0.0151 | 0.0235 |  | 0.049 | 0.0117 | 0.0043 | 0.0049
2021-04-19 | B63396 | B | 1 | SCR420HC | 102 | 36600 | 0.1024 | 0.0235 | 0.0555 | 0.0931 | 1698 | 1607 | 1566 | 2510 | 22 |  |  | 0 | 미정 | 미정 | 미정 | 미정 | 0 | 0 | 0 | 52 | 0 | 0 | 0.1024 | 0.1206 | 0.0052 | 0.0882 | 48 | 7500 | 1644 | 0.1635 | 0.6413 | 0.213 | 0.0278 | [6 empty] | 1511 | 16 | 16 | 1 | 0.28 | 67 | 25 | 미정 |  | 2021-04-19 18:37 | 1631 |  | 36 | 0 | 0 | 0 | 0 | 0 | 0.2 | 0.8339 | 0.2604 | 0.0262 | 103250 | 72 | 20 | 138 | 0.035 | 0.0217 | 0.0239 | 0.0514 | 0.0216 | 0.0076 | 0.0071 | 0.0069
2021-04-19 | A63906 | B | 37 | AE1055LS | 101 | 36600 | 0.0451 | 0.1312 | 0.1312 | 0.1539 | 1652 | 1652 | 1585 | 3218 | 23.6 |  |  | 0 | 선택 | 미정 | 미정 | 미정 | 0 | 0 | 0 | 0 | 0 | 0 | 0.0451 | 0.0789 | 0.0029 | 0.3144 | 42 | 3800 | 1586 | 0.5076 | 0.666 | 0.207 | 0.0153 | [6 empty] | 1484 | 25 | 25 | 3 | 0.22 | 68 | 35 | 미정 |  | 2021-04-19 19:21 | 1590 |  | 0 | 30 | 17 | 0 | 0 | 0 | 0.554 | 0.7755 | 0.2432 | 0.0234 | 102550 | 69 | 27 | 131 | 0.0282 | 0.0273 | 0.0242 | 0.0393 | 0.0142 | 0.0059 | 0.0041 | 0.0049
2021-04-19 | B63397 | B | 10 | SCR420HC | 104 | 39100 | 0.1837 | 0.0564 | 0.0527 | 0.0825 | 1585 | 1607 | 1557 | 2635 | 27 |  |  | 0 | 미정 | 미정 | 미정 | 미정 | 0 | 0 | 0 | 55 | 0 | 0 | 0.1209 | 0.1418 | 0.0051 | 0.383 | 47 | 7900 | 1634 | 0.1473 | 0.6554 | 0.1825 | 0.0234 | [6 empty] | 1511 | 16 | 16 | 1 | 0.29 | 64 | 23 | 미정 |  | 2021-04-19 19:39 | 1627 |  | 31 | 0 | 19 | 0 | 0 | 0 | 0.202 | 0.829 | 0.2509 | 0.0296 | 99650 | 69 | 21 | 140 | 0.0452 | 0.0199 | 0.0285 | 0.0424 | 0.0247 | 0.0107 | 0.0094 | 0.009
2021-04-19 | A63907 | B | 30 | AE1055LS | 102 | 36400 | 0.0749 | 0.0733 | 0.0733 | 0.2319 | 1625 | 1625 | 1548 | 3051 | 41.4 |  |  | 0 | 선택 | 미정 | 미정 | 미정 | 0 | 0 | 0 | 0 | 0 | 0 | 0.0749 | 0.1314 | 0.0042 | 0.253 | 40 | 3800 | 1585 | 0.4752 | 0.7167 | 0.2481 | 0.0206 | [6 empty] | 1484 | 25 | 25 | 3 | 0.22 | 62 | 27 | 미정 |  | 2021-04-19 20:21 | 1580 |  | 0 | 9 | 0 | 0 | 0 | 0 | 0.5529 | 0.7879 | 0.2511 | 0.0299 | 91800 | 61 | 27 | 128 | 0.0564 | 0.0238 | 0.024 | 0.0475 | 0.0166 | 0.0039 | 0.0043 | 0.0044
2021-04-19 | B63398 | B | 35 | SCR420HC | 104 | 38900 | 0.1941 | 0.0382 | 0.0452 | 0.0979 | 1600 | 1582 | 1523 | 2492 | 26.3 |  |  | 0 | 미정 | 미정 | 미정 | 미정 | 0 | 0 | 0 | 54 | 0 | 0 | 0.1941 | 0.1519 | 0.0108 | 0.022 | 49 | 8500 | 1632 | 0.1439 | 0.6152 | 0.1769 | 0.0175 | [6 empty] | 1511 | 16 | 16 | 1 | 0.31 | 71 | 28 | 미정 |  | 2021-04-19 20:44 | 1634 |  | 43 | 0 | 0 | 0 | 0 | 0 | 0.1993 | 0.8326 | 0.2493 | 0.0277 | 106700 | 86 | 23 | 139 | 0.0394 | 0.0154 | 0.0259 | 0.0533 | 0.0323 | 0.0087 | 0.0088 | 0.0091
2021-04-19 | A63908 | B | 31 | AE1055LS | 101 | 36000 | 0.177 | 0.1116 | 0.1116 | 0.1443 | 1607 | 1607 | 1549 | 3036 | 40.3 |  |  | 0 | 선택 | 미정 | 미정 | 미정 | 0 | 0 | 0 | 0 | 0 | 0 | 0.177 | 0.2263 | 0.005 | 0.0273 | 43 | 5200 | 1590 | 0.4854 | 0.6534 | 0.1719 | 0.0137 | [6 empty] | 1484 | 25 | 25 | 3 | 0.21 | 63 | 34 | 미정 |  | 2021-04-19 21:19 | 1581 |  | 0 | 9 | 26 | 0 | 0 | 0 | 0.554 | 0.7831 | 0.2358 | 0.0272 | 109450 | 73 | 20 | 119 | 0.0458 | 0.0182 | 0.0223 | 0.0716 | 0.0389 | 0.0049 | 0.0043 | 0.0052
2021-04-19 | B63399 | B | 36 | AE1038M3 | 104 | 39000 | 0.1036 | 0.0422 | 0.0536 | 0.0731 | 1584 | 1615 | 1559 | 2590 |  |  |  | 0 | 미정 | 미정 | 미정 | 미정 | 0 | 0 | 0 | 205 | 0 | 0 | 0.1036 | 0.1273 | 0.008 | 0.0836 | 46 | 7500 | 1649 | 0.2037 | 0.4691 | 0.1471 | 0.0057 | [6 empty] | 1499 | 15 | 21 | 1 | 0.3 | 78 | 26 | 미정 |  | 2021-04-19 21:50 | 1646 |  | 70 | 0 | 18 | 0 | 0 | 0 | 0.369 | 0.7773 | 0.1777 | 0.032 |  | 94 | 33 | 166 | 0.0037 | 0.006 | 0.0266 | 0.0395 | 0.0262 | 0.0157 | 0.0146 | 0.0211
2021-04-19 | A63909 | B | 33 | AE1055LS | 101 | 36700 | 0.077 | 0.1085 | 0.1085 | 0.174 | 1655 | 1655 | 1582 | 3060 | 40.1 |  |  | 0 | 선택 | 미정 | 미정 | 미정 | 0 | 0 | 0 | 0 | 0 | 0 | 0.077 | 0.1691 | 0.004 | 0.3379 | 41 | 3300 | 1591 | 0.455 | 0.6317 | 0.198 | 0.0234 | [6 empty] | 1484 | 25 | 25 | 3 | 0.21 | 59 | 31 | 미정 |  | 2021-04-19 22:17 | 1586 |  | 0 | 28 | 9 | 0 | 0 | 0 | 0.5369 | 0.7903 | 0.2389 | 0.0261 | 97100 | 65 | 19 | 121 | 0.0517 | 0.0188 | 0.0219 | 0.0494 | 0.0302 | 0.0075 | 0.0045 | 0.0044
2021-04-19 | B63400 | B | 1 | AE1038M3 | 103 | 37000 | 0.1008 | 0.1084 | 0.1084 | 0.1322 | 1601 | 1601 | 1557 | 2606 |  |  |  | 0 | 미정 | 미정 | 미정 | 미정 | 0 | 0 | 0 | 203 | 0 | 0 | 0.1008 | 0.1347 | 0.0054 | 0.0236 | 43 | 6800 | 1619 | 0.316 | 0.6884 | 0.177 | 0.0049 | [6 empty] | 1499 | 15 | 18 | 1 | 0.36 | 57 | 19 | 미정 |  | 2021-04-19 22:53 | 1627 |  | 0 | 0 | 0 | 0 | 0 | 0 | 0.3828 | 0.7815 | 0.1863 | 0.0312 |  | 69 | 35 | 163 | 0.004 | 0.0047 | 0.0269 | 0.0461 | 0.0206 | 0.0152 | 0.013 | 0.021
2021-04-19 | A63910 | B | 37 | AE1055LS | 101 | 35600 | 0.0445 |  |  | 0.1861 |  | 1620 | 1568 | 2958 | 38.1 |  |  | 0 | 선택 | 미정 | 미정 | 미정 | 0 | 0 | 0 | 0 | 0 | 0 | 0.0445 | 0.062 | 0.0017 | 0.0691 | 40 | 3800 | 1586 | 0.4692 | 0.6406 | 0.1726 | 0.0181 | [6 empty] | 1484 | 25 | 25 | 3 | 0.22 | 59 | 32 | 미정 |  | 2021-04-19 23:10 | 1583 |  | 0 | 19 | 13 | 0 | 0 | 0 | 0.5518 | 0.7782 | 0.2376 | 0.0277 | 108050 | 72 | 19 | 121 | 0.0432 | 0.0165 | 0.023 | 0.0462 | 0.0206 | 0.006 | 0.0037 | 0.0036
2021-04-19 | B63401 | B | 10 | AE1038M3 | 104 | 39400 | 0.5 | 0.3455 | 0.1177 | 0.1096 | 1554 | 1632 | 1586 | 2935 |  |  |  | 0 | 미정 | 미정 | 미정 | 미정 | 0 | 0 | 0 | 255 | 0 | 0 | 0.5 | 0.2612 | 0.0127 | 0.0839 | 43 | 5200 | 1616 | 0.2809 | 0.6344 | 0.1542 | 0.0039 | [6 empty] | 1499 | 15 | 16 | 1 | 0.36 | 58 | 24 | 미정 |  | 2021-04-19 23:58 | 1623 |  | 50 | 0 | 11 | 0 | 0 | 0 | 0.391 | 0.7759 | 0.1788 | 0.0576 |  | 180 | 23 | 146 | 0.0038 | 0.0038 | 0.0264 | 0.0475 | 0.0323 | 0.025 | 0.0236 | 0.0234
2021-04-19 | A63911 | B | 30 | AE1055LS | 102 | 35300 | 0.0525 |  |  | 0.1715 |  | 1620 | 1549 | 2926 | 46.2 |  |  | 0 | 해제 | 선택 | 미정 | 미정 | 0 | 0 | 0 | 0 | 0 | 0 | 0.0525 | 0.0981 | 0.0027 | 0.0851 | 42 | 4400 | 1573 | 0.4669 | 0.634 | 0.1903 | 0.0232 | [6 empty] | 1484 | 25 | 25 | 3 | 0.22 | 51 | 28 | 미정 |  | 2021-04-20 00:08 | 1577 |  | 0 | 18 | 18 | 0 | 0 | 0 | 0.542 | 0.7842 | 0.2456 | 0.0287 | 107700 | 71 | 25 | 136 | 0.0523 | 0.0202 | 0.0234 | 0.0439 | 0.0466 | 0.0107 | 0.0061 | 0.0062
2021-04-19 | A63912 | B | 31 | AE1055LS | 102 | 35800 | 0.0476 |  |  | 0.1492 |  | 1620 | 1544 | 2995 | 39.5 |  |  | 0 | 선택 | 미정 | 미정 | 미정 | 0 | 0 | 0 | 0 | 0 | 0 | 0.0476 | 0.0606 | 0.0045 | 0.247 | 40 | 4200 | 1581 | 0.5077 | 0.6554 | 0.1834 | 0.0178 | [6 empty] | 1484 | 25 | 25 | 3 | 0.22 | 60 | 27 | 미정 |  | 2021-04-20 01:09 | 1575 |  | 0 | 9 | 0 | 0 | 0 | 0 | 0.5509 | 0.7903 | 0.2374 | 0.0299 |  | 68 | 33 | 142 | 0.0469 | 0.0289 | 0.0247 | 0.0518 | 0.0372 | 0.0067 | 0.0054 | 0.006
2021-04-19 | B63402 | T | 35 | SM53CRB | 104 | 36600 | 0.0882 | 0.0445 | 0.0445 | 0.1766 | 1619 | 1619 | 1548 | 2600 | 23.2 |  |  | 0 | 미정 | 미정 | 미정 | 미정 | 0 | 0 | 0 | 100 | 0 | 0 | 0.0882 | 0.1244 | 0.0054 | 0.0656 | 41 | 6300 | 1618 | 0.4759 | 0.6943 | 0.1889 | 0.0048 | [6 empty] | 1484 | 10 | 11 | 1 | 0.3 | 82 | 34 | 미정 |  | 2021-04-20 01:14 | 1612 |  | 26 | 0 | 0 | 0 | 0 | 0 | 0.54 | 0.8823 | 0.2442 | 0.018 |  |  | 23 | 127 | 0.0234 | 0.0053 | 0.0154 | 0.0502 | 0.0299 | 0.0102 | 0.0119 | 0.0156
2021-04-19 | A63913 | T | 33 | SM53CRB | 96 | 33900 | 0.0758 |  |  | 0.1131 |  | 1620 | 1582 | 2954 | 14.4 |  |  | 0 | 미정 | 선택 | 미정 | 미정 | 0 | 0 | 0 | 0 | 0 | 0 | 0.0758 | 0.1775 | 0.0027 | 0.1596 | 47 | 4500 | 1618 | 0.3852 | 0.6292 | 0.1748 | 0.0158 | [6 empty] | 1484 | 10 | 17 | 1 | 0.25 | 69 | 28 | 미정 |  | 2021-04-20 02:10 | 1609 |  | 0 | 0 | 0 | 0 | 0 | 0 | 0.5325 | 0.8663 | 0.2422 | 0.0216 |  | 96 | 31 | 152 | 0.0177 | 0.0149 | 0.0198 | 0.0626 | 0.059 | 0.0067 | 0.0068 | 0.0137
2021-04-19 | B63403 | B | 36 | AE1055LS | 103 | 36400 | 0.0905 | 0.1578 | 0.1578 | 0.1382 | 1562 | 1562 | 1541 | 2638 | 33.1 |  |  | 0 | 미정 | 미정 | 미정 | 미정 | 0 | 0 | 0 | 108 | 0 | 0 | 0.0905 | 0.1689 | 0.0047 | 0.1504 | 45 | 5300 | 1588 | 0.4208 | 0.8546 | 0.1264 | 0.0069 | [6 empty] | 1484 | 25 | 25 | 3 | 0.26 | 53 | 26 | 미정 |  | 2021-04-20 02:16 | 1578 |  | 0 | 0 | 0 | 0 | 0 | 0 | 0.549 | 0.8691 | 0.2443 | 0.0298 | 98200 | 65 | 14 | 120 | 0.0349 | 0.0087 | 0.0238 | 0.0544 | 0.0539 | 0.0181 | 0.0067 | 0.0065
2021-04-19 | B63404 | T | 1 | SM53CRB | 104 | 37000 | 0.0668 | 0.0487 | 0.0487 | 0.1392 | 1629 | 1629 | 1535 | 2689 | 38.3 |  |  | 0 | 미정 | 미정 | 미정 | 미정 | 0 | 0 | 0 | 102 | 0 | 0 | 0.0668 | 0.082 | 0.0038 | 0.0769 | 40 | 6100 | 1609 | 0.4769 | 0.647 | 0.1798 | 0.0164 | [6 empty] | 1484 | 10 | 11 | 1 | 0.26 | 61 | 20 | 미정 |  | 2021-04-20 03:19 | 1589 |  | 50 | 0 | 0 | 0 | 0 | 0 | 0.5444 | 0.8652 | 0.2366 | 0.0172 |  |  | 28 | 139 | 0.0389 | 0.0145 | 0.0171 | 0.0528 | 0.0452 | 0.0128 | 0.0104 | 0.0134
2021-04-19 | A63914 | B | 37 | AE1055LS | 101 | 34900 | 0.0537 |  |  | 0.1688 |  | 1620 | 1546 | 3038 | 38.9 |  |  | 0 | 선택 | 미정 | 미정 | 미정 | 0 | 0 | 0 | 0 | 0 | 0 | 0.0537 | 0.0863 | 0.003 | 0.001 | 40 | 4300 | 1578 | 0.4248 | 0.6355 | 0.2108 | 0.0272 | [6 empty] | 1484 | 25 | 25 | 3 | 0.22 | 58 | 28 | 미정 |  | 2021-04-20 03:19 | 1582 |  | 0 | 25 | 0 | 0 | 0 | 0 | 0.546 | 0.785 | 0.246 | 0.028 |  | 66 | 20 | 115 | 0.0462 | 0.0234 | 0.0225 | 0.0504 | 0.0306 | 0.0094 | 0.0053 | 0.0046
2021-04-19 | B63405 | I | 10 | SNCM26V | 100 | 36000 | 0.089 | 0.0567 | 0.0567 | 0.1143 | 1662 | 1662 | 1577 | 2614 | 41.6 |  |  | 0 | 미정 | 미정 | 미정 | 미정 | 0 | 0 | 0 | 0 | 0 | 0 | 0.089 | 0.0932 | 0.005 | 0.228 | 48 | 8700 | 1673 | 0.1438 | 0.7886 | 0.1726 | 0.0198 | [6 empty] | 1500 | 20 | 23 | 1 | 0.28 | 82 | 0 | 미정 |  | 2021-04-20 04:20 | 1649 |  | 50 | 0 | 0 | 0 | 0 | 0 | 0.164 | 0.9007 | 0.202 | 0.0197 |  | 640 | 19 | 142 | 0.068 | 0.0149 | 0.0214 | 0.0434 | 0.035 | 0.0073 | 0.0072 | 0.0064
2021-04-19 | A63915 | B | 30 | AE1055LS | 100 | 34800 | 0.0894 |  |  | 0.1887 |  | 1620 | 1555 | 3031 | 38.6 |  |  | 0 | 선택 | 선택 | 미정 | 미정 | 0 | 0 | 0 | 0 | 0 | 0 | 0.0894 | 0.1365 | 0.0031 | 0.0654 | 40 | 3800 | 1573 | 0.4523 | 0.6456 | 0.1978 | 0.0151 | [6 empty] | 1484 | 25 | 25 | 3 | 0.21 | 54 | 24 | 미정 |  | 2021-04-20 04:13 | 1572 |  | 0 | 9 | 0 | 0 | 0 | 0 | 0.5456 | 0.7815 | 0.2463 | 0.0269 | 101550 | 68 | 16 | 113 | 0.0465 | 0.0203 | 0.0221 | 0.0564 | 0.0183 | 0.0044 | 0.0036 | 0.0041
2021-04-19 | A63916 | B | 31 | AE1055LS | 95 | 33700 | 0.0915 |  |  | 0.2127 |  | 1620 | 1543 | 2971 | 24.8 |  |  | 0 | 미정 | 선택 | 미정 | 미정 | 0 | 0 | 0 | 0 | 0 | 0 | 0.0915 | 0.1777 | 0.0052 | 0.0011 | 40 | 3800 | 1588 | 0.4809 | 0.6591 | 0.201 | 0.0118 | [6 empty] | 1484 | 25 | 25 | 3 | 0.22 | 61 | 30 | 미정 |  | 2021-04-20 05:03 | 1588 |  | 0 | 10 | 0 | 0 | 0 | 0 | 0.558 | 0.7907 | 0.2352 | 0.0262 | 102750 | 69 | 23 | 128 | 0.0298 | 0.0151 | 0.0207 | 0.0577 | 0.0171 | 0.0038 | 0.0037 | 0.0043
2021-04-19 | B63406 | T | 35 | SCR415HA | 104 | 37000 | 0.149 | 0.07 | 0.07 | 0.1422 | 1637 | 1637 | 1587 | 2607 | 27.8 |  |  | 0 | 미정 | 미정 | 미정 | 미정 | 0 | 0 | 0 | 0 | 0 | 0 | 0.149 | 0.1277 | 0.01 | 0.0032 | 44 | 7100 | 1664 | 0.1496 | 0.6986 | 0.2013 | 0.0261 | [6 empty] | 1514 | 10 | 12 | 1 | 0.35 | 85 | 37 | 미정 |  | 2021-04-20 05:25 | 1657 |  | 31 | 0 | 11 | 0 | 0 | 0 | 0.153 | 0.8551 | 0.2443 | 0.0152 | 102250 |  | 18 | 127 | 0.0422 | 0.0201 | 0.0205 | 0.051 | 0.0215 | 0.012 | 0.0108 | 0.0118
2021-04-19 | A63917 | B | 33 | AE1055LS | 100 | 34700 | 0.1089 |  |  | 0.1333 |  | 1620 | 1578 | 2983 | 29.2 |  |  | 0 | 미정 | 선택 | 미정 | 미정 | 0 | 0 | 0 | 0 | 0 | 0 | 0.1089 | 0.1279 | 0.0074 | 0.5461 | 43 | 3500 | 1588 | 0.418 | 0.6422 | 0.1811 | 0.0213 | [6 empty] | 1484 | 25 | 25 | 3 | 0.22 | 58 | 28 | 미정 |  | 2021-04-20 06:04 | 1584 |  | 0 | 33 | 0 | 0 | 0 | 0 | 0.565 | 0.77 | 0.2247 | 0.0298 | 105150 | 69 | 25 | 133 | 0.0329 | 0.0212 | 0.0255 | 0.049 | 0.0314 | 0.0073 | 0.0054 | 0.0046
2021-04-19 | B63407 | T | 36 | SCR415HA | 104 | 37400 | 0.0999 | 0.0393 | 0.0393 | 0.0824 | 1609 | 1609 | 1594 | 2548 | 15.6 |  |  | 0 | 미정 | 선택 | 미정 | 미정 | 0 | 0 | 0 | 0 | 0 | 0 | 0.0999 | 0.1053 | 0.0071 | 0.2035 | 47 | 6600 | 1647 | 0.1105 | 0.6532 | 0.1689 | 0.0102 | [6 empty] | 1514 | 10 | 11 | 1 | 0.3 | 76 | 35 | 미정 |  | 2021-04-20 06:27 | 1634 |  | 30 | 0 | 0 | 0 | 0 | 0 | 0.152 | 0.8569 | 0.2539 | 0.0224 | 104300 |  | 19 | 132 | 0.0209 | 0.0105 | 0.0228 | 0.0436 | 0.0347 | 0.0094 | 0.0084 | 0.0105
2021-04-20 | A63918 | B | 37 | AE1055LS | 100 | 34600 | 0.1 | 0.036 | 0.036 | 0.1598 | 1634 | 1634 | 1547 | 2935 | 42.3 |  |  | 0 | 해제 | 선택 | 미정 | 미정 | 0 | 0 | 0 | 0 | 0 | 0 | 0.1 | 0.1516 | 0.0059 | 0.2736 | 40 | 4300 | 1576 | 0.459 | 0.6661 | 0.1901 | 0.0155 | [6 empty] | 1484 | 25 | 25 | 3 | 0.23 | 57 | 24 | 미정 |  | 2021-04-20 06:59 | 1580 |  | 0 | 21 | 15 | 0 | 0 | 0 | 0.543 | 0.7681 | 0.2188 | 0.0285 | 103650 | 70 | 28 | 137 | 0.0495 | 0.0161 | 0.0254 | 0.0494 | 0.0424 | 0.0077 | 0.0046 | 0.0052
2021-04-20 | B63408 | T | 18 | SCR415HA | 99 | 36000 | 0.1037 | 0.0353 | 0.0446 | 0.0839 | 1669 | 1601 | 1567 | 2456 | 22 |  |  | 0 | 미정 | 미정 | 미정 | 미정 | 0 | 0 | 0 | 0 | 0 | 0 | 0.1037 | 0.1263 | 0.0057 | 0.1279 | 49 | 8400 | 1670 | 0.1013 | 0.6682 | 0.1844 | 0.0187 | [6 empty] | 1514 | 10 | 11 | 1 | 0.25 | 87 | 36 | 미정 |  | 2021-04-20 07:30 | 1658 |  | 33 | 0 | 0 | 0 | 0 | 0 | 0.1642 | 0.8479 | 0.2613 | 0.0244 | 100100 |  | 28 | 145 | 0.033 | 0.0192 | 0.0218 | 0.0463 | 0.0413 | 0.0203 | 0.011 | 0.0117
2021-04-20 | A63919 | B | 30 | AE1055LS | 104 | 35900 | 0.0591 | 0.103 | 0.103 | 0.1481 | 1592 | 1592 | 1524 | 2946 | 39.3 |  |  | 0 | 선택 | 미정 | 미정 | 미정 | 0 | 0 | 0 | 0 | 0 | 0 | 0.0591 | 0.0724 | 0.0116 | 0.2201 | 40 | 4900 | 1578 | 0.3647 | 0.6573 | 0.2035 | 0.0188 | [6 empty] | 1484 | 25 | 25 | 3 | 0.22 | 49 | 25 | 미정 |  | 2021-04-20 08:07 | 1578 |  | 0 | 27 | 0 | 0 | 0 | 0 | 0.5517 | 0.7783 | 0.2432 | 0.0307 | 99200 | 65 | 19 | 115 | 0.047 | 0.0216 | 0.0265 | 0.0471 | 0.0198 | 0.0067 | 0.0044 | 0.0047
2021-04-20 | B63409 | T | 31 | SCR415HA | 90 | 35400 | 0.1217 | 0.0237 | 0.063 | 0.0733 | 1706 | 1673 | 1649 | 2347 | 2 |  |  | 0 | 미정 | 미정 | 미정 | 미정 | 0 | 0 | 0 | 0 | 0 | 0 | 0.1217 | 0.1408 | 0.0061 | 0.2503 | 57 | 4400 | 1646 | 0.1525 | 0.8338 | 0.2578 | 0.0223 | [6 empty] | 1514 | 10 | 10 | 1 | 0.25 | 91 | 49 | 미정 |  | 2021-04-20 09:20 | 1646 |  | 0 | 24 | 0 | 0 | 0 | 0 | 0.155 | 0.8466 | 0.2652 | 0.0236 |  |  | 21 | 133 | 0.0032 | 0.0127 | 0.0234 | 0.0506 | 0.0603 | 0.0336 | 0.019 | 0.0172
2021-04-20 | A63920 | B | 35 | AE1055LS | 99 | 35900 | 0.1972 | 0.0376 | 0.0376 | 0.1964 | 1665 | 1665 | 1577 | 2953 | 33.8 |  |  | 0 | 선택 | 미정 | 미정 | 미정 | 0 | 0 | 0 | 0 | 0 | 0 | 0.1972 | 0.2068 | 0.0061 | 0.0091 | 44 | 2900 | 1580 | 0.3902 | 0.6402 | 0.1936 | 0.0214 | [6 empty] | 1484 | 25 | 25 | 3 | 0.23 | 65 | 36 | 미정 |  | 2021-04-20 09:15 | 1580 |  | 0 | 27 | 0 | 0 | 0 | 0 | 0.5446 | 0.7827 | 0.2386 | 0.0298 | 105900 | 76 | 15 | 108 | 0.0387 | 0.021 | 0.0237 | 0.0545 | 0.0179 | 0.0079 | 0.0048 | 0.0045
2021-04-20 | A63921 | B | 33 | AE1055LS | 99 | 34600 | 0.1823 | 0.0738 | 0.0738 | 0.1713 | 1633 | 1633 | 1562 | 3018 | 35.5 |  |  | 0 | 해제 | 선택 | 미정 | 미정 | 0 | 0 | 0 | 0 | 0 | 0 | 0.0713 | 0.229 | 0.0055 | 0.2537 | 42 | 3900 | 1591 | 0.3351 | 0.6508 | 0.2071 | 0.0194 | [6 empty] | 1484 | 25 | 25 | 3 | 0.22 | 54 | 29 | 미정 |  | 2021-04-20 10:09 | 1578 |  | 0 | 16 | 0 | 0 | 0 | 0 | 0.5236 | 0.7824 | 0.242 | 0.0317 | 102150 | 68 | 11 | 117 | 0.042 | 0.0219 | 0.0265 | 0.0713 | 0.0345 | 0.0064 | 0.0043 | 0.0045
2021-04-20 | A63922 | B | 18 | AE1055LS | 100 | 35400 | 0.1075 |  |  | 0.2072 |  | 1620 | 1580 | 3007 | 36.3 |  |  | 0 | 선택 | 미정 | 미정 | 미정 | 0 | 0 | 0 | 0 | 0 | 0 | 0.1075 | 0.1451 | 0.0045 | 0.2231 | 40 | 2400 | 1577 | 0.4646 | 0.6472 | 0.1981 | 0.0236 | [6 empty] | 1484 | 25 | 25 | 3 | 0.22 | 61 | 27 | 미정 |  | 2021-04-20 11:05 | 1579 |  | 0 | 34 | 10 | 0 | 0 | 0 | 0.535 | 0.7726 | 0.2289 | 0.0313 | 102850 | 70 | 24 | 121 | 0.0432 | 0.0208 | 0.0257 | 0.059 | 0.0282 | 0.0093 | 0.0064 | 0.0049
2021-04-20 | A63923 | B | 37 | AE1055LS | 100 | 34800 | 0.3318 | 0.1516 | 0.1516 | 0.1999 | 1634 | 1634 | 1540 | 2950 | 47 |  |  | 0 | 선택 | 미정 | 미정 | 미정 | 0 | 0 | 0 | 0 | 0 | 0 | 0.3318 | 0.216 | 0.0082 | 0.1309 | 40 | 4000 | 1579 | 0.4417 | 0.6711 | 0.197 | 0.0168 | [6 empty] | 1484 | 25 | 25 | 3 | 0.22 | 49 | 23 | 미정 |  | 2021-04-20 12:00 | 1581 |  | 0 | 13 | 0 | 0 | 0 | 0 | 0.5425 | 0.7828 | 0.2392 | 0.0305 | 100050 | 66 | 30 | 134 | 0.0563 | 0.019 | 0.0264 | 0.0601 | 0.0306 | 0.0074 | 0.0046 | 0.005
2021-04-20 | B63410 | B | 35 | AE1548M | 104 | 39300 | 0.0673 | 0.0205 | 0.0593 | 0.1078 | 1622 | 1608 | 1570 | 2298 | 50 |  |  | 0 | 미정 | 미정 | 미정 | 미정 | 0 | 0 | 0 | 0 | 0 | 0 | 0.0673 | 0.067 | 0.0041 | 0.1905 | 54 | 7900 | 1650 | 0.4579 | 1.0604 | 0.1876 | 0.0272 | [6 empty] | 1487 | 15 | 21 | 1 | 0.33 | 84 | 39 | 미정 |  | 2021-04-20 13:04 | 1645 |  | 0 | 71 | 10 | 0 | 0 | 0 | 0.491 | 1.3309 | 0.2193 | 0.0127 | 94300 | 68 | 19 | 144 | 0.0751 | 0.0234 | 0.011 | 0.0328 | 0.0323 | 0.0042 | 0.0023 | 0.0157
2021-04-20 | A63924 | B | 30 | P-AE1055LSM | 100 | 34800 | 0.0766 |  |  | 0.2097 |  | 1638 | 1577 | 3003 | 25.5 |  |  | 0 | 선택 | 미정 | 미정 | 미정 | 0 | 0 | 0 | 0 | 0 | 0 | 0.0766 | 0.1043 | 0.0046 | 0.2828 | 42 | 3700 | 1585 | 0.4274 | 0.64 | 0.1685 | 0.0215 | 0.148 | 51.957 | 29.407 | 5.872 | 8.848 | 1.766 | 1484 | 25 | 25 | 3 | 0.21 | 55 | 18 | 미정 |  | 2021-04-20 13:12 | 1581 |  | 0 | 9 | 0 | 0 | 0 | 0 | 0.547 | 0.7875 | 0.2313 | 0.0329 | 100300 | 73 | 22 | 121 | 0.0317 | 0.0211 | 0.0275 | 0.0633 | 0.0403 | 0.0096 | 0.0052 | 0.0049
2021-04-20 | B63411 | B | 1 | AE1548M | 104 | 37400 | 0.1545 | 0.042 | 0.042 | 0.0729 | 1600 | 1600 | 1568 | 2687 | 6.1 |  |  | 0 | 미정 | 미정 | 미정 | 미정 | 0 | 0 | 0 | 0 | 0 | 0 | 0.1545 | 0.1153 | 0.0028 | 0.0914 | 44 | 6900 | 1615 | 0.4057 | 1.128 | 0.1474 | 0.0066 | [6 empty] | 1487 | 15 | 16 | 1 | 0.41 | 61 | 19 | 미정 |  | 2021-04-20 13:59 | 1619 |  | 70 | 0 | 61 | 0 | 0 | 0 | 0.48 | 1.3419 | 0.2246 | 0.0131 | 101900 | 75 | 33 | 153 | 0.0086 | 0.0078 | 0.0112 | 0.0533 | 0.046 | 0.0107 | 0.0088 | 0.0172
2021-04-20 | A63925 | B | 31 | P-AE1055LSM | 96 | 34600 | 0.1068 | 0.1157 | 0.1737 | 0.2403 | 1623 | 1625 | 1562 | 3016 | 39.6 |  |  | 0 | 선택 | 미정 | 미정 | 미정 | 0 | 0 | 0 | 0 | 0 | 0 | 0.1068 | 0.1048 | 0.0091 | 0.0012 | 43 | 4100 | 1593 | 0.5154 | 0.6874 | 0.2174 | 0.0267 | [6 empty] | 1484 | 25 | 25 | 3 | 0.22 | 68 | 34 | 미정 |  | 2021-04-20 14:15 | 1587 |  | 0 | 27 | 32 | 0 | 0 | 0 | 0.549 | 0.7796 | 0.2379 | 0.0288 |  | 71 | 23 | 122 | 0.0488 | 0.0149 | 0.0237 | 0.0673 | 0.0336 | 0.005 | 0.0034 | 0.0041
2021-04-20 | B63412 | B | 36 | AE1548M | 104 | 37800 | 0.1424 | 0.061 | 0.061 | 0.0893 | 1646 | 1646 | 1551 | 2679 | 26.8 |  |  | 0 | 미정 | 미정 | 미정 | 미정 | 0 | 0 | 0 | 0 | 0 | 0 | 0.1424 | 0.1661 | 0.0066 | 0.0214 | 39 | 6600 | 1620 | 0.4118 | 1.0604 | 0.1104 | 0.0168 | [6 empty] | 1487 | 15 | 15 | 1 | 0.38 | 57 | 15 | 미정 |  | 2021-04-20 14:56 | 1607 |  | 90 | 0 | 61 | 0 | 0 | 0 | 0.4824 | 1.3412 | 0.2238 | 0.0166 | 101950 | 75 | 39 | 163 | 0.0386 | 0.0153 | 0.0147 | 0.0435 | 0.0357 | 0.0121 | 0.01 | 0.0181
2021-04-20 | A63926 | B | 33 | P-AE1055LSM | 101 | 35300 | 0.0771 | 0.1342 | 0.1342 | 0.2046 | 1630 | 1630 | 1555 | 3270 | 41.5 |  |  | 0 | 선택 | 미정 | 미정 | 미정 | 0 | 0 | 0 | 0 | 0 | 0 | 0.0771 | 0.1418 | 0.0033 | 0.0782 | 42 | 4200 | 1588 | 0.4249 | 0.721 | 0.2257 | 0.026 | 0.167 | 51.808 | 30.758 | 5.085 | 10.188 | 1.684 | 1484 | 25 | 25 | 3 | 0.21 | 62 | 32 | 미정 |  | 2021-04-20 15:16 | 1586 |  | 0 | 14 | 0 | 0 | 0 | 0 | 0.5346 | 0.7772 | 0.2417 | 0.0279 |  | 72 | 19 | 118 | 0.0518 | 0.0206 | 0.0237 | 0.0606 | 0.0288 | 0.0058 | 0.0035 | 0.0039
2021-04-20 | B63413 | B | 18 | AE1548M | 104 | 36800 | 0.1184 | 0.0231 | 0.1048 | 0.1397 | 1636 | 1602 | 1539 | 2593 | 24.6 |  |  | 0 | 미정 | 미정 | 미정 | 미정 | 0 | 0 | 0 | 103 | 0 | 0 | 0.1184 | 0.1247 | 0.0051 | 0.0026 | 54 | 7100 | 1589 | 0.4229 | 1.1257 | 0.1629 | 0.0113 | [6 empty] | 1487 | 15 | 15 | 1 | 0.41 | 71 | 32 | 미정 |  | 2021-04-20 16:12 | 1612 |  | 70 | 0 | 61 | 0 | 0 | 0 | 0.4802 | 1.3464 | 0.2247 | 0.0164 | 105400 | 77 | 26 | 154 | 0.028 | 0.011 | 0.0146 | 0.0458 | 0.0121 | 0.0063 | 0.0067 | 0.0175
2021-04-20 | A63927 | B | 37 | P-AE1055LSM | 101 | 35600 | 0.1019 | 0.1707 | 0.1707 | 0.2455 | 1575 | 1575 | 1531 | 3039 | 54.3 |  |  | 0 | 선택 | 미정 | 미정 | 미정 | 0 | 0 | 0 | 0 | 0 | 0 | 0.1019 | 0.1468 | 0.0049 | 0.3579 | 42 | 5100 | 1582 | 0.5334 | 0.7034 | 0.2093 | 0.0171 | 0.247 | 52.947 | 30.032 | 5.546 | 9.546 | 1.763 | 1484 | 25 | 25 | 3 | 0.22 | 64 | 28 | 미정 |  | 2021-04-20 16:11 | 1580 |  | 0 | 18 | 21 | 0 | 0 | 0 | 0.5512 | 0.7696 | 0.2429 | 0.0306 | 99600 | 72 | 30 | 136 | 0.0687 | 0.026 | 0.0264 | 0.0643 | 0.0403 | 0.0037 | 0.0033 | 0.0038
2021-04-20 | A63928 | B | 30 | P-AE1055LSM | 101 | 34900 | 0.081 | 0.0886 | 0.0886 | 0.2018 | 1624 | 1624 | 1559 | 3072 | 44.9 |  |  | 0 | 선택 | 미정 | 미정 | 미정 | 0 | 0 | 0 | 0 | 0 | 0 | 0.081 | 0.1406 | 0.0032 | 0.188 | 43 | 4100 | 1594 | 0.4608 | 0.6766 | 0.2138 | 0.0208 | 0.155 | 52.964 | 30.328 | 4.725 | 11.209 | 1.746 | 1484 | 25 | 25 | 3 | 0.21 | 56 | 19 | 미정 |  | 2021-04-20 17:10 | 1573 |  | 0 | 30 | 21 | 0 | 0 | 0 | 0.5356 | 0.7788 | 0.2384 | 0.0301 |  | 73 | 29 | 139 | 0.0542 | 0.0187 | 0.0259 | 0.0586 | 0.0285 | 0.0041 | 0.0031 | 0.0037
2021-04-20 | B63414 | B | 35 | AE1548M | 104 | 37800 | 0.0796 | 0.0941 | 0.0941 | 0.1235 | 1576 | 1576 | 1528 | 2545 | 23.8 |  |  | 0 | 미정 | 미정 | 미정 | 미정 | 0 | 0 | 0 | 103 | 0 | 0 | 0.0796 | 0.1086 | 0.0042 | 0.0019 | 46 | 7300 | 1614 | 0.4168 | 1.1049 | 0.1632 | 0.0077 | [6 empty] | 1487 | 15 | 15 | 1 | 0.39 | 61 | 29 | 미정 |  | 2021-04-20 17:17 | 1613 |  | 51 | 0 | 61 | 0 | 0 | 0 | 0.4848 | 1.3377 | 0.2339 | 0.0116 | 104300 | 83 | 25 | 150 | 0.0224 | 0.0078 | 0.012 | 0.0415 | 0.0227 | 0.0076 | 0.0092 | 0.0185
2021-04-20 | A63929 | B | 31 | P-AE1055LSM | 101 | 34900 | 0.0564 | 0.1652 | 0.1652 | 0.2181 | 1597 | 1597 | 1533 | 3045 | 62.4 |  |  | 0 | 해제 | 선택 | 미정 | 미정 | 0 | 0 | 0 | 0 | 0 | 0 | 0.0564 | 0.0897 | 0.0025 | 0.179 | 48 | 5900 | 1602 | 0.551 | 0.6677 | 0.1992 | 0.0136 | 0.195 | 52.598 | 30.682 | 5.129 | 10.255 | 1.714 | 1484 | 25 | 25 | 3 | 0.21 | 64 | 32 | 미정 |  | 2021-04-20 18:10 | 1586 |  | 0 | 26 | 29 | 0 | 0 | 0 | 0.5597 | 0.7805 | 0.2363 | 0.0245 | 106200 | 76 | 21 | 140 | 0.0727 | 0.0153 | 0.0236 | 0.0409 | 0.0464 | 0.0025 | 0.0028 | 0.0036
2021-04-20 | B63415 | B | 1 | SM58CM2 | 104 | 38000 | 0.0938 | 0.0781 | 0 | 0.0955 | 1608 | 9999 | 1532 | 2623 |  |  |  | 0 | 미정 | 미정 | 미정 | 미정 | 0 | 0 | 0 | 204 | 0 | 0 | 0.0938 | 0.1277 | 0.0047 | 0.2459 | 47 | 7800 | 1637 | 0.4866 | 0.684 | 0.1498 | 0.0046 | [6 empty] | 1484 | 15 | 16 | 1 | 0.39 | 69 | 32 | 미정 |  | 2021-04-20 18:17 | 1623 |  | 30 | 0 | 27 | 0 | 0 | 0 | 0.577 | 0.8055 | 0.2055 | 0.0058 | 102800 | 82 | 34 | 180 | 0.0035 | 0.0109 | 0.0175 | 0.0517 | 0.0421 | 0.0082 | 0.0106 | 0.0191
2021-04-20 | A63930 | B | 33 | P-AE1055LSM | 100 | 35900 | 0.0796 | 0.1209 | 0.1209 | 0.2257 | 1597 | 1597 | 1535 | 2985 | 49.4 |  |  | 0 | 선택 | 미정 | 미정 | 미정 | 0 | 0 | 0 | 0 | 0 | 0 | 0.0796 | 0.1593 | 0.0044 | 0.0335 | 44 | 4500 | 1593 | 0.5144 | 0.7025 | 0.223 | 0.0175 | 0.153 | 53.711 | 29.868 | 4.761 | 11.281 | 1.798 | 1484 | 25 | 25 | 3 | 0.22 | 62 | 25 | 미정 |  | 2021-04-20 19:16 | 1578 |  | 0 | 0 | 19 | 0 | 0 | 0 | 0.5503 | 0.775 | 0.2489 | 0.0274 |  | 70 | 39 | 153 | 0.0632 | 0.0268 | 0.0225 | 0.0534 | 0.0301 | 0.0028 | 0.0025 | 0.0033
2021-04-20 | B63416 | B | 36 | SM58CM2 | 104 | 39300 | 0.0947 | 0.1416 | 0.055 | 0.0864 | 1560 | 1614 | 1532 | 2620 |  |  |  | 0 | 미정 | 미정 | 미정 | 미정 | 0 | 0 | 0 | 205 | 0 | 0 | 0.0947 | 0.1071 | 0.0035 | 0.4805 | 41 | 6500 | 1617 | 0.4631 | 0.5769 | 0.1466 | 0.0041 | [6 empty] | 1484 | 15 | 15 | 1 | 0.39 | 57 | 23 | 미정 |  | 2021-04-20 19:29 | 1602 |  | 40 | 0 | 23 | 0 | 0 | 0 | 0.566 | 0.807 | 0.2079 | 0.0048 | 105450 | 73 | 32 | 160 | 0.0042 | 0.0049 | 0.0187 | 0.0417 | 0.0343 | 0.0143 | 0.0134 | 0.0184
2021-04-20 | A63931 | B | 37 | P-AE1055LSM | 101 | 35600 | 0.1326 | 0.1213 | 0.1477 | 0.2019 | 1621 | 1611 | 1549 | 2965 | 45.5 |  |  | 0 | 선택 | 미정 | 미정 | 미정 | 0 | 0 | 0 | 0 | 0 | 0 | 0.1326 | 0.1814 | 0.0051 | 0.06 | 43 | 4700 | 1590 | 0.4959 | 0.6744 | 0.1976 | 0.0177 | 0.153 | 53.029 | 30.43 | 4.933 | 10.749 | 1.742 | 1484 | 25 | 25 | 3 | 0.23 | 65 | 25 | 미정 |  | 2021-04-20 20:16 | 1585 |  | 0 | 18 | 17 | 0 | 0 | 0 | 0.5261 | 0.7793 | 0.2408 | 0.0248 |  | 74 | 36 | 151 | 0.0529 | 0.0269 | 0.0246 | 0.0654 | 0.0291 | 0.0034 | 0.0034 | 0.0039
2021-04-20 | B63417 | B | 18 | SM58CM2 | 104 | 37500 | 0.0631 | 0.0232 | 0.1769 | 0.1659 | 1662 | 1580 | 1518 | 2689 |  |  |  | 0 | 미정 | 미정 | 미정 | 미정 | 0 | 0 | 0 | 204 | 0 | 0 | 0.0631 | 0.0892 | 0.0039 | 0.0645 | 44 | 7100 | 1619 | 0.5063 | 0.6012 | 0.1609 | 0.0041 | [6 empty] | 1484 | 15 | 17 | 1 | 0.47 | 65 | 25 | 미정 |  | 2021-04-20 20:34 | 1609 |  | 40 | 0 | 23 | 0 | 0 | 0 | 0.561 | 0.8053 | 0.2019 | 0.0047 |  | 74 | 38 | 168 | 0.0032 | 0.0048 | 0.0186 | 0.0399 | 0.0191 | 0.0137 | 0.0121 | 0.02
2021-04-20 | A63932 | B | 30 | P-AE1055LSM | 101 | 35500 | 0.0556 | 0.1321 | 0.2311 | 0.2531 | 1615 | 1600 | 1536 | 2925 | 44.8 |  |  | 0 | 선택 | 미정 | 미정 | 미정 | 0 | 0 | 0 | 0 | 0 | 0 | 0.0556 | 0.1248 | 0.0017 | 0.0141 | 44 | 4600 | 1597 | 0.4709 | 0.6866 | 0.2226 | 0.0229 | 0.198 | 52.044 | 30.865 | 4.322 | 12.041 | 1.686 | 1484 | 25 | 25 | 3 | 0.22 | 60 | 24 | 미정 |  | 2021-04-20 21:30 | 1576 |  | 0 | 36 | 0 | 0 | 0 | 0 | 0.554 | 0.7921 | 0.2269 | 0.0269 |  | 72 | 25 | 132 | 0.056 | 0.0247 | 0.0221 | 0.0526 | 0.021 | 0.0036 | 0.0031 | 0.0045
2021-04-20 | B63418 | B | 35 | SM58CM2 | 103 | 38500 | 0.0897 | 0.0319 | 0.0351 | 0.0514 | 1600 | 1618 | 1575 | 2572 |  |  |  | 0 | 미정 | 미정 | 미정 | 미정 | 0 | 0 | 0 | 201 | 0 | 0 | 0.0897 | 0.1119 | 0.0053 | 0.0723 | 44 | 6000 | 1617 | 0.4806 | 0.491 | 0.1224 | 0.0033 | [6 empty] | 1484 | 15 | 16 | 1 | 0.39 | 61 | 26 | 미정 |  | 2021-04-20 21:33 | 1601 |  | 76 | 0 | 12 | 0 | 0 | 0 | 0.565 | 0.8137 | 0.1906 | 0.0035 |  | 176 | 41 | 179 | 0.0026 | 0.0043 | 0.0218 | 0.0396 | 0.0361 | 0.0186 | 0.0189 | 0.019
2021-04-20 | A63933 | B | 31 | P-AE1055LSM | 101 | 35900 | 0.054 | 0.1553 | 0.1553 | 0.2444 | 1615 | 1615 | 1548 | 3080 | 40.4 |  |  | 0 | 선택 | 미정 | 미정 | 미정 | 0 | 0 | 0 | 0 | 0 | 0 | 0.054 | 0.0883 | 0.0091 | 0.0313 | 39 | 4100 | 1574 | 0.5281 | 0.6667 | 0.1825 | 0.0187 | 0.147 | 53.295 | 29.677 | 4.909 | 10.856 | 1.795 | 1484 | 25 | 25 | 3 | 0.22 | 61 | 27 | 미정 |  | 2021-04-20 22:28 | 1582 |  | 0 | 21 | 12 | 0 | 0 | 0 | 0.5404 | 0.7793 | 0.2365 | 0.0298 | 107850 | 77 | 26 | 132 | 0.0466 | 0.0182 | 0.0245 | 0.0454 | 0.0192 | 0.0041 | 0.0029 | 0.0031
2021-04-20 | B63419 | I | 1 | SNCM222MI | 92 | 36200 |  | 0.0326 | 0.0387 | 0.1087 | 1642 | 1596 | 1550 | 2554 | 21 |  |  | 0 | 미정 | 미정 | 미정 | 미정 | 0 | 0 | 0 | 257 | 0 | 0 |  |  |  |  | 47 | 8400 | 1653 | 0.1866 | 0.5515 | 0.2521 | 0.0088 | [6 empty] | 1507 | 20 | 24 | 1 | 0.45 | 72 | 0 | 미정 |  | 2021-04-20 22:46 | 1660 |  | 30 | 43 | 8 | 0 | 0 | 0 | 0.221 | 0.7055 | 0.2627 | 0.0061 |  | 845 | 26 | 153 | 0.0159 | 0.0088 | 0.0065 |  | 0.0375 | 0.0112 | 0.0086 | 0.0076
2021-04-20 | A63934 | B | 33 | P-AE1055LSM | 101 | 35500 | 0.0464 | 0.1795 | 0.1795 | 0.2251 | 1633 | 1633 | 1564 | 3060 | 40 |  |  | 0 | 선택 | 미정 | 미정 | 미정 | 0 | 0 | 0 | 0 | 0 | 0 | 0.0464 | 0.0668 | 0.0038 | 0.161 | 43 | 3600 | 1575 | 0.4856 | 0.6401 | 0.1944 | 0.0218 | 0.164 | 52.208 | 28.655 | 5.306 | 9.839 | 1.821 | 1484 | 25 | 25 | 3 | 0.21 | 58 | 22 | 미정 |  | 2021-04-20 23:32 | 1581 |  | 0 | 16 | 0 | 0 | 0 | 0 | 0.5413 | 0.7791 | 0.2439 | 0.0305 | 0 | 67 | 34 | 147 | 0.0499 | 0.0215 | 0.0254 | 0.0376 | 0.0199 | 0.0067 | 0.0036 | 0.0036
2021-04-20 | B63420 | T | 36 | SM25C | 104 | 40200 | 0.1097 | 0.1058 | 0.0529 | 0.0898 | 1541 | 1609 | 1584 | 2814 | 13.6 |  |  | 0 | 미정 | 선택 | 미정 | 미정 | 0 | 0 | 0 | 54 | 0 | 0 | 0.1097 | 0.1042 | 0.0108 | 0.29 | 40 | 5800 | 1649 | 0.1767 | 0.19 | 0.2215 | 0.0197 | [6 empty] | 1510 | 10 | 12 | 1 | 0.54 | 81 | 27 | 미정 |  | 2021-04-20 23:43 | 1640 |  | 20 | 0 | 0 | 0 | 0 | 0 | 0.247 | 0.3733 | 0.2367 | 0.015 | 106800 |  | 20 | 130 | 0.0197 | 0.0152 | 0.0167 | 0.0503 | 0.0198 | 0.0093 | 0.0077 | 0.0069
2021-04-20 | A63935 | B | 37 | AE1055LS | 99 | 34900 | 0.0633 |  |  | 0.2073 |  | 1620 | 1525 | 2963 | 47.9 |  |  | 0 | 미정 | 선택 | 미정 | 미정 | 0 | 0 | 0 | 0 | 0 | 0 | 0.0633 | 0.1434 | 0.0075 | 0.0023 | 41 | 4700 | 1582 | 0.4984 | 0.6692 | 0.1972 | 0.0211 | [6 empty] | 1484 | 25 | 25 | 3 | 0.22 | 59 | 25 | 미정 |  | 2021-04-21 00:22 | 1580 |  | 0 | 19 | 0 | 0 | 0 | 0 | 0.548 | 0.7889 | 0.2343 | 0.0292 | 0 | 70 | 33 | 151 | 0.0577 | 0.0228 | 0.0242 | 0.054 | 0.0398 | 0.0064 | 0.0046 | 0.0043
2021-04-20 | B63421 | T | 18 | SM25C | 103 | 37400 | 0.0806 | 0.0658 | 0.0658 | 0.079 | 1591 | 1591 | 1561 | 2598 | 27.7 |  |  | 0 | 미정 | 선택 | 미정 | 미정 | 0 | 0 | 0 | 55 | 0 | 0 | 0.0806 | 0.0894 | 0.0044 | 0.2937 | 42 | 5200 | 1612 | 0.1756 | 0.3259 | 0.1529 | 0.0091 | [6 empty] | 1510 | 10 | 11 | 1 | 0.35 | 53 | 17 | 미정 |  | 2021-04-21 00:59 | 1607 |  | 36 | 0 | 0 | 0 | 0 | 0 | 0.2456 | 0.3805 | 0.2281 | 0.0192 |  |  | 27 | 138 | 0.0425 | 0.0078 | 0.0178 | 0.0498 | 0.0559 | 0.0156 | 0.0119 | 0.0101
2021-04-20 | A63936 | B | 30 | AE1055LS | 96 | 34600 | 0.0606 |  |  | 0.117 |  | 1620 | 1567 | 2993 | 16.4 |  |  | 0 | 선택 | 미정 | 미정 | 미정 | 0 | 0 | 0 | 0 | 0 | 0 | 0.0606 | 0.1257 | 0.0042 | 0.1707 | 40 | 4200 | 1599 | 0.4152 | 0.6518 | 0.1996 | 0.0127 | [6 empty] | 1484 | 25 | 25 | 3 | 0.22 | 61 | 29 | 미정 |  | 2021-04-21 01:39 | 1599 |  | 0 | 24 | 24 | 0 | 0 | 0 | 0.5455 | 0.781 | 0.2389 | 0.0311 | 100250 | 68 | 17 | 118 | 0.0203 | 0.0138 | 0.026 | 0.0517 | 0.0188 | 0.0047 | 0.004 | 0.0037
2021-04-20 | B63422 | B | 35 | AE1055LS | 104 | 37500 | 0.0746 | 0.0348 | 0.0348 | 0.2652 | 1601 | 1601 | 1559 | 2606 |  |  |  | 0 | 미정 | 선택 | 미정 | 미정 | 0 | 0 | 0 | 0 | 0 | 0 | 0.0524 | 0.0983 | 0.0028 | 0.0381 | 59 | 6000 | 1596 | 0.4498 | 0.5844 | 0.2202 | 0.0172 | [6 empty] | 1484 | 25 | 25 | 3 | 0.22 | 70 | 39 | 미정 |  | 2021-04-21 02:24 | 1596 |  | 0 | 35 | 27 | 0 | 0 | 0 | 0.537 | 0.7804 | 0.242 | 0.0289 | 0 | 72 | 40 | 177 | 0.0196 | 0.0112 | 0.0251 | 0.0376 | 0.0705 | 0.005 | 0.0044 | 0.0047
2021-04-20 | A63937 | T | 31 | SM25C | 100 | 35600 | 0.0577 | 0.0604 | 0.0604 | 0.0819 | 1618 | 1618 | 1571 | 3003 | 25 |  |  | 0 | 미정 | 미정 | 미정 | 미정 | 0 | 0 | 0 | 0 | 0 | 0 | 0.0577 | 0.0702 | 0.0022 | 0.2057 | 38 | 4100 | 1628 | 0.159 | 0.2941 | 0.1612 | 0.0197 | [6 empty] | 1510 | 10 | 11 | 1 | 0.36 | 60 | 26 | 미정 |  | 2021-04-21 02:31 | 1621 |  | 15 | 0 | 11 | 0 | 0 | 0 | 0.2465 | 0.3754 | 0.2269 | 0.0222 | 0 |  | 17 | 102 | 0.0304 | 0.018 | 0.0217 | 0.0453 | 0.0322 | 0.0125 | 0.0072 | 0.0058
2021-04-20 | B63423 | T | 1 | SM25C | 103 | 37300 | 0.0731 | 0.0417 | 0.1438 | 0.1176 | 1620 | 1602 | 1569 | 2635 | 26.7 |  |  | 0 | 미정 | 미정 | 미정 | 미정 | 0 | 0 | 0 | 106 | 0 | 0 | 0.0731 | 0.076 | 0.0032 | 0.1512 | 35 | 5000 | 1620 | 0.2045 | 0.1539 | 0.1892 | 0.0123 | [6 empty] | 1510 | 10 | 11 | 1 | 0.36 | 58 | 19 | 미정 |  | 2021-04-21 03:05 | 1607 |  | 32 | 0 | 0 | 0 | 0 | 0 | 0.2439 | 0.3801 | 0.2163 | 0.0253 |  | 147 | 34 | 142 | 0.0405 | 0.0113 | 0.0223 | 0.035 | 0.0176 | 0.0045 | 0.0052 | 0.0065
2021-04-20 | A63938 | B | 33 | AE1055LS | 100 | 35900 | 0.0873 |  |  | 0.1455 |  | 1620 | 1571 | 3075 | 41.6 |  |  | 0 | 미정 | 선택 | 미정 | 미정 | 0 | 0 | 0 | 0 | 0 | 0 | 0.0873 | 0.1189 | 0.0032 | 0.2299 | 40 | 3500 | 1592 | 0.4299 | 0.6463 | 0.197 | 0.0199 | [6 empty] | 1484 | 25 | 25 | 3 | 0.21 | 55 | 26 | 미정 |  | 2021-04-21 03:30 | 1586 |  | 0 | 26 | 0 | 0 | 0 | 0 | 0.563 | 0.7944 | 0.241 | 0.029 | 101700 | 68 | 24 | 133 | 0.0502 | 0.0243 | 0.0231 | 0.051 | 0.0342 | 0.0047 | 0.0033 | 0.0032
2021-04-20 | B63424 | T | 36 | SM25C | 102 | 37000 | 0.1045 | 0.1682 | 0.1682 | 0.1667 | 1609 | 1609 | 1570 | 2585 | 51.6 |  |  | 0 | 미정 | 미정 | 미정 | 미정 | 0 | 0 | 0 | 106 | 0 | 0 | 0.1045 | 0.1116 | 0.0087 | 0.1558 | 39 | 4800 | 1623 | 0.2141 | 0.1537 | 0.1628 | 0.0368 | [6 empty] | 1510 | 10 | 11 | 1 | 0.38 | 72 | 30 | 미정 |  | 2021-04-21 04:09 | 1618 |  | 26 | 0 | 12 | 0 | 0 | 0 | 0.25 | 0.3804 | 0.2353 | 0.0213 |  | 104 | 35 | 146 | 0.0819 | 0.029 | 0.0211 | 0.047 | 0.0315 | 0.009 | 0.0064 | 0.0059
2021-04-20 | A63939 | B | 37 | AE1055LS | 100 | 35900 | 0.0698 |  |  | 0.2133 |  | 1620 | 1525 | 2965 | 51.8 |  |  | 0 | 미정 | 선택 | 미정 | 미정 | 0 | 0 | 0 | 0 | 0 | 0 | 0.0698 | 0.1486 | 0.0067 | 0.0026 | 40 | 4900 | 1579 | 0.4904 | 0.6461 | 0.1919 | 0.0276 | [6 empty] | 1484 | 25 | 25 | 3 | 0.22 | 57 | 24 | 미정 |  | 2021-04-21 04:28 | 1577 |  | 0 | 23 | 0 | 0 | 0 | 0 | 0.5447 | 0.7806 | 0.2283 | 0.0293 | 102950 | 68 | 33 | 146 | 0.0623 | 0.0215 | 0.0252 | 0.0536 | 0.0397 | 0.0075 | 0.0039 | 0.0038
2021-04-20 | A63940 | B | 30 | AE1055LS | 100 | 35800 | 0.1096 | 0.075 | 0.075 | 0.1702 | 1668 | 1668 | 1583 | 3022 | 38.9 |  |  | 0 | 미정 | 선택 | 미정 | 미정 | 0 | 0 | 0 | 0 | 0 | 0 | 0.1096 | 0.1801 | 0.0067 | 0.0416 | 44 | 3100 | 1595 | 0.3241 | 0.6319 | 0.1783 | 0.0254 | [6 empty] | 1484 | 25 | 25 | 3 | 0.22 | 66 | 30 | 미정 |  | 2021-04-21 05:28 | 1588 |  | 0 | 27 | 0 | 0 | 0 | 0 | 0.548 | 0.7801 | 0.2397 | 0.0264 | 102850 | 69 | 30 | 146 | 0.0472 | 0.0158 | 0.0237 | 0.0638 | 0.0421 | 0.012 | 0.0042 | 0.0043
2021-04-20 | B63425 | T | 18 | SM25CM2 | 103 | 38400 | 0.0732 | 0.1453 | 0.1453 | 0.2364 | 1552 | 1552 | 1558 | 2708 | 48.3 |  |  | 0 | 미정 | 미정 | 미정 | 미정 | 0 | 0 | 0 | 100 | 0 | 0 | 0.0732 | 0.0794 | 0.0036 | 0.0519 | 35 | 4600 | 1623 | 0.1778 | 0.1736 | 0.1793 | 0.0552 | [6 empty] | 1510 | 10 | 14 | 1 | 0.45 | 58 | 32 | 미정 |  | 2021-04-21 05:23 | 1627 |  | 18 | 0 | 0 | 0 | 0 | 0 | 0.2502 | 0.4027 | 0.2246 | 0.0161 | 92350 | 87 | 22 | 114 | 0.0804 | 0.0256 | 0.0203 | 0.0402 | 0.0312 | 0.0158 | 0.0062 | 0.0053
2021-04-20 | A63941 | B | 31 | AE1055LS | 100 | 35800 | 0.1624 | 0.0834 | 0.0834 | 0.155 | 1659 | 1659 | 1591 | 2928 | 38.3 |  |  | 0 | 미정 | 선택 | 미정 | 미정 | 0 | 0 | 0 | 0 | 0 | 0 | 0.1624 | 0.221 | 0.0109 | 0.0913 | 49 | 3800 | 1593 | 0.5064 | 0.6807 | 0.2113 | 0.0135 | [6 empty] | 1484 | 25 | 25 | 3 | 0.21 | 59 | 30 | 미정 |  | 2021-04-21 06:36 | 1586 |  | 0 | 7 | 0 | 0 | 0 | 0 | 0.5384 | 0.7782 | 0.2372 | 0.0283 | 96350 | 63 | 22 | 134 | 0.0483 | 0.0216 | 0.0271 | 0.0484 | 0.0426 | 0.0045 | 0.003 | 0.0034
2021-04-21 | B63426 | I | 35 | SCM420C2 | 105 | 37500 | 0.0813 | 0.0233 | 0.0407 | 0.1034 | 1650 | 1622 | 1563 | 2690 | 40.1 |  |  | 0 | 미정 | 미정 | 미정 | 미정 | 0 | 0 | 0 | 0 | 0 | 0 | 0.0813 | 0.0864 | 0.0044 | 0.0979 | 51 | 8400 | 1668 | 0.1649 | 0.5738 | 0.176 | 0.0255 | [6 empty] | 1512 | 20 | 21 | 1 | 0.45 | 76 | 0 | 미정 |  | 2021-04-21 06:56 | 1660 |  | 31 | 0 | 0 | 0 | 0 | 0 | 0.193 | 0.69 | 0.218 | 0.0167 | 103000 | 973 | 17 | 134 | 0.0559 | 0.0188 | 0.0234 | 0.034 | 0.025 | 0.0085 | 0.0054 | 0.0142
2021-04-21 | A63942 | B | 33 | AE1055LS | 100 | 34600 | 0.0665 | 0.1093 | 0.1093 | 0.147 | 1633 | 1633 | 1557 | 2894 | 36.9 |  |  | 0 | 선택 | 해제 | 미정 | 미정 | 0 | 0 | 0 | 0 | 0 | 0 | 0.0665 | 0.1248 | 0.0029 | 0.2844 | 40 | 3300 | 1579 | 0.3684 | 0.6721 | 0.2207 | 0.0182 | [6 empty] | 1484 | 25 | 25 | 3 | 0.21 | 60 | 25 | 미정 |  | 2021-04-21 07:31 | 1581 |  | 0 | 12 | 0 | 0 | 0 | 0 | 0.5354 | 0.78 | 0.251 | 0.0299 | 90700 | 62 | 25 | 123 | 0.0483 | 0.0268 | 0.0246 | 0.0494 | 0.0137 | 0.0047 | 0.0029 | 0.0032
2021-04-21 | B63427 | T | 1 | SCM420H2 | 103 | 37800 | 0.0721 | 0.0306 | 0.0352 | 0.067 | 1623 | 1597 | 1581 | 2497 | 8 |  |  | 0 | 미정 | 미정 | 미정 | 미정 | 0 | 0 | 0 | 0 | 0 | 0 | 0.0721 | 0.0854 | 0.0076 | 0.1416 | 46 | 7800 | 1674 | 0.1434 | 0.6106 | 0.1824 | 0.0222 | [6 empty] | 1512 | 13 | 14 | 1 | 0.41 | 88 | 35 | 미정 |  | 2021-04-21 07:53 | 1660 |  | 60 | 0 | 12 | 0 | 0 | 0 | 0.183 | 0.8501 | 0.2451 | 0.0245 | 92650 |  | 21 | 135 | 0.0129 | 0.0169 | 0.0199 | 0.0308 | 0.029 | 0.0081 | 0.0061 | 0.0131
2021-04-21 | A63943 | B | 37 | AE1055LS | 102 | 35200 | 0.0802 | 0.0971 | 0.0906 | 0.1269 | 1593 | 1599 | 1539 | 2993 | 38.7 |  |  | 0 | 선택 | 미정 | 미정 | 미정 | 0 | 0 | 0 | 0 | 0 | 0 | 0.0802 | 0.1451 | 0.0044 | 0.0213 | 40 | 4100 | 1584 | 0.4396 | 0.6597 | 0.2066 | 0.0199 | [6 empty] | 1484 | 25 | 25 | 3 | 0.2 | 61 | 29 | 미정 |  | 2021-04-21 08:26 | 1583 |  | 0 | 7 | 0 | 0 | 0 | 0 | 0.5518 | 0.7781 | 0.2402 | 0.03 | 98750 | 73 | 17 | 109 | 0.0464 | 0.0185 | 0.0242 | 0.0417 | 0.0226 | 0.0063 | 0.0044 | 0.0043
2021-04-21 | B63428 | I | 36 | SCM415C2 | 104 | 36900 | 0.1621 | 0.1763 | 0.0656 | 0.0828 | 1600 | 1612 | 1574 | 2532 | 22.5 |  |  | 0 | 미정 | 미정 | 미정 | 미정 | 0 | 0 | 0 | 0 | 0 | 0 | 0.1621 | 0.1596 | 0.0082 | 0.2727 | 44 | 7700 | 1679 | 0.1224 | 0.5631 | 0.1572 | 0.0236 | [6 empty] | 1516 | 18 | 22 | 1 | 0.43 | 80 | 0 | 미정 |  | 2021-04-21 08:57 | 1666 |  | 31 | 0 | 12 | 0 | 0 | 0 | 0.1482 | 0.678 | 0.2208 | 0.0215 | 101700 | 822 | 14 | 120 | 0.0342 | 0.0195 | 0.0206 | 0.0399 | 0.0276 | 0.0115 | 0.0079 | 0.0164
2021-04-21 | A63944 | B | 18 | G-AE1055LST | 100 | 34500 | 0.0622 | 0.1237 | 0.1237 | 0.2095 | 1612 | 1612 | 1546 | 2846 | 47.2 |  |  | 0 | 선택 | 미정 | 미정 | 미정 | 0 | 0 | 0 | 0 | 0 | 0 | 0.0622 | 0.1009 | 0.0071 | 0.1182 | 41 | 5900 | 1629 | 0.4791 | 0.6585 | 0.2017 | 0.0238 | [6 empty] | 1484 | 25 | 26 | 3 | 0.21 | 90 | 38 | 미정 |  | 2021-04-21 09:30 | 1623 |  | 0 | 22 | 0 | 0 | 0 | 0 | 0.5511 | 0.7859 | 0.2345 | 0.0296 | 101250 | 92 | 34 | 147 | 0.0563 | 0.0165 | 0.0229 | 0.0494 | 0.0201 | 0.0085 | 0.0037 | 0.0043
2021-04-21 | B63429 | I | 30 | SCM420HI | 104 | 36600 | 0.0947 | 0.0347 | 0.0347 | 0.1005 | 1651 | 1651 | 1584 | 2539 | 33.3 |  |  | 0 | 미정 | 미정 | 미정 | 미정 | 0 | 0 | 0 | 0 | 0 | 0 | 0.0947 | 0.1371 | 0.0072 | 0.0226 | 44 | 7700 | 1666 | 0.1666 | 0.6911 | 0.2099 | 0.0279 | [6 empty] | 1510 | 20 | 21 | 1 | 0.36 | 81 | 0 | 미정 |  | 2021-04-21 09:54 | 1660 |  | 33 | 0 | 0 | 0 | 0 | 0 | 0.2064 | 0.8196 | 0.252 | 0.0299 | 99050 | 828 | 14 | 122 | 0.0512 | 0.0282 | 0.0304 | 0.0427 | 0.0236 | 0.0057 | 0.004 | 0.0044
2021-04-21 | A63945 | B | 20 | G-AE1055LST | 101 | 35700 | 0.0666 | 0.1471 | 0.1796 | 0.2487 | 1588 | 1600 | 1532 | 3029 | 50.9 |  |  | 0 | 선택 | 미정 | 미정 | 미정 | 0 | 0 | 0 | 0 | 0 | 0 | 0.0666 | 0.0757 | 0.0025 | 0.6078 | 35 | 5100 | 1609 | 0.4363 | 0.6422 | 0.2071 | 0.0293 | [6 empty] | 1484 | 25 | 25 | 3 | 0.21 | 68 | 13 | 미정 |  | 2021-04-21 10:23 | 1604 |  | 0 | 11 | 0 | 0 | 0 | 0 | 0.5382 | 0.7814 | 0.2319 | 0.0314 | 100850 | 66 | 46 | 164 | 0.0614 | 0.0234 | 0.0254 | 0.0531 | 0.0321 | 0.0069 | 0.004 | 0.0044
2021-04-21 | B63430 | I | 35 | SM45CI | 104 | 36500 | 0.0717 | 0.0286 | 0.047 | 0.1382 | 1630 | 1600 | 1552 | 2440 | 23.2 |  |  | 0 | 미정 | 미정 | 미정 | 미정 | 0 | 0 | 0 | 99 | 0 | 0 | 0.0717 | 0.0986 | 0.0037 | 0.3604 | 49 | 8900 | 1653 | 0.4125 | 0.5574 | 0.1931 | 0.0112 | [6 empty] | 1493 | 20 | 23 | 1 | 0.43 | 80 | 0 | 미정 |  | 2021-04-21 11:02 | 1650 |  | 30 | 0 | 41 | 0 | 0 | 0 | 0.4523 | 0.6997 | 0.2196 | 0.0077 | 95900 | 1165 | 17 | 132 | 0.0103 | 0.0102 | 0.0078 | 0.0374 | 0.036 | 0.0076 | 0.006 | 0.0154
2021-04-21 | A63946 | B | 33 | G-AE1055LST | 101 | 34800 | 0.0494 | 0.1366 | 0.1366 | 0.1915 | 1614 | 1614 | 1542 | 2868 | 40.4 |  |  | 0 | 선택 | 미정 | 미정 | 미정 | 0 | 0 | 0 | 0 | 0 | 0 | 0.0494 | 0.079 | 0.003 | 0.2517 | 36 | 4900 | 1602 | 0.4166 | 0.6502 | 0.1967 | 0.0247 | [6 empty] | 1484 | 25 | 25 | 3 | 0.21 | 63 | 23 | 미정 |  | 2021-04-21 11:20 | 1586 |  | 0 | 9 | 0 | 0 | 0 | 0 | 0.5322 | 0.7817 | 0.242 | 0.0322 | 97100 | 65 | 33 | 153 | 0.0512 | 0.0202 | 0.0266 | 0.0465 | 0.0375 | 0.0097 | 0.0042 | 0.0041
2021-04-21 | B63431 | B | 31 | SCM440 | 103 | 36700 | 0.0929 | 0.0321 | 0.0321 | 0.194 | 1652 | 1652 | 1549 | 2697 |  |  |  | 0 | 미정 | 미정 | 미정 | 미정 | 0 | 0 | 0 | 152 | 0 | 0 | 0.0929 | 0.1281 | 0.0055 | 0.1131 | 63 | 9700 | 1677 | 0.3375 | 0.5674 | 0.193 | 0.0059 | [6 empty] | 1496 | 15 | 21 | 1 | 0.49 | 92 | 45 | 미정 |  | 2021-04-21 12:18 | 1664 |  | 36 | 0 | 0 | 0 | 0 | 0 | 0.387 | 0.6828 | 0.2238 | 0.0125 | 101500 | 77 | 12 | 139 | 0.0057 | 0.0087 | 0.0155 | 0.0375 | 0.0095 | 0.0066 | 0.0066 | 0.0131
2021-04-21 | A63947 | B | 37 | G-AE1055LST | 102 | 34900 | 0.1471 | 0.1063 | 0.1063 | 0.2318 | 1641 | 1641 | 1585 | 2862 | 45.9 |  |  | 0 | 해제 | 선택 | 미정 | 미정 | 0 | 0 | 0 | 0 | 0 | 0 | 0.1471 | 0.1382 | 0.0069 | 0.0848 | 40 | 4300 | 1594 | 0.4902 | 0.6387 | 0.1941 | 0.0293 | [6 empty] | 1484 | 25 | 25 | 3 | 0.2 | 62 | 27 | 미정 |  | 2021-04-21 12:35 | 1590 |  | 0 | 35 | 15 | 0 | 0 | 0 | 0.5426 | 0.7765 | 0.2324 | 0.0287 |  | 67 | 21 | 126 | 0.054 | 0.0159 | 0.0248 | 0.0584 | 0.0444 | 0.0123 | 0.0036 | 0.0038
2021-04-21 | B63432 | B | 36 | AE4140Q | 105 | 37300 | 0.0807 | 0.0639 | 0.0639 | 0.0946 | 1604 | 1604 | 1555 | 2550 | 17.8 |  |  | 0 | 미정 | 미정 | 미정 | 미정 | 0 | 0 | 0 | 0 | 0 | 0 | 0.0807 | 0.1023 | 0.0052 | 0.1932 | 52 | 8900 | 1641 | 0.3592 | 0.6831 | 0.1855 | 0.0233 | [6 empty] | 1494 | 18 | 19 | 1 | 0.43 | 86 | 44 | 미정 |  | 2021-04-21 13:19 | 1643 |  | 22 | 0 | 11 | 0 | 0 | 0 | 0.406 | 0.8604 | 0.2158 | 0.024 | 104800 | 77 | 23 | 145 | 0.026 | 0.0179 | 0.0254 | 0.0274 | 0.011 | 0.0044 | 0.0048 | 0.0047
2021-04-21 | A63948 | B | 30 | G-AE1055LST | 101 | 35800 | 0.0362 | 0.1102 | 0.1392 | 0.1989 | 1594 | 1601 | 1564 | 2982 | 50.4 |  |  | 0 | 미정 | 선택 | 미정 | 미정 | 0 | 0 | 0 | 0 | 0 | 0 | 0.0362 | 0.1309 | 0.0019 | 0.0085 | 40 | 4700 | 1572 | 0.4655 | 0.6157 | 0.1817 | 0.0258 | [6 empty] | 1484 | 25 | 25 | 3 | 0.23 | 58 | 22 | 미정 |  | 2021-04-21 13:33 | 1580 |  | 0 | 38 | 42 | 0 | 0 | 0 | 0.551 | 0.7754 | 0.2449 | 0.0268 | 106550 | 71 | 22 | 125 | 0.0568 | 0.0223 | 0.0232 | 0.0671 | 0.0489 | 0.0129 | 0.0061 | 0.006
2021-04-21 | B63433 | B | 18 | AE4140Q | 100 | 39700 | 0.0599 | 0.0319 | 0.0804 | 0.1349 | 1599 | 1593 | 1554 | 2665 | 25.9 |  |  | 0 | 미정 | 미정 | 미정 | 미정 | 0 | 0 | 0 | 0 | 0 | 0 | 0.0599 | 0.0777 | 0.0037 | 0.2756 | 44 | 7400 | 1626 | 0.3331 | 0.6803 | 0.2028 | 0.0274 | [6 empty] | 1494 | 16 | 18 | 1 | 0.5 | 64 | 23 | 미정 |  | 2021-04-21 14:15 | 1622 |  | 41 | 0 | 0 | 0 | 0 | 0 | 0.4031 | 0.8655 | 0.2176 | 0.0297 | 105250 | 76 | 21 | 148 | 0.0367 | 0.0229 | 0.0275 | 0.0288 | 0.0098 | 0.003 | 0.0031 | 0.0033
2021-04-21 | A63949 | B | 20 | G-AE1055LST | 101 | 35500 | 0.044 | 0.2405 | 0.2405 | 0.2197 | 1630 | 1630 | 1569 | 2965 | 64.8 |  |  | 0 | 미정 | 선택 | 미정 | 미정 | 0 | 0 | 0 | 0 | 0 | 0 | 0.044 | 0.0803 | 0.002 | 0.0142 | 43 | 4700 | 1590 | 0.5223 | 0.6839 | 0.2231 | 0.0295 | [6 empty] | 1484 | 25 | 25 | 3 | 0.23 | 59 | 18 | 미정 |  | 2021-04-21 14:30 | 1587 |  | 0 | 32 | 28 | 0 | 0 | 0 | 0.553 | 0.7787 | 0.2481 | 0.0265 | 100650 | 67 | 28 | 140 | 0.0806 | 0.0338 | 0.022 | 0.0453 | 0.0507 | 0.0054 | 0.0045 | 0.0039
2021-04-21 | B63434 | B | 35 | AE4140Q | 104 | 38200 | 0.0631 | 0.0412 | 0.1048 | 0.158 | 1606 | 1599 | 1530 | 2598 | 37.6 |  |  | 0 | 미정 | 미정 | 미정 | 미정 | 0 | 0 | 0 | 0 | 0 | 0 | 0.0631 | 0.0727 | 0.004 | 0.002 | 45 | 7900 | 1617 | 0.3427 | 0.6341 | 0.1509 | 0.0192 | [6 empty] | 1494 | 16 | 17 | 1 | 0.47 | 60 | 17 | 미정 |  | 2021-04-21 15:14 | 1618 |  | 40 | 0 | 31 | 0 | 0 | 0 | 0.4079 | 0.8669 | 0.2192 | 0.027 | 104150 | 81 | 39 | 172 | 0.0513 | 0.0159 | 0.0251 | 0.0368 | 0.0177 | 0.0055 | 0.0049 | 0.0045
2021-04-21 | A63950 | B | 33 | G-AE1055LST | 101 | 35900 |  | 0.0307 | 0.1205 | 0.1684 | 1624 | 1602 | 1542 | 3101 | 41.3 |  |  | 0 | 선택 | 미정 | 미정 | 미정 | 0 | 0 | 0 | 0 | 0 | 0 |  |  |  |  | 44 | 5000 | 1587 | 0.4568 | 0.6642 | 0.2055 | 0.0326 | [6 empty] | 1484 | 25 | 25 | 3 | 0.23 | 56 | 23 | 미정 |  | 2021-04-21 15:37 | 1585 |  | 0 | 25 | 12 | 0 | 0 | 0 | 0.5586 | 0.7832 | 0.254 | 0.0236 |  | 68 | 23 | 127 | 0.0496 | 0.0324 | 0.0251 |  | 0.022 | 0.0057 | 0.0031 | 0.003
2021-04-21 | B63435 | B | 31 | AE4145MA | 103 | 38500 | 0.0716 | 0.0424 | 0.0925 | 0.1078 | 1589 | 1602 | 1542 | 2635 | 19 |  |  | 0 | 미정 | 미정 | 미정 | 미정 | 0 | 0 | 0 | 0 | 0 | 0 | 0.0716 | 0.1073 | 0.0059 | 0.1497 | 62 | 8900 | 1611 | 0.3457 | 0.8048 | 0.2408 | 0.0312 | [6 empty] | 1487 | 20 | 21 | 1 | 0.42 | 69 | 30 | 미정 |  | 2021-04-21 16:45 | 1620 |  | 45 | 0 | 0 | 0 | 0 | 0 | 0.445 | 1.1082 | 0.2568 | 0.0351 | 107100 | 93 | 24 | 164 | 0.0276 | 0.0244 | 0.0321 | 0.0278 | 0.0104 | 0.0033 | 0.0033 | 0.0033
2021-04-21 | A63951 | B | 37 | G-AE1055LST | 101 | 34900 | 0.0739 | 0.0888 | 0.0888 | 0.1891 | 1593 | 1593 | 1527 | 3066 | 56.2 |  |  | 0 | 선택 | 미정 | 미정 | 미정 | 0 | 0 | 0 | 0 | 0 | 0 | 0.0739 | 0.1491 | 0.0031 | 0.1293 | 46 | 5600 | 1589 | 0.4768 | 0.6474 | 0.2036 | 0.0429 | [6 empty] | 1484 | 25 | 25 | 3 | 0.24 | 53 | 28 | 미정 |  | 2021-04-21 16:40 | 1586 |  | 0 | 56 | 32 | 0 | 0 | 0 | 0.5476 | 0.768 | 0.2455 | 0.0286 | 104600 | 69 | 18 | 120 | 0.0663 | 0.0233 | 0.025 | 0.0606 | 0.0439 | 0.0117 | 0.0042 | 0.0038
2021-04-21 | A63952 | B | 30 | G-AE1055LST | 101 | 35800 | 0.0577 | 0.0822 | 0.1687 | 0.2142 | 1581 | 1600 | 1547 | 3084 | 50.2 |  |  | 0 | 미정 | 해제 | 미정 | 미정 | 0 | 0 | 0 | 0 | 0 | 0 | 0.0577 | 0.1041 | 0.0019 | 0.0474 | 50 | 5600 | 1580 | 0.476 | 0.5958 | 0.1555 | 0.019 | [6 empty] | 1484 | 25 | 25 | 3 | 0.23 | 56 | 25 | 미정 |  | 2021-04-21 17:42 | 1580 |  | 0 | 62 | 43 | 0 | 0 | 0 | 0.5454 | 0.7732 | 0.2508 | 0.0313 | 96100 | 64 | 12 | 118 | 0.0624 | 0.0241 | 0.026 | 0.0534 | 0.052 | 0.0065 | 0.0031 | 0.0037
2021-04-21 | B63436 | B | 36 | AE4145MA | 103 | 38000 | 0.0833 | 0.0483 | 0.1063 | 0.158 | 1620 | 1621 | 1535 | 2591 | 22.7 |  |  | 0 | 미정 | 미정 | 미정 | 미정 | 0 | 0 | 0 | 0 | 0 | 0 | 0.0833 | 0.108 | 0.0062 | 0.418 | 51 | 8400 | 1625 | 0.3914 | 0.9388 | 0.1957 | 0.0242 | [6 empty] | 1487 | 20 | 22 | 1 | 0.38 | 46 | 19 | 미정 |  | 2021-04-21 17:50 | 1608 |  | 21 | 0 | 42 | 0 | 0 | 0 | 0.4472 | 1.1171 | 0.2495 | 0.0293 | 107800 | 83 | 18 | 151 | 0.0295 | 0.0225 | 0.0272 | 0.0283 | 0.0065 | 0.0028 | 0.0034 | 0.0037
2021-04-21 | A63953 | B | 20 | G-AE1055LST | 100 | 35700 | 0.0508 | 0.1218 | 0.1218 | 0.2187 | 1633 | 1633 | 1565 | 3144 | 57.1 |  |  | 0 | 미정 | 선택 | 미정 | 미정 | 0 | 0 | 0 | 0 | 0 | 0 | 0.0508 | 0.0766 | 0.0037 | 0.2386 | 42 | 4100 | 1590 | 0.4992 | 0.6817 | 0.221 | 0.028 | [6 empty] | 1484 | 25 | 25 | 3 | 0.24 | 63 | 29 | 미정 |  | 2021-04-21 18:37 | 1583 |  | 0 | 30 | 27 | 0 | 0 | 0 | 0.559 | 0.7844 | 0.2552 | 0.0296 | 97600 | 67 | 19 | 116 | 0.0729 | 0.0284 | 0.0243 | 0.0448 | 0.033 | 0.0041 | 0.0029 | 0.003
2021-04-21 | B63437 | B | 18 | AE4145MA | 103 | 39000 | 0.0707 | 0.0349 | 0.0582 | 0.1048 | 1604 | 1603 | 1529 | 2602 | 27.4 |  |  | 0 | 미정 | 미정 | 미정 | 미정 | 0 | 0 | 0 | 0 | 0 | 0 | 0.0707 | 0.0975 | 0.0029 | 0.1961 | 52 | 8600 | 1622 | 0.3828 | 0.941 | 0.2045 | 0.0191 | [6 empty] | 1487 | 20 | 20 | 1 | 0.38 | 56 | 21 | 미정 |  | 2021-04-21 18:59 | 1617 |  | 65 | 0 | 52 | 0 | 0 | 0 | 0.453 | 1.1149 | 0.2463 | 0.0304 | 102550 | 86 | 26 | 164 | 0.04 | 0.0254 | 0.0283 | 0.0301 | 0.0076 | 0.0029 | 0.0034 | 0.0034
2021-04-21 | A63954 | B | 33 | G-AE1055LST | 95 | 34600 | 0.0613 | 0.1447 | 0.1447 | 0.1674 | 1619 | 1619 | 1556 | 2925 | 35.3 |  |  | 0 | 선택 | 미정 | 미정 | 미정 | 0 | 0 | 0 | 0 | 0 | 0 | 0.0613 | 0.1133 | 0.0019 | 0.1718 | 42 | 4700 | 1592 | 0.4689 | 0.6775 | 0.194 | 0.0274 | [6 empty] | 1484 | 25 | 25 | 3 | 0.21 | 62 | 30 | 미정 |  | 2021-04-21 19:41 | 1581 |  | 0 | 33 | 33 | 0 | 0 | 0 | 0.5499 | 0.7777 | 0.2621 | 0.028 |  | 71 | 9 | 98 | 0.0425 | 0.0321 | 0.0251 | 0.0507 | 0.0288 | 0.0051 | 0.0031 | 0.0032
2021-04-21 | B63438 | B | 35 | AE4145MA | 103 | 39500 | 0.0697 | 0.049 | 0.1355 | 0.176 | 1581 | 1570 | 1549 | 2606 | 33.1 |  |  | 0 | 미정 | 미정 | 미정 | 미정 | 0 | 0 | 0 | 0 | 0 | 0 | 0.0697 | 0.0902 | 0.0044 | 0.0017 | 72 | 9300 | 1614 | 0.3782 | 1.0732 | 0.2334 | 0.0243 | [6 empty] | 1487 | 20 | 20 | 1 | 0.43 | 62 | 31 | 미정 |  | 2021-04-21 20:43 | 1602 |  | 40 | 0 | 22 | 0 | 0 | 0 | 0.45 | 1.1181 | 0.2644 | 0.0305 | 110250 | 102 | 12 | 142 | 0.043 | 0.0236 | 0.0281 | 0.0234 | 0.0082 | 0.0038 | 0.0033 | 0.0036
2021-04-21 | A63955 | B | 37 | G-AE1055LST | 97 | 35700 | 0.1936 | 0.0457 | 0.1409 | 0.2148 | 1638 | 1617 | 1552 | 2819 | 52.7 |  |  | 0 | 선택 | 미정 | 미정 | 미정 | 0 | 0 | 0 | 0 | 0 | 0 | 0.1936 | 0.1988 | 0.0088 | 0.4008 | 43 | 4500 | 1582 | 0.5172 | 0.6519 | 0.1937 | 0.037 | [6 empty] | 1484 | 25 | 25 | 3 | 0.22 | 61 | 30 | 미정 |  | 2021-04-21 20:38 | 1577 |  | 0 | 48 | 26 | 0 | 0 | 0 | 0.543 | 0.7723 | 0.2452 | 0.0284 | 103350 | 69 | 16 | 111 | 0.0624 | 0.0295 | 0.0232 | 0.0641 | 0.0517 | 0.0115 | 0.0042 | 0.0044
2021-04-21 | A63956 | B | 30 | G-AE1055LST | 101 | 34800 | 0.0634 | 0.1416 | 0.1416 | 0.1743 | 1598 | 1598 | 1537 | 2947 | 39.5 |  |  | 0 | 미정 | 미정 | 미정 | 미정 | 0 | 0 | 0 | 0 | 0 | 0 | 0.0634 | 0.1307 | 0.0031 | 0.083 | 45 | 4600 | 1590 | 0.4911 | 0.6563 | 0.197 | 0.0296 | [6 empty] | 1484 | 25 | 25 | 3 | 0.21 | 52 | 24 | 미정 |  | 2021-04-21 21:33 | 1585 |  | 0 | 23 | 17 | 0 | 0 | 0 | 0.558 | 0.7709 | 0.2522 | 0.0275 |  | 65 | 11 | 113 | 0.0509 | 0.0306 | 0.0235 | 0.0462 | 0.0316 | 0.0039 | 0.0023 | 0.003
2021-04-21 | B63439 | B | 31 | LF2M2 | 104 | 39100 | 0.0705 | 0.0346 | 0.0437 | 0.0597 | 1643 | 1634 | 1586 | 2685 | 27.3 |  |  | 0 | 미정 | 미정 | 미정 | 미정 | 0 | 0 | 0 | 0 | 0 | 0 | 0.0705 | 0.0986 | 0.0043 | 0.3697 | 48 | 7400 | 1692 | 0.1151 | 0.8499 | 0.1067 | 0.0443 | [6 empty] | 1513 | 18 | 20 | 1 | 0.54 | 88 | 33 | 미정 |  | 2021-04-21 21:47 | 1678 |  | 120 | 0 | 53 | 0 | 0 | 0 | 0.161 | 1.2599 | 0.219 | 0.0223 | 98000 | 91 | 38 | 180 | 0.0467 | 0.0311 | 0.0279 | 0.0355 | 0.0283 | 0.012 | 0.0078 | 0.0044
2021-04-21 | A63957 | B | 20 | G-AE1055LST | 100 | 35100 | 0.0775 | 0.1526 | 0.1526 | 0.2492 | 1615 | 1615 | 1555 | 3034 | 56.7 |  |  | 0 | 선택 | 미정 | 미정 | 미정 | 0 | 0 | 0 | 0 | 0 | 0 | 0.0775 | 0.1627 | 0.0034 | 0.1648 | 44 | 4600 | 1588 | 0.4687 | 0.6917 | 0.1835 | 0.0344 | [6 empty] | 1484 | 25 | 25 | 3 | 0.21 | 54 | 24 | 미정 |  | 2021-04-21 22:29 | 1588 |  | 0 | 40 | 24 | 0 | 0 | 0 | 0.546 | 0.7835 | 0.2472 | 0.0275 | 101800 | 171 | 13 | 113 | 0.0698 | 0.0233 | 0.0231 | 0.0503 | 0.0337 | 0.01 | 0.0046 | 0.0046
2021-04-21 | B63440 | B | 36 | LF2M2 | 104 | 38200 | 0.0726 | 0.0267 | 0.0704 | 0.0856 | 1614 | 1593 | 1558 | 2707 | 26.4 |  |  | 0 | 미정 | 미정 | 미정 | 미정 | 0 | 0 | 0 | 0 | 0 | 0 | 0.0726 | 0.0859 | 0.0028 | 0.1127 | 43 | 7700 | 1666 | 0.1136 | 0.9661 | 0.146 | 0.0308 | [6 empty] | 1513 | 18 | 18 | 1 | 0.47 | 62 | 25 | 미정 |  | 2021-04-21 22:44 | 1653 |  | 142 | 0 | 48 | 0 | 0 | 0 | 0.16 | 1.2789 | 0.2234 | 0.036 | 102300 | 70 | 45 | 184 | 0.0431 | 0.0333 | 0.0331 | 0.0422 | 0.0241 | 0.0124 | 0.0067 | 0.0048
2021-04-21 | A63958 | B | 33 | LF2M2 | 101 | 36700 | 0.085 | 0.158 | 0.0772 | 0.1363 | 1612 | 1648 | 1577 | 3078 | 37.7 |  |  | 0 | 선택 | 미정 | 미정 | 미정 | 0 | 0 | 0 | 0 | 0 | 0 | 0.085 | 0.1624 | 0.0036 | 0.0346 | 50 | 5900 | 1630 | 0.1592 | 1.1562 | 0.1676 | 0.0189 | [6 empty] | 1513 | 18 | 19 | 3 | 0.23 | 80 | 29 | 미정 |  | 2021-04-21 23:36 | 1630 |  | 0 | 0 | 0 | 0 | 0 | 0 | 0.172 | 1.2532 | 0.1763 | 0.0284 | 105500 | 73 | 61 | 216 | 0.0496 | 0.0178 | 0.0236 | 0.0533 | 0.038 | 0.0127 | 0.009 | 0.007
2021-04-21 | B63441 | T | 18 | KST523M3 | 104 | 37700 | 0.0476 | 0.0343 | 0.0446 | 0.1261 | 1594 | 1581 | 1542 | 2673 |  |  |  | 0 | 미정 | 미정 | 미정 | 미정 | 0 | 0 | 0 | 55 | 0 | 0 | 0.0476 | 0.0583 | 0.0033 | 0.1049 | 42 | 8100 | 1647 | 0.1401 | 0.9863 | 0.1499 | 0.0041 | [6 empty] | 1513 | 13 | 13 | 1 | 0.41 | 85 | 28 | 미정 |  | 2021-04-21 23:41 | 1648 |  | 72 | 0 | 24 | 0 | 0 | 0 | 0.161 | 1.2844 | 0.2274 | 0.0181 | 101050 | 90.8 | 27 | 141 | 0.0042 | 0.0082 | 0.0152 | 0.0397 | 0.0213 | 0.0156 | 0.0098 | 0.0253
2021-04-21 | B63442 | T | 35 | KST523M3 | 104 | 37400 | 0.0558 | 0.0662 | 0.0662 | 0.0812 | 1593 | 1593 | 1563 | 2709 |  |  |  | 0 | 미정 | 미정 | 미정 | 미정 | 0 | 0 | 0 | 51 | 0 | 0 | 0.0558 | 0.0708 | 0.0037 | 0.1455 | 54 | 6800 | 1654 | 0.108 | 0.9781 | 0.1418 | 0.0038 | [6 empty] | 1513 | 13 | 13 | 1 | 0.47 | 64 | 29 | 미정 |  | 2021-04-22 00:53 | 1636 |  | 96 | 0 | 43 | 0 | 0 | 0 | 0.162 | 1.3009 | 0.2218 | 0.0135 | 104400 | 99 | 17 | 138 | 0.0029 | 0.0063 | 0.0116 | 0.042 | 0.0162 | 0.0106 | 0.0106 | 0.0238
2021-04-21 | A63959 | B | 37 | LF2M2 | 104 | 35800 | 0.0447 | 0.0688 | 0.0688 | 0.1234 | 1594 | 1594 | 1547 | 2991 | 39.9 |  |  | 0 | 선택 | 미정 | 미정 | 미정 | 0 | 0 | 0 | 0 | 0 | 0 | 0.0447 | 0.0615 | 0.0031 | 0.2793 | 41 | 6600 | 1638 | 0.1572 | 1.0744 | 0.1947 | 0.0252 | [6 empty] | 1513 | 18 | 18 | 3 | 0.24 | 79 | 33 | 미정 |  | 2021-04-22 00:46 | 1638 |  | 0 | 122 | 22 | 0 | 0 | 0 | 0.1665 | 1.2066 | 0.2085 | 0.0291 | 108000 | 74 | 54 | 196 | 0.0518 | 0.0268 | 0.0254 | 0.032 | 0.0203 | 0.0075 | 0.0053 | 0.0052
2021-04-21 | A63960 | B | 30 | LF2M2 | 104 | 34900 | 0.099 | 0.048 | 0.048 | 0.0839 | 1629 | 1629 | 1583 | 2891 | 48.1 |  |  | 0 | 선택 | 미정 | 미정 | 미정 | 0 | 0 | 0 | 0 | 0 | 0 | 0.099 | 0.1983 | 0.0035 | 0.1937 | 43 | 5900 | 1634 | 0.1412 | 0.6368 | 0.0812 | 0.0259 | [6 empty] | 1513 | 18 | 18 | 3 | 0.24 | 77 | 20 | 미정 |  | 2021-04-22 01:43 | 1634 |  | 0 | 85 | 44 | 0 | 0 | 0 | 0.1738 | 1.2475 | 0.2075 | 0.0298 | 96500 | 68 | 64 | 217 | 0.0695 | 0.0203 | 0.0251 | 0.0613 | 0.0431 | 0.012 | 0.008 | 0.0062
2021-04-21 | B63443 | T | 31 | KST523M3 | 104 | 37400 | 0.0621 | 0.0597 | 0.0597 | 0.0797 | 1599 | 1599 | 1564 | 2711 |  |  |  | 0 | 미정 | 미정 | 미정 | 미정 | 0 | 0 | 0 | 54 | 0 | 0 | 0.0621 | 0.082 | 0.0026 | 0.0877 | 42 | 6300 | 1651 | 0.1184 | 0.992 | 0.1454 | 0.0041 | [6 empty] | 1513 | 13 | 13 | 1 | 0.45 | 71 | 29 | 미정 |  | 2021-04-22 01:49 | 1633 |  | 88 | 0 | 47 | 0 | 0 | 0 | 0.164 | 1.2791 | 0.2326 | 0.0127 | 96650 |  | 30 | 152 | 0.0027 | 0.0057 | 0.0113 | 0.0516 | 0.028 | 0.0184 | 0.0168 | 0.0257
2021-04-21 | A63961 | B | 20 | LF2M2 | 104 | 35800 | 0.0701 | 0.0653 | 0.0563 | 0.0631 | 1578 | 1608 | 1560 | 2915 | 18.5 |  |  | 0 | 미정 | 미정 | 미정 | 미정 | 0 | 0 | 0 | 0 | 0 | 0 | 0.0701 | 0.1473 | 0.0017 | 0.0667 | 44 | 6200 | 1654 | 0.1208 | 1.1664 | 0.1039 | 0.0114 | [6 empty] | 1513 | 18 | 22 | 3 | 0.23 | 71 | 24 | 미정 |  | 2021-04-22 02:41 | 1654 |  | 0 | 0 | 56 | 0 | 0 | 0 | 0.1614 | 1.2644 | 0.165 | 0.0258 | 100200 | 69 | 43 | 199 | 0.0261 | 0.0203 | 0.0267 | 0.0478 | 0.0423 | 0.0201 | 0.0114 | 0.012
2021-04-21 | B63444 | I | 36 | SNCM8I | 99 | 37100 | 0.073 | 0.0794 | 0.1035 | 0.1044 | 1595 | 1603 | 1591 | 2624 | 19.1 |  |  | 0 | 미정 | 선택 | 미정 | 미정 | 0 | 0 | 0 | 104 | 0 | 0 | 0.073 | 0.0873 | 0.0062 | 0.2235 | 48 | 7600 | 1661 | 0.2799 | 0.405 | 0.1962 | 0.0105 | [6 empty] | 1489 | 20 | 22 | 1 | 0.45 | 83 | 0 | 미정 |  | 2021-04-22 03:01 | 1658 |  | 65 | 0 | 9 | 0 | 0 | 0 | 0.386 | 0.7026 | 0.2354 | 0.0118 | 99000 | 579 | 24 | 149 | 0.0285 | 0.0116 | 0.0212 | 0.0378 | 0.0174 | 0.0089 | 0.0106 | 0.0096
2021-04-21 | A63962 | B | 33 | LF2M2 | 104 | 36100 | 0.046 | 0.0545 | 0.0388 | 0.0513 | 1566 | 1596 | 1546 | 3047 | 20.4 |  |  | 0 | 미정 | 미정 | 미정 | 미정 | 0 | 0 | 0 | 0 | 0 | 0 | 0.046 | 0.0834 | 0.0022 | 0.178 | 41 | 5900 | 1639 | 0.1232 | 1.0447 | 0.135 | 0.0272 | [6 empty] | 1513 | 18 | 23 | 3 | 0.23 | 71 | 23 | 해제 |  | 2021-04-22 03:59 | 1639 |  | 0 | 66 | 42 | 0 | 0 | 0 | 0.158 | 1.2597 | 0.2201 | 0.0294 | 97850 | 69 | 39 | 174 | 0.0293 | 0.0293 | 0.0236 | 0.0415 | 0.0365 | 0.0139 | 0.009 | 0.0096
2021-04-21 | B63445 | T | 18 | SCR440HF | 104 | 37400 | 0.0683 | 0.0259 | 0.0683 | 0.1048 | 1650 | 1608 | 1568 | 2683 | 27 |  |  | 0 | 미정 | 선택 | 미정 | 미정 | 0 | 0 | 0 | 102 | 0 | 0 | 0.0683 | 0.042 | 0.0138 | 0.1006 | 44 | 7900 | 1646 | 0.3261 | 0.5185 | 0.1789 | 0.0079 | [6 empty] | 1495 | 10 | 10 | 1 | 0.46 | 86 | 40 | 미정 |  | 2021-04-22 04:11 | 1636 |  | 0 | 0 | 0 | 0 | 0 | 0 | 0.3967 | 0.8171 | 0.2598 | 0.0156 | 100600 |  | 40 | 166 | 0.0252 | 0.0097 | 0.0131 | 0.0323 | 0.0168 | 0.0099 | 0.0098 | 0.013
2021-04-21 | A63963 | B | 37 | LF2M2 | 104 | 35800 | 0.0557 | 0.0512 | 0.0512 | 0.0594 | 1574 | 1574 | 1531 | 2858 | 30.7 |  |  | 0 | 미정 | 미정 | 미정 | 미정 | 0 | 0 | 0 | 0 | 0 | 0 | 0.0557 | 0.088 | 0.0025 | 0.1299 | 44 | 6100 | 1640 | 0.1406 | 1.1972 | 0.142 | 0.0218 | [6 empty] | 1513 | 18 | 19 | 3 | 0.25 | 83 | 39 | 미정 |  | 2021-04-22 04:56 | 1640 |  | 0 | 24 | 31 | 0 | 0 | 0 | 0.1627 | 1.2603 | 0.2193 | 0.0319 | 99400 | 87 | 50 | 190 | 0.0439 | 0.0258 | 0.0262 | 0.0412 | 0.0369 | 0.0147 | 0.0087 | 0.0097
2021-04-21 | B63446 | T | 35 | SCR440HF | 103 | 37500 | 0.0676 | 0.1203 | 0.1203 | 0.1291 | 1578 | 1578 | 1573 | 2680 | 12.2 |  |  | 0 | 미정 | 선택 | 미정 | 미정 | 0 | 0 | 0 | 110 | 0 | 0 | 0.0676 | 0.0451 | 0.0032 | 0.2288 | 58 | 7100 | 1616 | 0.3236 | 0.5084 | 0.1871 | 0.0084 | [6 empty] | 1495 | 10 | 13 | 1 | 0.39 | 75 | 43 | 미정 |  | 2021-04-22 05:23 | 1617 |  | 64 | 0 | 0 | 0 | 0 | 0 | 0.391 | 0.8214 | 0.2616 | 0.0168 | 109550 |  | 38 | 171 | 0.0114 | 0.0091 | 0.0147 | 0.0378 | 0.018 | 0.0086 | 0.0087 | 0.0139
2021-04-21 | A63964 | B | 30 | SM48CM7 | 104 | 36700 | 0.0866 | 0.0704 | 0.0541 | 0.0737 | 1577 | 1617 | 1559 | 2989 | 39.7 |  |  | 0 | 미정 | 미정 | 미정 | 미정 | 0 | 0 | 0 | 0 | 0 | 0 | 0.0866 | 0.1442 | 0.0018 | 0.0014 | 36 | 5800 | 1641 | 0.4002 | 0.5133 | 0.1222 | 0.0216 | [6 empty] | 1487 | 18 | 20 | 3 | 0.22 | 85 | 28 | 미정 |  | 2021-04-22 06:03 | 1620 |  | 0 | 336 | 134 | 0 | 0 | 0 | 0.469 | 0.8549 | 0.2483 | 0.0219 | 94100 | 91 | 59 | 211 | 0.0596 | 0.015 | 0.0171 | 0.0521 | 0.0396 | 0.0117 | 0.0071 | 0.0076
2021-04-21 | B63447 | T | 31 | SCR440HF | 104 | 37200 | 0.061 | 0.0658 | 0.1024 | 0.1185 | 1600 | 1587 | 1561 | 2599 | 48.7 |  |  | 0 | 미정 | 선택 | 미정 | 미정 | 0 | 0 | 0 | 101 | 0 | 0 | 0.061 | 0.0691 | 0.0064 | 0.2689 | 47 | 6800 | 1625 | 0.3466 | 0.6331 | 0.2263 | 0.0238 | [6 empty] | 1495 | 10 | 10 | 1 | 0.42 | 73 | 37 | 미정 |  | 2021-04-22 06:18 | 1608 |  | 43 | 0 | 12 | 0 | 0 | 0 | 0.3879 | 0.8084 | 0.2484 | 0.0164 | 98000 |  | 55 | 195 | 0.052 | 0.0213 | 0.0149 | 0.0426 | 0.0391 | 0.0066 | 0.0036 | 0.0136
2021-04-22 | A63965 | B | 20 | SM48CM7 | 98 | 34800 | 0.065 | 0.033 | 0.033 | 0.1234 | 1675 | 1675 | 1606 | 2977 | 51.6 |  |  | 0 | 미정 | 미정 | 미정 | 미정 | 0 | 0 | 0 | 0 | 0 | 0 | 0.065 | 0.1367 | 0.0039 | 0.2037 | 84 | 5900 | 1626 | 0.465 | 0.8799 | 0.2977 | 0.0178 | [6 empty] | 1487 | 18 | 21 | 1 | 0.41 | 73 | 40 | 미정 |  | 2021-04-22 07:46 | 1625 |  | 31 | 0 | 0 | 0 | 0 | 0 | 0.481 | 0.8844 | 0.2962 | 0.0181 | 87950 | 65 | 26 | 180 | 0.0678 | 0.0157 | 0.0163 | 0.0422 | 0.0426 | 0.0118 | 0.007 | 0.0054
2021-04-22 | B63448 | T | 36 | SCR440HF | 103 | 37800 | 0.1132 | 0.043 | 0.043 | 0.0862 | 1602 | 1602 | 1574 | 2550 | 26.6 |  |  | 0 | 미정 | 미정 | 미정 | 미정 | 0 | 0 | 0 | 0 | 0 | 0 | 0.1132 | 0.1076 | 0.0049 | 0.4739 | 45 | 7000 | 1637 | 0.32 | 0.6663 | 0.1972 | 0.0141 | [6 empty] | 1495 | 10 | 11 | 1 | 0.42 | 85 | 36 | 미정 |  | 2021-04-22 07:14 | 1624 |  | 30 | 0 | 0 | 0 | 0 | 0 | 0.3844 | 0.8002 | 0.2465 | 0.0139 | 102000 | 99 | 53 | 199 | 0.0361 | 0.0184 | 0.0131 | 0.0394 | 0.0262 | 0.0062 | 0.006 | 0.0118
2021-04-22 | B63449 | B | 18 | SM48CM7 | 104 | 37600 | 0.0687 | 0.0387 | 0.0387 | 0.0865 | 1607 | 1607 | 1529 | 2446 | 40 |  |  | 0 | 미정 | 미정 | 미정 | 미정 | 0 | 0 | 0 | 0 | 0 | 0 | 0.0687 | 0.0844 | 0.0078 | 0.0961 | 42 | 6900 | 1615 | 0.4117 | 0.6501 | 0.2222 | 0.0161 | [6 empty] | 1487 | 18 | 19 | 1 | 0.43 | 65 | 26 | 미정 |  | 2021-04-22 08:36 | 1599 |  | 40 | 0 | 0 | 0 | 0 | 0 | 0.486 | 0.8865 | 0.2907 | 0.0224 | 105700 | 72 | 29 | 146 | 0.0551 | 0.0161 | 0.0214 | 0.0355 | 0.0385 | 0.007 | 0.0055 | 0.005
2021-04-22 | B63450 | B | 35 | SM48CM7 | 104 | 37000 | 0.0927 | 0.0465 | 0.0465 | 0.0814 | 1648 | 1648 | 1600 | 2486 | 22.3 |  |  | 0 | 미정 | 미정 | 미정 | 미정 | 0 | 0 | 0 | 0 | 0 | 0 | 0.0927 | 0.12 | 0.0054 | 0.1782 | 43 | 4100 | 1607 | 0.4127 | 0.6438 | 0.2382 | 0.0149 | [6 empty] | 1487 | 18 | 19 | 1 | 0.43 | 65 | 26 | 미정 |  | 2021-04-22 09:37 | 1601 |  | 40 | 0 | 0 | 0 | 0 | 0 | 0.496 | 0.8846 | 0.2952 | 0.0197 | 106450 | 73 | 32 | 153 | 0.0304 | 0.0166 | 0.0183 | 0.0383 | 0.0274 | 0.0073 | 0.0067 | 0.0058
2021-04-22 | B63451 | B | 31 | SM48CM7 | 103 | 36800 | 0.0679 | 0.047 | 0.047 | 0.1223 | 1613 | 1613 | 1518 | 2567 | 39.9 |  |  | 0 | 미정 | 미정 | 미정 | 미정 | 0 | 0 | 0 | 0 | 0 | 0 | 0.0679 | 0.1209 | 0.0089 | 0.0446 | 44 | 7100 | 1627 | 0.4232 | 0.6764 | 0.2356 | 0.0201 | [6 empty] | 1487 | 18 | 20 | 1 | 0.44 | 66 | 33 | 미정 |  | 2021-04-22 10:37 | 1607 |  | 20 | 0 | 0 | 0 | 0 | 0 | 0.4816 | 0.882 | 0.3044 | 0.0184 | 100500 | 71 | 30 | 155 | 0.0549 | 0.0162 | 0.0168 | 0.0376 | 0.0453 | 0.0068 | 0.0055 | 0.0056
2021-04-22 | A63966 | B | 20 | BP-SM45CS | 105 | 39000 | 0.0912 | 0.0997 | 0.0997 | 0.1128 | 1606 | 1606 | 1559 | 3297 | 24.4 |  |  | 0 | 미정 | 미정 | 미정 | 미정 | 0 | 0 | 0 | 0 | 0 | 0 | 0.0912 | 0.1162 | 0.0039 | 0.3543 | 41 | 6000 | 1640 | 0.3228 | 0.5527 | 0.1254 | 0.0086 | [6 empty] | 1493 | 13 | 20 | 3 | 0.23 | 91 | 45 | 미정 |  | 2021-04-22 11:35 | 1639 |  | 0 | 0 | 18 | 0 | 0 | 0 | 0.4356 | 0.6861 | 0.2343 | 0.0072 | 95900 | 64 | 24 | 128 | 0.0246 | 0.0085 | 0.0057 | 0.0616 | 0.0405 | 0.0193 | 0.0114 | 0.0109
2021-04-22 | B63452 | B | 36 | SM48CM7 | 103 | 37900 | 0.0777 | 0.0283 | 0.0283 | 0.1 | 1618 | 1618 | 1556 | 2597 | 31.2 |  |  | 0 | 미정 | 미정 | 미정 | 미정 | 0 | 0 | 0 | 0 | 0 | 0 | 0.0777 | 0.1112 | 0.008 | 0.2488 | 45 | 5500 | 1615 | 0.4373 | 0.7336 | 0.261 | 0.015 | [6 empty] | 1487 | 18 | 21 | 1 | 0.39 | 60 | 24 | 미정 |  | 2021-04-22 11:46 | 1599 |  | 22 | 0 | 0 | 0 | 0 | 0 | 0.4929 | 0.8898 | 0.2999 | 0.0196 | 98450 | 68 | 28 | 147 | 0.0485 | 0.0167 | 0.0206 | 0.0446 | 0.0252 | 0.0047 | 0.0046 | 0.0049
2021-04-22 | A63967 | B | 37 | BP-SM45CS | 105 | 37800 | 0.0894 | 0.1295 | 0.0369 | 0.1368 | 1545 | 1615 | 1538 | 3204 | 24.3 |  |  | 0 | 미정 | 미정 | 미정 | 미정 | 0 | 0 | 0 | 0 | 0 | 0 | 0.0894 | 0.0983 | 0.0033 | 0.6333 | 41 | 5400 | 1599 | 0.3649 | 0.5554 | 0.1596 | 0.0082 | [6 empty] | 1493 | 13 | 13 | 3 | 0.24 | 70 | 26 | 미정 |  | 2021-04-22 12:38 | 1595 |  | 0 | 0 | 0 | 0 | 0 | 0 | 0.4276 | 0.6982 | 0.2308 | 0.0088 | 102950 | 68 | 26 | 124 | 0.023 | 0.0085 | 0.0069 | 0.0483 | 0.0446 | 0.0137 | 0.0081 | 0.0089
2021-04-22 | B63453 | B | 18 | SM48CM7 | 104 | 37500 |  | 0.0328 | 0.0328 | 0.0946 | 1616 | 1616 | 1539 | 2513 | 34.8 |  |  | 0 | 미정 | 미정 | 미정 | 미정 | 0 | 0 | 0 | 0 | 0 | 0 |  |  |  |  | 47 | 6500 | 1610 | 0.4029 | 0.6855 | 0.2402 | 0.0166 | [6 empty] | 1487 | 18 | 19 | 1 | 0.41 | 66 | 28 | 미정 |  | 2021-04-22 12:47 | 1598 |  | 33 | 0 | 13 | 0 | 0 | 0 | 0.4894 | 0.8809 | 0.2952 | 0.0221 | 98750 | 69 | 30 | 150 | 0.0483 | 0.0142 | 0.0217 |  | 0.0237 | 0.0045 | 0.0051 | 0.0049
2021-04-22 | A63968 | B | 30 | BP-SM45CS | 106 | 36900 | 0.0762 | 0.106 | 0.106 | 0.1125 | 1597 | 1597 | 1554 | 3073 | 23.8 |  |  | 0 | 미정 | 미정 | 미정 | 미정 | 0 | 0 | 0 | 0 | 0 | 0 | 0.0762 | 0.1417 | 0.0028 | 0.1546 | 41 | 4100 | 1595 | 0.3478 | 0.5643 | 0.1788 | 0.0133 | [6 empty] | 1493 | 13 | 14 | 3 | 0.23 | 63 | 19 | 미정 |  | 2021-04-22 13:37 | 1586 |  | 0 | 0 | 11 | 0 | 0 | 0 | 0.429 | 0.6959 | 0.2433 | 0.0099 |  | 63 | 31 | 129 | 0.0242 | 0.0114 | 0.0085 | 0.0588 | 0.0407 | 0.018 | 0.012 | 0.0113
2021-04-22 | B63454 | B | 35 | SM48CM7 | 97 | 35400 | 0.08 | 0.0277 | 0.0277 | 0.1066 | 1638 | 1638 | 1573 | 2588 | 40.3 |  |  | 0 | 미정 | 미정 | 미정 | 미정 | 0 | 0 | 0 | 56 | 0 | 0 | 0.08 | 0.0896 | 0.0054 | 0.0994 | 45 | 5900 | 1630 | 0.419 | 0.7295 | 0.2359 | 0.0179 | [6 empty] | 1487 | 18 | 18 | 1 | 0.45 | 64 | 33 | 미정 |  | 2021-04-22 13:46 | 1613 |  | 50 | 0 | 24 | 0 | 0 | 0 | 0.4892 | 0.89 | 0.2952 | 0.0196 | 104750 | 84 | 22 | 141 | 0.0593 | 0.0182 | 0.0187 | 0.0391 | 0.0248 | 0.0061 | 0.0061 | 0.006
2021-04-22 | A63969 | B | 33 | BP-SM45CS | 106 | 36800 | 0.0633 | 0.0994 | 0.0994 | 0.1409 | 1590 | 1590 | 1538 | 3256 | 39.8 |  |  | 0 | 선택 | 미정 | 미정 | 미정 | 0 | 0 | 0 | 0 | 0 | 0 | 0.0633 | 0.1291 | 0.0028 | 0.6549 | 40 | 5000 | 1596 | 0.4187 | 0.6209 | 0.1725 | 0.0074 | [6 empty] | 1493 | 13 | 13 | 3 | 0.22 | 64 | 25 | 미정 |  | 2021-04-22 14:40 | 1588 |  | 0 | 0 | 49 | 0 | 0 | 0 | 0.4342 | 0.6966 | 0.2647 | 0.0079 |  | 67 | 21 | 111 | 0.0384 | 0.0077 | 0.0074 | 0.0567 | 0.0484 | 0.008 | 0.0082 | 0.0083
2021-04-22 | B63455 | B | 31 | SM45CB | 103 | 37500 | 0.0725 | 0.026 | 0.0299 | 0.0782 | 1631 | 1604 | 1556 | 2464 |  |  |  | 0 | 미정 | 미정 | 미정 | 미정 | 0 | 0 | 0 | 153 | 0 | 0 | 0.0725 | 0.0988 | 0.0047 | 0.051 | 47 | 7300 | 1656 | 0.3671 | 0.4941 | 0.1378 | 0.0056 | [6 empty] | 1493 | 14 | 20 | 1 | 0.49 | 95 | 45 | 미정 |  | 2021-04-22 15:06 | 1652 |  | 10 | 0 | 27 | 0 | 0 | 0 | 0.448 | 0.6414 | 0.1844 | 0.0063 | 98800 | 88 | 27 | 152 | 0.0036 | 0.007 | 0.0057 | 0.0351 | 0.0171 | 0.0093 | 0.0112 | 0.0097
2021-04-22 | A63970 | B | 20 | BP-SM45CS | 104 | 36700 | 0.0411 | 0.1121 | 0.1121 | 0.1417 | 1604 | 1604 | 1546 | 3161 | 32.2 |  |  | 0 | 선택 | 미정 | 미정 | 미정 | 0 | 0 | 0 | 0 | 0 | 0 | 0.0411 | 0.0693 | 0.0024 | 0.1584 | 42 | 4300 | 1584 | 0.3768 | 0.5316 | 0.191 | 0.0104 | [6 empty] | 1493 | 13 | 13 | 3 | 0.22 | 59 | 25 | 미정 |  | 2021-04-22 15:39 | 1579 |  | 0 | 35 | 33 | 0 | 0 | 0 | 0.4388 | 0.7072 | 0.2534 | 0.0086 |  | 70 | 21 | 111 | 0.0301 | 0.0093 | 0.0078 | 0.0458 | 0.0296 | 0.0094 | 0.0071 | 0.0074
2021-04-22 | B63456 | B | 36 | SM45CB | 106 | 37800 | 0.0876 | 0.0343 | 0.0423 | 0.0851 | 1621 | 1594 | 1559 | 2568 |  |  |  | 0 | 미정 | 미정 | 미정 | 미정 | 0 | 0 | 0 | 253 | 0 | 0 | 0.0876 | 0.064 | 0.0035 | 0.2361 | 38 | 5600 | 1623 | 0.3897 | 0.4718 | 0.1709 | 0.005 | [6 empty] | 1493 | 14 | 15 | 1 | 0.42 | 60 | 22 | 미정 |  | 2021-04-22 15:56 | 1611 |  | 0 | 0 | 0 | 0 | 0 | 0 | 0.457 | 0.6345 | 0.1877 | 0.0051 | 98950 | 68 | 39 | 167 | 0.0041 | 0.0057 | 0.005 | 0.0433 | 0.0124 | 0.0099 | 0.0113 | 0.0103
2021-04-22 | A63971 | B | 37 | BP-SM45CS | 104 | 36900 | 0.067 | 0.1285 | 0.1285 | 0.1527 | 1591 | 1591 | 1530 | 3136 | 36.5 |  |  | 0 | 선택 | 미정 | 미정 | 미정 | 0 | 0 | 0 | 0 | 0 | 0 | 0.067 | 0.1274 | 0.0038 | 0.2568 | 42 | 4500 | 1594 | 0.4077 | 0.5916 | 0.1975 | 0.0135 | [6 empty] | 1493 | 13 | 13 | 3 | 0.25 | 62 | 23 | 미정 |  | 2021-04-22 16:40 | 1594 |  | 0 | 0 | 33 | 0 | 0 | 0 | 0.4507 | 0.6912 | 0.2498 | 0.0096 |  | 76 | 21 | 109 | 0.0353 | 0.0098 | 0.0082 | 0.0623 | 0.0345 | 0.0095 | 0.0071 | 0.0076
2021-04-22 | B63457 | B | 18 | SM45CB | 104 | 37400 | 0.0748 | 0.0257 | 0.07 | 0.1294 | 1636 | 1616 | 1547 | 2730 |  |  |  | 0 | 미정 | 미정 | 미정 | 미정 | 0 | 0 | 0 | 250 | 0 | 0 | 0.0748 | 0.0641 | 0.0033 | 0.2518 | 40 | 5200 | 1614 | 0.4144 | 0.4767 | 0.1832 | 0.0052 | [6 empty] | 1493 | 14 | 14 | 1 | 0.39 | 61 | 16 | 미정 |  | 2021-04-22 16:58 | 1603 |  | 0 | 0 | 0 | 0 | 0 | 0 | 0.4519 | 0.6361 | 0.1807 | 0.0049 | 102950 | 70 | 49 | 177 | 0.004 | 0.0053 | 0.005 | 0.0383 | 0.0117 | 0.0099 | 0.0112 | 0.0108
2021-04-22 | A63972 | B | 30 | BP-SM45CS | 104 | 37300 | 0.0581 | 0.1504 | 0.0974 | 0.0924 | 1571 | 1582 | 1538 | 3127 | 27.2 |  |  | 0 | 선택 | 미정 | 미정 | 미정 | 0 | 0 | 0 | 0 | 0 | 0 | 0.0581 | 0.1074 | 0.0043 | 0.2352 | 40 | 4900 | 1598 | 0.4076 | 0.6073 | 0.1619 | 0.0088 | [6 empty] | 1493 | 13 | 13 | 3 | 0.25 | 65 | 21 | 미정 |  | 2021-04-22 17:42 | 1586 |  | 0 | 0 | 35 | 0 | 0 | 0 | 0.4404 | 0.6903 | 0.2435 | 0.0077 | 101100 | 76 | 27 | 117 | 0.026 | 0.0085 | 0.0071 | 0.0486 | 0.0379 | 0.0112 | 0.0083 | 0.0092
2021-04-22 | B63458 | B | 35 | SM45CB | 105 | 38600 | 0.1828 | 0.0586 | 0.0787 | 0.0775 | 1630 | 1569 | 1532 | 2528 |  |  |  | 0 | 미정 | 미정 | 미정 | 미정 | 0 | 0 | 0 | 254 | 0 | 0 | 0.1828 | 0.1598 | 0.0078 | 0.2091 | 44 | 6400 | 1606 | 0.3852 | 0.4453 | 0.1494 | 0.005 | [6 empty] | 1493 | 14 | 14 | 1 | 0.37 | 64 | 18 | 미정 |  | 2021-04-22 18:01 | 1603 |  | 15 | 0 | 23 | 0 | 0 | 0 | 0.451 | 0.635 | 0.1799 | 0.0043 |  | 68 | 45 | 176 | 0.004 | 0.0045 | 0.0043 | 0.0565 | 0.0308 | 0.0164 | 0.0154 | 0.014
2021-04-22 | A63973 | B | 33 | BP-SM45CS | 104 | 38000 |  | 0.1428 | 0.0835 | 0.1101 | 1566 | 1591 | 1538 | 3153 | 33.6 |  |  | 0 | 선택 | 미정 | 미정 | 미정 | 0 | 0 | 0 | 0 | 0 | 0 |  |  |  |  | 41 | 5300 | 1581 | 0.3948 | 0.5707 | 0.1554 | 0.0094 | [6 empty] | 1493 | 13 | 13 | 3 | 0.25 | 61 | 20 | 미정 |  | 2021-04-22 18:51 | 1581 |  | 0 | 9 | 43 | 0 | 0 | 0 | 0.4413 | 0.6997 | 0.2453 | 0.0087 |  | 85 | 26 | 114 | 0.0304 | 0.0094 | 0.0078 |  | 0.044 | 0.0093 | 0.0075 | 0.0081
2021-04-22 | B63459 | B | 31 | SM45CB | 103 | 37800 | 0.0994 | 0.048 | 0.1017 | 0.1004 | 1578 | 1596 | 1556 | 2786 |  |  |  | 0 | 미정 | 미정 | 미정 | 미정 | 0 | 0 | 0 | 253 | 0 | 0 | 0.0994 | 0.0982 | 0.0045 | 0.1723 | 37 | 5700 | 1611 | 0.379 | 0.4159 | 0.2043 | 0.0062 | [6 empty] | 1493 | 14 | 15 | 1 | 0.36 | 62 | 26 | 미정 |  | 2021-04-22 19:14 | 1609 |  | 25 | 0 | 0 | 0 | 0 | 0 | 0.4428 | 0.6345 | 0.2115 | 0.0055 | 98250 | 70 | 13 | 124 | 0.0037 | 0.0062 | 0.0051 | 0.0506 | 0.0291 | 0.0154 | 0.0113 | 0.0111
2021-04-22 | A63974 | B | 20 | SP-AE1055LSM | 102 | 36800 | 0.0702 | 0.1672 | 0.1672 | 0.2225 | 1645 | 1645 | 1573 | 3085 | 46.6 |  |  | 0 | 선택 | 미정 | 미정 | 미정 | 0 | 0 | 0 | 0 | 0 | 0 | 0.0702 | 0.1658 | 0.0036 | 0.0474 | 43 | 5000 | 1629 | 0.487 | 0.7227 | 0.2326 | 0.0333 | 0.143 | 52.455 | 30.148 | 5.718 | 9.173 | 1.739 | 1485 | 25 | 25 | 3 | 0.22 | 83 | 29 | 미정 |  | 2021-04-22 19:53 | 1616 |  | 0 | 0 | 0 | 0 | 0 | 0 | 0.543 | 0.8336 | 0.2597 | 0.0274 |  | 94 | 35 | 147 | 0.0561 | 0.0244 | 0.022 | 0.0583 | 0.0294 | 0.008 | 0.0045 | 0.0047
2021-04-22 | B63460 | B | 36 | SM45CB | 104 | 37800 | 0.1102 | 0.0612 | 0.1265 | 0.1016 | 1620 | 1567 | 1538 | 2603 |  |  |  | 0 | 미정 | 미정 | 미정 | 미정 | 0 | 0 | 0 | 251 | 0 | 0 | 0.1102 | 0.089 | 0.0075 | 0.0445 | 43 | 5800 | 1608 | 0.3917 | 0.4594 | 0.1337 | 0.0043 | [6 empty] | 1493 | 14 | 14 | 1 | 0.38 | 64 | 25 | 미정 |  | 2021-04-22 20:17 | 1604 |  | 0 | 0 | 10 | 0 | 0 | 0 | 0.449 | 0.6421 | 0.1875 | 0.0049 | 102400 | 72 | 4 | 119 | 0.0061 | 0.005 | 0.0045 | 0.0515 | 0.0351 | 0.0109 | 0.0119 | 0.012
2021-04-22 | A63975 | B | 37 | SP-AE1055LSM | 102 | 36700 | 0.0615 | 0.1869 | 0.1869 | 0.216 | 1631 | 1631 | 1565 | 2996 | 41.5 |  |  | 0 | 선택 | 미정 | 미정 | 미정 | 0 | 0 | 0 | 0 | 0 | 0 | 0.0615 | 0.1218 | 0.0022 | 0.1442 | 43 | 4600 | 1584 | 0.4826 | 0.6857 | 0.2154 | 0.0269 | 0.126 | 52.345 | 30.397 | 5.458 | 9.59 | 1.722 | 1485 | 25 | 25 | 3 | 0.2 | 63 | 23 | 미정 |  | 2021-04-22 20:53 | 1586 |  | 0 | 0 | 0 | 0 | 0 | 0 | 0.537 | 0.8282 | 0.2566 | 0.0293 | 105200 | 75 | 35 | 150 | 0.0497 | 0.0234 | 0.0253 | 0.052 | 0.0214 | 0.0057 | 0.0038 | 0.0036
2021-04-22 | B63461 | B | 18 | SM45CB | 103 | 37800 | 0.0672 | 0.0369 | 0.0686 | 0.0987 | 1598 | 1582 | 1552 | 2571 |  |  |  | 0 | 미정 | 미정 | 미정 | 미정 | 0 | 0 | 0 | 256 | 0 | 0 | 0.0672 | 0.0841 | 0.0055 | 0.0991 | 47 | 6000 | 1625 | 0.3758 | 0.3959 | 0.1647 | 0.004 | [6 empty] | 1493 | 14 | 15 | 1 | 0.37 | 63 | 28 | 미정 |  | 2021-04-22 21:21 | 1606 |  | 16 | 0 | 0 | 0 | 0 | 0 | 0.4518 | 0.6348 | 0.1874 | 0.0046 |  | 72 | 29 | 149 | 0.0054 | 0.0048 | 0.0162 | 0.0474 | 0.0202 | 0.0116 | 0.0129 | 0.0125
2021-04-22 | A63976 | B | 30 | SP-AE1055LSM | 101 | 36800 | 0.05 | 0.1802 | 0.1802 | 0.2146 | 1598 | 1598 | 1542 | 2881 | 42.4 |  |  | 0 | 선택 | 미정 | 미정 | 미정 | 0 | 0 | 0 | 0 | 0 | 0 | 0.05 | 0.0739 | 0.0038 | 0.2628 | 42 | 5200 | 1584 | 0.4826 | 0.6958 | 0.2205 | 0.0273 | 0.079 | 53.287 | 29.122 | 5.725 | 9.307 | 1.829 | 1485 | 25 | 25 | 3 | 0.2 | 64 | 17 | 미정 |  | 2021-04-22 21:52 | 1584 |  | 0 | 0 | 0 | 0 | 0 | 0 | 0.544 | 0.8294 | 0.2634 | 0.0236 | 105400 | 77 | 43 | 163 | 0.0507 | 0.0247 | 0.0232 | 0.0448 | 0.0194 | 0.0054 | 0.0034 | 0.0038
2021-04-22 | B63462 | B | 35 | SM45CR2 | 103 | 37600 | 0.1368 | 0.0876 | 0.0426 | 0.0686 | 1589 | 1653 | 1574 | 2569 |  |  |  | 0 | 미정 | 미정 | 미정 | 미정 | 0 | 0 | 0 | 253 | 0 | 0 | 0.1368 | 0.1149 | 0.0145 | 0.1631 | 47 | 4900 | 1634 | 0.4005 | 0.5598 | 0.1378 | 0.0035 | [6 empty] | 1494 | 15 | 15 | 1 | 0.42 | 60 | 22 | 미정 |  | 2021-04-22 22:20 | 1606 |  | 55 | 0 | 31 | 0 | 0 | 0 | 0.439 | 0.7639 | 0.2465 | 0.0381 | 97900 | 171 | 36 | 159 | 0.0034 | 0.0042 | 0.0326 | 0.0448 | 0.0292 | 0.0163 | 0.0176 | 0.0185
2021-04-22 | A63977 | B | 33 | SP-AE1055LSM | 101 | 36600 | 0.0816 | 0.1402 | 0.1402 | 0.2509 | 1599 | 1599 | 1552 | 3020 | 48.1 |  |  | 0 | 미정 | 미정 | 미정 | 미정 | 0 | 0 | 0 | 0 | 0 | 0 | 0.0816 | 0.1639 | 0.0027 | 0.2267 | 43 | 5800 | 1592 | 0.4648 | 0.6723 | 0.1749 | 0.035 | 0.095 | 53.468 | 29.379 | 5.641 | 9.478 | 1.819 | 1485 | 25 | 25 | 3 | 0.21 | 65 | 19 | 미정 |  | 2021-04-22 23:00 | 1592 |  | 0 | 0 | 0 | 0 | 0 | 0 | 0.541 | 0.7919 | 0.2537 | 0.0285 | 108350 | 79 | 39 | 159 | 0.0555 | 0.0261 | 0.0248 | 0.0549 | 0.047 | 0.0139 | 0.0048 | 0.0047
2021-04-22 | B63463 | I | 31 | 20MNCR5 | 104 | 36700 | 0.085 | 0.0744 | 0.0744 | 0.1662 | 1613 | 1613 | 1541 | 2646 | 33.7 |  |  | 0 | 선택 | 해제 | 미정 | 미정 | 0 | 0 | 0 | 0 | 0 | 0 | 0.085 | 0.0972 | 0.0055 | 0.0185 | 54 | 9800 | 1681 | 0.1874 | 0.9119 | 0.153 | 0.0118 | [6 empty] | 1508 | 20 | 21 | 1 | 0.56 | 84 | 0 | 미정 |  | 2021-04-22 23:30 | 1675 |  | 0 | 0 | 0 | 0 | 0 | 0 | 0.211 | 1.2244 | 0.1939 | 0.0277 | 91100 | 1495 | 33 | 168 | 0.0509 | 0.0079 | 0.0267 | 0.0415 | 0.0219 | 0.011 | 0.0133 | 0.0218
2021-04-22 | A63978 | B | 20 | AE1055LS | 101 | 37800 | 0.0635 | 0.1537 | 0.1537 | 0.2008 | 1635 | 1635 | 1594 | 2981 | 63 |  |  | 0 | 미정 | 선택 | 미정 | 미정 | 0 | 0 | 0 | 244 | 0 | 0 | 0.0635 | 0.1308 | 0.0018 | 0.0385 | 41 | 4100 | 1591 | 0.4799 | 0.6696 | 0.2083 | 0.0288 | [6 empty] | 1484 | 25 | 25 | 3 | 0.2 | 71 | 24 | 미정 |  | 2021-04-22 23:59 | 1591 |  | 0 | 23 | 27 | 0 | 0 | 0 | 0.546 | 0.7765 | 0.2401 | 0.029 |  | 74 | 54 | 182 | 0.0722 | 0.0186 | 0.0253 | 0.0447 | 0.0397 | 0.0082 | 0.004 | 0.0045
2021-04-22 | B63464 | T | 36 | XC48 | 104 | 37500 | 0.0939 | 0.0435 | 0.0435 | 0.124 | 1610 | 1610 | 1542 | 2663 | 16.2 |  |  | 0 | 미정 | 미정 | 미정 | 미정 | 0 | 0 | 0 | 0 | 0 | 0 | 0.0939 | 0.0889 | 0.004 | 0.3746 | 50 | 7500 | 1656 | 0.3869 | 0.5074 | 0.1582 | 0.0087 | [6 empty] | 1491 | 10 | 15 | 1 | 0.53 | 84 | 41 | 미정 |  | 2021-04-23 00:33 | 1641 |  | 45 | 0 | 0 | 0 | 0 | 0 | 0.454 | 0.8391 | 0.1891 | 0.0103 | 99050 |  | 23 | 138 | 0.0219 | 0.0106 | 0.0151 | 0.0379 | 0.0214 | 0.0068 | 0.0081 | 0.0077
2021-04-22 | A63979 | B | 37 | AE1055LS | 101 | 36000 | 0.0635 | 0.2521 | 0.2521 | 0.3557 | 1642 | 1642 | 1563 | 2951 | 63.7 |  |  | 0 | 미정 | 선택 | 미정 | 미정 | 0 | 0 | 0 | 243 | 0 | 0 | 0.0635 | 0.1332 | 0.0027 | 0.0611 | 42 | 5100 | 1602 | 0.5266 | 0.6983 | 0.2152 | 0.0316 | [6 empty] | 1484 | 25 | 25 | 3 | 0.21 | 68 | 31 | 미정 |  | 2021-04-23 00:52 | 1591 |  | 0 | 0 | 0 | 0 | 0 | 0 | 0.563 | 0.79 | 0.2388 | 0.0287 | 103050 | 68 | 42 | 180 | 0.0776 | 0.0244 | 0.0265 | 0.0426 | 0.044 | 0.0096 | 0.0033 | 0.004
2021-04-22 | B63465 | T | 18 | XC48 | 96 | 36100 | 0.0688 | 0.0718 | 0.1031 | 0.1499 | 1593 | 1575 | 1552 | 2572 | 29.9 |  |  | 0 | 미정 | 미정 | 미정 | 미정 | 0 | 0 | 0 | 0 | 0 | 0 | 0.0688 | 0.0612 | 0.0043 | 0.1775 | 43 | 5900 | 1622 | 0.3902 | 0.4829 | 0.1371 | 0.0221 | [6 empty] | 1491 | 10 | 10 | 1 | 0.54 | 74 | 37 | 미정 |  | 2021-04-23 01:27 | 1615 |  | 76 | 0 | 0 | 0 | 0 | 0 | 0.455 | 0.8389 | 0.1911 | 0.0159 | 98150 |  | 46 | 165 | 0.0415 | 0.0176 | 0.0171 | 0.053 | 0.0246 | 0.0103 | 0.0074 | 0.0069
2021-04-22 | A63980 | B | 30 | AE1055LS | 101 | 36400 | 0.0733 | 0.1281 | 0.1281 | 0.154 | 1626 | 1626 | 1574 | 3068 | 62.2 |  |  | 0 | 미정 | 선택 | 미정 | 미정 | 0 | 0 | 0 | 237 | 0 | 0 | 0.0733 | 0.1699 | 0.0029 | 0.1863 | 42 | 4900 | 1615 | 0.5094 | 0.6869 | 0.2219 | 0.0274 | [6 empty] | 1484 | 25 | 25 | 3 | 0.21 | 64 | 25 | 미정 |  | 2021-04-23 01:55 | 1615 |  | 0 | 0 | 0 | 0 | 0 | 0 | 0.555 | 0.7676 | 0.2292 | 0.0275 | 101600 | 69 | 40 | 174 | 0.0724 | 0.0203 | 0.0246 | 0.0615 | 0.0486 | 0.0066 | 0.0027 | 0.0037
2021-04-22 | B63466 | T | 35 | XC48 | 104 | 36500 | 0.1155 | 0.0934 | 0.0934 | 0.1513 | 1621 | 1621 | 1530 | 2637 | 31.8 |  |  | 0 | 미정 | 선택 | 미정 | 미정 | 0 | 0 | 0 | 47 | 0 | 0 | 0.1155 | 0.0523 | 0.0065 | 0.556 | 50 | 7200 | 1624 | 0.4063 | 0.51 | 0.1437 | 0.0117 | [6 empty] | 1491 | 10 | 11 | 1 | 0.53 | 74 | 38 | 미정 |  | 2021-04-23 02:27 | 1615 |  | 61 | 0 | 0 | 0 | 0 | 0 | 0.4703 | 0.8395 | 0.1947 | 0.0195 | 104600 |  | 46 | 174 | 0.0379 | 0.0135 | 0.0186 | 0.0477 | 0.0272 | 0.0082 | 0.0084 | 0.0077
2021-04-22 | A63981 | B | 33 | AE1055LS | 100 | 36000 |  | 0.2295 | 0.2295 | 0.4348 | 1617 | 1617 | 1532 | 2940 | 63.8 |  |  | 0 | 미정 | 선택 | 미정 | 미정 | 0 | 0 | 0 | 245 | 0 | 0 |  |  |  |  | 42 | 5900 | 1600 | 0.517 | 0.6708 | 0.228 | 0.0285 | [6 empty] | 1484 | 25 | 25 | 3 | 0.21 | 71 | 32 | 미정 |  | 2021-04-23 02:56 | 1600 |  | 0 | 26 | 0 | 0 | 0 | 0 | 0.55 | 0.7784 | 0.2381 | 0.0295 | 101000 | 67 | 39 | 172 | 0.0727 | 0.0211 | 0.0259 |  | 0.0282 | 0.005 | 0.0028 | 0.004
2021-04-22 | B63467 | T | 31 | XC48 | 104 | 39100 | 0.0613 | 0.0811 | 0.0811 | 0.1562 | 1597 | 1597 | 1534 | 2685 | 49.8 |  |  | 0 | 미정 | 선택 | 미정 | 미정 | 0 | 0 | 0 | 59 | 0 | 0 | 0.0613 | 0.0654 | 0.0028 | 0.1534 | 46 | 7200 | 1630 | 0.3902 | 0.4712 | 0.1357 | 0.016 | [6 empty] | 1491 | 10 | 10 | 1 | 0.52 | 74 | 38 | 미정 |  | 2021-04-23 03:26 | 1617 |  | 62 | 0 | 0 | 0 | 0 | 0 | 0.4662 | 0.8445 | 0.1984 | 0.0192 | 104100 |  | 41 | 173 | 0.062 | 0.0195 | 0.0179 | 0.0389 | 0.0313 | 0.0079 | 0.0081 | 0.0078
2021-04-22 | A63982 | B | 20 | AE1055LS | 101 | 36000 | 0.0677 | 0.139 | 0.139 | 0.1446 | 1617 | 1617 | 1568 | 2941 | 69 |  |  | 0 | 미정 | 선택 | 미정 | 미정 | 0 | 0 | 0 | 243 | 0 | 0 | 0.0677 | 0.1485 | 0.0031 | 0.0624 | 43 | 5400 | 1606 | 0.5033 | 0.677 | 0.2309 | 0.0258 | [6 empty] | 1484 | 25 | 25 | 3 | 0.22 | 67 | 33 | 미정 |  | 2021-04-23 03:55 | 1606 |  | 0 | 0 | 0 | 0 | 0 | 0 | 0.556 | 0.7698 | 0.2385 | 0.0274 | 103800 | 69 | 33 | 164 | 0.0811 | 0.0199 | 0.0239 | 0.0536 | 0.0396 | 0.0059 | 0.0036 | 0.004
2021-04-22 | B63468 | I | 36 | SCM415C2 | 98 | 36200 | 0.0651 | 0.068 | 0.0515 | 0.0703 | 1601 | 1604 | 1592 | 2583 | 40.1 |  |  | 0 | 미정 | 미정 | 미정 | 미정 | 0 | 0 | 0 | 45 | 0 | 0 | 0.0651 | 0.0647 | 0.005 | 0.2846 | 44 | 7700 | 1688 | 0.1164 | 0.4196 | 0.1398 | 0.0368 | [6 empty] | 1516 | 20 | 20 | 1 | 0.43 | 84 | 0 | 미정 |  | 2021-04-23 04:22 | 1673 |  | 0 | 56 | 0 | 0 | 0 | 0 | 0.151 | 0.6864 | 0.2162 | 0.0191 | 102500 | 1047 | 35 | 165 | 0.0699 | 0.0251 | 0.026 | 0.0386 | 0.0259 | 0.0113 | 0.0091 | 0.0167
2021-04-22 | A63983 | B | 37 | AE1055LS | 101 | 36000 | 0.0811 | 0.2188 | 0.2188 | 0.2549 | 1640 | 1640 | 1573 | 3040 | 45.3 |  |  | 0 | 해제 | 선택 | 미정 | 미정 | 0 | 0 | 0 | 246 | 0 | 0 | 0.0811 | 0.171 | 0.0041 | 0.0146 | 42 | 4000 | 1606 | 0.4988 | 0.6733 | 0.233 | 0.0225 | [6 empty] | 1484 | 25 | 25 | 3 | 0.22 | 74 | 34 | 미정 |  | 2021-04-23 04:57 | 1597 |  | 0 | 0 | 0 | 0 | 0 | 0 | 0.557 | 0.7713 | 0.2326 | 0.0314 | 99400 | 66 | 41 | 170 | 0.0565 | 0.0173 | 0.0259 | 0.053 | 0.0164 | 0.0036 | 0.0023 | 0.0029
2021-04-22 | B63469 | T | 18 | 20MNV6 | 101 | 37700 | 0.0529 | 0.033 | 0.0493 | 0.1021 | 1615 | 1612 | 1564 | 2726 |  |  |  | 0 | 미정 | 선택 | 미정 | 미정 | 0 | 0 | 0 | 149 | 0 | 0 | 0.0529 | 0.051 | 0.003 | 0.6907 | 50 | 7800 | 1675 | 0.146 | 1.1644 | 0.254 | 0.0081 | [6 empty] | 1507 | 10 | 11 | 1 | 0.53 | 93 | 43 | 미정 |  | 2021-04-23 05:46 | 1662 |  | 120 | 0 | 75 | 0 | 0 | 0 | 0.19 | 1.5501 | 0.4055 | 0.025 | 103500 |  | 35 | 171 | 0.0043 | 0.0129 | 0.0265 | 0.0342 | 0.022 | 0.0155 | 0.0126 | 0.0124
2021-04-22 | A63984 | B | 30 | AE1055LS | 101 | 35000 |  | 0.2375 | 0.2375 | 0.3077 | 1624 | 1624 | 1553 | 2955 | 50.1 |  |  | 0 | 미정 | 선택 | 미정 | 미정 | 0 | 0 | 0 | 249 | 0 | 0 |  |  |  |  | 55 | 4800 | 1593 | 0.4819 | 0.6518 | 0.2158 | 0.0203 | [6 empty] | 1484 | 25 | 25 | 3 | 0.22 | 66 | 30 | 미정 |  | 2021-04-23 06:04 | 1587 |  | 0 | 0 | 0 | 0 | 0 | 0 | 0.551 | 0.7817 | 0.2381 | 0.0308 | 104050 | 70 | 31 | 163 | 0.0573 | 0.017 | 0.0261 |  | 0.0199 | 0.0033 | 0.0029 | 0.0029
2021-04-22 | B63470 | T | 35 | 20MNV6 | 104 | 37900 | 0.0558 | 0.0305 | 0.0305 | 0.0676 | 1617 | 1617 | 1579 | 2662 |  |  |  | 0 | 미정 | 미정 | 미정 | 미정 | 0 | 0 | 0 | 155 | 0 | 0 | 0.0558 | 0.0707 | 0.0032 | 0.0274 | 51 | 7500 | 1656 | 0.1337 | 1.1864 | 0.3146 | 0.0092 | [6 empty] | 1507 | 10 | 11 | 1 | 0.55 | 86 | 46 | 미정 |  | 2021-04-23 06:47 | 1650 |  | 91 | 0 | 11 | 0 | 0 | 0 | 0.1846 | 1.5499 | 0.4214 | 0.0238 | 105050 |  | 45 | 190 | 0.0042 | 0.0123 | 0.0258 | 0.0366 | 0.0222 | 0.0118 | 0.0115 | 0.0122
2021-04-23 | A63985 | B | 33 | AE1055LS | 101 | 34800 |  | 0.0941 | 0.1288 | 0.1437 | 1567 | 1605 | 1550 | 3059 | 43.5 |  |  | 0 | 선택 | 미정 | 미정 | 미정 | 0 | 0 | 0 | 242 | 0 | 0 |  |  |  |  | 40 | 4200 | 1590 | 0.4614 | 0.6377 | 0.2022 | 0.0146 | [6 empty] | 1484 | 25 | 25 | 3 | 0.21 | 59 | 25 | 미정 |  | 2021-04-23 07:24 | 1588 |  | 0 | 15 | 0 | 0 | 0 | 0 | 0.5531 | 0.7884 | 0.2384 | 0.0302 | 100600 | 67 | 19 | 112 | 0.0537 | 0.0181 | 0.0263 |  | 0.0158 | 0.0039 | 0.0035 | 0.0031
2021-04-23 | B63471 | T | 31 | 20MNV6 | 104 | 37400 | 0.1387 | 0.0416 | 0.0416 | 0.0793 | 1652 | 1652 | 1580 | 2637 | 18.4 |  |  | 0 | 미정 | 미정 | 미정 | 미정 | 0 | 0 | 0 | 0 | 0 | 0 | 0.1387 | 0.1204 | 0.0092 | 0.1488 | 43 | 7300 | 1666 | 0.1505 | 1.2369 | 0.3398 | 0.0156 | [6 empty] | 1507 | 10 | 14 | 1 | 0.47 | 82 | 33 | 미정 |  | 2021-04-23 07:42 | 1662 |  | 100 | 0 | 11 | 0 | 0 | 0 | 0.1907 | 1.5241 | 0.4178 | 0.0291 | 95750 |  | 42 | 196 | 0.0265 | 0.0139 | 0.0255 | 0.0425 | 0.0311 | 0.0112 | 0.0098 | 0.0119
2021-04-23 | A63986 | B | 20 | AE1055LS | 101 | 35900 | 0.0285 | 0.14 | 0.14 | 0.1659 | 1596 | 1596 | 1533 | 3018 | 39.6 |  |  | 0 | 선택 | 미정 | 미정 | 미정 | 0 | 0 | 0 | 0 | 0 | 0 | 0.0285 | 0.0643 | 0.0034 | 0.1484 | 40 | 3800 | 1582 | 0.3961 | 0.6356 | 0.2081 | 0.0174 | [6 empty] | 1484 | 25 | 25 | 3 | 0.21 | 57 | 22 | 미정 |  | 2021-04-23 08:22 | 1580 |  | 0 | 8 | 0 | 0 | 0 | 0 | 0.5421 | 0.7794 | 0.236 | 0.0321 | 94150 | 64 | 17 | 105 | 0.0508 | 0.0236 | 0.0275 | 0.0374 | 0.0221 | 0.0041 | 0.0028 | 0.0032
2021-04-23 | B63472 | B | 36 | SCM440 | 104 | 37400 | 0.136 | 0.0543 | 0.0543 | 0.0753 | 1639 | 1639 | 1600 | 2593 |  |  |  | 0 | 미정 | 미정 | 미정 | 미정 | 0 | 0 | 0 | 155 | 0 | 0 | 0.136 | 0.1502 | 0.0095 | 0.1476 | 48 | 6900 | 1654 | 0.2452 | 0.5926 | 0.1842 | 0.0057 | [6 empty] | 1496 | 15 | 21 | 1 | 0.46 | 80 | 40 | 미정 |  | 2021-04-23 08:46 | 1643 |  | 40 | 0 | 0 | 0 | 0 | 0 | 0.3947 | 0.679 | 0.2058 | 0.0149 |  | 75 | 11 | 120 | 0.0057 | 0.0067 | 0.0143 | 0.0458 | 0.0289 | 0.0179 | 0.0171 | 0.0138
2021-04-23 | A63987 | B | 38 | AE1055LS | 101 | 36700 | 0.0928 | 0.1112 | 0.1112 | 0.1566 | 1619 | 1619 | 1558 | 3144 | 42.2 |  |  | 0 | 선택 | 미정 | 미정 | 미정 | 0 | 0 | 0 | 0 | 0 | 0 | 0.0928 | 0.1575 | 0.0039 | 0.1362 | 40 | 4300 | 1601 | 0.4372 | 0.6489 | 0.2019 | 0.0172 | [6 empty] | 1484 | 25 | 25 | 3 | 0.21 | 67 | 24 | 미정 |  | 2021-04-23 09:19 | 1602 |  | 0 | 0 | 0 | 0 | 0 | 0 | 0.5377 | 0.7816 | 0.2429 | 0.0313 | 104750 | 69 | 16 | 103 | 0.0502 | 0.0229 | 0.0277 | 0.0621 | 0.0302 | 0.0052 | 0.0038 | 0.0037
2021-04-23 | B63473 | B | 37 | SCM440J | 104 | 38100 | 0.103 | 0.057 | 0.057 | 0.123 | 1621 | 1621 | 1560 | 2583 | 30.6 |  |  | 0 | 미정 | 미정 | 미정 | 미정 | 0 | 0 | 0 | 0 | 0 | 0 | 0.103 | 0.1432 | 0.0125 | 0.1432 | 41 | 6400 | 1619 | 0.324 | 0.6338 | 0.1676 | 0.0185 | [6 empty] | 1495 | 15 | 18 | 1 | 0.46 | 62 | 28 | 미정 |  | 2021-04-23 09:42 | 1615 |  | 40 | 0 | 0 | 0 | 0 | 0 | 0.3996 | 0.8218 | 0.2184 | 0.0195 |  | 0 | 27 | 139 | 0.0473 | 0.013 | 0.0185 | 0.0468 | 0.0258 | 0.0108 | 0.0089 | 0.0078
2021-04-23 | A63988 | B | 30 | AE1055LS | 101 | 35900 | 0.2922 | 0.043 | 0.043 | 0.1479 | 1692 | 1692 | 1608 | 3234 | 27 |  |  | 0 | 선택 | 미정 | 미정 | 미정 | 0 | 0 | 0 | 0 | 0 | 0 | 0.1247 | 0.1716 | 0.0188 | 0.2296 | 40 | 2300 | 1590 | 0.4477 | 0.6339 | 0.1969 | 0.0265 | [6 empty] | 1484 | 25 | 25 | 3 | 0.21 | 61 | 25 | 미정 |  | 2021-04-23 10:16 | 1589 |  | 0 | 19 | 0 | 0 | 0 | 0 | 0.5534 | 0.7863 | 0.2308 | 0.0297 | 98000 | 66 | 17 | 106 | 0.0336 | 0.0235 | 0.0264 | 0.0661 | 0.0281 | 0.0081 | 0.0054 | 0.0048
2021-04-23 | B63474 | B | 18 | SCM440J | 104 | 37400 | 0.0938 | 0.0435 | 0.0435 | 0.1592 | 1643 | 1643 | 1528 | 2578 | 35.4 |  |  | 0 | 미정 | 미정 | 미정 | 미정 | 0 | 0 | 0 | 0 | 0 | 0 | 0.0938 | 0.1295 | 0.0072 | 0.1238 | 44 | 6900 | 1604 | 0.3466 | 0.6511 | 0.1944 | 0.0161 | [6 empty] | 1495 | 15 | 16 | 1 | 0.42 | 58 | 17 | 미정 |  | 2021-04-23 10:44 | 1603 |  | 23 | 0 | 12 | 0 | 0 | 0 | 0.3965 | 0.8266 | 0.2161 | 0.0232 | 102150 | 82 | 34 | 153 | 0.0543 | 0.0122 | 0.0208 | 0.0303 | 0.0282 | 0.0075 | 0.0064 | 0.0066
2021-04-23 | A63989 | B | 33 | AE1055LS | 101 | 35200 | 0.067 |  |  | 0.183 |  | 1643 | 1566 | 2935 | 48.7 |  |  | 0 | 선택 | 미정 | 미정 | 미정 | 0 | 0 | 0 | 0 | 0 | 0 | 0.067 | 0.1494 | 0.0051 | 0.0962 | 40 | 3200 | 1583 | 0.4674 | 0.639 | 0.2073 | 0.0144 | [6 empty] | 1484 | 25 | 25 | 3 | 0.21 | 57 | 23 | 미정 |  | 2021-04-23 11:15 | 1576 |  | 0 | 46 | 18 | 0 | 0 | 0 | 0.5444 | 0.8018 | 0.2422 | 0.0329 | 97800 | 65 | 17 | 106 | 0.0609 | 0.0228 | 0.0291 | 0.0616 | 0.0288 | 0.0054 | 0.0033 | 0.0036
2021-04-23 | B63475 | B | 35 | AE4140MB | 104 | 39400 | 0.0954 | 0.1374 | 0.1374 | 0.1014 | 1588 | 1588 | 1584 | 2631 | 21.9 |  |  | 0 | 미정 | 미정 | 미정 | 미정 | 0 | 0 | 0 | 0 | 0 | 0 | 0.0954 | 0.1325 | 0.006 | 0.1621 | 44 | 6500 | 1611 | 0.3199 | 0.78 | 0.271 | 0.0166 | [6 empty] | 1492 | 18 | 19 | 1 | 0.4 | 56 | 14 | 미정 |  | 2021-04-23 11:47 | 1608 |  | 32 | 0 | 0 | 0 | 0 | 0 | 0.3949 | 0.9683 | 0.3115 | 0.0418 | 101750 | 82 | 45 | 181 | 0.0301 | 0.021 | 0.0413 | 0.0397 | 0.0189 | 0.0051 | 0.0048 | 0.0045
2021-04-23 | A63990 | B | 20 | AE1055LS | 86 | 31800 | 0.0329 | 0.1805 | 0.1805 | 0.2855 | 1600 | 1600 | 1537 | 2594 | 53.3 |  |  | 0 | 선택 | 미정 | 미정 | 미정 | 0 | 0 | 0 | 0 | 0 | 0 | 0.0329 | 0.061 | 0.007 | 0.2321 | 40 | 4400 | 1584 | 0.469 | 0.6564 | 0.2151 | 0.0288 | [6 empty] | 1484 | 25 | 25 | 3 | 0.21 | 59 | 26 | 미정 |  | 2021-04-23 12:11 | 1584 |  | 0 | 15 | 0 | 0 | 0 | 0 | 0.5422 | 0.7776 | 0.2297 | 0.029 | 93300 | 63 | 14 | 106 | 0.069 | 0.0156 | 0.0261 | 0.0571 | 0.0476 | 0.0128 | 0.0043 | 0.0045
2021-04-23 | B63476 | B | 31 | AE4140MB | 101 | 37200 | 0.1081 | 0.0367 | 0.0367 | 0.0878 | 1630 | 1630 | 1566 | 2590 | 17.6 |  |  | 0 | 미정 | 미정 | 미정 | 미정 | 0 | 0 | 0 | 0 | 0 | 0 | 0.1081 | 0.1386 | 0.0052 | 0.0876 | 43 | 6800 | 1634 | 0.3544 | 0.7623 | 0.2298 | 0.0157 | [6 empty] | 1492 | 16 | 19 | 1 | 0.47 | 75 | 34 | 미정 |  | 2021-04-23 12:43 | 1626 |  | 40 | 0 | 0 | 0 | 0 | 0 | 0.4004 | 0.9647 | 0.3017 | 0.0391 | 102400 | 72 | 45 | 180 | 0.0261 | 0.0222 | 0.0372 | 0.0289 | 0.026 | 0.0063 | 0.0048 | 0.0049
2021-04-23 | A63991 | B | 38 | AE1055LS | 101 | 35500 | 0.2054 | 0.0418 | 0.0418 | 0.1718 | 1635 | 1635 | 1558 | 3181 | 41.8 |  |  | 0 | 선택 | 미정 | 미정 | 미정 | 0 | 0 | 0 | 0 | 0 | 0 | 0.054 | 0.1613 | 0.0043 | 0.1844 | 40 | 3900 | 1587 | 0.4287 | 0.626 | 0.1919 | 0.022 | [6 empty] | 1484 | 25 | 25 | 3 | 0.21 | 64 | 25 | 미정 |  | 2021-04-23 13:08 | 1585 |  | 0 | 22 | 11 | 0 | 0 | 0 | 0.543 | 0.7835 | 0.2334 | 0.0338 | 104050 | 69 | 15 | 100 | 0.0498 | 0.0212 | 0.0289 | 0.0648 | 0.0381 | 0.0089 | 0.0052 | 0.0049
2021-04-23 | B63477 | B | 36 | AE4140MB | 101 | 39100 | 0.1219 | 0.1444 | 0.1444 | 0.1433 | 1575 | 1575 | 1545 | 2617 | 42.4 |  |  | 0 | 미정 | 미정 | 미정 | 미정 | 0 | 0 | 0 | 103 | 0 | 0 | 0.1219 | 0.1591 | 0.0076 | 0.0027 | 47 | 7800 | 1620 | 0.3412 | 0.7249 | 0.2661 | 0.0221 | [6 empty] | 1492 | 18 | 32 | 1 | 1000 | 68 | 27 | 미정 |  | 2021-04-23 13:56 | 1621 |  | 47 | 0 | 0 | 0 | 0 | 0 | 0.4052 | 0.9683 | 0.3057 | 0.0434 | 102200 | 69 | 32 | 163 | 0.0634 | 0.0228 | 0.0442 | 0.0355 | 0.0241 | 0.0054 | 0.0047 | 0.0041
2021-04-23 | A63992 | B | 30 | AE1055LS | 101 | 35800 | 0.079 | 0.0932 | 0.0932 | 0.189 | 1654 | 1654 | 1585 | 2949 | 43.9 |  |  | 0 | 선택 | 미정 | 미정 | 미정 | 0 | 0 | 0 | 0 | 0 | 0 | 0.079 | 0.1839 | 0.0048 | 0.2545 | 40 | 2700 | 1583 | 0.4869 | 0.6225 | 0.1645 | 0.0204 | [6 empty] | 1484 | 25 | 25 | 3 | 0.21 | 57 | 23 | 미정 |  | 2021-04-23 14:10 | 1582 |  | 0 | 14 | 26 | 0 | 0 | 0 | 0.551 | 0.7925 | 0.2374 | 0.0279 |  | 69 | 14 | 103 | 0.0524 | 0.0242 | 0.0246 | 0.0571 | 0.0281 | 0.0071 | 0.0043 | 0.0039
2021-04-23 | B63478 | B | 18 | AE4140MB | 104 | 40600 | 0.0804 | 0.0503 | 0.1018 | 0.1397 | 1568 | 1574 | 1547 | 2905 | 54.9 |  |  | 0 | 미정 | 선택 | 미정 | 미정 | 0 | 0 | 0 | 103 | 0 | 0 | 0.0804 | 0.1029 | 0.0045 | 0.155 | 49 | 7700 | 1620 | 0.3471 | 0.7705 | 0.1944 | 0.0371 | [6 empty] | 1492 | 18 | 18 | 1 | 0.6 | 58 | 24 | 미정 |  | 2021-04-23 15:06 | 1606 |  | 43 | 0 | 0 | 0 | 0 | 0 | 0.4043 | 0.9791 | 0.2953 | 0.0414 | 107050 | 73 | 35 | 157 | 0.0854 | 0.0267 | 0.043 | 0.0359 | 0.0257 | 0.0069 | 0.0043 | 0.0033
2021-04-23 | A63993 | B | 33 | AE1055LS | 101 | 36000 | 0.0554 |  |  | 0.2145 |  | 1620 | 1562 | 3013 | 43.9 |  |  | 0 | 선택 | 미정 | 미정 | 미정 | 0 | 0 | 0 | 0 | 0 | 0 | 0.0554 | 0.0838 | 0.0029 | 0.9749 | 43 | 3300 | 1585 | 0.5121 | 0.6598 | 0.2081 | 0.0143 | [6 empty] | 1484 | 25 | 25 | 3 | 0.21 | 55 | 23 | 미정 |  | 2021-04-23 15:11 | 1585 |  | 0 | 16 | 9 | 0 | 0 | 0 | 0.5469 | 0.7787 | 0.2414 | 0.029 |  | 76 | 17 | 109 | 0.0594 | 0.0244 | 0.0241 | 0.0472 | 0.0208 | 0.003 | 0.0028 | 0.0035
2021-04-23 | B63479 | B | 35 | AE4140MB | 103 | 39400 | 0.0725 | 0.0808 | 0.0808 | 0.1719 | 1578 | 1578 | 1539 | 2765 | 48.3 |  |  | 0 | 미정 | 미정 | 미정 | 미정 | 0 | 0 | 0 | 0 | 0 | 0 | 0.0725 | 0.076 | 0.0026 | 0.2683 | 47 | 8100 | 1609 | 0.3491 | 0.8195 | 0.2367 | 0.0271 | [6 empty] | 1492 | 18 | 19 | 1 | 0.53 | 62 | 31 | 미정 |  | 2021-04-23 16:08 | 1615 |  | 26 | 0 | 0 | 0 | 0 | 0 | 0.4088 | 0.9688 | 0.2893 | 0.0353 | 106200 | 91 | 20 | 144 | 0.0693 | 0.0268 | 0.0349 | 0.0316 | 0.0213 | 0.0043 | 0.0043 | 0.0035
2021-04-23 | A63994 | B | 20 | STB2 | 100 | 35700 |  | 0.0946 | 0.2435 | 0.2758 | 1606 | 1577 | 1533 | 2958 | 51.2 |  |  | 0 | 선택 | 미정 | 미정 | 미정 | 0 | 0 | 0 | 0 | 0 | 0 |  |  |  |  | 40 | 5800 | 1590 | 0.8937 | 0.3236 | 0.2537 | 0.0235 | [6 empty] | 1456 | 25 | 25 | 3 | 0.23 | 87 | 35 | 미정 |  | 2021-04-23 16:04 | 1582 |  | 0 | 21 | 10 | 0 | 0 | 0 | 0.981 | 0.3713 | 0.2682 | 0.0154 | 95650 | 88 | 31 | 141 | 0.0672 | 0.016 | 0.0121 |  | 0.0308 | 0.0046 | 0.0024 | 0.0037
2021-04-23 | A63995 | B | 38 | STB2 | 101 | 36800 | 0.0804 | 0.2054 | 0.2054 | 0.2343 | 1607 | 1607 | 1546 | 2972 | 53.6 |  |  | 0 | 선택 | 미정 | 미정 | 미정 | 0 | 0 | 0 | 0 | 0 | 0 | 0.0804 | 0.1316 | 0.0055 | 0.1899 | 43 | 4500 | 1549 | 0.8191 | 0.3186 | 0.2362 | 0.0256 | [6 empty] | 1456 | 25 | 25 | 3 | 0.22 | 61 | 29 | 미정 |  | 2021-04-23 17:03 | 1550 |  | 0 | 0 | 0 | 0 | 0 | 0 | 0.9534 | 0.3627 | 0.2705 | 0.0183 | 101350 | 73 | 34 | 149 | 0.0665 | 0.0197 | 0.0153 | 0.0508 | 0.0203 | 0.0049 | 0.0031 | 0.003
2021-04-23 | B63480 | B | 31 | SCM822HT | 101 | 38300 | 0.0652 | 0.0671 | 0.0671 | 0.1261 | 1592 | 1592 | 1570 | 2766 | 28.6 |  |  | 0 | 선택 | 미정 | 미정 | 미정 | 0 | 0 | 0 | 0 | 0 | 0 | 0.0652 | 0.0759 | 0.0025 | 0.1745 | 43 | 7400 | 1654 | 0.2019 | 0.7437 | 0.1936 | 0.0213 | [6 empty] | 1508 | 13 | 17 | 1 | 0.62 | 83 | 38 | 미정 |  | 2021-04-23 17:21 | 1645 |  | 0 | 0 | 40 | 0 | 0 | 0 | 0.235 | 0.8588 | 0.242 | 0.0242 | 102000 | 94 | 48 | 183 | 0.0455 | 0.0178 | 0.0229 | 0.0363 | 0.0107 | 0.0059 | 0.0058 | 0.0058
2021-04-23 | A63996 | B | 30 | STB2 | 95 | 35400 | 0.1238 | 0.1251 | 0.1251 | 0.2986 | 1618 | 1618 | 1543 | 2848 | 50.5 |  |  | 0 | 선택 | 미정 | 미정 | 미정 | 0 | 0 | 0 | 0 | 0 | 0 | 0.1238 | 0.1753 | 0.005 | 0.1585 | 41 | 4800 | 1557 | 0.8797 | 0.3055 | 0.2168 | 0.0186 | [6 empty] | 1456 | 25 | 25 | 3 | 0.22 | 59 | 26 | 미정 |  | 2021-04-23 17:57 | 1554 |  | 0 | 9 | 0 | 0 | 0 | 0 | 0.95 | 0.3634 | 0.2633 | 0.0123 | 105950 | 77 | 40 | 162 | 0.0589 | 0.0156 | 0.011 | 0.0486 | 0.0273 | 0.0033 | 0.0024 | 0.0031
2021-04-23 | B63481 | B | 36 | SCM822HT | 102 | 37700 | 0.1097 | 0.0698 | 0.0698 | 0.1212 | 1585 | 1585 | 1563 | 2681 | 33.8 |  |  | 0 | 미정 | 선택 | 미정 | 미정 | 0 | 0 | 0 | 0 | 0 | 0 | 0.1097 | 0.1434 | 0.0056 | 0.2479 | 45 | 7200 | 1622 | 0.2034 | 0.7989 | 0.2014 | 0.0396 | [6 empty] | 1508 | 15 | 16 | 1 | 0.58 | 118 | 24 | 미정 |  | 2021-04-23 18:20 | 1626 |  | 44 | 0 | 32 | 0 | 0 | 0 | 0.233 | 0.8589 | 0.2417 | 0.0219 | 100850 | 66 | 51 | 190 | 0.056 | 0.0346 | 0.0198 | 0.0481 | 0.019 | 0.0121 | 0.0108 | 0.008
2021-04-23 | A63997 | B | 33 | STB2 | 85 | 32800 | 0.1187 | 0.1865 | 0.1865 | 0.3096 | 1624 | 1624 | 1545 | 2832 | 44.5 |  |  | 0 | 미정 | 선택 | 미정 | 미정 | 0 | 0 | 0 | 0 | 0 | 0 | 0.1187 | 0.1856 | 0.0025 | 0.2142 | 48 | 4600 | 1553 | 0.8991 | 0.3086 | 0.2165 | 0.0244 | [6 empty] | 1456 | 25 | 25 | 3 | 0.22 | 58 | 22 | 미정 |  | 2021-04-23 19:17 | 1547 |  | 0 | 9 | 0 | 0 | 0 | 0 | 0.9421 | 0.3635 | 0.2631 | 0.0179 |  | 74 | 26 | 140 | 0.055 | 0.021 | 0.0149 | 0.0629 | 0.0395 | 0.0069 | 0.0053 | 0.0044
2021-04-23 | B63482 | B | 18 | SCM822HT | 102 | 37400 | 0.0655 | 0.0566 | 0.0566 | 0.1218 | 1590 | 1590 | 1564 | 2705 | 23.2 |  |  | 0 | 미정 | 선택 | 미정 | 미정 | 0 | 0 | 0 | 0 | 0 | 0 | 0.0655 | 0.0886 | 0.0035 | 0.261 | 44 | 6800 | 1624 | 0.1949 | 0.7467 | 0.1938 | 0.0174 | [6 empty] | 1508 | 15 | 16 | 1 | 0.51 | 67 | 18 | 미정 |  | 2021-04-23 19:15 | 1623 |  | 31 | 0 | 11 | 0 | 0 | 0 | 0.2272 | 0.856 | 0.2454 | 0.0281 | 96650 | 69 | 57 | 198 | 0.0357 | 0.0158 | 0.0265 | 0.0426 | 0.0184 | 0.0067 | 0.0062 | 0.0063
2021-04-23 | B63483 | B | 35 | SCM822HT | 102 | 36700 | 0.0908 | 0.048 | 0.048 | 0.1068 | 1603 | 1603 | 1561 | 2644 | 36.7 |  |  | 0 | 미정 | 미정 | 미정 | 미정 | 0 | 0 | 0 | 0 | 0 | 0 | 0.0908 | 0.1312 | 0.007 | 0.1104 | 42 | 7000 | 1633 | 0.1934 | 0.7402 | 0.1916 | 0.026 | [6 empty] | 1508 | 15 | 16 | 1 | 0.55 | 124 | 29 | 미정 |  | 2021-04-23 20:09 | 1632 |  | 56 | 0 | 0 | 0 | 0 | 0 | 0.2252 | 0.8509 | 0.2455 | 0.0227 | 101200 | 75 | 64 | 210 | 0.0573 | 0.02 | 0.0208 | 0.0495 | 0.026 | 0.0097 | 0.0083 | 0.0076
2021-04-23 | A63998 | B | 20 | STB2 | 100 | 35700 | 0.2306 | 0.1088 | 0.1088 | 0.2412 | 1578 | 1578 | 1530 | 2988 | 54.3 |  |  | 0 | 선택 | 미정 | 미정 | 미정 | 0 | 0 | 0 | 0 | 0 | 0 | 0.2306 | 0.2535 | 0.0051 | 0.1882 | 45 | 5500 | 1559 | 0.8105 | 0.3224 | 0.2188 | 0.0312 | [6 empty] | 1456 | 25 | 25 | 3 | 0.22 | 60 | 23 | 미정 |  | 2021-04-23 20:26 | 1556 |  | 0 | 20 | 0 | 0 | 0 | 0 | 0.973 | 0.3687 | 0.2771 | 0.0156 | 95450 | 70 | 25 | 131 | 0.0699 | 0.0168 | 0.0125 | 0.0597 | 0.0367 | 0.0068 | 0.0024 | 0.0036
2021-04-23 | B63484 | B | 38 | SCM415H1M | 101 | 36100 | 0.0815 | 0.0602 | 0.0602 | 0.1123 | 1606 | 1606 | 1551 | 2604 | 36.9 |  |  | 0 | 미정 | 미정 | 미정 | 미정 | 0 | 0 | 0 | 0 | 0 | 0 | 0.0815 | 0.1196 | 0.0117 | 0.0352 | 41 | 7300 | 1637 | 0.1577 | 0.7126 | 0.1871 | 0.0374 | [6 empty] | 1513 | 15 | 15 | 1 | 0.58 | 72 | 16 | 미정 |  | 2021-04-23 21:18 | 1634 |  | 35 | 0 | 0 | 0 | 0 | 0 | 0.166 | 0.8477 | 0.2176 | 0.0241 | 99250 | 78 | 66 | 215 | 0.0614 | 0.0298 | 0.0263 | 0.0563 | 0.0315 | 0.015 | 0.0102 | 0.008
2021-04-23 | A63999 | B | 37 | STB2 | 101 | 35800 | 0.0881 | 0.1113 | 0.1113 | 0.2894 | 1610 | 1610 | 1533 | 2964 | 50.4 |  |  | 0 | 선택 | 미정 | 미정 | 미정 | 0 | 0 | 0 | 0 | 0 | 0 | 0.0881 | 0.184 | 0.0039 | 0.2377 | 41 | 5700 | 1555 | 0.8907 | 0.276 | 0.212 | 0.0264 | [6 empty] | 1456 | 25 | 25 | 3 | 0.22 | 54 | 25 | 미정 |  | 2021-04-23 21:26 | 1555 |  | 0 | 27 | 0 | 0 | 0 | 0 | 0.948 | 0.37 | 0.2614 | 0.0156 |  | 76 | 21 | 124 | 0.0608 | 0.0186 | 0.0141 | 0.0594 | 0.0281 | 0.008 | 0.0044 | 0.0051
2021-04-23 | B63485 | B | 36 | SCM415H1M | 103 | 36400 | 0.1009 | 0.048 | 0.048 | 0.0878 | 1626 | 1626 | 1577 | 2605 | 27.1 |  |  | 0 | 미정 | 미정 | 미정 | 미정 | 0 | 0 | 0 | 0 | 0 | 0 | 0.1009 | 0.0971 | 0.0105 | 0.0793 | 45 | 6700 | 1654 | 0.1236 | 0.6064 | 0.1755 | 0.0315 | [6 empty] | 1513 | 15 | 15 | 1 | 0.47 | 76 | 33 | 미정 |  | 2021-04-23 22:20 | 1642 |  | 0 | 73 | 0 | 0 | 0 | 0 | 0.157 | 0.8451 | 0.2397 | 0.0292 | 101350 | 68 | 63 | 208 | 0.0436 | 0.0294 | 0.0279 | 0.0542 | 0.0247 | 0.0154 | 0.0128 | 0.0102
2021-04-23 | A64000 | B | 30 | STB2 | 101 | 37200 | 0.0801 | 0.1175 | 0.1175 | 0.2109 | 1605 | 1605 | 1550 | 3015 | 53.5 |  |  | 0 | 미정 | 미정 | 미정 | 미정 | 0 | 0 | 0 | 0 | 0 | 0 | 0.0801 | 0.1515 | 0.0027 | 0.1123 | 43 | 5500 | 1572 | 0.7834 | 0.3025 | 0.2269 | 0.0379 | [6 empty] | 1456 | 25 | 25 | 3 | 0.23 | 63 | 24 | 미정 |  | 2021-04-23 22:27 | 1572 |  | 0 | 26 | 0 | 0 | 0 | 0 | 0.962 | 0.3704 | 0.2674 | 0.022 | 97650 | 70 | 28 | 139 | 0.0647 | 0.0265 | 0.019 | 0.0542 | 0.0264 | 0.0102 | 0.0048 | 0.0057
2021-04-23 | B63486 | B | 31 | SCM415H1M | 103 | 36800 | 0.0691 | 0.0363 | 0.0745 | 0.1337 | 1627 | 1599 | 1550 | 2640 | 51.4 |  |  | 0 | 미정 | 미정 | 미정 | 미정 | 0 | 0 | 0 | 0 | 0 | 0 | 0.0691 | 0.0702 | 0.0068 | 0.0043 | 49 | 8600 | 1666 | 0.1477 | 0.6228 | 0.1644 | 0.0564 | [6 empty] | 1513 | 15 | 18 | 1 | 0.43 | 66 | 29 | 미정 |  | 2021-04-23 23:29 | 1653 |  | 53 | 22 | 0 | 0 | 0 | 0 | 0.161 | 0.8625 | 0.2404 | 0.0237 | 100000 | 75 | 33 | 172 | 0.079 | 0.046 | 0.0264 | 0.041 | 0.0427 | 0.0179 | 0.0113 | 0.0056
2021-04-23 | A64001 | B | 33 | STB2 | 100 | 35600 | 0.0741 | 0.1338 | 0.1338 | 0.2293 | 1599 | 1599 | 1530 | 2961 | 53.6 |  |  | 0 | 선택 | 미정 | 미정 | 미정 | 0 | 0 | 0 | 0 | 0 | 0 | 0.0741 | 0.1583 | 0.0032 | 0.3474 | 43 | 5500 | 1562 | 0.8562 | 0.325 | 0.26 | 0.0363 | [6 empty] | 1456 | 25 | 26 | 3 | 0.23 | 66 | 31 | 미정 |  | 2021-04-23 23:28 | 1562 |  | 0 | 27 | 0 | 0 | 0 | 0 | 0.969 | 0.3725 | 0.2749 | 0.0191 | 101150 | 73 | 24 | 133 | 0.0671 | 0.0226 | 0.0172 | 0.0556 | 0.0324 | 0.0055 | 0.0038 | 0.0047
2021-04-23 | A64002 | B | 20 | STB2 | 101 | 35500 | 0.0882 | 0.1054 | 0.1054 | 0.2762 | 1603 | 1603 | 1556 | 2843 | 62.8 |  |  | 0 | 미정 | 선택 | 미정 | 미정 | 0 | 0 | 0 | 0 | 0 | 0 | 0.0882 | 0.1402 | 0.0026 | 0.0693 | 42 | 5300 | 1557 | 0.8479 | 0.3247 | 0.2394 | 0.0285 | [6 empty] | 1456 | 25 | 25 | 3 | 0.24 | 63 | 23 | 미정 |  | 2021-04-24 00:23 | 1557 |  | 0 | 24 | 0 | 0 | 0 | 0 | 0.942 | 0.3707 | 0.2672 | 0.0146 | 104700 | 76 | 36 | 154 | 0.0757 | 0.0162 | 0.0128 | 0.0533 | 0.0398 | 0.0079 | 0.0034 | 0.0043
2021-04-23 | B63487 | B | 18 | SCM415H1M | 104 | 37600 | 0.0774 |  | 0.0815 | 0.109 |  | 1609 | 1579 | 2722 | 30.8 |  |  | 0 | 미정 | 미정 | 미정 | 미정 | 0 | 0 | 0 | 0 | 0 | 0 | 0.0774 | 0.0723 | 0.0062 | 0.0661 | 45 | 6700 | 1662 | 0.1283 | 0.6549 | 0.1891 | 0.0315 | [6 empty] | 1513 | 15 | 15 | 1 | 0.45 | 70 | 28 | 미정 |  | 2021-04-24 00:33 | 1642 |  | 56 | 0 | 0 | 0 | 0 | 0 | 0.163 | 0.8599 | 0.2567 | 0.0223 | 101150 | 91 | 47 | 183 | 0.0488 | 0.0298 | 0.0291 | 0.038 | 0.0227 | 0.0098 | 0.0075 | 0.0066
2021-04-23 | A64003 | B | 37 | STB2 | 101 | 35800 | 0.101 | 0.2285 | 0.2285 | 0.3046 | 1594 | 1594 | 1540 | 2962 | 62.2 |  |  | 0 | 미정 | 선택 | 미정 | 미정 | 0 | 0 | 0 | 0 | 0 | 0 | 0.101 | 0.1683 | 0.0047 | 0.265 | 43 | 5300 | 1558 | 0.9251 | 0.2878 | 0.2432 | 0.0253 | [6 empty] | 1456 | 25 | 25 | 3 | 0.24 | 66 | 25 | 미정 |  | 2021-04-24 01:18 | 1558 |  | 0 | 33 | 0 | 0 | 0 | 0 | 0.936 | 0.3689 | 0.2605 | 0.0175 | 109600 | 79 | 45 | 173 | 0.0703 | 0.0209 | 0.0154 | 0.0542 | 0.0341 | 0.0062 | 0.005 | 0.0059
2021-04-23 | B63488 | B | 35 | FPA-20NICRMOHM2 | 104 | 36500 | 0.0851 | 0.0382 | 0.0382 | 0.1189 | 1636 | 1636 | 1563 | 2527 |  |  |  | 0 | 미정 | 미정 | 미정 | 미정 | 0 | 0 | 0 | 107 | 0 | 0 | 0.0851 | 0.1142 | 0.0056 | 0.2233 | 59 | 10900 | 1660 | 0.1308 | 0.5654 | 0.0672 | 0.0041 | [6 empty] | 1508 | 16 | 20 | 1 | 0.42 | 85 | 26 | 미정 |  | 2021-04-24 01:58 | 1663 |  | 0 | 60 | 0 | 0 | 0 | 0 | 0.159 | 0.7768 | 0.0809 | 0.0343 | 107950 | 103 | 39 | 192 | 0.0045 | 0.0046 | 0.0286 | 0.0373 | 0.028 | 0.0228 | 0.0212 | 0.0261
2021-04-23 | A64004 | B | 30 | STB2 | 101 | 35500 | 0.0657 | 0.1829 | 0.1829 | 0.2581 | 1599 | 1599 | 1541 | 3095 | 53.6 |  |  | 0 | 선택 | 미정 | 미정 | 미정 | 0 | 0 | 0 | 0 | 0 | 0 | 0.0657 | 0.1055 | 0.0021 | 0.0793 | 42 | 4700 | 1559 | 0.8921 | 0.2711 | 0.2465 | 0.0293 | 0.216 | 48.045 | 31.689 | 6.384 | 7.525 | 1.516 | 1456 | 25 | 25 | 3 | 0.23 | 62 | 21 | 미정 |  | 2021-04-24 02:34 | 1559 |  | 0 | 27 | 0 | 0 | 0 | 0 | 0.96 | 0.3705 | 0.267 | 0.0149 | 101100 | 74 | 45 | 166 | 0.0649 | 0.018 | 0.0138 | 0.0404 | 0.0212 | 0.0071 | 0.0054 | 0.0068
2021-04-23 | B63489 | B | 36 | FPA-20NICRMOHM2 | 104 | 37200 |  | 0.0512 | 0.0512 | 0.0942 | 1617 | 1617 | 1546 | 2529 |  |  |  | 0 | 미정 | 미정 | 미정 | 미정 | 0 | 0 | 0 | 110 | 0 | 0 |  |  |  |  | 48 | 8700 | 1660 | 0.1154 | 0.6168 | 0.065 | 0.0033 | [6 empty] | 1508 | 16 | 16 | 1 | 0.45 | 68 | 21 | 미정 |  | 2021-04-24 03:04 | 1642 |  | 52 | 0 | 14 | 0 | 0 | 0 | 0.1589 | 0.7778 | 0.0963 | 0.035 | 103100 | 79 | 40 | 188 | 0.0038 | 0.0036 | 0.0298 |  | 0.0388 | 0.0219 | 0.0183 | 0.029
2021-04-23 | A64005 | B | 33 | STB2 | 101 | 35800 | 0.0627 | 0.258 | 0.258 | 0.3138 | 1591 | 1591 | 1534 | 2991 | 56.8 |  |  | 0 | 선택 | 미정 | 미정 | 미정 | 0 | 0 | 0 | 0 | 0 | 0 | 0.0627 | 0.1184 | 0.0023 | 0.0948 | 43 | 6000 | 1546 | 0.8414 | 0.2898 | 0.2164 | 0.037 | 0.266 | 48.127 | 31.922 | 6.341 | 7.589 | 1.507 | 1456 | 25 | 26 | 3 | 0.23 | 90 | 22 | 미정 |  | 2021-04-24 03:40 | 1546 |  | 0 | 9 | 0 | 0 | 0 | 0 | 0.955 | 0.359 | 0.2643 | 0.0142 | 104750 | 76 | 35 | 153 | 0.0688 | 0.0164 | 0.0123 | 0.0427 | 0.0225 | 0.0094 | 0.0044 | 0.006
2021-04-23 | B63490 | B | 31 | FPA-20NICRMOHM2 | 104 | 36900 | 0.064 | 0.1154 | 0.0715 | 0.0884 | 1619 | 1615 | 1575 | 2541 |  |  |  | 0 | 미정 | 미정 | 미정 | 미정 | 0 | 0 | 0 | 99 | 0 | 0 | 0.064 | 0.0636 | 0.0028 | 0.224 | 45 | 8000 | 1656 | 0.1225 | 0.6053 | 0.0801 | 0.0033 | [6 empty] | 1508 | 16 | 16 | 1 | 0.46 | 78 | 26 | 미정 |  | 2021-04-24 04:14 | 1650 |  | 51 | 0 | 0 | 0 | 0 | 0 | 0.158 | 0.7882 | 0.0923 | 0.0342 | 97200 | 78 | 47 | 190 | 0.0045 | 0.0037 | 0.0278 | 0.0369 | 0.0279 | 0.0219 | 0.0203 | 0.0276
2021-04-23 | A64006 | B | 20 | STB2 | 101 | 36800 |  | 0.1704 | 0.1514 | 0.2017 | 1570 | 1591 | 1532 | 2932 | 49.3 |  |  | 0 | 선택 | 미정 | 미정 | 미정 | 0 | 0 | 0 | 0 | 0 | 0 |  |  |  |  | 43 | 5700 | 1551 | 0.8106 | 0.2932 | 0.2373 | 0.0253 | 0.255 | 48.181 | 32.432 | 6.542 | 7.364 | 1.485 | 1456 | 25 | 25 | 3 | 0.23 | 53 | 22 | 미정 |  | 2021-04-24 04:55 | 1551 |  | 0 | 25 | 0 | 0 | 0 | 0 | 0.951 | 0.3525 | 0.2698 | 0.0123 | 102650 | 75 | 27 | 137 | 0.0578 | 0.0142 | 0.0107 |  | 0.0206 | 0.0103 | 0.0067 | 0.007
2021-04-23 | B63491 | B | 18 | FPA-20NICRMOHM2 | 104 | 37000 | 0.0595 | 0.0473 | 0.054 | 0.0911 | 1603 | 1605 | 1556 | 2643 |  |  |  | 0 | 미정 | 미정 | 미정 | 미정 | 0 | 0 | 0 | 103 | 0 | 0 | 0.0595 | 0.0707 | 0.0038 | 0.1633 | 48 | 9000 | 1649 | 0.1253 | 0.6016 | 0.0548 | 0.0028 | [6 empty] | 1508 | 16 | 17 | 1 | 0.51 | 70 | 30 | 미정 |  | 2021-04-24 05:24 | 1650 |  | 0 | 76 | 0 | 0 | 0 | 0 | 0.158 | 0.7733 | 0.0838 | 0.0274 | 152250 | 80 | 37 | 182 | 0.0027 | 0.0033 | 0.0262 | 0.0304 | 0.0383 | 0.0266 | 0.0239 | 0.0277
2021-04-23 | A64007 | B | 37 | SEAH-BQ1 | 101 | 37500 | 0.0603 | 0.129 | 0 | 0.2392 | 1615 | 9999 | 1557 | 2924 | 43.4 |  |  | 0 | 선택 | 미정 | 미정 | 미정 | 0 | 0 | 0 | 0 | 0 | 0 | 0.0603 | 0.1063 | 0.0072 | 0.2304 | 43 | 5200 | 1555 | 0.8616 | 0.3487 | 0.2845 | 0.0166 | 1.031 | 45.499 | 32.174 | 6.353 | 7.161 | 1.414 | 1455 | 30 | 31 | 3 | 0.22 | 63 | 26 | 미정 |  | 2021-04-24 05:54 | 1556 |  | 0 | 0 | 0 | 0 | 0 | 0 | 0.966 | 0.409 | 0.3081 | 0.0199 |  | 79 | 26 | 142 | 0.0498 | 0.0228 | 0.0209 | 0.0289 | 0.0166 | 0.0097 | 0.0072 | 0.0079
2021-04-23 | B63492 | B | 35 | FPA-20NICRMOHM2 | 104 | 36800 | 0.0711 | 0.0322 | 0.0509 | 0.1077 | 1660 | 1606 | 1561 | 2605 |  |  |  | 0 | 미정 | 미정 | 미정 | 미정 | 0 | 0 | 0 | 105 | 0 | 0 | 0.0711 | 0.086 | 0.0029 | 0.0019 | 46 | 8400 | 1659 | 0.1359 | 0.6579 | 0.0612 | 0.0037 | [6 empty] | 1508 | 16 | 17 | 1 | 0.52 | 66 | 27 | 미정 |  | 2021-04-24 06:29 | 1649 |  | 50 | 0 | 12 | 0 | 0 | 0 | 0.1625 | 0.774 | 0.0839 | 0.0319 | 100900 | 76 | 38 | 185 | 0.0032 | 0.0033 | 0.0284 | 0.0423 | 0.039 | 0.0215 | 0.0174 | 0.0306
2021-04-24 | A64008 | B | 30 | SEAH-BQ1 | 101 | 35900 | 0.0569 | 0.1808 | 0.1808 | 0.3288 | 1622 | 1622 | 1546 | 3031 | 51.5 |  |  | 0 | 해제 | 선택 | 미정 | 미정 | 0 | 0 | 0 | 0 | 0 | 0 | 0.0569 | 0.0793 | 0.0048 | 0.3085 | 53 | 6000 | 1551 | 0.7753 | 0.2836 | 0.2587 | 0.0275 | 0.454 | 48.244 | 31.947 | 6.466 | 7.461 | 1.51 | 1455 | 30 | 30 | 3 | 0.21 | 56 | 21 | 미정 |  | 2021-04-24 07:02 | 1553 |  | 0 | 0 | 0 | 0 | 0 | 0 | 0.9476 | 0.404 | 0.301 | 0.0292 | 105750 | 77 | 26 | 150 | 0.0613 | 0.0135 | 0.0249 | 0.0328 | 0.0327 | 0.0113 | 0.0054 | 0.0054
2021-04-24 | B63493 | B | 36 | FPA-20NICRMOHM2 | 104 | 40200 | 0.081 | 0.043 | 0.0408 | 0.0866 | 1597 | 1604 | 1561 | 2675 |  |  |  | 0 | 미정 | 미정 | 미정 | 미정 | 0 | 0 | 0 | 105 | 0 | 0 | 0.081 | 0.1375 | 0.0079 | 0.134 | 47 | 7900 | 1661 | 0.1268 | 0.656 | 0.0662 | 0.0029 | [6 empty] | 1508 | 16 | 17 | 1 | 0.53 | 69 | 25 | 미정 |  | 2021-04-24 07:36 | 1649 |  | 41 | 0 | 32 | 0 | 0 | 0 | 0.16 | 0.7664 | 0.0956 | 0.0354 | 104700 | 79 | 49 | 196 | 0.0025 | 0.0029 | 0.0271 | 0.0262 | 0.0344 | 0.0183 | 0.0157 | 0.0284
2021-04-24 | A64009 | B | 33 | SEAH-BQ1 | 98 | 35600 | 0.0428 | 0.1317 | 0.1317 | 0.3508 | 1597 | 1597 | 1547 | 2916 | 48.6 |  |  | 0 | 해제 | 선택 | 미정 | 미정 | 0 | 0 | 0 | 0 | 0 | 0 | 0.0428 | 0.0714 | 0.0031 | 0.189 | 50 | 6200 | 1552 | 0.7849 | 0.2869 | 0.2616 | 0.0352 | 0.24 | 49.633 | 30.445 | 6.829 | 7.268 | 1.63 | 1455 | 30 | 30 | 3 | 0.21 | 57 | 20 | 미정 |  | 2021-04-24 08:06 | 1555 |  | 0 | 0 | 0 | 0 | 0 | 0 | 0.956 | 0.3981 | 0.3068 | 0.0289 | 109150 | 79 | 30 | 155 | 0.0566 | 0.0164 | 0.0263 | 0.0304 | 0.0335 | 0.0101 | 0.0038 | 0.0037
2021-04-24 | B63494 | B | 31 | FPA-20NICRMOHM2 | 104 | 37300 | 0.0886 | 0.0463 | 0.0463 | 0.0993 | 1665 | 1665 | 1576 | 2452 |  |  |  | 0 | 미정 | 미정 | 미정 | 미정 | 0 | 0 | 0 | 156 | 0 | 0 | 0.0886 | 0.1671 | 0.0032 | 0.0022 | 43 | 7600 | 1671 | 0.1344 | 0.6702 | 0.0714 | 0.0036 | [6 empty] | 1508 | 16 | 16 | 1 | 0.57 | 79 | 32 | 미정 |  | 2021-04-24 08:30 | 1660 |  | 40 | 0 | 14 | 0 | 0 | 0 | 0.1636 | 0.7675 | 0.0934 | 0.0357 | 99650 | 76 | 58 | 217 | 0.0028 | 0.0031 | 0.0279 | 0.0349 | 0.0368 | 0.0196 | 0.0192 | 0.028
2021-04-24 | A64010 | B | 20 | SEAH-BQ1 | 97 | 35600 | 0.0697 | 0.1256 | 0.1649 | 0.2324 | 1623 | 1601 | 1541 | 2903 | 46.4 |  |  | 0 | 선택 | 미정 | 미정 | 미정 | 0 | 0 | 0 | 0 | 0 | 0 | 0.0697 | 0.1211 | 0.0097 | 0.2124 | 43 | 5300 | 1562 | 0.7979 | 0.2887 | 0.2986 | 0.0263 | 0.324 | 47.662 | 33.155 | 6.098 | 7.816 | 1.437 | 1455 | 30 | 30 | 3 | 0.22 | 63 | 24 | 미정 |  | 2021-04-24 09:14 | 1561 |  | 0 | 0 | 0 | 0 | 0 | 0 | 0.961 | 0.4108 | 0.3137 | 0.03 | 97350 | 72 | 31 | 150 | 0.0603 | 0.0164 | 0.0268 | 0.0288 | 0.0219 | 0.0077 | 0.0061 | 0.0054
2021-04-24 | B63495 | B | 38 | FPA-20NICRMOHM2 | 104 | 37400 | 0.0765 | 0.034 | 0.034 | 0.0794 | 1638 | 1638 | 1556 | 2472 |  |  |  | 0 | 미정 | 미정 | 미정 | 미정 | 0 | 0 | 0 | 155 | 0 | 0 | 0.0765 | 0.1019 | 0.0054 | 0.0823 | 74 | 11100 | 1667 | 0.1359 | 0.6534 | 0.063 | 0.003 | [6 empty] | 1508 | 16 | 17 | 1 | 0.46 | 74 | 24 | 미정 |  | 2021-04-24 09:56 | 1659 |  | 31 | 0 | 12 | 0 | 0 | 0 | 0.1667 | 0.7731 | 0.0949 | 0.0309 | 100550 | 76 | 39 | 209 | 0.0023 | 0.0031 | 0.0298 | 0.0347 | 0.0392 | 0.0188 | 0.0153 | 0.0294
2021-04-24 | A64011 | B | 37 | SEAH-BQ1 | 96 | 35500 | 0.0566 | 0.2532 | 0.2357 | 0.428 | 1597 | 1616 | 1548 | 2791 | 49.7 |  |  | 0 | 선택 | 미정 | 미정 | 미정 | 0 | 0 | 0 | 0 | 0 | 0 | 0.0566 | 0.1388 | 0.0031 | 0.1796 | 42 | 4700 | 1570 | 0.8313 | 0.31 | 0.2746 | 0.0287 | 0.323 | 46.988 | 33.422 | 6.047 | 7.77 | 1.405 | 1455 | 30 | 30 | 3 | 0.22 | 73 | 33 | 미정 |  | 2021-04-24 10:21 | 1566 |  | 0 | 0 | 0 | 0 | 0 | 0 | 0.9752 | 0.4156 | 0.3116 | 0.0283 | 97150 | 70 | 31 | 144 | 0.0634 | 0.016 | 0.0241 | 0.033 | 0.0173 | 0.0055 | 0.0051 | 0.0048
2021-04-24 | B63496 | B | 18 | FPA-20NICRMOHM2 | 101 | 37600 | 0.0688 | 0.0385 | 0.0385 | 0.0818 | 1619 | 1619 | 1553 | 2445 |  |  |  | 0 | 미정 | 미정 | 미정 | 미정 | 0 | 0 | 0 | 158 | 0 | 0 | 0.0688 | 0.0902 | 0.0031 | 0.2396 | 49 | 8700 | 1671 | 0.1329 | 0.7307 | 0.0081 | 0.002 | [6 empty] | 1508 | 16 | 17 | 1 | 0.5 | 75 | 29 | 미정 |  | 2021-04-24 10:56 | 1652 |  | 11 | 0 | 38 | 0 | 0 | 0 | 0.168 | 0.7759 | 0.0871 | 0.0355 | 99950 | 75 | 35 | 186 | 0.002 | 0.0026 | 0.0296 | 0.0313 | 0.0474 | 0.0346 | 0.0249 | 0.0292
2021-04-24 | A64012 | B | 30 | SEAH-BQ1 | 95 | 36700 | 0.1029 | 0.1817 | 0.152 | 0.2705 | 1582 | 1603 | 1545 | 2966 | 55.1 |  |  | 0 | 선택 | 미정 | 미정 | 미정 | 0 | 0 | 0 | 0 | 0 | 0 | 0.1029 | 0.1606 | 0.002 | 0.0361 | 40 | 5200 | 1560 | 0.8729 | 0.3044 | 0.275 | 0.0202 | 0.234 | 48.146 | 32.301 | 6.12 | 7.867 | 1.491 | 1455 | 30 | 30 | 3 | 0.21 | 58 | 25 | 미정 |  | 2021-04-24 11:28 | 1555 |  | 0 | 0 | 0 | 0 | 0 | 0 | 0.944 | 0.4138 | 0.3106 | 0.0302 | 99050 | 73 | 20 | 123 | 0.0695 | 0.0141 | 0.0268 | 0.0412 | 0.0165 | 0.0051 | 0.0046 | 0.0047
2021-04-24 | B63497 | B | 36 | FPA-20NICRMOHM2 | 101 | 36700 | 0.0912 | 0.0264 | 0.0384 | 0.076 | 1649 | 1617 | 1576 | 2564 |  |  |  | 0 | 미정 | 미정 | 미정 | 미정 | 0 | 0 | 0 | 154 | 0 | 0 | 0.0912 | 0.1094 | 0.0041 | 0.0454 | 47 | 8100 | 1660 | 0.1463 | 0.6708 | 0.0795 | 0.0026 | [6 empty] | 1508 | 16 | 18 | 1 | 0.56 | 71 | 31 | 미정 |  | 2021-04-24 12:09 | 1649 |  | 42 | 0 | 12 | 0 | 0 | 0 | 0.1628 | 0.7624 | 0.0914 | 0.0319 | 98000 | 94 | 40 | 182 | 0.0025 | 0.0028 | 0.0294 | 0.0333 | 0.0359 | 0.0182 | 0.0173 | 0.0284
2021-04-24 | A64013 | B | 33 | SEAH-BQ1 | 95 | 37000 | 0.1154 | 0.1978 | 0.1978 | 0.2649 | 1678 | 1678 | 1606 | 3021 | 33.9 |  |  | 0 | 선택 | 미정 | 미정 | 미정 | 0 | 0 | 0 | 0 | 0 | 0 | 0.1154 | 0.2405 | 0.0056 | 0.2707 | 48 | 3200 | 1551 | 0.8569 | 0.2899 | 0.2705 | 0.0114 | 0.499 | 48.538 | 32.72 | 6.066 | 8.002 | 1.483 | 1455 | 30 | 30 | 3 | 0.22 | 68 | 33 | 미정 |  | 2021-04-24 12:34 | 1559 |  | 0 | 0 | 0 | 0 | 0 | 0 | 0.9468 | 0.4124 | 0.3126 | 0.0265 |  | 81 | 22 | 129 | 0.0406 | 0.0119 | 0.0234 | 0.0357 | 0.0121 | 0.0053 | 0.0051 | 0.0048
2021-04-24 | B63498 | B | 31 | AE1548 | 101 | 36900 | 0.0807 | 0.0291 | 0.0291 | 0.1184 | 1653 | 1653 | 1570 | 2602 | 3.2 |  |  | 0 | 미정 | 미정 | 미정 | 미정 | 0 | 0 | 0 | 0 | 0 | 0 | 0.0807 | 0.0942 | 0.0051 | 0.0291 | 61 | 8000 | 1639 | 0.4078 | 0.97 | 0.1621 | 0.0041 | [6 empty] | 1488 | 15 | 21 | 1 | 0.61 | 83 | 31 | 미정 |  | 2021-04-24 13:34 | 1638 |  | 40 | 0 | 0 | 0 | 0 | 0 | 0.4687 | 1.1981 | 0.2094 | 0.0173 | 103700 | 100 | 43 | 206 | 0.0046 | 0.0051 | 0.0139 | 0.0266 | 0.0208 | 0.0072 | 0.0076 | 0.0179
2021-04-24 | A64014 | B | 20 | SCR420HQ | 100 | 37000 | 0.0869 | 0.0973 | 0.0496 | 0.1239 | 1654 | 1647 | 1577 | 3127 | 26.3 |  |  | 0 | 선택 | 미정 | 미정 | 미정 | 0 | 0 | 0 | 0 | 0 | 0 | 0.0869 | 0.1792 | 0.0045 | 0.1635 | 39 | 6100 | 1636 | 0.1544 | 0.6777 | 0.1594 | 0.0165 | [6 empty] | 1512 | 16 | 20 | 3 | 0.21 | 91 | 21 | 미정 |  | 2021-04-24 13:38 | 1636 |  | 0 | 13 | 0 | 0 | 0 | 0 | 0.175 | 0.8185 | 0.2527 | 0.0323 | 99300 | 84 | 48 | 170 | 0.0372 | 0.0225 | 0.026 | 0.0582 | 0.0327 | 0.014 | 0.0113 | 0.009
2021-04-24 | A64015 | B | 38 | SCR420HQ | 101 | 36800 | 0.0669 | 0.0711 | 0.0711 | 0.1591 | 1596 | 1596 | 1540 | 2952 | 44.6 |  |  | 0 | 선택 | 미정 | 미정 | 미정 | 0 | 0 | 0 | 0 | 0 | 0 | 0.0669 | 0.1324 | 0.0029 | 0.5451 | 40 | 6800 | 1613 | 0.166 | 0.6599 | 0.1566 | 0.0307 | [6 empty] | 1512 | 16 | 17 | 3 | 0.21 | 68 | 21 | 미정 |  | 2021-04-24 14:40 | 1613 |  | 0 | 28 | 0 | 0 | 0 | 0 | 0.1781 | 0.8095 | 0.2268 | 0.0315 | 101400 | 63 | 46 | 160 | 0.0638 | 0.0219 | 0.0261 | 0.0678 | 0.0487 | 0.0177 | 0.0098 | 0.0088
2021-04-24 | B63499 | B | 37 | AE1548 | 102 | 38000 | 0.106 | 0.0479 | 0.0479 | 0.0988 | 1581 | 1581 | 1557 | 2601 | 8.2 |  |  | 0 | 미정 | 미정 | 미정 | 미정 | 0 | 0 | 0 | 123 | 0 | 0 | 0.106 | 0.1293 | 0.0056 | 0.0083 | 41 | 6500 | 1625 | 0.4303 | 0.9985 | 0.1661 | 0.0049 | [6 empty] | 1488 | 15 | 19 | 1 | 0.64 | 53 | 16 | 미정 |  | 2021-04-24 14:48 | 1614 |  | 40 | 0 | 0 | 0 | 0 | 0 | 0.475 | 1.2099 | 0.2064 | 0.0082 |  | 76 | 43 | 178 | 0.0121 | 0.0056 | 0.0097 | 0.0362 | 0.0112 | 0.006 | 0.0063 | 0.0192
2021-04-24 | B63500 | B | 18 | AE1548 | 104 | 35900 | 0.0956 | 0.079 | 0.079 | 0.1015 | 1593 | 1593 | 1561 | 2564 | 15 |  |  | 0 | 미정 | 미정 | 미정 | 미정 | 0 | 0 | 0 | 127 | 0 | 0 | 0.0956 | 0.1334 | 0.0064 | 0.0517 | 65 | 5600 | 1582 | 0.4191 | 1.0073 | 0.1789 | 0.0068 | [6 empty] | 1488 | 15 | 15 | 3 | 0.23 | 57 | 20 | 미정 |  | 2021-04-24 16:11 | 1582 |  | 0 | 24 | 0 | 0 | 0 | 0 | 0.472 | 1.2045 | 0.1961 | 0.015 | 103000 | 77 | 44 | 186 | 0.0193 | 0.0063 | 0.0116 | 0.0339 | 0.0153 | 0.0059 | 0.0057 | 0.0197
2021-04-24 | A64016 | B | 30 | SCR420HQ | 100 | 37200 | 0.0601 | 0.0472 | 0.0472 | 0.1177 | 1628 | 1628 | 1562 | 3058 | 29.3 |  |  | 0 | 선택 | 미정 | 미정 | 미정 | 0 | 0 | 0 | 0 | 0 | 0 | 0.0601 | 0.118 | 0.0032 | 0.3201 | 42 | 5400 | 1613 | 0.1649 | 0.6764 | 0.1768 | 0.0193 | [6 empty] | 1512 | 16 | 16 | 3 | 0.24 | 69 | 21 | 미정 |  | 2021-04-24 15:49 | 1613 |  | 0 | 30 | 0 | 0 | 0 | 0 | 0.1768 | 0.8204 | 0.2433 | 0.0281 |  | 67 | 40 | 143 | 0.0407 | 0.0209 | 0.0275 | 0.0497 | 0.0386 | 0.0196 | 0.0106 | 0.0095
2021-04-24 | A64017 | B | 33 | SCR420HQ | 100 | 37600 | 0.0516 | 0.02 | 0.0337 | 0.2395 | 1683 | 1652 | 1601 | 2932 | 2.8 |  |  | 0 | 미정 | 선택 | 미정 | 미정 | 0 | 0 | 0 | 0 | 0 | 0 | 0.0516 | 0.0856 | 0.017 | 0.2138 | 41 | 4400 | 1615 | 0.1392 | 0.6711 | 0.1778 | 0.0151 | [6 empty] | 1512 | 16 | 16 | 3 | 0.24 | 80 | 31 | 미정 |  | 2021-04-24 16:47 | 1615 |  | 0 | 10 | 0 | 0 | 0 | 0 | 0.178 | 0.8199 | 0.2437 | 0.0293 | 112700 | 69 | 28 | 129 | 0.0036 | 0.0213 | 0.0251 | 0.0558 | 0.0475 | 0.0164 | 0.0096 | 0.009
2021-04-24 | B63521 | B | 36 | AE1548 | 104 | 37000 | 0.0627 | 0.0287 | 0.0287 | 0.1669 | 1587 | 1587 | 1526 | 2563 | 31.5 |  |  | 0 | 미정 | 미정 | 미정 | 미정 | 0 | 0 | 0 | 159 | 0 | 0 | 0.0627 | 0.0872 | 0.0043 | 0.202 | 42 | 7300 | 1605 | 0.4395 | 1.0604 | 0.1951 | 0.0137 | [6 empty] | 1488 | 15 | 16 | 1 | 0.52 | 64 | 23 | 미정 |  | 2021-04-24 17:26 | 1610 |  | 55 | 0 | 0 | 0 | 0 | 0 | 0.4808 | 1.2091 | 0.1938 | 0.0116 | 101600 | 84 | 30 | 141 | 0.041 | 0.0104 | 0.0104 | 0.0291 | 0.015 | 0.0051 | 0.0056 | 0.0202
2021-04-24 | A64018 | B | 20 | SCR420HQ | 100 | 36500 | 0.0655 | 0.0608 | 0.0608 | 0.1627 | 1661 | 1661 | 1584 | 2955 | 28 |  |  | 0 | 미정 | 선택 | 미정 | 미정 | 0 | 0 | 0 | 0 | 0 | 0 | 0.0655 | 0.1222 | 0.0031 | 0.2029 | 41 | 5200 | 1617 | 0.1487 | 0.702 | 0.1792 | 0.0193 | [6 empty] | 1512 | 16 | 17 | 3 | 0.25 | 72 | 28 | 미정 |  | 2021-04-24 17:44 | 1624 |  | 0 | 23 | 0 | 0 | 0 | 0 | 0.1762 | 0.8099 | 0.2369 | 0.0279 | 0 | 70 | 37 | 141 | 0.0396 | 0.0203 | 0.0265 | 0.0488 | 0.0442 | 0.0149 | 0.0099 | 0.0074
2021-04-24 | B63522 | B | 31 | SUM43M3 | 104 | 37600 | 0.1176 | 0.0796 | 0.0796 | 0.095 | 1555 | 1555 | 1535 | 2651 |  |  |  | 0 | 미정 | 미정 | 미정 | 미정 | 0 | 0 | 0 | 302 | 0 | 0 | 0.1176 | 0.1349 | 0.0073 | 0.0039 | 47 | 7900 | 1628 | 0.31 | 1.163 | 0.0877 | 0.0022 | [6 empty] | 1494 | 10 | 11 | 1 | 0.62 | 72 | 26 | 미정 |  | 2021-04-24 18:32 | 1621 |  | 135 | 0 | 8 | 0 | 0 | 0 | 0.388 | 1.386 | 0.1703 | 0.0023 | 101600 | 89 | 24 | 156 | 0.0023 | 0.0029 | 0.0023 | 0.0402 | 0.0411 | 0.14 | 0.229 | 0.303
2021-04-24 | A64019 | B | 38 | SCR420HQ | 102 | 36000 | 0.0399 | 0.0584 | 0.0584 | 0.2644 | 1619 | 1619 | 1542 | 2920 | 38 |  |  | 0 | 선택 | 미정 | 미정 | 미정 | 0 | 0 | 0 | 0 | 0 | 0 | 0.0399 | 0.0707 | 0.0029 | 0.001 | 42 | 6800 | 1628 | 0.165 | 0.7114 | 0.1916 | 0.0235 | [6 empty] | 1512 | 16 | 17 | 3 | 0.22 | 74 | 29 | 미정 |  | 2021-04-24 18:46 | 1624 |  | 0 | 24 | 0 | 0 | 0 | 0 | 0.1828 | 0.8228 | 0.2407 | 0.0275 | 99600 | 61 | 30 | 136 | 0.0544 | 0.016 | 0.0243 | 0.0435 | 0.0337 | 0.015 | 0.0083 | 0.0073
2021-04-24 | B63523 | B | 37 | SUM43M3 | 103 | 36900 | 0.0674 | 0.0317 | 0.0317 | 0.1064 | 1594 | 1594 | 1544 | 2575 |  |  |  | 0 | 미정 | 미정 | 미정 | 미정 | 0 | 0 | 0 | 302 | 0 | 0 | 0.0674 | 0.0821 | 0.0085 | 0.1114 | 45 | 7500 | 1603 | 0.3534 | 1.1896 | 0.1817 | 0.0027 | [6 empty] | 1494 | 10 | 11 | 1 | 0.65 | 67 | 25 | 미정 |  | 2021-04-24 19:44 | 1600 |  | 48 | 0 | 0 | 0 | 0 | 0 | 0.409 | 1.3937 | 0.1889 | 0.0022 |  | 78 | 38 | 159 | 0.0027 | 0.0026 | 0.0023 | 0.0353 | 0.0789 | 0.1787 | 0.297 | 0.3
2021-04-24 | A64020 | B | 30 | SCR420HQ | 101 | 36900 | 0.07 | 0.098 | 0.098 | 0.146 | 1640 | 1640 | 1549 | 2888 | 41.5 |  |  | 0 | 선택 | 미정 | 미정 | 미정 | 0 | 0 | 0 | 0 | 0 | 0 | 0.07 | 0.1677 | 0.0035 | 0.0652 | 40 | 5500 | 1626 | 0.1566 | 0.7192 | 0.1829 | 0.0212 | [6 empty] | 1512 | 16 | 19 | 3 | 0.22 | 69 | 28 | 미정 |  | 2021-04-24 19:45 | 1622 |  | 0 | 0 | 0 | 0 | 0 | 0 | 0.178 | 0.8219 | 0.2441 | 0.0279 | 0 | 65 | 28 | 124 | 0.0583 | 0.0205 | 0.0248 | 0.0605 | 0.0299 | 0.0078 | 0.006 | 0.006
2021-04-24 | B63524 | B | 18 | SUM43M3 | 104 | 35900 |  | 0.0331 | 0.0331 | 0.1547 | 1655 | 1655 | 1557 | 2524 |  |  |  | 0 | 미정 | 미정 | 미정 | 미정 | 0 | 0 | 0 | 300 | 0 | 0 |  |  |  |  | 40 | 6400 | 1606 | 0.4014 | 1.2212 | 0.2058 | 0.0027 | [6 empty] | 1494 | 10 | 11 | 1 | 0.74 | 62 | 17 | 미정 |  | 2021-04-24 20:38 | 1598 |  | 85 | 0 | 0 | 0 | 0 | 0 | 0.42 | 1.3839 | 0.1777 | 0.0022 |  | 75 | 54 | 185 | 0.0029 | 0.0024 | 0.0023 |  | 0.0995 | 0.1569 | 0.314 | 0.319
2021-04-24 | A64021 | B | 33 | SCR420HQ | 101 | 36300 | 0.0973 | 0.0846 | 0.0846 | 0.1016 | 1626 | 1626 | 1554 | 2902 | 43.8 |  |  | 0 | 미정 | 선택 | 미정 | 미정 | 0 | 0 | 0 | 0 | 0 | 0 | 0.0973 | 0.1789 | 0.0041 | 0.1493 | 41 | 5900 | 1622 | 0.1564 | 0.7137 | 0.1666 | 0.0285 | [6 empty] | 1512 | 16 | 17 | 3 | 0.22 | 78 | 34 | 미정 |  | 2021-04-24 20:43 | 1627 |  | 0 | 19 | 0 | 0 | 0 | 0 | 0.1819 | 0.8171 | 0.2384 | 0.0307 | 107200 | 75 | 27 | 124 | 0.0585 | 0.02 | 0.0261 | 0.0641 | 0.0512 | 0.0163 | 0.0084 | 0.0076
2021-04-24 | A64022 | B | 20 | AE5120M | 101 | 36100 | 0.0688 | 0.0882 | 0.0882 | 0.1138 | 1632 | 1632 | 1564 | 2945 | 44.2 |  |  | 0 | 미정 | 미정 | 미정 | 미정 | 0 | 0 | 0 | 0 | 0 | 0 | 0.0688 | 0.1311 | 0.004 | 0.2009 | 45 | 6700 | 1619 | 0.1857 | 1.0209 | 0.2786 | 0.0192 | [6 empty] | 1508 | 16 | 21 | 3 | 0.22 | 95 | 33 | 미정 |  | 2021-04-24 21:44 | 1619 |  | 0 | 58 | 0 | 0 | 0 | 0 | 0.213 | 1.1613 | 0.3112 | 0.0279 |  | 89 | 43 | 161 | 0.063 | 0.0174 | 0.0208 | 0.0551 | 0.0216 | 0.0071 | 0.0061 | 0.0175
2021-04-24 | B63525 | B | 36 | SUM43M3 | 104 | 36900 | 0.069 | 0.0761 | 0.0761 | 0.1093 | 1588 | 1588 | 1548 | 2569 |  |  |  | 0 | 미정 | 미정 | 미정 | 미정 | 0 | 0 | 0 | 306 | 0 | 0 | 0.069 | 0.0881 | 0.0034 | 0.144 | 46 | 7800 | 1640 | 0.3854 | 1.2992 | 0.1947 | 0.0023 | [6 empty] | 1494 | 10 | 10 | 1 | 0.75 | 78 | 29 | 미정 |  | 2021-04-24 21:52 | 1609 |  | 74 | 0 | 0 | 0 | 0 | 0 | 0.412 | 1.3946 | 0.1905 | 0.0025 | 101900 | 93 | 42 | 172 | 0.0034 | 0.0024 | 0.0023 | 0.0327 | 0.1527 | 0.2549 | 0.32 | 0.301
2021-04-24 | B63526 | B | 31 | AE5120M | 105 | 38000 | 0.0865 | 0.0394 | 0.0377 | 0.1106 | 1623 | 1585 | 1555 | 2646 | 38.9 |  |  | 0 | 미정 | 미정 | 미정 | 미정 | 0 | 0 | 0 | 0 | 0 | 0 | 0.0865 | 0.1137 | 0.004 | 0.026 | 42 | 7700 | 1647 | 0.1614 | 0.9008 | 0.1723 | 0.0287 | [6 empty] | 1508 | 16 | 16 | 1 | 0.5 | 77 | 39 | 미정 |  | 2021-04-24 22:52 | 1636 |  | 0 | 52 | 35 | 0 | 0 | 0 | 0.204 | 1.1572 | 0.2973 | 0.0229 | 101400 | 68 | 20 | 127 | 0.058 | 0.0229 | 0.0269 | 0.034 | 0.0468 | 0.0217 | 0.0164 | 0.0163
2021-04-24 | A64023 | B | 38 | P-SCM420HT | 101 | 36500 | 0.0637 | 0.073 | 0.073 | 0.0847 | 1623 | 1623 | 1547 | 2908 | 35.8 |  |  | 0 | 선택 | 미정 | 미정 | 미정 | 0 | 0 | 0 | 0 | 0 | 0 | 0.0637 | 0.0981 | 0.0025 | 0.7784 | 47 | 7700 | 1643 | 0.1753 | 0.6835 | 0.1975 | 0.0231 | 0.198 | 49.078 | 33.582 | 4.718 | 10.402 | 1.461 | 1510 | 20 | 22 | 3 | 0.22 | 96 | 29 | 미정 |  | 2021-04-24 23:10 | 1643 |  | 0 | 19 | 22 | 0 | 0 | 0 | 0.212 | 0.8209 | 0.226 | 0.0289 | 100150 | 86 | 60 | 203 | 0.0517 | 0.0192 | 0.0221 | 0.0427 | 0.0335 | 0.0096 | 0.006 | 0.0078
2021-04-24 | B63527 | B | 37 | AE5120M | 104 | 36800 | 0.0878 | 0.0264 | 0.114 | 0.0901 | 1634 | 1609 | 1593 | 2664 | 14.2 |  |  | 0 | 미정 | 미정 | 미정 | 미정 | 0 | 0 | 0 | 0 | 0 | 0 | 0.0878 | 0.0708 | 0.0051 | 0.0412 | 42 | 6200 | 1642 | 0.1572 | 0.8791 | 0.2251 | 0.0181 | [6 empty] | 1508 | 16 | 16 | 1 | 0.46 | 62 | 29 | 미정 |  | 2021-04-24 23:51 | 1628 |  | 120 | 0 | 0 | 0 | 0 | 0 | 0.209 | 1.1956 | 0.3064 | 0.0273 | 103250 | 73 | 23 | 131 | 0.0207 | 0.0273 | 0.0261 | 0.0259 | 0.0154 | 0.0076 | 0.0058 | 0.0129
2021-04-24 | A64024 | B | 30 | P-SCM420HT | 101 | 36000 |  | 0.1121 | 0.1005 | 0.099 | 1612 | 1602 | 1540 | 3017 | 43.7 |  |  | 0 | 선택 | 미정 | 미정 | 미정 | 0 | 0 | 0 | 0 | 0 | 0 |  |  |  |  | 48 | 7200 | 1626 | 0.1799 | 0.6399 | 0.1875 | 0.0331 | 0.195 | 50.921 | 31.934 | 4.895 | 10.402 | 1.594 | 1510 | 20 | 20 | 3 | 0.22 | 82 | 28 | 미정 |  | 2021-04-25 00:10 | 1626 |  | 0 | 39 | 34 | 0 | 0 | 0 | 0.208 | 0.8288 | 0.2477 | 0.0291 | 104000 | 0 | 56 | 194 | 0.0612 | 0.0311 | 0.0242 |  | 0.0202 | 0.0079 | 0.0049 | 0.0064
2021-04-24 | B63528 | B | 18 | AE5120HM | 103 | 37500 |  | 0.0401 | 0.0401 | 0.1156 | 1593 | 1593 | 1554 | 2655 | 30.8 |  |  | 0 | 미정 | 미정 | 미정 | 미정 | 0 | 0 | 0 | 0 | 0 | 0 |  |  |  |  | 44 | 7000 | 1631 | 0.152 | 0.9495 | 0.2228 | 0.0298 | [6 empty] | 1508 | 16 | 16 | 1 | 0.46 | 58 | 17 | 미정 |  | 2021-04-25 00:51 | 1617 |  | 70 | 0 | 34 | 0 | 0 | 0 | 0.203 | 1.2031 | 0.3128 | 0.0341 |  | 291 | 22 | 134 | 0.0484 | 0.0267 | 0.0282 |  | 0.0183 | 0.0082 | 0.0079 | 0.0166
2021-04-24 | A64025 | B | 33 | P-SCM420HT | 101 | 36000 | 0.0743 | 0.063 | 0.063 | 0.089 | 1602 | 1602 | 1540 | 2926 | 40.9 |  |  | 0 | 미정 | 미정 | 미정 | 미정 | 0 | 0 | 0 | 0 | 0 | 0 | 0.0743 | 0.1106 | 0.0034 | 0.1141 | 47 | 7200 | 1619 | 0.1793 | 0.6767 | 0.1958 | 0.0361 | 0.38 | 51.332 | 31.206 | 5.387 | 9.528 | 1.644 | 1510 | 20 | 21 | 3 | 0.22 | 80 | 20 | 미정 |  | 2021-04-25 01:10 | 1619 |  | 0 | 9 | 35 | 0 | 0 | 0 | 0.205 | 0.8285 | 0.2407 | 0.0281 | 102550 | 83 | 67 | 214 | 0.0607 | 0.0227 | 0.0248 | 0.0438 | 0.019 | 0.0085 | 0.0039 | 0.0057
2021-04-24 | B63529 | B | 36 | SCM420HT | 104 | 37400 | 0.0638 | 0.0436 | 0.0436 | 0.125 | 1587 | 1587 | 1578 | 2693 | 31.5 |  |  | 0 | 미정 | 미정 | 미정 | 미정 | 0 | 0 | 0 | 0 | 0 | 0 | 0.0638 | 0.0789 | 0.0044 | 0.2962 | 22 | 3700 | 1616 | 0.1485 | 0.7387 | 0.1628 | 0.0872 | [6 empty] | 1510 | 18 | 18 | 1 | 0.51 | 50 | 24 | 미정 |  | 2021-04-25 04:03 | 1613 |  | 73 | 0 | 0 | 0 | 0 | 0 | 0.197 | 0.8421 | 0.25 | 0.0453 | 103250 | 78 | 17 | 254 | 0.0496 | 0.0288 | 0.0377 | 0.0203 | 0.0151 | 0.0073 | 0.0062 | 0.0073
2021-04-24 | A64026 | B | 20 | SCM420HT | 100 | 36000 | 0.0527 | 0.0606 | 0.0606 | 0.0816 | 1642 | 1642 | 1577 | 2983 | 36.7 |  |  | 0 | 해제 | 미정 | 미정 | 미정 | 0 | 0 | 0 | 0 | 0 | 0 | 0.0527 | 0.1358 | 0.0017 | 0.0012 | 107 | 9100 | 1649 | 0.1791 | 0.7085 | 0.1807 | 0.0205 | [6 empty] | 1510 | 18 | 18 | 1 | 0.5 | 72 | 41 | 미정 |  | 2021-04-25 03:03 | 1644 |  | 17 | 0 | 37 | 0 | 0 | 0 | 0.207 | 0.8243 | 0.2472 | 0.0273 | 98450 | 76 | 15 | 181 | 0.0547 | 0.0171 | 0.0229 | 0.0479 | 0.0473 | 0.0074 | 0.0039 | 0.009
2021-04-24 | B63530 | B | 37 | SCM420HT | 103 | 41900 | 0.054 | 0.0266 | 0.0782 | 0.1421 | 1610 | 1624 | 1523 | 2810 | 33.4 |  |  | 0 | 미정 | 미정 | 미정 | 미정 | 0 | 0 | 0 | 0 | 0 | 0 | 0.054 | 0.0608 | 0.003 | 0.1201 | 93 | 9700 | 1639 | 0.1582 | 0.6516 | 0.1631 | 0.0236 | [6 empty] | 1510 | 18 | 18 | 1 | 0.52 | 77 | 35 | 미정 |  | 2021-04-25 05:36 | 1647 |  | 46 | 0 | 51 | 0 | 0 | 0 | 0.203 | 0.8228 | 0.2532 | 0.0264 | 99250 | 0 | 50 | 294 | 0.0505 | 0.0187 | 0.0254 | 0.0214 | 0.0054 | 0.0034 | 0.0039 | 0.0079
2021-04-24 | A64027 | B | 31 | SCM420HT | 101 | 40000 | 0.0985 | 0.0854 | 0.0739 | 0.0837 | 1617 | 1611 | 1568 | 3208 | 33.2 |  |  | 0 | 미정 | 미정 | 미정 | 미정 | 0 | 0 | 0 | 0 | 0 | 0 | 0.0985 | 0.1342 | 0.002 | 0.2139 | 55 | 7900 | 1652 | 0.1751 | 0.7558 | 0.1973 | 0.0211 | [6 empty] | 1510 | 18 | 18 | 1 | 0.47 | 57 | 17 | 미정 |  | 2021-04-25 04:47 | 1638 |  | 0 | 47 | 0 | 0 | 0 | 0 | 0.207 | 0.8385 | 0.2423 | 0.0228 | 99750 | 73 | 43 | 189 | 0.0501 | 0.0242 | 0.0219 | 0.0532 | 0.0424 | 0.01 | 0.0055 | 0.0095
2021-04-24 | B63531 | B | 18 | SCM420HT | 103 | 39600 | 0.0579 | 0.0223 | 0.0841 | 0.0875 | 1620 | 1598 | 1567 | 2666 | 8.3 |  |  | 0 | 미정 | 미정 | 미정 | 미정 | 0 | 0 | 0 | 0 | 0 | 0 | 0.0579 | 0.0591 | 0.003 | 0.201 | 52 | 8700 | 1662 | 0.178 | 0.6789 | 0.1776 | 0.0134 | [6 empty] | 1510 | 18 | 18 | 1 | 0.5 | 72 | -26 | 미정 |  | 2021-04-25 06:49 | 1670 |  | 0 | 30 | 40 | 0 | 0 | 0 | 0.2061 | 0.8295 | 0.2548 | 0.0214 | 93000 | 83 | 44 | 199 | 0.0273 | 0.0153 | 0.0245 | 0.0211 | 0.0163 | 0.0064 | 0.0046 | 0.007
2021-04-25 | B63532 | B | 20 | SM38CS | 103 | 38300 | 0.0633 | 0.0277 | 0.0714 | 0.0978 | 1617 | 1608 | 1562 | 2555 | 14.4 |  |  | 0 | 미정 | 미정 | 미정 | 미정 | 0 | 0 | 0 | 0 | 0 | 0 | 0.0633 | 0.0849 | 0.004 | 0.057 | 44 | 7100 | 1653 | 0.314 | 0.6518 | 0.1469 | 0.015 | [6 empty] | 1496 | 13 | 20 | 1 | 0.46 | 81 | 27 | 미정 |  | 2021-04-25 08:04 | 1648 |  | 51 | 0 | 0 | 0 | 0 | 0 | 0.396 | 0.8339 | 0.2002 | 0.0274 | 94850 | 94 | 51 | 205 | 0.022 | 0.0195 | 0.0239 | 0.019 | 0.0099 | 0.0035 | 0.0039 | 0.0035
2021-04-25 | A64028 | B | 30 | AE1055LS | 103 | 38200 | 0.0616 | 0.0267 | 0.1047 | 0.1125 | 1644 | 1605 | 1549 | 3192 | 31.2 |  |  | 0 | 미정 | 미정 | 미정 | 미정 | 0 | 0 | 0 | 0 | 0 | 0 | 0.0616 | 0.0849 | 0.0041 | 0.211 | 44 | 7000 | 1618 | 0.5069 | 0.677 | 0.1607 | 0.0145 | [6 empty] | 1484 | 25 | 25 | 3 | 0.22 | 82 | 25 | 미정 |  | 2021-04-25 09:01 | 1639 |  | 0 | 15 | 18 | 0 | 0 | 0 | 0.544 | 0.7819 | 0.2248 | 0.025 |  | 69 | 19 | 124 | 0.0371 | 0.0152 | 0.0246 | 0.0483 | 0.0444 | 0.0134 | 0.0038 | 0.0038
2021-04-25 | B63533 | B | 31 | SM38CS | 104 | 38800 | 0.0636 | 0.0225 | 0.1675 | 0.1533 | 1628 | 1592 | 1558 | 2535 | 21.5 |  |  | 0 | 미정 | 미정 | 미정 | 미정 | 0 | 0 | 0 | 0 | 0 | 0 | 0.0636 | 0.0794 | 0.0062 | 0.1896 | 38 | 6100 | 1643 | 0.3505 | 0.6335 | 0.1351 | 0.0237 | [6 empty] | 1496 | 13 | 15 | 1 | 0.49 | 71 | 32 | 미정 |  | 2021-04-25 09:06 | 1623 |  | 41 | 0 | 37 | 0 | 0 | 0 | 0.393 | 0.8377 | 0.195 | 0.0287 |  | 72 | 46 | 193 | 0.0299 | 0.0234 | 0.0252 | 0.0165 | 0.0078 | 0.0031 | 0.0028 | 0.0032
2021-04-25 | A64029 | B | 33 | AE1055LS | 103 | 36600 | 0.0564 | 0.0647 | 0.0647 | 0.1185 | 1636 | 1636 | 1583 | 3125 | 22.1 |  |  | 0 | 미정 | 미정 | 미정 | 미정 | 0 | 0 | 0 | 0 | 0 | 0 | 0.0564 | 0.1058 | 0.0035 | 0.1851 | 45 | 4600 | 1600 | 0.4965 | 0.6989 | 0.1759 | 0.0143 | [6 empty] | 1484 | 25 | 25 | 3 | 0.22 | 75 | 38 | 미정 |  | 2021-04-25 10:06 | 1612 |  | 0 | 10 | 12 | 0 | 0 | 0 | 0.549 | 0.7691 | 0.238 | 0.025 | 96500 | 74 | 19 | 121 | 0.0279 | 0.0259 | 0.0252 | 0.0404 | 0.0431 | 0.0114 | 0.0031 | 0.0032
2021-04-25 | B63534 | B | 11 | SM38CS | 103 | 38200 |  | 0.036 | 0.1005 | 0.1335 | 1635 | 1607 | 1554 | 2464 | 31.9 |  |  | 0 | 미정 | 미정 | 미정 | 미정 | 0 | 0 | 0 | 0 | 0 | 0 |  |  |  |  | 45 | 6800 | 1646 | 0.327 | 0.6594 | 0.1414 | 0.0166 | [6 empty] | 1496 | 13 | 14 | 1 | 0.62 | 64 | 20 | 미정 |  | 2021-04-25 10:18 | 1634 |  | 42 | 0 | 36 | 0 | 0 | 0 | 0.3948 | 0.8424 | 0.2061 | 0.0286 | 99650 | 70 | 33 | 178 | 0.0445 | 0.0187 | 0.0266 |  | 0.0093 | 0.0029 | 0.0028 | 0.003
2021-04-25 | A64030 | B | 38 | AE1055LS | 104 | 36100 | 0.0747 | 0.0773 | 0.0773 | 0.1329 | 1638 | 1638 | 1576 | 3084 | 37.1 |  |  | 0 | 미정 | 미정 | 미정 | 미정 | 0 | 0 | 0 | 0 | 0 | 0 | 0.0747 | 0.1391 | 0.0035 | 0.1823 | 43 | 5300 | 1592 | 0.4691 | 0.7004 | 0.1858 | 0.0239 | [6 empty] | 1484 | 25 | 25 | 3 | 0.22 | 75 | 37 | 미정 |  | 2021-04-25 11:06 | 1608 |  | 0 | 23 | 20 | 0 | 0 | 0 | 0.548 | 0.7611 | 0.2268 | 0.0211 | 100200 | 77 | 14 | 118 | 0.045 | 0.0223 | 0.0256 | 0.0498 | 0.0466 | 0.0111 | 0.0028 | 0.0039
2021-04-25 | B63535 | B | 37 | SM38CS | 104 | 37000 | 0.039 | 0.0285 | 0.1457 | 0.1407 | 1618 | 1575 | 1548 | 2530 | 34.9 |  |  | 0 | 미정 | 미정 | 미정 | 미정 | 0 | 0 | 0 | 0 | 0 | 0 | 0.039 | 0.0452 | 0.0031 | 0.0269 | 52 | 6800 | 1621 | 0.3483 | 0.6413 | 0.1237 | 0.0199 | [6 empty] | 1496 | 13 | 13 | 1 | 0.46 | 64 | 23 | 미정 |  | 2021-04-25 11:32 | 1616 |  | 35 | 0 | 37 | 0 | 0 | 0 | 0.4036 | 0.8459 | 0.2086 | 0.0301 | 98600 | 69 | 69 | 246 | 0.0494 | 0.0221 | 0.0262 | 0.0176 | 0.0118 | 0.0042 | 0.0031 | 0.0029
2021-04-25 | A64031 | B | 20 | AE1055LS | 104 | 36600 |  | 0.1221 | 0.1221 | 0.216 | 1623 | 1623 | 1557 | 3107 | 30.3 |  |  | 0 | 선택 | 미정 | 미정 | 미정 | 0 | 0 | 0 | 0 | 0 | 0 |  |  |  |  | 42 | 3700 | 1600 | 0.4771 | 0.6681 | 0.2137 | 0.0202 | [6 empty] | 1484 | 25 | 25 | 3 | 0.26 | 70 | 33 | 미정 |  | 2021-04-25 12:05 | 1594 |  | 0 | 26 | 0 | 0 | 0 | 0 | 0.5571 | 0.7767 | 0.2428 | 0.0261 |  | 73 | 22 | 132 | 0.0369 | 0.0286 | 0.025 |  | 0.0124 | 0.0036 | 0.0032 | 0.0033
2021-04-25 | B63536 | B | 18 | SM38CS | 104 | 37100 | 0.0544 | 0.025 | 0.0349 | 0.1135 | 1593 | 1582 | 1526 | 2673 | 23.4 |  |  | 0 | 미정 | 미정 | 미정 | 미정 | 0 | 0 | 0 | 0 | 0 | 0 | 0.0544 | 0.0729 | 0.0035 | 0.1269 | 42 | 7100 | 1616 | 0.3534 | 0.6468 | 0.1317 | 0.0208 | [6 empty] | 1496 | 13 | 14 | 1 | 0.43 | 63 | 18 | 미정 |  | 2021-04-25 12:44 | 1607 |  | 21 | 0 | 35 | 0 | 0 | 0 | 0.4 | 0.844 | 0.2057 | 0.0269 | 97600 | 68 | 35 | 152 | 0.0337 | 0.0202 | 0.0224 | 0.018 | 0.0264 | 0.0103 | 0.0065 | 0.0052
2021-04-25 | A64032 | B | 30 | AE1055LS | 103 | 37400 | 0.0842 | 0.126 | 0.126 | 0.2014 | 1647 | 1647 | 1570 | 3061 | 34.7 |  |  | 0 | 선택 | 미정 | 미정 | 미정 | 0 | 0 | 0 | 0 | 0 | 0 | 0.0842 | 0.1495 | 0.0028 | 0.0014 | 41 | 3600 | 1585 | 0.4989 | 0.7009 | 0.2162 | 0.0187 | [6 empty] | 1484 | 25 | 25 | 3 | 0.26 | 59 | 24 | 미정 |  | 2021-04-25 13:03 | 1589 |  | 0 | 13 | 0 | 0 | 0 | 0 | 0.5405 | 0.7641 | 0.2407 | 0.0263 |  | 67 | 38 | 152 | 0.0425 | 0.0255 | 0.023 | 0.054 | 0.0127 | 0.0032 | 0.0026 | 0.0028
2021-04-25 | B63537 | B | 31 | SM38CS | 103 | 38200 | 0.0608 | 0.0303 | 0.1343 | 0.1416 | 1610 | 1589 | 1539 | 2535 | 25.8 |  |  | 0 | 미정 | 미정 | 미정 | 미정 | 0 | 0 | 0 | 0 | 0 | 0 | 0.0608 | 0.0712 | 0.0045 | 0.1227 | 41 | 5500 | 1616 | 0.3474 | 0.6761 | 0.1253 | 0.0175 | [6 empty] | 1496 | 13 | 16 | 1 | 0.52 | 116 | 26 | 미정 |  | 2021-04-25 13:41 | 1612 |  | 28 | 0 | 0 | 0 | 0 | 0 | 0.408 | 0.8392 | 0.1853 | 0.0229 |  | 67 | 38 | 156 | 0.0374 | 0.018 | 0.0198 | 0.0177 | 0.0153 | 0.0041 | 0.0035 | 0.0033
2021-04-25 | A64033 | B | 33 | AE1055LS | 101 | 37400 |  | 0.0805 | 0.0805 | 0.204 | 1684 | 1684 | 1590 | 3078 | 28.5 |  |  | 0 | 선택 | 미정 | 미정 | 미정 | 0 | 0 | 0 | 0 | 0 | 0 |  |  |  |  | 40 | 2800 | 1588 | 0.473 | 0.6632 | 0.2039 | 0.0202 | [6 empty] | 1484 | 25 | 25 | 3 | 0.22 | 65 | 25 | 미정 |  | 2021-04-25 14:11 | 1588 |  | 0 | 15 | 0 | 0 | 0 | 0 | 0.546 | 0.7835 | 0.2424 | 0.0331 | 0 | 66 | 31 | 134 | 0.0347 | 0.0243 | 0.028 |  | 0.0145 | 0.0058 | 0.0048 | 0.0042
2021-04-25 | B63538 | B | 11 | SM38CS | 104 | 36700 | 0.0499 | 0.1047 | 0.1047 | 0.1055 | 1589 | 1589 | 1546 | 2627 | 32.8 |  |  | 0 | 미정 | 미정 | 미정 | 미정 | 0 | 0 | 0 | 0 | 0 | 0 | 0.0499 | 0.0644 | 0.0032 | 0.1185 | 39 | 5700 | 1616 | 0.3454 | 0.6872 | 0.1651 | 0.0185 | [6 empty] | 1496 | 13 | 17 | 1 | 0.54 | 62 | 26 | 미정 |  | 2021-04-25 14:37 | 1613 |  | 26 | 0 | 0 | 0 | 0 | 0 | 0.4086 | 0.8338 | 0.208 | 0.0329 |  | 69 | 34 | 152 | 0.0485 | 0.0176 | 0.0289 | 0.0184 | 0.0164 | 0.0033 | 0.0032 | 0.0031
2021-04-25 | A64034 | B | 38 | AE1055LS | 101 | 36200 | 0.0995 | 0.0656 | 0.0656 | 0.226 | 1662 | 1662 | 1566 | 2970 | 45.5 |  |  | 0 | 미정 | 선택 | 미정 | 미정 | 0 | 0 | 0 | 0 | 0 | 0 | 0.0995 | 0.1616 | 0.0058 | 0.1368 | 42 | 3600 | 1574 | 0.4684 | 0.6229 | 0.1703 | 0.0301 | [6 empty] | 1484 | 25 | 25 | 3 | 0.22 | 56 | 24 | 미정 |  | 2021-04-25 15:12 | 1576 |  | 0 | 21 | 31 | 0 | 0 | 0 | 0.546 | 0.7892 | 0.238 | 0.0307 | 0 | 78 | 23 | 126 | 0.0557 | 0.0295 | 0.0269 | 0.0552 | 0.0373 | 0.0104 | 0.0075 | 0.007
2021-04-25 | B63539 | B | 37 | SM38CS | 104 | 37300 | 0.0529 | 0.0407 | 0.0407 | 0.1673 | 1580 | 1580 | 1528 | 2488 | 38.3 |  |  | 0 | 미정 | 미정 | 미정 | 미정 | 0 | 0 | 0 | 105 | 0 | 0 | 0.0529 | 0.0592 | 0.0037 | 0.1132 | 37 | 6100 | 1602 | 0.3558 | 0.7063 | 0.164 | 0.0253 | [6 empty] | 1496 | 13 | 14 | 1 | 0.53 | 104 | 26 | 미정 |  | 2021-04-25 15:54 | 1600 |  | 16 | 0 | 0 | 0 | 0 | 0 | 0.4103 | 0.8337 | 0.2151 | 0.0291 |  | 86 | 22 | 121 | 0.057 | 0.0202 | 0.0273 | 0.0185 | 0.0115 | 0.0036 | 0.0033 | 0.0028
2021-04-25 | A64035 | B | 20 | AE1055LS | 101 | 35800 |  | 0.1321 | 0.1321 | 0.1897 | 1604 | 1604 | 1546 | 2955 | 48.1 |  |  | 0 | 선택 | 미정 | 미정 | 미정 | 0 | 0 | 0 | 0 | 0 | 0 |  |  |  |  | 40 | 4400 | 1578 | 0.4372 | 0.6524 | 0.188 | 0.0311 | [6 empty] | 1484 | 25 | 25 | 3 | 0.22 | 57 | 25 | 미정 |  | 2021-04-25 16:09 | 1580 |  | 0 | 0 | 0 | 0 | 0 | 0 | 0.5576 | 0.7726 | 0.2409 | 0.0288 | 101650 | 67 | 30 | 141 | 0.0595 | 0.0232 | 0.0252 |  | 0.0282 | 0.0078 | 0.0034 | 0.0036
2021-04-25 | B63540 | B | 18 | SM45C | 103 | 35800 | 0.0841 | 0.1107 | 0.1107 | 0.132 | 1576 | 1576 | 1537 | 2492 |  |  |  | 0 | 미정 | 미정 | 미정 | 미정 | 0 | 0 | 0 | 302 | 0 | 0 | 0.0841 | 0.0886 | 0.0045 | 0.2024 | 42 | 7200 | 1624 | 0.4039 | 0.4967 | 0.1875 | 0.0076 | [6 empty] | 1493 | 15 | 16 | 1 | 0.61 | 81 | 24 | 미정 |  | 2021-04-25 16:56 | 1629 |  | 21 | 0 | 0 | 0 | 0 | 0 | 0.453 | 0.667 | 0.2064 | 0.0154 |  | 95 | 46 | 173 | 0.0047 | 0.0082 | 0.0125 | 0.0281 | 0.0162 | 0.0041 | 0.0048 | 0.0046
2021-04-25 | A64036 | B | 30 | AE1055LS | 101 | 35800 | 0.0619 | 0.1106 | 0.1106 | 0.1604 | 1599 | 1599 | 1546 | 2895 | 51.5 |  |  | 0 | 선택 | 미정 | 미정 | 미정 | 0 | 0 | 0 | 0 | 0 | 0 | 0.0619 | 0.0981 | 0.0026 | 0.2063 | 40 | 4200 | 1587 | 0.4962 | 0.6442 | 0.2011 | 0.0296 | [6 empty] | 1484 | 25 | 25 | 3 | 0.21 | 59 | 25 | 미정 |  | 2021-04-25 17:05 | 1585 |  | 0 | 0 | 0 | 0 | 0 | 0 | 0.5515 | 0.7728 | 0.2307 | 0.0283 | 0 | 66 | 39 | 154 | 0.0636 | 0.0228 | 0.0233 | 0.0465 | 0.0297 | 0.008 | 0.004 | 0.004
2021-04-25 | B63541 | B | 31 | SM45C | 104 | 36800 |  | 0.1364 | 0.1364 | 0.1296 | 1603 | 1603 | 1551 | 2538 |  |  |  | 0 | 미정 | 미정 | 미정 | 미정 | 0 | 0 | 0 | 306 | 0 | 0 |  |  |  |  | 44 | 5700 | 1608 | 0.4208 | 0.5623 | 0.2096 | 0.0058 | [6 empty] | 1493 | 15 | 16 | 1 | 0.44 | 59 | 21 | 미정 |  | 2021-04-25 17:55 | 1606 |  | 25 | 0 | 0 | 0 | 0 | 0 | 0.4509 | 0.6641 | 0.2107 | 0.0192 |  | 66 | 42 | 173 | 0.0039 | 0.0057 | 0.0169 |  | 0.0125 | 0.006 | 0.0058 | 0.0094
2021-04-25 | A64037 | B | 33 | AE1055LS | 95 | 35000 | 0.0701 | 0.0565 | 0.0565 | 0.19 | 1646 | 1646 | 1553 | 2913 | 50.5 |  |  | 0 | 미정 | 선택 | 미정 | 미정 | 0 | 0 | 0 | 0 | 0 | 0 | 0.0701 | 0.1115 | 0.004 | 0.05 | 40 | 4100 | 1584 | 0.4863 | 0.6528 | 0.1673 | 0.0251 | [6 empty] | 1484 | 25 | 25 | 3 | 0.21 | 55 | 24 | 미정 |  | 2021-04-25 18:12 | 1582 |  | 0 | 0 | 0 | 0 | 0 | 0 | 0.556 | 0.7783 | 0.2353 | 0.0274 | 0 | 69 | 23 | 127 | 0.0609 | 0.0251 | 0.0228 | 0.048 | 0.0477 | 0.0087 | 0.0044 | 0.0037
2021-04-25 | B63542 | B | 11 | SM45C | 104 | 38400 | 0.0552 | 0.0412 | 0.0635 | 0.1218 | 1563 | 1574 | 1547 | 2607 |  |  |  | 0 | 미정 | 미정 | 미정 | 미정 | 0 | 0 | 0 | 301 | 0 | 0 | 0.0552 | 0.0621 | 0.0037 | 0.1698 | 37 | 5200 | 1609 | 0.3614 | 0.5223 | 0.1964 | 0.0047 | [6 empty] | 1493 | 15 | 16 | 1 | 0.45 | 52 | 16 | 미정 |  | 2021-04-25 19:10 | 1599 |  | 18 | 0 | 0 | 0 | 0 | 0 | 0.4505 | 0.6734 | 0.2038 | 0.0268 |  | 77 | 28 | 133 | 0.0048 | 0.0051 | 0.024 | 0.0247 | 0.0216 | 0.0083 | 0.0072 | 0.0117
2021-04-25 | A64038 | B | 38 | AE1055LS | 96 | 35000 | 0.0748 | 0.1327 | 0.1327 | 0.1852 | 1610 | 1610 | 1546 | 2927 | 46.3 |  |  | 0 | 선택 | 미정 | 미정 | 미정 | 0 | 0 | 0 | 0 | 0 | 0 | 0.0748 | 0.1285 | 0.0037 | 0.049 | 40 | 4300 | 1571 | 0.4309 | 0.6561 | 0.1948 | 0.032 | [6 empty] | 1484 | 25 | 25 | 3 | 0.21 | 59 | 24 | 미정 |  | 2021-04-25 19:16 | 1587 |  | 0 | 15 | 0 | 0 | 0 | 0 | 0.5594 | 0.779 | 0.2342 | 0.0256 | 102600 | 68 | 21 | 120 | 0.0554 | 0.0269 | 0.0206 | 0.0432 | 0.0262 | 0.0076 | 0.004 | 0.0038
2021-04-25 | B63543 | B | 37 | SM45C | 104 | 36300 | 0.0789 | 0.0306 | 0.0306 | 0.0936 | 1620 | 1620 | 1573 | 2525 |  |  |  | 0 | 미정 | 미정 | 미정 | 미정 | 0 | 0 | 0 | 303 | 0 | 0 | 0.0789 | 0.0919 | 0.0045 | 0.1506 | 36 | 4500 | 1604 | 0.3974 | 0.5063 | 0.2054 | 0.0043 | [6 empty] | 1493 | 15 | 16 | 1 | 0.42 | 53 | 16 | 미정 |  | 2021-04-25 20:09 | 1592 |  | 20 | 0 | 0 | 0 | 0 | 0 | 0.452 | 0.6775 | 0.2102 | 0.0195 |  | 76 | 35 | 148 | 0.0051 | 0.0041 | 0.0183 | 0.0336 | 0.0223 | 0.0162 | 0.0158 | 0.0124
2021-04-25 | A64039 | B | 20 | AE1055LS | 101 | 35800 | 0.0461 | 0.2197 | 0.2197 | 0.2395 | 1616 | 1616 | 1552 | 2977 | 50.2 |  |  | 0 | 선택 | 미정 | 미정 | 미정 | 0 | 0 | 0 | 0 | 0 | 0 | 0.0461 | 0.0897 | 0.0033 | 0.0862 | 40 | 3600 | 1592 | 0.4927 | 0.6335 | 0.1972 | 0.0278 | [6 empty] | 1484 | 25 | 25 | 3 | 0.21 | 63 | 23 | 미정 |  | 2021-04-25 20:12 | 1582 |  | 0 | 7 | 0 | 0 | 0 | 0 | 0.557 | 0.7831 | 0.2358 | 0.0308 | 0 | 66 | 32 | 135 | 0.0611 | 0.0268 | 0.0259 | 0.0395 | 0.0182 | 0.0056 | 0.0043 | 0.0034
2021-04-25 | B63544 | B | 18 | SM45C | 104 | 36900 | 0.0963 | 0.038 | 0.038 | 0.1514 | 1582 | 1582 | 1547 | 2553 |  |  |  | 0 | 미정 | 미정 | 미정 | 미정 | 0 | 0 | 0 | 304 | 0 | 0 | 0.0963 | 0.1014 | 0.0054 | 0.0391 | 36 | 5700 | 1615 | 0.4193 | 0.5552 | 0.2232 | 0.0052 | [6 empty] | 1493 | 15 | 17 | 1 | 0.45 | 60 | 23 | 미정 |  | 2021-04-25 21:08 | 1611 |  | 25 | 0 | 0 | 0 | 0 | 0 | 0.4573 | 0.6587 | 0.2259 | 0.0123 | 99600 | 76 | 37 | 157 | 0.0052 | 0.0052 | 0.0187 | 0.0277 | 0.0329 | 0.0179 | 0.0158 | 0.0166
2021-04-25 | A64040 | B | 30 | AE1055LS | 101 | 35600 | 0.0691 | 0.0671 | 0.0671 | 0.1128 | 1617 | 1617 | 1540 | 3011 | 38.2 |  |  | 0 | 미정 | 미정 | 미정 | 미정 | 0 | 0 | 0 | 0 | 0 | 0 | 0.0691 | 0.1217 | 0.0043 | 0.1844 | 40 | 4800 | 1585 | 0.5057 | 0.6569 | 0.1841 | 0.0186 | [6 empty] | 1484 | 25 | 25 | 3 | 0.21 | 59 | 23 | 미정 |  | 2021-04-25 21:13 | 1585 |  | 0 | 20 | 0 | 0 | 0 | 0 | 0.5498 | 0.7864 | 0.2232 | 0.0275 | 102050 | 69 | 22 | 123 | 0.0463 | 0.0217 | 0.0222 | 0.0422 | 0.0285 | 0.0046 | 0.0037 | 0.0054
2021-04-25 | B63545 | B | 31 | SM45C | 104 | 36700 | 0.079 | 0.0314 | 0.0314 | 0.1106 | 1575 | 1575 | 1536 | 2569 |  |  |  | 0 | 미정 | 미정 | 미정 | 미정 | 0 | 0 | 0 | 303 | 0 | 0 | 0.079 | 0.0682 | 0.0066 | 0.4644 | 48 | 6800 | 1626 | 0.4203 | 0.5239 | 0.163 | 0.0034 | [6 empty] | 1493 | 15 | 18 | 1 | 0.42 | 66 | 25 | 미정 |  | 2021-04-25 22:18 | 1618 |  | 24 | 0 | 34 | 0 | 0 | 0 | 0.4533 | 0.6701 | 0.2147 | 0.0057 | 97250 | 74 | 35 | 164 | 0.0034 | 0.0037 | 0.0138 | 0.0239 | 0.0335 | 0.0106 | 0.0117 | 0.0128
2021-04-25 | A64041 | B | 33 | AE1055LS | 101 | 35600 | 0.0514 | 0.0365 | 0.0365 | 0.2329 | 1636 | 1636 | 1544 | 2952 | 50.8 |  |  | 0 | 미정 | 선택 | 미정 | 미정 | 0 | 0 | 0 | 0 | 0 | 0 | 0.0514 | 0.0865 | 0.0046 | 0.2394 | 40 | 4200 | 1596 | 0.5054 | 0.6781 | 0.1958 | 0.0209 | [6 empty] | 1484 | 25 | 25 | 3 | 0.21 | 68 | 29 | 미정 |  | 2021-04-25 22:08 | 1596 |  | 0 | 0 | 0 | 0 | 0 | 0 | 0.545 | 0.7832 | 0.2327 | 0.0288 |  | 65 | 33 | 135 | 0.0622 | 0.0256 | 0.0244 | 0.04 | 0.0203 | 0.0043 | 0.0031 | 0.004
2021-04-25 | A64042 | B | 38 | AE1055LS | 101 | 35600 | 0.0543 | 0.1099 | 0.1099 | 0.1519 | 1570 | 1570 | 1533 | 2947 | 43.6 |  |  | 0 | 미정 | 선택 | 미정 | 미정 | 0 | 0 | 0 | 0 | 0 | 0 | 0.0543 | 0.1021 | 0.0037 | 0.0975 | 42 | 5700 | 1599 | 0.4168 | 0.653 | 0.1799 | 0.0353 | [6 empty] | 1484 | 25 | 25 | 3 | 0.22 | 71 | 34 | 미정 |  | 2021-04-25 23:09 | 1599 |  | 0 | 0 | 24 | 0 | 0 | 0 | 0.543 | 0.7678 | 0.2452 | 0.0276 | 102650 | 77 | 19 | 122 | 0.0523 | 0.0237 | 0.023 | 0.0411 | 0.0433 | 0.0117 | 0.0034 | 0.0039
2021-04-25 | B63546 | B | 11 | SM45CR2 | 104 | 36800 | 0.0683 | 0.0977 | 0.0977 | 0.0926 | 1620 | 1620 | 1570 | 2615 |  |  |  | 0 | 미정 | 미정 | 미정 | 미정 | 0 | 0 | 0 | 210 | 0 | 0 | 0.0683 | 0.061 | 0.0029 | 0.1053 | 43 | 5700 | 1636 | 0.3232 | 0.3924 | 0.1464 | 0.0033 | [6 empty] | 1494 | 15 | 15 | 1 | 0.45 | 66 | 26 | 미정 |  | 2021-04-25 23:14 | 1616 |  | 44 | 0 | 0 | 0 | 0 | 0 | 0.434 | 0.769 | 0.2257 | 0.0363 | 97600 | 82 | 36 | 168 | 0.0029 | 0.0045 | 0.0296 | 0.0268 | 0.0253 | 0.0124 | 0.0103 | 0.0206
2021-04-25 | A64043 | B | 20 | AE1055LS | 101 | 34800 | 0.0514 | 0.172 | 0.172 | 0.2246 | 1602 | 1602 | 1555 | 3041 | 65.7 |  |  | 0 | 미정 | 선택 | 미정 | 미정 | 0 | 0 | 0 | 196 | 0 | 0 | 0.0514 | 0.0855 | 0.0062 | 0.2143 | 42 | 4700 | 1591 | 0.4891 | 0.651 | 0.2173 | 0.0396 | [6 empty] | 1484 | 25 | 26 | 3 | 0.21 | 66 | 25 | 미정 |  | 2021-04-26 00:03 | 1591 |  | 0 | 0 | 0 | 0 | 0 | 0 | 0.558 | 0.7659 | 0.2389 | 0.0234 | 100150 | 77 | 35 | 147 | 0.0814 | 0.0246 | 0.0238 | 0.0393 | 0.0398 | 0.0103 | 0.0038 | 0.0044
2021-04-25 | B63547 | B | 37 | SM45CR2 | 103 | 36300 | 0.0563 | 0.026 | 0.0434 | 0.1556 | 1620 | 1605 | 1554 | 2599 |  |  |  | 0 | 미정 | 미정 | 미정 | 미정 | 0 | 0 | 0 | 205 | 0 | 0 | 0.0563 | 0.0607 | 0.0038 | 0.283 | 43 | 6000 | 1631 | 0.3817 | 0.4121 | 0.1672 | 0.0034 | [6 empty] | 1494 | 15 | 15 | 1 | 0.39 | 60 | 16 | 미정 |  | 2021-04-26 00:14 | 1610 |  | 53 | 0 | 12 | 0 | 0 | 0 | 0.4438 | 0.7676 | 0.243 | 0.0352 | 96650 | 86 | 55 | 199 | 0.0046 | 0.0043 | 0.0284 | 0.022 | 0.0208 | 0.0099 | 0.0081 | 0.0203
2021-04-25 | A64044 | B | 30 | AE1055LS | 85 | 31900 | 0.039 | 0.1707 | 0.1707 | 0.1889 | 1650 | 1650 | 1593 | 2759 | 48 |  |  | 0 | 선택 | 미정 | 미정 | 미정 | 0 | 0 | 0 | 207 | 0 | 0 | 0.039 | 0.0834 | 0.0015 | 0.1026 | 43 | 3900 | 1593 | 0.4116 | 0.7066 | 0.2174 | 0.0206 | [6 empty] | 1484 | 25 | 25 | 3 | 0.22 | 73 | 27 | 미정 |  | 2021-04-26 01:09 | 1593 |  | 0 | 0 | 0 | 0 | 0 | 0 | 0.566 | 0.7851 | 0.2428 | 0.0285 | 89950 | 70 | 40 | 156 | 0.0671 | 0.0222 | 0.0237 | 0.0436 | 0.0211 | 0.0042 | 0.0024 | 0.0041
2021-04-25 | B63548 | B | 18 | SM45CR2 | 105 | 36400 | 0.0532 | 0.0301 | 0.0301 | 0.1945 | 1600 | 1600 | 1540 | 2652 |  |  |  | 0 | 미정 | 미정 | 미정 | 미정 | 0 | 0 | 0 | 200 | 0 | 0 | 0.0532 | 0.0553 | 0.0048 | 0.117 | 44 | 7700 | 1628 | 0.3891 | 0.4099 | 0.1586 | 0.0038 | [6 empty] | 1494 | 15 | 15 | 1 | 0.42 | 84 | 30 | 미정 |  | 2021-04-26 01:24 | 1631 |  | 33 | 0 | 0 | 0 | 0 | 0 | 0.4481 | 0.7546 | 0.2308 | 0.0337 | 98800 | 91 | 57 | 208 | 0.0031 | 0.0049 | 0.0315 | 0.0248 | 0.0208 | 0.0078 | 0.007 | 0.0205
2021-04-25 | B63549 | B | 33 | AE1055LS | 104 | 36900 | 0.0619 | 0.1629 | 0.1435 | 0.1851 | 1602 | 1605 | 1568 | 2779 | 44.3 |  |  | 0 | 미정 | 선택 | 미정 | 미정 | 0 | 0 | 0 | 150 | 0 | 0 | 0.0619 | 0.099 | 0.0199 | 0.1422 | 48 | 5400 | 1590 | 0.3938 | 0.3828 | 0.1498 | 0.0254 | 0.175 | 57.955 | 26.833 | 4.724 | 12.268 | 2.159 | 1484 | 25 | 26 | 3 | 0.22 | 61 | 27 | 미정 |  | 2021-04-26 02:23 | 1590 |  | 0 | 0 | 0 | 0 | 0 | 0 | 0.543 | 0.7746 | 0.2446 | 0.027 | 101350 | 68 | 18 | 122 | 0.0595 | 0.022 | 0.0231 | 0.0289 | 0.0395 | 0.0044 | 0.0021 | 0.0028
2021-04-25 | B63550 | B | 31 | 20NC6 | 104 | 37200 | 0.0493 | 0.0473 | 0.0473 | 0.0952 | 1606 | 1606 | 1561 | 2688 |  |  |  | 0 | 미정 | 미정 | 미정 | 미정 | 0 | 0 | 0 | 152 | 0 | 0 | 0.0493 | 0.0636 | 0.0046 | 0.0032 | 49 | 9400 | 1665 | 0.1309 | 0.5774 | 0.1044 | 0.0027 | [6 empty] | 1507 | 18 | 20 | 1 | 0.5 | 80 | 29 | 미정 |  | 2021-04-26 03:20 | 1667 |  | 55 | 0 | 31 | 0 | 0 | 0 | 0.173 | 0.7731 | 0.2496 | 0.0286 | 99000 | 77 | 20 | 150 | 0.0017 | 0.0045 | 0.0229 | 0.0215 | 0.0275 | 0.0118 | 0.0083 | 0.0177
2021-04-25 | A64045 | B | 38 | AE1055LS | 101 | 37800 |  | 0.1398 | 0.0816 | 0.1201 | 1559 | 1605 | 1538 | 3070 | 36 |  |  | 0 | 선택 | 미정 | 미정 | 미정 | 0 | 0 | 0 | 201 | 0 | 0 |  |  |  |  | 40 | 4800 | 1579 | 0.4074 | 0.6673 | 0.189 | 0.0335 | [6 empty] | 1484 | 25 | 25 | 3 | 0.21 | 59 | 24 | 미정 |  | 2021-04-26 03:36 | 1579 |  | 0 | 32 | 22 | 0 | 0 | 0 | 0.542 | 0.7619 | 0.2473 | 0.031 |  | 69 | 13 | 96 | 0.0441 | 0.0234 | 0.0272 |  | 0.0197 | 0.0067 | 0.0028 | 0.0035
2021-04-25 | B63551 | B | 11 | 20NC6 | 104 | 37400 | 0.0577 | 0.0724 | 0.0724 | 0.0988 | 1611 | 1611 | 1562 | 2652 |  |  |  | 0 | 미정 | 미정 | 미정 | 미정 | 0 | 0 | 0 | 150 | 0 | 0 | 0.0577 | 0.062 | 0.0023 | 0.1224 | 48 | 8500 | 1645 | 0.1221 | 0.6077 | 0.1737 | 0.0044 | [6 empty] | 1507 | 18 | 18 | 1 | 0.41 | 71 | 32 | 미정 |  | 2021-04-26 04:35 | 1642 |  | 110 | 0 | 50 | 0 | 0 | 0 | 0.18 | 0.7881 | 0.2661 | 0.03 | 99650 | 80 | 16 | 137 | 0.0052 | 0.0051 | 0.0244 | 0.0204 | 0.0181 | 0.0094 | 0.0078 | 0.0185
2021-04-25 | A64046 | B | 20 | AE1055LS | 101 | 35600 | 0.0702 | 0.0806 | 0.0806 | 0.1578 | 1584 | 1584 | 1532 | 2889 |  |  |  | 0 | 선택 | 미정 | 미정 | 미정 | 0 | 0 | 0 | 396 | 0 | 0 | 0.0702 | 0.1135 | 0.0039 | 0.2877 | 40 | 5100 | 1593 | 0.3928 | 0.6799 | 0.195 | 0.0255 | [6 empty] | 1484 | 25 | 25 | 3 | 0.21 | 109 | 25 | 미정 |  | 2021-04-26 04:31 | 1593 |  | 0 | 9 | 0 | 0 | 0 | 0 | 0.554 | 0.7743 | 0.2402 | 0.029 |  | 80 | 15 | 100 | 0.0619 | 0.0202 | 0.0255 | 0.0424 | 0.0208 | 0.0061 | 0.0035 | 0.0041
2021-04-25 | A64047 | B | 30 | AE1055MS | 101 | 35500 | 0.0576 | 0.1483 | 0.1483 | 0.1609 | 1621 | 1621 | 1556 | 2977 | 38.2 |  |  | 0 | 선택 | 미정 | 미정 | 미정 | 0 | 0 | 0 | 0 | 0 | 0 | 0.0576 | 0.1008 | 0.0031 | 0.1174 | 42 | 6000 | 1619 | 0.4622 | 0.5676 | 0.093 | 0.018 | [6 empty] | 1486 | 20 | 21 | 3 | 0.47 | 89 | 34 | 미정 |  | 2021-04-26 05:29 | 1619 |  | 0 | 0 | 32 | 0 | 0 | 0 | 0.555 | 0.7076 | 0.1568 | 0.0171 |  | 96 | 35 | 143 | 0.0465 | 0.0164 | 0.0116 | 0.0386 | 0.0189 | 0.0064 | 0.0026 | 0.0198
2021-04-25 | B63552 | B | 37 | 20NC6 | 104 | 37600 |  | 0.0215 | 0.0355 | 0.1392 | 1660 | 1597 | 1558 | 2598 |  |  |  | 0 | 미정 | 미정 | 미정 | 미정 | 0 | 0 | 0 | 206 | 0 | 0 |  |  |  |  | 48 | 8400 | 1645 | 0.1426 | 0.558 | 0.1816 | 0.0042 | [6 empty] | 1507 | 18 | 18 | 1 | 0.47 | 69 | 31 | 미정 |  | 2021-04-26 05:39 | 1642 |  | 43 | 0 | 11 | 0 | 0 | 0 | 0.17 | 0.7717 | 0.2521 | 0.0257 | 100450 | 176 | 19 | 146 | 0.0039 | 0.005 | 0.0224 |  | 0.0165 | 0.0096 | 0.0079 | 0.0199
2021-04-25 | B63553 | I | 18 | SM55CI | 92 | 35800 | 0.0571 | 0.0616 | 0.1498 | 0.1786 | 1693 | 1674 | 1605 | 2563 | 13.3 |  |  | 0 | 미정 | 미정 | 미정 | 미정 | 0 | 0 | 0 | 106 | 0 | 0 | 0.0571 | 0.0585 | 0.0049 | 0.0189 | 33 | 4400 | 1652 | 0.461 | 0.5004 | 0.1947 | 0.0066 | [6 empty] | 1487 | 20 | 25 | 1 | 0.49 | 71 | 0 | 미정 |  | 2021-04-26 06:27 | 1641 |  | 32 | 0 | 36 | 0 | 0 | 0 | 0.526 | 0.6902 | 0.2149 | 0.0047 | 84800 | 952 | 23 | 133 | 0.0149 | 0.0064 | 0.0046 | 0.0225 | 0.0121 | 0.0071 | 0.0075 | 0.0062
2021-04-25 | A64048 | B | 33 | AE1055MS | 101 | 36900 | 0.0363 | 0.1233 | 0.1233 | 0.1787 | 1612 | 1612 | 1539 | 3179 | 31 |  |  | 0 | 선택 | 미정 | 미정 | 미정 | 0 | 0 | 0 | 0 | 0 | 0 | 0.0363 | 0.0608 | 0.003 | 0.1617 | 43 | 4700 | 1589 | 0.4745 | 0.6197 | 0.1209 | 0.0213 | [6 empty] | 1486 | 20 | 20 | 3 | 0.22 | 60 | 23 | 미정 |  | 2021-04-26 06:37 | 1585 |  | 0 | 27 | 12 | 0 | 0 | 0 | 0.557 | 0.7101 | 0.1365 | 0.0179 | 104400 | 74 | 29 | 136 | 0.0358 | 0.0237 | 0.0152 | 0.0354 | 0.0213 | 0.0069 | 0.0047 | 0.0207
2021-04-26 | B63554 | I | 31 | AE4145MA2 | 102 | 38500 | 0.0483 | 0.0645 | 0.1669 | 0.1152 | 1585 | 1587 | 1548 | 2574 | 17.9 |  |  | 0 | 미정 | 미정 | 미정 | 미정 | 0 | 0 | 0 | 0 | 0 | 0 | 0.0483 | 0.0585 | 0.0031 | 0.197 | 56 | 9700 | 1642 | 0.4098 | 0.9575 | 0.2108 | 0.0201 | [6 empty] | 1486 | 20 | 25 | 1 | 0.45 | 77 | 0 | 미정 |  | 2021-04-26 07:46 | 1650 |  | 62 | 0 | 14 | 0 | 0 | 0 | 0.456 | 1.193 | 0.2603 | 0.0207 | 98550 | 827 | 19 | 154 | 0.0284 | 0.0141 | 0.0255 | 0.0112 | 0.0078 | 0.0029 | 0.003 | 0.0029
2021-04-26 | A64049 | B | 38 | AE1055MS | 101 | 34700 | 0.0465 | 0.1326 | 0.1326 | 0.1789 | 1645 | 1645 | 1566 | 3176 | 39 |  |  | 0 | 선택 | 미정 | 미정 | 미정 | 0 | 0 | 0 | 0 | 0 | 0 | 0.0465 | 0.0722 | 0.0023 | 0.0829 | 42 | 4000 | 1589 | 0.3867 | 0.634 | 0.1217 | 0.0156 | [6 empty] | 1486 | 20 | 20 | 3 | 0.23 | 62 | 21 | 미정 |  | 2021-04-26 07:34 | 1594 |  | 0 | 20 | 28 | 0 | 0 | 0 | 0.546 | 0.7042 | 0.1331 | 0.0159 |  | 70 | 39 | 151 | 0.0498 | 0.0096 | 0.0126 | 0.0408 | 0.0162 | 0.0068 | 0.0055 | 0.0226
2021-04-26 | A64050 | B | 20 | AE1055MS | 101 | 34800 |  | 0.3402 | 0.1463 | 0.2193 | 1565 | 1587 | 1530 | 3035 | 52 |  |  | 0 | 선택 | 미정 | 미정 | 미정 | 0 | 0 | 0 | 0 | 0 | 0 |  |  |  |  | 40 | 4700 | 1594 | 0.5033 | 0.5846 | 0.1218 | 0.022 | [6 empty] | 1486 | 20 | 21 | 3 | 0.22 | 64 | 18 | 미정 |  | 2021-04-26 08:39 | 1594 |  | 0 | 27 | 31 | 0 | 0 | 0 | 0.5491 | 0.7063 | 0.1311 | 0.0163 |  | 71 | 38 | 145 | 0.0646 | 0.0161 | 0.0134 |  | 0.0281 | 0.0067 | 0.0052 | 0.0225
2021-04-26 | B63555 | I | 11 | SM45CI | 92 | 35200 | 0.0752 | 0.03 | 0.0986 | 0.1466 | 1614 | 1578 | 1541 | 2224 |  |  |  | 0 | 미정 | 미정 | 미정 | 미정 | 0 | 0 | 0 | 206 | 0 | 0 | 0.0752 | 0.088 | 0.0042 | 0.0758 | 50 | 7400 | 1657 | 0.3393 | 0.4765 | 0.1456 | 0.0049 | [6 empty] | 1493 | 20 | 24 | 1 | 0.39 | 81 | 0 | 미정 |  | 2021-04-26 08:55 | 1653 |  | 0 | 0 | 0 | 0 | 0 | 0 | 0.4433 | 0.6787 | 0.2104 | 0.006 | 90050 | 1263 | 26 | 161 | 0.0038 | 0.0071 | 0.0058 | 0.0245 | 0.0072 | 0.0036 | 0.0038 | 0.014
2021-04-26 | B63556 | B | 37 | 38MNSIVS5 | 104 | 38200 | 0.0356 | 0.0262 | 0.1416 | 0.1353 | 1640 | 1574 | 1545 | 2551 |  |  |  | 0 | 미정 | 미정 | 미정 | 미정 | 0 | 0 | 0 | 308 | 0 | 0 | 0.0356 | 0.0591 | 0.0024 | 0.0162 | 54 | 9300 | 1701 | 0.2757 | 0.9895 | 0.6616 | 0.0115 | [6 empty] | 1491 | 25 | 27 | 1 | 0.53 | 91 | 48 | 미정 |  | 2021-04-26 10:04 | 1681 |  | 61 | 0 | 42 | 0 | 0 | 0 | 0.368 | 1.2809 | 0.8607 | 0.0235 | 96650 | 82 | 14 | 163 | 0.0048 | 0.0154 | 0.0183 | 0.023 | 0.0105 | 0.0041 | 0.0038 | 0.0507
2021-04-26 | A64051 | B | 30 | AE1055MS | 101 | 35900 | 0.0518 | 0.1468 | 0.1277 | 0.2356 | 1564 | 1588 | 1518 | 3176 | 59.7 |  |  | 0 | 선택 | 미정 | 미정 | 미정 | 0 | 0 | 0 | 0 | 0 | 0 | 0.0518 | 0.0749 | 0.0041 | 0.0727 | 41 | 5900 | 1587 | 0.4756 | 0.5987 | 0.1034 | 0.037 | [6 empty] | 1486 | 20 | 20 | 3 | 0.22 | 65 | 27 | 미정 |  | 2021-04-26 09:56 | 1588 |  | 0 | 28 | 21 | 0 | 0 | 0 | 0.547 | 0.7157 | 0.1394 | 0.0154 | 108100 | 78 | 18 | 109 | 0.0692 | 0.0198 | 0.0155 | 0.0489 | 0.038 | 0.0144 | 0.0086 | 0.0231
2021-04-26 | A64052 | B | 33 | AE1055MS | 100 | 36500 | 0.0471 | 0.2165 | 0.1636 | 0.165 | 1567 | 1589 | 1554 | 3255 | 23.9 |  |  | 0 | 선택 | 미정 | 미정 | 미정 | 0 | 0 | 0 | 0 | 0 | 0 | 0.0471 | 0.076 | 0.0038 | 0.1334 | 42 | 4200 | 1591 | 0.4493 | 0.6131 | 0.1021 | 0.014 | [6 empty] | 1486 | 20 | 20 | 3 | 0.24 | 68 | 24 | 미정 |  | 2021-04-26 10:57 | 1583 |  | 0 | 18 | 21 | 0 | 0 | 0 | 0.5553 | 0.7116 | 0.1404 | 0.0204 | 103600 | 77 | 31 | 130 | 0.0557 | 0.0093 | 0.017 | 0.0518 | 0.0409 | 0.0109 | 0.0086 | 0.025
2021-04-26 | B63557 | B | 18 | 38MNSIVS5 | 103 | 37900 | 0.1212 | 0.0322 | 0.0432 | 0.1282 | 1605 | 1575 | 1540 | 2425 |  |  |  | 0 | 미정 | 미정 | 미정 | 미정 | 0 | 0 | 0 | 303 | 0 | 0 | 0.1212 | 0.1289 | 0.0064 | 0.0765 | 55 | 9400 | 1685 | 0.2831 | 1.0192 | 0.6768 | 0.0104 | [6 empty] | 1491 | 25 | 25 | 1 | 0.32 | 77 | 39 | 미정 |  | 2021-04-26 11:17 | 1668 |  | 50 | 0 | 41 | 0 | 0 | 0 | 0.364 | 1.2826 | 0.8605 | 0.0226 | 99300 | 70 | 12 | 162 | 0.0061 | 0.0123 | 0.0204 | 0.019 | 0.0126 | 0.004 | 0.004 | 0.0531
2021-04-26 | A64053 | B | 38 | AE1055MS | 101 | 35800 | 0.0553 | 0.2334 | 0.2334 | 0.3809 | 1613 | 1613 | 1532 | 2910 | 56.8 |  |  | 0 | 선택 | 미정 | 미정 | 미정 | 0 | 0 | 0 | 0 | 0 | 0 | 0.0553 | 0.0771 | 0.0017 | 0.1851 | 41 | 4700 | 1582 | 0.602 | 0.6222 | 0.1189 | 0.019 | [6 empty] | 1486 | 20 | 20 | 3 | 0.23 | 72 | 37 | 미정 |  | 2021-04-26 11:51 | 1582 |  | 0 | 51 | 43 | 0 | 0 | 0 | 0.583 | 0.7125 | 0.1297 | 0.0181 | 100550 | 77 | 12 | 123 | 0.0705 | 0.0149 | 0.0148 | 0.0408 | 0.0284 | 0.0074 | 0.0066 | 0.0237
2021-04-26 | B63558 | B | 31 | 38MNSIVS5 | 104 | 38300 | 0.056 | 0.0448 | 0.058 | 0.0838 | 1578 | 1584 | 1547 | 2529 |  |  |  | 0 | 미정 | 미정 | 미정 | 미정 | 0 | 0 | 0 | 304 | 0 | 0 | 0.056 | 0.0724 | 0.0044 | 0.2915 | 49 | 8800 | 1664 | 0.2429 | 0.9118 | 0.7209 | 0.0106 | [6 empty] | 1491 | 25 | 25 | 1 | 0.32 | 81 | 43 | 미정 |  | 2021-04-26 12:20 | 1659 |  | 91 | 0 | 33 | 0 | 0 | 0 | 0.368 | 1.2906 | 0.8694 | 0.0101 | 99350 | 75 | 17 | 157 | 0.0073 | 0.0124 | 0.0097 | 0.019 | 0.0161 | 0.0052 | 0.0041 | 0.0491
2021-04-26 | A64054 | B | 20 | AE1055MS | 100 | 38600 | 0.1038 | 0.3189 | 0.2202 | 0.2373 | 1615 | 1653 | 1603 | 3180 | 57 |  |  | 0 | 선택 | 미정 | 미정 | 미정 | 0 | 0 | 0 | 0 | 0 | 0 | 0.1038 | 0.1864 | 0.0044 | 0.1109 | 44 | 4200 | 1584 | 0.4959 | 0.5905 | 0.0813 | 0.0262 | [6 empty] | 1486 | 20 | 21 | 3 | 0.22 | 64 | 23 | 미정 |  | 2021-04-26 12:54 | 1585 |  | 0 | 30 | 33 | 0 | 0 | 0 | 0.55 | 0.7083 | 0.1383 | 0.0187 | 104300 | 83 | 44 | 162 | 0.0678 | 0.0159 | 0.0154 | 0.0541 | 0.0543 | 0.0267 | 0.0119 | 0.0237
2021-04-26 | B63559 | B | 11 | 38MNSIVS5 | 105 | 39900 | 0.0527 | 0.0263 | 0.0848 | 0.0853 | 1655 | 1574 | 1536 | 2562 |  |  |  | 0 | 미정 | 미정 | 미정 | 미정 | 0 | 0 | 0 | 301 | 0 | 0 | 0.0527 | 0.0739 | 0.0039 | 0.1362 | 54 | 9200 | 1670 | 0.2487 | 0.9364 | 0.6879 | 0.009 | [6 empty] | 1491 | 25 | 26 | 1 | 0.28 | 72 | 41 | 미정 |  | 2021-04-26 13:36 | 1659 |  | 85 | 0 | 26 | 0 | 0 | 0 | 0.366 | 1.2819 | 0.8622 | 0.009 | 103800 | 78 | 13 | 150 | 0.0174 | 0.0107 | 0.0083 | 0.0181 | 0.0093 | 0.0045 | 0.004 | 0.0543
2021-04-26 | A64055 | B | 30 | AE1541M7 | 101 | 36300 | 0.1545 | 0.0804 | 0.0804 | 0.1095 | 1606 | 1606 | 1540 | 3044 | 34.4 |  |  | 0 | 선택 | 미정 | 미정 | 미정 | 0 | 0 | 0 | 0 | 0 | 0 | 0.1545 | 0.2496 | 0.0027 | 0.2075 | 39 | 6000 | 1614 | 0.3198 | 1.3512 | 0.1858 | 0.0197 | [6 empty] | 1493 | 20 | 20 | 3 | 0.23 | 76 | 1 | 미정 |  | 2021-04-26 13:54 | 1614 |  | 0 | 24 | 19 | 0 | 0 | 0 | 0.395 | 1.5184 | 0.2479 | 0.022 | 99850 | 83 | 61 | 195 | 0.0431 | 0.0153 | 0.0178 | 0.049 | 0.0429 | 0.0145 | 0.0071 | 0.0088
2021-04-26 | B63560 | B | 37 | 38MNSIVS5 | 103 | 38700 | 0.0972 | 0.1934 | 0.1934 | 0.1604 | 1610 | 1610 | 1565 | 2532 |  |  |  | 0 | 미정 | 미정 | 미정 | 미정 | 0 | 0 | 0 | 303 | 0 | 0 | 0.0972 | 0.1698 | 0.0068 | 0.1017 | 38 | 6900 | 1666 | 0.3121 | 1.1175 | 0.819 | 0.0117 | [6 empty] | 1491 | 25 | 26 | 1 | 0.35 | 73 | 36 | 미정 |  | 2021-04-26 14:34 | 1657 |  | 220 | 0 | 0 | 0 | 0 | 0 | 0.371 | 1.2811 | 0.8624 | 0.0082 | 97950 | 74 | 27 | 157 | 0.0043 | 0.0128 | 0.0078 | 0.0312 | 0.0171 | 0.0066 | 0.0053 | 0.0507
2021-04-26 | A64056 | B | 33 | AE1541M7 | 100 | 35600 | 0.076 | 0.1224 | 0.1224 | 0.1598 | 1582 | 1582 | 1530 | 2976 | 43.9 |  |  | 0 | 선택 | 미정 | 미정 | 미정 | 0 | 0 | 0 | 0 | 0 | 0 | 0.076 | 0.1511 | 0.0031 | 0.2113 | 39 | 5600 | 1607 | 0.3369 | 1.3524 | 0.1723 | 0.0204 | [6 empty] | 1493 | 20 | 20 | 3 | 0.22 | 71 | 21 | 미정 |  | 2021-04-26 15:04 | 1600 |  | 0 | 13 | 0 | 0 | 0 | 0 | 0.3893 | 1.5097 | 0.2409 | 0.0209 | 0 | 71 | 51 | 173 | 0.0533 | 0.0179 | 0.0193 | 0.0514 | 0.0309 | 0.0111 | 0.0067 | 0.007
2021-04-26 | B63561 | B | 38 | 38MNSIVS5 | 104 | 40100 | 0.1033 | 0.0888 | 0.1032 | 0.1629 | 1538 | 1587 | 1539 | 2717 |  |  |  | 0 | 선택 | 미정 | 미정 | 미정 | 0 | 0 | 0 | 303 | 0 | 0 | 0.1033 | 0.136 | 0.0054 | 0.0768 | 46 | 8500 | 1657 | 0.2821 | 1.198 | 0.8111 | 0.0099 | [6 empty] | 1491 | 25 | 26 | 1 | 0.35 | 73 | 39 | 미정 |  | 2021-04-26 15:52 | 1660 |  | 120 | 0 | 31 | 0 | 0 | 0 | 0.368 | 1.2968 | 0.8543 | 0.0089 |  | 76 | 17 | 142 | 0.0046 | 0.0112 | 0.008 | 0.0369 | 0.0165 | 0.0052 | 0.0056 | 0.0549
2021-04-26 | A64057 | B | 6 | AE1541M7 | 101 | 36300 | 0.0508 | 0.0533 | 0.0533 | 0.133 | 1628 | 1628 | 1551 | 2930 | 41.4 |  |  | 0 | 미정 | 선택 | 미정 | 미정 | 0 | 0 | 0 | 0 | 0 | 0 | 0.0508 | 0.1407 | 0.0069 | 0.2055 | 40 | 5200 | 1603 | 0.2922 | 1.342 | 0.1859 | 0.0207 | [6 empty] | 1493 | 20 | 20 | 3 | 0.21 | 49 | 5 | 미정 |  | 2021-04-26 16:06 | 1603 |  | 0 | 26 | 0 | 0 | 0 | 0 | 0.3841 | 1.5211 | 0.2423 | 0.0224 | 101850 | 53 | 31 | 153 | 0.0515 | 0.0204 | 0.0201 | 0.0275 | 0.0325 | 0.0111 | 0.0075 | 0.0073
2021-04-26 | B63562 | B | 18 | 38MNSIVS5 | 93 | 35600 | 0.0791 | 0.1174 | 0.1174 | 0.1687 | 1583 | 1583 | 1562 | 2602 | 3.4 |  |  | 0 | 미정 | 선택 | 미정 | 미정 | 0 | 0 | 0 | 0 | 0 | 0 | 0.0791 | 0.0794 | 0.0033 | 0.1524 | 57 | 9700 | 1653 | 0.3236 | 1.1007 | 0.8792 | 0.0108 | [6 empty] | 1491 | 25 | 26 | 1 | 0.36 | 75 | 46 | 미정 |  | 2021-04-26 17:14 | 1662 |  | 125 | 0 | 96 | 0 | 0 | 0 | 0.367 | 1.2758 | 0.8539 | 0.0064 |  | 78 | 4 | 127 | 0.0043 | 0.0085 | 0.0062 | 0.0356 | 0.0235 | 0.0177 | 0.0155 | 0.0554
2021-04-26 | A64058 | B | 20 | AE1541M7 | 103 | 38000 | 0.0477 | 0.0662 | 0.0662 | 0.2892 | 1592 | 1592 | 1501 | 2945 | 40.1 |  |  | 0 | 미정 | 미정 | 미정 | 미정 | 0 | 0 | 0 | 0 | 0 | 0 | 0.0477 | 0.0791 | 0.0018 | 0.1167 | 41 | 7200 | 1601 | 0.3418 | 1.2499 | 0.1791 | 0.0281 | [6 empty] | 1493 | 20 | 20 | 3 | 0.21 | 63 | 28 | 미정 |  | 2021-04-26 17:23 | 1601 |  | 0 | 15 | 18 | 0 | 0 | 0 | 0.3942 | 1.5081 | 0.2397 | 0.0239 | 95550 | 76 | 9 | 99 | 0.0531 | 0.0179 | 0.0197 | 0.0307 | 0.0367 | 0.0106 | 0.0047 | 0.0053
2021-04-26 | B63563 | B | 31 | 38MNSIVS5 | 98 | 37600 | 0.1904 | 0.1971 | 0.1442 | 0.1772 | 1524 | 1597 | 1559 | 2727 |  |  |  | 0 | 미정 | 선택 | 미정 | 미정 | 0 | 0 | 0 | 0 | 0 | 0 | 0.1904 | 0.1728 | 0.0059 | 0.03 | 53 | 9100 | 1652 | 0.3178 | 1.1541 | 0.6481 | 0.0071 | [6 empty] | 1491 | 25 | 26 | 1 | 0.41 | 65 | 32 | 미정 |  | 2021-04-26 18:20 | 1652 |  | 93 | 0 | 21 | 0 | 0 | 0 | 0.3618 | 1.2773 | 0.8542 | 0.0051 |  | 92 | 7 | 129 | 0.0039 | 0.0084 | 0.005 | 0.0406 | 0.056 | 0.0324 | 0.0259 | 0.0556
2021-04-26 | A64059 | B | 30 | SNCM5 | 101 | 36700 | 0.0474 | 0.0889 | 0.0889 | 0.0894 | 1624 | 1624 | 1571 | 2990 | 22.7 |  |  | 0 | 미정 | 미정 | 미정 | 미정 | 0 | 0 | 0 | 0 | 0 | 0 | 0.0474 | 0.0786 | 0.0021 | 0.0054 | 42 | 8400 | 1620 | 0.2198 | 0.3284 | 0.1991 | 0.0126 | [6 empty] | 1492 | 16 | 20 | 3 | 0.24 | 100 | 45 | 미정 |  | 2021-04-26 18:24 | 1620 |  | 0 | 0 | 0 | 0 | 0 | 0 | 0.287 | 0.4234 | 0.2108 | 0.0205 | 106550 | 99 | 37 | 149 | 0.0327 | 0.0128 | 0.014 | 0.0325 | 0.0127 | 0.0043 | 0.0032 | 0.006
2021-04-26 | A64060 | B | 33 | 42CRMO4MS | 89 | 32600 | 0.0653 | 0.1051 | 0.1051 | 0.2773 | 1640 | 1640 | 1509 | 2575 | 43.2 |  |  | 0 | 선택 | 미정 | 미정 | 미정 | 0 | 0 | 0 | 0 | 0 | 0 | 0.0653 | 0.1095 | 0.004 | 0.0015 | 47 | 8300 | 1620 | 0.346 | 0.61 | 0.1758 | 0.0198 | [6 empty] | 1493 | 25 | 25 | 3 | 0.23 | 90 | 37 | 미정 |  | 2021-04-26 19:28 | 1624 |  | 0 | 0 | 0 | 0 | 0 | 0 | 0.41 | 0.7782 | 0.2341 | 0.028 | 102200 | 103 | 50 | 200 | 0.0537 | 0.0177 | 0.021 | 0.0361 | 0.0166 | 0.0038 | 0.0031 | 0.003
2021-04-26 | B63564 | B | 37 | SNCM5 | 97 | 37600 | 0.0902 | 0.0457 | 0.0457 | 0.11 | 1630 | 1630 | 1552 | 2617 |  |  |  | 0 | 선택 | 미정 | 미정 | 미정 | 0 | 0 | 0 | 0 | 0 | 0 | 0.0902 | 0.124 | 0.0056 | 0.1521 | 49 | 9700 | 1621 | 0.2771 | 0.3215 | 0.1776 | 0.0051 | [6 empty] | 1492 | 16 | 21 | 1 | 0.38 | 53 | 24 | 미정 |  | 2021-04-26 19:34 | 1613 |  | 11 | 0 | 0 | 0 | 0 | 0 | 0.3035 | 0.4631 | 0.2319 | 0.009 | 103950 | 0 | 18 | 136 | 0.0086 | 0.005 | 0.0127 | 0.0415 | 0.0322 | 0.0185 | 0.0185 | 0.0148
2021-04-26 | A64061 | B | 6 | 42CRMO4MS | 95 | 35000 | 0.1582 | 0.0892 | 0.0892 | 0.1047 | 1580 | 1580 | 1515 | 2946 | 16.4 |  |  | 0 | 미정 | 미정 | 미정 | 미정 | 0 | 0 | 0 | 0 | 0 | 0 | 0.1582 | 0.2198 | 0.0049 | 0.0333 | 52 | 7900 | 1591 | 0.3556 | 0.6644 | 0.1955 | 0.0163 | [6 empty] | 1493 | 25 | 25 | 3 | 0.21 | 57 | 17 | 미정 |  | 2021-04-26 20:41 | 1602 |  | 0 | 23 | 0 | 0 | 0 | 0 | 0.4063 | 0.79 | 0.2273 | 0.0259 | 97350 | 67 | 49 | 188 | 0.0209 | 0.0151 | 0.0199 | 0.0451 | 0.0366 | 0.0073 | 0.0032 | 0.0033
2021-04-26 | B63565 | B | 38 | SNCM5 | 99 | 37100 | 0.31 | 0.246 | 0.0676 | 0.097 | 1607 | 1617 | 1570 | 3314 | 4.5 |  |  | 0 | 선택 | 미정 | 미정 | 미정 | 0 | 0 | 0 | 0 | 0 | 0 | 0.31 | 0.192 | 0.0113 | 0.1779 | 42 | 8100 | 1605 | 0.2871 | 0.3821 | 0.1614 | 0.0051 | [6 empty] | 1492 | 16 | 17 | 1 | 0.32 | 58 | 20 | 미정 |  | 2021-04-26 20:40 | 1604 |  | 10 | 0 | 0 | 0 | 0 | 0 | 0.318 | 0.4567 | 0.2082 | 0.0134 | 92600 | 68 | 22 | 132 | 0.0068 | 0.0053 | 0.0131 | 0.0522 | 0.0317 | 0.0152 | 0.0147 | 0.0117
2021-04-26 | A64062 | B | 20 | 42CRMO4MS | 101 | 37500 | 0.0547 | 0.114 | 0.114 | 0.1201 | 1607 | 1607 | 1526 | 2957 | 24.3 |  |  | 0 | 미정 | 미정 | 미정 | 미정 | 0 | 0 | 0 | 0 | 0 | 0 | 0.0547 | 0.0978 | 0.0032 | 0.1907 | 44 | 7700 | 1604 | 0.3452 | 0.6454 | 0.1899 | 0.0158 | [6 empty] | 1493 | 25 | 25 | 3 | 0.21 | 62 | 20 | 미정 |  | 2021-04-26 21:31 | 1595 |  | 0 | 25 | 12 | 0 | 0 | 0 | 0.405 | 0.7903 | 0.2268 | 0.0249 | 104850 | 71 | 39 | 177 | 0.0297 | 0.0165 | 0.0225 | 0.0316 | 0.0156 | 0.005 | 0.0024 | 0.0029
2021-04-26 | B63566 | B | 18 | SNCM5 | 98 | 36400 | 0.0771 | 0.0317 | 0.0395 | 0.0964 | 1661 | 1638 | 1589 | 2761 | 3.1 |  |  | 0 | 선택 | 미정 | 미정 | 미정 | 0 | 0 | 0 | 0 | 0 | 0 | 0.0771 | 0.1002 | 0.0031 | 0.0019 | 48 | 8800 | 1632 | 0.2685 | 0.3123 | 0.1716 | 0.0057 | [6 empty] | 1492 | 16 | 17 | 1 | 0.31 | 73 | 36 | 미정 |  | 2021-04-26 21:51 | 1612 |  | 30 | 0 | 13 | 0 | 0 | 0 | 0.3027 | 0.4604 | 0.2208 | 0.0159 | 106500 | 159 | 16 | 120 | 0.0045 | 0.0064 | 0.0142 | 0.0566 | 0.022 | 0.0107 | 0.0127 | 0.0123
2021-04-26 | B63567 | I | 37 | SCM415C2 | 101 | 35900 | 0.0767 | 0.0473 | 0.0473 | 0.0808 | 1643 | 1643 | 1576 | 2669 | 29.7 |  |  | 0 | 미정 | 미정 | 미정 | 미정 | 0 | 0 | 0 | 0 | 0 | 0 | 0.0767 | 0.0911 | 0.0032 | 0.1548 | 78 | 11900 | 1696 | 0.1033 | 0.5754 | 0.1276 | 0.0072 | [6 empty] | 1516 | 20 | 21 | 1 | 0.35 | 79 | 0 | 미정 |  | 2021-04-26 23:28 | 1674 |  | 31 | 0 | 19 | 0 | 0 | 0 | 0.1416 | 0.6759 | 0.2098 | 0.0197 | 103900 | 571 | 7 | 159 | 0.0452 | 0.0119 | 0.0244 | 0.0439 | 0.0467 | 0.0068 | 0.0089 | 0.0185
2021-04-26 | A64063 | B | 30 | 42CRMO4MS | 101 | 37400 | 0.0474 | 0.1362 | 0.1362 | 0.1268 | 1622 | 1622 | 1575 | 3177 | 16.7 |  |  | 0 | 선택 | 미정 | 미정 | 미정 | 0 | 0 | 0 | 0 | 0 | 0 | 0.0474 | 0.0581 | 0.0023 | 0.1306 | 35 | 5200 | 1596 | 0.3196 | 0.6343 | 0.1951 | 0.0141 | [6 empty] | 1493 | 25 | 25 | 3 | 0.21 | 54 | 13 | 미정 |  | 2021-04-26 22:58 | 1588 |  | 0 | 64 | 0 | 0 | 0 | 0 | 0.401 | 0.7662 | 0.2396 | 0.0257 | 108700 | 72 | 34 | 139 | 0.0189 | 0.0184 | 0.0229 | 0.0368 | 0.0115 | 0.0038 | 0.0022 | 0.0025
2021-04-26 | A64064 | B | 11 | 42CRMO4MS | 100 | 36800 | 0.0582 | 0.0856 | 0.0856 | 0.2051 | 1654 | 1654 | 1565 | 2992 | 24.6 |  |  | 0 | 선택 | 미정 | 미정 | 미정 | 0 | 0 | 0 | 0 | 0 | 0 | 0.0582 | 0.0955 | 0.0029 | 0.184 | 41 | 6400 | 1609 | 0.3339 | 0.6102 | 0.1982 | 0.0163 | [6 empty] | 1493 | 25 | 25 | 3 | 0.22 | 72 | 23 | 미정 |  | 2021-04-27 00:09 | 1613 |  | 0 | 27 | 0 | 0 | 0 | 0 | 0.409 | 0.7876 | 0.247 | 0.0299 | 104700 | 73 | 24 | 126 | 0.0294 | 0.0218 | 0.0238 | 0.0403 | 0.0111 | 0.0036 | 0.0025 | 0.0028
2021-04-26 | B63568 | T | 31 | AE15B36M | 104 | 37000 | 0.078 | 0.0189 | 0.0534 | 0.1062 | 1710 | 1663 | 1621 | 2660 |  |  |  | 0 | 미정 | 미정 | 미정 | 미정 | 0 | 0 | 0 | 310 | 0 | 0 | 0.078 | 0.0988 | 0.0033 | 0.0608 | 54 | 6900 | 1673 | 0.3223 | 0.9923 | 0.2008 | 0.0029 | [6 empty] | 1496 | 13 | 17 | 1 | 0.43 | 87 | 36 | 미정 |  | 2021-04-27 00:35 | 1653 |  | 0 | 90 | 30 | 0 | 0 | 0 | 0.354 | 1.3224 | 0.2282 | 0.0272 | 87550 |  | 17 | 147 | 0.0022 | 0.0036 | 0.0207 | 0.0467 | 0.0445 | 0.0328 | 0.0101 | 0.021
2021-04-26 | A64065 | B | 6 | 42CRMO4MS | 102 | 37900 | 0.0549 | 0.0949 | 0.0949 | 0.1368 | 1576 | 1603 | 1528 | 2992 | 26.8 |  |  | 0 | 선택 | 미정 | 미정 | 미정 | 0 | 0 | 0 | 0 | 0 | 0 | 0.0549 | 0.0721 | 0.0032 | 0.3325 | 40 | 6200 | 1604 | 0.3106 | 0.6289 | 0.1905 | 0.0133 | [6 empty] | 1493 | 25 | 25 | 3 | 0.22 | 68 | 24 | 미정 |  | 2021-04-27 01:07 | 1598 |  | 0 | 21 | 0 | 0 | 0 | 0 | 0.4083 | 0.7917 | 0.2363 | 0.0303 | 101350 | 71 | 34 | 142 | 0.0332 | 0.0235 | 0.0217 | 0.0359 | 0.013 | 0.0049 | 0.0029 | 0.0038
2021-04-26 | B63569 | T | 33 | AE15B36M | 103 | 37200 | 0.1461 | 0.3822 | 0.1455 | 0.1737 | 1607 | 1597 | 1566 | 2873 |  |  |  | 0 | 미정 | 미정 | 미정 | 미정 | 0 | 0 | 0 | 308 | 0 | 0 | 0.1461 | 0.1697 | 0.0065 | 0.2486 | 45 | 6300 | 1636 | 0.3201 | 1.0069 | 0.2185 | 0.0047 | [6 empty] | 1496 | 13 | 13 | 1 | 0.45 | 78 | 30 | 미정 |  | 2021-04-27 01:32 | 1624 |  | 102 | 0 | 0 | 0 | 0 | 0 | 0.341 | 1.3381 | 0.2185 | 0.0041 | 101750 |  | 7 | 162 | 0.0029 | 0.0051 | 0.0222 | 0.0502 | 0.0313 | 0.0092 | 0.0072 | 0.0246
2021-04-26 | A64066 | B | 20 | 42CRMO4MS | 101 | 36900 | 0.0535 | 1.0099 | 0.0527 | 0.1914 | 1594 | 1632 | 1545 | 3192 | 52 |  |  | 0 | 해제 | 선택 | 미정 | 미정 | 0 | 0 | 0 | 0 | 0 | 0 | 0.0535 | 0.0836 | 0.0038 | 0.0045 | 46 | 7300 | 1595 | 0.3299 | 0.6154 | 0.1762 | 0.0225 | [6 empty] | 1493 | 25 | 25 | 3 | 0.22 | 62 | 27 | 미정 |  | 2021-04-27 02:12 | 1594 |  | 0 | 24 | 0 | 0 | 0 | 0 | 0.4125 | 0.79 | 0.2326 | 0.0288 | 104250 | 75 | 17 | 127 | 0.0585 | 0.0195 | 0.022 | 0.0339 | 0.0324 | 0.007 | 0.0023 | 0.0032
2021-04-26 | B63570 | I | 37 | SCM420C2 | 104 | 36600 | 0.1655 | 0.1762 | 0.1484 | 0.1276 | 1614 | 1605 | 1524 | 2847 |  |  |  | 0 | 미정 | 미정 | 미정 | 미정 | 0 | 0 | 0 | 302 | 0 | 0 | 0.1655 | 0.1635 | 0.0071 | 0.1205 | 92 | 15200 | 1694 | 0.1539 | 0.5618 | 0.1672 | 0.0092 | [6 empty] | 1512 | 20 | 23 | 1 | 0.39 | 85 | 0 | 미정 |  | 2021-04-27 03:30 | 1681 |  | 40 | 0 | 12 | 0 | 0 | 0 | 0.1907 | 0.6796 | 0.227 | 0.0143 |  | 1085 | 15 | 198 | 0.004 | 0.0079 | 0.0244 | 0.0545 | 0.0233 | 0.0076 | 0.0095 | 0.0178
2021-04-26 | A64067 | B | 30 | 42CRMO4MS | 100 | 36800 | 0.0607 | 0.0544 | 0.0544 | 0.1705 | 1623 | 1623 | 1544 | 3077 | 30 |  |  | 0 | 미정 | 미정 | 미정 | 미정 | 0 | 0 | 0 | 0 | 0 | 0 | 0.0607 | 0.0687 | 0.003 | 0.0008 | 47 | 8200 | 1600 | 0.3024 | 0.618 | 0.2083 | 0.0179 | [6 empty] | 1493 | 25 | 25 | 3 | 0.21 | 66 | 30 | 미정 |  | 2021-04-27 03:21 | 1598 |  | 0 | 9 | 0 | 0 | 0 | 0 | 0.4103 | 0.787 | 0.2405 | 0.0287 | 100600 | 87 | 15 | 124 | 0.0358 | 0.0208 | 0.0244 | 0.0387 | 0.0098 | 0.0032 | 0.0026 | 0.0027
2021-04-26 | A64068 | B | 11 | AE5130M | 100 | 37800 | 0.0546 | 0.0516 | 0.044 | 0.0977 | 1573 | 1609 | 1544 | 3117 | 26.8 |  |  | 0 | 선택 | 미정 | 미정 | 미정 | 0 | 0 | 0 | 0 | 0 | 0 | 0.0546 | 0.0656 | 0.0033 | 0.3073 | 42 | 7600 | 1619 | 0.2222 | 0.8029 | 0.213 | 0.0131 | [6 empty] | 1502 | 16 | 20 | 3 | 0.22 | 93 | 34 | 미정 |  | 2021-04-27 04:26 | 1636 |  | 0 | 9 | 0 | 0 | 0 | 0 | 0.285 | 0.9424 | 0.2477 | 0.0266 | 103900 | 95 | 38 | 164 | 0.0311 | 0.0184 | 0.0201 | 0.055 | 0.0205 | 0.0098 | 0.0045 | 0.0183
2021-04-26 | A64069 | B | 6 | AE5130M | 101 | 36900 | 0.0458 | 0.0202 | 0.0509 | 0.1066 | 1667 | 1623 | 1561 | 3090 | 28.5 |  |  | 0 | 선택 | 미정 | 미정 | 미정 | 0 | 0 | 0 | 0 | 0 | 0 | 0.0458 | 0.0695 | 0.0037 | 0.001 | 33 | 5300 | 1611 | 0.2338 | 0.7862 | 0.23 | 0.0222 | [6 empty] | 1502 | 16 | 18 | 3 | 0.24 | 68 | 20 | 미정 |  | 2021-04-27 05:24 | 1616 |  | 0 | 26 | 11 | 0 | 0 | 0 | 0.284 | 0.9493 | 0.249 | 0.0242 | 100450 | 74 | 54 | 176 | 0.0341 | 0.0223 | 0.0188 | 0.0423 | 0.0199 | 0.0126 | 0.0072 | 0.0166
2021-04-26 | B63571 | T | 38 | SBC70L | 103 | 39500 | 0.1725 | 0.0551 | 0.0633 | 0.087 | 1581 | 1598 | 1574 | 2855 | 43.5 |  |  | 0 | 미정 | 미정 | 미정 | 미정 | 0 | 0 | 0 | 0 | 0 | 0 | 0.1725 | 0.2171 | 0.0066 | 1.6337 | 53 | 8900 | 1647 | 0.234 | 1.3059 | 0.2521 | 0.0261 | [6 empty] | 1498 | 15 | 16 | 1 | 0.37 | 85 | 24 | 미정 |  | 2021-04-27 05:56 | 1650 |  | 110 | 0 | 22 | 0 | 0 | 0 | 0.308 | 1.6564 | 0.2967 | 0.0281 | 108800 |  | 26 | 154 | 0.0615 | 0.028 | 0.0226 | 0.0507 | 0.0444 | 0.0075 | 0.0049 | 0.0049
2021-04-26 | A64070 | B | 20 | AE5130M | 100 | 36600 | 0.0685 | 0.0421 | 0.0421 | 0.1563 | 1657 | 1657 | 1572 | 2951 | 41.6 |  |  | 0 | 선택 | 미정 | 미정 | 미정 | 0 | 0 | 0 | 0 | 0 | 0 | 0.0685 | 0.1081 | 0.0112 | 0.001 | 38 | 5300 | 1623 | 0.2563 | 0.8072 | 0.1728 | 0.022 | [6 empty] | 1502 | 16 | 18 | 3 | 0.22 | 80 | 18 | 미정 |  | 2021-04-27 06:26 | 1618 |  | 0 | 23 | 45 | 0 | 0 | 0 | 0.294 | 0.9491 | 0.2401 | 0.0208 | 106600 | 79 | 64 | 193 | 0.048 | 0.0231 | 0.0189 | 0.0561 | 0.0382 | 0.0179 | 0.0111 | 0.0183
2021-04-27 | B63572 | T | 31 | SBC70L | 100 | 36700 | 0.1112 | 0.0635 | 0.0733 | 0.0748 | 1630 | 1595 | 1553 | 2704 | 21.6 |  |  | 0 | 미정 | 미정 | 미정 | 미정 | 0 | 0 | 0 | 0 | 0 | 0 | 0.1112 | 0.1754 | 0.0045 | 0.1942 | 45 | 7100 | 1644 | 0.2339 | 1.4672 | 0.219 | 0.0195 | [6 empty] | 1498 | 15 | 16 | 1 | 0.37 | 70 | 22 | 미정 |  | 2021-04-27 06:55 | 1637 |  | 70 | 0 | 31 | 0 | 0 | 0 | 0.3064 | 1.6867 | 0.3031 | 0.0244 | 101600 |  | 41 | 179 | 0.0318 | 0.0201 | 0.0239 | 0.0535 | 0.0433 | 0.0065 | 0.0038 | 0.0049
2021-04-27 | A64071 | B | 30 | AE5130M | 101 | 36800 |  | 0.1337 | 0.1002 | 0.1143 | 1579 | 1596 | 1550 | 3208 | 53.1 |  |  | 0 | 미정 | 선택 | 미정 | 미정 | 0 | 0 | 0 | 0 | 0 | 0 |  |  |  |  | 47 | 6900 | 1606 | 0.2539 | 0.8304 | 0.1867 | 0.0169 | [6 empty] | 1502 | 16 | 18 | 3 | 0.22 | 74 | 26 | 미정 |  | 2021-04-27 07:45 | 1608 |  | 0 | 0 | 35 | 0 | 0 | 0 | 0.289 | 0.9498 | 0.2441 | 0.0242 | 105700 | 72 | 44 | 168 | 0.0612 | 0.0155 | 0.0201 |  | 0.0542 | 0.011 | 0.0093 | 0.018
2021-04-27 | B63573 | T | 33 | SBC70L | 91 | 38400 | 0.2368 | 0.2066 | 0.0896 | 0.1098 | 1589 | 1669 | 1626 | 2646 | 17.4 |  |  | 0 | 미정 | 미정 | 미정 | 미정 | 0 | 0 | 0 | 0 | 0 | 0 | 0.2368 | 0.2094 | 0.0059 | 0.5573 | 45 | 4500 | 1653 | 0.2584 | 1.4475 | 0.1883 | 0.011 | [6 empty] | 1498 | 15 | 16 | 3 | 0.24 | 71 | 25 | 미정 |  | 2021-04-27 08:20 | 1605 |  | 0 | 25 | 73 | 0 | 0 | 0 | 0.3012 | 1.668 | 0.2811 | 0.0286 |  |  | 32 | 166 | 0.0271 | 0.0146 | 0.0286 | 0.0564 | 0.0452 | 0.0101 | 0.0074 | 0.0053
2021-04-27 | A64072 | B | 11 | AE5130M | 104 | 36700 | 0.0425 | 0.0942 | 0.0669 | 0.0596 | 1589 | 1612 | 1577 | 3159 | 36.8 |  |  | 0 | 미정 | 선택 | 미정 | 미정 | 0 | 0 | 0 | 0 | 0 | 0 | 0.0425 | 0.0683 | 0.0033 | 0.185 | 60 | 5900 | 1604 | 0.1968 | 0.7852 | 0.1879 | 0.0106 | [6 empty] | 1502 | 16 | 18 | 3 | 0.23 | 71 | 33 | 미정 |  | 2021-04-27 09:05 | 1604 |  | 0 | 44 | 39 | 0 | 0 | 0 | 0.274 | 0.9398 | 0.2481 | 0.0244 | 97950 | 76 | 28 | 147 | 0.0471 | 0.0122 | 0.0199 | 0.042 | 0.0474 | 0.0259 | 0.0095 | 0.017
2021-04-27 | A64073 | B | 6 | AE5130M1 | 102 | 36800 | 0.0662 | 0.0452 | 0.0452 | 0.122 | 1663 | 1663 | 1588 | 3173 | 25.8 |  |  | 0 | 선택 | 미정 | 미정 | 미정 | 0 | 0 | 0 | 0 | 0 | 0 | 0.0662 | 0.0971 | 0.0031 | 0.2227 | 42 | 4700 | 1620 | 0.242 | 0.8368 | 0.2104 | 0.0131 | [6 empty] | 1500 | 16 | 17 | 3 | 0.24 | 77 | 25 | 미정 |  | 2021-04-27 09:58 | 1617 |  | 0 | 30 | 38 | 0 | 0 | 0 | 0.315 | 0.9673 | 0.302 | 0.0264 | 97000 | 80 | 48 | 170 | 0.0335 | 0.016 | 0.0236 | 0.0517 | 0.0227 | 0.0096 | 0.0071 | 0.0249
2021-04-27 | A64074 | B | 20 | AE5130M1 | 102 | 35500 | 0.0638 | 0.0577 | 0.0576 | 0.0824 | 1604 | 1612 | 1551 | 3076 | 21 |  |  | 0 | 선택 | 미정 | 미정 | 미정 | 0 | 0 | 0 | 0 | 0 | 0 | 0.0638 | 0.093 | 0.0025 | 0.1457 | 41 | 6000 | 1604 | 0.2254 | 0.7515 | 0.2362 | 0.0151 | [6 empty] | 1500 | 16 | 16 | 3 | 0.23 | 74 | 33 | 미정 |  | 2021-04-27 11:04 | 1613 |  | 0 | 31 | 20 | 0 | 0 | 0 | 0.31 | 0.9674 | 0.2975 | 0.0266 | 102750 | 76 | 40 | 152 | 0.025 | 0.0177 | 0.026 | 0.0537 | 0.0453 | 0.0155 | 0.0075 | 0.0244
2021-04-27 | A64075 | B | 38 | AE5130M1 | 102 | 36500 |  | 0.0366 | 0.0999 | 0.1257 | 1589 | 1597 | 1542 | 3042 | 45.8 |  |  | 0 | 선택 | 미정 | 미정 | 미정 | 0 | 0 | 0 | 0 | 0 | 0 |  |  |  |  | 43 | 7200 | 1593 | 0.249 | 0.7797 | 0.2388 | 0.0287 | [6 empty] | 1500 | 16 | 16 | 3 | 0.21 | 66 | 23 | 미정 |  | 2021-04-27 12:10 | 1608 |  | 0 | 0 | 0 | 0 | 0 | 0 | 0.309 | 0.964 | 0.2954 | 0.0281 | 107600 | 93 | 39 | 154 | 0.0518 | 0.0249 | 0.0231 |  | 0.0541 | 0.0307 | 0.0123 | 0.0269
2021-04-27 | B63574 | B | 31 | SF70CVM | 104 | 42400 | 0.0674 | 0.0474 | 0.0721 | 0.1374 | 1655 | 1582 | 1518 | 2080 |  |  |  | 0 | 미정 | 미정 | 미정 | 미정 | 0 | 0 | 0 | 200 | 0 | 0 | 0.0674 | 0.0843 | 0.0023 | 0.1019 | 86 | 9700 | 1655 | 0.5287 | 0.4179 | 0.1227 | 0.0041 | [6 empty] | 1475 | 16 | 21 | 1 | 0.33 | 83 | 41 | 미정 |  | 2021-04-27 13:07 | 1644 |  | 0 | 0 | 23 | 0 | 0 | 0 | 0.684 | 0.5682 | 0.1867 | 0.0054 |  | 94 | 31 | 225 | 0.0025 | 0.0061 | 0.0046 | 0.0332 | 0.0218 | 0.0038 | 0.0035 | 0.049
2021-04-27 | A64076 | B | 11 | SM45CB | 104 | 36800 | 0.054 | 0.0754 | 0.0754 | 0.1244 | 1645 | 1645 | 1580 | 3070 | 34.9 |  |  | 0 | 미정 | 미정 | 미정 | 미정 | 0 | 0 | 0 | 0 | 0 | 0 | 0.054 | 0.0956 | 0.0028 | 0.1849 | 39 | 4600 | 1629 | 0.3828 | 0.5607 | 0.1274 | 0.0133 | [6 empty] | 1493 | 14 | 20 | 3 | 0.21 | 90 | 39 | 미정 |  | 2021-04-27 13:07 | 1617 |  | 0 | 16 | 16 | 0 | 0 | 0 | 0.452 | 0.6336 | 0.1744 | 0.008 | 95500 | 70 | 23 | 121 | 0.0448 | 0.0095 | 0.0058 | 0.0504 | 0.0379 | 0.012 | 0.0075 | 0.0075
2021-04-27 | A64077 | B | 6 | SM45CB | 103 | 35400 | 0.0532 | 0.0916 | 0.0916 | 0.1374 | 1603 | 1603 | 1548 | 2909 | 43.2 |  |  | 0 | 미정 | 미정 | 미정 | 미정 | 0 | 0 | 0 | 0 | 0 | 0 | 0.0532 | 0.0832 | 0.0022 | 0.5406 | 40 | 4700 | 1603 | 0.3927 | 0.5567 | 0.1403 | 0.0254 | [6 empty] | 1493 | 14 | 14 | 3 | 0.22 | 66 | 26 | 미정 |  | 2021-04-27 14:04 | 1586 |  | 0 | 9 | 10 | 0 | 0 | 0 | 0.444 | 0.6377 | 0.1722 | 0.0075 | 94100 | 69 | 25 | 129 | 0.0568 | 0.0137 | 0.0061 | 0.054 | 0.0435 | 0.0159 | 0.007 | 0.0083
2021-04-27 | B63575 | B | 30 | SF70CVM | 103 | 39800 | 0.3909 | 0.2871 | 0.0461 | 0.0586 | 1546 | 1560 | 1522 | 2748 |  |  |  | 0 | 미정 | 미정 | 미정 | 미정 | 0 | 0 | 0 | 202 | 0 | 0 | 0.3909 | 0.192 | 0.016 | 0.0154 | 57 | 8900 | 1631 | 0.5971 | 0.3977 | 0.1713 | 0.0041 | [6 empty] | 1475 | 16 | 17 | 1 | 0.39 | 73 | 31 | 미정 |  | 2021-04-27 14:26 | 1623 |  | 0 | 0 | 7 | 0 | 0 | 0 | 0.707 | 0.5665 | 0.1879 | 0.0037 |  | 72 | 30 | 177 | 0.0027 | 0.0043 | 0.0039 | 0.0611 | 0.0704 | 0.0085 | 0.0287 | 0.059
2021-04-27 | A64078 | B | 20 | SM45CB | 104 | 37000 | 0.0721 | 0.1141 | 0.1141 | 0.1133 | 1578 | 1578 | 1533 | 2954 | 25.3 |  |  | 0 | 미정 | 미정 | 미정 | 미정 | 0 | 0 | 0 | 0 | 0 | 0 | 0.0721 | 0.1503 | 0.0042 | 0.1195 | 39 | 3900 | 1585 | 0.4011 | 0.5303 | 0.1248 | 0.0094 | [6 empty] | 1493 | 14 | 18 | 3 | 0.22 | 62 | 18 | 미정 |  | 2021-04-27 15:00 | 1583 |  | 0 | 10 | 23 | 0 | 0 | 0 | 0.4494 | 0.6365 | 0.1836 | 0.0114 | 94550 | 78 | 35 | 141 | 0.0204 | 0.0154 | 0.0086 | 0.0705 | 0.0558 | 0.0193 | 0.012 | 0.0103
2021-04-27 | B63576 | B | 33 | SF70CVM | 104 | 37800 | 0.0656 | 0.1388 | 0.1388 | 0.1006 | 1583 | 1583 | 1543 | 2638 |  |  |  | 0 | 미정 | 미정 | 미정 | 미정 | 0 | 0 | 0 | 300 | 0 | 0 | 0.0656 | 0.0701 | 0.0028 | 0.0196 | 43 | 6600 | 1617 | 0.5591 | 0.4207 | 0.1925 | 0.0034 | [6 empty] | 1475 | 16 | 17 | 1 | 0.42 | 61 | 24 | 미정 |  | 2021-04-27 15:27 | 1607 |  | 12 | 0 | 0 | 0 | 0 | 0 | 0.701 | 0.5721 | 0.1938 | 0.003 |  | 71 | 29 | 165 | 0.004 | 0.0036 | 0.003 | 0.0598 | 0.0537 | 0.031 | 0.0355 | 0.061
2021-04-27 | A64079 | B | 38 | SM45CB | 92 | 33500 | 0.0862 | 0.208 | 0.208 | 0.2167 | 1619 | 1619 | 1569 | 2715 | 47.8 |  |  | 0 | 미정 | 미정 | 미정 | 미정 | 0 | 0 | 0 | 154 | 0 | 0 | 0.0862 | 0.1548 | 0.0029 | 0.2627 | 41 | 2800 | 1584 | 0.4204 | 0.5128 | 0.1442 | 0.0166 | [6 empty] | 1493 | 14 | 15 | 3 | 0.22 | 57 | 5 | 미정 |  | 2021-04-27 16:01 | 1584 |  | 0 | 20 | 23 | 0 | 0 | 0 | 0.4485 | 0.6497 | 0.1847 | 0.0112 | 96350 | 77 | 52 | 173 | 0.0361 | 0.0157 | 0.0082 | 0.0718 | 0.0478 | 0.018 | 0.0149 | 0.0161
2021-04-27 | B63577 | B | 37 | SF70CVM | 104 | 37500 | 0.3228 | 0.1071 | 0.1071 | 0.1178 | 1549 | 1590 | 1541 | 2678 |  |  |  | 0 | 미정 | 미정 | 미정 | 미정 | 0 | 0 | 0 | 312 | 0 | 0 | 0.3228 | 0.1874 | 0.011 | 0.2653 | 50 | 8000 | 1602 | 0.6296 | 0.3664 | 0.199 | 0.0025 | [6 empty] | 1475 | 16 | 17 | 1 | 0.35 | 60 | 15 | 미정 |  | 2021-04-27 16:35 | 1609 |  | 0 | 0 | 0 | 0 | 0 | 0 | 0.706 | 0.5783 | 0.1887 | 0.0026 | 96200 | 71 | 31 | 166 | 0.0042 | 0.0029 | 0.0026 | 0.0685 | 0.0857 | 0.0752 | 0.0712 | 0.065
2021-04-27 | A64080 | B | 11 | SM45CB | 105 | 36100 | 0.0601 | 0.177 | 0.177 | 0.1868 | 1591 | 1591 | 1533 | 3016 | 50.4 |  |  | 0 | 미정 | 미정 | 미정 | 미정 | 0 | 0 | 0 | 161 | 0 | 0 | 0.0601 | 0.168 | 0.0029 | 0.0019 | 41 | 4100 | 1583 | 0.3921 | 0.4973 | 0.1473 | 0.0169 | [6 empty] | 1493 | 14 | 14 | 3 | 0.21 | 59 | 10 | 미정 |  | 2021-04-27 16:55 | 1581 |  | 0 | 21 | 23 | 0 | 0 | 0 | 0.445 | 0.6345 | 0.1876 | 0.0128 | 98500 | 76 | 59 | 184 | 0.037 | 0.0152 | 0.0106 | 0.0563 | 0.0477 | 0.0168 | 0.0149 | 0.0148
2021-04-27 | B63578 | B | 31 | SF70CVM | 103 | 37500 | 0.3148 | 0.179 | 0.0646 | 0.0994 | 1614 | 1595 | 1565 | 2828 |  |  |  | 0 | 미정 | 미정 | 미정 | 미정 | 0 | 0 | 0 | 302 | 0 | 0 | 0.3148 | 0.1795 | 0.009 | 0.1005 | 40 | 5600 | 1622 | 0.6417 | 0.4424 | 0.1984 | 0.0026 | [6 empty] | 1475 | 16 | 17 | 1 | 0.36 | 68 | 29 | 미정 |  | 2021-04-27 17:27 | 1611 |  | 10 | 0 | 0 | 0 | 0 | 0 | 0.697 | 0.5748 | 0.2108 | 0.0025 |  | 70 | 45 | 181 | 0.003 | 0.0033 | 0.0025 | 0.0776 | 0.077 | 0.06 | 0.0555 | 0.0611
2021-04-27 | A64081 | B | 6 | SM45CB | 104 | 37400 | 0.3953 | 0.5139 | 0.0545 | 0.0611 | 1606 | 1646 | 1597 | 3798 | 13.9 |  |  | 0 | 미정 | 미정 | 미정 | 미정 | 0 | 0 | 0 | 153 | 0 | 0 | 0.1453 | 0.2019 | 0.002 | 0.3577 | 40 | 2900 | 1592 | 0.3818 | 0.5017 | 0.1524 | 0.015 | [6 empty] | 1493 | 14 | 14 | 3 | 0.21 | 69 | 17 | 미정 |  | 2021-04-27 18:09 | 1592 |  | 0 | 17 | 0 | 0 | 0 | 0 | 0.4423 | 0.6461 | 0.1864 | 0.0108 | 94350 | 73 | 45 | 161 | 0.0109 | 0.0139 | 0.0088 | 0.0777 | 0.0425 | 0.0178 | 0.0152 | 0.017
2021-04-27 | B63579 | B | 30 | SF70CVM | 102 | 41500 | 0.1546 |  |  | 0.128 |  | 1582 | 1590 | 2632 |  |  |  | 0 | 미정 | 미정 | 미정 | 미정 | 0 | 0 | 0 | 308 | 0 | 0 | 0.1546 | 0.162 | 0.0032 | 0.1275 | 40 | 4800 | 1608 | 0.6382 | 0.4631 | 0.2082 | 0.0026 | [6 empty] | 1475 | 16 | 17 | 1 | 0.36 | 62 | 24 | 미정 |  | 2021-04-27 18:33 | 1601 |  | 10 | 0 | 0 | 0 | 0 | 0 | 0.696 | 0.5668 | 0.2045 | 0.0024 | 96100 | 71 | 29 | 159 | 0.0035 | 0.003 | 0.0023 | 0.067 | 0.0744 | 0.0533 | 0.0466 | 0.0626
2021-04-27 | A64082 | B | 20 | SM45CB | 104 | 36100 | 0.0784 | 0.0757 | 0.0757 | 0.1049 | 1610 | 1610 | 1549 | 3107 | 26.4 |  |  | 0 | 미정 | 미정 | 미정 | 미정 | 0 | 0 | 0 | 160 | 0 | 0 | 0.0784 | 0.1385 | 0.0026 | 0.3003 | 39 | 4700 | 1596 | 0.3855 | 0.5116 | 0.1473 | 0.014 | [6 empty] | 1493 | 14 | 14 | 3 | 0.22 | 63 | 14 | 미정 |  | 2021-04-27 19:22 | 1596 |  | 0 | 28 | 0 | 0 | 0 | 0 | 0.444 | 0.6426 | 0.1763 | 0.0091 | 100900 | 79 | 39 | 144 | 0.0192 | 0.0133 | 0.0077 | 0.0644 | 0.0438 | 0.0204 | 0.0126 | 0.0165
2021-04-27 | B63580 | B | 33 | SF70CVM | 104 | 40500 | 0.0643 | 0.0813 | 0.0813 | 0.0755 | 1579 | 1579 | 1591 | 2667 |  |  |  | 0 | 미정 | 미정 | 미정 | 미정 | 0 | 0 | 0 | 299 | 0 | 0 | 0.0643 | 0.0908 | 0.0039 | 0.1037 | 38 | 4600 | 1588 | 0.5443 | 0.3876 | 0.2068 | 0.0021 | [6 empty] | 1475 | 16 | 17 | 1 | 0.36 | 51 | 19 | 미정 |  | 2021-04-27 19:53 | 1588 |  | 20 | 0 | 0 | 0 | 0 | 0 | 0.697 | 0.5686 | 0.2064 | 0.0022 |  | 75 | 19 | 129 | 0.0027 | 0.0026 | 0.0021 | 0.0546 | 0.0624 | 0.0526 | 0.0458 | 0.0653
2021-04-27 | A64083 | B | 38 | SM45CB | 104 | 36400 | 0.1162 | 0.1244 | 0.1244 | 0.1119 | 1607 | 1607 | 1542 | 2918 | 34.2 |  |  | 0 | 미정 | 미정 | 미정 | 미정 | 0 | 0 | 0 | 157 | 0 | 0 | 0.1162 | 0.1941 | 0.0055 | 0.1536 | 41 | 4100 | 1598 | 0.3918 | 0.5078 | 0.1691 | 0.0191 | [6 empty] | 1493 | 14 | 14 | 3 | 0.22 | 58 | 12 | 미정 |  | 2021-04-27 20:21 | 1589 |  | 0 | 35 | 21 | 0 | 0 | 0 | 0.453 | 0.6513 | 0.1836 | 0.0102 | 91500 | 71 | 46 | 164 | 0.0356 | 0.0127 | 0.008 | 0.0509 | 0.0307 | 0.0122 | 0.0098 | 0.0119
2021-04-27 | B63581 | B | 37 | SF70CVM | 104 | 36900 | 0.0669 | 0.0762 | 0.0762 | 0.0947 | 1622 | 1622 | 1577 | 2951 |  |  |  | 0 | 미정 | 미정 | 미정 | 미정 | 0 | 0 | 0 | 308 | 0 | 0 | 0.0669 | 0.0716 | 0.0034 | 0.1136 | 42 | 5200 | 1595 | 0.4757 | 0.3877 | 0.2211 | 0.0028 | [6 empty] | 1475 | 16 | 17 | 1 | 0.23 | 46 | 15 | 미정 |  | 2021-04-27 20:58 | 1589 |  | 0 | 0 | 0 | 0 | 0 | 0 | 0.707 | 0.5753 | 0.2185 | 0.0023 |  | 89 | 12 | 126 | 0.0025 | 0.0029 | 0.0023 | 0.0461 | 0.0576 | 0.0464 | 0.0419 | 0.07
2021-04-27 | A64084 | B | 11 | SM45CB | 105 | 36100 | 0.101 | 0.0501 | 0.0501 | 0.083 | 1635 | 1635 | 1576 | 2992 | 19.3 |  |  | 0 | 미정 | 미정 | 미정 | 미정 | 0 | 0 | 0 | 151 | 0 | 0 | 0.101 | 0.1536 | 0.0034 | 0.217 | 38 | 3700 | 1588 | 0.3587 | 0.4853 | 0.1302 | 0.0096 | [6 empty] | 1493 | 14 | 14 | 3 | 0.22 | 69 | 21 | 미정 |  | 2021-04-27 21:18 | 1588 |  | 0 | 10 | 22 | 0 | 0 | 0 | 0.446 | 0.6277 | 0.1824 | 0.011 | 102000 | 80 | 51 | 171 | 0.0144 | 0.0137 | 0.0097 | 0.0509 | 0.0331 | 0.0202 | 0.0153 | 0.0151
2021-04-27 | B63582 | B | 31 | SCR420HB | 104 | 37300 | 0.0607 | 0.0294 | 0.0294 | 0.0783 | 1612 | 1612 | 1588 | 3031 | 4.4 |  |  | 0 | 미정 | 미정 | 미정 | 미정 | 0 | 0 | 0 | 0 | 0 | 0 | 0.0607 | 0.0538 | 0.0029 | 0.2272 | 50 | 8400 | 1696 | 0.199 | 0.7094 | 0.1737 | 0.011 | [6 empty] | 1508 | 18 | 21 | 1 | 0.3 | 88 | 30 | 미정 |  | 2021-04-27 22:03 | 1672 |  | 32 | 0 | 31 | 0 | 0 | 0 | 0.2112 | 0.797 | 0.2571 | 0.0112 | 88200 | 86 | 46 | 192 | 0.0074 | 0.0081 | 0.0205 | 0.0425 | 0.0444 | 0.017 | 0.0089 | 0.0072
2021-04-27 | A64085 | B | 6 | SM45CB | 104 | 36400 | 0.1665 | 0.0452 | 0.0452 | 0.0997 | 1612 | 1612 | 1537 | 3059 | 25.9 |  |  | 0 | 미정 | 미정 | 미정 | 미정 | 0 | 0 | 0 | 0 | 0 | 0 | 0.1665 | 0.1428 | 0.004 | 0.0014 | 32 | 4900 | 1600 | 0.3318 | 0.4911 | 0.1334 | 0.0146 | [6 empty] | 1493 | 14 | 14 | 3 | 0.23 | 59 | 12 | 미정 |  | 2021-04-27 22:24 | 1600 |  | 0 | 9 | 22 | 0 | 0 | 0 | 0.4409 | 0.6377 | 0.1935 | 0.0098 |  | 167 | 50 | 167 | 0.0286 | 0.0106 | 0.0085 | 0.0682 | 0.0555 | 0.0242 | 0.012 | 0.0118
2021-04-27 | B63583 | I | 30 | SCM415C2 | 90 | 33700 | 0.0815 | 0.0935 | 0.0453 | 0.0749 | 1686 | 1666 | 1622 | 2675 | 4 |  |  | 0 | 미정 | 미정 | 미정 | 미정 | 0 | 0 | 0 | 0 | 0 | 0 | 0.0815 | 0.1049 | 0.0026 | 0.0728 | 46 | 6100 | 1691 | 0.109 | 0.6077 | 0.1536 | 0.0083 | [6 empty] | 1516 | 20 | 21 | 1 | 0.25 | 84 | 0 | 미정 |  | 2021-04-27 23:03 | 1678 |  | 30 | 0 | 0 | 0 | 0 | 0 | 0.1482 | 0.6766 | 0.2078 | 0.0127 | 88800 | 557 | 15 | 127 | 0.0065 | 0.01 | 0.028 | 0.0458 | 0.0112 | 0.0106 | 0.0094 | 0.0188
2021-04-27 | A64086 | B | 20 | SCR420HB | 104 | 36900 | 0.0337 | 0.1522 | 0.089 | 0.104 | 1608 | 1622 | 1550 | 3070 | 29.2 |  |  | 0 | 미정 | 미정 | 미정 | 미정 | 0 | 0 | 0 | 0 | 0 | 0 | 0.0337 | 0.0649 | 0.0035 | 0.1291 | 38 | 6400 | 1626 | 0.174 | 0.6663 | 0.1939 | 0.0246 | [6 empty] | 1508 | 18 | 20 | 3 | 0.22 | 74 | 29 | 미정 |  | 2021-04-27 23:31 | 1623 |  | 0 | 37 | 0 | 0 | 0 | 0 | 0.2098 | 0.8562 | 0.2544 | 0.0289 |  | 66 | 26 | 125 | 0.0433 | 0.0165 | 0.0223 | 0.0406 | 0.0352 | 0.0155 | 0.0101 | 0.0085
2021-04-27 | B63584 | T | 38 | SPS6M | 105 | 36700 | 0.1255 | 0.0717 | 0.0717 | 0.1337 | 1631 | 1631 | 1534 | 2762 | 24.3 |  |  | 0 | 미정 | 미정 | 미정 | 미정 | 0 | 0 | 0 | 0 | 0 | 0 | 0.1255 | 0.1508 | 0.0165 | 0.1083 | 53 | 8800 | 1650 | 0.4064 | 0.7623 | 0.1915 | 0.0105 | [6 empty] | 1486 | 16 | 18 | 1 | 0.3 | 86 | 38 | 미정 |  | 2021-04-28 00:09 | 1645 |  | 55 | 0 | 0 | 0 | 0 | 0 | 0.5066 | 0.8761 | 0.2089 | 0.0257 | 94400 | 88.1 | 19 | 142 | 0.0375 | 0.0102 | 0.0212 | 0.0549 | 0.0205 | 0.005 | 0.0058 | 0.0064
2021-04-27 | A64087 | B | 32 | SCR420HB | 101 | 36400 | 0.0678 | 0.0316 | 0.0316 | 0.0558 | 1647 | 1647 | 1583 | 3026 | 20.4 |  |  | 0 | 미정 | 미정 | 미정 | 미정 | 0 | 0 | 0 | 0 | 0 | 0 | 0.0678 | 0.1194 | 0.0053 | 0.0016 | 41 | 5500 | 1621 | 0.1688 | 0.6868 | 0.2008 | 0.0141 | [6 empty] | 1508 | 18 | 18 | 3 | 0.23 | 75 | 25 | 미정 |  | 2021-04-28 00:38 | 1624 |  | 0 | 29 | 0 | 0 | 0 | 0 | 0.208 | 0.8432 | 0.242 | 0.0252 | 98950 | 66 | 21 | 113 | 0.0292 | 0.0181 | 0.0253 | 0.0484 | 0.0327 | 0.0161 | 0.009 | 0.0085
2021-04-27 | B63585 | T | 37 | SPS6M | 89 | 31100 |  | 0.0342 | 0.0342 | 0.1611 | 1642 | 1642 | 1525 | 2327 | 37.2 |  |  | 0 | 미정 | 미정 | 미정 | 미정 | 0 | 0 | 0 | 0 | 0 | 0 |  |  |  |  | 48 | 7200 | 1633 | 0.3531 | 0.6543 | 0.1523 | 0.0085 | [6 empty] | 1486 | 16 | 17 | 1 | 0.27 | 68 | 29 | 미정 |  | 2021-04-28 01:19 | 1613 |  | 61 | 0 | 0 | 0 | 0 | 0 | 0.4927 | 0.8863 | 0.2143 | 0.0269 | 96400 | 153 | 15 | 127 | 0.0633 | 0.0106 | 0.0248 |  | 0.0319 | 0.007 | 0.0071 | 0.0073
2021-04-27 | A64088 | B | 11 | SCR420HB | 101 | 37500 | 0.0648 | 0.1298 | 0.1031 | 0.0843 | 1576 | 1607 | 1579 | 2959 | 19.8 |  |  | 0 | 미정 | 미정 | 미정 | 미정 | 0 | 0 | 0 | 0 | 0 | 0 | 0.0648 | 0.0901 | 0.0098 | 0.2384 | 41 | 5400 | 1605 | 0.1779 | 0.7174 | 0.1492 | 0.0097 | [6 empty] | 1508 | 18 | 18 | 3 | 0.23 | 67 | 29 | 미정 |  | 2021-04-28 01:37 | 1605 |  | 0 | 0 | 26 | 0 | 0 | 0 | 0.2119 | 0.8517 | 0.2414 | 0.025 | 99500 | 66 | 15 | 106 | 0.0283 | 0.0126 | 0.0232 | 0.0575 | 0.0589 | 0.0407 | 0.0056 | 0.0062
2021-04-27 | B63586 | T | 31 | SPS6M | 101 | 37300 | 0.1136 | 0.1009 | 0.1009 | 0.1447 | 1604 | 1604 | 1527 | 2652 | 31.3 |  |  | 0 | 미정 | 미정 | 미정 | 미정 | 0 | 0 | 0 | 0 | 0 | 0 | 0.1136 | 0.128 | 0.0046 | 0.4251 | 43 | 7500 | 1615 | 0.4144 | 0.7571 | 0.1755 | 0.0179 | [6 empty] | 1486 | 16 | 19 | 1 | 0.32 | 72 | 29 | 미정 |  | 2021-04-28 02:16 | 1619 |  | 30 | 0 | 16 | 0 | 0 | 0 | 0.4969 | 0.8949 | 0.2067 | 0.0242 | 97750 |  | 27 | 141 | 0.0551 | 0.0167 | 0.0237 | 0.0382 | 0.0349 | 0.0092 | 0.0069 | 0.0073
2021-04-27 | A64089 | B | 6 | SCR420HB | 99 | 36300 | 0.2243 | 0.0401 | 0.0367 | 0.0834 | 1649 | 1647 | 1566 | 3004 | 16.3 |  |  | 0 | 선택 | 미정 | 미정 | 미정 | 0 | 0 | 0 | 0 | 0 | 0 | 0.2243 | 0.2049 | 0.0049 | 0.4007 | 39 | 4800 | 1615 | 0.1767 | 0.7618 | 0.2424 | 0.0164 | [6 empty] | 1508 | 18 | 18 | 3 | 0.23 | 67 | 25 | 미정 |  | 2021-04-28 02:31 | 1612 |  | 0 | 0 | 0 | 0 | 0 | 0 | 0.2091 | 0.8683 | 0.264 | 0.0283 | 90150 | 61 | 24 | 117 | 0.0263 | 0.016 | 0.0223 | 0.0524 | 0.0177 | 0.0091 | 0.007 | 0.007
2021-04-27 | B63587 | I | 30 | 18CRNIMO7HI | 93 | 34700 | 0.0647 | 0.0531 | 0.0422 | 0.0938 | 1566 | 1638 | 1565 | 2631 | 20.5 |  |  | 0 | 미정 | 미정 | 미정 | 미정 | 0 | 0 | 0 | 0 | 0 | 0 | 0.0647 | 0.0933 | 0.0029 | 0.0027 | 56 | 9700 | 1699 | 0.1465 | 0.4023 | 0.1602 | 0.0116 | [6 empty] | 1506 | 25 | 26 | 1 | 0.33 | 83 | 0 | 미정 |  | 2021-04-28 03:25 | 1683 |  | 51 | 0 | 31 | 0 | 0 | 0 | 0.171 | 0.5294 | 0.2464 | 0.0311 | 90450 | 1090 | 20 | 166 | 0.0363 | 0.0163 | 0.032 | 0.0197 | 0.0154 | 0.0051 | 0.0056 | 0.0061
2021-04-27 | A64090 | B | 20 | SCR420HB | 99 | 35800 | 0.0522 | 0.0951 | 0.0894 | 0.1211 | 1592 | 1607 | 1551 | 2851 | 38.2 |  |  | 0 | 선택 | 미정 | 미정 | 미정 | 0 | 0 | 0 | 0 | 0 | 0 | 0.0522 | 0.0971 | 0.0024 | 0.0143 | 34 | 5800 | 1621 | 0.1686 | 0.6614 | 0.17 | 0.0397 | [6 empty] | 1508 | 18 | 18 | 3 | 0.22 | 72 | 31 | 미정 |  | 2021-04-28 03:21 | 1621 |  | 0 | 0 | 0 | 0 | 0 | 0 | 0.21 | 0.8721 | 0.2537 | 0.0289 | 94300 | 68 | 23 | 113 | 0.0536 | 0.0327 | 0.0235 | 0.0459 | 0.0225 | 0.0169 | 0.0118 | 0.0104
2021-04-27 | B63588 | T | 38 | SM50C | 101 | 38400 | 0.0785 | 0.0298 | 0.1283 | 0.0573 | 1610 | 1563 | 1573 | 2727 | 24.9 |  |  | 0 | 미정 | 미정 | 미정 | 미정 | 0 | 0 | 0 | 0 | 0 | 0 | 0.0785 | 0.0754 | 0.0029 | 0.1396 | 67 | 8800 | 1662 | 0.4086 | 0.5344 | 0.1999 | 0.0198 | [6 empty] | 1489 | 10 | 16 | 1 | 0.23 | 86 | 29 | 미정 |  | 2021-04-28 04:47 | 1639 |  | 15 | 0 | 21 | 0 | 0 | 0 | 0.488 | 0.6993 | 0.2414 | 0.0116 | 100600 |  | 16 | 155 | 0.0393 | 0.0175 | 0.0089 | 0.0301 | 0.0344 | 0.0044 | 0.0029 | 0.0095
2021-04-27 | A64091 | B | 32 | SCR420HB | 92 | 32900 | 0.0812 | 0.0724 | 0.0724 | 0.102 | 1631 | 1631 | 1560 | 2663 | 30.2 |  |  | 0 | 선택 | 미정 | 미정 | 미정 | 0 | 0 | 0 | 0 | 0 | 0 | 0.0812 | 0.1286 | 0.0037 | 0.2204 | 38 | 5300 | 1616 | 0.1663 | 0.6831 | 0.1918 | 0.0249 | [6 empty] | 1508 | 18 | 18 | 3 | 0.23 | 67 | 23 | 미정 |  | 2021-04-28 04:21 | 1616 |  | 0 | 17 | 0 | 0 | 0 | 0 | 0.207 | 0.8465 | 0.2517 | 0.028 | 98400 | 71 | 21 | 113 | 0.044 | 0.0185 | 0.0229 | 0.0482 | 0.0211 | 0.0116 | 0.0072 | 0.0088
2021-04-27 | A64092 | B | 11 | SCR420HB | 96 | 36400 |  | 0.0704 | 0.064 | 0.0949 | 1596 | 1613 | 1549 | 2854 | 38.3 |  |  | 0 | 선택 | 미정 | 미정 | 미정 | 0 | 0 | 0 | 0 | 0 | 0 |  |  |  |  | 38 | 5800 | 1608 | 0.1698 | 0.6904 | 0.1892 | 0.0256 | [6 empty] | 1508 | 18 | 18 | 3 | 0.23 | 66 | 25 | 미정 |  | 2021-04-28 05:17 | 1608 |  | 0 | 44 | 21 | 0 | 0 | 0 | 0.2057 | 0.8421 | 0.2424 | 0.0267 | 102250 | 74 | 26 | 123 | 0.0548 | 0.0198 | 0.0222 |  | 0.0342 | 0.0134 | 0.0088 | 0.0091
2021-04-27 | B63589 | T | 37 | SM50C | 101 | 38900 | 0.0812 | 0.0532 | 0.0654 | 0.091 | 1583 | 1564 | 1554 | 2895 | 15.5 |  |  | 0 | 미정 | 미정 | 미정 | 미정 | 0 | 0 | 0 | 0 | 0 | 0 | 0.0812 | 0.0585 | 0.0025 | 0.194 | 47 | 5300 | 1608 | 0.3312 | 0.5589 | 0.1783 | 0.0105 | [6 empty] | 1489 | 10 | 11 | 1 | 0.31 | 69 | 25 | 미정 |  | 2021-04-28 05:54 | 1611 |  | 20 | 0 | 0 | 0 | 0 | 0 | 0.4778 | 0.6986 | 0.2345 | 0.0129 | 98900 |  | 12 | 130 | 0.0233 | 0.0112 | 0.0108 | 0.0406 | 0.0265 | 0.0062 | 0.0048 | 0.0082
2021-04-27 | A64093 | B | 6 | SCR420HB | 96 | 35300 | 0.0723 | 0.0424 | 0.0424 | 0.0748 | 1655 | 1655 | 1594 | 2821 | 19.2 |  |  | 0 | 선택 | 미정 | 미정 | 미정 | 0 | 0 | 0 | 0 | 0 | 0 | 0.0723 | 0.1213 | 0.006 | 0.0009 | 39 | 4600 | 1610 | 0.1818 | 0.7752 | 0.2059 | 0.0117 | [6 empty] | 1508 | 18 | 18 | 3 | 0.23 | 67 | 25 | 미정 |  | 2021-04-28 06:11 | 1616 |  | 0 | 17 | 0 | 0 | 0 | 0 | 0.211 | 0.8516 | 0.2476 | 0.0259 | 100650 | 70 | 37 | 146 | 0.027 | 0.0142 | 0.0237 | 0.0534 | 0.0299 | 0.0104 | 0.0077 | 0.0079
2021-04-28 | B63590 | T | 31 | SM50C | 101 | 38300 | 0.1056 | 0.0434 | 0.0677 | 0.1159 | 1613 | 1594 | 1573 | 2703 | 24.8 |  |  | 0 | 미정 | 미정 | 미정 | 미정 | 0 | 0 | 0 | 0 | 0 | 0 | 0.1056 | 0.1675 | 0.0026 | 0.0194 | 33 | 4600 | 1623 | 0.3902 | 0.494 | 0.1452 | 0.0144 | [6 empty] | 1489 | 10 | 11 | 1 | 0.25 | 69 | 27 | 미정 |  | 2021-04-28 06:38 | 1608 |  | 0 | 0 | 33 | 0 | 0 | 0 | 0.486 | 0.693 | 0.2323 | 0.0167 | 97200 |  | 32 | 154 | 0.0378 | 0.0126 | 0.0139 | 0.0475 | 0.0231 | 0.0089 | 0.0077 | 0.007
2021-04-28 | A64094 | B | 20 | SCR420HB | 99 | 36500 | 0.0645 | 0.0981 | 0.0981 | 0.1019 | 1593 | 1593 | 1553 | 3059 | 50.7 |  |  | 0 | 미정 | 선택 | 미정 | 미정 | 0 | 0 | 0 | 0 | 0 | 0 | 0.0645 | 0.0835 | 0.0035 | 0.1151 | 47 | 8100 | 1627 | 0.205 | 0.7941 | 0.2032 | 0.0328 | [6 empty] | 1508 | 18 | 18 | 1 | 0.2 | 81 | -17 | 미정 |  | 2021-04-28 07:14 | 1645 |  | 0 | 21 | 20 | 0 | 0 | 0 | 0.229 | 0.8282 | 0.2508 | 0.0247 | 97550 | 83 | 18 | 134 | 0.0698 | 0.0268 | 0.0224 | 0.0391 | 0.0328 | 0.0118 | 0.0103 | 0.0089
2021-04-28 | B63591 | T | 30 | SM50C | 101 | 37700 | 0.1591 | 0.0611 | 0.0611 | 0.1125 | 1593 | 1593 | 1527 | 2456 | 28.3 |  |  | 0 | 미정 | 미정 | 미정 | 미정 | 0 | 0 | 0 | 103 | 0 | 0 | 0.1591 | 0.1746 | 0.0154 | 0.1142 | 47 | 6900 | 1611 | 0.3556 | 0.5027 | 0.1421 | 0.0105 | [6 empty] | 1489 | 10 | 11 | 1 | 0.19 | 78 | 30 | 미정 |  | 2021-04-28 07:57 | 1607 |  | 0 | 0 | 150 | 0 | 0 | 0 | 0.499 | 0.7002 | 0.2396 | 0.0109 | 103500 |  | 28 | 146 | 0.0263 | 0.0077 | 0.011 | 0.0487 | 0.0281 | 0.0104 | 0.0083 | 0.0079
2021-04-28 | A64095 | B | 32 | SHPG2 | 94 | 33900 | 0.057 | 0.0457 | 0.0457 | 0.0448 | 1625 | 1625 | 1569 | 2964 | 1.4 |  |  | 0 | 미정 | 선택 | 미정 | 미정 | 0 | 0 | 0 | 0 | 0 | 0 | 0.057 | 0.0907 | 0.0031 | 0.0908 | 59 | 9200 | 1666 | 0.1545 | 0.5226 | 0.4185 | 0.0072 | [6 empty] | 1508 | 16 | 21 | 1 | 0.21 | 96 | 35 | 미정 |  | 2021-04-28 08:25 | 1673 |  | 30 | 0 | 31 | 0 | 0 | 0 | 0.189 | 0.5378 | 0.6047 | 0.0212 | 102600 | 85 | 24 | 163 | 0.0019 | 0.0107 | 0.0207 | 0.0427 | 0.0764 | 0.0158 | 0.0107 | 0.0091
2021-04-28 | B63592 | B | 11 | SHPG2 | 104 | 37100 | 0.0906 | 0.1549 | 0.0389 | 0.1145 | 1651 | 1642 | 1524 | 2586 |  |  |  | 0 | 미정 | 미정 | 미정 | 미정 | 0 | 0 | 0 | 301 | 0 | 0 | 0.0906 | 0.1242 | 0.0037 | 0.2688 | 62 | 10500 | 1660 | 0.1316 | 0.4134 | 0.4531 | 0.0103 | [6 empty] | 1508 | 16 | 17 | 1 | 0.6 | 76 | 35 | 미정 |  | 2021-04-28 09:13 | 1652 |  | 11 | 0 | 23 | 0 | 0 | 0 | 0.189 | 0.56 | 0.6165 | 0.0183 | 103200 | 70 | 21 | 175 | 0.0026 | 0.014 | 0.0228 | 0.0507 | 0.0214 | 0.0102 | 0.0085 | 0.0071
2021-04-28 | B63593 | B | 37 | FPA-SHPG2 | 104 | 37500 | 0.2143 | 0.0753 | 0.0987 | 0.1083 | 1619 | 1601 | 1549 | 2557 |  |  |  | 0 | 미정 | 미정 | 미정 | 미정 | 0 | 0 | 0 | 299 | 0 | 0 | 0.2143 | 0.1756 | 0.0071 | 0.0942 | 51 | 8000 | 1651 | 0.1356 | 0.4137 | 0.5066 | 0.0092 | [6 empty] | 1508 | 16 | 18 | 1 | 0.25 | 70 | 24 | 미정 |  | 2021-04-28 10:18 | 1643 |  | 13 | 0 | 27 | 0 | 0 | 0 | 0.189 | 0.5547 | 0.6076 | 0.0138 | 102300 | 69 | 32 | 171 | 0.0039 | 0.0105 | 0.0215 | 0.051 | 0.0123 | 0.0084 | 0.0089 | 0.0074
2021-04-28 | B63594 | B | 31 | FPA-SHPG2 | 105 | 39900 | 0.1102 | 0.0811 | 0.0928 | 0.0713 | 1630 | 1622 | 1587 | 2341 |  |  |  | 0 | 미정 | 미정 | 미정 | 미정 | 0 | 0 | 0 | 306 | 0 | 0 | 0.1102 | 0.1535 | 0.0027 | 0.4137 | 46 | 7600 | 1649 | 0.1283 | 0.4485 | 0.4172 | 0.0068 | [6 empty] | 1508 | 16 | 18 | 1 | 0.2 | 61 | 27 | 미정 |  | 2021-04-28 11:21 | 1645 |  | 0 | 0 | 41 | 0 | 0 | 0 | 0.1879 | 0.5525 | 0.6098 | 0.0114 | 100750 | 67 | 26 | 157 | 0.0032 | 0.0086 | 0.0239 | 0.0418 | 0.0251 | 0.014 | 0.0117 | 0.0089
2021-04-28 | B63595 | B | 30 | FPA-SHPG2 | 101 | 37900 | 0.0854 | 0.0389 | 0.0584 | 0.0922 | 1635 | 1590 | 1542 | 2407 |  |  |  | 0 | 미정 | 미정 | 미정 | 미정 | 0 | 0 | 0 | 303 | 0 | 0 | 0.0854 | 0.1131 | 0.0045 | 0.0635 | 55 | 9400 | 1636 | 0.1317 | 0.3998 | 0.4941 | 0.0073 | [6 empty] | 1508 | 16 | 17 | 1 | 0.17 | 72 | 17 | 미정 |  | 2021-04-28 12:28 | 1635 |  | 12 | 0 | 42 | 0 | 0 | 0 | 0.191 | 0.5514 | 0.6202 | 0.0226 | 103400 | 69 | 22 | 154 | 0.0035 | 0.0078 | 0.0207 | 0.0413 | 0.0252 | 0.0086 | 0.009 | 0.0082
2021-04-28 | A64096 | B | 32 | STB2 | 101 | 41900 | 0.0631 | 0.101 | 0.1501 | 0.2609 | 1557 | 1621 | 1551 | 3415 |  |  |  | 0 | 미정 | 미정 | 미정 | 미정 | 0 | 0 | 0 | 0 | 0 | 0 | 0.0631 | 0.1295 | 0.0019 | 0.0869 | 46 | 6600 | 1592 | 0.8699 | 0.3082 | 0.2375 | 0.0256 | [6 empty] | 1456 | 25 | 25 | 3 | 0.24 | 96 | 37 | 미정 |  | 2021-04-28 12:40 | 1599 |  | 0 | 0 | 15 | 0 | 0 | 0 | 0.975 | 0.3643 | 0.2468 | 0.0166 | 92600 | 64 | 25 | 145 | 0.0818 | 0.0188 | 0.013 | 0.0508 | 0.0427 | 0.006 | 0.0026 | 0.0028
2021-04-28 | B63596 | B | 11 | FPA-SHPG2 | 100 | 38200 | 0.133 | 0 | 0.0404 | 0.0847 | 9999 | 1603 | 1573 | 2524 |  |  |  | 0 | 미정 | 미정 | 미정 | 미정 | 0 | 0 | 0 | 304 | 0 | 0 | 0.133 | 0.1299 | 0.0032 | 0.3416 | 54 | 9100 | 1653 | 0.1445 | 0.4688 | 0.5268 | 0.0073 | [6 empty] | 1508 | 16 | 16 | 1 | 0.18 | 74 | 37 | 미정 |  | 2021-04-28 13:34 | 1639 |  | 52 | 0 | 32 | 0 | 0 | 0 | 0.1838 | 0.5763 | 0.6211 | 0.02 | 102800 | 75 | 22 | 147 | 0.003 | 0.0084 | 0.0223 | 0.0414 | 0.029 | 0.009 | 0.0081 | 0.0068
2021-04-28 | A64097 | B | 6 | STB2 | 101 | 36500 |  | 0.1072 | 0.1661 | 0.1938 | 1656 | 1646 | 1568 | 3135 | 33.6 |  |  | 0 | 미정 | 미정 | 미정 | 미정 | 0 | 0 | 0 | 0 | 0 | 0 |  |  |  |  | 48 | 4900 | 1564 | 0.8965 | 0.3349 | 0.2574 | 0.0172 | [6 empty] | 1456 | 25 | 25 | 3 | 0.24 | 62 | 26 | 미정 |  | 2021-04-28 13:47 | 1564 |  | 0 | 28 | 19 | 0 | 0 | 0 | 0.971 | 0.3533 | 0.263 | 0.0145 | 91200 | 67 | 17 | 127 | 0.0465 | 0.0154 | 0.013 |  | 0.0181 | 0.0012 | 0.0006 | 0.0024
2021-04-28 | B63597 | B | 37 | FPA-SHPG2 | 100 | 37700 | 0.0898 | 0.037 | 0.0344 | 0.0738 | 1617 | 1608 | 1555 | 2678 |  |  |  | 0 | 미정 | 미정 | 미정 | 미정 | 0 | 0 | 0 | 305 | 0 | 0 | 0.0898 | 0.1479 | 0.0041 | 0.1086 | 56 | 8200 | 1648 | 0.1443 | 0.3739 | 0.5441 | 0.0076 | [6 empty] | 1508 | 16 | 16 | 1 | 0.2 | 64 | 33 | 미정 |  | 2021-04-28 14:53 | 1627 |  | 70 | 0 | 24 | 0 | 0 | 0 | 0.186 | 0.5765 | 0.6082 | 0.0133 | 100800 | 78 | 11 | 125 | 0.0038 | 0.0075 | 0.0245 | 0.0407 | 0.0315 | 0.0094 | 0.0104 | 0.009
2021-04-28 | A64098 | B | 20 | STB2 | 101 | 36800 | 0.0527 | 0.192 | 0.192 | 0.3208 | 1585 | 1585 | 1532 | 2959 | 40.6 |  |  | 0 | 미정 | 미정 | 미정 | 미정 | 0 | 0 | 0 | 0 | 0 | 0 | 0.0527 | 0.0806 | 0.0039 | 0.2076 | 45 | 6000 | 1570 | 0.89 | 0.3054 | 0.1934 | 0.0234 | [6 empty] | 1456 | 25 | 25 | 3 | 0.24 | 70 | 31 | 미정 |  | 2021-04-28 14:48 | 1570 |  | 0 | 9 | 0 | 0 | 0 | 0 | 0.962 | 0.3651 | 0.263 | 0.0136 | 101700 | 74 | 20 | 125 | 0.0511 | 0.0148 | 0.012 | 0.0414 | 0.0294 | 0.0088 | 0.0024 | 0.0036
2021-04-28 | A64099 | B | 38 | STB2 | 101 | 35700 | 0.0729 | 0.2046 | 0.2046 | 0.2442 | 1607 | 1607 | 1564 | 2967 | 57.1 |  |  | 0 | 미정 | 선택 | 미정 | 미정 | 0 | 0 | 0 | 0 | 0 | 0 | 0.0729 | 0.1245 | 0.0024 | 0.0822 | 44 | 5800 | 1570 | 0.9329 | 0.2945 | 0.2323 | 0.0202 | [6 empty] | 1456 | 25 | 25 | 3 | 0.23 | 76 | 29 | 미정 |  | 2021-04-28 15:43 | 1570 |  | 0 | 24 | 0 | 0 | 0 | 0 | 0.96 | 0.3478 | 0.2595 | 0.0121 | 106850 | 77 | 31 | 142 | 0.0678 | 0.0133 | 0.0106 | 0.0494 | 0.0436 | 0.0047 | 0.0019 | 0.0034
2021-04-28 | B63598 | B | 31 | SHPG2 | 101 | 39000 | 0.0581 | 0.1515 | 0.061 | 0.0955 | 1605 | 1570 | 1513 | 2798 |  |  |  | 0 | 미정 | 선택 | 미정 | 미정 | 0 | 0 | 0 | 304 | 0 | 0 | 0.0581 | 0.054 | 0.0041 | 0.0022 | 49 | 8500 | 1636 | 0.1462 | 0.369 | 0.4959 | 0.007 | [6 empty] | 1508 | 16 | 16 | 1 | 0.21 | 66 | 31 | 미정 |  | 2021-04-28 15:57 | 1625 |  | 64 | 0 | 0 | 0 | 0 | 0 | 0.19 | 0.5702 | 0.593 | 0.0173 | 104800 | 90 | 20 | 133 | 0.006 | 0.008 | 0.0235 | 0.0416 | 0.028 | 0.0129 | 0.0117 | 0.0099
2021-04-28 | A64100 | B | 32 | STB2 | 98 | 34800 | 0.0734 | 0.1549 | 0.1549 | 0.2205 | 1662 | 1662 | 1603 | 2857 | 59.6 |  |  | 0 | 미정 | 선택 | 미정 | 미정 | 0 | 0 | 0 | 0 | 0 | 0 | 0.0734 | 0.0907 | 0.0043 | 0.171 | 45 | 4700 | 1574 | 0.8256 | 0.3377 | 0.2498 | 0.0394 | [6 empty] | 1456 | 25 | 25 | 3 | 0.27 | 72 | 35 | 미정 |  | 2021-04-28 16:38 | 1574 |  | 0 | 0 | 0 | 0 | 0 | 0 | 0.953 | 0.3614 | 0.2775 | 0.0232 | 100200 | 73 | 33 | 157 | 0.0747 | 0.0277 | 0.0208 | 0.0456 | 0.0433 | 0.0124 | 0.0017 | 0.003
2021-04-28 | B63599 | B | 30 | SM45CB | 101 | 36800 | 0.0326 | 0.8657 | 0.1142 | 0.1249 | 1610 | 1606 | 1555 | 2697 |  |  |  | 0 | 미정 | 미정 | 미정 | 미정 | 0 | 0 | 0 | 203 | 0 | 0 | 0.0326 | 0.0346 | 0.0024 | 0.0017 | 46 | 7800 | 1656 | 0.3694 | 0.2006 | 0.1222 | 0.0042 | [6 empty] | 1493 | 14 | 20 | 1 | 0.14 | 89 | 34 | 미정 |  | 2021-04-28 16:53 | 1644 |  | 61 | 0 | 25 | 0 | 0 | 0 | 0.461 | 0.643 | 0.2139 | 0.0126 | 98250 | 96 | 48 | 190 | 0.0021 | 0.0058 | 0.017 | 0.0494 | 0.0533 | 0.0112 | 0.008 | 0.0054
2021-04-28 | A64101 | B | 6 | STB2 | 98 | 34400 | 0.0562 | 0.2016 | 0.2016 | 0.2677 | 1632 | 1632 | 1580 | 2885 | 68.1 |  |  | 0 | 미정 | 선택 | 미정 | 미정 | 0 | 0 | 0 | 0 | 0 | 0 | 0.0562 | 0.1352 | 0.0019 | 0.2064 | 42 | 5000 | 1572 | 0.9145 | 0.3181 | 0.2577 | 0.0337 | [6 empty] | 1456 | 25 | 25 | 3 | 0.26 | 65 | 25 | 미정 |  | 2021-04-28 17:30 | 1572 |  | 0 | 25 | 0 | 0 | 0 | 0 | 0.949 | 0.3741 | 0.2733 | 0.0184 | 100550 | 72 | 44 | 177 | 0.0866 | 0.0207 | 0.0162 | 0.0441 | 0.0439 | 0.007 | 0.0019 | 0.0033
2021-04-28 | B63600 | B | 11 | SM45CB | 101 | 36800 | 0.0947 | 0.0473 | 0.0473 | 0.0971 | 1606 | 1606 | 1564 | 2597 |  |  |  | 0 | 해제 | 미정 | 미정 | 미정 | 0 | 0 | 0 | 200 | 0 | 0 | 0.0947 | 0.1129 | 0.006 | 0.1865 | 40 | 5500 | 1618 | 0.3463 | 0.1715 | 0.1474 | 0.0043 | [6 empty] | 1493 | 14 | 14 | 1 | 0.14 | 70 | 24 | 미정 |  | 2021-04-28 17:46 | 1614 |  | 81 | 0 | 32 | 0 | 0 | 0 | 0.4431 | 0.6393 | 0.2051 | 0.0173 | 97400 | 76 | 67 | 213 | 0.0039 | 0.0052 | 0.0176 | 0.054 | 0.0253 | 0.012 | 0.0106 | 0.0079
2021-04-28 | A64102 | B | 20 | STB2 | 98 | 33900 | 0.0649 | 0.0438 | 0.1354 | 0.2357 | 1638 | 1621 | 1569 | 2892 | 65 |  |  | 0 | 미정 | 선택 | 미정 | 미정 | 0 | 0 | 0 | 0 | 0 | 0 | 0.0649 | 0.0876 | 0.0023 | 0.2963 | 46 | 5800 | 1568 | 0.8645 | 0.2888 | 0.2612 | 0.0375 | [6 empty] | 1456 | 25 | 26 | 3 | 0.23 | 60 | 23 | 미정 |  | 2021-04-28 18:29 | 1568 |  | 0 | 9 | 0 | 0 | 0 | 0 | 0.949 | 0.3712 | 0.2777 | 0.0174 | 102000 | 75 | 35 | 175 | 0.0804 | 0.0191 | 0.0156 | 0.0381 | 0.0366 | 0.0092 | 0.0019 | 0.0035
2021-04-28 | B63601 | B | 37 | AE1045M6 | 101 | 36900 | 0.1903 | 0.143 | 0.0742 | 0.0855 | 1624 | 1604 | 1568 | 2772 | 29.1 |  |  | 0 | 미정 | 미정 | 미정 | 미정 | 0 | 0 | 0 | 103 | 0 | 0 | 0.1968 | 0.2064 | 0.0037 | 0.2868 | 41 | 6000 | 1648 | 0.382 | 0.2263 | 0.1744 | 0.0182 | [6 empty] | 1494 | 15 | 20 | 1 | 0.14 | 75 | 30 | 미정 |  | 2021-04-28 18:48 | 1635 |  | 35 | 0 | 0 | 0 | 0 | 0 | 0.449 | 0.6449 | 0.2652 | 0.0138 | 97200 | 0 | 62 | 212 | 0.0397 | 0.0184 | 0.0296 | 0.0557 | 0.0382 | 0.0114 | 0.0099 | 0.0154
2021-04-28 | A64103 | B | 38 | STB2 | 98 | 34900 | 0.0713 | 0.1947 | 0.1947 | 0.2412 | 1587 | 1587 | 1541 | 2882 | 37.9 |  |  | 0 | 미정 | 미정 | 미정 | 미정 | 0 | 0 | 0 | 0 | 0 | 0 | 0.0713 | 0.1413 | 0.0021 | 0.1012 | 42 | 5200 | 1553 | 0.9034 | 0.3115 | 0.2405 | 0.0214 | [6 empty] | 1456 | 25 | 26 | 3 | 0.23 | 62 | 27 | 미정 |  | 2021-04-28 19:47 | 1553 |  | 0 | 20 | 0 | 0 | 0 | 0 | 0.954 | 0.3718 | 0.2661 | 0.0137 | 104100 | 75 | 39 | 161 | 0.0456 | 0.0157 | 0.0116 | 0.045 | 0.0176 | 0.0027 | 0.0017 | 0.0028
2021-04-28 | B63602 | B | 31 | AE1045M6 | 101 | 37000 | 0.0875 | 0.0564 | 0.0564 | 0.0985 | 1634 | 1634 | 1589 | 2661 | 34.3 |  |  | 0 | 미정 | 미정 | 미정 | 미정 | 0 | 0 | 0 | 101 | 0 | 0 | 0.0875 | 0.0889 | 0.0074 | 1.7124 | 43 | 5500 | 1618 | 0.3681 | 0.1663 | 0.1536 | 0.0181 | [6 empty] | 1494 | 15 | 16 | 1 | 0.15 | 71 | 29 | 미정 |  | 2021-04-28 20:10 | 1623 |  | 41 | 13 | 18 | 0 | 0 | 0 | 0.4451 | 0.6545 | 0.2384 | 0.0277 | 100300 | 0 | 54 | 190 | 0.0482 | 0.0137 | 0.0291 | 0.0532 | 0.0295 | 0.0112 | 0.01 | 0.0164
2021-04-28 | A64104 | B | 33 | STB2 | 98 | 33800 |  | 0.18 | 0.18 | 0.2431 | 1629 | 1629 | 1560 | 2768 | 43.5 |  |  | 0 | 선택 | 선택 | 미정 | 미정 | 0 | 0 | 0 | 0 | 0 | 0 |  |  |  |  | 44 | 5400 | 1569 | 0.9089 | 0.3154 | 0.2649 | 0.0202 | [6 empty] | 1456 | 25 | 25 | 3 | 0.24 | 69 | 23 | 미정 |  | 2021-04-28 20:42 | 1569 |  | 0 | 37 | 0 | 0 | 0 | 0 | 0.952 | 0.3766 | 0.2654 | 0.0118 |  | 71 | 49 | 182 | 0.055 | 0.0132 | 0.0095 |  | 0.0146 | 0.0021 | 0.0008 | 0.0031
2021-04-28 | B63603 | B | 30 | AE1045M6 | 101 | 36000 | 0.1922 | 0.0382 | 0.0766 | 0.1029 | 1659 | 1591 | 1549 | 2583 |  |  |  | 0 | 미정 | 미정 | 미정 | 미정 | 0 | 0 | 0 | 203 | 0 | 0 | 0.1922 | 0.15 | 0.007 | 0.2217 | 42 | 6100 | 1637 | 0.3477 | 0.2094 | 0.1234 | 0.0041 | [6 empty] | 1494 | 15 | 16 | 1 | 0.22 | 75 | 28 | 미정 |  | 2021-04-28 21:04 | 1626 |  | 61 | 0 | 32 | 0 | 0 | 0 | 0.448 | 0.6596 | 0.2516 | 0.0343 | 97200 | 102 | 51 | 196 | 0.0035 | 0.0134 | 0.032 | 0.0547 | 0.0445 | 0.0168 | 0.014 | 0.0122
2021-04-28 | A64105 | B | 6 | STB2 | 95 | 34000 | 0.093 | 0.2197 | 0.1727 | 0.206 | 1585 | 1606 | 1560 | 2786 | 72.2 |  |  | 0 | 미정 | 미정 | 미정 | 미정 | 0 | 0 | 0 | 0 | 0 | 0 | 0.093 | 0.1452 | 0.004 | 0.0699 | 41 | 5100 | 1562 | 0.903 | 0.3324 | 0.2531 | 0.035 | [6 empty] | 1456 | 25 | 25 | 3 | 0.22 | 66 | 23 | 미정 |  | 2021-04-28 21:57 | 1560 |  | 0 | 0 | 10 | 0 | 0 | 0 | 0.95 | 0.3675 | 0.253 | 0.0195 | 97550 | 71 | 39 | 156 | 0.0931 | 0.0227 | 0.0176 | 0.0457 | 0.0483 | 0.0092 | 0.0036 | 0.0044
2021-04-28 | B63604 | B | 11 | AE1045M6 | 101 | 36000 | 0.0808 | 0.0601 | 0.0601 | 0.1236 | 1598 | 1598 | 1544 | 2608 | 30.6 |  |  | 0 | 미정 | 미정 | 미정 | 미정 | 0 | 0 | 0 | 100 | 0 | 0 | 0.0808 | 0.0906 | 0.0033 | 0.1456 | 43 | 6400 | 1624 | 0.3738 | 0.305 | 0.1775 | 0.0115 | [6 empty] | 1494 | 15 | 16 | 1 | 0.19 | 77 | 27 | 미정 |  | 2021-04-28 22:11 | 1621 |  | 11 | 0 | 0 | 0 | 0 | 0 | 0.447 | 0.6427 | 0.2721 | 0.0198 | 95050 | 180 | 108 | 304 | 0.0477 | 0.0116 | 0.0299 | 0.0498 | 0.0314 | 0.0093 | 0.0097 | 0.0142
2021-04-28 | B63605 | I | 20 | SCM440I | 100 | 36500 | 0.0787 | 0.094 | 0.094 | 0.1115 | 1637 | 1637 | 1543 | 2697 |  |  |  | 0 | 미정 | 미정 | 미정 | 미정 | 0 | 0 | 0 | 151 | 0 | 0 | 0.0787 | 0.1298 | 0.0033 | 0.1403 | 49 | 8400 | 1662 | 0.3208 | 0.5804 | 0.1988 | 0.0067 | [6 empty] | 1495 | 20 | 20 | 1 | 0.23 | 72 | 0 | 미정 |  | 2021-04-28 23:15 | 1647 |  | 31 | 0 | 0 | 0 | 0 | 0 | 0.3823 | 0.6953 | 0.237 | 0.0059 | 100100 | 1319 | 14 | 134 | 0.0051 | 0.008 | 0.006 | 0.0419 | 0.0321 | 0.0103 | 0.0127 | 0.0173
2021-04-28 | A64106 | B | 32 | STB2 | 97 | 35400 | 0.0475 | 0.1084 | 0.1084 | 0.3855 | 1645 | 1645 | 1545 | 2984 | 42.6 |  |  | 0 | 선택 | 해제 | 미정 | 미정 | 0 | 0 | 0 | 0 | 0 | 0 | 0.0475 | 0.0556 | 0.0051 | 0.2168 | 41 | 4500 | 1559 | 0.7233 | 0.2511 | 0.248 | 0.0234 | [6 empty] | 1456 | 25 | 25 | 3 | 0.22 | 59 | 24 | 미정 |  | 2021-04-28 23:11 | 1559 |  | 0 | 0 | 0 | 0 | 0 | 0 | 0.954 | 0.3635 | 0.2521 | 0.0126 | 96100 | 70 | 17 | 120 | 0.0558 | 0.0139 | 0.0117 | 0.0317 | 0.0142 | 0.0037 | 0.0026 | 0.0032
2021-04-28 | A64107 | B | 38 | STB2 | 95 | 33900 | 0.0554 | 0.1434 | 0.1434 | 0.3377 | 1627 | 1627 | 1561 | 2918 | 28.2 |  |  | 0 | 해제 | 선택 | 미정 | 미정 | 0 | 0 | 0 | 0 | 0 | 0 | 0.0554 | 0.0907 | 0.0049 | 0.2045 | 43 | 4700 | 1562 | 0.8392 | 0.252 | 0.2028 | 0.013 | [6 empty] | 1456 | 25 | 25 | 3 | 0.22 | 68 | 35 | 미정 |  | 2021-04-29 00:16 | 1562 |  | 0 | 0 | 0 | 0 | 0 | 0 | 0.9459 | 0.3609 | 0.2552 | 0.0102 | 102300 | 73 | 12 | 114 | 0.0337 | 0.0112 | 0.0093 | 0.0527 | 0.0226 | 0.0037 | 0.003 | 0.0046
2021-04-28 | B63606 | T | 37 | AE1141M | 101 | 39000 | 0.0742 | 0 | 0.0486 | 0.1341 | 1601 | 1613 | 1556 | 2830 |  |  |  | 0 | 미정 | 미정 | 미정 | 미정 | 0 | 0 | 0 | 157 | 0 | 0 | 0.0742 | 0.1003 | 0.0029 | 0.0951 | 54 | 7600 | 1637 | 0.362 | 1.2809 | 0.1184 | 0.0021 | [6 empty] | 1492 | 5 | 6 | 1 | 0.31 | 85 | 44 | 미정 |  | 2021-04-29 00:33 | 1617 |  | 51 | 0 | 123 | 0 | 0 | 0 | 0.416 | 1.5168 | 0.1855 | 0.0033 | 97600 |  | 18 | 135 | 0.002 | 0.0029 | 0.003 | 0.0471 | 0.0479 | 0.0444 | 0.042 | 0.0854
2021-04-28 | A64108 | B | 33 | STB2 | 97 | 33800 | 0.0624 | 0.1485 | 0.1485 | 0.3575 | 1635 | 1635 | 1538 | 2888 | 46.1 |  |  | 0 | 선택 | 미정 | 미정 | 미정 | 0 | 0 | 0 | 0 | 0 | 0 | 0.0624 | 0.0858 | 0.0043 | 0.1617 | 41 | 4500 | 1557 | 0.8614 | 0.2539 | 0.2246 | 0.0174 | [6 empty] | 1456 | 25 | 25 | 3 | 0.22 | 64 | 26 | 미정 |  | 2021-04-29 01:18 | 1558 |  | 0 | 0 | 0 | 0 | 0 | 0 | 0.9622 | 0.3751 | 0.2614 | 0.0119 |  | 72 | 28 | 129 | 0.0566 | 0.0131 | 0.0102 | 0.055 | 0.0269 | 0.0054 | 0.0027 | 0.0036
2021-04-28 | B63607 | T | 30 | AE1141M | 103 | 38800 | 0.1572 | 0.154 | 0.0813 | 0.1246 | 1594 | 1638 | 1571 | 2884 |  |  |  | 0 | 미정 | 미정 | 미정 | 미정 | 0 | 0 | 0 | 107 | 0 | 0 | 0.1572 | 0.1919 | 0.0032 | 0.1318 | 45 | 6100 | 1626 | 0.3641 | 1.306 | 0.1542 | 0.003 | [6 empty] | 1492 | 5 | 6 | 1 | 0.27 | 73 | 38 | 미정 |  | 2021-04-29 01:34 | 1603 |  | 51 | 50 | 42 | 0 | 0 | 0 | 0.425 | 1.5166 | 0.1895 | 0.0028 | 96450 |  | 13 | 123 | 0.0021 | 0.0028 | 0.0027 | 0.0569 | 0.0542 | 0.0601 | 0.0781 | 0.0984
2021-04-28 | A64109 | B | 6 | STB2 | 85 | 30500 | 0.0557 | 0.0385 | 0.0971 | 0.4002 | 1629 | 1660 | 1559 | 2587 | 36 |  |  | 0 | 선택 | 미정 | 미정 | 미정 | 0 | 0 | 0 | 0 | 0 | 0 | 0.0557 | 0.1282 | 0.0031 | 0.1269 | 41 | 4100 | 1549 | 0.7971 | 0.2633 | 0.2244 | 0.0135 | [6 empty] | 1456 | 25 | 25 | 3 | 0.22 | 61 | 21 | 미정 |  | 2021-04-29 02:11 | 1558 |  | 0 | 0 | 0 | 0 | 0 | 0 | 0.9487 | 0.361 | 0.2588 | 0.0116 | 96600 | 69 | 33 | 143 | 0.0476 | 0.0124 | 0.01 | 0.0442 | 0.0116 | 0.0029 | 0.0023 | 0.0037
2021-04-28 | B63608 | T | 11 | AE1141M | 103 | 38400 | 0.0701 | 0.0368 | 0.1564 | 0.1197 | 1639 | 1576 | 1558 | 2805 |  |  |  | 0 | 미정 | 미정 | 미정 | 미정 | 0 | 0 | 0 | 0 | 0 | 0 | 0.0701 | 0.1139 | 0.009 | 0.1276 | 43 | 5500 | 1614 | 0.3418 | 1.2607 | 0.1574 | 0.0032 | [6 empty] | 1492 | 5 | 6 | 1 | 0.28 | 66 | 27 | 미정 |  | 2021-04-29 02:38 | 1594 |  | 100 | 0 | 0 | 0 | 0 | 0 | 0.407 | 1.553 | 0.1795 | 0.0027 | 98600 |  | 32 | 142 | 0.0022 | 0.003 | 0.0027 | 0.0488 | 0.0536 | 0.0669 | 0.0853 | 0.0965
2021-04-28 | A64110 | B | 32 | STB2 | 97 | 34700 | 0.0535 | 0.168 | 0.168 | 0.3838 | 1657 | 1657 | 1570 | 2968 | 47.4 |  |  | 0 | 선택 | 미정 | 미정 | 미정 | 0 | 0 | 0 | 0 | 0 | 0 | 0.0535 | 0.0829 | 0.0059 | 0.3155 | 41 | 3800 | 1559 | 0.7992 | 0.2739 | 0.2052 | 0.0195 | [6 empty] | 1456 | 25 | 25 | 3 | 0.22 | 60 | 25 | 미정 |  | 2021-04-29 03:17 | 1559 |  | 0 | 0 | 0 | 0 | 0 | 0 | 0.9441 | 0.3483 | 0.2575 | 0.0144 |  | 74 | 30 | 133 | 0.0589 | 0.016 | 0.0126 | 0.0429 | 0.0209 | 0.0034 | 0.0019 | 0.0025
2021-04-28 | B63609 | T | 20 | AE1141M | 100 | 35900 | 0.0699 | 0.0735 | 0.0735 | 0.1432 | 1653 | 1653 | 1544 | 2622 |  |  |  | 0 | 미정 | 미정 | 미정 | 미정 | 0 | 0 | 0 | 150 | 0 | 0 | 0.0699 | 0.1336 | 0.0031 | 0.6736 | 50 | 6400 | 1612 | 0.3429 | 1.2216 | 0.1574 | 0.0034 | [6 empty] | 1492 | 5 | 9 | 1 | 0.27 | 69 | 28 | 미정 |  | 2021-04-29 03:41 | 1599 |  | 33 | 0 | 0 | 0 | 0 | 0 | 0.414 | 1.5135 | 0.1848 | 0.0026 | 99300 |  | 32 | 152 | 0.0023 | 0.0032 | 0.0026 | 0.052 | 0.0722 | 0.0646 | 0.0767 | 0.0886
2021-04-28 | A64111 | B | 38 | SP-STB2 | 97 | 34800 | 0.0672 | 0.1543 | 0.1543 | 0.3259 | 1613 | 1613 | 1561 | 2906 | 50.8 |  |  | 0 | 선택 | 미정 | 미정 | 미정 | 0 | 0 | 0 | 0 | 0 | 0 | 0.0672 | 0.1053 | 0.0046 | 0.1588 | 41 | 3700 | 1561 | 0.8057 | 0.2729 | 0.2049 | 0.0246 | 0.101 | 53.536 | 27.179 | 6.668 | 8.028 | 1.969 | 1455 | 25 | 25 | 3 | 0.22 | 60 | 25 | 미정 |  | 2021-04-29 04:19 | 1553 |  | 0 | 0 | 0 | 0 | 0 | 0 | 0.946 | 0.3925 | 0.2931 | 0.0157 |  | 73 | 23 | 128 | 0.0604 | 0.0177 | 0.0145 | 0.0543 | 0.0231 | 0.0087 | 0.0046 | 0.0049
2021-04-28 | B63610 | I | 37 | SCM415C2 | 103 | 36800 | 0.2814 | 0.0936 | 0.0715 | 0.1064 | 1611 | 1603 | 1530 | 2851 | 20.1 |  |  | 0 | 미정 | 미정 | 미정 | 미정 | 0 | 0 | 0 | 0 | 0 | 0 | 0.2814 | 0.1871 | 0.0148 | 0.1617 | 53 | 9500 | 1685 | 0.1233 | 0.5137 | 0.1482 | 0.0104 | [6 empty] | 1516 | 20 | 21 | 1 | 0.16 | 88 | 0 | 미정 |  | 2021-04-29 04:53 | 1666 |  | 31 | 0 | 0 | 0 | 0 | 0 | 0.15 | 0.6776 | 0.2216 | 0.0296 | 106700 | 1025 | 18 | 141 | 0.0294 | 0.0079 | 0.0248 | 0.0471 | 0.0728 | 0.0167 | 0.0121 | 0.0164
2021-04-28 | A64112 | B | 33 | SP-STB2 | 97 | 34700 | 0.0746 | 0.0803 | 0.0803 | 0.2887 | 1622 | 1622 | 1557 | 2938 | 44.5 |  |  | 0 | 선택 | 미정 | 미정 | 미정 | 0 | 0 | 0 | 0 | 0 | 0 | 0.0746 | 0.1089 | 0.0034 | 0.3123 | 42 | 4000 | 1560 | 0.8724 | 0.2881 | 0.2406 | 0.0145 | 0.139 | 52.853 | 28.052 | 6.869 | 7.694 | 1.884 | 1455 | 25 | 25 | 3 | 0.21 | 67 | 29 | 미정 |  | 2021-04-29 05:20 | 1565 |  | 0 | 0 | 0 | 0 | 0 | 0 | 0.9589 | 0.38 | 0.2723 | 0.0114 |  | 73 | 28 | 137 | 0.0563 | 0.0123 | 0.0107 | 0.0582 | 0.0216 | 0.0051 | 0.0033 | 0.0042
2021-04-28 | B63611 | T | 20 | KF40CV | 101 | 38700 | 0.1264 | 0.0442 | 0.0442 | 0.125 | 1654 | 1654 | 1606 | 2723 |  |  |  | 0 | 미정 | 미정 | 미정 | 미정 | 0 | 0 | 0 | 160 | 0 | 0 | 0.1264 | 0.1131 | 0.0026 | 0.0382 | 53 | 7300 | 1606 | 0.3707 | 0.78 | 0.1247 | 0.0035 | [6 empty] | 1496 | 10 | 11 | 1 | 0.13 | 93 | 32 | 미정 |  | 2021-04-29 09:05 | 1644 |  | 30 | 0 | 51 | 0 | 0 | 0 | 0.4034 | 0.7945 | 0.2327 | 0.0146 |  |  | 19 | 322 | 0.0018 | 0.0048 | 0.0114 | 0.0566 | 0.0603 | 0.0248 | 0.0077 | 0.0328
2021-04-28 | A64113 | B | 6 | SP-STB2 | 97 | 34800 | 0.0619 | 0.1693 | 0.1693 | 0.2932 | 1653 | 1653 | 1564 | 2897 | 39.6 |  |  | 0 | 선택 | 미정 | 미정 | 미정 | 0 | 0 | 0 | 0 | 0 | 0 | 0.0619 | 0.0817 | 0.0046 | 0.4185 | 42 | 4000 | 1565 | 0.873 | 0.3232 | 0.253 | 0.0155 | 0.16 | 54.58 | 27.101 | 6.13 | 8.903 | 2.013 | 1455 | 25 | 25 | 3 | 0.21 | 66 | 26 | 미정 |  | 2021-04-29 06:21 | 1565 |  | 0 | 0 | 0 | 0 | 0 | 0 | 0.956 | 0.3697 | 0.2598 | 0.0124 | 98700 | 71 | 33 | 143 | 0.0507 | 0.0146 | 0.011 | 0.0441 | 0.0163 | 0.0018 | 0.0013 | 0.0023
2021-04-29 | A64114 | B | 32 | SP-STB2 | 100 | 34500 | 0.0712 | 0.1923 | 0.1923 | 0.2751 | 1602 | 1602 | 1518 | 2899 | 51.9 |  |  | 0 | 미정 | 미정 | 미정 | 미정 | 0 | 0 | 0 | 0 | 0 | 0 | 0.0712 | 0.1238 | 0.0023 | 0.2213 | 48 | 4800 | 1555 | 0.813 | 0.3293 | 0.291 | 0.0266 | 0.132 | 56.328 | 25.674 | 6.74 | 8.357 | 2.193 | 1455 | 25 | 25 | 3 | 0.21 | 59 | 23 | 미정 |  | 2021-04-29 07:20 | 1555 |  | 0 | 0 | 0 | 0 | 0 | 0 | 0.95 | 0.3662 | 0.2915 | 0.0174 | 85050 | 63 | 30 | 147 | 0.0752 | 0.0197 | 0.0143 | 0.0444 | 0.0307 | 0.0044 | 0.0025 | 0.0033
2021-04-29 | A64115 | B | 38 | SP-STB2 | 89 | 32700 | 0.0524 | 0.0919 | 0.1344 | 0.1799 | 1623 | 1608 | 1544 | 2782 | 36.9 |  |  | 0 | 미정 | 미정 | 미정 | 미정 | 0 | 0 | 0 | 0 | 0 | 0 | 0.0524 | 0.094 | 0.003 | 0.199 | 45 | 5200 | 1546 | 0.8338 | 0.2594 | 0.2165 | 0.0147 | 0.241 | 56.192 | 18.667 | 16.856 | 3.333 | 3.01 | 1455 | 25 | 25 | 3 | 0.21 | 57 | 25 | 미정 |  | 2021-04-29 08:29 | 1546 |  | 0 | 0 | 0 | 0 | 0 | 0 | 0.943 | 0.3713 | 0.2677 | 0.011 |  | 77 | 15 | 115 | 0.0438 | 0.0113 | 0.0097 | 0.0396 | 0.0192 | 0.004 | 0.0028 | 0.0039
2021-04-29 | B63612 | T | 11 | KF40CV | 100 | 43000 | 0.2493 | 0.1074 | 0.0561 | 0.2082 | 1616 | 1591 | 1542 | 2680 |  |  |  | 0 | 미정 | 미정 | 미정 | 미정 | 0 | 0 | 0 | 0 | 0 | 0 | 0.2493 | 0.1634 | 0.0139 | 0.1044 | 53 | 6900 | 1635 | 0.3405 | 0.7156 | 0.1655 | 0.0029 | [6 empty] | 1496 | 10 | 10 | 1 | 0.14 | 65 | 25 | 미정 |  | 2021-04-29 09:58 | 1611 |  | 40 | 0 | 22 | 0 | 0 | 0 | 0.404 | 0.7802 | 0.2372 | 0.0147 | 97500 |  | 38 | 261 | 0.0023 | 0.0039 | 0.0114 | 0.0568 | 0.0492 | 0.0197 | 0.0183 | 0.0377
2021-04-29 | A64116 | B | 33 | SP-STB2 | 99 | 34600 | 0.0581 | 0.0858 | 0.1602 | 0.2088 | 1632 | 1616 | 1542 | 2975 | 48 |  |  | 0 | 미정 | 미정 | 미정 | 미정 | 0 | 0 | 0 | 0 | 0 | 0 | 0.0581 | 0.0755 | 0.0017 | 0.0657 | 41 | 4900 | 1560 | 0.9216 | 0.3054 | 0.2306 | 0.0158 | [6 empty] | 1455 | 25 | 26 | 3 | 0.21 | 70 | 32 | 미정 |  | 2021-04-29 09:28 | 1560 |  | 0 | 0 | 0 | 0 | 0 | 0 | 0.9388 | 0.3617 | 0.2563 | 0.0123 |  | 75 | 30 | 133 | 0.0579 | 0.0124 | 0.0104 | 0.033 | 0.0245 | 0.0024 | 0.0016 | 0.0026
2021-04-29 | A64117 | B | 6 | STB2 | 100 | 37200 |  | 0.2485 | 0.2512 | 0.2863 | 1542 | 1607 | 1537 | 3136 | 57 |  |  | 0 | 미정 | 미정 | 미정 | 미정 | 0 | 0 | 0 | 0 | 0 | 0 |  |  |  |  | 42 | 5200 | 1539 | 0.865 | 0.3214 | 0.2469 | 0.0158 | [6 empty] | 1456 | 25 | 25 | 3 | 0.21 | 60 | 25 | 미정 |  | 2021-04-29 10:27 | 1539 |  | 0 | 0 | 0 | 0 | 0 | 0 | 0.941 | 0.3698 | 0.268 | 0.0148 | 97150 | 70 | 30 | 141 | 0.0742 | 0.0147 | 0.0122 |  | 0.0318 | 0.0021 | 0.0016 | 0.002
2021-04-29 | B63613 | B | 30 | SM45CM3 | 101 | 40300 | 0.0689 | 0.0449 | 0.0333 | 0.0529 | 1601 | 1605 | 1543 | 2702 | 4 |  |  | 0 | 미정 | 미정 | 미정 | 미정 | 0 | 0 | 0 | 105 | 0 | 0 | 0.0689 | 0.0645 | 0.0026 | 0.0551 | 46 | 7400 | 1660 | 0.3523 | 0.6402 | 0.2384 | 0.008 | [6 empty] | 1491 | 15 | 20 | 1 | 0.09 | 85 | 41 | 미정 |  | 2021-04-29 11:08 | 1648 |  | 50 | 0 | 23 | 0 | 0 | 0 | 0.452 | 0.8644 | 0.3127 | 0.0096 | 96750 | 70 | 21 | 141 | 0.0053 | 0.0132 | 0.0144 | 0.0411 | 0.0359 | 0.0097 | 0.0089 | 0.0077
2021-04-29 | A64118 | B | 32 | STB2 | 99 | 35600 | 0.0443 | 0.0957 | 0.0957 | 0.2979 | 1611 | 1611 | 1532 | 2919 | 57.5 |  |  | 0 | 미정 | 미정 | 미정 | 미정 | 0 | 0 | 0 | 0 | 0 | 0 | 0.0443 | 0.0651 | 0.0026 | 0.1199 | 41 | 5000 | 1555 | 0.8591 | 0.2907 | 0.2642 | 0.0258 | [6 empty] | 1456 | 25 | 26 | 3 | 0.21 | 52 | 24 | 미정 |  | 2021-04-29 11:30 | 1555 |  | 0 | 0 | 0 | 0 | 0 | 0 | 0.945 | 0.3583 | 0.2603 | 0.0184 |  | 70 | 26 | 134 | 0.0778 | 0.0189 | 0.0143 | 0.034 | 0.0282 | 0.0047 | 0.0026 | 0.0028
2021-04-29 | B63614 | B | 37 | SM45CM3 | 101 | 40400 |  | 0.2048 | 0.079 | 0.1174 | 1598 | 1644 | 1550 | 2563 | 14.4 |  |  | 0 | 미정 | 미정 | 미정 | 미정 | 0 | 0 | 0 | 108 | 0 | 0 |  |  |  |  | 45 | 7200 | 1626 | 0.3598 | 0.6744 | 0.2234 | 0.012 | [6 empty] | 1491 | 15 | 15 | 1 | 0.14 | 65 | 21 | 미정 |  | 2021-04-29 12:07 | 1624 |  | 20 | 0 | 31 | 0 | 0 | 0 | 0.463 | 0.8712 | 0.3052 | 0.0127 | 100050 | 71 | 32 | 153 | 0.0227 | 0.0129 | 0.0151 |  | 0.0347 | 0.0088 | 0.008 | 0.0072
2021-04-29 | A64119 | B | 38 | STB2 | 101 | 35500 | 0.0797 | 0.111 | 0.2721 | 0.3137 | 1616 | 1596 | 1534 | 2928 | 37.4 |  |  | 0 | 미정 | 미정 | 미정 | 미정 | 0 | 0 | 0 | 0 | 0 | 0 | 0.0797 | 0.117 | 0.0034 | 0.2821 | 41 | 5000 | 1551 | 0.8746 | 0.2673 | 0.2445 | 0.0156 | [6 empty] | 1456 | 25 | 25 | 3 | 0.21 | 67 | 26 | 미정 |  | 2021-04-29 12:32 | 1551 |  | 0 | 20 | 0 | 0 | 0 | 0 | 0.943 | 0.3564 | 0.2573 | 0.0131 | 105550 | 76 | 32 | 138 | 0.0442 | 0.0128 | 0.0111 | 0.047 | 0.0167 | 0.0034 | 0.0016 | 0.0026
2021-04-29 | B63615 | B | 20 | SM45CM3 | 101 | 38300 | 0.0527 | 0.0414 | 0.0878 | 0.1041 | 1625 | 1625 | 1595 | 2457 | 13.4 |  |  | 0 | 미정 | 선택 | 미정 | 미정 | 0 | 0 | 0 | 110 | 0 | 0 | 0.0527 | 0.0826 | 0.0022 | 0.0031 | 36 | 4700 | 1637 | 0.3735 | 0.6657 | 0.2644 | 0.0138 | [6 empty] | 1491 | 15 | 18 | 1 | 0.11 | 71 | 29 | 미정 |  | 2021-04-29 12:56 | 1626 |  | 32 | 0 | 31 | 0 | 0 | 0 | 0.463 | 0.871 | 0.3062 | 0.0119 | 95050 | 72 | 40 | 166 | 0.0199 | 0.015 | 0.0181 | 0.0486 | 0.0165 | 0.0067 | 0.0071 | 0.0068
2021-04-29 | A64120 | B | 33 | STB2 | 99 | 35600 | 0.069 | 0.2689 | 0.1248 | 0.3731 | 1622 | 1601 | 1551 | 2955 | 45.2 |  |  | 0 | 미정 | 미정 | 미정 | 미정 | 0 | 0 | 0 | 0 | 0 | 0 | 0.069 | 0.1092 | 0.0036 | 0.0014 | 41 | 4700 | 1555 | 0.8762 | 0.3211 | 0.2297 | 0.0242 | [6 empty] | 1456 | 25 | 26 | 3 | 0.21 | 62 | 23 | 미정 |  | 2021-04-29 13:37 | 1555 |  | 0 | 11 | 21 | 0 | 0 | 0 | 0.957 | 0.3602 | 0.2543 | 0.0134 |  | 75 | 28 | 133 | 0.0554 | 0.0154 | 0.012 | 0.0443 | 0.0257 | 0.0091 | 0.0043 | 0.0042
2021-04-29 | B63616 | B | 11 | SM45CM3 | 101 | 39600 | 0.0886 | 0.0456 | 0 | 0.0657 | 1627 | 1596 | 1609 | 2372 | 17.5 |  |  | 0 | 미정 | 선택 | 미정 | 미정 | 0 | 0 | 0 | 106 | 0 | 0 | 0.0886 | 0.1689 | 0.0036 | 0.2383 | 45 | 5400 | 1619 | 0.3624 | 0.6475 | 0.2263 | 0.0093 | [6 empty] | 1491 | 15 | 15 | 1 | 0.14 | 70 | 33 | 미정 |  | 2021-04-29 14:05 | 1616 |  | 55 | 0 | 31 | 0 | 0 | 0 | 0.456 | 0.876 | 0.2961 | 0.0143 |  | 76 | 32 | 161 | 0.0242 | 0.0106 | 0.0183 | 0.0556 | 0.0237 | 0.008 | 0.0078 | 0.0079
2021-04-29 | A64121 | B | 6 | STB2 | 100 | 35700 | 0.0614 | 0.1552 | 0.1552 | 0.3404 | 1623 | 1623 | 1537 | 2985 | 59.3 |  |  | 0 | 미정 | 미정 | 미정 | 미정 | 0 | 0 | 0 | 0 | 0 | 0 | 0.0614 | 0.1125 | 0.0037 | 0.21 | 42 | 5200 | 1553 | 0.8261 | 0.3083 | 0.226 | 0.0449 | [6 empty] | 1456 | 25 | 25 | 3 | 0.21 | 59 | 23 | 미정 |  | 2021-04-29 14:40 | 1553 |  | 0 | 12 | 0 | 0 | 0 | 0 | 0.955 | 0.359 | 0.2635 | 0.0184 | 102950 | 74 | 34 | 143 | 0.0721 | 0.0236 | 0.0171 | 0.0413 | 0.0262 | 0.0113 | 0.0021 | 0.0031
2021-04-29 | B63617 | B | 30 | SM45CM3 | 102 | 36800 | 0.0727 |  | 0.1466 | 0.1303 |  | 1591 | 1529 | 2569 | 43.8 |  |  | 0 | 미정 | 선택 | 미정 | 미정 | 0 | 0 | 0 | 105 | 0 | 0 | 0.0727 | 0.0771 | 0.0026 | 0.0098 | 53 | 7000 | 1616 | 0.3763 | 0.5343 | 0.2101 | 0.0229 | [6 empty] | 1491 | 15 | 16 | 1 | 0.13 | 65 | 25 | 미정 |  | 2021-04-29 15:11 | 1620 |  | 53 | 0 | 23 | 0 | 0 | 0 | 0.461 | 0.8692 | 0.3001 | 0.0198 |  | 78 | 45 | 182 | 0.0629 | 0.0114 | 0.0191 | 0.0476 | 0.0293 | 0.0085 | 0.0069 | 0.0069
2021-04-29 | A64122 | B | 32 | STB2 | 98 | 34000 | 0.0553 | 0.1753 | 0.1753 | 0.2419 | 1611 | 1611 | 1561 | 2980 | 66.4 |  |  | 0 | 미정 | 선택 | 미정 | 미정 | 0 | 0 | 0 | 0 | 0 | 0 | 0.0553 | 0.0704 | 0.0027 | 0.2017 | 42 | 5100 | 1546 | 0.8913 | 0.2999 | 0.2609 | 0.0213 | [6 empty] | 1456 | 25 | 26 | 3 | 0.21 | 63 | 25 | 미정 |  | 2021-04-29 15:36 | 1546 |  | 0 | 29 | 0 | 0 | 0 | 0 | 0.964 | 0.375 | 0.2661 | 0.0134 | 102000 | 76 | 39 | 157 | 0.0748 | 0.0161 | 0.0122 | 0.0368 | 0.0401 | 0.0026 | 0.0013 | 0.0029
2021-04-29 | B63618 | B | 29 | SM45CM3 | 104 | 35900 | 0.0805 | 0.0424 | 0.0424 | 0.1586 | 1643 | 1643 | 1517 | 2556 | 46.8 |  |  | 0 | 미정 | 선택 | 미정 | 미정 | 0 | 0 | 0 | 120 | 0 | 0 | 0.0805 | 0.0926 | 0.0072 | 0.1202 | 47 | 7400 | 1638 | 0.359 | 0.5126 | 0.1803 | 0.0244 | [6 empty] | 1491 | 15 | 18 | 1 | 0.11 | 70 | 16 | 미정 |  | 2021-04-29 16:05 | 1634 |  | 26 | 0 | 0 | 0 | 0 | 0 | 0.461 | 0.8815 | 0.295 | 0.0166 | 90600 | 68 | 50 | 196 | 0.0677 | 0.0143 | 0.0146 | 0.0559 | 0.0306 | 0.009 | 0.0064 | 0.0057
2021-04-29 | A64123 | B | 38 | STB2 | 98 | 33500 |  | 0.1675 | 0.1675 | 0.3063 | 1646 | 1646 | 1573 | 3014 | 58.9 |  |  | 0 | 선택 | 미정 | 미정 | 미정 | 0 | 0 | 0 | 0 | 0 | 0 |  |  |  |  | 44 | 4900 | 1562 | 0.9026 | 0.2855 | 0.2126 | 0.0189 | [6 empty] | 1456 | 25 | 25 | 3 | 0.21 | 71 | 28 | 미정 |  | 2021-04-29 16:46 | 1562 |  | 0 | 19 | 0 | 0 | 0 | 0 | 0.949 | 0.3712 | 0.2604 | 0.0149 | 104750 | 90 | 28 | 142 | 0.0637 | 0.0169 | 0.0128 |  | 0.0372 | 0.0043 | 0.0027 | 0.0037
2021-04-29 | B63619 | B | 37 | SM45CM3 | 104 | 38400 | 0.0658 | 0.0314 | 0.0843 | 0.1349 | 1604 | 1573 | 1539 | 2658 | 44.8 |  |  | 0 | 미정 | 선택 | 미정 | 미정 | 0 | 0 | 0 | 123 | 0 | 0 | 0.0658 | 0.0875 | 0.0031 | 0.1423 | 51 | 7300 | 1617 | 0.3981 | 0.5222 | 0.2107 | 0.0259 | [6 empty] | 1491 | 15 | 15 | 1 | 0.08 | 69 | 18 | 미정 |  | 2021-04-29 17:30 | 1611 |  | 20 | 0 | 14 | 0 | 0 | 0 | 0.458 | 0.8674 | 0.2902 | 0.0206 | 101050 | 80 | 35 | 158 | 0.0575 | 0.0163 | 0.0178 | 0.0455 | 0.0342 | 0.0109 | 0.0076 | 0.0066
2021-04-29 | A64124 | B | 33 | STB2 | 97 | 33500 | 0.0485 | 0.1825 | 0.1825 | 0.2846 | 1590 | 1590 | 1539 | 2798 | 51.6 |  |  | 0 | 선택 | 미정 | 미정 | 미정 | 0 | 0 | 0 | 0 | 0 | 0 | 0.0485 | 0.0859 | 0.0026 | 0.3899 | 43 | 5400 | 1561 | 0.7667 | 0.3125 | 0.2574 | 0.0206 | [6 empty] | 1456 | 25 | 25 | 3 | 0.21 | 65 | 23 | 미정 |  | 2021-04-29 17:52 | 1561 |  | 0 | 0 | 0 | 0 | 0 | 0 | 0.931 | 0.3668 | 0.2697 | 0.0131 | 93600 | 81 | 50 | 175 | 0.0647 | 0.0146 | 0.0114 | 0.0515 | 0.0232 | 0.0034 | 0.0019 | 0.003
2021-04-29 | B63620 | B | 11 | SM45C | 104 | 37600 | 0.0895 | 0.0671 | 0.091 | 0.0956 | 1627 | 1559 | 1541 | 2736 | 37.2 |  |  | 0 | 미정 | 선택 | 미정 | 미정 | 0 | 0 | 0 | 156 | 0 | 0 | 0.0895 | 0.0799 | 0.0033 | 0.2362 | 46 | 7200 | 1627 | 0.398 | 0.5569 | 0.2309 | 0.0131 | [6 empty] | 1493 | 15 | 15 | 1 | 0.14 | 68 | 28 | 미정 |  | 2021-04-29 18:21 | 1628 |  | 47 | 0 | 21 | 0 | 0 | 0 | 0.459 | 0.8724 | 0.2973 | 0.0155 | 100600 | 79 | 38 | 174 | 0.0465 | 0.0123 | 0.0202 | 0.0512 | 0.0356 | 0.0083 | 0.0081 | 0.0077
2021-04-29 | A64125 | B | 6 | STB2 | 98 | 34000 | 0.08 | 0.1442 | 0.1442 | 0.2701 | 1590 | 1590 | 1547 | 2856 | 62.6 |  |  | 0 | 미정 | 선택 | 미정 | 미정 | 0 | 0 | 0 | 0 | 0 | 0 | 0.08 | 0.1693 | 0.0029 | 0.2412 | 57 | 6500 | 1560 | 0.89 | 0.2955 | 0.2339 | 0.0211 | [6 empty] | 1456 | 25 | 25 | 3 | 0.21 | 69 | 27 | 미정 |  | 2021-04-29 19:01 | 1560 |  | 0 | 0 | 0 | 0 | 0 | 0 | 0.944 | 0.3629 | 0.2639 | 0.0127 | 104900 | 76 | 45 | 186 | 0.0686 | 0.0146 | 0.0115 | 0.0457 | 0.0398 | 0.0046 | 0.0022 | 0.0034
2021-04-29 | B63621 | B | 30 | SM45C | 101 | 36600 |  | 0.0476 | 0.0476 | 0.0959 | 1616 | 1616 | 1567 | 2614 |  |  |  | 0 | 미정 | 선택 | 미정 | 미정 | 0 | 0 | 0 | 154 | 0 | 0 |  |  |  |  | 43 | 5500 | 1629 | 0.3507 | 0.295 | 0.1223 | 0.0047 | [6 empty] | 1493 | 15 | 15 | 1 | 0.12 | 76 | 27 | 미정 |  | 2021-04-29 19:17 | 1619 |  | 33 | 0 | 34 | 0 | 0 | 0 | 0.4521 | 0.6681 | 0.2069 | 0.0309 | 96150 | 83 | 64 | 212 | 0.0044 | 0.0058 | 0.0258 |  | 0.0278 | 0.011 | 0.0112 | 0.0158
2021-04-29 | B63622 | B | 29 | STB2 | 101 | 36600 | 0.0854 | 0.0993 | 0.0993 | 0.1618 | 1605 | 1605 | 1550 | 2661 |  |  |  | 0 | 선택 | 해제 | 미정 | 미정 | 0 | 0 | 0 | 156 | 0 | 0 | 0.0854 | 0.0712 | 0.0026 | 0.5095 | 43 | 5700 | 1563 | 0.759 | 0.2885 | 0.2337 | 0.0093 | [6 empty] | 1456 | 25 | 25 | 3 | 0.21 | 57 | 26 | 미정 |  | 2021-04-29 20:26 | 1563 |  | 0 | 25 | 23 | 0 | 0 | 0 | 0.952 | 0.3689 | 0.2701 | 0.0076 | 95250 | 70 | 24 | 131 | 0.0044 | 0.0088 | 0.0072 | 0.0573 | 0.025 | 0.003 | 0.0034 | 0.0038
2021-04-29 | B63623 | B | 37 | SM45CR2 | 101 | 38400 | 0.085 | 0.0424 | 0.0525 | 0.1002 | 1591 | 1582 | 1563 | 2694 |  |  |  | 0 | 미정 | 해제 | 미정 | 미정 | 0 | 0 | 0 | 154 | 0 | 0 | 0.085 | 0.092 | 0.0028 | 0.1458 | 34 | 5500 | 1610 | 0.3565 | 0.3985 | 0.1211 | 0.0037 | [6 empty] | 1494 | 15 | 16 | 1 | 0.14 | 54 | 22 | 미정 |  | 2021-04-29 21:18 | 1599 |  | 81 | 0 | 63 | 0 | 0 | 0 | 0.4361 | 0.7573 | 0.2259 | 0.0335 | 101400 | 193 | 13 | 102 | 0.0019 | 0.0069 | 0.0292 | 0.059 | 0.0617 | 0.0218 | 0.0099 | 0.0207
2021-04-29 | A64126 | B | 32 | STB2 | 98 | 36000 | 0.1 | 0.1684 | 0.1684 | 0.224 | 1649 | 1649 | 1566 | 2841 | 33.9 |  |  | 0 | 미정 | 미정 | 미정 | 미정 | 0 | 0 | 0 | 0 | 0 | 0 | 0.1 | 0.191 | 0.005 | 0.2191 | 43 | 4000 | 1556 | 0.8199 | 0.3277 | 0.2537 | 0.0167 | [6 empty] | 1456 | 25 | 25 | 3 | 0.21 | 70 | 33 | 미정 |  | 2021-04-29 21:37 | 1564 |  | 0 | 0 | 0 | 0 | 0 | 0 | 0.941 | 0.3722 | 0.2675 | 0.0131 |  | 68 | 19 | 117 | 0.0409 | 0.0145 | 0.0097 | 0.0571 | 0.0135 | 0.0027 | 0.002 | 0.0036
2021-04-29 | B63624 | I | 33 | SCM415C2 | 106 | 37500 | 0.06 | 0.0417 | 0.0417 | 0.1037 | 1660 | 1660 | 1526 | 2727 | 22 |  |  | 0 | 미정 | 미정 | 미정 | 미정 | 0 | 0 | 0 | 0 | 0 | 0 | 0.06 | 0.0547 | 0.0088 | 0.0446 | 51 | 9500 | 1682 | 0.1312 | 0.5926 | 0.1725 | 0.015 | [6 empty] | 1516 | 20 | 20 | 1 | 0.31 | 80 | 0 | 미정 |  | 2021-04-29 22:34 | 1667 |  | 23 | 0 | 0 | 0 | 0 | 0 | 0.1531 | 0.6773 | 0.2282 | 0.0187 | 102550 | 644 | 13 | 126 | 0.0349 | 0.017 | 0.0256 | 0.0434 | 0.0213 | 0.0053 | 0.0047 | 0.0156
2021-04-29 | A64127 | B | 38 | STB2 | 98 | 35900 | 0.0794 | 0.1244 | 0.1244 | 0.3266 | 1630 | 1630 | 1550 | 2894 | 41.3 |  |  | 0 | 선택 | 미정 | 미정 | 미정 | 0 | 0 | 0 | 0 | 0 | 0 | 0.0794 | 0.1438 | 0.0059 | 0.1856 | 41 | 4700 | 1549 | 0.8272 | 0.2727 | 0.2062 | 0.0214 | [6 empty] | 1456 | 25 | 25 | 3 | 0.21 | 62 | 24 | 미정 |  | 2021-04-29 22:34 | 1549 |  | 0 | 0 | 10 | 0 | 0 | 0 | 0.937 | 0.3694 | 0.253 | 0.0143 |  | 76 | 26 | 124 | 0.0453 | 0.0156 | 0.0129 | 0.0532 | 0.0158 | 0.0055 | 0.0034 | 0.004
2021-04-29 | B63625 | I | 11 | 20MNCR5 | 101 | 37800 | 0.0917 | 0.0496 | 0.1099 | 0.1019 | 1623 | 1567 | 1525 | 2751 |  |  |  | 0 | 미정 | 미정 | 미정 | 미정 | 0 | 0 | 0 | 101 | 0 | 0 | 0.0917 | 0.1486 | 0.0036 | 0.0888 | 54 | 10000 | 1681 | 0.1675 | 1.0482 | 0.1751 | 0.0055 | [6 empty] | 1508 | 20 | 21 | 1 | 0.13 | 68 | 0 | 미정 |  | 2021-04-29 23:42 | 1655 |  | 71 | 0 | 0 | 0 | 0 | 0 | 0.207 | 1.2188 | 0.2043 | 0.0272 | 95800 | 1367 | 14 | 144 | 0.0027 | 0.0063 | 0.0272 | 0.0474 | 0.0258 | 0.0082 | 0.009 | 0.0228
2021-04-29 | A64128 | B | 6 | STB2 | 99 | 35800 | 0.0418 | 0.0841 | 0.2104 | 0.347 | 1610 | 1624 | 1553 | 3007 | 39.5 |  |  | 0 | 선택 | 미정 | 미정 | 미정 | 0 | 0 | 0 | 0 | 0 | 0 | 0.0418 | 0.0889 | 0.0031 | 0.1886 | 41 | 4500 | 1560 | 0.84 | 0.2826 | 0.2105 | 0.0282 | [6 empty] | 1456 | 25 | 25 | 3 | 0.21 | 65 | 25 | 미정 |  | 2021-04-29 23:39 | 1555 |  | 0 | 0 | 0 | 0 | 0 | 0 | 0.9674 | 0.3758 | 0.2649 | 0.0198 |  | 70 | 25 | 122 | 0.0513 | 0.0235 | 0.0178 | 0.0465 | 0.0273 | 0.01 | 0.0068 | 0.0054
2021-04-29 | A64129 | B | 29 | STB2 | 96 | 34700 | 0.0607 | 0.1477 | 0.1477 | 0.3232 | 1633 | 1633 | 1576 | 2905 | 63.4 |  |  | 0 | 해제 | 선택 | 미정 | 미정 | 0 | 0 | 0 | 0 | 0 | 0 | 0.0607 | 0.13 | 0.0071 | 0.0882 | 41 | 3800 | 1559 | 0.8197 | 0.2923 | 0.2017 | 0.0292 | [6 empty] | 1456 | 25 | 25 | 3 | 0.19 | 56 | 25 | 미정 |  | 2021-04-30 00:34 | 1559 |  | 0 | 0 | 0 | 0 | 0 | 0 | 0.957 | 0.3644 | 0.2621 | 0.0162 | 100900 | 74 | 17 | 121 | 0.0759 | 0.0193 | 0.0148 | 0.046 | 0.0403 | 0.0101 | 0.005 | 0.0055
2021-04-29 | B63626 | T | 30 | SM45CM8 | 101 | 39600 | 0.0592 | 0.0591 | 0.0591 | 0.1298 | 1606 | 1606 | 1547 | 2649 |  |  |  | 0 | 미정 | 미정 | 미정 | 미정 | 0 | 0 | 0 | 153 | 0 | 0 | 0.0592 | 0.1484 | 0.0103 | 0.0027 | 50 | 7800 | 1665 | 0.3223 | 0.5109 | 0.1728 | 0.0038 | [6 empty] | 1493 | 13 | 14 | 1 | 0.16 | 86 | 37 | 미정 |  | 2021-04-30 01:01 | 1649 |  | 20 | 0 | 0 | 0 | 0 | 0 | 0.444 | 0.7007 | 0.2177 | 0.0307 | 97650 |  | 15 | 130 | 0.0018 | 0.006 | 0.0234 | 0.0418 | 0.0493 | 0.0156 | 0.0048 | 0.0231
2021-04-29 | A64130 | B | 32 | STB2 | 96 | 35900 | 0.0347 | 0.1381 | 0.1381 | 0.4442 | 1610 | 1610 | 1547 | 3057 | 47.7 |  |  | 0 | 선택 | 미정 | 미정 | 미정 | 0 | 0 | 0 | 0 | 0 | 0 | 0.0347 | 0.0607 | 0.0034 | 0.1875 | 41 | 4000 | 1547 | 0.7705 | 0.2781 | 0.21 | 0.0194 | [6 empty] | 1456 | 25 | 25 | 3 | 0.2 | 64 | 23 | 미정 |  | 2021-04-30 01:37 | 1556 |  | 0 | 0 | 0 | 0 | 0 | 0 | 0.9382 | 0.3649 | 0.272 | 0.0136 |  | 70 | 30 | 134 | 0.0621 | 0.0158 | 0.0121 | 0.046 | 0.0227 | 0.0052 | 0.0035 | 0.0039
2021-04-29 | B63627 | T | 37 | SM45CM8 | 101 | 37200 | 0.157 | 0.1071 | 0.1071 | 0.1442 | 1636 | 1636 | 1532 | 2579 |  |  |  | 0 | 미정 | 미정 | 미정 | 미정 | 0 | 0 | 0 | 202 | 0 | 0 | 0.157 | 0.1586 | 0.0089 | 0.086 | 47 | 7100 | 1630 | 0.3674 | 0.536 | 0.1619 | 0.0038 | [6 empty] | 1493 | 13 | 14 | 1 | 0.16 | 67 | 30 | 미정 |  | 2021-04-30 01:59 | 1620 |  | 23 | 0 | 0 | 0 | 0 | 0 | 0.4445 | 0.7107 | 0.2201 | 0.0311 | 101850 |  | 29 | 154 | 0.0035 | 0.0042 | 0.0256 | 0.0533 | 0.0232 | 0.0084 | 0.01 | 0.0253
2021-04-29 | A64131 | B | 38 | STB2 | 96 | 34700 | 0.0819 | 0.1879 | 0.1879 | 0.354 | 1656 | 1656 | 1565 | 2923 | 36.5 |  |  | 0 | 선택 | 미정 | 미정 | 미정 | 0 | 0 | 0 | 0 | 0 | 0 | 0.0819 | 0.1156 | 0.0058 | 0.1704 | 45 | 3900 | 1563 | 0.8435 | 0.2865 | 0.2078 | 0.0136 | [6 empty] | 1456 | 25 | 26 | 3 | 0.2 | 71 | 34 | 미정 |  | 2021-04-30 02:43 | 1563 |  | 0 | 0 | 0 | 0 | 0 | 0 | 0.9469 | 0.3677 | 0.255 | 0.0121 |  | 72 | 26 | 128 | 0.0457 | 0.0144 | 0.0107 | 0.0558 | 0.016 | 0.0035 | 0.0026 | 0.0033
2021-04-29 | B63628 | T | 33 | SM45CM8 | 101 | 38500 | 0.0357 | 0.0351 | 0.0351 | 0.1315 | 1606 | 1606 | 1532 | 2758 |  |  |  | 0 | 미정 | 미정 | 미정 | 미정 | 0 | 0 | 0 | 208 | 0 | 0 | 0.0357 | 0.1135 | 0.0026 | 0.0042 | 48 | 9000 | 1668 | 0.3905 | 0.5394 | 0.1977 | 0.0033 | [6 empty] | 1493 | 13 | 14 | 1 | 0.17 | 87 | 41 | 미정 |  | 2021-04-30 03:03 | 1658 |  | 21 | 0 | 0 | 0 | 0 | 0 | 0.4497 | 0.7034 | 0.2217 | 0.0333 | 96650 |  | 44 | 186 | 0.0036 | 0.004 | 0.0274 | 0.0335 | 0.0262 | 0.0112 | 0.0119 | 0.0259
2021-04-29 | A64132 | B | 6 | STB2 | 95 | 34200 | 0.0576 | 0.0914 | 0.0914 | 0.3938 | 1663 | 1663 | 1565 | 2908 | 55.4 |  |  | 0 | 선택 | 미정 | 미정 | 미정 | 0 | 0 | 0 | 0 | 0 | 0 | 0.0576 | 0.0871 | 0.0027 | 0.1356 | 41 | 3800 | 1556 | 0.8652 | 0.2862 | 0.2132 | 0.0348 | [6 empty] | 1456 | 25 | 25 | 3 | 0.2 | 68 | 27 | 미정 |  | 2021-04-30 03:41 | 1556 |  | 0 | 0 | 11 | 0 | 0 | 0 | 0.96 | 0.3684 | 0.2672 | 0.0228 |  | 68 | 30 | 133 | 0.0737 | 0.0251 | 0.0187 | 0.0526 | 0.0322 | 0.0074 | 0.0069 | 0.0054
2021-04-29 | B63629 | T | 11 | SM45CM8 | 101 | 38500 | 0.0482 | 0.0652 | 0.0652 | 0.1473 | 1603 | 1603 | 1559 | 2793 |  |  |  | 0 | 미정 | 미정 | 미정 | 미정 | 0 | 0 | 0 | 201 | 0 | 0 | 0.0482 | 0.1181 | 0.0035 | 0.0019 | 53 | 7500 | 1661 | 0.3703 | 0.5285 | 0.1757 | 0.0034 | [6 empty] | 1493 | 13 | 14 | 1 | 0.17 | 87 | 43 | 미정 |  | 2021-04-30 04:10 | 1641 |  | 34 | 0 | 0 | 0 | 0 | 0 | 0.4469 | 0.7062 | 0.2166 | 0.0323 | 98050 |  | 53 | 207 | 0.0033 | 0.004 | 0.0278 | 0.0538 | 0.043 | 0.0254 | 0.0248 | 0.0277
2021-04-29 | A64133 | B | 29 | STB2 | 97 | 35600 | 0.0525 | 0.1605 | 0.1605 | 0.4398 | 1606 | 1606 | 1532 | 2964 | 50.8 |  |  | 0 | 선택 | 미정 | 미정 | 미정 | 0 | 0 | 0 | 0 | 0 | 0 | 0.0525 | 0.0638 | 0.0034 | 0.0023 | 41 | 4200 | 1548 | 0.7869 | 0.2833 | 0.216 | 0.0251 | [6 empty] | 1456 | 25 | 25 | 3 | 0.2 | 63 | 27 | 미정 |  | 2021-04-30 04:41 | 1560 |  | 0 | 0 | 0 | 0 | 0 | 0 | 0.9486 | 0.3637 | 0.2619 | 0.0167 |  | 70 | 25 | 127 | 0.0677 | 0.0199 | 0.0143 | 0.0463 | 0.0239 | 0.0059 | 0.0038 | 0.004
2021-04-29 | B63630 | I | 30 | 18CRNIMO7HI | 87 | 33200 | 0.047 | 0.0307 | 0.0321 | 0.0901 | 1607 | 1621 | 1529 | 2429 | 23.6 |  |  | 0 | 미정 | 미정 | 미정 | 미정 | 0 | 0 | 0 | 0 | 0 | 0 | 0.047 | 0.0897 | 0.0055 | 0.0191 | 66 | 10200 | 1700 | 0.1473 | 0.4377 | 0.1687 | 0.0067 | [6 empty] | 1506 | 25 | 26 | 1 | 0.23 | 82 | 0 | 미정 |  | 2021-04-30 05:30 | 1689 |  | 40 | 0 | 0 | 0 | 0 | 0 | 0.1752 | 0.5226 | 0.2697 | 0.0325 | 83650 | 1428 | 22 | 175 | 0.0453 | 0.0116 | 0.0315 | 0.0208 | 0.0301 | 0.0051 | 0.0042 | 0.0053
2021-04-29 | A64134 | B | 32 | STB2 | 97 | 34800 | 0.035 | 0.1437 | 0.1437 | 0.3207 | 1617 | 1617 | 1535 | 2911 | 45.1 |  |  | 0 | 선택 | 미정 | 미정 | 미정 | 0 | 0 | 0 | 0 | 0 | 0 | 0.035 | 0.0877 | 0.0041 | 0.1495 | 40 | 4800 | 1553 | 0.8 | 0.2823 | 0.215 | 0.0193 | [6 empty] | 1456 | 25 | 25 | 3 | 0.2 | 65 | 24 | 미정 |  | 2021-04-30 05:38 | 1553 |  | 0 | 0 | 11 | 0 | 0 | 0 | 0.954 | 0.3703 | 0.2633 | 0.0149 |  | 79 | 28 | 130 | 0.0556 | 0.0156 | 0.0127 | 0.0495 | 0.0241 | 0.0042 | 0.0028 | 0.0032
2021-04-29 | B63631 | I | 37 | SCM440I | 91 | 34100 | 0.0828 | 0.0526 | 0.0526 | 0.1049 | 1641 | 1641 | 1526 | 2472 | 39.4 |  |  | 0 | 미정 | 선택 | 미정 | 미정 | 0 | 0 | 0 | 0 | 0 | 0 | 0.0828 | 0.0938 | 0.0035 | 0.2741 | 50 | 9000 | 1678 | 0.3344 | 0.5401 | 0.239 | 0.0189 | [6 empty] | 1495 | 20 | 21 | 1 | 0.21 | 78 | 0 | 미정 |  | 2021-04-30 06:33 | 1651 |  | 61 | 0 | 27 | 0 | 0 | 0 | 0.3936 | 0.7116 | 0.2319 | 0.0065 |  | 898 | 16 | 141 | 0.0323 | 0.0131 | 0.0068 | 0.0454 | 0.0405 | 0.0168 | 0.0068 | 0.014
2021-04-30 | A64135 | B | 38 | SCR423PRH | 100 | 37100 | 0.0753 | 0.077 | 0.077 | 0.0893 | 1667 | 1667 | 1607 | 3057 | 10.5 |  |  | 0 | 선택 | 미정 | 미정 | 미정 | 0 | 0 | 0 | 303 | 0 | 0 | 0.0753 | 0.1135 | 0.0028 | 0.0699 | 39 | 5000 | 1627 | 0.193 | 0.5345 | 0.6813 | 0.0159 | [6 empty] | 1503 | 16 | 20 | 3 | 0.21 | 84 | 29 | 미정 |  | 2021-04-30 06:45 | 1632 |  | 0 | 64 | 0 | 0 | 0 | 0 | 0.241 | 0.6862 | 0.8069 | 0.0233 |  | 91 | 43 | 169 | 0.0047 | 0.0184 | 0.0211 | 0.0465 | 0.0132 | 0.0104 | 0.0081 | 0.0068
2021-04-30 | B63632 | B | 33 | SCM435HF | 101 | 41100 | 0.1038 | 0.0859 | 0.057 | 0.0738 | 1573 | 1592 | 1579 | 2943 | 24.4 |  |  | 0 | 미정 | 선택 | 미정 | 미정 | 0 | 0 | 0 | 101 | 0 | 0 | 0.1038 | 0.1081 | 0.016 | 0.0433 | 41 | 7300 | 1635 | 0.3204 | 0.5967 | 0.1828 | 0.0115 | [6 empty] | 1497 | 18 | 21 | 1 | 0.19 | 86 | 38 | 미정 |  | 2021-04-30 07:37 | 1645 |  | 67 | 0 | 0 | 0 | 0 | 0 | 0.3622 | 0.7994 | 0.2425 | 0.0287 | 101300 | 71 | 15 | 123 | 0.0349 | 0.0122 | 0.0219 | 0.0556 | 0.0217 | 0.0069 | 0.0075 | 0.0072
2021-04-30 | A64136 | B | 6 | SCR423PRH | 100 | 35900 | 0.0631 | 0.0284 | 0.0284 | 0.1356 | 1666 | 1666 | 1588 | 3013 | 15.5 |  |  | 0 | 선택 | 미정 | 미정 | 미정 | 0 | 0 | 0 | 304 | 0 | 0 | 0.0631 | 0.099 | 0.0029 | 0.2338 | 38 | 4100 | 1601 | 0.226 | 0.5675 | 0.752 | 0.0164 | [6 empty] | 1503 | 16 | 16 | 3 | 0.21 | 72 | 26 | 미정 |  | 2021-04-30 07:48 | 1613 |  | 0 | 20 | 0 | 0 | 0 | 0 | 0.2465 | 0.703 | 0.8117 | 0.0253 | 94800 | 63 | 47 | 163 | 0.0075 | 0.0169 | 0.022 | 0.0492 | 0.0225 | 0.0108 | 0.0079 | 0.0064
2021-04-30 | B63633 | B | 11 | SCM435HF | 89 | 35000 | 0.0788 | 0.0995 | 0.0995 | 0.1043 | 1662 | 1662 | 1623 | 2678 | 43.9 |  |  | 0 | 미정 | 선택 | 미정 | 미정 | 0 | 0 | 0 | 100 | 0 | 0 | 0.0788 | 0.0846 | 0.0063 | 0.1891 | 37 | 4900 | 1627 | 0.2812 | 0.6352 | 0.1938 | 0.0269 | [6 empty] | 1497 | 18 | 21 | 1 | 0.16 | 68 | 33 | 미정 |  | 2021-04-30 08:28 | 1627 |  | 90 | 0 | 0 | 0 | 0 | 0 | 0.369 | 0.7999 | 0.2527 | 0.018 |  | 70 | 18 | 135 | 0.0654 | 0.0227 | 0.0203 | 0.0497 | 0.0394 | 0.0142 | 0.0112 | 0.0082
2021-04-30 | A64137 | B | 29 | SCR423PRH | 96 | 34700 | 0.0507 | 0.0292 | 0.0292 | 0.1219 | 1677 | 1677 | 1621 | 2864 | 10.8 |  |  | 0 | 선택 | 미정 | 미정 | 미정 | 0 | 0 | 0 | 301 | 0 | 0 | 0.0507 | 0.0716 | 0.003 | 0.0325 | 39 | 3400 | 1604 | 0.2184 | 0.5706 | 0.7261 | 0.0157 | [6 empty] | 1503 | 16 | 16 | 3 | 0.21 | 72 | 24 | 미정 |  | 2021-04-30 08:43 | 1611 |  | 0 | 18 | 36 | 0 | 0 | 0 | 0.247 | 0.6994 | 0.8048 | 0.0256 | 99700 | 63 | 38 | 155 | 0.0051 | 0.0165 | 0.0234 | 0.0409 | 0.0194 | 0.0119 | 0.01 | 0.0076
2021-04-30 | B63634 | B | 30 | SCM435HF | 95 | 34900 | 0.0906 | 0.0887 | 0.0887 | 0.1267 | 1634 | 1634 | 1587 | 2830 | 25.4 |  |  | 0 | 선택 | 미정 | 미정 | 미정 | 0 | 0 | 0 | 100 | 0 | 0 | 0.0906 | 0.1093 | 0.0102 | 0.0743 | 38 | 6000 | 1626 | 0.3043 | 0.6569 | 0.1859 | 0.0111 | [6 empty] | 1497 | 18 | 19 | 1 | 0.19 | 69 | 22 | 미정 |  | 2021-04-30 09:23 | 1617 |  | 130 | 0 | 0 | 0 | 0 | 0 | 0.3636 | 0.8017 | 0.2367 | 0.0205 |  | 75 | 27 | 151 | 0.0391 | 0.0113 | 0.0194 | 0.0466 | 0.0175 | 0.0066 | 0.0068 | 0.0071
2021-04-30 | A64138 | B | 32 | SCR423PRH | 95 | 33900 | 0.0483 | 0.1352 | 0.1352 | 0.1215 | 1613 | 1613 | 1543 | 2893 | 37.9 |  |  | 0 | 미정 | 선택 | 미정 | 미정 | 0 | 0 | 0 | 307 | 0 | 0 | 0.0483 | 0.0511 | 0.0049 | 0.2281 | 51 | 5300 | 1608 | 0.2274 | 0.515 | 0.6749 | 0.0155 | [6 empty] | 1503 | 16 | 17 | 3 | 0.21 | 65 | 24 | 미정 |  | 2021-04-30 09:48 | 1612 |  | 0 | 26 | 31 | 0 | 0 | 0 | 0.2473 | 0.6959 | 0.7983 | 0.0238 | 103300 | 64 | 30 | 148 | 0.0165 | 0.0166 | 0.0211 | 0.0296 | 0.037 | 0.0133 | 0.0092 | 0.0061
2021-04-30 | B63635 | B | 37 | SCM435HF | 96 | 36000 | 0.0664 | 0.2739 | 0.116 | 0.1248 | 1597 | 1614 | 1586 | 2775 | 28.6 |  |  | 0 | 미정 | 미정 | 미정 | 미정 | 0 | 0 | 0 | 103 | 0 | 0 | 0.0664 | 0.078 | 0.0029 | 0.0785 | 36 | 5400 | 1629 | 0.3113 | 0.6394 | 0.1863 | 0.0155 | [6 empty] | 1497 | 18 | 19 | 1 | 0.17 | 61 | 21 | 미정 |  | 2021-04-30 10:17 | 1616 |  | 51 | 0 | 0 | 0 | 0 | 0 | 0.3669 | 0.7979 | 0.2278 | 0.0173 |  | 81 | 50 | 185 | 0.0458 | 0.0146 | 0.0217 | 0.0397 | 0.0211 | 0.0072 | 0.0065 | 0.0069
2021-04-30 | A64139 | B | 38 | SCR423PRH | 96 | 34800 | 0.0514 | 0.0299 | 0.0299 | 0.0933 | 1616 | 1616 | 1545 | 3030 | 22.7 |  |  | 0 | 미정 | 선택 | 미정 | 미정 | 0 | 0 | 0 | 302 | 0 | 0 | 0.0514 | 0.0433 | 0.0022 | 0.2254 | 39 | 5600 | 1608 | 0.2033 | 0.5267 | 0.7194 | 0.0143 | [6 empty] | 1503 | 16 | 17 | 3 | 0.21 | 65 | 26 | 미정 |  | 2021-04-30 10:44 | 1606 |  | 0 | 36 | 18 | 0 | 0 | 0 | 0.2446 | 0.7102 | 0.8133 | 0.025 | 106900 | 67 | 29 | 134 | 0.0104 | 0.0148 | 0.0214 | 0.0445 | 0.0418 | 0.0154 | 0.0108 | 0.0073
2021-04-30 | B63636 | B | 33 | AE4140M2 | 96 | 35500 | 0.0921 | 0.0428 | 0.0428 | 0.089 | 1612 | 1612 | 1553 | 2893 | 37.7 |  |  | 0 | 미정 | 미정 | 미정 | 미정 | 0 | 0 | 0 | 102 | 0 | 0 | 0.0921 | 0.0896 | 0.0053 | 0.1895 | 45 | 7400 | 1613 | 0.3363 | 0.6436 | 0.1759 | 0.0239 | [6 empty] | 1493 | 18 | 19 | 1 | 0.14 | 71 | 25 | 미정 |  | 2021-04-30 11:41 | 1614 |  | 107 | 0 | 0 | 0 | 0 | 0 | 0.402 | 0.9209 | 0.2377 | 0.0346 | 101600 | 81 | 45 | 183 | 0.0573 | 0.0196 | 0.0328 | 0.0434 | 0.027 | 0.0085 | 0.0066 | 0.0058
2021-04-30 | A64140 | B | 6 | SCR423PRH | 96 | 34700 | 0.0401 | 0.0579 | 0.0579 | 0.1386 | 1640 | 1640 | 1563 | 2936 | 25.9 |  |  | 0 | 미정 | 선택 | 미정 | 미정 | 0 | 0 | 0 | 307 | 0 | 0 | 0.0401 | 0.0533 | 0.0021 | 0.1513 | 41 | 4300 | 1608 | 0.211 | 0.561 | 0.7711 | 0.0163 | [6 empty] | 1503 | 16 | 17 | 3 | 0.21 | 59 | 22 | 미정 |  | 2021-04-30 11:41 | 1609 |  | 0 | 22 | 19 | 0 | 0 | 0 | 0.254 | 0.7123 | 0.8173 | 0.0243 | 100650 | 62 | 33 | 141 | 0.0116 | 0.0159 | 0.0209 | 0.0418 | 0.0365 | 0.014 | 0.0109 | 0.0063
2021-04-30 | A64141 | B | 29 | SCR423PRH | 96 | 34700 | 0.0716 | 0.0323 | 0.0323 | 0.142 | 1666 | 1666 | 1577 | 2941 | 25.3 |  |  | 0 | 미정 | 선택 | 미정 | 미정 | 0 | 0 | 0 | 297 | 0 | 0 | 0.0716 | 0.0648 | 0.0028 | 0.3523 | 40 | 4100 | 1601 | 0.2094 | 0.5567 | 0.7512 | 0.016 | [6 empty] | 1503 | 16 | 16 | 3 | 0.22 | 69 | 27 | 미정 |  | 2021-04-30 12:36 | 1603 |  | 0 | 40 | 21 | 0 | 0 | 0 | 0.2467 | 0.703 | 0.8045 | 0.0238 | 101150 | 64 | 33 | 139 | 0.011 | 0.0152 | 0.0213 | 0.0507 | 0.0429 | 0.0148 | 0.0118 | 0.0087
2021-04-30 | B63637 | B | 11 | AE4140M2 | 95 | 36100 | 0.0701 | 0.1003 | 0.1003 | 0.1325 | 1602 | 1602 | 1545 | 2549 | 44.9 |  |  | 0 | 미정 | 미정 | 미정 | 미정 | 0 | 0 | 0 | 104 | 0 | 0 | 0.0701 | 0.1065 | 0.0028 | 0.0741 | 36 | 6300 | 1626 | 0.3487 | 0.751 | 0.2015 | 0.0328 | [6 empty] | 1493 | 18 | 19 | 1 | 0.17 | 58 | 21 | 미정 |  | 2021-04-30 12:40 | 1611 |  | 50 | 0 | 0 | 0 | 0 | 0 | 0.404 | 0.9021 | 0.2415 | 0.0296 | 97500 | 66 | 47 | 176 | 0.0715 | 0.0253 | 0.0288 | 0.0439 | 0.0281 | 0.0068 | 0.0052 | 0.0048
2021-04-30 | A64142 | B | 32 | SCR423PRH | 95 | 34400 | 0.0399 | 0.0658 | 0.0658 | 0.0947 | 1643 | 1643 | 1615 | 2933 | 9.5 |  |  | 0 | 미정 | 선택 | 미정 | 미정 | 0 | 0 | 0 | 302 | 0 | 0 | 0.0399 | 0.0435 | 0.0015 | 0.0028 | 41 | 4100 | 1613 | 0.1901 | 0.4821 | 0.672 | 0.012 | [6 empty] | 1503 | 16 | 19 | 3 | 0.22 | 79 | 35 | 미정 |  | 2021-04-30 13:31 | 1613 |  | 0 | 0 | 42 | 0 | 0 | 0 | 0.25 | 0.6984 | 0.8116 | 0.0255 | 103250 | 65 | 34 | 141 | 0.0044 | 0.0131 | 0.0208 | 0.0447 | 0.0434 | 0.0167 | 0.0125 | 0.0121
2021-04-30 | B63638 | B | 30 | AE4140M2 | 101 | 35800 | 0.0676 | 0.0736 | 0.0736 | 0.1112 | 1624 | 1624 | 1571 | 2940 | 38.1 |  |  | 0 | 해제 | 선택 | 미정 | 미정 | 0 | 0 | 0 | 104 | 0 | 0 | 0.0676 | 0.103 | 0.0156 | 0.0999 | 44 | 6200 | 1626 | 0.3509 | 0.7512 | 0.1986 | 0.0273 | [6 empty] | 1493 | 18 | 18 | 1 | 0.1 | 68 | 28 | 미정 |  | 2021-04-30 13:46 | 1618 |  | 63 | 0 | 25 | 0 | 0 | 0 | 0.403 | 0.9044 | 0.2621 | 0.0282 | 95650 | 74 | 38 | 167 | 0.0607 | 0.0318 | 0.0302 | 0.0475 | 0.0365 | 0.0109 | 0.0082 | 0.0068
2021-04-30 | A64143 | B | 38 | SCR423PRH | 97 | 33900 |  | 0.0415 | 0.0415 | 0.1069 | 1641 | 1641 | 1588 | 2906 | 23.6 |  |  | 0 | 미정 | 선택 | 미정 | 미정 | 0 | 0 | 0 | 308 | 0 | 0 |  |  |  |  | 46 | 5000 | 1611 | 0.2237 | 0.6163 | 0.7525 | 0.0137 | [6 empty] | 1503 | 16 | 20 | 3 | 0.22 | 71 | 36 | 미정 |  | 2021-04-30 14:44 | 1611 |  | 0 | 36 | 0 | 0 | 0 | 0 | 0.247 | 0.6965 | 0.7998 | 0.0215 | 104050 | 67 | 19 | 115 | 0.0105 | 0.0131 | 0.0183 |  | 0.0556 | 0.0142 | 0.0086 | 0.0081
2021-04-30 | B63639 | B | 37 | AE4140M2 | 101 | 36200 | 0.0691 | 0.0508 | 0.0886 | 0.1162 | 1635 | 1599 | 1563 | 2677 | 50.1 |  |  | 0 | 미정 | 선택 | 미정 | 미정 | 0 | 0 | 0 | 100 | 0 | 0 | 0.0691 | 0.088 | 0.0047 | 0.0358 | 44 | 7100 | 1625 | 0.3189 | 0.6208 | 0.2103 | 0.0303 | 0.379 | 51.306 | 31.156 | 5.975 | 8.586 | 1.646 | 1493 | 18 | 18 | 1 | 0.16 | 59 | 26 | 미정 |  | 2021-04-30 14:54 | 1612 |  | 68 | 0 | 15 | 0 | 0 | 0 | 0.413 | 0.9055 | 0.2534 | 0.0233 | 95200 | 74 | 25 | 150 | 0.0823 | 0.024 | 0.0299 | 0.0382 | 0.0256 | 0.0077 | 0.0063 | 0.0057
2021-04-30 | A64144 | B | 6 | SCR423PRH | 98 | 35100 | 0.0544 | 0.1392 | 0.096 | 0.1148 | 1571 | 1595 | 1547 | 2959 | 30.3 |  |  | 0 | 선택 | 미정 | 미정 | 미정 | 0 | 0 | 0 | 302 | 0 | 0 | 0.0544 | 0.0581 | 0.002 | 0.1621 | 45 | 5600 | 1622 | 0.2104 | 0.634 | 0.7411 | 0.0141 | [6 empty] | 1503 | 16 | 20 | 3 | 0.23 | 72 | 39 | 미정 |  | 2021-04-30 15:47 | 1622 |  | 0 | 26 | 0 | 0 | 0 | 0 | 0.241 | 0.6907 | 0.815 | 0.0254 | 97850 | 75 | 12 | 101 | 0.0148 | 0.0149 | 0.0205 | 0.0461 | 0.0249 | 0.0093 | 0.0069 | 0.0076
2021-04-30 | B63640 | B | 33 | AE4140M2 | 101 | 36600 | 0.0731 | 0.04 | 0.0744 | 0.1066 | 1596 | 1595 | 1570 | 2601 | 34.1 |  |  | 0 | 미정 | 선택 | 미정 | 미정 | 0 | 0 | 0 | 105 | 0 | 0 | 0.0731 | 0.0648 | 0.0023 | 0.0566 | 43 | 6800 | 1631 | 0.3194 | 0.5701 | 0.2044 | 0.0229 | [6 empty] | 1493 | 18 | 18 | 1 | 0.15 | 67 | 32 | 미정 |  | 2021-04-30 15:54 | 1611 |  | 94 | 0 | 0 | 0 | 0 | 0 | 0.4 | 0.9121 | 0.2533 | 0.0289 | 99150 | 89 | 28 | 156 | 0.0524 | 0.0161 | 0.0307 | 0.0329 | 0.019 | 0.0061 | 0.0049 | 0.0047
2021-04-30 | A64145 | B | 29 | AE40B53M | 101 | 37800 | 0.0633 | 0.0443 | 0.042 | 0.0742 | 1580 | 1591 | 1578 | 3048 | 15.4 |  |  | 0 | 선택 | 미정 | 미정 | 미정 | 0 | 0 | 0 | 0 | 0 | 0 | 0.0633 | 0.1163 | 0.0024 | 0.1587 | 41 | 4200 | 1609 | 0.3454 | 0.3396 | 0.3389 | 0.0144 | [6 empty] | 1486 | 25 | 25 | 3 | 0.21 | 75 | 28 | 미정 |  | 2021-04-30 16:51 | 1609 |  | 0 | 9 | 0 | 0 | 0 | 0 | 0.518 | 0.4374 | 0.394 | 0.0341 |  | 86 | 20 | 113 | 0.019 | 0.0118 | 0.0301 | 0.0426 | 0.0297 | 0.0096 | 0.008 | 0.0073
2021-04-30 | B63641 | B | 11 | SCR415HM | 101 | 36500 | 0.0875 | 0.1763 | 0.09 | 0.1137 | 1622 | 1586 | 1552 | 2840 |  |  |  | 0 | 미정 | 미정 | 미정 | 미정 | 0 | 0 | 0 | 102 | 0 | 0 | 0.0875 | 0.1421 | 0.0027 | 0.773 | 51 | 9400 | 1663 | 0.1299 | 0.7386 | 0.1251 | 0.0049 | [6 empty] | 1512 | 16 | 20 | 1 | 0.12 | 85 | 26 | 미정 |  | 2021-04-30 17:05 | 1659 |  | 31 | 70 | 15 | 0 | 0 | 0 | 0.172 | 1.0159 | 0.2131 | 0.0322 | 92550 | 92 | 50 | 204 | 0.0033 | 0.0076 | 0.0264 | 0.0588 | 0.0308 | 0.0199 | 0.0144 | 0.0252
2021-04-30 | A64146 | B | 32 | AE40B53M | 101 | 36000 | 0.0476 | 0.1886 | 0.1365 | 0.2016 | 1561 | 1590 | 1509 | 2908 | 54.8 |  |  | 0 | 선택 | 미정 | 미정 | 미정 | 0 | 0 | 0 | 0 | 0 | 0 | 0.0476 | 0.0868 | 0.0026 | 0.2185 | 39 | 4700 | 1588 | 0.4287 | 0.341 | 0.3683 | 0.0321 | [6 empty] | 1486 | 25 | 25 | 3 | 0.23 | 70 | 34 | 미정 |  | 2021-04-30 17:46 | 1588 |  | 0 | 0 | 0 | 0 | 0 | 0 | 0.52 | 0.4414 | 0.4037 | 0.0395 |  | 66 | 25 | 128 | 0.0677 | 0.0283 | 0.034 | 0.0516 | 0.032 | 0.0129 | 0.0099 | 0.0094
2021-04-30 | B63642 | B | 30 | SCR415HM | 101 | 35900 | 0.0575 | 0.0392 | 0.0392 | 0.0584 | 1625 | 1625 | 1573 | 2552 |  |  |  | 0 | 미정 | 미정 | 미정 | 미정 | 0 | 0 | 0 | 206 | 0 | 0 | 0.0575 | 0.0584 | 0.0029 | 0.0016 | 47 | 7700 | 1655 | 0.1372 | 0.8485 | 0.1514 | 0.0045 | [6 empty] | 1512 | 16 | 16 | 1 | 0.2 | 67 | 20 | 미정 |  | 2021-04-30 18:08 | 1647 |  | 70 | 38 | 12 | 0 | 0 | 0 | 0.167 | 1.0418 | 0.2099 | 0.0301 | 97500 | 65 | 55 | 202 | 0.0047 | 0.0053 | 0.0262 | 0.0421 | 0.0411 | 0.026 | 0.0183 | 0.0282
2021-04-30 | A64147 | B | 38 | AE40B53M | 101 | 35700 |  | 0.1133 | 0.1133 | 0.1714 | 1580 | 1580 | 1519 | 2978 | 42.5 |  |  | 0 | 선택 | 미정 | 미정 | 미정 | 0 | 0 | 0 | 0 | 0 | 0 |  |  |  |  | 44 | 5700 | 1582 | 0.4175 | 0.3583 | 0.3689 | 0.0305 | [6 empty] | 1486 | 25 | 25 | 3 | 0.23 | 62 | 25 | 미정 |  | 2021-04-30 18:46 | 1582 |  | 0 | 0 | 0 | 0 | 0 | 0 | 0.509 | 0.4439 | 0.4111 | 0.041 | 109100 | 81 | 26 | 132 | 0.0483 | 0.0247 | 0.0347 |  | 0.026 | 0.0091 | 0.0071 | 0.0068
2021-04-30 | B63643 | B | 37 | SCR415HM | 100 | 36000 | 0.069 | 0.031 | 0.0343 | 0.0747 | 1663 | 1624 | 1576 | 2624 |  |  |  | 0 | 미정 | 미정 | 미정 | 미정 | 0 | 0 | 0 | 204 | 0 | 0 | 0.069 | 0.081 | 0.0043 | 0.7595 | 46 | 7500 | 1661 | 0.1412 | 0.7229 | 0.1633 | 0.0043 | [6 empty] | 1512 | 16 | 16 | 1 | 0.16 | 67 | 24 | 미정 |  | 2021-04-30 19:03 | 1645 |  | 0 | 140 | 32 | 0 | 0 | 0 | 0.175 | 1.0331 | 0.2082 | 0.0287 | 95600 | 65 | 49 | 196 | 0.003 | 0.0044 | 0.0256 | 0.0351 | 0.0327 | 0.024 | 0.0221 | 0.0265
2021-04-30 | A64148 | B | 6 | AE40B53M | 101 | 35400 | 0.0539 | 0.1213 | 0.1213 | 0.1077 | 1583 | 1583 | 1545 | 2923 | 35.9 |  |  | 0 | 미정 | 선택 | 미정 | 미정 | 0 | 0 | 0 | 0 | 0 | 0 | 0.0539 | 0.0881 | 0.0034 | 0.1112 | 42 | 4800 | 1594 | 0.4425 | 0.3693 | 0.362 | 0.0401 | [6 empty] | 1486 | 25 | 25 | 3 | 0.21 | 80 | 20 | 미정 |  | 2021-04-30 19:39 | 1594 |  | 0 | 0 | 0 | 0 | 0 | 0 | 0.517 | 0.4431 | 0.3998 | 0.0364 | 103450 | 74 | 41 | 160 | 0.0428 | 0.0256 | 0.0353 | 0.0284 | 0.031 | 0.0134 | 0.0072 | 0.007
2021-04-30 | B63644 | B | 33 | SCR415HM | 101 | 36200 |  | 0.0834 | 0.061 | 0.0799 | 1615 | 1602 | 1560 | 2625 |  |  |  | 0 | 미정 | 선택 | 미정 | 미정 | 0 | 0 | 0 | 252 | 0 | 0 |  |  |  |  | 56 | 8500 | 1641 | 0.1434 | 0.8077 | 0.1448 | 0.0038 | [6 empty] | 1512 | 16 | 16 | 1 | 0.19 | 67 | 25 | 미정 |  | 2021-04-30 20:15 | 1640 |  | 0 | 84 | 34 | 0 | 0 | 0 | 0.171 | 1.0486 | 0.2224 | 0.029 | 99550 | 67 | 38 | 180 | 0.004 | 0.0044 | 0.0247 |  | 0.0471 | 0.0256 | 0.022 | 0.0269
2021-04-30 | A64149 | B | 29 | AE40B53M | 101 | 35300 | 0.0681 | 0 | 0 | 0.105 | 1601 | 1596 | 1555 | 2923 | 74.5 |  |  | 0 | 미정 | 선택 | 미정 | 미정 | 0 | 0 | 0 | 0 | 0 | 0 | 0.0681 | 0.1291 | 0.002 | 0.1005 | 42 | 4900 | 1593 | 0.3876 | 0.3391 | 0.3645 | 0.035 | [6 empty] | 1486 | 25 | 25 | 3 | 0.21 | 64 | 22 | 미정 |  | 2021-04-30 20:34 | 1589 |  | 0 | 27 | 0 | 0 | 0 | 0 | 0.53 | 0.4558 | 0.3986 | 0.0327 | 106350 | 84 | 41 | 171 | 0.0851 | 0.0317 | 0.0333 | 0.0452 | 0.0376 | 0.0139 | 0.0089 | 0.0078
2021-04-30 | B63645 | B | 11 | SCR415HM | 100 | 37300 | 0.0669 | 0.0365 | 0.0762 | 0.0887 | 1653 | 1608 | 1581 | 2785 |  |  |  | 0 | 미정 | 선택 | 미정 | 미정 | 0 | 0 | 0 | 252 | 0 | 0 | 0.0669 | 0.0731 | 0.003 | 0.1079 | 42 | 6800 | 1653 | 0.1447 | 0.796 | 0.1422 | 0.0037 | [6 empty] | 1512 | 16 | 17 | 1 | 0.17 | 75 | 33 | 미정 |  | 2021-04-30 21:16 | 1647 |  | 0 | 136 | 33 | 0 | 0 | 0 | 0.171 | 1.059 | 0.2202 | 0.0041 | 99150 | 69 | 40 | 166 | 0.003 | 0.0045 | 0.0236 | 0.0422 | 0.0472 | 0.0294 | 0.0256 | 0.0256
2021-04-30 | A64150 | B | 32 | AE40B53M | 100 | 35300 | 0.0762 | 0.0456 | 0.0456 | 0.0867 | 1608 | 1608 | 1557 | 2867 | 49.2 |  |  | 0 | 미정 | 선택 | 미정 | 미정 | 0 | 0 | 0 | 0 | 0 | 0 | 0.0762 | 0.1132 | 0.0034 | 0.0806 | 47 | 5200 | 1600 | 0.4533 | 0.3559 | 0.3472 | 0.0338 | [6 empty] | 1486 | 25 | 25 | 3 | 0.21 | 73 | 27 | 미정 |  | 2021-04-30 21:34 | 1595 |  | 0 | 9 | 0 | 0 | 0 | 0 | 0.522 | 0.4409 | 0.3976 | 0.0402 |  | 0 | 47 | 194 | 0.0603 | 0.0269 | 0.0356 | 0.0455 | 0.0355 | 0.01 | 0.0052 | 0.0054
2021-04-30 | B63646 | B | 30 | AE40B53M | 101 | 35300 | 0.0812 | 0.0584 | 0.0584 | 0.0851 | 1605 | 1605 | 1542 | 2628 | 34 |  |  | 0 | 미정 | 선택 | 미정 | 미정 | 0 | 0 | 0 | 107 | 0 | 0 | 0.0812 | 0.0878 | 0.0023 | 0.1768 | 69 | 8900 | 1632 | 0.266 | 0.2519 | 0.1487 | 0.009 | [6 empty] | 1486 | 25 |  | 3 |  | 144 | 23 | 미정 |  | 2021-04-30 22:37 | 1630 |  | 0 | 0 | 0 | 0 | 0 | 0 | 0.487 | 0.421 | 0.4 | 0.0126 | 105250 | 13 | 115 | 298 | 0.0515 | 0.0113 | 0.0356 | 0.0454 | 0.0393 | 0.0349 | 0.0075 | 0.0054
2021-04-30 | A64151 | B | 38 | 16MNCR5H | 100 | 35300 | 0.0681 | 0.0506 | 0.0506 | 0.0835 | 1595 | 1595 | 1530 | 2831 | 35.7 |  |  | 0 | 미정 | 해제 | 미정 | 미정 | 0 | 0 | 0 | 0 | 0 | 0 | 0.0681 | 0.133 | 0.0032 | 0.2969 | 47 | 7100 | 1622 | 0.1445 | 1.0816 | 0.1702 | 0.0137 | [6 empty] | 1512 | 16 | 17 | 1 | 0.17 | 55 | 22 | 미정 |  | 2021-04-30 22:31 | 1627 |  | 82 | 0 | 31 | 0 | 0 | 0 | 0.153 | 1.0872 | 0.2032 | 0.0278 | 90100 | 69 | 23 | 139 | 0.0443 | 0.013 | 0.0249 | 0.0473 | 0.0436 | 0.0327 | 0.0118 | 0.0123
2021-04-30 | B63647 | B | 37 | 16MNCR5H | 100 | 38500 | 0.0977 | 0.0999 | 0.0741 | 0.0966 | 1608 | 1594 | 1553 | 2866 | 13 |  |  | 0 | 미정 | 미정 | 미정 | 미정 | 0 | 0 | 0 | 0 | 0 | 0 | 0.0977 | 0.1701 | 0.0071 | 0.3274 | 45 | 7300 | 1657 | 0.1399 | 0.8931 | 0.1593 | 0.0086 | [6 empty] | 1512 | 16 | 18 | 1 | 0.2 | 72 | 37 | 미정 |  | 2021-04-30 23:37 | 1649 |  | 100 | 0 | 11 | 0 | 0 | 0 | 0.16 | 1.0711 | 0.2061 | 0.0182 | 98200 | 77 | 22 | 132 | 0.0197 | 0.0087 | 0.0243 | 0.0452 | 0.0311 | 0.0117 | 0.0118 | 0.0108
2021-04-30 | A64152 | B | 6 | AE40B53M | 84 | 33200 | 0.1169 | 0.0856 | 0.0574 | 0.174 | 1618 | 1637 | 1589 | 2797 |  |  |  | 0 | 해제 | 미정 | 미정 | 미정 | 0 | 0 | 0 | 0 | 0 | 0 | 0.1169 | 0.1395 | 0.004 | 0.177 | 32 | 2800 | 1591 | 0.4053 | 0.2829 | 0.2413 | 0.026 | [6 empty] | 1486 | 25 | 21 | 3 | 0.22 | 63 | 25 | 미정 |  | 2021-04-30 23:50 | 1591 |  | 0 | 0 | 0 | 0 | 0 | 0 | 0.5015 | 0.4264 | 0.3749 | 0.0368 | 101550 | 87 | 13 | 87 | 0.0011 | 0.0222 | 0.0371 | 0.0567 | 0.0432 | 0.0317 | 0.0173 | 0.013
2021-04-30 | B63648 | B | 33 | 16MNCR5H | 99 | 36100 | 0.0766 | 0.0492 | 0.0492 | 0.1248 | 1680 | 1680 | 1574 | 2575 | 27.5 |  |  | 0 | 미정 | 미정 | 미정 | 미정 | 0 | 0 | 0 | 0 | 0 | 0 | 0.0766 | 0.1147 | 0.0032 | 0.2951 | 43 | 6300 | 1639 | 0.1367 | 0.8734 | 0.1358 | 0.02 | [6 empty] | 1512 | 16 | 18 | 1 | 0.14 | 54 | 22 | 미정 |  | 2021-05-01 00:31 | 1629 |  | 60 | 0 | 7 | 0 | 0 | 0 | 0.1624 | 1.0876 | 0.2047 | 0.0178 | 92250 | 87 | 27 | 143 | 0.0438 | 0.017 | 0.0256 | 0.0416 | 0.0253 | 0.0114 | 0.0102 | 0.0085
2021-04-30 | A64153 | B | 29 | AE40B53M | 88 | 34700 | 0.0924 | 0.088 | 0.0315 | 0.1499 | 1595 | 1639 | 1572 | 2905 | 29.2 |  |  | 0 | 미정 | 미정 | 미정 | 미정 | 0 | 0 | 0 | 0 | 0 | 0 | 0.0924 | 0.1403 | 0.0013 | 0.0146 | 36 | 3800 | 1585 | 0.389 | 0.3305 | 0.268 | 0.0294 | [6 empty] | 1486 | 25 | 25 | 3 | 0.21 | 66 | 30 | 미정 |  | 2021-05-01 00:53 | 1596 |  | 0 | 0 | 0 | 0 | 0 | 0 | 0.5034 | 0.4289 | 0.3828 | 0.0412 | 104350 | 77 | 19 | 113 | 0.0353 | 0.0326 | 0.0355 | 0.0446 | 0.0433 | 0.0144 | 0.0091 | 0.0076
2021-04-30 | B63649 | B | 11 | 16MNCRS5H | 100 | 36200 | 0.0733 | 0.0255 | 0.0367 | 0.0704 | 1648 | 1595 | 1555 | 2720 |  |  |  | 0 | 미정 | 미정 | 미정 | 미정 | 0 | 0 | 0 | 205 | 0 | 0 | 0.0733 | 0.0905 | 0.0039 | 0.1986 | 56 | 9700 | 1662 | 0.1396 | 0.8585 | 0.1093 | 0.0034 | [6 empty] | 1512 | 18 | 18 | 1 | 0.1 | 67 | 26 | 미정 |  | 2021-05-01 01:51 | 1639 |  | 160 | 0 | 0 | 0 | 0 | 0 | 0.168 | 1.1651 | 0.1128 | 0.033 | 106750 | 85 | 21 | 155 | 0.0044 | 0.0037 | 0.0273 | 0.0285 | 0.0333 | 0.017 | 0.0161 | 0.0323
2021-04-30 | A64154 | B | 32 | AE40B53M | 81 | 33300 | 0.1367 | 0.038 | 0.038 | 0.1398 | 1690 | 1690 | 1601 | 2685 | 42.2 |  |  | 0 | 해제 | 미정 | 미정 | 미정 | 0 | 0 | 0 | 0 | 0 | 0 | 0.1367 | 0.11 | 0.0022 | 0.3756 | 34 | 2500 | 1590 | 0.4239 | 0.3428 | 0.2921 | 0.0372 | [6 empty] | 1486 | 25 | 25 | 3 | 0.21 | 69 | 27 | 미정 |  | 2021-05-01 01:44 | 1590 |  | 0 | 0 | 0 | 0 | 0 | 0 | 0.504 | 0.4449 | 0.3925 | 0.0367 | 98450 | 77 | 37 | 146 | 0.0599 | 0.0334 | 0.0361 | 0.0709 | 0.0384 | 0.0167 | 0.013 | 0.0114
2021-04-30 | A64155 | B | 38 | AE40B53M | 81 | 32000 | 0.1069 | 0.1182 | 0.0527 | 0.1601 | 1624 | 1698 | 1595 | 2630 | 26.4 |  |  | 0 | 미정 | 미정 | 미정 | 미정 | 0 | 0 | 0 | 0 | 0 | 0 | 0.1069 | 0.1176 | 0.003 | 0.0483 | 42 | 3000 | 1586 | 0.4062 | 0.3559 | 0.293 | 0.0283 | [6 empty] | 1486 | 25 | 25 | 3 | 0.21 | 61 | 23 | 미정 |  | 2021-05-01 02:43 | 1589 |  | 0 | 0 | 0 | 0 | 0 | 0 | 0.5038 | 0.4395 | 0.4032 | 0.0434 | 104150 | 91 | 35 | 160 | 0.0359 | 0.036 | 0.0382 | 0.0532 | 0.0209 | 0.0092 | 0.0063 | 0.0061
2021-04-30 | B63650 | B | 37 | 16MNCRS5H | 99 | 37700 | 0.0619 | 0.0255 | 0.0371 | 0.0697 | 1689 | 1599 | 1563 | 2727 |  |  |  | 0 | 미정 | 미정 | 미정 | 미정 | 0 | 0 | 0 | 204 | 0 | 0 | 0.0619 | 0.0898 | 0.0049 | 0.4436 | 56 | 7600 | 1637 | 0.1547 | 0.9681 | 0.0153 | 0.0016 | [6 empty] | 1512 | 18 | 18 | 1 | 0.77 | 72 | 41 | 미정 |  | 2021-05-01 03:07 | 1643 |  | 0 | 55 | 30 | 0 | 0 | 0 | 0.1737 | 1.2349 | 0.0892 | 0.0385 | 96900 | 70 | 14 | 134 | 0.0013 | 0.0021 | 0.0314 | 0.0242 | 0.0293 | 0.0189 | 0.0149 | 0.0316
2021-04-30 | B63651 | B | 30 | 16MNCRS5H | 99 | 37500 | 0.06 | 0.0705 | 0.061 | 0.0728 | 1648 | 1656 | 1616 | 2852 |  |  |  | 0 | 미정 | 미정 | 미정 | 미정 | 0 | 0 | 0 | 204 | 0 | 0 | 0.06 | 0.0592 | 0.0032 | 0.432 | 40 | 6500 | 1648 | 0.1386 | 0.9478 | 0.0538 | 0.0024 | [6 empty] | 1512 | 18 | 18 | 1 | 0.15 | 56 | 22 | 미정 |  | 2021-05-01 03:58 | 1641 |  | 120 | 0 | 8 | 0 | 0 | 0 | 0.171 | 1.1862 | 0.102 | 0.0323 | 97600 | 69 | 24 | 139 | 0.0042 | 0.0025 | 0.0283 | 0.019 | 0.026 | 0.0195 | 0.0151 | 0.0315
2021-04-30 | A64156 | B | 6 | BP-SCR420HC | 98 | 35800 | 0.0435 | 0.0625 | 0.0625 | 0.0654 | 1649 | 1649 | 1586 | 3013 | 18.4 |  |  | 0 | 미정 | 미정 | 미정 | 미정 | 0 | 0 | 0 | 0 | 0 | 0 | 0.0435 | 0.0655 | 0.0035 | 0.1296 | 45 | 7000 | 1649 | 0.1615 | 0.7164 | 0.1944 | 0.0138 | [6 empty] | 1511 | 16 | 20 | 3 | 0.2 | 101 | 34 | 미정 |  | 2021-05-01 04:06 | 1654 |  | 0 | 29 | 0 | 0 | 0 | 0 | 0.183 | 0.8372 | 0.2402 | 0.0267 | 95800 | 83 | 50 | 185 | 0.0274 | 0.0162 | 0.0229 | 0.0443 | 0.0407 | 0.013 | 0.009 | 0.0078
2021-04-30 | B63652 | B | 33 | 16MNCRS5H | 41 | 35700 | 0.0955 | 0.0204 | 0.0696 | 0.0828 | 1677 | 1609 | 1582 | 2635 |  |  |  | 0 | 미정 | 미정 | 미정 | 미정 | 0 | 0 | 0 | 201 | 0 | 0 | 0.0955 | 0.1072 | 0.0034 | 0.4174 | 44 | 7500 | 1660 | 0.1415 | 0.9585 | 0.0553 | 0.0019 | [6 empty] | 1512 | 18 | 20 | 1 | 0.14 | 62 | 27 | 미정 |  | 2021-05-01 05:00 | 1653 |  | 72 | 0 | 0 | 0 | 0 | 0 | 0.173 | 1.1888 | 0.0893 | 0.0301 | 94800 | 69 | 15 | 131 | 0.0023 | 0.0025 | 0.026 | 0.0247 | 0.0335 | 0.0199 | 0.0146 | 0.0299
2021-04-30 | A64157 | B | 29 | BP-SCR420HC | 101 | 36900 |  | 0.0419 | 0.0382 | 0.0684 | 1576 | 1621 | 1562 | 3095 | 21.1 |  |  | 0 | 미정 | 미정 | 미정 | 미정 | 0 | 0 | 0 | 0 | 0 | 0 |  |  |  |  | 43 | 5600 | 1630 | 0.1504 | 0.683 | 0.18 | 0.0194 | [6 empty] | 1511 | 16 | 17 | 3 | 0.22 | 70 | 27 | 미정 |  | 2021-05-01 05:19 | 1628 |  | 0 | 0 | 10 | 0 | 0 | 0 | 0.189 | 0.8351 | 0.2418 | 0.0301 |  | 60 | 30 | 143 | 0.0292 | 0.0217 | 0.0242 |  | 0.0292 | 0.0141 | 0.0091 | 0.0079
2021-04-30 | B63653 | B | 11 | 16MNCRS5H | 99 | 35800 | 0.0899 | 0.0332 | 0.0499 | 0.0709 | 1627 | 1611 | 1579 | 2625 |  |  |  | 0 | 미정 | 미정 | 미정 | 미정 | 0 | 0 | 0 | 205 | 0 | 0 | 0.0899 | 0.112 | 0.0038 | 0.0018 | 42 | 7200 | 1647 | 0.1469 | 0.9576 | 0.0891 | 0.0024 | [6 empty] | 1512 | 18 | 19 | 1 | 0.23 | 57 | 22 | 미정 |  | 2021-05-01 05:53 | 1644 |  | 71 | 21 | 8 | 0 | 0 | 0 | 0.178 | 1.1775 | 0.111 | 0.033 | 100750 | 106 | 23 | 144 | 0.0025 | 0.0027 | 0.0262 | 0.0302 | 0.0297 | 0.0117 | 0.0093 | 0.0294
2021-04-30 | A64158 | B | 32 | BP-SCR420HC | 101 | 35900 | 0.0461 | 0.0534 | 0.0534 | 0.0923 | 1620 | 1620 | 1573 | 2928 | 13.9 |  |  | 0 | 미정 | 미정 | 미정 | 미정 | 0 | 0 | 0 | 0 | 0 | 0 | 0.0461 | 0.1009 | 0.0024 | 0.1012 | 41 | 4700 | 1610 | 0.157 | 0.6773 | 0.1859 | 0.0129 | [6 empty] | 1511 | 16 | 16 | 3 | 0.22 | 64 | 19 | 미정 |  | 2021-05-01 06:11 | 1603 |  | 0 | 25 | 25 | 0 | 0 | 0 | 0.1893 | 0.8254 | 0.253 | 0.0303 | 98300 | 62 | 41 | 152 | 0.02 | 0.0279 | 0.0253 | 0.04 | 0.0273 | 0.0113 | 0.0068 | 0.0062
2021-05-01 | B63654 | B | 33 | SCM440HF | 99 | 37600 | 0.1103 | 0.0249 | 0.0343 | 0.0605 | 1656 | 1636 | 1561 | 2650 |  |  |  | 0 | 미정 | 미정 | 미정 | 미정 | 0 | 0 | 0 | 203 | 0 | 0 | 0.1103 | 0.0996 | 0.0039 | 0.3105 | 43 | 5800 | 1615 | 0.1548 | 0.6301 | 0.1162 | 0.0021 | [6 empty] | 1493 | 18 | 19 | 1 | 0.13 | 58 | 22 | 미정 |  | 2021-05-01 09:32 | 1611 |  | 160 | 0 | 18 | 0 | 0 | 0 | 0.3569 | 0.7323 | 0.2159 | 0.0037 | 97700 | 69 | 52 | 347 | 0.0025 | 0.0022 | 0.0108 | 0.0269 | 0.0383 | 0.0271 | 0.0198 | 0.0138
2021-05-01 | A64159 | B | 38 | BP-SCR420HC | 101 | 36800 | 0.0603 | 0.0657 | 0.0657 | 0.0776 | 1617 | 1617 | 1567 | 3019 | 18.5 |  |  | 0 | 미정 | 선택 | 미정 | 미정 | 0 | 0 | 0 | 0 | 0 | 0 | 0.0603 | 0.1054 | 0.0051 | 0.397 | 44 | 5500 | 1604 | 0.1616 | 0.7282 | 0.1687 | 0.0166 | [6 empty] | 1511 | 16 | 16 | 3 | 0.21 | 63 | 21 | 미정 |  | 2021-05-01 07:10 | 1604 |  | 0 | 23 | 24 | 0 | 0 | 0 | 0.1968 | 0.8328 | 0.249 | 0.0289 | 105350 | 66 | 33 | 140 | 0.0257 | 0.0213 | 0.0241 | 0.0592 | 0.0356 | 0.0186 | 0.0089 | 0.0081
2021-05-01 | B63655 | B | 30 | SCM440HF | 98 | 35600 | 0.1467 | 0.2401 | 0.1496 | 0.2019 | 1635 | 1622 | 1560 | 2822 |  |  |  | 0 | 미정 | 미정 | 미정 | 미정 | 0 | 0 | 0 | 305 | 0 | 0 | 0.1467 | 0.1825 | 0.0049 | 0.2705 | 41 | 7000 | 1643 | 0.3316 | 0.6612 | 0.1749 | 0.0028 | [6 empty] | 1493 | 18 | 20 | 3 | 0.24 | 110 | 60 | 미정 |  | 2021-05-01 07:55 | 1643 |  | 0 | 0 | 24 | 0 | 0 | 0 | 0.404 | 0.8379 | 0.2385 | 0.0156 |  | 78 | 25 | 129 | 0.0028 | 0.0035 | 0.0094 | 0.0581 | 0.0391 | 0.0131 | 0.0093 | 0.015
2021-05-01 | A64160 | B | 6 | BP-SCR420HC | 101 | 36400 | 0.0756 | 0.026 | 0.026 | 0.0946 | 1692 | 1692 | 1605 | 3055 | 21.6 |  |  | 0 | 해제 | 선택 | 미정 | 미정 | 0 | 0 | 0 | 0 | 0 | 0 | 0.0756 | 0.1063 | 0.0035 | 0.3764 | 61 | 4100 | 1612 | 0.1281 | 0.5907 | 0.1434 | 0.015 | [6 empty] | 1511 | 16 | 16 | 3 | 0.23 | 69 | 37 | 미정 |  | 2021-05-01 08:33 | 1612 |  | 0 | 0 | 11 | 0 | 0 | 0 | 0.195 | 0.8295 | 0.248 | 0.0238 |  | 67 | 15 | 115 | 0.0303 | 0.0136 | 0.0237 | 0.06 | 0.0601 | 0.024 | 0.0145 | 0.0123
2021-05-01 | B63656 | B | 37 | SCM440HF | 100 | 36200 | 0.1153 | 0.0474 | 0.0474 | 0.1321 | 1664 | 1664 | 1576 | 2664 |  |  |  | 0 | 미정 | 미정 | 미정 | 미정 | 0 | 0 | 0 | 201 | 0 | 0 | 0.1153 | 0.1192 | 0.0051 | 0.0792 | 25 | 3400 | 1620 | 0.1321 | 0.731 | 0.0601 | 0.0021 | [6 empty] | 1493 | 18 | 19 | 1 | 0.18 | 67 | 42 | 미정 |  | 2021-05-01 08:49 | 1613 |  | 0 | 0 | 60 | 0 | 0 | 0 | 0.415 | 0.882 | 0.2241 | 0.0074 | 146600 | 72 | 32 | 135 | 0.0021 | 0.0037 | 0.0108 | 0.0463 | 0.0328 |  | 0.0183 | 0.0129
2021-05-01 | A64161 | B | 29 | BP-SCR420HC | 101 | 35800 | 0.0331 | 0.1094 | 0.0904 | 0.1002 | 1634 | 1625 | 1557 | 3010 | 45.2 |  |  | 0 | 미정 | 선택 | 미정 | 미정 | 0 | 0 | 0 | 0 | 0 | 0 | 0.0331 | 0.0429 | 0.0031 | 0.2479 | 41 | 4900 | 1612 | 0.1582 | 0.6453 | 0.1694 | 0.0359 | [6 empty] | 1511 | 16 | 16 | 3 | 0.24 | 62 | 24 | 미정 |  | 2021-05-01 09:14 | 1606 |  | 0 | 9 | 0 | 0 | 0 | 0 | 0.1943 | 0.826 | 0.2393 | 0.0268 |  | 63 | 27 | 121 | 0.064 | 0.025 | 0.0224 | 0.0379 | 0.0412 | 0.0206 | 0.0114 | 0.0104
2021-05-01 | A64162 | B | 32 | BP-SCR420HC | 101 | 35500 | 0.0773 | 0.0386 | 0.0386 | 0.0805 | 1665 | 1665 | 1598 | 3007 | 19.9 |  |  | 0 | 선택 | 미정 | 미정 | 미정 | 0 | 0 | 0 | 0 | 0 | 0 | 0.0773 | 0.0677 | 0.0039 | 0.0814 | 47 | 4300 | 1592 | 0.1708 | 0.7347 | 0.1959 | 0.0157 | [6 empty] | 1511 | 16 | 16 | 3 | 0.23 | 60 | 26 | 미정 |  | 2021-05-01 10:19 | 1592 |  | 0 | 36 | 23 | 0 | 0 | 0 | 0.1981 | 0.8442 | 0.2532 | 0.0284 | 97700 | 63 | 13 | 102 | 0.0294 | 0.0125 | 0.022 | 0.0461 | 0.0189 | 0.011 | 0.007 | 0.009
2021-05-01 | B63657 | B | 11 | SCM440HF | 101 | 39400 | 0.0919 |  |  | 0.1633 |  | 1710 | 1638 | 2781 |  |  |  | 0 | 미정 | 미정 | 미정 | 미정 | 0 | 0 | 0 | 301 | 0 | 0 | 0.0919 | 0.1154 | 0.0056 | 0.073 | 57 | 3500 | 1622 | 0.1633 | 0.5685 | 0.0791 | 0.0032 | [6 empty] | 1493 | 18 | 19 | 1 | 0.13 | 50 | 18 | 미정 |  | 2021-05-01 10:51 | 1604 |  | 173 | 0 | 86 | 0 | 0 | 0 | 0.397 | 0.8348 | 0.2287 | 0.0098 | 95350 | 72 | 34 | 171 | 0.0032 | 0.0039 | 0.0107 | 0.055 | 0.0263 |  | 0.0125 | 0.0145
2021-05-01 | A64163 | B | 38 | BP-SCR420HC | 101 | 35300 | 0.0588 | 0.1058 | 0.1058 | 0.1097 | 1627 | 1627 | 1562 | 2991 | 44.8 |  |  | 0 | 미정 | 미정 | 미정 | 미정 | 0 | 0 | 0 | 0 | 0 | 0 | 0.0588 | 0.0619 | 0.003 | 0.1169 | 42 | 4900 | 1607 | 0.169 | 0.7199 | 0.1757 | 0.0236 | [6 empty] | 1511 | 16 | 17 | 3 | 0.23 | 65 | 27 | 미정 |  | 2021-05-01 11:09 | 1607 |  | 0 | 25 | 8 | 0 | 0 | 0 | 0.1958 | 0.8284 | 0.2498 | 0.0289 | 104350 | 75 | 11 | 98 | 0.0619 | 0.0195 | 0.0237 | 0.0456 | 0.0434 | 0.0121 | 0.0085 | 0.0085
2021-05-01 | B63658 | B | 30 | SCM440HF | 101 | 36700 | 0.1822 | 0.107 | 0.107 | 0.1592 | 1603 | 1603 | 1519 | 2622 |  |  |  | 0 | 미정 | 선택 | 미정 | 미정 | 0 | 0 | 0 | 0 | 0 | 0 | 0.1822 | 0.1447 | 0.0076 | 0.2165 | 44 | 7300 | 1622 | 0.3699 | 0.6883 | 0.2145 | 0.0047 | [6 empty] | 1493 | 18 | 19 | 1 | 0.2 | 50 | 17 | 미정 |  | 2021-05-01 12:01 | 1604 |  | 56 | 0 | 0 | 0 | 0 | 0 | 0.422 | 0.8436 | 0.2491 | 0.0081 | 101150 | 76 | 21 | 138 | 0.0038 | 0.0049 | 0.0095 | 0.0557 | 0.0311 | 0.0075 | 0.0081 | 0.0119
2021-05-01 | A64164 | B | 6 | AE1055M1 | 105 | 36400 | 0.0506 | 9.5859 | 0.2351 | 0.2432 | 1610 | 1605 | 1545 | 3030 | 45.4 |  |  | 0 | 미정 | 해제 | 미정 | 미정 | 0 | 0 | 0 | 104 | 0 | 0 | 0.0506 | 0.071 | 0.0022 | 0.2081 | 42 | 5000 | 1619 | 0.47 | 0.5557 | 0.1121 | 0.0186 | [6 empty] | 1486 | 20 | 25 | 3 | 0.22 | 80 | 28 | 미정 |  | 2021-05-01 12:06 | 1619 |  | 0 | 0 | 10 | 0 | 0 | 0 | 0.554 | 0.7107 | 0.1455 | 0.0242 |  | 95 | 37 | 148 | 0.0561 | 0.0138 | 0.0214 | 0.0499 | 0.0273 | 0.0058 | 0.0043 | 0.0121
2021-05-01 | B63659 | B | 37 | SCM440 | 100 | 35600 | 0.1537 | 0.0302 | 0.087 | 0.1407 | 1705 | 1654 | 1573 | 2642 |  |  |  | 0 | 미정 | 선택 | 미정 | 미정 | 0 | 0 | 0 | 301 | 0 | 0 | 0.1537 | 0.1783 | 0.0058 | 0.1373 | 37 | 5000 | 1617 | 0.3756 | 0.5949 | 0.2176 | 0.0054 | [6 empty] | 1496 | 15 | 16 | 1 | 0.24 | 59 | 22 | 미정 |  | 2021-05-01 12:55 | 1603 |  | 39 | 0 | 0 | 0 | 0 | 0 | 0.3917 | 0.6965 | 0.2243 | 0.0089 | 97400 | 74 | 44 | 168 | 0.0047 | 0.0053 | 0.0128 | 0.0552 | 0.0151 | 0.01 | 0.0104 | 0.0132
2021-05-01 | A64165 | B | 29 | AE1055M1 | 104 | 36700 | 0.1963 | 0.1728 | 0.1728 | 0.1743 | 1615 | 1615 | 1563 | 3016 | 56.6 |  |  | 0 | 미정 | 미정 | 미정 | 미정 | 0 | 0 | 0 | 98 | 0 | 0 | 0.1963 | 0.1934 | 0.0047 | 0.1335 | 39 | 3800 | 1589 | 0.4561 | 0.5734 | 0.1226 | 0.0344 | [6 empty] | 1486 | 20 | 20 | 3 | 0.21 | 65 | 27 | 미정 |  | 2021-05-01 12:59 | 1589 |  | 0 | 0 | 12 | 0 | 0 | 0 | 0.5547 | 0.7076 | 0.1445 | 0.0342 |  | 68 | 33 | 149 | 0.0683 | 0.0296 | 0.0288 | 0.0594 | 0.0334 | 0.0114 | 0.0094 | 0.0114
2021-05-01 | B63660 | B | 33 | SCM440J | 99 | 36800 | 0.0695 | 0.0924 | 0.0924 | 0.132 | 1638 | 1638 | 1579 | 2665 | 17.7 |  |  | 0 | 미정 | 선택 | 미정 | 미정 | 0 | 0 | 0 | 104 | 0 | 0 | 0.0695 | 0.1845 | 0.0069 | 0.0068 | 44 | 6200 | 1642 | 0.3477 | 0.6965 | 0.1541 | 0.0055 | [6 empty] | 1495 | 15 | 20 | 1 | 0.07 | 67 | 31 | 미정 |  | 2021-05-01 13:59 | 1626 |  | 16 | 0 | 36 | 0 | 0 | 0 | 0.391 | 0.8045 | 0.2287 | 0.0137 | 99500 | 78 | 37 | 166 | 0.0214 | 0.0062 | 0.0213 | 0.0155 | 0.0241 | 0.0109 | 0.0117 | 0.0104
2021-05-01 | A64166 | B | 32 | AE1055M1 | 104 | 36500 | 0.0643 | 0.1373 | 0.1373 | 0.1749 | 1614 | 1614 | 1545 | 2972 | 52.9 |  |  | 0 | 미정 | 미정 | 미정 | 미정 | 0 | 0 | 0 | 0 | 0 | 0 | 0.0643 | 0.0884 | 0.0023 | 0.1485 | 48 | 4700 | 1596 | 0.4755 | 0.5636 | 0.11 | 0.0221 | [6 empty] | 1486 | 20 | 20 | 3 | 0.21 | 68 | 27 | 미정 |  | 2021-05-01 14:08 | 1596 |  | 0 | 22 | 20 | 0 | 0 | 0 | 0.547 | 0.6903 | 0.1494 | 0.025 | 96750 | 70 | 38 | 153 | 0.0688 | 0.0245 | 0.0268 | 0.0413 | 0.0338 | 0.007 | 0.0064 | 0.0136
2021-05-01 | B63661 | B | 11 | SCM440J | 98 | 36400 | 0.1026 | 0.0716 | 0.0716 | 0.2008 | 1714 | 1714 | 1606 | 2653 | 28.5 |  |  | 0 | 미정 | 미정 | 미정 | 미정 | 0 | 0 | 0 | 106 | 0 | 0 | 0.1026 | 0.1162 | 0.0042 | 0.3082 | 40 | 4700 | 1627 | 0.3972 | 0.6705 | 0.1844 | 0.0122 | [6 empty] | 1495 | 15 | 15 | 1 | 0.1 | 65 | 25 | 미정 |  | 2021-05-01 14:53 | 1609 |  | 0 | 17 | 12 | 0 | 0 | 0 | 0.4047 | 0.8108 | 0.2272 | 0.0165 | 93300 | 71 | 58 | 198 | 0.0377 | 0.0124 | 0.0222 | 0.0524 | 0.025 | 0.0125 | 0.0111 | 0.0097
2021-05-01 | A64167 | B | 38 | AE1055M1 | 100 | 35500 | 0.0566 | 0.1224 | 0.1224 | 0.1881 | 1590 | 1590 | 1540 | 3013 | 58.5 |  |  | 0 | 미정 | 선택 | 미정 | 미정 | 0 | 0 | 0 | 0 | 0 | 0 | 0.0566 | 0.0928 | 0.0016 | 0.1756 | 41 | 4700 | 1597 | 0.4792 | 0.5956 | 0.088 | 0.0258 | 0.109 | 53.181 | 27.562 | 6.44 | 8.257 | 1.929 | 1486 | 20 | 20 | 3 | 0.21 | 75 | 33 | 미정 |  | 2021-05-01 15:01 | 1597 |  | 0 | 0 | 30 | 0 | 0 | 0 | 0.55 | 0.7049 | 0.1496 | 0.0293 |  | 74 | 40 | 154 | 0.0699 | 0.0234 | 0.0252 | 0.0458 | 0.0577 | 0.0124 | 0.0073 | 0.0116
2021-05-01 | B63662 | B | 30 | SCM440J | 101 | 35600 | 0.0828 | 0.1653 | 0.1653 | 0.3553 | 1655 | 1655 | 1538 | 2643 | 47.8 |  |  | 0 | 미정 | 미정 | 미정 | 미정 | 0 | 0 | 0 | 101 | 0 | 0 | 0.0828 | 0.1168 | 0.0033 | 0.002 | 41 | 6800 | 1659 | 0.3706 | 0.6788 | 0.1549 | 0.0307 | [6 empty] | 1495 | 15 | 15 | 1 | 0.16 | 79 | 36 | 미정 |  | 2021-05-01 15:49 | 1618 |  | 0 | 12 | 7 | 0 | 0 | 0 | 0.3965 | 0.8151 | 0.2202 | 0.0165 | 93400 | 89 | 47 | 192 | 0.068 | 0.0135 | 0.0224 | 0.0555 | 0.0305 | 0.0138 | 0.01 | 0.0087
2021-05-01 | A64168 | B | 6 | AE1055M1 | 101 | 35500 |  | 0.1152 | 0.1152 | 0.2019 | 1589 | 1589 | 1532 | 2854 | 56.5 |  |  | 0 | 미정 | 선택 | 미정 | 미정 | 0 | 0 | 0 | 0 | 0 | 0 |  |  |  |  | 41 | 5000 | 1585 | 0.4228 | 0.6216 | 0.1028 | 0.0563 | 0.092 | 53.266 | 27.625 | 6.394 | 8.33 | 1.928 | 1486 | 20 | 21 | 3 | 0.2 | 66 | 25 | 미정 |  | 2021-05-01 15:55 | 1585 |  | 0 | 10 | 26 | 0 | 0 | 0 | 0.545 | 0.7088 | 0.1533 | 0.0306 |  | 73 | 42 | 166 | 0.0681 | 0.0284 | 0.026 |  | 0.0401 | 0.0247 | 0.0088 | 0.0126
2021-05-01 | A64169 | B | 29 | AE1055M1 | 102 | 36600 | 0.0829 | 0.225 | 0.225 | 0.2358 | 1579 | 1579 | 1533 | 3024 | 59.2 |  |  | 0 | 미정 | 선택 | 미정 | 미정 | 0 | 0 | 0 | 0 | 0 | 0 | 0.0829 | 0.1646 | 0.0027 | 0.2897 | 49 | 6100 | 1595 | 0.4985 | 0.6229 | 0.0928 | 0.0361 | [6 empty] | 1486 | 20 | 20 | 3 | 0.21 | 75 | 31 | 미정 |  | 2021-05-01 17:03 | 1595 |  | 0 | 0 | 61 | 0 | 0 | 0 | 0.559 | 0.7002 | 0.139 | 0.0254 | 109300 | 77 | 43 | 170 | 0.0674 | 0.0244 | 0.0228 | 0.0593 | 0.0513 | 0.0178 | 0.0106 | 0.01
2021-05-01 | B63663 | B | 37 | AE15B36C2 | 101 | 36000 | 0.0788 | 0.0249 | 0.0566 | 0.1 | 1664 | 1618 | 1559 | 2726 |  |  |  | 0 | 미정 | 미정 | 미정 | 미정 | 0 | 0 | 0 | 100 | 0 | 0 | 0.0788 | 0.1134 | 0.0033 | 0.4234 | 47 | 8700 | 1678 | 0.2862 | 1.1683 | 0.1794 | 0.0051 | [6 empty] | 1498 | 15 | 20 | 1 | 0.16 | 89 | 24 | 미정 |  | 2021-05-01 17:08 | 1653 |  | 0 | 31 | 16 | 0 | 0 | 0 | 0.33 | 1.2803 | 0.2426 | 0.0303 | 99400 | 100 | 50 | 210 | 0.0035 | 0.0063 | 0.0255 | 0.0529 | 0.029 | 0.0121 | 0.0156 | 0.0173
2021-05-01 | A64170 | B | 32 | AE1055M1 | 101 | 35500 |  | 0.0574 | 0.0574 | 0.1633 | 1661 | 1661 | 1590 | 3040 | 34.8 |  |  | 0 | 미정 | 선택 | 미정 | 미정 | 0 | 0 | 0 | 0 | 0 | 0 |  |  |  |  | 42 | 3400 | 1590 | 0.5033 | 0.638 | 0.0982 | 0.0157 | [6 empty] | 1486 | 20 | 21 | 3 | 0.2 | 66 | 25 | 미정 |  | 2021-05-01 17:52 | 1584 |  | 0 | 0 | 25 | 0 | 0 | 0 | 0.552 | 0.7021 | 0.1529 | 0.032 | 98550 | 71 | 50 | 189 | 0.0436 | 0.0163 | 0.027 |  | 0.0324 | 0.0073 | 0.0047 | 0.0119
2021-05-01 | B63664 | B | 33 | AE15B36C2 | 101 | 36700 | 0.0667 | 0.1286 | 0.1286 | 0.1556 | 1581 | 1581 | 1539 | 2581 |  |  |  | 0 | 미정 | 미정 | 미정 | 미정 | 0 | 0 | 0 | 101 | 0 | 0 | 0.0667 | 0.0607 | 0.0027 | 0.0821 | 43 | 7500 | 1664 | 0.2729 | 1.1715 | 0.2043 | 0.0043 | [6 empty] | 1498 | 15 | 15 | 1 | 0.16 | 67 | 33 | 미정 |  | 2021-05-01 18:16 | 1636 |  | 61 | 0 | 12 | 0 | 0 | 0 | 0.329 | 1.304 | 0.2486 | 0.0339 | 93550 | 71 | 62 | 215 | 0.0029 | 0.0056 | 0.0273 | 0.0367 | 0.0296 | 0.0111 | 0.0125 | 0.019
2021-05-01 | A64171 | B | 38 | AE1055M1 | 100 | 35500 | 0.0473 | 0.1664 | 0.1664 | 0.1727 | 1603 | 1603 | 1551 | 2921 | 54.6 |  |  | 0 | 미정 | 선택 | 미정 | 미정 | 0 | 0 | 0 | 0 | 0 | 0 | 0.0473 | 0.1412 | 0.002 | 0.2443 | 43 | 5200 | 1591 | 0.5028 | 0.585 | 0.0911 | 0.0223 | [6 empty] | 1486 | 20 | 20 | 3 | 0.21 | 65 | 26 | 미정 |  | 2021-05-01 19:01 | 1591 |  | 0 | 0 | 56 | 0 | 0 | 0 | 0.544 | 0.6996 | 0.1417 | 0.0283 | 103650 | 74 | 41 | 171 | 0.0635 | 0.0184 | 0.0249 | 0.0456 | 0.0402 | 0.0081 | 0.0038 | 0.0112
2021-05-01 | B63665 | B | 11 | AE15B36C2 | 101 | 36000 | 0.1666 | 0.0701 | 0.0701 | 0.0873 | 1634 | 1634 | 1545 | 2637 |  |  |  | 0 | 미정 | 미정 | 미정 | 미정 | 0 | 0 | 0 | 103 | 0 | 0 | 0.1666 | 0.1763 | 0.0048 | 0.0384 | 44 | 7400 | 1668 | 0.2648 | 1.2493 | 0.1668 | 0.0035 | [6 empty] | 1498 | 15 | 18 | 1 | 0.17 | 73 | 28 | 미정 |  | 2021-05-01 19:12 | 1643 |  | 41 | 0 | 41 | 0 | 0 | 0 | 0.334 | 1.2904 | 0.2504 | 0.0289 | 97500 | 73 | 58 | 218 | 0.0025 | 0.0045 | 0.0253 | 0.0546 | 0.0525 | 0.0194 | 0.0186 | 0.0185
2021-05-01 | A64172 | B | 6 | AE1055M1 | 101 | 35500 | 0.1222 | 0.1679 | 0.1679 | 0.1935 | 1594 | 1594 | 1532 | 2879 | 47.6 |  |  | 0 | 미정 | 선택 | 미정 | 미정 | 0 | 0 | 0 | 0 | 0 | 0 | 0.1222 | 0.1845 | 0.0018 | 0.4039 | 42 | 5100 | 1596 | 0.4934 | 0.6376 | 0.1103 | 0.0273 | [6 empty] | 1486 | 20 | 20 | 3 | 0.21 | 67 | 26 | 미정 |  | 2021-05-01 20:04 | 1596 |  | 0 | 0 | 21 | 0 | 0 | 0 | 0.55 | 0.6996 | 0.134 | 0.0245 | 102750 | 89 | 44 | 175 | 0.0557 | 0.0217 | 0.0269 | 0.0456 | 0.0314 | 0.0079 | 0.0049 | 0.012
2021-05-01 | B63666 | B | 30 | AE15B36C2 | 101 | 36500 | 0.1988 | 0.0502 | 0.0502 | 0.0738 | 1638 | 1638 | 1572 | 2713 |  |  |  | 0 | 미정 | 미정 | 미정 | 미정 | 0 | 0 | 0 | 105 | 0 | 0 | 0.1988 | 0.1695 | 0.0081 | 0.0844 | 53 | 7500 | 1656 | 0.2642 | 1.2167 | 0.1742 | 0.0038 | [6 empty] | 1498 | 15 | 15 | 1 | 0.17 | 70 | 27 | 미정 |  | 2021-05-01 20:22 | 1627 |  | 0 | 26 | 30 | 0 | 0 | 0 | 0.331 | 1.3222 | 0.2545 | 0.0346 | 96600 | 79 | 59 | 221 | 0.0021 | 0.0043 | 0.0268 | 0.0511 | 0.0557 | 0.0231 | 0.0184 | 0.0187
2021-05-01 | A64173 | B | 29 | AE1055LS | 101 | 35500 | 0.1521 | 0.0929 | 0.0929 | 0.1205 | 1635 | 1635 | 1588 | 2949 | 48.7 |  |  | 0 | 미정 | 선택 | 미정 | 미정 | 0 | 0 | 0 | 0 | 0 | 0 | 0.1521 | 0.1943 | 0.0033 | 0.5736 | 42 | 5600 | 1608 | 0.4554 | 0.702 | 0.1541 | 0.0353 | [6 empty] | 1484 | 25 | 25 | 3 | 0.2 | 91 | 32 | 미정 |  | 2021-05-01 21:07 | 1623 |  | 0 | 0 | 9 | 0 | 0 | 0 | 0.542 | 0.7817 | 0.2275 | 0.0286 | 107450 | 93 | 67 | 222 | 0.0553 | 0.0247 | 0.0227 | 0.0462 | 0.0424 | 0.0156 | 0.0043 | 0.0053
2021-05-01 | B63667 | B | 37 | SBC70L | 101 | 36800 | 0.0864 | 0.0994 | 0.0994 | 0.1203 | 1581 | 1581 | 1533 | 2588 | 17.5 |  |  | 0 | 미정 | 미정 | 미정 | 미정 | 0 | 0 | 0 | 0 | 0 | 0 | 0.0864 | 0.1186 | 0.0066 | 0.0017 | 46 | 7800 | 1668 | 0.2227 | 1.4912 | 0.2235 | 0.0091 | [6 empty] | 1498 | 20 | 22 | 1 | 0.18 | 79 | 32 | 미정 |  | 2021-05-01 21:34 | 1648 |  | 30 | 0 | 0 | 0 | 0 | 0 | 0.317 | 1.6434 | 0.3062 | 0.0144 | 94000 | 79 | 54 | 213 | 0.0256 | 0.01 | 0.0275 | 0.0451 | 0.0373 | 0.0109 | 0.0098 | 0.0087
2021-05-01 | A64174 | B | 32 | AE1055LS | 101 | 35100 | 0.0932 | 0.8516 | 0.1025 | 0.1126 | 1620 | 1620 | 1572 | 3029 | 48.7 |  |  | 0 | 미정 | 선택 | 미정 | 미정 | 0 | 0 | 0 | 0 | 0 | 0 | 0.0932 | 0.1895 | 0.0033 | 0.3827 | 45 | 5200 | 1605 | 0.5018 | 0.6655 | 0.1617 | 0.0159 | [6 empty] | 1484 | 25 | 25 | 3 | 0.2 |  | 26 | 미정 |  | 2021-05-01 22:04 |  |  | 0 | 33 | 27 | 0 | 0 | 0 | 0.55 | 0.7833 | 0.2431 | 0.0304 |  | 68 | 117 | 278 | 0.0587 | 0.0195 | 0.0255 | 0.0548 | 0.046 | 0.0068 | 0.003 | 0.0035
2021-05-01 | B63668 | B | 33 | SBC70L | 101 | 37900 | 0.1191 | 0.0483 | 0.0572 | 0.0876 | 1612 | 1616 | 1576 | 2543 | 10 |  |  | 0 | 미정 | 미정 | 미정 | 미정 | 0 | 0 | 0 | 0 | 0 | 0 | 0.1191 | 0.1203 | 0.0068 | 0.0406 | 45 | 6700 | 1655 | 0.2511 | 1.3781 | 0.2137 | 0.0064 | [6 empty] | 1498 | 20 | 21 | 1 | 0.12 | 58 | 29 | 미정 |  | 2021-05-01 22:35 | 1646 |  | 121 | 0 | 52 | 0 | 0 | 0 | 0.3123 | 1.6873 | 0.3002 | 0.011 | 92300 | 0 | 38 | 192 | 0.0156 | 0.009 | 0.0289 | 0.0508 | 0.0314 | 0.0108 | 0.0111 | 0.0105
2021-05-01 | A64175 | B | 38 | AE1055LS | 102 | 34800 | 0.0744 | 0.1856 | 0.1856 | 0.1517 | 1599 | 1599 | 1553 | 3124 | 64.1 |  |  | 0 | 미정 | 선택 | 미정 | 미정 | 0 | 0 | 0 | 0 | 0 | 0 | 0.0744 | 0.1134 | 0.002 | 0.1899 | 42 | 5300 | 1601 | 0.5098 | 0.6145 | 0.2021 | 0.0165 | [6 empty] | 1484 | 25 | 25 | 3 | 0.2 | 61 | 23 | 미정 |  | 2021-05-01 23:23 | 1596 |  | 0 | 30 | 21 | 0 | 0 | 0 | 0.555 | 0.7873 | 0.2373 | 0.0254 | 105650 | 70 | 38 | 176 | 0.0725 | 0.0176 | 0.024 | 0.0539 | 0.042 | 0.0043 | 0.0035 | 0.0047
2021-05-01 | B63669 | B | 11 | SBC70L | 100 | 38500 | 0.2034 | 0.1704 | 0.0644 | 0.1003 | 1591 | 1662 | 1564 | 2498 | 18.7 |  |  | 0 | 미정 | 미정 | 미정 | 미정 | 0 | 0 | 0 | 0 | 0 | 0 | 0.2034 | 0.15 | 0.009 | 0.3473 | 42 | 6400 | 1659 | 0.2661 | 1.5343 | 0.1644 | 0.0058 | [6 empty] | 1498 | 20 | 21 | 1 | 0.14 | 62 | 30 | 미정 |  | 2021-05-01 23:48 | 1643 |  | 216 | 0 | 111 | 0 | 0 | 0 | 0.314 | 1.632 | 0.3055 | 0.0246 | 96800 | 71 | 36 | 177 | 0.0272 | 0.0083 | 0.0253 | 0.0551 | 0.0563 | 0.013 | 0.0106 | 0.0106
2021-05-01 | A64176 | B | 6 | AE1055LS | 101 | 34600 | 0.0598 | 0.1417 | 0.1417 | 0.1445 | 1638 | 1638 | 1588 | 3163 | 53.9 |  |  | 0 | 미정 | 선택 | 미정 | 미정 | 0 | 0 | 0 | 0 | 0 | 0 | 0.0598 | 0.0994 | 0.0025 | 0.4928 | 42 | 4400 | 1600 | 0.5314 | 0.642 | 0.2019 | 0.0131 | [6 empty] | 1484 | 25 | 25 | 3 | 0.19 | 67 | 25 | 미정 |  | 2021-05-02 00:25 | 1600 |  | 0 | 21 | 0 | 0 | 0 | 0 | 0.554 | 0.765 | 0.23 | 0.0297 | 102400 | 68 | 40 | 177 | 0.0657 | 0.0178 | 0.0265 | 0.0446 | 0.0368 | 0.0049 | 0.0038 | 0.004
2021-05-01 | B63670 | B | 30 | SBC70L | 103 | 39600 | 0.1687 | 0.0887 | 0.0938 | 0.1362 | 1620 | 1614 | 1554 | 2292 | 21.5 |  |  | 0 | 미정 | 미정 | 미정 | 미정 | 0 | 0 | 0 | 0 | 0 | 0 | 0.1687 | 0.1542 | 0.009 | 0.0841 | 45 | 7200 | 1656 | 0.2661 | 1.4707 | 0.1944 | 0.0083 | [6 empty] | 1498 | 20 | 20 | 1 | 0.14 | 64 | 26 | 미정 |  | 2021-05-02 00:50 | 1637 |  | 110 | 0 | 52 | 0 | 0 | 0 | 0.3015 | 1.6768 | 0.3051 | 0.0134 | 100950 | 77 | 34 | 179 | 0.0321 | 0.0122 | 0.0286 | 0.0479 | 0.0442 | 0.0081 | 0.0074 | 0.0067
2021-05-01 | A64177 | B | 29 | AE1055LS | 101 | 34900 | 0.038 | 0.0895 | 0.0895 | 0.1654 | 1611 | 1611 | 1559 | 3204 | 61.5 |  |  | 0 | 미정 | 선택 | 미정 | 미정 | 0 | 0 | 0 | 0 | 0 | 0 | 0.038 | 0.0613 | 0.0055 | 0.0811 | 41 | 4800 | 1577 | 0.5126 | 0.6115 | 0.2142 | 0.0388 | [6 empty] | 1484 | 25 | 26 | 3 | 0.2 | 72 | 30 | 미정 |  | 2021-05-02 01:34 | 1577 |  | 0 | 29 | 27 | 0 | 0 | 0 | 0.558 | 0.7804 | 0.244 | 0.0311 | 99900 | 66 | 47 | 173 | 0.0754 | 0.026 | 0.0247 | 0.0328 | 0.0329 | 0.0116 | 0.0052 | 0.0047
2021-05-01 | B63671 | B | 37 | SBC70L | 104 | 38900 | 0.0921 | 0.0496 | 0.0496 | 0.0641 | 1640 | 1640 | 1572 | 2596 | 12.2 |  |  | 0 | 미정 | 미정 | 미정 | 미정 | 0 | 0 | 0 | 0 | 0 | 0 | 0.0921 | 0.0874 | 0.0041 | 0.5178 | 49 | 6800 | 1645 | 0.2496 | 1.2581 | 0.128 | 0.0056 | [6 empty] | 1498 | 20 | 21 | 1 | 0.14 | 67 | 31 | 미정 |  | 2021-05-02 02:03 | 1640 |  | 120 | 0 | 66 | 0 | 0 | 0 | 0.3047 | 1.6623 | 0.2992 | 0.0196 | 101250 | 78 | 30 | 172 | 0.018 | 0.0103 | 0.0273 | 0.0506 | 0.062 | 0.0123 | 0.0099 | 0.0078
2021-05-01 | A64178 | B | 32 | AE1055LS | 100 | 34700 |  | 0.0973 | 0.0973 | 0.122 | 1630 | 1630 | 1576 | 3078 | 48.9 |  |  | 0 | 미정 | 선택 | 미정 | 미정 | 0 | 0 | 0 | 0 | 0 | 0 |  |  |  |  | 42 | 4500 | 1589 | 0.5139 | 0.6111 | 0.2178 | 0.0206 | [6 empty] | 1484 | 25 | 25 | 3 | 0.2 | 72 | 31 | 미정 |  | 2021-05-02 02:29 | 1589 |  | 0 | 31 | 21 | 0 | 0 | 0 | 0.554 | 0.7653 | 0.2424 | 0.0316 | 97600 | 66 | 48 | 178 | 0.062 | 0.023 | 0.0259 |  | 0.0283 | 0.0049 | 0.0033 | 0.0039
2021-05-01 | B63672 | B | 33 | SBC70L | 103 | 40100 | 0.1041 | 0.0793 | 0.0577 | 0.0763 | 1579 | 1576 | 1533 | 2259 | 16.5 |  |  | 0 | 미정 | 미정 | 미정 | 미정 | 0 | 0 | 0 | 0 | 0 | 0 | 0.1041 | 0.125 | 0.0039 | 0.3279 | 50 | 6800 | 1659 | 0.2362 | 1.4811 | 0.1499 | 0.0052 | [6 empty] | 1498 | 20 | 21 | 1 | 0.15 | 69 | 35 | 미정 |  | 2021-05-02 03:13 | 1641 |  | 61 | 0 | 16 | 0 | 0 | 0 | 0.302 | 1.6264 | 0.3101 | 0.0187 | 91250 | 77 | 29 | 171 | 0.0257 | 0.0095 | 0.0275 | 0.0517 | 0.0828 | 0.0108 | 0.0098 | 0.0078
2021-05-01 | A64179 | B | 38 | AE1055LS | 101 | 34800 | 0.0324 | 0.0647 | 0.0647 | 0.1376 | 1589 | 1589 | 1545 | 3101 | 50.6 |  |  | 0 | 미정 | 선택 | 미정 | 미정 | 0 | 0 | 0 | 0 | 0 | 0 | 0.0324 | 0.0696 | 0.0034 | 0.2595 | 42 | 5300 | 1587 | 0.4166 | 0.601 | 0.1932 | 0.0213 | [6 empty] | 1484 | 25 | 25 | 3 | 0.19 | 64 | 30 | 미정 |  | 2021-05-02 03:42 | 1587 |  | 0 | 26 | 0 | 0 | 0 | 0 | 0.55 | 0.7647 | 0.2397 | 0.0306 | 105650 | 70 | 28 | 141 | 0.0582 | 0.0198 | 0.0261 | 0.0332 | 0.0359 | 0.0067 | 0.0029 | 0.0034
2021-05-01 | B63673 | B | 11 | 46MNVS6 | 103 | 40400 | 0.0878 | 0.071 | 0.071 | 0.0757 | 1601 | 1601 | 1553 | 2548 |  |  |  | 0 | 미정 | 미정 | 미정 | 미정 | 0 | 0 | 0 | 200 | 0 | 0 | 0.0878 | 0.1312 | 0.0022 | 0.0724 | 49 | 7300 | 1641 | 0.354 | 0.6274 | 0.0667 | 0.0027 | [6 empty] | 1494 | 15 | 15 | 1 | 0.16 | 80 | 36 | 미정 |  | 2021-05-02 04:33 | 1642 |  | 50 | 0 | 41 | 0 | 0 | 0 | 0.43 | 0.8158 | 0.175 | 0.0202 | 100000 | 272 | 27 | 164 | 0.0028 | 0.0039 | 0.0167 | 0.0485 | 0.059 | 0.0206 | 0.0179 | 0.0537
2021-05-01 | A64180 | B | 6 | AE1055LS | 101 | 34900 | 0.0431 | 0.164 | 0.164 | 0.1537 | 1605 | 1605 | 1556 | 2920 | 50.7 |  |  | 0 | 미정 | 선택 | 미정 | 미정 | 0 | 0 | 0 | 0 | 0 | 0 | 0.0431 | 0.0611 | 0.0012 | 0.0163 | 45 | 5000 | 1585 | 0.465 | 0.6131 | 0.1927 | 0.0205 | [6 empty] | 1484 | 25 | 25 | 3 | 0.2 | 67 | 29 | 미정 |  | 2021-05-02 04:39 | 1585 |  | 0 | 0 | 0 | 0 | 0 | 0 | 0.554 | 0.7708 | 0.2367 | 0.0294 |  | 69 | 36 | 156 | 0.0612 | 0.0207 | 0.0251 | 0.0322 | 0.0355 | 0.0056 | 0.0025 | 0.0029
2021-05-01 | B63674 | B | 11 | SM45C | 100 | 39100 | 0.2638 | 0.2071 | 0.1073 | 0.0948 | 1588 | 1631 | 1523 | 2611 |  |  |  | 0 | 미정 | 미정 | 미정 | 미정 | 0 | 0 | 0 | 205 | 0 | 0 | 0.2638 | 0.2218 | 0.0082 | 0.1976 | 89 | 9400 | 1659 | 0.4404 | 0.6202 | 0.1773 | 0.0051 | [6 empty] | 1493 | 15 | 21 | 1 | 0.19 | 84 | 44 | 미정 |  | 2021-05-02 09:24 | 1650 |  | 109 | 0 | 16 | 0 | 0 | 0 | 0.435 | 0.8261 | 0.1708 | 0.0239 | 99350 | 71 | 15 | 358 | 0.0028 | 0.0038 | 0.0144 | 0.0655 | 0.0266 | 0.0181 | 0.017 | 0.0152
2021-05-01 | A64181 | B | 29 | AE1055LS | 101 | 34900 |  | 0.2097 | 0.2097 | 0.2299 | 1613 | 1613 | 1561 | 2957 | 64.4 |  |  | 0 | 미정 | 선택 | 미정 | 미정 | 0 | 0 | 0 | 0 | 0 | 0 |  |  |  |  | 46 | 4800 | 1587 | 0.4238 | 0.6218 | 0.2088 | 0.035 | [6 empty] | 1484 | 25 | 25 | 3 | 0.2 | 64 | 28 | 미정 |  | 2021-05-02 05:43 | 1587 |  | 0 | 7 | 0 | 0 | 0 | 0 | 0.544 | 0.7876 | 0.2371 | 0.0289 | 98950 | 66 | 30 | 147 | 0.0799 | 0.0199 | 0.0245 |  | 0.0398 | 0.0105 | 0.0032 | 0.0031
2021-05-01 | B63675 | B | 37 | SM45C | 101 | 37800 | 0.096 | 0.0474 | 0.0474 | 0.0839 | 1649 | 1649 | 1596 | 2682 |  |  |  | 0 | 미정 | 미정 | 미정 | 미정 | 0 | 0 | 0 | 200 | 0 | 0 | 0.096 | 0.1606 | 0.0035 | 0.1453 | 42 | 6600 | 1601 | 0.3351 | 0.5695 | 0.1842 | 0.0045 | [6 empty] | 1493 | 15 | 16 | 1 | 0.21 | 61 | 26 | 미정 |  | 2021-05-02 12:02 | 1607 |  | 137 | 0 | 0 | 0 | 0 | 0 | 0.4358 | 0.6158 | 0.1827 | 0.0046 | 97050 | 78 | 51 | 517 | 0.0025 | 0.0045 | 0.0119 | 0.0575 | 0.0404 | 0.0206 | 0.0201 | 0.0111
2021-05-02 | A64182 | B | 32 | AE1055LS | 101 | 35500 | 0.0473 | 0.1564 | 0.1564 | 0.1753 | 1597 | 1597 | 1543 | 3051 | 49.7 |  |  | 0 | 미정 | 선택 | 미정 | 미정 | 0 | 0 | 0 | 0 | 0 | 0 | 0.0473 | 0.0726 | 0.0032 | 0.1808 | 40 | 4300 | 1578 | 0.4998 | 0.6467 | 0.2041 | 0.015 | [6 empty] | 1484 | 25 | 25 | 3 | 0.2 | 62 | 27 | 미정 |  | 2021-05-02 06:40 | 1587 |  | 0 | 0 | 0 | 0 | 0 | 0 | 0.5516 | 0.7764 | 0.2325 | 0.0285 | 98500 | 66 | 29 | 138 | 0.0623 | 0.0146 | 0.0236 | 0.0338 | 0.0292 | 0.0038 | 0.0032 | 0.0033
2021-05-02 | B63676 | B | 33 | AE1055LS | 101 | 36500 | 0.0971 | 0.1495 | 0.1495 | 0.1645 | 1609 | 1609 | 1569 | 2727 |  |  |  | 0 | 미정 | 미정 | 미정 | 미정 | 0 | 0 | 0 | 310 | 0 | 0 | 0.0971 | 0.1241 | 0.0034 | 0.1742 | 41 | 5000 | 1601 | 0.4829 | 0.6595 | 0.1567 | 0.0054 | [6 empty] | 1484 | 25 | 25 | 3 | 0.2 | 65 | 32 | 미정 |  | 2021-05-02 07:44 | 1601 |  | 0 | 0 | 0 | 0 | 0 | 0 | 0.551 | 0.8019 | 0.2404 | 0.0264 |  | 64 | 21 | 126 | 0.003 | 0.0147 | 0.0219 | 0.0484 | 0.0423 | 0.0069 | 0.004 | 0.0041
2021-05-02 | A64183 | B | 38 | AE1055LS | 100 | 36600 |  |  |  | 0.1685 |  | 1620 | 1598 | 3093 | 21.3 |  |  | 0 | 선택 | 미정 | 미정 | 미정 | 0 | 0 | 0 | 0 | 0 | 0 |  |  |  |  | 77 | 4200 | 1597 | 0.4951 | 0.6227 | 0.2118 | 0.0178 | [6 empty] | 1484 | 25 | 25 | 3 | 0.2 | 67 | 32 | 미정 |  | 2021-05-02 08:32 | 1582 |  | 0 | 13 | 0 | 0 | 0 | 0 | 0.5565 | 0.7864 | 0.2299 | 0.0294 |  | 68 | 29 | 176 | 0.0253 | 0.0173 | 0.0238 |  | 0.0094 | 0.0032 | 0.0025 | 0.003
2021-05-02 | B63677 | B | 30 | SM45C | 101 | 36900 | 0.096 | 0.1027 | 0.1027 | 0.2831 | 1597 | 1597 | 1547 | 2796 |  |  |  | 0 | 미정 | 미정 | 미정 | 미정 | 0 | 0 | 0 | 305 | 0 | 0 | 0.096 | 0.1112 | 0.0038 | 0.1019 | 40 | 4300 | 1622 | 0.2831 | 0.5025 | 0.2567 | 0.0094 | [6 empty] | 1493 | 15 | 17 | 1 | 0.19 | 60 | 29 | 미정 |  | 2021-05-02 10:05 | 1621 |  | 38 | 0 | 0 | 0 | 0 | 0 | 0.45 | 0.6512 | 0.2207 | 0.0041 | 93000 | 67 | 39 | 219 | 0.0094 | 0.0047 | 0.017 | 0.0592 | 0.0242 |  | 0.0103 | 0.0139
2021-05-02 | A64184 | B | 6 | AE1055LS | 101 | 36700 | 0.0448 |  |  | 0.1733 |  | 1620 | 1525 | 3004 | 40 |  |  | 0 | 선택 | 미정 | 미정 | 미정 | 0 | 0 | 0 | 198 | 0 | 0 | 0.0448 | 0.0533 | 0.0082 | 0.0015 | 40 | 5700 | 1580 | 0.466 | 0.6481 | 0.2251 | 0.0205 | [6 empty] | 1484 | 25 | 25 | 3 | 0.19 | 49 | 24 | 미정 |  | 2021-05-02 09:44 | 1581 |  | 0 | 15 | 0 | 0 | 0 | 0 | 0.5553 | 0.7826 | 0.2301 | 0.0272 | 100250 | 66 | 13 | 109 | 0.0496 | 0.0181 | 0.0227 | 0.0401 | 0.015 | 0.0045 | 0.0043 | 0.005
2021-05-02 | A64185 | B | 29 | AE1055LS | 96 | 33600 | 0.0619 |  |  | 0.2559 |  | 1620 | 1532 | 2858 | 48.6 |  |  | 0 | 미정 | 선택 | 미정 | 미정 | 0 | 0 | 0 | 202 | 0 | 0 | 0.0619 | 0.0629 | 0.0026 | 0.2077 | 92 | 4800 | 1581 | 0.4209 | 0.6259 | 0.2077 | 0.0339 | [6 empty] | 1484 | 25 | 25 | 3 | 0.2 | 58 | 24 | 미정 |  | 2021-05-02 10:43 | 1579 |  | 0 | 31 | 10 | 0 | 0 | 0 | 0.55 | 0.7872 | 0.2435 | 0.0289 | 104100 | 71 | 17 | 119 | 0.0576 | 0.0221 | 0.0233 | 0.046 | 0.0179 | 0.0083 | 0.0047 | 0.0045
2021-05-02 | B63678 | B | 32 | SM45C | 101 | 38300 | 0.068 | 0.0754 | 0.0556 | 0.3454 | 1560 | 1609 | 1554 | 2892 |  |  |  | 0 | 미정 | 미정 | 미정 | 미정 | 0 | 0 | 0 | 206 | 0 | 0 | 0.068 | 0.0516 | 0.0027 | 0.0927 | 44 | 6000 | 1596 | 0.3454 | 0.5976 | 0.1907 | 0.0038 | [6 empty] | 1493 | 15 | 16 | 1 | 0 | 51 | 16 | 미정 |  | 2021-05-02 11:15 | 1599 |  | 41 | 0 | 0 | 0 | 0 | 0 | 0.4511 | 0.6549 | 0.1981 | 0.0103 | 100400 | 74 | 34 | 154 | 0.0038 | 0.0049 | 0.0128 | 0.041 | 0.0155 |  | 0.0044 | 0.0116
2021-05-02 | A64186 | B | 33 | P-AE1055LSM | 101 | 36700 | 0.0576 | 0.2314 | 0.2314 | 0.2103 | 1648 | 1648 | 1571 | 3015 | 57 |  |  | 0 | 미정 | 선택 | 미정 | 미정 | 0 | 0 | 0 | 203 | 0 | 0 | 0.0576 | 0.0609 | 0.003 | 0.2231 | 40 | 3500 | 1575 | 0.4819 | 0.6535 | 0.2082 | 0.0198 | [6 empty] | 1484 | 25 | 25 | 3 | 0.2 | 64 | 29 | 미정 |  | 2021-05-02 11:34 | 1575 |  | 0 | 0 | 5 | 0 | 0 | 0 | 0.5587 | 0.786 | 0.2342 | 0.0296 | 106400 | 76 | 28 | 135 | 0.0647 | 0.0199 | 0.024 | 0.0435 | 0.0321 | 0.0049 | 0.0039 | 0.0043
2021-05-02 | A64187 | B | 38 | P-AE1055LSM | 101 | 37300 | 0.0458 | 0.1215 | 0.1215 | 0.2623 | 1621 | 1621 | 1546 | 3047 | 53.6 |  |  | 0 | 선택 | 미정 | 미정 | 미정 | 0 | 0 | 0 | 203 | 0 | 0 | 0.0458 | 0.0474 | 0.0031 | 0.1254 | 38 | 4300 | 1590 | 0.515 | 0.6527 | 0.2047 | 0.025 | 0.192 | 50.549 | 29.194 | 6.233 | 8.109 | 1.731 | 1484 | 25 | 25 | 3 | 0.2 | 59 | 25 | 미정 |  | 2021-05-02 12:44 | 1587 |  | 0 | 9 | 0 | 0 | 0 | 0 | 0.562 | 0.7878 | 0.2298 | 0.0254 | 103750 | 76 | 22 | 123 | 0.0635 | 0.0205 | 0.0245 | 0.045 | 0.0192 | 0.006 | 0.0048 | 0.0049
2021-05-02 | B63679 | B | 11 | SM45CR2 | 101 | 37300 | 0.0949 | 0.0724 | 0.0724 | 0.0848 | 1620 | 1620 | 1573 | 2787 |  |  |  | 0 | 미정 | 미정 | 미정 | 미정 | 0 | 0 | 0 | 503 | 0 | 0 | 0.0949 | 0.155 | 0.0039 | 0.1447 | 41 | 5700 | 1626 | 0.3656 | 0.6128 | 0.2022 | 0.0042 | [6 empty] | 1494 | 15 | 15 | 1 | 0.16 | 63 | 24 | 미정 |  | 2021-05-02 13:15 | 1624 |  | 35 | 0 | 0 | 0 | 0 | 0 | 0.433 | 0.7472 | 0.2246 | 0.0348 | 87250 | 69 | 37 | 166 | 0.0043 | 0.0045 | 0.0287 | 0.0549 | 0.0345 | 0.0113 | 0.0125 | 0.0216
2021-05-02 | A64188 | B | 6 | P-AE1055LSM | 101 | 35000 | 0.0625 |  |  | 0.2626 |  | 1620 | 1561 | 3064 | 27.8 |  |  | 0 | 선택 | 미정 | 미정 | 미정 | 0 | 0 | 0 | 198 | 0 | 0 | 0.0625 | 0.0531 | 0.0055 | 0.1438 | 40 | 3600 | 1584 | 0.5211 | 0.6525 | 0.226 | 0.0204 | 0.152 | 50.407 | 27.58 | 7.177 | 7.023 | 1.827 | 1484 | 25 | 25 | 3 | 0.2 | 61 | 19 | 미정 |  | 2021-05-02 13:38 | 1584 |  | 0 | 0 | 0 | 0 | 0 | 0 | 0.56 | 0.773 | 0.2305 | 0.0292 | 92150 | 68 | 36 | 150 | 0.0375 | 0.0237 | 0.024 | 0.0501 | 0.0117 | 0.0048 | 0.0048 | 0.0053
2021-05-02 | B63680 | B | 30 | SM45CR2 | 101 | 35700 | 0.0762 | 0.0515 | 0.0515 | 0.1481 | 1663 | 1663 | 1576 | 2794 |  |  |  | 0 | 미정 | 미정 | 미정 | 미정 | 0 | 0 | 0 | 301 | 0 | 0 | 0.0762 | 0.0738 | 0.0025 | 0.1635 | 35 | 5000 | 1644 | 0.3889 | 0.6017 | 0.2274 | 0.0037 | [6 empty] | 1494 | 15 | 15 | 1 | 0.17 | 63 | 19 | 미정 |  | 2021-05-02 14:08 | 1617 |  | 34 | 0 | 0 | 0 | 0 | 0 | 0.442 | 0.7636 | 0.2212 | 0.0354 | 95500 | 70 | 44 | 173 | 0.0031 | 0.0039 | 0.0297 | 0.0491 | 0.0285 | 0.0109 | 0.0124 | 0.0209
2021-05-02 | A64189 | B | 29 | P-AE1055LSM | 101 | 34700 | 0.0449 | 0.0641 | 0.2101 | 0.2836 | 1606 | 1597 | 1552 | 2965 | 62.7 |  |  | 0 | 미정 | 선택 | 미정 | 미정 | 0 | 0 | 0 | 0 | 0 | 0 | 0.0449 | 0.0783 | 0.0096 | 0.244 | 43 | 5300 | 1586 | 0.4507 | 0.5969 | 0.1733 | 0.0382 | 0.152 | 50.739 | 27.427 | 7.186 | 7.06 | 1.849 | 1484 | 25 | 26 | 3 | 0.2 | 64 | 23 | 미정 |  | 2021-05-02 14:37 | 1586 |  | 0 | 25 | 21 | 0 | 0 | 0 | 0.551 | 0.7812 | 0.2446 | 0.0307 | 106950 | 78 | 38 | 154 | 0.0736 | 0.0239 | 0.025 | 0.0313 | 0.033 | 0.0114 | 0.0043 | 0.0041
2021-05-02 | B63681 | B | 33 | SM45CR2 | 101 | 35800 | 0.1708 | 0.1565 | 0.1565 | 0.1517 | 1598 | 1598 | 1562 | 2640 |  |  |  | 0 | 미정 | 미정 | 미정 | 미정 | 0 | 0 | 0 | 207 | 0 | 0 | 0.1708 | 0.1435 | 0.0087 | 0.5591 | 46 | 5900 | 1627 | 0.3815 | 0.6119 | 0.1608 | 0.0034 | [6 empty] | 1494 | 15 | 15 | 1 | 0.14 | 66 | 25 | 미정 |  | 2021-05-02 15:14 | 1617 |  | 14 | 0 | 41 | 0 | 0 | 0 | 0.453 | 0.7558 | 0.2204 | 0.0381 | 94800 | 70 | 40 | 175 | 0.0028 | 0.0038 | 0.0325 | 0.0527 | 0.0335 | 0.0123 | 0.0113 | 0.021
2021-05-02 | A64190 | B | 32 | P-AE1055LSM | 101 | 35900 | 0.0759 | 0.1044 | 0.2422 | 0.2522 | 1579 | 1595 | 1549 | 3100 | 62.6 |  |  | 0 | 미정 | 선택 | 미정 | 미정 | 0 | 0 | 0 | 0 | 0 | 0 | 0.0759 | 0.1229 | 0.0031 | 0.4786 | 42 | 5100 | 1586 | 0.4704 | 0.6249 | 0.1833 | 0.0303 | 0.243 | 53.214 | 28.392 | 5.785 | 9.198 | 1.874 | 1484 | 25 | 25 | 3 | 0.21 | 66 | 23 | 미정 |  | 2021-05-02 15:35 | 1586 |  | 0 | 27 | 27 | 0 | 0 | 0 | 0.546 | 0.7582 | 0.233 | 0.0272 | 101350 | 74 | 40 | 164 | 0.0776 | 0.0198 | 0.0256 | 0.0458 | 0.0392 | 0.0105 | 0.0032 | 0.0039
2021-05-02 | B63682 | B | 37 | SM45CR2 | 101 | 35600 | 0.1109 | 0.1012 | 0.1012 | 0.1369 | 1625 | 1625 | 1536 | 2539 |  |  |  | 0 | 미정 | 미정 | 미정 | 미정 | 0 | 0 | 0 | 204 | 0 | 0 | 0.1109 | 0.1136 | 0.0034 | 0.0774 | 43 | 6800 | 1646 | 0.3993 | 0.6206 | 0.152 | 0.0033 | [6 empty] | 1494 | 15 | 15 | 1 | 0.19 | 71 | 29 | 미정 |  | 2021-05-02 16:16 | 1624 |  | 31 | 0 | 31 | 0 | 0 | 0 | 0.443 | 0.7673 | 0.2273 | 0.0385 | 97250 | 72 | 36 | 169 | 0.0027 | 0.0037 | 0.0308 | 0.051 | 0.0406 | 0.0147 | 0.0171 | 0.0222
2021-05-02 | A64191 | B | 38 | P-AE1055LSM | 101 | 35500 | 0.0789 | 0.1275 | 0.1275 | 0.2523 | 1625 | 1625 | 1569 | 2944 | 55.5 |  |  | 0 | 미정 | 선택 | 미정 | 미정 | 0 | 0 | 0 | 0 | 0 | 0 | 0.0789 | 0.1255 | 0.003 | 0.2271 | 42 | 4800 | 1588 | 0.463 | 0.6974 | 0.179 | 0.0279 | 0.263 | 52.778 | 27.544 | 5.616 | 9.397 | 1.916 | 1484 | 25 | 25 | 3 | 0.2 | 61 | 22 | 미정 |  | 2021-05-02 16:39 | 1588 |  | 0 | 0 | 22 | 0 | 0 | 0 | 0.547 | 0.7706 | 0.23 | 0.0255 | 103200 | 91 | 36 | 159 | 0.068 | 0.0276 | 0.0251 | 0.0526 | 0.0372 | 0.0088 | 0.0028 | 0.0046
2021-05-02 | B63683 | B | 11 | SM45CR2 | 101 | 37600 | 0.2097 | 0.123 | 0.123 | 0.1158 | 1582 | 1582 | 1527 | 2605 |  |  |  | 0 | 미정 | 미정 | 미정 | 미정 | 0 | 0 | 0 | 204 | 0 | 0 | 0.2097 | 0.1572 | 0.0103 | 0.6343 | 43 | 6500 | 1632 | 0.4094 | 0.6444 | 0.1583 | 0.0029 | [6 empty] | 1494 | 15 | 15 | 1 | 0.13 | 65 | 26 | 미정 |  | 2021-05-02 17:24 | 1609 |  | 26 | 0 | 32 | 0 | 0 | 0 | 0.439 | 0.7547 | 0.2286 | 0.0373 | 96750 | 72 | 30 | 156 | 0.0024 | 0.0037 | 0.0324 | 0.0465 | 0.0646 | 0.0226 | 0.0235 | 0.0217
2021-05-02 | A64192 | B | 6 | SCR435B | 104 | 35200 | 0.0411 | 0.0647 | 0.0647 | 0.0992 | 1607 | 1607 | 1559 | 2944 | 47.2 |  |  | 0 | 미정 | 선택 | 미정 | 미정 | 0 | 0 | 0 | 0 | 0 | 0 | 0.0411 | 0.1189 | 0.0146 | 0.004 | 50 | 7500 | 1626 | 0.269 | 0.919 | 0.2858 | 0.0245 | [6 empty] | 1495 | 16 | 20 | 3 | 0.22 | 95 | 28 | 미정 |  | 2021-05-02 17:42 | 1626 |  | 0 | 9 | 0 | 0 | 0 | 0 | 0.367 | 1.0104 | 0.302 | 0.0318 | 98550 | 94 | 71 | 228 | 0.0586 | 0.02 | 0.0237 | 0.0331 | 0.036 | 0.0094 | 0.0032 | 0.0101
2021-05-02 | B63684 | B | 30 | SM45CR2 | 100 | 36100 | 0.0696 | 0.0967 | 0.0967 | 0.1131 | 1607 | 1607 | 1545 | 2638 |  |  |  | 0 | 미정 | 미정 | 미정 | 미정 | 0 | 0 | 0 | 203 | 0 | 0 | 0.0696 | 0.0905 | 0.0027 | 0.0473 | 42 | 6600 | 1651 | 0.3997 | 0.6028 | 0.1847 | 0.0031 | [6 empty] | 1494 | 15 | 15 | 1 | 0.19 | 60 | 26 | 미정 |  | 2021-05-02 18:17 | 1619 |  | 14 | 0 | 15 | 0 | 0 | 0 | 0.438 | 0.7621 | 0.2286 | 0.0366 | 99350 | 75 | 35 | 169 | 0.0026 | 0.0034 | 0.0307 | 0.0431 | 0.0447 | 0.0195 | 0.0177 | 0.0214
2021-05-02 | A64193 | B | 29 | SCR435B | 101 | 35500 | 0.0528 | 0.0814 | 0.0814 | 0.1552 | 1575 | 1575 | 1542 | 2923 | 46 |  |  | 0 | 미정 | 선택 | 미정 | 미정 | 0 | 0 | 0 | 0 | 0 | 0 | 0.0528 | 0.0965 | 0.0021 | 0.1066 | 47 | 7200 | 1596 | 0.3096 | 0.8613 | 0.2564 | 0.0355 | [6 empty] | 1495 | 16 | 17 | 3 | 0.22 | 78 | 26 | 미정 |  | 2021-05-02 18:56 | 1596 |  | 0 | 35 | 0 | 0 | 0 | 0 | 0.363 | 1.0123 | 0.2966 | 0.0317 | 104650 | 77 | 56 | 199 | 0.0553 | 0.0245 | 0.0267 | 0.0379 | 0.0255 | 0.0105 | 0.0053 | 0.0088
2021-05-02 | B63685 | B | 33 | SM45CB | 100 | 36000 | 0.1017 | 0.0426 | 0.0839 | 0.1402 | 1660 | 1604 | 1547 | 2512 |  |  |  | 0 | 미정 | 미정 | 미정 | 미정 | 0 | 0 | 0 | 205 | 0 | 0 | 0.1017 | 0.1454 | 0.0034 | 0.1006 | 42 | 6400 | 1640 | 0.4105 | 0.4942 | 0.1447 | 0.003 | [6 empty] | 1493 | 14 | 19 | 1 | 0.12 | 71 | 27 | 미정 |  | 2021-05-02 19:13 | 1621 |  | 15 | 0 | 24 | 0 | 0 | 0 | 0.4626 | 0.648 | 0.2019 | 0.0047 | 96500 | 78 | 54 | 197 | 0.0029 | 0.0038 | 0.0165 | 0.0529 | 0.04 | 0.0112 | 0.0119 | 0.0118
2021-05-02 | A64194 | B | 32 | SCR435B | 101 | 35500 | 0.1129 | 0.0404 | 0.0404 | 0.1474 | 1637 | 1637 | 1571 | 2993 | 48 |  |  | 0 | 미정 | 미정 | 미정 | 미정 | 0 | 0 | 0 | 0 | 0 | 0 | 0.1129 | 0.2 | 0.0033 | 0.211 | 45 | 5900 | 1611 | 0.302 | 0.8414 | 0.249 | 0.0357 | [6 empty] | 1495 | 16 | 16 | 3 | 0.22 | 84 | 25 | 미정 |  | 2021-05-02 19:50 | 1611 |  | 0 | 20 | 9 | 0 | 0 | 0 | 0.366 | 1.0106 | 0.2946 | 0.0307 | 102850 | 73 | 75 | 229 | 0.0587 | 0.0227 | 0.0274 | 0.0473 | 0.0365 | 0.0112 | 0.0049 | 0.0101
2021-05-02 | B63686 | B | 20 | SM45CM1 | 101 | 37300 | 0.0796 | 0.0386 | 0.12 | 0.166 | 1627 | 1580 | 1544 | 2652 | 30 |  |  | 0 | 미정 | 미정 | 미정 | 미정 | 0 | 0 | 0 | 57 | 0 | 0 | 0.0796 | 0.0868 | 0.0046 | 0.1853 | 64 | 7900 | 1630 | 0.4045 | 0.5901 | 0.1597 | 0.0088 | [6 empty] | 1492 | 15 | 16 | 1 | 0.14 | 64 | 15 | 미정 |  | 2021-05-02 20:33 | 1615 |  | 22 | 0 | 10 | 0 | 0 | 0 | 0.464 | 0.7217 | 0.222 | 0.0122 | 100350 | 76 | 42 | 198 | 0.0379 | 0.0087 | 0.0189 | 0.0497 | 0.045 | 0.0103 | 0.0097 | 0.0158
2021-05-02 | A64195 | B | 38 | SCR435B | 104 | 35500 | 0.1326 | 0.1073 | 0.1073 | 0.1531 | 1581 | 1581 | 1530 | 2978 | 44.2 |  |  | 0 | 미정 | 미정 | 미정 | 미정 | 0 | 0 | 0 | 0 | 0 | 0 | 0.1326 | 0.2044 | 0.0063 | 0.2626 | 44 | 6900 | 1633 | 0.2971 | 0.8891 | 0.231 | 0.0261 | [6 empty] | 1495 | 16 | 16 | 3 | 0.23 | 84 | 25 | 미정 |  | 2021-05-02 20:45 | 1616 |  | 0 | 48 | 0 | 0 | 0 | 0 | 0.355 | 1.0018 | 0.2857 | 0.0287 | 97850 | 72 | 74 | 235 | 0.0548 | 0.0225 | 0.0237 | 0.057 | 0.0346 | 0.0151 | 0.0063 | 0.0089
2021-05-02 | A64196 | B | 11 | SM45CM1 | 103 | 35500 | 0.0929 | 0.0597 | 0.0597 | 0.1365 | 1608 | 1608 | 1548 | 2949 | 30.8 |  |  | 0 | 미정 | 미정 | 미정 | 미정 | 0 | 0 | 0 | 0 | 0 | 0 | 0.0929 | 0.1499 | 0.0043 | 0.3567 | 43 | 4500 | 1599 | 0.3659 | 0.5624 | 0.138 | 0.0214 | [6 empty] | 1492 | 15 | 17 | 3 | 0.22 | 67 | 20 | 미정 |  | 2021-05-02 21:48 | 1599 |  | 0 | 9 | 37 | 0 | 0 | 0 | 0.46 | 0.6923 | 0.2198 | 0.0202 |  | 0 | 51 | 178 | 0.0377 | 0.0156 | 0.0167 | 0.0479 | 0.0221 | 0.0124 | 0.0065 | 0.018
2021-05-02 | B63687 | B | 37 | SCR435B | 101 | 38400 | 0.1006 | 0.028 | 0.0793 | 0.1329 | 1634 | 1581 | 1556 | 2665 | 38.5 |  |  | 0 | 미정 | 미정 | 미정 | 미정 | 0 | 0 | 0 | 51 | 0 | 0 | 0.1006 | 0.118 | 0.0046 | 0.488 | 49 | 8700 | 1650 | 0.3066 | 0.8392 | 0.2556 | 0.0243 | [6 empty] | 1495 | 16 | 17 | 1 | 0.16 | 72 | 26 | 미정 |  | 2021-05-02 22:07 | 1639 |  | 50 | 0 | 22 | 0 | 0 | 0 | 0.371 | 0.9995 | 0.3033 | 0.0229 | 102100 | 0 | 43 | 191 | 0.0457 | 0.0198 | 0.0245 | 0.0472 | 0.0393 | 0.0067 | 0.0057 | 0.0072
2021-05-02 | A64197 | B | 6 | SM45CM1 | 103 | 37500 | 0.1375 | 0.1031 | 0.1031 | 0.1035 | 1600 | 1600 | 1568 | 2915 | 18.5 |  |  | 0 | 미정 | 미정 | 미정 | 미정 | 0 | 0 | 0 | 0 | 0 | 0 | 0.1375 | 0.1614 | 0.0046 | 0.2412 | 43 | 3800 | 1601 | 0.3948 | 0.5133 | 0.1522 | 0.0104 | [6 empty] | 1492 | 15 | 17 | 3 | 0.21 | 65 | 21 | 미정 |  | 2021-05-02 22:47 | 1601 |  | 0 | 12 | 10 | 0 | 0 | 0 | 0.462 | 0.6928 | 0.2244 | 0.0162 | 94200 | 74 | 61 | 196 | 0.0237 | 0.0192 | 0.0166 | 0.0556 | 0.0262 | 0.0077 | 0.0059 | 0.0172
2021-05-02 | B63688 | B | 30 | SCR435B | 101 | 38400 | 0.1022 | 0.0721 | 0.1076 | 0.1242 | 1658 | 1573 | 1550 | 2532 | 29.7 |  |  | 0 | 미정 | 미정 | 미정 | 미정 | 0 | 0 | 0 | 54 | 0 | 0 | 0.1022 | 0.1596 | 0.005 | 0.2727 | 48 | 7700 | 1629 | 0.2893 | 0.7901 | 0.1805 | 0.0124 | [6 empty] | 1495 | 16 | 17 | 1 | 0.16 | 76 | 28 | 미정 |  | 2021-05-02 23:08 | 1632 |  | 40 | 0 | 47 | 0 | 0 | 0 | 0.365 | 1.015 | 0.3008 | 0.0257 | 100200 | 73 | 57 | 208 | 0.0441 | 0.0155 | 0.0234 | 0.044 | 0.0287 | 0.0083 | 0.0073 | 0.0078
2021-05-02 | A64198 | B | 29 | SM45CM1 | 101 | 35800 |  | 0.111 | 0.111 | 0.0661 | 1623 | 1623 | 1572 | 3069 | 23.3 |  |  | 0 | 미정 | 미정 | 미정 | 미정 | 0 | 0 | 0 | 0 | 0 | 0 |  |  |  |  | 50 | 4400 | 1598 | 0.3579 | 0.48 | 0.1779 | 0.0152 | [6 empty] | 1492 | 15 | 16 | 3 | 0.22 | 72 | 28 | 미정 |  | 2021-05-02 23:54 | 1598 |  | 0 | 41 | 33 | 0 | 0 | 0 | 0.4489 | 0.7019 | 0.2225 | 0.0203 | 98600 | 85 | 55 | 193 | 0.0295 | 0.0171 | 0.0178 |  | 0.0322 | 0.0073 | 0.0065 | 0.0176
2021-05-02 | B63689 | B | 33 | SCR435B | 103 | 38900 | 0.0738 | 0.0581 | 0.0581 | 0.1 | 1626 | 1626 | 1546 | 2527 | 28.9 |  |  | 0 | 미정 | 미정 | 미정 | 미정 | 0 | 0 | 0 | 0 | 0 | 0 | 0.0738 | 0.0627 | 0.01 | 0.0041 | 46 | 7800 | 1639 | 0.2638 | 0.8038 | 0.1813 | 0.0136 | [6 empty] | 1495 | 16 | 18 | 1 | 0.17 | 67 | 23 | 미정 |  | 2021-05-03 00:26 | 1631 |  | 21 | 0 | 44 | 0 | 0 | 0 | 0.3697 | 1.0102 | 0.3041 | 0.0237 |  | 69 | 34 | 168 | 0.0455 | 0.0129 | 0.0246 | 0.0398 | 0.0382 | 0.0102 | 0.0065 | 0.0072
2021-05-02 | A64199 | B | 32 | G-AE1055LST | 101 | 36800 | 0.0526 | 0.2353 | 0.099 | 0.1639 | 1563 | 1600 | 1568 | 3144 | 35.8 |  |  | 0 | 미정 | 미정 | 미정 | 미정 | 0 | 0 | 0 | 0 | 0 | 0 | 0.0526 | 0.0808 | 0.0033 | 0.228 | 52 | 5600 | 1620 | 0.4991 | 0.5893 | 0.2255 | 0.0256 | [6 empty] | 1484 | 25 | 25 | 3 | 0.21 | 87 | 34 | 미정 |  | 2021-05-03 01:10 | 1620 |  | 0 | 34 | 10 | 0 | 0 | 0 | 0.548 | 0.7918 | 0.2318 | 0.0277 | 98300 | 86 | 49 | 196 | 0.0441 | 0.0202 | 0.0223 | 0.0355 | 0.0151 | 0.0065 | 0.0043 | 0.0054
2021-05-02 | B63690 | B | 20 | SCR435B | 103 | 39900 | 0.1075 | 0.0347 | 0.0685 | 0.0743 | 1634 | 1651 | 1577 | 2484 | 12.5 |  |  | 0 | 미정 | 미정 | 미정 | 미정 | 0 | 0 | 0 | 0 | 0 | 0 | 0.1075 | 0.1501 | 0.0042 | 0.3728 | 50 | 7100 | 1634 | 0.2893 | 0.8024 | 0.1691 | 0.017 | [6 empty] | 1495 | 16 | 17 | 1 | 0.16 | 67 | 27 | 미정 |  | 2021-05-03 01:34 | 1631 |  | 50 | 0 | 37 | 0 | 0 | 0 | 0.3681 | 1.0103 | 0.3005 | 0.0254 | 96350 | 83 | 19 | 149 | 0.0179 | 0.0171 | 0.0251 | 0.0474 | 0.044 | 0.013 | 0.0083 | 0.0075
2021-05-02 | A64200 | B | 38 | G-AE1055LST | 102 | 36100 | 0.0436 | 0.2549 | 0.1713 | 0.1764 | 1566 | 1602 | 1550 | 3146 | 41.5 |  |  | 0 | 미정 | 미정 | 미정 | 미정 | 0 | 0 | 0 | 0 | 0 | 0 | 0.0436 | 0.0809 | 0.0039 | 0.2971 | 41 | 4800 | 1591 | 0.4984 | 0.6094 | 0.2167 | 0.0236 | [6 empty] | 1484 | 25 | 25 | 3 | 0.21 | 63 | 26 | 미정 |  | 2021-05-03 02:14 | 1591 |  | 0 | 17 | 0 | 0 | 0 | 0 | 0.554 | 0.7802 | 0.2306 | 0.0295 | 97350 | 65 | 47 | 177 | 0.0521 | 0.0207 | 0.0235 | 0.0301 | 0.0183 | 0.0049 | 0.0032 | 0.004
2021-05-02 | B63691 | B | 37 | 31CRMOV9M2 | 101 | 38500 | 0.0809 | 0.0388 | 0.0489 | 0.0922 | 1649 | 1598 | 1558 | 2442 |  |  |  | 0 | 미정 | 미정 | 미정 | 미정 | 0 | 0 | 0 | 254 | 0 | 0 | 0.0809 | 0.1242 | 0.0041 | 0.2396 | 48 | 9300 | 1681 | 0.2362 | 0.4604 | 0.1063 | 0.004 | [6 empty] | 1501 | 16 | 21 | 1 | 0.15 | 83 | 25 | 미정 |  | 2021-05-03 02:35 | 1670 |  | 30 | 0 | 52 | 0 | 0 | 0 | 0.314 | 0.5149 | 0.2502 | 0.0323 | 98000 | 93 | 42 | 195 | 0.0028 | 0.0052 | 0.0248 | 0.0285 | 0.0389 | 0.0216 | 0.017 | 0.0249
2021-05-02 | A64201 | B | 6 | G-AE1055LST | 100 | 35400 | 0.1561 | 0.1023 | 0.1023 | 0.1768 | 1609 | 1609 | 1547 | 3184 | 33.6 |  |  | 0 | 미정 | 미정 | 미정 | 미정 | 0 | 0 | 0 | 0 | 0 | 0 | 0.1561 | 0.1954 | 0.0033 | 0.2199 | 40 | 4200 | 1591 | 0.4864 | 0.5993 | 0.2339 | 0.0233 | [6 empty] | 1484 | 25 | 26 | 3 | 0.21 | 60 | 23 | 미정 |  | 2021-05-03 03:14 | 1583 |  | 0 | 24 | 9 | 0 | 0 | 0 | 0.549 | 0.779 | 0.2422 | 0.0287 |  | 62 | 34 | 160 | 0.0415 | 0.0231 | 0.0245 | 0.0429 | 0.0099 | 0.0027 | 0.0028 | 0.0035
2021-05-02 | B63692 | B | 11 | 31CRMOV9M2 | 104 | 40200 | 0.0893 | 0.0337 | 0.0337 | 0.0768 | 1612 | 1612 | 1552 | 2544 |  |  |  | 0 | 미정 | 미정 | 미정 | 미정 | 0 | 0 | 0 | 252 | 0 | 0 | 0.0893 | 0.0928 | 0.0028 | 0.2965 | 52 | 8500 | 1662 | 0.2416 | 0.324 | 0.0929 | 0.0036 | [6 empty] | 1501 | 16 | 42 | 1 | 1000 | 70 | 18 | 미정 |  | 2021-05-03 03:51 | 1641 |  | 61 | 0 | 32 | 0 | 0 | 0 | 0.317 | 0.5004 | 0.2634 | 0.0335 | 94600 | 70 | 24 | 170 | 0.002 | 0.0045 | 0.0273 | 0.0335 | 0.0583 | 0.0237 | 0.015 | 0.026
2021-05-02 | A64202 | B | 29 | G-AE1055LST | 100 | 35800 | 0.0643 | 0.1996 | 0.1996 | 0.2361 | 1594 | 1594 | 1543 | 2855 | 56.4 |  |  | 0 | 미정 | 미정 | 미정 | 미정 | 0 | 0 | 0 | 0 | 0 | 0 | 0.0643 | 0.1423 | 0.0038 | 0.1273 | 43 | 5500 | 1579 | 0.5062 | 0.6232 | 0.1711 | 0.0285 | [6 empty] | 1484 | 25 | 26 | 3 | 0.21 | 68 | 31 | 미정 |  | 2021-05-03 04:19 | 1579 |  | 0 | 27 | 26 | 0 | 0 | 0 | 0.5553 | 0.779 | 0.2411 | 0.0265 | 99550 | 66 | 36 | 157 | 0.0685 | 0.0161 | 0.0258 | 0.034 | 0.0336 | 0.0077 | 0.0016 | 0.0028
2021-05-02 | B63693 | B | 30 | 31CRMOV9M2 | 101 | 42200 | 0.0946 | 0.0507 | 0.0507 | 0.1292 | 1620 | 1620 | 1568 | 2599 |  |  |  | 0 | 미정 | 선택 | 미정 | 미정 | 0 | 0 | 0 | 254 | 0 | 0 | 0.0946 | 0.0712 | 0.0044 | 0.491 | 56 | 9200 | 1635 | 0.2366 | 0.3969 | 0.2217 | 0.0045 | [6 empty] | 1501 | 16 | 17 | 1 | 0.14 | 65 | 17 | 미정 |  | 2021-05-03 05:03 | 1638 |  | 40 | 0 | 0 | 0 | 0 | 0 | 0.314 | 0.515 | 0.2609 | 0.0319 | 103700 | 74 | 21 | 158 | 0.0035 | 0.0045 | 0.0287 | 0.0281 | 0.0177 | 0.009 | 0.0092 | 0.0256
2021-05-02 | A64203 | B | 32 | G-AE1055LST | 101 | 35800 |  | 0.1985 | 0.1985 | 0.1946 | 1592 | 1592 | 1547 | 3085 | 75.7 |  |  | 0 | 미정 | 선택 | 미정 | 미정 | 0 | 0 | 0 | 0 | 0 | 0 |  |  |  |  | 44 | 5400 | 1578 | 0.452 | 0.622 | 0.2029 | 0.0417 | [6 empty] | 1484 | 25 | 25 | 3 | 0.22 | 59 | 28 | 미정 |  | 2021-05-03 05:23 | 1587 |  | 0 | 9 | 21 | 0 | 0 | 0 | 0.551 | 0.7806 | 0.234 | 0.0247 | 97050 | 66 | 24 | 137 | 0.0964 | 0.0198 | 0.0242 |  | 0.0329 | 0.0085 | 0.0026 | 0.0035
2021-05-02 | B63694 | B | 33 | 31CRMOV9M2 | 101 | 37600 | 0.0772 | 0.0346 | 0.0547 | 0.0947 | 1654 | 1610 | 1555 | 2577 |  |  |  | 0 | 미정 | 미정 | 미정 | 미정 | 0 | 0 | 0 | 251 | 0 | 0 | 0.0772 | 0.0924 | 0.0029 | 0.4015 | 54 | 9200 | 1635 | 0.2441 | 0.3741 | 0.1968 | 0.0043 | [6 empty] | 1501 | 16 | 17 | 1 | 0.13 | 57 | 18 | 미정 |  | 2021-05-03 06:09 | 1620 |  | 46 | 0 | 8 | 0 | 0 | 0 | 0.3076 | 0.5285 | 0.2451 | 0.0329 |  | 228 | 14 | 147 | 0.0037 | 0.0042 | 0.0281 | 0.0289 | 0.0191 | 0.0087 | 0.0093 | 0.0274
2021-05-02 | A64204 | B | 38 | G-AE1055LST | 101 | 36800 | 0.0381 | 0.3822 | 0.3153 | 0.4197 | 1591 | 1618 | 1533 | 3082 | 61.2 |  |  | 0 | 미정 | 선택 | 미정 | 미정 | 0 | 0 | 0 | 0 | 0 | 0 | 0.0381 | 0.0613 | 0.0032 | 0.406 | 55 | 4900 | 1604 | 0.467 | 0.6473 | 0.1999 | 0.0449 | [6 empty] | 1484 | 25 | 25 | 3 | 0.23 | 71 | 40 | 미정 |  | 2021-05-03 06:31 | 1598 |  | 0 | 10 | 0 | 0 | 0 | 0 | 0.5486 | 0.7959 | 0.2338 | 0.024 | 107000 | 69 | 16 | 130 | 0.0705 | 0.025 | 0.0224 | 0.0267 | 0.0274 | 0.0122 | 0.0045 | 0.006
2021-05-03 | B63695 | I | 20 | SCM420C2 | 81 | 31600 | 0.0811 | 0.1788 | 0.0561 | 0.0722 | 1586 | 1651 | 1586 | 2541 | 6.7 |  |  | 0 | 미정 | 미정 | 미정 | 미정 | 0 | 0 | 0 | 0 | 0 | 0 | 0.0811 | 0.1077 | 0.0072 | 0.0372 | 44 | 6800 | 1663 | 0.1663 | 0.5145 | 0.1441 | 0.0056 | [6 empty] | 1512 | 20 | 22 | 1 | 0.18 | 69 | 0 | 미정 |  | 2021-05-03 07:16 | 1667 |  | 40 | 0 | 0 | 0 | 0 | 0 | 0.189 | 0.7026 | 0.2314 | 0.0072 | 105700 | 886 | 12 | 118 | 0.0099 | 0.0058 | 0.0267 | 0.0394 | 0.0328 | 0.0115 | 0.0083 | 0.0171
2021-05-03 | A64205 | B | 6 | G-AE1055LST | 101 | 35500 | 0.0874 | 0.1666 | 0.1666 | 0.2136 | 1608 | 1608 | 1533 | 3058 | 40.7 |  |  | 0 | 미정 | 선택 | 미정 | 미정 | 0 | 0 | 0 | 0 | 0 | 0 | 0.0874 | 0.0881 | 0.0023 | 0.0604 | 44 | 4200 | 1577 | 0.4278 | 0.6495 | 0.2035 | 0.0251 | [6 empty] | 1484 | 25 | 25 | 3 | 0.22 | 59 | 28 | 미정 |  | 2021-05-03 07:31 | 1577 |  | 0 | 9 | 0 | 0 | 0 | 0 | 0.5592 | 0.7896 | 0.2277 | 0.0254 | 101300 | 68 | 22 | 126 | 0.0486 | 0.0202 | 0.0246 | 0.0421 | 0.0228 | 0.0066 | 0.0031 | 0.006
2021-05-03 | B63696 | I | 37 | SM45CI | 105 | 38500 |  | 0.0966 | 0.0966 | 0.1035 | 1573 | 1573 | 1572 | 2810 | 14.2 |  |  | 0 | 미정 | 미정 | 미정 | 미정 | 0 | 0 | 0 | 105 | 0 | 0 |  |  |  |  | 38 | 6900 | 1655 | 0.3783 | 0.5738 | 0.1875 | 0.0074 | [6 empty] | 1493 | 20 | 23 | 1 | 0.16 | 82 | 0 | 미정 |  | 2021-05-03 08:13 | 1651 |  | 70 | 0 | 16 | 0 | 0 | 0 | 0.437 | 0.7128 | 0.2158 | 0.0051 | 104400 | 878 | 24 | 138 | 0.014 | 0.0073 | 0.0051 |  | 0.0276 | 0.0108 | 0.0105 | 0.0157
2021-05-03 | A64206 | B | 29 | G-AE1055LST | 101 | 35400 | 0.1278 |  |  | 0.1584 |  | 1620 | 1564 | 3033 | 24.4 |  |  | 0 | 미정 | 선택 | 미정 | 미정 | 0 | 0 | 0 | 0 | 0 | 0 | 0.1278 | 0.1379 | 0.0045 | 0.028 | 37 | 3300 | 1581 | 0.4282 | 0.649 | 0.1964 | 0.0166 | [6 empty] | 1484 | 25 | 25 | 3 | 0.21 | 49 | 21 | 미정 |  | 2021-05-03 08:21 | 1581 |  | 0 | 9 | 0 | 0 | 0 | 0 | 0.545 | 0.7799 | 0.2266 | 0.027 |  | 67 | 10 | 118 | 0.03 | 0.0219 | 0.0228 | 0.0429 | 0.0282 | 0.0052 | 0.0036 | 0.0052
2021-05-03 | B63697 | I | 30 | 18CRNIMO7HI | 95 | 35500 | 0.076 | 0.0401 | 0.0401 | 0.0755 | 1637 | 1637 | 1598 | 2673 | 20.6 |  |  | 0 | 미정 | 미정 | 미정 | 미정 | 0 | 0 | 0 | 0 | 0 | 0 | 0.076 | 0.1109 | 0.0037 | 0.1 | 49 | 8700 | 1688 | 0.1435 | 0.4247 | 0.2114 | 0.0296 | [6 empty] | 1506 | 25 | 26 | 1 | 0.17 | 77 | 0 | 미정 |  | 2021-05-03 09:21 | 1671 |  | 36 | 0 | 0 | 0 | 0 | 0 | 0.167 | 0.5551 | 0.2543 | 0.0319 | 90700 | 754 | 19 | 158 | 0.0485 | 0.0164 | 0.0325 | 0.0186 | 0.0095 | 0.003 | 0.0031 | 0.0031
2021-05-03 | A64207 | B | 32 | G-AE1055LST | 101 | 36400 | 0.0897 | 0.1959 | 0.1959 | 0.2628 | 1625 | 1625 | 1558 | 2870 | 54.6 |  |  | 0 | 해제 | 선택 | 미정 | 미정 | 0 | 0 | 0 | 0 | 0 | 0 | 0.0897 | 0.0929 | 0.0033 | 0.0464 | 41 | 3500 | 1593 | 0.5017 | 0.6573 | 0.1939 | 0.0189 | [6 empty] | 1484 | 25 | 25 | 3 | 0.26 | 68 | 31 | 미정 |  | 2021-05-03 09:21 | 1593 |  | 0 | 15 | 0 | 0 | 0 | 0 | 0.5508 | 0.7775 | 0.2362 | 0.0306 | 0 | 70 | 30 | 139 | 0.0664 | 0.023 | 0.0236 | 0.0413 | 0.0334 | 0.0062 | 0.0037 | 0.0043
2021-05-03 | A64208 | B | 38 | G-AE1055LST | 101 | 34800 | 0.0502 | 1.0331 | 0.1332 | 0.1767 | 1596 | 1594 | 1533 | 3002 | 38.7 |  |  | 0 | 미정 | 선택 | 미정 | 미정 | 0 | 0 | 0 | 0 | 0 | 0 | 0.0502 | 0.0662 | 0.0025 | 0.2043 | 47 | 4700 | 1586 | 0.4394 | 0.6401 | 0.1827 | 0.0178 | [6 empty] | 1484 | 25 | 25 | 3 | 0.28 | 61 | 28 | 미정 |  | 2021-05-03 10:32 | 1586 |  | 0 | 27 | 10 | 0 | 0 | 0 | 0.5565 | 0.7858 | 0.2387 | 0.0293 | 0 | 69 | 23 | 128 | 0.0465 | 0.0209 | 0.0229 | 0.0521 | 0.0363 | 0.0083 | 0.0041 | 0.005
2021-05-03 | B63698 | I | 11 | SCM440I | 91 | 37300 | 0.0656 | 0.0951 | 0.0951 | 0.1044 | 1638 | 1638 | 1587 | 2578 | 25.2 |  |  | 0 | 미정 | 미정 | 미정 | 미정 | 0 | 0 | 0 | 121 | 0 | 0 | 0.0656 | 0.0815 | 0.002 | 0.2698 | 49 | 8600 | 1675 | 0.3502 | 0.5102 | 0.1419 | 0.009 | [6 empty] | 1495 | 20 | 22 | 1 | 0.17 | 86 | 0 | 미정 |  | 2021-05-03 10:36 | 1661 |  | 48 | 0 | 32 | 0 | 0 | 0 | 0.394 | 0.702 | 0.2338 | 0.0065 | 90200 | 1503 | 27 | 156 | 0.0279 | 0.0083 | 0.0064 | 0.0462 | 0.0268 | 0.0081 | 0.0059 | 0.0121
2021-05-03 | A64209 | B | 6 | G-AE1055LST | 101 | 35900 |  | 0.2317 | 0.2317 | 0.2346 | 1616 | 1616 | 1542 | 3094 | 44.9 |  |  | 0 | 미정 | 선택 | 미정 | 미정 | 0 | 0 | 0 | 0 | 0 | 0 |  |  |  |  | 45 | 4200 | 1586 | 0.4702 | 0.6547 | 0.1895 | 0.0302 | [6 empty] | 1484 | 25 | 25 | 3 | 0.22 | 59 | 30 | 미정 |  | 2021-05-03 11:29 | 1586 |  | 0 | 13 | 0 | 0 | 0 | 0 | 0.5497 | 0.792 | 0.2371 | 0.0288 |  | 85 | 18 | 124 | 0.0544 | 0.0194 | 0.0224 |  | 0.0552 | 0.0169 | 0.0047 | 0.005
2021-05-03 | B63699 | B | 20 | SCR420H1V | 101 | 36800 | 0.0928 | 0.023 | 0.0422 | 0.0693 | 1692 | 1629 | 1602 | 2896 | 8.2 |  |  | 0 | 미정 | 미정 | 미정 | 미정 | 0 | 0 | 0 | 0 | 0 | 0 | 0.0928 | 0.1293 | 0.003 | 0.1544 | 44 | 7500 | 1654 | 0.1766 | 0.679 | 0.1677 | 0.0071 | [6 empty] | 1509 | 15 | 16 | 1 | 0.23 | 82 | 31 | 미정 |  | 2021-05-03 11:37 | 1654 |  | 55 | 0 | 9 | 0 | 0 | 0 | 0.212 | 0.8738 | 0.248 | 0.0203 | 102750 | 64 | 19 | 134 | 0.013 | 0.0092 | 0.0175 | 0.0455 | 0.027 | 0.0101 | 0.0086 | 0.0073
2021-05-03 | A64210 | B | 29 | SCR420HON | 106 | 36900 | 0.0722 | 0.061 | 0.061 | 0.0931 | 1643 | 1643 | 1579 | 3172 | 33.8 |  |  | 0 | 미정 | 미정 | 미정 | 미정 | 0 | 0 | 0 | 0 | 0 | 0 | 0.0722 | 0.1267 | 0.0028 | 0.053 | 41 | 5800 | 1615 | 0.175 | 0.7187 | 0.1938 | 0.0247 | [6 empty] | 1510 | 16 | 20 | 3 | 0.22 | 75 | 29 | 미정 |  | 2021-05-03 12:26 | 1624 |  | 0 | 9 | 0 | 0 | 0 | 0 | 0.2077 | 0.8348 | 0.2526 | 0.0294 |  | 63 | 37 | 157 | 0.05 | 0.0205 | 0.0288 | 0.0492 | 0.0285 | 0.0108 | 0.0058 | 0.0134
2021-05-03 | B63700 | B | 30 | SM45CB | 100 | 36100 | 0.065 | 0.0795 | 0.0795 | 0.0918 | 1604 | 1604 | 1570 | 2705 |  |  |  | 0 | 미정 | 미정 | 미정 | 미정 | 0 | 0 | 0 | 304 | 0 | 0 | 0.065 | 0.0685 | 0.004 | 0.0505 | 42 | 6500 | 1643 | 0.3856 | 0.5001 | 0.1714 | 0.0047 | [6 empty] | 1493 | 14 | 16 | 1 | 0.25 | 84 | 33 | 미정 |  | 2021-05-03 12:34 | 1632 |  | 21 | 0 | 0 | 0 | 0 | 0 | 0.445 | 0.6382 | 0.1923 | 0.0079 | 103250 | 98 | 32 | 153 | 0.006 | 0.0055 | 0.0067 | 0.0422 | 0.0262 | 0.0113 | 0.0125 | 0.0095
2021-05-03 | A64211 | B | 32 | SCR420HON | 105 | 36900 | 0.0788 | 0.0976 | 0.0976 | 0.1662 | 1608 | 1608 | 1553 | 3119 | 32.1 |  |  | 0 | 선택 | 미정 | 미정 | 미정 | 0 | 0 | 0 | 0 | 0 | 0 | 0.0788 | 0.057 | 0.0023 | 0.162 | 42 | 5700 | 1607 | 0.1749 | 0.6946 | 0.169 | 0.02 | [6 empty] | 1510 | 16 | 20 | 3 | 0.23 | 62 | 21 | 미정 |  | 2021-05-03 13:24 | 1605 |  | 0 | 24 | 0 | 0 | 0 | 0 | 0.2057 | 0.8466 | 0.2479 | 0.0319 |  | 63 | 34 | 151 | 0.0475 | 0.0176 | 0.0292 | 0.0626 | 0.0269 | 0.0079 | 0.0046 | 0.0137
2021-05-03 | B63701 | B | 37 | SM45CM9 | 101 | 36000 | 0.08 | 0.0794 | 0.0794 | 0.087 | 1606 | 1606 | 1570 | 2588 | 26.1 |  |  | 0 | 미정 | 미정 | 미정 | 미정 | 0 | 0 | 0 | 104 | 0 | 0 | 0.08 | 0.1117 | 0.0039 | 0.1896 | 36 | 5000 | 1616 | 0.3959 | 0.6059 | 0.1423 | 0.0122 | [6 empty] | 1493 | 15 | 16 | 1 | 0.21 | 60 | 21 | 미정 |  | 2021-05-03 13:30 | 1613 |  | 36 | 0 | 51 | 0 | 0 | 0 | 0.436 | 0.698 | 0.2225 | 0.0103 | 97100 | 76 | 44 | 168 | 0.0345 | 0.0119 | 0.0134 | 0.0344 | 0.0343 | 0.0085 | 0.0077 | 0.007
2021-05-03 | A64212 | B | 38 | SCR420HON | 100 | 36800 | 0.171 | 0.0518 | 0.0518 | 0.0583 | 1635 | 1635 | 1573 | 3005 | 20 |  |  | 0 | 미정 | 선택 | 미정 | 미정 | 0 | 0 | 0 | 0 | 0 | 0 | 0.171 | 0.1405 | 0.0064 | 0.1408 | 41 | 5500 | 1605 | 0.1667 | 0.6606 | 0.1883 | 0.0153 | [6 empty] | 1510 | 16 | 20 | 3 | 0.24 | 64 | 22 | 미정 |  | 2021-05-03 14:31 | 1615 |  | 0 | 42 | 0 | 0 | 0 | 0 | 0.2025 | 0.8472 | 0.2456 | 0.0334 | 105200 | 68 | 30 | 133 | 0.027 | 0.0171 | 0.03 | 0.0653 | 0.0433 | 0.0134 | 0.0077 | 0.0164
2021-05-03 | B63702 | B | 11 | SM45CM9 | 101 | 36200 | 0.0659 | 0.036 | 0.036 | 0.0693 | 1641 | 1641 | 1581 | 2748 | 13 |  |  | 0 | 미정 | 미정 | 미정 | 미정 | 0 | 0 | 0 | 101 | 0 | 0 | 0.0659 | 0.1094 | 0.003 | 0.3251 | 41 | 5600 | 1629 | 0.4007 | 0.5313 | 0.1432 | 0.0062 | [6 empty] | 1493 | 15 | 19 | 1 | 0.23 | 67 | -50 | 미정 |  | 2021-05-03 14:34 | 1621 |  | 10 | 0 | 0 | 0 | 0 | 0 | 0.45 | 0.7015 | 0.2365 | 0.015 | 91950 | 73 | 45 | 178 | 0.0169 | 0.0123 | 0.0159 | 0.0342 | 0.0208 | 0.0054 | 0.0047 | 0.0044
2021-05-03 | A64213 | B | 6 | SCR420HON | 101 | 37300 | 0.0764 | 0.345 | 0.0928 | 0.1134 | 1553 | 1623 | 1558 | 3384 | 29.1 |  |  | 0 | 선택 | 미정 | 미정 | 미정 | 0 | 0 | 0 | 0 | 0 | 0 | 0.0764 | 0.1044 | 0.0036 | 0.2315 | 35 | 5200 | 1627 | 0.1699 | 0.7217 | 0.1959 | 0.0165 | [6 empty] | 1510 | 16 | 20 | 3 | 0.24 | 78 | 30 | 미정 |  | 2021-05-03 15:31 | 1624 |  | 0 | 0 | 0 | 0 | 0 | 0 | 0.2078 | 0.8611 | 0.2514 | 0.0339 | 99350 | 72 | 29 | 125 | 0.0421 | 0.0177 | 0.0308 | 0.0548 | 0.0274 | 0.0089 | 0.0058 | 0.0159
2021-05-03 | B63703 | B | 20 | SM45CM9 | 101 | 37700 | 0.076 | 0.0366 | 0.0366 | 0.0853 | 1599 | 1599 | 1562 | 2708 | 29.2 |  |  | 0 | 미정 | 미정 | 미정 | 미정 | 0 | 0 | 0 | 0 | 0 | 0 | 0.076 | 0.0991 | 0.0086 | 0.156 | 42 | 5800 | 1627 | 0.3819 | 0.5336 | 0.1337 | 0.0108 | [6 empty] | 1493 | 15 | 16 | 1 | 0.19 | 69 | 21 | 미정 |  | 2021-05-03 15:39 | 1612 |  | 32 | 0 | 44 | 0 | 0 | 0 | 0.445 | 0.7101 | 0.2183 | 0.0174 | 97000 | 76 | 47 | 179 | 0.0374 | 0.0168 | 0.0161 | 0.0283 | 0.0207 | 0.0055 | 0.0042 | 0.0032
2021-05-03 | A64214 | B | 29 | SCR420HON | 101 | 36800 | 0.0673 | 0.0694 | 0.0694 | 0.0998 | 1672 | 1672 | 1598 | 3061 | 23 |  |  | 0 | 선택 | 미정 | 미정 | 미정 | 0 | 0 | 0 | 0 | 0 | 0 | 0.0673 | 0.0906 | 0.0045 | 0.2078 | 33 | 3800 | 1608 | 0.1701 | 0.7106 | 0.1959 | 0.0206 | [6 empty] | 1510 | 16 | 19 | 3 | 0.25 | 65 | 25 | 미정 |  | 2021-05-03 16:27 | 1619 |  | 0 | 25 | 0 | 0 | 0 | 0 | 0.2017 | 0.8479 | 0.2458 | 0.0328 | 94400 | 71 | 29 | 129 | 0.0331 | 0.0194 | 0.0304 | 0.0429 | 0.0169 | 0.011 | 0.0068 | 0.0162
2021-05-03 | B63704 | B | 33 | SM45CM9 | 101 | 38500 |  | 0.1759 | 0.0817 | 0.0952 | 1595 | 1616 | 1565 | 2827 | 19.9 |  |  | 0 | 미정 | 미정 | 미정 | 미정 | 0 | 0 | 0 | 0 | 0 | 0 |  |  |  |  | 50 | 7400 | 1643 | 0.3713 | 0.5848 | 0.1475 | 0.0105 | [6 empty] | 1493 | 15 | 18 | 1 | 0.14 | 76 | 28 | 미정 |  | 2021-05-03 16:46 | 1629 |  | 32 | 0 | 32 | 0 | 0 | 0 | 0.4432 | 0.6973 | 0.2245 | 0.0215 | 106400 | 77 | 41 | 181 | 0.0259 | 0.0141 | 0.0188 |  | 0.0338 | 0.0191 | 0.0046 | 0.0041
2021-05-03 | A64215 | B | 32 | SCR420HON | 101 | 35700 | 0.0957 | 0.0339 | 0.0487 | 0.0798 | 1618 | 1607 | 1553 | 2865 | 25.2 |  |  | 0 | 선택 | 미정 | 미정 | 미정 | 0 | 0 | 0 | 0 | 0 | 0 | 0.0957 | 0.1405 | 0.0027 | 0.2814 | 38 | 5700 | 1608 | 0.1599 | 0.6827 | 0.1897 | 0.0183 | [6 empty] | 1510 | 16 | 19 | 3 | 0.24 | 67 | 25 | 미정 |  | 2021-05-03 17:36 | 1612 |  | 0 | 9 | 0 | 0 | 0 | 0 | 0.2066 | 0.8472 | 0.2515 | 0.0322 | 106700 | 74 | 30 | 126 | 0.0333 | 0.018 | 0.0303 | 0.0537 | 0.0282 | 0.0101 | 0.0074 | 0.0141
2021-05-03 | B63705 | B | 30 | SM45CM9 | 101 | 37400 | 0.0491 | 0.1385 | 0.1385 | 0.1437 | 1613 | 1613 | 1544 | 2755 | 44.7 |  |  | 0 | 미정 | 미정 | 미정 | 미정 | 0 | 0 | 0 | 0 | 0 | 0 | 0.0491 | 0.0758 | 0.0045 | 0.2556 | 45 | 5900 | 1621 | 0.37 | 0.5682 | 0.1483 | 0.0194 | [6 empty] | 1493 | 15 | 16 | 1 | 0.17 | 66 | -8 | 미정 |  | 2021-05-03 18:09 | 1614 |  | 26 | 0 | 11 | 0 | 0 | 0 | 0.446 | 0.6984 | 0.2156 | 0.0175 | 96250 | 84 | 40 | 158 | 0.0596 | 0.0185 | 0.0166 | 0.0263 | 0.0339 | 0.0065 | 0.0037 | 0.0029
2021-05-03 | A64216 | B | 38 | SCR420HON | 101 | 35800 | 0.067 | 0.0375 | 0.0375 | 0.0756 | 1618 | 1618 | 1552 | 2862 | 40.4 |  |  | 0 | 선택 | 미정 | 미정 | 미정 | 0 | 0 | 0 | 0 | 0 | 0 | 0.067 | 0.083 | 0.0039 | 0.0686 | 41 | 5900 | 1605 | 0.1807 | 0.6888 | 0.1904 | 0.0221 | [6 empty] | 1510 | 16 | 19 | 3 | 0.25 | 73 | 29 | 미정 |  | 2021-05-03 18:35 | 1618 |  | 0 | 7 | 0 | 0 | 0 | 0 | 0.2026 | 0.8495 | 0.2505 | 0.0335 | 105050 | 75 | 38 | 144 | 0.0537 | 0.018 | 0.0322 | 0.0452 | 0.0298 | 0.0129 | 0.0069 | 0.0142
2021-05-03 | B63706 | B | 11 | 46MNVS6 | 101 | 38700 | 0.2105 | 0.1418 | 0.1022 | 0.0995 | 1597 | 1619 | 1576 | 2727 |  |  |  | 0 | 미정 | 미정 | 미정 | 미정 | 0 | 0 | 0 | 206 | 0 | 0 | 0.2105 | 0.2195 | 0.007 | 0.0035 | 40 | 5700 | 1639 | 0.3544 | 0.6601 | 0.1803 | 0.0036 | [6 empty] | 1494 | 15 | 16 | 1 | 0.2 | 62 | 13 | 미정 |  | 2021-05-03 19:05 | 1628 |  | 50 | 0 | 14 | 0 | 0 | 0 | 0.433 | 0.8413 | 0.1794 | 0.0244 | 94250 | 82 | 37 | 175 | 0.0028 | 0.0038 | 0.0206 | 0.0446 | 0.0415 | 0.0083 | 0.0058 | 0.0496
2021-05-03 | A64217 | B | 6 | SCR420HON | 102 | 36800 | 0.0402 | 0.1438 | 0.1083 | 0.1136 | 1571 | 1600 | 1557 | 3074 | 47.9 |  |  | 0 | 선택 | 미정 | 미정 | 미정 | 0 | 0 | 0 | 0 | 0 | 0 | 0.0402 | 0.0726 | 0.0074 | 0.1724 | 41 | 6100 | 1613 | 0.1667 | 0.6414 | 0.15 | 0.0481 | [6 empty] | 1510 | 16 | 21 | 3 | 0.45 | 68 | 20 | 미정 |  | 2021-05-03 19:38 | 1617 |  | 0 | 39 | 27 | 0 | 0 | 0 | 0.2065 | 0.8521 | 0.2485 | 0.0321 | 108900 | 67 | 37 | 145 | 0.0639 | 0.0379 | 0.0344 | 0.0339 | 0.0341 | 0.0264 | 0.0159 | 0.0135
2021-05-03 | B63707 | B | 20 | 46MNVS6 | 101 | 38900 | 0.247 | 0.17 | 0.0608 | 0.0675 | 1593 | 1622 | 1574 | 2858 |  |  |  | 0 | 미정 | 미정 | 미정 | 미정 | 0 | 0 | 0 | 202 | 0 | 0 | 0.247 | 0.2005 | 0.0108 | 0.0381 | 40 | 6200 | 1643 | 0.3627 | 0.6544 | 0.1406 | 0.0034 | [6 empty] | 1494 | 15 | 16 | 1 | 0.16 | 77 | 29 | 미정 |  | 2021-05-03 20:07 | 1636 |  | 41 | 0 | 0 | 0 | 0 | 0 | 0.429 | 0.8299 | 0.1848 | 0.0262 | 95350 | 66 | 38 | 170 | 0.0023 | 0.0043 | 0.0213 | 0.0592 | 0.0445 | 0.0125 | 0.0088 | 0.0531
2021-05-03 | A64218 | B | 29 | SCR420HON | 101 | 35800 | 0.0617 | 0.0911 | 0.0911 | 0.0644 | 1628 | 1628 | 1567 | 2963 | 29.7 |  |  | 0 | 선택 | 미정 | 미정 | 미정 | 0 | 0 | 0 | 0 | 0 | 0 | 0.0617 | 0.0575 | 0.0039 | 0.2306 | 36 | 5200 | 1618 | 0.1748 | 0.7234 | 0.2091 | 0.0179 | [6 empty] | 1510 | 16 | 19 | 3 | 0.43 | 71 | 27 | 미정 |  | 2021-05-03 20:31 | 1621 |  | 0 | 28 | 7 | 0 | 0 | 0 | 0.204 | 0.8527 | 0.2502 | 0.033 | 99700 | 64 | 37 | 147 | 0.0424 | 0.0188 | 0.0319 | 0.0479 | 0.0274 | 0.0104 | 0.0067 | 0.0167
2021-05-03 | B63708 | B | 33 | 46MNVS6 | 100 | 37200 | 0.0922 | 0.0399 | 0.0399 | 0.1105 | 1631 | 1631 | 1579 | 2683 |  |  |  | 0 | 미정 | 미정 | 미정 | 미정 | 0 | 0 | 0 | 253 | 0 | 0 | 0.0922 | 0.1402 | 0.0066 | 0.1775 | 53 | 7500 | 1656 | 0.3397 | 0.6387 | 0.1554 | 0.0034 | [6 empty] | 1494 | 15 | 16 | 1 | 0.19 | 79 | 39 | 미정 |  | 2021-05-03 21:21 | 1647 |  | 40 | 0 | 23 | 0 | 0 | 0 | 0.426 | 0.8285 | 0.181 | 0.0211 | 104050 | 71 | 21 | 149 | 0.0032 | 0.0035 | 0.0173 | 0.0545 | 0.0276 | 0.0105 | 0.0128 | 0.0497
2021-05-03 | A64219 | B | 32 | SCR420HON | 101 | 35700 | 0.0632 | 0.0369 | 0.0821 | 0.0698 | 1659 | 1649 | 1590 | 2878 | 36.2 |  |  | 0 | 해제 | 선택 | 미정 | 미정 | 0 | 0 | 0 | 0 | 0 | 0 | 0.0632 | 0.0752 | 0.0046 | 0.1937 | 39 | 4400 | 1613 | 0.1815 | 0.7037 | 0.1973 | 0.0199 | [6 empty] | 1510 | 16 | 20 | 3 | 0.44 | 70 | 31 | 미정 |  | 2021-05-03 21:30 | 1622 |  | 0 | 33 | 0 | 0 | 0 | 0 | 0.207 | 0.8511 | 0.2443 | 0.0333 | 102350 | 63 | 37 | 145 | 0.0501 | 0.0198 | 0.0313 | 0.0417 | 0.0414 | 0.0153 | 0.0079 | 0.0157
2021-05-03 | B63709 | B | 30 | 46MNVS6 | 102 | 36900 | 0.1067 | 0.044 | 0.0935 | 0.1186 | 1640 | 1598 | 1558 | 2679 |  |  |  | 0 | 미정 | 미정 | 미정 | 미정 | 0 | 0 | 0 | 254 | 0 | 0 | 0.1067 | 0.1303 | 0.0062 | 0.0421 | 48 | 7600 | 1655 | 0.3302 | 0.6171 | 0.1428 | 0.0036 | [6 empty] | 1494 | 15 | 16 | 1 | 0.25 | 82 | 37 | 미정 |  | 2021-05-03 22:20 | 1636 |  | 60 | 0 | 41 | 0 | 0 | 0 | 0.434 | 0.8244 | 0.1756 | 0.0209 | 105050 | 76 | 19 | 145 | 0.0029 | 0.0036 | 0.018 | 0.0427 | 0.023 | 0.0132 | 0.0136 | 0.0502
2021-05-03 | A64220 | B | 38 | SCR420HON | 101 | 35600 | 0.0725 | 0.9495 | 0.0605 | 0.0584 | 1606 | 1603 | 1564 | 2952 | 33.9 |  |  | 0 | 해제 | 해제 | 미정 | 미정 | 0 | 0 | 0 | 0 | 0 | 0 | 0.0725 | 0.0786 | 0.0032 | 0.1666 | 41 | 6600 | 1623 | 0.165 | 0.6855 | 0.1712 | 0.0178 | [6 empty] | 1510 | 16 | 20 | 3 | 0.44 | 74 | 36 | 미정 |  | 2021-05-03 22:30 | 1628 |  | 0 | 32 | 9 | 0 | 0 | 0 | 0.207 | 0.8397 | 0.2377 | 0.0334 | 105900 | 71 | 30 | 137 | 0.0463 | 0.021 | 0.031 | 0.0426 | 0.0416 | 0.0148 | 0.0053 | 0.0146
2021-05-03 | B63710 | B | 11 | 46MNVS6 | 102 | 38500 | 0.557 | 0.2481 | 0.159 | 0.1539 | 1603 | 1623 | 1563 | 2712 |  |  |  | 0 | 미정 | 미정 | 미정 | 미정 | 0 | 0 | 0 | 254 | 0 | 0 | 0.3041 | 0.2581 | 0.0048 | 0.2888 | 50 | 7400 | 1643 | 0.3273 | 0.7301 | 0.1506 | 0.0036 | [6 empty] | 1494 | 15 | 15 | 1 | 0.21 | 81 | 38 | 미정 |  | 2021-05-03 23:26 | 1641 |  | 80 | 0 | 46 | 0 | 0 | 0 | 0.43 | 0.8265 | 0.1887 | 0.0226 | 103800 | 159 | 23 | 152 | 0.0038 | 0.0042 | 0.0184 | 0.0561 | 0.0227 | 0.0181 | 0.0162 | 0.0519
2021-05-03 | A64221 | B | 6 | SCR420HON | 102 | 35500 | 0.0611 | 0.0721 | 0.0721 | 0.0942 | 1596 | 1596 | 1525 | 3114 | 32.4 |  |  | 0 | 미정 | 선택 | 미정 | 미정 | 0 | 0 | 0 | 0 | 0 | 0 | 0.0611 | 0.1037 | 0.0028 | 0.2723 | 41 | 6300 | 1623 | 0.1845 | 0.6861 | 0.1951 | 0.0233 | [6 empty] | 1510 | 16 | 21 | 3 | 0.43 | 67 | 35 | 미정 |  | 2021-05-03 23:29 | 1625 |  | 0 | 31 | 0 | 0 | 0 | 0 | 0.209 | 0.8471 | 0.2397 | 0.0319 | 100400 | 66 | 23 | 133 | 0.0458 | 0.0209 | 0.0305 | 0.0364 | 0.0296 | 0.009 | 0.0054 | 0.0153
2021-05-03 | B63711 | T | 20 | SFMN438V | 100 | 37600 | 0.1277 | 0.0373 | 0.0484 | 0.0993 | 1662 | 1658 | 1600 | 2539 |  |  |  | 0 | 미정 | 미정 | 미정 | 미정 | 0 | 0 | 0 | 302 | 0 | 0 | 0.1277 | 0.178 | 0.0055 | 0.2755 | 47 | 7300 | 1665 | 0.2772 | 1.1886 | 0.4445 | 0.0062 | [6 empty] | 1492 | 18 | 18 | 1 | 0.17 | 92 | 29 | 미정 |  | 2021-05-04 00:26 | 1663 |  | 70 | 0 | 56 | 0 | 0 | 0 | 0.368 | 1.4383 | 0.6367 | 0.0154 | 103550 |  | 20 | 151 | 0.0035 | 0.008 | 0.0124 | 0.0471 | 0.0205 | 0.0105 | 0.0101 | 0.0252
2021-05-03 | A64222 | B | 29 | SCR420HON | 100 | 36400 | 0.0782 | 0.1352 | 0.0769 | 0.1259 | 1591 | 1597 | 1544 | 3252 | 42 |  |  | 0 | 선택 | 해제 | 미정 | 미정 | 0 | 0 | 0 | 0 | 0 | 0 | 0.0782 | 0.1127 | 0.0035 | 0.0019 | 41 | 5400 | 1611 | 0.1627 | 0.6613 | 0.18 | 0.0275 | [6 empty] | 1510 | 16 | 20 | 3 | 0.43 | 74 | 39 | 미정 |  | 2021-05-04 00:33 | 1611 |  | 0 | 30 | 16 | 0 | 0 | 0 | 0.203 | 0.8472 | 0.248 | 0.0339 | 93600 | 77 | 17 | 119 | 0.065 | 0.0294 | 0.0316 | 0.0534 | 0.0377 | 0.008 | 0.0052 | 0.0173
2021-05-03 | B63712 | T | 33 | SFMN438V | 101 | 38600 | 0.0629 | 0.0836 | 0.0836 | 0.1139 | 1588 | 1588 | 1565 | 2654 |  |  |  | 0 | 미정 | 미정 | 미정 | 미정 | 0 | 0 | 0 | 304 | 0 | 0 | 0.0629 | 0.1476 | 0.0026 | 0.0196 | 47 | 7500 | 1665 | 0.2585 | 1.2356 | 0.4577 | 0.0062 | [6 empty] | 1492 | 18 | 18 | 1 | 0.2 | 76 | 29 | 미정 |  | 2021-05-04 01:32 | 1640 |  | 50 | 0 | 36 | 0 | 0 | 0 | 0.372 | 1.4612 | 0.6414 | 0.014 | 102900 |  | 22 | 160 | 0.004 | 0.0068 | 0.0117 | 0.03 | 0.0284 | 0.0114 | 0.0099 | 0.0221
2021-05-03 | A64223 | B | 32 | AE1055LS | 101 | 35800 | 0.0805 | 0.94 | 0.1569 | 0.1749 | 1574 | 1604 | 1557 | 3080 | 54.3 |  |  | 0 | 미정 | 미정 | 미정 | 미정 | 0 | 0 | 0 | 0 | 0 | 0 | 0.0805 | 0.1162 | 0.0026 | 0.1838 | 41 | 5800 | 1618 | 0.4724 | 0.5998 | 0.1822 | 0.0298 | [6 empty] | 1484 | 25 | 25 | 3 | 0.4 | 94 | 38 | 미정 |  | 2021-05-04 01:30 | 1623 |  | 0 | 28 | 13 | 0 | 0 | 0 | 0.542 | 0.7861 | 0.2453 | 0.0286 | 100400 | 67 | 41 | 166 | 0.0683 | 0.0248 | 0.0244 | 0.0575 | 0.0367 | 0.008 | 0.0036 | 0.0048
2021-05-03 | A64224 | B | 38 | AE1055LS | 100 | 35200 | 0.0682 | 0 | 0.1636 | 0.153 | 1595 | 1594 | 1546 | 3022 | 37.2 |  |  | 0 | 미정 | 미정 | 미정 | 미정 | 0 | 0 | 0 | 0 | 0 | 0 | 0.0682 | 0.118 | 0.0058 | 0.206 | 44 | 4700 | 1593 | 0.4578 | 0.6216 | 0.1837 | 0.0181 | [6 empty] | 1484 | 25 | 25 | 3 | 0.39 | 63 | 25 | 미정 |  | 2021-05-04 02:30 | 1593 |  | 0 | 22 | 0 | 0 | 0 | 0 | 0.541 | 0.7798 | 0.2351 | 0.0302 | 104700 | 70 | 39 | 163 | 0.044 | 0.0215 | 0.0247 | 0.0503 | 0.0201 | 0.0031 | 0.0021 | 0.003
2021-05-03 | B63713 | T | 30 | SFMN438V | 102 | 38700 | 0.1297 | 0.0454 | 0.0454 | 0.0748 | 1629 | 1629 | 1594 | 2599 |  |  |  | 0 | 미정 | 미정 | 미정 | 미정 | 0 | 0 | 0 | 305 | 0 | 0 | 0.1297 | 0.177 | 0.0054 | 0.0626 | 45 | 7400 | 1660 | 0.2672 | 1.1289 | 0.458 | 0.0057 | [6 empty] | 1492 | 18 | 18 | 1 | 0.17 | 82 | 31 | 미정 |  | 2021-05-04 02:38 | 1645 |  | 51 | 0 | 53 | 0 | 0 | 0 | 0.371 | 1.4455 | 0.6429 | 0.0153 | 105250 |  | 23 | 164 | 0.0039 | 0.0072 | 0.0122 | 0.039 | 0.0245 | 0.0111 | 0.0108 | 0.0238
2021-05-03 | A64225 | B | 6 | AE1055LS | 101 | 38200 | 0.0887 | 0.2128 | 0.2128 | 0.2316 | 1654 | 1654 | 1589 | 2972 | 30.9 |  |  | 0 | 미정 | 미정 | 미정 | 미정 | 0 | 0 | 0 | 0 | 0 | 0 | 0.0887 | 0.1462 | 0.0052 | 0.3085 | 41 | 3300 | 1593 | 0.4695 | 0.6118 | 0.2179 | 0.0195 | [6 empty] | 1484 | 25 | 25 | 3 | 0.42 | 64 | 28 | 미정 |  | 2021-05-04 03:23 | 1593 |  | 0 | 9 | 16 | 0 | 0 | 0 | 0.563 | 0.7786 | 0.2389 | 0.0306 | 95850 | 63 | 26 | 156 | 0.0388 | 0.0256 | 0.0255 | 0.0516 | 0.0097 | 0.0031 | 0.0024 | 0.0031
2021-05-03 | B63714 | T | 11 | SFMN438V | 101 | 38000 | 0.1251 | 0.0962 | 0.0962 | 0.1146 | 1646 | 1646 | 1554 | 2598 |  |  |  | 0 | 미정 | 미정 | 미정 | 미정 | 0 | 0 | 0 | 299 | 0 | 0 | 0.1251 | 0.1858 | 0.0053 | 0.1513 | 63 | 8400 | 1658 | 0.2817 | 1.2421 | 0.5245 | 0.006 | [6 empty] | 1492 | 18 | 19 | 1 | 0.18 | 82 | 36 | 미정 |  | 2021-05-04 04:05 | 1646 |  | 23 | 0 | 47 | 0 | 0 | 0 | 0.374 | 1.4458 | 0.6446 | 0.0141 | 104250 |  | 17 | 162 | 0.0035 | 0.0059 | 0.0115 | 0.0475 | 0.0243 | 0.011 | 0.0113 | 0.0264
2021-05-03 | A64226 | B | 29 | AE1055LS | 101 | 35900 | 0.0549 | 0.1486 | 0.1486 | 0.1827 | 1604 | 1604 | 1542 | 3024 | 46.3 |  |  | 0 | 미정 | 선택 | 미정 | 미정 | 0 | 0 | 0 | 0 | 0 | 0 | 0.0549 | 0.0588 | 0.0025 | 0.1806 | 43 | 5200 | 1584 | 0.4311 | 0.6166 | 0.2047 | 0.0298 | [6 empty] | 1484 | 25 | 25 | 3 | 0.38 | 65 | 28 | 미정 |  | 2021-05-04 04:41 | 1588 |  | 0 | 19 | 14 | 0 | 0 | 0 | 0.5467 | 0.7765 | 0.241 | 0.03 | 99200 | 66 | 23 | 130 | 0.0555 | 0.0244 | 0.0251 | 0.0389 | 0.0292 | 0.0063 | 0.0024 | 0.0035
2021-05-03 | B63715 | B | 20 | AE1055LS | 101 | 40200 | 0.0826 | 0.0436 | 0.0436 | 0.2761 | 1606 | 1606 | 1579 | 2694 |  |  |  | 0 | 미정 | 미정 | 미정 | 미정 | 0 | 0 | 0 | 305 | 0 | 0 | 0.0826 | 0.1357 | 0.0046 | 0.369 | 49 | 6500 | 1627 | 0.4434 | 0.6008 | 0.1776 | 0.0048 | [6 empty] | 1484 | 25 | 25 | 3 | 0.38 | 64 | 30 | 미정 |  | 2021-05-04 05:25 | 1594 |  | 0 | 31 | 0 | 0 | 0 | 0 | 0.553 | 0.7748 | 0.2541 | 0.0214 | 106700 | 71 | 25 | 152 | 0.0032 | 0.0115 | 0.0209 | 0.0377 | 0.0348 | 0.0066 | 0.0039 | 0.0036
2021-05-03 | A64227 | B | 33 | SMN443H | 101 | 35500 | 0.0679 | 0.0815 | 0.0815 | 0.1137 | 1608 | 1608 | 1540 | 2970 | 1.7 |  |  | 0 | 미정 | 미정 | 미정 | 미정 | 0 | 0 | 0 | 0 | 0 | 0 | 0.0679 | 0.1533 | 0.0025 | 0.6414 | 61 | 6300 | 1628 | 0.3908 | 1.373 | 0.2268 | 0.0023 | [6 empty] | 1491 | 18 | 18 | 3 | 0.38 | 97 | 46 | 미정 |  | 2021-05-04 09:17 | 1628 |  | 90 | 0 | 21 | 0 | 0 | 0 | 0.406 | 1.4592 | 0.2418 | 0.0315 | 101000 | 298 | 150 | 597 | 0.0022 | 0.0161 | 0.0177 | 0.0495 | 0.0603 | 0.0116 | 0.0077 | 0.0149
2021-05-03 | B63716 | B | 30 | SMN443H | 90 | 40900 | 0.3571 | 0.0584 | 0.0694 | 0.0674 | 1644 | 1655 | 1602 | 2545 |  |  |  | 0 | 미정 | 미정 | 미정 | 미정 | 0 | 0 | 0 | 303 | 0 | 0 | 0.3571 | 0.2962 | 0.0051 | 0.1125 | 149 | 9100 | 1621 | 0.4011 | 1.3979 | 0.2772 | 0.0026 | [6 empty] | 1491 | 18 | 20 | 3 | 0.38 | 94 | 36 | 미정 |  | 2021-05-04 08:21 | 1623 |  | 0 | 0 | 0 | 0 | 0 | 0 | 0.4053 | 1.4349 | 0.2593 | 0.0266 | 106050 | 101 | 49 | 307 | 0.0019 | 0.0029 | 0.0214 | 0.0445 | 0.0424 | 0.0256 | 0.0116 | 0.0144
2021-05-03 | A64228 | B | 38 | AE1055LS | 101 | 36000 |  | 0.126 | 0.126 | 0.1668 | 1625 | 1625 | 1555 | 3235 |  |  |  | 0 | 미정 | 선택 | 미정 | 미정 | 0 | 0 | 0 | 0 | 0 | 0 |  |  |  |  | 43 | 3700 | 1586 | 0.5148 | 0.6883 | 0.1828 | 0.0177 | [6 empty] | 1484 | 25 | 25 | 3 | 0.37 | 58 | 23 | 미정 |  | 2021-05-04 06:32 | 1584 |  | 0 | 25 | 10 | 0 | 0 | 0 | 0.549 | 0.79 | 0.2372 | 0.0293 | 102050 | 68 | 23 | 139 | 0.0576 | 0.0205 | 0.0223 |  | 0.0407 | 0.007 | 0.0051 | 0.0054
2021-05-04 | A64229 | B | 6 | AE1055LS | 101 | 35600 | 0.1724 | 0.1025 | 0.1025 | 0.174 | 1602 | 1602 | 1537 | 3088 | 42.4 |  |  | 0 | 미정 | 선택 | 미정 | 미정 | 0 | 0 | 0 | 0 | 0 | 0 | 0.1724 | 0.1962 | 0.0056 | 0.2517 | 46 | 4900 | 1587 | 0.4653 | 0.6759 | 0.1746 | 0.0278 | [6 empty] | 1484 | 25 | 25 | 3 | 0.36 | 63 | 25 | 미정 |  | 2021-05-04 07:34 | 1582 |  | 0 | 10 | 19 | 0 | 0 | 0 | 0.5564 | 0.7877 | 0.2432 | 0.0294 |  | 82 | 23 | 139 | 0.0503 | 0.0227 | 0.0238 | 0.0599 | 0.0459 | 0.0191 | 0.0076 | 0.0062
2021-05-04 | A64230 | I | 11 | SCM440I | 101 | 36000 | 0.0662 | 0.1359 | 0.1359 | 0.144 | 1634 | 1634 | 1564 | 3003 | 12.9 |  |  | 0 | 선택 | 미정 | 미정 | 미정 | 0 | 0 | 0 | 203 | 0 | 0 | 0.0662 | 0.0689 | 0.0026 | 0.0045 | 40 | 6000 | 1645 | 0.3311 | 0.5284 | 0.2241 | 0.0053 | [6 empty] | 1495 | 20 | 21 | 1 | 0.21 | 74 | 0 | 미정 |  | 2021-05-04 08:38 | 1642 |  | 72 | 0 | 13 | 0 | 0 | 0 | 0.3912 | 0.7244 | 0.2451 | 0.0045 | 90700 | 1472 | 14 | 104 | 0.007 | 0.0053 | 0.0046 | 0.0423 | 0.0133 | 0.0075 | 0.0075 | 0.0137
2021-05-04 | A64231 | I | 11 | SCM420HI | 101 | 36200 | 0.1176 | 0.1035 | 0.0801 | 0.1383 | 1580 | 1607 | 1542 | 3044 | 43.3 |  |  | 0 | 선택 | 미정 | 미정 | 미정 | 0 | 0 | 0 | 0 | 0 | 0 | 0.1176 | 0.1183 | 0.0031 | 0.427 | 65 | 9000 | 1680 | 0.2124 | 0.8364 | 0.2029 | 0.004 | [6 empty] | 1510 | 20 | 21 | 1 | 0.38 | 88 | 0 | 미정 |  | 2021-05-04 12:56 | 1664 |  | 0 | 72 | 10 | 0 | 0 | 0 | 0.2152 | 0.8366 | 0.2359 | 0.014 | 94550 | 1570 | 13 | 306 | 0.064 | 0.0132 | 0.0227 | 0.0644 | 0.0407 | 0.0115 | 0.0074 | 0.0114
2021-05-04 | A64232 | B | 6 | SMN443H | 101 | 36000 | 0.2614 | 0.0417 | 0.0417 | 0.1476 | 1633 | 1633 | 1680 | 2940 | 9.1 |  |  | 0 | 선택 | 선택 | 미정 | 미정 | 0 | 0 | 0 | 0 | 0 | 0 | 0.2614 | 0.1307 | 0.0104 | 0.338 | 64 | 8000 | 1641 | 0.3701 | 1.4329 | 0.1932 | 0.0224 | [6 empty] | 1491 | 18 | 24 | 1 | 0.2 | 65 | 28 | 미정 |  | 2021-05-04 15:42 | 1640 |  | 102 | 0 | 21 | 0 | 0 | 0 | 0.4024 | 1.4518 | 0.2463 | 0.0236 | 99700 | 75 | 36 | 468 | 0.0105 | 0.0174 | 0.0263 | 0.063 | 0.0346 | 0.0119 | 0.0087 | 0.0138
2021-05-04 | A64233 | B | 29 | SMN443H | 89 | 33400 | 0.1132 | 0.1156 | 0.1156 | 0.1136 | 1669 | 1669 | 1680 | 2751 | 13.5 |  |  | 0 | 선택 | 미정 | 미정 | 미정 | 0 | 0 | 0 | 0 | 0 | 0 | 0.1132 | 0.1053 | 0.0034 | 0.1472 | 100 | 9600 | 1682 | 0.3015 | 1.2044 | 0.1807 | 0.0114 | [6 empty] | 1491 | 18 | 21 | 1 | 0.24 | 91 | 48 | 미정 |  | 2021-05-04 14:37 | 1677 |  | 100 | 0 | 0 | 0 | 0 | 0 | 0.4088 | 1.4422 | 0.256 | 0.0311 |  | 74 | 10 | 290 | 0.0149 | 0.0133 | 0.0264 | 0.0597 | 0.0299 | 0.0141 | 0.0097 | 0.0191
2021-05-04 | A64234 | B | 38 | SMN443H | 101 | 39600 | 0.0516 | 0.0216 | 0.1438 | 0.1718 | 1668 | 1629 | 1579 | 3351 | 24.3 |  |  | 0 | 해제 | 미정 | 미정 | 미정 | 0 | 0 | 0 | 0 | 0 | 0 | 0.0516 | 0.0575 | 0.0059 | 0.3055 | 53 | 4900 | 1609 | 0.3292 | 1.2687 | 0.183 | 0.0197 | [6 empty] | 1491 | 18 | 19 | 1 | 0.21 | 70 | 29 | 미정 |  | 2021-05-04 17:03 | 1620 |  | 100 | 0 | 0 | 0 | 0 | 0 | 0.4101 | 1.443 | 0.2563 | 0.0224 | 98700 | 74 | 36 | 178 | 0.031 | 0.0184 | 0.0251 | 0.0518 | 0.0231 | 0.0116 | 0.0079 | 0.0143
2021-05-04 | A64235 | B | 11 | SMN443H | 104 | 40000 | 0.0515 | 0.2819 | 0.0669 | 0.0798 | 1574 | 1661 | 1597 | 3180 | 24 |  |  | 0 | 미정 | 미정 | 미정 | 미정 | 0 | 0 | 0 | 0 | 0 | 0 | 0.0515 | 0.0732 | 0.0026 | 0.1983 | 40 | 4700 | 1627 | 0.2812 | 1.1393 | 0.1555 | 0.0251 | [6 empty] | 1491 | 18 | 18 | 1 | 0.22 | 60 | 15 | 미정 |  | 2021-05-04 18:07 | 1617 |  | 141 | 0 | 42 | 0 | 0 | 0 | 0.408 | 1.4207 | 0.255 | 0.0233 | 92200 | 77 | 38 | 158 | 0.0309 | 0.0237 | 0.0249 | 0.0441 | 0.0423 | 0.0222 | 0.0134 | 0.016
2021-05-04 | A64236 | B | 29 | SMN440 | 104 | 37000 | 0.0618 | 0.1525 | 0.057 | 0.0662 | 1578 | 1608 | 1558 | 3188 | 13.4 |  |  | 0 | 미정 | 미정 | 미정 | 미정 | 0 | 0 | 0 | 0 | 0 | 0 | 0.0618 | 0.0585 | 0.0028 | 0.231 | 35 | 5600 | 1628 | 0.2866 | 1.1976 | 0.1378 | 0.0243 | [6 empty] | 1494 | 18 | 18 | 3 | 0.31 | 75 | 26 | 미정 |  | 2021-05-04 19:05 | 1616 |  | 0 | 82 | 21 | 0 | 0 | 0 | 0.388 | 1.4491 | 0.1915 | 0.0304 | 97450 | 0 | 44 | 174 | 0.0174 | 0.0202 | 0.0273 | 0.05 | 0.0456 | 0.0187 | 0.008 | 0.0089
2021-05-04 | A64237 | B | 6 | SMN440 | 104 | 36000 | 0.0618 | 0.0359 | 0.1115 | 0.1366 | 1630 | 1607 | 1544 | 2986 | 32.1 |  |  | 0 | 미정 | 미정 | 미정 | 미정 | 0 | 0 | 0 | 0 | 0 | 0 | 0.0618 | 0.0738 | 0.0031 | 0.0627 | 33 | 5200 | 1613 | 0.2935 | 1.2775 | 0.1265 | 0.0251 | [6 empty] | 1494 | 18 | 18 | 3 | 0.28 | 70 | 23 | 미정 |  | 2021-05-04 20:07 | 1610 |  | 0 | 29 | 16 | 0 | 0 | 0 | 0.3925 | 1.4626 | 0.1991 | 0.0326 | 99600 | 71 | 56 | 181 | 0.0392 | 0.0243 | 0.0288 | 0.0455 | 0.0334 | 0.0123 | 0.0078 | 0.0077
2021-05-04 | A64238 | B | 38 | SMN440 | 104 | 37800 | 0.1521 | 0.1981 | 0.1112 | 0.117 | 1578 | 1596 | 1541 | 3116 | 34.9 |  |  | 0 | 미정 | 미정 | 미정 | 미정 | 0 | 0 | 0 | 0 | 0 | 0 | 0.1521 | 0.1627 | 0.0042 | 0.0016 | 35 | 5500 | 1613 | 0.3144 | 1.3247 | 0.1233 | 0.0236 | [6 empty] | 1494 | 18 | 18 | 3 | 0.31 | 71 | 30 | 미정 |  | 2021-05-04 21:21 | 1610 |  | 0 | 0 | 0 | 0 | 0 | 0 | 0.388 | 1.4818 | 0.2176 | 0.0286 | 101550 | 74 | 36 | 149 | 0.0432 | 0.0248 | 0.0257 | 0.0648 | 0.0367 | 0.0215 | 0.0104 | 0.0098
2021-05-04 | A64239 | B | 11 | SMN440 | 103 | 36500 | 0.0499 | 0.0862 | 0.0862 | 0.0995 | 1598 | 1598 | 1540 | 3017 |  |  |  | 0 | 미정 | 미정 | 미정 | 미정 | 0 | 0 | 0 | 0 | 0 | 0 | 0.0499 | 0.1185 | 0.0023 | 0.0819 | 41 | 5500 | 1593 | 0.3316 | 1.2167 | 0.1343 | 0.0199 | [6 empty] | 1494 | 18 | 19 | 3 | 0.27 | 64 | 20 | 미정 |  | 2021-05-04 22:23 | 1596 |  | 0 | 54 | 16 | 0 | 0 | 0 | 0.3936 | 1.4581 | 0.2115 | 0.0275 | 100250 | 78 | 48 | 171 | 0.0352 | 0.0249 | 0.025 | 0.0535 | 0.0371 | 0.0106 | 0.007 | 0.0078
2021-05-04 | A64240 | B | 29 | AE1055LS | 104 | 38600 | 0.0618 | 0.1111 | 0.1397 | 0.1377 | 1571 | 1606 | 1555 | 3154 | 41.2 |  |  | 0 | 미정 | 미정 | 미정 | 미정 | 0 | 0 | 0 | 0 | 0 | 0 | 0.0618 | 0.0671 | 0.004 | 0.217 | 42 | 5600 | 1624 | 0.4575 | 0.5955 | 0.1993 | 0.0157 | [6 empty] | 1484 | 25 | 25 | 3 | 0.28 | 83 | 30 | 미정 |  | 2021-05-04 23:24 | 1611 |  | 0 | 17 | 17 | 0 | 0 | 0 | 0.552 | 0.7739 | 0.2393 | 0.0283 | 99500 | 89 | 55 | 202 | 0.049 | 0.0256 | 0.0222 | 0.0553 | 0.0292 | 0.0039 | 0.0042 | 0.0044
2021-05-04 | A64241 | B | 6 | AE1055LS | 105 | 37400 |  | 0.1211 | 0.1211 | 0.1285 | 1635 | 1635 | 1559 | 3362 | 33.7 |  |  | 0 | 미정 | 미정 | 미정 | 미정 | 0 | 0 | 0 | 0 | 0 | 0 |  |  |  |  | 41 | 4200 | 1585 | 0.4809 | 0.6067 | 0.2152 | 0.0262 | [6 empty] | 1484 | 25 | 25 | 3 | 0.24 | 57 | 22 | 미정 |  | 2021-05-05 00:43 | 1589 |  | 0 | 0 | 21 | 0 | 0 | 0 | 0.5612 | 0.774 | 0.2381 | 0.0305 | 94200 | 62 | 36 | 159 | 0.0435 | 0.0274 | 0.0273 |  | 0.0121 | 0.0023 | 0.0022 | 0.0029
2021-05-04 | A64242 | B | 38 | AE1055LS | 104 | 36700 | 0.0613 | 0.1757 | 0.1757 | 0.1891 | 1614 | 1614 | 1546 | 3220 | 37.9 |  |  | 0 | 미정 | 미정 | 미정 | 미정 | 0 | 0 | 0 | 0 | 0 | 0 | 0.0613 | 0.0781 | 0.0029 | 0.0014 | 41 | 4600 | 1592 | 0.4752 | 0.6063 | 0.1893 | 0.0259 | [6 empty] | 1484 | 25 | 25 | 3 | 0.28 | 60 | 26 | 미정 |  | 2021-05-05 01:47 | 1593 |  | 0 | 10 | 17 | 0 | 0 | 0 | 0.566 | 0.7832 | 0.2412 | 0.0291 | 102300 | 69 | 27 | 140 | 0.0463 | 0.0255 | 0.026 | 0.0469 | 0.0199 | 0.0033 | 0.0026 | 0.003
2021-05-04 | A64243 | B | 11 | AE1055LS | 103 | 36500 | 0.068 | 0.1904 | 0.1904 | 0.2405 | 1626 | 1626 | 1530 | 3131 | 44.6 |  |  | 0 | 미정 | 선택 | 미정 | 미정 | 0 | 0 | 0 | 0 | 0 | 0 | 0.068 | 0.0921 | 0.0024 | 0.0661 | 43 | 4600 | 1589 | 0.4796 | 0.6086 | 0.2132 | 0.0313 | [6 empty] | 1484 | 25 | 25 | 3 | 0.24 | 59 | 22 | 미정 |  | 2021-05-05 02:50 | 1587 |  | 0 | 19 | 16 | 0 | 0 | 0 | 0.554 | 0.7679 | 0.2442 | 0.0309 | 98850 | 65 | 29 | 140 | 0.0554 | 0.0302 | 0.028 | 0.0548 | 0.0333 | 0.0044 | 0.0033 | 0.0033
2021-05-04 | A64244 | B | 29 | AE1055LS | 100 | 36500 | 0.063 | 0.1169 | 0.1169 | 0.189 | 1634 | 1634 | 1556 | 2958 | 53.1 |  |  | 0 | 미정 | 미정 | 미정 | 미정 | 0 | 0 | 0 | 0 | 0 | 0 | 0.063 | 0.147 | 0.0021 | 0.0195 | 42 | 3900 | 1588 | 0.4913 | 0.626 | 0.1939 | 0.0201 | [6 empty] | 1484 | 25 | 25 | 3 | 0.25 | 62 | 29 | 미정 |  | 2021-05-05 03:47 | 1588 |  | 0 | 20 | 10 | 0 | 0 | 0 | 0.5486 | 0.7723 | 0.2431 | 0.0267 |  | 68 | 34 | 145 | 0.0631 | 0.0259 | 0.0245 | 0.0473 | 0.0262 | 0.0028 | 0.002 | 0.0024
2021-05-04 | A64245 | B | 6 | AE1055LS | 100 | 35400 | 0.0777 | 0.0729 | 0.0729 | 0.1558 | 1612 | 1612 | 1532 | 2965 | 36.1 |  |  | 0 | 미정 | 선택 | 미정 | 미정 | 0 | 0 | 0 | 0 | 0 | 0 | 0.0777 | 0.16 | 0.0026 | 0.1532 | 43 | 5100 | 1605 | 0.4902 | 0.6033 | 0.2117 | 0.022 | [6 empty] | 1484 | 25 | 25 | 3 | 0.25 | 68 | 32 | 미정 |  | 2021-05-05 04:43 | 1598 |  | 0 | 22 | 9 | 0 | 0 | 0 | 0.5498 | 0.77 | 0.2384 | 0.0279 | 98550 | 65 | 29 | 143 | 0.0444 | 0.0223 | 0.0246 | 0.0408 | 0.0193 | 0.0029 | 0.0024 | 0.003
2021-05-04 | A64246 | B | 38 | AE1055LS | 101 | 35700 | 0.0709 | 0.1455 | 0.1455 | 0.1492 | 1622 | 1622 | 1575 | 3059 | 58.3 |  |  | 0 | 미정 | 해제 | 미정 | 미정 | 0 | 0 | 0 | 0 | 0 | 0 | 0.0709 | 0.1039 | 0.0026 | 0.256 | 47 | 5500 | 1578 | 0.4777 | 0.6114 | 0.1748 | 0.0447 | [6 empty] | 1484 | 25 | 27 | 3 | 0.24 | 76 | 40 | 미정 |  | 2021-05-05 05:48 | 1578 |  | 0 | 0 | 20 | 0 | 0 | 0 | 0.555 | 0.7747 | 0.2353 | 0.0294 | 107100 | 71 | 22 | 132 | 0.068 | 0.0199 | 0.0269 | 0.0423 | 0.0385 | 0.0164 | 0.002 | 0.0031
2021-05-05 | A64247 | B | 20 | AE1055LS | 101 | 37900 | 0.0463 | 0.0889 | 0.098 | 0.154 | 1575 | 1592 | 1541 | 2774 | 45.8 |  |  | 0 | 선택 | 미정 | 미정 | 미정 | 0 | 0 | 0 | 0 | 0 | 0 | 0.0463 | 0.1289 | 0.0017 | 0.1553 | 50 | 5900 | 1593 | 0.297 | 0.6366 | 0.1691 | 0.0134 | [6 empty] | 1484 | 25 | 25 | 3 | 0.24 | 63 | 27 | 미정 |  | 2021-05-05 06:56 | 1593 |  | 0 | 0 | 21 | 0 | 0 | 0 | 0.554 | 0.7703 | 0.2204 | 0.0278 | 101150 | 68 | 14 | 120 | 0.0533 | 0.0154 | 0.0243 | 0.0491 | 0.0348 | 0.0053 | 0.0029 | 0.0038
2021-05-05 | A64248 | B | 11 | AE1055LS | 101 | 35700 | 0.0622 | 0.1978 | 0.1978 | 0.1866 | 1592 | 1592 | 1532 | 2896 | 38.4 |  |  | 0 | 선택 | 미정 | 미정 | 미정 | 0 | 0 | 0 | 0 | 0 | 0 | 0.0622 | 0.1496 | 0.0031 | 0.1294 | 40 | 6400 | 1582 | 0.4541 | 0.6651 | 0.1713 | 0.0223 | [6 empty] | 1484 | 25 | 25 | 3 | 0.24 | 60 | 26 | 미정 |  | 2021-05-05 07:53 | 1582 |  | 0 | 0 | 23 | 0 | 0 | 0 | 0.551 | 0.7736 | 0.2443 | 0.0291 | 102400 | 69 | 20 | 120 | 0.0457 | 0.0197 | 0.0257 | 0.0529 | 0.0591 | 0.0096 | 0.0031 | 0.0039
2021-05-05 | A64249 | B | 29 | AE1055LS | 101 | 36100 | 0.3671 | 0.1362 | 0.1362 | 0.174 | 1609 | 1609 | 1548 | 2938 | 33.6 |  |  | 0 | 선택 | 미정 | 미정 | 미정 | 0 | 0 | 0 | 196 | 0 | 0 | 0.1374 | 0.1902 | 0.0027 | 0.3212 | 43 | 5000 | 1576 | 0.4645 | 0.6538 | 0.2375 | 0.023 | [6 empty] | 1484 | 25 | 25 | 3 | 0.23 | 63 | 30 | 미정 |  | 2021-05-05 08:52 | 1576 |  | 0 | 0 | 0 | 0 | 0 | 0 | 0.552 | 0.771 | 0.2404 | 0.0267 | 94100 | 64 | 13 | 114 | 0.0435 | 0.0206 | 0.0226 | 0.0576 | 0.0117 | 0.0015 | 0.0013 | 0.0032
2021-05-05 | A64250 | B | 6 | AE1055LS | 101 | 35700 | 0.057 | 0.1292 | 0.1292 | 0.1434 | 1597 | 1597 | 1543 | 2983 | 46.2 |  |  | 0 | 선택 | 미정 | 미정 | 미정 | 0 | 0 | 0 | 197 | 0 | 0 | 0.057 | 0.1156 | 0.0023 | 0.2574 | 42 | 5000 | 1583 | 0.4382 | 0.6674 | 0.2089 | 0.0242 | [6 empty] | 1484 | 25 | 25 | 3 | 0.23 | 68 | 30 | 미정 |  | 2021-05-05 09:47 | 1583 |  | 0 | 0 | 0 | 0 | 0 | 0 | 0.551 | 0.7865 | 0.2463 | 0.0325 | 99100 | 71 | 20 | 119 | 0.0577 | 0.0213 | 0.0287 | 0.0531 | 0.022 | 0.0052 | 0.0033 | 0.004
2021-05-05 | A64251 | B | 20 | AE1055LS | 101 | 35600 | 0.0583 | 0.1759 | 0.1759 | 0.1913 | 1621 | 1621 | 1547 | 2961 | 51.3 |  |  | 0 | 선택 | 미정 | 미정 | 미정 | 0 | 0 | 0 | 198 | 0 | 0 | 0.0583 | 0.1015 | 0.002 | 0.2043 | 43 | 5100 | 1584 | 0.4589 | 0.6603 | 0.2161 | 0.0252 | [6 empty] | 1484 | 25 | 25 | 3 | 0.23 | 69 | 35 | 미정 |  | 2021-05-05 10:47 | 1584 |  | 0 | 24 | 0 | 0 | 0 | 0 | 0.561 | 0.788 | 0.244 | 0.0264 | 104800 | 70 | 17 | 117 | 0.0596 | 0.0216 | 0.0245 | 0.049 | 0.0214 | 0.0045 | 0.0036 | 0.0044
2021-05-05 | A64252 | B | 32 | AE1055LS | 104 | 37800 | 0.0645 | 0.1491 | 0.1745 | 0.2215 | 1553 | 1579 | 1532 | 2978 | 50.6 |  |  | 0 | 선택 | 미정 | 미정 | 미정 | 0 | 0 | 0 | 199 | 0 | 0 | 0.0645 | 0.0981 | 0.0044 | 0.129 | 40 | 4900 | 1582 | 0.4533 | 0.66 | 0.2089 | 0.0233 | [6 empty] | 1484 | 25 | 25 | 3 | 0.23 | 57 | 29 | 미정 |  | 2021-05-05 11:42 | 1582 |  | 0 | 20 | 0 | 0 | 0 | 0 | 0.546 | 0.7756 | 0.2319 | 0.0303 | 102400 | 69 | 28 | 129 | 0.0618 | 0.0165 | 0.0255 | 0.0557 | 0.0201 | 0.0037 | 0.0029 | 0.0044
2021-05-05 | B63717 | B | 11 | AE1055LS | 86 | 46100 | 0.3331 | 0.2007 | 0.1235 | 0.1037 | 1634 | 1620 | 1591 | 1394 | 43.1 |  |  | 0 | 미정 | 미정 | 미정 | 미정 | 0 | 0 | 0 | 0 | 0 | 0 | 0.3331 | 0.2193 | 0.0064 | 0.8516 | 68 | 6100 | 1587 | 0.5112 | 0.6595 | 0.2072 | 0.0157 | [6 empty] | 1484 | 25 | 25 | 3 | 0.23 | 63 | 29 | 미정 |  | 2021-05-05 12:32 | 1587 |  | 0 | 0 | 0 | 0 | 0 | 0 | 0.554 | 0.7692 | 0.2375 | 0.0272 | 100900 | 66 | 26 | 166 | 0.0556 | 0.0171 | 0.0227 | 0.0465 | 0.039 | 0.0254 | 0.0025 | 0.0033
2021-05-05 | A64253 | B | 29 | AE1055LS | 104 | 36800 |  | 0.1128 | 0.1128 | 0.1121 | 1591 | 1591 | 1543 | 3053 | 53.7 |  |  | 0 | 미정 | 선택 | 미정 | 미정 | 0 | 0 | 0 | 197 | 0 | 0 |  |  |  |  | 45 | 5900 | 1583 | 0.4608 | 0.6413 | 0.1978 | 0.0275 | [6 empty] | 1484 | 25 | 25 | 3 | 0.23 | 60 | 29 | 미정 |  | 2021-05-05 13:25 | 1583 |  | 0 | 22 | 17 | 0 | 0 | 0 | 0.545 | 0.7837 | 0.2374 | 0.0307 | 105350 | 71 | 22 | 144 | 0.063 | 0.0179 | 0.027 |  | 0.0419 | 0.0115 | 0.0036 | 0.0042
2021-05-05 | B63718 | B | 6 | AE15B35C | 101 | 36600 | 0.2994 | 0.0364 | 0.0582 | 0.0976 | 1659 | 1614 | 1569 | 2726 | 29.9 |  |  | 0 | 미정 | 미정 | 미정 | 미정 | 0 | 0 | 0 | 0 | 0 | 0 | 0.0617 | 0.136 | 0.0026 | 0.2144 | 51 | 8100 | 1674 | 0.272 | 1.0078 | 0.2016 | 0.0252 | [6 empty] | 1498 | 15 | 20 | 1 | 0.21 | 79 | 33 | 미정 |  | 2021-05-05 14:14 | 1660 |  | 110 | 0 | 18 | 0 | 0 | 0 | 0.328 | 1.1266 | 0.2595 | 0.0437 | 88150 | 66 | 13 | 130 | 0.0449 | 0.0277 | 0.0302 | 0.0666 | 0.0594 | 0.0157 | 0.0109 | 0.007
2021-05-05 | A64254 | B | 20 | AE1055LS | 104 | 37600 | 0.0655 | 0.1164 | 0.0759 | 0.1655 | 1561 | 1599 | 1547 | 3219 | 37.4 |  |  | 0 | 미정 | 선택 | 미정 | 미정 | 0 | 0 | 0 | 202 | 0 | 0 | 0.0655 | 0.1137 | 0.0102 | 0.4326 | 42 | 5500 | 1591 | 0.4358 | 0.6469 | 0.1419 | 0.0214 | [6 empty] | 1484 | 25 | 25 | 3 | 0.24 | 68 | 29 | 미정 |  | 2021-05-05 14:26 | 1591 |  | 0 | 26 | 0 | 0 | 0 | 0 | 0.538 | 0.7866 | 0.2308 | 0.0318 | 104700 | 68 | 34 | 154 | 0.043 | 0.0164 | 0.0269 | 0.0504 | 0.0448 | 0.0112 | 0.0054 | 0.0048
2021-05-05 | B63719 | B | 38 | AE15B35C | 101 | 36800 | 0.0946 | 0.1965 | 0.1965 | 0.1188 | 1617 | 1617 | 1546 | 2846 | 31 |  |  | 0 | 미정 | 미정 | 미정 | 미정 | 0 | 0 | 0 | 0 | 0 | 0 | 0.0946 | 0.0827 | 0.0044 | 0.1713 | 41 | 7600 | 1660 | 0.222 | 1.0656 | 0.1314 | 0.0082 | [6 empty] | 1498 | 15 | 15 | 1 | 0.21 | 66 | 23 | 미정 |  | 2021-05-05 15:10 | 1637 |  | 51 | 0 | 21 | 0 | 0 | 0 | 0.3232 | 1.1716 | 0.2528 | 0.0142 | 92000 | 70 | 24 | 132 | 0.0431 | 0.01 | 0.0326 | 0.0556 | 0.0584 | 0.023 | 0.0108 | 0.0081
2021-05-05 | A64255 | B | 32 | AE1055LS | 104 | 36200 | 0.0454 | 0.1194 | 0.1194 | 0.1463 | 1594 | 1594 | 1544 | 3059 | 31.7 |  |  | 0 | 미정 | 선택 | 미정 | 미정 | 0 | 0 | 0 | 0 | 0 | 0 | 0.0454 | 0.0669 | 0.0034 | 0.1903 | 40 | 4800 | 1579 | 0.3996 | 0.6248 | 0.2035 | 0.0176 | [6 empty] | 1484 | 25 | 25 | 3 | 0.23 | 60 | 25 | 미정 |  | 2021-05-05 15:31 | 1586 |  | 0 | 13 | 0 | 0 | 0 | 0 | 0.542 | 0.7863 | 0.2463 | 0.0334 | 104750 | 71 | 33 | 146 | 0.0359 | 0.0203 | 0.0288 | 0.0485 | 0.0303 | 0.0053 | 0.0036 | 0.004
2021-05-05 | B63720 | B | 33 | AE15B35C | 101 | 36800 | 0.0796 | 0.0438 | 0.0438 | 0.145 | 1635 | 1635 | 1521 | 2681 | 26.1 |  |  | 0 | 미정 | 미정 | 미정 | 미정 | 0 | 0 | 0 | 0 | 0 | 0 | 0.0796 | 0.1039 | 0.0048 | 0.4031 | 47 | 9000 | 1667 | 0.1968 | 0.9183 | 0.167 | 0.0134 | [6 empty] | 1498 | 15 | 16 | 1 | 0.19 | 79 | 36 | 미정 |  | 2021-05-05 16:20 | 1643 |  | 82 | 0 | 17 | 0 | 0 | 0 | 0.3254 | 1.1617 | 0.2576 | 0.0218 | 93900 | 72 | 12 | 117 | 0.0347 | 0.0116 | 0.0293 | 0.0458 | 0.0541 | 0.0101 | 0.007 | 0.0067
2021-05-05 | A64256 | B | 11 | AE1055LS | 104 | 36700 | 0.0455 | 0.1145 | 0.1145 | 0.1874 | 1574 | 1574 | 1552 | 3210 | 49.6 |  |  | 0 | 해제 | 선택 | 미정 | 미정 | 0 | 0 | 0 | 0 | 0 | 0 | 0.0455 | 0.0773 | 0.0043 | 0.2319 | 44 | 5300 | 1577 | 0.4364 | 0.6209 | 0.1777 | 0.0237 | [6 empty] | 1484 | 25 | 25 | 3 | 0.23 | 66 | 26 | 미정 |  | 2021-05-05 16:33 | 1588 |  | 0 | 38 | 0 | 0 | 0 | 0 | 0.5444 | 0.787 | 0.2282 | 0.0313 | 110100 | 72 | 32 | 147 | 0.0551 | 0.0258 | 0.0264 | 0.0441 | 0.0477 | 0.0125 | 0.0066 | 0.0054
2021-05-05 | B63721 | B | 30 | AE15B35C | 101 | 36300 |  | 0.0399 | 0.0399 | 0.0942 | 1634 | 1634 | 1573 | 2729 | 7.2 |  |  | 0 | 미정 | 미정 | 미정 | 미정 | 0 | 0 | 0 | 0 | 0 | 0 |  |  |  |  | 42 | 6800 | 1671 | 0.2376 | 0.9754 | 0.1518 | 0.0065 | [6 empty] | 1498 | 15 | 16 | 1 | 0.23 | 80 | 38 | 미정 |  | 2021-05-05 17:15 | 1649 |  | 72 | 0 | 11 | 0 | 0 | 0 | 0.3274 | 1.1401 | 0.2507 | 0.013 | 94700 | 80 | 25 | 132 | 0.0093 | 0.0124 | 0.0288 |  | 0.0394 | 0.0121 | 0.0091 | 0.0083
2021-05-05 | A64257 | B | 29 | AE1055LS | 104 | 36600 |  | 0.0843 | 0.0843 | 0.1426 | 1598 | 1598 | 1531 | 3036 | 38.9 |  |  | 0 | 미정 | 선택 | 미정 | 미정 | 0 | 0 | 0 | 0 | 0 | 0 |  |  |  |  | 45 | 5300 | 1574 | 0.4194 | 0.6379 | 0.1927 | 0.0184 | [6 empty] | 1484 | 25 | 25 | 3 | 0.23 | 65 | 27 | 미정 |  | 2021-05-05 17:31 | 1593 |  | 0 | 27 | 0 | 0 | 0 | 0 | 0.5363 | 0.7835 | 0.2448 | 0.0321 | 109900 | 74 | 34 | 156 | 0.0434 | 0.0187 | 0.0284 |  | 0.0585 | 0.0071 | 0.0036 | 0.0034
2021-05-05 | B63722 | B | 6 | 16MNCRS5HAM | 99 | 38400 | 0.0765 | 0.0954 | 0.066 | 0.0708 | 1591 | 1613 | 1574 | 2819 |  |  |  | 0 | 미정 | 미정 | 미정 | 미정 | 0 | 0 | 0 | 203 | 0 | 0 | 0.0765 | 0.1075 | 0.0034 | 0.2338 | 42 | 7700 | 1666 | 0.1466 | 0.999 | 0.2232 | 0.0057 | [6 empty] | 1511 | 18 | 18 | 1 | 0.66 | 66 | 22 | 미정 |  | 2021-05-05 18:23 | 1652 |  | 100 | 0 | 0 | 0 | 0 | 0 | 0.174 | 1.2289 | 0.2192 | 0.0294 | 95300 | 72 | 23 | 139 | 0.0041 | 0.0067 | 0.0287 | 0.0463 | 0.0328 | 0.0203 | 0.0197 | 0.0288
2021-05-05 | A64258 | B | 20 | AE1055LS | 104 | 38000 | 0.0555 | 0.1071 | 0.1071 | 0.1291 | 1561 | 1561 | 1548 | 3207 | 35.1 |  |  | 0 | 미정 | 선택 | 미정 | 미정 | 0 | 0 | 0 | 0 | 0 | 0 | 0.0555 | 0.0687 | 0.0046 | 0.2331 | 40 | 5300 | 1588 | 0.4568 | 0.6576 | 0.2055 | 0.0229 | [6 empty] | 1484 | 25 | 25 | 3 | 0.23 | 69 | 28 | 미정 |  | 2021-05-05 18:35 | 1598 |  | 0 | 27 | 0 | 0 | 0 | 0 | 0.5438 | 0.7951 | 0.2444 | 0.0317 | 103650 | 81 | 36 | 153 | 0.0412 | 0.0203 | 0.0279 | 0.0527 | 0.0471 | 0.0083 | 0.0053 | 0.0049
2021-05-05 | B63723 | B | 38 | 16MNCRS5HAM | 102 | 36800 | 0.1357 | 0.0695 | 0.0695 | 0.0839 | 1621 | 1621 | 1560 | 2637 |  |  |  | 0 | 미정 | 미정 | 미정 | 미정 | 0 | 0 | 0 | 204 | 0 | 0 | 0.1357 | 0.1688 | 0.0075 | 0.0052 | 42 | 8100 | 1663 | 0.1331 | 1.1778 | 0.1903 | 0.0041 | [6 empty] | 1511 | 18 | 18 | 1 | 0.2 | 61 | 22 | 미정 |  | 2021-05-05 19:17 | 1643 |  | 61 | 0 | 14 | 0 | 0 | 0 | 0.1755 | 1.1962 | 0.197 | 0.033 | 97000 | 64 | 18 | 132 | 0.0033 | 0.0049 | 0.0299 | 0.0567 | 0.0216 | 0.0172 | 0.0183 | 0.0269
2021-05-05 | A64259 | B | 32 | SP-STB2 | 101 | 36800 | 0.0347 | 0.1286 | 0.1286 | 0.1852 | 1594 | 1594 | 1537 | 3008 | 39.6 |  |  | 0 | 해제 | 선택 | 미정 | 미정 | 0 | 0 | 0 | 0 | 0 | 0 | 0.0347 | 0.0865 | 0.0035 | 0.1677 | 47 | 7200 | 1596 | 0.7565 | 0.2914 | 0.1968 | 0.0175 | 0.576 | 50.941 | 27.415 | 7.937 | 6.418 | 1.858 | 1455 | 25 | 25 | 3 | 0.25 | 97 | 42 | 미정 |  | 2021-05-05 19:47 | 1596 |  | 0 | 0 | 0 | 0 | 0 | 0 | 0.956 | 0.3724 | 0.2698 | 0.0127 | 108700 | 100 | 38 | 169 | 0.0442 | 0.0142 | 0.0101 | 0.0455 | 0.029 | 0.0065 | 0.0036 | 0.0035
2021-05-05 | B63724 | B | 33 | 16MNCRS5HAM | 101 | 36900 | 0.0819 | 0.0755 | 0.0755 | 0.0788 | 1637 | 1637 | 1567 | 2653 |  |  |  | 0 | 미정 | 미정 | 미정 | 미정 | 0 | 0 | 0 | 201 | 0 | 0 | 0.0819 | 0.0943 | 0.0039 | 0.0929 | 45 | 8000 | 1644 | 0.14 | 1.0586 | 0.2 | 0.0032 | [6 empty] | 1511 | 18 | 19 | 1 | 0.19 | 58 | 22 | 미정 |  | 2021-05-05 20:21 | 1644 |  | 73 | 0 | 0 | 0 | 0 | 0 | 0.182 | 1.1986 | 0.2007 | 0.0326 | 97850 | 70 | 19 | 127 | 0.0029 | 0.0039 | 0.0289 | 0.0404 | 0.0246 | 0.0187 | 0.0172 | 0.0256
2021-05-05 | A64260 | B | 11 | SP-STB2 | 96 | 35700 | 0.0872 | 0.119 | 0.119 | 0.1722 | 1650 | 1650 | 1579 | 3044 | 32.1 |  |  | 0 | 선택 | 미정 | 미정 | 미정 | 0 | 0 | 0 | 0 | 0 | 0 | 0.0872 | 0.1222 | 0.0028 | 0.0967 | 40 | 3700 | 1558 | 0.793 | 0.2764 | 0.2013 | 0.0118 | 0.148 | 52.177 | 28.838 | 6.332 | 8.24 | 1.809 | 1455 | 25 | 25 | 3 | 0.25 | 67 | 28 | 미정 |  | 2021-05-05 20:53 | 1563 |  | 0 | 0 | 0 | 0 | 0 | 0 | 0.9473 | 0.3719 | 0.2688 | 0.0103 | 96350 | 69 | 48 | 175 | 0.0421 | 0.0124 | 0.0099 | 0.0574 | 0.0205 | 0.0056 | 0.0051 | 0.0045
2021-05-05 | B63725 | B | 30 | 16MNCRS5HAM | 101 | 36600 | 0.1161 | 0.083 | 0.083 | 0.1048 | 1658 | 1658 | 1527 | 2678 |  |  |  | 0 | 미정 | 미정 | 미정 | 미정 | 0 | 0 | 0 | 206 | 0 | 0 | 0.1161 | 0.1658 | 0.0052 | 0.0023 | 53 | 9200 | 1651 | 0.1485 | 1.0166 | 0.1758 | 0.0035 | [6 empty] | 1511 | 18 | 19 | 1 | 0.16 | 60 | 22 | 미정 |  | 2021-05-05 21:25 | 1640 |  | 103 | 0 | 0 | 0 | 0 | 0 | 0.177 | 1.202 | 0.2092 | 0.031 | 100550 | 78 | 12 | 124 | 0.0029 | 0.0039 | 0.0284 | 0.0514 | 0.0273 | 0.0164 | 0.018 | 0.0275
2021-05-05 | A64261 | B | 29 | SP-STB2 | 96 | 35200 | 0.0881 | 0.1447 | 0.1447 | 0.226 | 1621 | 1621 | 1547 | 2839 | 48.6 |  |  | 0 | 선택 | 미정 | 미정 | 미정 | 0 | 0 | 0 | 0 | 0 | 0 | 0.0881 | 0.1363 | 0.003 | 0.057 | 42 | 4700 | 1560 | 0.7933 | 0.2984 | 0.2252 | 0.0206 | 0.14 | 52.621 | 29.31 | 5.638 | 9.333 | 1.795 | 1455 | 25 | 26 | 3 | 0.25 | 71 | 31 | 미정 |  | 2021-05-05 21:52 | 1559 |  | 0 | 0 | 0 | 0 | 0 | 0 | 0.96 | 0.3701 | 0.2753 | 0.0137 | 98450 | 72 | 50 | 179 | 0.0617 | 0.015 | 0.0119 | 0.0484 | 0.0272 | 0.0065 | 0.0031 | 0.0029
2021-05-05 | B63726 | B | 6 | 16MNCRS5HAM | 101 | 37400 | 0.0692 | 0.0706 | 0.0706 | 0.0967 | 1657 | 1657 | 1565 | 2638 |  |  |  | 0 | 미정 | 미정 | 미정 | 미정 | 0 | 0 | 0 | 205 | 0 | 0 | 0.0692 | 0.0967 | 0.0035 | 0.0621 | 45 | 7700 | 1645 | 0.138 | 0.9807 | 0.1719 | 0.0032 | [6 empty] | 1511 | 18 | 19 | 1 | 0.2 | 61 | 24 | 미정 |  | 2021-05-05 22:22 | 1643 |  | 100 | 0 | 0 | 0 | 0 | 0 | 0.184 | 1.1933 | 0.2002 | 0.0315 | 99900 | 158 | 22 | 139 | 0.005 | 0.0036 | 0.0254 | 0.0387 | 0.0219 | 0.0188 | 0.0178 | 0.0254
2021-05-05 | A64262 | B | 20 | SP-STB2 | 96 | 35100 | 0.0837 | 0.1111 | 0.1111 | 0.1863 | 1600 | 1600 | 1547 | 3046 | 61.2 |  |  | 0 | 미정 | 선택 | 미정 | 미정 | 0 | 0 | 0 | 0 | 0 | 0 | 0.0837 | 0.135 | 0.0038 | 0.2035 | 45 | 5500 | 1555 | 0.8882 | 0.2908 | 0.2088 | 0.0253 | 0.189 | 54.09 | 27.362 | 6.664 | 8.116 | 1.976 | 1455 | 25 | 25 | 3 | 0.25 | 68 | 28 | 미정 |  | 2021-05-05 22:50 | 1559 |  | 0 | 0 | 0 | 0 | 0 | 0 | 0.964 | 0.3819 | 0.2752 | 0.0125 | 98600 | 71 | 50 | 188 | 0.0772 | 0.014 | 0.0118 | 0.0466 | 0.0416 | 0.0077 | 0.0022 | 0.003
2021-05-05 | B63727 | I | 38 | SNCM825V | 85 | 35000 | 0.0762 | 0.0812 | 0.0621 | 0.1028 | 1605 | 1667 | 1555 | 2525 | 4.5 |  |  | 0 | 미정 | 미정 | 미정 | 미정 | 0 | 0 | 0 | 0 | 0 | 0 | 0.0762 | 0.0875 | 0.0042 | 0.1168 | 55 | 9300 | 1665 | 0.1678 | 0.282 | 0.1699 | 0.0075 | [6 empty] | 1491 | 20 | 22 | 1 | 0.16 | 78 | 0 | 미정 |  | 2021-05-05 23:37 | 1641 |  | 10 | 0 | 21 | 0 | 0 | 0 | 0.254 | 0.4024 | 0.2677 | 0.0132 | 93200 | 719 | 23 | 158 | 0.0067 | 0.013 | 0.0303 | 0.0325 | 0.0218 | 0.0077 | 0.0058 | 0.004
2021-05-05 | A64263 | B | 32 | SP-STB2 | 100 | 35600 | 0.0678 | 0.0999 | 0.0999 | 0.1933 | 1600 | 1600 | 1556 | 3120 | 50.4 |  |  | 0 | 미정 | 선택 | 미정 | 미정 | 0 | 0 | 0 | 0 | 0 | 0 | 0.0678 | 0.0775 | 0.0026 | 0.1638 | 49 | 5200 | 1553 | 0.8572 | 0.247 | 0.2203 | 0.0218 | 0.121 | 54.747 | 26.732 | 6.964 | 7.861 | 2.047 | 1455 | 25 | 26 | 3 | 0.26 | 56 | 22 | 미정 |  | 2021-05-06 00:15 | 1553 |  | 0 | 0 | 0 | 0 | 0 | 0 | 0.955 | 0.3812 | 0.2766 | 0.0145 | 103650 | 75 | 32 | 150 | 0.06 | 0.0167 | 0.0128 | 0.0424 | 0.0335 | 0.0058 | 0.0031 | 0.0032
2021-05-05 | B63728 | T | 33 | SM50CM | 101 | 37200 | 0.0905 | 0.0372 | 0.0451 | 0.0687 | 1625 | 1603 | 1533 | 2650 |  |  |  | 0 | 미정 | 미정 | 미정 | 미정 | 0 | 0 | 0 | 199 | 0 | 0 | 0.0905 | 0.1251 | 0.0028 | 0.2932 | 42 | 7700 | 1648 | 0.4535 | 0.5852 | 0.2241 | 0.0054 | [6 empty] | 1486 | 13 | 15 | 1 | 0.19 | 85 | 30 | 미정 |  | 2021-05-06 00:47 | 1634 |  | 31 | 0 | 12 | 0 | 0 | 0 | 0.52 | 0.7599 | 0.2575 | 0.0053 | 96050 | 96 | 28 | 147 | 0.003 | 0.0058 | 0.0184 | 0.0494 | 0.0285 | 0.0118 | 0.0097 | 0.0127
2021-05-05 | A64264 | B | 11 | SP-STB2 | 100 | 36700 | 0.0426 | 0.1116 | 0.1709 | 0.1909 | 1577 | 1593 | 1548 | 3152 | 62.8 |  |  | 0 | 미정 | 선택 | 미정 | 미정 | 0 | 0 | 0 | 0 | 0 | 0 | 0.0426 | 0.0661 | 0.0024 | 0.2347 | 45 | 5400 | 1552 | 0.8696 | 0.2728 | 0.2397 | 0.0246 | 0.154 | 54.513 | 27.781 | 6.072 | 8.977 | 1.962 | 1455 | 25 | 25 | 3 | 0.26 | 64 | 23 | 미정 |  | 2021-05-06 01:09 | 1553 |  | 0 | 0 | 0 | 0 | 0 | 0 | 0.949 | 0.3817 | 0.2855 | 0.0146 | 100750 | 72 | 40 | 165 | 0.0811 | 0.0153 | 0.013 | 0.0336 | 0.035 | 0.0037 | 0.0014 | 0.0024
2021-05-05 | B63729 | T | 30 | SM50CM | 100 | 37500 | 0.0726 | 0.0499 | 0.0814 | 0.1025 | 1578 | 1579 | 1539 | 2620 |  |  |  | 0 | 미정 | 미정 | 미정 | 미정 | 0 | 0 | 0 | 0 | 0 | 0 | 0.0726 | 0.0799 | 0.0027 | 0.0587 | 43 | 6400 | 1613 | 0.4421 | 0.5697 | 0.1885 | 0.0041 | [6 empty] | 1486 | 13 | 13 | 1 | 0.13 | 61 | 24 | 미정 |  | 2021-05-06 01:46 | 1603 |  | 40 | 0 | 26 | 0 | 0 | 0 | 0.5202 | 0.7726 | 0.2539 | 0.0047 | 100800 |  | 25 | 147 | 0.0027 | 0.0046 | 0.0174 | 0.0331 | 0.0261 | 0.0139 | 0.0119 | 0.0125
2021-05-05 | A64265 | B | 29 | SP-STB2 | 101 | 36900 | 0.054 | 0.1757 | 0.1757 | 0.1547 | 1581 | 1581 | 1546 | 3142 | 19.8 |  |  | 0 | 선택 | 미정 | 미정 | 미정 | 0 | 0 | 0 | 0 | 0 | 0 | 0.054 | 0.0678 | 0.0041 | 0.1801 | 43 | 5400 | 1552 | 0.7905 | 0.2481 | 0.2274 | 0.0115 | 0.131 | 52.807 | 28.417 | 6.822 | 7.74 | 1.858 | 1455 | 25 | 25 | 3 | 0.27 | 60 | 27 | 미정 |  | 2021-05-06 02:22 | 1556 |  | 0 | 0 | 0 | 0 | 0 | 0 | 0.929 | 0.3781 | 0.2774 | 0.0112 | 104500 | 76 | 22 | 135 | 0.0237 | 0.0117 | 0.0099 | 0.0289 | 0.0064 | 0.0018 | 0.0021 | 0.0021
2021-05-05 | B63730 | T | 6 | SM50CM | 101 | 38000 | 0.154 | 0.0809 | 0.0809 | 0.0763 | 1597 | 1597 | 1563 | 2546 |  |  |  | 0 | 미정 | 미정 | 미정 | 미정 | 0 | 0 | 0 | 200 | 0 | 0 | 0.154 | 0.1464 | 0.0037 | 1.0006 | 40 | 5800 | 1633 | 0.4276 | 0.5752 | 0.1851 | 0.004 | [6 empty] | 1486 | 13 | 14 | 1 | 0.21 | 71 | 26 | 미정 |  | 2021-05-06 02:42 | 1613 |  | 25 | 0 | 14 | 0 | 0 | 0 | 0.5245 | 0.7798 | 0.2517 | 0.0045 |  |  | 34 | 165 | 0.0026 | 0.0049 | 0.0189 | 0.0494 | 0.0283 | 0.0151 | 0.0146 | 0.0138
2021-05-05 | A64266 | B | 20 | SP-STB2 | 101 | 35700 | 0.0411 | 0.0637 | 0.1625 | 0.2702 | 1600 | 1577 | 1511 | 3068 | 54 |  |  | 0 | 선택 | 미정 | 미정 | 미정 | 0 | 0 | 0 | 0 | 0 | 0 | 0.0411 | 0.0717 | 0.0041 | 0.2741 | 41 | 5800 | 1552 | 0.852 | 0.2412 | 0.2322 | 0.0194 | 0.197 | 54.143 | 26.608 | 6.882 | 7.867 | 2.034 | 1455 | 25 | 26 | 3 | 0.26 | 54 | 21 | 미정 |  | 2021-05-06 03:31 | 1553 |  | 0 | 0 | 0 | 0 | 0 | 0 | 0.963 | 0.3843 | 0.2794 | 0.0119 | 100000 | 72 | 24 | 132 | 0.0686 | 0.0139 | 0.0105 | 0.0383 | 0.0225 | 0.0022 | 0.0013 | 0.0025
2021-05-05 | B63731 | T | 38 | SM50CM | 101 | 37400 | 0.0702 | 0.0992 | 0.0992 | 0.1473 | 1604 | 1604 | 1568 | 2590 |  |  |  | 0 | 미정 | 미정 | 미정 | 미정 | 0 | 0 | 0 | 202 | 0 | 0 | 0.0702 | 0.1075 | 0.0032 | 0.2523 | 47 | 6400 | 1629 | 0.4464 | 0.5701 | 0.2131 | 0.0042 | [6 empty] | 1486 | 13 | 14 | 1 | 0.18 | 67 | 29 | 미정 |  | 2021-05-06 03:52 | 1613 |  | 30 | 0 | 12 | 0 | 0 | 0 | 0.525 | 0.7627 | 0.2486 | 0.0045 | 102350 |  | 32 | 165 | 0.0028 | 0.0047 | 0.0196 | 0.0367 | 0.0192 | 0.0102 | 0.0114 | 0.0131
2021-05-05 | A64267 | B | 32 | STB2 | 101 | 36700 | 0.0543 | 0.0289 | 0.2104 | 0.3208 | 1619 | 1573 | 1530 | 2954 | 49.5 |  |  | 0 | 선택 | 미정 | 미정 | 미정 | 0 | 0 | 0 | 0 | 0 | 0 | 0.0543 | 0.0681 | 0.0032 | 0.2136 | 42 | 5500 | 1551 | 0.8515 | 0.2624 | 0.2259 | 0.0214 | [6 empty] | 1456 | 25 | 25 | 3 | 0.26 | 62 | 23 | 미정 |  | 2021-05-06 04:35 | 1557 |  | 0 | 44 | 14 | 0 | 0 | 0 | 0.957 | 0.3749 | 0.2773 | 0.014 | 103850 | 76 | 23 | 129 | 0.0593 | 0.016 | 0.0125 | 0.0354 | 0.0165 | 0.0031 | 0.0026 | 0.0035
2021-05-05 | B63732 | T | 33 | SM50CM | 101 | 37500 |  | 0.0776 | 0.0776 | 0.116 | 1596 | 1596 | 1525 | 2578 |  |  |  | 0 | 미정 | 미정 | 미정 | 미정 | 0 | 0 | 0 | 204 | 0 | 0 |  |  |  |  | 42 | 6900 | 1636 | 0.4513 | 0.585 | 0.2072 | 0.004 | [6 empty] | 1486 | 13 | 14 | 1 | 0.23 | 78 | 35 | 미정 |  | 2021-05-06 05:05 | 1615 |  | 25 | 0 | 14 | 0 | 0 | 0 | 0.521 | 0.7759 | 0.2537 | 0.0043 | 102800 | 93 | 37 | 162 | 0.003 | 0.0046 | 0.0192 |  | 0.0259 | 0.0123 | 0.0134 | 0.0129
2021-05-05 | A64268 | B | 11 | STB2 | 101 | 36900 | 0.058 | 0.1902 | 0.1902 | 0.263 | 1625 | 1625 | 1558 | 2932 | 29.5 |  |  | 0 | 선택 | 미정 | 미정 | 미정 | 0 | 0 | 0 | 0 | 0 | 0 | 0.058 | 0.0965 | 0.0025 | 0.0013 | 41 | 4400 | 1556 | 0.822 | 0.2724 | 0.2303 | 0.0126 | [6 empty] | 1456 | 25 | 25 | 3 | 0.26 | 61 | 24 | 미정 |  | 2021-05-06 05:32 | 1556 |  | 0 | 24 | 0 | 0 | 0 | 0 | 0.966 | 0.3723 | 0.2622 | 0.0101 | 105600 | 76 | 34 | 148 | 0.0345 | 0.0112 | 0.009 | 0.0348 | 0.0086 | 0.0021 | 0.0025 | 0.0038
2021-05-05 | B63733 | T | 30 | SM50CM | 100 | 38300 | 0.1238 | 0.0532 | 0.0532 | 0.0914 | 1611 | 1611 | 1568 | 2604 |  |  |  | 0 | 미정 | 미정 | 미정 | 미정 | 0 | 0 | 0 | 205 | 0 | 0 | 0.1238 | 0.1588 | 0.0027 | 0.1694 | 44 | 5100 | 1639 | 0.4576 | 0.5678 | 0.2016 | 0.004 | [6 empty] | 1486 | 13 | 13 | 1 | 0.16 | 72 | 28 | 미정 |  | 2021-05-06 06:05 | 1605 |  | 0 | 61 | 12 | 0 | 0 | 0 | 0.528 | 0.7635 | 0.2594 | 0.004 | 100050 | 105 | 47 | 181 | 0.0028 | 0.0044 | 0.0202 | 0.04 | 0.0302 | 0.0167 | 0.015 | 0.0144
2021-05-05 | A64269 | B | 29 | STB2 | 101 | 36500 | 0.0552 | 0.1443 | 0.1443 | 0.2607 | 1615 | 1615 | 1564 | 3051 | 55.9 |  |  | 0 | 미정 | 미정 | 미정 | 미정 | 0 | 0 | 0 | 0 | 0 | 0 | 0.0552 | 0.0778 | 0.003 | 0.3688 | 42 | 5100 | 1565 | 0.8157 | 0.3085 | 0.2258 | 0.0179 | [6 empty] | 1456 | 25 | 25 | 3 | 0.26 | 66 | 28 | 미정 |  | 2021-05-06 06:29 | 1565 |  | 0 | 36 | 0 | 0 | 0 | 0 | 0.956 | 0.3763 | 0.2571 | 0.0117 | 103950 | 76 | 44 | 167 | 0.0687 | 0.0141 | 0.0102 | 0.037 | 0.0331 | 0.0047 | 0.0028 | 0.0041
2021-05-06 | B63734 | I | 6 | SCM440I | 93 | 33900 | 0.1383 | 0.0818 | 0.0818 | 0.0782 | 1641 | 1641 | 1577 | 2545 | 5 |  |  | 0 | 미정 | 미정 | 미정 | 미정 | 0 | 0 | 0 | 53 | 0 | 0 | 0.1383 | 0.1803 | 0.0073 | 0.2554 | 45 | 7600 | 1684 | 0.3097 | 0.6272 | 0.1698 | 0.0037 | [6 empty] | 1495 | 20 | 21 | 1 | 0.22 | 82 | 0 | 미정 |  | 2021-05-06 07:13 | 1660 |  | 0 | 0 | 0 | 0 | 0 | 0 | 0.414 | 0.7 | 0.2514 | 0.0044 | 92200 | 931 | 14 | 124 | 0.0056 | 0.0056 | 0.0042 | 0.0466 | 0.0439 | 0.0157 | 0.0182 | 0.0162
2021-05-06 | A64270 | B | 20 | STB2 | 101 | 36700 | 0.0742 | 0.217 | 0.217 | 0.4789 | 1573 | 1573 | 1530 | 2949 | 68.1 |  |  | 0 | 미정 | 선택 | 미정 | 미정 | 0 | 0 | 0 | 0 | 0 | 0 | 0.0742 | 0.0935 | 0.0015 | 0.1851 | 45 | 6400 | 1565 | 0.8955 | 0.3269 | 0.2532 | 0.0377 | 0.266 | 54.816 | 26.676 | 6.626 | 8.272 | 2.054 | 1456 | 25 | 25 | 3 | 0.25 | 65 | 26 | 미정 |  | 2021-05-06 07:28 | 1565 |  | 0 | 0 | 0 | 0 | 0 | 0 | 0.941 | 0.358 | 0.2647 | 0.0185 | 101150 | 72 | 38 | 173 | 0.0819 | 0.0213 | 0.0151 | 0.0404 | 0.0334 | 0.0094 | 0.0022 | 0.0037
2021-05-06 | B63735 | B | 38 | AE15B36C2 | 101 | 36200 | 0.1936 | 0.0713 | 0.0713 | 0.0815 | 1654 | 1654 | 1529 | 2580 |  |  |  | 0 | 미정 | 미정 | 미정 | 미정 | 0 | 0 | 0 | 107 | 0 | 0 | 0.1936 | 0.1054 | 0.0072 | 0.3291 | 55 | 9200 | 1696 | 0.2833 | 1.2505 | 0.1609 | 0.0035 | [6 empty] | 1498 | 15 | 20 | 1 | 0.2 | 79 | 33 | 미정 |  | 2021-05-06 08:39 | 1664 |  | 44 | 0 | 0 | 0 | 0 | 0 | 0.3318 | 1.2831 | 0.2304 | 0.034 | 95950 | 70 | 8 | 128 | 0.003 | 0.0046 | 0.0278 | 0.0595 | 0.0638 | 0.0209 | 0.0205 | 0.0191
2021-05-06 | A64271 | B | 32 | STB2 | 104 | 37300 | 0.0517 | 0.288 | 0.2747 | 0.4377 | 1572 | 1588 | 1530 | 2949 | 53.9 |  |  | 0 | 미정 | 선택 | 미정 | 미정 | 0 | 0 | 0 | 0 | 0 | 0 | 0.0517 | 0.0575 | 0.0023 | 0.2802 | 45 | 6200 | 1553 | 0.8713 | 0.3038 | 0.2509 | 0.0392 | 0.229 | 55.215 | 26.865 | 6.35 | 8.695 | 2.055 | 1456 | 25 | 26 | 3 | 0.29 | 60 | 25 | 미정 |  | 2021-05-06 08:33 | 1553 |  | 0 | 8 | 10 | 0 | 0 | 0 | 0.954 | 0.3635 | 0.2671 | 0.0168 | 103300 | 75 | 32 | 166 | 0.0657 | 0.0189 | 0.0148 | 0.0312 | 0.0424 | 0.0136 | 0.0028 | 0.0046
2021-05-06 | B63736 | B | 33 | AE15B36C2 | 101 | 38100 | 0.1137 | 0 | 0.0657 | 0.1835 | 1606 | 1610 | 1571 | 2676 |  |  |  | 0 | 미정 | 미정 | 미정 | 미정 | 0 | 0 | 0 | 150 | 0 | 0 | 0.1137 | 0.1308 | 0.0039 | 0.1133 | 45 | 6600 | 1659 | 0.2883 | 1.1843 | 0.2439 | 0.0044 | [6 empty] | 1498 | 15 | 20 | 1 | 0.28 | 63 | 31 | 미정 |  | 2021-05-06 09:37 | 1643 |  | 43 | 0 | 0 | 0 | 0 | 0 | 0.328 | 1.3267 | 0.2651 | 0.0332 | 97350 | 73 | 14 | 126 | 0.003 | 0.0047 | 0.0267 | 0.0485 | 0.0225 | 0.0144 | 0.0162 | 0.0186
2021-05-06 | A64272 | B | 11 | STB2 | 104 | 38300 | 0.0808 | 0.311 | 0.3248 | 0.4602 | 1560 | 1583 | 1532 | 3090 | 76 |  |  | 0 | 미정 | 선택 | 미정 | 미정 | 0 | 0 | 0 | 0 | 0 | 0 | 0.0808 | 0.1382 | 0.0027 | 0.1847 | 44 | 6200 | 1557 | 0.869 | 0.3509 | 0.2196 | 0.0252 | [6 empty] | 1456 | 25 | 26 | 3 | 0.29 | 63 | 25 | 미정 |  | 2021-05-06 09:50 | 1557 |  | 0 | 0 | 0 | 0 | 0 | 0 | 0.951 | 0.3726 | 0.2652 | 0.0133 | 102500 | 73 | 32 | 152 | 0.0891 | 0.0149 | 0.0112 | 0.0627 | 0.057 | 0.0091 | 0.0044 | 0.0057
2021-05-06 | B63737 | B | 30 | AE15B36C2 | 98 | 34900 | 0.1016 | 0.0416 | 0.0416 | 0.1229 | 1640 | 1640 | 1529 | 2525 |  |  |  | 0 | 미정 | 미정 | 미정 | 미정 | 0 | 0 | 0 | 158 | 0 | 0 | 0.1016 | 0.1156 | 0.0042 | 0.1803 | 40 | 7000 | 1633 | 0.2149 | 1.126 | 0.2061 | 0.0035 | [6 empty] | 1498 | 15 | 15 | 1 | 0.27 | 53 | 16 | 미정 |  | 2021-05-06 10:38 | 1608 |  | 23 | 0 | 0 | 0 | 0 | 0 | 0.332 | 1.3217 | 0.2472 | 0.0347 | 98400 | 73 | 20 | 130 | 0.0044 | 0.0045 | 0.0276 | 0.0524 | 0.0456 | 0.0184 | 0.0144 | 0.0206
2021-05-06 | A64273 | B | 29 | STB2 | 104 | 36100 | 0.3642 | 0.2305 | 0.1869 | 0.2179 | 1557 | 1589 | 1537 | 3124 | 56.9 |  |  | 0 | 미정 | 선택 | 미정 | 미정 | 0 | 0 | 0 | 0 | 0 | 0 | 0.3642 | 0.2165 | 0.0065 | 0.055 | 42 | 5700 | 1560 | 0.8246 | 0.3369 | 0.2573 | 0.0192 | [6 empty] | 1456 | 25 | 26 | 3 | 0.3 | 72 | 32 | 미정 |  | 2021-05-06 10:50 | 1560 |  | 0 | 0 | 0 | 0 | 0 | 0 | 0.95 | 0.3627 | 0.2768 | 0.013 | 101850 | 74 | 38 | 160 | 0.0676 | 0.0141 | 0.011 | 0.0612 | 0.0302 | 0.0034 | 0.0023 | 0.0042
2021-05-06 | B63738 | B | 6 | AE15B36C2 | 103 | 37000 | 0.105 | 0.083 | 0.083 | 0.1168 | 1615 | 1615 | 1516 | 2632 |  |  |  | 0 | 미정 | 미정 | 미정 | 미정 | 0 | 0 | 0 | 150 | 0 | 0 | 0.105 | 0.088 | 0.005 | 0.2854 | 46 | 8400 | 1625 | 0.257 | 1.229 | 0.1884 | 0.0031 | [6 empty] | 1498 | 15 | 15 | 1 | 0.2 | 54 | 15 | 미정 |  | 2021-05-06 11:45 | 1618 |  | 38 | 0 | 0 | 0 | 0 | 0 | 0.334 | 1.3006 | 0.2458 | 0.031 | 100100 | 73 | 15 | 128 | 0.0031 | 0.0042 | 0.0283 | 0.061 | 0.0607 | 0.0193 | 0.0155 | 0.0216
2021-05-06 | A64274 | B | 20 | STB2 | 101 | 37600 | 0.0782 | 0.0768 | 0.0768 | 0.2031 | 1603 | 1603 | 1530 | 3000 | 54.2 |  |  | 0 | 선택 | 미정 | 미정 | 미정 | 0 | 0 | 0 | 0 | 0 | 0 | 0.0782 | 0.1199 | 0.0029 | 0.3196 | 41 | 6000 | 1550 | 0.7934 | 0.2905 | 0.2332 | 0.026 | [6 empty] | 1456 | 25 | 25 | 3 | 0.29 | 61 | 26 | 미정 |  | 2021-05-06 12:06 | 1550 |  | 0 | 31 | 0 | 0 | 0 | 0 | 0.938 | 0.3579 | 0.2611 | 0.0125 | 105700 | 76 | 27 | 136 | 0.0644 | 0.0146 | 0.0107 | 0.0563 | 0.0312 | 0.0072 | 0.0028 | 0.0046
2021-05-06 | B63739 | B | 38 | AE15B36C2 | 104 | 37800 | 0.0718 | 0.04 | 0.0741 | 0.1071 | 1581 | 1574 | 1545 | 2692 |  |  |  | 0 | 미정 | 미정 | 미정 | 미정 | 0 | 0 | 0 | 152 | 0 | 0 | 0.0718 | 0.0521 | 0.0021 | 0.0519 | 41 | 6300 | 1633 | 0.2602 | 1.1488 | 0.2252 | 0.0033 | [6 empty] | 1498 | 15 | 15 | 1 | 0.28 | 49 | 13 | 미정 |  | 2021-05-06 12:40 | 1617 |  | 45 | 0 | 0 | 0 | 0 | 0 | 0.34 | 1.3347 | 0.2592 | 0.0328 | 95350 | 69 | 22 | 138 | 0.0023 | 0.0043 | 0.0283 | 0.05 | 0.0341 | 0.0156 | 0.0149 | 0.02
2021-05-06 | A64275 | B | 32 | STB2 | 101 | 37500 | 0.033 | 0.1093 | 0.1093 | 0.2715 | 1582 | 1582 | 1531 | 3188 | 61.6 |  |  | 0 | 선택 | 미정 | 미정 | 미정 | 0 | 0 | 0 | 0 | 0 | 0 | 0.033 | 0.1127 | 0.0046 | 0.0627 | 47 | 6300 | 1552 | 0.8662 | 0.3182 | 0.2322 | 0.0239 | [6 empty] | 1456 | 25 | 25 | 3 | 0.26 | 68 | 27 | 미정 |  | 2021-05-06 13:17 | 1552 |  | 0 | 8 | 20 | 0 | 0 | 0 | 0.944 | 0.3704 | 0.2688 | 0.0148 | 106050 | 77 | 31 | 142 | 0.0714 | 0.0169 | 0.0112 | 0.0561 | 0.0415 | 0.0066 | 0.0032 | 0.0051
2021-05-06 | B63740 | B | 33 | AE15B36C2 | 103 | 37400 |  | 0.0346 | 0.1316 | 0.1294 | 1649 | 1604 | 1546 | 2674 |  |  |  | 0 | 미정 | 미정 | 미정 | 미정 | 0 | 0 | 0 | 152 | 0 | 0 |  |  |  |  | 52 | 7500 | 1635 | 0.2793 | 1.1667 | 0.2264 | 0.0036 | [6 empty] | 1498 | 15 | 16 | 1 | 0.28 | 64 | 28 | 미정 |  | 2021-05-06 13:47 | 1625 |  | 0 | 0 | 0 | 0 | 0 | 0 | 0.3339 | 1.3147 | 0.2613 | 0.0304 | 99200 | 73 | 25 | 144 | 0.0034 | 0.0043 | 0.0275 |  | 0.0347 | 0.0154 | 0.0159 | 0.018
2021-05-06 | A64276 | B | 11 | STB2 | 101 | 37200 | 0.1636 | 0.2624 | 0.2624 | 0.3915 | 1604 | 1604 | 1536 | 3002 | 53 |  |  | 0 | 선택 | 미정 | 미정 | 미정 | 0 | 0 | 0 | 0 | 0 | 0 | 0.1636 | 0.1224 | 0.0022 | 0.2252 | 40 | 5100 | 1555 | 0.816 | 0.2794 | 0.2119 | 0.0193 | [6 empty] | 1456 | 25 | 25 | 3 | 0.24 | 66 | 24 | 미정 |  | 2021-05-06 14:11 | 1558 |  | 0 | 0 | 0 | 0 | 0 | 0 | 0.968 | 0.3601 | 0.2711 | 0.0101 | 103550 | 75 | 41 | 158 | 0.0625 | 0.0117 | 0.009 | 0.0485 | 0.0239 | 0.0063 | 0.0058 | 0.0051
2021-05-06 | B63741 | B | 30 | AE15B36C2 | 104 | 36800 | 0.0717 | 0.0367 | 0.0367 | 0.1108 | 1643 | 1643 | 1573 | 2802 |  |  |  | 0 | 미정 | 미정 | 미정 | 미정 | 0 | 0 | 0 | 154 | 0 | 0 | 0.0717 | 0.0753 | 0.0039 | 0.0308 | 46 | 6500 | 1640 | 0.2453 | 1.0873 | 0.2406 | 0.0041 | [6 empty] | 1498 | 15 | 16 | 1 | 0.27 | 58 | 23 | 미정 |  | 2021-05-06 14:45 | 1620 |  | 72 | 0 | 0 | 0 | 0 | 0 | 0.3322 | 1.31 | 0.2734 | 0.0337 | 94700 | 80 | 23 | 143 | 0.0024 | 0.0046 | 0.0303 | 0.0453 | 0.0323 | 0.0154 | 0.0155 | 0.0195
2021-05-06 | A64277 | B | 5 | STB2 | 101 | 37900 | 0.097 | 0.243 | 0.2054 | 0.3087 | 1587 | 1601 | 1553 | 3153 | 58.6 |  |  | 0 | 해제 | 선택 | 미정 | 미정 | 0 | 0 | 0 | 0 | 0 | 0 | 0.097 | 0.0948 | 0.0129 | 0.4096 | 40 | 5300 | 1570 | 0.7446 | 0.2666 | 0.216 | 0.0286 | [6 empty] | 1456 | 25 | 25 | 3 | 0.25 | 111 | 24 | 미정 |  | 2021-05-06 15:10 | 1567 |  | 0 | 0 | 0 | 0 | 0 | 0 | 0.939 | 0.3653 | 0.2755 | 0.0179 | 98600 | 72 | 43 | 165 | 0.0748 | 0.0203 | 0.0142 | 0.0574 | 0.0448 | 0.0117 | 0.0058 | 0.0049
2021-05-06 | B63742 | B | 20 | AE15B36C2 | 104 | 36000 | 0.1199 |  |  | 0.1293 |  | 0 | 1605 | 2665 |  |  |  | 0 | 미정 | 미정 | 미정 | 미정 | 0 | 0 | 0 | 309 | 0 | 0 | 0.1199 | 0.1142 | 0.0089 | 0.1648 | 35 | 6900 | 1639 | 0.2592 | 1.1027 | 0.2336 | 0.0038 | [6 empty] | 1498 | 15 | 16 | 1 | 0.29 | 60 | 21 | 미정 |  | 2021-05-06 15:43 | 1628 |  | 71 | 0 | 0 | 0 | 0 | 0 | 0.3347 | 1.3007 | 0.2809 | 0.0337 | 98000 | 72 | 36 | 165 | 0.0033 | 0.0048 | 0.0284 | 0.0415 | 0.0358 | 0.0138 | 0.0111 | 0.0186
2021-05-06 | A64278 | B | 29 | STB2 | 93 | 34300 | 0.2841 |  |  | 0.2124 |  | 0 | 1546 | 3105 | 48.2 |  |  | 0 | 미정 | 선택 | 미정 | 미정 | 0 | 0 | 0 | 0 | 0 | 0 | 0.2841 | 0.1863 | 0.0041 | 0.0012 | 44 | 5100 | 1566 | 0.8226 | 0.3309 | 0.2157 | 0.0133 | [6 empty] | 1456 | 25 | 25 | 3 | 0.25 | 73 | 30 | 미정 |  | 2021-05-06 16:20 | 1566 |  | 0 | 0 | 0 | 0 | 0 | 0 | 0.9507 | 0.3615 | 0.2623 | 0.01 | 98350 | 84 | 39 | 166 | 0.0608 | 0.0115 | 0.0088 | 0.0501 | 0.0328 | 0.0051 | 0.0036 | 0.0043
2021-05-06 | B63743 | B | 38 | AE15B36C2 | 101 | 36200 | 0.0789 | 0.0283 | 0.0283 | 0.1029 | 1645 | 1645 | 1572 | 2617 |  |  |  | 0 | 미정 | 미정 | 미정 | 미정 | 0 | 0 | 0 | 0 | 0 | 0 | 0.0789 | 0.0919 | 0.0045 | 0.1506 | 42 | 6400 | 1655 | 0.2555 | 1.1478 | 0.2392 | 0.0038 | [6 empty] | 1498 | 15 | 16 | 1 | 0.25 | 71 | 31 | 미정 |  | 2021-05-06 16:43 | 1642 |  | 74 | 0 | 0 | 0 | 0 | 0 | 0.3312 | 1.2839 | 0.2481 | 0.0321 | 97350 | 88 | 40 | 172 | 0.0027 | 0.004 | 0.0277 | 0.0336 | 0.0273 | 0.0114 | 0.0121 | 0.0185
2021-05-06 | B63744 | B | 33 | 25MOCRS4HM | 101 | 36500 | 0.0791 | 0.0237 | 0.0868 | 0.109 | 1654 | 1604 | 1564 | 2655 |  |  |  | 0 | 미정 | 미정 | 미정 | 미정 | 0 | 0 | 0 | 153 | 0 | 0 | 0.0791 | 0.0894 | 0.0041 | 0.0651 | 47 | 8500 | 1678 | 0.1652 | 0.6976 | 0.2159 | 0.0041 | [6 empty] | 1510 | 18 | 20 | 1 | 0.31 | 80 | 29 | 미정 |  | 2021-05-06 17:46 | 1662 |  | 42 | 0 | 0 | 0 | 0 | 0 | 0.2066 | 0.8581 | 0.2529 | 0.0313 | 99400 | 82 | 25 | 143 | 0.0023 | 0.0048 | 0.0257 | 0.0349 | 0.0266 | 0.0107 | 0.0096 | 0.0258
2021-05-06 | A64279 | B | 32 | STB2 | 100 | 39500 | 0.0549 | 0.0691 | 0.0483 | 0.1417 | 1562 | 1602 | 1531 | 3176 | 31.8 |  |  | 0 | 선택 | 미정 | 미정 | 미정 | 0 | 0 | 0 | 0 | 0 | 0 | 0.0549 | 0.0711 | 0.003 | 0.2082 | 45 | 6900 | 1582 | 0.7516 | 0.2769 | 0.2086 | 0.0183 | [6 empty] | 1456 | 25 | 25 | 3 | 0.25 | 87 | 36 | 미정 |  | 2021-05-06 18:32 | 1582 |  | 0 | 0 | 0 | 0 | 0 | 0 | 0.9278 | 0.3657 | 0.2571 | 0.0098 | 99400 | 89 | 28 | 140 | 0.0404 | 0.0108 | 0.0078 | 0.0428 | 0.0406 | 0.0118 | 0.0055 | 0.0064
2021-05-06 | B63745 | B | 30 | 25MOCRS4HM | 101 | 36900 | 0.1782 | 0.0481 | 0.0481 | 0.1357 | 1669 | 1669 | 1597 | 2695 |  |  |  | 0 | 미정 | 미정 | 미정 | 미정 | 0 | 0 | 0 | 201 | 0 | 0 | 0.1782 | 0.1305 | 0.0126 | 0.0498 | 48 | 6700 | 1658 | 0.161 | 0.7071 | 0.2343 | 0.0044 | [6 empty] | 1510 | 18 | 18 | 1 | 0.23 | 76 | 36 | 미정 |  | 2021-05-06 18:48 | 1648 |  | 31 | 0 | 0 | 0 | 0 | 0 | 0.201 | 0.8474 | 0.2681 | 0.0349 | 95200 | 61 | 10 | 126 | 0.0029 | 0.0048 | 0.0298 | 0.0444 | 0.0163 | 0.0093 | 0.009 | 0.0269
2021-05-06 | A64280 | B | 11 | STB2 | 99 | 36800 | 0.0875 | 0.2079 | 0.2079 | 0.2478 | 1626 | 1626 | 1544 | 3063 | 47.9 |  |  | 0 | 선택 | 선택 | 미정 | 미정 | 0 | 0 | 0 | 0 | 0 | 0 | 0.0875 | 0.1228 | 0.0068 | 0.2993 | 44 | 5200 | 1548 | 0.7204 | 0.303 | 0.2187 | 0.0179 | [6 empty] | 1456 | 25 | 25 | 3 | 0.27 | 61 | 29 | 미정 |  | 2021-05-06 19:28 | 1555 |  | 0 | 0 | 0 | 0 | 0 | 0 | 0.9176 | 0.3696 | 0.2572 | 0.0119 | 103600 | 75 | 15 | 129 | 0.0562 | 0.0126 | 0.0103 | 0.0588 | 0.0286 | 0.0068 | 0.0041 | 0.0052
2021-05-06 | B63746 | B | 20 | 25MOCRS4HM | 102 | 36800 | 0.1285 | 0.0253 | 0.0253 | 0.1166 | 1691 | 1691 | 1571 | 2693 |  |  |  | 0 | 미정 | 미정 | 미정 | 미정 | 0 | 0 | 0 | 204 | 0 | 0 | 0.1285 | 0.1455 | 0.0066 | 0.1133 | 43 | 7400 | 1668 | 0.1573 | 0.7225 | 0.2272 | 0.0038 | [6 empty] | 1510 | 18 | 19 | 1 | 0.25 | 70 | 33 | 미정 |  | 2021-05-06 19:43 | 1650 |  | 40 | 0 | 0 | 0 | 0 | 0 | 0.204 | 0.8473 | 0.2587 | 0.0327 | 101000 | 66 | 11 | 119 | 0.0031 | 0.0044 | 0.0278 | 0.0259 | 0.0256 | 0.0111 | 0.0097 | 0.0255
2021-05-06 | A64281 | B | 5 | STB2 | 99 | 36800 | 0.0697 | 0.1007 | 0.1623 | 0.2304 | 1634 | 1617 | 1554 | 2898 | 38.1 |  |  | 0 | 미정 | 미정 | 미정 | 미정 | 0 | 0 | 0 | 0 | 0 | 0 | 0.0697 | 0.1062 | 0.0021 | 0.0009 | 49 | 5100 | 1550 | 0.7731 | 0.3684 | 0.2685 | 0.0144 | [6 empty] | 1456 | 25 | 25 | 3 | 0.25 | 61 | 25 | 미정 |  | 2021-05-06 20:36 | 1564 |  | 0 | 0 | 0 | 0 | 0 | 0 | 0.9437 | 0.3673 | 0.2674 | 0.0109 | 96850 | 71 | 28 | 145 | 0.0494 | 0.0125 | 0.0094 | 0.0483 | 0.0307 | 0.0082 | 0.0036 | 0.004
2021-05-06 | B63747 | B | 38 | 25MOCRS4HM | 100 | 36700 | 0.0976 | 0.0758 | 0.0758 | 0.0942 | 1623 | 1623 | 1554 | 2701 |  |  |  | 0 | 미정 | 미정 | 미정 | 미정 | 0 | 0 | 0 | 203 | 0 | 0 | 0.0976 | 0.1339 | 0.0113 | 0.1474 | 49 | 7800 | 1657 | 0.1452 | 0.6896 | 0.2058 | 0.0037 | [6 empty] | 1510 | 18 | 19 | 1 | 0.27 | 70 | 37 | 미정 |  | 2021-05-06 20:46 | 1649 |  | 40 | 0 | 12 | 0 | 0 | 0 | 0.19 | 0.8392 | 0.2504 | 0.033 | 101150 | 75 | 14 | 122 | 0.0027 | 0.0042 | 0.0293 | 0.0358 | 0.0253 | 0.0093 | 0.0094 | 0.0252
2021-05-06 | B63748 | B | 33 | 25MOCRS4HM | 102 | 37100 | 0.1558 | 0.0897 | 0.0897 | 0.115 | 1649 | 1649 | 1556 | 2673 |  |  |  | 0 | 미정 | 미정 | 미정 | 미정 | 0 | 0 | 0 | 206 | 0 | 0 | 0.1558 | 0.1639 | 0.0111 | 0.0785 | 50 | 7900 | 1655 | 0.1531 | 0.7545 | 0.2227 | 0.0039 | [6 empty] | 1510 | 18 | 19 | 1 | 0.3 | 62 | 37 | 미정 |  | 2021-05-06 21:46 | 1647 |  | 67 | 0 | 0 | 0 | 0 | 0 | 0.197 | 0.8653 | 0.2567 | 0.0358 |  | 517 | 4 | 118 | 0.0039 | 0.0048 | 0.0283 | 0.0393 | 0.0211 | 0.0113 | 0.0103 | 0.0262
2021-05-06 | A64282 | B | 29 | STB2 | 101 | 38300 | 0.0965 | 0.1864 | 0.1837 | 0.3232 | 1579 | 1603 | 1554 | 3050 | 46.8 |  |  | 0 | 해제 | 선택 | 미정 | 미정 | 0 | 0 | 0 | 0 | 0 | 0 | 0.0965 | 0.1471 | 0.0077 | 0.0009 | 41 | 5300 | 1551 | 0.7212 | 0.2694 | 0.1982 | 0.0221 | [6 empty] | 1456 | 25 | 26 | 3 | 0.24 | 60 | 23 | 미정 |  | 2021-05-06 21:44 | 1551 |  | 0 | 24 | 12 | 0 | 0 | 0 | 0.917 | 0.3674 | 0.2685 | 0.0131 | 110000 | 80 | 22 | 125 | 0.0537 | 0.0139 | 0.0103 | 0.0505 | 0.0449 | 0.0127 | 0.0055 | 0.0062
2021-05-06 | A64283 | B | 32 | STB2 | 99 | 37400 | 0.0918 | 0.1354 | 0.1354 | 0.2653 | 1636 | 1636 | 1545 | 3026 | 37 |  |  | 0 | 미정 | 선택 | 미정 | 미정 | 0 | 0 | 0 | 0 | 0 | 0 | 0.0918 | 0.1699 | 0.0037 | 0.0023 | 41 | 4000 | 1552 | 0.8441 | 0.3242 | 0.2364 | 0.0143 | [6 empty] | 1456 | 25 | 25 | 3 | 0.24 | 96 | 27 | 미정 |  | 2021-05-06 22:48 | 1552 |  | 0 | 0 | 0 | 0 | 0 | 0 | 0.9485 | 0.3609 | 0.27 | 0.0111 | 103100 | 75 | 28 | 137 | 0.0451 | 0.0127 | 0.0098 | 0.0492 | 0.0222 | 0.0051 | 0.0037 | 0.0043
2021-05-06 | B63749 | I | 30 | SCM822HI | 97 | 36900 | 0.1 | 0.0425 | 0.0425 | 0.0773 | 1634 | 1634 | 1601 | 2605 | 6.1 |  |  | 0 | 미정 | 미정 | 미정 | 미정 | 0 | 0 | 0 | 0 | 0 | 0 | 0.1 | 0.1493 | 0.0059 | 0.0018 | 48 | 8400 | 1680 | 0.1901 | 0.7023 | 0.1752 | 0.0067 | [6 empty] | 1508 | 25 | 26 | 1 | 0.28 | 71 | 0 | 미정 |  | 2021-05-06 23:01 | 1663 |  | 52 | 0 | 21 | 0 | 0 | 0 | 0.2279 | 0.8315 | 0.2526 | 0.0078 | 97550 | 1659 | 26 | 153 | 0.0098 | 0.0101 | 0.0127 | 0.0294 | 0.0195 | 0.0054 | 0.004 | 0.004
2021-05-06 | B63750 | T | 20 | AE15B38M | 101 | 38500 | 0.0813 | 0.0542 | 0.0542 | 0.1025 | 1560 | 1560 | 1580 | 2836 | 10.9 |  |  | 0 | 미정 | 미정 | 미정 | 미정 | 0 | 0 | 0 | 154 | 0 | 0 | 0.0813 | 0.1107 | 0.0069 | 0.1811 | 43 | 7000 | 1673 | 0.3191 | 0.6841 | 0.2084 | 0.0067 | [6 empty] | 1497 | 20 | 21 | 1 | 0.21 | 86 | 41 | 미정 |  | 2021-05-06 23:58 | 1650 |  | 62 | 0 | 0 | 0 | 0 | 0 | 0.375 | 0.9059 | 0.2641 | 0.0282 | 94400 |  | 21 | 150 | 0.0117 | 0.0071 | 0.0227 | 0.0601 | 0.0225 | 0.0085 | 0.0088 | 0.013
2021-05-06 | A64284 | B | 11 | STB2 | 99 | 37800 | 0.1097 | 0.0896 | 0.1845 | 0.2629 | 1595 | 1582 | 1533 | 3031 | 48.8 |  |  | 0 | 선택 | 미정 | 미정 | 미정 | 0 | 0 | 0 | 0 | 0 | 0 | 0.1097 | 0.1467 | 0.0051 | 0.0136 | 40 | 5500 | 1553 | 0.8045 | 0.2624 | 0.2284 | 0.0244 | [6 empty] | 1456 | 25 | 25 | 3 | 0.24 | 56 | 26 | 미정 |  | 2021-05-06 23:57 | 1553 |  | 0 | 46 | 13 | 0 | 0 | 0 | 0.9599 | 0.3848 | 0.2742 | 0.0169 | 102950 | 75 | 25 | 130 | 0.0585 | 0.0192 | 0.0147 | 0.0522 | 0.0296 | 0.0069 | 0.005 | 0.0058
2021-05-06 | B63751 | T | 38 | AE15B38M | 100 | 36300 | 0.1016 | 0.0376 | 0.1319 | 0.1626 | 1660 | 1635 | 1595 | 2649 | 32.9 |  |  | 0 | 미정 | 미정 | 미정 | 미정 | 0 | 0 | 0 | 153 | 0 | 0 | 0.1016 | 0.14 | 0.0045 | 0.14 | 40 | 5800 | 1637 | 0.342 | 0.7473 | 0.1788 | 0.0127 | [6 empty] | 1497 | 20 | 21 | 1 | 0.23 | 72 | 39 | 미정 |  | 2021-05-07 01:00 | 1649 |  | 82 | 0 | 13 | 0 | 0 | 0 | 0.3678 | 0.901 | 0.2415 | 0.0334 | 97900 | 109 | 44 | 181 | 0.034 | 0.0105 | 0.0279 | 0.0437 | 0.0214 | 0.0094 | 0.0096 | 0.0148
2021-05-06 | A64285 | B | 5 | STB2 | 95 | 36700 | 0.0542 | 0.1315 | 0.1315 | 0.2532 | 1606 | 1606 | 1532 | 2907 | 46 |  |  | 0 | 선택 | 미정 | 미정 | 미정 | 0 | 0 | 0 | 0 | 0 | 0 | 0.0542 | 0.0978 | 0.0025 | 0.0165 | 40 | 5300 | 1564 | 0.7424 | 0.2857 | 0.2638 | 0.0211 | [6 empty] | 1456 | 25 | 25 | 3 | 0.25 | 57 | 25 | 미정 |  | 2021-05-07 01:02 | 1564 |  | 0 | 31 | 0 | 0 | 0 | 0 | 0.94 | 0.3726 | 0.2709 | 0.012 | 90650 | 66 | 20 | 125 | 0.0639 | 0.0133 | 0.0101 | 0.041 | 0.0245 | 0.0051 | 0.0041 | 0.0045
2021-05-06 | B63752 | T | 33 | AE15B38M | 100 | 36600 | 0.0993 | 0.1822 | 0.1822 | 0.1638 | 1577 | 1577 | 1565 | 2620 | 35 |  |  | 0 | 미정 | 미정 | 미정 | 미정 | 0 | 0 | 0 | 155 | 0 | 0 | 0.0993 | 0.1066 | 0.005 | 0.07 | 41 | 7000 | 1655 | 0.3351 | 0.7611 | 0.1835 | 0.0179 | [6 empty] | 1497 | 20 | 21 | 1 | 0.28 | 89 | 45 | 미정 |  | 2021-05-07 01:58 | 1659 |  | 72 | 0 | 0 | 0 | 0 | 0 | 0.378 | 0.9008 | 0.236 | 0.0323 | 97400 |  | 57 | 214 | 0.0379 | 0.013 | 0.0268 | 0.0483 | 0.0318 | 0.0129 | 0.0102 | 0.0141
2021-05-06 | A64286 | B | 29 | STB2 | 80 | 30900 | 0.0601 | 0.2249 | 0.2249 | 0.3099 | 1627 | 1627 | 1538 | 2719 | 54.3 |  |  | 0 | 미정 | 선택 | 미정 | 미정 | 0 | 0 | 0 | 0 | 0 | 0 | 0.0601 | 0.0797 | 0.0062 | 0.1686 | 42 | 4800 | 1563 | 0.8594 | 0.2742 | 0.2409 | 0.024 | [6 empty] | 1456 | 25 | 25 | 3 | 0.25 | 67 | 34 | 미정 |  | 2021-05-07 02:06 | 1563 |  | 0 | 31 | 0 | 0 | 0 | 0 | 0.9343 | 0.3511 | 0.2627 | 0.0115 | 99400 | 69 | 17 | 118 | 0.0677 | 0.0124 | 0.009 | 0.0468 | 0.0273 | 0.0078 | 0.0031 | 0.0038
2021-05-06 | B63753 | I | 32 | SCM415C2 | 106 | 36700 | 0.0721 | 0.0328 | 0.0328 | 0.0825 | 1615 | 1615 | 1566 | 2709 | 5.6 |  |  | 0 | 미정 | 미정 | 미정 | 미정 | 0 | 0 | 0 | 0 | 0 | 0 | 0.0721 | 0.0795 | 0.0032 | 0.077 | 45 | 8500 | 1659 | 0.1427 | 0.5988 | 0.1471 | 0.0072 | [6 empty] | 1516 | 20 | 23 | 1 | 0.27 | 75 | 0 | 미정 |  | 2021-05-07 03:03 | 1669 |  | 30 | 38 | 0 | 0 | 0 | 0 | 0.155 | 0.6952 | 0.2135 | 0.0158 |  | 585 | 18 | 131 | 0.0052 | 0.0111 | 0.0237 | 0.0339 | 0.0312 | 0.0149 | 0.0127 | 0.0149
2021-05-06 | A64287 | B | 6 | STB2 | 99 | 36900 | 0.0526 | 0.1539 | 0.1539 | 0.2523 | 1637 | 1637 | 1553 | 2945 | 42.6 |  |  | 0 | 선택 | 미정 | 미정 | 미정 | 0 | 0 | 0 | 0 | 0 | 0 | 0.0526 | 0.1214 | 0.0022 | 0.0671 | 41 | 4600 | 1552 | 0.8286 | 0.3438 | 0.2307 | 0.0219 | [6 empty] | 1456 | 25 | 25 | 3 | 0.24 | 62 | 28 | 미정 |  | 2021-05-07 03:08 | 1552 |  | 0 | 0 | 0 | 0 | 0 | 0 | 0.9374 | 0.3655 | 0.2625 | 0.0164 | 99100 | 74 | 13 | 108 | 0.055 | 0.0162 | 0.0123 | 0.0467 | 0.0315 | 0.01 | 0.0076 | 0.0063
2021-05-06 | B63754 | T | 20 | AE15B38M | 101 | 37200 | 0.0958 | 0.0955 | 0.0955 | 0.1188 | 1599 | 1599 | 1554 | 2593 | 41.5 |  |  | 0 | 미정 | 미정 | 미정 | 미정 | 0 | 0 | 0 | 155 | 0 | 0 | 0.0958 | 0.167 | 0.0039 | 0.002 | 45 | 7300 | 1643 | 0.3264 | 0.7603 | 0.1727 | 0.0165 | [6 empty] | 1497 | 20 | 21 | 1 | 0.3 | 70 | 43 | 미정 |  | 2021-05-07 04:10 | 1631 |  | 72 | 0 | 8 | 0 | 0 | 0 | 0.379 | 0.9017 | 0.2466 | 0.0322 | 104050 |  | 2 | 111 | 0.0386 | 0.0108 | 0.0288 | 0.0476 | 0.028 | 0.0106 | 0.0098 | 0.0168
2021-05-06 | A64288 | B | 11 | STB2 | 99 | 36700 | 0.0843 | 0.2281 | 0.2281 | 0.3284 | 1629 | 1629 | 1551 | 2998 | 49.2 |  |  | 0 | 미정 | 선택 | 미정 | 미정 | 0 | 0 | 0 | 0 | 0 | 0 | 0.0843 | 0.1219 | 0.0039 | 0.004 | 41 | 4500 | 1550 | 0.8369 | 0.2854 | 0.2271 | 0.0252 | [6 empty] | 1456 | 25 | 25 | 3 | 0.25 | 65 | 32 | 미정 |  | 2021-05-07 04:05 | 1550 |  | 0 | 0 | 0 | 0 | 0 | 0 | 0.967 | 0.3605 | 0.2736 | 0.0179 | 101250 | 81 | 17 | 119 | 0.0612 | 0.0213 | 0.0148 | 0.0475 | 0.0367 | 0.0121 | 0.005 | 0.0057
2021-05-06 | A64289 | B | 5 | STB2 | 101 | 37500 | 0.1497 | 0.1328 | 0.1328 | 0.2637 | 1641 | 1641 | 1552 | 3038 | 40.2 |  |  | 0 | 미정 | 선택 | 미정 | 미정 | 0 | 0 | 0 | 0 | 0 | 0 | 0.1497 | 0.1925 | 0.0051 | 0.0014 | 48 | 5000 | 1544 | 0.7638 | 0.2697 | 0.2322 | 0.0197 | [6 empty] | 1456 | 25 | 25 | 3 | 0.24 | 63 | 28 | 미정 |  | 2021-05-07 05:10 | 1544 |  | 0 | 25 | 0 | 0 | 0 | 0 | 0.9405 | 0.366 | 0.273 | 0.0125 | 100700 | 73 | 23 | 140 | 0.0485 | 0.0134 | 0.0104 | 0.0539 | 0.0388 | 0.0082 | 0.004 | 0.0054
2021-05-06 | B63755 | T | 38 | AE15B38M | 101 | 29000 | 0.0983 | 0.113 | 0.113 | 0.1434 | 1622 | 1622 | 1562 | 2656 | 40.3 |  |  | 0 | 미정 | 미정 | 미정 | 미정 | 0 | 0 | 0 | 153 | 0 | 0 | 0.0983 | 0.1157 | 0.0041 | 0.1647 | 41 | 6100 | 1632 | 0.3315 | 0.7398 | 0.1713 | 0.014 | [6 empty] | 1497 | 20 | 21 | 1 | 0.23 | 73 | 40 | 미정 |  | 2021-05-07 05:08 | 1639 |  | 82 | 0 | 14 | 0 | 0 | 0 | 0.379 | 0.9064 | 0.2349 | 0.0279 | 101000 | 111 | 27 | 155 | 0.038 | 0.012 | 0.0261 | 0.0437 | 0.0222 | 0.0099 | 0.0105 | 0.0141
2021-05-06 | B63756 | T | 32 | AE15B38M | 100 | 36300 | 0.0749 | 0.0751 | 0.0751 | 0.1353 | 1625 | 1625 | 1571 | 2589 | 36.8 |  |  | 0 | 미정 | 미정 | 미정 | 미정 | 0 | 0 | 0 | 154 | 0 | 0 | 0.0749 | 0.0736 | 0.0035 | 0.2283 | 42 | 6100 | 1659 | 0.3232 | 0.729 | 0.1835 | 0.0077 | [6 empty] | 1497 | 20 | 20 | 1 | 0.27 | 71 | 42 | 미정 |  | 2021-05-07 06:08 | 1648 |  | 22 | 0 | 16 | 0 | 0 | 0 | 0.372 | 0.9044 | 0.2517 | 0.0332 | 98000 |  | 48 | 197 | 0.0373 | 0.0208 | 0.0288 | 0.0365 | 0.0204 | 0.0076 | 0.0088 | 0.0128
2021-05-06 | A64290 | B | 29 | STB2 | 101 | 37000 | 0.0651 | 0.1668 | 0.1668 | 0.291 | 1632 | 1632 | 1549 | 2920 | 50.7 |  |  | 0 | 선택 | 미정 | 미정 | 미정 | 0 | 0 | 0 | 0 | 0 | 0 | 0.0651 | 0.097 | 0.0034 | 0.1234 | 40 | 4500 | 1567 | 0.8202 | 0.2955 | 0.2272 | 0.022 | [6 empty] | 1456 | 25 | 25 | 3 | 0.25 | 64 | 26 | 미정 |  | 2021-05-07 06:25 | 1567 |  | 0 | 26 | 0 | 0 | 0 | 0 | 0.962 | 0.3729 | 0.2783 | 0.0133 |  | 77 | 28 | 126 | 0.0636 | 0.015 | 0.011 | 0.0485 | 0.028 | 0.0077 | 0.0045 | 0.0058
2021-05-07 | B63757 | T | 33 | AE15B38M | 100 | 36400 | 0.1094 | 0.038 | 0.038 | 0.0734 | 1643 | 1643 | 1592 | 2585 | 8.1 |  |  | 0 | 미정 | 미정 | 미정 | 미정 | 0 | 0 | 0 | 59 | 0 | 0 | 0.1094 | 0.167 | 0.0046 | 0.0269 | 44 | 6300 | 1662 | 0.3199 | 0.7643 | 0.1913 | 0.0114 | [6 empty] | 1497 | 20 | 20 | 1 | 0.26 | 69 | 37 | 미정 |  | 2021-05-07 07:11 | 1641 |  | 23 | 0 | 0 | 0 | 0 | 0 | 0.366 | 0.913 | 0.2429 | 0.0299 | 102300 |  | 45 | 211 | 0.0095 | 0.0125 | 0.0246 | 0.0383 | 0.0198 | 0.0082 | 0.009 | 0.0127
2021-05-07 | A64291 | B | 6 | STB2 | 101 | 36300 | 0.0614 | 0.1686 | 0.1686 | 0.3421 | 1624 | 1624 | 1533 | 2876 | 51.9 |  |  | 0 | 선택 | 미정 | 미정 | 미정 | 0 | 0 | 0 | 0 | 0 | 0 | 0.0614 | 0.0871 | 0.0024 | 0.2639 | 42 | 5600 | 1556 | 0.867 | 0.3061 | 0.2277 | 0.0291 | [6 empty] | 1456 | 25 | 28 | 3 | 0.25 | 54 | 23 | 미정 |  | 2021-05-07 07:31 | 1556 |  | 0 | 0 | 0 | 0 | 0 | 0 | 0.959 | 0.3677 | 0.2767 | 0.016 | 99350 | 70 | 20 | 122 | 0.0616 | 0.0184 | 0.0135 | 0.0442 | 0.0277 | 0.006 | 0.0036 | 0.005
2021-05-07 | B63758 | T | 20 | AE15B38M | 101 | 37500 | 0.2062 | 0.1135 | 0.0767 | 0.0935 | 1650 | 1641 | 1606 | 2688 | 15.3 |  |  | 0 | 미정 | 미정 | 미정 | 미정 | 0 | 0 | 0 | 50 | 0 | 0 | 0.2062 | 0.1526 | 0.0153 | 0.1164 | 49 | 6400 | 1672 | 0.3244 | 0.7815 | 0.1747 | 0.0103 | 0.254 | 47.966 | 30.464 | 9.035 | 5.308 | 1.574 | 1497 | 20 | 20 | 1 | 0.31 | 80 | 29 | 미정 |  | 2021-05-07 08:29 | 1646 |  | 23 | 0 | 0 | 0 | 0 | 0 | 0.3713 | 0.9154 | 0.2411 | 0.0295 | 100750 | 109.8 | 61 | 235 | 0.0219 | 0.014 | 0.0247 | 0.0484 | 0.0296 | 0.0111 | 0.0102 | 0.0137
2021-05-07 | A64292 | B | 11 | STB2 | 101 | 37400 | 0.2372 | 0.2511 | 0.2511 | 0.2831 | 1612 | 1612 | 1558 | 2886 | 61.5 |  |  | 0 | 미정 | 선택 | 미정 | 미정 | 0 | 0 | 0 | 0 | 0 | 0 | 0.284 | 0.2623 | 0.0088 | 0.1564 | 44 | 5400 | 1551 | 0.8469 | 0.3309 | 0.2229 | 0.0217 | [6 empty] | 1456 | 25 | 26 | 3 | 0.24 | 95 | 34 | 미정 |  | 2021-05-07 08:33 | 1551 |  | 0 | 0 | 0 | 0 | 0 | 0 | 0.957 | 0.3671 | 0.2711 | 0.0133 | 107650 | 78 | 24 | 128 | 0.0704 | 0.0155 | 0.0118 | 0.0542 | 0.0441 | 0.0078 | 0.005 | 0.0065
2021-05-07 | B63759 | I | 38 | SACM1MI2 | 95 | 35100 | 0.1045 | 0.0306 | 0.0741 | 0.1109 | 1694 | 1644 | 1587 | 2620 | 34.6 |  |  | 0 | 미정 | 미정 | 미정 | 미정 | 0 | 0 | 0 | 0 | 0 | 0 | 0.1045 | 0.1538 | 0.0073 | 0.1229 | 69 | 9300 | 1705 | 0.3768 | 0.3961 | 0.2805 | 0.6904 | [6 empty] | 1491 | 20 | 30 | 1 | 0.56 | 104 | 0 | 미정 |  | 2021-05-07 09:58 | 1698 |  | 0 | 0 | 0 | 0 | 0 | 0 | 0.4715 | 0.4357 | 0.3104 | 1.0247 | 89950 | 1051 | 19 | 173 | 0.0876 | 0.8349 | 1.0234 | 0.0341 | 0.0115 | 0.0025 | 0.0023 | 0.0029
2021-05-07 | A64293 | B | 5 | STB2 | 101 | 36700 | 0.1115 | 0.0805 | 0.1577 | 0.2781 | 1683 | 1660 | 1607 | 3207 | 63.1 |  |  | 0 | 미정 | 선택 | 미정 | 미정 | 0 | 0 | 0 | 0 | 0 | 0 | 0.1115 | 0.1466 | 0.0029 | 0.0904 | 43 | 4300 | 1549 | 0.8113 | 0.2959 | 0.2375 | 0.0318 | [6 empty] | 1456 | 25 | 25 | 3 | 0.25 | 59 | 24 | 미정 |  | 2021-05-07 09:35 | 1549 |  | 0 | 0 | 0 | 0 | 0 | 0 | 0.943 | 0.3596 | 0.2777 | 0.0214 | 101050 | 75 | 26 | 136 | 0.0787 | 0.0243 | 0.0184 | 0.0462 | 0.0425 | 0.0061 | 0.0037 | 0.005
2021-05-07 | A64294 | B | 29 | STB2 | 101 | 35800 | 0.0764 | 0.153 | 0.153 | 0.2608 | 1636 | 1636 | 1576 | 2981 | 58.2 |  |  | 0 | 미정 | 선택 | 미정 | 미정 | 0 | 0 | 0 | 0 | 0 | 0 | 0.0764 | 0.1534 | 0.0027 | 0.0637 | 41 | 5300 | 1547 | 0.7831 | 0.322 | 0.2175 | 0.0286 | [6 empty] | 1456 | 25 | 25 | 3 | 0.26 | 57 | 25 | 미정 |  | 2021-05-07 10:40 | 1547 |  | 0 | 0 | 0 | 0 | 0 | 0 | 0.963 | 0.3726 | 0.266 | 0.0144 | 98950 | 93 | 29 | 136 | 0.0757 | 0.0177 | 0.0134 | 0.0509 | 0.0427 | 0.01 | 0.0033 | 0.0044
2021-05-07 | B63760 | I | 32 | SCM415C2 | 106 | 39100 | 0.0637 | 0.0303 | 0.0297 | 0.0939 | 1627 | 1617 | 1600 | 2791 | 47.6 |  |  | 0 | 미정 | 미정 | 미정 | 미정 | 0 | 0 | 0 | 57 | 0 | 0 | 0.0637 | 0.0986 | 0.004 | 0.2407 | 56 | 8400 | 1697 | 0.1368 | 0.579 | 0.1555 | 0.0225 | [6 empty] | 1516 | 20 | 22 | 1 | 0.32 | 84 | 0 | 미정 |  | 2021-05-07 11:07 | 1684 |  | 0 | 51 | 17 | 0 | 0 | 0 | 0.146 | 0.6953 | 0.2128 | 0.0388 | 105450 | 635 | 47 | 211 | 0.0705 | 0.0278 | 0.0378 | 0.0292 | 0.0113 | 0.005 | 0.0061 | 0.0149
2021-05-07 | A64295 | B | 6 | STB3D | 101 | 36600 | 0.0694 | 0.085 | 0.085 | 0.2348 | 1601 | 1601 | 1531 | 2825 |  |  |  | 0 | 미정 | 선택 | 미정 | 미정 | 0 | 0 | 0 | 0 | 0 | 0 | 0.0694 | 0.1218 | 0.0029 | 0.3892 | 50 | 7900 | 1586 | 0.8068 | 0.8449 | 0.4332 | 0.0068 | [6 empty] | 1451 | 25 | 25 | 3 | 0.26 | 88 | 38 | 미정 |  | 2021-05-07 12:04 | 1586 |  | 0 | 38 | 23 | 0 | 0 | 0 | 0.931 | 1.0298 | 0.5379 | 0.0088 | 103200 | 70 | 22 | 131 | 0.0026 | 0.0097 | 0.0079 | 0.0447 | 0.0357 | 0.0084 | 0.0044 | 0.0048
2021-05-07 | B63761 | B | 33 | 20MNCRS5HM7 | 101 | 37100 | 0.0934 | 0.0202 | 0.0329 | 0.0682 | 1691 | 1628 | 1594 | 2565 | 1.1 |  |  | 0 | 미정 | 미정 | 미정 | 미정 | 0 | 0 | 0 | 158 | 0 | 0 | 0.0934 | 0.1127 | 0.004 | 0.1 | 53 | 7700 | 1672 | 0.1423 | 1.0335 | 0.0278 | 0.0024 | [6 empty] | 1507 | 18 | 20 | 1 | 0.21 | 84 | 37 | 미정 |  | 2021-05-07 12:14 | 1661 |  | 30 | 0 | 41 | 0 | 0 | 0 | 0.201 | 1.294 | 0.1038 | 0.0309 | 100800 | 76 | 9 | 124 | 0.0015 | 0.0022 | 0.0277 | 0.0291 | 0.0304 | 0.0295 | 0.0308 | 0.0378
2021-05-07 | A64296 | B | 11 | STB3D | 101 | 36600 | 0.0816 | 0.1986 | 0.1986 | 0.261 | 1616 | 1616 | 1552 | 2882 |  |  |  | 0 | 미정 | 선택 | 미정 | 미정 | 0 | 0 | 0 | 0 | 0 | 0 | 0.0816 | 0.1912 | 0.0029 | 0.1451 | 47 | 6500 | 1556 | 0.8818 | 0.8209 | 0.4114 | 0.007 | [6 empty] | 1451 | 25 | 25 | 3 | 0.25 | 72 | 35 | 미정 |  | 2021-05-07 12:59 | 1556 |  | 0 | 31 | 53 | 0 | 0 | 0 | 0.933 | 1.0455 | 0.5327 | 0.0092 | 102100 | 74 | 25 | 137 | 0.0012 | 0.0096 | 0.0076 | 0.0503 | 0.0484 | 0.012 | 0.0036 | 0.0043
2021-05-07 | B63762 | B | 20 | 20MNCRS5HM7 | 101 | 36900 | 0.092 | 0.0308 | 0.0449 | 0.0961 | 1650 | 1593 | 1563 | 2564 |  |  |  | 0 | 미정 | 미정 | 미정 | 미정 | 0 | 0 | 0 | 99 | 0 | 0 | 0.092 | 0.1078 | 0.0039 | 0.3634 | 44 | 6900 | 1634 | 0.1548 | 1.0511 | 0.0359 | 0.0042 | [6 empty] | 1507 | 18 | 18 | 1 | 0.23 | 61 | 29 | 미정 |  | 2021-05-07 13:21 | 1627 |  | 81 | 0 | 47 | 0 | 0 | 0 | 0.205 | 1.3407 | 0.096 | 0.0285 | 102600 | 77 | 8 | 114 | 0.0194 | 0.0024 | 0.0259 | 0.0332 | 0.0321 | 0.0259 | 0.025 | 0.0369
2021-05-07 | A64297 | B | 5 | STB3D | 100 | 38400 | 0.4106 | 0.2639 | 0.1713 | 0.218 | 1620 | 1633 | 1567 | 2976 |  |  |  | 0 | 미정 | 선택 | 미정 | 미정 | 0 | 0 | 0 | 0 | 0 | 0 | 0.2868 | 0.2606 | 0.0045 | 0.0017 | 48 | 6100 | 1549 | 0.8149 | 0.8494 | 0.4348 | 0.008 | [6 empty] | 1451 | 25 | 25 | 3 | 0.24 | 62 | 29 | 미정 |  | 2021-05-07 14:01 | 1555 |  | 0 | 79 | 24 | 0 | 0 | 0 | 0.928 | 1.0385 | 0.5145 | 0.0101 | 103200 | 75 | 27 | 143 | 0.0012 | 0.011 | 0.009 | 0.0458 | 0.0405 | 0.0096 | 0.0039 | 0.0038
2021-05-07 | B63763 | B | 38 | 20MNCRS5HM7 | 101 | 36800 | 0.0892 | 0.0658 | 0.0658 | 0.13 | 1638 | 1638 | 1518 | 2613 |  |  |  | 0 | 미정 | 미정 | 미정 | 미정 | 0 | 0 | 0 | 0 | 0 | 0 | 0.0892 | 0.1176 | 0.0039 | 0.0821 | 47 | 9100 | 1661 | 0.172 | 0.9786 | 0.0731 | 0.0024 | [6 empty] | 1507 | 18 | 19 | 1 | 0.23 | 65 | 33 | 미정 |  | 2021-05-07 14:30 | 1657 |  | 70 | 0 | 16 | 0 | 0 | 0 | 0.2012 | 1.2769 | 0.1018 | 0.032 | 93600 | 74 | 10 | 118 | 0.0036 | 0.003 | 0.0272 | 0.0456 | 0.0456 | 0.024 | 0.0177 | 0.0355
2021-05-07 | A64298 | B | 29 | STB3D | 85 | 31500 | 0.0515 | 0.1546 | 0.1546 | 0.314 | 1647 | 1647 | 1541 | 2711 |  |  |  | 0 | 선택 | 선택 | 미정 | 미정 | 0 | 0 | 0 | 0 | 0 | 0 | 0.0515 | 0.16 | 0.0029 | 0.2901 | 41 | 4900 | 1564 | 0.789 | 0.8762 | 0.4566 | 0.0076 | [6 empty] | 1451 | 25 | 25 | 3 | 0.24 | 64 | 25 | 미정 |  | 2021-05-07 14:57 | 1558 |  | 0 | 43 | 0 | 0 | 0 | 0 | 0.934 | 1.0508 | 0.5336 | 0.0086 | 96400 | 70 | 33 | 151 | 0.0021 | 0.0092 | 0.0075 | 0.0436 | 0.0364 | 0.0044 | 0.0034 | 0.0034
2021-05-07 | B63764 | B | 16 | 20MNCRS5HM7 | 101 | 37300 | 0.0777 | 0.0957 | 0.0957 | 0.104 | 1621 | 1621 | 1556 | 2666 |  |  |  | 0 | 미정 | 미정 | 미정 | 미정 | 0 | 0 | 0 | 164 | 0 | 0 | 0.0777 | 0.0828 | 0.0036 | 0.4274 | 44 | 8600 | 1660 | 0.1654 | 1.0834 | 0.1185 | 0.0032 | [6 empty] | 1507 | 18 | 18 | 1 | 0.23 | 79 | 32 | 미정 |  | 2021-05-07 15:24 | 1665 |  | 100 | 0 | 0 | 0 | 0 | 0 | 0.2036 | 1.2879 | 0.1157 | 0.0282 | 103300 | 78 | 19 | 133 | 0.0024 | 0.0032 | 0.026 | 0.0353 | 0.0136 | 0.011 | 0.0097 | 0.0325
2021-05-07 | A64299 | B | 32 | STB3D | 101 | 37900 | 0.1528 | 0.1117 | 0.089 | 0.1887 | 1609 | 1636 | 1545 | 3220 |  |  |  | 0 | 선택 | 미정 | 미정 | 미정 | 0 | 0 | 0 | 0 | 0 | 0 | 0.1528 | 0.1408 | 0.0074 | 0.1247 | 41 | 5300 | 1552 | 0.7752 | 0.8892 | 0.4728 | 0.0067 | [6 empty] | 1451 | 25 | 25 | 3 | 0.25 | 64 | 27 | 미정 |  | 2021-05-07 16:13 | 1553 |  | 0 | 51 | 0 | 0 | 0 | 0 | 0.949 | 1.0354 | 0.5365 | 0.0077 | 95900 | 70 | 21 | 122 | 0.0044 | 0.0075 | 0.0065 | 0.0536 | 0.0145 | 0.0055 | 0.0045 | 0.0045
2021-05-07 | B63765 | B | 33 | 20MNCRS5HM7 | 100 | 37000 | 0.0764 | 0.0333 | 0.0333 | 0.0645 | 1664 | 1664 | 1576 | 2715 |  |  |  | 0 | 미정 | 미정 | 미정 | 미정 | 0 | 0 | 0 | 151 | 0 | 0 | 0.0764 | 0.0899 | 0.0046 | 0.1478 | 44 | 7000 | 1652 | 0.165 | 1.1217 | 0.0845 | 0.0025 | [6 empty] | 1507 | 18 | 19 | 1 | 0.19 | 61 | 23 | 미정 |  | 2021-05-07 16:27 | 1642 |  | 111 | 0 | 32 | 0 | 0 | 0 | 0.202 | 1.2978 | 0.1135 | 0.0293 | 94050 | 73 | 26 | 147 | 0.0023 | 0.0026 | 0.0254 | 0.0284 | 0.0263 | 0.0165 | 0.0146 | 0.0384
2021-05-07 | A64300 | B | 11 | P-STB3D | 101 | 36000 | 0.0469 | 0.1858 | 0.1858 | 0.362 | 1657 | 1657 | 1533 | 3051 |  |  |  | 0 | 선택 | 미정 | 미정 | 미정 | 0 | 0 | 0 | 0 | 0 | 0 | 0.0469 | 0.0454 | 0.0085 | 0.2279 | 42 | 6100 | 1562 | 0.795 | 1.0142 | 0.5829 | 0.0077 | 0.192 | 52.785 | 18.475 | 14.275 | 3.697 | 2.857 | 1450 | 30 | 25 | 3 | 0.25 | 65 | 30 | 미정 |  | 2021-05-07 17:11 | 1554 |  | 0 | 48 | 11 | 0 | 0 | 0 | 0.937 | 1.1529 | 0.6551 | 0.009 | 103800 | 75 | 19 | 123 | 0.003 | 0.0095 | 0.0081 | 0.0461 | 0.0207 | 0.0079 | 0.0052 | 0.0043
2021-05-07 | B63766 | B | 20 | 20MNCRS5HM7 | 102 | 37100 | 0.0849 | 0.0411 | 0.0411 | 0.0876 | 1647 | 1647 | 1566 | 2707 |  |  |  | 0 | 미정 | 미정 | 미정 | 미정 | 0 | 0 | 0 | 156 | 0 | 0 | 0.0849 | 0.1259 | 0.0045 | 0.0449 | 50 | 8800 | 1660 | 0.1793 | 1.0611 | 0.066 | 0.0025 | [6 empty] | 1507 | 18 | 19 | 1 | 0.24 | 69 | 26 | 미정 |  | 2021-05-07 17:30 | 1658 |  | 111 | 0 | 0 | 0 | 0 | 0 | 0.2004 | 1.3065 | 0.0923 | 0.0293 | 98350 | 73 | 25 | 153 | 0.0023 | 0.0028 | 0.0255 | 0.0464 | 0.0377 | 0.0195 | 0.018 | 0.0349
2021-05-07 | A64301 | B | 5 | P-STB3D | 101 | 36000 | 0.0687 | 0.1955 | 0.1955 | 0.2694 | 1595 | 1595 | 1530 | 3178 |  |  |  | 0 | 선택 | 미정 | 미정 | 미정 | 0 | 0 | 0 | 0 | 0 | 0 | 0.0687 | 0.0771 | 0.0021 | 0.0863 | 42 | 5300 | 1554 | 0.7217 | 0.9585 | 0.5569 | 0.0081 | 0.135 | 51.275 | 18.28 | 15.22 | 3.368 | 2.804 | 1450 | 30 | 26 | 3 | 0.25 | 59 | 25 | 미정 |  | 2021-05-07 18:10 | 1559 |  | 0 | 60 | 16 | 0 | 0 | 0 | 0.917 | 1.1533 | 0.6458 | 0.009 | 93500 | 69 | 23 | 133 | 0.0043 | 0.0098 | 0.008 | 0.0437 | 0.0126 | 0.0047 | 0.0042 | 0.0039
2021-05-07 | B63767 | B | 38 | 20MNCRS5HM7 | 101 | 36500 | 0.0761 | 0.0245 | 0.0536 | 0.0979 | 1654 | 1630 | 1570 | 2642 |  |  |  | 0 | 미정 | 미정 | 미정 | 미정 | 0 | 0 | 0 | 151 | 0 | 0 | 0.0761 | 0.1104 | 0.0037 | 0.0575 | 48 | 8200 | 1652 | 0.1625 | 1.0644 | 0.0832 | 0.0023 | [6 empty] | 1507 | 18 | 19 | 1 | 0.3 | 72 | 27 | 미정 |  | 2021-05-07 18:28 | 1648 |  | 110 | 0 | 27 | 0 | 0 | 0 | 0.1964 | 1.2821 | 0.1044 | 0.0284 | 99150 | 70 | 29 | 160 | 0.0028 | 0.0024 | 0.0239 | 0.0354 | 0.0323 | 0.0241 | 0.0197 | 0.0347
2021-05-07 | A64302 | B | 16 | P-STB3D | 101 | 36500 | 0.084 | 0.111 | 0.1511 | 0.2634 | 1629 | 1613 | 1533 | 3110 |  |  |  | 0 | 선택 | 미정 | 미정 | 미정 | 0 | 0 | 0 | 0 | 0 | 0 | 0.084 | 0.0895 | 0.0033 | 0.2682 | 41 | 5100 | 1551 | 0.7567 | 0.9437 | 0.5547 | 0.0067 | 0.358 | 49.069 | 16.616 | 17.226 | 2.848 | 2.953 | 1450 | 30 | 25 | 3 | 0.25 | 61 | 26 | 미정 |  | 2021-05-07 19:15 | 1551 |  | 0 | 63 | 11 | 0 | 0 | 0 | 0.915 | 1.1574 | 0.6587 | 0.0072 | 97650 | 70 | 14 | 117 | 0.0038 | 0.0077 | 0.0059 | 0.0436 | 0.0177 | 0.0065 | 0.0055 | 0.0057
2021-05-07 | B63768 | B | 29 | 20MNCRS5HM7 | 101 | 36900 | 0.0789 | 0.0655 | 0.0655 | 0.1024 | 1646 | 1646 | 1543 | 2636 |  |  |  | 0 | 미정 | 미정 | 미정 | 미정 | 0 | 0 | 0 | 153 | 0 | 0 | 0.0789 | 0.1339 | 0.0116 | 0.1482 | 47 | 8800 | 1649 | 0.1637 | 1.104 | 0.082 | 0.0027 | [6 empty] | 1507 | 18 | 18 | 1 | 0.25 | 67 | 26 | 미정 |  | 2021-05-07 19:27 | 1640 |  | 51 | 43 | 0 | 0 | 0 | 0 | 0.206 | 1.3134 | 0.098 | 0.0288 | 98800 | 85 | 26 | 159 | 0.0076 | 0.0032 | 0.0244 | 0.0453 | 0.0369 | 0.0181 | 0.0139 | 0.0351
2021-05-07 | A64303 | B | 32 | P-STB3D | 96 | 37300 | 0.0721 | 0.2714 | 0.1509 | 0.2617 | 1568 | 1608 | 1558 | 3107 |  |  |  | 0 | 해제 | 선택 | 미정 | 미정 | 0 | 0 | 0 | 0 | 0 | 0 | 0.0721 | 0.1167 | 0.0052 | 0.0014 | 46 | 5300 | 1546 | 0.8009 | 0.9112 | 0.4637 | 0.0056 | 0.124 | 51.582 | 16.478 | 17.426 | 2.96 | 3.13 | 1450 | 30 | 25 | 3 | 0.25 | 66 | 27 | 미정 |  | 2021-05-07 20:28 | 1546 |  | 0 | 54 | 44 | 0 | 0 | 0 | 0.9242 | 1.1803 | 0.676 | 0.0074 | 109650 | 80 | 11 | 108 | 0.002 | 0.0069 | 0.0063 | 0.0535 | 0.0361 | 0.0096 | 0.0068 | 0.006
2021-05-07 | B63769 | B | 33 | SCM415 | 101 | 36500 | 0.1169 | 0.0416 | 0.0416 | 0.0634 | 1679 | 1679 | 1585 | 2644 | 5.1 |  |  | 0 | 미정 | 미정 | 미정 | 미정 | 0 | 0 | 0 | 0 | 0 | 0 | 0.1169 | 0.1558 | 0.0166 | 0.222 | 47 | 8300 | 1686 | 0.1201 | 0.5757 | 0.1636 | 0.0069 | [6 empty] | 1516 | 15 | 21 | 1 | 0.25 | 87 | 30 | 미정 |  | 2021-05-07 20:33 | 1672 |  | 22 | 0 | 0 | 0 | 0 | 0 | 0.143 | 0.6772 | 0.2163 | 0.0179 | 98800 | 89 | 54 | 205 | 0.0076 | 0.0104 | 0.0212 | 0.0442 | 0.0289 | 0.0121 | 0.0091 | 0.014
2021-05-07 | A64304 | B | 11 | P-STB3D | 97 | 37500 | 0.1177 | 0.1633 | 0.1439 | 0.2326 | 1604 | 1621 | 1570 | 3034 |  |  |  | 0 | 미정 | 선택 | 미정 | 미정 | 0 | 0 | 0 | 0 | 0 | 0 | 0.1177 | 0.1523 | 0.0114 | 0.0211 | 41 | 5300 | 1564 | 0.7867 | 0.9634 | 0.5532 | 0.0071 | 0.178 | 51.629 | 16.652 | 16.502 | 3.128 | 3.1 | 1450 | 30 | 25 | 3 | 0.27 | 73 | 33 | 미정 |  | 2021-05-07 21:22 | 1564 |  | 0 | 32 | 28 | 0 | 0 | 0 | 0.941 | 1.1631 | 0.6787 | 0.0081 | 105600 | 75 | 29 | 136 | 0.0016 | 0.0085 | 0.0072 | 0.0529 | 0.0405 | 0.0063 | 0.0044 | 0.0043
2021-05-07 | B63770 | B | 20 | SCM415 | 101 | 38000 | 0.0757 | 0.0706 | 0.0337 | 0.0694 | 1579 | 1627 | 1567 | 2767 | 9.3 |  |  | 0 | 미정 | 미정 | 미정 | 미정 | 0 | 0 | 0 | 0 | 0 | 0 | 0.0757 | 0.1081 | 0.006 | 0.0027 | 41 | 7200 | 1648 | 0.1288 | 0.5689 | 0.1832 | 0.009 | [6 empty] | 1516 | 15 | 25 | 1 | 0.24 | 60 | 17 | 미정 |  | 2021-05-07 21:39 | 1652 |  | 20 | 0 | 0 | 0 | 0 | 0 | 0.143 | 0.6767 | 0.2297 | 0.0115 | 96900 | 64 | 44 | 178 | 0.0141 | 0.0079 | 0.02 | 0.0476 | 0.0297 | 0.011 | 0.0083 | 0.013
2021-05-07 | A64305 | B | 5 | P-STB3D | 97 | 36000 | 0.0329 | 0.1906 | 0.1906 | 0.2867 | 1635 | 1635 | 1552 | 2972 |  |  |  | 0 | 선택 | 미정 | 미정 | 미정 | 0 | 0 | 0 | 0 | 0 | 0 | 0.0329 | 0.0399 | 0.0031 | 0.0091 | 42 | 4800 | 1543 | 0.7796 | 0.9525 | 0.5863 | 0.0073 | 0.148 | 50.295 | 16.897 | 18.206 | 2.762 | 2.976 | 1450 | 30 | 25 | 3 | 0.27 | 58 | 22 | 미정 |  | 2021-05-07 22:25 | 1543 |  | 0 | 44 | 36 | 0 | 0 | 0 | 0.9145 | 1.1561 | 0.6639 | 0.0078 |  | 75 | 26 | 136 | 0.0032 | 0.0078 | 0.0065 | 0.0342 | 0.0212 | 0.0073 | 0.0053 | 0.0053
2021-05-07 | B63771 | B | 38 | SCM415C1 | 101 | 36800 | 0.1017 | 0.0518 | 0.0518 | 0.1007 | 1611 | 1611 | 1543 | 2642 | 13.3 |  |  | 0 | 미정 | 미정 | 미정 | 미정 | 0 | 0 | 0 | 0 | 0 | 0 | 0.1017 | 0.1392 | 0.0053 | 0.1586 | 43 | 7200 | 1638 | 0.1217 | 0.6561 | 0.1845 | 0.0161 | [6 empty] | 1516 | 15 | 19 | 1 | 0.32 | 62 | 18 | 미정 |  | 2021-05-07 22:41 | 1641 |  | 14 | 0 | 0 | 0 | 0 | 0 | 0.1457 | 0.6965 | 0.2313 | 0.0199 | 95900 | 76 | 38 | 168 | 0.0194 | 0.0146 | 0.0233 | 0.0513 | 0.0151 | 0.0082 | 0.0076 | 0.0148
2021-05-07 | A64306 | B | 16 | P-STB3D | 101 | 36800 | 0.0535 | 0.1785 | 0.1785 | 0.2319 | 1635 | 1635 | 1564 | 3006 |  |  |  | 0 | 선택 | 미정 | 미정 | 미정 | 0 | 0 | 0 | 0 | 0 | 0 | 0.0535 | 0.0829 | 0.004 | 0.2127 | 42 | 4900 | 1550 | 0.8098 | 0.8614 | 0.5558 | 0.0077 | 0.145 | 51.136 | 17.635 | 17.771 | 2.877 | 2.899 | 1450 | 30 | 25 | 3 | 0.26 | 60 | 21 | 미정 |  | 2021-05-07 23:34 | 1550 |  | 0 | 101 | 32 | 0 | 0 | 0 | 0.921 | 1.1275 | 0.6626 | 0.0075 | 104950 | 76 | 26 | 134 | 0.0035 | 0.0082 | 0.006 | 0.0401 | 0.0183 | 0.005 | 0.0046 | 0.005
2021-05-07 | B63772 | B | 29 | SCM415C1 | 103 | 40000 | 0.0839 | 0.0861 | 0.1063 | 0.0991 | 1583 | 1610 | 1574 | 2846 | 18.7 |  |  | 0 | 미정 | 미정 | 미정 | 미정 | 0 | 0 | 0 | 0 | 0 | 0 | 0.0839 | 0.1337 | 0.0034 | 0.252 | 38 | 5700 | 1651 | 0.1227 | 0.6526 | 0.1536 | 0.0129 | [6 empty] | 1516 | 15 | 22 | 1 | 0.32 | 64 | 24 | 미정 |  | 2021-05-08 00:01 | 1646 |  | 12 | 0 | 0 | 0 | 0 | 0 | 0.1474 | 0.6938 | 0.2381 | 0.0188 | 101700 | 78 | 25 | 137 | 0.0275 | 0.0149 | 0.0223 | 0.0385 | 0.0145 | 0.0069 | 0.0067 | 0.0149
2021-05-07 | A64307 | B | 32 | P-STB3D | 87 | 33700 | 0.0826 | 0.0801 | 0.1946 | 0.3097 | 1671 | 1648 | 1533 | 2839 | 49.9 |  |  | 0 | 선택 | 미정 | 미정 | 미정 | 0 | 0 | 0 | 0 | 0 | 0 | 0.0826 | 0.1302 | 0.0032 | 0.0864 | 41 | 4100 | 1553 | 0.934 | 1.0703 | 0.5984 | 0.0093 | 0.136 | 50.307 | 18.468 | 16.594 | 3.031 | 2.724 | 1450 | 30 | 25 | 3 | 0.25 | 69 | 30 | 미정 |  | 2021-05-08 00:39 | 1553 |  | 0 | 12 | 35 | 0 | 0 | 0 | 0.95 | 1.155 | 0.6636 | 0.0092 | 103000 | 75 | 24 | 131 | 0.0144 | 0.0093 | 0.0077 | 0.0491 | 0.0161 | 0.0048 | 0.0046 | 0.0049
2021-05-07 | B63773 | B | 33 | SCM415 | 101 | 37200 | 0.088 | 0.0306 | 0.0306 | 0.0667 | 1678 | 1678 | 1610 | 2637 | 14 |  |  | 0 | 미정 | 미정 | 미정 | 미정 | 0 | 0 | 0 | 0 | 0 | 0 | 0.088 | 0.121 | 0.0088 | 0.0531 | 40 | 4700 | 1630 | 0.1274 | 0.6078 | 0.1587 | 0.0219 | [6 empty] | 1516 | 15 | 17 | 1 | 0.31 | 64 | 19 | 미정 |  | 2021-05-08 01:03 | 1635 |  | 27 | 0 | 0 | 0 | 0 | 0 | 0.1498 | 0.684 | 0.2046 | 0.0301 | 99700 | 81 | 38 | 157 | 0.0213 | 0.0197 | 0.0269 | 0.0409 | 0.0272 | 0.015 | 0.0132 | 0.0146
2021-05-07 | A64308 | B | 11 | P-STB3D | 97 | 35700 | 0.1059 | 0.1831 | 0.1831 | 0.2396 | 1631 | 1631 | 1557 | 2846 | 26.3 |  |  | 0 | 선택 | 미정 | 미정 | 미정 | 0 | 0 | 0 | 0 | 0 | 0 | 0.1059 | 0.1271 | 0.0024 | 0.002 | 46 | 5100 | 1544 | 0.8517 | 1.0802 | 0.5635 | 0.0071 | 0.164 | 51.147 | 17.984 | 17.606 | 2.905 | 2.844 | 1450 | 30 | 25 | 3 | 0.26 | 64 | 31 | 미정 |  | 2021-05-08 01:51 | 1544 |  | 0 | 48 | 31 | 0 | 0 | 0 | 0.9345 | 1.1503 | 0.6666 | 0.0081 | 102800 | 74 | 20 | 126 | 0.0066 | 0.0078 | 0.0066 | 0.0402 | 0.0235 | 0.0061 | 0.0052 | 0.005
2021-05-07 | B63774 | B | 20 | SCM415 | 100 | 37000 | 0.0869 | 0.0308 | 0.0916 | 0.0809 | 1649 | 1607 | 1582 | 2589 | 17.3 |  |  | 0 | 미정 | 미정 | 미정 | 미정 | 0 | 0 | 0 | 0 | 0 | 0 | 0.0869 | 0.1069 | 0.0055 | 0.1815 | 50 | 6100 | 1632 | 0.1277 | 0.665 | 0.15 | 0.0185 | [6 empty] | 1516 | 15 | 19 | 1 | 0.3 | 61 | 17 | 미정 |  | 2021-05-08 02:11 | 1636 |  | 32 | 0 | 0 | 0 | 0 | 0 | 0.1504 | 0.6915 | 0.2081 | 0.0198 | 98250 | 73 | 102 | 299 | 0.0273 | 0.016 | 0.0191 | 0.0455 | 0.0312 | 0.0155 | 0.013 | 0.0113
2021-05-07 | A64309 | B | 5 | P-STB3D | 97 | 35300 | 0.0764 | 0.1699 | 0.1699 | 0.2154 | 1633 | 1633 | 1533 | 2876 | 25.8 |  |  | 0 | 선택 | 미정 | 미정 | 미정 | 0 | 0 | 0 | 0 | 0 | 0 | 0.0764 | 0.0947 | 0.0032 | 0.2009 | 46 | 4800 | 1545 | 0.8055 | 1.0828 | 0.6071 | 0.0091 | 0.157 | 50.245 | 18.243 | 17.169 | 2.926 | 2.754 | 1450 | 30 | 25 | 3 | 0.26 | 62 | 26 | 미정 |  | 2021-05-08 02:56 | 1545 |  | 0 | 58 | 25 | 0 | 0 | 0 | 0.9245 | 1.1446 | 0.6481 | 0.0082 | 100250 | 73 | 20 | 126 | 0.0069 | 0.0089 | 0.0072 | 0.0459 | 0.0193 | 0.0057 | 0.0053 | 0.0055
2021-05-07 | B63775 | B | 38 | SCM415 | 101 | 36800 | 0.098 | 0.0349 | 0.0349 | 0.0808 | 1596 | 1596 | 1549 | 2654 | 32.2 |  |  | 0 | 미정 | 미정 | 미정 | 미정 | 0 | 0 | 0 | 0 | 0 | 0 | 0.098 | 0.1485 | 0.0063 | 0.2316 | 40 | 6700 | 1633 | 0.1371 | 0.6252 | 0.1512 | 0.0263 | [6 empty] | 1516 | 15 | 18 | 1 | 0.28 | 64 | 19 | 미정 |  | 2021-05-08 03:27 | 1631 |  | 17 | 0 | 0 | 0 | 0 | 0 | 0.1462 | 0.6827 | 0.2073 | 0.0235 | 95800 | 69 | 39 | 158 | 0.0525 | 0.0201 | 0.0237 | 0.0433 | 0.0303 | 0.018 | 0.0155 | 0.0133
2021-05-07 | A64310 | B | 16 | P-STB3D | 97 | 35300 | 0.066 | 0.1653 | 0.1653 | 0.2267 | 1603 | 1603 | 1530 | 2858 | 34.2 |  |  | 0 | 선택 | 미정 | 미정 | 미정 | 0 | 0 | 0 | 0 | 0 | 0 | 0.066 | 0.0984 | 0.0036 | 0.7913 | 46 | 5700 | 1547 | 0.8061 | 1.0735 | 0.5666 | 0.0085 | 0.108 | 51.742 | 18.682 | 16.967 | 3.049 | 2.769 | 1450 | 30 | 25 | 3 | 0.26 | 61 | 25 | 미정 |  | 2021-05-08 03:59 | 1547 |  | 0 | 39 | 37 | 0 | 0 | 0 | 0.9303 | 1.1582 | 0.6449 | 0.0097 |  | 78 | 22 | 126 | 0.0094 | 0.0113 | 0.0079 | 0.0419 | 0.0232 | 0.0066 | 0.005 | 0.0049
2021-05-07 | B63776 | B | 29 | SCM415 | 101 | 38200 | 0.089 | 0.0361 | 0.0361 | 0.0969 | 1607 | 1607 | 1562 | 2682 | 25 |  |  | 0 | 미정 | 미정 | 미정 | 미정 | 0 | 0 | 0 | 0 | 0 | 0 | 0.089 | 0.0901 | 0.0173 | 0.1823 | 37 | 6100 | 1632 | 0.1284 | 0.6353 | 0.1852 | 0.0235 | [6 empty] | 1516 | 15 | 19 | 1 | 0.27 | 57 | 14 | 미정 |  | 2021-05-08 04:32 | 1635 |  | 13 | 0 | 0 | 0 | 0 | 0 | 0.158 | 0.6815 | 0.2255 | 0.0209 | 94100 | 70 | 27 | 132 | 0.04 | 0.0167 | 0.021 | 0.0378 | 0.0263 | 0.0143 | 0.0129 | 0.0108
2021-05-07 | A64311 | B | 32 | SCR420HCS | 97 | 35800 | 0.0758 | 0.0434 | 0.0434 | 0.1138 | 1658 | 1658 | 1592 | 3011 | 19.6 |  |  | 0 | 선택 | 미정 | 미정 | 미정 | 0 | 0 | 0 | 0 | 0 | 0 | 0.0758 | 0.1226 | 0.0054 | 0.1589 | 41 | 5800 | 1651 | 0.1594 | 0.7049 | 0.1813 | 0.0119 | [6 empty] | 1511 | 16 | 20 | 3 | 0.28 | 91 | 28 | 미정 |  | 2021-05-08 04:59 | 1648 |  | 0 | 55 | 0 | 0 | 0 | 0 | 0.19 | 0.8276 | 0.2422 | 0.0251 |  | 86 | 48 | 170 | 0.03 | 0.0154 | 0.0227 | 0.0513 | 0.0376 | 0.0155 | 0.0115 | 0.0235
2021-05-07 | B63777 | B | 33 | SCM415 | 101 | 36200 | 0.0795 | 0.0318 | 0.0318 | 0.0944 | 1617 | 1617 | 1557 | 2706 | 38.2 |  |  | 0 | 미정 | 미정 | 미정 | 미정 | 0 | 0 | 0 | 0 | 0 | 0 | 0.0795 | 0.087 | 0.0049 | 0.0064 | 34 | 6300 | 1642 | 0.1294 | 0.6057 | 0.139 | 0.0477 | [6 empty] | 1516 | 15 | 15 | 1 | 0.2 | 64 | 25 | 미정 |  | 2021-05-08 05:25 | 1637 |  | 0 | 0 | 15 | 0 | 0 | 0 | 0.156 | 0.6764 | 0.1994 | 0.0228 | 98150 | 84 | 34 | 144 | 0.0599 | 0.0433 | 0.0277 | 0.0385 | 0.0269 | 0.0257 | 0.0239 | 0.0177
2021-05-07 | A64312 | B | 11 | SCR420HCS | 101 | 36100 | 0.0559 | 0.0398 | 0.0398 | 0.0904 | 1673 | 1673 | 1603 | 3018 | 13.2 |  |  | 0 | 선택 | 미정 | 미정 | 미정 | 0 | 0 | 0 | 0 | 0 | 0 | 0.0559 | 0.0647 | 0.0029 | 0.0822 | 44 | 4900 | 1622 | 0.1656 | 0.709 | 0.1873 | 0.01 | [6 empty] | 1511 | 16 | 18 | 3 | 0.26 | 77 | 32 | 미정 |  | 2021-05-08 06:07 | 1622 |  | 0 | 22 | 21 | 0 | 0 | 0 | 0.199 | 0.8296 | 0.2474 | 0.0295 | 100350 | 65 | 37 | 150 | 0.0196 | 0.0129 | 0.0233 | 0.0326 | 0.0325 | 0.0133 | 0.0114 | 0.0237
2021-05-07 | B63778 | B | 20 | AE1018M2 | 101 | 36700 | 0.0851 | 0.0283 | 0.0669 | 0.0832 | 1661 | 1642 | 1583 | 2767 | 13.6 |  |  | 0 | 미정 | 미정 | 미정 | 미정 | 0 | 0 | 0 | 0 | 0 | 0 | 0.0851 | 0.1267 | 0.0047 | 0.1606 | 45 | 6200 | 1687 | 0.1205 | 0.6595 | 0.1489 | 0.0121 | [6 empty] | 1515 | 15 | 20 | 1 | 0.16 | 81 | 0 | 미정 |  | 2021-05-08 06:33 | 1671 |  | 15 | 0 | 23 | 0 | 0 | 0 | 0.163 | 0.7342 | 0.2284 | 0.0322 | 93450 | 86 | 41 | 176 | 0.0221 | 0.0163 | 0.0277 | 0.0376 | 0.0253 | 0.0135 | 0.0141 | 0.0162
2021-05-08 | A64313 | B | 5 | SCR420HCS | 102 | 36500 | 0.0642 | 0.1069 | 0.0422 | 0.1125 | 1633 | 1645 | 1576 | 3099 | 16.3 |  |  | 0 | 선택 | 미정 | 미정 | 미정 | 0 | 0 | 0 | 0 | 0 | 0 | 0.0642 | 0.0953 | 0.0026 | 0.2642 | 41 | 5300 | 1621 | 0.1737 | 0.7252 | 0.2364 | 0.0178 | [6 empty] | 1511 | 16 | 19 | 3 | 0.26 | 64 | 22 | 미정 |  | 2021-05-08 07:07 | 1621 |  | 0 | 0 | 0 | 0 | 0 | 0 | 0.204 | 0.8401 | 0.2598 | 0.0221 | 0 | 66 | 33 | 139 | 0.0248 | 0.0165 | 0.0258 | 0.038 | 0.0267 | 0.0122 | 0.0088 | 0.0266
2021-05-08 | B63779 | B | 38 | AE1018M2 | 103 | 36400 | 0.0666 | 0.0252 | 0.0414 | 0.0886 | 1632 | 1600 | 1557 | 2604 | 19 |  |  | 0 | 미정 | 미정 | 미정 | 미정 | 0 | 0 | 0 | 0 | 0 | 0 | 0.0666 | 0.0725 | 0.0046 | 0.1423 | 44 | 6300 | 1649 | 0.1286 | 0.633 | 0.1691 | 0.0196 | [6 empty] | 1515 | 15 | 15 | 1 | 0.23 | 61 | 14 | 미정 |  | 2021-05-08 07:28 | 1633 |  | 37 | 0 | 12 | 0 | 0 | 0 | 0.1666 | 0.7811 | 0.2269 | 0.0296 | 96650 | 65 | 40 | 173 | 0.0284 | 0.0203 | 0.0312 | 0.0382 | 0.029 | 0.0094 | 0.0076 | 0.0138
2021-05-08 | A64314 | B | 16 | SCR420HCS | 101 | 35800 | 0.0767 | 0.1684 | 0.0789 | 0.0832 | 1629 | 1639 | 1598 | 3004 | 43.2 |  |  | 0 | 미정 | 선택 | 미정 | 미정 | 0 | 0 | 0 | 0 | 0 | 0 | 0.0767 | 0.1375 | 0.0075 | 0.1249 | 42 | 5100 | 1624 | 0.1676 | 0.8129 | 0.1777 | 0.0119 | [6 empty] | 1511 | 16 | 19 | 3 | 0.25 | 68 | 21 | 미정 |  | 2021-05-08 08:05 | 1624 |  | 0 | 20 | 10 | 0 | 0 | 0 | 0.201 | 0.8374 | 0.2524 | 0.0271 | 103500 | 65 | 32 | 137 | 0.0643 | 0.0107 | 0.0228 | 0.0504 | 0.0519 | 0.0256 | 0.012 | 0.0246
2021-05-08 | B63780 | B | 29 | AE1018M2 | 104 | 37600 | 0.0459 | 0.031 | 0.0652 | 0.0948 | 1610 | 1597 | 1555 | 2594 | 22.4 |  |  | 0 | 미정 | 미정 | 미정 | 미정 | 0 | 0 | 0 | 0 | 0 | 0 | 0.0459 | 0.1057 | 0.0035 | 0.0231 | 41 | 5900 | 1643 | 0.1228 | 0.6294 | 0.1606 | 0.0213 | [6 empty] | 1515 | 15 | 15 | 1 | 0.25 | 54 | 12 | 미정 |  | 2021-05-08 08:40 | 1631 |  | 42 | 0 | 14 | 0 | 0 | 0 | 0.163 | 0.7797 | 0.2237 | 0.0287 | 98300 | 73 | 34 | 149 | 0.0351 | 0.0239 | 0.0301 | 0.0293 | 0.0191 | 0.0067 | 0.006 | 0.0157
2021-05-08 | A64315 | B | 32 | SCR420HON2 | 101 | 35800 | 0.0531 | 0.0273 | 0.0273 | 0.1357 | 1645 | 1645 | 1544 | 3002 | 42.2 |  |  | 0 | 선택 | 미정 | 미정 | 미정 | 0 | 0 | 0 | 0 | 0 | 0 | 0.0531 | 0.0917 | 0.0019 | 0.2205 | 40 | 5600 | 1621 | 0.181 | 0.8203 | 0.2141 | 0.0139 | [6 empty] | 1511 | 16 | 23 | 3 | 0.25 | 74 | 30 | 미정 |  | 2021-05-08 09:13 | 1621 |  | 0 | 26 | 0 | 0 | 0 | 0 | 0.198 | 0.8445 | 0.2302 | 0.0308 |  | 74 | 19 | 111 | 0.0625 | 0.0167 | 0.029 | 0.0446 | 0.0329 | 0.0104 | 0.0066 | 0.0155
2021-05-08 | B63781 | B | 11 | AE1018M2 | 104 | 36700 | 0.0654 | 0.0316 | 0.0613 | 0.0726 | 1627 | 1608 | 1575 | 2725 | 24.6 |  |  | 0 | 미정 | 미정 | 미정 | 미정 | 0 | 0 | 0 | 104 | 0 | 0 | 0.0654 | 0.0715 | 0.0031 | 0.0596 | 42 | 4800 | 1626 | 0.117 | 0.6348 | 0.1713 | 0.0209 | [6 empty] | 1515 | 15 | 15 | 1 | 0.24 | 61 | 21 | 미정 |  | 2021-05-08 09:38 | 1624 |  | 22 | 0 | 22 | 0 | 0 | 0 | 0.164 | 0.7818 | 0.2284 | 0.0372 | 96750 | 82 | 34 | 155 | 0.039 | 0.0233 | 0.0339 | 0.0264 | 0.0129 | 0.0055 | 0.0047 | 0.015
2021-05-08 | A64316 | B | 6 | SCR420HON2 | 101 | 35700 | 0.0477 | 0.1897 | 0.0879 | 0.1068 | 1561 | 1605 | 1552 | 3099 | 36.9 |  |  | 0 | 선택 | 미정 | 미정 | 미정 | 0 | 0 | 0 | 0 | 0 | 0 | 0.0477 | 0.0515 | 0.0047 | 0.3519 | 41 | 6700 | 1609 | 0.1721 | 0.8044 | 0.2184 | 0.0202 | [6 empty] | 1511 | 16 | 20 | 3 | 0.26 | 69 | 23 | 미정 |  | 2021-05-08 10:12 | 1609 |  | 0 | 26 | 0 | 0 | 0 | 0 | 0.194 | 0.8423 | 0.2372 | 0.0294 | 105250 | 77 | 22 | 120 | 0.054 | 0.0148 | 0.0272 | 0.0312 | 0.0381 | 0.0117 | 0.0066 | 0.0168
2021-05-08 | B63782 | B | 20 | SBC70L | 104 | 36800 | 0.0678 | 0.0359 | 0.0885 | 0.1494 | 1640 | 1628 | 1579 | 2797 | 35.4 |  |  | 0 | 미정 | 미정 | 미정 | 미정 | 0 | 0 | 0 | 0 | 0 | 0 | 0.0678 | 0.0598 | 0.0034 | 0.3924 | 41 | 6300 | 1654 | 0.243 | 1.4763 | 0.2261 | 0.0217 | [6 empty] | 1498 | 20 | 20 | 1 | 0.27 | 70 | 24 | 미정 |  | 2021-05-08 10:36 | 1638 |  | 0 | 113 | 26 | 0 | 0 | 0 | 0.315 | 1.6853 | 0.2823 | 0.0235 | 100850 | 85 | 47 | 189 | 0.0507 | 0.0303 | 0.0333 | 0.037 | 0.019 | 0.0062 | 0.0055 | 0.0064
2021-05-08 | A64317 | B | 5 | SCR420HON2 | 104 | 35800 | 0.054 | 0.0906 | 0.0906 | 0.0907 | 1607 | 1607 | 1553 | 3049 | 36.8 |  |  | 0 | 선택 | 미정 | 미정 | 미정 | 0 | 0 | 0 | 0 | 0 | 0 | 0.054 | 0.0642 | 0.0023 | 0.2593 | 41 | 5900 | 1609 | 0.1709 | 0.7151 | 0.2245 | 0.0333 | [6 empty] | 1511 | 16 | 21 | 3 | 0.25 | 61 | 20 | 미정 |  | 2021-05-08 11:15 | 1609 |  | 0 | 23 | 0 | 0 | 0 | 0 | 0.193 | 0.8457 | 0.2568 | 0.0314 |  | 76 | 30 | 131 | 0.0549 | 0.0221 | 0.0298 | 0.0368 | 0.033 | 0.0168 | 0.0091 | 0.0162
2021-05-08 | B63783 | B | 38 | SBC70L | 104 | 36600 | 0.0734 | 0.0205 | 0.0537 | 0.1309 | 1672 | 1646 | 1584 | 2586 | 36.4 |  |  | 0 | 미정 | 미정 | 미정 | 미정 | 0 | 0 | 0 | 0 | 0 | 0 | 0.0734 | 0.0618 | 0.0197 | 0.0029 | 42 | 5500 | 1642 | 0.2438 | 1.5796 | 0.2635 | 0.0299 | [6 empty] | 1498 | 20 | 20 | 1 | 0.28 | 57 | 17 | 미정 |  | 2021-05-08 11:46 | 1638 |  | 41 | 0 | 0 | 0 | 0 | 0 | 0.312 | 1.6874 | 0.2858 | 0.0246 | 96400 | 68 | 51 | 185 | 0.0535 | 0.0346 | 0.0285 | 0.0466 | 0.0231 | 0.005 | 0.005 | 0.005
2021-05-08 | A64318 | B | 16 | SCR420HON2 | 104 | 36700 | 0.0408 | 0.0335 | 0.0823 | 0.1097 | 1596 | 1586 | 1534 | 2955 | 36.4 |  |  | 0 | 선택 | 미정 | 미정 | 미정 | 0 | 0 | 0 | 0 | 0 | 0 | 0.0408 | 0.0651 | 0.0024 | 0.1472 | 41 | 6300 | 1621 | 0.1576 | 0.7436 | 0.2369 | 0.0261 | [6 empty] | 1511 | 16 | 21 | 3 | 0.25 | 62 | 18 | 미정 |  | 2021-05-08 12:12 | 1621 |  | 0 | 23 | 10 | 0 | 0 | 0 | 0.193 | 0.8505 | 0.2483 | 0.0339 | 100800 | 69 | 28 | 138 | 0.0548 | 0.0157 | 0.0303 | 0.0297 | 0.027 | 0.0069 | 0.0048 | 0.0167
2021-05-08 | B63784 | B | 29 | SBC70L | 104 | 36200 | 0.1823 | 0.0316 | 0.0316 | 0.1519 | 1654 | 1654 | 1567 | 2790 | 31.5 |  |  | 0 | 미정 | 미정 | 미정 | 미정 | 0 | 0 | 0 | 0 | 0 | 0 | 0.1823 | 0.1112 | 0.0094 | 0.1396 | 41 | 5600 | 1632 | 0.2501 | 1.5398 | 0.2494 | 0.0434 | 0.194 | 49.041 | 36.229 | 2.608 | 18.804 | 1.353 | 1498 | 20 | 20 | 1 | 0.25 | 63 | 23 | 미정 |  | 2021-05-08 12:47 | 1622 |  | 0 | 0 | 13 | 0 | 0 | 0 | 0.31 | 1.7164 | 0.2941 | 0.028 |  | 71 | 47 | 177 | 0.0487 | 0.0347 | 0.0281 | 0.0502 | 0.0236 | 0.008 | 0.0056 | 0.0059
2021-05-08 | A64319 | B | 32 | SCR420HON2 | 104 | 37400 | 0.0483 | 0.1391 | 0.0952 | 0.1001 | 1585 | 1595 | 1541 | 3130 | 40.8 |  |  | 0 | 선택 | 미정 | 미정 | 미정 | 0 | 0 | 0 | 0 | 0 | 0 | 0.0483 | 0.0637 | 0.0029 | 0.3451 | 42 | 6800 | 1601 | 0.1715 | 0.746 | 0.212 | 0.0282 | [6 empty] | 1511 | 16 | 19 | 3 | 0.25 | 72 | 29 | 미정 |  | 2021-05-08 13:22 | 1618 |  | 0 | 23 | 0 | 0 | 0 | 0 | 0.19 | 0.8458 | 0.2468 | 0.0284 | 105900 | 74 | 22 | 122 | 0.0603 | 0.0178 | 0.0277 | 0.0277 | 0.0233 | 0.0088 | 0.0058 | 0.0153
2021-05-08 | B63785 | B | 11 | SBC70L | 104 | 36800 | 0.0943 | 0.0597 | 0.0597 | 0.1324 | 1642 | 1642 | 1535 | 2695 | 28.1 |  |  | 0 | 미정 | 미정 | 미정 | 미정 | 0 | 0 | 0 | 0 | 0 | 0 | 0.0943 | 0.115 | 0.006 | 0.1988 | 46 | 7200 | 1643 | 0.2513 | 1.5693 | 0.2514 | 0.0392 | [6 empty] | 1498 | 20 | 23 | 1 | 0.25 | 67 | 35 | 미정 |  | 2021-05-08 13:54 | 1639 |  | 32 | 0 | 22 | 0 | 0 | 0 | 0.3133 | 1.673 | 0.292 | 0.0289 | 94800 | 70 | 25 | 156 | 0.0451 | 0.0287 | 0.0255 | 0.0407 | 0.0253 | 0.0067 | 0.0058 | 0.0059
2021-05-08 | A64320 | B | 6 | SCR420HON2 | 104 | 36600 |  | 0.1075 | 0.1075 | 0.1673 | 1593 | 1593 | 1522 | 2938 | 51 |  |  | 0 | 선택 | 미정 | 미정 | 미정 | 0 | 0 | 0 | 0 | 0 | 0 |  |  |  |  | 42 | 6700 | 1615 | 0.1765 | 0.6842 | 0.1439 | 0.045 | [6 empty] | 1511 | 16 | 19 | 3 | 0.26 | 84 | 24 | 미정 |  | 2021-05-08 14:20 | 1619 |  | 0 | 20 | 25 | 0 | 0 | 0 | 0.194 | 0.8469 | 0.2458 | 0.029 |  | 67 | 34 | 143 | 0.076 | 0.0284 | 0.0262 |  | 0.0306 | 0.0128 | 0.008 | 0.0158
2021-05-08 | B63786 | B | 20 | SBC70L | 104 | 39100 | 0.1404 | 0.033 | 0.0376 | 0.0691 | 1616 | 1649 | 1584 | 2819 | 17.7 |  |  | 0 | 미정 | 미정 | 미정 | 미정 | 0 | 0 | 0 | 0 | 0 | 0 | 0.1404 | 0.1396 | 0.0127 | 0.1419 | 37 | 5500 | 1648 | 0.2437 | 1.4241 | 0.2443 | 0.0274 | [6 empty] | 1498 | 20 | 21 | 1 | 0.3 | 58 | 31 | 미정 |  | 2021-05-08 14:59 | 1639 |  | 103 | 0 | 53 | 0 | 0 | 0 | 0.29 | 1.6125 | 0.2654 | 0.0247 |  | 70 | 21 | 139 | 0.0282 | 0.0317 | 0.028 | 0.0419 | 0.0195 | 0.0053 | 0.0053 | 0.0058
2021-05-08 | A64321 | B | 5 | SCR420HON2 | 104 | 36300 |  | 0.0226 | 0.0644 | 0.0668 | 1702 | 1646 | 1582 | 3243 | 24.8 |  |  | 0 | 선택 | 미정 | 미정 | 미정 | 0 | 0 | 0 | 0 | 0 | 0 |  |  |  |  | 43 | 4900 | 1610 | 0.1656 | 0.6686 | 0.209 | 0.0259 | [6 empty] | 1511 | 16 | 19 | 3 | 0.26 | 69 | 26 | 미정 |  | 2021-05-08 15:27 | 1612 |  | 0 | 0 | 0 | 0 | 0 | 0 | 0.187 | 0.8419 | 0.2406 | 0.027 | 95500 | 73 | 24 | 124 | 0.0398 | 0.0214 | 0.0316 |  | 0.0215 | 0.012 | 0.0081 | 0.0155
2021-05-08 | B63787 | B | 38 | SBC70L | 106 | 38700 | 0.1658 | 0.0958 | 0.0958 | 0.1106 | 1621 | 1621 | 1557 | 2563 | 27.7 |  |  | 0 | 미정 | 미정 | 미정 | 미정 | 0 | 0 | 0 | 0 | 0 | 0 | 0.1658 | 0.1526 | 0.0081 | 0.0938 | 39 | 6500 | 1639 | 0.258 | 1.4347 | 0.2177 | 0.0257 | [6 empty] | 1498 | 20 | 20 | 1 | 0.56 | 66 | 34 | 미정 |  | 2021-05-08 16:00 | 1621 |  | 83 | 0 | 32 | 0 | 0 | 0 | 0.2851 | 1.7032 | 0.2634 | 0.0235 | 103750 | 75 | 20 | 141 | 0.0392 | 0.0288 | 0.0271 | 0.0483 | 0.0239 | 0.0073 | 0.0063 | 0.0055
2021-05-08 | A64322 | B | 16 | G-AE1055LST | 103 | 36900 | 0.0545 | 0.0253 | 0.135 | 0.1593 | 1659 | 1600 | 1547 | 3138 | 43 |  |  | 0 | 미정 | 미정 | 미정 | 미정 | 0 | 0 | 0 | 0 | 0 | 0 | 0.0545 | 0.0828 | 0.0054 | 0.1294 | 41 | 5200 | 1614 | 0.3972 | 0.5718 | 0.2042 | 0.0294 | [6 empty] | 1484 | 25 | 25 | 3 | 0.23 | 80 | 26 | 미정 |  | 2021-05-08 16:27 | 1605 |  | 0 | 43 | 0 | 0 | 0 | 0 | 0.562 | 0.7822 | 0.2466 | 0.0283 | 98150 | 86 | 32 | 147 | 0.0524 | 0.0252 | 0.0233 | 0.0339 | 0.0166 | 0.0049 | 0.0036 | 0.0048
2021-05-08 | B63788 | B | 29 | SBC70L | 104 | 38500 | 0.0944 | 0.1118 | 0.1118 | 0.1692 | 1573 | 1573 | 1524 | 2677 | 38.4 |  |  | 0 | 미정 | 미정 | 미정 | 미정 | 0 | 0 | 0 | 0 | 0 | 0 | 0.0944 | 0.0842 | 0.003 | 0.3582 | 41 | 7400 | 1639 | 0.2641 | 1.4743 | 0.2184 | 0.0285 | [6 empty] | 1498 | 20 | 20 | 1 | 0.28 | 72 | 34 | 미정 |  | 2021-05-08 17:07 | 1635 |  | 0 | 0 | 20 | 0 | 0 | 0 | 0.3075 | 1.6602 | 0.2851 | 0.0259 | 98100 | 71 | 25 | 146 | 0.0583 | 0.0314 | 0.0271 | 0.0436 | 0.0362 | 0.009 | 0.0075 | 0.0069
2021-05-08 | A64323 | B | 32 | G-AE1055LST | 104 | 36400 | 0.0575 | 0.0728 | 0.2427 | 0.2291 | 1634 | 1609 | 1559 | 3307 | 48.3 |  |  | 0 | 미정 | 미정 | 미정 | 미정 | 0 | 0 | 0 | 0 | 0 | 0 | 0.0575 | 0.0818 | 0.0021 | 0.1952 | 42 | 4200 | 1589 | 0.5176 | 0.6079 | 0.1902 | 0.0307 | [6 empty] | 1484 | 25 | 25 | 3 | 0.23 | 62 | 23 | 미정 |  | 2021-05-08 17:29 | 1586 |  | 0 | 11 | 27 | 0 | 0 | 0 | 0.545 | 0.7718 | 0.2461 | 0.0293 | 97800 | 66 | 29 | 139 | 0.0595 | 0.0302 | 0.0257 | 0.0391 | 0.0196 | 0.0051 | 0.0028 | 0.0041
2021-05-08 | B63789 | B | 11 | SBC70L | 104 | 39300 | 0.0317 | 0.1858 | 0.1417 | 0.2061 | 1598 | 1603 | 1555 | 2825 | 41.9 |  |  | 0 | 미정 | 미정 | 미정 | 미정 | 0 | 0 | 0 | 0 | 0 | 0 | 0.0317 | 0.0465 | 0.0032 | 0.0287 | 39 | 6200 | 1634 | 0.2568 | 1.3914 | 0.208 | 0.0241 | [6 empty] | 1498 | 20 | 22 | 1 | 0.31 | 57 | 27 | 미정 |  | 2021-05-08 18:11 | 1627 |  | 0 | 0 | 0 | 0 | 0 | 0 | 0.3045 | 1.6315 | 0.2811 | 0.0205 | 100850 | 73 | 23 | 140 | 0.0633 | 0.0264 | 0.0251 | 0.0235 | 0.029 | 0.0092 | 0.0079 | 0.0073
2021-05-08 | A64324 | B | 6 | G-AE1055LST | 104 | 36300 | 0.0588 | 0.2036 | 0.2036 | 0.1982 | 1615 | 1615 | 1559 | 3168 | 51.6 |  |  | 0 | 미정 | 미정 | 미정 | 미정 | 0 | 0 | 0 | 0 | 0 | 0 | 0.0588 | 0.0648 | 0.0029 | 0.0817 | 41 | 4600 | 1584 | 0.472 | 0.5829 | 0.1862 | 0.0266 | [6 empty] | 1484 | 25 | 25 | 3 | 0.23 | 61 | 24 | 미정 |  | 2021-05-08 18:25 | 1584 |  | 0 | 11 | 25 | 0 | 0 | 0 | 0.5561 | 0.773 | 0.2469 | 0.0282 | 101600 | 67 | 20 | 132 | 0.0602 | 0.0259 | 0.025 | 0.0354 | 0.0204 | 0.0045 | 0.0022 | 0.0033
2021-05-08 | B63790 | B | 20 | SBC70L | 103 | 38300 | 0.1534 | 0.0721 | 0.0721 | 0.0999 | 1644 | 1644 | 1572 | 2616 | 30.2 |  |  | 0 | 미정 | 미정 | 미정 | 미정 | 0 | 0 | 0 | 0 | 0 | 0 | 0.1534 | 0.1537 | 0.007 | 0.0038 | 46 | 5200 | 1622 | 0.2763 | 1.4374 | 0.2162 | 0.0275 | [6 empty] | 1498 | 20 | 20 | 3 | 0.26 | 82 | 40 | 미정 |  | 2021-05-08 19:15 | 1622 |  | 0 | 51 | 62 | 0 | 0 | 0 | 0.2959 | 1.6634 | 0.3019 | 0.0344 | 100650 | 73 | 47 | 171 | 0.0463 | 0.0255 | 0.0287 | 0.0517 | 0.0356 | 0.0117 | 0.0092 | 0.0092
2021-05-08 | A64325 | B | 5 | G-AE1055LST | 100 | 35800 | 0.0406 | 0.147 | 0.147 | 0.2762 | 1605 | 1605 | 1536 | 3099 | 53.8 |  |  | 0 | 선택 | 미정 | 미정 | 미정 | 0 | 0 | 0 | 0 | 0 | 0 | 0.0406 | 0.0602 | 0.0027 | 0.1769 | 54 | 4900 | 1593 | 0.4728 | 0.592 | 0.2092 | 0.0232 | [6 empty] | 1484 | 25 | 25 | 3 | 0.23 | 68 | 30 | 미정 |  | 2021-05-08 19:47 | 1593 |  | 0 | 0 | 21 | 0 | 0 | 0 | 0.5575 | 0.7739 | 0.2537 | 0.0324 |  | 76 | 12 | 113 | 0.0679 | 0.0224 | 0.0269 | 0.037 | 0.0192 | 0.004 | 0.0033 | 0.0035
2021-05-08 | B63791 | B | 38 | SBC70L | 104 | 38300 | 0.2683 | 0.1752 | 0.0839 | 0.0721 | 1609 | 1600 | 1555 | 2730 | 24.8 |  |  | 0 | 미정 | 미정 | 미정 | 미정 | 0 | 0 | 0 | 0 | 0 | 0 | 0.2683 | 0.1612 | 0.0098 | 0.3255 | 38 | 6500 | 1635 | 0.2485 | 1.4413 | 0.2129 | 0.0301 | [6 empty] | 1498 | 20 | 21 | 1 | 0.3 | 63 | 30 | 미정 |  | 2021-05-08 20:13 | 1626 |  | 40 | 0 | 51 | 0 | 0 | 0 | 0.306 | 1.6875 | 0.304 | 0.0353 | 96100 | 71 | 21 | 142 | 0.0386 | 0.0257 | 0.0294 | 0.0604 | 0.0453 | 0.0183 | 0.0094 | 0.0075
2021-05-08 | A64326 | B | 16 | G-AE1055LST | 101 | 35900 | 0.0596 | 0.1894 | 0.1894 | 0.3275 | 1609 | 1609 | 1525 | 3033 | 40.5 |  |  | 0 | 선택 | 미정 | 미정 | 미정 | 0 | 0 | 0 | 0 | 0 | 0 | 0.0596 | 0.0764 | 0.0027 | 0.2624 | 41 | 4600 | 1591 | 0.4352 | 0.5712 | 0.1776 | 0.0312 | [6 empty] | 1484 | 25 | 25 | 3 | 0.24 | 67 | 26 | 미정 |  | 2021-05-08 20:31 | 1592 |  | 0 | 0 | 25 | 0 | 0 | 0 | 0.545 | 0.778 | 0.2426 | 0.0307 | 99750 | 84 | 22 | 131 | 0.0494 | 0.023 | 0.0255 | 0.0387 | 0.0221 | 0.0031 | 0.0024 | 0.0035
2021-05-08 | B63792 | B | 29 | SBC70L | 104 | 37500 | 0.3982 | 0.2003 | 0.0507 | 0.0866 | 1602 | 1612 | 1528 | 2768 | 28.5 |  |  | 0 | 미정 | 미정 | 미정 | 미정 | 0 | 0 | 0 | 0 | 0 | 0 | 0.3982 | 0.191 | 0.0129 | 0.0045 | 41 | 7400 | 1635 | 0.2489 | 1.4531 | 0.204 | 0.0249 | [6 empty] | 1498 | 20 | 21 | 1 | 0.28 | 60 | 24 | 미정 |  | 2021-05-08 21:13 | 1625 |  | 0 | 0 | 0 | 0 | 0 | 0 | 0.304 | 1.6638 | 0.2814 | 0.0208 |  | 71 | 33 | 158 | 0.0425 | 0.0268 | 0.0309 | 0.0525 | 0.0443 | 0.0098 | 0.0074 | 0.0074
2021-05-08 | A64327 | B | 32 | G-AE1055LST | 101 | 35900 | 0.0596 | 0.1257 | 0.1257 | 0.2068 | 1590 | 1590 | 1512 | 3044 | 44.1 |  |  | 0 | 선택 | 미정 | 미정 | 미정 | 0 | 0 | 0 | 0 | 0 | 0 | 0.0596 | 0.0871 | 0.0023 | 0.2123 | 43 | 5500 | 1593 | 0.5008 | 0.5856 | 0.2106 | 0.0296 | [6 empty] | 1484 | 25 | 25 | 3 | 0.24 | 73 | 25 | 미정 |  | 2021-05-08 21:30 | 1593 |  | 0 | 9 | 29 | 0 | 0 | 0 | 0.551 | 0.7803 | 0.241 | 0.0291 | 102050 | 69 | 44 | 168 | 0.0518 | 0.0242 | 0.0239 | 0.0355 | 0.0122 | 0.0025 | 0.0019 | 0.0027
2021-05-08 | B63793 | B | 11 | SBC70L | 104 | 38800 | 0.0967 | 0.0375 | 0.039 | 0.0757 | 1608 | 1609 | 1567 | 2634 | 22.9 |  |  | 0 | 미정 | 미정 | 미정 | 미정 | 0 | 0 | 0 | 0 | 0 | 0 | 0.0967 | 0.072 | 0.0033 | 0.3002 | 41 | 6300 | 1627 | 0.2388 | 1.4369 | 0.2064 | 0.0258 | [6 empty] | 1498 | 20 | 21 | 1 | 0.32 | 61 | 25 | 미정 |  | 2021-05-08 22:16 | 1624 |  | 70 | 0 | 0 | 0 | 0 | 0 | 0.292 | 1.6567 | 0.2739 | 0.0265 | 103650 | 74 | 36 | 161 | 0.0316 | 0.0257 | 0.0319 | 0.0503 | 0.0379 | 0.0136 | 0.0072 | 0.0068
2021-05-08 | A64328 | B | 6 | G-AE1055LST | 101 | 36100 | 0.0436 | 0.1557 | 0.1557 | 0.2362 | 1599 | 1599 | 1536 | 2978 | 58.6 |  |  | 0 | 선택 | 미정 | 미정 | 미정 | 0 | 0 | 0 | 0 | 0 | 0 | 0.0436 | 0.0467 | 0.0024 | 0.0012 | 41 | 4700 | 1581 | 0.4749 | 0.6424 | 0.199 | 0.0338 | [6 empty] | 1484 | 25 | 25 | 3 | 0.24 | 56 | 18 | 미정 |  | 2021-05-08 22:59 | 1582 |  | 0 | 13 | 0 | 0 | 0 | 0 | 0.5444 | 0.7759 | 0.2453 | 0.0281 |  | 68 | 17 | 110 | 0.0708 | 0.0304 | 0.0241 | 0.0355 | 0.0279 | 0.006 | 0.0042 | 0.0045
2021-05-08 | B63794 | B | 20 | SBC70L | 103 | 36800 | 0.1791 | 0.1041 | 0.1041 | 0.1229 | 1592 | 1592 | 1564 | 2722 | 43.1 |  |  | 0 | 미정 | 미정 | 미정 | 미정 | 0 | 0 | 0 | 155 | 0 | 0 | 0.1791 | 0.169 | 0.0094 | 0.4152 | 48 | 6600 | 1635 | 0.2394 | 1.4758 | 0.1834 | 0.013 | [6 empty] | 1498 | 20 | 25 | 1 | 0.33 | 58 | 28 | 미정 |  | 2021-05-08 23:20 | 1636 |  | 85 | 0 | 0 | 0 | 0 | 0 | 0.2959 | 1.6527 | 0.2731 | 0.0215 | 100200 | 90 | 31 | 164 | 0.0603 | 0.0222 | 0.0296 | 0.0568 | 0.0353 | 0.0093 | 0.0093 | 0.0081
2021-05-08 | A64329 | B | 5 | G-AE1055LST | 100 | 35900 | 0.044 | 0.139 | 0.139 | 0.2249 | 1642 | 1642 | 1567 | 2989 | 53.8 |  |  | 0 | 선택 | 미정 | 미정 | 미정 | 0 | 0 | 0 | 201 | 0 | 0 | 0.044 | 0.0396 | 0.0029 | 0.0012 | 43 | 4200 | 1581 | 0.2654 | 0.6199 | 0.1991 | 0.0514 | [6 empty] | 1484 | 25 | 25 | 3 | 0.23 | 59 | 21 | 미정 |  | 2021-05-08 23:56 | 1581 |  | 0 | 46 | 0 | 0 | 0 | 0 | 0.535 | 0.7446 | 0.2455 | 0.0327 | 100050 | 67 | 15 | 113 | 0.0674 | 0.037 | 0.0292 | 0.0351 | 0.0179 | 0.0113 | 0.0064 | 0.006
2021-05-08 | B63795 | B | 38 | AE1038M2 | 103 | 38300 |  | 0.0443 | 0.0443 | 0.0923 | 1583 | 1583 | 1544 | 2770 | 38.9 |  |  | 0 | 미정 | 미정 | 미정 | 미정 | 0 | 0 | 0 | 155 | 0 | 0 |  |  |  |  | 38 | 6600 | 1647 | 0.3305 | 0.7306 | 0.1733 | 0.0139 | [6 empty] | 1497 | 15 | 17 | 1 | 0.36 | 81 | 20 | 미정 |  | 2021-05-09 00:38 | 1633 |  | 39 | 0 | 0 | 0 | 0 | 0 | 0.38 | 0.8515 | 0.2336 | 0.0109 | 96050 | 93 | 57 | 191 | 0.0501 | 0.0132 | 0.0095 |  | 0.0362 | 0.0069 | 0.0077 | 0.0082
2021-05-08 | A64330 | B | 16 | G-AE1055LST | 96 | 34600 | 0.0787 | 0.1286 | 0.1286 | 0.1937 | 1654 | 1654 | 1575 | 2947 | 40.1 |  |  | 0 | 미정 | 선택 | 미정 | 미정 | 0 | 0 | 0 | 198 | 0 | 0 | 0.0787 | 0.1448 | 0.0023 | 0.244 | 43 | 3000 | 1587 | 0.4565 | 0.6265 | 0.2125 | 0.0248 | [6 empty] | 1484 | 25 | 25 | 3 | 0.24 | 57 | 21 | 미정 |  | 2021-05-09 00:56 | 1587 |  | 0 | 32 | 0 | 0 | 0 | 0 | 0.558 | 0.7849 | 0.2377 | 0.0307 |  | 65 | 23 | 121 | 0.0502 | 0.0249 | 0.0254 | 0.0459 | 0.0155 | 0.0042 | 0.0027 | 0.0032
2021-05-08 | B63796 | B | 29 | AE1038M2 | 103 | 36900 | 0.0999 | 0.1202 | 0.1202 | 0.1602 | 1587 | 1587 | 1545 | 2702 | 41.9 |  |  | 0 | 미정 | 미정 | 미정 | 미정 | 0 | 0 | 0 | 154 | 0 | 0 | 0.0999 | 0.1247 | 0.0056 | 0.244 | 37 | 5700 | 1610 | 0.3376 | 0.7193 | 0.1695 | 0.0197 | [6 empty] | 1497 | 15 | 17 | 1 | 0.34 | 66 | 18 | 미정 |  | 2021-05-09 01:36 | 1619 |  | 26 | 0 | 0 | 0 | 0 | 0 | 0.3775 | 0.8366 | 0.2338 | 0.0117 | 99850 | 69 | 56 | 190 | 0.048 | 0.0139 | 0.011 | 0.04 | 0.0328 | 0.0096 | 0.0081 | 0.0078
2021-05-08 | A64331 | B | 32 | G-AE1055LST | 101 | 35700 | 0.0347 | 0.188 | 0.188 | 0.2313 | 1636 | 1636 | 1555 | 3007 | 43.9 |  |  | 0 | 선택 | 미정 | 미정 | 미정 | 0 | 0 | 0 | 203 | 0 | 0 | 0.0347 | 0.0513 | 0.0027 | 0.1111 | 40 | 3300 | 1578 | 0.5173 | 0.6612 | 0.2099 | 0.0232 | [6 empty] | 1484 | 25 | 25 | 3 | 0.23 | 56 | 21 | 미정 |  | 2021-05-09 01:53 | 1578 |  | 0 | 15 | 11 | 0 | 0 | 0 | 0.5434 | 0.7703 | 0.2471 | 0.0292 |  | 71 | 20 | 113 | 0.0531 | 0.0231 | 0.0248 | 0.0291 | 0.0107 | 0.0036 | 0.003 | 0.0028
2021-05-08 | B63797 | B | 11 | AE1038M2 | 103 | 38700 | 0.0795 | 0.0336 | 0.0336 | 0.0826 | 1580 | 1580 | 1554 | 2763 | 18.5 |  |  | 0 | 미정 | 미정 | 미정 | 미정 | 0 | 0 | 0 | 150 | 0 | 0 | 0.0795 | 0.0763 | 0.0038 | 0.1335 | 36 | 5700 | 1627 | 0.3267 | 0.676 | 0.1617 | 0.0072 | [6 empty] | 1497 | 15 | 16 | 1 | 0.26 | 69 | 21 | 미정 |  | 2021-05-09 02:43 | 1619 |  | 27 | 0 | 0 | 0 | 0 | 0 | 0.3833 | 0.8405 | 0.2348 | 0.0108 | 96900 | 66 | 52 | 178 | 0.0227 | 0.0099 | 0.0094 | 0.0441 | 0.0523 | 0.011 | 0.0109 | 0.0104
2021-05-08 | A64332 | B | 6 | G-AE1055LST | 96 | 35200 |  | 0.1655 | 0.1655 | 0.2509 | 1601 | 1601 | 1533 | 2926 | 46.6 |  |  | 0 | 선택 | 미정 | 미정 | 미정 | 0 | 0 | 0 | 205 | 0 | 0 |  |  |  |  | 40 | 4000 | 1578 | 0.5159 | 0.641 | 0.2175 | 0.027 | [6 empty] | 1484 | 25 | 25 | 3 | 0.24 | 56 | 17 | 미정 |  | 2021-05-09 02:53 | 1574 |  | 0 | 0 | 0 | 0 | 0 | 0 | 0.5487 | 0.7714 | 0.2444 | 0.0283 |  | 78 | 20 | 113 | 0.0563 | 0.024 | 0.0239 |  | 0.0146 | 0.0041 | 0.0034 | 0.0039
2021-05-08 | B63798 | B | 20 | AE1038M2 | 101 | 36300 | 0.0858 | 0.0363 | 0.0363 | 0.2037 | 1670 | 1670 | 1595 | 2709 | 19.5 |  |  | 0 | 미정 | 선택 | 미정 | 미정 | 0 | 0 | 0 | 149 | 0 | 0 | 0.0858 | 0.097 | 0.0047 | 0.2629 | 51 | 4800 | 1617 | 0.3498 | 0.6293 | 0.1912 | 0.014 | [6 empty] | 1497 | 15 | 16 | 1 | 0.27 | 65 | 28 | 미정 |  | 2021-05-09 03:57 | 1611 |  | 51 | 0 | 0 | 0 | 0 | 0 | 0.3797 | 0.8378 | 0.2212 | 0.0104 | 96050 | 77 | 31 | 156 | 0.0236 | 0.012 | 0.01 | 0.0467 | 0.0165 | 0.0076 | 0.0081 | 0.008
2021-05-08 | A64333 | B | 5 | G-AE1055LST | 94 | 34700 | 0.0489 |  |  | 0.2761 |  | 1620 | 1586 | 2929 | 34.5 |  |  | 0 | 선택 | 미정 | 미정 | 미정 | 0 | 0 | 0 | 198 | 0 | 0 | 0.0489 | 0.0724 | 0.01 | 0.1445 | 40 | 3300 | 1575 | 0.5046 | 0.6103 | 0.2065 | 0.0286 | [6 empty] | 1484 | 25 | 25 | 3 | 0.24 | 66 | 20 | 미정 |  | 2021-05-09 03:53 | 1575 |  | 0 | 0 | 0 | 0 | 0 | 0 | 0.545 | 0.788 | 0.2371 | 0.0301 |  | 85 | 27 | 128 | 0.0442 | 0.0238 | 0.0258 | 0.0361 | 0.0109 | 0.0055 | 0.0043 | 0.0042
2021-05-08 | A64334 | B | 16 | G-AE1055LST | 100 | 36100 | 0.1385 | 0.1114 | 0.1114 | 0.1852 | 1607 | 1607 | 1540 | 2928 | 48.7 |  |  | 0 | 선택 | 미정 | 미정 | 미정 | 0 | 0 | 0 | 201 | 0 | 0 | 0.1385 | 0.1633 | 0.0074 | 0.0228 | 41 | 4700 | 1585 | 0.4609 | 0.6301 | 0.2129 | 0.0269 | [6 empty] | 1484 | 25 | 25 | 3 | 0.24 | 64 | 15 | 미정 |  | 2021-05-09 04:55 | 1586 |  | 0 | 14 | 0 | 0 | 0 | 0 | 0.5632 | 0.7923 | 0.2514 | 0.0276 |  | 84 | 33 | 145 | 0.0616 | 0.0229 | 0.0204 | 0.0496 | 0.0183 | 0.0055 | 0.0037 | 0.0045
2021-05-08 | B63799 | B | 38 | SM50CM5 | 100 | 36800 | 0.035 | 0.0368 | 0.0368 | 0.2073 | 1659 | 1659 | 1579 | 2705 | 34 |  |  | 0 | 선택 | 해제 | 미정 | 미정 | 0 | 0 | 0 | 151 | 0 | 0 | 0.035 | 0.0731 | 0.0027 | 0.0019 | 36 | 5100 | 1625 | 0.4528 | 0.6826 | 0.2227 | 0.015 | [6 empty] | 1490 | 18 | 18 | 1 | 0.23 | 70 | 30 | 미정 |  | 2021-05-09 05:14 | 1625 |  | 42 | 0 | 0 | 0 | 0 | 0 | 0.498 | 0.8783 | 0.3175 | 0.0251 | 99800 | 85 | 32 | 140 | 0.0508 | 0.0146 | 0.0273 | 0.0328 | 0.0179 | 0.0064 | 0.0072 | 0.0062
2021-05-08 | B63800 | B | 29 | SM50CM5 | 100 | 35700 | 0.0655 | 0.0979 | 0.0979 | 0.1411 | 1613 | 1613 | 1567 | 2703 | 33.6 |  |  | 0 | 선택 | 미정 | 미정 | 미정 | 0 | 0 | 0 | 157 | 0 | 0 | 0.0655 | 0.0729 | 0.0025 | 0.0613 | 44 | 5100 | 1609 | 0.4768 | 0.6629 | 0.2356 | 0.0101 | [6 empty] | 1490 | 18 | 18 | 1 | 0.23 | 61 | 26 | 미정 |  | 2021-05-09 06:17 | 1595 |  | 11 | 0 | 13 | 0 | 0 | 0 | 0.489 | 0.8738 | 0.3053 | 0.0248 | 96700 | 72 | 28 | 141 | 0.0518 | 0.0119 | 0.0268 | 0.034 | 0.0165 | 0.0059 | 0.0063 | 0.0058
2021-05-08 | A64335 | B | 32 | G-AE1055LST | 100 | 35800 | 0.0632 | 0.0571 | 0.0571 | 0.1623 | 1628 | 1628 | 1537 | 2880 | 42.5 |  |  | 0 | 선택 | 미정 | 미정 | 미정 | 0 | 0 | 0 | 0 | 0 | 0 | 0.0632 | 0.0729 | 0.0025 | 0.6047 | 42 | 5300 | 1584 | 0.443 | 0.6558 | 0.1925 | 0.0273 | [6 empty] | 1484 | 25 | 25 | 3 | 0.23 | 56 | 18 | 미정 |  | 2021-05-09 06:35 | 1584 |  | 0 | 0 | 0 | 0 | 0 | 0 | 0.559 | 0.7789 | 0.2339 | 0.0306 |  | 92 | 14 | 101 | 0.0549 | 0.0252 | 0.0248 | 0.0391 | 0.024 | 0.0082 | 0.0032 | 0.0043
2021-05-09 | B63801 | B | 11 | SM50CM5 | 101 | 36500 | 0.063 | 0.0281 | 0.1192 | 0.1719 | 1630 | 1600 | 1558 | 2757 | 29.4 |  |  | 0 | 미정 | 미정 | 미정 | 미정 | 0 | 0 | 0 | 50 | 0 | 0 | 0.063 | 0.0673 | 0.003 | 0.2144 | 42 | 5400 | 1617 | 0.4633 | 0.7211 | 0.2399 | 0.0176 | [6 empty] | 1490 | 18 | 23 | 1 | 0.27 | 53 | 21 | 미정 |  | 2021-05-09 07:11 | 1607 |  | 12 | 0 | 0 | 0 | 0 | 0 | 0.503 | 0.8629 | 0.3032 | 0.0222 | 97150 | 71 | 30 | 149 | 0.0435 | 0.0171 | 0.0274 | 0.0326 | 0.013 | 0.005 | 0.0053 | 0.0046
2021-05-09 | A64336 | B | 6 | AE1070LS | 101 | 37200 | 0.0782 | 0.101 | 0.101 | 0.2028 | 1591 | 1591 | 1518 | 2849 | 41.3 |  |  | 0 | 선택 | 미정 | 미정 | 미정 | 0 | 0 | 0 | 0 | 0 | 0 | 0.0782 | 0.1382 | 0.0016 | 0.3082 | 42 | 7000 | 1594 | 0.5651 | 0.8546 | 0.1214 | 0.0193 | 0.407 | 54.276 | 26.709 | 7.301 | 7.434 | 2.032 | 1475 | 30 | 26 | 3 | 0.23 | 73 | 20 | 미정 |  | 2021-05-09 07:37 | 1594 |  | 0 | 23 | 0 | 0 | 0 | 0 | 0.678 | 0.9801 | 0.1686 | 0.0201 | 101700 | 87 | 29 | 143 | 0.0507 | 0.0129 | 0.0151 | 0.0363 | 0.0353 | 0.008 | 0.0042 | 0.0042
2021-05-09 | B63802 | B | 20 | SM50CM5 | 100 | 35700 | 0.1703 | 0.0381 | 0.0381 | 0.0959 | 1632 | 1632 | 1557 | 2509 | 21.5 |  |  | 0 | 미정 | 미정 | 미정 | 미정 | 0 | 0 | 0 | 54 | 0 | 0 | 0.1703 | 0.1416 | 0.0089 | 0.0851 | 45 | 6200 | 1612 | 0.4068 | 0.7113 | 0.2402 | 0.0225 | [6 empty] | 1490 | 18 | 18 | 1 | 0.2 | 61 | 19 | 미정 |  | 2021-05-09 08:10 | 1595 |  | 11 | 0 | 0 | 0 | 0 | 0 | 0.495 | 0.8736 | 0.3053 | 0.032 | 100200 | 84 | 37 | 162 | 0.0308 | 0.0219 | 0.0293 | 0.0418 | 0.0148 | 0.0051 | 0.0048 | 0.0043
2021-05-09 | A64337 | B | 5 | AE1070LS | 101 | 36000 | 0.0636 | 0.1547 | 0.1547 | 0.2283 | 1634 | 1634 | 1563 | 3063 | 50.5 |  |  | 0 | 선택 | 미정 | 미정 | 미정 | 0 | 0 | 0 | 0 | 0 | 0 | 0.0636 | 0.1052 | 0.0035 | 0.2706 | 45 | 5200 | 1587 | 0.6268 | 0.9345 | 0.127 | 0.0111 | 0.264 | 54.589 | 26.886 | 7.287 | 7.491 | 2.03 | 1475 | 30 | 25 | 3 | 0.23 | 68 | 24 | 미정 |  | 2021-05-09 08:38 | 1587 |  | 0 | 0 | 37 | 0 | 0 | 0 | 0.652 | 0.9808 | 0.1841 | 0.0168 | 102900 | 71 | 36 | 153 | 0.061 | 0.0119 | 0.0138 | 0.0404 | 0.0236 | 0.0039 | 0.0034 | 0.0044
2021-05-09 | B63803 | B | 38 | SM45CB | 101 | 37500 | 0.1258 | 0.1411 | 0.0591 | 0.1074 | 1608 | 1591 | 1553 | 2673 |  |  |  | 0 | 미정 | 미정 | 미정 | 미정 | 0 | 0 | 0 | 200 | 0 | 0 | 0.1258 | 0.1411 | 0.0053 | 0.3137 | 46 | 6300 | 1607 | 0.4236 | 0.5734 | 0.153 | 0.0039 | [6 empty] | 1493 | 14 | 14 | 1 | 0.2 | 69 | 15 | 미정 |  | 2021-05-09 09:24 | 1601 |  | 25 | 0 | 21 | 0 | 0 | 0 | 0.445 | 0.6525 | 0.2099 | 0.021 | 99400 | 89 | 49 | 182 | 0.0019 | 0.0055 | 0.0169 | 0.0463 | 0.0429 | 0.0096 | 0.0091 | 0.0085
2021-05-09 | A64338 | B | 16 | AE1070LS | 100 | 35700 | 0.074 | 0.0476 | 0.0476 | 0.2063 | 1654 | 1654 | 1561 | 3145 | 35.9 |  |  | 0 | 선택 | 미정 | 미정 | 미정 | 0 | 0 | 0 | 0 | 0 | 0 | 0.074 | 0.1451 | 0.0019 | 0.0529 | 42 | 4500 | 1573 | 0.564 | 0.8359 | 0.1243 | 0.0177 | [6 empty] | 1475 | 30 | 25 | 3 | 0.23 | 59 | 22 | 미정 |  | 2021-05-09 09:45 | 1573 |  | 0 | 32 | 27 | 0 | 0 | 0 | 0.678 | 0.9627 | 0.1859 | 0.0161 | 100150 | 69 | 23 | 130 | 0.0431 | 0.0138 | 0.0135 | 0.0342 | 0.0286 | 0.0098 | 0.0057 | 0.0054
2021-05-09 | B63804 | B | 29 | SM45CB | 104 | 35900 | 0.0848 | 0.0685 | 0.0685 | 0.1644 | 1611 | 1611 | 1556 | 2663 |  |  |  | 0 | 미정 | 미정 | 미정 | 미정 | 0 | 0 | 0 | 201 | 0 | 0 | 0.0848 | 0.0869 | 0.0056 | 0.0958 | 44 | 5400 | 1602 | 0.4449 | 0.5234 | 0.1812 | 0.0049 | [6 empty] | 1493 | 14 | 14 | 1 | 0.24 | 64 | 14 | 미정 |  | 2021-05-09 10:23 | 1598 |  | 0 | 14 | 0 | 0 | 0 | 0 | 0.4482 | 0.6527 | 0.2043 | 0.022 | 100900 | 70 | 56 | 192 | 0.0041 | 0.0054 | 0.0185 | 0.0261 | 0.0075 | 0.0057 | 0.0063 | 0.0061
2021-05-09 | A64339 | B | 32 | AE1070LS | 100 | 35700 | 0.1361 | 0.0495 | 0.0495 | 0.1706 | 1674 | 1674 | 1595 | 3095 | 17.1 |  |  | 0 | 선택 | 미정 | 미정 | 미정 | 0 | 0 | 0 | 0 | 0 | 0 | 0.1361 | 0.2478 | 0.0043 | 0.1689 | 41 | 3700 | 1584 | 0.596 | 0.8832 | 0.1345 | 0.0097 | [6 empty] | 1475 | 30 | 25 | 3 | 0.24 | 66 | 24 | 미정 |  | 2021-05-09 10:44 | 1569 |  | 0 | 0 | 0 | 0 | 0 | 0 | 0.673 | 0.9736 | 0.1739 | 0.016 |  | 71 | 22 | 129 | 0.0209 | 0.0168 | 0.0131 | 0.0391 | 0.0145 | 0.004 | 0.0036 | 0.0038
2021-05-09 | B63805 | B | 11 | SM45CB | 104 | 36100 |  | 0.0725 | 0.0725 | 0.1077 | 1614 | 1614 | 1568 | 2777 |  |  |  | 0 | 미정 | 미정 | 미정 | 미정 | 0 | 0 | 0 | 206 | 0 | 0 |  |  |  |  | 48 | 6000 | 1608 | 0.3645 | 0.6422 | 0.1817 | 0.005 | [6 empty] | 1493 | 14 | 14 | 1 | 0.26 | 62 | 19 | 미정 |  | 2021-05-09 11:25 | 1601 |  | 21 | 0 | 13 | 0 | 0 | 0 | 0.441 | 0.6456 | 0.2105 | 0.0195 |  | 70 | 45 | 183 | 0.0076 | 0.0053 | 0.0182 |  | 0.0135 | 0.0075 | 0.0074 | 0.0067
2021-05-09 | A64340 | B | 6 | AE1070LS | 101 | 34800 | 0.0623 | 0.1818 | 0.1818 | 0.3449 | 1590 | 1590 | 1528 | 3005 | 47.2 |  |  | 0 | 미정 | 미정 | 미정 | 미정 | 0 | 0 | 0 | 0 | 0 | 0 | 0.0623 | 0.0908 | 0.0027 | 0.1484 | 44 | 5300 | 1565 | 0.5577 | 0.823 | 0.1299 | 0.0319 | [6 empty] | 1475 | 30 | 25 | 3 | 0.23 | 58 | 19 | 미정 |  | 2021-05-09 11:49 | 1565 |  | 0 | 86 | 0 | 0 | 0 | 0 | 0.672 | 0.9641 | 0.1791 | 0.0182 |  | 71 | 26 | 133 | 0.0553 | 0.0213 | 0.0144 | 0.035 | 0.0225 | 0.0077 | 0.0036 | 0.0046
2021-05-09 | B63806 | B | 20 | SM45CB | 104 | 37000 | 0.1583 | 0.141 | 0.141 | 0.1004 | 1604 | 1604 | 1521 | 2709 |  |  |  | 0 | 미정 | 미정 | 미정 | 미정 | 0 | 0 | 0 | 210 | 0 | 0 | 0.1583 | 0.1401 | 0.0054 | 0.0934 | 44 | 6600 | 1612 | 0.3741 | 0.6229 | 0.0569 | 0.0023 | [6 empty] | 1493 | 14 | 14 | 1 | 0.25 | 65 | 21 | 미정 |  | 2021-05-09 12:41 | 1602 |  | 48 | 0 | 31 | 0 | 0 | 0 | 0.446 | 0.661 | 0.2053 | 0.0086 | 97100 | 74 | 34 | 153 | 0.0035 | 0.004 | 0.0082 | 0.0483 | 0.0515 | 0.0194 | 0.0133 | 0.0103
2021-05-09 | A64341 | B | 5 | AE1070LS | 101 | 35500 | 0.0582 | 0.1687 | 0.1687 | 0.2494 | 1619 | 1619 | 1549 | 3105 | 51.3 |  |  | 0 | 미정 | 미정 | 미정 | 미정 | 0 | 0 | 0 | 0 | 0 | 0 | 0.0582 | 0.0912 | 0.0026 | 0.1836 | 46 | 5000 | 1583 | 0.6074 | 0.8549 | 0.1539 | 0.025 | [6 empty] | 1475 | 30 | 25 | 3 | 0.23 | 65 | 27 | 미정 |  | 2021-05-09 12:51 | 1583 |  | 0 | 23 | 23 | 0 | 0 | 0 | 0.677 | 0.9683 | 0.1925 | 0.0214 | 103150 | 75 | 22 | 130 | 0.0614 | 0.0206 | 0.0176 | 0.0306 | 0.0204 | 0.0067 | 0.0049 | 0.0052
2021-05-09 | B63807 | B | 38 | SM45CB | 103 | 37300 | 0.0776 | 0.0271 | 0.1003 | 0.1521 | 1633 | 1598 | 1549 | 2686 |  |  |  | 0 | 미정 | 미정 | 미정 | 미정 | 0 | 0 | 0 | 199 | 0 | 0 | 0.0776 | 0.0603 | 0.0028 | 0.3331 | 41 | 5900 | 1608 | 0.4135 | 0.5113 | 0.148 | 0.0034 | [6 empty] | 1493 | 14 | 15 | 1 | 0.23 | 60 | 23 | 미정 |  | 2021-05-09 13:48 | 1613 |  | 0 | 0 | 0 | 0 | 0 | 0 | 0.4429 | 0.6419 | 0.1765 | 0.0036 | 98700 | 75 | 26 | 141 | 0.0029 | 0.004 | 0.0036 | 0.0428 | 0.0275 | 0.0102 | 0.0098 | 0.0099
2021-05-09 | A64342 | B | 16 | AE1070LS | 101 | 36600 | 0.0634 | 0.1707 | 0.1707 | 0.2309 | 1575 | 1575 | 1530 | 3039 | 34.4 |  |  | 0 | 미정 | 미정 | 미정 | 미정 | 0 | 0 | 0 | 0 | 0 | 0 | 0.0634 | 0.1147 | 0.0034 | 0.6324 | 41 | 5000 | 1576 | 0.5663 | 0.8355 | 0.1427 | 0.0175 | [6 empty] | 1475 | 30 | 25 | 3 | 0.23 | 56 | 22 | 미정 |  | 2021-05-09 14:00 | 1576 |  | 0 | 14 | 10 | 0 | 0 | 0 | 0.664 | 0.9748 | 0.1876 | 0.0176 |  | 71 | 25 | 124 | 0.0429 | 0.0156 | 0.0143 | 0.0331 | 0.0283 | 0.0054 | 0.0027 | 0.0036
2021-05-09 | B63808 | B | 32 | SM45CB | 104 | 37400 | 0.0916 | 0.0269 | 0.1135 | 0.1103 | 1627 | 1619 | 1573 | 2693 |  |  |  | 0 | 미정 | 미정 | 미정 | 미정 | 0 | 0 | 0 | 0 | 0 | 0 | 0.0916 | 0.0941 | 0.0048 | 0.3188 | 41 | 5100 | 1619 | 0.4066 | 0.5208 | 0.1676 | 0.004 | [6 empty] | 1493 | 14 | 15 | 1 | 0.2 | 56 | 22 | 미정 |  | 2021-05-09 14:45 | 1610 |  | 0 | 0 | 16 | 0 | 0 | 0 | 0.449 | 0.6404 | 0.193 | 0.0042 | 99800 | 76 | 32 | 156 | 0.0024 | 0.0043 | 0.0039 | 0.0297 | 0.0547 | 0.013 | 0.0096 | 0.0089
2021-05-09 | A64343 | B | 22 | AE1070LS | 101 | 36300 | 0.0412 | 0.2256 | 0.2077 | 0.3167 | 1574 | 1611 | 1536 | 3252 | 53.1 |  |  | 0 | 선택 | 미정 | 미정 | 미정 | 0 | 0 | 0 | 0 | 0 | 0 | 0.0412 | 0.0693 | 0.0027 | 0.2039 | 39 | 4500 | 1590 | 0.6172 | 0.7981 | 0.1578 | 0.0398 | [6 empty] | 1475 | 30 | 25 | 3 | 0.23 | 57 | 12 | 미정 |  | 2021-05-09 14:57 | 1584 |  | 0 | 24 | 0 | 0 | 0 | 0 | 0.6674 | 0.9619 | 0.1826 | 0.0222 |  | 70 | 31 | 133 | 0.0754 | 0.0289 | 0.0162 | 0.0269 | 0.0194 | 0.0057 | 0.0042 | 0.0043
2021-05-09 | B63809 | B | 6 | SM45CB | 104 | 39300 | 0.0737 | 0.0253 | 0.0483 | 0.0797 | 1611 | 1550 | 1538 | 2585 |  |  |  | 0 | 미정 | 미정 | 미정 | 미정 | 0 | 0 | 0 | 252 | 0 | 0 | 0.0737 | 0.0596 | 0.0036 | 0.2903 | 35 | 5800 | 1617 | 0.3773 | 0.4317 | 0.1452 | 0.0035 | [6 empty] | 1493 | 14 | 15 | 1 | 0.21 | 72 | 22 | 미정 |  | 2021-05-09 15:38 | 1611 |  | 0 | 0 | 0 | 0 | 0 | 0 | 0.4588 | 0.6409 | 0.1866 | 0.0042 |  | 83 | 57 | 188 | 0.0041 | 0.0049 | 0.004 | 0.021 | 0.0271 | 0.0093 | 0.008 | 0.0079
2021-05-09 | A64344 | B | 29 | SM48CH | 104 | 36400 | 0.0626 | 0.0542 | 0.0542 | 0.2276 | 1638 | 1638 | 1559 | 3253 |  |  |  | 0 | 선택 | 미정 | 미정 | 미정 | 0 | 0 | 0 | 253 | 0 | 0 | 0.0626 | 0.0993 | 0.0056 | 0.2177 | 37 | 4800 | 1622 | 0.4176 | 0.5065 | 0.1934 | 0.0061 | [6 empty] | 1491 | 16 | 20 | 3 | 0.23 | 83 | 28 | 미정 |  | 2021-05-09 15:54 | 1611 |  | 0 | 0 | 25 | 0 | 0 | 0 | 0.462 | 0.6555 | 0.2146 | 0.0278 |  | 88 | 49 | 165 | 0.0056 | 0.0066 | 0.019 | 0.0388 | 0.0138 | 0.0053 | 0.0051 | 0.0177
2021-05-09 | B63810 | B | 20 | SCM440 | 102 | 39100 | 0.0966 | 0.0328 | 0.0893 | 0.0985 | 1631 | 1586 | 1536 | 2586 | 21.2 |  |  | 0 | 미정 | 미정 | 미정 | 미정 | 0 | 0 | 0 | 50 | 0 | 0 | 0.0966 | 0.1097 | 0.0045 | 0.1273 | 51 | 9300 | 1659 | 0.305 | 0.5604 | 0.107 | 0.0037 | [6 empty] | 1496 | 15 | 20 | 1 | 0.23 | 85 | 35 | 미정 |  | 2021-05-09 17:01 | 1652 |  | 20 | 0 | 13 | 0 | 0 | 0 | 0.393 | 0.6906 | 0.2172 | 0.0071 | 100950 | 95 | 39 | 184 | 0.027 | 0.005 | 0.0137 | 0.0294 | 0.0465 | 0.0138 | 0.0127 | 0.0116
2021-05-09 | A64345 | B | 5 | SM48CH | 101 | 34900 | 0.0556 | 0.1442 | 0.1442 | 0.2008 | 1605 | 1605 | 1541 | 3128 |  |  |  | 0 | 선택 | 미정 | 미정 | 미정 | 0 | 0 | 0 | 253 | 0 | 0 | 0.0556 | 0.0715 | 0.0574 | 0.0105 | 38 | 4500 | 1599 | 0.4173 | 0.4896 | 0.1897 | 0.0069 | [6 empty] | 1491 | 16 | 17 | 3 | 0.24 | 67 | 20 | 미정 |  | 2021-05-09 17:00 | 1592 |  | 0 | 14 | 12 | 0 | 0 | 0 | 0.4673 | 0.6557 | 0.2223 | 0.0245 |  | 68 | 44 | 155 | 0.0061 | 0.0076 | 0.0201 | 0.0477 | 0.015 | 0.0054 | 0.0043 | 0.0193
2021-05-09 | B63811 | B | 38 | SCM440HK | 103 | 38000 | 0.0782 | 0.0364 | 0.0364 | 0.0892 | 1613 | 1613 | 1555 | 2653 | 10.1 |  |  | 0 | 미정 | 미정 | 미정 | 미정 | 0 | 0 | 0 | 55 | 0 | 0 | 0.0782 | 0.089 | 0.0134 | 0.2785 | 43 | 6800 | 1629 | 0.3572 | 0.5921 | 0.2356 | 0.0085 | [6 empty] | 1494 | 15 | 16 | 1 | 0.18 | 61 | 21 | 미정 |  | 2021-05-09 18:01 | 1612 |  | 41 | 0 | 22 | 0 | 0 | 0 | 0.409 | 0.7634 | 0.2608 | 0.0136 |  | 70 | 51 | 193 | 0.0142 | 0.0072 | 0.012 | 0.0295 | 0.0186 | 0.0092 | 0.0093 | 0.012
2021-05-09 | A64346 | B | 16 | SM48CH | 100 | 34800 | 0.0531 | 0.1026 | 0.1026 | 0.1785 | 1625 | 1625 | 1561 | 3138 | 31.3 |  |  | 0 | 선택 | 미정 | 미정 | 미정 | 0 | 0 | 0 | 153 | 0 | 0 | 0.0531 | 0.0866 | 0.0053 | 0.0567 | 37 | 4500 | 1590 | 0.4197 | 0.4884 | 0.163 | 0.0163 | [6 empty] | 1491 | 16 | 19 | 3 | 0.25 | 69 | 19 | 미정 |  | 2021-05-09 17:58 | 1593 |  | 0 | 18 | 16 | 0 | 0 | 0 | 0.469 | 0.6631 | 0.2146 | 0.0243 |  | 70 | 47 | 157 | 0.0279 | 0.0138 | 0.0201 | 0.0417 | 0.0165 | 0.0071 | 0.0044 | 0.0191
2021-05-09 | B63812 | B | 32 | SCM440HK | 101 | 40100 | 0.0868 | 0.7814 | 0.0378 | 0.108 | 1668 | 1639 | 1559 | 2586 | 24.1 |  |  | 0 | 미정 | 미정 | 미정 | 미정 | 0 | 0 | 0 | 49 | 0 | 0 | 0.0868 | 0.1003 | 0.0033 | 0.1681 | 34 | 5900 | 1624 | 0.338 | 0.6023 | 0.1646 | 0.0091 | [6 empty] | 1494 | 15 | 15 | 1 | 0.19 | 69 | 18 | 미정 |  | 2021-05-09 18:59 | 1618 |  | 33 | 0 | 27 | 0 | 0 | 0 | 0.4184 | 0.7608 | 0.2594 | 0.0127 |  | 69 | 30 | 168 | 0.033 | 0.0102 | 0.0116 | 0.0244 | 0.0231 | 0.0125 | 0.0104 | 0.0123
2021-05-09 | A64347 | B | 22 | SM48CH | 100 | 34000 | 0.0604 | 0.0939 | 0.0939 | 0.1415 | 1602 | 1602 | 1535 | 3245 | 34.1 |  |  | 0 | 미정 | 미정 | 미정 | 미정 | 0 | 0 | 0 | 157 | 0 | 0 | 0.0604 | 0.1175 | 0.0023 | 0.1692 | 41 | 5100 | 1589 | 0.4059 | 0.5068 | 0.1687 | 0.0155 | [6 empty] | 1491 | 16 | 17 | 3 | 0.24 | 54 | 11 | 미정 |  | 2021-05-09 19:08 | 1591 |  | 0 | 26 | 17 | 0 | 0 | 0 | 0.463 | 0.6628 | 0.2149 | 0.0231 | 100250 | 67 | 36 | 141 | 0.0324 | 0.0121 | 0.019 | 0.0562 | 0.0235 | 0.0115 | 0.0083 | 0.0204
2021-05-09 | B63813 | B | 6 | SCM440HK | 101 | 38800 | 0.1869 | 0.0416 | 0.0524 | 0.0856 | 1616 | 1611 | 1581 | 2572 | 5.6 |  |  | 0 | 미정 | 미정 | 미정 | 미정 | 0 | 0 | 0 | 53 | 0 | 0 | 0.1869 | 0.1557 | 0.0193 | 0.0023 | 36 | 5800 | 1636 | 0.3029 | 0.5835 | 0.1627 | 0.0065 | [6 empty] | 1494 | 15 | 15 | 1 | 0.19 | 76 | 26 | 미정 |  | 2021-05-09 20:01 | 1624 |  | 23 | 0 | 26 | 0 | 0 | 0 | 0.401 | 0.765 | 0.2604 | 0.0127 | 97950 | 70 | 50 | 187 | 0.0075 | 0.012 | 0.0115 | 0.042 | 0.0296 | 0.0138 | 0.0124 | 0.0119
2021-05-09 | A64348 | B | 29 | SM48CH | 101 | 35300 | 0.1004 | 0.1749 | 0.1749 | 0.266 | 1606 | 1606 | 1538 | 2938 | 43 |  |  | 0 | 선택 | 미정 | 미정 | 미정 | 0 | 0 | 0 | 153 | 0 | 0 | 0.1004 | 0.1365 | 0.0056 | 0.8755 | 41 | 4600 | 1583 | 0.4367 | 0.4995 | 0.2018 | 0.0161 | [6 empty] | 1491 | 16 | 18 | 3 | 0.24 | 69 | 28 | 미정 |  | 2021-05-09 20:13 | 1592 |  | 0 | 17 | 0 | 0 | 0 | 0 | 0.473 | 0.6655 | 0.2136 | 0.0257 | 101850 | 70 | 29 | 126 | 0.0401 | 0.0132 | 0.0215 | 0.0496 | 0.0253 | 0.0076 | 0.0065 | 0.0205
2021-05-09 | A64349 | B | 5 | SM48CH | 101 | 35900 | 0.1078 | 0.0678 | 0.0992 | 0.1498 | 1575 | 1600 | 1543 | 3077 | 23.6 |  |  | 0 | 선택 | 미정 | 미정 | 미정 | 0 | 0 | 0 | 150 | 0 | 0 | 0.1078 | 0.155 | 0.004 | 0.2641 | 40 | 4400 | 1591 | 0.4232 | 0.5015 | 0.1792 | 0.0098 | [6 empty] | 1491 | 16 | 18 | 3 | 0.24 | 61 | 22 | 미정 |  | 2021-05-09 21:12 | 1589 |  | 0 | 19 | 11 | 0 | 0 | 0 | 0.465 | 0.6474 | 0.2106 | 0.0253 |  | 68 | 32 | 131 | 0.0225 | 0.0095 | 0.0207 | 0.0587 | 0.0162 | 0.0053 | 0.0046 | 0.0207
2021-05-09 | B63814 | B | 20 | SCM440HK | 102 | 38200 | 0.072 | 0.0341 | 0.0541 | 0.1021 | 1628 | 1629 | 1569 | 2622 | 20 |  |  | 0 | 미정 | 미정 | 미정 | 미정 | 0 | 0 | 0 | 52 | 0 | 0 | 0.072 | 0.0864 | 0.0062 | 0.2253 | 39 | 5700 | 1623 | 0.3289 | 0.5923 | 0.2096 | 0.0151 | [6 empty] | 1494 | 15 | 17 | 1 | 0.26 | 64 | 25 | 미정 |  | 2021-05-09 21:17 | 1616 |  | 42 | 0 | 48 | 0 | 0 | 0 | 0.401 | 0.7622 | 0.2589 | 0.0148 | 98000 | 70 | 40 | 165 | 0.0273 | 0.0121 | 0.0134 | 0.0314 | 0.0157 | 0.0092 | 0.0083 | 0.013
2021-05-09 | A64350 | B | 16 | SM48CH | 101 | 35500 | 0.0618 | 0.1065 | 0.1065 | 0.2175 | 1610 | 1610 | 1545 | 2996 | 40 |  |  | 0 | 선택 | 미정 | 미정 | 미정 | 0 | 0 | 0 | 161 | 0 | 0 | 0.0618 | 0.1005 | 0.0081 | 0.2885 | 41 | 4000 | 1587 | 0.3865 | 0.4923 | 0.1717 | 0.0188 | [6 empty] | 1491 | 16 | 16 | 3 | 0.25 | 61 | 16 | 미정 |  | 2021-05-09 22:11 | 1587 |  | 0 | 0 | 0 | 0 | 0 | 0 | 0.455 | 0.6497 | 0.2068 | 0.0267 |  | 69 | 37 | 135 | 0.0368 | 0.0148 | 0.0225 | 0.0553 | 0.0286 | 0.0116 | 0.0094 | 0.0207
2021-05-09 | B63815 | B | 38 | SCM440HK | 102 | 39300 | 0.1322 | 0.0667 | 0.0667 | 0.139 | 1638 | 1638 | 1586 | 2635 | 21.7 |  |  | 0 | 미정 | 미정 | 미정 | 미정 | 0 | 0 | 0 | 51 | 0 | 0 | 0.1322 | 0.1361 | 0.006 | 0.1526 | 36 | 4900 | 1613 | 0.3688 | 0.6727 | 0.1976 | 0.0145 | [6 empty] | 1494 | 15 | 16 | 1 | 0.26 | 59 | 18 | 미정 |  | 2021-05-09 22:10 | 1607 |  | 26 | 0 | 0 | 0 | 0 | 0 | 0.4044 | 0.7591 | 0.2359 | 0.0141 | 97550 | 68 | 51 | 181 | 0.0318 | 0.0116 | 0.0134 | 0.0466 | 0.0199 | 0.0095 | 0.0092 | 0.0132
2021-05-09 | A64351 | B | 22 | SM48CH | 100 | 35900 | 0.069 | 0.0404 | 0.0404 | 0.1364 | 1615 | 1615 | 1545 | 3016 | 39.9 |  |  | 0 | 선택 | 미정 | 미정 | 미정 | 0 | 0 | 0 | 160 | 0 | 0 | 0.069 | 0.1283 | 0.0032 | 0.2136 | 45 | 4400 | 1591 | 0.3735 | 0.5034 | 0.17 | 0.0135 | [6 empty] | 1491 | 16 | 16 | 3 | 0.25 | 55 | 14 | 미정 |  | 2021-05-09 23:18 | 1583 |  | 0 | 10 | 10 | 0 | 0 | 0 | 0.4551 | 0.6501 | 0.2103 | 0.0193 | 96150 | 65 | 24 | 120 | 0.0356 | 0.0153 | 0.0212 | 0.0562 | 0.0269 | 0.0096 | 0.0076 | 0.0214
2021-05-09 | B63816 | B | 32 | SCM440HF | 101 | 35900 | 0.093 | 0.0911 | 0.0911 | 0.1138 | 1591 | 1591 | 1546 | 2704 |  |  |  | 0 | 미정 | 미정 | 미정 | 미정 | 0 | 0 | 0 | 305 | 0 | 0 | 0.093 | 0.0981 | 0.0059 | 0.1181 | 45 | 7200 | 1625 | 0.3574 | 0.7525 | 0.199 | 0.0057 | [6 empty] | 1493 | 18 | 21 | 1 | 0.3 | 55 | 24 | 미정 |  | 2021-05-09 23:19 | 1621 |  | 37 | 0 | 0 | 0 | 0 | 0 | 0.4167 | 0.8392 | 0.2461 | 0.0076 | 96900 | 69 | 26 | 156 | 0.0224 | 0.0066 | 0.0117 | 0.043 | 0.0225 | 0.0123 | 0.0121 | 0.0135
2021-05-09 | A64352 | B | 29 | SM48CH | 101 | 35800 | 0.0567 | 0.0578 | 0.0578 | 0.1213 | 1590 | 1590 | 1537 | 2911 | 37.2 |  |  | 0 | 선택 | 미정 | 미정 | 미정 | 0 | 0 | 0 | 160 | 0 | 0 | 0.0567 | 0.0825 | 0.0033 | 0.3173 | 40 | 4800 | 1585 | 0.2919 | 0.5194 | 0.163 | 0.0123 | [6 empty] | 1491 | 16 | 16 | 3 | 0.25 | 69 | 30 | 미정 |  | 2021-05-10 00:07 | 1585 |  | 0 | 0 | 0 | 0 | 0 | 0 | 0.492 | 0.6528 | 0.2185 | 0.0254 | 104600 | 69 | 30 | 129 | 0.0302 | 0.011 | 0.0211 | 0.045 | 0.0194 | 0.0081 | 0.0053 | 0.0191
2021-05-09 | B63817 | B | 6 | SCM440HF | 102 | 36600 | 0.1155 |  |  | 0.1748 |  | 1612 | 1536 | 2702 |  |  |  | 0 | 미정 | 미정 | 미정 | 미정 | 0 | 0 | 0 | 304 | 0 | 0 | 0.1155 | 0.1007 | 0.0119 | 0.2967 | 44 | 7300 | 1603 | 0.3609 | 0.7131 | 0.2114 | 0.0046 | [6 empty] | 1493 | 18 | 19 | 1 | 0.25 | 52 | 13 | 미정 |  | 2021-05-10 00:39 | 1608 |  | 30 | 0 | 0 | 0 | 0 | 0 | 0.4135 | 0.833 | 0.2458 | 0.0078 | 90700 | 73 | 29 | 142 | 0.0067 | 0.0054 | 0.0091 | 0.0419 | 0.0332 | 0.0143 | 0.0143 | 0.013
2021-05-09 | A64353 | B | 5 | SM48CH | 101 | 36300 | 0.0469 | 0.1076 | 0.1076 | 0.1379 | 1598 | 1598 | 1530 | 2970 | 36.9 |  |  | 0 | 선택 | 미정 | 미정 | 미정 | 0 | 0 | 0 | 156 | 0 | 0 | 0.0469 | 0.0631 | 0.0032 | 0.1787 | 42 | 4400 | 1588 | 0.3799 | 0.4952 | 0.147 | 0.0139 | [6 empty] | 1491 | 16 | 16 | 3 | 0.25 | 63 | 19 | 미정 |  | 2021-05-10 01:05 | 1588 |  | 0 | 9 | 23 | 0 | 0 | 0 | 0.4505 | 0.6541 | 0.2177 | 0.0291 |  | 71 | 36 | 139 | 0.0295 | 0.018 | 0.0248 | 0.0373 | 0.0437 | 0.0142 | 0.0105 | 0.0212
2021-05-09 | B63818 | B | 20 | SCM440HF | 102 | 37200 | 0.0842 | 0.1152 | 0.1152 | 0.0801 | 1580 | 1580 | 1575 | 2730 |  |  |  | 0 | 미정 | 미정 | 미정 | 미정 | 0 | 0 | 0 | 276 | 0 | 0 | 0.0842 | 0.102 | 0.0027 | 0.2678 | 41 | 6100 | 1615 | 0.3368 | 0.7293 | 0.2088 | 0.0049 | [6 empty] | 1493 | 18 | 19 | 1 | 0.26 | 63 | 20 | 미정 |  | 2021-05-10 01:33 | 1615 |  | 33 | 0 | 0 | 0 | 0 | 0 | 0.4106 | 0.8234 | 0.2507 | 0.0095 | 99000 | 91 | 36 | 152 | 0.0049 | 0.005 | 0.0089 | 0.0377 | 0.0281 | 0.0216 | 0.0199 | 0.0158
2021-05-09 | A64354 | B | 16 | SM48CH | 95 | 35800 | 0.0434 | 0.0662 | 0.0662 | 0.1043 | 1588 | 1588 | 1539 | 2964 | 14.3 |  |  | 0 | 선택 | 미정 | 미정 | 미정 | 0 | 0 | 0 | 151 | 0 | 0 | 0.0434 | 0.0745 | 0.0038 | 0.0643 | 44 | 4300 | 1594 | 0.381 | 0.5267 | 0.154 | 0.0126 | [6 empty] | 1491 | 16 | 16 | 3 | 0.24 | 56 | 17 | 미정 |  | 2021-05-10 02:12 | 1594 |  | 0 | 0 | 0 | 0 | 0 | 0 | 0.454 | 0.6521 | 0.2137 | 0.0246 |  | 66 | 34 | 133 | 0.025 | 0.013 | 0.022 | 0.0442 | 0.0332 | 0.0116 | 0.0097 | 0.0199
2021-05-09 | B63819 | B | 38 | AE6418HG | 102 | 36100 | 0.0877 | 0.0342 | 0.0342 | 0.1026 | 1628 | 1628 | 1571 | 2704 |  |  |  | 0 | 미정 | 미정 | 미정 | 미정 | 0 | 0 | 0 | 405 | 0 | 0 | 0.0877 | 0.1216 | 0.0108 | 0.2163 | 45 | 7100 | 1638 | 0.1806 | 1.0941 | 1.1732 | 0.017 | [6 empty] | 1490 | 15 | 17 | 1 | 0.25 | 78 | 28 | 미정 |  | 2021-05-10 02:34 | 1622 |  | 69 | 0 | 11 | 0 | 0 | 0 | 0.236 | 1.2454 | 1.3392 | 0.0153 | 96700 | 101 | 43 | 191 | 0.0057 | 0.0155 | 0.014 | 0.0348 | 0.02 | 0.0141 | 0.0136 | 0.0091
2021-05-09 | A64355 | B | 22 | SM48CH | 101 | 35900 | 0.0501 | 0.0588 | 0.0588 | 0.1503 | 1630 | 1630 | 1569 | 2937 |  |  |  | 0 | 선택 | 미정 | 미정 | 미정 | 0 | 0 | 0 | 164 | 0 | 0 | 0.0501 | 0.113 | 0.0023 | 0.0218 | 42 | 3800 | 1598 | 0.3554 | 0.5262 | 0.1912 | 0.0088 | [6 empty] | 1491 | 16 | 16 | 3 | 0.24 | 61 | 19 | 미정 |  | 2021-05-10 03:05 | 1588 |  | 0 | 9 | 0 | 0 | 0 | 0 | 0.457 | 0.6577 | 0.2158 | 0.0253 | 95750 | 66 | 29 | 132 | 0.0326 | 0.0116 | 0.0205 | 0.0483 | 0.0294 | 0.0121 | 0.0109 | 0.0212
2021-05-09 | B63820 | B | 32 | AE6418HG | 102 | 36100 | 0.0784 | 0.0416 | 0.0416 | 0.1035 | 1600 | 1600 | 1537 | 2703 |  |  |  | 0 | 미정 | 미정 | 미정 | 미정 | 0 | 0 | 0 | 503 | 0 | 0 | 0.0784 | 0.0832 | 0.0034 | 0.087 | 47 | 7900 | 1613 | 0.1814 | 1.1041 | 1.1396 | 0.0121 | [6 empty] | 1490 | 15 | 16 | 1 | 0.3 | 65 | 17 | 미정 |  | 2021-05-10 04:00 | 1605 |  | 77 | 0 | 16 | 0 | 0 | 0 | 0.233 | 1.2624 | 1.3527 | 0.0174 | 101750 | 75 | 45 | 177 | 0.0081 | 0.015 | 0.0171 | 0.0314 | 0.0139 | 0.0065 | 0.0066 | 0.0049
2021-05-09 | A64356 | B | 29 | SM48CH | 101 | 35900 | 0.1118 | 0.1141 | 0.1141 | 0.1775 | 1616 | 1616 | 1560 | 2989 | 41.4 |  |  | 0 | 선택 | 미정 | 미정 | 미정 | 0 | 0 | 0 | 162 | 0 | 0 | 0.1118 | 0.123 | 0.0022 | 0.1309 | 41 | 4100 | 1580 | 0.3808 | 0.534 | 0.1847 | 0.0119 | [6 empty] | 1491 | 16 | 16 | 3 | 0.25 | 59 | 18 | 미정 |  | 2021-05-10 04:11 | 1580 |  | 0 | 0 | 11 | 0 | 0 | 0 | 0.475 | 0.6517 | 0.2288 | 0.0224 |  | 78 | 31 | 124 | 0.035 | 0.0136 | 0.0171 | 0.0473 | 0.0201 | 0.0115 | 0.0112 | 0.0173
2021-05-09 | B63821 | B | 6 | AE6418HG | 103 | 38500 | 0.0496 | 1.3505 | 0.0567 | 0.0655 | 1558 | 1603 | 1565 | 2773 |  |  |  | 0 | 미정 | 미정 | 미정 | 미정 | 0 | 0 | 0 | 506 | 0 | 0 | 0.0496 | 0.0834 | 0.0031 | 0.0163 | 44 | 7000 | 1629 | 0.1294 | 0.483 | 1.1129 | 0.0116 | [6 empty] | 1490 | 15 | 18 | 1 | 0.3 | 60 | 20 | 미정 |  | 2021-05-10 05:07 | 1612 |  | 131 | 0 | 41 | 0 | 0 | 0 | 0.2421 | 1.2525 | 1.3448 | 0.0143 | 100200 | 78 | 33 | 161 | 0.0055 | 0.015 | 0.0168 | 0.0267 | 0.0135 | 0.005 | 0.0046 | 0.0058
2021-05-09 | A64357 | B | 5 | SM48CH | 100 | 36300 | 0.0384 | 0.1225 | 0.1225 | 0.2189 | 1587 | 1587 | 1519 | 2995 | 55.7 |  |  | 0 | 선택 | 미정 | 미정 | 미정 | 0 | 0 | 0 | 150 | 0 | 0 | 0.0384 | 0.0567 | 0.0041 | 0.034 | 40 | 4700 | 1583 | 0.3993 | 0.5014 | 0.1707 | 0.0271 | [6 empty] | 1491 | 16 | 16 | 3 | 0.24 | 61 | 17 | 미정 |  | 2021-05-10 05:06 | 1583 |  | 0 | 0 | 23 | 0 | 0 | 0 | 0.461 | 0.66 | 0.2282 | 0.0292 |  | 69 | 44 | 150 | 0.0486 | 0.0217 | 0.0226 | 0.0285 | 0.0236 | 0.0121 | 0.0104 | 0.0197
2021-05-09 | B63822 | B | 20 | AE6418HG | 102 | 38400 |  | 0.0554 | 0.0554 | 0.1256 | 1583 | 1583 | 1548 | 2784 |  |  |  | 0 | 미정 | 미정 | 미정 | 미정 | 0 | 0 | 0 | 503 | 0 | 0 |  |  |  |  | 44 | 7400 | 1629 | 0.1907 | 1.0974 | 1.1274 | 0.0123 | [6 empty] | 1490 | 15 | 16 | 1 | 0.27 | 72 | 17 | 미정 |  | 2021-05-10 06:06 | 1620 |  | 91 | 0 | 93 | 0 | 0 | 0 | 0.236 | 1.2683 | 1.3428 | 0.017 | 98600 | 266 | 52 | 190 | 0.0051 | 0.0145 | 0.0165 |  | 0.0096 | 0.0052 | 0.0052 | 0.0046
2021-05-09 | A64358 | B | 16 | SM48CH | 100 | 31100 | 0.0767 | 0.0637 | 0.0637 | 0.2118 | 1595 | 1595 | 1510 | 3286 | 45.1 |  |  | 0 | 미정 | 미정 | 미정 | 미정 | 0 | 0 | 0 | 153 | 0 | 0 | 0.0767 | 0.0476 | 0.005 | 0.1938 | 39 | 5500 | 1596 | 0.3477 | 0.5237 | 0.1711 | 0.0349 | [6 empty] | 1491 | 16 | 16 | 3 | 0.25 | 64 | 19 | 미정 |  | 2021-05-10 06:06 | 1596 |  | 0 | 0 | 0 | 0 | 0 | 0 | 0.4549 | 0.6564 | 0.2197 | 0.0262 |  | 72 | 39 | 141 | 0.0418 | 0.0178 | 0.0224 | 0.0548 | 0.0458 | 0.0188 | 0.0121 | 0.0199
2021-05-10 | B63823 | I | 11 | AE4330VM | 88 | 33700 | 0.1019 | 0.0509 | 0.0509 | 0.0942 | 1664 | 1664 | 1562 | 2381 | 5.2 |  |  | 0 | 미정 | 미정 | 미정 | 미정 | 0 | 0 | 0 | 0 | 0 | 0 | 0.1019 | 0.1804 | 0.0096 | 0.207 | 59 | 9900 | 1679 | 0.2619 | 0.7657 | 0.2201 | 0.0064 | [6 empty] | 1494 | 20 | 21 | 1 | 0.27 | 81 | 0 | 미정 |  | 2021-05-10 07:23 | 1667 |  | 60 | 0 | 0 | 0 | 0 | 0 | 0.3 | 0.9497 | 0.2436 | 0.0089 | 87800 | 890 | 26 | 161 | 0.0082 | 0.0092 | 0.0343 | 0.0124 | 0.0096 | 0.0053 | 0.0049 | 0.0041
2021-05-10 | A64359 | B | 22 | FPA-SCM920PRH | 97 | 35800 | 0.0394 | 0.048 | 0.0402 | 0.0963 | 1600 | 1643 | 1576 | 3132 |  |  |  | 0 | 선택 | 미정 | 미정 | 미정 | 0 | 0 | 0 | 300 | 0 | 0 | 0.0394 | 0.0641 | 0.0051 | 0.022 | 41 | 6800 | 1649 | 0.1488 | 0.348 | 0.7315 | 0.0153 | [6 empty] | 1505 | 16 | 20 | 3 | 0.26 | 90 | 24 | 미정 |  | 2021-05-10 07:13 | 1640 |  | 0 | 0 | 14 | 0 | 0 | 0 | 0.194 | 0.4961 | 0.8519 | 0.0286 | 102000 | 96 | 37 | 151 | 0.0042 | 0.0148 | 0.0225 | 0.0403 | 0.0257 | 0.0134 | 0.0106 | 0.011
2021-05-10 | B63824 | I | 32 | SCM415C2 | 104 | 38300 | 0.0876 | 0.0838 | 0.0671 | 0.1033 | 1609 | 1631 | 1554 | 2747 | 7.8 |  |  | 0 | 미정 | 미정 | 미정 | 미정 | 0 | 0 | 0 | 0 | 0 | 0 | 0.0876 | 0.0948 | 0.0083 | 0.1592 | 68 | 10100 | 1704 | 0.1365 | 0.5662 | 0.1855 | 0.0082 | [6 empty] | 1516 | 20 | 20 | 1 | 0.25 | 91 | 0 | 미정 |  | 2021-05-10 08:57 | 1676 |  | 51 | 0 | 21 | 0 | 0 | 0 | 0.1573 | 0.6464 | 0.2233 | 0.0182 | 94550 | 767 | 23 | 176 | 0.0126 | 0.0085 | 0.0252 | 0.028 | 0.01 | 0.0038 | 0.0052 | 0.0149
2021-05-10 | A64360 | B | 29 | FPA-SCM920PRH | 98 | 35800 | 0.0516 | 0.0692 | 0.0692 | 0.1154 | 1609 | 1609 | 1547 | 2991 |  |  |  | 0 | 선택 | 미정 | 미정 | 미정 | 0 | 0 | 0 | 296 | 0 | 0 | 0.0516 | 0.0685 | 0.0039 | 0.2127 | 48 | 8200 | 1643 | 0.1578 | 0.368 | 0.7985 | 0.0158 | [6 empty] | 1505 | 16 | 16 | 1 | 0.27 | 79 | 32 | 미정 |  | 2021-05-10 08:24 | 1651 |  | 33 | 0 | 11 | 0 | 0 | 0 | 0.1882 | 0.5073 | 0.8357 | 0.0173 | 98750 | 0 | 22 | 137 | 0.0057 | 0.014 | 0.0218 | 0.0316 | 0.021 | 0.0087 | 0.0071 | 0.0075
2021-05-10 | A64361 | B | 5 | FPA-SCM920PRH | 91 | 33500 | 0.0838 | 0.031 | 0.0854 | 0.1139 | 1648 | 1647 | 1596 | 2861 |  |  |  | 0 | 미정 | 선택 | 미정 | 미정 | 0 | 0 | 0 | 304 | 0 | 0 | 0.0838 | 0.132 | 0.0034 | 0.2618 | 55 | 6600 | 1634 | 0.1444 | 0.2818 | 0.6394 | 0.0106 | [6 empty] | 1505 | 16 | 17 | 1 | 0.19 | 62 | 17 | 미정 |  | 2021-05-10 09:31 | 1622 |  | 46 | 0 | 32 | 0 | 0 | 0 | 0.1901 | 0.5032 | 0.8423 | 0.0194 | 102900 | 86 | 32 | 158 | 0.0015 | 0.0108 | 0.0227 | 0.0365 | 0.0461 | 0.0192 | 0.0134 | 0.0107
2021-05-10 | B63825 | I | 6 | SCM420C2 | 107 | 38000 | 0.1005 | 0.0478 | 0.0739 | 0.0971 | 1676 | 1578 | 1535 | 2705 | 45.2 |  |  | 0 | 미정 | 미정 | 미정 | 미정 | 0 | 0 | 0 | 0 | 0 | 0 | 0.1005 | 0.1321 | 0.0204 | 0.0035 | 57 | 10400 | 1685 | 0.1644 | 0.5776 | 0.0943 | 0.0257 | [6 empty] | 1512 | 20 | 21 | 1 | 945.14 | 79 | 0 | 미정 |  | 2021-05-10 10:06 | 1653 |  | 11 | 0 | 52 | 0 | 0 | 0 | 0.1912 | 0.6967 | 0.2142 | 0.017 | 98150 | 773 | 17 | 161 | 0.0708 | 0.0182 | 0.0266 | 0.0424 | 0.0298 | 0.014 | 0.0092 | 0.0117
2021-05-10 | B63826 | B | 11 | FPA-SCM920PRH | 88 | 32500 | 0.0919 | 0.0284 | 0.0475 | 0.1099 | 1684 | 1631 | 1532 | 2442 |  |  |  | 0 | 미정 | 미정 | 미정 | 미정 | 0 | 0 | 0 | 303 | 0 | 0 | 0.0919 | 0.149 | 0.012 | 0.1425 | 42 | 7500 | 1633 | 0.1209 | 0.3029 | 0.6691 | 0.0115 | [6 empty] | 1505 | 16 | 17 | 1 | 0.27 | 66 | 22 | 미정 |  | 2021-05-10 10:54 | 1630 |  | 27 | 0 | 32 | 0 | 0 | 0 | 0.1921 | 0.4944 | 0.8245 | 0.0157 | 96250 | 76 | 26 | 135 | 0.0043 | 0.0131 | 0.0218 | 0.0507 | 0.0272 | 0.0091 | 0.0072 | 0.006
2021-05-10 | A64362 | B | 22 | FPA-SCM920PRH | 103 | 39900 | 0.0267 | 0.0213 | 0.0589 | 0.0809 | 1625 | 1612 | 1544 | 3307 |  |  |  | 0 | 선택 | 미정 | 미정 | 미정 | 0 | 0 | 0 | 300 | 0 | 0 | 0.0267 | 0.0356 | 0.006 | 0.001 | 42 | 7600 | 1621 | 0.1505 | 0.346 | 0.7488 | 0.0142 | [6 empty] | 1505 | 16 | 17 | 1 | 0.25 | 60 | 18 | 미정 |  | 2021-05-10 12:04 | 1623 |  | 30 | 0 | 0 | 0 | 0 | 0 | 0.1995 | 0.5034 | 0.8311 | 0.0149 |  | 75 | 20 | 124 | 0.0037 | 0.012 | 0.0247 | 0.0247 | 0.0147 | 0.0085 | 0.0061 | 0.0055
2021-05-10 | A64363 | B | 36 | FPA-SCM920PRH | 98 | 36500 | 0.0598 | 0.0886 | 0.0637 | 0.072 | 1633 | 1642 | 1581 | 3096 |  |  |  | 0 | 선택 | 미정 | 미정 | 미정 | 0 | 0 | 0 | 300 | 0 | 0 | 0.0598 | 0.13 | 0.0043 | 0.0014 | 41 | 6300 | 1641 | 0.1461 | 0.3531 | 0.7725 | 0.0147 | [6 empty] | 1505 | 16 | 16 | 3 | 0.27 | 83 | 20 | 미정 |  | 2021-05-10 13:01 | 1634 |  | 0 | 0 | 0 | 0 | 0 | 0 | 0.1893 | 0.5026 | 0.8417 | 0.0291 | 94250 | 80 | 40 | 150 | 0.0054 | 0.014 | 0.0259 | 0.0432 | 0.0173 | 0.0097 | 0.0087 | 0.008
2021-05-10 | B63827 | B | 20 | SCM440HF-JY | 89 | 38700 | 0.0738 | 0.0313 | 0.0395 | 0.0908 | 1605 | 1625 | 1551 | 2756 | 8.1 |  |  | 0 | 미정 | 미정 | 미정 | 미정 | 0 | 0 | 0 | 0 | 0 | 0 | 0.0738 | 0.1329 | 0.0031 | 0.0355 | 75 | 13500 | 1656 | 0.3104 | 0.6844 | 0.1449 | 0.0036 | [6 empty] | 1493 | 18 | 21 | 1 | 0 | 82 | 35 | 미정 |  | 2021-05-10 14:12 | 1656 |  | 47 | 0 | 91 | 0 | 0 | 0 | 0.403 | 0.8345 | 0.2534 | 0.0092 | 97650 | 78 | 22 | 182 | 0.0102 | 0.0078 | 0.0108 | 0.035 | 0.0347 | 0.0138 | 0.0062 | 0.012
2021-05-10 | A64364 | B | 5 | SCR920PRH | 101 | 35800 | 0.0594 | 0.0658 | 0.0508 | 0.0644 | 1612 | 1634 | 1579 | 3023 |  |  |  | 0 | 미정 | 미정 | 미정 | 미정 | 0 | 0 | 0 | 303 | 0 | 0 | 0.0594 | 0.0664 | 0.0053 | 0.3831 | 50 | 7000 | 1604 | 0.1365 | 0.3514 | 0.7195 | 0.0093 | [6 empty] | 1508 | 16 | 16 | 3 | 0 | 71 | 15 | 미정 |  | 2021-05-10 14:09 | 1615 |  | 0 | 26 | 36 | 0 | 0 | 0 | 0.182 | 0.4795 | 0.8367 | 0.0204 | 103200 | 64 | 43 | 172 | 0.0034 | 0.0097 | 0.0216 | 0.0391 | 0.0241 | 0.0109 | 0.0094 | 0.009
2021-05-10 | A64365 | B | 16 | SCR920PRH | 101 | 36900 | 0.0647 | 0.0699 | 0.0699 | 0.0541 | 1638 | 1638 | 1585 | 3197 |  |  |  | 0 | 미정 | 미정 | 미정 | 미정 | 0 | 0 | 0 | 301 | 0 | 0 | 0.0647 | 0.1028 | 0.0039 | 0.1298 | 44 | 6700 | 1637 | 0.1235 | 0.3507 | 0.7092 | 0.0081 | [6 empty] | 1508 | 16 | 18 | 3 | 0.25 | 70 | 24 | 미정 |  | 2021-05-10 15:05 | 1617 |  | 0 | 19 | 9 | 0 | 0 | 0 | 0.174 | 0.4792 | 0.8413 | 0.0239 | 96950 | 78 | 22 | 129 | 0.0034 | 0.0087 | 0.0207 | 0.0476 | 0.0408 | 0.017 | 0.0133 | 0.0137
2021-05-10 | B63828 | B | 32 | SCM440HF-JY | 101 | 41100 | 0.131 | 0.0294 | 0.0596 | 0.0698 | 1690 | 1650 | 1606 | 2850 | 2.8 |  |  | 0 | 미정 | 미정 | 미정 | 미정 | 0 | 0 | 0 | 0 | 0 | 0 | 0.131 | 0.1868 | 0.0043 | 0.0019 | 46 | 6700 | 1633 | 0.3158 | 0.5987 | 0.1487 | 0.0077 | [6 empty] | 1493 | 18 | 18 | 1 | 0.26 | 70 | 26 | 미정 |  | 2021-05-10 15:20 | 1627 |  | 40 | 0 | 61 | 0 | 0 | 0 | 0.4098 | 0.8373 | 0.2455 | 0.0126 | 93650 | 73 | 36 | 170 | 0.0033 | 0.0105 | 0.0114 | 0.0378 | 0.0314 | 0.0101 | 0.0075 | 0.0142
2021-05-10 | A64366 | B | 22 | AE1055LS | 103 | 38700 | 0.0495 | 0.3005 | 0.1565 | 0.1441 | 1569 | 1621 | 1560 | 3142 | 15.2 |  |  | 0 | 미정 | 선택 | 미정 | 미정 | 0 | 0 | 0 | 0 | 0 | 0 | 0.0495 | 0.1076 | 0.0032 | 0.1528 | 41 | 5300 | 1614 | 0.4297 | 0.5869 | 0.2164 | 0.0132 | [6 empty] | 1484 | 25 | 25 | 3 | 0.24 | 80 | 29 | 미정 |  | 2021-05-10 16:08 | 1616 |  | 0 | 41 | 15 | 0 | 0 | 0 | 0.54 | 0.7656 | 0.2346 | 0.026 | 94950 | 83 | 30 | 148 | 0.0209 | 0.0139 | 0.0232 | 0.0426 | 0.012 | 0.0062 | 0.0059 | 0.006
2021-05-10 | B63829 | B | 29 | SCM440HF-JY | 101 | 37400 | 0.0646 | 0.0247 | 0.0504 | 0.1045 | 1669 | 1604 | 1557 | 2665 | 20.2 |  |  | 0 | 미정 | 미정 | 미정 | 미정 | 0 | 0 | 0 | 50 | 0 | 0 | 0.0646 | 0.0841 | 0.0022 | 0.002 | 50 | 7600 | 1645 | 0.355 | 0.5909 | 0.1774 | 0.0084 | [6 empty] | 1493 | 18 | 20 | 1 | 0.21 | 64 | 28 | 미정 |  | 2021-05-10 16:23 | 1635 |  | 42 | 0 | 31 | 0 | 0 | 0 | 0.4079 | 0.8479 | 0.2628 | 0.0122 | 99400 | 73 | 27 | 166 | 0.0268 | 0.0114 | 0.0133 | 0.0349 | 0.022 | 0.0114 | 0.011 | 0.0127
2021-05-10 | A64367 | B | 36 | AE1055LS | 104 | 36500 |  | 0.134 | 0.134 | 0.1858 | 1631 | 1631 | 1564 | 3295 | 22.4 |  |  | 0 | 미정 | 미정 | 미정 | 미정 | 0 | 0 | 0 | 0 | 0 | 0 |  |  |  |  | 41 | 4400 | 1585 | 0.4348 | 0.5897 | 0.2065 | 0.0168 | [6 empty] | 1484 | 25 | 25 | 3 | 0.26 | 54 | 25 | 미정 |  | 2021-05-10 17:09 | 1586 |  | 0 | 16 | 10 | 0 | 0 | 0 | 0.566 | 0.7811 | 0.2469 | 0.0327 | 97900 | 66 | 22 | 134 | 0.0271 | 0.0172 | 0.0286 |  | 0.0071 | 0.0036 | 0.003 | 0.0036
2021-05-10 | B63830 | B | 11 | SCM440 | 90 | 35200 | 0.0805 | 0.0296 | 0.062 | 0.1488 | 1648 | 1607 | 1548 | 2410 | 10.7 |  |  | 0 | 미정 | 선택 | 미정 | 미정 | 0 | 0 | 0 | 199 | 0 | 0 | 0.0805 | 0.1041 | 0.0049 | 0.2289 | 44 | 7700 | 1632 | 0.296 | 0.584 | 0.2491 | 0.0091 | [6 empty] | 1496 | 15 | 16 | 1 | 0.22 | 58 | 18 | 미정 |  | 2021-05-10 17:23 | 1624 |  | 21 | 0 | 0 | 0 | 0 | 0 | 0.406 | 0.6833 | 0.2369 | 0.0153 | 105000 | 78 | 37 | 173 | 0.0045 | 0.0067 | 0.0155 | 0.0417 | 0.0224 | 0.0158 | 0.0084 | 0.0118
2021-05-10 | B63831 | B | 20 | SCM440 | 96 | 38200 | 0.0981 | 0.1717 | 0.1394 | 0.1712 | 1575 | 1590 | 1557 | 2600 |  |  |  | 0 | 미정 | 선택 | 미정 | 미정 | 0 | 0 | 0 | 0 | 0 | 0 | 0.0981 | 0.0919 | 0.0035 | 0.2436 | 43 | 7400 | 1624 | 0.3335 | 0.4772 | 0.187 | 0.0049 | [6 empty] | 1496 | 15 | 16 | 1 | 0.22 | 71 | 27 | 미정 |  | 2021-05-10 18:27 | 1629 |  | 30 | 0 | 31 | 0 | 0 | 0 | 0.3971 | 0.6917 | 0.2217 | 0.0184 | 103550 | 80 | 45 | 185 | 0.0122 | 0.0052 | 0.016 | 0.0481 | 0.0172 | 0.0107 | 0.009 | 0.0122
2021-05-10 | A64368 | B | 5 | AE1055LS | 104 | 38300 | 0.0494 | 0.2594 | 0.0556 | 0.1501 | 1569 | 1612 | 1558 | 3312 | 28.5 |  |  | 0 | 미정 | 선택 | 미정 | 미정 | 0 | 0 | 0 | 0 | 0 | 0 | 0.0494 | 0.1032 | 0.0043 | 0.3094 | 40 | 4300 | 1594 | 0.4127 | 0.6015 | 0.2126 | 0.029 | [6 empty] | 1484 | 25 | 25 | 3 | 0.23 | 61 | 26 | 미정 |  | 2021-05-10 18:28 | 1584 |  | 0 | 26 | 15 | 0 | 0 | 0 | 0.5471 | 0.7785 | 0.2402 | 0.028 |  | 75 | 9 | 93 | 0.0348 | 0.0171 | 0.0254 | 0.0282 | 0.0134 | 0.0052 | 0.0036 | 0.0039
2021-05-10 | A64369 | B | 16 | AE1055LS | 101 | 35800 |  | 0.1336 | 0.1336 | 0.1504 | 1600 | 1600 | 1541 | 3035 | 53.3 |  |  | 0 | 미정 | 미정 | 미정 | 미정 | 0 | 0 | 0 | 0 | 0 | 0 |  |  |  |  | 41 | 5700 | 1576 | 0.4995 | 0.5906 | 0.1897 | 0.0315 | [6 empty] | 1484 | 25 | 25 | 3 | 0.25 | 64 | 26 | 미정 |  | 2021-05-10 19:30 | 1576 |  | 0 | 45 | 14 | 0 | 0 | 0 | 0.5649 | 0.7712 | 0.2361 | 0.0276 | 100250 | 66 | 15 | 108 | 0.0666 | 0.0229 | 0.0237 |  | 0.0205 | 0.009 | 0.0051 | 0.0049
2021-05-10 | B63832 | B | 32 | AE4140Q | 96 | 36800 | 0.0731 | 0.0377 | 0.0413 | 0.0951 | 1652 | 1634 | 1566 | 2641 | 9.9 |  |  | 0 | 미정 | 미정 | 미정 | 미정 | 0 | 0 | 0 | 200 | 0 | 0 | 0.0731 | 0.0838 | 0.0045 | 0.1695 | 42 | 6900 | 1638 | 0.354 | 0.6669 | 0.2256 | 0.0124 | [6 empty] | 1494 | 18 | 19 | 1 | 0.2 | 62 | 23 | 미정 |  | 2021-05-10 19:37 | 1621 |  | 20 | 0 | 0 | 0 | 0 | 0 | 0.402 | 0.8784 | 0.2373 | 0.025 | 101400 | 75 | 37 | 176 | 0.0044 | 0.008 | 0.0236 | 0.0301 | 0.0195 | 0.0079 | 0.0072 | 0.0071
2021-05-10 | A64370 | B | 22 | AE1055LS | 101 | 35400 |  | 0.0539 | 0.0539 | 0.1893 | 1648 | 1648 | 1552 | 3019 | 39.4 |  |  | 0 | 선택 | 미정 | 미정 | 미정 | 0 | 0 | 0 | 0 | 0 | 0 |  |  |  |  | 40 | 4200 | 1593 | 0.466 | 0.5898 | 0.2272 | 0.0374 | [6 empty] | 1484 | 25 | 25 | 3 | 0.24 | 60 | 26 | 미정 |  | 2021-05-10 20:27 | 1591 |  | 0 | 30 | 10 | 0 | 0 | 0 | 0.5564 | 0.7857 | 0.2446 | 0.0269 |  | 66 | 18 | 111 | 0.0495 | 0.0229 | 0.0228 |  | 0.0131 | 0.0046 | 0.0026 | 0.0034
2021-05-10 | B63833 | B | 29 | AE4140Q | 101 | 39200 | 0.0886 | 0.0457 | 0.0457 | 0.0769 | 1598 | 1598 | 1567 | 2562 | 15 |  |  | 0 | 미정 | 미정 | 미정 | 미정 | 0 | 0 | 0 | 0 | 0 | 0 | 0.0886 | 0.0952 | 0.0044 | 0.3625 | 42 | 6800 | 1628 | 0.3247 | 0.6949 | 0.1635 | 0.0127 | [6 empty] | 1494 | 18 | 18 | 1 | 0.21 | 62 | 27 | 미정 |  | 2021-05-10 20:55 | 1631 |  | 33 | 0 | 0 | 0 | 0 | 0 | 0.4024 | 0.867 | 0.2262 | 0.0192 | 98900 | 75 | 26 | 151 | 0.023 | 0.0165 | 0.025 | 0.0344 | 0.0297 | 0.0083 | 0.0062 | 0.0052
2021-05-10 | A64371 | B | 36 | AE1055LS | 100 | 35300 | 0.0609 | 0.2279 | 0.2279 | 0.1783 | 1575 | 1575 | 1544 | 3031 | 48.6 |  |  | 0 | 미정 | 미정 | 미정 | 미정 | 0 | 0 | 0 | 0 | 0 | 0 | 0.0609 | 0.1034 | 0.0029 | 0.1178 | 42 | 5100 | 1588 | 0.4804 | 0.588 | 0.1841 | 0.033 | [6 empty] | 1484 | 25 | 25 | 3 | 0.23 | 58 | 24 | 미정 |  | 2021-05-10 21:25 | 1578 |  | 0 | 67 | 15 | 0 | 0 | 0 | 0.548 | 0.7673 | 0.2365 | 0.0285 |  | 67 | 17 | 110 | 0.0588 | 0.0218 | 0.0245 | 0.0438 | 0.0189 | 0.0093 | 0.0051 | 0.0048
2021-05-10 | B63834 | B | 11 | AE4140Q | 101 | 37300 | 0.0881 | 0.0309 | 0 | 0.0679 | 1646 | 1625 | 1592 | 2631 | 9 |  |  | 0 | 미정 | 미정 | 미정 | 미정 | 0 | 0 | 0 | 0 | 0 | 0 | 0.0881 | 0.1038 | 0.0054 | 0.775 | 42 | 6400 | 1629 | 0.4016 | 0.745 | 0.1843 | 0.0113 | [6 empty] | 1494 | 18 | 23 | 1 | 0.28 | 68 | 31 | 미정 |  | 2021-05-10 22:01 | 1632 |  | 0 | 37 | 0 | 0 | 0 | 0 | 0.407 | 0.872 | 0.2359 | 0.0301 |  | 73 | 25 | 149 | 0.0148 | 0.0097 | 0.0269 | 0.0369 | 0.0333 | 0.0056 | 0.0066 | 0.0059
2021-05-10 | A64372 | B | 5 | AE1055LS | 101 | 36200 | 0.0507 | 0.1329 | 0.1329 | 0.1767 | 1569 | 1569 | 1533 | 3070 | 30.3 |  |  | 0 | 선택 | 미정 | 미정 | 미정 | 0 | 0 | 0 | 0 | 0 | 0 | 0.0507 | 0.0733 | 0.0034 | 0.193 | 43 | 4200 | 1580 | 0.4757 | 0.617 | 0.2055 | 0.0134 | [6 empty] | 1484 | 25 | 25 | 3 | 0.23 | 55 | 25 | 미정 |  | 2021-05-10 22:27 | 1580 |  | 0 | 0 | 0 | 0 | 0 | 0 | 0.5611 | 0.7815 | 0.2391 | 0.0327 |  | 63 | 15 | 105 | 0.0393 | 0.0133 | 0.0271 | 0.0367 | 0.0133 | 0.0033 | 0.0034 | 0.0035
2021-05-10 | B63835 | B | 20 | AE4140Q | 101 | 37000 |  | 0.0618 | 0.0618 | 0.0809 | 1597 | 1597 | 1560 | 2679 | 29.9 |  |  | 0 | 미정 | 미정 | 미정 | 미정 | 0 | 0 | 0 | 159 | 0 | 0 |  |  |  |  | 42 | 7000 | 1635 | 0.3444 | 0.7562 | 0.2193 | 0.0128 | [6 empty] | 1494 | 18 | 23 | 1 | 0.31 | 60 | 21 | 미정 |  | 2021-05-10 22:57 | 1629 |  | 21 | 0 | 0 | 0 | 0 | 0 | 0.4016 | 0.8752 | 0.2387 | 0.0116 |  | 184 | 40 | 172 | 0.0434 | 0.01 | 0.0256 |  | 0.0161 | 0.0049 | 0.0059 | 0.0055
2021-05-10 | A64373 | B | 16 | AE1055LS | 91 | 32700 | 0.0443 | 0.2553 | 0.2553 | 0.2171 | 1603 | 1603 | 1540 | 2717 | 43.4 |  |  | 0 | 선택 | 미정 | 미정 | 미정 | 0 | 0 | 0 | 200 | 0 | 0 | 0.0443 | 0.0649 | 0.0049 | 0.2371 | 43 | 4200 | 1587 | 0.5015 | 0.6508 | 0.2115 | 0.0166 | [6 empty] | 1484 | 25 | 25 | 3 | 0.23 | 54 | 24 | 미정 |  | 2021-05-10 23:19 | 1587 |  | 0 | 34 | 16 | 0 | 0 | 0 | 0.5461 | 0.7854 | 0.248 | 0.0281 |  | 67 | 15 | 107 | 0.0544 | 0.0206 | 0.0241 | 0.0345 | 0.0132 | 0.0034 | 0.0028 | 0.0033
2021-05-10 | B63836 | T | 32 | SCR420B | 100 | 37000 | 0.0706 | 0.0489 | 0.0489 | 0.0794 | 1652 | 1652 | 1592 | 2715 | 11.4 |  |  | 0 | 미정 | 선택 | 미정 | 미정 | 0 | 0 | 0 | 0 | 0 | 0 | 0.0706 | 0.0976 | 0.0063 | 0.3026 | 41 | 6300 | 1644 | 0.1854 | 0.6686 | 0.1662 | 0.0115 | [6 empty] | 1509 | 13 | 14 | 1 | 0.28 | 83 | 32 | 미정 |  | 2021-05-10 23:57 | 1652 |  | 52 | 0 | 0 | 0 | 0 | 0 | 0.198 | 0.7762 | 0.1996 | 0.0173 |  |  | 14 | 119 | 0.0162 | 0.0093 | 0.016 | 0.0235 | 0.0138 | 0.0062 | 0.0066 | 0.0065
2021-05-10 | A64374 | B | 22 | AE1055LS | 100 | 35800 | 0.0552 |  |  | 0.1843 |  | 1620 | 1557 | 2943 | 42.7 |  |  | 0 | 미정 | 미정 | 미정 | 미정 | 0 | 0 | 0 | 203 | 0 | 0 | 0.0552 | 0.0687 | 0.0027 | 0.2281 | 42 | 3700 | 1584 | 0.4765 | 0.6485 | 0.2259 | 0.0237 | [6 empty] | 1484 | 25 | 25 | 3 | 0.23 | 50 | 24 | 미정 |  | 2021-05-11 00:16 | 1584 |  | 0 | 8 | 0 | 0 | 0 | 0 | 0.5483 | 0.7762 | 0.2303 | 0.0272 |  | 69 | 17 | 107 | 0.0502 | 0.0221 | 0.0238 | 0.0449 | 0.0158 | 0.0045 | 0.0035 | 0.0047
2021-05-10 | B63837 | T | 29 | SCR420B | 101 | 36800 | 0.0676 | 0.0558 | 0.0558 | 0.08 | 1611 | 1611 | 1549 | 2611 | 24.9 |  |  | 0 | 미정 | 미정 | 미정 | 미정 | 0 | 0 | 0 | 0 | 0 | 0 | 0.0676 | 0.0844 | 0.0026 | 0.1522 | 36 | 6300 | 1618 | 0.1779 | 0.6833 | 0.1679 | 0.0199 | [6 empty] | 1509 | 13 | 14 | 1 | 0.27 | 57 | 34 | 미정 |  | 2021-05-11 01:00 | 1624 |  | 50 | 0 | 0 | 0 | 0 | 0 | 0.21 | 0.8049 | 0.2045 | 0.0169 | 0 |  | 23 | 131 | 0.0372 | 0.012 | 0.0156 | 0.0197 | 0.0171 | 0.0066 | 0.0055 | 0.0053
2021-05-10 | A64375 | B | 36 | P-AE1055LSM | 100 | 35800 | 0.0696 | 0.1948 | 0.1948 | 0.2223 | 1614 | 1614 | 1554 | 3014 | 48.9 |  |  | 0 | 선택 | 미정 | 미정 | 미정 | 0 | 0 | 0 | 201 | 0 | 0 | 0.0696 | 0.0565 | 0.003 | 0.1681 | 42 | 4200 | 1584 | 0.4531 | 0.6359 | 0.2202 | 0.0219 | 0.118 | 52.211 | 29.427 | 6.501 | 8.031 | 1.774 | 1484 | 25 | 25 | 3 | 0.23 | 60 | 21 | 미정 |  | 2021-05-11 01:14 | 1584 |  | 0 | 26 | 18 | 0 | 0 | 0 | 0.553 | 0.7828 | 0.2401 | 0.0308 |  | 73 | 16 | 108 | 0.0594 | 0.0161 | 0.0264 | 0.0446 | 0.0183 | 0.0047 | 0.0035 | 0.0041
2021-05-10 | A64376 | B | 5 | P-AE1055LSM | 96 | 35500 | 0.0283 | 0.1115 | 0.1115 | 0.2629 | 1665 | 1665 | 1591 | 2910 | 41.1 |  |  | 0 | 선택 | 미정 | 미정 | 미정 | 0 | 0 | 0 | 194 | 0 | 0 | 0.0283 | 0.0696 | 0.0017 | 0.0155 | 44 | 3400 | 1600 | 0.5249 | 0.6469 | 0.2082 | 0.0141 | 0.208 | 51.527 | 30.313 | 6.039 | 8.532 | 1.699 | 1484 | 25 | 25 | 3 | 0.23 | 64 | 26 | 미정 |  | 2021-05-11 02:14 | 1600 |  | 0 | 30 | 20 | 0 | 0 | 0 | 0.5503 | 0.7933 | 0.2361 | 0.0236 | 99300 | 73 | 17 | 116 | 0.0502 | 0.0125 | 0.0251 | 0.0354 | 0.0132 | 0.0025 | 0.0033 | 0.0039
2021-05-10 | B63838 | T | 11 | SCR420B | 101 | 36600 | 0.0602 | 0.0517 | 0.0517 | 0.0878 | 1597 | 1597 | 1545 | 2640 | 24.6 |  |  | 0 | 미정 | 미정 | 미정 | 미정 | 0 | 0 | 0 | 0 | 0 | 0 | 0.0602 | 0.0788 | 0.0035 | 0.0581 | 38 | 6700 | 1631 | 0.1817 | 0.7613 | 0.1899 | 0.021 | [6 empty] | 1509 | 13 | 14 | 1 | 0.27 | 62 | 24 | 미정 |  | 2021-05-11 02:07 | 1629 |  | 60 | 0 | 0 | 0 | 0 | 0 | 0.2113 | 0.7904 | 0.2004 | 0.0155 |  |  | 33 | 144 | 0.038 | 0.0135 | 0.0137 | 0.0196 | 0.0145 | 0.0048 | 0.0049 | 0.0054
2021-05-10 | A64377 | B | 16 | P-AE1055LSM | 95 | 34700 | 0.0625 | 0.1503 | 0.1503 | 0.2681 | 1648 | 1648 | 1565 | 2916 | 56 |  |  | 0 | 미정 | 미정 | 미정 | 미정 | 0 | 0 | 0 | 197 | 0 | 0 | 0.0625 | 0.0925 | 0.0042 | 0.26 | 40 | 3400 | 1595 | 0.5065 | 0.6488 | 0.224 | 0.0458 | 0.171 | 52.45 | 30.239 | 5.222 | 10.044 | 1.734 | 1484 | 25 | 25 | 3 | 0.23 | 61 | 20 | 미정 |  | 2021-05-11 03:08 | 1595 |  | 0 | 21 | 0 | 0 | 0 | 0 | 0.5386 | 0.7849 | 0.2443 | 0.0294 |  | 69 | 27 | 134 | 0.0722 | 0.0218 | 0.0263 | 0.0488 | 0.026 | 0.009 | 0.0037 | 0.0034
2021-05-10 | B63839 | I | 20 | SCM420HI | 98 | 35800 | 0.0801 | 0.0536 | 0.0536 | 0.0925 | 1608 | 1608 | 1553 | 2552 | 30.4 |  |  | 0 | 미정 | 미정 | 미정 | 미정 | 0 | 0 | 0 | 0 | 0 | 0 | 0.0801 | 0.0828 | 0.0073 | 0.2688 | 38 | 7500 | 1667 | 0.1981 | 0.7078 | 0.1557 | 0.0237 | [6 empty] | 1510 | 20 | 21 | 1 | 0.31 | 83 | 0 | 미정 |  | 2021-05-11 03:06 | 1659 |  | 79 | 0 | 8 | 0 | 0 | 0 | 0.2114 | 0.8381 | 0.2339 | 0.0214 |  | 1223 | 21 | 129 | 0.0519 | 0.0171 | 0.0221 | 0.033 | 0.0142 | 0.0082 | 0.0074 | 0.006
2021-05-10 | B63840 | T | 32 | SBC70L | 104 | 38600 | 0.0879 | 0.0643 | 0.0643 | 0.1128 | 1588 | 1588 | 1559 | 2773 | 28.5 |  |  | 0 | 미정 | 미정 | 미정 | 미정 | 0 | 0 | 0 | 0 | 0 | 0 | 0.0879 | 0.0709 | 0.0041 | 0.0455 | 38 | 7200 | 1675 | 0.2365 | 1.5359 | 0.2303 | 0.0247 | [6 empty] | 1498 | 15 | 17 | 1 | 0.3 | 90 | 40 | 미정 |  | 2021-05-11 04:08 | 1660 |  | 78 | 0 | 0 | 0 | 0 | 0 | 0.308 | 1.6331 | 0.2682 | 0.0233 |  | 84 | 36 | 165 | 0.0436 | 0.0257 | 0.0258 | 0.0352 | 0.0191 | 0.0051 | 0.0059 | 0.0062
2021-05-10 | A64378 | B | 22 | P-AE1055LSM | 100 | 36200 | 0.0386 | 0.1789 | 0.1789 | 0.2016 | 1567 | 1567 | 1533 | 2910 | 49.3 |  |  | 0 | 선택 | 미정 | 미정 | 미정 | 0 | 0 | 0 | 204 | 0 | 0 | 0.0386 | 0.0599 | 0.0026 | 0.0145 | 41 | 5400 | 1587 | 0.4497 | 0.6099 | 0.2137 | 0.0221 | 0.312 | 51.713 | 29.893 | 6.329 | 8.17 | 1.729 | 1484 | 25 | 25 | 3 | 0.28 | 58 | 17 | 미정 |  | 2021-05-11 04:12 | 1587 |  | 0 | 30 | 0 | 0 | 0 | 0 | 0.546 | 0.7872 | 0.2355 | 0.0275 | 98550 | 73 | 24 | 123 | 0.0603 | 0.0176 | 0.0238 | 0.0279 | 0.0212 | 0.005 | 0.0038 | 0.0039
2021-05-10 | B63841 | T | 29 | SBC70L | 104 | 36900 | 0.0789 | 0.0349 | 0.0349 | 0.1663 | 1598 | 1598 | 1528 | 2590 | 51.4 |  |  | 0 | 미정 | 미정 | 미정 | 미정 | 0 | 0 | 0 | 0 | 0 | 0 | 0.0789 | 0.0849 | 0.0058 | 0.1905 | 46 | 8600 | 1647 | 0.2358 | 1.4494 | 0.2026 | 0.0503 | [6 empty] | 1498 | 15 | 24 | 1 | 0.2 | 69 | 39 | 미정 |  | 2021-05-11 05:15 | 1647 |  | 70 | 0 | 9 | 0 | 0 | 0 | 0.305 | 1.6511 | 0.2734 | 0.0285 | 101150 |  | 28 | 163 | 0.0755 | 0.0294 | 0.0274 | 0.0386 | 0.0232 | 0.013 | 0.0064 | 0.0064
2021-05-10 | A64379 | B | 36 | P-AE1055LSM | 101 | 36700 | 0.0452 | 0.1813 | 0.1813 | 0.2407 | 1612 | 1612 | 1543 | 2906 | 61 |  |  | 0 | 미정 | 미정 | 미정 | 미정 | 0 | 0 | 0 | 196 | 0 | 0 | 0.0452 | 0.0563 | 0.0024 | 0.1548 | 41 | 4100 | 1595 | 0.4646 | 0.6418 | 0.1903 | 0.0367 | 0.324 | 51.794 | 29.863 | 6.371 | 8.129 | 1.734 | 1484 | 25 | 25 | 3 | 0.24 | 59 | 16 | 미정 |  | 2021-05-11 05:17 | 1595 |  | 0 | 42 | 9 | 0 | 0 | 0 | 0.5458 | 0.7852 | 0.2402 | 0.031 |  | 73 | 23 | 119 | 0.0728 | 0.0203 | 0.0275 | 0.0339 | 0.0394 | 0.0119 | 0.0054 | 0.0054
2021-05-10 | B63842 | I | 11 | 18CRNIMO7HI | 85 | 35000 | 0.0581 | 0.0264 | 0.0307 | 0.0587 | 1644 | 1620 | 1589 | 2590 | 35.1 |  |  | 0 | 미정 | 미정 | 미정 | 미정 | 0 | 0 | 0 | 55 | 0 | 0 | 0.0581 | 0.0803 | 0.0037 | 0.15 | 55 | 7800 | 1681 | 0.1421 | 0.5047 | 0.1412 | 0.0158 | [6 empty] | 1506 | 25 | 26 | 1 | 0.41 | 74 | 0 | 미정 |  | 2021-05-11 06:28 | 1674 |  | 10 | 0 | 34 | 0 | 0 | 0 | 0.1793 | 0.5229 | 0.2608 | 0.033 | 75800 | 1111 | 21 | 154 | 0.0902 | 0.0188 | 0.0345 | 0.0134 | 0.0208 | 0.0026 | 0.0027 | 0.0037
2021-05-10 | A64380 | B | 5 | P-AE1055LSM | 100 | 36100 | 0.0561 | 0.1243 | 0.1243 | 0.2494 | 1651 | 1651 | 1573 | 3020 | 44.9 |  |  | 0 | 선택 | 미정 | 미정 | 미정 | 0 | 0 | 0 | 205 | 0 | 0 | 0.0561 | 0.1098 | 0.0034 | 0.0012 | 43 | 3800 | 1595 | 0.4513 | 0.654 | 0.2082 | 0.0204 | 0.407 | 51.722 | 29.878 | 5.852 | 8.838 | 1.731 | 1484 | 25 | 25 | 3 | 0.24 | 64 | 22 | 미정 |  | 2021-05-11 06:18 | 1595 |  | 0 | 30 | 10 | 0 | 0 | 0 | 0.549 | 0.7882 | 0.235 | 0.0318 |  | 68 | 23 | 122 | 0.0558 | 0.0157 | 0.0283 | 0.0412 | 0.0172 | 0.0053 | 0.0038 | 0.0044
2021-05-11 | A64381 | B | 16 | P-AE1055LSM | 101 | 36600 | 0.054 | 0.1455 | 0.1455 | 0.2814 | 1608 | 1608 | 1564 | 3055 | 51.1 |  |  | 0 | 미정 | 미정 | 미정 | 미정 | 0 | 0 | 0 | 202 | 0 | 0 | 0.054 | 0.0588 | 0.0029 | 0.1688 | 41 | 3300 | 1589 | 0.4764 | 0.6722 | 0.2148 | 0.0224 | 0.114 | 51.37 | 29.784 | 6.26 | 8.206 | 1.724 | 1484 | 25 | 25 | 3 | 0.23 | 60 | 18 | 미정 |  | 2021-05-11 07:15 | 1589 |  | 0 | 0 | 0 | 0 | 0 | 0 | 0.5482 | 0.7851 | 0.2395 | 0.0353 | 93400 | 77 | 25 | 123 | 0.0648 | 0.0168 | 0.0312 | 0.0409 | 0.0197 | 0.0059 | 0.0044 | 0.0043
2021-05-11 | B63843 | I | 20 | SCM420C2 | 104 | 39800 | 0.0952 | 0.0529 | 0.0335 | 0.0552 | 1578 | 1616 | 1566 | 2739 | 24.9 |  |  | 0 | 미정 | 미정 | 미정 | 미정 | 0 | 0 | 0 | 0 | 0 | 0 | 0.0952 | 0.091 | 0.0061 | 0.3113 | 58 | 9000 | 1683 | 0.1707 | 0.527 | 0.1445 | 0.0137 | [6 empty] | 1512 | 20 | 21 | 1 | 0.23 | 88 | 0 | 미정 |  | 2021-05-11 07:35 | 1671 |  | 20 | 0 | 43 | 0 | 0 | 0 | 0.2014 | 0.6835 | 0.2058 | 0.0206 | 99750 | 641 | 14 | 135 | 0.0375 | 0.0213 | 0.0243 | 0.0311 | 0.0288 | 0.01 | 0.009 | 0.0149
2021-05-11 | A64382 | B | 22 | P-AE1055LSM | 100 | 36700 | 0.0428 | 0.0555 | 0.0555 | 0.2576 | 1608 | 1608 | 1555 | 3200 | 45.3 |  |  | 0 | 미정 | 미정 | 미정 | 미정 | 0 | 0 | 0 | 206 | 0 | 0 | 0.0428 | 0.0469 | 0.0032 | 0.1631 | 41 | 4200 | 1585 | 0.4365 | 0.6563 | 0.1981 | 0.0224 | 0.404 | 50.889 | 28.288 | 8.025 | 6.341 | 1.798 | 1484 | 25 | 25 | 3 | 0.23 | 50 | 14 | 미정 |  | 2021-05-11 08:19 | 1585 |  | 0 | 23 | 0 | 0 | 0 | 0 | 0.5426 | 0.7836 | 0.2292 | 0.033 | 104150 | 86 | 16 | 115 | 0.0523 | 0.0186 | 0.0293 | 0.032 | 0.0168 | 0.0067 | 0.0047 | 0.005
2021-05-11 | B63844 | I | 32 | SCM440I | 104 | 38900 | 0.0832 | 0.027 | 0.0475 | 0.1795 | 1640 | 1574 | 1515 | 2721 | 40 |  |  | 0 | 미정 | 미정 | 미정 | 미정 | 0 | 0 | 0 | 0 | 0 | 0 | 0.0832 | 0.0736 | 0.0068 | 0.1173 | 58 | 9500 | 1647 | 0.3252 | 0.4586 | 0.1677 | 0.014 | [6 empty] | 1495 | 20 | 21 | 1 | 0.16 | 88 | 0 | 미정 |  | 2021-05-11 08:44 | 1645 |  | 0 | 0 | 0 | 0 | 0 | 0 | 0.3977 | 0.7064 | 0.241 | 0.0097 | 100350 | 1643 | 19 | 142 | 0.0313 | 0.0131 | 0.0093 | 0.0302 | 0.0336 | 0.0147 | 0.0071 | 0.0127
2021-05-11 | B63845 | B | 36 | AE1055LS | 101 | 38000 | 0.0881 | 0.023 | 0.187 | 0.2445 | 1648 | 1594 | 1540 | 2709 | 66.3 |  |  | 0 | 미정 | 미정 | 미정 | 미정 | 0 | 0 | 0 | 154 | 0 | 0 | 0.0881 | 0.1064 | 0.006 | 0.1045 | 47 | 6300 | 1584 | 0.461 | 0.6206 | 0.146 | 0.0678 | [6 empty] | 1484 | 25 | 25 | 3 | 0.24 | 63 | 25 | 미정 |  | 2021-05-11 09:44 | 1588 |  | 0 | 67 | 40 | 0 | 0 | 0 | 0.535 | 0.7608 | 0.211 | 0.0355 | 106850 | 77 | 12 | 109 | 0.0968 | 0.0453 | 0.0298 | 0.034 | 0.0265 | 0.0182 | 0.0063 | 0.006
2021-05-11 | A64383 | B | 29 | 25SICRMOV6M | 99 | 37900 | 0.0359 | 0.0331 | 0.0608 | 0.0827 | 1576 | 1594 | 1555 | 2955 |  |  |  | 0 | 미정 | 미정 | 미정 | 미정 | 0 | 0 | 0 | 0 | 0 | 0 | 0.0359 | 0.057 | 0.0039 | 0.1187 | 55 | 8800 | 1683 | 0.216 | 0.5379 | 1.3579 | 0.0107 | 0.28 | 64.729 | 7.413 | 20.509 | 3.156 | 8.731 | 1495 | 18 | 20 | 1 | 0.24 | 92 | 51 | 미정 |  | 2021-05-11 09:54 | 1666 |  | 0 | 0 | 0 | 0 | 0 | 0 | 0.2594 | 0.6435 | 1.4981 | 0.0185 | 94900 | 80 | 11 | 146 | 0.0008 | 0.0129 | 0.018 | 0.0171 | 0.0217 | 0.0063 | 0.0032 | 0.0033
2021-05-11 | B63846 | B | 5 | P-AE1055LSM | 104 | 39100 | 0.1653 | 0.1246 | 0.2044 | 0.2448 | 1599 | 1602 | 1547 | 2686 | 61.8 |  |  | 0 | 미정 | 미정 | 미정 | 미정 | 0 | 0 | 0 | 155 | 0 | 0 | 0.1653 | 0.1933 | 0.0275 | 0.2219 | 41 | 5700 | 1596 | 0.5004 | 0.612 | 0.1685 | 0.0212 | 0.063 | 61.531 | 23.134 | 6.82 | 9.022 | 2.659 | 1484 | 25 | 25 | 3 | 0.23 | 58 | 21 | 미정 |  | 2021-05-11 10:39 | 1592 |  | 0 | 27 | 0 | 0 | 0 | 0 | 0.546 | 0.7881 | 0.2306 | 0.0302 | 96450 | 71 | 21 | 125 | 0.0927 | 0.016 | 0.0256 | 0.0322 | 0.0262 | 0.0029 | 0.002 | 0.0022
2021-05-11 | A64384 | B | 20 | 25SICRMOV6M | 100 | 36500 | 0.0381 | 0.0683 | 0.0683 | 0.1121 | 1653 | 1653 | 1573 | 2854 |  |  |  | 0 | 미정 | 미정 | 미정 | 미정 | 0 | 0 | 0 | 0 | 0 | 0 | 0.0381 | 0.0776 | 0.0068 | 0.0692 | 48 | 7100 | 1632 | 0.2133 | 0.4985 | 1.2668 | 0.0138 | 0.198 | 59.12 | 13.709 | 19.092 | 3.096 | 4.312 | 1495 | 18 | 20 | 1 | 0.15 | 63 | 25 | 미정 |  | 2021-05-11 11:03 | 1632 |  | 51 | 0 | 51 | 0 | 0 | 0 | 0.2559 | 0.6473 | 1.5078 | 0.0197 | 99400 | 0 | 21 | 152 | 0.0025 | 0.0157 | 0.0189 | 0.0134 | 0.008 | 0.0038 | 0.0034 | 0.0024
2021-05-11 | B63847 | B | 16 | P-AE1055LSM | 104 | 37200 | 0.0908 | 0.0404 | 0.1775 | 0.1966 | 1648 | 1584 | 1531 | 2665 | 26.2 |  |  | 0 | 미정 | 미정 | 미정 | 미정 | 0 | 0 | 0 | 155 | 0 | 0 | 0.0908 | 0.1726 | 0.0076 | 0.2609 | 41 | 6300 | 1568 | 0.4086 | 0.6388 | 0.1693 | 0.016 | 0.077 | 60.618 | 22.507 | 7.962 | 7.613 | 2.693 | 1484 | 25 | 25 | 3 | 0.23 | 65 | 28 | 미정 |  | 2021-05-11 11:44 | 1594 |  | 0 | 0 | 0 | 0 | 0 | 0 | 0.5218 | 0.781 | 0.266 | 0.03 | 101500 | 96 | 14 | 114 | 0.0259 | 0.0205 | 0.0253 | 0.0347 | 0.0108 | 0.0023 | 0.0015 | 0.0021
2021-05-11 | A64385 | B | 11 | 25SICRMOV6M | 100 | 37800 | 0.0626 | 0.1177 | 0.0963 | 0.1204 | 1611 | 1633 | 1590 | 2951 |  |  |  | 0 | 미정 | 미정 | 미정 | 미정 | 0 | 0 | 0 | 0 | 0 | 0 | 0.0626 | 0.1015 | 0.0052 | 0.0893 | 48 | 6900 | 1639 | 0.2077 | 0.4974 | 1.3448 | 0.0152 | 0.373 | 57.737 | 13.501 | 19.22 | 3.004 | 4.276 | 1495 | 18 | 19 | 1 | 0.11 | 62 | 14 | 미정 |  | 2021-05-11 12:04 | 1630 |  | 55 | 0 | 63 | 0 | 0 | 0 | 0.2526 | 0.6534 | 1.4991 | 0.0136 | 103100 | 82 | 42 | 183 | 0.0036 | 0.0169 | 0.0188 | 0.0282 | 0.007 | 0.0052 | 0.0044 | 0.0032
2021-05-11 | B63848 | B | 22 | AE1055LS | 105 | 38300 | 0.0541 | 0.0266 | 0.0659 | 0.1366 | 1613 | 1585 | 1534 | 2744 | 30.4 |  |  | 0 | 미정 | 선택 | 미정 | 미정 | 0 | 0 | 0 | 149 | 0 | 0 | 0.0541 | 0.0825 | 0.0065 | 0.0855 | 49 | 8200 | 1643 | 0.4758 | 0.607 | 0.2119 | 0.0201 | [6 empty] | 1484 | 25 | 25 | 3 | 0.23 | 105 | 35 | 미정 |  | 2021-05-11 12:54 | 1638 |  | 0 | 10 | 0 | 0 | 0 | 0 | 0.554 | 0.7808 | 0.2493 | 0.0271 | 97400 | 95 | 39 | 171 | 0.037 | 0.0215 | 0.0239 | 0.0152 | 0.0063 | 0.0014 | 0.0014 | 0.0021
2021-05-11 | A64386 | B | 32 | 25SICRMOV6M | 100 | 37900 | 0.0439 | 0.1982 | 0.1109 | 0.1037 | 1603 | 1624 | 1582 | 3175 |  |  |  | 0 | 미정 | 미정 | 미정 | 미정 | 0 | 0 | 0 | 0 | 0 | 0 | 0.0439 | 0.0903 | 0.0078 | 0.1575 | 48 | 6900 | 1645 | 0.2123 | 0.5145 | 1.4528 | 0.0141 | 0.162 | 57.24 | 11.461 | 21.311 | 2.685 | 4.994 | 1495 | 18 | 19 | 1 | 0.14 | 70 | 22 | 미정 |  | 2021-05-11 13:07 | 1643 |  | 30 | 0 | 51 | 0 | 0 | 0 | 0.263 | 0.6502 | 1.5059 | 0.0119 |  | 76 | 45 | 194 | 0.0047 | 0.0145 | 0.0199 | 0.034 | 0.0074 | 0.0049 | 0.0035 | 0.0035
2021-05-11 | A64387 | B | 29 | 25SICRMOV6M | 100 | 36800 | 0.0483 | 0.0427 | 0.0555 | 0.0697 | 1640 | 1628 | 1585 | 2934 |  |  |  | 0 | 미정 | 미정 | 미정 | 미정 | 0 | 0 | 0 | 0 | 0 | 0 | 0.0483 | 0.0715 | 0.0052 | 0.0013 | 51 | 7400 | 1640 | 0.1915 | 0.5015 | 1.3729 | 0.011 | 0.121 | 55.2 | 9.649 | 24.859 | 2.22 | 5.72 | 1495 | 18 | 18 | 1 | 0.17 | 64 | 27 | 미정 |  | 2021-05-11 14:12 | 1643 |  | 25 | 0 | 26 | 0 | 0 | 0 | 0.267 | 0.656 | 1.5123 | 0.0131 |  | 95 | 25 | 178 | 0.0033 | 0.0118 | 0.0179 | 0.0265 | 0.0091 | 0.0044 | 0.0036 | 0.0034
2021-05-11 | B63849 | B | 36 | AE1055LS | 100 | 36800 | 0.0781 | 0.0298 | 0.037 | 0.1077 | 1612 | 1584 | 1541 | 2565 | 14.9 |  |  | 0 | 미정 | 미정 | 미정 | 미정 | 0 | 0 | 0 | 150 | 0 | 0 | 0.0781 | 0.093 | 0.0039 | 0.4065 | 40 | 5800 | 1600 | 0.4506 | 0.5714 | 0.1808 | 0.0115 | [6 empty] | 1484 | 25 | 25 | 3 | 0.22 | 51 | 26 | 미정 |  | 2021-05-11 14:13 | 1600 |  | 0 | 38 | 10 | 0 | 0 | 0 | 0.552 | 0.7749 | 0.2399 | 0.0272 | 103400 | 68 | 11 | 122 | 0.0163 | 0.0181 | 0.0243 | 0.0146 | 0.0073 | 0.0014 | 0.0014 | 0.0018
2021-05-11 | A64388 | B | 5 | AE1055LS | 100 | 36500 | 0.0535 | 0.1202 | 0.1046 | 0.1034 | 1583 | 1605 | 1558 | 3100 | 40 |  |  | 0 | 미정 | 미정 | 미정 | 미정 | 0 | 0 | 0 | 0 | 0 | 0 | 0.0535 | 0.0772 | 0.0067 | 0.2943 | 52 | 5400 | 1582 | 0.4675 | 0.6035 | 0.2048 | 0.0307 | [6 empty] | 1484 | 25 | 25 | 3 | 0.23 | 54 | 23 | 미정 |  | 2021-05-11 15:14 | 1579 |  | 0 | 21 | 20 | 0 | 0 | 0 | 0.545 | 0.7738 | 0.2373 | 0.0295 |  | 69 | 32 | 154 | 0.0482 | 0.0197 | 0.0276 | 0.0283 | 0.0336 | 0.0064 | 0.0026 | 0.0021
2021-05-11 | B63850 | B | 20 | SCM822HT | 101 | 37900 | 0.0695 | 0.0512 | 0.0512 | 0.0818 | 1582 | 1582 | 1538 | 2586 | 22.8 |  |  | 0 | 미정 | 미정 | 미정 | 미정 | 0 | 0 | 0 | 0 | 0 | 0 | 0.0695 | 0.0584 | 0.0103 | 0.087 | 53 | 10100 | 1684 | 0.1695 | 0.6865 | 0.144 | 0.0244 | [6 empty] | 1508 | 13 | 22 | 1 | 0.21 | 87 | 25 | 미정 |  | 2021-05-11 15:46 | 1677 |  | 50 | 0 | 63 | 0 | 0 | 0 | 0.225 | 0.8286 | 0.2537 | 0.0167 |  | 89 | 48 | 204 | 0.0379 | 0.0185 | 0.02 | 0.0295 | 0.0267 | 0.0163 | 0.0117 | 0.0066
2021-05-11 | A64389 | B | 16 | SEAH-BQ2 | 100 | 38400 | 0.03 | 0.0959 | 0.1633 | 0.2592 | 1588 | 1602 | 1546 | 3211 | 42.5 |  |  | 0 | 미정 | 선택 | 미정 | 미정 | 0 | 0 | 0 | 0 | 0 | 0 | 0.03 | 0.0705 | 0.0035 | 0.1684 | 42 | 5400 | 1594 | 0.4831 | 0.6319 | 0.2263 | 0.0263 | 0.329 | 49.714 | 27.987 | 5.044 | 9.856 | 1.776 | 1485 | 30 | 30 | 3 | 0.24 | 65 | 25 | 미정 |  | 2021-05-11 16:16 | 1599 |  | 0 | 23 | 0 | 0 | 0 | 0 | 0.542 | 0.8317 | 0.2416 | 0.0293 | 99500 | 72 | 23 | 132 | 0.0518 | 0.0252 | 0.0246 | 0.0312 | 0.0135 | 0.0025 | 0.0017 | 0.0022
2021-05-11 | B63851 | B | 11 | SCM822HT | 101 | 39200 | 0.0693 | 0.0418 | 0.0418 | 0.0714 | 1607 | 1607 | 1556 | 2711 | 3 |  |  | 0 | 미정 | 미정 | 미정 | 미정 | 0 | 0 | 0 | 0 | 0 | 0 | 0.0693 | 0.0681 | 0.0056 | 0.282 | 42 | 7200 | 1645 | 0.1676 | 0.5947 | 0.1181 | 0.0063 | [6 empty] | 1508 | 13 | 14 | 1 | 0.23 | 77 | 27 | 미정 |  | 2021-05-11 16:40 | 1645 |  | 36 | 0 | 42 | 0 | 0 | 0 | 0.221 | 0.8564 | 0.2652 | 0.0185 |  | 68 | 48 | 197 | 0.0048 | 0.0095 | 0.0194 | 0.0301 | 0.0387 | 0.0164 | 0.009 | 0.0068
2021-05-11 | A64390 | B | 22 | SEAH-BQ2 | 101 | 36900 | 0.0577 | 0.1873 | 0.1873 | 0.2029 | 1635 | 1635 | 1550 | 3143 | 33 |  |  | 0 | 미정 | 선택 | 미정 | 미정 | 0 | 0 | 0 | 0 | 0 | 0 | 0.0577 | 0.0722 | 0.0036 | 0.2271 | 42 | 4600 | 1597 | 0.47 | 0.6373 | 0.2174 | 0.0376 | 0.179 | 49.831 | 31.094 | 4.813 | 10.353 | 1.603 | 1485 | 30 | 30 | 3 | 0.23 | 55 | 21 | 미정 |  | 2021-05-11 17:21 | 1593 |  | 0 | 23 | 21 | 0 | 0 | 0 | 0.549 | 0.8351 | 0.2564 | 0.0284 |  | 74 | 21 | 127 | 0.0397 | 0.0296 | 0.0245 | 0.0315 | 0.0091 | 0.0044 | 0.0031 | 0.0035
2021-05-11 | B63852 | B | 32 | SCM822HT | 102 | 38800 | 0.0689 | 0.029 | 0.0353 | 0.0963 | 1631 | 1588 | 1553 | 2584 | 14.4 |  |  | 0 | 미정 | 미정 | 미정 | 미정 | 0 | 0 | 0 | 0 | 0 | 0 | 0.0689 | 0.0656 | 0.0055 | 0.0539 | 41 | 6800 | 1643 | 0.1815 | 0.6481 | 0.1813 | 0.0117 | [6 empty] | 1508 | 15 | 15 | 1 | 0.21 | 58 | 14 | 미정 |  | 2021-05-11 17:52 | 1633 |  | 50 | 0 | 0 | 0 | 0 | 0 | 0.2204 | 0.859 | 0.2629 | 0.0196 | 100100 | 65 | 49 | 184 | 0.023 | 0.0123 | 0.0176 | 0.0284 | 0.0226 | 0.0069 | 0.0057 | 0.0093
2021-05-11 | A64391 | B | 36 | SEAH-BQ2 | 101 | 34700 | 0.0927 | 0.0729 | 0.0729 | 0.1545 | 1616 | 1616 | 1533 | 3020 | 27 |  |  | 0 | 미정 | 미정 | 미정 | 미정 | 0 | 0 | 0 | 0 | 0 | 0 | 0.0927 | 0.1659 | 0.0044 | 0.003 | 41 | 5600 | 1587 | 0.4075 | 0.6584 | 0.2198 | 0.0227 | 0.179 | 49.876 | 31.008 | 4.816 | 10.356 | 1.608 | 1485 | 30 | 30 | 3 | 0.23 | 57 | 21 | 미정 |  | 2021-05-11 18:20 | 1592 |  | 0 | 29 | 17 | 0 | 0 | 0 | 0.5376 | 0.8312 | 0.2502 | 0.0289 | 101950 | 73 | 24 | 134 | 0.0318 | 0.0178 | 0.0252 | 0.0393 | 0.009 | 0.0032 | 0.0028 | 0.0036
2021-05-11 | B63853 | B | 29 | SCM822HT | 102 | 38800 | 0.0668 | 0.0282 | 0.0324 | 0.0655 | 1589 | 1605 | 1545 | 2639 | 11 |  |  | 0 | 미정 | 미정 | 미정 | 미정 | 0 | 0 | 0 | 0 | 0 | 0 | 0.0668 | 0.0679 | 0.0036 | 0.1244 | 43 | 8000 | 1645 | 0.1684 | 0.6478 | 0.1828 | 0.0162 | [6 empty] | 1508 | 15 | 15 | 1 | 0.21 | 74 | 25 | 미정 |  | 2021-05-11 18:52 | 1644 |  | 0 | 0 | 0 | 0 | 0 | 0 | 0.222 | 0.8508 | 0.2637 | 0.0224 |  | 65 | 43 | 178 | 0.0183 | 0.0132 | 0.0209 | 0.0281 | 0.0269 | 0.0119 | 0.0073 | 0.0082
2021-05-11 | A64392 | B | 5 | SEAH-BQ2 | 100 | 37200 | 0.0693 | 0.139 | 0.1286 | 0.2196 | 1575 | 1612 | 1541 | 3100 | 25.8 |  |  | 0 | 선택 | 미정 | 미정 | 미정 | 0 | 0 | 0 | 0 | 0 | 0 | 0.0693 | 0.0976 | 0.0022 | 0.0838 | 41 | 4500 | 1590 | 0.5152 | 0.6474 | 0.237 | 0.0277 | 0.261 | 49.666 | 31.968 | 3.867 | 12.844 | 1.554 | 1485 | 30 | 30 | 3 | 0.24 | 58 | 24 | 미정 |  | 2021-05-11 19:21 | 1593 |  | 0 | 29 | 20 | 0 | 0 | 0 | 0.5213 | 0.8239 | 0.2567 | 0.0279 |  | 67 | 29 | 140 | 0.0342 | 0.0233 | 0.0247 | 0.0329 | 0.0052 | 0.0019 | 0.0022 | 0.0028
2021-05-11 | B63854 | B | 20 | SCM822HT | 100 | 38100 | 0.0954 | 0.0244 | 0.0321 | 0.1282 | 1640 | 1608 | 1532 | 2566 | 31 |  |  | 0 | 미정 | 미정 | 미정 | 미정 | 0 | 0 | 0 | 0 | 0 | 0 | 0.0954 | 0.1099 | 0.0055 | 0.1635 | 47 | 8900 | 1661 | 0.17 | 0.6965 | 0.1418 | 0.0389 | [6 empty] | 1508 | 15 | 18 | 1 | 0.25 | 76 | 32 | 미정 |  | 2021-05-11 19:58 | 1651 |  | 32 | 0 | 52 | 0 | 0 | 0 | 0.225 | 0.8611 | 0.2618 | 0.0209 |  | 72 | 26 | 156 | 0.0525 | 0.0207 | 0.0236 | 0.0343 | 0.0308 | 0.0234 | 0.0121 | 0.0083
2021-05-11 | A64393 | B | 16 | SEAH-BQ2 | 101 | 36800 | 0.0507 | 0.1427 | 0.1427 | 0.2179 | 1629 | 1629 | 1538 | 3095 | 32.8 |  |  | 0 | 미정 | 미정 | 미정 | 미정 | 0 | 0 | 0 | 0 | 0 | 0 | 0.0507 | 0.0812 | 0.0037 | 0.2326 | 41 | 5000 | 1586 | 0.4942 | 0.6498 | 0.2294 | 0.0324 | 0.266 | 49.244 | 32.59 | 5.002 | 9.845 | 1.511 | 1485 | 30 | 30 | 3 | 0.23 | 63 | 25 | 미정 |  | 2021-05-11 20:25 | 1592 |  | 0 | 25 | 25 | 0 | 0 | 0 | 0.5407 | 0.8398 | 0.2526 | 0.0293 | 96200 | 71 | 20 | 126 | 0.0415 | 0.0232 | 0.0258 | 0.0308 | 0.0098 | 0.0061 | 0.0047 | 0.0049
2021-05-11 | B63855 | B | 11 | SCM822HT | 101 | 38200 | 0.0767 | 0.0203 | 0.118 | 0.1226 | 1645 | 1583 | 1544 | 2671 | 20.7 |  |  | 0 | 미정 | 미정 | 미정 | 미정 | 0 | 0 | 0 | 0 | 0 | 0 | 0.0767 | 0.0415 | 0.0043 | 0.2818 | 42 | 7600 | 1636 | 0.1722 | 0.6743 | 0.1656 | 0.0167 | [6 empty] | 1508 | 15 | 16 | 1 | 0.2 | 66 | 26 | 미정 |  | 2021-05-11 20:59 | 1637 |  | 33 | 0 | 26 | 0 | 0 | 0 | 0.2248 | 0.8543 | 0.2661 | 0.0228 | 97300 | 75 | 31 | 155 | 0.0353 | 0.0136 | 0.0249 | 0.025 | 0.0122 | 0.007 | 0.0056 | 0.0088
2021-05-11 | A64394 | B | 22 | SEAH-BQ2 | 100 | 36300 | 0.0448 | 0.1116 | 0.1116 | 0.2512 | 1595 | 1595 | 1537 | 2999 | 29.2 |  |  | 0 | 미정 | 미정 | 미정 | 미정 | 0 | 0 | 0 | 0 | 0 | 0 | 0.0448 | 0.0715 | 0.0029 | 0.0834 | 40 | 5300 | 1584 | 0.4494 | 0.6363 | 0.2214 | 0.032 | 0.238 | 49.727 | 33.657 | 4.431 | 11.222 | 1.477 | 1485 | 30 | 30 | 3 | 0.23 | 62 | 23 | 미정 |  | 2021-05-11 21:30 | 1584 |  | 0 | 27 | 0 | 0 | 0 | 0 | 0.543 | 0.8409 | 0.2529 | 0.0294 |  | 76 | 22 | 124 | 0.0347 | 0.024 | 0.0264 | 0.0293 | 0.0108 | 0.0035 | 0.0037 | 0.0042
2021-05-11 | B63856 | B | 6 | SCM822HD2 | 102 | 40700 | 0.0556 | 0.0263 | 0.0391 | 0.0737 | 1585 | 1594 | 1564 | 2568 | 2.3 |  |  | 0 | 미정 | 미정 | 미정 | 미정 | 0 | 0 | 0 | 0 | 0 | 0 | 0.0556 | 0.0283 | 0.0031 | 0.0282 | 69 | 6900 | 1625 | 0.1414 | 0.6381 | 0.1531 | 0.0054 | [6 empty] | 1508 | 15 | 15 | 1 | 0.16 | 66 | 21 | 미정 |  | 2021-05-11 22:37 | 1617 |  | 64 | 0 | 37 | 0 | 0 | 0 | 0.222 | 0.8406 | 0.2501 | 0.0261 | 93450 | 159 | 9 | 130 | 0.0037 | 0.0293 | 0.0239 | 0.0195 | 0.0591 | 0.0459 | 0.0168 | 0.0126
2021-05-11 | A64395 | B | 36 | SEAH-BQ2 | 101 | 36700 | 0.0478 | 0.2148 | 0.2148 | 0.2631 | 1600 | 1600 | 1540 | 3168 | 40.1 |  |  | 0 | 선택 | 미정 | 미정 | 미정 | 0 | 0 | 0 | 0 | 0 | 0 | 0.0478 | 0.0711 | 0.0029 | 0.2053 | 43 | 5200 | 1587 | 0.4489 | 0.6804 | 0.2294 | 0.0319 | 0.131 | 50.369 | 34.162 | 3.739 | 13.471 | 1.474 | 1485 | 30 | 30 | 3 | 0.23 | 57 | 21 | 미정 |  | 2021-05-11 22:29 | 1587 |  | 0 | 24 | 0 | 0 | 0 | 0 | 0.535 | 0.8379 | 0.249 | 0.0301 | 101500 | 74 | 29 | 138 | 0.0484 | 0.031 | 0.0263 | 0.0323 | 0.0125 | 0.0042 | 0.0035 | 0.004
2021-05-11 | B63857 | I | 32 | SCM420C2 | 101 | 38700 | 0.057 | 0.0296 | 0.038 | 0.0616 | 1568 | 1605 | 1577 | 2748 | 8.7 |  |  | 0 | 미정 | 미정 | 미정 | 미정 | 0 | 0 | 0 | 53 | 0 | 0 | 0.057 | 0.0645 | 0.004 | 0.0582 | 42 | 8200 | 1669 | 0.1437 | 0.5801 | 0.1948 | 0.0139 | [6 empty] | 1512 | 20 | 21 | 1 | 0.19 | 81 | 0 | 미정 |  | 2021-05-11 23:32 | 1666 |  | 23 | 0 | 0 | 0 | 0 | 0 | 0.1964 | 0.6977 | 0.24 | 0.0182 | 98550 | 585 | 16 | 121 | 0.0135 | 0.0154 | 0.0263 | 0.0291 | 0.0174 | 0.0075 | 0.0069 | 0.0134
2021-05-11 | A64396 | B | 5 | SEAH-BQ2 | 100 | 37800 | 0.051 | 0.1899 | 0.1406 | 0.2306 | 1553 | 1606 | 1548 | 2849 | 42 |  |  | 0 | 선택 | 미정 | 미정 | 미정 | 0 | 0 | 0 | 0 | 0 | 0 | 0.051 | 0.066 | 0.0021 | 0.165 | 43 | 5600 | 1585 | 0.4491 | 0.6837 | 0.2223 | 0.0292 | 0.22 | 49.741 | 34.633 | 4.909 | 10.133 | 1.436 | 1485 | 30 | 30 | 3 | 0.23 | 57 | 21 | 미정 |  | 2021-05-11 23:37 | 1585 |  | 0 | 0 | 22 | 0 | 0 | 0 | 0.538 | 0.8379 | 0.2502 | 0.0237 | 105000 | 77 | 20 | 126 | 0.048 | 0.0157 | 0.0249 | 0.0297 | 0.0208 | 0.0061 | 0.0047 | 0.0054
2021-05-11 | B63858 | T | 20 | AE15B35C | 101 | 36800 | 0.0698 | 0.0229 | 0.105 | 0.1564 | 1681 | 1587 | 1565 | 2554 | 22.3 |  |  | 0 | 미정 | 미정 | 미정 | 미정 | 0 | 0 | 0 | 54 | 0 | 0 | 0.0698 | 0.0492 | 0.009 | 0.2303 | 42 | 7100 | 1665 | 0.2616 | 1.0077 | 0.2007 | 0.0236 | [6 empty] | 1498 | 10 | 10 | 1 | 0.25 | 86 | 38 | 미정 |  | 2021-05-12 00:38 | 1640 |  | 0 | 0 | 0 | 0 | 0 | 0 | 0.3413 | 1.168 | 0.2477 | 0.032 | 91850 |  | 23 | 131 | 0.0342 | 0.0205 | 0.0306 | 0.0237 | 0.0129 | 0.006 | 0.0056 | 0.0053
2021-05-11 | A64397 | B | 16 | SEAH-BQ2 | 101 | 37800 | 0.0517 | 0.0939 | 0.1345 | 0.2127 | 1582 | 1611 | 1546 | 2959 | 39.3 |  |  | 0 | 미정 | 미정 | 미정 | 미정 | 0 | 0 | 0 | 0 | 0 | 0 | 0.0517 | 0.0631 | 0.0026 | 0.1064 | 42 | 5300 | 1584 | 0.4797 | 0.7027 | 0.2225 | 0.0278 | 0.214 | 49.529 | 34.115 | 4.912 | 10.083 | 1.451 | 1485 | 30 | 30 | 3 | 0.22 | 63 | 25 | 미정 |  | 2021-05-12 00:49 | 1584 |  | 0 | 31 | 30 | 0 | 0 | 0 | 0.537 | 0.8241 | 0.2532 | 0.0278 |  | 75 | 21 | 119 | 0.0461 | 0.026 | 0.0253 | 0.0241 | 0.0145 | 0.0059 | 0.004 | 0.0048
2021-05-11 | B63859 | T | 11 | AE15B35C | 104 | 38500 | 0.0596 | 0.0289 | 0.0743 | 0.1405 | 1578 | 1583 | 1551 | 2675 | 21.2 |  |  | 0 | 미정 | 미정 | 미정 | 미정 | 0 | 0 | 0 | 0 | 0 | 0 | 0.0596 | 0.0522 | 0.0088 | 0.4795 | 42 | 6700 | 1627 | 0.2751 | 0.9472 | 0.1909 | 0.0343 | [6 empty] | 1498 | 10 | 10 | 1 | 0.28 | 68 | 39 | 미정 |  | 2021-05-12 01:39 | 1624 |  | 13 | 0 | 13 | 0 | 0 | 0 | 0.3364 | 1.1501 | 0.2461 | 0.0325 | 103650 |  | 26 | 139 | 0.0297 | 0.034 | 0.0313 | 0.0231 | 0.0151 | 0.0052 | 0.0049 | 0.0049
2021-05-11 | A64398 | B | 22 | SEAH-BQ2 | 101 | 36200 | 0.0562 | 0.1551 | 0.1551 | 0.229 | 1598 | 1598 | 1533 | 2969 | 41.6 |  |  | 0 | 선택 | 미정 | 미정 | 미정 | 0 | 0 | 0 | 0 | 0 | 0 | 0.0562 | 0.0864 | 0.002 | 0.1159 | 45 | 5800 | 1584 | 0.4544 | 0.6903 | 0.23 | 0.0371 | 0.173 | 49.502 | 34.345 | 4.429 | 11.176 | 1.441 | 1485 | 30 | 30 | 3 | 0.22 | 61 | 20 | 미정 |  | 2021-05-12 01:49 | 1584 |  | 0 | 26 | 0 | 0 | 0 | 0 | 0.536 | 0.8227 | 0.245 | 0.0267 | 103550 | 76 | 23 | 130 | 0.0497 | 0.0281 | 0.0241 | 0.0348 | 0.0154 | 0.0057 | 0.0043 | 0.0054
2021-05-11 | B63860 | T | 32 | AE15B35C | 104 | 37400 | 0.0883 | 0.0328 | 0.0328 | 0.113 | 1621 | 1608 | 1569 | 2651 | 23.9 |  |  | 0 | 미정 | 미정 | 미정 | 미정 | 0 | 0 | 0 | 0 | 0 | 0 | 0.0883 | 0.0809 | 0.0036 | 0.0491 | 40 | 5500 | 1641 | 0.2671 | 1.0171 | 0.1777 | 0.0362 | [6 empty] | 1498 | 10 | 15 | 1 | 0.24 | 68 | 28 | 미정 |  | 2021-05-12 02:36 | 1626 |  | 0 | 0 | 0 | 0 | 0 | 0 | 0.3335 | 1.1402 | 0.2431 | 0.0316 | 95400 |  | 42 | 166 | 0.0381 | 0.0409 | 0.0279 | 0.0286 | 0.012 | 0.0048 | 0.0042 | 0.0044
2021-05-11 | A64399 | B | 36 | AE1055LS | 101 | 36400 | 0.054 | 0.3038 | 0.194 | 0.2722 | 1590 | 1604 | 1550 | 3116 | 47.7 |  |  | 0 | 미정 | 미정 | 미정 | 미정 | 0 | 0 | 0 | 248 | 0 | 0 | 0.054 | 0.0684 | 0.0022 | 0.3051 | 40 | 4500 | 1585 | 0.4782 | 0.6517 | 0.2214 | 0.0311 | [6 empty] | 1484 | 25 | 25 | 3 | 0.23 | 64 | 25 | 미정 |  | 2021-05-12 02:47 | 1585 |  | 0 | 81 | 0 | 0 | 0 | 0 | 0.541 | 0.7796 | 0.2346 | 0.0279 |  | 68 | 37 | 146 | 0.0591 | 0.0267 | 0.0251 | 0.0368 | 0.0209 | 0.0062 | 0.0046 | 0.005
2021-05-11 | B63861 | I | 6 | SCM415C2 | 106 | 39100 | 0.0808 | 0.0401 | 0.0302 | 0.0882 | 1599 | 1626 | 1585 | 2730 | 7.3 |  |  | 0 | 미정 | 미정 | 미정 | 미정 | 0 | 0 | 0 | 0 | 0 | 0 | 0.0808 | 0.1173 | 0.0046 | 0.2331 | 41 | 7700 | 1674 | 0.1061 | 0.515 | 0.1446 | 0.0179 | [6 empty] | 1516 | 20 | 21 | 1 | 0.21 | 77 | 0 | 미정 |  | 2021-05-12 03:36 | 1660 |  | 15 | 0 | 14 | 0 | 0 | 0 | 0.1475 | 0.697 | 0.216 | 0.0214 | 102800 | 545 | 22 | 132 | 0.0103 | 0.0197 | 0.0269 | 0.0342 | 0.0397 | 0.0127 | 0.0079 | 0.0144
2021-05-11 | A64400 | B | 5 | AE1055LS | 101 | 36500 | 0.0634 | 0.1342 | 0.1342 | 0.2052 | 1585 | 1585 | 1530 | 2850 | 47.1 |  |  | 0 | 선택 | 미정 | 미정 | 미정 | 0 | 0 | 0 | 253 | 0 | 0 | 0.0634 | 0.1113 | 0.003 | 0.0799 | 43 | 5600 | 1592 | 0.4474 | 0.7032 | 0.2078 | 0.0324 | [6 empty] | 1484 | 25 | 25 | 3 | 0.23 | 56 | 25 | 미정 |  | 2021-05-12 03:56 | 1592 |  | 0 | 0 | 0 | 0 | 0 | 0 | 0.551 | 0.7808 | 0.2345 | 0.0294 |  | 68 | 24 | 126 | 0.0568 | 0.0198 | 0.0267 | 0.0506 | 0.0264 | 0.0071 | 0.0036 | 0.0042
2021-05-11 | B63862 | T | 20 | SCM435 | 104 | 38000 | 0.0879 | 0.1062 | 0.1062 | 0.1112 | 1580 | 1580 | 1562 | 2649 | 25.6 |  |  | 0 | 미정 | 미정 | 미정 | 미정 | 0 | 0 | 0 | 0 | 0 | 0 | 0.0879 | 0.0909 | 0.0062 | 0.2024 | 45 | 8100 | 1682 | 0.285 | 0.62 | 0.166 | 0.0212 | [6 empty] | 1499 | 10 | 15 | 1 | 0.24 | 87 | 43 | 미정 |  | 2021-05-12 04:38 | 1654 |  | 24 | 0 | 13 | 0 | 0 | 0 | 0.346 | 0.7623 | 0.2137 | 0.0192 | 99000 |  | 27 | 150 | 0.0384 | 0.0198 | 0.0163 | 0.026 | 0.0167 | 0.0053 | 0.0055 | 0.0094
2021-05-11 | A64401 | B | 16 | AE1055LS | 101 | 37500 | 0.0351 | 0.1085 | 0.0983 | 0.2305 | 1573 | 1595 | 1538 | 3028 | 40.2 |  |  | 0 | 선택 | 미정 | 미정 | 미정 | 0 | 0 | 0 | 249 | 0 | 0 | 0.0351 | 0.0602 | 0.0029 | 0.0038 | 42 | 5400 | 1600 | 0.4709 | 0.6831 | 0.2276 | 0.0313 | [6 empty] | 1484 | 25 | 25 | 3 | 0.23 | 68 | 28 | 미정 |  | 2021-05-12 04:56 | 1600 |  | 0 | 8 | 0 | 0 | 0 | 0 | 0.556 | 0.7701 | 0.2332 | 0.0288 | 99600 | 67 | 20 | 120 | 0.0489 | 0.0292 | 0.0264 | 0.0413 | 0.0191 | 0.0055 | 0.0037 | 0.0047
2021-05-11 | B63863 | T | 11 | SCM435HF | 104 | 39000 | 0.2579 | 0.1262 | 0.1262 | 0.1488 | 1626 | 1626 | 1538 | 2624 | 23.3 |  |  | 0 | 미정 | 미정 | 미정 | 미정 | 0 | 0 | 0 | 0 | 0 | 0 | 0.2579 | 0.125 | 0.004 | 0.0031 | 49 | 8400 | 1651 | 0.2872 | 0.6721 | 0.1917 | 0.0437 | [6 empty] | 1497 | 13 | 23 | 1 | 0.19 | 82 | 49 | 미정 |  | 2021-05-12 05:49 | 1647 |  | 31 | 0 | 17 | 0 | 0 | 0 | 0.3555 | 0.778 | 0.2335 | 0.02 | 93150 |  | 23 | 143 | 0.0355 | 0.0245 | 0.0182 | 0.0399 | 0.0249 | 0.0089 | 0.0058 | 0.0076
2021-05-11 | A64402 | B | 22 | AE1055LS | 100 | 37600 | 0.0277 | 0.1626 | 0.1889 | 0.3635 | 1566 | 1595 | 1526 | 2974 | 55 |  |  | 0 | 미정 | 미정 | 미정 | 미정 | 0 | 0 | 0 | 247 | 0 | 0 | 0.0277 | 0.0552 | 0.0025 | 0.1269 | 46 | 5000 | 1590 | 0.4931 | 0.6848 | 0.2203 | 0.0395 | [6 empty] | 1484 | 25 | 25 | 3 | 0.23 | 106 | 24 | 미정 |  | 2021-05-12 05:58 | 1590 |  | 0 | 10 | 0 | 0 | 0 | 0 | 0.552 | 0.7818 | 0.2455 | 0.0328 | 97600 | 65 | 11 | 111 | 0.0691 | 0.0276 | 0.0293 | 0.0381 | 0.0266 | 0.0076 | 0.0044 | 0.0047
2021-05-12 | B63864 | T | 6 | SCM435HF | 103 | 38600 | 0.1221 | 0.0435 | 0.0435 | 0.1236 | 1620 | 1620 | 1542 | 2522 | 28.7 |  |  | 0 | 미정 | 미정 | 미정 | 미정 | 0 | 0 | 0 | 0 | 0 | 0 | 0.1221 | 0.1211 | 0.0146 | 0.3597 | 43 | 7100 | 1629 | 0.2795 | 0.5668 | 0.1778 | 0.0221 | [6 empty] | 1497 | 13 | 16 | 1 | 0.23 | 70 | 36 | 미정 |  | 2021-05-12 06:44 | 1627 |  | 0 | 42 | 22 | 0 | 0 | 0 | 0.371 | 0.7893 | 0.2447 | 0.021 | 96650 |  | 38 | 161 | 0.0453 | 0.018 | 0.0207 | 0.0443 | 0.0244 | 0.0096 | 0.0052 | 0.0053
2021-05-12 | A64403 | B | 36 | AE1055LS | 101 | 36800 | 0.1315 | 0.1107 | 0.1107 | 0.1724 | 1596 | 1596 | 1543 | 3181 | 40 |  |  | 0 | 미정 | 미정 | 미정 | 미정 | 0 | 0 | 0 | 254 | 0 | 0 | 0.1315 | 0.1057 | 0.0033 | 0.2723 | 41 | 4300 | 1576 | 0.3835 | 0.6741 | 0.2364 | 0.0195 | [6 empty] | 1484 | 25 | 25 | 3 | 0.24 | 65 | 28 | 미정 |  | 2021-05-12 06:59 | 1576 |  | 0 | 0 | 0 | 0 | 0 | 0 | 0.5389 | 0.7806 | 0.2495 | 0.0329 |  | 65 | 16 | 105 | 0.0488 | 0.0175 | 0.0282 | 0.0507 | 0.0136 | 0.0036 | 0.0031 | 0.0033
2021-05-12 | B63865 | T | 29 | SCM435HF | 102 | 39600 | 0.1194 | 0.0607 | 0.0801 | 0.1042 | 1594 | 1617 | 1562 | 2758 | 20.6 |  |  | 0 | 미정 | 미정 | 미정 | 미정 | 0 | 0 | 0 | 0 | 0 | 0 | 0.1194 | 0.139 | 0.0142 | 0.3636 | 45 | 7000 | 1645 | 0.3006 | 0.5577 | 0.1249 | 0.0078 | [6 empty] | 1497 | 13 | 14 | 1 | 0.2 | 83 | 36 | 미정 |  | 2021-05-12 07:48 | 1634 |  | 35 | 0 | 22 | 0 | 0 | 0 | 0.3607 | 0.7839 | 0.2449 | 0.0259 | 98350 |  | 31 | 155 | 0.0314 | 0.0159 | 0.0225 | 0.0425 | 0.0453 | 0.0129 | 0.0112 | 0.0097
2021-05-12 | A64404 | B | 5 | AE1055LS | 102 | 36600 | 0.0358 |  |  | 0.1733 |  | 1620 | 1559 | 2992 | 33.2 |  |  | 0 | 미정 | 미정 | 미정 | 미정 | 0 | 0 | 0 | 0 | 0 | 0 | 0.0358 | 0.066 | 0.0028 | 0.0231 | 40 | 4100 | 1583 | 0.4636 | 0.6351 | 0.1967 | 0.0186 | [6 empty] | 1484 | 25 | 25 | 3 | 0.23 | 60 | 24 | 미정 |  | 2021-05-12 07:51 | 1582 |  | 0 | 0 | 0 | 0 | 0 | 0 | 0.5459 | 0.7825 | 0.2294 | 0.032 | 105450 | 71 | 16 | 104 | 0.0379 | 0.0232 | 0.0293 | 0.0419 | 0.0191 | 0.0049 | 0.0038 | 0.0037
2021-05-12 | B63866 | T | 32 | SCM435HF | 95 | 36800 | 0.1345 | 0.0433 | 0.0433 | 0.0954 | 1636 | 1636 | 1586 | 2555 | 28.8 |  |  | 0 | 미정 | 미정 | 미정 | 미정 | 0 | 0 | 0 | 0 | 0 | 0 | 0.1345 | 0.1626 | 0.0101 | 0.02 | 74 | 6900 | 1614 | 0.2806 | 0.6301 | 0.0604 | 0.0045 | [6 empty] | 1497 | 13 | 13 | 3 | 0.25 | 79 | 43 | 미정 |  | 2021-05-12 09:21 | 1610 |  | 0 | 15 | 21 | 0 | 0 | 0 | 0.3569 | 0.7738 | 0.2117 | 0.0223 | 107650 |  | 22 | 157 | 0.0405 | 0.0169 | 0.0197 | 0.0397 | 0.0395 | 0.0154 | 0.0108 | 0.0099
2021-05-12 | A64405 | B | 16 | AE1055LS | 100 | 35600 | 0.0383 | 0.2074 | 0.2074 | 0.2482 | 1626 | 1626 | 1561 | 2911 | 42.4 |  |  | 0 | 미정 | 미정 | 미정 | 미정 | 0 | 0 | 0 | 0 | 0 | 0 | 0.0383 | 0.0599 | 0.0075 | 0.0695 | 40 | 4000 | 1586 | 0.4694 | 0.6534 | 0.1873 | 0.029 | [6 empty] | 1484 | 25 | 25 | 3 | 0.23 | 72 | 32 | 미정 |  | 2021-05-12 08:44 | 1586 |  | 0 | 0 | 14 | 0 | 0 | 0 | 0.5534 | 0.7845 | 0.2332 | 0.0323 | 101750 | 81 | 27 | 122 | 0.0512 | 0.0191 | 0.0269 | 0.0429 | 0.0278 | 0.0121 | 0.0042 | 0.0039
2021-05-12 | A64406 | B | 22 | AE5120M | 101 | 35800 | 0.0454 |  |  | 0.1146 |  | 1620 | 1542 | 2923 | 30.8 |  |  | 0 | 미정 | 미정 | 미정 | 미정 | 0 | 0 | 0 | 0 | 0 | 0 | 0.0454 | 0.0643 | 0.0034 | 0.2381 | 43 | 7900 | 1646 | 0.1807 | 1.0465 | 0.2343 | 0.0202 | [6 empty] | 1508 | 16 | 20 | 3 | 0.24 | 100 | 39 | 미정 |  | 2021-05-12 09:48 | 1647 |  | 0 | 10 | 0 | 0 | 0 | 0 | 0.2011 | 1.1824 | 0.3006 | 0.0222 | 97250 | 88 | 34 | 154 | 0.0413 | 0.0222 | 0.0276 | 0.042 | 0.0221 | 0.0097 | 0.0075 | 0.0152
2021-05-12 | A64407 | B | 36 | AE5120M | 101 | 37400 | 0.0598 | 0.1236 | 0.107 | 0.1421 | 1645 | 1605 | 1544 | 3197 | 37.6 |  |  | 0 | 미정 | 미정 | 미정 | 미정 | 0 | 0 | 0 | 0 | 0 | 0 | 0.0598 | 0.0796 | 0.0026 | 0.0568 | 36 | 6200 | 1619 | 0.1829 | 0.9825 | 0.1971 | 0.0268 | [6 empty] | 1508 | 16 | 16 | 3 | 0.24 | 73 | 28 | 미정 |  | 2021-05-12 10:56 | 1617 |  | 0 | 29 | 22 | 0 | 0 | 0 | 0.2058 | 1.1841 | 0.2987 | 0.0317 | 103850 | 68 | 38 | 140 | 0.0486 | 0.0226 | 0.0284 | 0.0595 | 0.0428 | 0.0266 | 0.0152 | 0.015
2021-05-12 | A64408 | B | 5 | AE5120M | 101 | 38900 | 0.0363 | 0.0791 | 0.0791 | 0.1864 | 1616 | 1616 | 1569 | 3069 | 35.9 |  |  | 0 | 미정 | 미정 | 미정 | 미정 | 0 | 0 | 0 | 0 | 0 | 0 | 0.0363 | 0.0653 | 0.003 | 0.0031 | 39 | 5700 | 1624 | 0.2114 | 0.8899 | 0.238 | 0.0279 | [6 empty] | 1508 | 16 | 17 | 3 | 0.25 | 73 | 28 | 미정 |  | 2021-05-12 12:02 | 1627 |  | 0 | 43 | 0 | 0 | 0 | 0 | 0.2243 | 1.1475 | 0.2815 | 0.0304 | 101100 | 68 | 28 | 127 | 0.0477 | 0.0223 | 0.0287 | 0.0468 | 0.0202 | 0.0084 | 0.0069 | 0.0136
2021-05-12 | A64409 | B | 16 | AE5120HM | 99 | 36500 | 0.0511 | 0.0582 | 0.0538 | 0.0746 | 1631 | 1621 | 1563 | 3006 | 24.8 |  |  | 0 | 미정 | 미정 | 미정 | 미정 | 0 | 0 | 0 | 0 | 0 | 0 | 0.0511 | 0.0766 | 0.0028 | 0.1873 | 36 | 5600 | 1619 | 0.1737 | 1.1002 | 0.197 | 0.0066 | [6 empty] | 1508 | 16 | 16 | 3 | 0.25 | 72 | 25 | 미정 |  | 2021-05-12 12:56 | 1615 |  | 0 | 0 | 31 | 0 | 0 | 0 | 0.2058 | 1.1934 | 0.2823 | 0.0316 | 99300 | 66 | 34 | 133 | 0.0333 | 0.0154 | 0.0273 | 0.0506 | 0.0581 | 0.0372 | 0.0119 | 0.0148
2021-05-12 | B63867 | B | 6 | 20MNCRS5HM8 | 101 | 39000 | 0.0654 | 0.0467 | 0.0467 | 0.0971 | 1603 | 1603 | 1526 | 2206 |  |  |  | 0 | 미정 | 미정 | 미정 | 미정 | 0 | 0 | 0 | 154 | 0 | 0 | 0.0654 | 0.1007 | 0.0047 | 0.0481 | 60 | 11300 | 1710 | 0.142 | 0.9754 | 0.0119 | 0.0016 | [6 empty] | 1509 | 18 | 20 | 1 | 0.35 | 82 | 40 | 미정 |  | 2021-05-12 13:59 | 1687 |  | 90 | 0 | 31 | 0 | 0 | 0 | 0.181 | 1.173 | 0.0875 | 0.027 | 103000 | 71 | 14 | 204 | 0.002 | 0.0016 | 0.0207 | 0.03 | 0.0428 | 0.0306 | 0.0294 | 0.0326
2021-05-12 | A64410 | B | 22 | AE5120HM | 99 | 36600 | 0.0673 | 0 | 0.0619 | 0.0761 | 1593 | 1621 | 1556 | 2899 | 29.8 |  |  | 0 | 미정 | 미정 | 미정 | 미정 | 0 | 0 | 0 | 0 | 0 | 0 | 0.0673 | 0.0926 | 0.0038 | 0.1497 | 41 | 6100 | 1614 | 0.1711 | 1.0003 | 0.2452 | 0.0157 | [6 empty] | 1508 | 16 | 17 | 3 | 0.24 | 69 | 29 | 미정 |  | 2021-05-12 14:03 | 1611 |  | 0 | 48 | 0 | 0 | 0 | 0 | 0.209 | 1.1619 | 0.2988 | 0.0284 | 99500 | 67 | 20 | 115 | 0.0389 | 0.0186 | 0.0257 | 0.0472 | 0.0425 | 0.0134 | 0.0095 | 0.0149
2021-05-12 | B63868 | B | 11 | 20MNCRS5HM8 | 101 | 38700 | 0.0573 | 0.0334 | 0.0484 | 0.0713 | 1609 | 1590 | 1542 | 2789 |  |  |  | 0 | 미정 | 미정 | 미정 | 미정 | 0 | 0 | 0 | 152 | 0 | 0 | 0.0601 | 0.0909 | 0.0037 | 0.1447 | 103 | 13600 | 1685 | 0.1341 | 0.9993 | 0.0435 | 0.0016 | [6 empty] | 1509 | 18 | 18 | 1 | 0.39 | 72 | 41 | 미정 |  | 2021-05-12 15:56 | 1677 |  | 0 | 0 | 62 | 0 | 0 | 0 | 0.187 | 1.1707 | 0.0882 | 0.0277 | 93900 | 69 | 19 | 199 | 0.0017 | 0.0019 | 0.0228 | 0.0332 | 0.0521 | 0.0375 | 0.0304 | 0.0343
2021-05-12 | A64411 | B | 36 | AE5120HM | 98 | 35900 | 0.0634 | 0.179 | 0.1003 | 0.0873 | 1595 | 1621 | 1568 | 3307 | 54.8 |  |  | 0 | 미정 | 선택 | 미정 | 미정 | 0 | 0 | 0 | 0 | 0 | 0 | 0.0634 | 0.1114 | 0.0024 | 0.2668 | 42 | 5900 | 1617 | 0.1847 | 0.9569 | 0.1836 | 0.0267 | [6 empty] | 1508 | 16 | 19 | 3 | 0.24 | 66 | 30 | 미정 |  | 2021-05-12 15:05 | 1613 |  | 0 | 45 | 26 | 0 | 0 | 0 | 0.214 | 1.1738 | 0.2929 | 0.0284 | 103300 | 69 | 15 | 107 | 0.0816 | 0.0183 | 0.0253 | 0.05 | 0.0516 | 0.0193 | 0.0093 | 0.0157
2021-05-12 | A64412 | B | 5 | AE5120HM | 99 | 35400 | 0.0473 | 0.0656 | 0.0656 | 0.0916 | 1606 | 1606 | 1538 | 2990 | 25.4 |  |  | 0 | 미정 | 미정 | 미정 | 미정 | 0 | 0 | 0 | 0 | 0 | 0 | 0.0473 | 0.0585 | 0.0023 | 0.0552 | 41 | 6400 | 1611 | 0.1887 | 1.0275 | 0.25 | 0.0187 | [6 empty] | 1508 | 16 | 16 | 3 | 0.26 | 71 | 30 | 미정 |  | 2021-05-12 16:02 | 1615 |  | 0 | 65 | 31 | 0 | 0 | 0 | 0.208 | 1.1729 | 0.2956 | 0.0302 | 96700 | 66 | 20 | 113 | 0.0404 | 0.0148 | 0.0263 | 0.0374 | 0.0185 | 0.0076 | 0.0056 | 0.0144
2021-05-12 | B63869 | B | 29 | 20MNCRS5HM8 | 101 | 39000 | 0.0415 | 0.0422 | 0.087 | 0.0654 | 1555 | 1604 | 1556 | 2701 |  |  |  | 0 | 미정 | 미정 | 미정 | 미정 | 0 | 0 | 0 | 199 | 0 | 0 | 0.0415 | 0.0415 | 0.0025 | 0.0026 | 48 | 8700 | 1656 | 0.1361 | 0.9916 | 0.091 | 0.0023 | [6 empty] | 1509 | 18 | 18 | 1 | 0.34 | 59 | 21 | 미정 |  | 2021-05-12 16:55 | 1651 |  | 92 | 0 | 0 | 0 | 0 | 0 | 0.1864 | 1.167 | 0.1124 | 0.0267 | 96400 | 73 | 14 | 138 | 0.0022 | 0.0022 | 0.022 | 0.0244 | 0.0358 | 0.0191 | 0.0185 | 0.0339
2021-05-12 | A64413 | B | 16 | AE5120HM | 100 | 35900 |  | 0.034 | 0.0418 | 0.0912 | 1591 | 1582 | 1534 | 3109 | 32.6 |  |  | 0 | 선택 | 미정 | 미정 | 미정 | 0 | 0 | 0 | 0 | 0 | 0 |  |  |  |  | 41 | 6200 | 1602 | 0.1841 | 0.9749 | 0.227 | 0.0378 | [6 empty] | 1508 | 16 | 17 | 3 | 0.26 | 64 | 25 | 미정 |  | 2021-05-12 17:03 | 1604 |  | 0 | 61 | 30 | 0 | 0 | 0 | 0.209 | 1.1544 | 0.2922 | 0.0255 | 99550 | 75 | 22 | 112 | 0.0504 | 0.024 | 0.0285 |  | 0.0273 | 0.0118 | 0.0083 | 0.0141
2021-05-12 | B63870 | B | 32 | 20MNCRS5HM8 | 102 | 37500 | 0.0666 | 0.1107 | 0.0616 | 0.0648 | 1583 | 1587 | 1543 | 2592 |  |  |  | 0 | 미정 | 미정 | 미정 | 미정 | 0 | 0 | 0 | 206 | 0 | 0 | 0.0666 | 0.0811 | 0.0049 | 0.1652 | 51 | 9300 | 1662 | 0.1522 | 1.0075 | 0.0526 | 0.0021 | [6 empty] | 1509 | 18 | 18 | 1 | 0.25 | 65 | 22 | 미정 |  | 2021-05-12 18:00 | 1647 |  | 41 | 0 | 0 | 0 | 0 | 0 | 0.18 | 1.1731 | 0.1214 | 0.0284 | 97900 | 74 | 15 | 142 | 0.0024 | 0.0026 | 0.0222 | 0.041 | 0.0525 | 0.0288 | 0.0187 | 0.0341
2021-05-12 | A64414 | B | 22 | AE5120HM | 100 | 36400 | 0.0507 | 0.0907 | 0.0907 | 0.1356 | 1600 | 1600 | 1548 | 3182 | 42.3 |  |  | 0 | 미정 | 미정 | 미정 | 미정 | 0 | 0 | 0 | 0 | 0 | 0 | 0.0507 | 0.0694 | 0.0036 | 0.1942 | 41 | 6100 | 1607 | 0.1699 | 0.954 | 0.2025 | 0.0384 | [6 empty] | 1508 | 16 | 17 | 3 | 0.26 | 65 | 24 | 미정 |  | 2021-05-12 18:02 | 1604 |  | 0 | 26 | 11 | 0 | 0 | 0 | 0.206 | 1.1886 | 0.2945 | 0.0243 | 102550 | 69 | 23 | 118 | 0.0634 | 0.0291 | 0.0255 | 0.0428 | 0.0277 | 0.013 | 0.0097 | 0.0142
2021-05-12 | B63871 | B | 6 | 20MNCRS5HM8 | 104 | 39200 | 0.117 | 0.1009 | 0.0663 | 0.0669 | 1578 | 1566 | 1561 | 2662 |  |  |  | 0 | 미정 | 미정 | 미정 | 미정 | 0 | 0 | 0 | 207 | 0 | 0 | 0.117 | 0.114 | 0.0039 | 0.9272 | 46 | 8700 | 1654 | 0.1445 | 0.9777 | 0.0456 | 0.002 | [6 empty] | 1509 | 18 | 18 | 1 | 0.26 | 66 | 29 | 미정 |  | 2021-05-12 19:00 | 1649 |  | 22 | 0 | 36 | 0 | 0 | 0 | 0.183 | 1.1681 | 0.0992 | 0.0278 | 102000 | 79 | 18 | 143 | 0.0017 | 0.0019 | 0.0225 | 0.0451 | 0.0547 | 0.0396 | 0.0252 | 0.0362
2021-05-12 | A64415 | B | 36 | AE5120HM | 100 | 35800 | 0.0655 | 0.0341 | 0.0403 | 0.0649 | 1635 | 1621 | 1561 | 3125 | 41.4 |  |  | 0 | 미정 | 미정 | 미정 | 미정 | 0 | 0 | 0 | 0 | 0 | 0 | 0.0655 | 0.1125 | 0.0037 | 0.38 | 40 | 5200 | 1610 | 0.1763 | 0.9745 | 0.2226 | 0.0228 | [6 empty] | 1508 | 16 | 17 | 3 | 0.26 | 71 | 25 | 미정 |  | 2021-05-12 19:00 | 1610 |  | 0 | 15 | 0 | 0 | 0 | 0 | 0.215 | 1.1712 | 0.2938 | 0.0261 |  | 69 | 31 | 128 | 0.0603 | 0.0202 | 0.0254 | 0.0451 | 0.0455 | 0.014 | 0.011 | 0.0143
2021-05-12 | A64416 | B | 5 | AE5120HM | 99 | 35400 | 0.1052 | 0.077 | 0.077 | 0.093 | 1594 | 1594 | 1547 | 3026 | 39.8 |  |  | 0 | 미정 | 미정 | 미정 | 미정 | 0 | 0 | 0 | 0 | 0 | 0 | 0.1052 | 0.1921 | 0.0048 | 0.0462 | 40 | 5600 | 1607 | 0.1822 | 1.0325 | 0.217 | 0.0306 | [6 empty] | 1508 | 16 | 20 | 3 | 0.24 | 59 | 17 | 미정 |  | 2021-05-12 19:58 | 1606 |  | 0 | 22 | 34 | 0 | 0 | 0 | 0.222 | 1.1601 | 0.289 | 0.0276 | 94900 | 68 | 29 | 129 | 0.0645 | 0.0217 | 0.028 | 0.0613 | 0.0318 | 0.0159 | 0.0101 | 0.0153
2021-05-12 | B63872 | B | 11 | 20MNCRS5HM8 | 89 | 35200 | 0.0977 | 0.0244 | 0.0711 | 0.069 | 1690 | 1636 | 1581 | 2560 |  |  |  | 0 | 미정 | 미정 | 미정 | 미정 | 0 | 0 | 0 | 203 | 0 | 0 | 0.0977 | 0.1295 | 0.0041 | 0.0581 | 43 | 7100 | 1659 | 0.1447 | 1.0166 | 0.0786 | 0.002 | [6 empty] | 1509 | 18 | 18 | 1 | 0.27 | 59 | 22 | 미정 |  | 2021-05-12 20:05 | 1647 |  | 41 | 0 | 0 | 0 | 0 | 0 | 0.19 | 1.1527 | 0.1043 | 0.0273 | 86750 | 67 | 28 | 154 | 0.0017 | 0.0024 | 0.0221 | 0.0557 | 0.052 | 0.0209 | 0.0141 | 0.0342
2021-05-12 | A64417 | B | 16 | AE5120HM | 100 | 35800 |  | 0.0647 | 0.0647 | 0.0678 | 1610 | 1610 | 1544 | 2916 | 45.8 |  |  | 0 | 미정 | 선택 | 미정 | 미정 | 0 | 0 | 0 | 0 | 0 | 0 |  |  |  |  | 42 | 5700 | 1610 | 0.1807 | 0.9684 | 0.2085 | 0.0254 | [6 empty] | 1508 | 16 | 16 | 3 | 0.25 | 65 | 21 | 미정 |  | 2021-05-12 20:54 | 1603 |  | 0 | 0 | 19 | 0 | 0 | 0 | 0.208 | 1.1688 | 0.2965 | 0.0279 | 103050 | 70 | 30 | 134 | 0.068 | 0.0211 | 0.0264 |  | 0.0526 | 0.0146 | 0.0101 | 0.0143
2021-05-12 | B63873 | B | 29 | 20MNCRS5HM8 | 104 | 39800 | 0.0865 | 0.0269 | 0.0321 | 0.0617 | 1634 | 1641 | 1593 | 2714 |  |  |  | 0 | 미정 | 미정 | 미정 | 미정 | 0 | 0 | 0 | 207 | 0 | 0 | 0.0865 | 0.0839 | 0.004 | 0.3893 | 43 | 7500 | 1645 | 0.1408 | 0.9588 | 0.1131 | 0.0022 | [6 empty] | 1509 | 18 | 18 | 1 | 0.26 | 57 | 24 | 미정 |  | 2021-05-12 21:16 | 1639 |  | 35 | 0 | 0 | 0 | 0 | 0 | 0.174 | 1.1811 | 0.124 | 0.0258 | 101100 | 71 | 14 | 128 | 0.0024 | 0.0025 | 0.0231 | 0.0417 | 0.0497 | 0.0194 | 0.0122 | 0.0357
2021-05-12 | A64418 | B | 22 | AE5120HM | 100 | 35400 | 0.058 | 0.0449 | 0.0449 | 0.0716 | 1606 | 1606 | 1554 | 3071 | 27.8 |  |  | 0 | 미정 | 미정 | 미정 | 미정 | 0 | 0 | 0 | 0 | 0 | 0 | 0.058 | 0.075 | 0.0029 | 0.1495 | 43 | 6300 | 1602 | 0.1739 | 0.9477 | 0.2259 | 0.0233 | [6 empty] | 1508 | 16 | 19 | 3 | 0.24 | 79 | 31 | 미정 |  | 2021-05-12 21:58 | 1602 |  | 0 | 23 | 11 | 0 | 0 | 0 | 0.208 | 1.1789 | 0.2927 | 0.0306 |  | 162 | 31 | 134 | 0.0438 | 0.0174 | 0.027 | 0.0429 | 0.0351 | 0.0146 | 0.0095 | 0.0144
2021-05-12 | B63874 | B | 32 | 20MNCRS5HM8 | 104 | 39000 | 0.0943 | 0.034 | 0.0354 | 0.0623 | 1608 | 1617 | 1593 | 2540 |  |  |  | 0 | 미정 | 미정 | 미정 | 미정 | 0 | 0 | 0 | 201 | 0 | 0 | 0.0943 | 0.0855 | 0.0071 | 0.3001 | 41 | 7000 | 1641 | 0.1459 | 0.9124 | 0.0987 | 0.0021 | [6 empty] | 1509 | 18 | 18 | 1 | 0.24 | 57 | 15 | 미정 |  | 2021-05-12 22:10 | 1631 |  | 65 | 0 | 14 | 0 | 0 | 0 | 0.185 | 1.1636 | 0.1329 | 0.0284 | 100700 | 76 | 28 | 147 | 0.002 | 0.0023 | 0.0209 | 0.0316 | 0.0427 | 0.0178 | 0.0139 | 0.0359
2021-05-12 | B63875 | B | 6 | SM45CB | 104 | 38300 |  | 0.0326 | 0.0326 | 0.1308 | 1574 | 1573 | 1537 | 2521 |  |  |  | 0 | 미정 | 미정 | 미정 | 미정 | 0 | 0 | 0 | 207 | 0 | 0 |  |  |  |  | 47 | 7900 | 1664 | 0.3959 | 0.5152 | 0.1791 | 0.0057 | [6 empty] | 1493 | 14 | 20 | 1 | 0.21 | 80 | 31 | 미정 |  | 2021-05-12 23:16 | 1643 |  | 20 | 0 | 0 | 0 | 0 | 0 | 0.452 | 0.6463 | 0.1992 | 0.0094 | 97150 | 89 | 36 | 170 | 0.0016 | 0.006 | 0.0167 |  | 0.0372 | 0.0105 | 0.0083 | 0.0061
2021-05-12 | A64419 | B | 36 | SM45CB | 99 | 39200 |  | 0.0551 | 0.0512 | 0.0617 | 1576 | 1599 | 1575 | 3104 |  |  |  | 0 | 미정 | 미정 | 미정 | 미정 | 0 | 0 | 0 | 201 | 0 | 0 |  |  |  |  | 41 | 5300 | 1617 | 0.3618 | 0.6178 | 0.152 | 0.0031 | [6 empty] | 1493 | 14 | 14 | 3 | 0.25 | 72 | 24 | 미정 |  | 2021-05-13 00:11 | 1617 |  | 0 | 0 | 42 | 0 | 0 | 0 | 0.448 | 0.6594 | 0.1961 | 0.0043 |  | 71 | 51 | 185 | 0.0011 | 0.005 | 0.0051 |  | 0.0528 | 0.0307 | 0.0157 | 0.0147
2021-05-12 | B63876 | T | 11 | SCR440B1 | 104 | 39600 | 0.0753 | 0.0267 | 0.0586 | 0.0961 | 1589 | 1575 | 1538 | 2691 | 19.9 |  |  | 0 | 미정 | 미정 | 미정 | 미정 | 0 | 0 | 0 | 51 | 0 | 0 | 0.0753 | 0.0869 | 0.0024 | 0.0017 | 50 | 9400 | 1657 | 0.3306 | 0.639 | 0.1894 | 0.0211 | [6 empty] | 1494 | 13 | 14 | 1 | 0.29 | 86 | 46 | 미정 |  | 2021-05-13 00:21 | 1650 |  | 13 | 0 | 0 | 0 | 0 | 0 | 0.4101 | 0.7057 | 0.2521 | 0.0113 | 103600 |  | 29 | 151 | 0.0283 | 0.0214 | 0.0245 | 0.0491 | 0.0353 | 0.013 | 0.0107 | 0.0087
2021-05-12 | A64420 | B | 16 | SM45CB | 104 | 35800 | 0.0573 | 0.0625 | 0.0625 | 0.1344 | 1609 | 1609 | 1536 | 3045 |  |  |  | 0 | 미정 | 미정 | 미정 | 미정 | 0 | 0 | 0 | 198 | 0 | 0 | 0.0573 | 0.0921 | 0.0037 | 0.255 | 42 | 5400 | 1614 | 0.3856 | 0.5198 | 0.141 | 0.0035 | [6 empty] | 1493 | 14 | 14 | 3 | 0.26 | 73 | 21 | 미정 |  | 2021-05-13 01:08 | 1614 |  | 0 | 0 | 32 | 0 | 0 | 0 | 0.451 | 0.6433 | 0.2005 | 0.0048 | 97950 | 89 | 61 | 200 | 0.0057 | 0.0047 | 0.0044 | 0.0447 | 0.0293 | 0.0161 | 0.0139 | 0.0129
2021-05-12 | B63877 | T | 29 | SCR440B1 | 104 | 38800 | 0.095 | 0.0583 | 0.1437 | 0.1352 | 1607 | 1564 | 1531 | 2737 | 17.5 |  |  | 0 | 미정 | 미정 | 미정 | 미정 | 0 | 0 | 0 | 50 | 0 | 0 | 0.095 | 0.108 | 0.0042 | 0.0357 | 45 | 7400 | 1634 | 0.3568 | 0.6105 | 0.2083 | 0.0172 | [6 empty] | 1494 | 13 | 13 | 1 | 0.27 | 71 | 35 | 미정 |  | 2021-05-13 01:23 | 1616 |  | 22 | 0 | 0 | 0 | 0 | 0 | 0.41 | 0.7127 | 0.256 | 0.0278 | 102250 | 95 | 40 | 169 | 0.0241 | 0.018 | 0.027 | 0.0423 | 0.0251 | 0.0078 | 0.0073 | 0.0086
2021-05-12 | A64421 | B | 5 | SM45CB | 104 | 35800 | 0.0617 | 0.0739 | 0.0739 | 0.1219 | 1598 | 1598 | 1540 | 2993 |  |  |  | 0 | 미정 | 미정 | 미정 | 미정 | 0 | 0 | 0 | 198 | 0 | 0 | 0.0617 | 0.0891 | 0.002 | 0.4932 | 47 | 6800 | 1616 | 0.3733 | 0.5011 | 0.1574 | 0.0046 | [6 empty] | 1493 | 14 | 14 | 3 | 0.25 | 85 | 25 | 미정 |  | 2021-05-13 02:10 | 1619 |  | 0 | 24 | 31 | 0 | 0 | 0 | 0.4564 | 0.6491 | 0.2026 | 0.0052 | 99950 | 84 | 70 | 230 | 0.0052 | 0.0057 | 0.0047 | 0.0363 | 0.0228 | 0.0124 | 0.0111 | 0.0119
2021-05-12 | B63878 | T | 32 | SCR440B1 | 104 | 37300 | 0.0645 | 0.0265 | 0.0468 | 0.1189 | 1668 | 1597 | 1525 | 2627 | 21.5 |  |  | 0 | 미정 | 미정 | 미정 | 미정 | 0 | 0 | 0 | 54 | 0 | 0 | 0.0645 | 0.0609 | 0.003 | 0.0084 | 43 | 7500 | 1652 | 0.3677 | 0.6237 | 0.2221 | 0.0152 | [6 empty] | 1494 | 13 | 16 | 1 | 0.28 | 68 | 32 | 미정 |  | 2021-05-13 02:20 | 1622 |  | 31 | 0 | 0 | 0 | 0 | 0 | 0.41 | 0.7137 | 0.2707 | 0.0139 | 91200 |  | 23 | 165 | 0.0317 | 0.014 | 0.0255 | 0.0419 | 0.0256 | 0.0066 | 0.0077 | 0.0069
2021-05-12 | A64422 | T | 22 | SCR440B1 | 104 | 36200 |  | 0.0951 | 0.0951 | 0.1134 | 1600 | 1600 | 1538 | 2947 |  |  |  | 0 | 미정 | 미정 | 미정 | 미정 | 0 | 0 | 0 | 197 | 0 | 0 |  |  |  |  | 54 | 8100 | 1631 | 0.3132 | 0.5656 | 0.2004 | 0.0075 | [6 empty] | 1494 | 13 | 17 | 3 | 0.29 | 86 | 29 | 미정 |  | 2021-05-13 03:17 | 1625 |  | 0 | 0 | 0 | 0 | 0 | 0 | 0.385 | 0.6921 | 0.2457 | 0.0315 | 95250 |  | 59 | 217 | 0.0036 | 0.0058 | 0.0266 |  | 0.0491 | 0.0379 | 0.0157 | 0.0143
2021-05-12 | B63879 | I | 6 | SCM420C2 | 94 | 35000 | 0.1793 | 0.0401 | 0.0401 | 0.0903 | 1608 | 1608 | 1555 | 2465 | 11.1 |  |  | 0 | 미정 | 미정 | 미정 | 미정 | 0 | 0 | 0 | 59 | 0 | 0 | 0.1793 | 0.1631 | 0.0063 | 0.8249 | 54 | 8800 | 1685 | 0.1499 | 0.615 | 0.1733 | 0.0113 | [6 empty] | 1512 | 20 | 20 | 1 | 0.2 | 73 | 0 | 미정 |  | 2021-05-13 03:36 | 1658 |  | 0 | 0 | 0 | 0 | 0 | 0 | 0.197 | 0.6955 | 0.2295 | 0.0162 | 90850 | 687 | 15 | 146 | 0.0184 | 0.0128 | 0.025 | 0.0458 | 0.0272 | 0.0088 | 0.0097 | 0.0155
2021-05-12 | A64423 | B | 36 | SM45CB | 104 | 35800 | 0.0432 | 0.0321 | 0.0321 | 0.1143 | 1603 | 1603 | 1538 | 3129 |  |  |  | 0 | 미정 | 미정 | 미정 | 미정 | 0 | 0 | 0 | 198 | 0 | 0 | 0.0432 | 0.0895 | 0.0019 | 0.2052 | 41 | 5400 | 1605 | 0.364 | 0.5555 | 0.1471 | 0.0066 | [6 empty] | 1493 | 14 | 14 | 3 | 0.25 | 58 | 24 | 미정 |  | 2021-05-13 04:14 | 1605 |  | 0 | 0 | 41 | 0 | 0 | 0 | 0.4461 | 0.6345 | 0.1932 | 0.0044 | 98150 | 70 | 26 | 132 | 0.0064 | 0.0053 | 0.0038 | 0.0379 | 0.0364 | 0.0158 | 0.011 | 0.0116
2021-05-12 | B63880 | I | 11 | SCM415C2 | 104 | 40200 | 0.0638 | 0.0527 | 0.0367 | 0.103 | 1575 | 1620 | 1574 | 2720 | 7 |  |  | 0 | 미정 | 미정 | 미정 | 미정 | 0 | 0 | 0 | 53 | 0 | 0 | 0.0638 | 0.0458 | 0.0034 | 0.1999 | 54 | 9100 | 1712 | 0.1205 | 0.5679 | 0.2061 | 0.0163 | [6 empty] | 1516 | 18 | 25 | 1 | 0.17 | 92 | 0 | 미정 |  | 2021-05-13 04:51 | 1691 |  | 33 | 0 | 0 | 0 | 0 | 0 | 0.1487 | 0.6693 | 0.2252 | 0.021 | 94550 | 1060 | 28 | 169 | 0.0109 | 0.0169 | 0.028 | 0.0357 | 0.0077 | 0.0054 | 0.0074 | 0.0165
2021-05-12 | A64424 | B | 1 | SM45CB | 104 | 36500 | 0.063 | 0.1133 | 0.1133 | 0.0999 | 1580 | 1580 | 1538 | 2926 |  |  |  | 0 | 미정 | 미정 | 미정 | 미정 | 0 | 0 | 0 | 204 | 0 | 0 | 0.063 | 0.1194 | 0.0043 | 0.09 | 40 | 5400 | 1614 | 0.3746 | 0.5497 | 0.1627 | 0.0044 | [6 empty] | 1493 | 14 | 14 | 3 | 0.25 | 79 | 27 | 미정 |  | 2021-05-13 05:17 | 1614 |  | 0 | 0 | 20 | 0 | 0 | 0 | 0.447 | 0.6413 | 0.2018 | 0.0046 |  | 71 | 41 | 144 | 0.006 | 0.0048 | 0.0038 | 0.0366 | 0.0163 | 0.0147 | 0.0117 | 0.0117
2021-05-12 | B63881 | T | 29 | AE15B36M | 104 | 39300 | 0.0782 | 0.0548 | 0.0708 | 0.1098 | 1579 | 1578 | 1547 | 2870 |  |  |  | 0 | 미정 | 미정 | 미정 | 미정 | 0 | 0 | 0 | 256 | 0 | 0 | 0.0782 | 0.0476 | 0.003 | 0.1893 | 51 | 8400 | 1661 | 0.285 | 1.1175 | 0.2003 | 0.0045 | [6 empty] | 1496 | 13 | 17 | 1 | 0.21 | 85 | 36 | 미정 |  | 2021-05-13 06:04 | 1646 |  | 61 | 0 | 34 | 0 | 0 | 0 | 0.35 | 1.3274 | 0.2529 | 0.0265 | 104100 |  | 23 | 149 | 0.0019 | 0.0067 | 0.0225 | 0.0354 | 0.0446 | 0.0159 | 0.0084 | 0.0222
2021-05-12 | A64425 | B | 16 | SM45C | 104 | 35800 | 0.0604 | 0.0705 | 0.0705 | 0.0873 | 1598 | 1598 | 1537 | 2935 |  |  |  | 0 | 미정 | 미정 | 미정 | 미정 | 0 | 0 | 0 | 200 | 0 | 0 | 0.0604 | 0.1042 | 0.002 | 0.114 | 44 | 5900 | 1596 | 0.355 | 0.5126 | 0.1014 | 0.0027 | [6 empty] | 1493 | 15 | 15 | 3 | 0.25 | 62 | 21 | 미정 |  | 2021-05-13 06:13 | 1596 |  | 0 | 0 | 22 | 0 | 0 | 0 | 0.439 | 0.6502 | 0.1795 | 0.0182 | 96300 | 68 | 39 | 152 | 0.001 | 0.0199 | 0.0138 | 0.0381 | 0.0434 | 0.0146 | 0.0122 | 0.0144
2021-05-13 | B63882 | T | 32 | AE15B36M | 104 | 37900 | 0.0804 | 0.0192 | 0.0964 | 0.0985 | 1659 | 1571 | 1531 | 2702 |  |  |  | 0 | 미정 | 미정 | 미정 | 미정 | 0 | 0 | 0 | 309 | 0 | 0 | 0.0804 | 0.0471 | 0.0046 | 0.7143 | 44 | 6500 | 1631 | 0.3043 | 1.0831 | 0.1756 | 0.0079 | [6 empty] | 1496 | 13 | 14 | 1 | 0.24 | 68 | 96 | 미정 |  | 2021-05-13 07:08 | 1621 |  | 101 | 0 | 42 | 0 | 0 | 0 | 0.3501 | 1.3386 | 0.2474 | 0.0277 | 89250 |  | 36 | 156 | 0.0057 | 0.0058 | 0.0236 | 0.0304 | 0.0089 | 0.007 | 0.0088 | 0.0221
2021-05-13 | A64426 | B | 5 | SM45C | 104 | 37000 | 0.0384 | 0.0869 | 0.0869 | 0.1387 | 1624 | 1624 | 1560 | 2966 | 45 |  |  | 0 | 미정 | 미정 | 미정 | 미정 | 0 | 0 | 0 | 0 | 0 | 0 | 0.0384 | 0.0867 | 0.0118 | 0.1578 | 40 | 4100 | 1596 | 0.3893 | 0.515 | 0.122 | 0.0246 | [6 empty] | 1493 | 15 | 15 | 3 | 0.24 | 59 | 22 | 미정 |  | 2021-05-13 07:12 | 1586 |  | 0 | 0 | 0 | 0 | 0 | 0 | 0.4403 | 0.6587 | 0.1819 | 0.0217 | 94250 | 67 | 34 | 143 | 0.0578 | 0.019 | 0.0186 | 0.0326 | 0.0411 | 0.0155 | 0.0107 | 0.0136
2021-05-13 | B63883 | B | 6 | SM45C | 102 | 37100 | 0.0997 | 0.0328 | 0.0328 | 0.1444 | 1663 | 1663 | 1533 | 2662 |  |  |  | 0 | 미정 | 미정 | 미정 | 미정 | 0 | 0 | 0 | 161 | 0 | 0 | 0.0997 | 0.1008 | 0.0071 | 0.143 | 42 | 6200 | 1613 | 0.3713 | 0.4823 | 0.136 | 0.0038 | [6 empty] | 1493 | 15 | 16 | 1 | 0.24 | 68 | 30 | 미정 |  | 2021-05-13 08:05 | 1614 |  | 22 | 0 | 13 | 0 | 0 | 0 | 0.441 | 0.6558 | 0.1944 | 0.0096 | 97250 | 71 | 33 | 151 | 0.0041 | 0.0041 | 0.0165 | 0.0477 | 0.0308 | 0.0104 | 0.0102 | 0.017
2021-05-13 | A64427 | B | 36 | AE15B34M | 105 | 37800 | 0.0615 | 0.0853 | 0.0853 | 0.1296 | 1593 | 1593 | 1559 | 3065 | 39.4 |  |  | 0 | 미정 | 미정 | 미정 | 미정 | 0 | 0 | 0 | 0 | 0 | 0 | 0.0615 | 0.0641 | 0.0036 | 0.5262 | 35 | 5900 | 1626 | 0.2598 | 1.0591 | 0.1402 | 0.0306 | [6 empty] | 1497 | 13 | 19 | 3 | 0.26 | 80 | 24 | 미정 |  | 2021-05-13 08:22 | 1621 |  | 0 | 17 | 0 | 0 | 0 | 0 | 0.338 | 1.2404 | 0.2507 | 0.0276 | 97300 | 72 | 23 | 116 | 0.0487 | 0.0207 | 0.02 | 0.0595 | 0.0482 | 0.0306 | 0.0123 | 0.0105
2021-05-13 | B63884 | B | 11 | SM45C | 100 | 36500 | 0.1724 | 0.1105 | 0.1105 | 0.1364 | 1632 | 1632 | 1561 | 2597 |  |  |  | 0 | 미정 | 미정 | 미정 | 미정 | 0 | 0 | 0 | 153 | 0 | 0 | 0.1724 | 0.1232 | 0.0066 | 0.9349 | 49 | 6800 | 1612 | 0.243 | 0.4863 | 0.1445 | 0.0037 | [6 empty] | 1493 | 15 | 15 | 1 | 0.31 | 59 | 24 | 미정 |  | 2021-05-13 09:09 | 1608 |  | 30 | 0 | 11 | 0 | 0 | 0 | 0.427 | 0.6646 | 0.1964 | 0.026 | 99050 | 77 | 28 | 150 | 0.0024 | 0.0052 | 0.023 | 0.0561 | 0.0314 | 0.0122 | 0.0112 | 0.0138
2021-05-13 | A64428 | B | 1 | AE15B34M | 104 | 37400 | 0.0926 | 0.1177 | 0.1177 | 0.1744 | 1601 | 1601 | 1538 | 3032 | 36.8 |  |  | 0 | 미정 | 미정 | 미정 | 미정 | 0 | 0 | 0 | 0 | 0 | 0 | 0.0926 | 0.1304 | 0.0134 | 0.7291 | 34 | 5200 | 1616 | 0.2444 | 1.0673 | 0.1252 | 0.0187 | [6 empty] | 1497 | 15 | 15 | 3 | 0.25 | 68 | 20 | 미정 |  | 2021-05-13 09:18 | 1608 |  | 0 | 0 | 0 | 0 | 0 | 0 | 0.3204 | 1.2702 | 0.2562 | 0.0272 | 92900 | 0 | 29 | 130 | 0.0471 | 0.0181 | 0.0223 | 0.0731 | 0.0392 | 0.0157 | 0.01 | 0.01
2021-05-13 | B63885 | B | 29 | SM45C | 102 | 37400 | 0.0769 | 0.0292 | 0.1146 | 0.1268 | 1633 | 1590 | 1563 | 2673 |  |  |  | 0 | 미정 | 미정 | 미정 | 미정 | 0 | 0 | 0 | 0 | 0 | 0 | 0.0769 | 0.1147 | 0.0034 | 0.1065 | 42 | 5500 | 1613 | 0.3419 | 0.4767 | 0.1515 | 0.0034 | [6 empty] | 1493 | 15 | 16 | 1 | 0.23 | 62 | 26 | 미정 |  | 2021-05-13 10:01 | 1609 |  | 30 | 0 | 11 | 0 | 0 | 0 | 0.4505 | 0.6525 | 0.1966 | 0.0094 | 105000 | 81 | 42 | 171 | 0.0024 | 0.0047 | 0.0151 | 0.0479 | 0.0517 | 0.0149 | 0.0086 | 0.013
2021-05-13 | A64429 | B | 22 | AE15B34M | 104 | 38300 | 0.0465 | 0.0463 | 0.0499 | 0.0851 | 1577 | 1606 | 1569 | 3224 | 15 |  |  | 0 | 미정 | 미정 | 미정 | 미정 | 0 | 0 | 0 | 0 | 0 | 0 | 0.0465 | 0.0467 | 0.0026 | 0.2047 | 31 | 4600 | 1617 | 0.25 | 1.1216 | 0.1629 | 0.0156 | [6 empty] | 1497 | 13 | 13 | 3 | 0.26 | 76 | 20 | 미정 |  | 2021-05-13 10:16 | 1607 |  | 0 | 35 | 0 | 0 | 0 | 0 | 0.3364 | 1.2523 | 0.2463 | 0.027 | 95250 | 72 | 41 | 142 | 0.0185 | 0.0177 | 0.0227 | 0.0445 | 0.0433 | 0.0195 | 0.0111 | 0.0103
2021-05-13 | B63886 | B | 32 | SM45C | 101 | 36900 | 0.1311 | 0.065 | 0.065 | 0.0992 | 1621 | 1621 | 1572 | 2727 |  |  |  | 0 | 미정 | 미정 | 미정 | 미정 | 0 | 0 | 0 | 154 | 0 | 0 | 0.1311 | 0.1329 | 0.0052 | 0.0305 | 42 | 4800 | 1613 | 0.382 | 0.5544 | 0.1645 | 0.0036 | [6 empty] | 1493 | 15 | 16 | 1 | 0.2 | 69 | 22 | 미정 |  | 2021-05-13 11:00 | 1609 |  | 30 | 0 | 0 | 0 | 0 | 0 | 0.4557 | 0.664 | 0.1891 | 0.0088 | 94150 | 72 | 64 | 206 | 0.0025 | 0.0044 | 0.0154 | 0.0558 | 0.052 | 0.0132 | 0.0082 | 0.0138
2021-05-13 | A64430 | B | 16 | AE15B34M | 103 | 36500 | 0.0832 | 0.0533 | 0.0533 | 0.0865 | 1633 | 1633 | 1573 | 2942 | 21.6 |  |  | 0 | 미정 | 미정 | 미정 | 미정 | 0 | 0 | 0 | 0 | 0 | 0 | 0.0832 | 0.1042 | 0.0083 | 0.2276 | 32 | 4900 | 1609 | 0.247 | 1.0924 | 0.1764 | 0.0197 | [6 empty] | 1497 | 13 | 13 | 3 | 0.25 | 73 | 14 | 미정 |  | 2021-05-13 11:14 | 1606 |  | 0 | 0 | 0 | 0 | 0 | 0 | 0.3311 | 1.2605 | 0.2634 | 0.0265 | 100300 | 74 | 46 | 154 | 0.0257 | 0.0176 | 0.0228 | 0.0546 | 0.037 | 0.0128 | 0.0088 | 0.009
2021-05-13 | A64431 | B | 36 | AE15B34M | 104 | 36300 | 0.038 | 0.0765 | 0.0765 | 0.1077 | 1613 | 1613 | 1555 | 2977 | 32.4 |  |  | 0 | 미정 | 미정 | 미정 | 미정 | 0 | 0 | 0 | 0 | 0 | 0 | 0.038 | 0.0603 | 0.0062 | 0.0015 | 36 | 4500 | 1600 | 0.2757 | 1.1066 | 0.1854 | 0.0168 | [6 empty] | 1497 | 15 | 15 | 3 | 0.25 | 68 | 17 | 미정 |  | 2021-05-13 12:13 | 1598 |  | 0 | 0 | 11 | 0 | 0 | 0 | 0.3341 | 1.2533 | 0.2533 | 0.0265 | 98300 | 70 | 49 | 165 | 0.0394 | 0.021 | 0.0231 | 0.0385 | 0.0294 | 0.0079 | 0.0063 | 0.0062
2021-05-13 | B63887 | B | 6 | SM45C | 101 | 37400 | 0.0447 | 0.0294 | 0.0294 | 0.145 | 1639 | 1639 | 1537 | 2720 |  |  |  | 0 | 미정 | 미정 | 미정 | 미정 | 0 | 0 | 0 | 156 | 0 | 0 | 0.0447 | 0.051 | 0.0027 | 0.0235 | 75 | 6500 | 1608 | 0.145 | 0.1675 | 0.0834 | 0.0018 | [6 empty] | 1493 | 15 | 16 | 1 | 0.24 | 60 | 26 | 미정 |  | 2021-05-13 12:43 | 1610 |  | 30 | 0 | 43 | 0 | 0 | 0 | 0.4499 | 0.6685 | 0.1804 | 0.0206 | 103500 | 79 | 17 | 109 | 0.0018 | 0.003 | 0.0189 | 0.0392 | 0.0622 |  | 0.0188 | 0.0148
2021-05-13 | A64432 | B | 1 | AE15B34M | 103 | 37300 | 0.053 | 0.0383 | 0.0383 | 0.0646 | 1592 | 1592 | 1553 | 3144 | 17.4 |  |  | 0 | 미정 | 미정 | 미정 | 미정 | 0 | 0 | 0 | 0 | 0 | 0 | 0.053 | 0.0585 | 0.0029 | 0.2849 | 41 | 5700 | 1627 | 0.2417 | 1.0191 | 0.167 | 0.0218 | [6 empty] | 1497 | 13 | 13 | 3 | 0.26 | 83 | 31 | 미정 |  | 2021-05-13 13:29 | 1627 |  | 0 | 37 | 21 | 0 | 0 | 0 | 0.3352 | 1.2403 | 0.2445 | 0.0265 | 96650 | 75 | 21 | 127 | 0.022 | 0.017 | 0.0224 | 0.0465 | 0.0334 | 0.0148 | 0.0077 | 0.0084
2021-05-13 | B63888 | B | 5 | SM45C | 101 | 36500 |  |  | 0.082 | 0.0952 |  | 1630 | 1576 | 2694 |  |  |  | 0 | 미정 | 미정 | 미정 | 미정 | 0 | 0 | 0 | 156 | 0 | 0 |  |  |  |  | 35 | 5100 | 1611 | 0.3681 | 0.5651 | 0.1578 | 0.0034 | [6 empty] | 1493 | 15 | 16 | 1 | 0.24 | 49 | 12 | 미정 |  | 2021-05-13 13:44 | 1611 |  | 20 | 0 | 0 | 0 | 0 | 0 | 0.45 | 0.6547 | 0.2018 | 0.0064 | 95400 | 68 | 24 | 126 | 0.0023 | 0.0044 | 0.0163 |  | 0.0419 | 0.0089 | 0.0051 | 0.0147
2021-05-13 | A64433 | B | 22 | AE15B34M | 104 | 36800 | 0.0371 | 0.0557 | 0.0557 | 0.0989 | 1595 | 1595 | 1539 | 3106 | 24.7 |  |  | 0 | 미정 | 미정 | 미정 | 미정 | 0 | 0 | 0 | 0 | 0 | 0 | 0.0371 | 0.0366 | 0.0024 | 0.0016 | 40 | 5600 | 1609 | 0.2627 | 1.0393 | 0.1759 | 0.0166 | [6 empty] | 1497 | 15 | 15 | 3 | 0.25 | 69 | 20 | 미정 |  | 2021-05-13 14:26 | 1609 |  | 0 | 24 | 21 | 0 | 0 | 0 | 0.334 | 1.259 | 0.2449 | 0.0268 |  | 75 | 43 | 155 | 0.0313 | 0.0165 | 0.0222 | 0.0399 | 0.037 | 0.0152 | 0.0093 | 0.0089
2021-05-13 | B63889 | B | 29 | SM45C | 106 | 38600 | 0.1407 | 0.2907 | 0 | 0.0706 | 1577 | 1613 | 1571 | 2929 |  |  |  | 0 | 미정 | 미정 | 미정 | 미정 | 0 | 0 | 0 | 305 | 0 | 0 | 0.1407 | 0.1727 | 0.0476 | 0.2262 | 37 | 5100 | 1610 | 0.4098 | 0.5131 | 0.1851 | 0.004 | [6 empty] | 1493 | 15 | 16 | 1 | 0.25 | 48 | 21 | 미정 |  | 2021-05-13 14:51 | 1604 |  | 11 | 0 | 0 | 0 | 0 | 0 | 0.4519 | 0.6579 | 0.201 | 0.0063 | 96950 | 67 | 12 | 108 | 0.0036 | 0.0039 | 0.0155 | 0.0502 | 0.029 | 0.009 | 0.0089 | 0.0128
2021-05-13 | A64434 | B | 16 | AE15B34M | 104 | 36500 | 0.0648 | 0.146 | 0.146 | 0.1563 | 1577 | 1577 | 1535 | 2993 | 37.6 |  |  | 0 | 미정 | 미정 | 미정 | 미정 | 0 | 0 | 0 | 0 | 0 | 0 | 0.0648 | 0.1298 | 0.0024 | 0.0013 | 40 | 5700 | 1617 | 0.2954 | 1.0525 | 0.1984 | 0.0203 | [6 empty] | 1497 | 13 | 13 | 3 | 0.25 | 75 | 23 | 미정 |  | 2021-05-13 15:24 | 1607 |  | 0 | 0 | 18 | 0 | 0 | 0 | 0.328 | 1.2566 | 0.2461 | 0.0257 | 92550 | 69 | 47 | 167 | 0.0492 | 0.0178 | 0.0223 | 0.0428 | 0.0286 | 0.0084 | 0.0059 | 0.0062
2021-05-13 | B63890 | B | 32 | AE1045M6 | 104 | 38100 | 0.0823 | 0.0277 | 0.075 | 0.1753 | 1663 | 1563 | 1541 | 2688 | 30.5 |  |  | 0 | 미정 | 미정 | 미정 | 미정 | 0 | 0 | 0 | 154 | 0 | 0 | 0.0823 | 0.092 | 0.0028 | 0.002 | 36 | 6100 | 1594 | 0.4181 | 0.5542 | 0.1739 | 0.0138 | [6 empty] | 1494 | 15 | 16 | 1 | 0.23 | 54 | 24 | 미정 |  | 2021-05-13 15:50 | 1605 |  | 11 | 0 | 0 | 0 | 0 | 0 | 0.4414 | 0.6532 | 0.2553 | 0.0276 | 98900 | 86 | 19 | 116 | 0.0425 | 0.0111 | 0.0265 | 0.0408 | 0.0342 | 0.0094 | 0.0086 | 0.0147
2021-05-13 | A64435 | B | 36 | AE15B34M | 105 | 36800 | 0.0639 | 0.1344 | 0.1344 | 0.1685 | 1591 | 1591 | 1531 | 3036 | 36.2 |  |  | 0 | 미정 | 미정 | 미정 | 미정 | 0 | 0 | 0 | 0 | 0 | 0 | 0.0639 | 0.0844 | 0.0041 | 0.0716 | 42 | 5900 | 1604 | 0.2843 | 1.0454 | 0.1778 | 0.0202 | [6 empty] | 1497 | 13 | 14 | 3 | 0.25 | 72 | 22 | 미정 |  | 2021-05-13 16:24 | 1608 |  | 0 | 26 | 10 | 0 | 0 | 0 | 0.3348 | 1.2551 | 0.2435 | 0.027 |  | 72 | 44 | 163 | 0.0399 | 0.0214 | 0.0229 | 0.05 | 0.0411 | 0.0117 | 0.0068 | 0.0063
2021-05-13 | B63891 | B | 6 | ATA105 | 104 | 37000 | 0.0702 | 0.0527 | 0.0527 | 0.0986 | 1623 | 1623 | 1574 | 2659 | 16.2 |  |  | 0 | 미정 | 미정 | 미정 | 미정 | 0 | 0 | 0 | 151 | 0 | 0 | 0.0702 | 0.0999 | 0.0042 | 0.1555 | 37 | 6400 | 1652 | 0.1626 | 0.714 | 0.1815 | 0.0105 | [6 empty] | 1510 | 15 | 17 | 1 | 0.27 | 78 | 24 | 미정 |  | 2021-05-13 16:48 | 1654 |  | 36 | 0 | 36 | 0 | 0 | 0 | 0.231 | 0.8414 | 0.2651 | 0.0148 |  | 88 | 44 | 167 | 0.0237 | 0.0097 | 0.0124 | 0.038 | 0.0133 | 0.0072 | 0.0085 | 0.0083
2021-05-13 | A64436 | B | 1 | AE15B34M | 105 | 37800 | 0.0578 | 0.0414 | 0.0414 | 0.1201 | 1575 | 1575 | 1521 | 3089 | 29.5 |  |  | 0 | 미정 | 미정 | 미정 | 미정 | 0 | 0 | 0 | 0 | 0 | 0 | 0.0578 | 0.0654 | 0.0055 | 0.1335 | 44 | 6000 | 1601 | 0.2502 | 1.0134 | 0.1768 | 0.0181 | [6 empty] | 1497 | 13 | 13 | 3 | 0.25 | 65 | 18 | 미정 |  | 2021-05-13 17:39 | 1602 |  | 0 | 33 | 0 | 0 | 0 | 0 | 0.3315 | 1.2479 | 0.2311 | 0.0235 |  | 86 | 37 | 148 | 0.0307 | 0.0153 | 0.0204 | 0.0445 | 0.0363 | 0.012 | 0.0067 | 0.0066
2021-05-13 | B63892 | B | 5 | ATA105 | 104 | 38200 | 0.0916 | 0 | 0.1188 | 0.0882 | 1573 | 1564 | 1553 | 2667 | 26.9 |  |  | 0 | 미정 | 미정 | 미정 | 미정 | 0 | 0 | 0 | 153 | 0 | 0 | 0.0916 | 0.1562 | 0.0073 | 0.0152 | 37 | 6000 | 1627 | 0.1512 | 0.7076 | 0.189 | 0.018 | [6 empty] | 1510 | 15 | 16 | 1 | 0.24 | 56 | 12 | 미정 |  | 2021-05-13 17:47 | 1622 |  | 33 | 0 | 0 | 0 | 0 | 0 | 0.2218 | 0.8583 | 0.2845 | 0.0346 |  | 43 | 43 | 163 | 0.0377 | 0.0121 | 0.0289 | 0.0432 | 0.021 | 0.0086 | 0.0066 | 0.0059
2021-05-13 | A64437 | B | 22 | SM50CM6 | 96 | 35700 | 0.0742 | 0.0483 | 0.0483 | 0.0899 | 1641 | 1641 | 1572 | 2932 | 25.9 |  |  | 0 | 미정 | 미정 | 미정 | 미정 | 0 | 0 | 0 | 0 | 0 | 0 | 0.0742 | 0.1017 | 0.0035 | 0.0556 | 40 | 5000 | 1622 | 0.4447 | 0.5183 | 0.1629 | 0.0154 | [6 empty] | 1487 | 25 | 25 | 3 | 0.24 | 86 | -270 | 미정 |  | 2021-05-13 18:40 | 1613 |  | 0 | 0 | 0 | 0 | 0 | 0 | 0.53 | 0.6582 | 0.2108 | 0.0281 | 100900 | 96 | 52 | 182 | 0.0266 | 0.0155 | 0.0237 | 0.0455 | 0.034 | 0.0075 | 0.005 | 0.0105
2021-05-13 | B63893 | B | 29 | ATA105M2 | 104 | 37600 | 0.082 | 0.1289 | 0.1289 | 0.1736 | 1598 | 1598 | 1543 | 2664 | 47.4 |  |  | 0 | 미정 | 미정 | 미정 | 미정 | 0 | 0 | 0 | 151 | 0 | 0 | 0.082 | 0.1061 | 0.0051 | 0.0897 | 43 | 7100 | 1623 | 0.1763 | 0.7424 | 0.1601 | 0.0402 | [6 empty] | 1513 | 15 | 16 | 1 | 0.23 | 64 | 27 | 미정 |  | 2021-05-13 18:59 | 1624 |  | 0 | 41 | 0 | 0 | 0 | 0 | 0.185 | 0.9159 | 0.1936 | 0.0257 |  | 66 | 11 | 100 | 0.0704 | 0.0325 | 0.0252 | 0.0408 | 0.0289 | 0.0119 | 0.0112 | 0.0061
2021-05-13 | A64438 | B | 16 | SM50CM6 | 104 | 36600 | 0.1158 | 0.1153 | 0.1153 | 0.1237 | 1617 | 1617 | 1558 | 2990 | 36.8 |  |  | 0 | 미정 | 미정 | 미정 | 미정 | 0 | 0 | 0 | 0 | 0 | 0 | 0.1158 | 0.15 | 0.0101 | 0.0142 | 44 | 5000 | 1592 | 0.4431 | 0.5068 | 0.1728 | 0.0186 | [6 empty] | 1487 | 25 | 25 | 3 | 0.24 | 72 | 26 | 미정 |  | 2021-05-13 19:40 | 1601 |  | 0 | 0 | 0 | 0 | 0 | 0 | 0.5237 | 0.6439 | 0.2115 | 0.0271 |  | 71 | 54 | 192 | 0.0396 | 0.0173 | 0.0272 | 0.0477 | 0.0316 | 0.01 | 0.0051 | 0.0102
2021-05-13 | B63894 | B | 32 | ATA105M2 | 104 | 36900 | 0.0691 | 0.0683 | 0.0683 | 0.0955 | 1602 | 1602 | 1563 | 2644 | 27.3 |  |  | 0 | 미정 | 미정 | 미정 | 미정 | 0 | 0 | 0 | 154 | 0 | 0 | 0.0691 | 0.1056 | 0.0055 | 0.0425 | 37 | 5800 | 1624 | 0.1395 | 0.6996 | 0.1459 | 0.0205 | [6 empty] | 1513 | 15 | 16 | 1 | 0.24 | 58 | 26 | 미정 |  | 2021-05-13 19:53 | 1619 |  | 60 | 0 | 9 | 0 | 0 | 0 | 0.184 | 0.9231 | 0.1969 | 0.0342 | 98250 | 64 | 12 | 101 | 0.0383 | 0.0189 | 0.0305 | 0.0374 | 0.0206 | 0.0082 | 0.0072 | 0.0062
2021-05-13 | A64439 | B | 36 | SM50CM6 | 96 | 35700 | 0.0624 | 0.0987 | 0.0987 | 0.1259 | 1662 | 1662 | 1595 | 2977 | 25.3 |  |  | 0 | 미정 | 미정 | 미정 | 미정 | 0 | 0 | 0 | 0 | 0 | 0 | 0.0624 | 0.1027 | 0.0027 | 0.1076 | 40 | 3400 | 1589 | 0.4761 | 0.5141 | 0.1611 | 0.0156 | [6 empty] | 1487 | 25 | 25 | 3 | 0.24 | 72 | 23 | 미정 |  | 2021-05-13 20:49 | 1595 |  | 0 | 5 | 0 | 0 | 0 | 0 | 0.5415 | 0.6541 | 0.2155 | 0.0276 | 94300 | 69 | 42 | 169 | 0.0275 | 0.0152 | 0.025 | 0.0422 | 0.0184 | 0.0081 | 0.0051 | 0.0105
2021-05-13 | B63895 | B | 6 | ATA105M2 | 92 | 35300 | 0.1982 | 0.0436 | 0.0436 | 0.1834 | 1672 | 1672 | 1567 | 2526 | 40.3 |  |  | 0 | 미정 | 미정 | 미정 | 미정 | 0 | 0 | 0 | 153 | 0 | 0 | 0.1982 | 0.2133 | 0.0069 | 0.0026 | 34 | 4900 | 1618 | 0.1834 | 0.5162 | 0.2271 | 0.0589 | [6 empty] | 1513 | 15 | 17 | 1 | 0.24 | 59 | 27 | 미정 |  | 2021-05-13 20:45 | 1630 |  | 0 | 86 | 0 | 0 | 0 | 0 | 0.195 | 0.9086 | 0.2338 | 0.0208 | 100150 | 76 | 14 | 103 | 0.0589 | 0.0317 | 0.0264 | 0.0503 | 0.0109 |  | 0.0072 | 0.0058
2021-05-13 | B63896 | B | 5 | ATA105M2 | 89 | 33000 | 0.0693 | 0.0455 | 0.0455 | 0.0797 | 1646 | 1646 | 1593 | 2553 | 9.6 |  |  | 0 | 미정 | 미정 | 미정 | 미정 | 0 | 0 | 0 | 0 | 0 | 0 | 0.0693 | 0.1015 | 0.004 | 0.2147 | 37 | 4100 | 1639 | 0.1284 | 0.7276 | 0.1546 | 0.0158 | [6 empty] | 1513 | 15 | 15 | 1 | 0.2 | 56 | 18 | 미정 |  | 2021-05-13 21:42 | 1629 |  | 66 | 0 | 15 | 0 | 0 | 0 | 0.18 | 0.9274 | 0.2136 | 0.0199 | 97150 | 73 | 28 | 131 | 0.015 | 0.0154 | 0.0264 | 0.0403 | 0.0164 | 0.0048 | 0.0049 | 0.005
2021-05-13 | A64440 | B | 1 | SM50CM6 | 100 | 36500 | 0.0664 | 0.0633 | 0.0633 | 0.0865 | 1673 | 1673 | 1610 | 2945 | 15.8 |  |  | 0 | 미정 | 미정 | 미정 | 미정 | 0 | 0 | 0 | 0 | 0 | 0 | 0.0664 | 0.1093 | 0.0028 | 0.1347 | 51 | 3400 | 1618 | 0.4009 | 0.473 | 0.168 | 0.0135 | [6 empty] | 1487 | 25 | 25 | 3 | 0.23 | 69 | 28 | 미정 |  | 2021-05-13 22:00 | 1598 |  | 0 | 0 | 23 | 0 | 0 | 0 | 0.52 | 0.6382 | 0.2008 | 0.023 | 95300 | 255 | 32 | 160 | 0.0171 | 0.0216 | 0.0238 | 0.0447 | 0.0342 | 0.0082 | 0.0054 | 0.0116
2021-05-13 | B63897 | I | 29 | SNCM23HI2 | 105 | 36900 | 0.0789 | 0.0621 | 0.0621 | 0.1001 | 1631 | 1631 | 1563 | 2679 | 27.9 |  |  | 0 | 미정 | 미정 | 미정 | 미정 | 0 | 0 | 0 | 0 | 0 | 0 | 0.0789 | 0.1078 | 0.0042 | 0.1226 | 46 | 8500 | 1666 | 0.1523 | 0.5735 | 0.2162 | 0.0244 | [6 empty] | 1504 | 20 | 21 | 1 | 0.18 | 81 | 0 | 미정 |  | 2021-05-13 22:44 | 1657 |  | 22 | 0 | 0 | 0 | 0 | 0 | 0.219 | 0.6506 | 0.2451 | 0.0183 | 104700 | 538 | 14 | 122 | 0.0383 | 0.0252 | 0.0176 | 0.0454 | 0.0241 | 0.0057 | 0.0054 | 0.006
2021-05-13 | A64441 | B | 22 | ATA105M2 | 100 | 35800 | 0.0712 | 0.0998 | 0.0821 | 0.0878 | 1635 | 1629 | 1577 | 2993 | 42.4 |  |  | 0 | 미정 | 선택 | 미정 | 미정 | 0 | 0 | 0 | 0 | 0 | 0 | 0.0712 | 0.1566 | 0.0034 | 0.3392 | 41 | 4600 | 1622 | 0.1624 | 0.7558 | 0.1352 | 0.012 | [6 empty] | 1513 | 15 | 15 | 3 | 0.24 | 75 | 30 | 미정 |  | 2021-05-13 22:56 | 1622 |  | 0 | 73 | 43 | 0 | 0 | 0 | 0.167 | 0.9126 | 0.1951 | 0.0282 |  | 68 | 31 | 127 | 0.0587 | 0.0139 | 0.0242 | 0.0518 | 0.0464 | 0.0203 | 0.0077 | 0.0079
2021-05-13 | A64442 | B | 16 | ATA105M2 | 101 | 36400 | 0.0756 | 0.0814 | 0.0814 | 0.1373 | 1579 | 1579 | 1540 | 2878 | 46.4 |  |  | 0 | 미정 | 선택 | 미정 | 미정 | 0 | 0 | 0 | 0 | 0 | 0 | 0.0756 | 0.1201 | 0.0026 | 0.3722 | 41 | 5800 | 1591 | 0.1407 | 0.7307 | 0.1426 | 0.0369 | [6 empty] | 1513 | 15 | 16 | 3 | 0.24 | 71 | 32 | 미정 |  | 2021-05-13 23:53 | 1591 |  | 0 | 60 | 0 | 0 | 0 | 0 | 0.181 | 0.9122 | 0.1911 | 0.0265 | 102950 | 85 | 32 | 130 | 0.0628 | 0.0167 | 0.0215 | 0.0428 | 0.0488 | 0.0154 | 0.0058 | 0.0063
2021-05-13 | B63898 | I | 32 | SCM415C2 | 106 | 39600 | 0.0716 | 0.1682 | 0.0605 | 0.1032 | 1596 | 1622 | 1567 | 2863 | 28.7 |  |  | 0 | 미정 | 미정 | 미정 | 미정 | 0 | 0 | 0 | 50 | 0 | 0 | 0.0716 | 0.1211 | 0.0046 | 0.0017 | 49 | 8800 | 1689 | 0.121 | 0.5806 | 0.1773 | 0.0249 | [6 empty] | 1516 | 20 | 21 | 1 | 0.2 | 74 | 0 | 미정 |  | 2021-05-14 00:02 | 1672 |  | 0 | 41 | 15 | 0 | 0 | 0 | 0.1497 | 0.691 | 0.2289 | 0.0184 | 99700 | 573 | 15 | 134 | 0.0417 | 0.0211 | 0.0277 | 0.0442 | 0.0245 | 0.0087 | 0.0081 | 0.0169
2021-05-13 | A64443 | B | 36 | P-SCM420HT | 101 | 37800 | 0.0743 | 0.0879 | 0.0879 | 0.1057 | 1599 | 1599 | 1565 | 2993 | 43 |  |  | 0 | 미정 | 미정 | 미정 | 미정 | 0 | 0 | 0 | 0 | 0 | 0 | 0.0743 | 0.1292 | 0.0023 | 0.2027 | 51 | 7400 | 1625 | 0.1771 | 0.699 | 0.1655 | 0.0228 | 0.187 | 54.206 | 26.859 | 7.226 | 7.501 | 2.018 | 1510 | 20 | 20 | 3 | 0.24 | 87 | 36 | 미정 |  | 2021-05-14 01:04 | 1625 |  | 0 | 28 | 63 | 0 | 0 | 0 | 0.209 | 0.8178 | 0.2272 | 0.0278 | 104200 | 86 | 33 | 154 | 0.0633 | 0.0165 | 0.0232 | 0.0425 | 0.0427 | 0.0126 | 0.0046 | 0.0049
2021-05-13 | B63899 | I | 6 | SCM420C2 | 91 | 34500 | 0.0856 | 0.0772 | 0.0566 | 0.127 | 1563 | 1585 | 1536 | 2539 | 36.5 |  |  | 0 | 미정 | 미정 | 미정 | 미정 | 0 | 0 | 0 | 55 | 0 | 0 | 0.0856 | 0.0822 | 0.0026 | 0.0502 | 52 | 9500 | 1680 | 0.1474 | 0.6048 | 0.1686 | 0.0479 | [6 empty] | 1512 | 20 | 21 | 1 | 0.17 | 74 | 0 | 미정 |  | 2021-05-14 01:19 | 1656 |  | 11 | 0 | 32 | 0 | 0 | 0 | 0.2003 | 0.7067 | 0.2285 | 0.019 | 106250 | 665 | 15 | 137 | 0.0526 | 0.0395 | 0.0252 | 0.0424 | 0.0434 | 0.0109 | 0.0099 | 0.0151
2021-05-13 | A64444 | B | 1 | P-SCM420HT | 101 | 36400 | 0.0576 | 0.0725 | 0.0725 | 0.1052 | 1602 | 1602 | 1559 | 2954 | 23.4 |  |  | 0 | 미정 | 선택 | 미정 | 미정 | 0 | 0 | 0 | 0 | 0 | 0 | 0.0576 | 0.0755 | 0.0025 | 0.1595 | 41 | 6000 | 1630 | 0.1865 | 0.6899 | 0.1591 | 0.0246 | 0.171 | 54.317 | 26.844 | 7.163 | 7.582 | 2.023 | 1510 | 20 | 20 | 3 | 0.24 | 71 | 29 | 미정 |  | 2021-05-14 01:59 | 1630 |  | 0 | 9 | 48 | 0 | 0 | 0 | 0.206 | 0.8252 | 0.239 | 0.0308 | 97000 | 64 | 38 | 153 | 0.037 | 0.0197 | 0.0254 | 0.0336 | 0.0328 | 0.0183 | 0.0065 | 0.0068
2021-05-13 | B63900 | B | 29 | SBMA75 | 95 | 36400 | 0.0662 | 0.0774 | 0.0774 | 0.1188 | 1604 | 1604 | 1565 | 2646 | 32.2 |  |  | 0 | 미정 | 미정 | 미정 | 미정 | 0 | 0 | 0 | 0 | 0 | 0 | 0.0662 | 0.0495 | 0.0035 | 0.3323 | 49 | 7900 | 1671 | 0.3865 | 1.2467 | 0.239 | 0.0343 | [6 empty] | 1491 | 16 | 20 | 1 | 0.18 | 97 | 52 | 미정 |  | 2021-05-14 02:23 | 1663 |  | 14 | 0 | 24 | 0 | 0 | 0 | 0.424 | 1.3163 | 0.3054 | 0.0269 |  | 72 | 14 | 128 | 0.0455 | 0.0305 | 0.0255 | 0.0363 | 0.02 | 0.0071 | 0.0059 | 0.0089
2021-05-13 | A64445 | B | 22 | P-SCM420HT | 101 | 36900 |  | 0.1133 | 0.0864 | 0.0989 | 1574 | 1601 | 1547 | 2939 | 39 |  |  | 0 | 미정 | 미정 | 미정 | 미정 | 0 | 0 | 0 | 0 | 0 | 0 |  |  |  |  | 44 | 6500 | 1611 | 0.1814 | 0.7566 | 0.1662 | 0.014 | 0.255 | 52.938 | 27.98 | 7.902 | 6.699 | 1.891 | 1510 | 20 | 20 | 3 | 0.23 | 66 | 25 | 미정 |  | 2021-05-14 03:15 | 1611 |  | 0 | 0 | 29 | 0 | 0 | 0 | 0.206 | 0.8422 | 0.2325 | 0.0284 | 97650 | 68 | 23 | 120 | 0.0609 | 0.018 | 0.0248 |  | 0.0393 | 0.0115 | 0.0059 | 0.0071
2021-05-13 | B63901 | B | 32 | SBMA75 | 104 | 38500 | 0.063 | 0.0394 | 0.0901 | 0.1428 | 1579 | 1574 | 1528 | 2726 | 33.1 |  |  | 0 | 미정 | 미정 | 미정 | 미정 | 0 | 0 | 0 | 0 | 0 | 0 | 0.063 | 0.0425 | 0.0025 | 0.1878 | 43 | 7100 | 1637 | 0.4048 | 1.3101 | 0.2474 | 0.0331 | [6 empty] | 1491 | 16 | 16 | 1 | 0.2 | 68 | 39 | 미정 |  | 2021-05-14 03:27 | 1622 |  | 46 | 0 | 16 | 0 | 0 | 0 | 0.428 | 1.3923 | 0.3048 | 0.0288 |  | 72 | 13 | 120 | 0.0488 | 0.032 | 0.0291 | 0.0313 | 0.0243 | 0.0059 | 0.0054 | 0.0091
2021-05-13 | A64446 | B | 16 | P-SCM420HT | 101 | 36800 | 0.0607 | 0.0422 | 0.0369 | 0.0948 | 1580 | 1614 | 1558 | 2958 | 15.5 |  |  | 0 | 미정 | 미정 | 미정 | 미정 | 0 | 0 | 0 | 0 | 0 | 0 | 0.0607 | 0.0984 | 0.0047 | 0.231 | 42 | 5800 | 1616 | 0.1805 | 0.6597 | 0.192 | 0.0137 | 0.115 | 53.214 | 27.821 | 7.709 | 6.902 | 1.912 | 1510 | 20 | 20 | 3 | 0.24 | 65 | 21 | 미정 |  | 2021-05-14 04:10 | 1616 |  | 0 | 41 | 30 | 0 | 0 | 0 | 0.21 | 0.8257 | 0.2398 | 0.0295 | 102100 | 71 | 27 | 125 | 0.0233 | 0.0177 | 0.0247 | 0.0322 | 0.0172 | 0.0056 | 0.0036 | 0.0048
2021-05-13 | B63902 | B | 6 | SBMA75 | 104 | 37800 | 0.0568 | 0.0364 | 0.0364 | 0.1596 | 1605 | 1605 | 1552 | 2652 | 38.2 |  |  | 0 | 미정 | 미정 | 미정 | 미정 | 0 | 0 | 0 | 0 | 0 | 0 | 0.0568 | 0.0291 | 0.0031 | 0.2279 | 41 | 5900 | 1632 | 0.3978 | 1.2784 | 0.2498 | 0.0279 | [6 empty] | 1491 | 18 | 18 | 1 | 0.17 | 65 | 34 | 미정 |  | 2021-05-14 04:25 | 1616 |  | 14 | 0 | 15 | 0 | 0 | 0 | 0.427 | 1.3535 | 0.3025 | 0.0257 |  | 72 | 18 | 128 | 0.0598 | 0.0354 | 0.0285 | 0.0242 | 0.0172 | 0.0054 | 0.0049 | 0.0083
2021-05-13 | A64447 | B | 36 | P-SCM420HT | 100 | 36600 | 0.0742 | 0.07 | 0.07 | 0.103 | 1594 | 1594 | 1554 | 2828 | 40.8 |  |  | 0 | 선택 | 미정 | 미정 | 미정 | 0 | 0 | 0 | 0 | 0 | 0 | 0.0742 | 0.1437 | 0.0028 | 0.1948 | 42 | 6200 | 1619 | 0.1707 | 0.6963 | 0.1828 | 0.0387 | 0.119 | 55.743 | 27.374 | 5.983 | 9.316 | 2.036 | 1510 | 20 | 20 | 3 | 0.25 | 69 | 30 | 미정 |  | 2021-05-14 05:06 | 1619 |  | 0 | 26 | 20 | 0 | 0 | 0 | 0.21 | 0.8345 | 0.246 | 0.0299 | 103300 | 67 | 31 | 136 | 0.0605 | 0.0252 | 0.0242 | 0.0412 | 0.0291 | 0.0113 | 0.0044 | 0.0048
2021-05-13 | B63903 | B | 5 | SBMA75 | 104 | 37600 | 0.0546 | 0.139 | 0.139 | 0.2214 | 1618 | 1618 | 1527 | 2581 | 41.1 |  |  | 0 | 미정 | 미정 | 미정 | 미정 | 0 | 0 | 0 | 0 | 0 | 0 | 0.0546 | 0.0427 | 0.0022 | 0.0788 | 47 | 8400 | 1634 | 0.3974 | 1.2641 | 0.2424 | 0.0325 | [6 empty] | 1491 | 18 | 19 | 1 | 0.27 | 64 | 25 | 미정 |  | 2021-05-14 05:27 | 1627 |  | 0 | 0 | 22 | 0 | 0 | 0 | 0.4222 | 1.3326 | 0.3092 | 0.0281 |  | 68 | 22 | 138 | 0.0638 | 0.0305 | 0.0275 | 0.0378 | 0.0286 | 0.0096 | 0.0069 | 0.0096
2021-05-13 | A64448 | B | 1 | P-SCM420HT | 100 | 35500 | 0.0712 | 0.0467 | 0.0467 | 0.1157 | 1632 | 1632 | 1572 | 2902 | 41.1 |  |  | 0 | 미정 | 미정 | 미정 | 미정 | 0 | 0 | 0 | 0 | 0 | 0 | 0.0712 | 0.1473 | 0.0033 | 0.0452 | 47 | 6200 | 1617 | 0.1786 | 0.6756 | 0.188 | 0.0243 | 0.119 | 52.886 | 27.86 | 7.836 | 6.749 | 1.898 | 1510 | 20 | 20 | 3 | 0.25 | 69 | 28 | 미정 |  | 2021-05-14 06:06 | 1621 |  | 0 | 39 | 27 | 0 | 0 | 0 | 0.1998 | 0.8291 | 0.2479 | 0.0275 | 106350 | 70 | 31 | 140 | 0.0593 | 0.0158 | 0.0261 | 0.0387 | 0.0298 | 0.0121 | 0.0047 | 0.0042
2021-05-13 | B63904 | B | 29 | SBMA75 | 104 | 37600 | 0.0588 | 0.0281 | 0.0281 | 0.1497 | 1648 | 1648 | 1533 | 2636 | 28.8 |  |  | 0 | 미정 | 미정 | 미정 | 미정 | 0 | 0 | 0 | 0 | 0 | 0 | 0.0588 | 0.0472 | 0.0027 | 0.0017 | 42 | 6300 | 1619 | 0.3535 | 1.1923 | 0.2552 | 0.0303 | [6 empty] | 1491 | 16 | 17 | 1 | 0.23 | 68 | 38 | 미정 |  | 2021-05-14 06:35 | 1619 |  | 92 | 0 | 22 | 0 | 0 | 0 | 0.4264 | 1.3509 | 0.3078 | 0.0262 | 95900 | 68 | 20 | 123 | 0.0393 | 0.0304 | 0.0231 | 0.032 | 0.0218 | 0.0075 | 0.0061 | 0.0089
2021-05-14 | A64449 | B | 22 | SCM420HT | 101 | 35600 | 0.0655 | 0.0287 | 0.0368 | 0.1148 | 1663 | 1650 | 1567 | 2976 | 45.5 |  |  | 0 | 미정 | 선택 | 미정 | 미정 | 0 | 0 | 0 | 0 | 0 | 0 | 0.0655 | 0.0728 | 0.0041 | 0.1533 | 33 | 5000 | 1618 | 0.1749 | 0.7157 | 0.2166 | 0.0305 | [6 empty] | 1510 | 18 | 18 | 3 | 0.24 | 61 | 17 | 미정 |  | 2021-05-14 06:53 | 1614 |  | 0 | 33 | 0 | 0 | 0 | 0 | 0.2068 | 0.8457 | 0.2503 | 0.0303 | 100900 | 74 | 42 | 153 | 0.0541 | 0.0226 | 0.0245 | 0.0365 | 0.0359 | 0.0169 | 0.0114 | 0.0095
2021-05-14 | B63905 | B | 32 | SCM420HT | 104 | 39900 | 0.0625 | 0.0281 | 0.0979 | 0.1446 | 1601 | 1598 | 1526 | 2694 | 36.1 |  |  | 0 | 미정 | 미정 | 미정 | 미정 | 0 | 0 | 0 | 0 | 0 | 0 | 0.0625 | 0.0558 | 0.006 | 0.1073 | 56 | 9400 | 1648 | 0.164 | 0.6196 | 0.1748 | 0.0232 | [6 empty] | 1510 | 18 | 20 | 1 | 0.24 | 64 | 28 | 미정 |  | 2021-05-14 07:51 | 1638 |  | 42 | 0 | 32 | 0 | 0 | 0 | 0.202 | 0.8127 | 0.2434 | 0.0212 |  | 80 | 29 | 168 | 0.0496 | 0.0135 | 0.0215 | 0.031 | 0.0382 | 0.0135 | 0.006 | 0.0088
2021-05-14 | A64450 | B | 16 | SBMA75 | 101 | 35800 | 0.052 | 0.0313 | 0.0313 | 0.1509 | 1644 | 1644 | 1557 | 2858 | 31.8 |  |  | 0 | 선택 | 미정 | 미정 | 미정 | 0 | 0 | 0 | 0 | 0 | 0 | 0.052 | 0.0866 | 0.0037 | 0.1038 | 32 | 4300 | 1586 | 0.3 | 1.1749 | 0.2363 | 0.0186 | [6 empty] | 1491 | 16 | 16 | 3 | 0.25 | 59 | 28 | 미정 |  | 2021-05-14 07:48 | 1583 |  | 0 | 26 | 0 | 0 | 0 | 0 | 0.422 | 1.351 | 0.3093 | 0.0284 | 104200 | 71 | 14 | 91 | 0.0368 | 0.0222 | 0.027 | 0.0433 | 0.0207 | 0.0091 | 0.0062 | 0.0077
2021-05-14 | A64451 | B | 36 | SBMA75 | 101 | 36500 | 0.0776 | 0.0488 | 0.0488 | 0.2405 | 1620 | 1620 | 1560 | 3026 | 43.9 |  |  | 0 | 미정 | 미정 | 미정 | 미정 | 0 | 0 | 0 | 0 | 0 | 0 | 0.0776 | 0.0951 | 0.0038 | 0.2644 | 32 | 3900 | 1596 | 0.3623 | 1.1932 | 0.2634 | 0.029 | [6 empty] | 1491 | 16 | 16 | 3 | 0.23 | 67 | 34 | 미정 |  | 2021-05-14 08:43 | 1597 |  | 0 | 23 | 0 | 0 | 0 | 0 | 0.4202 | 1.338 | 0.3091 | 0.0305 | 96550 | 68 | 18 | 101 | 0.0541 | 0.0261 | 0.0274 | 0.0721 | 0.0271 | 0.012 | 0.0079 | 0.0063
2021-05-14 | B63906 | B | 6 | SCM420HT | 104 | 40000 | 0.0657 | 0.0395 | 0.0576 | 0.0792 | 1619 | 1578 | 1534 | 2798 | 19.8 |  |  | 0 | 미정 | 미정 | 미정 | 미정 | 0 | 0 | 0 | 0 | 0 | 0 | 0.0657 | 0.0749 | 0.0078 | 0.3295 | 53 | 8700 | 1646 | 0.1849 | 0.6746 | 0.184 | 0.0121 | [6 empty] | 1510 | 18 | 19 | 1 | 0.23 | 58 | 25 | 미정 |  | 2021-05-14 09:05 | 1642 |  | 51 | 0 | 35 | 0 | 0 | 0 | 0.2049 | 0.8311 | 0.2489 | 0.024 |  | 95 | 25 | 157 | 0.0281 | 0.0151 | 0.022 | 0.0322 | 0.0358 | 0.0058 | 0.0047 | 0.0087
2021-05-14 | A64452 | B | 1 | SBMA75 | 102 | 36700 | 0.0406 |  |  | 0.194 |  | 1620 | 1532 | 2952 | 40.6 |  |  | 0 | 미정 | 미정 | 미정 | 미정 | 0 | 0 | 0 | 0 | 0 | 0 | 0.0406 | 0.0724 | 0.0072 | 0.1352 | 34 | 5500 | 1604 | 0.3437 | 1.1655 | 0.2385 | 0.032 | [6 empty] | 1491 | 16 | 18 | 3 | 0.24 | 73 | 34 | 미정 |  | 2021-05-14 09:42 | 1598 |  | 0 | 87 | 0 | 0 | 0 | 0 | 0.4172 | 1.339 | 0.2963 | 0.0296 | 0 | 92 | 20 | 105 | 0.0478 | 0.0211 | 0.0243 | 0.042 | 0.031 | 0.0122 | 0.0057 | 0.0083
2021-05-14 | B63907 | B | 5 | SCM420HM2 | 100 | 40400 | 0.2218 | 0.3876 | 0.1013 | 0.1393 | 1560 | 1592 | 1554 | 2909 | 12.2 |  |  | 0 | 미정 | 미정 | 미정 | 미정 | 0 | 0 | 0 | 0 | 0 | 0 | 0.2218 | 0.2281 | 0.0113 | 0.7055 | 42 | 7300 | 1650 | 0.172 | 0.6054 | 0.1586 | 0.0112 | [6 empty] | 1510 | 18 | 18 | 1 | 0.25 | 60 | 17 | 미정 |  | 2021-05-14 10:18 | 1629 |  | 42 | 0 | 0 | 0 | 0 | 0 | 0.2099 | 0.7829 | 0.2493 | 0.0238 | 96750 | 92 | 33 | 175 | 0.0127 | 0.0128 | 0.0218 | 0.0413 | 0.0517 | 0.008 | 0.0068 | 0.0142
2021-05-14 | A64453 | B | 22 | P-AE1055LSV | 101 | 37500 | 0.0564 | 0.0945 | 0.1514 | 0.2503 | 1632 | 1649 | 1600 | 3123 | 52.8 |  |  | 0 | 미정 | 미정 | 미정 | 미정 | 0 | 0 | 0 | 0 | 0 | 0 | 0.0564 | 0.0749 | 0.0062 | 0.3096 | 46 | 4500 | 1619 | 0.4484 | 0.6953 | 0.4237 | 0.0209 | 0.164 | 51.388 | 28.368 | 7.538 | 6.817 | 1.811 | 1483 | 25 | 25 | 3 | 0.23 | 83 | 33 | 미정 |  | 2021-05-14 10:55 | 1611 |  | 0 | 34 | 10 | 0 | 0 | 0 | 0.538 | 0.8536 | 0.4934 | 0.0348 | 103100 | 89 | 37 | 160 | 0.0573 | 0.0221 | 0.0305 | 0.0391 | 0.0442 | 0.008 | 0.0042 | 0.005
2021-05-14 | B63908 | B | 29 | SCM420HM2 | 100 | 38500 |  | 0.0306 | 0.03 | 0.0635 | 1600 | 1585 | 1559 | 2787 | 22.7 |  |  | 0 | 미정 | 미정 | 미정 | 미정 | 0 | 0 | 0 | 0 | 0 | 0 |  |  |  |  | 42 | 8000 | 1645 | 0.1595 | 0.5825 | 0.1671 | 0.0207 | [6 empty] | 1510 | 18 | 19 | 1 | 0.21 | 65 | 27 | 미정 |  | 2021-05-14 11:42 | 1636 |  | 20 | 0 | 31 | 0 | 0 | 0 | 0.2135 | 0.7683 | 0.2552 | 0.0229 | 98650 | 78 | 30 | 154 | 0.0329 | 0.0242 | 0.0212 |  | 0.0419 | 0.0083 | 0.0064 | 0.0131
2021-05-14 | A64454 | B | 16 | P-AE1055LSV | 101 | 36800 | 0.038 | 0.0517 | 0.1869 | 0.3277 | 1605 | 1642 | 1597 | 3082 | 55.5 |  |  | 0 | 미정 | 미정 | 미정 | 미정 | 0 | 0 | 0 | 0 | 0 | 0 | 0.038 | 0.0527 | 0.0043 | 0.1519 | 45 | 3600 | 1585 | 0.4724 | 0.7014 | 0.4399 | 0.0215 | 0.125 | 50.188 | 28.006 | 8.811 | 5.696 | 1.792 | 1483 | 25 | 25 | 3 | 0.24 | 68 | 30 | 미정 |  | 2021-05-14 11:53 | 1587 |  | 0 | 8 | 0 | 0 | 0 | 0 | 0.5293 | 0.837 | 0.4962 | 0.0374 | 107900 | 73 | 30 | 155 | 0.0582 | 0.0252 | 0.0342 | 0.0388 | 0.0326 | 0.0075 | 0.0047 | 0.0046
2021-05-14 | B63909 | B | 32 | SCM420HM2 | 104 | 39400 | 0.1392 | 0.131 | 0.0593 | 0.1397 | 1645 | 1621 | 1531 | 2893 | 24.1 |  |  | 0 | 미정 | 미정 | 미정 | 미정 | 0 | 0 | 0 | 0 | 0 | 0 | 0.1392 | 0.1214 | 0.005 | 0.161 | 44 | 8100 | 1649 | 0.1446 | 0.5353 | 0.1798 | 0.0224 | [6 empty] | 1510 | 18 | 19 | 1 | 0.24 | 64 | 27 | 미정 |  | 2021-05-14 12:48 | 1635 |  | 33 | 0 | 0 | 0 | 0 | 0 | 0.2053 | 0.766 | 0.2428 | 0.0221 | 104750 | 69 | 35 | 160 | 0.0344 | 0.0234 | 0.0237 | 0.0577 | 0.0432 | 0.0104 | 0.0081 | 0.0144
2021-05-14 | A64455 | B | 36 | P-AE1055LSV | 102 | 35800 | 0.039 | 0.1333 | 0.1333 | 0.2258 | 1621 | 1621 | 1558 | 3071 | 54.5 |  |  | 0 | 미정 | 미정 | 미정 | 미정 | 0 | 0 | 0 | 0 | 0 | 0 | 0.039 | 0.0497 | 0.0033 | 0.2197 | 42 | 4100 | 1590 | 0.4526 | 0.7112 | 0.4537 | 0.0299 | 0.097 | 49.66 | 29.57 | 6.835 | 7.265 | 1.679 | 1483 | 25 | 25 | 3 | 0.23 | 63 | 26 | 미정 |  | 2021-05-14 13:01 | 1584 |  | 0 | 0 | 0 | 0 | 0 | 0 | 0.5388 | 0.8534 | 0.494 | 0.0386 | 100800 | 70 | 34 | 152 | 0.0599 | 0.03 | 0.0337 | 0.0392 | 0.0227 | 0.0081 | 0.0066 | 0.0049
2021-05-14 | B63910 | B | 6 | SCM420HM2 | 104 | 41100 | 0.0775 | 0.1109 | 0.1109 | 0.1302 | 1644 | 1644 | 1564 | 2724 | 24.8 |  |  | 0 | 미정 | 미정 | 미정 | 미정 | 0 | 0 | 0 | 0 | 0 | 0 | 0.0775 | 0.1176 | 0.0039 | 0.7183 | 40 | 7300 | 1638 | 0.17 | 0.6064 | 0.191 | 0.0222 | [6 empty] | 1510 | 18 | 19 | 1 | 0.21 | 62 | 27 | 미정 |  | 2021-05-14 13:53 | 1629 |  | 42 | 0 | 10 | 0 | 0 | 0 | 0.207 | 0.7723 | 0.243 | 0.0265 | 108500 | 71 | 26 | 143 | 0.0348 | 0.0172 | 0.0243 | 0.0525 | 0.0328 | 0.0133 | 0.0109 | 0.0144
2021-05-14 | A64456 | B | 1 | P-AE1055LSV | 100 | 36800 | 0.049 | 0.1145 | 0.2103 | 0.2951 | 1583 | 1616 | 1564 | 3118 | 55.1 |  |  | 0 | 미정 | 미정 | 미정 | 미정 | 0 | 0 | 0 | 0 | 0 | 0 | 0.049 | 0.0824 | 0.0032 | 0.0525 | 41 | 4100 | 1588 | 0.4439 | 0.681 | 0.3979 | 0.0367 | 0.128 | 52.817 | 26.992 | 7.592 | 6.956 | 1.956 | 1483 | 25 | 25 | 3 | 0.22 | 57 | 24 | 미정 |  | 2021-05-14 14:08 | 1577 |  | 0 | 20 | 22 | 0 | 0 | 0 | 0.541 | 0.8517 | 0.4967 | 0.0387 | 107850 | 74 | 34 | 146 | 0.058 | 0.0272 | 0.0322 | 0.0458 | 0.0226 | 0.0116 | 0.0061 | 0.0052
2021-05-14 | B63911 | B | 5 | SCM420HM2 | 103 | 36700 | 0.0811 | 0.0491 | 0.0491 | 0.1049 | 1626 | 1626 | 1532 | 2608 | 19.4 |  |  | 0 | 미정 | 미정 | 미정 | 미정 | 0 | 0 | 0 | 0 | 0 | 0 | 0.0811 | 0.1245 | 0.0063 | 0.1243 | 38 | 7200 | 1636 | 0.1865 | 0.6715 | 0.1696 | 0.0165 | [6 empty] | 1510 | 18 | 19 | 1 | 0.24 | 57 | 26 | 미정 |  | 2021-05-14 15:01 | 1627 |  | 27 | 0 | 0 | 0 | 0 | 0 | 0.2115 | 0.7777 | 0.25 | 0.0231 | 97050 | 82 | 25 | 134 | 0.0304 | 0.0141 | 0.0237 | 0.0458 | 0.0521 | 0.011 | 0.0075 | 0.0154
2021-05-14 | A64457 | B | 22 | P-AE1055LSV | 101 | 37200 | 0.0575 | 0.154 | 0.154 | 0.2416 | 1608 | 1608 | 1552 | 3047 | 46.2 |  |  | 0 | 선택 | 미정 | 미정 | 미정 | 0 | 0 | 0 | 0 | 0 | 0 | 0.0575 | 0.0799 | 0.0018 | 0.0832 | 41 | 4200 | 1593 | 0.4749 | 0.7035 | 0.4299 | 0.0164 | 0.103 | 51.194 | 26.842 | 8.861 | 5.777 | 1.907 | 1483 | 25 | 25 | 3 | 0.23 | 63 | 31 | 미정 |  | 2021-05-14 15:16 | 1580 |  | 0 | 0 | 0 | 0 | 0 | 0 | 0.5532 | 0.8508 | 0.4965 | 0.0346 | 98200 | 68 | 24 | 133 | 0.0258 | 0.018 | 0.0284 | 0.0409 | 0.0214 | 0.0059 | 0.0039 | 0.0042
2021-05-14 | B63912 | B | 29 | SM35C | 103 | 37600 | 0.0589 | 0.0582 | 0.0582 | 0.1175 | 1594 | 1594 | 1527 | 2741 | 38 |  |  | 0 | 미정 | 미정 | 미정 | 미정 | 0 | 0 | 0 | 153 | 0 | 0 | 0.0589 | 0.0811 | 0.0021 | 0.0076 | 47 | 8100 | 1649 | 0.3183 | 0.5618 | 0.1563 | 0.0477 | [6 empty] | 1501 | 15 | 16 | 1 | 0.16 | 76 | 23 | 미정 |  | 2021-05-14 16:16 | 1621 |  | 36 | 0 | 26 | 0 | 0 | 0 | 0.345 | 0.6847 | 0.1993 | 0.0168 | 98550 | 91 | 36 | 160 | 0.0582 | 0.0269 | 0.0136 | 0.0437 | 0.0462 | 0.0206 | 0.0094 | 0.0075
2021-05-14 | A64458 | B | 16 | P-AE1055LSV | 101 | 37800 | 0.0445 | 0.3267 | 0.3267 | 0.3916 | 1604 | 1604 | 1549 | 3033 | 48.8 |  |  | 0 | 미정 | 선택 | 미정 | 미정 | 0 | 0 | 0 | 0 | 0 | 0 | 0.0445 | 0.0718 | 0.0025 | 0.0074 | 41 | 4000 | 1585 | 0.4312 | 0.698 | 0.4022 | 0.0226 | 0.432 | 50.482 | 31.748 | 8.588 | 5.878 | 1.59 | 1483 | 25 | 25 | 3 | 0.23 | 59 | 25 | 미정 |  | 2021-05-14 16:16 | 1579 |  | 0 | 0 | 0 | 0 | 0 | 0 | 0.534 | 0.8515 | 0.4934 | 0.0345 |  | 71 | 25 | 135 | 0.0306 | 0.0235 | 0.0384 | 0.0425 | 0.0376 | 0.0144 | 0.0067 | 0.0063
2021-05-14 | B63913 | B | 32 | SM35C | 103 | 39500 | 0.0655 | 0.0757 | 0.074 | 0.0977 | 1576 | 1595 | 1593 | 2763 | 31.2 |  |  | 0 | 미정 | 미정 | 미정 | 미정 | 0 | 0 | 0 | 151 | 0 | 0 | 0.0655 | 0.0602 | 0.003 | 0.0996 | 37 | 5100 | 1627 | 0.3155 | 0.5633 | 0.1474 | 0.0223 | [6 empty] | 1501 | 15 | 16 | 1 | 0.24 | 66 | 17 | 미정 |  | 2021-05-14 17:07 | 1615 |  | 29 | 0 | 0 | 0 | 0 | 0 | 0.353 | 0.6855 | 0.1915 | 0.0157 | 99800 | 72 | 49 | 174 | 0.046 | 0.0204 | 0.0144 | 0.0391 | 0.0275 | 0.0098 | 0.0082 | 0.0076
2021-05-14 | A64459 | B | 36 | P-AE1055LSV | 101 | 36800 | 0.1201 | 0.0661 | 0 | 0.2544 | 1639 | 9999 | 1555 | 3047 | 39.4 |  |  | 0 | 선택 | 미정 | 미정 | 미정 | 0 | 0 | 0 | 0 | 0 | 0 | 0.0516 | 0.1657 | 0.0016 | 0.0123 | 40 | 4100 | 1580 | 0.4513 | 0.7085 | 0.4403 | 0.017 | 0.126 | 50.298 | 26.966 | 8.84 | 5.689 | 1.865 | 1483 | 25 | 25 | 3 | 0.23 | 56 | 24 | 미정 |  | 2021-05-14 17:25 | 1578 |  | 0 | 0 | 14 | 0 | 0 | 0 | 0.5367 | 0.8493 | 0.4986 | 0.0423 | 100100 | 67 | 20 | 120 | 0.0291 | 0.0159 | 0.0346 | 0.0522 | 0.0186 | 0.004 | 0.0028 | 0.0036
2021-05-14 | B63914 | B | 6 | SM35C | 103 | 36700 | 0.1194 | 0.0474 | 0.0474 | 0.179 | 1625 | 1625 | 1514 | 2577 | 36 |  |  | 0 | 미정 | 미정 | 미정 | 미정 | 0 | 0 | 0 | 154 | 0 | 0 | 0.1194 | 0.1224 | 0.0071 | 0.1888 | 38 | 6700 | 1631 | 0.3162 | 0.5824 | 0.1849 | 0.0231 | [6 empty] | 1501 | 15 | 16 | 1 | 0.18 | 68 | 17 | 미정 |  | 2021-05-14 18:05 | 1618 |  | 16 | 0 | 0 | 0 | 0 | 0 | 0.3509 | 0.6777 | 0.2043 | 0.0156 | 96850 | 75 | 54 | 184 | 0.0464 | 0.0163 | 0.0143 | 0.053 | 0.039 | 0.0094 | 0.008 | 0.008
2021-05-14 | A64460 | B | 1 | P-AE1055LSV | 101 | 35800 | 0.0514 | 0.0866 | 0.1658 | 0.2485 | 1639 | 1624 | 1533 | 3004 | 43.7 |  |  | 0 | 선택 | 미정 | 미정 | 미정 | 0 | 0 | 0 | 0 | 0 | 0 | 0.0514 | 0.1121 | 0.0021 | 0.0745 | 40 | 4000 | 1592 | 0.4306 | 0.7274 | 0.4619 | 0.0175 | [6 empty] | 1483 | 25 | 25 | 3 | 0.23 | 62 | 31 | 미정 |  | 2021-05-14 18:30 | 1586 |  | 0 | 0 | 0 | 0 | 0 | 0 | 0.553 | 0.8485 | 0.4917 | 0.0417 | 98700 | 77 | 14 | 107 | 0.0315 | 0.0164 | 0.0339 | 0.0445 | 0.0185 | 0.0047 | 0.0043 | 0.0042
2021-05-14 | B63915 | B | 5 | SM35C | 103 | 37000 | 0.1458 | 0.0756 | 0.0756 | 0.1106 | 1593 | 1593 | 1542 | 2657 | 34.5 |  |  | 0 | 미정 | 미정 | 미정 | 미정 | 0 | 0 | 0 | 155 | 0 | 0 | 0.1458 | 0.1898 | 0.0059 | 0.1887 | 48 | 7100 | 1626 | 0.3072 | 0.5595 | 0.1646 | 0.0142 | [6 empty] | 1501 | 15 | 17 | 1 | 0.25 | 57 | 23 | 미정 |  | 2021-05-14 19:15 | 1630 |  | 41 | 0 | 0 | 0 | 0 | 0 | 0.3498 | 0.6808 | 0.196 | 0.0111 |  | 77 | 25 | 160 | 0.0445 | 0.0115 | 0.0134 | 0.0456 | 0.0304 | 0.0074 | 0.008 | 0.0082
2021-05-14 | A64461 | B | 22 | STB2 | 101 | 36100 | 0.1788 | 0.1847 | 0.1847 | 0.2317 | 1611 | 1611 | 1533 | 2975 | 48.8 |  |  | 0 | 선택 | 미정 | 미정 | 미정 | 0 | 0 | 0 | 0 | 0 | 0 | 0.1788 | 0.2146 | 0.0051 | 0.0021 | 40 | 6200 | 1580 | 0.8436 | 0.3295 | 0.2199 | 0.0208 | [6 empty] | 1456 | 25 | 25 | 3 | 0.3 | 86 | 35 | 미정 |  | 2021-05-14 19:27 | 1581 |  | 0 | 31 | 0 | 0 | 0 | 0 | 0.946 | 0.3729 | 0.2637 | 0.0145 | 103400 | 95 | 38 | 153 | 0.0581 | 0.0172 | 0.0103 | 0.0477 | 0.0302 | 0.006 | 0.0047 | 0.0053
2021-05-14 | A64462 | B | 16 | STB2 | 100 | 35800 | 0.057 | 0.2192 | 0.2192 | 0.2615 | 1608 | 1608 | 1544 | 2988 | 40.4 |  |  | 0 | 선택 | 미정 | 미정 | 미정 | 0 | 0 | 0 | 0 | 0 | 0 | 0.057 | 0.1255 | 0.0019 | 0.0805 | 42 | 4900 | 1557 | 0.9185 | 0.3212 | 0.2341 | 0.0142 | [6 empty] | 1456 | 25 | 25 | 3 | 0.28 | 65 | 31 | 미정 |  | 2021-05-14 20:32 | 1563 |  | 0 | 30 | 0 | 0 | 0 | 0 | 0.9439 | 0.3743 | 0.2629 | 0.0094 | 99500 | 72 | 33 | 148 | 0.0504 | 0.0125 | 0.0079 | 0.0431 | 0.0185 | 0.0043 | 0.003 | 0.0044
2021-05-14 | B63916 | B | 29 | SM35C | 104 | 37700 | 0.0549 | 0.1168 | 0.1168 | 0.2154 | 1586 | 1586 | 1524 | 2617 | 42.9 |  |  | 0 | 미정 | 미정 | 미정 | 미정 | 0 | 0 | 0 | 152 | 0 | 0 | 0.0549 | 0.0425 | 0.0035 | 0.1667 | 38 | 6600 | 1623 | 0.3212 | 0.5013 | 0.1589 | 0.0273 | [6 empty] | 1501 | 15 | 17 | 1 | 0.22 | 61 | 25 | 미정 |  | 2021-05-14 20:34 | 1620 |  | 20 | 0 | 0 | 0 | 0 | 0 | 0.348 | 0.6748 | 0.2053 | 0.0137 |  | 71 | 33 | 148 | 0.0564 | 0.0223 | 0.0132 | 0.0399 | 0.0298 | 0.0083 | 0.007 | 0.0079
2021-05-14 | A64463 | B | 36 | STB2 | 101 | 35900 | 0.1319 | 0 | 0.1907 | 0.2735 | 9999 | 1612 | 1541 | 2976 | 43.5 |  |  | 0 | 미정 | 미정 | 미정 | 미정 | 0 | 0 | 0 | 0 | 0 | 0 | 0.1319 | 0.1476 | 0.0059 | 0.1983 | 43 | 4500 | 1551 | 0.8325 | 0.3265 | 0.2212 | 0.017 | [6 empty] | 1456 | 25 | 25 | 3 | 0.29 | 58 | 25 | 미정 |  | 2021-05-14 21:30 | 1551 |  | 0 | 0 | 0 | 0 | 0 | 0 | 0.954 | 0.3659 | 0.2607 | 0.0112 | 103750 | 376 | 33 | 153 | 0.0521 | 0.0129 | 0.009 | 0.0488 | 0.03 | 0.0064 | 0.0049 | 0.0059
2021-05-14 | B63917 | B | 32 | SM35C | 104 | 37500 | 0.0682 | 0.1031 | 0.1031 | 0.1426 | 1589 | 1589 | 1548 | 2682 | 40 |  |  | 0 | 미정 | 미정 | 미정 | 미정 | 0 | 0 | 0 | 151 | 0 | 0 | 0.0682 | 0.0776 | 0.0035 | 0.043 | 35 | 5500 | 1626 | 0.3051 | 0.4739 | 0.176 | 0.0383 | [6 empty] | 1501 | 15 | 20 | 1 | 0.23 | 60 | 26 | 미정 |  | 2021-05-14 21:34 | 1624 |  | 51 | 0 | 0 | 0 | 0 | 0 | 0.353 | 0.6833 | 0.2037 | 0.0182 | 93100 | 67 | 30 | 143 | 0.0561 | 0.0314 | 0.017 | 0.0484 | 0.0302 | 0.0114 | 0.0094 | 0.0085
2021-05-14 | B63918 | B | 6 | SM35C | 103 | 37000 | 0.0756 | 0.0456 | 0.0456 | 0.1175 | 1608 | 1608 | 1561 | 2712 | 28.6 |  |  | 0 | 미정 | 미정 | 미정 | 미정 | 0 | 0 | 0 | 0 | 0 | 0 | 0.0756 | 0.0697 | 0.0028 | 0.6124 | 40 | 4800 | 1625 | 0.3121 | 0.5434 | 0.1216 | 0.0129 | [6 empty] | 1501 | 15 | 15 | 1 | 0.2 | 51 | 17 | 미정 |  | 2021-05-14 22:33 | 1605 |  | 14 | 0 | 53 | 0 | 0 | 0 | 0.3499 | 0.6901 | 0.2047 | 0.0171 | 97250 | 72 | 45 | 163 | 0.0365 | 0.0114 | 0.0162 | 0.0352 | 0.022 | 0.0085 | 0.0065 | 0.0091
2021-05-14 | A64464 | B | 36 | STB2 | 101 | 36800 | 0.2415 | 0.1327 | 0.1327 | 0.2528 | 1603 | 1603 | 1541 | 3109 | 53.3 |  |  | 0 | 미정 | 미정 | 미정 | 미정 | 0 | 0 | 0 | 0 | 0 | 0 | 0.2415 | 0.228 | 0.0048 | 0.0784 | 73 | 6800 | 1568 | 0.9696 | 0.3719 | 0.1942 | 0.0067 | [6 empty] | 1456 | 25 | 25 | 3 | 0.23 | 70 | 30 | 미정 |  | 2021-05-15 09:00 | 1567 |  | 0 | 0 | 182 | 0 | 0 | 0 | 0.968 | 0.3754 | 0.2419 | 0.0075 | 109900 | 76 | 36 | 780 | 0.0645 | 0.019 | 0.0072 | 0.0611 | 0.0572 | 0.0144 | 0.0047 | 0.0024
2021-05-14 | B63919 | B | 5 | AE15B35C | 104 | 38100 | 0.0841 | 0.0462 | 0.0462 | 0.0766 | 1592 | 1592 | 1541 | 2611 | 18.3 |  |  | 0 | 미정 | 미정 | 미정 | 미정 | 0 | 0 | 0 | 0 | 0 | 0 | 0.0841 | 0.0796 | 0.0025 | 0.3136 | 41 | 7600 | 1636 | 0.2589 | 0.9979 | 0.1925 | 0.0201 | [6 empty] | 1498 | 15 | 15 | 1 | 0.21 | 80 | 27 | 미정 |  | 2021-05-14 23:33 | 1629 |  | 0 | 0 | 0 | 0 | 0 | 0 | 0.338 | 1.1528 | 0.2507 | 0.0314 | 95800 | 83 | 40 | 166 | 0.0252 | 0.0155 | 0.0283 | 0.0369 | 0.0417 | 0.0124 | 0.008 | 0.007
2021-05-14 | A64465 | B | 22 | AE15B35C | 101 | 37600 | 0.2151 | 0.2979 | 0.2979 | 0.3103 | 1629 | 1629 | 1564 | 2995 | 59.7 |  |  | 0 | 미정 | 선택 | 미정 | 미정 | 0 | 0 | 0 | 0 | 0 | 0 | 0.2151 | 0.2236 | 0.0073 | 0.3619 | 95 | 8900 | 1631 | 0.325 | 1.0409 | 0.212 | 0.0199 | [6 empty] | 1498 | 15 | 15 | 1 | 0.2 | 64 | 27 | 미정 |  | 2021-05-15 00:33 | 1620 |  | 41 | 0 | 0 | 0 | 0 | 0 | 0.3243 | 1.1413 | 0.2448 | 0.0315 | 98300 | 74 | 37 | 217 | 0.0723 | 0.0196 | 0.0293 | 0.0551 | 0.0504 | 0.021 | 0.0057 | 0.0049
2021-05-14 | B63920 | B | 29 | AE15B35C | 104 | 37700 | 0.068 | 0.0757 | 0.0431 | 0.2166 | 1629 | 1629 | 1557 | 2736 | 25.6 |  |  | 0 | 미정 | 미정 | 미정 | 미정 | 0 | 0 | 0 | 0 | 0 | 0 | 0.068 | 0.0507 | 0.0042 | 0.7309 | 97 | 6900 | 1631 | 0.2813 | 0.9832 | 0.2125 | 0.022 | [6 empty] | 1498 | 15 | 15 | 1 | 0.21 | 68 | 29 | 미정 |  | 2021-05-15 01:27 | 1620 |  | 0 | 0 | 0 | 0 | 0 | 0 | 0.339 | 1.1504 | 0.2645 | 0.0317 | 100900 | 78 | 45 | 237 | 0.0333 | 0.0188 | 0.0301 | 0.038 | 0.0153 | 0.0058 | 0.0048 | 0.0047
2021-05-14 | A64466 | B | 16 | AE15B35C | 87 | 33800 | 0.0773 | 0.0686 | 0.0686 | 0.0774 | 1652 | 1652 | 1586 | 2937 |  |  |  | 0 | 미정 | 미정 | 미정 | 미정 | 0 | 0 | 0 | 199 | 0 | 0 | 0.0773 | 0.1455 | 0.0054 | 0.1313 | 77 | 7700 | 1659 | 0.1952 | 0.9777 | 0.1794 | 0.0129 | [6 empty] | 1498 | 15 | 15 | 1 | 0.24 | 60 | 22 | 미정 |  | 2021-05-15 02:05 | 1647 |  | 62 | 0 | 0 | 0 | 0 | 0 | 0.3289 | 1.1421 | 0.2632 | 0.0315 | 97500 | 75 | 49 | 255 | 0.0039 | 0.0092 | 0.0286 | 0.0458 | 0.0177 | 0.0094 | 0.0088 | 0.0059
2021-05-14 | B63921 | B | 32 | AE15B35C | 104 | 38200 | 0.0518 | 0.0406 | 0.0406 | 0.1032 | 1642 | 1642 | 1523 | 2799 | 29.6 |  |  | 0 | 미정 | 미정 | 미정 | 미정 | 0 | 0 | 0 | 0 | 0 | 0 | 0.0518 | 0.0329 | 0.0027 | 0.0076 | 45 | 7600 | 1641 | 0.2755 | 1.0205 | 0.2013 | 0.0328 | [6 empty] | 1498 | 15 | 15 | 1 | 0.2 | 60 | 10 | 미정 |  | 2021-05-15 03:38 | 1613 |  | 0 | 0 | 0 | 0 | 0 | 0 | 0.336 | 1.1716 | 0.2487 | 0.0309 |  | 67 | 54 | 198 | 0.0469 | 0.0281 | 0.0269 | 0.0264 | 0.0356 | 0.0124 | 0.0116 | 0.0087
2021-05-14 | B63922 | B | 5 | AE15B35C | 103 | 37400 | 0.1826 | 0.2012 | 0.0723 | 0.0935 | 1601 | 1602 | 1530 | 2635 | 17.1 |  |  | 0 | 미정 | 미정 | 미정 | 미정 | 0 | 0 | 0 | 0 | 0 | 0 | 0.1826 | 0.1131 | 0.0047 | 0.0697 | 42 | 7600 | 1637 | 0.2492 | 1.0751 | 0.1718 | 0.0222 | [6 empty] | 1498 | 15 | 15 | 1 | 0.15 | 65 | 18 | 미정 |  | 2021-05-15 04:39 | 1625 |  | 0 | 0 | 13 | 0 | 0 | 0 | 0.339 | 1.1717 | 0.2472 | 0.0313 | 98000 | 72 | 48 | 188 | 0.0256 | 0.0213 | 0.0271 | 0.0447 | 0.048 | 0.0232 | 0.0113 | 0.0093
2021-05-14 | B63923 | B | 29 | AE15B35C | 104 | 37600 | 0.0656 | 0.0323 | 0.1237 | 0.1329 | 1617 | 1567 | 1542 | 2615 | 25.9 |  |  | 0 | 미정 | 미정 | 미정 | 미정 | 0 | 0 | 0 | 0 | 0 | 0 | 0.0656 | 0.0594 | 0.004 | 0.1618 | 50 | 7500 | 1635 | 0.2642 | 0.9438 | 0.2047 | 0.0379 | [6 empty] | 1498 | 15 | 15 | 1 | 0.2 | 71 | 33 | 미정 |  | 2021-05-15 05:43 | 1629 |  | 50 | 0 | 0 | 0 | 0 | 0 | 0.3267 | 1.1553 | 0.2406 | 0.0287 | 96300 | 85 | 42 | 189 | 0.0378 | 0.0233 | 0.0281 | 0.027 | 0.0153 | 0.0069 | 0.0059 | 0.0062
2021-05-15 | B63924 | B | 16 | SM45CB | 104 | 38600 | 0.0946 | 0.043 | 0.0696 | 0.0804 | 1615 | 1576 | 1538 | 2659 |  |  |  | 0 | 미정 | 미정 | 미정 | 미정 | 0 | 0 | 0 | 200 | 0 | 0 | 0.0946 | 0.0772 | 0.0039 | 0.2892 | 50 | 9000 | 1648 | 0.3833 | 0.4157 | 0.1233 | 0.0048 | [6 empty] | 1493 | 14 | 20 | 1 | 0.23 | 87 | 37 | 미정 |  | 2021-05-15 06:55 | 1652 |  | 21 | 0 | 36 | 0 | 0 | 0 | 0.447 | 0.6358 | 0.1764 | 0.0061 | 98000 | 92 | 49 | 208 | 0.007 | 0.0064 | 0.0056 | 0.0327 | 0.0411 | 0.0086 | 0.0089 | 0.0084
2021-05-15 | A64467 | B | 1 | STB2 | 104 | 42900 | 0.0829 | 0.1634 | 0.2625 | 0.3415 | 1569 | 1606 | 1538 | 2981 | 21.1 |  |  | 0 | 미정 | 미정 | 미정 | 미정 | 0 | 0 | 0 | 0 | 0 | 0 | 0.0829 | 0.1613 | 0.003 | 0.0013 | 97 | 8000 | 1620 | 0.8055 | 0.261 | 0.2139 | 0.0161 | [6 empty] | 1456 | 25 | 25 | 3 | 0.27 | 95 | 35 | 미정 |  | 2021-05-15 07:47 | 1593 |  | 0 | 33 | 19 | 0 | 0 | 0 | 0.94 | 0.379 | 0.2687 | 0.0091 | 99550 | 69 | 22 | 212 | 0.0263 | 0.0104 | 0.0072 | 0.0498 | 0.0094 | 0.0025 | 0.0023 | 0.0026
2021-05-15 | B63925 | B | 32 | SM45CB | 104 | 38500 | 0.0861 | 0.0347 | 0.0371 | 0.1054 | 1606 | 1595 | 1564 | 2614 |  |  |  | 0 | 미정 | 미정 | 미정 | 미정 | 0 | 0 | 0 | 255 | 0 | 0 | 0.0861 | 0.0939 | 0.0042 | 0.5243 | 41 | 6000 | 1632 | 0.4133 | 0.491 | 0.1743 | 0.0051 | [6 empty] | 1493 | 14 | 14 | 1 | 0.22 | 61 | 24 | 미정 |  | 2021-05-15 08:00 | 1617 |  | 20 | 0 | 7 | 0 | 0 | 0 | 0.4504 | 0.6413 | 0.1891 | 0.0056 | 97250 | 69 | 49 | 198 | 0.0045 | 0.0068 | 0.0055 | 0.0362 | 0.0127 | 0.0086 | 0.0089 | 0.0085
2021-05-15 | B63926 | B | 5 | SM45CB | 104 | 37500 | 0.1272 | 0.1384 | 0.1384 | 0.1613 | 1652 | 1652 | 1558 | 2587 |  |  |  | 0 | 미정 | 미정 | 미정 | 미정 | 0 | 0 | 0 | 250 | 0 | 0 | 0.1272 | 0.1321 | 0.0042 | 0.5368 | 39 | 6000 | 1634 | 0.4418 | 0.4989 | 0.1521 | 0.0041 | [6 empty] | 1493 | 14 | 15 | 1 | 0.19 | 70 | 23 | 미정 |  | 2021-05-15 09:00 | 1616 |  | 0 | 0 | 13 | 0 | 0 | 0 | 0.455 | 0.6368 | 0.1894 | 0.0047 | 97450 | 68 | 55 | 204 | 0.0041 | 0.0047 | 0.0045 | 0.0471 | 0.0166 | 0.0087 | 0.0101 | 0.0096
2021-05-15 | A64468 | B | 22 | STB2 | 101 | 38200 | 0.0749 | 0.1021 | 0.248 | 0.2372 | 1616 | 1590 | 1536 | 3319 | 45.7 |  |  | 0 | 미정 | 미정 | 미정 | 미정 | 0 | 0 | 0 | 0 | 0 | 0 | 0.0749 | 0.1479 | 0.002 | 0.2361 | 41 | 5500 | 1556 | 0.8123 | 0.2913 | 0.2184 | 0.0269 | [6 empty] | 1456 | 25 | 25 | 3 | 0.23 | 63 | 25 | 미정 |  | 2021-05-15 10:10 | 1555 |  | 0 | 19 | 0 | 0 | 0 | 0 | 0.9563 | 0.3661 | 0.2701 | 0.0165 | 102450 | 74 | 38 | 158 | 0.0548 | 0.0201 | 0.0143 | 0.0498 | 0.0292 | 0.009 | 0.0045 | 0.0037
2021-05-15 | B63927 | B | 35 | SM45CB | 105 | 38700 | 0.0544 | 0.0636 | 0.0636 | 0.095 | 1595 | 1595 | 1552 | 2703 |  |  |  | 0 | 미정 | 미정 | 미정 | 미정 | 0 | 0 | 0 | 255 | 0 | 0 | 0.0544 | 0.0447 | 0.0038 | 0.1382 | 44 | 7100 | 1639 | 0.3588 | 0.4088 | 0.172 | 0.0038 | [6 empty] | 1493 | 14 | 15 | 1 | 0.21 | 74 | 22 | 미정 |  | 2021-05-15 10:18 | 1633 |  | 21 | 0 | 0 | 0 | 0 | 0 | 0.4493 | 0.6487 | 0.1981 | 0.0056 | 97450 | 68 | 49 | 184 | 0.0044 | 0.007 | 0.005 | 0.0312 | 0.0298 | 0.017 | 0.0116 | 0.0109
2021-05-15 | A64469 | B | 16 | STB2 | 99 | 35800 | 0.0388 | 0.2787 | 0.2787 | 0.2098 | 1622 | 1622 | 1573 | 3134 | 60.4 |  |  | 0 | 미정 | 선택 | 미정 | 미정 | 0 | 0 | 0 | 0 | 0 | 0 | 0.0388 | 0.0769 | 0.0023 | 0.2515 | 43 | 4400 | 1558 | 0.8769 | 0.3021 | 0.2298 | 0.0154 | [6 empty] | 1456 | 25 | 25 | 3 | 0.22 | 63 | 25 | 미정 |  | 2021-05-15 11:07 | 1550 |  | 0 | 0 | 9 | 0 | 0 | 0 | 0.959 | 0.3689 | 0.2672 | 0.0103 |  | 74 | 41 | 170 | 0.0731 | 0.0119 | 0.0096 | 0.039 | 0.0385 | 0.0035 | 0.0031 | 0.0033
2021-05-15 | B63928 | B | 29 | SM45CB | 104 | 38200 | 0.0727 | 0.0725 | 0.0725 | 0.0674 | 1635 | 1635 | 1555 | 2654 |  |  |  | 0 | 미정 | 미정 | 미정 | 미정 | 0 | 0 | 0 | 255 | 0 | 0 | 0.0727 | 0.0886 | 0.0052 | 0.0927 | 54 | 6500 | 1601 | 0.4073 | 0.4136 | 0.165 | 0.0043 | [6 empty] | 1493 | 14 | 14 | 1 | 0.21 | 70 | 30 | 미정 |  | 2021-05-15 11:43 | 1615 |  | 25 | 0 | 0 | 0 | 0 | 0 | 0.4503 | 0.6386 | 0.1802 | 0.0049 | 99450 | 74 | 33 | 154 | 0.0036 | 0.0068 | 0.0049 | 0.0339 | 0.0338 | 0.014 | 0.0128 | 0.0134
2021-05-15 | A64470 | B | 1 | STB2 | 99 | 35300 | 0.0252 | 0.1445 | 0.1445 | 0.2003 | 1612 | 1612 | 1549 | 3156 | 47.2 |  |  | 0 | 미정 | 선택 | 미정 | 미정 | 0 | 0 | 0 | 0 | 0 | 0 | 0.0252 | 0.0535 | 0.0087 | 0.2134 | 45 | 4400 | 1559 | 0.8518 | 0.261 | 0.2559 | 0.0117 | [6 empty] | 1456 | 25 | 25 | 3 | 0.24 | 63 | 25 | 미정 |  | 2021-05-15 12:23 | 1553 |  | 0 | 0 | 22 | 0 | 0 | 0 | 0.971 | 0.374 | 0.2734 | 0.0096 |  | 71 | 38 | 158 | 0.056 | 0.0097 | 0.0079 | 0.0369 | 0.0165 | 0.0022 | 0.0023 | 0.003
2021-05-15 | B63929 | B | 32 | SM45CB | 104 | 38400 | 0.0524 | 0.0327 | 0.1037 | 0.1209 | 1601 | 1548 | 1519 | 2565 |  |  |  | 0 | 미정 | 미정 | 미정 | 미정 | 0 | 0 | 0 | 154 | 0 | 0 | 0.0524 | 0.0428 | 0.0032 | 0.0405 | 41 | 6900 | 1620 | 0.3873 | 0.4531 | 0.1483 | 0.0061 | [6 empty] | 1493 | 14 | 15 | 1 | 0.22 | 66 | 27 | 미정 |  | 2021-05-15 12:40 | 1607 |  | 0 | 0 | 0 | 0 | 0 | 0 | 0.457 | 0.639 | 0.1899 | 0.0046 | 93950 | 67 | 32 | 148 | 0.0034 | 0.0051 | 0.0044 | 0.0339 | 0.0463 | 0.0214 | 0.0144 | 0.0145
2021-05-15 | A64471 | B | 36 | STB2 | 100 | 35900 |  | 0.1738 | 0.1738 | 0.2014 | 1607 | 1607 | 1561 | 3118 | 59.3 |  |  | 0 | 미정 | 선택 | 미정 | 미정 | 0 | 0 | 0 | 0 | 0 | 0 |  |  |  |  | 40 | 4900 | 1561 | 0.8722 | 0.2628 | 0.2382 | 0.0272 | [6 empty] | 1456 | 25 | 25 | 3 | 0.22 | 58 | 25 | 미정 |  | 2021-05-15 13:16 | 1550 |  | 0 | 0 | 10 | 0 | 0 | 0 | 0.955 | 0.3725 | 0.2581 | 0.0166 | 99850 | 72 | 44 | 167 | 0.0741 | 0.0187 | 0.0136 |  | 0.0393 | 0.0061 | 0.0028 | 0.0031
2021-05-15 | B63930 | B | 5 | SM45CB | 104 | 39000 | 0.0698 | 0.313 | 0.178 | 0.2067 | 1578 | 1628 | 1563 | 2860 |  |  |  | 0 | 미정 | 미정 | 미정 | 미정 | 0 | 0 | 0 | 154 | 0 | 0 | 0.0698 | 0.0791 | 0.0015 | 0.0106 | 42 | 5300 | 1608 | 0.4346 | 0.4953 | 0.1385 | 0.0035 | [6 empty] | 1493 | 14 | 18 | 1 | 0.24 | 64 | 25 | 미정 |  | 2021-05-15 13:44 | 1607 |  | 21 | 0 | 11 | 0 | 0 | 0 | 0.454 | 0.649 | 0.1925 | 0.0085 | 99050 | 68 | 30 | 143 | 0.0026 | 0.0051 | 0.0073 | 0.0384 | 0.0326 | 0.0156 | 0.0156 | 0.012
2021-05-15 | A64472 | B | 22 | STB2 | 99 | 35700 | 0.1178 | 0.1874 | 0.1874 | 0.1828 | 1629 | 1629 | 1587 | 3009 | 56 |  |  | 0 | 미정 | 선택 | 미정 | 미정 | 0 | 0 | 0 | 0 | 0 | 0 | 0.1178 | 0.1662 | 0.0047 | 0.0038 | 57 | 5000 | 1553 | 0.8989 | 0.3106 | 0.2297 | 0.0381 | [6 empty] | 1456 | 25 | 25 | 3 | 0.24 | 59 | 27 | 미정 |  | 2021-05-15 14:29 | 1555 |  | 0 | 11 | 20 | 0 | 0 | 0 | 0.979 | 0.3657 | 0.2634 | 0.0237 | 101300 | 75 | 30 | 159 | 0.0679 | 0.0281 | 0.0205 | 0.0535 | 0.043 | 0.0136 | 0.0067 | 0.0054
2021-05-15 | B63931 | B | 35 | SM45CB | 104 | 37700 | 0.1465 | 0.1529 | 0.1529 | 0.1767 | 1584 | 1584 | 1544 | 2566 |  |  |  | 0 | 미정 | 미정 | 미정 | 미정 | 0 | 0 | 0 | 202 | 0 | 0 | 0.1465 | 0.1723 | 0.004 | 0.3917 | 39 | 6000 | 1615 | 0.4121 | 0.5326 | 0.1711 | 0.0052 | [6 empty] | 1493 | 14 | 18 | 1 | 0.21 | 62 | 21 | 미정 |  | 2021-05-15 14:45 | 1608 |  | 0 | 0 | 0 | 0 | 0 | 0 | 0.4512 | 0.6329 | 0.208 | 0.0168 |  | 68 | 30 | 140 | 0.0032 | 0.0056 | 0.0144 | 0.0576 | 0.0403 | 0.0138 | 0.013 | 0.0114
2021-05-15 | A64473 | B | 16 | STB2 | 98 | 36100 |  | 0.2602 | 0.2602 | 0.3859 | 1614 | 1614 | 1533 | 2973 | 49.6 |  |  | 0 | 선택 | 미정 | 미정 | 미정 | 0 | 0 | 0 | 0 | 0 | 0 |  |  |  |  | 40 | 5100 | 1565 | 0.9376 | 0.299 | 0.2523 | 0.0133 | [6 empty] | 1456 | 25 | 25 | 3 | 0.23 | 61 | 28 | 미정 |  | 2021-05-15 15:38 | 1559 |  | 0 | 0 | 0 | 0 | 0 | 0 | 0.9624 | 0.3733 | 0.2631 | 0.0103 | 96700 | 70 | 23 | 131 | 0.0613 | 0.0124 | 0.0093 |  | 0.0177 | 0.0023 | 0.0026 | 0.003
2021-05-15 | B63932 | B | 29 | SM45C | 104 | 37100 | 0.0885 | 0.0471 | 0.0471 | 0.159 | 1585 | 1585 | 1534 | 2596 |  |  |  | 0 | 미정 | 미정 | 미정 | 미정 | 0 | 0 | 0 | 300 | 0 | 0 | 0.0885 | 0.0888 | 0.0032 | 0.2468 | 40 | 6300 | 1603 | 0.4333 | 0.5572 | 0.1979 | 0.0075 | [6 empty] | 1493 | 15 | 17 | 1 | 0.25 | 51 | 21 | 미정 |  | 2021-05-15 15:46 | 1603 |  | 20 | 0 | 0 | 0 | 0 | 0 | 0.4534 | 0.6556 | 0.207 | 0.0088 |  | 67 | 25 | 134 | 0.0046 | 0.0073 | 0.0136 | 0.046 | 0.0438 | 0.0169 | 0.0146 | 0.0125
2021-05-15 | B63933 | B | 32 | SM45C | 104 | 37900 | 0.1134 | 0.1249 | 0.1249 | 0.1193 | 1560 | 1560 | 1562 | 2678 |  |  |  | 0 | 미정 | 미정 | 미정 | 미정 | 0 | 0 | 0 | 302 | 0 | 0 | 0.1134 | 0.1321 | 0.005 | 0.3279 | 32 | 4700 | 1609 | 0.4206 | 0.5774 | 0.1804 | 0.0057 | [6 empty] | 1493 | 15 | 16 | 1 | 0.21 | 111 | 19 | 미정 |  | 2021-05-15 16:36 | 1604 |  | 16 | 0 | 0 | 0 | 0 | 0 | 0.454 | 0.6692 | 0.2074 | 0.0147 | 95050 | 66 | 38 | 149 | 0.0044 | 0.0062 | 0.0133 | 0.0629 | 0.0396 | 0.0164 | 0.0146 | 0.0118
2021-05-15 | A64474 | B | 1 | STB2 | 95 | 36000 | 0.2833 | 0.3248 | 0.3248 | 0.4436 | 1610 | 1610 | 1538 | 3000 | 39 |  |  | 0 | 선택 | 미정 | 미정 | 미정 | 0 | 0 | 0 | 0 | 0 | 0 | 0.2367 | 0.167 | 0.0082 | 0.1489 | 40 | 4300 | 1561 | 0.8534 | 0.2977 | 0.2323 | 0.0151 | [6 empty] | 1456 | 25 | 25 | 3 | 0.27 | 59 | 26 | 미정 |  | 2021-05-15 16:47 | 1554 |  | 0 | 25 | 0 | 0 | 0 | 0 | 0.9513 | 0.3755 | 0.2589 | 0.0112 |  | 71 | 22 | 121 | 0.0467 | 0.0128 | 0.0094 | 0.0571 | 0.0201 | 0.0038 | 0.0038 | 0.0037
2021-05-15 | B63934 | B | 5 | SM45C | 104 | 36700 | 0.0745 | 0.0355 | 0.0355 | 0.0868 | 1621 | 1621 | 1562 | 2616 |  |  |  | 0 | 미정 | 미정 | 미정 | 미정 | 0 | 0 | 0 | 303 | 0 | 0 | 0.0745 | 0.0875 | 0.0024 | 0.0721 | 32 | 5000 | 1616 | 0.4099 | 0.5053 | 0.1665 | 0.0046 | [6 empty] | 1493 | 15 | 16 | 1 | 0.2 | 59 | 23 | 미정 |  | 2021-05-15 17:33 | 1612 |  | 11 | 0 | 0 | 0 | 0 | 0 | 0.4406 | 0.6606 | 0.2125 | 0.0062 | 94050 | 69 | 32 | 144 | 0.0043 | 0.0048 | 0.0135 | 0.0484 | 0.0644 | 0.0192 | 0.0175 | 0.0129
2021-05-15 | A64475 | B | 36 | STB2 | 93 | 33600 | 0.0754 | 0.1487 | 0.1487 | 0.2964 | 1668 | 1668 | 1591 | 2805 | 29.4 |  |  | 0 | 선택 | 미정 | 미정 | 미정 | 0 | 0 | 0 | 0 | 0 | 0 | 0.0754 | 0.0598 | 0.0034 | 0.4641 | 40 | 2900 | 1561 | 0.8965 | 0.2853 | 0.2193 | 0.0169 | [6 empty] | 1456 | 25 | 25 | 3 | 0.27 | 54 | 27 | 미정 |  | 2021-05-15 17:51 | 1554 |  | 0 | 29 | 20 | 0 | 0 | 0 | 0.96 | 0.3868 | 0.2757 | 0.013 | 100050 | 72 | 15 | 110 | 0.0365 | 0.0164 | 0.012 | 0.0402 | 0.01 | 0.0044 | 0.0039 | 0.0038
2021-05-15 | B63935 | B | 35 | SM45CR2 | 104 | 36500 | 0.0726 | 0.0917 | 0.0917 | 0.1267 | 1587 | 1587 | 1526 | 2692 |  |  |  | 0 | 미정 | 미정 | 미정 | 미정 | 0 | 0 | 0 | 304 | 0 | 0 | 0.0726 | 0.0547 | 0.0068 | 0.2616 | 37 | 6700 | 1628 | 0.3743 | 0.5747 | 0.2395 | 0.0099 | [6 empty] | 1494 | 15 | 16 | 1 | 0.21 | 70 | 28 | 미정 |  | 2021-05-15 18:36 | 1622 |  | 40 | 0 | 0 | 0 | 0 | 0 | 0.428 | 0.7527 | 0.2558 | 0.0372 |  | 72 | 24 | 137 | 0.004 | 0.0086 | 0.0311 | 0.0398 | 0.035 | 0.0116 | 0.0107 | 0.0213
2021-05-15 | A64476 | B | 22 | STB2 | 96 | 34900 | 0.2112 | 0.1666 | 0.1666 | 0.2947 | 1640 | 1640 | 1556 | 2990 | 42.6 |  |  | 0 | 선택 | 미정 | 미정 | 미정 | 0 | 0 | 0 | 0 | 0 | 0 | 0.2112 | 0.1788 | 0.0041 | 0.0352 | 40 | 3700 | 1554 | 0.8187 | 0.2966 | 0.2419 | 0.0213 | [6 empty] | 1456 | 25 | 25 | 3 | 0.27 | 55 | 26 | 미정 |  | 2021-05-15 18:48 | 1553 |  | 0 | 0 | 0 | 0 | 0 | 0 | 0.9507 | 0.3588 | 0.2624 | 0.0145 |  | 72 | 25 | 125 | 0.0514 | 0.0181 | 0.0121 | 0.0343 | 0.0146 | 0.006 | 0.0049 | 0.0049
2021-05-15 | B63936 | B | 29 | SM45CR2 | 104 | 36600 | 0.228 | 0.0694 | 0.0694 | 0.1842 | 1633 | 1633 | 1534 | 2671 |  |  |  | 0 | 미정 | 미정 | 미정 | 미정 | 0 | 0 | 0 | 307 | 0 | 0 | 0.228 | 0.1216 | 0.0048 | 0.0354 | 39 | 6300 | 1618 | 0.423 | 0.6199 | 0.2174 | 0.01 | [6 empty] | 1494 | 15 | 16 | 1 | 0.22 | 63 | 27 | 미정 |  | 2021-05-15 19:37 | 1618 |  | 38 | 0 | 0 | 0 | 0 | 0 | 0.436 | 0.7491 | 0.2339 | 0.0353 |  | 89 | 27 | 143 | 0.0059 | 0.0085 | 0.0307 | 0.0622 | 0.0408 | 0.0117 | 0.0105 | 0.0203
2021-05-15 | A64477 | B | 16 | STB2 | 98 | 35500 | 0.1585 | 0.1576 | 0.1576 | 0.2693 | 1614 | 1614 | 1533 | 2993 | 50.8 |  |  | 0 | 선택 | 미정 | 미정 | 미정 | 0 | 0 | 0 | 0 | 0 | 0 | 0.1585 | 0.1801 | 0.0044 | 0.1717 | 43 | 4700 | 1548 | 0.8452 | 0.2902 | 0.2299 | 0.0282 | [6 empty] | 1456 | 25 | 25 | 3 | 0.27 | 57 | 26 | 미정 |  | 2021-05-15 19:54 | 1548 |  | 0 | 27 | 8 | 0 | 0 | 0 | 0.9626 | 0.3584 | 0.2664 | 0.0195 |  | 71 | 20 | 121 | 0.0608 | 0.0225 | 0.016 | 0.0356 | 0.0184 | 0.008 | 0.0072 | 0.0064
2021-05-15 | B63937 | B | 32 | 34CRS4H | 104 | 37700 | 0.0509 | 0.1125 | 0.1125 | 0.113 | 1614 | 1614 | 1555 | 2659 |  |  |  | 0 | 미정 | 미정 | 미정 | 미정 | 0 | 0 | 0 | 303 | 0 | 0 | 0.0509 | 0.0618 | 0.0027 | 0.0591 | 46 | 9000 | 1671 | 0.2323 | 0.6018 | 0.2869 | 0.0094 | [6 empty] | 1500 | 16 | 21 | 1 | 0.16 | 87 | 34 | 미정 |  | 2021-05-15 20:55 | 1669 |  | 36 | 0 | 0 | 0 | 0 | 0 | 0.334 | 0.7631 | 0.2869 | 0.0262 | 93800 | 88 | 29 | 164 | 0.0047 | 0.007 | 0.0207 | 0.0335 | 0.0245 | 0.0137 | 0.0131 | 0.0246
2021-05-15 | A64478 | B | 1 | SEAH-BQ1 | 98 | 35300 | 0.0663 | 0.1611 | 0.1611 | 0.2608 | 1632 | 1632 | 1568 | 2950 | 54.2 |  |  | 0 | 선택 | 미정 | 미정 | 미정 | 0 | 0 | 0 | 0 | 0 | 0 | 0.0663 | 0.0974 | 0.0033 | 0.1712 | 40 | 4100 | 1563 | 0.8936 | 0.3227 | 0.2399 | 0.0296 | 0.159 | 47.715 | 33.98 | 5.62 | 8.49 | 1.404 | 1455 | 30 | 30 | 3 | 0.25 | 61 | 30 | 미정 |  | 2021-05-15 20:51 | 1563 |  | 0 | 0 | 29 | 0 | 0 | 0 | 0.9363 | 0.4084 | 0.3083 | 0.0173 | 103800 | 76 | 20 | 123 | 0.0644 | 0.0211 | 0.0275 | 0.0374 | 0.019 | 0.0077 | 0.0059 | 0.0058
2021-05-15 | B63938 | B | 5 | 34CRS4H | 104 | 37500 | 0.0897 | 0.1173 | 0.1173 | 0.143 | 1605 | 1605 | 1524 | 2602 |  |  |  | 0 | 미정 | 선택 | 미정 | 미정 | 0 | 0 | 0 | 303 | 0 | 0 | 0.0897 | 0.1244 | 0.0037 | 0.0406 | 45 | 7900 | 1612 | 0.2485 | 0.6274 | 0.2118 | 0.0065 | [6 empty] | 1500 | 16 | 16 | 1 | 0.16 | 62 | 17 | 미정 |  | 2021-05-15 21:54 | 1622 |  | 42 | 0 | 53 | 0 | 0 | 0 | 0.337 | 0.7679 | 0.2596 | 0.0247 | 99100 | 69 | 39 | 174 | 0.0045 | 0.0056 | 0.0216 | 0.0424 | 0.0272 | 0.0148 | 0.0149 | 0.0254
2021-05-15 | A64479 | B | 36 | SEAH-BQ1 | 92 | 32600 | 0.2435 | 0.1701 | 0.1701 | 0.2693 | 1608 | 1608 | 1531 | 2812 | 50.6 |  |  | 0 | 선택 | 미정 | 미정 | 미정 | 0 | 0 | 0 | 0 | 0 | 0 | 0.2435 | 0.1132 | 0.005 | 0.0026 | 47 | 5800 | 1566 | 0.8228 | 0.3368 | 0.2498 | 0.0228 | 0.116 | 48.826 | 31.23 | 6.68 | 7.309 | 1.563 | 1455 | 30 | 30 | 3 | 0.24 | 55 | 28 | 미정 |  | 2021-05-15 22:00 | 1566 |  | 0 | 29 | 0 | 0 | 0 | 0 | 0.96 | 0.4313 | 0.3155 | 0.032 | 97200 | 70 | 22 | 129 | 0.0635 | 0.0146 | 0.0284 | 0.0513 | 0.0231 | 0.0064 | 0.0055 | 0.0053
2021-05-15 | B63939 | B | 35 | 34CRS4H | 104 | 36600 | 0.12 | 0.0586 | 0.0586 | 0.1426 | 1625 | 1625 | 1534 | 2655 |  |  |  | 0 | 선택 | 미정 | 미정 | 미정 | 0 | 0 | 0 | 304 | 0 | 0 | 0.12 | 0.1051 | 0.0043 | 0.4174 | 41 | 7500 | 1633 | 0.2339 | 0.5768 | 0.2545 | 0.0058 | [6 empty] | 1500 | 16 | 16 | 1 | 0.16 | 63 | 16 | 미정 |  | 2021-05-15 22:49 | 1626 |  | 49 | 0 | 0 | 0 | 0 | 0 | 0.3356 | 0.7584 | 0.254 | 0.0236 | 100450 | 69 | 43 | 181 | 0.0045 | 0.0055 | 0.0206 | 0.0482 | 0.0266 | 0.0191 | 0.0148 | 0.0269
2021-05-15 | A64480 | B | 22 | SEAH-BQ1 | 100 | 36500 | 0.0543 | 0.1633 | 0.1633 | 0.2864 | 1596 | 1596 | 1539 | 2979 | 52.7 |  |  | 0 | 미정 | 미정 | 미정 | 미정 | 0 | 0 | 0 | 0 | 0 | 0 | 0.0543 | 0.0832 | 0.0017 | 0.0674 | 42 | 5600 | 1572 | 0.8581 | 0.3125 | 0.2904 | 0.0341 | 0.148 | 48.415 | 32.427 | 6.143 | 7.881 | 1.493 | 1455 | 30 | 30 | 3 | 0.24 | 67 | 34 | 미정 |  | 2021-05-15 22:59 | 1572 |  | 0 | 9 | 0 | 0 | 0 | 0 | 0.985 | 0.4235 | 0.3146 | 0.0284 | 100400 | 74 | 22 | 124 | 0.0651 | 0.0157 | 0.0251 | 0.0335 | 0.0219 | 0.0088 | 0.0048 | 0.0053
2021-05-15 | B63940 | B | 29 | 34CRS4H | 104 | 36700 | 0.0737 | 0.2219 | 0.1859 | 0.1843 | 1650 | 1640 | 1593 | 2797 |  |  |  | 0 | 미정 | 미정 | 미정 | 미정 | 0 | 0 | 0 | 251 | 0 | 0 | 0.0737 | 0.0645 | 0.0131 | 0.0361 | 43 | 5800 | 1637 | 0.2701 | 0.5364 | 0.2387 | 0.005 | [6 empty] | 1500 | 16 | 16 | 1 | 0.17 | 70 | 21 | 미정 |  | 2021-05-15 23:52 | 1630 |  | 0 | 24 | 0 | 0 | 0 | 0 | 0.328 | 0.7561 | 0.2665 | 0.0237 | 92800 | 0 | 51 | 188 | 0.0034 | 0.0054 | 0.0196 | 0.0312 | 0.03 | 0.0181 | 0.0159 | 0.0247
2021-05-15 | A64481 | B | 16 | SEAH-BQ1 | 100 | 35600 | 0.0694 | 0.1528 | 0.1528 | 0.2739 | 1618 | 1618 | 1550 | 2969 | 55.5 |  |  | 0 | 선택 | 미정 | 미정 | 미정 | 0 | 0 | 0 | 0 | 0 | 0 | 0.0694 | 0.1135 | 0.0024 | 0.0554 | 40 | 4600 | 1565 | 0.9159 | 0.3287 | 0.2982 | 0.0239 | 0.13 | 48.324 | 32.067 | 6.403 | 7.547 | 1.506 | 1455 | 30 | 30 | 3 | 0.23 | 53 | 29 | 미정 |  | 2021-05-15 23:57 | 1565 |  | 0 | 35 | 17 | 0 | 0 | 0 | 0.959 | 0.4314 | 0.3204 | 0.0255 | 0 | 72 | 23 | 129 | 0.0685 | 0.0157 | 0.023 | 0.0375 | 0.0192 | 0.0062 | 0.0039 | 0.0045
2021-05-15 | A64482 | B | 1 | SEAH-BQ1 | 100 | 36600 | 0.0727 | 0.2035 | 0.1669 | 0.2081 | 1576 | 1604 | 1543 | 2939 | 49 |  |  | 0 | 선택 | 미정 | 미정 | 미정 | 0 | 0 | 0 | 0 | 0 | 0 | 0.0727 | 0.0972 | 0.0021 | 0.1836 | 48 | 5900 | 1561 | 0.867 | 0.3154 | 0.2952 | 0.0289 | 0.155 | 48.394 | 31.943 | 6.698 | 7.225 | 1.515 | 1455 | 30 | 30 | 3 | 0.24 | 64 | 32 | 미정 |  | 2021-05-16 01:04 | 1561 |  | 0 | 9 | 0 | 0 | 0 | 0 | 0.954 | 0.4161 | 0.3173 | 0.0286 | 107000 | 79 | 20 | 131 | 0.0574 | 0.0161 | 0.026 | 0.0347 | 0.0187 | 0.0085 | 0.0042 | 0.0046
2021-05-15 | B63941 | B | 18 | 34CRS4H | 105 | 36800 | 0.1146 | 0.0874 | 0.0874 | 0.1507 | 1635 | 1635 | 1526 | 2580 |  |  |  | 0 | 미정 | 미정 | 미정 | 미정 | 0 | 0 | 0 | 252 | 0 | 0 | 0.1146 | 0.1063 | 0.0045 | 0.2655 | 50 | 9000 | 1644 | 0.258 | 0.5651 | 0.2242 | 0.0051 | [6 empty] | 1500 | 16 | 16 | 1 | 0.22 | 65 | 22 | 미정 |  | 2021-05-16 01:06 | 1625 |  | 14 | 0 | 0 | 0 | 0 | 0 | 0.3375 | 0.7641 | 0.2655 | 0.0242 | 100600 | 71 | 27 | 156 | 0.0042 | 0.005 | 0.0202 | 0.0862 | 0.0363 | 0.0221 | 0.0195 | 0.0252
2021-05-15 | A64483 | B | 36 | SEAH-BQ1 | 100 | 36200 | 0.0985 | 0.1652 | 0.1652 | 0.2446 | 1587 | 1587 | 1537 | 2963 | 68.9 |  |  | 0 | 미정 | 선택 | 미정 | 미정 | 0 | 0 | 0 | 0 | 0 | 0 | 0.0985 | 0.0971 | 0.0027 | 0.2151 | 47 | 6300 | 1560 | 0.837 | 0.3474 | 0.3041 | 0.0255 | 0.163 | 48.66 | 33.576 | 5.573 | 8.731 | 1.449 | 1455 | 30 | 30 | 3 | 0.29 | 70 | 35 | 미정 |  | 2021-05-16 02:00 | 1560 |  | 0 | 33 | 0 | 0 | 0 | 0 | 0.965 | 0.4291 | 0.3288 | 0.0288 | 103350 | 75 | 31 | 152 | 0.081 | 0.0179 | 0.0257 | 0.0323 | 0.0282 | 0.0052 | 0.0033 | 0.0041
2021-05-15 | B63942 | B | 32 | 34CRS4H | 104 | 37800 | 0.091 | 0.0578 | 0.0578 | 0.0945 | 1626 | 1626 | 1544 | 2714 |  |  |  | 0 | 미정 | 미정 | 미정 | 미정 | 0 | 0 | 0 | 254 | 0 | 0 | 0.091 | 0.0766 | 0.0025 | 0.1819 | 44 | 7600 | 1655 | 0.2587 | 0.5291 | 0.2092 | 0.0056 | [6 empty] | 1500 | 16 | 16 | 1 | 0.26 | 74 | 39 | 미정 |  | 2021-05-16 02:05 | 1644 |  | 36 | 0 | 24 | 0 | 0 | 0 | 0.336 | 0.7583 | 0.2528 | 0.0229 | 96900 | 82 | 30 | 158 | 0.0043 | 0.0051 | 0.0197 | 0.0447 | 0.0372 | 0.026 | 0.0224 | 0.0272
2021-05-15 | A64484 | B | 22 | SEAH-BQ1 | 100 | 38400 | 0.0465 | 0.2439 | 0.2862 | 0.2837 | 1563 | 1574 | 1531 | 3031 | 69 |  |  | 0 | 해제 | 선택 | 미정 | 미정 | 0 | 0 | 0 | 0 | 0 | 0 | 0.0465 | 0.0585 | 0.0025 | 0.196 | 47 | 6500 | 1558 | 0.8799 | 0.3537 | 0.2998 | 0.0354 | 0.155 | 48.503 | 32.629 | 6.337 | 7.653 | 1.486 | 1455 | 30 | 30 | 3 | 0.27 | 69 | 34 | 미정 |  | 2021-05-16 02:59 | 1558 |  | 0 | 14 | 0 | 0 | 0 | 0 | 0.96 | 0.417 | 0.3122 | 0.0273 | 105300 | 84 | 28 | 154 | 0.0807 | 0.0191 | 0.0251 | 0.0171 | 0.0271 | 0.0062 | 0.0036 | 0.0049
2021-05-15 | B63943 | B | 5 | AE4119M | 103 | 38200 | 0.0578 | 0.0567 | 0.0415 | 0.0969 | 1582 | 1593 | 1559 | 2649 | 8.8 |  |  | 0 | 미정 | 미정 | 미정 | 미정 | 0 | 0 | 0 | 54 | 0 | 0 | 0.0578 | 0.0766 | 0.0025 | 0.002 | 48 | 9200 | 1658 | 0.156 | 0.3896 | 0.1714 | 0.0252 | [6 empty] | 1510 | 15 | 15 | 1 | 0.25 | 76 | 25 | 미정 |  | 2021-05-16 03:07 | 1646 |  | 15 | 0 | 0 | 0 | 0 | 0 | 0.208 | 0.5588 | 0.2407 | 0.0233 | 103650 | 82 | 52 | 202 | 0.0125 | 0.0179 | 0.0297 | 0.0195 | 0.022 | 0.0111 | 0.006 | 0.0053
2021-05-15 | A64485 | B | 16 | SEAH-BQ1 | 98 | 35500 | 0.0607 | 0.1188 | 0.1188 | 0.2389 | 1622 | 1622 | 1568 | 2920 | 41.2 |  |  | 0 | 미정 | 선택 | 미정 | 미정 | 0 | 0 | 0 | 0 | 0 | 0 | 0.0607 | 0.0918 | 0.0028 | 0.1785 | 46 | 4900 | 1565 | 0.8331 | 0.3536 | 0.3055 | 0.019 | 0.163 | 46.942 | 34.621 | 5.401 | 8.691 | 1.355 | 1455 | 30 | 31 | 3 | 0.26 | 67 | 32 | 미정 |  | 2021-05-16 03:55 | 1565 |  | 0 | 0 | 0 | 0 | 0 | 0 | 0.956 | 0.4159 | 0.3184 | 0.0259 | 98750 | 90 | 43 | 185 | 0.0497 | 0.0162 | 0.0274 | 0.024 | 0.0099 | 0.0035 | 0.0038 | 0.0044
2021-05-15 | B63944 | B | 35 | AE4119M | 103 | 37700 | 0.0809 | 0.055 | 0.055 | 0.0716 | 1604 | 1604 | 1546 | 2605 | 8.6 |  |  | 0 | 미정 | 미정 | 미정 | 미정 | 0 | 0 | 0 | 51 | 0 | 0 | 0.0809 | 0.0874 | 0.0047 | 0.5335 | 46 | 8600 | 1658 | 0.1544 | 0.4837 | 0.1932 | 0.0133 | [6 empty] | 1510 | 15 | 20 | 1 | 0.25 | 61 | 21 | 미정 |  | 2021-05-16 04:11 | 1642 |  | 13 | 0 | 0 | 0 | 0 | 0 | 0.209 | 0.5596 | 0.2437 | 0.0249 | 96650 | 78 | 44 | 188 | 0.0131 | 0.0127 | 0.0255 | 0.0172 | 0.0203 | 0.0066 | 0.0052 | 0.0052
2021-05-15 | A64486 | B | 1 | P-STB2 | 98 | 36700 | 0.284 | 0.1789 | 0.203 | 0.2665 | 1585 | 1595 | 1550 | 3030 | 50.8 |  |  | 0 | 미정 | 미정 | 미정 | 미정 | 0 | 0 | 0 | 0 | 0 | 0 | 0.284 | 0.0906 | 0.0029 | 0.525 | 53 | 7800 | 1605 | 0.8659 | 0.3075 | 0.2515 | 0.02 | 0.201 | 51.976 | 30.477 | 5.998 | 8.665 | 1.705 | 1456 | 25 | 25 | 3 | 0.25 | 89 | 39 | 미정 |  | 2021-05-16 05:11 | 1585 |  | 0 | 0 | 21 | 0 | 0 | 0 | 0.942 | 0.3622 | 0.2548 | 0.0114 | 101200 | 95 | 45 | 207 | 0.061 | 0.015 | 0.0098 | 0.0488 | 0.0418 | 0.0046 | 0.0038 | 0.0036
2021-05-15 | B63945 | B | 29 | 18CRNIMO7-6HD | 104 | 40000 | 0.0635 | 0.0348 | 0.0404 | 0.0739 | 1581 | 1567 | 1538 | 2738 | 12.7 |  |  | 0 | 미정 | 미정 | 미정 | 미정 | 0 | 0 | 0 | 52 | 0 | 0 | 0.0635 | 0.0647 | 0.0025 | 0.0022 | 60 | 11300 | 1659 | 0.149 | 0.4133 | 0.2423 | 0.0248 | [6 empty] | 1507 | 25 | 25 | 1 | 0.18 | 78 | 34 | 미정 |  | 2021-05-16 05:34 | 1668 |  | 20 | 0 | 0 | 0 | 0 | 0 | 0.174 | 0.5218 | 0.2529 | 0.0287 | 99850 | 88 | 31 | 182 | 0.0186 | 0.0258 | 0.0297 | 0.018 | 0.014 | 0.0115 | 0.0052 | 0.0064
2021-05-15 | A64487 | B | 36 | 18CRNIMO7-6HD | 98 | 38500 | 0.039 | 0.0925 | 0.1036 | 0.0809 | 1575 | 1645 | 1586 | 2990 | 20.6 |  |  | 0 | 미정 | 미정 | 미정 | 미정 | 0 | 0 | 0 | 0 | 0 | 0 | 0.039 | 0.0576 | 0.0023 | 0.1919 | 52 | 7500 | 1666 | 0.1424 | 0.4287 | 0.1857 | 0.0164 | [6 empty] | 1507 | 25 | 25 | 1 | 0.18 | 66 | 26 | 미정 |  | 2021-05-16 06:22 | 1652 |  | 11 | 0 | 32 | 0 | 0 | 0 | 0.177 | 0.5403 | 0.2574 | 0.0346 | 91700 | 66 | 41 | 202 | 0.0307 | 0.019 | 0.0312 | 0.0337 | 0.0174 | 0.0064 | 0.0059 | 0.0077
2021-05-16 | B63946 | B | 18 | 18CRNIMO7-6HD | 104 | 39600 | 0.0541 | 0.0476 | 0.0476 | 0.0802 | 1622 | 1622 | 1553 | 2573 | 5.3 |  |  | 0 | 미정 | 미정 | 미정 | 미정 | 0 | 0 | 0 | 52 | 0 | 0 | 0.0541 | 0.0849 | 0.0038 | 0.1873 | 55 | 10500 | 1663 | 0.1267 | 0.3458 | 0.1952 | 0.0123 | [6 empty] | 1507 | 25 | 25 | 1 | 0.23 | 74 | 29 | 미정 |  | 2021-05-16 07:16 | 1667 |  | 50 | 0 | 0 | 0 | 0 | 0 | 0.1794 | 0.5282 | 0.2573 | 0.0202 | 100100 | 71 | 32 | 195 | 0.0079 | 0.0138 | 0.0328 | 0.0247 | 0.0274 | 0.0114 | 0.0081 | 0.0066
2021-05-16 | A64488 | B | 5 | P-STB2 | 98 | 36500 | 0.0562 | 0.1428 | 0.1428 | 0.2506 | 1664 | 1664 | 1619 | 3056 | 80.8 |  |  | 0 | 미정 | 선택 | 미정 | 미정 | 0 | 0 | 0 | 0 | 0 | 0 | 0.0562 | 0.1339 | 0.0043 | 0.1379 | 42 | 3300 | 1550 | 0.8887 | 0.2432 | 0.2425 | 0.0231 | 0.171 | 50.329 | 31.639 | 5.876 | 8.565 | 1.59 | 1456 | 25 | 25 | 3 | 0.25 | 67 | 37 | 미정 |  | 2021-05-16 07:05 | 1550 |  | 0 | 0 | 19 | 0 | 0 | 0 | 0.956 | 0.361 | 0.2535 | 0.0152 | 104400 | 75 | 12 | 113 | 0.0931 | 0.0163 | 0.0137 | 0.0399 | 0.0375 | 0.0043 | 0.0031 | 0.0034
2021-05-16 | A64489 | B | 22 | P-STB2 | 98 | 35800 | 0.0425 | 0.2025 | 0.2025 | 0.2525 | 1597 | 1597 | 1533 | 3042 | 50.9 |  |  | 0 | 미정 | 미정 | 미정 | 미정 | 0 | 0 | 0 | 0 | 0 | 0 | 0.0425 | 0.0637 | 0.0033 | 0.2706 | 40 | 5000 | 1551 | 0.8497 | 0.2327 | 0.1922 | 0.0268 | 0.221 | 52.776 | 29.242 | 6.399 | 8.247 | 1.804 | 1456 | 25 | 25 | 3 | 0.28 | 56 | 20 | 미정 |  | 2021-05-16 08:01 | 1551 |  | 0 | 0 | 8 | 0 | 0 | 0 | 0.946 | 0.3626 | 0.2602 | 0.014 | 96450 | 71 | 33 | 142 | 0.0648 | 0.0152 | 0.0117 | 0.0465 | 0.0288 | 0.0072 | 0.0033 | 0.0035
2021-05-16 | B63947 | B | 16 | 18CRNIMO7-6HD | 104 | 42400 | 0.0593 |  | 0.0428 | 0.1264 |  | 1656 | 1549 | 2520 | 18.4 |  |  | 0 | 미정 | 미정 | 미정 | 미정 | 0 | 0 | 0 | 51 | 0 | 0 | 0.0593 | 0.063 | 0.0079 | 0.3588 | 48 | 9100 | 1673 | 0.1393 | 0.4106 | 0.182 | 0.0174 | [6 empty] | 1507 | 25 | 26 | 1 | 0.21 | 77 | 29 | 미정 |  | 2021-05-16 08:30 | 1665 |  | 50 | 0 | 0 | 0 | 0 | 0 | 0.186 | 0.5276 | 0.2551 | 0.0326 | 96500 | 68 | 29 | 174 | 0.0284 | 0.0182 | 0.0314 | 0.0227 | 0.0164 | 0.0058 | 0.005 | 0.0066
2021-05-16 | A64490 | B | 35 | P-STB2 | 98 | 35700 |  | 0.1672 | 0.1672 | 0.302 | 1646 | 1646 | 1556 | 2973 | 48 |  |  | 0 | 미정 | 선택 | 미정 | 미정 | 0 | 0 | 0 | 0 | 0 | 0 |  |  |  |  | 40 | 4200 | 1551 | 0.8517 | 0.2206 | 0.2301 | 0.0174 | 0.17 | 52.981 | 28.231 | 6.659 | 7.956 | 1.876 | 1456 | 25 | 25 | 3 | 0.26 | 55 | 18 | 미정 |  | 2021-05-16 08:57 | 1550 |  | 0 | 0 | 17 | 0 | 0 | 0 | 0.948 | 0.3641 | 0.2532 | 0.0121 | 98650 | 71 | 31 | 145 | 0.0601 | 0.013 | 0.01 |  | 0.0267 | 0.0036 | 0.0024 | 0.0027
2021-05-16 | B63948 | B | 29 | 18CRNIMO7-6HD | 104 | 40600 | 0.0801 | 0.0328 | 0.0404 | 0.0584 | 1567 | 1579 | 1554 | 2769 | 9.5 |  |  | 0 | 미정 | 미정 | 미정 | 미정 | 0 | 0 | 0 | 54 | 0 | 0 | 0.0801 | 0.0692 | 0.0086 | 0.1878 | 47 | 9100 | 1661 | 0.1278 | 0.3459 | 0.1805 | 0.0189 | [6 empty] | 1507 | 25 | 25 | 1 | 0.2 | 72 | 30 | 미정 |  | 2021-05-16 09:42 | 1655 |  | 60 | 0 | 31 | 0 | 0 | 0 | 0.1757 | 0.544 | 0.2592 | 0.0289 | 102050 | 72 | 24 | 154 | 0.0136 | 0.0198 | 0.0327 | 0.017 | 0.0135 | 0.0078 | 0.0059 | 0.0066
2021-05-16 | A64491 | B | 1 | P-STB2 | 101 | 36400 | 0.1127 | 0.1771 | 0.2271 | 0.2956 | 1571 | 1605 | 1542 | 3199 | 59.6 |  |  | 0 | 미정 | 선택 | 미정 | 미정 | 0 | 0 | 0 | 0 | 0 | 0 | 0.1127 | 0.1963 | 0.005 | 0.185 | 44 | 5000 | 1559 | 0.8574 | 0.3077 | 0.2262 | 0.0192 | 0.191 | 53.334 | 26.281 | 7.476 | 7.134 | 2.029 | 1456 | 25 | 25 | 3 | 0.23 | 61 | 24 | 미정 |  | 2021-05-16 10:01 | 1554 |  | 0 | 109 | 15 | 0 | 0 | 0 | 0.9833 | 0.3646 | 0.2557 | 0.0103 | 101600 | 74 | 27 | 141 | 0.072 | 0.0121 | 0.0095 | 0.0573 | 0.048 | 0.0044 | 0.0024 | 0.0032
2021-05-16 | B63949 | B | 36 | 18CRNIMO7-6HD | 104 | 40500 | 0.0492 | 0.0279 | 0.0437 | 0.0645 | 1588 | 1596 | 1538 | 2612 | 10.2 |  |  | 0 | 미정 | 미정 | 미정 | 미정 | 0 | 0 | 0 | 50 | 0 | 0 | 0.0492 | 0.0803 | 0.0104 | 0.1109 | 46 | 9200 | 1658 | 0.1267 | 0.3068 | 0.1914 | 0.0171 | [6 empty] | 1507 | 25 | 25 | 1 | 0.19 | 64 | 30 | 미정 |  | 2021-05-16 10:54 | 1646 |  | 130 | 0 | 18 | 0 | 0 | 0 | 0.173 | 0.5212 | 0.2571 | 0.0324 | 97950 | 70 | 19 | 139 | 0.0157 | 0.0195 | 0.0337 | 0.0178 | 0.0119 | 0.0052 | 0.0045 | 0.0068
2021-05-16 | A64492 | B | 5 | P-STB2 | 100 | 36400 | 0.1108 | 0.1814 | 0.1814 | 0.2523 | 1631 | 1631 | 1560 | 3192 | 48.3 |  |  | 0 | 선택 | 미정 | 미정 | 미정 | 0 | 0 | 0 | 0 | 0 | 0 | 0.1108 | 0.1511 | 0.0036 | 0.3986 | 40 | 3800 | 1553 | 0.8925 | 0.2127 | 0.2365 | 0.0207 | 0.166 | 52.072 | 28.386 | 7.278 | 7.154 | 1.834 | 1456 | 25 | 25 | 3 | 0.25 | 55 | 21 | 미정 |  | 2021-05-16 11:08 | 1553 |  | 0 | 26 | 9 | 0 | 0 | 0 | 0.973 | 0.3559 | 0.2643 | 0.0138 | 100250 | 73 | 30 | 138 | 0.0599 | 0.0151 | 0.0122 | 0.0577 | 0.02 | 0.006 | 0.0041 | 0.0042
2021-05-16 | B63950 | B | 18 | 18CRNIMO7-6HD | 102 | 39300 | 0.0753 | 1.4313 | 0.0442 | 0.08 | 1614 | 1607 | 1572 | 2721 | 17.2 |  |  | 0 | 미정 | 미정 | 미정 | 미정 | 0 | 0 | 0 | 57 | 0 | 0 | 0.0753 | 0.0811 | 0.0071 | 0.155 | 45 | 8200 | 1657 | 0.1353 | 0.3752 | 0.1912 | 0.0219 | [6 empty] | 1507 | 25 | 26 | 1 | 0.25 | 76 | 30 | 미정 |  | 2021-05-16 11:51 | 1654 |  | 41 | 0 | 0 | 0 | 0 | 0 | 0.1831 | 0.5573 | 0.2626 | 0.0344 | 99100 | 71 | 20 | 141 | 0.0258 | 0.0208 | 0.0333 | 0.0213 | 0.0112 | 0.0075 | 0.006 | 0.0069
2021-05-16 | A64493 | B | 22 | P-STB2 | 100 | 34800 | 0.0809 | 0.1721 | 0.1721 | 0.3417 | 1591 | 1591 | 1531 | 3011 | 64.9 |  |  | 0 | 선택 | 미정 | 미정 | 미정 | 0 | 0 | 0 | 0 | 0 | 0 | 0.0809 | 0.149 | 0.0045 | 0.2241 | 40 | 5100 | 1553 | 0.8644 | 0.2391 | 0.2383 | 0.0274 | 0.135 | 53.625 | 27.552 | 6.673 | 8.036 | 1.946 | 1456 | 25 | 25 | 3 | 0.26 | 58 | 19 | 미정 |  | 2021-05-16 12:12 | 1553 |  | 0 | 0 | 0 | 0 | 0 | 0 | 0.9576 | 0.3593 | 0.263 | 0.0163 | 105800 | 77 | 31 | 139 | 0.075 | 0.0191 | 0.0133 | 0.0502 | 0.0303 | 0.0053 | 0.0037 | 0.0041
2021-05-16 | B63951 | B | 16 | 18CRNIMO7-6HD | 101 | 39000 | 0.0552 | 0.026 | 0.0431 | 0.0707 | 1663 | 1573 | 1547 | 2759 | 10.8 |  |  | 0 | 미정 | 미정 | 미정 | 미정 | 0 | 0 | 0 | 50 | 0 | 0 | 0.0552 | 0.0832 | 0.0033 | 0.3083 | 50 | 9100 | 1651 | 0.1224 | 0.3734 | 0.1915 | 0.0177 | [6 empty] | 1507 | 25 | 26 | 1 | 0.23 | 66 | 36 | 미정 |  | 2021-05-16 13:00 | 1647 |  | 26 | 0 | 0 | 0 | 0 | 0 | 0.179 | 0.5524 | 0.2561 | 0.0334 |  | 89 | 16 | 137 | 0.0157 | 0.0209 | 0.0306 | 0.0195 | 0.0224 | 0.0069 | 0.0065 | 0.0074
2021-05-16 | A64494 | B | 35 | P-STB2 | 100 | 35600 | 0.1506 | 0.1537 | 0.1537 | 0.2924 | 1611 | 1611 | 1547 | 3023 | 47.3 |  |  | 0 | 선택 | 미정 | 미정 | 미정 | 0 | 0 | 0 | 0 | 0 | 0 | 0.1506 | 0.1805 | 0.0042 | 0.0307 | 40 | 4600 | 1548 | 0.8225 | 0.2456 | 0.2349 | 0.0241 | 0.129 | 53.279 | 27.106 | 6.882 | 7.741 | 1.965 | 1456 | 25 | 25 | 3 | 0.23 | 62 | 20 | 미정 |  | 2021-05-16 13:15 | 1548 |  | 0 | 34 | 0 | 0 | 0 | 0 | 0.949 | 0.3727 | 0.261 | 0.013 | 101650 | 73 | 36 | 148 | 0.0579 | 0.0149 | 0.0119 | 0.0645 | 0.0208 | 0.0055 | 0.0033 | 0.004
2021-05-16 | B63952 | B | 29 | SFMN438VM2 | 101 | 38400 | 0.0656 | 0.0329 | 0.0449 | 0.0786 | 1632 | 1594 | 1548 | 2628 |  |  |  | 0 | 선택 | 미정 | 미정 | 미정 | 0 | 0 | 0 | 306 | 0 | 0 | 0.0656 | 0.0786 | 0.0033 | 0.1665 | 49 | 8900 | 1661 | 0.2816 | 1.0539 | 0.4652 | 0.0156 | [6 empty] | 1491 | 18 | 21 | 1 | 0.28 | 85 | 39 | 미정 |  | 2021-05-16 14:01 | 1667 |  | 80 | 0 | 54 | 0 | 0 | 0 | 0.388 | 1.3746 | 0.5735 | 0.0233 | 107500 | 94 | 36 | 182 | 0.0051 | 0.0177 | 0.0187 | 0.0318 | 0.0092 | 0.0066 | 0.0062 | 0.0256
2021-05-16 | A64495 | B | 1 | P-STB2 | 101 | 35900 | 0.2011 | 0.2197 | 0.2197 | 0.3629 | 1601 | 1601 | 1535 | 3018 | 60.7 |  |  | 0 | 선택 | 미정 | 미정 | 미정 | 0 | 0 | 0 | 0 | 0 | 0 | 0.2011 | 0.2325 | 0.0054 | 0.4667 | 41 | 5200 | 1555 | 0.8384 | 0.2962 | 0.2364 | 0.0416 | 0.11 | 52.111 | 28.397 | 6.795 | 7.669 | 1.835 | 1456 | 25 | 25 | 3 | 0.27 | 64 | 25 | 미정 |  | 2021-05-16 14:15 | 1559 |  | 0 | 0 | 0 | 0 | 0 | 0 | 0.954 | 0.3589 | 0.2767 | 0.0214 | 98950 | 72 | 34 | 150 | 0.0755 | 0.024 | 0.0182 | 0.0574 | 0.034 | 0.0121 | 0.0059 | 0.0054
2021-05-16 | B63953 | B | 36 | SFMN438VM2 | 101 | 38300 | 0.0845 | 0.071 | 0.071 | 0.0826 | 1567 | 1567 | 1556 | 2533 |  |  |  | 0 | 미정 | 미정 | 미정 | 미정 | 0 | 0 | 0 | 602 | 0 | 0 | 0.0845 | 0.1242 | 0.0062 | 0.2534 | 42 | 7400 | 1643 | 0.3232 | 1.1801 | 0.5043 | 0.0098 | [6 empty] | 1491 | 18 | 20 | 1 | 0.25 | 68 | 23 | 미정 |  | 2021-05-16 14:54 | 1641 |  | 72 | 0 | 22 | 0 | 0 | 0 | 0.3881 | 1.3832 | 0.5676 | 0.0239 | 99050 | 70 | 50 | 199 | 0.0069 | 0.0118 | 0.0207 | 0.027 | 0.0166 | 0.0075 | 0.0076 | 0.0262
2021-05-16 | A64496 | B | 5 | P-STB2 | 101 | 36200 | 0.1268 | 0.132 | 0.132 | 0.251 | 1595 | 1595 | 1533 | 2982 | 53.9 |  |  | 0 | 선택 | 미정 | 미정 | 미정 | 0 | 0 | 0 | 0 | 0 | 0 | 0.1268 | 0.1501 | 0.0031 | 0.265 | 40 | 5400 | 1560 | 0.8664 | 0.3063 | 0.2461 | 0.0242 | 0.156 | 51.502 | 27.711 | 6.583 | 7.823 | 1.858 | 1456 | 25 | 25 | 3 | 0.23 | 66 | 31 | 미정 |  | 2021-05-16 15:31 | 1560 |  | 0 | 31 | 0 | 0 | 0 | 0 | 0.9538 | 0.3683 | 0.2676 | 0.0142 | 97150 | 70 | 23 | 124 | 0.0689 | 0.0161 | 0.0122 | 0.0567 | 0.0315 | 0.0058 | 0.0038 | 0.0041
2021-05-16 | B63954 | B | 18 | SFMN438VM2 | 100 | 38000 | 0.0821 | 0.2101 | 0.2101 | 0.1958 | 1582 | 1582 | 1535 | 2435 |  |  |  | 0 | 미정 | 미정 | 미정 | 미정 | 0 | 0 | 0 | 302 | 0 | 0 | 0.0821 | 0.0701 | 0.0036 | 0.2267 | 46 | 8300 | 1638 | 0.313 | 1.2959 | 0.5436 | 0.009 | [6 empty] | 1491 | 18 | 19 | 1 | 0.23 | 69 | 27 | 미정 |  | 2021-05-16 16:20 | 1645 |  | 70 | 0 | 11 | 0 | 0 | 0 | 0.383 | 1.3667 | 0.5722 | 0.0225 |  | 69 | 24 | 153 | 0.0055 | 0.0112 | 0.0195 | 0.0298 | 0.0181 | 0.0085 | 0.0084 | 0.0269
2021-05-16 | A64497 | B | 22 | STB2 | 98 | 36400 | 0.0663 | 0.1839 | 0.1839 | 0.2374 | 1620 | 1620 | 1552 | 3039 | 51.5 |  |  | 0 | 선택 | 미정 | 미정 | 미정 | 0 | 0 | 0 | 0 | 0 | 0 | 0.0663 | 0.0937 | 0.0026 | 0.1384 | 42 | 4600 | 1564 | 0.8738 | 0.2961 | 0.2416 | 0.0213 | [6 empty] | 1456 | 25 | 25 | 3 | 0.23 | 62 | 32 | 미정 |  | 2021-05-16 16:39 | 1564 |  | 0 | 31 | 0 | 0 | 0 | 0 | 0.9582 | 0.3417 | 0.2664 | 0.0154 | 99600 | 73 | 17 | 113 | 0.0643 | 0.0179 | 0.0131 | 0.0491 | 0.0232 | 0.0053 | 0.0043 | 0.0045
2021-05-16 | B63955 | B | 16 | SFMN438VM2 | 101 | 37000 | 0.1069 | 0.1218 | 0.1218 | 0.1259 | 1626 | 1626 | 1562 | 2320 |  |  |  | 0 | 미정 | 미정 | 미정 | 미정 | 0 | 0 | 0 | 306 | 0 | 0 | 0.1069 | 0.1266 | 0.0042 | 0.4347 | 41 | 6600 | 1647 | 0.3502 | 1.3571 | 0.555 | 0.008 | [6 empty] | 1491 | 18 | 19 | 1 | 0.19 | 73 | 35 | 미정 |  | 2021-05-16 17:14 | 1644 |  | 55 | 0 | 9 | 0 | 0 | 0 | 0.3868 | 1.3993 | 0.5725 | 0.0228 |  | 67 | 38 | 167 | 0.0046 | 0.0088 | 0.0191 | 0.0335 | 0.0327 | 0.0243 | 0.0239 | 0.0326
2021-05-16 | A64498 | B | 35 | STB2 | 98 | 35900 | 0.0651 | 0.2056 | 0.2056 | 0.2818 | 1644 | 1644 | 1571 | 2980 | 42.1 |  |  | 0 | 선택 | 미정 | 미정 | 미정 | 0 | 0 | 0 | 0 | 0 | 0 | 0.0651 | 0.0667 | 0.0027 | 0.1202 | 42 | 3900 | 1552 | 0.8257 | 0.2564 | 0.2445 | 0.0191 | [6 empty] | 1456 | 25 | 25 | 3 | 0.27 | 68 | 33 | 미정 |  | 2021-05-16 17:39 | 1552 |  | 0 | 0 | 0 | 0 | 0 | 0 | 0.948 | 0.3615 | 0.2729 | 0.0134 |  | 73 | 22 | 121 | 0.0511 | 0.0146 | 0.0111 | 0.0415 | 0.0195 | 0.0048 | 0.0041 | 0.0049
2021-05-16 | B63956 | B | 29 | SFMN438VM2 | 102 | 36600 | 0.1002 | 0.0953 | 0.0953 | 0.1053 | 1584 | 1584 | 1562 | 2329 |  |  |  | 0 | 미정 | 미정 | 미정 | 미정 | 0 | 0 | 0 | 300 | 0 | 0 | 0.1002 | 0.1325 | 0.0033 | 0.4678 | 42 | 7100 | 1646 | 0.3554 | 1.3137 | 0.5563 | 0.0064 | [6 empty] | 1491 | 18 | 19 | 1 | 0.27 | 74 | 37 | 미정 |  | 2021-05-16 18:15 | 1644 |  | 55 | 0 | 0 | 0 | 0 | 0 | 0.385 | 1.3978 | 0.5767 | 0.0227 |  | 69 | 31 | 159 | 0.0037 | 0.0075 | 0.0195 | 0.0306 | 0.0333 | 0.0245 | 0.0245 | 0.0341
2021-05-16 | A64499 | B | 1 | STB2 | 91 | 33600 | 0.0419 | 0.0996 | 0.0996 | 0.3291 | 1632 | 1632 | 1548 | 2748 | 38 |  |  | 0 | 미정 | 미정 | 미정 | 미정 | 0 | 0 | 0 | 0 | 0 | 0 | 0.0419 | 0.0708 | 0.0024 | 0.0091 | 40 | 4200 | 1560 | 0.8975 | 0.2927 | 0.2456 | 0.0202 | [6 empty] | 1456 | 25 | 25 | 3 | 0.27 | 66 | 31 | 미정 |  | 2021-05-16 18:38 | 1553 |  | 0 | 23 | 0 | 0 | 0 | 0 | 0.9468 | 0.3653 | 0.2665 | 0.0148 | 97700 | 71 | 24 | 125 | 0.0479 | 0.0167 | 0.0126 | 0.0391 | 0.0193 | 0.0043 | 0.0037 | 0.0042
2021-05-16 | B63957 | B | 36 | SFMN438VM2 | 102 | 37600 | 0.0991 | 0.1843 | 0.1843 | 0.1617 | 1573 | 1573 | 1549 | 2389 |  |  |  | 0 | 미정 | 미정 | 미정 | 미정 | 0 | 0 | 0 | 303 | 0 | 0 | 0.0991 | 0.1336 | 0.0041 | 0.1492 | 44 | 7900 | 1639 | 0.332 | 1.29 | 0.5466 | 0.0057 | [6 empty] | 1491 | 18 | 19 | 1 | 0.19 | 60 | 24 | 미정 |  | 2021-05-16 19:14 | 1636 |  | 73 | 0 | 0 | 0 | 0 | 0 | 0.3845 | 1.4012 | 0.5763 | 0.0231 | 100050 | 70 | 33 | 163 | 0.0036 | 0.007 | 0.0189 | 0.0336 | 0.0386 | 0.0307 | 0.0302 | 0.035
2021-05-16 | A64500 | B | 5 | STB2 | 100 | 36300 | 0.0593 | 0.1763 | 0.1763 | 0.2441 | 1626 | 1626 | 1556 | 2983 | 44.1 |  |  | 0 | 선택 | 미정 | 미정 | 미정 | 0 | 0 | 0 | 0 | 0 | 0 | 0.0593 | 0.1076 | 0.0043 | 0.1464 | 42 | 4600 | 1563 | 0.9577 | 0.2994 | 0.2283 | 0.0138 | [6 empty] | 1456 | 25 | 25 | 3 | 0.28 | 71 | 40 | 미정 |  | 2021-05-16 19:36 | 1563 |  | 0 | 0 | 16 | 0 | 0 | 0 | 0.9839 | 0.3576 | 0.2628 | 0.011 | 101150 | 73 | 25 | 131 | 0.0541 | 0.0121 | 0.0098 | 0.0441 | 0.0194 | 0.0041 | 0.0036 | 0.0037
2021-05-16 | B63958 | B | 18 | SFMN438VM2 | 102 | 37600 | 0.0916 | 0.0935 | 0.0935 | 0.0874 | 1579 | 1579 | 1534 | 2318 |  |  |  | 0 | 미정 | 미정 | 미정 | 미정 | 0 | 0 | 0 | 301 | 0 | 0 | 0.0916 | 0.1402 | 0.0044 | 0.2985 | 43 | 8100 | 1642 | 0.3198 | 1.2906 | 0.5342 | 0.0059 | [6 empty] | 1491 | 18 | 19 | 1 | 0.22 | 73 | 32 | 미정 |  | 2021-05-16 20:19 | 1647 |  | 62 | 0 | 0 | 0 | 0 | 0 | 0.387 | 1.393 | 0.5698 | 0.0224 | 96850 | 68 | 27 | 153 | 0.0036 | 0.0076 | 0.0188 | 0.0299 | 0.0361 | 0.0114 | 0.0108 | 0.0296
2021-05-16 | A64501 | B | 22 | STB2 | 100 | 35700 | 0.0766 | 0.1884 | 0.1884 | 0.2907 | 1597 | 1597 | 1533 | 2969 | 32.5 |  |  | 0 | 미정 | 선택 | 미정 | 미정 | 0 | 0 | 0 | 0 | 0 | 0 | 0.0766 | 0.1057 | 0.0037 | 0.0652 | 48 | 5400 | 1551 | 0.9354 | 0.2945 | 0.243 | 0.0184 | [6 empty] | 1456 | 25 | 25 | 3 | 0.27 | 68 | 35 | 미정 |  | 2021-05-16 20:41 | 1551 |  | 0 | 25 | 0 | 0 | 0 | 0 | 0.947 | 0.3495 | 0.2776 | 0.016 | 101400 | 75 | 22 | 133 | 0.0394 | 0.0167 | 0.0118 | 0.0452 | 0.0158 | 0.0053 | 0.0047 | 0.0053
2021-05-16 | B63959 | B | 16 | SFMN438VM2 | 102 | 38000 | 0.1077 | 0.1095 | 0.1095 | 0.0949 | 1585 | 1585 | 1555 | 2372 |  |  |  | 0 | 미정 | 미정 | 미정 | 미정 | 0 | 0 | 0 | 302 | 0 | 0 | 0.1077 | 0.1342 | 0.0036 | 0.012 | 39 | 7300 | 1633 | 0.341 | 1.2635 | 0.5377 | 0.0051 | [6 empty] | 1491 | 18 | 19 | 1 | 0.17 | 72 | 32 | 미정 |  | 2021-05-16 21:18 | 1647 |  | 51 | 0 | 0 | 0 | 0 | 0 | 0.384 | 1.3851 | 0.5832 | 0.0249 | 98550 | 85 | 27 | 149 | 0.0029 | 0.0069 | 0.0229 | 0.0311 | 0.0344 | 0.0129 | 0.0129 | 0.0285
2021-05-16 | A64502 | B | 35 | STB2 | 99 | 36400 | 0.0782 | 0.1663 | 0.1663 | 0.2232 | 1620 | 1620 | 1531 | 2983 | 37.5 |  |  | 0 | 선택 | 미정 | 미정 | 미정 | 0 | 0 | 0 | 0 | 0 | 0 | 0.0782 | 0.0848 | 0.0044 | 0.0894 | 43 | 5500 | 1555 | 0.7754 | 0.2952 | 0.2302 | 0.0214 | [6 empty] | 1456 | 25 | 25 | 3 | 0.27 | 63 | 31 | 미정 |  | 2021-05-16 21:53 | 1556 |  | 0 | 0 | 0 | 0 | 0 | 0 | 0.975 | 0.37 | 0.2698 | 0.0154 | 100200 | 72 | 16 | 115 | 0.045 | 0.0172 | 0.0133 | 0.045 | 0.0292 | 0.0071 | 0.0049 | 0.0052
2021-05-16 | B63960 | B | 29 | SM45C | 103 | 37800 |  | 0.0429 | 0.0429 | 0.0863 | 1637 | 1637 | 1551 | 2503 |  |  |  | 0 | 미정 | 미정 | 미정 | 미정 | 0 | 0 | 0 | 304 | 0 | 0 |  |  |  |  | 43 | 7400 | 1664 | 0.3844 | 0.4712 | 0.1866 | 0.003 | [6 empty] | 1493 | 15 | 21 | 1 | 0.19 | 75 | 31 | 미정 |  | 2021-05-16 22:35 | 1650 |  | 11 | 0 | 0 | 0 | 0 | 0 | 0.439 | 0.6551 | 0.1993 | 0.0038 | 92900 | 67 | 41 | 175 | 0.0034 | 0.0032 | 0.0129 |  | 0.0467 | 0.0128 | 0.0118 | 0.0128
2021-05-16 | A64503 | B | 1 | STB2 | 99 | 35800 | 0.0691 | 0.1425 | 0.1425 | 0.2795 | 1606 | 1606 | 1533 | 3034 | 45.5 |  |  | 0 | 선택 | 미정 | 미정 | 미정 | 0 | 0 | 0 | 0 | 0 | 0 | 0.0691 | 0.0751 | 0.0033 | 0.1867 | 40 | 4800 | 1564 | 0.8316 | 0.2832 | 0.2147 | 0.015 | [6 empty] | 1456 | 25 | 25 | 3 | 0.23 | 65 | 29 | 미정 |  | 2021-05-16 22:52 | 1558 |  | 0 | 0 | 0 | 0 | 0 | 0 | 0.936 | 0.3734 | 0.264 | 0.0109 | 100900 | 75 | 25 | 124 | 0.0554 | 0.0122 | 0.0098 | 0.0383 | 0.0213 | 0.0042 | 0.0034 | 0.0035
2021-05-16 | B63961 | B | 5 | SM45C | 103 | 37800 | 0.1128 | 0.1255 | 0.1255 | 0.1209 | 1589 | 1589 | 1576 | 2640 |  |  |  | 0 | 미정 | 미정 | 미정 | 미정 | 0 | 0 | 0 | 153 | 0 | 0 | 0.1128 | 0.1234 | 0.0076 | 0.1743 | 41 | 5500 | 1619 | 0.3875 | 0.5531 | 0.1541 | 0.0029 | [6 empty] | 1493 | 15 | 16 | 1 | 0.23 | 63 | 21 | 미정 |  | 2021-05-16 23:33 | 1613 |  | 30 | 0 | 0 | 0 | 0 | 0 | 0.4461 | 0.6654 | 0.2028 | 0.0062 | 94400 | 69 | 49 | 181 | 0.0021 | 0.0035 | 0.0149 | 0.041 | 0.0394 | 0.0105 | 0.0089 | 0.0136
2021-05-16 | A64504 | B | 36 | STB2 | 100 | 36300 | 0.8919 | 0.2142 | 0.2142 | 0.2614 | 1585 | 1585 | 1530 | 3024 | 45.3 |  |  | 0 | 선택 | 미정 | 미정 | 미정 | 0 | 0 | 0 | 0 | 0 | 0 | 0.8919 | 0.3544 | 0.2451 | 0.0119 | 42 | 5600 | 1567 | 0.8359 | 0.2576 | 0.2225 | 0.0165 | [6 empty] | 1456 | 25 | 25 | 3 | 0.23 | 64 | 32 | 미정 |  | 2021-05-16 23:58 | 1554 |  | 0 | 0 | 0 | 0 | 0 | 0 | 0.954 | 0.3528 | 0.2512 | 0.0101 | 96250 | 68 | 18 | 117 | 0.0574 | 0.0116 | 0.0081 | 0.0029 | 0.0283 | 0.0057 | 0.0044 | 0.0048
2021-05-16 | B63962 | B | 22 | SM45C | 103 | 38700 | 0.0753 | 0.0284 | 0.0443 | 0.0746 | 1593 | 1577 | 1552 | 2726 |  |  |  | 0 | 미정 | 미정 | 미정 | 미정 | 0 | 0 | 0 | 156 | 0 | 0 | 0.0753 | 0.0818 | 0.003 | 0.2764 | 39 | 5500 | 1619 | 0.3937 | 0.561 | 0.0503 | 0.002 | [6 empty] | 1493 | 15 | 16 | 1 | 0.19 | 64 | 16 | 미정 |  | 2021-05-17 00:39 | 1610 |  | 24 | 0 | 11 | 0 | 0 | 0 | 0.4564 | 0.6632 | 0.189 | 0.0051 | 92450 | 73 | 48 | 172 | 0.0029 | 0.0035 | 0.0164 | 0.035 | 0.0592 | 0.0167 | 0.012 | 0.0142
2021-05-16 | A64505 | B | 18 | STB2 | 99 | 37600 | 0.0782 | 0.2302 | 0.2302 | 0.3299 | 1642 | 1642 | 1568 | 3125 | 47.7 |  |  | 0 | 선택 | 미정 | 미정 | 미정 | 0 | 0 | 0 | 0 | 0 | 0 | 0.0782 | 0.0989 | 0.0037 | 0.196 | 41 | 3600 | 1552 | 0.7974 | 0.2538 | 0.2133 | 0.0205 | [6 empty] | 1456 | 25 | 25 | 3 | 0.23 | 59 | 28 | 미정 |  | 2021-05-17 00:57 | 1555 |  | 0 | 0 | 0 | 0 | 0 | 0 | 0.914 | 0.3478 | 0.2647 | 0.0145 |  | 73 | 21 | 119 | 0.0593 | 0.018 | 0.0115 | 0.0388 | 0.0212 | 0.0075 | 0.0053 | 0.0051
2021-05-16 | B63963 | B | 16 | SM45C | 103 | 36600 | 0.1737 | 0.0253 | 0.0253 | 0.0694 | 1639 | 1639 | 1540 | 2721 |  |  |  | 0 | 미정 | 미정 | 미정 | 미정 | 0 | 0 | 0 | 153 | 0 | 0 | 0.1737 | 0.1133 | 0.004 | 0.0365 | 42 | 6100 | 1618 | 0.3684 | 0.4906 | 0.1523 | 0.0029 | [6 empty] | 1493 | 15 | 15 | 1 | 0.17 | 59 | 14 | 미정 |  | 2021-05-17 01:43 | 1604 |  | 25 | 0 | 0 | 0 | 0 | 0 | 0.4517 | 0.6668 | 0.2089 | 0.0172 | 95450 | 75 | 45 | 171 | 0.0022 | 0.0035 | 0.0141 | 0.0382 | 0.0589 | 0.0107 | 0.009 | 0.0144
2021-05-16 | A64506 | B | 35 | STB2 | 98 | 36600 | 0.0385 | 0.291 | 0.291 | 0.3234 | 1608 | 1608 | 1530 | 3095 | 36.7 |  |  | 0 | 선택 | 미정 | 미정 | 미정 | 0 | 0 | 0 | 0 | 0 | 0 | 0.0385 | 0.0782 | 0.003 | 0.0137 | 40 | 5500 | 1554 | 0.7713 | 0.2635 | 0.2249 | 0.0218 | [6 empty] | 1456 | 25 | 25 | 3 | 0.24 | 69 | 36 | 미정 |  | 2021-05-17 02:03 | 1554 |  | 0 | 0 | 0 | 0 | 0 | 0 | 0.941 | 0.3636 | 0.264 | 0.0145 | 97650 | 77 | 19 | 114 | 0.0468 | 0.016 | 0.0121 | 0.0467 | 0.0226 | 0.0059 | 0.0039 | 0.0043
2021-05-16 | B63964 | B | 29 | SM45C | 102 | 37500 | 0.0666 | 0.047 | 0.047 | 0.0939 | 1582 | 1582 | 1543 | 2589 |  |  |  | 0 | 미정 | 미정 | 미정 | 미정 | 0 | 0 | 0 | 155 | 0 | 0 | 0.0666 | 0.072 | 0.003 | 0.236 | 41 | 5700 | 1626 | 0.4034 | 0.5539 | 0.1443 | 0.0027 | [6 empty] | 1493 | 15 | 16 | 1 | 0.16 | 67 | 27 | 미정 |  | 2021-05-17 02:50 | 1617 |  | 30 | 0 | 0 | 0 | 0 | 0 | 0.4505 | 0.6686 | 0.1874 | 0.0136 | 94200 | 72 | 48 | 171 | 0.0023 | 0.003 | 0.0143 | 0.0348 | 0.0544 | 0.0109 | 0.0093 | 0.0146
2021-05-16 | A64507 | B | 1 | SCR420HQ | 99 | 35800 | 0.0516 | 0.0947 | 0.0611 | 0.1315 | 1627 | 1625 | 1567 | 3128 | 33.4 |  |  | 0 | 선택 | 미정 | 미정 | 미정 | 0 | 0 | 0 | 0 | 0 | 0 | 0.0516 | 0.0647 | 0.0093 | 0.0016 | 41 | 6900 | 1639 | 0.153 | 0.6463 | 0.1326 | 0.022 | [6 empty] | 1512 | 16 | 20 | 3 | 0.24 | 91 | 29 | 미정 |  | 2021-05-17 03:01 | 1640 |  | 0 | 20 | 0 | 0 | 0 | 0 | 0.17 | 0.8134 | 0.2406 | 0.0321 | 103950 | 92 | 43 | 161 | 0.0448 | 0.0228 | 0.0275 | 0.042 | 0.0338 | 0.015 | 0.0121 | 0.0095
2021-05-16 | B63965 | B | 5 | SM45C | 103 | 37000 | 0.1049 | 0.1782 | 0.1782 | 0.1544 | 1544 | 1544 | 1515 | 2700 |  |  |  | 0 | 미정 | 미정 | 미정 | 미정 | 0 | 0 | 0 | 154 | 0 | 0 | 0.1049 | 0.1215 | 0.0039 | 0.2212 | 42 | 6200 | 1619 | 0.3707 | 0.5104 | 0.1607 | 0.0028 | [6 empty] | 1493 | 15 | 16 | 1 | 0.17 | 59 | 18 | 미정 |  | 2021-05-17 04:00 | 1604 |  | 22 | 0 | 0 | 0 | 0 | 0 | 0.458 | 0.6644 | 0.1793 | 0.0107 | 96750 | 75 | 40 | 158 | 0.0022 | 0.0029 | 0.0138 | 0.0349 | 0.0435 | 0.0121 | 0.0091 | 0.015
2021-05-16 | A64508 | B | 36 | SCR420HQ | 99 | 35300 | 0.0319 | 0.063 | 0.063 | 0.1114 | 1609 | 1609 | 1548 | 2899 | 33.1 |  |  | 0 | 선택 | 미정 | 미정 | 미정 | 0 | 0 | 0 | 0 | 0 | 0 | 0.0319 | 0.0508 | 0.0045 | 0.0035 | 40 | 6100 | 1612 | 0.1546 | 0.6911 | 0.1707 | 0.0221 | [6 empty] | 1512 | 16 | 16 | 3 | 0.25 | 66 | 22 | 미정 |  | 2021-05-17 04:07 | 1613 |  | 0 | 11 | 0 | 0 | 0 | 0 | 0.1718 | 0.82 | 0.2417 | 0.0318 | 97450 | 71 | 39 | 152 | 0.0489 | 0.0199 | 0.0293 | 0.0321 | 0.0369 | 0.0133 | 0.0082 | 0.0082
2021-05-16 | B63966 | B | 22 | SM45C | 102 | 36700 | 0.0733 | 0.0636 | 0.0636 | 0.0954 | 1599 | 1599 | 1545 | 2623 |  |  |  | 0 | 미정 | 미정 | 미정 | 미정 | 0 | 0 | 0 | 152 | 0 | 0 | 0.0733 | 0.0915 | 0.0026 | 0.1258 | 47 | 6100 | 1628 | 0.3347 | 0.5509 | 0.1452 | 0.0026 | [6 empty] | 1493 | 15 | 16 | 1 | 0.17 | 67 | 19 | 미정 |  | 2021-05-17 05:05 | 1617 |  | 22 | 0 | 0 | 0 | 0 | 0 | 0.4418 | 0.6606 | 0.1932 | 0.006 | 94050 | 159 | 43 | 165 | 0.002 | 0.0034 | 0.0133 | 0.0395 | 0.0342 | 0.011 | 0.0084 | 0.013
2021-05-16 | A64509 | B | 18 | SCR420HQ | 97 | 36500 | 0.0245 | 0.0773 | 0.0693 | 0.1259 | 1583 | 1598 | 1547 | 3154 | 40.8 |  |  | 0 | 선택 | 미정 | 미정 | 미정 | 0 | 0 | 0 | 0 | 0 | 0 | 0.0245 | 0.0686 | 0.0109 | 0.018 | 40 | 6000 | 1613 | 0.1539 | 0.662 | 0.1524 | 0.0269 | [6 empty] | 1512 | 16 | 16 | 3 | 0.25 | 73 | 21 | 미정 |  | 2021-05-17 05:07 | 1624 |  | 0 | 18 | 0 | 0 | 0 | 0 | 0.1776 | 0.8219 | 0.2411 | 0.0301 |  | 68 | 47 | 160 | 0.0587 | 0.0193 | 0.0275 | 0.0269 | 0.0262 | 0.0118 | 0.0082 | 0.0077
2021-05-16 | B63967 | I | 16 | SCM420C2 | 106 | 40500 | 0.0558 | 0.074 | 0.0593 | 0.0685 | 1536 | 1583 | 1553 | 2704 | 2.1 |  |  | 0 | 미정 | 미정 | 미정 | 미정 | 0 | 0 | 0 | 0 | 0 | 0 | 0.0558 | 0.0395 | 0.0048 | 0.0018 | 47 | 8200 | 1620 | 0.15 | 0.5563 | 0.1678 | 0.0051 | [6 empty] | 1512 | 20 | 24 | 1 | 0.16 | 78 | 0 | 미정 |  | 2021-05-17 06:08 | 1659 |  | 40 | 0 | 12 | 0 | 0 | 0 | 0.198 | 0.6759 | 0.2291 | 0.0094 | 102050 | 938 | 20 | 140 | 0.0031 | 0.0079 | 0.0266 | 0.0227 | 0.0414 | 0.0095 | 0.0072 | 0.0154
2021-05-16 | A64510 | B | 35 | SCR420HQ | 98 | 36800 | 0.0227 | 0.1365 | 0.0914 | 0.0954 | 1652 | 1653 | 1610 | 3154 | 36.9 |  |  | 0 | 미정 | 선택 | 미정 | 미정 | 0 | 0 | 0 | 0 | 0 | 0 | 0.0227 | 0.0258 | 0.0027 | 0.0015 | 42 | 5000 | 1616 | 0.1523 | 0.6512 | 0.1636 | 0.0318 | [6 empty] | 1512 | 16 | 16 | 3 | 0.25 | 74 | 27 | 미정 |  | 2021-05-17 06:13 | 1612 |  | 0 | 9 | 21 | 0 | 0 | 0 | 0.179 | 0.8066 | 0.2485 | 0.0305 | 111300 | 69 | 36 | 144 | 0.0476 | 0.0299 | 0.0271 | 0.025 | 0.0356 | 0.0131 | 0.009 | 0.0087
2021-05-17 | B63968 | I | 1 | SCM415C2 | 88 | 34200 | 0.1616 | 0.039 | 0.0441 | 0.0574 | 1670 | 1669 | 1617 | 2415 | 3.6 |  |  | 0 | 미정 | 미정 | 미정 | 미정 | 0 | 0 | 0 | 0 | 0 | 0 | 0.1616 | 0.1931 | 0.0054 | 0.2388 | 43 | 6300 | 1683 | 0.1117 | 0.4663 | 0.1706 | 0.0086 | [6 empty] | 1516 | 20 | 23 | 1 | 0.19 | 75 | 0 | 미정 |  | 2021-05-17 07:06 | 1671 |  | 30 | 0 | 0 | 0 | 0 | 0 | 0.142 | 0.6713 | 0.2184 | 0.0104 | 85000 | 894 | 16 | 138 | 0.0062 | 0.009 | 0.029 | 0.042 | 0.0299 | 0.01 | 0.007 | 0.0162
2021-05-17 | A64511 | B | 31 | SCR420HQ | 98 | 35900 | 0.0455 | 0.0714 | 0.076 | 0.1818 | 1662 | 1648 | 1589 | 3181 | 37.7 |  |  | 0 | 미정 | 선택 | 미정 | 미정 | 0 | 0 | 0 | 0 | 0 | 0 | 0.0455 | 0.0686 | 0.0022 | 0.0293 | 42 | 5500 | 1617 | 0.1518 | 0.6754 | 0.1721 | 0.0236 | [6 empty] | 1512 | 16 | 17 | 3 | 0.24 | 82 | 32 | 미정 |  | 2021-05-17 07:16 | 1629 |  | 0 | 18 | 20 | 0 | 0 | 0 | 0.179 | 0.8161 | 0.2551 | 0.0315 | 103600 | 65 | 34 | 139 | 0.0523 | 0.0199 | 0.027 | 0.0321 | 0.0292 | 0.0096 | 0.0055 | 0.0057
2021-05-17 | B63969 | I | 5 | 18CRNIMO7HI | 83 | 35400 | 0.0754 | 0.027 | 0.0373 | 0.067 | 1680 | 1628 | 1591 | 2504 | 7.7 |  |  | 0 | 미정 | 미정 | 미정 | 미정 | 0 | 0 | 0 | 52 | 0 | 0 | 0.0754 | 0.1066 | 0.0057 | 0.4367 | 52 | 8800 | 1681 | 0.1254 | 0.3407 | 0.1819 | 0.0117 | [6 empty] | 1506 | 25 | 26 | 1 | 0.22 | 77 | 0 | 미정 |  | 2021-05-17 08:24 | 1684 |  | 15 | 0 | 26 | 0 | 0 | 0 | 0.174 | 0.5661 | 0.248 | 0.036 | 82300 | 1127 | 20 | 160 | 0.0146 | 0.0119 | 0.0322 | 0.019 | 0.021 | 0.0043 | 0.0043 | 0.0045
2021-05-17 | A64512 | B | 36 | SCR420HQ | 99 | 35600 | 0.0316 | 0.0885 | 0.0885 | 0.29 | 1642 | 1642 | 1587 | 3185 | 41.7 |  |  | 0 | 미정 | 선택 | 미정 | 미정 | 0 | 0 | 0 | 0 | 0 | 0 | 0.0316 | 0.0589 | 0.0026 | 0.0034 | 40 | 4300 | 1618 | 0.1601 | 0.6798 | 0.1882 | 0.0296 | [6 empty] | 1512 | 16 | 16 | 3 | 0.24 | 68 | 29 | 미정 |  | 2021-05-17 08:13 | 1619 |  | 0 | 21 | 10 | 0 | 0 | 0 | 0.174 | 0.8114 | 0.2506 | 0.0291 | 95950 | 59 | 36 | 140 | 0.0624 | 0.0327 | 0.0291 | 0.027 | 0.0267 | 0.0098 | 0.006 | 0.0062
2021-05-17 | A64513 | B | 18 | SCR420HQ | 99 | 35300 | 0.0374 | 0.0727 | 0.0727 | 0.0995 | 1619 | 1619 | 1555 | 3161 | 45.5 |  |  | 0 | 선택 | 미정 | 미정 | 미정 | 0 | 0 | 0 | 0 | 0 | 0 | 0.0374 | 0.0694 | 0.0034 | 0.0651 | 41 | 5900 | 1612 | 0.1647 | 0.6771 | 0.1864 | 0.0212 | [6 empty] | 1512 | 16 | 18 | 3 | 0.26 | 75 | 33 | 미정 |  | 2021-05-17 09:06 | 1616 |  | 0 | 16 | 22 | 0 | 0 | 0 | 0.1828 | 0.8186 | 0.2537 | 0.0309 | 104100 | 65 | 29 | 129 | 0.0615 | 0.0214 | 0.0286 | 0.0291 | 0.0209 | 0.0081 | 0.0054 | 0.0059
2021-05-17 | B63970 | I | 22 | 18CRNIMO7HI | 91 | 35200 | 0.0809 | 0.026 | 0.0409 | 0.0699 | 1685 | 1599 | 1684 | 2508 | 10.2 |  |  | 0 | 미정 | 미정 | 미정 | 미정 | 0 | 0 | 0 | 53 | 0 | 0 | 0.0809 | 0.12 | 0.0071 | 0.1454 | 32 | 5300 | 1684 | 0.1512 | 0.5334 | 0.2195 | 0.0093 | [6 empty] | 1506 | 25 | 26 | 1 | 0.22 | 88 | 0 | 미정 |  | 2021-05-17 11:25 | 1682 |  | 10 | 0 | 54 | 0 | 0 | 0 | 0.18 | 0.5347 | 0.2863 | 0.0271 | 87700 | 808 | 19 | 272 | 0.0185 | 0.0179 | 0.0303 | 0.0162 | 0.0106 | 0.0045 | 0.0042 | 0.0045
2021-05-17 | A64514 | B | 35 | SCR420HQ | 100 | 36300 |  | 0.1196 | 0.0703 | 0.2042 | 1595 | 1605 | 1547 | 3183 | 24 |  |  | 0 | 선택 | 미정 | 미정 | 미정 | 0 | 0 | 0 | 0 | 0 | 0 |  |  |  |  | 40 | 5800 | 1615 | 0.1513 | 0.6503 | 0.1846 | 0.0177 | [6 empty] | 1512 | 16 | 17 | 3 | 0.25 | 69 | 33 | 미정 |  | 2021-05-17 10:12 | 1614 |  | 0 | 10 | 15 | 0 | 0 | 0 | 0.1755 | 0.814 | 0.2509 | 0.0296 |  | 64 | 26 | 118 | 0.0328 | 0.0196 | 0.029 |  | 0.0144 | 0.0055 | 0.0046 | 0.0051
2021-05-17 | B63971 | I | 16 | SCM440I | 92 | 35700 | 0.1071 | 0.0596 | 0.0687 | 0.1037 | 1589 | 1588 | 1536 | 2423 | 6.7 |  |  | 0 | 미정 | 미정 | 미정 | 미정 | 0 | 0 | 0 | 153 | 0 | 0 | 0.1071 | 0.1478 | 0.0063 | 0.1817 | 49 | 8300 | 1665 | 0.3558 | 0.558 | 0.1631 | 0.0055 | [6 empty] | 1495 | 20 | 24 | 1 | 0.15 | 81 | 0 | 미정 |  | 2021-05-17 10:43 | 1658 |  | 22 | 0 | 42 | 0 | 0 | 0 | 0.3981 | 0.6911 | 0.2591 | 0.011 | 87000 | 1458 | 18 | 141 | 0.0036 | 0.0085 | 0.0109 | 0.0319 | 0.0109 | 0.0048 | 0.0052 | 0.0151
2021-05-17 | A64515 | B | 31 | SCR420HQ | 100 | 37400 | 0.0502 | 0.0905 | 0.0704 | 0.0996 | 1578 | 1603 | 1541 | 3225 | 29.8 |  |  | 0 | 선택 | 미정 | 미정 | 미정 | 0 | 0 | 0 | 0 | 0 | 0 | 0.0502 | 0.0602 | 0.0026 | 0.202 | 43 | 6200 | 1613 | 0.1449 | 0.6129 | 0.1579 | 0.0271 | [6 empty] | 1512 | 16 | 16 | 3 | 0.26 | 69 | 32 | 미정 |  | 2021-05-17 11:12 | 1611 |  | 0 | 96 | 26 | 0 | 0 | 0 | 0.1745 | 0.8093 | 0.2513 | 0.0312 |  | 69 | 21 | 110 | 0.0385 | 0.0245 | 0.028 | 0.0348 | 0.0307 | 0.0118 | 0.0086 | 0.0085
2021-05-17 | A64516 | B | 36 | SCR420HQ | 100 | 36600 |  | 0.0632 | 0.0632 | 0.2169 | 1639 | 1639 | 1580 | 3190 | 23.3 |  |  | 0 | 선택 | 미정 | 미정 | 미정 | 0 | 0 | 0 | 0 | 0 | 0 |  |  |  |  | 40 | 4100 | 1617 | 0.1552 | 0.6864 | 0.2042 | 0.021 | [6 empty] | 1512 | 16 | 16 | 3 | 0.24 | 59 | 26 | 미정 |  | 2021-05-17 12:07 | 1604 |  | 0 | 19 | 10 | 0 | 0 | 0 | 0.1743 | 0.8102 | 0.2526 | 0.0287 |  | 75 | 28 | 121 | 0.0345 | 0.0301 | 0.0298 |  | 0.0127 | 0.0061 | 0.005 | 0.0055
2021-05-17 | B63972 | B | 1 | SPS7 | 100 | 40200 | 0.065 | 0.0262 | 0.0361 | 0.0619 | 1634 | 1588 | 1559 | 2565 | 2 |  |  | 0 | 미정 | 미정 | 미정 | 미정 | 0 | 0 | 0 | 0 | 0 | 0 | 0.065 | 0.0622 | 0.003 | 0.0785 | 27 | 3000 | 1599 | 0.557 | 0.8774 | 0.2977 | 0.0124 | [6 empty] | 1481 | 16 | 16 | 3 | 0.25 | 66 | 36 | 미정 |  | 2021-05-17 14:16 | 1570 |  | 11 | 0 | 21 | 0 | 0 | 0 | 0.557 | 0.8815 | 0.2812 | 0.0251 | 98750 | 73 | 23 | 233 | 0.0027 | 0.0135 | 0.0305 | 0.0253 | 0.036 | 0.0058 | 0.0046 | 0.0046
2021-05-17 | A64517 | B | 18 | SPS7 | 100 | 37600 | 0.0511 | 0.099 | 0.092 | 0.1355 | 1588 | 1605 | 1535 | 3281 | 25.4 |  |  | 0 | 선택 | 미정 | 미정 | 미정 | 0 | 0 | 0 | 0 | 0 | 0 | 0.0511 | 0.068 | 0.0034 | 0.2545 | 41 | 5700 | 1599 | 0.436 | 0.6688 | 0.2115 | 0.0176 | [6 empty] | 1481 | 16 | 20 | 3 | 0.25 | 86 | 35 | 미정 |  | 2021-05-17 13:05 | 1603 |  | 0 | 9 | 8 | 0 | 0 | 0 | 0.551 | 0.8337 | 0.2395 | 0.0344 | 101950 | 95 | 33 | 142 | 0.0302 | 0.0221 | 0.0283 | 0.0304 | 0.0133 | 0.0044 | 0.0033 | 0.004
2021-05-17 | B63973 | B | 5 | AE1050M2 | 101 | 37800 | 0.0633 | 0.0279 | 0.0667 | 0.1497 | 1625 | 1577 | 1544 | 2434 | 17.1 |  |  | 0 | 미정 | 미정 | 미정 | 미정 | 0 | 0 | 0 | 105 | 0 | 0 | 0.0633 | 0.0684 | 0.0049 | 0.2345 | 52 | 8400 | 1644 | 0.4964 | 0.9885 | 0.2301 | 0.0113 | [6 empty] | 1485 | 15 | 18 | 1 | 0.21 | 88 | 50 | 미정 |  | 2021-05-17 15:14 | 1624 |  | 0 | 107 | 0 | 0 | 0 | 0 | 0.543 | 1.0561 | 0.2407 | 0.0334 |  | 70 | 20 | 224 | 0.0246 | 0.0137 | 0.0295 | 0.0339 | 0.0101 | 0.0036 | 0.0038 | 0.0045
2021-05-17 | B63974 | B | 16 | SPS7 | 101 | 38100 |  | 0.1064 | 0.1064 | 0.1177 | 1584 | 1584 | 1548 | 2471 | 21.8 |  |  | 0 | 미정 | 미정 | 미정 | 미정 | 0 | 0 | 0 | 108 | 0 | 0 |  |  |  |  | 54 | 7000 | 1633 | 0.5485 | 0.7556 | 0.1515 | 0.0095 | [6 empty] | 1481 | 16 | 16 | 3 | 0.24 | 70 | 31 | 미정 |  | 2021-05-17 14:58 | 1583 |  | 0 | 10 | 57 | 0 | 0 | 0 | 0.566 | 0.8392 | 0.2095 | 0.0297 | 101000 | 73 | 39 | 185 | 0.0302 | 0.0144 | 0.0258 |  | 0.0167 | 0.0048 | 0.0044 | 0.0045
2021-05-17 | A64518 | B | 35 | SPS7 | 101 | 41400 |  | 2.7826 | 2.7826 | 0.0532 | 1569 | 1560 | 1524 | 3429 | 13.3 |  |  | 0 | 선택 | 미정 | 미정 | 미정 | 0 | 0 | 0 | 0 | 0 | 0 |  |  |  |  | 123 | 10700 | 1555 | 0.4076 | 0.6087 | 0.146 | 0.0083 | [6 empty] | 1481 | 16 | 16 | 3 | 0.25 | 63 | 28 | 미정 |  | 2021-05-17 16:18 | 1573 |  | 0 | 61 | 22 | 0 | 0 | 0 | 0.557 | 0.8389 | 0.2369 | 0.0344 | 104100 | 74 | 33 | 224 | 0.0158 | 0.0188 | 0.0303 |  | 0.06 | 0.0088 | 0.0056 | 0.0056
2021-05-17 | B63975 | B | 22 | AE1050M2 | 102 | 37500 | 0.1472 | 0.0955 | 0.0955 | 0.1036 | 1585 | 1585 | 1547 | 2452 | 28.1 |  |  | 0 | 미정 | 미정 | 미정 | 미정 | 0 | 0 | 0 | 154 | 0 | 0 | 0.1472 | 0.1128 | 0.0057 | 0.0308 | 60 | 6900 | 1613 | 0.4756 | 0.9189 | 0.1692 | 0.0272 | [6 empty] | 1485 | 15 | 19 | 1 | 0.21 | 56 | 30 | 미정 |  | 2021-05-17 15:56 | 1578 |  | 0 | 52 | 0 | 0 | 0 | 0 | 0.528 | 1.0538 | 0.2351 | 0.0149 | 96100 | 70 | 23 | 165 | 0.0398 | 0.0217 | 0.0209 | 0.0383 | 0.0261 | 0.0084 | 0.0067 | 0.0049
2021-05-17 | B63976 | B | 31 | AE1050M2 | 100 | 36400 | 0.0941 | 0.073 | 0.073 | 0.1046 | 1586 | 1586 | 1532 | 2317 | 31.5 |  |  | 0 | 미정 | 미정 | 미정 | 미정 | 0 | 0 | 0 | 153 | 0 | 0 | 0.0941 | 0.0841 | 0.0031 | 0.3313 | 41 | 6700 | 1615 | 0.4728 | 0.88 | 0.1661 | 0.0198 | [6 empty] | 1485 | 15 | 17 | 1 | 0.25 | 70 | 28 | 미정 |  | 2021-05-17 16:59 | 1615 |  | 0 | 26 | 0 | 0 | 0 | 0 | 0.5324 | 1.0529 | 0.2499 | 0.0217 | 95400 | 68 | 20 | 140 | 0.0405 | 0.0184 | 0.0206 | 0.0447 | 0.0273 | 0.0059 | 0.0052 | 0.0045
2021-05-17 | A64519 | B | 36 | SPS7 | 89 | 37300 | 0.146 | 0.0376 | 0.0376 | 0.151 | 1637 | 1637 | 1555 | 3039 | 41.3 |  |  | 0 | 미정 | 미정 | 미정 | 미정 | 0 | 0 | 0 | 156 | 0 | 0 | 0.146 | 0.1179 | 0.0035 | 0.0017 | 40 | 4500 | 1574 | 0.5008 | 0.6973 | 0.169 | 0.0232 | [6 empty] | 1481 | 16 | 16 | 3 | 0.24 | 55 | 12 | 미정 |  | 2021-05-17 17:33 | 1571 |  | 0 | 36 | 19 | 0 | 0 | 0 | 0.5578 | 0.8435 | 0.2361 | 0.0288 | 0 | 73 | 33 | 132 | 0.0406 | 0.0245 | 0.027 | 0.0482 | 0.024 | 0.0117 | 0.0098 | 0.0085
2021-05-17 | B63977 | B | 1 | AE1050M2 | 103 | 39400 | 0.0532 | 0.0605 | 0.0448 | 0.0933 | 1538 | 1572 | 1545 | 2456 | 12 |  |  | 0 | 미정 | 선택 | 미정 | 미정 | 0 | 0 | 0 | 155 | 0 | 0 | 0.0532 | 0.0429 | 0.0029 | 0.0015 | 37 | 5500 | 1606 | 0.5068 | 0.8998 | 0.1533 | 0.0108 | [6 empty] | 1485 | 15 | 19 | 1 | 0.17 | 65 | 28 | 미정 |  | 2021-05-17 18:08 | 1598 |  | 42 | 0 | 11 | 0 | 0 | 0 | 0.5236 | 1.0523 | 0.2379 | 0.0302 | 100800 | 71 | 24 | 131 | 0.0155 | 0.0116 | 0.0269 | 0.0318 | 0.0268 | 0.0063 | 0.0057 | 0.005
2021-05-17 | A64520 | B | 18 | SPS7 | 103 | 36100 | 0.0518 | 0.1159 | 0.1159 | 0.1389 | 1587 | 1587 | 1534 | 3004 | 42.3 |  |  | 0 | 미정 | 미정 | 미정 | 미정 | 0 | 0 | 0 | 156 | 0 | 0 | 0.0518 | 0.0464 | 0.003 | 0.1714 | 43 | 4800 | 1575 | 0.4547 | 0.6798 | 0.1843 | 0.0217 | [6 empty] | 1481 | 16 | 16 | 3 | 0.24 | 53 | 14 | 미정 |  | 2021-05-17 18:37 | 1575 |  | 0 | 8 | 0 | 0 | 0 | 0 | 0.554 | 0.8131 | 0.2318 | 0.0286 |  | 69 | 30 | 132 | 0.0444 | 0.0159 | 0.0261 | 0.0297 | 0.0193 | 0.0098 | 0.0072 | 0.0068
2021-05-17 | B63978 | B | 5 | AE1050M2 | 103 | 40000 | 0.0602 | 0.0826 | 0.0826 | 0.1102 | 1570 | 1570 | 1535 | 2481 | 24.7 |  |  | 0 | 미정 | 미정 | 미정 | 미정 | 0 | 0 | 0 | 152 | 0 | 0 | 0.0602 | 0.0953 | 0.0043 | 0.0113 | 40 | 6200 | 1588 | 0.5113 | 0.9544 | 0.175 | 0.0265 | [6 empty] | 1485 | 15 | 17 | 1 | 0.2 | 65 | 27 | 미정 |  | 2021-05-17 19:17 | 1598 |  | 26 | 0 | 0 | 0 | 0 | 0 | 0.53 | 1.0539 | 0.2306 | 0.0175 | 95800 | 76 | 21 | 123 | 0.0327 | 0.0277 | 0.0168 | 0.0321 | 0.0295 | 0.0072 | 0.0064 | 0.0047
2021-05-17 | A64521 | B | 16 | SPS7 | 104 | 36600 | 0.0932 | 0.0997 | 0.0997 | 0.1115 | 1592 | 1592 | 1546 | 3010 | 38.2 |  |  | 0 | 미정 | 미정 | 미정 | 미정 | 0 | 0 | 0 | 158 | 0 | 0 | 0.0932 | 0.1164 | 0.004 | 0.1443 | 40 | 4800 | 1569 | 0.4916 | 0.706 | 0.2027 | 0.0164 | [6 empty] | 1481 | 16 | 16 | 3 | 0.24 | 61 | 26 | 미정 |  | 2021-05-17 19:39 | 1569 |  | 0 | 0 | 0 | 0 | 0 | 0 | 0.552 | 0.8308 | 0.2367 | 0.0279 | 99800 | 75 | 25 | 123 | 0.0388 | 0.0125 | 0.0244 | 0.0387 | 0.0194 | 0.008 | 0.0069 | 0.0076
2021-05-17 | B63979 | B | 22 | SM38CS | 103 | 37800 | 0.0645 | 0.0567 | 0.0567 | 0.0947 | 1570 | 1570 | 1550 | 2641 | 22.4 |  |  | 0 | 미정 | 미정 | 미정 | 미정 | 0 | 0 | 0 | 154 | 0 | 0 | 0.0645 | 0.0873 | 0.0028 | 0.1782 | 35 | 5500 | 1606 | 0.365 | 0.7074 | 0.153 | 0.0287 | [6 empty] | 1496 | 13 | 15 | 3 | 0.25 | 74 | 23 | 미정 |  | 2021-05-17 20:12 | 1602 |  | 0 | 32 | 8 | 0 | 0 | 0 | 0.388 | 0.8153 | 0.1928 | 0.0271 | 106250 | 86 | 53 | 169 | 0.0271 | 0.0248 | 0.0238 | 0.0357 | 0.022 | 0.009 | 0.0078 | 0.008
2021-05-17 | A64522 | B | 35 | SPS7 | 104 | 36900 | 0.0528 | 0.0317 | 0.0317 | 0.0564 | 1634 | 1634 | 1574 | 3054 | 10.6 |  |  | 0 | 미정 | 미정 | 미정 | 미정 | 0 | 0 | 0 | 156 | 0 | 0 | 0.0528 | 0.057 | 0.0022 | 0.0495 | 41 | 5100 | 1608 | 0.4585 | 0.6679 | 0.195 | 0.0127 | [6 empty] | 1481 | 16 | 17 | 1 | 0.19 | 66 | 37 | 미정 |  | 2021-05-17 20:45 | 1601 |  | 80 | 0 | 0 | 0 | 0 | 0 | 0.5618 | 0.8526 | 0.2575 | 0.0304 | 97500 | 84 | 7 | 104 | 0.0114 | 0.0132 | 0.0277 | 0.0349 | 0.0182 | 0.011 | 0.0092 | 0.0073
2021-05-17 | B63980 | B | 31 | SM38CS | 102 | 37900 | 0.1216 | 0.0296 | 0.0296 | 0.0893 | 1610 | 1610 | 1535 | 2552 | 30.3 |  |  | 0 | 미정 | 미정 | 미정 | 미정 | 0 | 0 | 0 | 151 | 0 | 0 | 0.1216 | 0.128 | 0.0054 | 0.1049 | 36 | 6200 | 1603 | 0.3534 | 0.6728 | 0.15 | 0.0368 | [6 empty] | 1496 | 13 | 14 | 1 | 0.17 | 68 | 27 | 미정 |  | 2021-05-17 21:21 | 1611 |  | 26 | 0 | 9 | 0 | 0 | 0 | 0.405 | 0.8332 | 0.1903 | 0.0357 | 96700 | 70 | 37 | 147 | 0.0403 | 0.0307 | 0.0329 | 0.0352 | 0.0361 | 0.0161 | 0.0121 | 0.0097
2021-05-17 | A64523 | B | 36 | DCK45M2 | 104 | 36100 | 0.0399 | 0.0488 | 0.0488 | 0.1051 | 1579 | 1579 | 1530 | 2971 | 40.4 |  |  | 0 | 미정 | 미정 | 미정 | 미정 | 0 | 0 | 0 | 152 | 0 | 0 | 0.0399 | 0.0656 | 0.0019 | 0.0009 | 43 | 7000 | 1627 | 0.3871 | 0.5637 | 0.158 | 0.0148 | [6 empty] | 1491 | 15 | 20 | 3 | 0.25 | 86 | 32 | 미정 |  | 2021-05-17 21:50 | 1622 |  | 0 | 22 | 0 | 0 | 0 | 0 | 0.447 | 0.7371 | 0.2406 | 0.0263 | 99000 | 92 | 30 | 148 | 0.0419 | 0.0222 | 0.0211 | 0.0344 | 0.0288 | 0.0093 | 0.0063 | 0.0141
2021-05-17 | B63981 | B | 1 | SM38CS | 102 | 37600 | 0.0922 | 0.0874 | 0.0874 | 0.1094 | 1571 | 1571 | 1530 | 2451 | 30.3 |  |  | 0 | 미정 | 미정 | 미정 | 미정 | 0 | 0 | 0 | 154 | 0 | 0 | 0.0922 | 0.1088 | 0.0068 | 0.5421 | 44 | 6700 | 1611 | 0.3402 | 0.6356 | 0.1405 | 0.0209 | [6 empty] | 1496 | 13 | 14 | 1 | 0.16 | 65 | 21 | 미정 |  | 2021-05-17 22:27 | 1604 |  | 30 | 0 | 12 | 0 | 0 | 0 | 0.4035 | 0.8378 | 0.1934 | 0.028 | 98600 | 69 | 36 | 150 | 0.0401 | 0.015 | 0.0266 | 0.0348 | 0.0353 | 0.0091 | 0.0065 | 0.0059
2021-05-17 | A64524 | B | 18 | DCK45M2 | 104 | 37400 | 0.0266 | 0.0656 | 0.0648 | 0.1152 | 1586 | 1601 | 1540 | 3217 | 28 |  |  | 0 | 미정 | 미정 | 미정 | 미정 | 0 | 0 | 0 | 0 | 0 | 0 | 0.0266 | 0.0455 | 0.0037 | 0.001 | 31 | 4600 | 1603 | 0.3344 | 0.5796 | 0.1401 | 0.0189 | [6 empty] | 1491 | 15 | 15 | 3 | 0.25 | 68 | 16 | 미정 |  | 2021-05-17 22:38 | 1596 |  | 0 | 18 | 46 | 0 | 0 | 0 | 0.4495 | 0.7334 | 0.2261 | 0.0273 | 96300 | 66 | 58 | 178 | 0.0291 | 0.0214 | 0.0238 | 0.0281 | 0.0312 | 0.011 | 0.008 | 0.0142
2021-05-17 | B63982 | B | 5 | SM38CS | 103 | 39000 | 0.0496 | 0.0303 | 0.0303 | 0.1088 | 1601 | 1601 | 1519 | 2637 | 23 |  |  | 0 | 미정 | 미정 | 미정 | 미정 | 0 | 0 | 0 | 106 | 0 | 0 | 0.0496 | 0.0504 | 0.0032 | 0.236 | 43 | 6800 | 1613 | 0.3385 | 0.6325 | 0.174 | 0.0164 | [6 empty] | 1496 | 13 | 14 | 1 | 0.14 | 61 | 18 | 미정 |  | 2021-05-17 23:33 | 1601 |  | 33 | 0 | 12 | 0 | 0 | 0 | 0.3989 | 0.8429 | 0.2061 | 0.0265 | 92550 | 68 | 32 | 141 | 0.0315 | 0.0187 | 0.0246 | 0.0293 | 0.0381 | 0.0085 | 0.0059 | 0.0053
2021-05-17 | A64525 | B | 16 | DCK45M2 | 103 | 37000 | 0.051 | 0.0431 | 0.0837 | 0.0876 | 1598 | 1587 | 1542 | 2908 | 30.1 |  |  | 0 | 미정 | 미정 | 미정 | 미정 | 0 | 0 | 0 | 0 | 0 | 0 | 0.051 | 0.0865 | 0.0034 | 0.0813 | 47 | 5100 | 1592 | 0.3454 | 0.5981 | 0.1458 | 0.0222 | [6 empty] | 1491 | 15 | 15 | 3 | 0.26 | 70 | 27 | 미정 |  | 2021-05-17 23:54 | 1590 |  | 0 | 31 | 17 | 0 | 0 | 0 | 0.4497 | 0.7367 | 0.2318 | 0.0263 | 100250 | 72 | 38 | 156 | 0.0337 | 0.0168 | 0.0246 | 0.0316 | 0.0282 | 0.0123 | 0.0066 | 0.0135
2021-05-17 | B63983 | B | 22 | SM38CS | 104 | 39400 | 0.0362 | 0.0347 | 0.0347 | 0.0653 | 1611 | 1611 | 1549 | 2694 | 12.6 |  |  | 0 | 미정 | 미정 | 미정 | 미정 | 0 | 0 | 0 | 103 | 0 | 0 | 0.0362 | 0.0784 | 0.0019 | 0.0043 | 43 | 5900 | 1622 | 0.3616 | 0.6564 | 0.1629 | 0.0124 | [6 empty] | 1496 | 13 | 14 | 1 | 0.16 | 69 | 31 | 미정 |  | 2021-05-18 00:37 | 1613 |  | 30 | 0 | 0 | 0 | 0 | 0 | 0.4157 | 0.8414 | 0.204 | 0.0236 | 95200 | 75 | 26 | 129 | 0.0196 | 0.018 | 0.0259 | 0.0238 | 0.041 | 0.0056 | 0.0052 | 0.0049
2021-05-17 | A64526 | B | 35 | DCK45M2 | 104 | 37000 | 0.0343 | 0.0471 | 0.0793 | 0.1015 | 1630 | 1615 | 1556 | 3135 | 25.8 |  |  | 0 | 선택 | 미정 | 미정 | 미정 | 0 | 0 | 0 | 0 | 0 | 0 | 0.0343 | 0.0789 | 0.0104 | 0.0419 | 37 | 4200 | 1586 | 0.3012 | 0.5865 | 0.1539 | 0.022 | [6 empty] | 1491 | 15 | 15 | 3 | 0.25 | 70 | 27 | 미정 |  | 2021-05-18 01:04 | 1594 |  | 0 | 10 | 9 | 0 | 0 | 0 | 0.45 | 0.7278 | 0.2328 | 0.0282 | 98050 | 70 | 31 | 129 | 0.0289 | 0.0171 | 0.0251 | 0.0278 | 0.0178 | 0.0102 | 0.006 | 0.0148
2021-05-17 | B63984 | B | 36 | SM38CS | 103 | 37900 | 0.0662 | 0.0255 | 0.0329 | 0.0838 | 1676 | 1591 | 1557 | 2651 | 14.8 |  |  | 0 | 미정 | 미정 | 미정 | 미정 | 0 | 0 | 0 | 99 | 0 | 0 | 0.0662 | 0.0852 | 0.0026 | 0.1372 | 45 | 5700 | 1611 | 0.3173 | 0.6359 | 0.1596 | 0.0087 | [6 empty] | 1496 | 13 | 15 | 1 | 0.15 | 67 | 36 | 미정 |  | 2021-05-18 01:56 | 1605 |  | 41 | 0 | 0 | 0 | 0 | 0 | 0.4019 | 0.8389 | 0.2049 | 0.0266 | 100550 | 78 | 13 | 104 | 0.0209 | 0.0161 | 0.0236 | 0.023 | 0.0298 | 0.0045 | 0.004 | 0.0042
2021-05-17 | A64527 | B | 31 | DCK45M2 | 101 | 37100 | 0.0385 | 0.0451 | 0.0503 | 0.1359 | 1585 | 1589 | 1531 | 3075 | 36.6 |  |  | 0 | 선택 | 미정 | 미정 | 미정 | 0 | 0 | 0 | 0 | 0 | 0 | 0.0385 | 0.0756 | 0.0021 | 0.053 | 40 | 5000 | 1589 | 0.3437 | 0.5869 | 0.1433 | 0.0284 | [6 empty] | 1491 | 15 | 15 | 3 | 0.25 | 64 | 22 | 미정 |  | 2021-05-18 02:11 | 1589 |  | 0 | 20 | 10 | 0 | 0 | 0 | 0.4534 | 0.7281 | 0.2297 | 0.026 | 99700 | 71 | 30 | 125 | 0.0408 | 0.0194 | 0.0235 | 0.0281 | 0.0209 | 0.0108 | 0.0073 | 0.0149
2021-05-17 | B63985 | B | 5 | SM38CS | 104 | 40000 | 0.0737 | 0.0247 | 0.0394 | 0.0723 | 1648 | 1576 | 1559 | 2724 | 17.3 |  |  | 0 | 미정 | 미정 | 미정 | 미정 | 0 | 0 | 0 | 99 | 0 | 0 | 0.0737 | 0.112 | 0.0036 | 0.1898 | 37 | 4700 | 1610 | 0.3383 | 0.6715 | 0.1651 | 0.0115 | [6 empty] | 1496 | 13 | 16 | 1 | 0.14 | 55 | 26 | 미정 |  | 2021-05-18 02:57 | 1604 |  | 30 | 0 | 0 | 0 | 0 | 0 | 0.3973 | 0.8394 | 0.2117 | 0.024 | 96550 | 76 | 22 | 112 | 0.0271 | 0.0172 | 0.0273 | 0.0305 | 0.0238 | 0.0052 | 0.004 | 0.004
2021-05-17 | A64528 | B | 1 | DCK45M2 | 100 | 36000 | 0.045 | 0.0869 | 0.0869 | 0.179 | 1595 | 1595 | 1533 | 2892 | 46.2 |  |  | 0 | 선택 | 미정 | 미정 | 미정 | 0 | 0 | 0 | 0 | 0 | 0 | 0.045 | 0.0695 | 0.0031 | 0.108 | 40 | 5400 | 1597 | 0.3541 | 0.5764 | 0.1403 | 0.0308 | [6 empty] | 1491 | 15 | 15 | 3 | 0.26 | 66 | 20 | 미정 |  | 2021-05-18 03:05 | 1594 |  | 0 | 12 | 9 | 0 | 0 | 0 | 0.4537 | 0.7327 | 0.2419 | 0.0268 | 98250 | 67 | 36 | 138 | 0.0515 | 0.0196 | 0.0231 | 0.0285 | 0.0302 | 0.0131 | 0.0081 | 0.0139
2021-05-17 | A64529 | B | 18 | DCK45M2 | 101 | 35300 | 0.0495 | 0.0607 | 0.0674 | 0.1381 | 1579 | 1593 | 1534 | 2896 | 34.5 |  |  | 0 | 선택 | 미정 | 미정 | 미정 | 0 | 0 | 0 | 0 | 0 | 0 | 0.0495 | 0.0494 | 0.0033 | 0.1683 | 41 | 5200 | 1604 | 0.3521 | 0.5904 | 0.1409 | 0.028 | [6 empty] | 1491 | 15 | 15 | 3 | 0.26 | 70 | 25 | 미정 |  | 2021-05-18 04:01 | 1594 |  | 0 | 26 | 14 | 0 | 0 | 0 | 0.4542 | 0.7452 | 0.2417 | 0.0267 | 101000 | 70 | 34 | 138 | 0.0379 | 0.0204 | 0.0216 | 0.0333 | 0.0261 | 0.0122 | 0.0091 | 0.0151
2021-05-17 | B63986 | B | 16 | SM38CS | 103 | 37500 | 0.0765 | 0.0403 | 0.0403 | 0.0834 | 1629 | 1629 | 1563 | 2627 | 17.5 |  |  | 0 | 미정 | 미정 | 미정 | 미정 | 0 | 0 | 0 | 105 | 0 | 0 | 0.0765 | 0.0668 | 0.0028 | 0.1311 | 35 | 4500 | 1603 | 0.3469 | 0.6771 | 0.1691 | 0.018 | [6 empty] | 1496 | 13 | 14 | 1 | 0.16 | 61 | 26 | 미정 |  | 2021-05-18 03:58 | 1598 |  | 31 | 0 | 0 | 0 | 0 | 0 | 0.4073 | 0.8348 | 0.2076 | 0.0228 | 98450 | 87 | 27 | 120 | 0.0266 | 0.0211 | 0.0255 | 0.0275 | 0.0203 | 0.0048 | 0.0038 | 0.0037
2021-05-17 | B63987 | B | 22 | SM48CM7 | 103 | 38200 | 0.0626 | 0.0253 | 0.0934 | 0.108 | 1638 | 1579 | 1536 | 2727 | 22.7 |  |  | 0 | 미정 | 미정 | 미정 | 미정 | 0 | 0 | 0 | 0 | 0 | 0 | 0.0626 | 0.0642 | 0.0047 | 0.6322 | 43 | 7900 | 1646 | 0.4466 | 0.6729 | 0.2274 | 0.0116 | [6 empty] | 1487 | 18 | 20 | 1 | 0.16 | 86 | 34 | 미정 |  | 2021-05-18 05:07 | 1641 |  | 33 | 0 | 0 | 0 | 0 | 0 | 0.486 | 0.884 | 0.2928 | 0.0163 |  | 93 | 31 | 150 | 0.0231 | 0.0145 | 0.0141 | 0.0214 | 0.0317 | 0.0036 | 0.0035 | 0.004
2021-05-17 | A64530 | B | 35 | DCK45M2 | 101 | 36300 | 0.0396 | 0.0323 | 0.0657 | 0.1018 | 1619 | 1598 | 1548 | 3049 | 31.3 |  |  | 0 | 선택 | 미정 | 미정 | 미정 | 0 | 0 | 0 | 0 | 0 | 0 | 0.0396 | 0.0579 | 0.0055 | 0.0031 | 41 | 4700 | 1608 | 0.3454 | 0.5713 | 0.1458 | 0.0232 | [6 empty] | 1491 | 15 | 15 | 3 | 0.25 | 73 | 34 | 미정 |  | 2021-05-18 05:11 | 1597 |  | 0 | 32 | 11 | 0 | 0 | 0 | 0.4545 | 0.7419 | 0.2394 | 0.0264 |  | 88 | 30 | 123 | 0.034 | 0.0231 | 0.0224 | 0.0375 | 0.023 | 0.0113 | 0.0085 | 0.0141
2021-05-17 | B63988 | B | 36 | SM48CM7 | 103 | 37600 | 0.0675 | 0.0304 | 0.0304 | 0.0692 | 1651 | 1651 | 1577 | 2683 | 5.3 |  |  | 0 | 미정 | 미정 | 미정 | 미정 | 0 | 0 | 0 | 0 | 0 | 0 | 0.0675 | 0.077 | 0.0041 | 0.4757 | 38 | 5700 | 1622 | 0.4178 | 0.7429 | 0.2253 | 0.0102 | [6 empty] | 1487 | 18 | 19 | 1 | 0.19 | 61 | 25 | 미정 |  | 2021-05-18 06:02 | 1618 |  | 31 | 0 | 0 | 0 | 0 | 0 | 0.4907 | 0.8959 | 0.2735 | 0.0183 | 95800 | 73 | 25 | 149 | 0.0057 | 0.0151 | 0.0168 | 0.0255 | 0.0304 | 0.0055 | 0.0033 | 0.0031
2021-05-17 | A64531 | B | 31 | KSG4120H | 101 | 36700 | 0.0581 | 0.0365 | 0.071 | 0.1139 | 1647 | 1626 | 1571 | 2969 | 37.4 |  |  | 0 | 선택 | 미정 | 미정 | 미정 | 0 | 0 | 0 | 0 | 0 | 0 | 0.0581 | 0.075 | 0.0056 | 0.0455 | 41 | 6400 | 1637 | 0.1538 | 0.4909 | 0.0833 | 0.0268 | [6 empty] | 1513 | 18 | 20 | 3 | 0.25 | 85 | 25 | 미정 |  | 2021-05-18 06:10 | 1640 |  | 0 | 32 | 10 | 0 | 0 | 0 | 0.177 | 0.696 | 0.0973 | 0.0222 | 99100 | 86 | 47 | 168 | 0.0542 | 0.0216 | 0.0204 | 0.0343 | 0.0221 | 0.0118 | 0.0091 | 0.0099
2021-05-18 | A64532 | B | 1 | KSG4120H | 102 | 36900 | 0.0656 | 0.0557 | 0.0557 | 0.0947 | 1630 | 1630 | 1565 | 3161 | 32.9 |  |  | 0 | 선택 | 미정 | 미정 | 미정 | 0 | 0 | 0 | 0 | 0 | 0 | 0.0656 | 0.0844 | 0.008 | 0.1145 | 41 | 6900 | 1618 | 0.1494 | 0.5018 | 0.0778 | 0.0223 | [6 empty] | 1513 | 18 | 18 | 3 | 0.25 | 63 | 21 | 미정 |  | 2021-05-18 07:07 | 1617 |  | 0 | 46 | 9 | 0 | 0 | 0 | 0.175 | 0.6912 | 0.1011 | 0.0236 | 112150 | 73 | 41 | 159 | 0.0422 | 0.0156 | 0.0201 | 0.0377 | 0.0281 | 0.0123 | 0.0096 | 0.0096
2021-05-18 | B63989 | B | 5 | SM48CM7 | 103 | 40000 | 0.0528 | 0.0439 | 0.0686 | 0.0756 | 1588 | 1588 | 1534 | 2554 | 11.6 |  |  | 0 | 미정 | 미정 | 미정 | 미정 | 0 | 0 | 0 | 0 | 0 | 0 | 0.0528 | 0.0771 | 0.0047 | 0.1916 | 41 | 7100 | 1617 | 0.3893 | 0.6065 | 0.2009 | 0.0149 | [6 empty] | 1487 | 18 | 21 | 1 | 0.23 | 66 | 25 | 미정 |  | 2021-05-18 07:19 | 1613 |  | 51 | 0 | 41 | 0 | 0 | 0 | 0.4929 | 0.8821 | 0.2901 | 0.0196 | 100000 | 75 | 18 | 131 | 0.0111 | 0.0165 | 0.0182 | 0.0268 | 0.0394 | 0.0071 | 0.0032 | 0.0034
2021-05-18 | A64533 | B | 18 | KSG4120H | 99 | 35700 | 0.0579 | 0.0595 | 0.0595 | 0.0978 | 1629 | 1629 | 1555 | 3171 | 33.5 |  |  | 0 | 미정 | 선택 | 미정 | 미정 | 0 | 0 | 0 | 0 | 0 | 0 | 0.0579 | 0.1109 | 0.0025 | 0.0324 | 47 | 6500 | 1619 | 0.1444 | 0.5094 | 0.0722 | 0.0229 | [6 empty] | 1513 | 18 | 18 | 3 | 0.25 | 69 | 23 | 미정 |  | 2021-05-18 08:10 | 1621 |  | 0 | 25 | 18 | 0 | 0 | 0 | 0.1772 | 0.6959 | 0.0974 | 0.0235 | 103800 | 70 | 45 | 169 | 0.0461 | 0.0214 | 0.0208 | 0.0368 | 0.033 | 0.0147 | 0.0104 | 0.0096
2021-05-18 | B63990 | B | 16 | SM48CM7 | 104 | 37400 | 0.0736 | 0.0403 | 0.0775 | 0.1018 | 1605 | 1608 | 1522 | 2480 | 16.6 |  |  | 0 | 미정 | 미정 | 미정 | 미정 | 0 | 0 | 0 | 104 | 0 | 0 | 0.0736 | 0.1121 | 0.0028 | 0.2172 | 47 | 7100 | 1613 | 0.4323 | 0.6893 | 0.2325 | 0.0164 | [6 empty] | 1487 | 18 | 20 | 1 | 0.14 | 75 | 36 | 미정 |  | 2021-05-18 08:24 | 1621 |  | 20 | 0 | 21 | 0 | 0 | 0 | 0.49 | 0.8935 | 0.2943 | 0.0198 | 102950 | 74 | 19 | 138 | 0.0218 | 0.0171 | 0.018 | 0.0307 | 0.0228 | 0.0045 | 0.0039 | 0.0038
2021-05-18 | A64534 | B | 35 | KSG4120H | 99 | 36800 | 0.0677 | 0.1821 | 0.1074 | 0.1273 | 1594 | 1624 | 1589 | 3253 | 52.7 |  |  | 0 | 미정 | 해제 | 미정 | 미정 | 0 | 0 | 0 | 0 | 0 | 0 | 0.0677 | 0.0996 | 0.0029 | 0.1605 | 44 | 6100 | 1612 | 0.1578 | 0.4695 | 0.0386 | 0.0288 | [6 empty] | 1513 | 18 | 18 | 3 | 0.25 | 71 | 26 | 미정 |  | 2021-05-18 09:12 | 1619 |  | 0 | 70 | 49 | 0 | 0 | 0 | 0.176 | 0.6725 | 0.0856 | 0.0205 | 105600 | 66 | 45 | 166 | 0.0725 | 0.0245 | 0.0223 | 0.0329 | 0.0374 | 0.0136 | 0.0089 | 0.0091
2021-05-18 | B63991 | B | 22 | SM48CM7 | 100 | 37400 | 0.0747 | 0.0216 | 0.0313 | 0.0839 | 1664 | 1608 | 1531 | 2605 | 11.9 |  |  | 0 | 미정 | 선택 | 미정 | 미정 | 0 | 0 | 0 | 101 | 0 | 0 | 0.0747 | 0.0875 | 0.004 | 0.2247 | 42 | 6300 | 1625 | 0.4099 | 0.6858 | 0.2045 | 0.0152 | [6 empty] | 1487 | 18 | 20 | 1 | 0.14 | 65 | 27 | 미정 |  | 2021-05-18 09:22 | 1612 |  | 41 | 0 | 46 | 0 | 0 | 0 | 0.5031 | 0.8901 | 0.2937 | 0.02 | 98600 | 73 | 25 | 147 | 0.0165 | 0.0191 | 0.0186 | 0.0366 | 0.0221 | 0.0055 | 0.0048 | 0.0044
2021-05-18 | A64535 | B | 36 | KSG4120H | 85 | 32500 |  | 0.0542 | 0.0542 | 0.0831 | 1596 | 1596 | 1537 | 2672 | 30.4 |  |  | 0 | 미정 | 미정 | 미정 | 미정 | 0 | 0 | 0 | 0 | 0 | 0 |  |  |  |  | 42 | 6900 | 1610 | 0.1427 | 0.5042 | 0.0567 | 0.0254 | [6 empty] | 1513 | 18 | 18 | 3 | 0.25 | 67 | 24 | 미정 |  | 2021-05-18 10:22 | 1616 |  | 0 | 26 | 19 | 0 | 0 | 0 | 0.1797 | 0.701 | 0.0968 | 0.0246 | 103950 | 73 | 33 | 141 | 0.0416 | 0.0175 | 0.0208 |  | 0.0307 | 0.0114 | 0.0084 | 0.0091
2021-05-18 | B63992 | B | 37 | SM48CM7 | 101 | 37500 | 0.0675 | 0.0293 | 0.0364 | 0.0708 | 1631 | 1588 | 1554 | 2564 | 21.4 |  |  | 0 | 미정 | 미정 | 미정 | 미정 | 0 | 0 | 0 | 100 | 0 | 0 | 0.0675 | 0.0608 | 0.004 | 0.1274 | 45 | 6500 | 1634 | 0.3577 | 0.6795 | 0.2296 | 0.0189 | [6 empty] | 1487 | 18 | 19 | 1 | 0.15 | 73 | 28 | 미정 |  | 2021-05-18 10:26 | 1622 |  | 20 | 0 | 23 | 0 | 0 | 0 | 0.491 | 0.8865 | 0.3001 | 0.0198 | 93050 | 71 | 26 | 150 | 0.0302 | 0.0216 | 0.0177 | 0.0274 | 0.0114 | 0.0045 | 0.0037 | 0.0042
2021-05-18 | A64536 | B | 31 | FPA-KSG4120H | 101 | 36400 | 0.0591 | 0.0813 | 0.0813 | 0.1048 | 1608 | 1608 | 1543 | 3185 | 49 |  |  | 0 | 미정 | 미정 | 미정 | 미정 | 0 | 0 | 0 | 0 | 0 | 0 | 0.0591 | 0.1016 | 0.0036 | 0.2013 | 45 | 7000 | 1602 | 0.1564 | 0.5016 | 0.0574 | 0.0261 | [6 empty] | 1513 | 18 | 18 | 3 | 0.25 | 73 | 24 | 미정 |  | 2021-05-18 11:21 | 1617 |  | 0 | 0 | 20 | 0 | 0 | 0 | 0.1819 | 0.7046 | 0.1004 | 0.0236 | 98450 | 79 | 37 | 151 | 0.0708 | 0.0224 | 0.0197 | 0.0367 | 0.0283 | 0.011 | 0.011 | 0.0115
2021-05-18 | B63993 | B | 5 | SM48CM7 | 100 | 38100 | 0.0551 | 0.0344 | 0.043 | 0.0969 | 1604 | 1577 | 1542 | 2559 | 20.8 |  |  | 0 | 미정 | 미정 | 미정 | 미정 | 0 | 0 | 0 | 106 | 0 | 0 | 0.0551 | 0.0612 | 0.0038 | 0.2619 | 47 | 6600 | 1603 | 0.4161 | 0.6566 | 0.1903 | 0.0117 | [6 empty] | 1487 | 18 | 21 | 1 | 1000 | 59 | 24 | 미정 |  | 2021-05-18 11:35 | 1607 |  | 32 | 0 | 31 | 0 | 0 | 0 | 0.4886 | 0.8955 | 0.2892 | 0.0197 | 95900 | 71 | 25 | 146 | 0.0274 | 0.0154 | 0.0182 | 0.0317 | 0.0217 | 0.0045 | 0.0044 | 0.0051
2021-05-18 | A64537 | B | 1 | FPA-KSG4120H | 99 | 37500 |  | 0.0826 | 0.0928 | 0.1099 | 1598 | 1617 | 1550 | 3323 | 46 |  |  | 0 | 미정 | 선택 | 미정 | 미정 | 0 | 0 | 0 | 0 | 0 | 0 |  |  |  |  | 47 | 7200 | 1615 | 0.1491 | 0.5066 | 0.0628 | 0.031 | [6 empty] | 1513 | 18 | 18 | 3 | 0.25 | 69 | 26 | 미정 |  | 2021-05-18 12:30 | 1612 |  | 0 | 28 | 26 | 0 | 0 | 0 | 0.1787 | 0.7023 | 0.0963 | 0.0234 | 109300 | 81 | 28 | 142 | 0.0602 | 0.0195 | 0.0204 |  | 0.0402 | 0.013 | 0.0093 | 0.0088
2021-05-18 | B63994 | B | 16 | SM48CM7 | 100 | 40100 | 0.0563 | 0.0301 | 0.0505 | 0.0891 | 1631 | 1577 | 1554 | 2493 | 11.4 |  |  | 0 | 미정 | 미정 | 미정 | 미정 | 0 | 0 | 0 | 102 | 0 | 0 | 0.0563 | 0.0813 | 0.0074 | 0.2964 | 37 | 5700 | 1617 | 0.4442 | 0.7008 | 0.2186 | 0.0144 | [6 empty] | 1487 | 18 | 18 | 1 | 0.17 | 68 | 31 | 미정 |  | 2021-05-18 12:34 | 1612 |  | 30 | 0 | 51 | 0 | 0 | 0 | 0.4886 | 0.8923 | 0.2939 | 0.0162 | 100900 | 86 | 25 | 138 | 0.0152 | 0.0152 | 0.0145 | 0.0281 | 0.0243 | 0.0061 | 0.0056 | 0.0057
2021-05-18 | B63995 | B | 22 | AE1548 | 101 | 40400 | 0.0475 | 0.0262 | 0.0367 | 0.0725 | 1605 | 1582 | 1549 | 2486 | 15.9 |  |  | 0 | 미정 | 미정 | 미정 | 미정 | 0 | 0 | 0 | 0 | 0 | 0 | 0.0475 | 0.054 | 0.0035 | 0.2692 | 47 | 7400 | 1647 | 0.3722 | 0.8903 | 0.1405 | 0.0093 | [6 empty] | 1488 | 15 | 20 | 1 | 0.17 | 76 | 25 | 미정 |  | 2021-05-18 13:48 | 1637 |  | 111 | 0 | 72 | 0 | 0 | 0 | 0.475 | 1.1849 | 0.2089 | 0.0104 | 96000 | 94 | 32 | 167 | 0.0156 | 0.0107 | 0.0163 | 0.0362 | 0.0611 | 0.031 | 0.0101 | 0.0198
2021-05-18 | A64538 | B | 35 | FPA-KSG4120H | 100 | 36900 | 0.0555 | 0.0364 | 0.0364 | 0.071 | 1640 | 1640 | 1582 | 3340 | 18.7 |  |  | 0 | 선택 | 미정 | 미정 | 미정 | 0 | 0 | 0 | 0 | 0 | 0 | 0.0555 | 0.0738 | 0.0034 | 0.002 | 41 | 5500 | 1619 | 0.1443 | 0.553 | 0.0726 | 0.0214 | [6 empty] | 1513 | 18 | 20 | 3 | 0.25 | 64 | 27 | 미정 |  | 2021-05-18 13:59 | 1619 |  | 0 | 11 | 19 | 0 | 0 | 0 | 0.173 | 0.7032 | 0.0935 | 0.0232 | 105600 | 67 | 24 | 117 | 0.0256 | 0.0224 | 0.0194 | 0.0365 | 0.0352 | 0.0172 | 0.0095 | 0.0094
2021-05-18 | B63996 | B | 37 | AE1548 | 101 | 37000 | 0.0493 | 0.0793 | 0.0793 | 0.1128 | 1624 | 1624 | 1573 | 2708 | 15 |  |  | 0 | 미정 | 미정 | 미정 | 미정 | 0 | 0 | 0 | 103 | 0 | 0 | 0.0493 | 0.0684 | 0.0119 | 0.4026 | 42 | 5600 | 1626 | 0.4003 | 1.0233 | 0.1442 | 0.0077 | [6 empty] | 1488 | 15 | 16 | 1 | 0.19 | 65 | 17 | 미정 |  | 2021-05-18 14:43 | 1614 |  | 23 | 0 | 0 | 0 | 0 | 0 | 0.483 | 1.2124 | 0.208 | 0.0154 | 95250 | 72 | 45 | 180 | 0.0146 | 0.0124 | 0.0169 | 0.0424 | 0.0168 | 0.0061 | 0.0058 | 0.0196
2021-05-18 | A64539 | B | 36 | FPA-KSG4120H | 99 | 37600 | 0.0846 | 0.0441 | 0.0339 | 0.0758 | 1568 | 1608 | 1539 | 2998 | 20.9 |  |  | 0 | 선택 | 미정 | 미정 | 미정 | 0 | 0 | 0 | 0 | 0 | 0 | 0.0846 | 0.1018 | 0.003 | 0.2056 | 43 | 6500 | 1629 | 0.1482 | 0.5752 | 0.0768 | 0.0166 | [6 empty] | 1513 | 18 | 18 | 3 | 0.24 | 71 | 31 | 미정 |  | 2021-05-18 14:58 | 1629 |  | 0 | 65 | 0 | 0 | 0 | 0 | 0.177 | 0.692 | 0.0908 | 0.0234 |  | 67 | 28 | 123 | 0.0288 | 0.0146 | 0.0239 | 0.0462 | 0.0445 | 0.0153 | 0.0092 | 0.0091
2021-05-18 | B63997 | B | 5 | AE1548 | 101 | 37500 |  | 0.0743 | 0.0743 | 0.078 | 1571 | 1571 | 1526 | 2609 | 12.9 |  |  | 0 | 미정 | 미정 | 미정 | 미정 | 0 | 0 | 0 | 152 | 0 | 0 |  |  |  |  | 45 | 6800 | 1620 | 0.269 | 0.9539 | 0.1644 | 0.0142 | [6 empty] | 1488 | 15 | 15 | 1 | 0.17 | 56 | 14 | 미정 |  | 2021-05-18 15:46 | 1609 |  | 17 | 0 | 12 | 0 | 0 | 0 | 0.491 | 1.2468 | 0.2152 | 0.0187 |  | 71 | 47 | 184 | 0.0124 | 0.0116 | 0.0168 |  | 0.0417 | 0.0154 | 0.0082 | 0.0197
2021-05-18 | A64540 | B | 31 | KSG4120H | 101 | 37100 | 0.0759 | 0.0426 | 0.0426 | 0.0916 | 1590 | 1590 | 1529 | 2957 | 26.4 |  |  | 0 | 미정 | 미정 | 미정 | 미정 | 0 | 0 | 0 | 0 | 0 | 0 | 0.0759 | 0.088 | 0.0048 | 0.2446 | 42 | 7000 | 1629 | 0.1603 | 0.5825 | 0.0765 | 0.0232 | [6 empty] | 1513 | 18 | 19 | 3 | 0.25 | 76 | 37 | 미정 |  | 2021-05-18 15:54 | 1629 |  | 0 | 34 | 0 | 0 | 0 | 0 | 0.175 | 0.7029 | 0.1014 | 0.0259 | 98900 | 65 | 23 | 117 | 0.0377 | 0.0137 | 0.0216 | 0.0409 | 0.0284 | 0.0131 | 0.0099 | 0.0093
2021-05-18 | B63998 | B | 16 | AE1548 | 100 | 36600 | 0.0658 | 0.0578 | 0.0578 | 0.0904 | 1597 | 1597 | 1552 | 2730 | 20.2 |  |  | 0 | 미정 | 미정 | 미정 | 미정 | 0 | 0 | 0 | 153 | 0 | 0 | 0.0658 | 0.074 | 0.003 | 0.1131 | 44 | 6800 | 1620 | 0.4153 | 1.0437 | 0.1631 | 0.0097 | [6 empty] | 1488 | 15 | 15 | 1 | 0.13 | 67 | 24 | 미정 |  | 2021-05-18 16:45 | 1604 |  | 13 | 0 | 0 | 0 | 0 | 0 | 0.48 | 1.1965 | 0.2047 | 0.0236 | 98200 | 73 | 45 | 184 | 0.0187 | 0.0121 | 0.0216 | 0.0468 | 0.0339 | 0.0104 | 0.0097 | 0.0209
2021-05-18 | A64541 | B | 1 | BP-SCM420HT | 101 | 38300 | 0.0502 | 0.0404 | 0.0469 | 0.1038 | 1579 | 1608 | 1546 | 3051 | 34.8 |  |  | 0 | 선택 | 미정 | 미정 | 미정 | 0 | 0 | 0 | 0 | 0 | 0 | 0.0502 | 0.0584 | 0.0044 | 0.0977 | 43 | 7800 | 1631 | 0.1646 | 0.5986 | 0.1467 | 0.0192 | [6 empty] | 1510 | 16 | 20 | 3 | 0.25 | 95 | 40 | 미정 |  | 2021-05-18 16:56 | 1631 |  | 0 | 87 | 20 | 0 | 0 | 0 | 0.201 | 0.8179 | 0.2278 | 0.026 | 108600 | 94 | 35 | 147 | 0.0449 | 0.0221 | 0.0224 | 0.0343 | 0.0266 | 0.0116 | 0.0067 | 0.0076
2021-05-18 | B63999 | B | 22 | AE1548 | 101 | 36000 | 0.094 | 0.0754 | 0.0754 | 0.0851 | 1618 | 1618 | 1536 | 2611 | 19 |  |  | 0 | 미정 | 미정 | 미정 | 미정 | 0 | 0 | 0 | 152 | 0 | 0 | 0.094 | 0.1125 | 0.005 | 0.4355 | 44 | 6800 | 1620 | 0.406 | 1.0425 | 0.184 | 0.0105 | [6 empty] | 1488 | 15 | 15 | 1 | 0.16 | 75 | 30 | 미정 |  | 2021-05-18 17:48 | 1612 |  | 15 | 0 | 0 | 0 | 0 | 0 | 0.481 | 1.2081 | 0.2052 | 0.0225 | 100400 | 74 | 49 | 188 | 0.0192 | 0.0111 | 0.0195 | 0.0479 | 0.0357 | 0.0087 | 0.0093 | 0.0197
2021-05-18 | A64542 | B | 35 | BP-SCM420HT | 101 | 36800 | 0.0653 | 0.1333 | 0.0784 | 0.1057 | 1605 | 1606 | 1551 | 3075 | 34.2 |  |  | 0 | 미정 | 미정 | 미정 | 미정 | 0 | 0 | 0 | 0 | 0 | 0 | 0.0653 | 0.1904 | 0.0039 | 0.3343 | 49 | 6200 | 1623 | 0.1651 | 0.7906 | 0.1834 | 0.0157 | [6 empty] | 1510 | 16 | 18 | 3 | 0.25 | 82 | 42 | 미정 |  | 2021-05-18 18:02 | 1623 |  | 0 | 21 | 22 | 0 | 0 | 0 | 0.197 | 0.8214 | 0.2264 | 0.0257 | 103450 | 63 | 35 | 148 | 0.0469 | 0.0213 | 0.0224 | 0.0523 | 0.0367 | 0.0122 | 0.0085 | 0.0085
2021-05-18 | A64543 | B | 36 | BP-SCM420HT | 101 | 36500 | 0.0663 | 0.0494 | 0.0494 | 0.1257 | 1615 | 1615 | 1557 | 3007 | 42.4 |  |  | 0 | 미정 | 선택 | 미정 | 미정 | 0 | 0 | 0 | 0 | 0 | 0 | 0.0663 | 0.1244 | 0.002 | 0.0681 | 42 | 6300 | 1619 | 0.1725 | 0.7618 | 0.1667 | 0.0236 | [6 empty] | 1510 | 16 | 18 | 3 | 0.26 | 80 | 34 | 미정 |  | 2021-05-18 18:52 | 1619 |  | 0 | 0 | 22 | 0 | 0 | 0 | 0.207 | 0.8274 | 0.2405 | 0.027 | 107850 | 67 | 42 | 154 | 0.0556 | 0.0199 | 0.0231 | 0.0431 | 0.0387 | 0.0152 | 0.0092 | 0.0073
2021-05-18 | B64000 | B | 37 | AE1548 | 101 | 36800 | 0.0655 | 0.0715 | 0.0715 | 0.107 | 1606 | 1606 | 1521 | 2558 | 35.8 |  |  | 0 | 미정 | 미정 | 미정 | 미정 | 0 | 0 | 0 | 154 | 0 | 0 | 0.0655 | 0.0979 | 0.0236 | 0.1243 | 42 | 6700 | 1617 | 0.4111 | 1.0902 | 0.1582 | 0.0125 | [6 empty] | 1488 | 15 | 15 | 1 | 0.19 | 66 | 24 | 미정 |  | 2021-05-18 19:04 | 1606 |  | 17 | 0 | 12 | 0 | 0 | 0 | 0.496 | 1.2063 | 0.22 | 0.0208 | 88800 | 56 | 36 | 162 | 0.0412 | 0.0135 | 0.0194 | 0.0405 | 0.0427 | 0.0085 | 0.0081 | 0.0222
2021-05-18 | A64544 | B | 31 | BP-SCM420HT | 101 | 35700 | 0.0701 | 0.0594 | 0.0594 | 0.0833 | 1597 | 1597 | 1554 | 2937 | 30.6 |  |  | 0 | 미정 | 선택 | 미정 | 미정 | 0 | 0 | 0 | 0 | 0 | 0 | 0.0701 | 0.1205 | 0.0029 | 0.2003 | 40 | 6200 | 1616 | 0.1749 | 0.7517 | 0.2049 | 0.0248 | [6 empty] | 1510 | 16 | 17 | 3 | 0.25 | 75 | 31 | 미정 |  | 2021-05-18 19:57 | 1616 |  | 0 | 42 | 21 | 0 | 0 | 0 | 0.212 | 0.8258 | 0.2354 | 0.0285 | 102750 | 64 | 35 | 139 | 0.0428 | 0.0242 | 0.0244 | 0.0402 | 0.0341 | 0.0105 | 0.006 | 0.0088
2021-05-18 | B64021 | B | 5 | AE1548 | 101 | 37700 | 0.0587 | 0.0623 | 0.0623 | 0.099 | 1613 | 1613 | 1551 | 2654 | 27.9 |  |  | 0 | 미정 | 미정 | 미정 | 미정 | 0 | 0 | 0 | 157 | 0 | 0 | 0.0587 | 0.1132 | 0.0038 | 0.0026 | 43 | 6200 | 1613 | 0.3896 | 1.0265 | 0.168 | 0.0163 | [6 empty] | 1488 | 15 | 15 | 1 | 0.18 | 61 | 29 | 미정 |  | 2021-05-18 20:08 | 1598 |  | 26 | 0 | 0 | 0 | 0 | 0 | 0.488 | 1.1985 | 0.2004 | 0.0109 | 102000 | 76 | 23 | 133 | 0.0284 | 0.0138 | 0.0137 | 0.0499 | 0.0396 | 0.0105 | 0.0093 | 0.0199
2021-05-18 | A64545 | B | 1 | SCM420HON | 101 | 35700 | 0.0772 | 0.1276 | 0.1276 | 0.1887 | 1591 | 1591 | 1527 | 2896 | 58.1 |  |  | 0 | 미정 | 선택 | 미정 | 미정 | 0 | 0 | 0 | 0 | 0 | 0 | 0.0772 | 0.1573 | 0.0022 | 0.2649 | 44 | 6500 | 1613 | 0.2055 | 0.7129 | 0.1667 | 0.0339 | [6 empty] | 1510 | 16 | 20 | 3 | 0.26 | 73 | 36 | 미정 |  | 2021-05-18 20:56 | 1613 |  | 0 | 47 | 10 | 0 | 0 | 0 | 0.214 | 0.8378 | 0.2411 | 0.0332 | 106650 | 69 | 28 | 132 | 0.0775 | 0.0283 | 0.0301 | 0.0414 | 0.0451 | 0.0121 | 0.0079 | 0.0134
2021-05-18 | B64022 | B | 16 | AE1548 | 101 | 37500 | 0.083 | 0.0832 | 0.0832 | 0.0983 | 1570 | 1570 | 1557 | 2543 | 33.4 |  |  | 0 | 미정 | 미정 | 미정 | 미정 | 0 | 0 | 0 | 150 | 0 | 0 | 0.083 | 0.0637 | 0.0038 | 0.3564 | 43 | 5700 | 1614 | 0.4029 | 1.0301 | 0.1697 | 0.013 | [6 empty] | 1488 | 15 | 16 | 1 | 0.26 | 54 | 28 | 미정 |  | 2021-05-18 21:06 | 1593 |  | 0 | 0 | 0 | 0 | 0 | 0 | 0.4672 | 1.1834 | 0.19 | 0.0091 | 99400 | 74 | 27 | 145 | 0.035 | 0.0113 | 0.0117 | 0.0398 | 0.0267 | 0.0085 | 0.0086 | 0.0195
2021-05-18 | A64546 | B | 35 | SCM420HON | 101 | 36900 | 0.0759 | 0.0983 | 0.0707 | 0.082 | 1582 | 1610 | 1559 | 2882 | 40.3 |  |  | 0 | 미정 | 선택 | 미정 | 미정 | 0 | 0 | 0 | 0 | 0 | 0 | 0.0759 | 0.1457 | 0.0029 | 0.2065 | 42 | 6400 | 1599 | 0.1689 | 0.7292 | 0.1592 | 0.0168 | [6 empty] | 1510 | 16 | 20 | 3 | 0.26 | 71 | 35 | 미정 |  | 2021-05-18 21:51 | 1619 |  | 0 | 9 | 0 | 0 | 0 | 0 | 0.2078 | 0.843 | 0.2423 | 0.031 | 107950 | 68 | 29 | 135 | 0.0519 | 0.0196 | 0.0299 | 0.038 | 0.0392 | 0.0156 | 0.01 | 0.0153
2021-05-18 | B64023 | B | 22 | AE1548 | 101 | 37900 |  | 0.0383 | 0.0669 | 0.2208 | 1630 | 1579 | 1510 | 2588 | 36.8 |  |  | 0 | 미정 | 미정 | 미정 | 미정 | 0 | 0 | 0 | 151 | 0 | 0 |  |  |  |  | 46 | 6600 | 1598 | 0.4369 | 1.0263 | 0.1627 | 0.0138 | [6 empty] | 1488 | 15 | 16 | 1 | 0.2 | 56 | 17 | 미정 |  | 2021-05-18 22:10 | 1592 |  | 40 | 0 | 11 | 0 | 0 | 0 | 0.4758 | 1.1951 | 0.2012 | 0.0165 | 103500 | 77 | 42 | 165 | 0.0394 | 0.0124 | 0.0145 |  | 0.0247 | 0.0085 | 0.0081 | 0.0191
2021-05-18 | A64547 | B | 37 | SCM420HON | 101 | 35700 | 0.0446 | 0.023 | 0.0628 | 0.1049 | 1656 | 1612 | 1572 | 3059 | 38.5 |  |  | 0 | 미정 | 선택 | 미정 | 미정 | 0 | 0 | 0 | 0 | 0 | 0 | 0.0446 | 0.0601 | 0.0023 | 0.0551 | 41 | 5200 | 1626 | 0.16 | 0.6896 | 0.2054 | 0.0368 | [6 empty] | 1510 | 16 | 20 | 3 | 0.27 | 70 | 30 | 미정 |  | 2021-05-18 22:54 | 1623 |  | 0 | 0 | 0 | 0 | 0 | 0 | 0.2067 | 0.8421 | 0.2411 | 0.0317 | 95000 | 61 | 32 | 134 | 0.0587 | 0.0315 | 0.0294 | 0.0278 | 0.0373 | 0.0125 | 0.0111 | 0.0149
2021-05-18 | B64024 | B | 36 | AE1548 | 87 | 34000 |  | 0.0239 | 0.0432 | 0.1054 | 1637 | 1571 | 1546 | 2422 | 7.2 |  |  | 0 | 미정 | 미정 | 미정 | 미정 | 0 | 0 | 0 | 152 | 0 | 0 |  |  |  |  | 44 | 5700 | 1619 | 0.418 | 0.9913 | 0.1609 | 0.0075 | [6 empty] | 1488 | 15 | 21 | 1 | 0.18 | 59 | 24 | 미정 |  | 2021-05-18 23:14 | 1613 |  | 101 | 0 | 0 | 0 | 0 | 0 | 0.4731 | 1.1949 | 0.1956 | 0.0112 |  | 75 | 30 | 152 | 0.0078 | 0.0127 | 0.0137 |  | 0.0255 | 0.0086 | 0.0083 | 0.018
2021-05-18 | A64548 | B | 31 | SCM420HON | 90 | 32400 | 0.0715 | 0.0381 | 0.0633 | 0.09 | 1641 | 1612 | 1566 | 2719 | 39 |  |  | 0 | 선택 | 미정 | 미정 | 미정 | 0 | 0 | 0 | 0 | 0 | 0 | 0.0715 | 0.1255 | 0.003 | 0.1424 | 41 | 4900 | 1613 | 0.1605 | 0.6879 | 0.1849 | 0.0257 | [6 empty] | 1510 | 16 | 20 | 3 | 0.27 | 74 | 33 | 미정 |  | 2021-05-18 23:53 | 1619 |  | 0 | 25 | 0 | 0 | 0 | 0 | 0.2083 | 0.8502 | 0.2508 | 0.0347 | 96300 | 63 | 25 | 118 | 0.057 | 0.0272 | 0.0335 | 0.033 | 0.0246 | 0.0137 | 0.01 | 0.0144
2021-05-18 | B64025 | B | 5 | AE1548 | 101 | 38200 | 0.0562 | 0.0258 | 0.0561 | 0.0889 | 1617 | 1551 | 1541 | 2644 | 10.6 |  |  | 0 | 미정 | 미정 | 미정 | 미정 | 0 | 0 | 0 | 150 | 0 | 0 | 0.0562 | 0.0546 | 0.0035 | 0.2096 | 44 | 6600 | 1600 | 0.4223 | 0.9379 | 0.1414 | 0.0189 | [6 empty] | 1488 | 15 | 16 | 1 | 0.14 | 62 | 18 | 미정 |  | 2021-05-19 00:34 | 1598 |  | 40 | 0 | 12 | 0 | 0 | 0 | 0.4695 | 1.1961 | 0.2007 | 0.0141 | 100400 | 77 | 29 | 137 | 0.0101 | 0.0174 | 0.0134 | 0.0234 | 0.0301 | 0.0079 | 0.0055 | 0.0189
2021-05-18 | A64549 | B | 1 | SCM420HON | 98 | 36500 | 0.0601 | 0.0817 | 0.0817 | 0.0856 | 1637 | 1637 | 1585 | 2923 | 17.5 |  |  | 0 | 선택 | 미정 | 미정 | 미정 | 0 | 0 | 0 | 0 | 0 | 0 | 0.0601 | 0.0771 | 0.004 | 0.1376 | 38 | 4200 | 1612 | 0.1609 | 0.7137 | 0.1846 | 0.0111 | [6 empty] | 1510 | 16 | 20 | 3 | 0.27 | 68 | 33 | 미정 |  | 2021-05-19 00:49 | 1612 |  | 0 | 30 | 9 | 0 | 0 | 0 | 0.2105 | 0.8444 | 0.2457 | 0.0345 | 106950 | 69 | 21 | 112 | 0.0231 | 0.0193 | 0.0329 | 0.0252 | 0.0347 | 0.0208 | 0.0119 | 0.0143
2021-05-18 | B64026 | B | 16 | AE1548 | 101 | 37400 | 0.0501 | 0.0251 | 0.0337 | 0.0948 | 1615 | 1572 | 1532 | 2702 | 12.1 |  |  | 0 | 미정 | 미정 | 미정 | 미정 | 0 | 0 | 0 | 150 | 0 | 0 | 0.0501 | 0.0614 | 0.0055 | 0.0206 | 40 | 5700 | 1593 | 0.4168 | 1.0009 | 0.1465 | 0.0107 | [6 empty] | 1488 | 15 | 15 | 1 | 0.14 | 57 | 13 | 미정 |  | 2021-05-19 01:42 | 1590 |  | 33 | 0 | 0 | 0 | 0 | 0 | 0.4747 | 1.203 | 0.2095 | 0.0137 | 98500 | 76 | 31 | 135 | 0.0142 | 0.0144 | 0.0135 | 0.0244 | 0.0262 | 0.0063 | 0.0055 | 0.0176
2021-05-18 | A64550 | B | 35 | SCM420HON | 98 | 35200 | 0.0732 | 0.0615 | 0.0615 | 0.0916 | 1614 | 1614 | 1557 | 2864 | 36.3 |  |  | 0 | 선택 | 미정 | 미정 | 미정 | 0 | 0 | 0 | 0 | 0 | 0 | 0.0732 | 0.0953 | 0.0039 | 0.0345 | 38 | 5100 | 1608 | 0.1576 | 0.6479 | 0.1945 | 0.0292 | [6 empty] | 1510 | 16 | 20 | 3 | 0.26 | 67 | 30 | 미정 |  | 2021-05-19 01:44 | 1614 |  | 0 | 0 | 0 | 0 | 0 | 0 | 0.2109 | 0.851 | 0.2576 | 0.0329 | 99450 | 63 | 28 | 123 | 0.0517 | 0.0232 | 0.0313 | 0.0359 | 0.0348 | 0.0171 | 0.0114 | 0.0149
2021-05-18 | B64027 | B | 22 | AE1548 | 101 | 37000 | 0.0729 | 0.0189 | 0.043 | 0.1093 | 1679 | 1593 | 1541 | 2576 | 21.5 |  |  | 0 | 미정 | 미정 | 미정 | 미정 | 0 | 0 | 0 | 153 | 0 | 0 | 0.0729 | 0.0876 | 0.0054 | 0.2815 | 43 | 6000 | 1614 | 0.4209 | 1.0793 | 0.1663 | 0.0129 | [6 empty] | 1488 | 15 | 16 | 1 | 0.14 | 65 | 26 | 미정 |  | 2021-05-19 02:46 | 1611 |  | 41 | 0 | 0 | 0 | 0 | 0 | 0.478 | 1.2076 | 0.2081 | 0.0104 | 92250 | 71 | 29 | 137 | 0.0257 | 0.013 | 0.0131 | 0.0255 | 0.0205 | 0.0064 | 0.0055 | 0.0178
2021-05-18 | A64551 | B | 37 | SCM420HON | 98 | 36700 | 0.0486 | 0.0294 | 0.0676 | 0.0983 | 1623 | 1596 | 1543 | 2917 | 53.2 |  |  | 0 | 선택 | 미정 | 미정 | 미정 | 0 | 0 | 0 | 0 | 0 | 0 | 0.0486 | 0.0678 | 0.0021 | 0.001 | 32 | 5200 | 1602 | 0.1709 | 0.6778 | 0.2029 | 0.0474 | [6 empty] | 1510 | 16 | 21 | 3 | 0.26 | 62 | 23 | 미정 |  | 2021-05-19 02:35 | 1607 |  | 0 | 28 | 0 | 0 | 0 | 0 | 0.2099 | 0.8507 | 0.2479 | 0.0335 | 95250 | 64 | 28 | 120 | 0.0805 | 0.0374 | 0.0312 | 0.0387 | 0.0263 | 0.0153 | 0.0128 | 0.0161
2021-05-18 | A64552 | B | 31 | SCM420HON | 99 | 36900 | 0.0566 | 0.1384 | 0.0599 | 0.0849 | 1611 | 1611 | 1563 | 3068 | 25.3 |  |  | 0 | 선택 | 미정 | 미정 | 미정 | 0 | 0 | 0 | 0 | 0 | 0 | 0.0566 | 0.0609 | 0.0041 | 0.0014 | 31 | 4900 | 1617 | 0.1662 | 0.7078 | 0.2168 | 0.0203 | [6 empty] | 1510 | 16 | 20 | 3 | 0.26 | 65 | 30 | 미정 |  | 2021-05-19 03:34 | 1610 |  | 0 | 27 | 0 | 0 | 0 | 0 | 0.2087 | 0.8502 | 0.2609 | 0.0334 | 102100 | 71 | 24 | 113 | 0.0352 | 0.0208 | 0.0315 | 0.0292 | 0.0317 | 0.0174 | 0.0118 | 0.0157
2021-05-18 | B64028 | B | 36 | AE1548 | 101 | 37600 | 0.0708 | 0.0397 | 0.0397 | 0.0917 | 1608 | 1608 | 1540 | 2520 | 16.5 |  |  | 0 | 미정 | 미정 | 미정 | 미정 | 0 | 0 | 0 | 160 | 0 | 0 | 0.0708 | 0.1041 | 0.0182 | 0.1974 | 42 | 5800 | 1617 | 0.4226 | 1.0548 | 0.1567 | 0.0163 | [6 empty] | 1488 | 15 | 16 | 1 | 0.13 | 71 | 32 | 미정 |  | 2021-05-19 03:51 | 1605 |  | 41 | 0 | 0 | 0 | 0 | 0 | 0.4802 | 1.1988 | 0.2004 | 0.0129 | 97800 | 73 | 29 | 132 | 0.0193 | 0.0166 | 0.0117 | 0.0252 | 0.024 | 0.0084 | 0.0062 | 0.0187
2021-05-18 | A64553 | B | 1 | SCM420HON | 99 | 36800 | 0.0713 | 0.0316 | 0.06 | 0.0902 | 1669 | 1646 | 1584 | 3035 | 27.7 |  |  | 0 | 선택 | 미정 | 미정 | 미정 | 0 | 0 | 0 | 0 | 0 | 0 | 0.0713 | 0.0966 | 0.0035 | 0.4009 | 33 | 4200 | 1596 | 0.1502 | 0.5441 | 0.162 | 0.0242 | [6 empty] | 1510 | 16 | 20 | 3 | 0.28 | 56 | 23 | 미정 |  | 2021-05-19 04:46 | 1596 |  | 0 | 49 | 0 | 0 | 0 | 0 | 0.2121 | 0.847 | 0.2544 | 0.0342 | 106350 | 227 | 12 | 93 | 0.0367 | 0.0222 | 0.0331 | 0.0338 | 0.0236 | 0.0122 | 0.0085 | 0.0155
2021-05-18 | B64029 | B | 5 | AE1548 | 99 | 37700 | 0.0411 | 0.0239 | 0.0563 | 0.0996 | 1650 | 1580 | 1530 | 2757 | 22.7 |  |  | 0 | 미정 | 미정 | 미정 | 미정 | 0 | 0 | 0 | 152 | 0 | 0 | 0.0411 | 0.0623 | 0.0067 | 0.3493 | 43 | 7100 | 1626 | 0.4062 | 1.0478 | 0.1735 | 0.0131 | [6 empty] | 1488 | 15 | 16 | 1 | 0.14 | 68 | 36 | 미정 |  | 2021-05-19 04:58 | 1617 |  | 41 | 0 | 16 | 0 | 0 | 0 | 0.486 | 1.1896 | 0.1968 | 0.0123 | 95850 | 73 | 11 | 112 | 0.0264 | 0.0105 | 0.0114 | 0.0229 | 0.0216 | 0.0052 | 0.0055 | 0.0196
2021-05-18 | B64030 | I | 16 | SCM440I | 96 | 38700 | 0.0418 | 0.0277 | 0.0442 | 0.0946 | 1598 | 1575 | 1523 | 2451 | 8.2 |  |  | 0 | 미정 | 미정 | 미정 | 미정 | 0 | 0 | 0 | 0 | 0 | 0 | 0.0418 | 0.063 | 0.005 | 0.0169 | 56 | 9300 | 1654 | 0.2889 | 0.4851 | 0.1315 | 0.0062 | [6 empty] | 1495 | 20 | 24 | 1 | 0.14 | 80 | 0 | 미정 |  | 2021-05-19 06:11 | 1650 |  | 40 | 0 | 26 | 0 | 0 | 0 | 0.401 | 0.6824 | 0.2396 | 0.0092 | 98950 | 986 | 18 | 147 | 0.0063 | 0.0107 | 0.0095 | 0.0186 | 0.0556 | 0.0071 | 0.0057 | 0.0152
2021-05-18 | A64554 | B | 35 | AE1548 | 106 | 36600 | 0.0484 | 0.1151 | 0.1151 | 0.1725 | 1640 | 1640 | 1568 | 2972 | 36.7 |  |  | 0 | 미정 | 미정 | 미정 | 미정 | 0 | 0 | 0 | 0 | 0 | 0 | 0.0484 | 0.0486 | 0.0033 | 0.0595 | 39 | 3800 | 1595 | 0.3577 | 1.0084 | 0.1387 | 0.0189 | [6 empty] | 1488 | 15 | 15 | 3 | 0.26 | 63 | 25 | 미정 |  | 2021-05-19 05:56 | 1582 |  | 0 | 34 | 24 | 0 | 0 | 0 | 0.479 | 1.2068 | 0.1968 | 0.0161 | 100200 | 74 | 37 | 138 | 0.0415 | 0.0119 | 0.0133 | 0.0248 | 0.0265 | 0.0112 | 0.0068 | 0.018
2021-05-19 | A64555 | B | 22 | AE1548 | 105 | 36600 | 0.0373 | 0.0417 | 0.0417 | 0.1306 | 1611 | 1611 | 1522 | 3192 | 33.7 |  |  | 0 | 미정 | 미정 | 미정 | 미정 | 0 | 0 | 0 | 0 | 0 | 0 | 0.0373 | 0.0616 | 0.002 | 0.001 | 43 | 4900 | 1593 | 0.4288 | 1.0184 | 0.127 | 0.019 | [6 empty] | 1488 | 15 | 16 | 3 | 0.25 | 65 | 24 | 미정 |  | 2021-05-19 06:58 | 1582 |  | 0 | 26 | 44 | 0 | 0 | 0 | 0.474 | 1.1968 | 0.1899 | 0.017 | 96200 | 83 | 38 | 146 | 0.0395 | 0.0128 | 0.0137 | 0.0267 | 0.0218 | 0.0111 | 0.0075 | 0.019
2021-05-19 | B64031 | I | 37 | SM45CI | 90 | 34500 | 0.0678 | 0.0491 | 0.0491 | 0.0904 | 1611 | 0 | 1543 | 1973 | 5.9 |  |  | 0 | 미정 | 미정 | 미정 | 미정 | 0 | 0 | 0 | 0 | 0 | 0 | 0.0678 | 0.1246 | 0.0047 | 0.2111 | 48 | 7900 | 1657 | 0.3675 | 0.5151 | 0.163 | 0.0067 | [6 empty] | 1493 | 20 | 22 | 1 | 0.2 | 85 | 0 | 미정 |  | 2021-05-19 07:18 | 1656 |  | 20 | 0 | 13 | 0 | 0 | 0 | 0.451 | 0.6942 | 0.2136 | 0.0083 | 90400 | 865 | 18 | 134 | 0.005 | 0.01 | 0.0082 | 0.0329 | 0.0339 | 0.0091 | 0.0052 | 0.0127
2021-05-19 | A64556 | B | 31 | SCM440 | 105 | 37800 | 0.0542 | 0.1478 | 0.1478 | 0.1715 | 1651 | 1651 | 1585 | 3242 | 28.9 |  |  | 0 | 미정 | 선택 | 미정 | 미정 | 0 | 0 | 0 | 0 | 0 | 0 | 0.0542 | 0.066 | 0.0026 | 0.229 | 41 | 5300 | 1619 | 0.3375 | 0.5116 | 0.2164 | 0.0281 | [6 empty] | 1496 | 15 | 20 | 3 | 0.24 | 86 | 28 | 미정 |  | 2021-05-19 07:51 | 1623 |  | 0 | 63 | 0 | 0 | 0 | 0 | 0.39 | 0.6826 | 0.2297 | 0.0203 | 100000 | 92 | 62 | 196 | 0.0327 | 0.017 | 0.0157 | 0.0315 | 0.018 | 0.007 | 0.0061 | 0.0129
2021-05-19 | B64032 | I | 36 | AE4330VM | 81 | 32800 | 0.0851 | 0.1329 | 0.0717 | 0.0757 | 1585 | 1616 | 1552 | 2307 | 18.7 |  |  | 0 | 미정 | 미정 | 미정 | 미정 | 0 | 0 | 0 | 0 | 0 | 0 | 0.0851 | 0.1127 | 0.0034 | 0.1676 | 53 | 8400 | 1664 | 0.2277 | 0.8272 | 0.1765 | 0.0154 | [6 empty] | 1494 | 20 | 23 | 1 | 0.2 | 68 | 0 | 미정 |  | 2021-05-19 08:29 | 1651 |  | 21 | 0 | 22 | 0 | 0 | 0 | 0.305 | 0.9487 | 0.2237 | 0.0243 | 86800 | 954 | 20 | 151 | 0.0335 | 0.0195 | 0.0315 | 0.0201 | 0.0156 | 0.0025 | 0.0025 | 0.0014
2021-05-19 | A64557 | B | 1 | SCM440 | 103 | 36900 | 0.0723 | 0.1712 | 0.1712 | 0.2131 | 1611 | 1611 | 1535 | 3172 | 41.9 |  |  | 0 | 선택 | 미정 | 미정 | 미정 | 0 | 0 | 0 | 0 | 0 | 0 | 0.0723 | 0.0762 | 0.0037 | 0.2443 | 40 | 5800 | 1590 | 0.3676 | 0.4954 | 0.1707 | 0.0211 | [6 empty] | 1496 | 15 | 15 | 3 | 0.25 | 68 | 21 | 미정 |  | 2021-05-19 09:07 | 1597 |  | 0 | 30 | 15 | 0 | 0 | 0 | 0.3925 | 0.6911 | 0.2034 | 0.0202 | 103600 | 74 | 52 | 172 | 0.046 | 0.0125 | 0.0173 | 0.0309 | 0.0204 | 0.0088 | 0.0064 | 0.0143
2021-05-19 | B64033 | I | 16 | SCM440I | 95 | 35500 | 0.0997 | 0.1021 | 0.1021 | 0.1082 | 1595 | 1595 | 1564 | 2645 | 15.5 |  |  | 0 | 미정 | 미정 | 미정 | 미정 | 0 | 0 | 0 | 206 | 0 | 0 | 0.0997 | 0.1563 | 0.0033 | 0.0073 | 50 | 7400 | 1626 | 0.3424 | 0.5385 | 0.164 | 0.006 | [6 empty] | 1495 | 20 |  | 1 | 1000 | 91 | 0 | 미정 |  | 2021-05-19 10:07 | 1636 |  | 0 | 0 | 0 | 0 | 0 | 0 | 0.3862 | 0.7007 | 0.257 | 0.0084 | 103550 | 673 | 83 | 275 | 0.0072 | 0.009 | 0.0075 | 0.0302 | 0.0182 | 0.0041 | 0.003 | 0.0159
2021-05-19 | A64558 | B | 35 | SCM440 | 104 | 37800 | 0.0621 | 0.1874 | 0.1376 | 0.2052 | 1594 | 1618 | 1555 | 3290 | 40.2 |  |  | 0 | 선택 | 미정 | 미정 | 미정 | 0 | 0 | 0 | 0 | 0 | 0 | 0.0621 | 0.0655 | 0.0089 | 0.1344 | 43 | 5400 | 1586 | 0.2985 | 0.4954 | 0.1695 | 0.0222 | [6 empty] | 1496 | 15 | 15 | 3 | 0.25 | 69 | 18 | 미정 |  | 2021-05-19 10:08 | 1586 |  | 0 | 26 | 18 | 0 | 0 | 0 | 0.3843 | 0.6971 | 0.209 | 0.0197 |  | 80 | 5 | 133 | 0.0443 | 0.0151 | 0.0157 | 0.0324 | 0.022 | 0.011 | 0.0073 | 0.0167
2021-05-19 | A64559 | B | 37 | SCM440 | 104 | 40100 | 0.0646 | 0.0208 | 0.0172 | 0.0322 | 1682 | 1702 | 1604 | 3150 | 6.3 |  |  | 0 | 미정 | 선택 | 미정 | 미정 | 0 | 0 | 0 | 0 | 0 | 0 | 0.0646 | 0.0662 | 0.0039 | 0.1216 | 62 | 3600 | 1597 | 0.276 | 0.4765 | 0.2045 | 0.0448 | [6 empty] | 1496 | 15 | 16 | 3 | 0.26 | 73 | 21 | 미정 |  | 2021-05-19 11:34 | 1601 |  | 0 | 37 | 0 | 0 | 0 | 0 | 0.3806 | 0.6913 | 0.2071 | 0.0207 | 100700 | 74 | 38 | 168 | 0.0072 | 0.0298 | 0.0148 | 0.0457 | 0.045 | 0.0198 | 0.013 | 0.0128
2021-05-19 | A64560 | B | 31 | SCM440 | 104 | 37000 | 0.0512 | 0.2022 | 0.2022 | 0.2523 | 1591 | 1591 | 1523 | 3057 |  |  |  | 0 | 미정 | 미정 | 미정 | 미정 | 0 | 0 | 0 | 0 | 0 | 0 | 0.0512 | 0.0597 | 0.0039 | 0.1003 | 40 | 6000 | 1592 | 0.3004 | 0.4814 | 0.149 | 0.0261 | [6 empty] | 1496 | 15 | 15 | 3 | 0.24 | 65 | 20 | 미정 |  | 2021-05-19 12:36 | 1594 |  | 0 | 26 | 17 | 0 | 0 | 0 | 0.3865 | 0.6938 | 0.2054 | 0.0184 | 100650 | 74 | 45 | 156 | 0.045 | 0.0182 | 0.0167 | 0.0462 | 0.0326 | 0.0141 | 0.0091 | 0.0148
2021-05-19 | A64561 | B | 1 | SCM440 | 94 | 34700 | 0.0239 | 0.1787 | 0.1787 | 0.2007 | 1605 | 1605 | 1542 | 2982 | 44.8 |  |  | 0 | 미정 | 미정 | 미정 | 미정 | 0 | 0 | 0 | 0 | 0 | 0 | 0.0239 | 0.076 | 0.0023 | 0.0956 | 42 | 5800 | 1592 | 0.3108 | 0.4946 | 0.1316 | 0.0181 | [6 empty] | 1496 | 15 | 15 | 3 | 0.26 | 59 | 15 | 미정 |  | 2021-05-19 13:32 | 1592 |  | 0 | 9 | 21 | 0 | 0 | 0 | 0.398 | 0.6811 | 0.1989 | 0.0182 | 100900 | 74 | 46 | 168 | 0.05 | 0.0126 | 0.0157 | 0.0412 | 0.0367 | 0.0118 | 0.006 | 0.0131
2021-05-19 | A64562 | B | 35 | P-AE1055LS | 104 | 36700 | 0.0633 | 0.1331 | 0.1331 | 0.2078 | 1611 | 1611 | 1564 | 3203 | 51.6 |  |  | 0 | 미정 | 미정 | 미정 | 미정 | 0 | 0 | 0 | 0 | 0 | 0 | 0.0633 | 0.0708 | 0.0047 | 0.1546 | 43 | 6200 | 1612 | 0.5093 | 0.7055 | 0.1945 | 0.0278 | 0.304 | 54.971 | 28.331 | 5.307 | 10.358 | 1.94 | 1485 | 25 | 25 | 3 | 0.26 | 74 | 24 | 미정 |  | 2021-05-19 14:31 | 1612 |  | 0 | 21 | 21 | 0 | 0 | 0 | 0.54 | 0.8231 | 0.2438 | 0.0252 | 104350 | 67 | 17 | 135 | 0.0607 | 0.0221 | 0.0242 | 0.042 | 0.031 | 0.0112 | 0.005 | 0.0057
2021-05-19 | B64034 | B | 36 | SCM440 | 103 | 42400 |  | 0.188 | 0.1289 | 0.1525 | 1578 | 1594 | 1525 | 2043 |  |  |  | 0 | 미정 | 미정 | 미정 | 미정 | 0 | 0 | 0 | 0 | 0 | 0 |  |  |  |  | 54 | 9000 | 1639 | 0.2944 | 0.5671 | 0.2466 | 0.0306 | [6 empty] | 1496 | 15 | 20 | 1 | 0.21 | 60 | 28 | 미정 |  | 2021-05-19 14:54 | 1628 |  | 32 | 0 | 0 | 0 | 0 | 0 | 0.398 | 0.7157 | 0.2448 | 0.0116 | 100100 | 74 | 10 | 127 | 0.0655 | 0.019 | 0.0183 |  | 0.0332 | 0.0177 | 0.0074 | 0.0106
2021-05-19 | A64563 | B | 37 | P-AE1055LS | 104 | 35500 | 0.0465 | 0.1317 | 0.1317 | 0.253 | 1611 | 1611 | 1551 | 3081 | 32.5 |  |  | 0 | 미정 | 미정 | 미정 | 미정 | 0 | 0 | 0 | 0 | 0 | 0 | 0.0465 | 0.0842 | 0.0025 | 0.264 | 41 | 4900 | 1596 | 0.4117 | 0.7207 | 0.2304 | 0.0211 | 0.193 | 55.313 | 28.578 | 5.052 | 10.948 | 1.935 | 1485 | 25 | 26 | 3 | 0.27 | 66 | 27 | 미정 |  | 2021-05-19 15:34 | 1596 |  | 0 | 0 | 0 | 0 | 0 | 0 | 0.553 | 0.8284 | 0.279 | 0.0303 | 97150 | 65 | 29 | 142 | 0.0411 | 0.0236 | 0.0239 | 0.044 | 0.0123 | 0.0046 | 0.0032 | 0.0034
2021-05-19 | B64035 | B | 22 | SCM440 | 103 | 39000 | 0.0737 | 1.0241 | 0.0998 | 0.1219 | 1592 | 1562 | 1531 | 2568 |  |  |  | 0 | 미정 | 미정 | 미정 | 미정 | 0 | 0 | 0 | 207 | 0 | 0 | 0.0737 | 0.068 | 0.0095 | 1.0628 | 41 | 7600 | 1647 | 0.3318 | 0.5932 | 0.1579 | 0.0042 | [6 empty] | 1496 | 15 | 20 | 1 | 0.18 | 59 | 27 | 미정 |  | 2021-05-19 15:47 | 1636 |  | 15 | 0 | 9 | 0 | 0 | 0 | 0.402 | 0.7005 | 0.2193 | 0.0106 | 92600 | 73 | 25 | 141 | 0.0071 | 0.0058 | 0.017 | 0.0345 | 0.0375 | 0.0115 | 0.0084 | 0.013
2021-05-19 | A64564 | B | 31 | P-AE1055LS | 103 | 35600 | 0.0943 | 0.2403 | 0.2403 | 0.3474 | 1593 | 1593 | 1533 | 2952 | 45.1 |  |  | 0 | 미정 | 미정 | 미정 | 미정 | 0 | 0 | 0 | 0 | 0 | 0 | 0.0943 | 0.1736 | 0.0039 | 0.2042 | 40 | 5400 | 1579 | 0.433 | 0.7148 | 0.229 | 0.0343 | 0.118 | 56.371 | 26.51 | 6.335 | 8.898 | 2.126 | 1485 | 25 | 25 | 3 | 0.27 | 56 | 25 | 미정 |  | 2021-05-19 16:39 | 1579 |  | 0 | 26 | 0 | 0 | 0 | 0 | 0.543 | 0.8304 | 0.2601 | 0.027 | 97750 | 66 | 17 | 119 | 0.0564 | 0.0239 | 0.0214 | 0.0466 | 0.0274 | 0.0117 | 0.0059 | 0.0045
2021-05-19 | B64036 | B | 5 | SCM440HM2 | 104 | 37600 | 0.0854 | 0.0357 | 0.0974 | 0.1529 | 1603 | 1565 | 1535 | 2458 |  |  |  | 0 | 미정 | 미정 | 미정 | 미정 | 0 | 0 | 0 | 0 | 0 | 0 | 0.0854 | 0.0957 | 0.0069 | 0.048 | 49 | 8800 | 1635 | 0.3379 | 0.7116 | 0.1724 | 0.0076 | [6 empty] | 1493 | 18 | 18 | 1 | 0.17 | 61 | 22 | 미정 |  | 2021-05-19 16:51 | 1618 |  | 41 | 0 | 0 | 0 | 0 | 0 | 0.417 | 0.8668 | 0.2439 | 0.0128 | 94000 | 71 | 29 | 152 | 0.0066 | 0.0128 | 0.0157 | 0.0368 | 0.0586 | 0.01 | 0.0047 | 0.0051
2021-05-19 | A64565 | B | 1 | P-AE1055LS | 100 | 36200 | 0.1631 | 0.3162 | 0.3162 | 0.3993 | 1615 | 1615 | 1563 | 2942 | 68.4 |  |  | 0 | 미정 | 선택 | 미정 | 미정 | 0 | 0 | 0 | 0 | 0 | 0 | 0.1631 | 0.2158 | 0.0058 | 0.5577 | 45 | 5500 | 1584 | 0.5263 | 0.7336 | 0.2291 | 0.0362 | 0.117 | 57.745 | 25.211 | 6.694 | 8.626 | 2.29 | 1485 | 25 | 25 | 3 | 0.27 | 65 | 31 | 미정 |  | 2021-05-19 17:42 | 1584 |  | 0 | 0 | 0 | 0 | 0 | 0 | 0.543 | 0.8213 | 0.2465 | 0.0281 | 109450 | 76 | 16 | 116 | 0.077 | 0.0221 | 0.0226 | 0.0446 | 0.0448 | 0.0112 | 0.0045 | 0.0041
2021-05-19 | B64037 | B | 16 | SCM440HM2 | 104 | 37500 | 0.0822 | 0.0445 | 0.0445 | 0.108 | 1592 | 1592 | 1525 | 2347 | 19.1 |  |  | 0 | 미정 | 미정 | 미정 | 미정 | 0 | 0 | 0 | 0 | 0 | 0 | 0.0822 | 0.0875 | 0.0037 | 0.5245 | 56 | 10700 | 1651 | 0.2635 | 0.7195 | 0.2123 | 0.0128 | [6 empty] | 1493 | 18 | 18 | 1 | 0.21 | 65 | 29 | 미정 |  | 2021-05-19 18:04 | 1631 |  | 16 | 0 | 0 | 0 | 0 | 0 | 0.412 | 0.8583 | 0.2767 | 0.0124 | 92600 | 67 | 12 | 129 | 0.024 | 0.015 | 0.0167 | 0.0356 | 0.0208 | 0.0073 | 0.0036 | 0.004
2021-05-19 | A64566 | B | 35 | P-AE1055LS | 101 | 34900 | 0.0527 | 0.098 | 0.098 | 0.2418 | 1602 | 1602 | 1546 | 2920 | 45.3 |  |  | 0 | 선택 | 미정 | 미정 | 미정 | 0 | 0 | 0 | 0 | 0 | 0 | 0.0527 | 0.1456 | 0.0029 | 0.0972 | 42 | 4900 | 1598 | 0.4847 | 0.735 | 0.2389 | 0.021 | 0.146 | 58.805 | 23.637 | 7.136 | 8.24 | 2.487 | 1485 | 25 | 25 | 3 | 0.27 | 65 | 33 | 미정 |  | 2021-05-19 18:36 | 1598 |  | 0 | 0 | 0 | 0 | 0 | 0 | 0.54 | 0.821 | 0.2403 | 0.0268 |  | 69 | 20 | 129 | 0.0551 | 0.0219 | 0.0227 | 0.0483 | 0.0161 | 0.0047 | 0.0043 | 0.0047
2021-05-19 | B64038 | B | 36 | SCM440HM2 | 104 | 39600 | 0.0488 | 0.1124 | 0.0649 | 0.1222 | 1579 | 1579 | 1521 | 2467 | 12.6 |  |  | 0 | 미정 | 미정 | 미정 | 미정 | 0 | 0 | 0 | 0 | 0 | 0 | 0.0488 | 0.1054 | 0.0614 | 0.2924 | 42 | 7600 | 1624 | 0.3616 | 0.6765 | 0.1764 | 0.0118 | [6 empty] | 1493 | 18 | 18 | 1 | 0.17 | 67 | 25 | 미정 |  | 2021-05-19 18:59 | 1600 |  | 42 | 0 | 0 | 0 | 0 | 0 | 0.411 | 0.8622 | 0.2417 | 0.0209 | 97500 | 88 | 24 | 130 | 0.0155 | 0.0114 | 0.019 | 0.0411 | 0.0154 | 0.0042 | 0.0041 | 0.0036
2021-05-19 | A64567 | B | 37 | P-AE1055LS | 101 | 36500 | 0.139 | 0.1122 | 0.1122 | 0.2237 | 1584 | 1584 | 1539 | 2921 | 49.1 |  |  | 0 | 미정 | 미정 | 미정 | 미정 | 0 | 0 | 0 | 0 | 0 | 0 | 0.139 | 0.1588 | 0.0034 | 0.0372 | 41 | 5800 | 1576 | 0.4249 | 0.7079 | 0.2267 | 0.0305 | 0.116 | 57.789 | 24.805 | 6.804 | 8.493 | 2.329 | 1485 | 25 | 25 | 3 | 0.26 | 61 | 32 | 미정 |  | 2021-05-19 19:54 | 1576 |  | 0 | 9 | 0 | 0 | 0 | 0 | 0.538 | 0.8174 | 0.2486 | 0.0255 | 100150 | 72 | 14 | 106 | 0.0596 | 0.0229 | 0.0254 | 0.0506 | 0.0264 | 0.0094 | 0.0032 | 0.0045
2021-05-19 | B64039 | B | 22 | AE1548M | 103 | 37800 | 0.0526 | 0.0398 | 0.0398 | 0.1278 | 1612 | 1612 | 1520 | 2386 | 41.6 |  |  | 0 | 미정 | 미정 | 미정 | 미정 | 0 | 0 | 0 | 153 | 0 | 0 | 0.0526 | 0.0688 | 0.0035 | 0.2014 | 47 | 9100 | 1647 | 0.3949 | 1.1009 | 0.1459 | 0.0232 | [6 empty] | 1487 | 15 | 20 | 1 | 0.17 | 84 | 31 | 미정 |  | 2021-05-19 20:14 | 1642 |  | 75 | 0 | 21 | 0 | 0 | 0 | 0.485 | 1.3271 | 0.1999 | 0.0077 | 97900 | 93 | 25 | 148 | 0.0491 | 0.0155 | 0.011 | 0.0314 | 0.0281 | 0.0113 | 0.0099 | 0.0194
2021-05-19 | A64568 | B | 31 | P-AE1055LS | 101 | 36200 | 0.0461 | 0.1312 | 0.1312 | 0.2489 | 1602 | 1602 | 1534 | 2970 | 39 |  |  | 0 | 선택 | 미정 | 미정 | 미정 | 0 | 0 | 0 | 0 | 0 | 0 | 0.0461 | 0.1052 | 0.0026 | 0.1032 | 43 | 5300 | 1595 | 0.4678 | 0.6871 | 0.2383 | 0.0196 | 0.122 | 56.644 | 26.256 | 6.355 | 8.913 | 2.157 | 1485 | 25 | 25 | 3 | 0.26 | 65 | 35 | 미정 |  | 2021-05-19 20:54 | 1595 |  | 0 | 0 | 0 | 0 | 0 | 0 | 0.54 | 0.819 | 0.252 | 0.0273 |  | 71 | 9 | 103 | 0.0472 | 0.0224 | 0.0236 | 0.0451 | 0.0156 | 0.0039 | 0.003 | 0.0032
2021-05-19 | B64040 | B | 5 | AE1548M | 104 | 38300 | 0.0671 | 0.0967 | 0.0967 | 0.1148 | 1564 | 1564 | 1526 | 2443 | 26.1 |  |  | 0 | 미정 | 미정 | 미정 | 미정 | 0 | 0 | 0 | 155 | 0 | 0 | 0.0671 | 0.0946 | 0.0081 | 0.2018 | 43 | 7600 | 1619 | 0.4195 | 1.0893 | 0.1584 | 0.0176 | [6 empty] | 1487 | 15 | 16 | 1 | 0.2 | 67 | 22 | 미정 |  | 2021-05-19 21:09 | 1618 |  | 49 | 0 | 0 | 0 | 0 | 0 | 0.477 | 1.3344 | 0.2187 | 0.0115 | 97100 | 72 | 40 | 167 | 0.029 | 0.0201 | 0.0101 | 0.0343 | 0.0222 | 0.0098 | 0.0093 | 0.0183
2021-05-19 | A64569 | B | 1 | P-AE1055LSM | 98 | 36000 | 0.0699 | 0.165 | 0.165 | 0.2284 | 1621 | 1621 | 1564 | 2930 | 41 |  |  | 0 | 선택 | 미정 | 미정 | 미정 | 0 | 0 | 0 | 0 | 0 | 0 | 0.0699 | 0.1422 | 0.002 | 0.1931 | 41 | 4500 | 1589 | 0.4633 | 0.6465 | 0.2102 | 0.0175 | 0.183 | 54.299 | 27.649 | 5.819 | 9.331 | 1.963 | 1484 | 25 | 25 | 3 | 0.26 | 64 | 32 | 미정 |  | 2021-05-19 21:48 | 1586 |  | 0 | 35 | 17 | 0 | 0 | 0 | 0.546 | 0.789 | 0.2336 | 0.0282 | 104150 | 81 | 18 | 118 | 0.0476 | 0.0213 | 0.027 | 0.0453 | 0.0148 | 0.0058 | 0.0037 | 0.004
2021-05-19 | B64041 | B | 16 | AE1548M | 104 | 38700 | 0.0491 | 0.1594 | 0.1594 | 0.095 | 1562 | 1562 | 1538 | 2455 | 21.8 |  |  | 0 | 미정 | 미정 | 미정 | 미정 | 0 | 0 | 0 | 151 | 0 | 0 | 0.0491 | 0.0717 | 0.0016 | 0.0049 | 42 | 7400 | 1623 | 0.4083 | 1.0792 | 0.1578 | 0.0115 | [6 empty] | 1487 | 15 | 16 | 1 | 0.18 | 71 | 24 | 미정 |  | 2021-05-19 22:07 | 1618 |  | 51 | 0 | 0 | 0 | 0 | 0 | 0.4849 | 1.3225 | 0.2253 | 0.0105 | 98050 | 73 | 48 | 179 | 0.0235 | 0.0147 | 0.0108 | 0.0455 | 0.0296 | 0.0117 | 0.0095 | 0.0175
2021-05-19 | A64570 | B | 35 | P-AE1055LSM | 100 | 36500 | 0.0422 | 0.2494 | 0.2494 | 0.2681 | 1637 | 1637 | 1573 | 3051 | 29.1 |  |  | 0 | 선택 | 미정 | 미정 | 미정 | 0 | 0 | 0 | 0 | 0 | 0 | 0.0422 | 0.0603 | 0.0029 | 0.0174 | 41 | 3100 | 1585 | 0.4703 | 0.6382 | 0.1836 | 0.0143 | 0.17 | 53.598 | 28.293 | 5.529 | 9.693 | 1.894 | 1484 | 25 | 26 | 3 | 0.23 | 62 | 28 | 미정 |  | 2021-05-19 22:47 | 1582 |  | 0 | 22 | 0 | 0 | 0 | 0 | 0.5366 | 0.785 | 0.2378 | 0.0282 | 96950 | 70 | 28 | 141 | 0.0355 | 0.0221 | 0.029 | 0.0366 | 0.012 | 0.0038 | 0.0031 | 0.0039
2021-05-19 | B64042 | B | 36 | AE1548M | 104 | 38400 | 0.0546 | 0.0255 | 0.1094 | 0.1371 | 1614 | 1559 | 1556 | 2482 | 27.5 |  |  | 0 | 미정 | 미정 | 미정 | 미정 | 0 | 0 | 0 | 160 | 0 | 0 | 0.0546 | 0.0571 | 0.0042 | 0.263 | 44 | 5900 | 1621 | 0.3816 | 1.0702 | 0.1561 | 0.0125 | [6 empty] | 1487 | 15 | 16 | 1 | 0.18 | 69 | 23 | 미정 |  | 2021-05-19 23:10 | 1615 |  | 50 | 0 | 0 | 0 | 0 | 0 | 0.4754 | 1.3138 | 0.2284 | 0.0112 | 97400 | 72 | 41 | 175 | 0.0331 | 0.0115 | 0.0118 | 0.0291 | 0.0213 | 0.0062 | 0.0066 | 0.0177
2021-05-19 | A64571 | B | 37 | P-AE1055LSM | 98 | 36700 | 0.0546 | 0.3251 | 0.3251 | 0.4826 | 1661 | 1661 | 1574 | 3094 | 30.5 |  |  | 0 | 선택 | 미정 | 미정 | 미정 | 0 | 0 | 0 | 0 | 0 | 0 | 0.0546 | 0.0936 | 0.0073 | 0.1679 | 42 | 2700 | 1595 | 0.5109 | 0.6621 | 0.1872 | 0.026 | 0.194 | 54.806 | 27.215 | 5.967 | 9.184 | 2.013 | 1484 | 25 | 25 | 3 | 0.23 | 60 | 26 | 미정 |  | 2021-05-19 23:59 | 1575 |  | 0 | 0 | 0 | 0 | 0 | 0 | 0.5435 | 0.7824 | 0.2302 | 0.0325 | 100150 | 73 | 21 | 122 | 0.0363 | 0.0235 | 0.0273 | 0.0391 | 0.0134 | 0.0061 | 0.0045 | 0.0044
2021-05-19 | B64043 | B | 22 | AE1548M | 104 | 37300 | 0.0821 | 0.0272 | 0.0945 | 0.1346 | 1620 | 1580 | 1536 | 2488 | 40.3 |  |  | 0 | 미정 | 미정 | 미정 | 미정 | 0 | 0 | 0 | 155 | 0 | 0 | 0.0821 | 0.0969 | 0.0088 | 0.0396 | 45 | 6700 | 1613 | 0.4441 | 1.1521 | 0.1878 | 0.0263 | [6 empty] | 1487 | 15 | 15 | 1 | 0.17 | 68 | 27 | 미정 |  | 2021-05-20 00:24 | 1609 |  | 0 | 61 | 0 | 0 | 0 | 0 | 0.488 | 1.3291 | 0.2316 | 0.0164 | 98300 | 72 | 35 | 158 | 0.0452 | 0.0225 | 0.0152 | 0.0387 | 0.0398 | 0.0081 | 0.0055 | 0.017
2021-05-19 | A64572 | B | 31 | P-AE1055LSM | 98 | 36000 | 0.0442 | 0 | 0.2232 | 0.2494 | 9999 | 1614 | 1551 | 3042 | 52.4 |  |  | 0 | 선택 | 미정 | 미정 | 미정 | 0 | 0 | 0 | 0 | 0 | 0 | 0.0442 | 0.0835 | 0.0018 | 0.001 | 40 | 3900 | 1584 | 0.475 | 0.6458 | 0.1979 | 0.0309 | 0.119 | 53.47 | 28.418 | 5.424 | 9.858 | 1.881 | 1484 | 25 | 25 | 3 | 0.27 | 60 | 26 | 미정 |  | 2021-05-20 01:05 | 1582 |  | 0 | 23 | 11 | 0 | 0 | 0 | 0.5381 | 0.7713 | 0.2398 | 0.0316 | 99400 | 72 | 18 | 114 | 0.0638 | 0.0252 | 0.0286 | 0.0477 | 0.0262 | 0.0099 | 0.0061 | 0.0053
2021-05-19 | B64044 | B | 5 | AE1548M | 104 | 37800 | 0.075 | 0.0569 | 0.0569 | 0.1295 | 1625 | 1625 | 1551 | 2480 | 30.2 |  |  | 0 | 미정 | 미정 | 미정 | 미정 | 0 | 0 | 0 | 155 | 0 | 0 | 0.075 | 0.0931 | 0.0062 | 0.1487 | 44 | 6000 | 1611 | 0.4488 | 1.1181 | 0.1764 | 0.0133 | [6 empty] | 1487 | 15 | 16 | 1 | 0.15 | 61 | 18 | 미정 |  | 2021-05-20 01:26 | 1599 |  | 51 | 0 | 0 | 0 | 0 | 0 | 0.4857 | 1.3239 | 0.2214 | 0.0139 |  | 74 | 45 | 170 | 0.0336 | 0.0123 | 0.0124 | 0.0395 | 0.0189 | 0.0055 | 0.0057 | 0.018
2021-05-19 | A64573 | B | 1 | P-AE1055LSM | 98 | 37300 | 0.1573 | 0.1536 | 0.2081 | 0.3026 | 1578 | 1610 | 1534 | 3148 | 45.2 |  |  | 0 | 선택 | 미정 | 미정 | 미정 | 0 | 0 | 0 | 0 | 0 | 0 | 0.1573 | 0.1964 | 0.0078 | 0.1281 | 40 | 4800 | 1594 | 0.449 | 0.6445 | 0.1944 | 0.0201 | 0.175 | 53.257 | 28.68 | 5.561 | 9.576 | 1.856 | 1484 | 25 | 25 | 3 | 0.23 | 63 | 27 | 미정 |  | 2021-05-20 02:05 | 1585 |  | 0 | 27 | 0 | 0 | 0 | 0 | 0.5422 | 0.7889 | 0.2344 | 0.0303 | 101400 | 74 | 21 | 119 | 0.0548 | 0.0174 | 0.0245 | 0.0573 | 0.0384 | 0.006 | 0.0036 | 0.0037
2021-05-19 | B64045 | B | 16 | AE1548M | 101 | 36700 | 0.0826 | 0.0482 | 0.0482 | 0.1176 | 1623 | 1623 | 1537 | 2427 | 29.3 |  |  | 0 | 미정 | 미정 | 미정 | 미정 | 0 | 0 | 0 | 155 | 0 | 0 | 0.0826 | 0.1267 | 0.0141 | 0.1966 | 45 | 6600 | 1616 | 0.422 | 1.0966 | 0.1711 | 0.0127 | [6 empty] | 1487 | 15 | 15 | 1 | 0.17 | 68 | 25 | 미정 |  | 2021-05-20 02:22 | 1604 |  | 71 | 0 | 11 | 0 | 0 | 0 | 0.4786 | 1.3305 | 0.2294 | 0.0153 | 99650 | 74 | 52 | 185 | 0.0357 | 0.0115 | 0.0138 | 0.0403 | 0.0253 | 0.0059 | 0.0059 | 0.0172
2021-05-19 | A64574 | B | 35 | P-AE1055LSM | 96 | 35000 | 0.0423 | 0.2216 | 0.2216 | 0.3278 | 1615 | 1615 | 1541 | 2991 | 37.8 |  |  | 0 | 선택 | 미정 | 미정 | 미정 | 0 | 0 | 0 | 0 | 0 | 0 | 0.0423 | 0.0794 | 0.0041 | 0.1072 | 41 | 4000 | 1583 | 0.4936 | 0.6542 | 0.1992 | 0.0236 | 0.173 | 53.513 | 28.506 | 5.515 | 9.703 | 1.877 | 1484 | 25 | 25 | 3 | 0.24 | 62 | 26 | 미정 |  | 2021-05-20 03:02 | 1586 |  | 0 | 17 | 0 | 0 | 0 | 0 | 0.5498 | 0.7792 | 0.2317 | 0.0309 | 99150 | 71 | 12 | 117 | 0.0461 | 0.0206 | 0.0259 | 0.0361 | 0.023 | 0.007 | 0.0034 | 0.0036
2021-05-19 | B64046 | B | 36 | AE1548M | 102 | 36900 | 0.0358 | 0.0611 | 0.0611 | 0.1627 | 1628 | 1628 | 1519 | 2511 | 34.9 |  |  | 0 | 미정 | 미정 | 미정 | 미정 | 0 | 0 | 0 | 149 | 0 | 0 | 0.0358 | 0.071 | 0.0046 | 0.0026 | 44 | 7300 | 1628 | 0.4581 | 1.1131 | 0.1735 | 0.0142 | [6 empty] | 1487 | 15 | 16 | 1 | 0.19 | 70 | 32 | 미정 |  | 2021-05-20 03:25 | 1608 |  | 62 | 0 | 15 | 0 | 0 | 0 | 0.4882 | 1.3532 | 0.2306 | 0.0162 | 98000 | 73 | 38 | 171 | 0.0421 | 0.011 | 0.0142 | 0.0283 | 0.029 | 0.0076 | 0.0073 | 0.0181
2021-05-19 | A64575 | B | 37 | P-AE1055LSM | 98 | 35000 | 0.0524 | 0.2933 | 0.2933 | 0.4371 | 1634 | 1634 | 1554 | 3024 | 58.4 |  |  | 0 | 선택 | 미정 | 미정 | 미정 | 0 | 0 | 0 | 0 | 0 | 0 | 0.0524 | 0.0779 | 0.0092 | 0.2173 | 40 | 3700 | 1584 | 0.5135 | 0.6509 | 0.1988 | 0.0312 | 0.686 | 53.131 | 28.652 | 5.132 | 10.352 | 1.854 | 1484 | 25 | 25 | 3 | 0.27 | 63 | 28 | 미정 |  | 2021-05-20 03:59 | 1591 |  | 0 | 8 | 0 | 0 | 0 | 0 | 0.5472 | 0.785 | 0.2291 | 0.0325 | 103150 | 80 | 27 | 137 | 0.0692 | 0.0204 | 0.0259 | 0.0391 | 0.0276 | 0.0079 | 0.0035 | 0.0038
2021-05-19 | B64047 | B | 22 | AE1548M | 101 | 38000 |  | 0.0556 | 0.0556 | 0.1707 | 1630 | 1630 | 1528 | 2442 | 35.8 |  |  | 0 | 미정 | 미정 | 미정 | 미정 | 0 | 0 | 0 | 153 | 0 | 0 |  |  |  |  | 43 | 7100 | 1622 | 0.4217 | 1.0815 | 0.1715 | 0.022 | [6 empty] | 1487 | 15 | 15 | 1 | 0.17 | 67 | 27 | 미정 |  | 2021-05-20 04:30 | 1614 |  | 101 | 0 | 11 | 0 | 0 | 0 | 0.48 | 1.3164 | 0.2318 | 0.0162 | 98700 | 73 | 49 | 180 | 0.0409 | 0.0129 | 0.0145 |  | 0.0273 | 0.0078 | 0.0062 | 0.018
2021-05-19 | A64576 | B | 31 | P-AE1055LSM | 101 | 36500 | 0.0359 | 0.1768 | 0.2411 | 0.2199 | 1564 | 1587 | 1537 | 3260 | 48.5 |  |  | 0 | 선택 | 미정 | 미정 | 미정 | 0 | 0 | 0 | 0 | 0 | 0 | 0.0359 | 0.0543 | 0.0023 | 0.0053 | 40 | 4600 | 1585 | 0.4724 | 0.6703 | 0.2016 | 0.0216 | 0.101 | 52.672 | 29.415 | 5.565 | 9.464 | 1.79 | 1484 | 25 | 25 | 3 | 0.27 | 61 | 22 | 미정 |  | 2021-05-20 05:10 | 1583 |  | 0 | 17 | 0 | 0 | 0 | 0 | 0.5452 | 0.7844 | 0.2372 | 0.0302 |  | 86 | 23 | 130 | 0.0591 | 0.0196 | 0.026 | 0.0375 | 0.0319 | 0.0061 | 0.0046 | 0.0042
2021-05-19 | B64048 | B | 5 | AE1548 | 102 | 36700 | 0.0464 | 0.0355 | 0.1316 | 0.142 | 1610 | 1587 | 1554 | 2616 | 35.1 |  |  | 0 | 미정 | 미정 | 미정 | 미정 | 0 | 0 | 0 | 150 | 0 | 0 | 0.0464 | 0.0794 | 0.0117 | 0.0018 | 44 | 6200 | 1622 | 0.4422 | 1.0279 | 0.1645 | 0.0104 | [6 empty] | 1488 | 15 | 16 | 1 | 0.24 | 64 | 25 | 미정 |  | 2021-05-20 05:28 | 1612 |  | 61 | 0 | 0 | 0 | 0 | 0 | 0.476 | 1.1867 | 0.1892 | 0.0095 |  | 73 | 45 | 183 | 0.0409 | 0.0108 | 0.0127 | 0.0228 | 0.0123 | 0.0053 | 0.0058 | 0.0201
2021-05-19 | A64577 | B | 1 | P-AE1055LSM | 97 | 36100 | 0.0426 | 0.0298 | 0.1824 | 0.2249 | 1695 | 1656 | 1582 | 3207 | 34.5 |  |  | 0 | 선택 | 미정 | 미정 | 미정 | 0 | 0 | 0 | 0 | 0 | 0 | 0.0426 | 0.0773 | 0.003 | 0.0538 | 43 | 3400 | 1594 | 0.4869 | 0.6539 | 0.1952 | 0.0169 | 0.196 | 51.134 | 28.522 | 6.728 | 7.6 | 1.792 | 1484 | 25 | 25 | 3 | 0.27 | 67 | 27 | 미정 |  | 2021-05-20 06:11 | 1594 |  | 0 | 11 | 0 | 0 | 0 | 0 | 0.548 | 0.7813 | 0.2345 | 0.0291 |  | 76 | 39 | 162 | 0.042 | 0.0195 | 0.024 | 0.0379 | 0.0219 | 0.0062 | 0.0048 | 0.004
2021-05-20 | B64049 | B | 16 | AE1548 | 100 | 38100 | 0.0658 | 0.1716 | 0.0771 | 0.1066 | 1558 | 1598 | 1555 | 2505 | 22.6 |  |  | 0 | 미정 | 선택 | 미정 | 미정 | 0 | 0 | 0 | 155 | 0 | 0 | 0.0658 | 0.086 | 0.0023 | 0.4758 | 43 | 6200 | 1611 | 0.4396 | 1.0432 | 0.1662 | 0.0151 | [6 empty] | 1488 | 15 | 16 | 1 | 0.23 | 63 | 26 | 미정 |  | 2021-05-20 06:44 | 1610 |  | 40 | 0 | 0 | 0 | 0 | 0 | 0.473 | 1.1957 | 0.1939 | 0.0123 | 99600 | 73 | 39 | 164 | 0.0258 | 0.0117 | 0.0117 | 0.0383 | 0.0196 | 0.0056 | 0.006 | 0.0197
2021-05-20 | A64578 | B | 35 | P-AE1055LSM | 101 | 37200 | 0.0501 |  |  | 0.2143 |  | 1620 | 1557 | 3016 | 22 |  |  | 0 | 선택 | 미정 | 미정 | 미정 | 0 | 0 | 0 | 159 | 0 | 0 | 0.0501 | 0.0628 | 0.0076 | 0.1776 | 40 | 4600 | 1581 | 0.5092 | 0.6164 | 0.1885 | 0.0161 | 0.208 | 50.805 | 30.189 | 6.209 | 8.182 | 1.682 | 1484 | 25 | 25 | 3 | 0.23 | 65 | 30 | 미정 |  | 2021-05-20 07:39 | 1581 |  | 0 | 0 | 0 | 0 | 0 | 0 | 0.5337 | 0.7806 | 0.2385 | 0.0292 |  | 71 | 22 | 120 | 0.0268 | 0.022 | 0.0238 | 0.031 | 0.0156 | 0.0059 | 0.0045 | 0.0046
2021-05-20 | B64050 | B | 36 | AE1548 | 101 | 38000 | 0.0663 | 0.0398 | 0.0398 | 0.1452 | 1593 | 1593 | 1548 | 2404 | 36.1 |  |  | 0 | 미정 | 미정 | 미정 | 미정 | 0 | 0 | 0 | 155 | 0 | 0 | 0.0663 | 0.0895 | 0.005 | 0.2017 | 43 | 6500 | 1610 | 0.4678 | 1.046 | 0.1548 | 0.014 | [6 empty] | 1488 | 15 | 16 | 1 | 0.21 | 59 | 21 | 미정 |  | 2021-05-20 07:42 | 1608 |  | 0 | 41 | 0 | 0 | 0 | 0 | 0.4753 | 1.2011 | 0.2135 | 0.0146 | 90200 | 71 | 40 | 169 | 0.0419 | 0.0116 | 0.0135 | 0.0255 | 0.0167 | 0.0052 | 0.0052 | 0.0198
2021-05-20 | A64579 | B | 37 | AE1055LS | 101 | 36400 | 0.0417 |  |  | 0.1863 |  | 1620 | 1575 | 3012 | 45.9 |  |  | 0 | 선택 | 미정 | 미정 | 미정 | 0 | 0 | 0 | 151 | 0 | 0 | 0.0417 | 0.0436 | 0.0031 | 0.1325 | 44 | 3500 | 1589 | 0.4476 | 0.6469 | 0.2097 | 0.0314 | [6 empty] | 1484 | 25 | 25 | 3 | 0.23 | 57 | 23 | 미정 |  | 2021-05-20 08:42 | 1582 |  | 0 | 21 | 0 | 0 | 0 | 0 | 0.5461 | 0.7801 | 0.2345 | 0.0291 |  | 69 | 24 | 125 | 0.0541 | 0.0262 | 0.0245 | 0.041 | 0.0196 | 0.0057 | 0.0042 | 0.0052
2021-05-20 | B64051 | B | 22 | AE1548 | 101 | 37700 | 0.088 | 0.028 | 0.028 | 0.0986 | 1620 | 1620 | 1548 | 2409 | 23.3 |  |  | 0 | 미정 | 미정 | 미정 | 미정 | 0 | 0 | 0 | 153 | 0 | 0 | 0.088 | 0.0818 | 0.0028 | 0.1842 | 40 | 5900 | 1611 | 0.4262 | 0.9763 | 0.1462 | 0.0104 | [6 empty] | 1488 | 15 | 16 | 1 | 0.27 | 64 | 23 | 미정 |  | 2021-05-20 08:40 | 1606 |  | 67 | 0 | 0 | 0 | 0 | 0 | 0.48 | 1.2083 | 0.2001 | 0.0162 |  | 74 | 42 | 173 | 0.027 | 0.01 | 0.0151 | 0.0394 | 0.0203 | 0.0056 | 0.0058 | 0.02
2021-05-20 | A64580 | B | 31 | AE1055LS | 101 | 35900 | 0.0611 |  |  | 0.1264 |  | 1620 | 1541 | 2931 | 36.8 |  |  | 0 | 미정 | 선택 | 미정 | 미정 | 0 | 0 | 0 | 150 | 0 | 0 | 0.0611 | 0.1191 | 0.0051 | 0.0019 | 45 | 4500 | 1588 | 0.4834 | 0.6684 | 0.1765 | 0.017 | [6 empty] | 1484 | 25 | 25 | 3 | 0.23 | 57 | 26 | 미정 |  | 2021-05-20 09:36 | 1581 |  | 0 | 19 | 0 | 0 | 0 | 0 | 0.5534 | 0.7875 | 0.2401 | 0.026 |  | 67 | 20 | 127 | 0.0446 | 0.0234 | 0.0233 | 0.0595 | 0.0422 | 0.0092 | 0.006 | 0.0052
2021-05-20 | B64052 | B | 5 | AE1548 | 96 | 36500 | 0.0909 | 0.0461 | 0.0461 | 0.1418 | 1591 | 1591 | 1565 | 2272 | 27.9 |  |  | 0 | 미정 | 미정 | 미정 | 미정 | 0 | 0 | 0 | 152 | 0 | 0 | 0.0909 | 0.1119 | 0.0036 | 0.1603 | 38 | 5600 | 1614 | 0.4413 | 1.0927 | 0.1763 | 0.0126 | [6 empty] | 1488 | 15 | 16 | 1 | 0.25 | 62 | 24 | 미정 |  | 2021-05-20 09:41 | 1607 |  | 40 | 0 | 0 | 0 | 0 | 0 | 0.478 | 1.2039 | 0.2044 | 0.0124 | 94550 | 70 | 47 | 181 | 0.0354 | 0.0106 | 0.0113 | 0.0402 | 0.0159 | 0.0049 | 0.0055 | 0.0206
2021-05-20 | A64581 | B | 1 | AE1055LS | 101 | 36200 | 0.0834 |  |  | 0.124 |  | 1620 | 1558 | 3004 | 23 |  |  | 0 | 미정 | 선택 | 미정 | 미정 | 0 | 0 | 0 | 0 | 0 | 0 | 0.0834 | 0.0721 | 0.0041 | 0.2664 | 45 | 4000 | 1600 | 0.4904 | 0.6754 | 0.1944 | 0.0132 | [6 empty] | 1484 | 25 | 25 | 3 | 0.23 | 68 | 34 | 미정 |  | 2021-05-20 10:32 | 1591 |  | 0 | 29 | 7 | 0 | 0 | 0 | 0.545 | 0.7966 | 0.227 | 0.0288 | 107300 | 72 | 18 | 128 | 0.0263 | 0.0158 | 0.0234 | 0.0427 | 0.0478 | 0.0089 | 0.0049 | 0.0067
2021-05-20 | B64053 | B | 16 | AE1548 | 101 | 37500 | 0.0718 | 0.0332 | 0.0332 | 0.1358 | 1614 | 1614 | 1553 | 2394 | 42.6 |  |  | 0 | 미정 | 미정 | 미정 | 미정 | 0 | 0 | 0 | 149 | 0 | 0 | 0.0718 | 0.0785 | 0.0035 | 0.2865 | 50 | 7100 | 1595 | 0.4516 | 1.0405 | 0.1677 | 0.0275 | [6 empty] | 1488 | 15 | 16 | 1 | 0.24 | 61 | 25 | 미정 |  | 2021-05-20 10:50 | 1598 |  | 55 | 0 | 12 | 0 | 0 | 0 | 0.4756 | 1.2008 | 0.2047 | 0.0138 | 104100 | 76 | 37 | 173 | 0.0497 | 0.0226 | 0.0123 | 0.0327 | 0.0267 | 0.0089 | 0.0083 | 0.0198
2021-05-20 | A64582 | B | 35 | AE1055LS | 100 | 36400 | 0.089 |  |  | 0.1444 |  | 1620 | 1574 | 3015 | 35.7 |  |  | 0 | 미정 | 선택 | 미정 | 미정 | 0 | 0 | 0 | 0 | 0 | 0 | 0.089 | 0.1426 | 0.0026 | 0.0389 | 51 | 3600 | 1588 | 0.438 | 0.6679 | 0.19 | 0.03 | [6 empty] | 1484 | 25 | 25 | 3 | 0.23 | 62 | 30 | 미정 |  | 2021-05-20 11:33 | 1588 |  | 0 | 9 | 9 | 0 | 0 | 0 | 0.5498 | 0.787 | 0.2415 | 0.0312 | 102500 | 75 | 24 | 141 | 0.0419 | 0.0213 | 0.0245 | 0.0541 | 0.0452 | 0.0142 | 0.0066 | 0.0063
2021-05-20 | B64054 | B | 36 | AE1548 | 101 | 38200 | 0.0879 | 0.0468 | 0.0468 | 0.1256 | 1591 | 1591 | 1528 | 2405 | 33.5 |  |  | 0 | 미정 | 미정 | 미정 | 미정 | 0 | 0 | 0 | 153 | 0 | 0 | 0.0879 | 0.1043 | 0.0029 | 0.2648 | 42 | 6700 | 1602 | 0.4379 | 1.0799 | 0.1625 | 0.0251 | [6 empty] | 1488 | 15 | 17 | 1 | 0.25 | 63 | 23 | 미정 |  | 2021-05-20 12:03 | 1604 |  | 48 | 0 | 0 | 0 | 0 | 0 | 0.479 | 1.2008 | 0.1976 | 0.0124 |  | 73 | 38 | 161 | 0.0411 | 0.0191 | 0.0118 | 0.0431 | 0.0304 | 0.0113 | 0.0097 | 0.02
2021-05-20 | A64583 | B | 37 | AE1055LS | 100 | 36800 | 0.0868 | 0.1414 | 0.1414 | 0.1828 | 1628 | 1628 | 1565 | 3008 | 42.8 |  |  | 0 | 선택 | 미정 | 미정 | 미정 | 0 | 0 | 0 | 0 | 0 | 0 | 0.0868 | 0.1557 | 0.0032 | 0.1114 | 45 | 4100 | 1586 | 0.4576 | 0.6302 | 0.1979 | 0.0164 | [6 empty] | 1484 | 25 | 25 | 3 | 0.24 | 54 | 23 | 미정 |  | 2021-05-20 12:39 | 1580 |  | 0 | 22 | 0 | 0 | 0 | 0 | 0.536 | 0.7746 | 0.2351 | 0.0296 |  | 76 | 31 | 141 | 0.0542 | 0.0241 | 0.025 | 0.0529 | 0.0294 | 0.0107 | 0.0059 | 0.0054
2021-05-20 | B64055 | B | 22 | AE1548 | 101 | 38200 | 0.0627 | 0.0503 | 0.0503 | 0.1442 | 1584 | 1584 | 1548 | 2403 | 37.5 |  |  | 0 | 미정 | 미정 | 미정 | 미정 | 0 | 0 | 0 | 154 | 0 | 0 | 0.0627 | 0.067 | 0.0039 | 0.0707 | 39 | 6100 | 1620 | 0.4474 | 1.0883 | 0.1683 | 0.0183 | [6 empty] | 1488 | 15 | 16 | 1 | 0.28 | 64 | 21 | 미정 |  | 2021-05-20 12:59 | 1607 |  | 45 | 0 | 0 | 0 | 0 | 0 | 0.482 | 1.1974 | 0.1983 | 0.0108 | 97100 | 72 | 50 | 177 | 0.0446 | 0.0135 | 0.0104 | 0.0301 | 0.0222 | 0.0062 | 0.0062 | 0.0194
2021-05-20 | A64584 | B | 31 | AE1055LS | 101 | 36700 | 0.0649 | 0.1434 | 0.1434 | 0.2764 | 1617 | 1617 | 1546 | 2961 | 38 |  |  | 0 | 선택 | 미정 | 미정 | 미정 | 0 | 0 | 0 | 0 | 0 | 0 | 0.0649 | 0.067 | 0.0021 | 0.1827 | 47 | 6000 | 1620 | 0.4831 | 0.6727 | 0.2668 | 0.0119 | 1.14 | 50.057 | 30.218 | 6.071 | 8.245 | 1.656 | 1484 | 25 | 26 | 1 | 0.16 | 66 | 34 | 미정 |  | 2021-05-20 13:39 | 1621 |  | 70 | 0 | 21 | 0 | 0 | 0 | 0.562 | 0.8072 | 0.2469 | 0.015 |  | 65 | 6 | 124 | 0.0468 | 0.0123 | 0.0239 | 0.0331 | 0.0239 | 0.007 | 0.0056 | 0.0046
2021-05-20 | B64056 | B | 5 | AE1548 | 101 | 38300 | 0.0793 | 0.1173 | 0.1173 | 0.1286 | 1563 | 1563 | 1547 | 2464 | 28.9 |  |  | 0 | 미정 | 미정 | 미정 | 미정 | 0 | 0 | 0 | 156 | 0 | 0 | 0.0793 | 0.0668 | 0.0032 | 0.2861 | 43 | 6500 | 1612 | 0.4382 | 1.0864 | 0.1585 | 0.0112 | [6 empty] | 1488 | 15 | 15 | 3 | 0.29 | 82 | 34 | 미정 |  | 2021-05-20 14:05 | 1612 |  | 0 | 0 | 0 | 0 | 0 | 0 | 0.47 | 1.1946 | 0.1873 | 0.0186 | 100000 | 73 | 52 | 181 | 0.0328 | 0.0127 | 0.0146 | 0.0436 | 0.0219 | 0.007 | 0.0067 | 0.018
2021-05-20 | A64585 | B | 1 | AE1055LS | 101 | 38300 | 0.0588 | 0.1571 | 0.1571 | 0.291 | 1611 | 1611 | 1563 | 2975 | 42.7 |  |  | 0 | 미정 | 미정 | 미정 | 미정 | 0 | 0 | 0 | 0 | 0 | 0 | 0.0588 | 0.0828 | 0.0026 | 0.0818 | 43 | 5700 | 1574 | 0.4812 | 0.74 | 0.2243 | 0.0157 | [6 empty] | 1484 | 25 | 25 | 1 | 0.21 | 66 | 34 | 미정 |  | 2021-05-20 14:35 | 1624 |  | 55 | 0 | 0 | 0 | 0 | 0 | 0.573 | 0.794 | 0.2496 | 0.0155 | 80600 | 58 | 6 | 121 | 0.0552 | 0.0224 | 0.0229 | 0.0423 | 0.0203 | 0.0037 | 0.0037 | 0.0047
2021-05-20 | B64057 | B | 16 | AE1548 | 100 | 37100 |  | 0.1057 | 0.1057 | 0.1691 | 1612 | 1612 | 1533 | 2429 | 42.1 |  |  | 0 | 미정 | 미정 | 미정 | 미정 | 0 | 0 | 0 | 155 | 0 | 0 |  |  |  |  | 49 | 7400 | 1607 | 0.4119 | 1.0133 | 0.1627 | 0.0256 | [6 empty] | 1488 | 15 | 15 | 3 | 0.26 | 70 | 32 | 미정 |  | 2021-05-20 15:06 | 1607 |  | 0 | 15 | 0 | 0 | 0 | 0 | 0.476 | 1.1905 | 0.1852 | 0.0183 | 104950 | 79 | 43 | 178 | 0.0468 | 0.0179 | 0.0146 |  | 0.0349 | 0.0112 | 0.0074 | 0.0184
2021-05-20 | A64586 | B | 35 | AE1055LS | 101 | 36700 | 0.058 | 0.17 | 0.17 | 0.2312 | 1612 | 1612 | 1566 | 3016 | 38.5 |  |  | 0 | 미정 | 선택 | 미정 | 미정 | 0 | 0 | 0 | 0 | 0 | 0 | 0.058 | 0.099 | 0.0037 | 0.3197 | 44 | 5100 | 1616 | 0.4709 | 0.7046 | 0.1821 | 0.0189 | 0.207 | 49.44 | 33.638 | 3.429 | 14.418 | 1.469 | 1484 | 25 | 25 | 1 | 0.24 | 47 | 25 | 미정 |  | 2021-05-20 15:35 | 1602 |  | 69 | 0 | 41 | 0 | 0 | 0 | 0.567 | 0.7992 | 0.2505 | 0.0305 | 91750 | 60 | 5 | 110 | 0.0478 | 0.0404 | 0.0269 | 0.043 | 0.0203 | 0.0045 | 0.0037 | 0.0041
2021-05-20 | B64058 | B | 36 | AE1548 | 101 | 37600 | 0.0839 | 0.0519 | 0.0519 | 0.0645 | 1626 | 1626 | 1589 | 2442 | 5.7 |  |  | 0 | 미정 | 미정 | 미정 | 미정 | 0 | 0 | 0 | 156 | 0 | 0 | 0.0839 | 0.1094 | 0.0038 | 0.6317 | 59 | 6200 | 1623 | 0.4273 | 0.9444 | 0.1779 | 0.0165 | [6 empty] | 1488 | 15 | 15 | 1 | 0.21 | 61 | 23 | 미정 |  | 2021-05-20 16:20 | 1600 |  | 55 | 0 | 0 | 0 | 0 | 0 | 0.477 | 1.2007 | 0.1978 | 0.0108 | 104000 | 80 | 35 | 176 | 0.0063 | 0.014 | 0.0158 | 0.0453 | 0.0348 | 0.0155 | 0.0118 | 0.0195
2021-05-20 | A64587 | B | 37 | AE1055LS | 101 | 35900 | 0.0735 | 0.098 | 0.098 | 0.1658 | 1623 | 1623 | 1569 | 2994 | 52.1 |  |  | 0 | 미정 | 선택 | 미정 | 미정 | 0 | 0 | 0 | 0 | 0 | 0 | 0.0735 | 0.104 | 0.0039 | 0.5161 | 42 | 4000 | 1588 | 0.4138 | 0.7061 | 0.2326 | 0.0252 | [6 empty] | 1484 | 25 | 25 | 3 | 0.24 | 60 | 33 | 미정 |  | 2021-05-20 16:30 | 1588 |  | 0 | 11 | 26 | 0 | 0 | 0 | 0.57 | 0.7909 | 0.2425 | 0.031 | 88200 | 58 | 18 | 118 | 0.07 | 0.0166 | 0.0266 | 0.0525 | 0.0248 | 0.0066 | 0.0046 | 0.0074
2021-05-20 | B64059 | B | 22 | AE1548 | 101 | 37600 | 0.0626 | 0.0297 | 0.0381 | 0.1356 | 1615 | 1581 | 1541 | 2408 | 30.2 |  |  | 0 | 미정 | 선택 | 미정 | 미정 | 0 | 0 | 0 | 154 | 0 | 0 | 0.0626 | 0.0682 | 0.0122 | 0.5538 | 48 | 6900 | 1598 | 0.4359 | 1.0393 | 0.1642 | 0.0124 | [6 empty] | 1488 | 15 | 15 | 1 | 0.21 | 50 | 11 | 미정 |  | 2021-05-20 17:15 | 1586 |  | 0 | 0 | 0 | 0 | 0 | 0 | 0.478 | 1.228 | 0.1966 | 0.01 | 96900 | 63 | 48 | 191 | 0.033 | 0.0119 | 0.014 | 0.0256 | 0.0253 | 0.0103 | 0.0093 | 0.0202
2021-05-20 | A64588 | B | 31 | AE1055LS | 100 | 35900 | 0.0986 | 0.0827 | 0.0827 | 0.1392 | 1608 | 1608 | 1568 | 2801 | 51.5 |  |  | 0 | 미정 | 선택 | 미정 | 미정 | 0 | 0 | 0 | 0 | 0 | 0 | 0.0986 | 0.1295 | 0.0052 | 0.1012 | 43 | 5500 | 1580 | 0.4379 | 0.6146 | 0.1954 | 0.0282 | [6 empty] | 1484 | 25 | 25 | 3 | 0.23 | 58 | 36 | 미정 |  | 2021-05-20 17:26 | 1580 |  | 0 | 58 | 33 | 0 | 0 | 0 | 0.5502 | 0.7647 | 0.233 | 0.0253 | 108300 | 70 | 11 | 105 | 0.0588 | 0.0141 | 0.0255 | 0.0589 | 0.0491 | 0.0135 | 0.0019 | 0.004
2021-05-20 | A64589 | B | 1 | AE1055LS | 100 | 35900 | 0.0469 | 0.0852 | 0.0852 | 0.1327 | 1619 | 1619 | 1575 | 2984 | 49.7 |  |  | 0 | 선택 | 미정 | 미정 | 미정 | 0 | 0 | 0 | 0 | 0 | 0 | 0.0469 | 0.0741 | 0.0032 | 0.1924 | 41 | 5100 | 1588 | 0.4556 | 0.6367 | 0.2038 | 0.0287 | [6 empty] | 1484 | 25 | 25 | 3 | 0.24 | 58 | 29 | 미정 |  | 2021-05-20 18:24 | 1588 |  | 0 | 32 | 31 | 0 | 0 | 0 | 0.5372 | 0.7816 | 0.2446 | 0.0266 | 112300 | 75 | 19 | 116 | 0.0543 | 0.0279 | 0.0235 | 0.0417 | 0.0319 | 0.0113 | 0.0033 | 0.0038
2021-05-20 | B64060 | B | 5 | SUM32F | 102 | 38900 | 0.0603 | 0.1898 | 0.0876 | 0.098 | 1583 | 1575 | 1543 | 2467 |  |  |  | 0 | 미정 | 미정 | 미정 | 미정 | 0 | 0 | 0 | 105 | 0 | 0 | 0.0603 | 0.0688 | 0.0029 | 0.0576 | 52 | 8800 | 1664 | 0.1259 | 0.8631 | 0.1319 | 0.0052 | [6 empty] | 1515 | 8 | 15 | 1 | 0.21 | 84 | 32 | 미정 |  | 2021-05-20 18:39 | 1653 |  | 30 | 0 | 41 | 0 | 0 | 0 | 0.153 | 0.9887 | 0.1432 | 0.0047 | 90000 | 69 | 19 | 144 | 0.0047 | 0.0054 | 0.0038 | 0.0437 | 0.0327 | 0.019 | 0.0634 | 0.123
2021-05-20 | A64590 | B | 35 | AE1055LS | 101 | 35900 | 0.0674 | 0.1098 | 0.1098 | 0.134 | 1603 | 1603 | 1548 | 2955 | 37.8 |  |  | 0 | 선택 | 미정 | 미정 | 미정 | 0 | 0 | 0 | 0 | 0 | 0 | 0.0674 | 0.1788 | 0.0023 | 0.0755 | 41 | 4800 | 1579 | 0.4069 | 0.6589 | 0.2138 | 0.0231 | [6 empty] | 1484 | 25 | 25 | 3 | 0.24 | 64 | 33 | 미정 |  | 2021-05-20 19:19 | 1579 |  | 0 | 34 | 0 | 0 | 0 | 0 | 0.5485 | 0.761 | 0.2404 | 0.0299 |  | 74 | 28 | 133 | 0.0456 | 0.0221 | 0.0253 | 0.0556 | 0.0195 | 0.0043 | 0.0026 | 0.0045
2021-05-20 | B64061 | B | 16 | SUM32F | 101 | 37400 | 0.0695 | 0.0223 | 0.0306 | 0.0726 | 1647 | 1610 | 1567 | 2402 |  |  |  | 0 | 미정 | 미정 | 미정 | 미정 | 0 | 0 | 0 | 104 | 0 | 0 | 0.0695 | 0.0665 | 0.003 | 0.1377 | 44 | 6800 | 1653 | 0.118 | 0.8706 | 0.1093 | 0.0049 | [6 empty] | 1515 | 8 | 8 | 1 | 0.25 | 73 | 33 | 미정 |  | 2021-05-20 19:47 | 1603 |  | 41 | 0 | 32 | 0 | 0 | 0 | 0.158 | 1.009 | 0.141 | 0.0043 | 93300 | 74 | 26 | 136 | 0.0023 | 0.0039 | 0.0045 | 0.0347 | 0.0819 | 0.0488 | 0.1108 | 0.127
2021-05-20 | A64591 | B | 37 | AE1055LS | 101 | 35900 | 0.1294 | 0.1377 | 0.1377 | 0.1711 | 1609 | 1609 | 1545 | 3074 | 43.3 |  |  | 0 | 선택 | 미정 | 미정 | 미정 | 0 | 0 | 0 | 0 | 0 | 0 | 0.1294 | 0.203 | 0.0061 | 0.1119 | 41 | 4300 | 1594 | 0.4091 | 0.6693 | 0.2175 | 0.02 | [6 empty] | 1484 | 25 | 25 | 3 | 0.25 | 61 | 24 | 미정 |  | 2021-05-20 20:16 | 1594 |  | 0 | 0 | 20 | 0 | 0 | 0 | 0.5477 | 0.7678 | 0.2489 | 0.0311 | 0 | 181 | 39 | 151 | 0.0514 | 0.0194 | 0.026 | 0.0636 | 0.031 | 0.0058 | 0.0026 | 0.0041
2021-05-20 | B64062 | B | 36 | SUM32F | 101 | 37500 | 0.0458 | 0.0328 | 0.0328 | 0.0984 | 1604 | 1604 | 1518 | 2344 |  |  |  | 0 | 미정 | 미정 | 미정 | 미정 | 0 | 0 | 0 | 102 | 0 | 0 | 0.0458 | 0.0384 | 0.0025 | 0.0087 | 50 | 7800 | 1635 | 0.1279 | 0.8655 | 0.1179 | 0.0029 | [6 empty] | 1515 | 8 | 8 | 1 | 0.24 | 76 | 20 | 미정 |  | 2021-05-20 20:54 | 1614 |  | 33 | 0 | 23 | 0 | 0 | 0 | 0.157 | 1.0056 | 0.1423 | 0.004 |  | 71 | 31 | 144 | 0.0028 | 0.0031 | 0.0036 | 0.0286 | 0.065 | 0.0629 | 0.1244 | 0.113
2021-05-20 | A64592 | B | 31 | AE1055LS | 75 | 29900 | 0.0662 | 0.0966 | 0.0966 | 0.2966 | 1674 | 1674 | 1543 | 2521 |  |  |  | 0 | 미정 | 미정 | 미정 | 미정 | 0 | 0 | 0 | 0 | 0 | 0 | 0.0662 | 0.0997 | 0.0028 | 0.1329 | 50 | 6100 | 1562 | 0.5052 | 0.963 | 0.21 | 0.0158 | [6 empty] | 1484 | 25 | 30 | 3 | 0.3 | 78 | 34 | 미정 |  | 2021-05-20 21:26 | 1562 |  | 0 | 0 | 0 | 0 | 0 | 0 | 0.5118 | 1.3877 | 0.3061 | 0.0251 |  | 68 | 172 | 526 | 0.0269 | 0.0291 | 0.0238 | 0.0422 | 0.0186 | 0.0069 | 0.0075 | 0.004
2021-05-20 | B64063 | B | 22 | SUM32F | 101 | 38400 | 0.0679 | 0.0365 | 0.0665 | 0.0766 | 1609 | 1609 | 1564 | 2520 |  |  |  | 0 | 미정 | 미정 | 미정 | 미정 | 0 | 0 | 0 | 100 | 0 | 0 | 0.0679 | 0.0824 | 0.0071 | 0.2122 | 43 | 6000 | 1625 | 0.1152 | 0.8563 | 0.1123 | 0.003 | [6 empty] | 1515 | 8 | 9 | 1 | 0.23 | 60 | 15 | 미정 |  | 2021-05-20 21:51 | 1617 |  | 33 | 0 | 32 | 0 | 0 | 0 | 0.169 | 1.0041 | 0.1394 | 0.0035 | 96100 | 75 | 36 | 146 | 0.0022 | 0.003 | 0.0035 | 0.0314 | 0.0881 | 0.0591 | 0.1317 | 0.1266
2021-05-20 | A64593 | I | 37 | SCM440I | 81 | 32000 | 0.1115 | 0.1747 | 0.146 | 0.2724 | 1607 | 1651 | 1560 | 2303 | 75 |  |  | 0 | 미정 | 미정 | 미정 | 미정 | 0 | 0 | 0 | 0 | 0 | 0 | 0.1115 | 0.1613 | 0.0082 | 0.1109 | 137 | 10600 | 1628 | 0.3571 | 0.7872 | 0.2359 | 0.0113 | [6 empty] | 1495 | 20 | 20 | 3 | 0.27 | 84 | 0 | 미정 |  | 2021-05-20 23:44 | 1628 |  | 0 | 0 | 0 | 0 | 0 | 0 | 0.378 | 0.7839 | 0.2426 | 0.0092 |  | 635 | 22 | 214 | 0.0909 | 0.0109 | 0.0079 | 0.0541 | 0.0485 | 0.0515 | 0.0115 | 0.0156
2021-05-20 | B64064 | B | 5 | SUM32F | 101 | 36700 |  | 0.0321 | 0.0321 | 0.0545 | 1636 | 1636 | 1552 | 2404 |  |  |  | 0 | 미정 | 미정 | 미정 | 미정 | 0 | 0 | 0 | 101 | 0 | 0 |  |  |  |  | 43 | 6000 | 1634 | 0.1284 | 0.8637 | 0.1385 | 0.0029 | [6 empty] | 1515 | 8 | 9 | 1 | 0.27 | 58 | 18 | 미정 |  | 2021-05-20 22:55 | 1620 |  | 70 | 0 | 21 | 0 | 0 | 0 | 0.1543 | 1.0185 | 0.14 | 0.0029 | 91000 | 71 | 36 | 147 | 0.0015 | 0.0027 | 0.0027 |  | 0.0807 | 0.1206 | 0.1194 | 0.1166
2021-05-20 | B64065 | B | 16 | SUM32F | 100 | 37900 | 0.0703 | 0.0594 | 0.0594 | 0.0616 | 1623 | 1623 | 1549 | 2444 |  |  |  | 0 | 미정 | 미정 | 미정 | 미정 | 0 | 0 | 0 | 137 | 0 | 0 | 0.0703 | 0.1033 | 0.0081 | 0.1022 | 50 | 6500 | 1639 | 0.1331 | 0.8238 | 0.1063 | 0.0038 | [6 empty] | 1515 | 8 | 8 | 1 | 0.25 | 73 | 18 | 미정 |  | 2021-05-20 23:57 | 1618 |  | 0 | 61 | 11 | 0 | 0 | 0 | 0.1669 | 1.0128 | 0.1498 | 0.0029 | 97600 | 259 | 37 | 154 | 0.0025 | 0.0036 | 0.003 | 0.049 | 0.0713 | 0.1257 | 0.1224 | 0.1205
2021-05-20 | B64066 | I | 36 | ATA105I18 | 94 | 36000 |  | 0.0296 | 0.051 | 0.0944 | 1649 | 1577 | 1543 | 2309 | 10.3 |  |  | 0 | 미정 | 미정 | 미정 | 미정 | 0 | 0 | 0 | 0 | 0 | 0 |  |  |  |  | 46 | 8000 | 1691 | 0.162 | 1.089 | 0.1562 | 0.0057 | [6 empty] | 1510 | 25 | 26 | 1 | 0.2 | 71 | 0 | 미정 |  | 2021-05-21 00:53 | 1681 |  | 0 | 30 | 0 | 0 | 0 | 0 | 0.1869 | 1.3514 | 0.2607 | 0.0072 | 86100 | 1408 | 21 | 142 | 0.0131 | 0.0161 | 0.0171 |  | 0.049 | 0.017 | 0.0148 | 0.0103
2021-05-20 | A64594 | B | 1 | AE1055LS | 78 | 27900 | 0.1189 | 0.1975 | 0.0188 | 0.2058 | 1563 | 1640 | 1532 | 2606 | 14 |  |  | 0 | 미정 | 미정 | 미정 | 미정 | 0 | 0 | 0 | 0 | 0 | 0 | 0.1189 | 0.1693 | 0.0051 | 0.0013 | 55 | 8600 | 1623 | 0.5377 | 0.772 | 0.2189 | 0.0197 | [6 empty] | 1484 | 25 | 25 | 3 | 0.25 | 93 | 34 | 미정 |  | 2021-05-21 01:23 | 1628 |  | 0 | 30 | 21 | 0 | 0 | 0 | 0.533 | 0.7789 | 0.2301 | 0.0288 | 103800 | 68 | 24 | 146 | 0.0258 | 0.0169 | 0.0238 | 0.0572 | 0.0433 | 0.0186 | 0.0039 | 0.004
2021-05-20 | B64067 | I | 22 | SNCM26V | 105 | 37600 | 0.1137 | 0.1058 | 0.0725 | 0.1395 | 1650 | 1608 | 1523 | 2583 | 21.7 |  |  | 0 | 미정 | 미정 | 미정 | 미정 | 0 | 0 | 0 | 0 | 0 | 0 | 0.1137 | 0.1372 | 0.0093 | 0.0307 | 70 | 12700 | 1670 | 0.1644 | 0.7248 | 0.2102 | 0.0143 | [6 empty] | 1500 | 20 | 25 | 1 | 0.17 | 87 | 0 | 미정 |  | 2021-05-21 02:17 | 1667 |  | 0 | 62 | 0 | 0 | 0 | 0 | 0.173 | 0.8698 | 0.2209 | 0.0189 | 103700 | 677 | 21 | 164 | 0.0315 | 0.0122 | 0.019 | 0.045 | 0.03 | 0.0066 | 0.0061 | 0.0065
2021-05-20 | A64595 | B | 35 | AE1055LS | 64 | 24300 | 0.0391 |  |  | 0.219 |  | 1601 | 1523 | 2031 | 21.3 |  |  | 0 | 선택 | 미정 | 미정 | 미정 | 0 | 0 | 0 | 0 | 0 | 0 | 0.0391 | 0.0838 | 0.0051 | 0.0014 | 42 | 6100 | 1597 | 0.4458 | 0.6598 | 0.1844 | 0.0202 | [6 empty] | 1484 | 25 | 25 | 3 | 0.24 | 49 | 33 | 미정 |  | 2021-05-21 02:22 | 1593 |  | 0 | 27 | 0 | 0 | 0 | 0 | 0.544 | 0.7846 | 0.2467 | 0.0329 | 103400 | 70 | 23 | 135 | 0.0147 | 0.0186 | 0.0273 | 0.0646 | 0.0298 | 0.008 | 0.0043 | 0.0043
2021-05-20 | A64596 | B | 37 | AE1055LS | 74 | 29300 | 0.0527 | 0.0819 | 0.0819 | 0.2225 | 1619 | 1619 | 1523 | 2561 | 35.6 |  |  | 0 | 선택 | 미정 | 미정 | 미정 | 0 | 0 | 0 | 0 | 0 | 0 | 0.0527 | 0.0596 | 0.0033 | 0.1022 | 41 | 4900 | 1584 | 0.412 | 0.6628 | 0.1943 | 0.0128 | [6 empty] | 1484 | 25 | 25 | 3 | 0.24 | 63 | 28 | 미정 |  | 2021-05-21 03:25 | 1587 |  | 0 | 24 | 0 | 0 | 0 | 0 | 0.5483 | 0.7908 | 0.2469 | 0.036 | 99350 | 66 | 31 | 138 | 0.0254 | 0.0152 | 0.0295 | 0.0378 | 0.0229 | 0.0056 | 0.0036 | 0.0033
2021-05-20 | B64068 | B | 5 | SCR415HM | 103 | 41500 | 0.0324 | 0.0404 | 0.0607 | 0.0928 | 1588 | 1605 | 1532 | 2608 |  |  |  | 0 | 미정 | 미정 | 미정 | 미정 | 0 | 0 | 0 | 235 | 0 | 0 | 0.0324 | 0.0468 | 0.0035 | 0.0025 | 62 | 11900 | 1697 | 0.1517 | 0.8343 | 0.1689 | 0.0043 | [6 empty] | 1512 | 18 | 21 | 1 | 0.25 | 85 | 37 | 미정 |  | 2021-05-21 04:18 | 1688 |  | 0 | 82 | 22 | 0 | 0 | 0 | 0.174 | 1.0197 | 0.1954 | 0.0311 | 101550 | 67 | 20 | 158 | 0.0032 | 0.0049 | 0.0257 | 0.0278 | 0.0272 | 0.0108 | 0.0084 | 0.0272
2021-05-20 | A64597 | B | 31 | AE1055LS | 97 | 36700 | 0.0802 | 0.074 | 0.074 | 0.1388 | 1622 | 1622 | 1543 | 3081 | 17.6 |  |  | 0 | 선택 | 미정 | 미정 | 미정 | 0 | 0 | 0 | 0 | 0 | 0 | 0.0802 | 0.1221 | 0.0069 | 0.0132 | 41 | 5800 | 1588 | 0.4284 | 0.6377 | 0.1653 | 0.0184 | [6 empty] | 1484 | 25 | 25 | 3 | 0.23 | 55 | 24 | 미정 |  | 2021-05-21 04:34 | 1588 |  | 0 | 46 | 0 | 0 | 0 | 0 | 0.5425 | 0.7834 | 0.2359 | 0.0296 | 107800 | 72 | 20 | 115 | 0.0181 | 0.0148 | 0.0251 | 0.0459 | 0.0461 | 0.0146 | 0.0036 | 0.0036
2021-05-20 | B64069 | B | 16 | SCR415HM | 103 | 38800 | 0.2439 | 0.0316 | 0.0676 | 0.0904 | 1656 | 1582 | 1553 | 2515 |  |  |  | 0 | 미정 | 미정 | 미정 | 미정 | 0 | 0 | 0 | 251 | 0 | 0 | 0.2439 | 0.1929 | 0.0172 | 0.0619 | 49 | 9500 | 1658 | 0.1609 | 0.8421 | 0.1731 | 0.0035 | [6 empty] | 1512 | 18 | 19 | 1 | 0.21 | 57 | 17 | 미정 |  | 2021-05-21 05:18 | 1658 |  | 0 | 101 | 10 | 0 | 0 | 0 | 0.173 | 1.0395 | 0.1992 | 0.0301 | 94800 | 65 | 21 | 146 | 0.004 | 0.0037 | 0.0253 | 0.0441 | 0.0187 | 0.0096 | 0.0099 | 0.0257
2021-05-20 | A64598 | B | 1 | AE1055LS | 89 | 31900 | 0.0559 | 0.1122 | 0.1122 | 0.1592 | 1613 | 1613 | 1563 | 2654 | 50.6 |  |  | 0 | 미정 | 선택 | 미정 | 미정 | 0 | 0 | 0 | 0 | 0 | 0 | 0.0559 | 0.0876 | 0.0052 | 0.1798 | 48 | 4700 | 1589 | 0.5191 | 0.7564 | 0.2195 | 0.0155 | [6 empty] | 1484 | 25 | 30 | 3 | 0.27 | 65 | 31 | 미정 |  | 2021-05-21 05:31 | 1589 |  | 0 | 17 | 8 | 0 | 0 | 0 | 0.538 | 0.7913 | 0.2381 | 0.0295 | 100900 | 175 | 17 | 123 | 0.0575 | 0.0151 | 0.0247 | 0.0444 | 0.0518 | 0.0336 | 0.0056 | 0.0045
2021-05-20 | B64070 | B | 36 | SCR415HM | 101 | 37100 | 0.0563 | 0.0389 | 0.0389 | 0.067 | 1631 | 1631 | 1569 | 2274 |  |  |  | 0 | 미정 | 선택 | 미정 | 미정 | 0 | 0 | 0 | 253 | 0 | 0 | 0.0563 | 0.1334 | 0.0052 | 0.0051 | 47 | 8900 | 1658 | 0.1429 | 0.8622 | 0.1904 | 0.0048 | [6 empty] | 1512 | 18 | 19 | 1 | 0.29 | 66 | 24 | 미정 |  | 2021-05-21 06:16 | 1654 |  | 0 | 0 | 0 | 0 | 0 | 0 | 0.1793 | 1.0493 | 0.2054 | 0.0307 | 99900 | 68 | 17 | 138 | 0.0036 | 0.0056 | 0.0288 | 0.0433 | 0.0269 | 0.0129 | 0.0094 | 0.0267
2021-05-21 | B64071 | B | 22 | SCR415HM | 101 | 37500 | 0.0817 | 0.0281 | 0.0477 | 0.0887 | 1679 | 1582 | 1552 | 2230 |  |  |  | 0 | 미정 | 선택 | 미정 | 미정 | 0 | 0 | 0 | 203 | 0 | 0 | 0.0817 | 0.1197 | 0.0073 | 0.3117 | 52 | 9300 | 1661 | 0.1415 | 0.9877 | 0.2035 | 0.0052 | [6 empty] | 1512 | 18 | 19 | 1 | 0.28 | 67 | 32 | 미정 |  | 2021-05-21 07:21 | 1655 |  | 75 | 0 | 0 | 0 | 0 | 0 | 0.1715 | 1.0262 | 0.1971 | 0.0042 | 97500 | 67 | 16 | 135 | 0.0042 | 0.0052 | 0.0272 | 0.0316 | 0.0197 | 0.011 | 0.0098 | 0.0277
2021-05-21 | B64072 | B | 5 | SCR415HM | 101 | 37600 | 0.0875 | 0.0377 | 0.0377 | 0.111 | 1634 | 1634 | 1602 | 2322 |  |  |  | 0 | 미정 | 미정 | 미정 | 미정 | 0 | 0 | 0 | 99 | 0 | 0 | 0.0875 | 0.0999 | 0.0061 | 0.2923 | 43 | 7200 | 1647 | 0.1444 | 0.8971 | 0.1489 | 0.0041 | [6 empty] | 1512 | 18 | 19 | 1 | 0.25 | 53 | 26 | 미정 |  | 2021-05-21 08:18 | 1640 |  | 31 | 59 | 12 | 0 | 0 | 0 | 0.178 | 1.0555 | 0.1923 | 0.0041 | 99450 | 68 | 19 | 131 | 0.003 | 0.0046 | 0.0257 | 0.0274 | 0.0221 | 0.0102 | 0.011 | 0.0272
2021-05-21 | B64073 | B | 16 | SCR415HM | 101 | 36300 | 0.0985 | 0.0553 | 0.0553 | 0.0833 | 1652 | 1652 | 1572 | 2397 |  |  |  | 0 | 미정 | 미정 | 미정 | 미정 | 0 | 0 | 0 | 105 | 0 | 0 | 0.0985 | 0.1139 | 0.0067 | 0.099 | 47 | 8000 | 1643 | 0.1488 | 0.9432 | 0.1783 | 0.004 | [6 empty] | 1512 | 18 | 19 | 1 | 0.25 | 61 | 30 | 미정 |  | 2021-05-21 09:18 | 1638 |  | 0 | 76 | 0 | 0 | 0 | 0 | 0.179 | 1.051 | 0.2002 | 0.0036 | 93950 | 70 | 16 | 130 | 0.0036 | 0.0045 | 0.0241 | 0.0432 | 0.0185 | 0.0115 | 0.0128 | 0.028
2021-05-21 | B64074 | B | 36 | SCR415HM | 100 | 36300 | 0.1013 | 0.1031 | 0.1031 | 0.1207 | 1628 | 1628 | 1542 | 2499 |  |  |  | 0 | 미정 | 미정 | 미정 | 미정 | 0 | 0 | 0 | 100 | 0 | 0 | 0.1013 | 0.1665 | 0.0103 | 0.0372 | 43 | 8500 | 1628 | 0.1511 | 0.9005 | 0.1746 | 0.0034 | [6 empty] | 1512 | 18 | 19 | 1 | 0.25 | 55 | 21 | 미정 |  | 2021-05-21 10:26 | 1637 |  | 0 | 71 | 0 | 0 | 0 | 0 | 0.177 | 1.047 | 0.2006 | 0.0034 | 100900 | 68 | 15 | 119 | 0.0042 | 0.0038 | 0.0265 | 0.0462 | 0.0289 | 0.0187 | 0.0161 | 0.0268
2021-05-21 | B64075 | B | 22 | SCR415HM | 101 | 36000 | 0.4156 | 0.102 | 0.09 | 0.1511 | 1619 | 1604 | 1522 | 2399 |  |  |  | 0 | 선택 | 미정 | 미정 | 미정 | 0 | 0 | 0 | 102 | 0 | 0 | 0.4156 | 0.1883 | 0.0128 | 0.1136 | 47 | 8700 | 1622 | 0.1539 | 0.9558 | 0.1711 | 0.0029 | [6 empty] | 1512 | 18 | 19 | 1 | 0.27 | 57 | 21 | 미정 |  | 2021-05-21 11:26 | 1636 |  | 8 | 58 | 13 | 0 | 0 | 0 | 0.181 | 1.0595 | 0.1935 | 0.0034 | 101350 | 66 | 17 | 124 | 0.0036 | 0.0035 | 0.0268 | 0.0482 | 0.0235 | 0.0163 | 0.0167 | 0.028
2021-05-21 | B64076 | B | 5 | 16MNCRS5HAM | 101 | 35900 | 0.0932 | 0.1166 | 0.0572 | 0.0958 | 1579 | 1584 | 1529 | 2460 |  |  |  | 0 | 미정 | 선택 | 미정 | 미정 | 0 | 0 | 0 | 0 | 0 | 0 | 0.0932 | 0.1175 | 0.004 | 0.167 | 45 | 8200 | 1638 | 0.1539 | 1.0705 | 0.1606 | 0.0026 | [6 empty] | 1511 | 18 | 19 | 1 | 0.26 | 53 | 20 | 미정 |  | 2021-05-21 12:20 | 1636 |  | 0 | 79 | 0 | 0 | 0 | 0 | 0.18 | 1.2142 | 0.1942 | 0.0329 | 91400 | 68 | 12 | 122 | 0.0019 | 0.0034 | 0.0266 | 0.044 | 0.0386 | 0.0233 | 0.0191 | 0.0265
2021-05-21 | B64077 | B | 16 | 16MNCRS5HAM | 95 | 34900 | 0.1016 | 0.0347 | 0.0347 | 0.093 | 1598 | 1598 | 1528 | 2316 |  |  |  | 0 | 미정 | 미정 | 미정 | 미정 | 0 | 0 | 0 | 0 | 0 | 0 | 0.1016 | 0.1249 | 0.0074 | 0.184 | 49 | 8500 | 1647 | 0.1497 | 0.971 | 0.1456 | 0.0022 | [6 empty] | 1511 | 18 | 18 | 1 | 0.25 | 61 | 25 | 미정 |  | 2021-05-21 13:22 | 1641 |  | 0 | 11 | 0 | 0 | 0 | 0 | 0.193 | 1.1966 | 0.1926 | 0.0326 | 96300 | 71 | 11 | 123 | 0.0017 | 0.0032 | 0.0294 | 0.0339 | 0.0525 | 0.0297 | 0.0164 | 0.0288
2021-05-21 | B64078 | B | 36 | 16MNCRS5HAM | 95 | 35600 | 0.1133 | 0.0387 | 0.0387 | 0.0875 | 1620 | 1620 | 1545 | 2280 |  |  |  | 0 | 미정 | 미정 | 미정 | 미정 | 0 | 0 | 0 | 0 | 0 | 0 | 0.1133 | 0.1307 | 0.0074 | 0.0034 | 48 | 8000 | 1649 | 0.1407 | 1.0204 | 0.1304 | 0.0025 | [6 empty] | 1511 | 18 | 18 | 1 | 0.21 | 61 | 26 | 미정 |  | 2021-05-21 14:19 | 1642 |  | 0 | 34 | 32 | 0 | 0 | 0 | 0.175 | 1.1977 | 0.2135 | 0.0339 | 98550 | 87 | 9 | 125 | 0.0019 | 0.0033 | 0.0287 | 0.0375 | 0.0521 | 0.0258 | 0.0192 | 0.0274
2021-05-21 | B64079 | B | 22 | SM45CM3 | 96 | 36900 | 0.0524 | 0.108 | 0.099 | 0.1243 | 1589 | 1579 | 1554 | 2463 | 22.7 |  |  | 0 | 미정 | 미정 | 미정 | 미정 | 0 | 0 | 0 | 52 | 0 | 0 | 0.0524 | 0.0748 | 0.005 | 0.0023 | 40 | 7400 | 1665 | 0.4347 | 0.7052 | 0.2233 | 0.0179 | [6 empty] | 1491 | 15 | 20 | 1 | 0.17 | 81 | 31 | 미정 |  | 2021-05-21 15:22 | 1648 |  | 12 | 0 | 15 | 0 | 0 | 0 | 0.459 | 0.8569 | 0.2909 | 0.0123 | 96100 | 94 | 36 | 167 | 0.0284 | 0.0178 | 0.0169 | 0.039 | 0.0331 | 0.0122 | 0.0102 | 0.0083
2021-05-21 | B64080 | B | 5 | SM45CM3 | 104 | 39700 |  | 0.036 | 0.036 | 0.128 | 1610 | 1610 | 1560 | 2387 | 14.1 |  |  | 0 | 미정 | 미정 | 미정 | 미정 | 0 | 0 | 0 | 55 | 0 | 0 |  |  |  |  | 44 | 5500 | 1605 | 0.3986 | 0.7937 | 0.1682 | 0.0049 | [6 empty] | 1491 | 15 | 15 | 1 | 0.2 | 49 | 15 | 미정 |  | 2021-05-21 16:39 | 1596 |  | 51 | 0 | 17 | 0 | 0 | 0 | 0.45 | 0.8723 | 0.2885 | 0.0139 |  | 73 | 30 | 149 | 0.0178 | 0.0115 | 0.0165 |  | 0.0346 | 0.0213 | 0.0137 | 0.0113
2021-05-21 | B64081 | B | 16 | SM45CM3 | 104 | 39100 |  | 1.049 | 0.0805 | 0.0979 | 1589 | 1567 | 1544 | 2445 | 5.4 |  |  | 0 | 미정 | 미정 | 미정 | 미정 | 0 | 0 | 0 | 56 | 0 | 0 |  |  |  |  | 40 | 6200 | 1637 | 0.3912 | 0.6936 | 0.2341 | 0.0092 | [6 empty] | 1491 | 15 | 18 | 1 | 0.2 | 69 | 26 | 미정 |  | 2021-05-21 17:36 | 1626 |  | 22 | 0 | 0 | 0 | 0 | 0 | 0.453 | 0.8625 | 0.2978 | 0.0119 | 94800 | 71 | 40 | 162 | 0.0064 | 0.0108 | 0.0176 |  | 0.0369 | 0.0105 | 0.0102 | 0.0092
2021-05-21 | B64082 | B | 36 | SM45CM3 | 104 | 37700 | 0.087 | 0.033 | 0.033 | 0.0952 | 1616 | 1616 | 1525 | 2422 | 20.5 |  |  | 0 | 미정 | 미정 | 미정 | 미정 | 0 | 0 | 0 | 50 | 0 | 0 | 0.087 | 0.0738 | 0.0035 | 0.6756 | 41 | 6800 | 1641 | 0.4001 | 0.6875 | 0.2524 | 0.0096 | [6 empty] | 1491 | 15 | 18 | 1 | 0.2 | 66 | 26 | 미정 |  | 2021-05-21 18:33 | 1624 |  | 20 | 0 | 0 | 0 | 0 | 0 | 0.456 | 0.8729 | 0.3055 | 0.0141 | 88650 | 67 | 36 | 163 | 0.0241 | 0.0114 | 0.0172 | 0.0434 | 0.0301 | 0.0076 | 0.0084 | 0.008
2021-05-21 | B64083 | B | 22 | SM45C | 103 | 38300 |  | 0.0425 | 0.0425 | 0.1066 | 1608 | 1608 | 1561 | 2462 |  |  |  | 0 | 미정 | 미정 | 미정 | 미정 | 0 | 0 | 0 | 207 | 0 | 0 |  |  |  |  | 46 | 7200 | 1617 | 0.4018 | 0.5577 | 0.1849 | 0.0052 | [6 empty] | 1493 | 15 | 18 | 1 | 0.19 | 57 | 24 | 미정 |  | 2021-05-21 19:37 | 1620 |  | 22 | 0 | 0 | 0 | 0 | 0 | 0.454 | 0.6644 | 0.2074 | 0.0122 |  | 78 | 23 | 150 | 0.0084 | 0.0058 | 0.0166 |  | 0.0165 | 0.0123 | 0.0125 | 0.0133
2021-05-21 | B64084 | B | 5 | SM45C | 104 | 36900 | 0.0769 | 0.0731 | 0.0731 | 0.1552 | 1611 | 1611 | 1515 | 2398 |  |  |  | 0 | 미정 | 미정 | 미정 | 미정 | 0 | 0 | 0 | 208 | 0 | 0 | 0.0769 | 0.0797 | 0.005 | 0.5814 | 42 | 6500 | 1615 | 0.3931 | 0.5807 | 0.1586 | 0.0043 | [6 empty] | 1493 | 15 | 15 | 1 | 0.2 | 59 | 13 | 미정 |  | 2021-05-21 20:45 | 1598 |  | 33 | 0 | 12 | 0 | 0 | 0 | 0.4561 | 0.6712 | 0.2094 | 0.0126 | 96500 | 65 | 43 | 165 | 0.0051 | 0.0051 | 0.0141 | 0.0443 | 0.0346 | 0.0132 | 0.0133 | 0.0145
2021-05-21 | B64085 | B | 16 | SM45C | 104 | 37800 | 0.0961 | 0.0281 | 0.0281 | 0.1153 | 1607 | 1607 | 1541 | 2399 |  |  |  | 0 | 미정 | 미정 | 미정 | 미정 | 0 | 0 | 0 | 201 | 0 | 0 | 0.0961 | 0.0903 | 0.0047 | 0.213 | 47 | 7000 | 1609 | 0.4294 | 0.5317 | 0.148 | 0.0038 | [6 empty] | 1493 | 15 | 15 | 1 | 0.19 | 58 | 21 | 미정 |  | 2021-05-21 21:52 | 1604 |  | 31 | 0 | 0 | 0 | 0 | 0 | 0.446 | 0.6533 | 0.189 | 0.0109 | 93250 | 77 | 23 | 139 | 0.0085 | 0.0043 | 0.0146 | 0.0464 | 0.0289 | 0.0121 | 0.0131 | 0.0128
2021-05-21 | B64086 | B | 36 | SM45C | 104 | 37900 | 0.0759 | 0.0225 | 0.0845 | 0.1035 | 1637 | 1627 | 1578 | 2541 |  |  |  | 0 | 미정 | 미정 | 미정 | 미정 | 0 | 0 | 0 | 202 | 0 | 0 | 0.0759 | 0.0684 | 0.0038 | 0.1235 | 37 | 5400 | 1624 | 0.4126 | 0.4582 | 0.1466 | 0.0038 | [6 empty] | 1493 | 15 | 16 | 1 | 0.21 | 54 | 17 | 미정 |  | 2021-05-21 22:45 | 1613 |  | 15 | 0 | 0 | 0 | 0 | 0 | 0.453 | 0.6514 | 0.1983 | 0.0138 | 99100 | 77 | 26 | 148 | 0.003 | 0.0047 | 0.0152 | 0.0509 | 0.018 | 0.0143 | 0.0151 | 0.0144
2021-05-21 | B64087 | B | 22 | SM45C | 104 | 38400 | 0.0704 | 0.0314 | 0.0583 | 0.1673 | 1626 | 1595 | 1523 | 2495 |  |  |  | 0 | 미정 | 미정 | 미정 | 미정 | 0 | 0 | 0 | 203 | 0 | 0 | 0.0704 | 0.0866 | 0.0046 | 0.2459 | 45 | 6300 | 1616 | 0.4032 | 0.6242 | 0.1897 | 0.0038 | [6 empty] | 1493 | 15 | 16 | 1 | 0.2 | 65 | 18 | 미정 |  | 2021-05-21 23:48 | 1606 |  | 0 | 0 | 0 | 0 | 0 | 0 | 0.4538 | 0.653 | 0.2009 | 0.0145 | 105050 | 82 | 38 | 172 | 0.0052 | 0.0043 | 0.0124 | 0.0501 | 0.0179 | 0.0111 | 0.0121 | 0.0133
2021-05-21 | B64088 | B | 18 | SM45C | 104 | 38500 | 0.105 | 0.0355 | 0.0452 | 0.0814 | 1614 | 1605 | 1558 | 2560 |  |  |  | 0 | 미정 | 미정 | 미정 | 미정 | 0 | 0 | 0 | 208 | 0 | 0 | 0.105 | 0.1004 | 0.0224 | 0.1954 | 43 | 6600 | 1625 | 0.3628 | 0.4392 | 0.1474 | 0.0079 | [6 empty] | 1493 | 15 | 18 | 3 | 0.32 | 82 | 22 | 미정 |  | 2021-05-22 00:49 | 1620 |  | 0 | 0 | 0 | 0 | 0 | 0 | 0.446 | 0.6555 | 0.1954 | 0.017 | 102800 | 85 | 59 | 202 | 0.003 | 0.0084 | 0.0153 | 0.0607 | 0.035 | 0.0133 | 0.0095 | 0.0147
2021-05-21 | B64089 | B | 37 | SNCM23HBQ | 96 | 39100 | 0.0904 | 0.0278 | 0.1228 | 0.1045 | 1681 | 1630 | 1600 | 2615 | 12.6 |  |  | 0 | 미정 | 미정 | 미정 | 미정 | 0 | 0 | 0 | 100 | 0 | 0 | 0.0904 | 0.0845 | 0.0064 | 0.1536 | 47 | 7400 | 1659 | 0.1318 | 0.4548 | 0.1932 | 0.0241 | [6 empty] | 1505 | 25 | 25 | 3 | 0.28 | 87 | 21 | 미정 |  | 2021-05-22 02:05 | 1650 |  | 0 | 64 | 9 | 0 | 0 | 0 | 0.202 | 0.6526 | 0.252 | 0.0241 | 99550 | 69 | 55 | 210 | 0.0198 | 0.0186 | 0.0202 | 0.0409 | 0.0184 | 0.0086 | 0.0063 | 0.0062
2021-05-21 | B64090 | B | 35 | SNCM23HBQ | 102 | 40300 | 0.0741 | 0.0238 | 0.1014 | 0.1037 | 1641 | 1608 | 1582 | 2526 | 15 |  |  | 0 | 미정 | 미정 | 미정 | 미정 | 0 | 0 | 0 | 102 | 0 | 0 | 0.0741 | 0.0758 | 0.0055 | 0.5525 | 46 | 7300 | 1656 | 0.1576 | 0.507 | 0.1467 | 0.0169 | [6 empty] | 1505 | 25 | 25 | 3 | 0.29 | 97 | 27 | 미정 |  | 2021-05-22 03:14 | 1646 |  | 0 | 17 | 0 | 0 | 0 | 0 | 0.1985 | 0.6429 | 0.2487 | 0.0226 | 99550 | 147 | 21 | 134 | 0.024 | 0.0192 | 0.0227 | 0.0352 | 0.028 | 0.0127 | 0.0044 | 0.0045
2021-05-21 | B64091 | B | 31 | SNCM23HBQ | 104 | 38800 | 0.1319 | 0.0389 | 0.0686 | 0.1354 | 1608 | 1603 | 1545 | 2373 | 37.5 |  |  | 0 | 미정 | 미정 | 미정 | 미정 | 0 | 0 | 0 | 105 | 0 | 0 | 0.1319 | 0.1004 | 0.0046 | 0.004 | 77 | 11700 | 1660 | 0.1585 | 0.2299 | 0.1613 | 0.015 | [6 empty] | 1505 | 25 | 25 | 3 | 0.26 | 97 | 24 | 미정 |  | 2021-05-22 04:53 | 1648 |  | 0 | 26 | 19 | 0 | 0 | 0 | 0.2004 | 0.6461 | 0.2395 | 0.0183 | 106100 | 173 | 46 | 220 | 0.057 | 0.0129 | 0.0212 | 0.0502 | 0.0251 | 0.0057 | 0.0042 | 0.0054
2021-05-21 | B64092 | B | 18 | SNCM439P | 67 | 26300 | 0.0734 |  |  | 0.206 |  | 1645 | 1524 | 1619 | 9.2 |  |  | 0 | 미정 | 선택 | 미정 | 미정 | 0 | 0 | 0 | 100 | 0 | 0 | 0.0734 | 0.0817 | 0.0123 | 0.0103 | 147 | 13000 | 1642 | 0.3431 | 0.7361 | 0.2752 | 0.0085 | [6 empty] | 1487 | 18 | 21 | 1 | 0.32 | 90 | 37 | 미정 |  | 2021-05-22 07:34 | 1639 |  | 40 | 0 | 0 | 0 | 0 | 0 | 0.394 | 0.7667 | 0.2631 | 0.0075 | 101600 | 114 | 50 | 302 | 0.0136 | 0.0088 | 0.0065 | 0.0742 | 0.021 | 0.0111 | 0.0056 | 0.0054
2021-05-22 | B64093 | B | 22 | SNCM439P | 78 | 33500 | 0.0738 | 0.0822 | 0.0822 | 0.1284 | 1598 | 1598 | 1564 | 2373 |  |  |  | 0 | 미정 | 미정 | 미정 | 미정 | 0 | 0 | 0 | 0 | 0 | 0 | 0.0738 | 0.1094 | 0.0044 | 0.0166 | 42 | 7500 | 1628 | 0.3329 | 0.639 | 0.2069 | 0.028 | [6 empty] | 1487 | 16 | 17 | 1 | 0.3 | 70 | 17 | 미정 |  | 2021-05-22 08:49 | 1618 |  | 65 | 0 | 40 | 0 | 0 | 0 | 0.3944 | 0.7618 | 0.2633 | 0.0095 | 92600 | 72 | 55 | 195 | 0.0624 | 0.0157 | 0.0092 | 0.0645 | 0.0526 | 0.0181 | 0.0092 | 0.0073
2021-05-22 | A64599 | B | 35 | STB2 | 92 | 48300 | 0.0582 | 0.0419 | 0.2794 | 0.3173 | 1643 | 1599 | 1533 | 1829 | 29.6 |  |  | 0 | 미정 | 미정 | 미정 | 미정 | 0 | 0 | 0 | 0 | 0 | 0 | 0.0582 | 0.0786 | 0.0027 | 0.1562 | 53 | 8100 | 1591 | 0.9207 | 0.261 | 0.1978 | 0.0184 | [6 empty] | 1456 | 25 | 25 | 3 | 0.31 | 85 | 37 | 미정 |  | 2021-05-22 09:14 | 1601 |  | 0 | 9 | 0 | 0 | 0 | 0 | 0.96 | 0.3624 | 0.2527 | 0.019 |  | 64 | 20 | 149 | 0.0397 | 0.0176 | 0.0142 | 0.0357 | 0.0233 | 0.0075 | 0.0031 | 0.0028
2021-05-22 | B64094 | B | 5 | SNCM439P | 104 | 38500 | 0.0922 | 0.1018 | 0.1018 | 0.1705 | 1571 | 1571 | 1523 | 2416 | 26.9 |  |  | 0 | 미정 | 미정 | 미정 | 미정 | 0 | 0 | 0 | 152 | 0 | 0 | 0.0922 | 0.1074 | 0.0096 | 0.1761 | 56 | 9200 | 1627 | 0.3257 | 0.6168 | 0.1829 | 0.007 | [6 empty] | 1487 | 18 | 20 | 1 | 0.24 | 66 | 21 | 미정 |  | 2021-05-22 10:04 | 1628 |  | 41 | 0 | 16 | 0 | 0 | 0 | 0.403 | 0.7615 | 0.2648 | 0.0071 | 100000 | 72 | 42 | 183 | 0.0132 | 0.0084 | 0.0068 | 0.0497 | 0.0267 | 0.007 | 0.0068 | 0.0076
2021-05-22 | A64600 | B | 31 | STB2 | 100 | 37800 | 0.0609 | 0.199 | 0.199 | 0.2189 | 1594 | 1594 | 1531 | 2946 | 58.6 |  |  | 0 | 미정 | 미정 | 미정 | 미정 | 0 | 0 | 0 | 0 | 0 | 0 | 0.0609 | 0.1013 | 0.0033 | 0.0515 | 44 | 5500 | 1559 | 0.842 | 0.307 | 0.2334 | 0.0214 | [6 empty] | 1456 | 25 | 25 | 3 | 0.29 | 67 | 36 | 미정 |  | 2021-05-22 10:17 | 1565 |  | 0 | 24 | 0 | 0 | 0 | 0 | 0.9593 | 0.3712 | 0.2651 | 0.0182 | 97550 | 76 | 24 | 136 | 0.0745 | 0.0205 | 0.0161 | 0.0481 | 0.0201 | 0.0016 | 0.001 | 0.0008
2021-05-22 | A64601 | B | 37 | STB2 | 101 | 37900 | 0.0713 | 0.1658 | 0.1658 | 0.2705 | 1639 | 1639 | 1565 | 3044 | 29.5 |  |  | 0 | 미정 | 미정 | 미정 | 미정 | 0 | 0 | 0 | 0 | 0 | 0 | 0.0713 | 0.1245 | 0.005 | 0.1727 | 42 | 4600 | 1559 | 0.9157 | 0.3033 | 0.2105 | 0.0142 | [6 empty] | 1456 | 25 | 25 | 3 | 0.28 | 58 | 29 | 미정 |  | 2021-05-22 11:15 | 1564 |  | 0 | 29 | 13 | 0 | 0 | 0 | 0.9578 | 0.3682 | 0.2539 | 0.0115 | 96600 | 70 | 29 | 145 | 0.0375 | 0.0139 | 0.0102 | 0.0526 | 0.0238 | 0.0029 | 0.0019 | 0.0014
2021-05-22 | B64095 | B | 36 | SNCM439P | 99 | 37600 | 0.0932 | 0.0714 | 0.0714 | 0.1454 | 1590 | 1590 | 1525 | 2403 | 14.9 |  |  | 0 | 미정 | 미정 | 미정 | 미정 | 0 | 0 | 0 | 154 | 0 | 0 | 0.0932 | 0.096 | 0.0073 | 0.105 | 51 | 9000 | 1629 | 0.3406 | 0.607 | 0.1589 | 0.0054 | [6 empty] | 1487 | 18 | 19 | 1 | 0.23 | 59 | 16 | 미정 |  | 2021-05-22 11:28 | 1620 |  | 56 | 0 | 51 | 0 | 0 | 0 | 0.3988 | 0.7673 | 0.259 | 0.0052 | 95200 | 72 | 23 | 139 | 0.0102 | 0.0058 | 0.005 | 0.0435 | 0.0345 | 0.0126 | 0.0117 | 0.0099
2021-05-22 | B64096 | B | 16 | SNCM439P | 102 | 37900 | 0.1069 | 0.0801 | 0.0801 | 0.1276 | 1603 | 1603 | 1562 | 2410 | 16 |  |  | 0 | 미정 | 미정 | 미정 | 미정 | 0 | 0 | 0 | 199 | 0 | 0 | 0.1069 | 0.1214 | 0.0076 | 0.0025 | 45 | 8000 | 1617 | 0.3407 | 0.6428 | 0.2469 | 0.0067 | [6 empty] | 1487 | 18 | 19 | 1 | 0.21 | 67 | 18 | 미정 |  | 2021-05-22 12:20 | 1617 |  | 53 | 0 | 13 | 0 | 0 | 0 | 0.395 | 0.7646 | 0.268 | 0.0052 | 97200 | 71 | 32 | 152 | 0.0108 | 0.0069 | 0.0051 | 0.0419 | 0.0196 | 0.0097 | 0.0109 | 0.0107
2021-05-22 | A64602 | B | 18 | STB2 | 100 | 37500 | 0.156 | 0.2008 | 0.2008 | 0.338 | 1624 | 1624 | 1533 | 3077 | 27.8 |  |  | 0 | 선택 | 미정 | 미정 | 미정 | 0 | 0 | 0 | 0 | 0 | 0 | 0.156 | 0.1875 | 0.0054 | 0.0083 | 40 | 4500 | 1543 | 0.7784 | 0.2958 | 0.2362 | 0.015 | [6 empty] | 1456 | 25 | 26 | 3 | 0.29 | 60 | 27 | 미정 |  | 2021-05-22 12:32 | 1557 |  | 0 | 19 | 0 | 0 | 0 | 0 | 0.957 | 0.3684 | 0.2679 | 0.0115 | 99000 | 81 | 18 | 117 | 0.0346 | 0.014 | 0.0099 | 0.0595 | 0.0197 | 0.0018 | 0.0005 | 0.0023
2021-05-22 | B64097 | B | 22 | SNCM439P | 102 | 37300 | 0.0699 | 0.1134 | 0.1134 | 0.1684 | 1601 | 1601 | 1547 | 2404 | 15.1 |  |  | 0 | 미정 | 미정 | 미정 | 미정 | 0 | 0 | 0 | 206 | 0 | 0 | 0.0699 | 0.0852 | 0.0045 | 0.0971 | 39 | 7100 | 1620 | 0.3471 | 0.6289 | 0.2593 | 0.0085 | [6 empty] | 1487 | 18 | 21 | 1 | 0.13 | 61 | 14 | 미정 |  | 2021-05-22 13:13 | 1615 |  | 55 | 0 | 21 | 0 | 0 | 0 | 0.41 | 0.7694 | 0.2769 | 0.0064 | 101200 | 88 | 40 | 163 | 0.01 | 0.0078 | 0.0061 | 0.0353 | 0.0204 | 0.0091 | 0.0093 | 0.0085
2021-05-22 | A64603 | B | 35 | STB2 | 101 | 37900 | 0.0572 | 0.1536 | 0.1536 | 0.2769 | 1623 | 1623 | 1554 | 3001 | 17.6 |  |  | 0 | 미정 | 미정 | 미정 | 미정 | 0 | 0 | 0 | 0 | 0 | 0 | 0.0572 | 0.1053 | 0.0024 | 0.0014 | 41 | 4300 | 1559 | 0.8878 | 0.3162 | 0.2199 | 0.0127 | [6 empty] | 1456 | 25 | 25 | 3 | 0.29 | 56 | 26 | 미정 |  | 2021-05-22 13:34 | 1559 |  | 0 | 21 | 0 | 0 | 0 | 0 | 0.962 | 0.3731 | 0.2562 | 0.0132 | 104300 | 75 | 8 | 116 | 0.0206 | 0.0139 | 0.011 | 0.0456 | 0.0089 | 0.0007 | 0.0004 | 0.0021
2021-05-22 | B64098 | B | 5 | SNCM439P | 102 | 37100 | 0.1228 | 0.0882 | 0.0882 | 0.1384 | 1616 | 1616 | 1581 | 2382 | 10.3 |  |  | 0 | 미정 | 미정 | 미정 | 미정 | 0 | 0 | 0 | 199 | 0 | 0 | 0.1228 | 0.1492 | 0.0051 | 0.0191 | 18 | 3800 | 1581 | 0.3401 | 0.6267 | 0.2282 | 0.0059 | [6 empty] | 1487 | 18 | 16 | 1 | 0.18 | 70 | 33 | 미정 |  | 2021-05-22 15:56 | 1600 |  | 55 | 0 | 44 | 0 | 0 | 0 | 0.402 | 0.7641 | 0.2656 | 0.0072 | 113700 | 83 | 28 | 242 | 0.0068 | 0.007 | 0.0066 | 0.0478 | 0.0187 | 0.0099 | 0.0102 | 0.0083
2021-05-22 | A64604 | B | 31 | STB2 | 101 | 37600 |  | 0.1802 | 0.1802 | 0.2457 | 1637 | 1637 | 1569 | 3075 | 29.8 |  |  | 0 | 선택 | 미정 | 미정 | 미정 | 0 | 0 | 0 | 0 | 0 | 0 |  |  |  |  | 42 | 4600 | 1563 | 0.8566 | 0.3107 | 0.2051 | 0.0125 | [6 empty] | 1456 | 25 | 25 | 3 | 0.29 | 69 | 31 | 미정 |  | 2021-05-22 14:36 | 1563 |  | 0 | 19 | 0 | 0 | 0 | 0 | 0.96 | 0.3729 | 0.2608 | 0.0118 | 105050 | 77 | 34 | 148 | 0.0352 | 0.0121 | 0.0109 |  | 0.0153 | 0.002 | 0.001 | 0.0025
2021-05-22 | B64099 | B | 36 | SNCM439P | 102 | 37200 | 0.0944 | 0.0426 | 0.0638 | 0.164 | 1638 | 1606 | 1544 | 2407 | 13.9 |  |  | 0 | 미정 | 미정 | 미정 | 미정 | 0 | 0 | 0 | 201 | 0 | 0 | 0.0944 | 0.1039 | 0.0077 | 0.1168 | 45 | 7100 | 1587 | 0.3564 | 0.5826 | 0.2174 | 0.0066 | [6 empty] | 1487 | 16 | 16 | 3 | 0.3 | 75 | 38 | 미정 |  | 2021-05-22 15:14 | 1587 |  | 0 | 27 | 0 | 0 | 0 | 0 | 0.41 | 0.7455 | 0.2508 | 0.0071 |  | 78 | 11 | 97 | 0.0092 | 0.0078 | 0.0064 | 0.0369 | 0.023 | 0.0078 | 0.0058 | 0.0064
2021-05-22 | A64605 | B | 37 | STB2 | 101 | 36500 | 0.0717 | 0.1917 | 0.1917 | 0.2236 | 1655 | 1655 | 1605 | 3082 | 57.6 |  |  | 0 | 미정 | 선택 | 미정 | 미정 | 0 | 0 | 0 | 0 | 0 | 0 | 0.0717 | 0.1513 | 0.0056 | 0.2054 | 40 | 3600 | 1581 | 0.8131 | 0.3344 | 0.2095 | 0.0134 | [6 empty] | 1456 | 25 | 25 | 3 | 0.3 | 73 | 38 | 미정 |  | 2021-05-22 15:50 | 0 |  | 0 | 0 | 0 | 0 | 0 | 0 | 0.948 | 0.3769 | 0.2603 | 0.0111 |  | 71 | 31 | 150 | 0.0695 | 0.0115 | 0.0098 | 0.0545 | 0.0427 | 0.0046 | 0.0019 | 0.003
2021-05-22 | B64100 | B | 1 | SNCM439P | 102 | 36900 | 0.1466 | 0.1167 | 0.1167 | 0.1419 | 1639 | 1639 | 1524 | 2405 | 11.8 |  |  | 0 | 미정 | 미정 | 미정 | 미정 | 0 | 0 | 0 | 200 | 0 | 0 | 0.1466 | 0.1893 | 0.0173 | 0.0469 | 74 | 8800 | 1617 | 0.3372 | 0.6498 | 0.2425 | 0.0085 | [6 empty] | 1487 | 18 | 17 | 1 | 0.16 | 58 | 13 | 미정 |  | 2021-05-22 16:43 | 1605 |  | 17 | 0 | 0 | 0 | 0 | 0 | 0.405 | 0.7564 | 0.259 | 0.0076 | 85300 | 60 | 50 | 220 | 0.0098 | 0.0086 | 0.0069 | 0.0456 | 0.0423 | 0.01 | 0.0072 | 0.0061
2021-05-22 | A64606 | B | 35 | STB2 | 101 | 36600 | 0.1042 | 0.1104 | 0.1104 | 0.2368 | 1636 | 1636 | 1579 | 2922 | 47.7 |  |  | 0 | 미정 | 선택 | 미정 | 미정 | 0 | 0 | 0 | 0 | 0 | 0 | 0.1042 | 0.1774 | 0.0029 | 0.2067 | 56 | 6400 | 1551 | 0.8554 | 0.3414 | 0.2262 | 0.0154 | [6 empty] | 1456 | 25 | 25 | 3 | 0.3 | 60 | 33 | 미정 |  | 2021-05-22 17:02 | 1551 |  | 0 | 27 | 22 | 0 | 0 | 0 | 0.935 | 0.3786 | 0.2632 | 0.0117 |  | 71 | 9 | 118 | 0.0576 | 0.0126 | 0.0102 | 0.0552 | 0.0488 | 0.0028 | 0.0009 | 0.0027
2021-05-22 | B64101 | B | 22 | SNCM439P | 102 | 39000 | 0.1394 | 0.1173 | 0.0884 | 0.1297 | 1591 | 1572 | 1522 | 2536 | 12.8 |  |  | 0 | 미정 | 미정 | 미정 | 미정 | 0 | 0 | 0 | 198 | 0 | 0 | 0.1394 | 0.1772 | 0.013 | 0.047 | 46 | 8300 | 1610 | 0.3541 | 0.6363 | 0.2215 | 0.0068 | [6 empty] | 1487 | 16 | 16 | 1 | 0.16 | 73 | 21 | 미정 |  | 2021-05-22 17:46 | 1598 |  | 12 | 0 | 21 | 0 | 0 | 0 | 0.404 | 0.7565 | 0.2854 | 0.0083 | 101800 | 72 | 43 | 172 | 0.0088 | 0.008 | 0.0075 | 0.0373 | 0.019 | 0.0097 | 0.0082 | 0.0073
2021-05-22 | A64607 | B | 18 | STB2 | 101 | 36500 | 0.0849 | 0.2678 | 0.2678 | 0.3735 | 1628 | 1628 | 1566 | 2907 | 59.7 |  |  | 0 | 미정 | 선택 | 미정 | 미정 | 0 | 0 | 0 | 0 | 0 | 0 | 0.0849 | 0.1462 | 0.0028 | 0.4802 | 41 | 4800 | 1577 | 0.8618 | 0.3232 | 0.2154 | 0.0319 | [6 empty] | 1456 | 25 | 25 | 3 | 0.31 | 73 | 37 | 미정 |  | 2021-05-22 17:55 | 1577 |  | 0 | 9 | 0 | 0 | 0 | 0 | 0.9327 | 0.3611 | 0.2578 | 0.0174 | 102250 | 73 | 24 | 128 | 0.0725 | 0.0174 | 0.0137 | 0.0614 | 0.055 | 0.0163 | 0.0036 | 0.0044
2021-05-22 | B64102 | B | 36 | SNCM439P | 101 | 37800 | 0.1004 | 0.1476 | 0.1476 | 0.2023 | 1666 | 1666 | 1548 | 2523 | 21.2 |  |  | 0 | 미정 | 미정 | 미정 | 미정 | 0 | 0 | 0 | 206 | 0 | 0 | 0.1004 | 0.1056 | 0.0062 | 0.2656 | 47 | 7800 | 1612 | 0.3279 | 0.6338 | 0.2186 | 0.0073 | [6 empty] | 1487 | 16 | 16 | 1 | 0.2 | 75 | 27 | 미정 |  | 2021-05-22 18:57 | 1604 |  | 30 | 0 | 23 | 0 | 0 | 0 | 0.405 | 0.7612 | 0.2786 | 0.0083 | 103100 | 89 | 35 | 158 | 0.0135 | 0.0076 | 0.0078 | 0.0435 | 0.0212 | 0.0089 | 0.0081 | 0.0078
2021-05-22 | A64608 | B | 31 | STB2 | 101 | 38000 | 0.0791 | 0.1722 | 0.2148 | 0.2973 | 1574 | 1572 | 1530 | 2916 | 43.1 |  |  | 0 | 선택 | 미정 | 미정 | 미정 | 0 | 0 | 0 | 0 | 0 | 0 | 0.0791 | 0.1427 | 0.0035 | 0.2535 | 41 | 5200 | 1566 | 0.8209 | 0.3327 | 0.2301 | 0.0236 | [6 empty] | 1456 | 25 | 25 | 3 | 0.32 | 68 | 33 | 미정 |  | 2021-05-22 18:54 | 1566 |  | 0 | 10 | 0 | 0 | 0 | 0 | 0.962 | 0.3717 | 0.2671 | 0.013 |  | 73 | 32 | 142 | 0.052 | 0.015 | 0.0118 | 0.0558 | 0.0301 | 0.0066 | 0.0022 | 0.0036
2021-05-22 | B64103 | B | 5 | SCM440J | 101 | 37700 | 0.1047 | 0.0441 | 0.0441 | 0.1134 | 1626 | 1626 | 1582 | 2434 | 15.4 |  |  | 0 | 미정 | 미정 | 미정 | 미정 | 0 | 0 | 0 | 54 | 0 | 0 | 0.1047 | 0.1033 | 0.0071 | 0.0479 | 47 | 7800 | 1638 | 0.3409 | 0.6836 | 0.1826 | 0.0104 | [6 empty] | 1495 | 15 | 20 | 1 | 0.23 | 85 | 37 | 미정 |  | 2021-05-22 19:56 | 1653 |  | 7 | 0 | 0 | 0 | 0 | 0 | 0.403 | 0.7979 | 0.2176 | 0.0093 | 91700 | 97 | 52 | 204 | 0.0183 | 0.0157 | 0.0186 | 0.0322 | 0.0156 | 0.0095 | 0.0085 | 0.0072
2021-05-22 | A64609 | B | 37 | STB2 | 101 | 37000 | 0.0815 | 0.2432 | 0.2432 | 0.3373 | 1605 | 1605 | 1536 | 2846 | 52.7 |  |  | 0 | 해제 | 선택 | 미정 | 미정 | 0 | 0 | 0 | 0 | 0 | 0 | 0.0815 | 0.1333 | 0.0034 | 0.2906 | 41 | 5300 | 1571 | 0.9009 | 0.3214 | 0.2274 | 0.0193 | [6 empty] | 1456 | 25 | 25 | 3 | 0.31 | 62 | 32 | 미정 |  | 2021-05-22 19:52 | 1571 |  | 0 | 26 | 0 | 0 | 0 | 0 | 0.953 | 0.3784 | 0.2618 | 0.0115 | 101950 | 83 | 29 | 142 | 0.0637 | 0.0139 | 0.0101 | 0.0499 | 0.0484 | 0.0036 | 0.0015 | 0.0028
2021-05-22 | B64104 | B | 16 | SCM440J | 103 | 37600 | 0.1051 | 0.0338 | 0.0338 | 0.101 | 1620 | 1620 | 1572 | 2432 | 11.9 |  |  | 0 | 미정 | 미정 | 미정 | 미정 | 0 | 0 | 0 | 55 | 0 | 0 | 0.1051 | 0.0821 | 0.005 | 0.077 | 44 | 7500 | 1632 | 0.3445 | 0.6781 | 0.1792 | 0.0093 | [6 empty] | 1495 | 13 | 14 | 1 | 0.16 | 71 | 20 | 미정 |  | 2021-05-22 20:56 | 1627 |  | 18 | 0 | 0 | 0 | 0 | 0 | 0.394 | 0.8081 | 0.2169 | 0.022 | 97450 | 73 | 60 | 214 | 0.0153 | 0.0139 | 0.0188 | 0.0322 | 0.0228 | 0.0096 | 0.0077 | 0.0069
2021-05-22 | A64610 | B | 35 | STB2 | 101 | 36500 | 0.0768 | 0.1045 | 0.1045 | 0.2182 | 1630 | 1630 | 1555 | 2934 | 27.6 |  |  | 0 | 선택 | 미정 | 미정 | 미정 | 0 | 0 | 0 | 0 | 0 | 0 | 0.0768 | 0.1281 | 0.0059 | 0.2586 | 41 | 4600 | 1557 | 0.819 | 0.2959 | 0.2071 | 0.0142 | [6 empty] | 1456 | 25 | 25 | 3 | 0.29 | 53 | 23 | 미정 |  | 2021-05-22 21:03 | 1557 |  | 0 | 31 | 0 | 0 | 0 | 0 | 0.942 | 0.3721 | 0.2642 | 0.0116 | 108300 | 86 | 25 | 137 | 0.0313 | 0.0126 | 0.0104 | 0.0384 | 0.0139 | 0.003 | 0.0022 | 0.0033
2021-05-22 | B64105 | B | 22 | SCM440J | 102 | 37500 | 0.1014 | 0.018 | 0.058 | 0.1202 | 1673 | 1641 | 1572 | 2482 | 6.1 |  |  | 0 | 미정 | 미정 | 미정 | 미정 | 0 | 0 | 0 | 52 | 0 | 0 | 0.0418 | 0.0337 | 0.0017 | 0.0025 | 49 | 7200 | 1619 | 0.3557 | 0.6271 | 0.2144 | 0.0103 | [6 empty] | 1495 | 15 | 16 | 1 | 0.19 | 75 | 25 | 미정 |  | 2021-05-22 22:14 | 1624 |  | 22 | 0 | 0 | 0 | 0 | 0 | 0.3967 | 0.8233 | 0.2242 | 0.0238 | 99200 | 78 | 43 | 187 | 0.007 | 0.0103 | 0.02 | 0.0284 | 0.0132 | 0.005 | 0.0055 | 0.0053
2021-05-22 | A64611 | B | 18 | STB2 | 101 | 36700 | 0.0401 | 2.7945 | 0.1482 | 0.2522 | 1630 | 1634 | 1568 | 3157 | 58.9 |  |  | 0 | 미정 | 미정 | 미정 | 미정 | 0 | 0 | 0 | 0 | 0 | 0 | 0.0401 | 0.0566 | 0.003 | 0.2527 | 42 | 4800 | 1553 | 0.8966 | 0.2403 | 0.2198 | 0.0284 | [6 empty] | 1456 | 25 | 25 | 3 | 0.29 | 50 | 24 | 미정 |  | 2021-05-22 22:35 | 1550 |  | 0 | 23 | 10 | 0 | 0 | 0 | 0.957 | 0.376 | 0.2665 | 0.0145 |  | 71 | 15 | 112 | 0.0711 | 0.0174 | 0.0131 | 0.0328 | 0.0408 | 0.0075 | 0.0032 | 0.0026
2021-05-22 | B64106 | B | 36 | SCM440 | 103 | 37300 | 0.116 | 0.0242 | 0.162 | 0.1479 | 1655 | 1606 | 1561 | 2462 | 16.7 |  |  | 0 | 미정 | 미정 | 미정 | 미정 | 0 | 0 | 0 | 55 | 0 | 0 | 0.116 | 0.0528 | 0.0032 | 0.2726 | 46 | 6900 | 1635 | 0.3265 | 0.5478 | 0.181 | 0.0084 | [6 empty] | 1496 | 15 | 15 | 1 | 0.2 | 53 | 16 | 미정 |  | 2021-05-22 23:15 | 1618 |  | 40 | 0 | 27 | 0 | 0 | 0 | 0.398 | 0.6836 | 0.2141 | 0.0134 |  | 72 | 32 | 180 | 0.0197 | 0.0091 | 0.0146 | 0.0316 | 0.0097 | 0.0047 | 0.0052 | 0.0127
2021-05-22 | A64612 | B | 31 | STB2 | 101 | 36400 |  | 0.1508 | 0.1508 | 0.2696 | 1592 | 1592 | 1537 | 2988 | 45.5 |  |  | 0 | 미정 | 미정 | 미정 | 미정 | 0 | 0 | 0 | 0 | 0 | 0 |  |  |  |  | 40 | 4600 | 1561 | 0.8935 | 0.2679 | 0.2182 | 0.0151 | [6 empty] | 1456 | 25 | 25 | 3 | 0.29 | 58 | 30 | 미정 |  | 2021-05-22 23:37 | 1556 |  | 0 | 17 | 9 | 0 | 0 | 0 | 0.964 | 0.3717 | 0.2655 | 0.0108 |  | 75 | 14 | 106 | 0.0549 | 0.0121 | 0.0095 |  | 0.017 | 0.0032 | 0.0026 | 0.0033
2021-05-22 | B64107 | B | 5 | SCM440 | 103 | 38600 | 0.0661 | 0.0357 | 0.0754 | 0.0736 | 1649 | 1589 | 1567 | 2607 |  |  |  | 0 | 미정 | 미정 | 미정 | 미정 | 0 | 0 | 0 | 200 | 0 | 0 | 0.0661 | 0.0522 | 0.0075 | 0.2604 | 45 | 6500 | 1631 | 0.299 | 0.5635 | 0.1592 | 0.0051 | [6 empty] | 1496 | 15 | 15 | 1 | 0.21 | 77 | 30 | 미정 |  | 2021-05-23 00:27 | 1627 |  | 20 | 0 | 0 | 0 | 0 | 0 | 0.3957 | 0.689 | 0.2176 | 0.0101 | 97000 | 84 | 35 | 173 | 0.0037 | 0.0059 | 0.0149 | 0.0287 | 0.0258 | 0.0103 | 0.01 | 0.0133
2021-05-22 | A64613 | B | 37 | STB2 | 100 | 37800 | 0.0552 | 0.3912 | 0.3027 | 0.4913 | 1591 | 1612 | 1544 | 3112 | 52.6 |  |  | 0 | 미정 | 미정 | 미정 | 미정 | 0 | 0 | 0 | 0 | 0 | 0 | 0.0552 | 0.0966 | 0.0027 | 0.1429 | 40 | 3900 | 1550 | 0.9135 | 0.2317 | 0.2235 | 0.0281 | [6 empty] | 1456 | 25 | 25 | 3 | 0.31 | 57 | 25 | 미정 |  | 2021-05-23 00:38 | 1550 |  | 0 | 0 | 0 | 0 | 0 | 0 | 0.969 | 0.3721 | 0.2723 | 0.0178 |  | 75 | 23 | 120 | 0.0682 | 0.0208 | 0.0146 | 0.044 | 0.0198 | 0.0062 | 0.0041 | 0.004
2021-05-22 | A64614 | B | 35 | STB2 | 100 | 36500 | 0.06 | 0.1532 | 0.1532 | 0.2066 | 1649 | 1649 | 1580 | 3043 | 21.5 |  |  | 0 | 선택 | 미정 | 미정 | 미정 | 0 | 0 | 0 | 0 | 0 | 0 | 0.06 | 0.1066 | 0.0022 | 0.139 | 42 | 3800 | 1540 | 0.8692 | 0.2683 | 0.1944 | 0.011 | [6 empty] | 1456 | 25 | 25 | 3 | 0.31 | 58 | 23 | 미정 |  | 2021-05-23 01:42 | 1549 |  | 0 | 0 | 29 | 0 | 0 | 0 | 0.96 | 0.3687 | 0.2708 | 0.0089 |  | 75 | 21 | 122 | 0.0259 | 0.0101 | 0.0086 | 0.0483 | 0.0094 | 0.0038 | 0.0031 | 0.0035
2021-05-22 | B64108 | B | 16 | 40CRSI4 | 102 | 39500 | 0.0896 | 0.0288 | 0.0329 | 0.0677 | 1611 | 1607 | 1575 | 2480 |  |  |  | 0 | 미정 | 미정 | 미정 | 미정 | 0 | 0 | 0 | 305 | 0 | 0 | 0.0896 | 0.0798 | 0.0051 | 0.2665 | 50 | 7900 | 1635 | 0.2749 | 0.7513 | 0.5529 | 0.0081 | [6 empty] | 1490 | 18 | 20 | 1 | 0.24 | 76 | 34 | 미정 |  | 2021-05-23 01:55 | 1637 |  | 50 | 0 | 13 | 0 | 0 | 0 | 0.391 | 0.9912 | 0.7278 | 0.0296 |  | 89 | 33 | 169 | 0.0049 | 0.0128 | 0.0306 | 0.0224 | 0.0181 | 0.0073 | 0.0077 | 0.0065
2021-05-22 | A64615 | B | 18 | STB2 | 99 | 36800 | 0.0649 | 0.1374 | 0.1374 | 0.2428 | 1634 | 1634 | 1559 | 3024 | 46.1 |  |  | 0 | 미정 | 미정 | 미정 | 미정 | 0 | 0 | 0 | 0 | 0 | 0 | 0.0649 | 0.1106 | 0.0043 | 0.1705 | 41 | 4600 | 1559 | 0.8226 | 0.2743 | 0.2214 | 0.0215 | [6 empty] | 1456 | 25 | 25 | 3 | 0.31 | 57 | 24 | 미정 |  | 2021-05-23 02:50 | 1551 |  | 0 | 20 | 0 | 0 | 0 | 0 | 0.9673 | 0.3717 | 0.2694 | 0.0122 | 108650 | 78 | 17 | 113 | 0.0528 | 0.0148 | 0.0106 | 0.0392 | 0.02 | 0.0071 | 0.0055 | 0.0054
2021-05-22 | B64109 | B | 22 | 40CRSI4 | 103 | 38100 | 0.0399 | 0.0282 | 0.0522 | 0.0874 | 1641 | 1597 | 1572 | 2587 | 11.8 |  |  | 0 | 미정 | 미정 | 미정 | 미정 | 0 | 0 | 0 | 303 | 0 | 0 | 0.0399 | 0.0445 | 0.0042 | 0.0036 | 49 | 7300 | 1614 | 0.3208 | 0.8668 | 0.559 | 0.0078 | [6 empty] | 1490 | 18 | 19 | 1 | 0.17 | 58 | 28 | 미정 |  | 2021-05-23 03:03 | 1617 |  | 0 | 0 | 24 | 0 | 0 | 0 | 0.386 | 1.0056 | 0.7131 | 0.0304 | 100200 | 78 | 25 | 156 | 0.0057 | 0.0104 | 0.0343 | 0.0199 | 0.018 | 0.009 | 0.0082 | 0.0071
2021-05-22 | A64616 | B | 31 | STB2 | 99 | 36400 | 0.0737 | 0.0965 | 0.0965 | 0.2333 | 1625 | 1625 | 1551 | 2909 | 46.4 |  |  | 0 | 선택 | 미정 | 미정 | 미정 | 0 | 0 | 0 | 0 | 0 | 0 | 0.0737 | 0.1171 | 0.0035 | 0.2832 | 40 | 4600 | 1556 | 0.8704 | 0.2891 | 0.2404 | 0.0219 | [6 empty] | 1456 | 25 | 25 | 3 | 0.3 | 57 | 26 | 미정 |  | 2021-05-23 03:49 | 1548 |  | 0 | 24 | 16 | 0 | 0 | 0 | 0.973 | 0.3779 | 0.2709 | 0.0109 | 101050 | 74 | 19 | 122 | 0.0568 | 0.0131 | 0.01 | 0.0547 | 0.0207 | 0.0067 | 0.0039 | 0.0048
2021-05-22 | B64110 | B | 36 | 40CRSI4 | 102 | 38800 | 0.0646 | 0.0192 | 0.0435 | 0.0854 | 1648 | 1601 | 1566 | 2481 | 11 |  |  | 0 | 미정 | 미정 | 미정 | 미정 | 0 | 0 | 0 | 301 | 0 | 0 | 0.0646 | 0.0438 | 0.0037 | 0.0181 | 39 | 6500 | 1632 | 0.3235 | 0.838 | 0.5988 | 0.0098 | [6 empty] | 1490 | 18 | 18 | 1 | 0.17 | 68 | 29 | 미정 |  | 2021-05-23 04:11 | 1626 |  | 10 | 0 | 14 | 0 | 0 | 0 | 0.385 | 1.0027 | 0.7348 | 0.0221 |  | 78 | 21 | 143 | 0.0087 | 0.0139 | 0.0349 | 0.0228 | 0.0161 | 0.0092 | 0.0081 | 0.0062
2021-05-22 | A64617 | B | 37 | STB2 | 100 | 36500 | 0.0399 | 0.1514 | 0.1514 | 0.2247 | 1627 | 1627 | 1557 | 2996 | 40 |  |  | 0 | 미정 | 미정 | 미정 | 미정 | 0 | 0 | 0 | 0 | 0 | 0 | 0.0399 | 0.0635 | 0.0028 | 0.1337 | 40 | 4200 | 1560 | 0.916 | 0.2713 | 0.2093 | 0.0142 | [6 empty] | 1456 | 25 | 25 | 3 | 0.32 | 55 | 22 | 미정 |  | 2021-05-23 04:50 | 1547 |  | 0 | 20 | 25 | 0 | 0 | 0 | 0.959 | 0.3786 | 0.2663 | 0.0087 | 98950 | 71 | 28 | 136 | 0.0494 | 0.0103 | 0.0084 | 0.0381 | 0.0134 | 0.0041 | 0.004 | 0.0044
2021-05-22 | B64111 | B | 5 | 40CRSI4 | 103 | 38600 | 0.0397 | 0.0219 | 0.1016 | 0.1149 | 1665 | 1606 | 1580 | 2594 | 7.4 |  |  | 0 | 미정 | 미정 | 미정 | 미정 | 0 | 0 | 0 | 300 | 0 | 0 | 0.0397 | 0.0642 | 0.0033 | 0.0052 | 46 | 6800 | 1624 | 0.3518 | 0.8536 | 0.6417 | 0.013 | [6 empty] | 1490 | 18 | 21 | 1 | 0.2 | 70 | 31 | 미정 |  | 2021-05-23 05:17 | 1625 |  | 23 | 0 | 0 | 0 | 0 | 0 | 0.39 | 0.9883 | 0.7211 | 0.0294 | 98800 | 78 | 36 | 168 | 0.0078 | 0.0139 | 0.0341 | 0.0242 | 0.0107 | 0.0057 | 0.0055 | 0.005
2021-05-22 | A64618 | B | 35 | STB2 | 99 | 36500 | 0.0781 | 0.075 | 0.162 | 0.2256 | 1671 | 1655 | 1579 | 2919 | 42.3 |  |  | 0 | 미정 | 미정 | 미정 | 미정 | 0 | 0 | 0 | 0 | 0 | 0 | 0.0781 | 0.1423 | 0.0035 | 0.459 | 40 | 3800 | 1558 | 0.8496 | 0.2928 | 0.2349 | 0.0158 | [6 empty] | 1456 | 25 | 25 | 3 | 0.31 | 61 | 31 | 미정 |  | 2021-05-23 05:57 | 1560 |  | 0 | 41 | 0 | 0 | 0 | 0 | 0.953 | 0.3701 | 0.2586 | 0.011 | 107300 | 93 | 21 | 122 | 0.0485 | 0.0133 | 0.0094 | 0.0437 | 0.0182 | 0.0067 | 0.0064 | 0.0062
2021-05-22 | B64112 | B | 16 | 40CRSI4 | 103 | 38200 | 0.0595 | 0.0245 | 0.0607 | 0.0862 | 1637 | 1589 | 1564 | 2498 | 10.2 |  |  | 0 | 미정 | 미정 | 미정 | 미정 | 0 | 0 | 0 | 203 | 0 | 0 | 0.0595 | 0.0489 | 0.0033 | 0.2608 | 44 | 7000 | 1633 | 0.3555 | 0.8524 | 0.5498 | 0.0137 | [6 empty] | 1490 | 18 | 21 | 1 | 0.26 | 71 | 31 | 미정 |  | 2021-05-23 06:20 | 1626 |  | 80 | 0 | 42 | 0 | 0 | 0 | 0.3921 | 1.0189 | 0.6779 | 0.0199 |  | 96 | 45 | 179 | 0.01 | 0.0151 | 0.0342 | 0.0216 | 0.011 | 0.0056 | 0.0055 | 0.0052
2021-05-23 | A64619 | B | 18 | SCR423PRH | 102 | 37300 | 0.0602 | 0.0486 | 0.0486 | 0.1025 | 1688 | 1688 | 1602 | 2987 |  |  |  | 0 | 선택 | 미정 | 미정 | 미정 | 0 | 0 | 0 | 222 | 0 | 0 | 0.0602 | 0.1078 | 0.0063 | 0.3903 | 43 | 4700 | 1625 | 0.1942 | 0.5522 | 0.7016 | 0.0173 | [6 empty] | 1503 | 16 | 21 | 3 | 0.34 | 84 | 24 | 미정 |  | 2021-05-23 07:09 | 1634 |  | 0 | 39 | 9 | 0 | 0 | 0 | 0.239 | 0.6988 | 0.8014 | 0.028 |  | 89 | 49 | 173 | 0.0063 | 0.0182 | 0.0222 | 0.0589 | 0.0189 | 0.0122 | 0.0102 | 0.0094
2021-05-23 | B64113 | B | 22 | SM45CB | 103 | 37500 | 0.0604 | 0.0325 | 0.0325 | 0.0959 | 1617 | 1617 | 1558 | 2335 |  |  |  | 0 | 미정 | 미정 | 미정 | 미정 | 0 | 0 | 0 | 251 | 0 | 0 | 0.0604 | 0.0718 | 0.0057 | 0.2114 | 46 | 7000 | 1640 | 0.3915 | 0.5651 | 0.1377 | 0.0043 | [6 empty] | 1493 | 14 | 15 | 1 | 0.25 | 82 | 27 | 미정 |  | 2021-05-23 07:29 | 1627 |  | 27 | 0 | 8 | 0 | 0 | 0 | 0.441 | 0.649 | 0.1974 | 0.0101 |  | 95 | 54 | 215 | 0.0032 | 0.0051 | 0.0078 | 0.0296 | 0.0246 | 0.0052 | 0.0057 | 0.0061
2021-05-23 | A64620 | B | 31 | SCR423PRH | 97 | 36500 | 0.1713 | 0.1893 | 0.0491 | 0.1108 | 1658 | 1661 | 1593 | 3025 | 26.1 |  |  | 0 | 선택 | 미정 | 미정 | 미정 | 0 | 0 | 0 | 219 | 0 | 0 | 0.1713 | 0.1943 | 0.0068 | 0.2897 | 41 | 4000 | 1622 | 0.1895 | 0.5399 | 0.6981 | 0.0162 | [6 empty] | 1503 | 16 | 16 | 3 | 0.32 | 78 | 30 | 미정 |  | 2021-05-23 08:09 | 1621 |  | 0 | 7 | 0 | 0 | 0 | 0 | 0.2398 | 0.704 | 0.7942 | 0.0271 |  | 68 | 49 | 168 | 0.0092 | 0.0171 | 0.0234 | 0.0619 | 0.0268 | 0.0156 | 0.0132 | 0.0094
2021-05-23 | B64114 | B | 36 | SM45CB | 103 | 38900 | 0.0743 | 0.094 | 0.094 | 0.0912 | 1544 | 1544 | 1533 | 2418 |  |  |  | 0 | 미정 | 미정 | 미정 | 미정 | 0 | 0 | 0 | 307 | 0 | 0 | 0.0743 | 0.0571 | 0.0044 | 0.4041 | 40 | 6200 | 1612 | 0.3979 | 0.6227 | 0.1431 | 0.0029 | [6 empty] | 1493 | 14 | 15 | 1 | 0.27 | 65 | 15 | 미정 |  | 2021-05-23 08:50 | 1609 |  | 0 | 0 | 0 | 0 | 0 | 0 | 0.4321 | 0.6439 | 0.2142 | 0.0077 |  | 66 | 54 | 188 | 0.0039 | 0.0037 | 0.0069 | 0.0322 | 0.041 | 0.0201 | 0.0177 | 0.0134
2021-05-23 | A64621 | B | 37 | SCR423PRH | 98 | 35900 | 0.0751 | 0.0485 | 0.0485 | 0.1015 | 1624 | 1624 | 1552 | 2987 | 11.4 |  |  | 0 | 선택 | 미정 | 미정 | 미정 | 0 | 0 | 0 | 223 | 0 | 0 | 0.0751 | 0.1355 | 0.0055 | 0.2483 | 41 | 6200 | 1604 | 0.1872 | 0.4795 | 0.6746 | 0.0166 | [6 empty] | 1503 | 16 | 17 | 3 | 0.31 | 66 | 23 | 미정 |  | 2021-05-23 09:17 | 1611 |  | 0 | 42 | 0 | 0 | 0 | 0 | 0.244 | 0.7031 | 0.7955 | 0.0216 | 103250 | 67 | 34 | 144 | 0.004 | 0.0155 | 0.0202 | 0.0737 | 0.0436 | 0.0176 | 0.0127 | 0.0105
2021-05-23 | B64115 | B | 5 | SM45CB | 103 | 37300 | 0.0734 | 0.0513 | 0.0513 | 0.1114 | 1608 | 1608 | 1536 | 2373 |  |  |  | 0 | 미정 | 미정 | 미정 | 미정 | 0 | 0 | 0 | 306 | 0 | 0 | 0.0734 | 0.0691 | 0.0041 | 0.1692 | 44 | 6700 | 1625 | 0.4118 | 0.5454 | 0.1804 | 0.0035 | [6 empty] | 1493 | 14 | 15 | 1 | 0.27 | 67 | 24 | 미정 |  | 2021-05-23 09:55 | 1612 |  | 15 | 0 | 0 | 0 | 0 | 0 | 0.4576 | 0.6361 | 0.2125 | 0.0128 | 97450 | 69 | 44 | 175 | 0.0036 | 0.0038 | 0.011 | 0.0309 | 0.0214 | 0.0096 | 0.0109 | 0.0095
2021-05-23 | A64622 | B | 35 | SCR423PRH | 100 | 36700 | 0.2515 | 0.076 | 0.076 | 0.1156 | 1629 | 1629 | 1559 | 2955 | 13.3 |  |  | 0 | 미정 | 선택 | 미정 | 미정 | 0 | 0 | 0 | 226 | 0 | 0 | 0.2515 | 0.1811 | 0.0079 | 0.0825 | 42 | 4800 | 1602 | 0.2033 | 0.5629 | 0.7358 | 0.0162 | [6 empty] | 1503 | 16 | 16 | 3 | 0.31 | 74 | 32 | 미정 |  | 2021-05-23 10:17 | 1607 |  | 0 | 28 | 11 | 0 | 0 | 0 | 0.241 | 0.7172 | 0.805 | 0.0249 | 106650 | 70 | 36 | 145 | 0.0045 | 0.0157 | 0.0217 | 0.0654 | 0.0511 | 0.0133 | 0.0119 | 0.0106
2021-05-23 | B64116 | B | 16 | SM45CB | 103 | 37800 | 0.0928 | 0.0398 | 0.0398 | 0.1237 | 1585 | 1585 | 1526 | 2351 |  |  |  | 0 | 미정 | 미정 | 미정 | 미정 | 0 | 0 | 0 | 301 | 0 | 0 | 0.0928 | 0.0766 | 0.0058 | 0.0596 | 40 | 6400 | 1610 | 0.3868 | 0.5549 | 0.1879 | 0.0038 | [6 empty] | 1493 | 14 | 16 | 1 | 0.24 | 60 | 18 | 미정 |  | 2021-05-23 11:08 | 1606 |  | 0 | 0 | 0 | 0 | 0 | 0 | 0.4586 | 0.6408 | 0.208 | 0.0071 |  | 68 | 34 | 149 | 0.004 | 0.0038 | 0.0065 | 0.0299 | 0.0197 | 0.0083 | 0.0089 | 0.008
2021-05-23 | A64623 | B | 18 | SCR423PRH | 100 | 36700 | 0.0935 | 0.0647 | 0.0647 | 0.0941 | 1646 | 1646 | 1578 | 2944 | 9.6 |  |  | 0 | 미정 | 선택 | 미정 | 미정 | 0 | 0 | 0 | 223 | 0 | 0 | 0.0935 | 0.1625 | 0.0056 | 0.2135 | 41 | 4300 | 1610 | 0.1762 | 0.4946 | 0.7017 | 0.0171 | [6 empty] | 1503 | 16 | 17 | 3 | 0.31 | 68 | 30 | 미정 |  | 2021-05-23 11:12 | 1610 |  | 0 | 23 | 0 | 0 | 0 | 0 | 0.2365 | 0.7138 | 0.7918 | 0.0249 | 105080 | 69 | 34 | 147 | 0.0033 | 0.0163 | 0.0216 | 0.068 | 0.0507 | 0.0185 | 0.0146 | 0.0131
2021-05-23 | B64117 | B | 22 | SM45CB | 103 | 38400 | 0.0779 | 0.0591 | 0.0591 | 0.1013 | 1572 | 1572 | 1569 | 2420 |  |  |  | 0 | 미정 | 미정 | 미정 | 미정 | 0 | 0 | 0 | 304 | 0 | 0 | 0.0779 | 0.0748 | 0.0044 | 0.0018 | 37 | 4900 | 1605 | 0.3918 | 0.5692 | 0.1687 | 0.0034 | [6 empty] | 1493 | 14 | 15 | 1 | 0.28 | 63 | 16 | 미정 |  | 2021-05-23 12:08 | 1603 |  | 20 | 0 | 0 | 0 | 0 | 0 | 0.454 | 0.6441 | 0.2149 | 0.0115 |  | 75 | 36 | 146 | 0.0277 | 0.004 | 0.0098 | 0.0317 | 0.0442 | 0.01 | 0.0102 | 0.0101
2021-05-23 | A64624 | B | 31 | SCR423PRH | 99 | 36700 | 0.0673 | 0.055 | 0.055 | 0.1628 | 1633 | 1633 | 1547 | 2946 | 34.4 |  |  | 0 | 선택 | 미정 | 미정 | 미정 | 0 | 0 | 0 | 226 | 0 | 0 | 0.0673 | 0.1187 | 0.0034 | 0.2297 | 41 | 4900 | 1612 | 0.2146 | 0.5497 | 0.7312 | 0.0175 | [6 empty] | 1503 | 16 | 16 | 3 | 0.31 | 69 | 32 | 미정 |  | 2021-05-23 12:22 | 1609 |  | 0 | 18 | 9 | 0 | 0 | 0 | 0.242 | 0.6985 | 0.7989 | 0.0256 |  | 70 | 34 | 137 | 0.0127 | 0.0162 | 0.0218 | 0.0478 | 0.0317 | 0.0124 | 0.0112 | 0.0099
2021-05-23 | A64625 | B | 37 | SCR423PRH | 100 | 36700 | 0.0765 | 0.0369 | 0.0369 | 0.1423 | 1641 | 1641 | 1559 | 2926 | 32.6 |  |  | 0 | 미정 | 미정 | 미정 | 미정 | 0 | 0 | 0 | 225 | 0 | 0 | 0.0765 | 0.1126 | 0.0092 | 0.3334 | 40 | 5000 | 1607 | 0.2221 | 0.5369 | 0.6979 | 0.0167 | [6 empty] | 1503 | 16 | 17 | 3 | 0.32 | 71 | 28 | 미정 |  | 2021-05-23 13:20 | 1606 |  | 0 | 36 | 16 | 0 | 0 | 0 | 0.2483 | 0.7062 | 0.8018 | 0.0248 |  | 70 | 40 | 147 | 0.0107 | 0.0149 | 0.0213 | 0.0513 | 0.0216 | 0.0113 | 0.0093 | 0.0086
2021-05-23 | B64118 | B | 36 | SM45CB | 103 | 38400 | 0.0808 | 0.0882 | 0.0882 | 0.1425 | 1574 | 1574 | 1537 | 2336 |  |  |  | 0 | 미정 | 미정 | 미정 | 미정 | 0 | 0 | 0 | 302 | 0 | 0 | 0.0808 | 0.1107 | 0.0075 | 0.0525 | 39 | 5900 | 1599 | 0.4158 | 0.5627 | 0.187 | 0.0036 | [6 empty] | 1493 | 14 | 14 | 1 | 0.25 | 61 | 20 | 미정 |  | 2021-05-23 13:22 | 1598 |  | 12 | 0 | 0 | 0 | 0 | 0 | 0.4453 | 0.6447 | 0.2036 | 0.0125 | 98150 | 77 | 26 | 131 | 0.0048 | 0.0037 | 0.0113 | 0.0239 | 0.018 | 0.0071 | 0.0081 | 0.0076
2021-05-23 | B64119 | B | 5 | SM45CB | 102 | 37300 | 0.1245 | 0.1293 | 0.1293 | 0.176 | 1575 | 1575 | 1537 | 2383 |  |  |  | 0 | 미정 | 미정 | 미정 | 미정 | 0 | 0 | 0 | 303 | 0 | 0 | 0.1245 | 0.0961 | 0.0075 | 0.1947 | 37 | 4900 | 1602 | 0.3455 | 0.5509 | 0.1686 | 0.0037 | [6 empty] | 1493 | 14 | 14 | 1 | 0.21 | 55 | 10 | 미정 |  | 2021-05-23 14:17 | 1598 |  | 20 | 0 | 0 | 0 | 0 | 0 | 0.4746 | 0.6536 | 0.1883 | 0.016 | 92250 | 73 | 47 | 162 | 0.004 | 0.0036 | 0.0142 | 0.0294 | 0.0153 | 0.0082 | 0.0091 | 0.0073
2021-05-23 | A64626 | B | 35 | SCR423PRH | 100 | 36900 | 0.0662 | 0.0663 | 0.0663 | 0.1113 | 1643 | 1643 | 1569 | 2995 | 21 |  |  | 0 | 선택 | 미정 | 미정 | 미정 | 0 | 0 | 0 | 225 | 0 | 0 | 0.0662 | 0.078 | 0.0042 | 0.1325 | 42 | 4500 | 1619 | 0.1996 | 0.5572 | 0.7647 | 0.0151 | [6 empty] | 1503 | 16 | 17 | 3 | 0.32 | 74 | 34 | 미정 |  | 2021-05-23 14:21 | 1619 |  | 0 | 38 | 0 | 0 | 0 | 0 | 0.2394 | 0.7002 | 0.8251 | 0.0249 | 102800 | 83 | 37 | 146 | 0.0073 | 0.0146 | 0.0222 | 0.0475 | 0.0193 | 0.0131 | 0.0112 | 0.0094
2021-05-23 | B64120 | B | 16 | SM45C | 103 | 37100 | 0.0962 | 0.0191 | 0.0422 | 0.0796 | 1685 | 1660 | 1590 | 2697 |  |  |  | 0 | 미정 | 미정 | 미정 | 미정 | 0 | 0 | 0 | 205 | 0 | 0 | 0.0962 | 0.0878 | 0.005 | 0.1649 | 44 | 5000 | 1608 | 0.3453 | 0.5231 | 0.1644 | 0.0033 | [6 empty] | 1493 | 15 | 16 | 1 | 0.2 | 62 | 23 | 미정 |  | 2021-05-23 15:28 | 1614 |  | 40 | 0 | 0 | 0 | 0 | 0 | 0.4355 | 0.6522 | 0.206 | 0.0082 | 92950 | 77 | 29 | 141 | 0.003 | 0.0036 | 0.0147 | 0.0275 | 0.0273 | 0.016 | 0.0118 | 0.0144
2021-05-23 | A64627 | B | 18 | G-AE1055LST | 104 | 39800 | 0.032 | 0.1575 | 0.1027 | 0.1657 | 1546 | 1608 | 1577 | 3216 | 27.9 |  |  | 0 | 미정 | 미정 | 미정 | 미정 | 0 | 0 | 0 | 0 | 0 | 0 | 0.032 | 0.088 | 0.0091 | 0.1305 | 42 | 4900 | 1609 | 0.4437 | 0.6532 | 0.1673 | 0.0163 | [6 empty] | 1484 | 25 | 25 | 3 | 0.3 | 80 | 34 | 미정 |  | 2021-05-23 15:28 | 1613 |  | 0 | 23 | 10 | 0 | 0 | 0 | 0.544 | 0.7806 | 0.2468 | 0.0314 | 102000 | 87 | 30 | 153 | 0.0331 | 0.0152 | 0.0226 | 0.0348 | 0.0372 | 0.0141 | 0.0079 | 0.0067
2021-05-23 | B64121 | B | 22 | SM45CR2 | 104 | 37700 | 0.0894 | 0.0265 | 0.0366 | 0.0849 | 1644 | 1582 | 1543 | 2443 |  |  |  | 0 | 미정 | 미정 | 미정 | 미정 | 0 | 0 | 0 | 300 | 0 | 0 | 0.0894 | 0.0742 | 0.0041 | 0.2228 | 40 | 6400 | 1609 | 0.3329 | 0.5544 | 0.1841 | 0.0033 | [6 empty] | 1494 | 15 | 16 | 1 | 0.19 | 55 | 1 | 미정 |  | 2021-05-23 16:27 | 1609 |  | 41 | 0 | 0 | 0 | 0 | 0 | 0.437 | 0.7532 | 0.2282 | 0.0393 | 95500 | 71 | 29 | 144 | 0.0037 | 0.0035 | 0.0314 | 0.0287 | 0.0402 | 0.0153 | 0.0143 | 0.0219
2021-05-23 | A64628 | B | 31 | G-AE1055LST | 103 | 37800 | 0.0643 | 0.1443 | 0.1443 | 0.279 | 1597 | 1597 | 1522 | 2777 | 47.9 |  |  | 0 | 미정 | 미정 | 미정 | 미정 | 0 | 0 | 0 | 0 | 0 | 0 | 0.0643 | 0.0896 | 0.0029 | 0.2642 | 40 | 5500 | 1604 | 0.4594 | 0.654 | 0.1779 | 0.0307 | [6 empty] | 1484 | 25 | 25 | 3 | 0.27 | 65 | 33 | 미정 |  | 2021-05-23 16:37 | 1596 |  | 0 | 0 | 0 | 0 | 0 | 0 | 0.5449 | 0.7748 | 0.2323 | 0.0302 | 98150 | 65 | 31 | 145 | 0.0601 | 0.0163 | 0.0246 | 0.0472 | 0.0403 | 0.0123 | 0.0041 | 0.004
2021-05-23 | A64629 | B | 37 | G-AE1055LST | 104 | 37800 | 0.0777 | 0.128 | 0.128 | 0.137 | 1582 | 1582 | 1556 | 3056 | 25.4 |  |  | 0 | 미정 | 미정 | 미정 | 미정 | 0 | 0 | 0 | 0 | 0 | 0 | 0.0777 | 0.1518 | 0.0042 | 0.4425 | 41 | 4200 | 1585 | 0.4214 | 0.6162 | 0.1994 | 0.0201 | [6 empty] | 1484 | 25 | 25 | 3 | 0.3 | 58 | 29 | 미정 |  | 2021-05-23 17:46 | 1585 |  | 0 | 21 | 0 | 0 | 0 | 0 | 0.5582 | 0.7781 | 0.2403 | 0.0331 | 96300 | 64 | 17 | 119 | 0.0315 | 0.018 | 0.028 | 0.0452 | 0.03 | 0.0072 | 0.0034 | 0.0038
2021-05-23 | B64122 | B | 36 | SM45CR2 | 102 | 37300 | 0.1174 | 0.0281 | 0.0355 | 0.1322 | 1627 | 1597 | 1544 | 2489 |  |  |  | 0 | 미정 | 미정 | 미정 | 미정 | 0 | 0 | 0 | 200 | 0 | 0 | 0.1174 | 0.1329 | 0.0301 | 0.2638 | 43 | 7100 | 1632 | 0.3599 | 0.5913 | 0.1846 | 0.0032 | [6 empty] | 1494 | 15 | 15 | 1 | 0.19 | 70 | 35 | 미정 |  | 2021-05-23 17:50 | 1620 |  | 33 | 0 | 0 | 0 | 0 | 0 | 0.4376 | 0.7481 | 0.2188 | 0.0383 | 92400 | 86 | 9 | 103 | 0.0033 | 0.0035 | 0.0333 | 0.0351 | 0.0291 | 0.0113 | 0.01 | 0.0201
2021-05-23 | B64123 | B | 5 | AE15B36C2 | 103 | 37400 | 0.0922 | 0.0328 | 0.0491 | 0.146 | 1632 | 1558 | 1534 | 2532 |  |  |  | 0 | 미정 | 미정 | 미정 | 미정 | 0 | 0 | 0 | 158 | 0 | 0 | 0.0922 | 0.116 | 0.0096 | 0.0927 | 50 | 9200 | 1670 | 0.2713 | 1.0716 | 0.2061 | 0.0031 | [6 empty] | 1498 | 15 | 15 | 1 | 0.24 | 97 | 47 | 미정 |  | 2021-05-23 19:02 | 1657 |  | 0 | 104 | 0 | 0 | 0 | 0 | 0.333 | 1.3104 | 0.2444 | 0.0321 | 97300 | 88 | 22 | 137 | 0.0024 | 0.0037 | 0.0259 | 0.0242 | 0.0243 | 0.0106 | 0.012 | 0.0177
2021-05-23 | A64630 | B | 35 | G-AE1055LST | 100 | 37600 | 0.0466 | 0.1323 | 0.1323 | 0.1801 | 1579 | 1579 | 1559 | 3146 | 37.6 |  |  | 0 | 선택 | 미정 | 미정 | 미정 | 0 | 0 | 0 | 0 | 0 | 0 | 0.0466 | 0.0672 | 0.0071 | 0.1431 | 40 | 3800 | 1587 | 0.3471 | 0.6616 | 0.2065 | 0.0174 | [6 empty] | 1484 | 25 | 25 | 3 | 0.31 | 55 | 25 | 미정 |  | 2021-05-23 18:52 | 1578 |  | 0 | 188 | 9 | 0 | 0 | 0 | 0.5507 | 0.7646 | 0.2332 | 0.03 | 109000 | 72 | 11 | 100 | 0.0407 | 0.0191 | 0.0286 | 0.0489 | 0.0203 | 0.0055 | 0.0026 | 0.0031
2021-05-23 | A64631 | B | 18 | G-AE1055LST | 99 | 37200 | 0.0537 | 0.0885 | 0.0885 | 0.202 | 1589 | 1589 | 1569 | 2997 | 42.9 |  |  | 0 | 선택 | 미정 | 미정 | 미정 | 0 | 0 | 0 | 0 | 0 | 0 | 0.0537 | 0.0746 | 0.0022 | 0.0118 | 40 | 3600 | 1581 | 0.4515 | 0.5768 | 0.1802 | 0.0285 | [6 empty] | 1484 | 25 | 25 | 3 | 0.28 | 63 | 31 | 미정 |  | 2021-05-23 19:51 | 1582 |  | 0 | 0 | 0 | 0 | 0 | 0 | 0.5479 | 0.8165 | 0.2275 | 0.0271 | 105450 | 69 | 18 | 113 | 0.0501 | 0.024 | 0.0258 | 0.0439 | 0.0351 | 0.0133 | 0.0058 | 0.0047
2021-05-23 | B64124 | B | 16 | AE15B36C2 | 103 | 36800 | 0.1085 | 0.0288 | 0.0547 | 0.1579 | 1642 | 1571 | 1514 | 2569 |  |  |  | 0 | 미정 | 선택 | 미정 | 미정 | 0 | 0 | 0 | 151 | 0 | 0 | 0.1085 | 0.125 | 0.0126 | 0.0737 | 50 | 8700 | 1638 | 0.2811 | 1.098 | 0.2233 | 0.0029 | [6 empty] | 1498 | 15 | 16 | 1 | 0.2 | 73 | 36 | 미정 |  | 2021-05-23 20:04 | 1628 |  | 80 | 0 | 23 | 0 | 0 | 0 | 0.3332 | 1.307 | 0.252 | 0.0313 | 104000 | 79 | 22 | 140 | 0.0027 | 0.0036 | 0.0272 | 0.0257 | 0.0247 | 0.0109 | 0.0118 | 0.02
2021-05-23 | A64632 | B | 31 | G-AE1055LST | 98 | 34800 | 0.0642 | 0.1385 | 0.1385 | 0.318 | 1625 | 1625 | 1548 | 2863 | 35 |  |  | 0 | 미정 | 미정 | 미정 | 미정 | 0 | 0 | 0 | 0 | 0 | 0 | 0.0642 | 0.0987 | 0.0045 | 0.0927 | 41 | 4000 | 1584 | 0.5028 | 0.6364 | 0.1829 | 0.0226 | [6 empty] | 1484 | 25 | 25 | 3 | 0.28 | 58 | 30 | 미정 |  | 2021-05-23 20:46 | 1584 |  | 0 | 29 | 0 | 0 | 0 | 0 | 0.5389 | 0.7833 | 0.2276 | 0.0277 | 101400 | 68 | 20 | 121 | 0.0425 | 0.0251 | 0.0262 | 0.0479 | 0.0317 | 0.0116 | 0.006 | 0.0044
2021-05-23 | B64125 | B | 22 | AE15B36C2 | 97 | 34300 | 0.0875 | 0.0869 | 0.0869 | 0.095 | 1667 | 1667 | 1518 | 2607 |  |  |  | 0 | 미정 | 선택 | 미정 | 미정 | 0 | 0 | 0 | 153 | 0 | 0 | 0.0875 | 0.0828 | 0.0079 | 0.6103 | 51 | 8800 | 1634 | 0.2659 | 1.0574 | 0.1919 | 0.0028 | [6 empty] | 1498 | 15 | 16 | 1 | 0.21 | 64 | 22 | 미정 |  | 2021-05-23 21:07 | 1627 |  | 0 | 70 | 23 | 0 | 0 | 0 | 0.337 | 1.3027 | 0.247 | 0.0322 | 97200 | 76 | 19 | 144 | 0.0029 | 0.0035 | 0.0257 | 0.0319 | 0.0518 | 0.0156 | 0.0112 | 0.0185
2021-05-23 | A64633 | B | 37 | G-AE1055LST | 98 | 34800 | 0.184 | 0.0549 | 0.0549 | 0.2267 | 1637 | 1637 | 1567 | 2832 | 49.4 |  |  | 0 | 선택 | 미정 | 미정 | 미정 | 0 | 0 | 0 | 0 | 0 | 0 | 0.184 | 0.1852 | 0.0058 | 0.0396 | 41 | 3300 | 1593 | 0.4532 | 0.6579 | 0.1991 | 0.0217 | [6 empty] | 1484 | 25 | 25 | 3 | 0.32 | 66 | 35 | 미정 |  | 2021-05-23 21:44 | 1585 |  | 0 | 0 | 21 | 0 | 0 | 0 | 0.565 | 0.7825 | 0.251 | 0.0329 | 96100 | 63 | 26 | 128 | 0.0629 | 0.0174 | 0.028 | 0.0555 | 0.0192 | 0.0061 | 0.0032 | 0.0029
2021-05-23 | B64126 | B | 36 | AE15B36C3 | 104 | 42000 | 0.0736 | 0.0378 | 0.0613 | 0.0914 | 1599 | 1583 | 1598 | 2623 |  |  |  | 0 | 미정 | 미정 | 미정 | 미정 | 0 | 0 | 0 | 156 | 0 | 0 | 0.0736 | 0.084 | 0.0033 | 0.276 | 42 | 6100 | 1637 | 0.2872 | 1.0535 | 0.2275 | 0.0034 | [6 empty] | 1498 | 15 | 15 | 1 | 0.23 | 67 | 24 | 미정 |  | 2021-05-23 22:13 | 1635 |  | 162 | 0 | 32 | 0 | 0 | 0 | 0.3342 | 1.3134 | 0.2484 | 0.031 | 98750 | 80 | 21 | 136 | 0.0022 | 0.0034 | 0.0257 | 0.0203 | 0.0313 | 0.0106 | 0.011 | 0.0181
2021-05-23 | A64634 | B | 35 | G-AE1055LST | 97 | 36300 | 0.065 | 0.0985 | 0.0985 | 0.1828 | 1649 | 1649 | 1577 | 2946 | 28.8 |  |  | 0 | 선택 | 미정 | 미정 | 미정 | 0 | 0 | 0 | 0 | 0 | 0 | 0.065 | 0.1405 | 0.0018 | 0.2131 | 40 | 3200 | 1598 | 0.4941 | 0.6194 | 0.1843 | 0.0174 | [6 empty] | 1484 | 25 | 25 | 3 | 0 | 65 | 32 | 미정 |  | 2021-05-23 22:43 | 1598 |  | 0 | 21 | 23 | 0 | 0 | 0 | 0.547 | 0.782 | 0.2538 | 0.0233 |  | 67 | 21 | 116 | 0.0349 | 0.0275 | 0.0241 | 0.0418 | 0.0169 | 0.0043 | 0.0028 | 0.0029
2021-05-23 | B64127 | B | 5 | AE15B36C3 | 103 | 38900 | 0.071 | 0.0339 | 0.0871 | 0.1168 | 1600 | 1572 | 1541 | 2571 |  |  |  | 0 | 미정 | 미정 | 미정 | 미정 | 0 | 0 | 0 | 156 | 0 | 0 | 0.071 | 0.1007 | 0.0067 | 0.2254 | 43 | 7200 | 1627 | 0.3038 | 1.1073 | 0.2695 | 0.0032 | [6 empty] | 1498 | 15 | 15 | 1 | 0.21 | 68 | 24 | 미정 |  | 2021-05-23 23:10 | 1630 |  | 40 | 0 | 0 | 0 | 0 | 0 | 0.339 | 1.3236 | 0.2601 | 0.0308 | 94250 | 81 | 35 | 168 | 0.0029 | 0.0034 | 0.0238 | 0.0171 | 0.0219 | 0.0079 | 0.0077 | 0.0178
2021-05-23 | A64635 | B | 18 | G-AE1055LST | 101 | 37400 | 0.0444 | 0.2374 | 0.1268 | 0.1612 | 1561 | 1612 | 1558 | 3137 | 32.9 |  |  | 0 | 선택 | 미정 | 미정 | 미정 | 0 | 0 | 0 | 0 | 0 | 0 | 0.0444 | 0.0647 | 0.0058 | 0.1343 | 40 | 4000 | 1580 | 0.4272 | 0.5981 | 0.1974 | 0.0167 | [6 empty] | 1484 | 25 | 25 | 3 | 0.31 | 58 | 30 | 미정 |  | 2021-05-23 23:45 | 1581 |  | 0 | 31 | 18 | 0 | 0 | 0 | 0.5449 | 0.7735 | 0.2456 | 0.0265 |  | 70 | 15 | 108 | 0.0385 | 0.0204 | 0.0266 | 0.0275 | 0.0133 | 0.0038 | 0.0034 | 0.0038
2021-05-23 | B64128 | B | 16 | AE15B36C3 | 104 | 40600 | 0.0791 | 0.0394 | 0.0485 | 0.0742 | 1598 | 1578 | 1550 | 2548 |  |  |  | 0 | 미정 | 미정 | 미정 | 미정 | 0 | 0 | 0 | 203 | 0 | 0 | 0.0791 | 0.1072 | 0.004 | 0.0516 | 45 | 7900 | 1627 | 0.2624 | 1.0542 | 0.2502 | 0.003 | [6 empty] | 1498 | 15 | 16 | 1 | 0.2 | 68 | 24 | 미정 |  | 2021-05-24 00:19 | 1635 |  | 80 | 0 | 0 | 0 | 0 | 0 | 0.329 | 1.2716 | 0.2431 | 0.0306 | 95450 | 79 | 38 | 172 | 0.0026 | 0.0033 | 0.0241 | 0.0185 | 0.0282 | 0.01 | 0.0088 | 0.0188
2021-05-23 | A64636 | B | 31 | G-AE1055LST | 100 | 35800 | 0.0531 | 0.082 | 0.082 | 0.1906 | 1652 | 1652 | 1574 | 3016 | 36.9 |  |  | 0 | 미정 | 미정 | 미정 | 미정 | 0 | 0 | 0 | 0 | 0 | 0 | 0.0531 | 0.0775 | 0.0045 | 0.182 | 40 | 3500 | 1576 | 0.461 | 0.6362 | 0.2354 | 0.0216 | [6 empty] | 1484 | 25 | 25 | 3 | 0.32 | 56 | 29 | 미정 |  | 2021-05-24 00:43 | 1579 |  | 0 | 24 | 10 | 0 | 0 | 0 | 0.5623 | 0.7813 | 0.256 | 0.0289 | 100700 | 78 | 15 | 110 | 0.0445 | 0.0235 | 0.0264 | 0.0347 | 0.0119 | 0.0034 | 0.0028 | 0.0031
2021-05-23 | B64129 | B | 22 | AE15B36C3 | 104 | 43900 | 0.1054 | 0.0357 | 0.0476 | 0.0595 | 1599 | 1592 | 1591 | 2502 |  |  |  | 0 | 미정 | 미정 | 미정 | 미정 | 0 | 0 | 0 | 205 | 0 | 0 | 0.1054 | 0.1339 | 0.0047 | 0.0418 | 39 | 6200 | 1636 | 0.2713 | 1.0425 | 0.2111 | 0.0027 | [6 empty] | 1498 | 15 | 15 | 1 | 0.2 | 64 | 18 | 미정 |  | 2021-05-24 01:21 | 1634 |  | 80 | 0 | 0 | 0 | 0 | 0 | 0.339 | 1.3073 | 0.2461 | 0.0297 | 102850 | 80 | 43 | 178 | 0.0021 | 0.0035 | 0.0245 | 0.0227 | 0.035 | 0.0104 | 0.0091 | 0.0183
2021-05-23 | A64637 | B | 37 | G-AE1055LST | 100 | 35900 | 0.0514 | 0.1579 | 0.1579 | 0.1982 | 1594 | 1594 | 1535 | 3057 | 41.9 |  |  | 0 | 선택 | 미정 | 미정 | 미정 | 0 | 0 | 0 | 0 | 0 | 0 | 0.0514 | 0.0604 | 0.0048 | 0.1063 | 39 | 4400 | 1582 | 0.4873 | 0.6045 | 0.2094 | 0.0258 | [6 empty] | 1484 | 25 | 25 | 3 | 0 | 53 | 21 | 미정 |  | 2021-05-24 01:48 | 1576 |  | 0 | 19 | 26 | 0 | 0 | 0 | 0.5478 | 0.7788 | 0.248 | 0.0286 |  | 77 | 19 | 116 | 0.0504 | 0.0236 | 0.0247 | 0.0279 | 0.0134 | 0.0035 | 0.0022 | 0.0028
2021-05-23 | B64130 | B | 36 | AE15B36C3 | 103 | 39000 | 0.0627 | 0.0369 | 0.0388 | 0.0567 | 1608 | 1629 | 1576 | 2663 |  |  |  | 0 | 미정 | 미정 | 미정 | 미정 | 0 | 0 | 0 | 204 | 0 | 0 | 0.0627 | 0.0806 | 0.004 | 0.1191 | 44 | 6800 | 1652 | 0.2622 | 1.0424 | 0.2625 | 0.0033 | [6 empty] | 1498 | 15 | 15 | 1 | 0.21 | 71 | 23 | 미정 |  | 2021-05-24 02:29 | 1639 |  | 0 | 0 | 0 | 0 | 0 | 0 | 0.342 | 1.2995 | 0.2648 | 0.0311 | 96650 | 83 | 42 | 184 | 0.0028 | 0.0032 | 0.0252 | 0.0168 | 0.0265 | 0.0078 | 0.0076 | 0.0182
2021-05-23 | A64638 | B | 35 | G-AE1055LST | 101 | 36800 | 0.0578 | 0.1779 | 0.1779 | 0.2063 | 1593 | 1593 | 1530 | 2873 | 41.5 |  |  | 0 | 선택 | 미정 | 미정 | 미정 | 0 | 0 | 0 | 0 | 0 | 0 | 0.0578 | 0.1093 | 0.0034 | 0.4936 | 39 | 4500 | 1590 | 0.4481 | 0.6029 | 0.2138 | 0.0297 | [6 empty] | 1484 | 25 | 25 | 3 | 0.31 | 55 | 24 | 미정 |  | 2021-05-24 02:51 | 1583 |  | 0 | 0 | 15 | 0 | 0 | 0 | 0.5489 | 0.777 | 0.2517 | 0.0296 |  | 75 | 22 | 122 | 0.0516 | 0.0206 | 0.0266 | 0.0382 | 0.018 | 0.0051 | 0.0033 | 0.0035
2021-05-23 | B64131 | B | 5 | 46MNVNBS5M | 104 | 39000 | 0.0997 | 0.0571 | 0.0571 | 0.0692 | 1601 | 1601 | 1540 | 2594 |  |  |  | 0 | 미정 | 미정 | 미정 | 미정 | 0 | 0 | 0 | 308 | 0 | 0 | 0.0997 | 0.1151 | 0.0049 | 0.5507 | 50 | 8200 | 1641 | 0.3436 | 0.9402 | 0.5035 | 0.0049 | [6 empty] | 1486 | 18 | 18 | 1 | 0.26 | 62 | 24 | 미정 |  | 2021-05-24 03:56 | 1635 |  | 40 | 0 | 51 | 0 | 0 | 0 | 0.456 | 1.1721 | 0.6403 | 0.0044 | 100350 | 83 | 29 | 171 | 0.003 | 0.0056 | 0.0042 | 0.0284 | 0.0304 | 0.007 | 0.0063 | 0.056
2021-05-23 | A64639 | B | 18 | G-AE1055LST | 100 | 36700 | 0.0502 | 0.1168 | 0.1168 | 0.1732 | 1621 | 1621 | 1561 | 2956 | 40.7 |  |  | 0 | 선택 | 미정 | 미정 | 미정 | 0 | 0 | 0 | 0 | 0 | 0 | 0.0502 | 0.0903 | 0.0027 | 0.232 | 40 | 3900 | 1584 | 0.4624 | 0.6028 | 0.2239 | 0.019 | [6 empty] | 1484 | 25 | 25 | 3 | 0.3 | 58 | 24 | 미정 |  | 2021-05-24 03:49 | 1581 |  | 0 | 20 | 19 | 0 | 0 | 0 | 0.569 | 0.7802 | 0.2496 | 0.0292 |  | 70 | 25 | 133 | 0.0472 | 0.022 | 0.0259 | 0.0357 | 0.0132 | 0.0036 | 0.0028 | 0.0037
2021-05-23 | B64132 | B | 16 | 46MNVNBS5M | 104 | 37700 | 0.0702 | 0.032 | 0.0653 | 0.0647 | 1662 | 1626 | 1550 | 2647 |  |  |  | 0 | 미정 | 미정 | 미정 | 미정 | 0 | 0 | 0 | 307 | 0 | 0 | 0.0702 | 0.0699 | 0.0038 | 0.1993 | 48 | 8000 | 1643 | 0.376 | 0.8623 | 0.5583 | 0.0068 | [6 empty] | 1486 | 18 | 19 | 1 | 0.2 | 69 | 31 | 미정 |  | 2021-05-24 05:07 | 1636 |  | 40 | 0 | 21 | 0 | 0 | 0 | 0.448 | 1.1393 | 0.6394 | 0.004 | 97350 | 70 | 15 | 145 | 0.0025 | 0.0061 | 0.004 | 0.0237 | 0.0292 | 0.0099 | 0.0083 | 0.0589
2021-05-23 | A64640 | B | 31 | G-AE1055LST | 101 | 39400 | 0.0366 | 0.3216 | 0.1822 | 0.2513 | 1557 | 1635 | 1563 | 3206 | 45.4 |  |  | 0 | 선택 | 미정 | 미정 | 미정 | 0 | 0 | 0 | 0 | 0 | 0 | 0.0366 | 0.0469 | 0.0034 | 0.1932 | 40 | 3400 | 1573 | 0.4685 | 0.613 | 0.1904 | 0.0294 | [6 empty] | 1484 | 25 | 25 | 3 | 0.3 | 54 | 25 | 미정 |  | 2021-05-24 05:02 | 1576 |  | 0 | 0 | 16 | 0 | 0 | 0 | 0.5593 | 0.7853 | 0.2501 | 0.0245 | 94850 | 64 | 18 | 114 | 0.0576 | 0.0309 | 0.0259 | 0.025 | 0.0135 | 0.0047 | 0.0026 | 0.0035
2021-05-23 | B64133 | B | 22 | 46MNVNBS5M | 104 | 38100 | 0.0702 | 0.0346 | 0.0346 | 0.0624 | 1619 | 1619 | 1563 | 2583 |  |  |  | 0 | 미정 | 미정 | 미정 | 미정 | 0 | 0 | 0 | 303 | 0 | 0 | 0.0702 | 0.0636 | 0.0052 | 0.3615 | 46 | 7200 | 1635 | 0.3867 | 0.9287 | 0.5448 | 0.0068 | [6 empty] | 1486 | 18 | 19 | 1 | 0.27 | 61 | 22 | 미정 |  | 2021-05-24 06:07 | 1626 |  | 192 | 0 | 24 | 0 | 0 | 0 | 0.456 | 1.1708 | 0.6342 | 0.0039 | 94300 | 73 | 13 | 143 | 0.0032 | 0.0056 | 0.0037 | 0.0321 | 0.0229 | 0.0095 | 0.0078 | 0.0581
2021-05-23 | A64641 | B | 37 | G-AE1055LST | 101 | 37900 |  | 0.1716 | 0.1468 | 0.1781 | 1567 | 1598 | 1545 | 2796 | 46.3 |  |  | 0 | 선택 | 미정 | 미정 | 미정 | 0 | 0 | 0 | 0 | 0 | 0 |  |  |  |  | 40 | 4400 | 1581 | 0.4919 | 0.5899 | 0.2135 | 0.0295 | [6 empty] | 1484 | 25 | 25 | 3 | 0.31 | 55 | 29 | 미정 |  | 2021-05-24 06:02 | 1588 |  | 0 | 21 | 13 | 0 | 0 | 0 | 0.535 | 0.7791 | 0.2478 | 0.0264 | 105400 | 70 | 12 | 102 | 0.0538 | 0.0248 | 0.0255 |  | 0.0191 | 0.0062 | 0.0047 | 0.0037
2021-05-24 | A64642 | B | 35 | G-AE1055LST | 101 | 37800 | 0.0349 | 0.1513 | 0.1513 | 0.1841 | 1643 | 1643 | 1578 | 3017 | 29.5 |  |  | 0 | 미정 | 미정 | 미정 | 미정 | 0 | 0 | 0 | 200 | 0 | 0 | 0.0349 | 0.0435 | 0.0027 | 0.1625 | 42 | 3200 | 1591 | 0.4071 | 0.6649 | 0.218 | 0.0243 | [6 empty] | 1484 | 25 | 25 | 3 | 0.32 | 68 | 38 | 미정 |  | 2021-05-24 07:04 | 1591 |  | 0 | 0 | 0 | 0 | 0 | 0 | 0.5787 | 0.7747 | 0.2514 | 0.0261 |  | 81 | 16 | 108 | 0.0362 | 0.0214 | 0.0256 | 0.0234 | 0.0118 | 0.0057 | 0.0028 | 0.0034
2021-05-24 | B64134 | B | 36 | 46MNVNBS5M | 104 | 38700 | 0.2019 | 0.0784 | 0.0784 | 0.0769 | 1566 | 1566 | 1564 | 2498 |  |  |  | 0 | 미정 | 미정 | 미정 | 미정 | 0 | 0 | 0 | 308 | 0 | 0 | 0.2019 | 0.2163 | 0.0101 | 0.0952 | 48 | 7100 | 1640 | 0.3952 | 0.9869 | 0.5813 | 0.0059 | [6 empty] | 1486 | 18 | 19 | 1 | 0.33 | 74 | 35 | 미정 |  | 2021-05-24 07:12 | 1636 |  | 55 | 0 | 17 | 0 | 0 | 0 | 0.457 | 1.1589 | 0.6348 | 0.004 | 91700 | 162 | 23 | 153 | 0.0033 | 0.006 | 0.0037 | 0.0325 | 0.0239 | 0.0092 | 0.0084 | 0.0577
2021-05-24 | A64643 | B | 18 | SM45CB | 101 | 37100 | 0.1557 |  |  | 0.1496 |  | 1620 | 1581 | 2986 | 34.5 |  |  | 0 | 미정 | 미정 | 미정 | 미정 | 0 | 0 | 0 | 152 | 0 | 0 | 0.1557 | 0.0834 | 0.0054 | 0.097 | 41 | 4400 | 1623 | 0.3786 | 0.4997 | 0.1412 | 0.0168 | [6 empty] | 1493 | 14 | 20 | 3 | 0.32 | 81 | 30 | 미정 |  | 2021-05-24 08:03 | 1618 |  | 0 | 0 | 22 | 0 | 0 | 0 | 0.443 | 0.6319 | 0.187 | 0.0124 |  | 89 | 38 | 149 | 0.0334 | 0.0159 | 0.0095 | 0.0463 | 0.0213 | 0.0079 | 0.0052 | 0.0057
2021-05-24 | B64135 | I | 5 | SM45CI | 106 | 39500 | 0.0957 | 0.0776 | 0.0923 | 0.1098 | 1572 | 1589 | 1563 | 2592 |  |  |  | 0 | 미정 | 미정 | 미정 | 미정 | 0 | 0 | 0 | 308 | 0 | 0 | 0.0957 | 0.1207 | 0.0046 | 0.0828 | 43 | 6900 | 1646 | 0.4122 | 0.5787 | 0.2004 | 0.0029 | [6 empty] | 1493 | 20 | 21 | 1 | 0.28 | 84 | 0 | 미정 |  | 2021-05-24 08:09 | 1646 |  | 41 | 0 | 9 | 0 | 0 | 0 | 0.446 | 0.7185 | 0.2268 | 0.0028 | 89050 | 813 | 19 | 132 | 0.0029 | 0.0031 | 0.0027 | 0.0333 | 0.0185 | 0.0099 | 0.0109 | 0.0104
2021-05-24 | A64644 | B | 31 | SM45CB | 101 | 36900 | 0.081 |  |  | 0.1174 |  | 1620 | 1605 | 2942 | 23.1 |  |  | 0 | 선택 | 미정 | 미정 | 미정 | 0 | 0 | 0 | 155 | 0 | 0 | 0.081 | 0.102 | 0.0083 | 0.1198 | 42 | 2500 | 1598 | 0.3772 | 0.5236 | 0.1389 | 0.0093 | [6 empty] | 1493 | 14 | 14 | 3 | 0.33 | 64 | 24 | 미정 |  | 2021-05-24 09:01 | 1594 |  | 0 | 0 | 21 | 0 | 0 | 0 | 0.4603 | 0.6391 | 0.1783 | 0.0073 |  | 81 | 37 | 150 | 0.0218 | 0.0093 | 0.0067 | 0.0431 | 0.0133 | 0.0083 | 0.0073 | 0.0067
2021-05-24 | B64136 | I | 16 | 20MNCR5 | 105 | 40600 | 0.0724 | 0.0747 | 0.0747 | 0.0767 | 1587 | 1587 | 1562 | 2615 |  |  |  | 0 | 미정 | 미정 | 미정 | 미정 | 0 | 0 | 0 | 301 | 0 | 0 | 0.0724 | 0.0695 | 0.0041 | 0.1367 | 52 | 10000 | 1678 | 0.1886 | 1.0164 | 0.2285 | 0.0045 | [6 empty] | 1508 | 20 | 22 | 1 | 0.31 | 83 | 0 | 미정 |  | 2021-05-24 09:33 | 1666 |  | 75 | 20 | 0 | 0 | 0 | 0 | 0.2018 | 1.2333 | 0.2495 | 0.0055 | 92000 | 868 | 26 | 153 | 0.0036 | 0.0036 | 0.0235 | 0.0369 | 0.0289 | 0.0184 | 0.0153 | 0.0241
2021-05-24 | A64645 | B | 37 | SM45CB | 101 | 36600 | 0.1604 |  |  | 0.1406 |  | 1620 | 1555 | 3002 | 36.4 |  |  | 0 | 선택 | 미정 | 미정 | 미정 | 0 | 0 | 0 | 152 | 0 | 0 | 0.1604 | 0.1118 | 0.0042 | 0.402 | 30 | 3500 | 1555 | 0.46 | 0.6007 | 0.1759 | 0.0073 | [6 empty] | 1493 | 14 | 15 | 3 | 0.27 | 69 | 33 | 미정 |  | 2021-05-24 11:42 | 1555 |  | 0 | 50 | 62 | 0 | 0 | 0 | 0.4599 | 0.5994 | 0.1736 | 0.0059 | 99350 | 89 | 25 | 216 | 0.0338 | 0.0147 | 0.0059 | 0.0471 | 0.0182 | 0.0079 | 0.0061 | 0.0072
2021-05-24 | B64137 | I | 22 | 18CRNIMO7HI | 102 | 38600 | 0.0779 | 0.0497 | 0.0497 | 0.1027 | 1604 | 1604 | 1556 | 2574 | 6.3 |  |  | 0 | 미정 | 선택 | 미정 | 미정 | 0 | 0 | 0 | 0 | 0 | 0 | 0.0779 | 0.0983 | 0.0049 | 0.123 | 57 | 10600 | 1674 | 0.1315 | 0.4152 | 0.1629 | 0.0102 | [6 empty] | 1506 | 25 | 32 | 1 | 0.25 | 72 | 0 | 미정 |  | 2021-05-24 10:45 | 1675 |  | 35 | 0 | 8 | 0 | 0 | 0 | 0.167 | 0.5626 | 0.2591 | 0.0322 | 96200 | 716 | 26 | 179 | 0.0095 | 0.0092 | 0.029 | 0.021 | 0.0175 | 0.0071 | 0.0031 | 0.0032
2021-05-24 | A64646 | B | 35 | SM45CB | 104 | 37900 | 0.0569 |  |  | 0.1656 |  | 1620 | 1561 | 3135 | 33.9 |  |  | 0 | 미정 | 미정 | 미정 | 미정 | 0 | 0 | 0 | 154 | 0 | 0 | 0.0569 | 0.0588 | 0.0042 | 0.001 | 32 | 3400 | 1587 | 0.1685 | 0.1464 | 0.1147 | 0.0218 | [6 empty] | 1493 | 14 | 14 | 3 | 0.29 | 67 | 30 | 미정 |  | 2021-05-24 10:58 | 1587 |  | 0 | 38 | 43 | 0 | 0 | 0 | 0.4531 | 0.6386 | 0.1882 | 0.0137 |  | 83 | 6 | 64 | 0.0324 | 0.0154 | 0.0098 | 0.0329 | 0.0293 | 0.0136 | 0.01 | 0.0094
2021-05-24 | B64138 | B | 36 | SM45CB | 108 | 40300 | 0.0643 | 0.06 | 0.06 | 0.0941 | 1620 | 1620 | 1548 | 2732 |  |  |  | 0 | 미정 | 미정 | 미정 | 미정 | 0 | 0 | 0 | 250 | 0 | 0 | 0.0643 | 0.0393 | 0.0047 | 0.1815 | 62 | 8100 | 1658 | 0.4024 | 0.5605 | 0.1566 | 0.0048 | [6 empty] | 1493 | 14 | 31 | 1 | 0.2 | 75 | 30 | 미정 |  | 2021-05-24 12:04 | 1654 |  | 43 | 0 | 8 | 0 | 0 | 0 | 0.442 | 0.7154 | 0.2266 | 0.0072 | 106100 | 78 | 54 | 229 | 0.0022 | 0.0061 | 0.0063 | 0.031 | 0.0293 | 0.0104 | 0.0109 | 0.0124
2021-05-24 | A64647 | B | 18 | AE8617HG | 105 | 37500 | 0.0533 |  |  | 0.1374 |  | 1620 | 1567 | 3022 | 32.4 |  |  | 0 | 미정 | 미정 | 미정 | 미정 | 0 | 0 | 0 | 151 | 0 | 0 | 0.0533 | 0.0404 | 0.0031 | 0.2891 | 71 | 7400 | 1658 | 0.1574 | 0.6602 | 0.1833 | 0.0088 | [6 empty] | 1512 | 16 | 20 | 3 | 0.29 | 108 | 46 | 미정 |  | 2021-05-24 12:53 | 1659 |  | 0 | 16 | 0 | 0 | 0 | 0 | 0.1643 | 0.7947 | 0.2412 | 0.0303 | 101600 | 64 | 48 | 215 | 0.0299 | 0.0084 | 0.0275 | 0.0334 | 0.0388 | 0.0309 | 0.0174 | 0.0161
2021-05-24 | B64139 | B | 16 | AE8617HG | 101 | 37600 | 0.0893 | 0.0261 | 0.0261 | 0.0453 | 1663 | 1663 | 1616 | 2386 |  |  |  | 0 | 미정 | 선택 | 미정 | 미정 | 0 | 0 | 0 | 0 | 0 | 0 | 0.0893 | 0.0908 | 0.0059 | 0.2056 | 71 | 8100 | 1659 | 0.1136 | 0.5613 | 0.1324 | 0.0038 | [6 empty] | 1512 | 16 | 17 | 1 | 0.23 | 64 | 28 | 미정 |  | 2021-05-24 13:25 | 1656 |  | 50 | 0 | 42 | 0 | 0 | 0 | 0.157 | 0.8224 | 0.2435 | 0.037 | 105050 | 67 | 39 | 219 | 0.001 | 0.005 | 0.0285 | 0.0265 | 0.0472 | 0.0172 | 0.0135 | 0.0168
2021-05-24 | A64648 | B | 31 | SM45CB | 105 | 38200 | 0.0327 | 0.1043 | 0.1043 | 0.111 | 1609 | 1609 | 1561 | 3012 | 35.9 |  |  | 0 | 미정 | 미정 | 미정 | 미정 | 0 | 0 | 0 | 147 | 0 | 0 | 0.0327 | 0.0495 | 0.0106 | 0.0257 | 40 | 4300 | 1607 | 0.3745 | 0.4995 | 0.1445 | 0.013 | [6 empty] | 1493 | 14 | 14 | 3 | 0.29 | 73 | 31 | 미정 |  | 2021-05-24 13:52 | 1600 |  | 0 | 0 | 0 | 0 | 0 | 0 | 0.45 | 0.63 | 0.1877 | 0.0086 | 95600 | 71 | 41 | 152 | 0.035 | 0.0097 | 0.0067 | 0.0376 | 0.0377 | 0.0143 | 0.0116 | 0.0107
2021-05-24 | B64140 | B | 22 | AE8617HG | 100 | 36500 | 0.0695 | 0.0419 | 0.0419 | 0.0828 | 1607 | 1607 | 1562 | 2379 |  |  |  | 0 | 미정 | 미정 | 미정 | 미정 | 0 | 0 | 0 | 252 | 0 | 0 | 0.0695 | 0.0856 | 0.0063 | 0.2544 | 55 | 7900 | 1667 | 0.1283 | 0.646 | 0.1964 | 0.0038 | [6 empty] | 1512 | 16 | 17 | 1 | 0.25 | 72 | 23 | 미정 |  | 2021-05-24 14:38 | 1657 |  | 40 | 0 | 12 | 0 | 0 | 0 | 0.164 | 0.8244 | 0.2473 | 0.0354 | 94500 | 61 | 44 | 195 | 0.0036 | 0.0041 | 0.0288 | 0.032 | 0.0194 | 0.0161 | 0.0151 | 0.0151
2021-05-24 | A64649 | B | 35 | SM45CB | 105 | 36900 | 0.0469 | 0.0552 | 0.0552 | 0.2581 | 1623 | 1623 | 1527 | 3014 |  |  |  | 0 | 미정 | 미정 | 미정 | 미정 | 0 | 0 | 0 | 0 | 0 | 0 | 0.0469 | 0.044 | 0.0036 | 0.1638 | 34 | 4900 | 1592 | 0.3588 | 0.4515 | 0.0667 | 0.0112 | [6 empty] | 1493 | 14 | 14 | 3 | 0.3 | 58 | 17 | 미정 |  | 2021-05-24 14:51 | 1583 |  | 0 | 0 | 46 | 0 | 0 | 0 | 0.438 | 0.6271 | 0.1466 | 0.0048 | 94900 | 66 | 42 | 151 | 0.0016 | 0.005 | 0.0052 | 0.0332 | 0.0783 | 0.0468 | 0.0159 | 0.014
2021-05-24 | B64141 | B | 1 | AE8617HG | 101 | 35600 | 0.0776 | 0.0443 | 0.0443 | 0.0851 | 1610 | 1610 | 1552 | 2491 |  |  |  | 0 | 미정 | 미정 | 미정 | 미정 | 0 | 0 | 0 | 230 | 0 | 0 | 0.0776 | 0.0704 | 0.0038 | 0.2729 | 61 | 10000 | 1669 | 0.1288 | 0.6334 | 0.1495 | 0.0041 | [6 empty] | 1512 | 16 | 16 | 1 | 0.18 | 77 | 38 | 미정 |  | 2021-05-24 15:56 | 1655 |  | 0 | 43 | 41 | 0 | 0 | 0 | 0.1603 | 0.8147 | 0.2417 | 0.034 | 99300 | 65 | 18 | 150 | 0.0022 | 0.0041 | 0.0303 | 0.0273 | 0.0449 | 0.0202 | 0.0147 | 0.0151
2021-05-24 | A64650 | B | 37 | SM45CB | 104 | 37900 | 0.0542 | 0.1276 | 0.1301 | 0.1529 | 1559 | 1606 | 1532 | 2990 | 25.4 |  |  | 0 | 미정 | 미정 | 미정 | 미정 | 0 | 0 | 0 | 0 | 0 | 0 | 0.0542 | 0.0569 | 0.0037 | 0.1355 | 32 | 4600 | 1591 | 0.3517 | 0.4776 | 0.1069 | 0.0083 | [6 empty] | 1493 | 14 | 14 | 3 | 0.27 | 69 | 26 | 미정 |  | 2021-05-24 15:52 | 1594 |  | 0 | 0 | 13 | 0 | 0 | 0 | 0.454 | 0.634 | 0.183 | 0.0066 | 100150 | 73 | 41 | 144 | 0.0232 | 0.0071 | 0.0054 | 0.0392 | 0.0326 | 0.0161 | 0.0098 | 0.0108
2021-05-24 | B64142 | B | 36 | AE8617HS | 100 | 38600 | 0.0658 | 0.0489 | 0.0388 | 0.0756 | 1607 | 1602 | 1561 | 2666 |  |  |  | 0 | 미정 | 미정 | 미정 | 미정 | 0 | 0 | 0 | 252 | 0 | 0 | 0.0658 | 0.0735 | 0.0033 | 0.2335 | 46 | 6900 | 1651 | 0.1254 | 0.655 | 0.1976 | 0.0042 | [6 empty] | 1512 | 16 | 17 | 1 | 0.14 | 63 | 32 | 미정 |  | 2021-05-24 16:58 | 1643 |  | 41 | 0 | 0 | 0 | 0 | 0 | 0.1626 | 0.8175 | 0.2493 | 0.0271 | 94300 | 62 | 17 | 127 | 0.0031 | 0.0045 | 0.0221 | 0.0284 | 0.0235 | 0.0157 | 0.0135 | 0.0252
2021-05-24 | A64651 | B | 18 | SM45CB | 103 | 37900 | 0.0517 | 0.076 | 0.076 | 0.118 | 1624 | 1624 | 1568 | 2994 | 24.2 |  |  | 0 | 미정 | 미정 | 미정 | 미정 | 0 | 0 | 0 | 0 | 0 | 0 | 0.0517 | 0.0477 | 0.0037 | 0.3404 | 31 | 3600 | 1586 | 0.3549 | 0.4668 | 0.1024 | 0.0075 | [6 empty] | 1493 | 14 | 14 | 3 | 0.27 | 63 | 21 | 미정 |  | 2021-05-24 16:54 | 1589 |  | 0 | 28 | 37 | 0 | 0 | 0 | 0.446 | 0.6356 | 0.1929 | 0.0063 | 99400 | 69 | 43 | 146 | 0.0223 | 0.0064 | 0.0057 | 0.04 | 0.0361 | 0.0195 | 0.0117 | 0.011
2021-05-24 | B64143 | B | 31 | AE8617HS | 101 | 37300 | 0.0943 | 0.0478 | 0.0478 | 0.1183 | 1618 | 1618 | 1518 | 2319 |  |  |  | 0 | 미정 | 선택 | 미정 | 미정 | 0 | 0 | 0 | 255 | 0 | 0 | 0.0943 | 0.1198 | 0.0102 | 0.1033 | 51 | 8800 | 1642 | 0.1224 | 0.5848 | 0.2355 | 0.004 | [6 empty] | 1512 | 16 | 16 | 1 | 0.18 | 75 | 44 | 미정 |  | 2021-05-24 18:05 | 1644 |  | 71 | 0 | 0 | 0 | 0 | 0 | 0.163 | 0.8171 | 0.2527 | 0.0257 | 98950 | 67 | 9 | 111 | 0.0037 | 0.0037 | 0.0235 | 0.0245 | 0.0331 | 0.0119 | 0.0119 | 0.0238
2021-05-24 | A64652 | B | 20 | SM45CB | 104 | 37800 | 0.0494 | 0.0488 | 0.0488 | 0.1159 | 1621 | 1621 | 1564 | 3002 | 23.4 |  |  | 0 | 미정 | 미정 | 미정 | 미정 | 0 | 0 | 0 | 0 | 0 | 0 | 0.0494 | 0.0573 | 0.0049 | 0.1177 | 35 | 4600 | 1614 | 0.3227 | 0.4839 | 0.1161 | 0.0111 | [6 empty] | 1493 | 14 | 15 | 3 | 0.27 | 74 | 22 | 미정 |  | 2021-05-24 17:55 | 1614 |  | 0 | 0 | 15 | 0 | 0 | 0 | 0.447 | 0.6321 | 0.1807 | 0.0074 | 96400 | 0 | 39 | 144 | 0.0218 | 0.0092 | 0.0062 | 0.0355 | 0.0299 | 0.0177 | 0.0129 | 0.0135
2021-05-24 | B64144 | B | 22 | AE8617HS | 100 | 36600 | 0.0596 | 0.0248 | 0.0448 | 0.0984 | 1682 | 1624 | 1552 | 2537 |  |  |  | 0 | 미정 | 미정 | 미정 | 미정 | 0 | 0 | 0 | 253 | 0 | 0 | 0.0596 | 0.0895 | 0.0046 | 0.0017 | 40 | 5800 | 1634 | 0.1421 | 0.6773 | 0.1975 | 0.0039 | [6 empty] | 1512 | 16 | 17 | 1 | 0.14 | 55 | 21 | 미정 |  | 2021-05-24 18:56 | 1629 |  | 41 | 0 | 24 | 0 | 0 | 0 | 0.1639 | 0.8024 | 0.2501 | 0.0281 | 97000 | 69 | 22 | 120 | 0.0044 | 0.0038 | 0.0236 | 0.0241 | 0.0229 | 0.0146 | 0.0135 | 0.0238
2021-05-24 | A64653 | B | 35 | SM45CB | 106 | 37500 | 0.0377 | 0.061 | 0.0568 | 0.1325 | 1548 | 1623 | 1561 | 3134 | 25.3 |  |  | 0 | 미정 | 미정 | 미정 | 미정 | 0 | 0 | 0 | 0 | 0 | 0 | 0.0377 | 0.0428 | 0.0033 | 0.0389 | 35 | 3900 | 1590 | 0.369 | 0.4868 | 0.1165 | 0.0091 | [6 empty] | 1493 | 14 | 15 | 3 | 0.27 | 97 | 28 | 미정 |  | 2021-05-24 18:56 | 1590 |  | 0 | 7 | 22 | 0 | 0 | 0 | 0.442 | 0.6173 | 0.1781 | 0.0062 | 97850 | 79 | 27 | 131 | 0.0237 | 0.0072 | 0.0058 | 0.0334 | 0.0335 | 0.0165 | 0.0111 | 0.0117
2021-05-24 | B64145 | B | 1 | AE8617HS | 101 | 38600 | 0.0679 | 0.0484 | 0.0484 | 0.1068 | 1615 | 1615 | 1551 | 2495 |  |  |  | 0 | 선택 | 미정 | 미정 | 미정 | 0 | 0 | 0 | 258 | 0 | 0 | 0.0679 | 0.0851 | 0.0051 | 0.0374 | 42 | 6700 | 1628 | 0.125 | 0.6136 | 0.1749 | 0.0032 | [6 empty] | 1512 | 18 | 16 | 1 | 0.16 | 59 | 21 | 미정 |  | 2021-05-24 19:59 | 1633 |  | 50 | 0 | 12 | 0 | 0 | 0 | 0.1606 | 0.813 | 0.2516 | 0.0278 | 100100 | 71 | 21 | 121 | 0.0042 | 0.004 | 0.0223 | 0.0333 | 0.0435 | 0.0159 | 0.0129 | 0.0242
2021-05-24 | A64654 | B | 37 | AE1055LS | 104 | 37900 | 0.0518 | 0.1536 | 0.1536 | 0.3572 | 1616 | 1616 | 1533 | 3110 | 42.9 |  |  | 0 | 미정 | 미정 | 미정 | 미정 | 0 | 0 | 0 | 0 | 0 | 0 | 0.0518 | 0.0427 | 0.0076 | 0.0017 | 40 | 5800 | 1619 | 0.4833 | 0.6421 | 0.1791 | 0.0199 | [6 empty] | 1484 | 25 | 25 | 3 | 0.26 | 87 | 34 | 미정 |  | 2021-05-24 20:06 | 1612 |  | 0 | 7 | 0 | 0 | 0 | 0 | 0.543 | 0.7776 | 0.2295 | 0.0283 | 97000 | 89 | 34 | 150 | 0.0515 | 0.0162 | 0.0236 | 0.0743 | 0.0417 | 0.0117 | 0.0061 | 0.005
2021-05-24 | B64146 | B | 36 | AE8617HS | 102 | 36900 | 0.116 | 0.0588 | 0.0588 | 0.1227 | 1650 | 1650 | 1554 | 2522 | 6.2 |  |  | 0 | 미정 | 미정 | 미정 | 미정 | 0 | 0 | 0 | 0 | 0 | 0 | 0.116 | 0.1296 | 0.0093 | 0.0738 | 42 | 6200 | 1638 | 0.1441 | 0.6808 | 0.2282 | 0.0066 | [6 empty] | 1512 | 16 | 16 | 1 | 0.13 | 61 | 22 | 미정 |  | 2021-05-24 20:57 | 1625 |  | 41 | 0 | 0 | 0 | 0 | 0 | 0.165 | 0.8167 | 0.2587 | 0.027 | 97750 | 88 | 22 | 122 | 0.0096 | 0.006 | 0.0236 | 0.0468 | 0.0283 | 0.0131 | 0.01 | 0.0246
2021-05-24 | A64655 | B | 18 | AE1055LS | 106 | 36800 | 0.0948 | 0.1063 | 0.1063 | 0.2262 | 1595 | 1595 | 1544 | 2987 | 38.8 |  |  | 0 | 미정 | 미정 | 미정 | 미정 | 0 | 0 | 0 | 0 | 0 | 0 | 0.0948 | 0.0831 | 0.0051 | 0.4031 | 40 | 4700 | 1601 | 0.4226 | 0.6618 | 0.1958 | 0.0216 | [6 empty] | 1484 | 25 | 25 | 3 | 0.26 | 67 | 29 | 미정 |  | 2021-05-24 21:06 | 1592 |  | 0 | 0 | 0 | 0 | 0 | 0 | 0.5622 | 0.7855 | 0.2335 | 0.0286 | 100500 | 66 | 36 | 149 | 0.046 | 0.0195 | 0.0221 | 0.0568 | 0.0361 | 0.0107 | 0.0043 | 0.0038
2021-05-24 | B64147 | B | 31 | SM25C-JY | 100 | 38500 | 0.3014 | 0.0731 | 0.0308 | 0.1145 | 1607 | 1655 | 1577 | 2686 | 41.5 |  |  | 0 | 미정 | 미정 | 미정 | 미정 | 0 | 0 | 0 | 0 | 0 | 0 | 0.3014 | 0.1408 | 0.0103 | 0.0661 | 49 | 8100 | 1677 | 0.1232 | 0.189 | 0.1721 | 0.0304 | [6 empty] | 1511 | 15 | 21 | 1 | 0.17 | 91 | 38 | 미정 |  | 2021-05-24 22:08 | 1674 |  | 0 | 0 | 0 | 0 | 0 | 0 | 0.246 | 0.3925 | 0.246 | 0.0188 | 101600 | 85 | 29 | 152 | 0.0615 | 0.0246 | 0.018 | 0.0433 | 0.042 | 0.0113 | 0.0055 | 0.0044
2021-05-24 | A64656 | B | 20 | AE1055LS | 104 | 38000 | 0.0975 | 0.1203 | 0.1203 | 0.1332 | 1607 | 1607 | 1550 | 3112 | 35.5 |  |  | 0 | 미정 | 미정 | 미정 | 미정 | 0 | 0 | 0 | 0 | 0 | 0 | 0.0975 | 0.076 | 0.0054 | 0.1602 | 41 | 5100 | 1573 | 0.4176 | 0.6087 | 0.1857 | 0.0294 | [6 empty] | 1484 | 25 | 25 | 3 | 0.24 | 54 | 30 | 미정 |  | 2021-05-24 22:17 | 1576 |  | 0 | 0 | 16 | 0 | 0 | 0 | 0.548 | 0.7843 | 0.2433 | 0.0307 | 103000 | 69 | 19 | 124 | 0.0422 | 0.0197 | 0.0252 | 0.0655 | 0.0401 | 0.0133 | 0.0034 | 0.0034
2021-05-24 | B64148 | B | 22 | SM25C-JY | 102 | 37100 | 0.1146 | 0.0703 | 0.0703 | 0.0701 | 1629 | 1629 | 1598 | 2479 | 6.3 |  |  | 0 | 미정 | 미정 | 미정 | 미정 | 0 | 0 | 0 | 0 | 0 | 0 | 0.1146 | 0.1488 | 0.0076 | 0.127 | 37 | 4300 | 1649 | 0.1735 | 0.2047 | 0.1735 | 0.0265 | [6 empty] | 1511 | 15 | 16 | 1 | 0.19 | 73 | 29 | 미정 |  | 2021-05-24 22:56 | 1642 |  | 15 | 0 | 0 | 0 | 0 | 0 | 0.2457 | 0.3941 | 0.2453 | 0.0221 | 99100 | 67 | 37 | 160 | 0.0091 | 0.0268 | 0.0199 | 0.0474 | 0.0238 | 0.0108 | 0.0061 | 0.0052
2021-05-24 | A64657 | B | 35 | AE1055LS | 106 | 38200 | 0.2992 | 0.1825 | 0.083 | 0.1088 | 1631 | 1649 | 1597 | 3341 | 23.3 |  |  | 0 | 선택 | 미정 | 미정 | 미정 | 0 | 0 | 0 | 0 | 0 | 0 | 0.2442 | 0.1995 | 0.0065 | 0.0049 | 41 | 3500 | 1582 | 0.4773 | 0.6244 | 0.1732 | 0.0081 | [6 empty] | 1484 | 25 | 25 | 3 | 0.25 | 59 | 26 | 미정 |  | 2021-05-24 23:28 | 1576 |  | 0 | 51 | 38 | 0 | 0 | 0 | 0.5452 | 0.77 | 0.2301 | 0.0258 | 111000 | 73 | 17 | 113 | 0.0259 | 0.0206 | 0.0253 | 0.0648 | 0.0323 | 0.0074 | 0.0052 | 0.0054
2021-05-24 | B64149 | B | 1 | SM25C-JY | 102 | 39000 | 0.1307 | 0.0612 | 0.0612 | 0.0882 | 1599 | 1599 | 1567 | 2325 | 34.5 |  |  | 0 | 미정 | 미정 | 미정 | 미정 | 0 | 0 | 0 | 156 | 0 | 0 | 0.1307 | 0.1265 | 0.0061 | 0.6317 | 38 | 5600 | 1636 | 0.1841 | 0.393 | 0.2368 | 0.0212 | [6 empty] | 1511 | 15 | 16 | 1 | 0.17 | 68 | 24 | 미정 |  | 2021-05-24 23:55 | 1633 |  | 0 | 0 | 0 | 0 | 0 | 0 | 0.2511 | 0.4106 | 0.2577 | 0.0249 | 100950 | 0 | 34 | 159 | 0.0482 | 0.0213 | 0.0225 | 0.0417 | 0.0156 | 0.0054 | 0.0053 | 0.0054
2021-05-24 | A64658 | B | 37 | AE1055LS | 101 | 36500 | 0.0587 | 0.186 | 0.186 | 0.2311 | 1643 | 1643 | 1576 | 3056 | 42.5 |  |  | 0 | 선택 | 미정 | 미정 | 미정 | 0 | 0 | 0 | 0 | 0 | 0 | 0.0587 | 0.0798 | 0.0038 | 0.2181 | 40 | 3300 | 1579 | 0.5112 | 0.6124 | 0.2154 | 0.023 | [6 empty] | 1484 | 25 | 25 | 3 | 0.25 | 57 | 25 | 미정 |  | 2021-05-25 00:22 | 1578 |  | 0 | 0 | 17 | 0 | 0 | 0 | 0.5555 | 0.7897 | 0.2381 | 0.0272 |  | 66 | 26 | 131 | 0.0537 | 0.0265 | 0.0232 | 0.0494 | 0.0172 | 0.0035 | 0.0022 | 0.0033
2021-05-24 | B64150 | B | 36 | SM25C-JY | 103 | 38200 | 0.0797 | 0.0408 | 0.0413 | 0.0707 | 1596 | 1607 | 1566 | 2466 | 11.1 |  |  | 0 | 미정 | 미정 | 미정 | 미정 | 0 | 0 | 0 | 151 | 0 | 0 | 0.0797 | 0.1287 | 0.0036 | 0.1464 | 36 | 5100 | 1649 | 0.1969 | 0.1588 | 0.2144 | 0.032 | [6 empty] | 1511 | 15 | 16 | 1 | 0.17 | 72 | 24 | 미정 |  | 2021-05-25 00:47 | 1639 |  | 0 | 0 | 0 | 0 | 0 | 0 | 0.2452 | 0.3943 | 0.2482 | 0.0225 | 97750 | 70 | 47 | 176 | 0.0173 | 0.0222 | 0.0204 | 0.0402 | 0.0205 | 0.0095 | 0.0065 | 0.0061
2021-05-24 | A64659 | B | 18 | AE1055LS | 101 | 36400 | 0.0642 | 0.1982 | 0.1982 | 0.2896 | 1593 | 1593 | 1527 | 2981 | 50.8 |  |  | 0 | 미정 | 미정 | 미정 | 미정 | 0 | 0 | 0 | 0 | 0 | 0 | 0.0642 | 0.0652 | 0.0029 | 0.0435 | 40 | 4500 | 1593 | 0.4686 | 0.6086 | 0.1942 | 0.0284 | [6 empty] | 1484 | 25 | 28 | 3 | 0.26 | 60 | 22 | 미정 |  | 2021-05-25 01:18 | 1584 |  | 0 | 0 | 9 | 0 | 0 | 0 | 0.5403 | 0.7736 | 0.242 | 0.0277 |  | 68 | 26 | 131 | 0.0603 | 0.0224 | 0.0246 | 0.0544 | 0.02 | 0.0049 | 0.0029 | 0.0028
2021-05-24 | B64151 | B | 31 | SM25C-JY | 104 | 38300 | 0.256 | 0.1165 | 0.1087 | 0.1215 | 1606 | 1606 | 1534 | 2433 | 31.4 |  |  | 0 | 미정 | 미정 | 미정 | 미정 | 0 | 0 | 0 | 149 | 0 | 0 | 0.256 | 0.1701 | 0.0146 | 0.7585 | 37 | 6000 | 1649 | 0.1824 | 0.2688 | 0.1999 | 0.0268 | [6 empty] | 1511 | 15 | 16 | 1 | 0.21 | 74 | 35 | 미정 |  | 2021-05-25 01:51 | 1638 |  | 0 | 0 | 0 | 0 | 0 | 0 | 0.2393 | 0.4101 | 0.2529 | 0.023 |  | 72 | 30 | 156 | 0.0441 | 0.0206 | 0.0217 | 0.0532 | 0.0289 | 0.0109 | 0.007 | 0.0066
2021-05-24 | A64660 | B | 20 | AE1055LS | 101 | 37100 | 0.0411 | 0.1828 | 0.0912 | 0.1374 | 1584 | 1600 | 1544 | 3155 | 32.6 |  |  | 0 | 미정 | 미정 | 미정 | 미정 | 0 | 0 | 0 | 0 | 0 | 0 | 0.0411 | 0.0683 | 0.0038 | 0.2352 | 41 | 4200 | 1587 | 0.4323 | 0.5984 | 0.2067 | 0.0155 | [6 empty] | 1484 | 25 | 25 | 3 | 0.24 | 49 | 25 | 미정 |  | 2021-05-25 02:21 | 1580 |  | 0 | 0 | 25 | 0 | 0 | 0 | 0.5336 | 0.7785 | 0.2466 | 0.0232 | 98350 | 66 | 24 | 127 | 0.0403 | 0.0265 | 0.024 | 0.0455 | 0.0189 | 0.0051 | 0.0046 | 0.0045
2021-05-24 | B64152 | B | 22 | SM25C-JY | 104 | 38700 | 0.1102 | 0.0382 | 0.0863 | 0.1094 | 1618 | 1615 | 1552 | 2496 | 29.5 |  |  | 0 | 미정 | 미정 | 미정 | 미정 | 0 | 0 | 0 | 150 | 0 | 0 | 0.1102 | 0.1181 | 0.0045 | 0.2438 | 34 | 5300 | 1635 | 0.2045 | 0.3406 | 0.1828 | 0.0116 | [6 empty] | 1511 | 15 | 15 | 1 | 0.12 | 58 | 18 | 미정 |  | 2021-05-25 02:54 | 1626 |  | 0 | 0 | 0 | 0 | 0 | 0 | 0.2365 | 0.4161 | 0.2627 | 0.0134 | 100250 | 67 | 37 | 162 | 0.0432 | 0.012 | 0.0199 | 0.047 | 0.0326 | 0.0104 | 0.0093 | 0.0073
2021-05-24 | A64661 | B | 35 | AE1055LS | 100 | 36700 | 0.0518 |  |  | 0.1674 |  | 1632 | 1567 | 2928 | 33.8 |  |  | 0 | 미정 | 미정 | 미정 | 미정 | 0 | 0 | 0 | 0 | 0 | 0 | 0.0518 | 0.0745 | 0.0039 | 0.0583 | 41 | 3800 | 1584 | 0.4109 | 0.5893 | 0.2076 | 0.0213 | [6 empty] | 1484 | 25 | 25 | 3 | 0.27 | 64 | 31 | 미정 |  | 2021-05-25 03:18 | 1583 |  | 0 | 0 | 15 | 0 | 0 | 0 | 0.585 | 0.7789 | 0.2385 | 0.0307 | 104050 | 68 | 24 | 126 | 0.0392 | 0.028 | 0.0258 | 0.0422 | 0.0134 | 0.0044 | 0.0027 | 0.0031
2021-05-24 | B64153 | B | 1 | SM25C | 104 | 39100 | 0.0784 | 0.0469 | 0.0515 | 0.0775 | 1588 | 1603 | 1566 | 2571 |  |  |  | 0 | 미정 | 미정 | 미정 | 미정 | 0 | 0 | 0 | 0 | 0 | 0 | 0.0784 | 0.0801 | 0.0084 | 0.2512 | 33 | 5100 | 1635 | 0.1635 | 0.3538 | 0.2145 | 0.0145 | [6 empty] | 1510 | 15 | 16 | 1 | 0.17 | 57 | 17 | 미정 |  | 2021-05-25 04:04 | 1631 |  | 0 | 0 | 0 | 0 | 0 | 0 | 0.252 | 0.3826 | 0.2413 | 0.02 | 98750 | 72 | 33 | 145 | 0.0243 | 0.0155 | 0.0186 | 0.0385 | 0.0226 | 0.0081 | 0.0075 | 0.0076
2021-05-24 | A64662 | B | 37 | AE1055LS | 101 | 37400 | 0.1692 | 0.2365 | 0.2365 | 0.2534 | 1586 | 1586 | 1549 | 2865 | 41.2 |  |  | 0 | 선택 | 미정 | 미정 | 미정 | 0 | 0 | 0 | 0 | 0 | 0 | 0.1692 | 0.1919 | 0.0097 | 0.4531 | 40 | 3800 | 1597 | 0.5074 | 0.6223 | 0.1945 | 0.0167 | [6 empty] | 1484 | 25 | 25 | 3 | 0.25 | 59 | 27 | 미정 |  | 2021-05-25 04:19 | 1579 |  | 0 | 32 | 14 | 0 | 0 | 0 | 0.5446 | 0.7608 | 0.2283 | 0.0277 | 99050 | 68 | 19 | 118 | 0.0507 | 0.0202 | 0.0262 | 0.0586 | 0.0177 | 0.0033 | 0.0028 | 0.0041
2021-05-24 | B64154 | B | 36 | SM25C | 103 | 38100 | 0.0539 | 0.0272 | 0.0713 | 0.12 | 1634 | 1594 | 1558 | 2490 | 23.1 |  |  | 0 | 미정 | 미정 | 미정 | 미정 | 0 | 0 | 0 | 150 | 0 | 0 | 0.0539 | 0.0721 | 0.0025 | 0.0016 | 33 | 5100 | 1625 | 0.186 | 0.1742 | 0.1907 | 0.0201 | [6 empty] | 1510 | 15 | 15 | 1 | 0.16 | 66 | 20 | 미정 |  | 2021-05-25 05:00 | 1626 |  | 0 | 0 | 14 | 0 | 0 | 0 | 0.2487 | 0.3778 | 0.2433 | 0.0254 | 97200 | 89 | 44 | 163 | 0.0361 | 0.0147 | 0.0238 | 0.0289 | 0.0124 | 0.0066 | 0.0056 | 0.0056
2021-05-24 | A64663 | B | 18 | AE1055LS | 100 | 36400 | 0.0776 | 0.1146 | 0.1146 | 0.1639 | 1643 | 1643 | 1578 | 2902 | 30.9 |  |  | 0 | 미정 | 미정 | 미정 | 미정 | 0 | 0 | 0 | 0 | 0 | 0 | 0.0776 | 0.1547 | 0.0039 | 0.1643 | 40 | 3400 | 1578 | 0.474 | 0.6211 | 0.1942 | 0.0153 | [6 empty] | 1484 | 25 | 25 | 3 | 0.25 | 98 | 26 | 미정 |  | 2021-05-25 05:17 | 1582 |  | 0 | 17 | 10 | 0 | 0 | 0 | 0.557 | 0.7808 | 0.2424 | 0.0259 | 106000 | 80 | 20 | 120 | 0.0359 | 0.0245 | 0.0277 | 0.0487 | 0.0142 | 0.0042 | 0.0037 | 0.0045
2021-05-24 | B64155 | B | 31 | SM45CB | 103 | 38300 | 0.0535 | 0.031 | 0.0545 | 0.102 | 1626 | 1596 | 1568 | 2527 | 22 |  |  | 0 | 미정 | 미정 | 미정 | 미정 | 0 | 0 | 0 | 157 | 0 | 0 | 0.0535 | 0.0503 | 0.0039 | 0.0069 | 45 | 7300 | 1663 | 0.3869 | 0.4843 | 0.1775 | 0.009 | [6 empty] | 1493 | 14 | 21 | 1 | 0.2 | 87 | 39 | 미정 |  | 2021-05-25 06:11 | 1654 |  | 52 | 0 | 13 | 0 | 0 | 0 | 0.443 | 0.6422 | 0.2045 | 0.0112 | 98050 | 96 | 52 | 200 | 0.0333 | 0.0093 | 0.0155 | 0.0359 | 0.0129 | 0.0071 | 0.0078 | 0.0077
2021-05-24 | A64664 | B | 20 | AE1055LS | 101 | 36800 | 0.0669 | 0.0649 | 0.0649 | 0.1055 | 1680 | 1680 | 1604 | 3038 | 30.3 |  |  | 0 | 선택 | 미정 | 미정 | 미정 | 0 | 0 | 0 | 0 | 0 | 0 | 0.0669 | 0.1537 | 0.0025 | 0.3095 | 43 | 3600 | 1601 | 0.1127 | 0.2324 | 0.2048 | 0.0201 | [6 empty] | 1484 | 25 | 25 | 3 | 0.21 | 65 | 25 | 미정 |  | 2021-05-25 06:30 | 1601 |  | 0 | 28 | 0 | 0 | 0 | 0 | 0.532 | 0.7725 | 0.2461 | 0.0295 | 98100 | 77 | 16 | 115 | 0.0374 | 0.0177 | 0.0228 | 0.0409 | 0.0153 | 0.0039 | 0.002 | 0.0042
2021-05-25 | B64156 | B | 22 | SM45CB | 104 | 37500 | 0.0576 | 0.0428 | 0.0428 | 0.1408 | 1622 | 1622 | 1543 | 2558 |  |  |  | 0 | 미정 | 미정 | 미정 | 미정 | 0 | 0 | 0 | 202 | 0 | 0 | 0.0576 | 0.0639 | 0.0061 | 1.195 | 41 | 6400 | 1634 | 0.4031 | 0.5028 | 0.1449 | 0.0049 | [6 empty] | 1493 | 14 | 18 | 1 | 0.17 | 69 | 24 | 미정 |  | 2021-05-25 07:15 | 1622 |  | 22 | 0 | 17 | 0 | 0 | 0 | 0.4514 | 0.6443 | 0.202 | 0.0092 |  | 68 | 55 | 198 | 0.0084 | 0.0062 | 0.0181 | 0.038 | 0.0229 | 0.0093 | 0.009 | 0.0078
2021-05-25 | A64665 | B | 35 | AE1055LS | 101 | 37800 | 0.2885 | 0.0672 | 0.0672 | 0.0955 | 1657 | 1657 | 1586 | 3080 | 39.8 |  |  | 0 | 선택 | 미정 | 미정 | 미정 | 0 | 0 | 0 | 0 | 0 | 0 | 0.0686 | 0.2572 | 0.0025 | 0.3147 | 42 | 3800 | 1610 | 0.4295 | 0.6958 | 0.2054 | 0.0161 | [6 empty] | 1484 | 25 | 26 | 3 | 0.22 | 77 | 40 | 미정 |  | 2021-05-25 07:33 | 1610 |  | 0 | 37 | 34 | 0 | 0 | 0 | 0.545 | 0.7459 | 0.2284 | 0.029 | 104100 | 80 | 21 | 122 | 0.046 | 0.0171 | 0.0253 | 0.0585 | 0.0368 | 0.0064 | 0.0041 | 0.0059
2021-05-25 | B64157 | B | 1 | SM45CB | 104 | 38400 | 0.0425 | 0.0463 | 0.0463 | 0.1183 | 1592 | 1592 | 1529 | 2518 |  |  |  | 0 | 미정 | 미정 | 미정 | 미정 | 0 | 0 | 0 | 207 | 0 | 0 | 0.0425 | 0.1016 | 0.0031 | 0.0017 | 43 | 7000 | 1612 | 0.4073 | 0.4997 | 0.1396 | 0.0031 | [6 empty] | 1493 | 14 | 14 | 1 | 0.18 | 64 | 21 | 미정 |  | 2021-05-25 08:28 | 1600 |  | 36 | 0 | 44 | 0 | 0 | 0 | 0.4547 | 0.6512 | 0.1973 | 0.0208 | 100500 | 71 | 36 | 167 | 0.0031 | 0.0039 | 0.0188 | 0.0328 | 0.0408 | 0.0143 | 0.013 | 0.0115
2021-05-25 | A64666 | B | 37 | AE1055LS | 101 | 36500 | 0.0738 | 0.1094 | 0.1094 | 0.1582 | 1651 | 1651 | 1590 | 2938 | 27.8 |  |  | 0 | 선택 | 미정 | 미정 | 미정 | 0 | 0 | 0 | 0 | 0 | 0 | 0.0738 | 0.1473 | 0.0024 | 0.1807 | 41 | 3000 | 1590 | 0.4763 | 0.6563 | 0.2158 | 0.0226 | [6 empty] | 1484 | 25 | 25 | 3 | 0.22 | 61 | 28 | 미정 |  | 2021-05-25 08:33 | 1590 |  | 0 | 37 | 23 | 0 | 0 | 0 | 0.552 | 0.7883 | 0.2325 | 0.0264 |  | 78 | 31 | 141 | 0.0338 | 0.0243 | 0.0263 | 0.0502 | 0.0187 | 0.0073 | 0.0049 | 0.0054
2021-05-25 | B64158 | B | 36 | SM45CB | 104 | 37700 | 0.0749 | 0.0333 | 0.1386 | 0.1485 | 1641 | 1599 | 1556 | 2495 |  |  |  | 0 | 미정 | 미정 | 미정 | 미정 | 0 | 0 | 0 | 204 | 0 | 0 | 0.0749 | 0.0483 | 0.0027 | 0.5095 | 41 | 6800 | 1626 | 0.4071 | 0.5574 | 0.1422 | 0.0036 | [6 empty] | 1493 | 14 | 15 | 1 | 0.16 | 68 | 20 | 미정 |  | 2021-05-25 09:28 | 1612 |  | 22 | 0 | 21 | 0 | 0 | 0 | 0.4521 | 0.652 | 0.2007 | 0.0103 | 100950 | 77 | 44 | 175 | 0.0049 | 0.0048 | 0.0145 | 0.0352 | 0.0265 | 0.0147 | 0.0139 | 0.012
2021-05-25 | A64667 | B | 18 | AE1055LS | 101 | 36500 | 0.0821 | 0.106 | 0.106 | 0.1601 | 1629 | 1629 | 1560 | 2915 | 51.5 |  |  | 0 | 선택 | 미정 | 미정 | 미정 | 0 | 0 | 0 | 0 | 0 | 0 | 0.0821 | 0.1671 | 0.0044 | 0.1397 | 40 | 4000 | 1581 | 0.4562 | 0.6577 | 0.2212 | 0.0199 | [6 empty] | 1484 | 25 | 26 | 3 | 0.21 | 66 | 24 | 미정 |  | 2021-05-25 09:40 | 1581 |  | 0 | 0 | 0 | 0 | 0 | 0 | 0.554 | 0.7751 | 0.2357 | 0.0287 |  | 76 | 33 | 140 | 0.0641 | 0.0206 | 0.025 | 0.0478 | 0.0176 | 0.0025 | 0.0022 | 0.0034
2021-05-25 | B64159 | B | 31 | SM45CB | 104 | 37300 | 0.0839 | 0.0474 | 0.0474 | 0.0979 | 1615 | 1615 | 1529 | 2607 |  |  |  | 0 | 미정 | 미정 | 미정 | 미정 | 0 | 0 | 0 | 208 | 0 | 0 | 0.0839 | 0.1073 | 0.0033 | 0.1458 | 40 | 5700 | 1613 | 0.4149 | 0.5339 | 0.1385 | 0.0034 | [6 empty] | 1493 | 14 | 15 | 1 | 0.2 | 62 | 23 | 미정 |  | 2021-05-25 10:49 | 1604 |  | 34 | 0 | 31 | 0 | 0 | 0 | 0.45 | 0.6567 | 0.215 | 0.0162 | 89950 | 75 | 42 | 160 | 0.0355 | 0.0037 | 0.0147 | 0.04 | 0.034 | 0.0138 | 0.0143 | 0.0124
2021-05-25 | A64668 | B | 20 | AE1055LS | 101 | 37600 | 0.0955 | 0.1997 | 0.1811 | 0.2408 | 1566 | 1583 | 1533 | 2979 | 51.5 |  |  | 0 | 선택 | 미정 | 미정 | 미정 | 0 | 0 | 0 | 0 | 0 | 0 | 0.0955 | 0.1544 | 0.0024 | 0.3545 | 46 | 5200 | 1594 | 0.4763 | 0.6646 | 0.1757 | 0.0275 | [6 empty] | 1484 | 25 | 30 | 3 | 0.21 | 51 | 23 | 미정 |  | 2021-05-25 10:57 | 1594 |  | 0 | 0 | 21 | 0 | 0 | 0 | 0.555 | 0.7713 | 0.2342 | 0.0281 | 101900 | 70 | 14 | 116 | 0.0609 | 0.014 | 0.0235 | 0.0487 | 0.0239 | 0.0092 | 0.0046 | 0.0053
2021-05-25 | B64160 | B | 22 | SM45CB | 104 | 37300 | 0.067 | 0.0623 | 0.0623 | 0.1565 | 1654 | 1654 | 1551 | 2641 |  |  |  | 0 | 미정 | 미정 | 미정 | 미정 | 0 | 0 | 0 | 202 | 0 | 0 | 0.067 | 0.0739 | 0.0025 | 0.1584 | 45 | 5200 | 1616 | 0.4005 | 0.5654 | 0.1483 | 0.0032 | [6 empty] | 1493 | 14 | 15 | 1 | 0.22 | 62 | 13 | 미정 |  | 2021-05-25 11:51 | 1605 |  | 31 | 0 | 13 | 0 | 0 | 0 | 0.4576 | 0.6664 | 0.2175 | 0.0176 |  | 75 | 49 | 176 | 0.0043 | 0.0039 | 0.0153 | 0.0433 | 0.0308 | 0.0132 | 0.0122 | 0.0109
2021-05-25 | A64669 | B | 35 | AE1055LS | 101 | 36500 | 0.0528 | 0.0911 | 0.0911 | 0.1147 | 1639 | 1639 | 1606 | 3030 | 53.7 |  |  | 0 | 미정 | 선택 | 미정 | 미정 | 0 | 0 | 0 | 0 | 0 | 0 | 0.0528 | 0.0835 | 0.0022 | 0.3531 | 42 | 3300 | 1578 | 0.3878 | 0.6251 | 0.1873 | 0.0174 | [6 empty] | 1484 | 25 | 28 | 3 | 0.23 | 63 | 34 | 미정 |  | 2021-05-25 11:51 | 1578 |  | 0 | 37 | 46 | 0 | 0 | 0 | 0.543 | 0.7738 | 0.228 | 0.0291 | 109200 | 73 | 24 | 128 | 0.061 | 0.0209 | 0.0254 | 0.0432 | 0.0444 | 0.0089 | 0.0043 | 0.0053
2021-05-25 | A64670 | B | 37 | AE1055LS | 101 | 36500 | 0.0413 | 0.0585 | 0.0585 | 0.2647 | 1601 | 1601 | 1547 | 3118 | 37.8 |  |  | 0 | 선택 | 미정 | 미정 | 미정 | 0 | 0 | 0 | 0 | 0 | 0 | 0.0413 | 0.0701 | 0.0023 | 0.2299 | 45 | 5000 | 1586 | 0.4104 | 0.6216 | 0.2011 | 0.02 | [6 empty] | 1484 | 25 | 25 | 3 | 0.23 | 60 | 30 | 미정 |  | 2021-05-25 12:52 | 1586 |  | 0 | 0 | 0 | 0 | 0 | 0 | 0.553 | 0.77 | 0.2359 | 0.027 | 101250 | 69 | 23 | 132 | 0.0451 | 0.0243 | 0.023 | 0.0388 | 0.018 | 0.005 | 0.0025 | 0.0034
2021-05-25 | B64161 | B | 1 | SM45CB | 104 | 38100 | 0.0655 | 0.1062 | 0.1062 | 0.1094 | 1573 | 1573 | 1523 | 2545 |  |  |  | 0 | 미정 | 미정 | 미정 | 미정 | 0 | 0 | 0 | 205 | 0 | 0 | 0.0655 | 0.056 | 0.0033 | 0.173 | 48 | 6600 | 1623 | 0.357 | 0.5617 | 0.1625 | 0.0034 | [6 empty] | 1493 | 14 | 14 | 1 | 0.17 | 69 | 22 | 미정 |  | 2021-05-25 12:58 | 1603 |  | 22 | 0 | 0 | 0 | 0 | 0 | 0.4427 | 0.6618 | 0.2102 | 0.0172 | 95250 | 69 | 39 | 166 | 0.0025 | 0.004 | 0.015 | 0.0362 | 0.0355 | 0.0132 | 0.0123 | 0.0115
2021-05-25 | A64671 | B | 18 | AE1055LS | 101 | 36500 | 0.039 | 0.0403 | 0.0403 | 0.1166 | 1639 | 1639 | 1567 | 3085 | 30.1 |  |  | 0 | 선택 | 미정 | 미정 | 미정 | 0 | 0 | 0 | 0 | 0 | 0 | 0.039 | 0.0575 | 0.0026 | 0.1755 | 40 | 4000 | 1585 | 0.4464 | 0.6658 | 0.2029 | 0.0223 | [6 empty] | 1484 | 25 | 25 | 3 | 0.26 | 62 | 29 | 미정 |  | 2021-05-25 13:52 | 1584 |  | 0 | 7 | 0 | 0 | 0 | 0 | 0.548 | 0.7757 | 0.246 | 0.0297 | 103450 | 68 | 26 | 127 | 0.0346 | 0.0232 | 0.027 | 0.0372 | 0.0219 | 0.0058 | 0.0042 | 0.0042
2021-05-25 | B64162 | B | 36 | SM45CB | 104 | 38000 | 0.0585 | 0.038 | 0.038 | 0.0724 | 1585 | 1585 | 1522 | 2592 |  |  |  | 0 | 미정 | 미정 | 미정 | 미정 | 0 | 0 | 0 | 205 | 0 | 0 | 0.0585 | 0.0409 | 0.0119 | 0.423 | 43 | 6800 | 1620 | 0.4048 | 0.572 | 0.1703 | 0.0035 | [6 empty] | 1493 | 14 | 16 | 1 | 0.19 | 62 | 23 | 미정 |  | 2021-05-25 14:00 | 1614 |  | 31 | 0 | 0 | 0 | 0 | 0 | 0.4563 | 0.6511 | 0.2009 | 0.0111 | 91550 | 70 | 36 | 156 | 0.0024 | 0.0037 | 0.0138 | 0.0276 | 0.0571 | 0.0129 | 0.0126 | 0.0115
2021-05-25 | A64672 | B | 20 | AE1055LS | 101 | 35600 | 0.0817 | 0.0906 | 0.0906 | 0.1533 | 1641 | 1641 | 1572 | 2932 | 42.6 |  |  | 0 | 선택 | 미정 | 미정 | 미정 | 0 | 0 | 0 | 0 | 0 | 0 | 0.0817 | 0.1348 | 0.0043 | 0.0012 | 40 | 3300 | 1587 | 0.4014 | 0.665 | 0.2076 | 0.0186 | [6 empty] | 1484 | 25 | 25 | 3 | 0.26 | 61 | 26 | 미정 |  | 2021-05-25 14:48 | 1589 |  | 0 | 32 | 0 | 0 | 0 | 0 | 0.5488 | 0.795 | 0.2378 | 0.0297 | 96350 | 66 | 25 | 128 | 0.0529 | 0.0209 | 0.0244 | 0.0517 | 0.0159 | 0.0051 | 0.0037 | 0.0043
2021-05-25 | B64163 | B | 31 | SM45CR2 | 105 | 37100 |  | 0.0202 | 0.0375 | 0.1178 | 1655 | 1596 | 1537 | 2663 |  |  |  | 0 | 미정 | 미정 | 미정 | 미정 | 0 | 0 | 0 | 206 | 0 | 0 |  |  |  |  | 43 | 6900 | 1607 | 0.3617 | 0.5699 | 0.1675 | 0.0032 | [6 empty] | 1494 | 15 | 15 | 1 | 0.21 | 59 | 22 | 미정 |  | 2021-05-25 15:08 | 1611 |  | 55 | 0 | 0 | 0 | 0 | 0 | 0.427 | 0.7668 | 0.2163 | 0.0348 | 95400 | 72 | 19 | 130 | 0.0041 | 0.0039 | 0.0297 |  | 0.0362 | 0.0121 | 0.009 | 0.0169
2021-05-25 | A64673 | B | 35 | AE1055LS | 101 | 36700 | 0.0118 | 0.032 | 0.0235 | 0.12 | 1569 | 1643 | 1584 | 3080 | 30.7 |  |  | 0 | 미정 | 선택 | 미정 | 미정 | 0 | 0 | 0 | 0 | 0 | 0 | 0.0118 | 0.0646 | 0.0109 | 0.0681 | 41 | 4400 | 1577 | 0.4533 | 0.6425 | 0.1712 | 0.0128 | [6 empty] | 1484 | 25 | 25 | 3 | 0.26 | 68 | 34 | 미정 |  | 2021-05-25 15:58 | 1577 |  | 0 | 6 | 0 | 0 | 0 | 0 | 0.5483 | 0.7765 | 0.2314 | 0.0284 | 103800 | 75 | 17 | 112 | 0.0366 | 0.0241 | 0.0254 | 0.0407 | 0.05 | 0.0078 | 0.0036 | 0.0042
2021-05-25 | B64164 | B | 22 | SM45CR2 | 103 | 36600 |  | 0.0241 | 0.0821 | 0.1022 | 1649 | 1570 | 1522 | 2548 |  |  |  | 0 | 미정 | 미정 | 미정 | 미정 | 0 | 0 | 0 | 203 | 0 | 0 |  |  |  |  | 51 | 6700 | 1615 | 0.3226 | 0.6177 | 0.19 | 0.0037 | [6 empty] | 1494 | 15 | 16 | 1 | 0.21 | 61 | 24 | 미정 |  | 2021-05-25 16:16 | 1617 |  | 51 | 0 | 0 | 0 | 0 | 0 | 0.4516 | 0.7611 | 0.2291 | 0.0357 | 94950 | 86 | 18 | 132 | 0.0046 | 0.0042 | 0.0313 |  | 0.0249 | 0.0123 | 0.0115 | 0.0198
2021-05-25 | A64674 | B | 37 | AE1070MS | 101 | 36900 | 0.0414 | 0.1381 | 0.1381 | 0.2141 | 1604 | 1604 | 1550 | 3044 | 47.2 |  |  | 0 | 선택 | 미정 | 미정 | 미정 | 0 | 0 | 0 | 0 | 0 | 0 | 0.0414 | 0.0647 | 0.005 | 0.0529 | 40 | 5100 | 1594 | 0.5725 | 0.8304 | 0.1459 | 0.02 | [6 empty] | 1474 | 20 | 20 | 3 | 0.28 | 86 | 33 | 미정 |  | 2021-05-25 16:55 | 1599 |  | 0 | 37 | 10 | 0 | 0 | 0 | 0.679 | 0.9863 | 0.1994 | 0.0217 | 105700 | 94 | 43 | 167 | 0.0533 | 0.019 | 0.0169 | 0.0361 | 0.0238 | 0.0082 | 0.0057 | 0.0203
2021-05-25 | B64165 | B | 1 | SFMN438VS2 | 104 | 36600 | 0.0553 | 0.0511 | 0.0511 | 0.081 | 1602 | 1602 | 1527 | 2574 |  |  |  | 0 | 미정 | 미정 | 미정 | 미정 | 0 | 0 | 0 | 352 | 0 | 0 | 0.0553 | 0.0676 | 0.0042 | 0.1715 | 53 | 9700 | 1668 | 0.2597 | 1.1336 | 0.4669 | 0.0053 | [6 empty] | 1494 | 18 | 20 | 1 | 0.21 | 85 | 32 | 미정 |  | 2021-05-25 17:24 | 1659 |  | 130 | 0 | 12 | 0 | 0 | 0 | 0.364 | 1.3895 | 0.5577 | 0.0186 | 100300 | 91 | 31 | 165 | 0.0029 | 0.0076 | 0.0161 | 0.0219 | 0.0333 | 0.0151 | 0.012 | 0.0487
2021-05-25 | A64675 | B | 18 | AE1070MS | 101 | 36500 | 0.0448 | 0.0645 | 0.0645 | 0.1505 | 1660 | 1660 | 1587 | 3034 | 29.3 |  |  | 0 | 선택 | 미정 | 미정 | 미정 | 0 | 0 | 0 | 0 | 0 | 0 | 0.0448 | 0.0704 | 0.0025 | 0.0017 | 36 | 3000 | 1584 | 0.5722 | 0.8535 | 0.1456 | 0.0187 | [6 empty] | 1474 | 20 | 20 | 3 | 0.26 | 67 | 29 | 미정 |  | 2021-05-25 18:01 | 1580 |  | 0 | 35 | 21 | 0 | 0 | 0 | 0.6818 | 0.9759 | 0.2145 | 0.021 | 101200 | 70 | 38 | 148 | 0.0357 | 0.0259 | 0.0179 | 0.0607 | 0.0333 | 0.0148 | 0.0115 | 0.0221
2021-05-25 | B64166 | B | 36 | SFMN438VS2 | 104 | 39800 | 0.0855 | 0.0385 | 0.0455 | 0.093 | 1574 | 1563 | 1535 | 2781 |  |  |  | 0 | 미정 | 선택 | 미정 | 미정 | 0 | 0 | 0 | 360 | 0 | 0 | 0.0855 | 0.1071 | 0.0045 | 0.3767 | 49 | 8400 | 1653 | 0.2861 | 1.1505 | 0.4801 | 0.0065 | [6 empty] | 1494 | 18 | 18 | 1 | 0.24 | 81 | 32 | 미정 |  | 2021-05-25 18:23 | 1651 |  | 101 | 0 | 12 | 0 | 0 | 0 | 0.363 | 1.3879 | 0.5535 | 0.0211 | 100500 | 71 | 28 | 160 | 0.0035 | 0.007 | 0.0177 | 0.0344 | 0.0263 | 0.0096 | 0.0098 | 0.0531
2021-05-25 | A64676 | B | 20 | AE1070MS | 101 | 36500 | 0.0911 | 0.0798 | 0.0798 | 0.1065 | 1612 | 1612 | 1574 | 2952 | 23.7 |  |  | 0 | 선택 | 미정 | 미정 | 미정 | 0 | 0 | 0 | 0 | 0 | 0 | 0.0911 | 0.1088 | 0.0034 | 0.1443 | 42 | 3700 | 1571 | 0.5355 | 0.8396 | 0.1511 | 0.0218 | [6 empty] | 1474 | 20 | 20 | 3 | 0.26 | 62 | 22 | 미정 |  | 2021-05-25 19:04 | 1574 |  | 0 | 33 | 9 | 0 | 0 | 0 | 0.6704 | 0.9816 | 0.2022 | 0.02 | 104350 | 73 | 38 | 152 | 0.0276 | 0.0199 | 0.0178 | 0.0561 | 0.0303 | 0.0106 | 0.0078 | 0.0227
2021-05-25 | B64167 | B | 31 | SFMN438VS2 | 104 | 37800 | 0.0758 | 0.0787 | 0.0787 | 0.1137 | 1606 | 1606 | 1548 | 2593 |  |  |  | 0 | 미정 | 선택 | 미정 | 미정 | 0 | 0 | 0 | 355 | 0 | 0 | 0.0758 | 0.1086 | 0.0056 | 0.1322 | 45 | 7500 | 1647 | 0.312 | 1.2068 | 0.4973 | 0.0061 | [6 empty] | 1494 | 18 | 19 | 1 | 0.21 | 71 | 26 | 미정 |  | 2021-05-25 19:21 | 1634 |  | 70 | 0 | 0 | 0 | 0 | 0 | 0.364 | 1.3908 | 0.5538 | 0.0217 | 96450 | 61 | 28 | 161 | 0.0037 | 0.006 | 0.0199 | 0.0267 | 0.0191 | 0.0093 | 0.0094 | 0.0558
2021-05-25 | A64677 | B | 35 | AE1070MS | 101 | 36300 | 0.0429 | 0.042 | 0.042 | 0.1515 | 1606 | 1606 | 1583 | 2923 | 37.8 |  |  | 0 | 미정 | 미정 | 미정 | 미정 | 0 | 0 | 0 | 0 | 0 | 0 | 0.0429 | 0.0709 | 0.0037 | 0.2275 | 35 | 2900 | 1568 | 0.5674 | 0.8701 | 0.1544 | 0.0211 | [6 empty] | 1474 | 20 | 20 | 3 | 0.26 | 71 | 28 | 미정 |  | 2021-05-25 20:08 | 1577 |  | 0 | 31 | 0 | 0 | 0 | 0 | 0.6828 | 0.9923 | 0.2023 | 0.0217 | 102400 | 72 | 39 | 147 | 0.0449 | 0.0252 | 0.0173 | 0.0457 | 0.0347 | 0.0142 | 0.0111 | 0.0213
2021-05-25 | B64168 | B | 22 | SFMN438VS2 | 104 | 39700 | 0.0699 | 0.0363 | 0.0524 | 0.0734 | 1587 | 1610 | 1560 | 2644 |  |  |  | 0 | 미정 | 미정 | 미정 | 미정 | 0 | 0 | 0 | 355 | 0 | 0 | 0.0699 | 0.0777 | 0.0053 | 0.1669 | 47 | 8100 | 1658 | 0.2689 | 1.1699 | 0.5065 | 0.0057 | [6 empty] | 1494 | 18 | 18 | 1 | 0.21 | 75 | 36 | 미정 |  | 2021-05-25 20:25 | 1646 |  | 0 | 0 | 0 | 0 | 0 | 0 | 0.3687 | 1.3885 | 0.558 | 0.0202 | 94450 | 75 | 22 | 144 | 0.005 | 0.0055 | 0.0173 | 0.0313 | 0.0277 | 0.0106 | 0.0113 | 0.0533
2021-05-25 | A64678 | B | 37 | AE1070MS | 101 | 36800 |  | 0.0474 | 0.0474 | 0.138 | 1594 | 1594 | 1581 | 3012 | 22.4 |  |  | 0 | 선택 | 미정 | 미정 | 미정 | 0 | 0 | 0 | 0 | 0 | 0 |  |  |  |  | 37 | 3200 | 1566 | 0.5778 | 0.8442 | 0.1627 | 0.0276 | [6 empty] | 1474 | 20 | 20 | 3 | 0.27 | 66 | 28 | 미정 |  | 2021-05-25 21:13 | 1566 |  | 0 | 30 | 0 | 0 | 0 | 0 | 0.6781 | 0.98 | 0.1956 | 0.0192 | 103850 | 182 | 36 | 141 | 0.0263 | 0.023 | 0.0158 |  | 0.0402 | 0.0183 | 0.0142 | 0.0205
2021-05-25 | B64169 | B | 1 | KFMN438V | 103 | 38500 | 0.0519 | 0.0532 | 0.0532 | 0.1148 | 1607 | 1607 | 1536 | 2593 |  |  |  | 0 | 미정 | 미정 | 미정 | 미정 | 0 | 0 | 0 | 357 | 0 | 0 | 0.0519 | 0.0672 | 0.004 | 0.144 | 46 | 8500 | 1652 | 0.2756 | 1.1958 | 0.5012 | 0.0066 | [6 empty] | 1494 | 18 | 18 | 1 | 0.2 | 83 | 39 | 미정 |  | 2021-05-25 21:24 | 1654 |  | 80 | 0 | 0 | 0 | 0 | 0 | 0.368 | 1.3823 | 0.5414 | 0.0125 | 99000 | 73 | 23 | 152 | 0.0055 | 0.0065 | 0.0118 | 0.0181 | 0.0287 | 0.0094 | 0.0083 | 0.0513
2021-05-25 | A64679 | B | 18 | KFMN438V | 101 | 37800 | 0.0344 | 0.026 | 0.0789 | 0.1341 | 1624 | 1618 | 1570 | 3114 |  |  |  | 0 | 선택 | 미정 | 미정 | 미정 | 0 | 0 | 0 | 305 | 0 | 0 | 0.0344 | 0.0722 | 0.0028 | 0.1404 | 44 | 5900 | 1606 | 0.3058 | 1.2172 | 0.4132 | 0.0106 | [6 empty] | 1494 | 20 | 20 | 3 | 0.26 | 74 | 30 | 미정 |  | 2021-05-25 22:36 | 1607 |  | 0 | 49 | 27 | 0 | 0 | 0 | 0.373 | 1.3848 | 0.5463 | 0.0185 |  | 75 | 42 | 162 | 0.0062 | 0.0126 | 0.017 | 0.0261 | 0.0144 | 0.0073 | 0.0061 | 0.0528
2021-05-25 | B64170 | I | 36 | SCM420C2 | 103 | 37900 | 0.0932 | 0.0496 | 0.0496 | 0.1135 | 1600 | 1600 | 1524 | 2610 | 23.9 |  |  | 0 | 미정 | 미정 | 미정 | 미정 | 0 | 0 | 0 | 0 | 0 | 0 | 0.0932 | 0.1393 | 0.0026 | 0.3355 | 54 | 10100 | 1661 | 0.1479 | 0.5078 | 0.1547 | 0.0182 | [6 empty] | 1512 | 20 | 24 | 1 | 0.25 | 81 | 0 | 미정 |  | 2021-05-25 22:54 | 1673 |  | 27 | 0 | 11 | 0 | 0 | 0 | 0.2 | 0.6846 | 0.2372 | 0.0162 | 151500 | 595 | 17 | 144 | 0.0259 | 0.0117 | 0.0234 | 0.0296 | 0.0276 | 0.0165 | 0.01 | 0.0137
2021-05-25 | A64680 | B | 20 | KFMN438V | 101 | 36900 | 0.0576 | 0.0317 | 0.0738 | 0.1119 | 1639 | 1620 | 1565 | 3008 |  |  |  | 0 | 선택 | 미정 | 미정 | 미정 | 0 | 0 | 0 | 300 | 0 | 0 | 0.0576 | 0.097 | 0.0051 | 0.2194 | 38 | 4800 | 1615 | 0.2913 | 1.1707 | 0.4439 | 0.0126 | [6 empty] | 1494 | 20 | 21 | 3 | 0.26 | 72 | 29 | 미정 |  | 2021-05-25 23:32 | 1613 |  | 0 | 32 | 25 | 0 | 0 | 0 | 0.367 | 1.3812 | 0.5388 | 0.0137 |  | 68 | 53 | 177 | 0.0063 | 0.0135 | 0.0129 | 0.031 | 0.0168 | 0.0108 | 0.0093 | 0.0548
2021-05-25 | B64171 | T | 31 | 25MOCRS4HM3 | 103 | 38700 | 0.1424 | 0.0465 | 0.0677 | 0.0887 | 1636 | 1631 | 1558 | 2519 |  |  |  | 0 | 미정 | 미정 | 미정 | 미정 | 0 | 0 | 0 | 254 | 0 | 0 | 0.1424 | 0.1247 | 0.0057 | 0.1851 | 50 | 8900 | 1663 | 0.1458 | 0.5386 | 0.2234 | 0.0056 | [6 empty] | 1508 | 13 | 13 | 1 | 0.25 | 88 | 42 | 미정 |  | 2021-05-25 23:57 | 1659 |  | 75 | 0 | 0 | 0 | 0 | 0 | 0.213 | 0.8786 | 0.2981 | 0.0316 | 101800 |  | 19 | 143 | 0.0049 | 0.0061 | 0.0278 | 0.0305 | 0.0193 | 0.0108 | 0.0102 | 0.0241
2021-05-25 | A64681 | B | 35 | KFMN438V | 102 | 36800 | 0.0544 | 0.0279 | 0.0437 | 0.1034 | 1659 | 1649 | 1582 | 3031 |  |  |  | 0 | 미정 | 미정 | 미정 | 미정 | 0 | 0 | 0 | 303 | 0 | 0 | 0.0544 | 0.0871 | 0.0052 | 0.2143 | 42 | 4900 | 1613 | 0.3282 | 1.1896 | 0.431 | 0.0098 | [6 empty] | 1494 | 18 | 18 | 3 | 0.26 | 75 | 32 | 미정 |  | 2021-05-26 00:40 | 1612 |  | 0 | 56 | 18 | 0 | 0 | 0 | 0.369 | 1.3919 | 0.5403 | 0.0134 | 100600 | 70 | 45 | 164 | 0.0052 | 0.0108 | 0.0125 | 0.0278 | 0.0152 | 0.0103 | 0.0099 | 0.0531
2021-05-25 | B64172 | T | 22 | 25MOCRS4HM3 | 104 | 37700 | 0.0956 | 0.0241 | 0.0361 | 0.0661 | 1642 | 1581 | 1555 | 2475 |  |  |  | 0 | 미정 | 미정 | 미정 | 미정 | 0 | 0 | 0 | 253 | 0 | 0 | 0.0956 | 0.1044 | 0.0072 | 0.2533 | 49 | 8800 | 1651 | 0.1655 | 0.6042 | 0.2198 | 0.0043 | [6 empty] | 1508 | 13 | 13 | 1 | 0.25 | 70 | 0 | 미정 |  | 2021-05-26 00:58 | 1642 |  | 30 | 0 | 52 | 0 | 0 | 0 | 0.2135 | 0.8855 | 0.3082 | 0.0347 | 102650 | 88 | 25 | 153 | 0.0026 | 0.0048 | 0.0273 | 0.0277 | 0.0263 | 0.0129 | 0.0117 | 0.0247
2021-05-25 | A64682 | B | 37 | KFMN438V | 104 | 36800 | 0.0554 | 0.0916 | 0.0916 | 0.1073 | 1621 | 1621 | 1577 | 3040 |  |  |  | 0 | 미정 | 미정 | 미정 | 미정 | 0 | 0 | 0 | 304 | 0 | 0 | 0.0554 | 0.0991 | 0.0072 | 0.1966 | 41 | 5400 | 1623 | 0.2938 | 1.1669 | 0.4398 | 0.0099 | [6 empty] | 1494 | 18 | 18 | 3 | 0.27 | 78 | 38 | 미정 |  | 2021-05-26 01:44 | 1617 |  | 0 | 57 | 32 | 0 | 0 | 0 | 0.382 | 1.3703 | 0.546 | 0.0138 | 106150 | 80 | 42 | 158 | 0.0048 | 0.0094 | 0.0134 | 0.0237 | 0.0142 | 0.0099 | 0.008 | 0.0533
2021-05-25 | B64173 | T | 1 | 25MOCRS4HM3 | 104 | 42000 | 0.0533 | 0.0248 | 0.0871 | 0.0727 | 1644 | 1589 | 1566 | 2685 |  |  |  | 0 | 미정 | 미정 | 미정 | 미정 | 0 | 0 | 0 | 254 | 0 | 0 | 0.0533 | 0.0729 | 0.0039 | 0.0958 | 50 | 7900 | 1654 | 0.1527 | 0.5465 | 0.2257 | 0.004 | [6 empty] | 1508 | 13 | 14 | 1 | 0.19 | 74 | 32 | 미정 |  | 2021-05-26 02:07 | 1646 |  | 70 | 0 | 36 | 0 | 0 | 0 | 0.21 | 0.8828 | 0.3118 | 0.0335 | 101750 |  | 22 | 149 | 0.0028 | 0.0044 | 0.0312 | 0.0254 | 0.0298 | 0.0204 | 0.0173 | 0.0256
2021-05-25 | A64683 | B | 18 | SCR420HB2 | 105 | 36900 | 0.0529 | 0.0497 | 0.0497 | 0.0503 | 1607 | 1607 | 1561 | 2834 | 10.9 |  |  | 0 | 미정 | 미정 | 미정 | 미정 | 0 | 0 | 0 | 0 | 0 | 0 | 0.0529 | 0.0843 | 0.0035 | 0.1186 | 46 | 7500 | 1620 | 0.1631 | 0.6598 | 0.1986 | 0.0109 | [6 empty] | 1509 | 18 | 21 | 3 | 0.23 | 81 | 27 | 미정 |  | 2021-05-26 02:52 | 1644 |  | 0 | 55 | 10 | 0 | 0 | 0 | 0.211 | 0.8584 | 0.2428 | 0.0223 | 103950 | 86 | 48 | 181 | 0.0147 | 0.0103 | 0.02 | 0.0323 | 0.042 | 0.0143 | 0.0093 | 0.0111
2021-05-25 | B64174 | I | 36 | SM45CI | 106 | 40800 | 0.0719 | 0.0513 | 0.0513 | 0.1867 | 1602 | 1602 | 1523 | 2551 |  |  |  | 0 | 미정 | 미정 | 미정 | 미정 | 0 | 0 | 0 | 200 | 0 | 0 | 0.0719 | 0.049 | 0.0035 | 0.5801 | 58 | 9500 | 1661 | 0.378 | 0.5416 | 0.1646 | 0.0029 | [6 empty] | 1493 | 20 | 25 | 1 | 0.16 | 82 | 0 | 미정 |  | 2021-05-26 03:29 | 1660 |  | 16 | 0 | 0 | 0 | 0 | 0 | 0.446 | 0.6913 | 0.2085 | 0.0033 | 103250 | 1062 | 22 | 162 | 0.0087 | 0.0039 | 0.0032 | 0.032 | 0.0325 | 0.0119 | 0.012 | 0.0132
2021-05-25 | A64684 | B | 20 | SCR420HB2 | 104 | 36900 | 0.1547 | 0.0596 | 0.0596 | 0.0745 | 1588 | 1588 | 1535 | 2868 | 24.1 |  |  | 0 | 미정 | 미정 | 미정 | 미정 | 0 | 0 | 0 | 0 | 0 | 0 | 0.1547 | 0.2346 | 0.0049 | 0.1858 | 46 | 7100 | 1622 | 0.1746 | 0.7348 | 0.2068 | 0.0129 | [6 empty] | 1509 | 18 | 18 | 3 | 0.25 | 77 | 21 | 미정 |  | 2021-05-26 03:49 | 1625 |  | 0 | 32 | 0 | 0 | 0 | 0 | 0.219 | 0.8674 | 0.2551 | 0.0246 | 100050 | 64 | 56 | 191 | 0.0344 | 0.0119 | 0.022 | 0.0425 | 0.0347 | 0.0102 | 0.0088 | 0.0099
2021-05-25 | A64685 | B | 35 | SCR420HB2 | 104 | 36800 |  | 0.04 | 0.04 | 0.0838 | 1610 | 1610 | 1550 | 2888 | 11.6 |  |  | 0 | 미정 | 미정 | 미정 | 미정 | 0 | 0 | 0 | 0 | 0 | 0 |  |  |  |  | 48 | 6900 | 1614 | 0.1661 | 0.6927 | 0.1775 | 0.0107 | [6 empty] | 1509 | 18 | 18 | 3 | 0.25 | 66 | 22 | 미정 |  | 2021-05-26 05:00 | 1618 |  | 0 | 47 | 35 | 0 | 0 | 0 | 0.217 | 0.8604 | 0.2418 | 0.0236 | 113000 | 76 | 37 | 158 | 0.0148 | 0.0155 | 0.0233 |  | 0.0327 | 0.0156 | 0.0102 | 0.0105
2021-05-25 | B64175 | T | 31 | 16MNCRS5H2 | 104 | 40600 | 0.0466 | 0.0307 | 0.0393 | 0.0853 | 1573 | 1613 | 1557 | 2671 |  |  |  | 0 | 미정 | 미정 | 미정 | 미정 | 0 | 0 | 0 | 155 | 0 | 0 | 0.0466 | 0.0462 | 0.005 | 0.0465 | 59 | 10100 | 1681 | 0.1113 | 0.8584 | 0.0325 | 0.0015 | [6 empty] | 1509 | 13 | 14 | 1 | 0.18 | 96 | 36 | 미정 |  | 2021-05-26 05:21 | 1670 |  | 153 | 0 | 0 | 0 | 0 | 0 | 0.191 | 1.3877 | 0.0619 | 0.0327 | 99600 |  | 17 | 146 | 0.0015 | 0.0016 | 0.0236 | 0.0214 | 0.0292 | 0.0221 | 0.0167 | 0.0279
2021-05-25 | A64686 | B | 37 | SCR420HB2 | 95 | 35200 |  | 0.0593 | 0.0593 | 0.1032 | 1638 | 1638 | 1565 | 2765 | 13.5 |  |  | 0 | 선택 | 미정 | 미정 | 미정 | 0 | 0 | 0 | 0 | 0 | 0 |  |  |  |  | 40 | 5600 | 1631 | 0.1828 | 0.7405 | 0.2124 | 0.01 | [6 empty] | 1509 | 18 | 19 | 3 | 0.22 | 77 | 33 | 미정 |  | 2021-05-26 06:13 | 1631 |  | 0 | 0 | 0 | 0 | 0 | 0 | 0.215 | 0.8758 | 0.2444 | 0.0287 |  | 60 | 35 | 143 | 0.019 | 0.0075 | 0.0217 |  | 0.0181 | 0.0114 | 0.0098 | 0.0106
2021-05-25 | B64176 | B | 22 | SCR420HB2 | 104 | 40800 | 0.0383 | 0.0486 | 0.0486 | 0.1544 | 1607 | 1607 | 1552 | 2612 |  |  |  | 0 | 미정 | 미정 | 미정 | 미정 | 0 | 0 | 0 | 151 | 0 | 0 | 0.0383 | 0.0393 | 0.0029 | 0.0019 | 52 | 9100 | 1651 | 0.1859 | 1.1636 | 0.0755 | 0.0024 | [6 empty] | 1509 | 18 | 19 | 1 | 0.2 | 132 | 25 | 미정 |  | 2021-05-26 06:27 | 1641 |  | 43 | 0 | 0 | 0 | 0 | 0 | 0.1932 | 1.4029 | 0.0936 | 0.0028 |  | 8 | 224 | 565 | 0.0023 | 0.0028 | 0.0239 | 0.017 | 0.0221 | 0.0139 | 0.0108 | 0.0077
2021-05-26 | B64177 | B | 1 | SCR420HB2 | 96 | 37300 | 0.0394 | 0.0584 | 0.0584 | 0.1765 | 1631 | 1631 | 1554 | 2488 | 19.4 |  |  | 0 | 미정 | 미정 | 미정 | 미정 | 0 | 0 | 0 | 201 | 0 | 0 | 0.0394 | 0.0323 | 0.0031 | 0.2273 | 54 | 8700 | 1663 | 0.1966 | 0.7095 | 0.1562 | 0.0173 | [6 empty] | 1509 | 18 | 20 | 1 | 0.16 | 78 | 27 | 미정 |  | 2021-05-26 07:32 | 1651 |  | 63 | 0 | 54 | 0 | 0 | 0 | 0.213 | 0.8813 | 0.2634 | 0.0199 | 105250 | 71 | 47 | 204 | 0.018 | 0.0129 | 0.0217 | 0.0231 | 0.0228 | 0.011 | 0.009 | 0.0075
2021-05-26 | A64687 | B | 18 | SCR420HB2 | 105 | 37300 | 0.044 | 0.0503 | 0.0503 | 0.0929 | 1581 | 1581 | 1542 | 2962 | 18 |  |  | 0 | 선택 | 미정 | 미정 | 미정 | 0 | 0 | 0 | 0 | 0 | 0 | 0.044 | 0.0769 | 0.0058 | 0.1783 | 40 | 6500 | 1599 | 0.1607 | 0.761 | 0.1911 | 0.0163 | [6 empty] | 1509 | 18 | 19 | 3 | 0.24 | 71 | 29 | 미정 |  | 2021-05-26 07:22 | 1599 |  | 0 | 32 | 29 | 0 | 0 | 0 | 0.2044 | 0.8559 | 0.2276 | 0.0226 | 109400 | 71 | 21 | 112 | 0.0234 | 0.0159 | 0.0222 | 0.0325 | 0.0311 | 0.011 | 0.0061 | 0.0071
2021-05-26 | A64688 | B | 20 | SCR420HB2 | 87 | 32500 | 0.0518 | 0.1184 | 0.052 | 0.1413 | 1598 | 1624 | 1562 | 2543 | 49.9 |  |  | 0 | 미정 | 미정 | 미정 | 미정 | 0 | 0 | 0 | 0 | 0 | 0 | 0.0518 | 0.0766 | 0.0053 | 0.1792 | 45 | 6800 | 1660 | 0.172 | 0.7542 | 0.116 | 0.0312 | [6 empty] | 1509 | 18 | 19 | 3 | 0.24 | 82 | 26 | 미정 |  | 2021-05-26 08:20 | 1639 |  | 0 | 27 | 38 | 0 | 0 | 0 | 0.2114 | 0.8643 | 0.2346 | 0.0216 | 102050 | 9 | 68 | 237 | 0.0691 | 0.0201 | 0.0239 | 0.0263 | 0.0265 | 0.012 | 0.0082 | 0.0077
2021-05-26 | B64178 | I | 36 | SCM440I | 58 | 24400 |  |  |  | 0.204 |  | 1615 | 1532 | 1773 |  |  |  | 0 | 미정 | 미정 | 미정 | 미정 | 0 | 0 | 0 | 203 | 0 | 0 |  |  |  |  | 78 | 8600 | 1646 | 0.2993 | 0.6303 | 0.207 | 0.0068 | [6 empty] | 1495 | 20 | 25 | 3 | 0.28 | 103 | 0 | 미정 |  | 2021-05-26 09:17 | 1646 |  | 0 | 0 | 0 | 0 | 0 | 0 | 0.389 | 0.6993 | 0.2308 | 0.0048 | 103100 | 743 | 57 | 231 | 0.0148 | 0.0054 | 0.0041 |  | 0.0246 | 0.0066 | 0.0058 | 0.0131
2021-05-26 | A64689 | B | 33 | SCR420HB2 | 78 | 32100 | 0.0927 | 0.0249 | 0.0279 | 0.0986 | 1695 | 1685 | 1571 | 2452 | 22.1 |  |  | 0 | 해제 | 미정 | 미정 | 미정 | 0 | 0 | 0 | 0 | 0 | 0 | 0.0927 | 0.1248 | 0.0069 | 0.1611 | 87 | 7300 | 1652 | 0.202 | 0.8765 | 0.2108 | 0.0146 | [6 empty] | 1509 | 18 | 18 | 3 | 0.23 | 72 | 27 | 미정 |  | 2021-05-26 10:05 | 1624 |  | 0 | 28 | 65 | 0 | 0 | 0 | 0.2144 | 0.8641 | 0.2336 | 0.0233 |  | 65 | 35 | 198 | 0.0298 | 0.0124 | 0.0237 | 0.045 | 0.0279 | 0.0271 | 0.0094 | 0.0093
2021-05-26 | A64690 | B | 31 | SCR420HB2 | 53 | 23200 | 0.2171 |  |  | 0.11 |  | 1739 | 1562 | 1629 | 26.1 |  |  | 0 | 미정 | 미정 | 미정 | 미정 | 0 | 0 | 0 | 0 | 0 | 0 | 0.2171 | 0.2035 | 0.0153 | 0.2272 | 42 | 6300 | 1640 | 0.174 | 0.7688 | 0.1472 | 0.0111 | [6 empty] | 1509 | 18 | 19 | 3 | 0.24 | 93 | 46 | 미정 |  | 2021-05-26 10:55 | 1640 |  | 0 | 38 | 29 | 0 | 0 | 0 | 0.2166 | 0.8732 | 0.2442 | 0.0232 | 92350 | 74 | 48 | 174 | 0.0327 | 0.0137 | 0.0193 | 0.0625 | 0.0321 | 0.0244 | 0.0132 | 0.0134
2021-05-26 | A64691 | B | 18 | SCR420HB2 | 86 | 30400 | 0.1034 | 0.0821 | 0.0798 | 0.1137 | 1586 | 1604 | 1553 | 2228 | 54.2 |  |  | 0 | 미정 | 미정 | 미정 | 미정 | 0 | 0 | 0 | 0 | 0 | 0 | 0.1034 | 0.1275 | 0.0064 | 0.2275 | 41 | 6100 | 1611 | 0.206 | 0.748 | 0.1915 | 0.0313 | [6 empty] | 1509 | 18 | 18 | 3 | 0.21 | 54 | 15 | 미정 |  | 2021-05-26 11:47 | 1611 |  | 0 | 19 | 22 | 0 | 0 | 0 | 0.22 | 0.8719 | 0.2487 | 0.0299 |  | 60 | 57 | 196 | 0.0815 | 0.0251 | 0.0218 | 0.0435 | 0.0397 | 0.0177 | 0.0074 | 0.0101
2021-05-26 | A64692 | B | 20 | AE1055LS | 82 | 38500 | 0.051 | 0.1465 | 0.1424 | 0.2018 | 1570 | 1582 | 1548 | 2926 | 42.4 |  |  | 0 | 미정 | 미정 | 미정 | 미정 | 0 | 0 | 0 | 0 | 0 | 0 | 0.051 | 0.0997 | 0.0033 | 0.0948 | 42 | 6700 | 1648 | 0.4294 | 0.6625 | 0.1929 | 0.0225 | [6 empty] | 1484 | 25 | 25 | 3 | 0.23 | 89 | 39 | 미정 |  | 2021-05-26 12:48 | 1621 |  | 0 | 0 | 0 | 0 | 0 | 0 | 0.533 | 0.7758 | 0.2309 | 0.0258 | 95750 | 84 | 40 | 180 | 0.0526 | 0.0201 | 0.0223 | 0.0464 | 0.0271 | 0.0073 | 0.0031 | 0.0034
2021-05-26 | B64179 | B | 37 | SCR420HB | 100 | 43100 | 0.1408 | 0.163 | 0.0551 | 0.0743 | 1605 | 0 | 1560 | 1762 | 45.4 |  |  | 0 | 미정 | 미정 | 미정 | 미정 | 0 | 0 | 0 | 53 | 0 | 0 | 0.1453 | 0.2142 | 0.0048 | 0.0144 | 51 | 10000 | 1661 | 0.1593 | 0.7355 | 0.1855 | 0.0046 | [6 empty] | 1508 | 18 | 18 | 1 | 0.34 | 85 | 39 | 미정 |  | 2021-05-26 13:22 | 1653 |  | 30 | 0 | 6 | 0 | 0 | 0 | 0.213 | 0.8531 | 0.2638 | 0.0139 | 101300 | 63 | 14 | 138 | 0.06 | 0.0067 | 0.02 | 0.0601 | 0.04 | 0.0129 | 0.0104 | 0.0087
2021-05-26 | A64693 | B | 33 | AE1055LS | 101 | 36500 | 0.0574 | 0.084 | 0.084 | 0.1139 | 1586 | 1586 | 1530 | 2954 | 38.4 |  |  | 0 | 미정 | 미정 | 미정 | 미정 | 0 | 0 | 0 | 0 | 0 | 0 | 0.0574 | 0.0842 | 0.0046 | 0.1454 | 45 | 5700 | 1613 | 0.3413 | 0.6604 | 0.2088 | 0.0254 | [6 empty] | 1484 | 25 | 25 | 3 | 0.25 | 70 | 31 | 미정 |  | 2021-05-26 13:56 | 1603 |  | 0 | 29 | 9 | 0 | 0 | 0 | 0.5584 | 0.7904 | 0.2385 | 0.0281 | 97800 | 65 | 29 | 157 | 0.0471 | 0.0208 | 0.0222 | 0.0494 | 0.0314 | 0.0061 | 0.003 | 0.0034
2021-05-26 | B64180 | B | 36 | SCR420HB | 104 | 39300 | 0.0636 | 0.2707 | 0.0941 | 0.1047 | 1571 | 1592 | 1544 | 2772 | 5.5 |  |  | 0 | 미정 | 미정 | 미정 | 미정 | 0 | 0 | 0 | 55 | 0 | 0 | 0.0636 | 0.0815 | 0.0019 | 0.0015 | 44 | 8400 | 1657 | 0.178 | 0.7132 | 0.1998 | 0.008 | [6 empty] | 1508 | 18 | 19 | 1 | 0.39 | 71 | 34 | 미정 |  | 2021-05-26 14:22 | 1644 |  | 31 | 0 | 0 | 0 | 0 | 0 | 0.212 | 0.8519 | 0.2474 | 0.015 | 98100 | 64 | 20 | 133 | 0.0074 | 0.0086 | 0.0207 | 0.0402 | 0.0177 | 0.0077 | 0.0084 | 0.008
2021-05-26 | A64694 | B | 31 | AE1055LS | 101 | 36200 | 0.0841 | 0.1024 | 0.1024 | 0.1834 | 1636 | 1636 | 1559 | 2826 | 50.4 |  |  | 0 | 미정 | 미정 | 미정 | 미정 | 0 | 0 | 0 | 0 | 0 | 0 | 0.0841 | 0.1108 | 0.003 | 0.2892 | 45 | 5300 | 1601 | 0.4462 | 0.6316 | 0.1941 | 0.024 | [6 empty] | 1484 | 25 | 25 | 3 | 0.25 | 76 | 38 | 미정 |  | 2021-05-26 14:56 | 1596 |  | 0 | 28 | 0 | 0 | 0 | 0 | 0.5341 | 0.7874 | 0.2277 | 0.0253 | 100550 | 67 | 37 | 161 | 0.06 | 0.0208 | 0.024 | 0.0556 | 0.0295 | 0.0096 | 0.004 | 0.0041
2021-05-26 | B64181 | B | 1 | SCR420HB | 92 | 34100 | 0.2046 | 0.2939 | 0.0993 | 0.1397 | 1671 | 1605 | 1552 | 2756 | 9.1 |  |  | 0 | 미정 | 미정 | 미정 | 미정 | 0 | 0 | 0 | 0 | 0 | 0 | 0.2046 | 0.1806 | 0.0093 | 0.086 | 45 | 6900 | 1640 | 0.1839 | 0.695 | 0.1946 | 0.0096 | [6 empty] | 1508 | 18 | 18 | 1 | 0.34 | 60 | 26 | 미정 |  | 2021-05-26 15:28 | 1632 |  | 30 | 0 | 0 | 0 | 0 | 0 | 0.2164 | 0.8408 | 0.254 | 0.0152 | 100900 | 66 | 15 | 117 | 0.0135 | 0.0107 | 0.0218 | 0.055 | 0.0233 | 0.0082 | 0.0078 | 0.0071
2021-05-26 | A64695 | B | 18 | AE1055LS | 102 | 36400 | 0.0671 | 0.0287 | 0.0889 | 0.1744 | 1666 | 1644 | 1596 | 2883 | 47.8 |  |  | 0 | 미정 | 선택 | 미정 | 미정 | 0 | 0 | 0 | 0 | 0 | 0 | 0.0671 | 0.0675 | 0.0061 | 0.4377 | 40 | 3900 | 1581 | 0.4639 | 0.6383 | 0.1691 | 0.0205 | [6 empty] | 1484 | 25 | 25 | 3 | 0.25 | 51 | 26 | 미정 |  | 2021-05-26 16:11 | 1577 |  | 0 | 23 | 15 | 0 | 0 | 0 | 0.5487 | 0.7807 | 0.2346 | 0.0278 | 102500 | 68 | 20 | 123 | 0.0553 | 0.0245 | 0.0215 | 0.0493 | 0.0415 | 0.0118 | 0.0059 | 0.0054
2021-05-26 | B64182 | B | 35 | SCR420HB | 99 | 37100 | 0.1229 | 0.2908 | 0.0499 | 0.0801 | 1573 | 1647 | 1581 | 2736 | 4.7 |  |  | 0 | 미정 | 선택 | 미정 | 미정 | 0 | 0 | 0 | 0 | 0 | 0 | 0.1229 | 0.172 | 0.0046 | 0.0021 | 42 | 6500 | 1643 | 0.1747 | 0.6902 | 0.2261 | 0.0119 | [6 empty] | 1508 | 18 | 19 | 1 | 0.28 | 59 | 25 | 미정 |  | 2021-05-26 16:27 | 1631 |  | 22 | 0 | 0 | 0 | 0 | 0 | 0.2189 | 0.8354 | 0.275 | 0.0177 | 100150 | 66 | 12 | 111 | 0.0066 | 0.0149 | 0.0203 | 0.053 | 0.033 | 0.0111 | 0.0081 | 0.0074
2021-05-26 | A64696 | B | 20 | AE1055LS | 100 | 36200 | 0.4304 | 0.0543 | 0.1183 | 0.1672 | 1675 | 1643 | 1587 | 2941 | 30.3 |  |  | 0 | 미정 | 선택 | 미정 | 미정 | 0 | 0 | 0 | 0 | 0 | 0 | 0.4304 | 0.1706 | 0.0065 | 0.0067 | 43 | 3000 | 1580 | 0.4149 | 0.6658 | 0.2062 | 0.0243 | [6 empty] | 1484 | 25 | 25 | 3 | 0.24 | 55 | 26 | 미정 |  | 2021-05-26 17:11 | 1577 |  | 0 | 22 | 0 | 0 | 0 | 0 | 0.5258 | 0.7783 | 0.2443 | 0.0309 | 99100 | 66 | 22 | 128 | 0.0372 | 0.0234 | 0.026 | 0.0568 | 0.0234 | 0.0067 | 0.0038 | 0.0039
2021-05-26 | B64183 | B | 37 | SCR420HB | 99 | 35500 | 0.17 | 0.0812 | 0.0812 | 0.1165 | 1626 | 1626 | 1566 | 2509 | 28.6 |  |  | 0 | 미정 | 선택 | 미정 | 미정 | 0 | 0 | 0 | 0 | 0 | 0 | 0.17 | 0.2336 | 0.0049 | 0.1675 | 47 | 6400 | 1640 | 0.1831 | 0.6996 | 0.2254 | 0.0144 | [6 empty] | 1508 | 18 | 19 | 1 | 0.32 | 67 | 33 | 미정 |  | 2021-05-26 17:25 | 1638 |  | 35 | 0 | 0 | 0 | 0 | 0 | 0.2168 | 0.8343 | 0.2449 | 0.0161 | 99550 | 66 | 11 | 111 | 0.049 | 0.0187 | 0.021 | 0.0453 | 0.0167 | 0.0063 | 0.0067 | 0.007
2021-05-26 | A64697 | B | 33 | AE1055LS | 101 | 35400 | 0.0723 | 0.0829 | 0.0829 | 0.1506 | 1621 | 1621 | 1573 | 2910 | 32.2 |  |  | 0 | 미정 | 선택 | 미정 | 미정 | 0 | 0 | 0 | 0 | 0 | 0 | 0.0723 | 0.1066 | 0.0041 | 0.5554 | 41 | 3700 | 1586 | 0.3931 | 0.66 | 0.2105 | 0.0184 | [6 empty] | 1484 | 25 | 25 | 3 | 0.24 | 43 | 25 | 미정 |  | 2021-05-26 18:04 | 1570 |  | 0 | 23 | 0 | 0 | 0 | 0 | 0.5351 | 0.7748 | 0.2329 | 0.0329 | 96000 | 63 | 14 | 122 | 0.0406 | 0.028 | 0.0292 | 0.0477 | 0.0411 | 0.0046 | 0.003 | 0.0035
2021-05-26 | B64184 | B | 36 | SCR420HB | 97 | 35300 | 0.0942 | 0.0571 | 0.0571 | 0.0906 | 1646 | 1646 | 1565 | 2471 | 20.5 |  |  | 0 | 미정 | 미정 | 미정 | 미정 | 0 | 0 | 0 | 0 | 0 | 0 | 0.0942 | 0.1532 | 0.0029 | 0.0477 | 45 | 7100 | 1642 | 0.1827 | 0.7308 | 0.2262 | 0.0189 | [6 empty] | 1508 | 18 | 18 | 1 | 0.26 | 73 | 42 | 미정 |  | 2021-05-26 18:20 | 1626 |  | 21 | 0 | 11 | 0 | 0 | 0 | 0.2171 | 0.8373 | 0.2546 | 0.0223 | 92650 | 66 | 10 | 110 | 0.032 | 0.0161 | 0.0207 | 0.0385 | 0.0194 | 0.0089 | 0.0085 | 0.0077
2021-05-26 | A64698 | B | 31 | AE1055LS | 101 | 35400 | 0.0578 | 0.0291 | 0.0291 | 0.1768 | 1672 | 1672 | 1585 | 2831 | 37.2 |  |  | 0 | 미정 | 선택 | 미정 | 미정 | 0 | 0 | 0 | 0 | 0 | 0 | 0.0578 | 0.0634 | 0.0147 | 0.0931 | 41 | 3700 | 1584 | 0.4017 | 0.6448 | 0.2002 | 0.0218 | [6 empty] | 1484 | 25 | 25 | 3 | 0.24 | 64 | 33 | 미정 |  | 2021-05-26 19:14 | 1585 |  | 0 | 22 | 0 | 0 | 0 | 0 | 0.54 | 0.775 | 0.2391 | 0.0317 | 104700 | 70 | 15 | 107 | 0.042 | 0.0264 | 0.0262 | 0.0487 | 0.0243 | 0.007 | 0.0051 | 0.0048
2021-05-26 | B64185 | B | 1 | SCR420HB | 97 | 37900 | 0.0774 | 0.0456 | 0.0423 | 0.0948 | 1601 | 1605 | 1536 | 2533 | 27.7 |  |  | 0 | 미정 | 선택 | 미정 | 미정 | 0 | 0 | 0 | 0 | 0 | 0 | 0.0774 | 0.1366 | 0.0044 | 0.2013 | 46 | 6700 | 1626 | 0.1722 | 0.6996 | 0.2469 | 0.0289 | [6 empty] | 1508 | 18 | 18 | 1 | 0.3 | 68 | 36 | 미정 |  | 2021-05-26 19:22 | 1625 |  | 41 | 0 | 0 | 0 | 0 | 0 | 0.2084 | 0.8438 | 0.2464 | 0.0193 | 95800 | 70 | 8 | 102 | 0.0429 | 0.0233 | 0.0184 | 0.0498 | 0.024 | 0.0094 | 0.0093 | 0.0093
2021-05-26 | A64699 | B | 18 | AE1055LS | 102 | 34800 | 0.0485 | 0.1363 | 0.1363 | 0.1892 | 1593 | 1593 | 1542 | 2800 | 51.9 |  |  | 0 | 미정 | 선택 | 미정 | 미정 | 0 | 0 | 0 | 0 | 0 | 0 | 0.0485 | 0.065 | 0.0048 | 0.1092 | 41 | 5200 | 1574 | 0.4622 | 0.6386 | 0.1931 | 0.0468 | [6 empty] | 1484 | 25 | 25 | 3 | 0.25 | 52 | 25 | 미정 |  | 2021-05-26 20:06 | 1576 |  | 0 | 0 | 21 | 0 | 0 | 0 | 0.5445 | 0.7802 | 0.2329 | 0.0307 | 96900 | 64 | 13 | 114 | 0.0616 | 0.0222 | 0.0254 | 0.0476 | 0.0566 | 0.0243 | 0.0061 | 0.0054
2021-05-26 | B64186 | B | 35 | SCR420HB | 97 | 35600 | 0.0417 | 0.0313 | 0.0313 | 0.103 | 1679 | 1679 | 1564 | 2479 | 28.6 |  |  | 0 | 미정 | 미정 | 미정 | 미정 | 0 | 0 | 0 | 0 | 0 | 0 | 0.0417 | 0.0997 | 0.0037 | 0.0017 | 42 | 7100 | 1643 | 0.1789 | 0.688 | 0.2069 | 0.0263 | [6 empty] | 1508 | 18 | 19 | 1 | 0.3 | 64 | 34 | 미정 |  | 2021-05-26 20:15 | 1632 |  | 34 | 0 | 0 | 0 | 0 | 0 | 0.2176 | 0.8423 | 0.2485 | 0.017 | 93650 | 68 | 13 | 111 | 0.0435 | 0.0196 | 0.0213 | 0.0242 | 0.0215 | 0.01 | 0.0096 | 0.0089
2021-05-26 | A64700 | B | 20 | AE1055LS | 98 | 34800 | 0.0983 | 0.0577 | 0.0577 | 0.1374 | 1635 | 1635 | 1573 | 2812 | 29.1 |  |  | 0 | 미정 | 선택 | 미정 | 미정 | 0 | 0 | 0 | 0 | 0 | 0 | 0.0983 | 0.182 | 0.0047 | 0.0398 | 41 | 3500 | 1592 | 0.4087 | 0.671 | 0.2097 | 0.0153 | [6 empty] | 1484 | 25 | 25 | 3 | 0.24 | 60 | 30 | 미정 |  | 2021-05-26 21:03 | 1587 |  | 0 | 0 | 0 | 0 | 0 | 0 | 0.5385 | 0.7844 | 0.2441 | 0.0311 | 99900 | 66 | 17 | 118 | 0.0357 | 0.0247 | 0.0263 | 0.057 | 0.0274 | 0.0047 | 0.0032 | 0.0036
2021-05-26 | B64187 | B | 37 | SCR420HB | 98 | 36600 |  | 0.0456 | 0.0456 | 0.11 | 1633 | 1633 | 1558 | 2489 | 24.5 |  |  | 0 | 미정 | 선택 | 미정 | 미정 | 0 | 0 | 0 | 0 | 0 | 0 |  |  |  |  | 44 | 6800 | 1628 | 0.1657 | 0.6762 | 0.1823 | 0.0312 | [6 empty] | 1508 | 18 | 19 | 1 | 0.26 | 56 | 23 | 미정 |  | 2021-05-26 21:17 | 1620 |  | 41 | 0 | 12 | 0 | 0 | 0 | 0.202 | 0.8407 | 0.2559 | 0.0274 | 103200 | 74 | 13 | 109 | 0.0382 | 0.0237 | 0.0255 |  | 0.0274 | 0.015 | 0.0114 | 0.0094
2021-05-26 | A64701 | B | 33 | AE1055LS | 98 | 34500 | 0.0917 | 0.0613 | 0.0613 | 0.1053 | 1622 | 1622 | 1558 | 2795 | 33.9 |  |  | 0 | 미정 | 선택 | 미정 | 미정 | 0 | 0 | 0 | 0 | 0 | 0 | 0.0917 | 0.1415 | 0.0056 | 0.0809 | 40 | 4100 | 1580 | 0.3698 | 0.6575 | 0.2011 | 0.025 | [6 empty] | 1484 | 25 | 25 | 3 | 0.22 | 58 | 28 | 미정 |  | 2021-05-26 21:56 | 1581 |  | 0 | 0 | 0 | 0 | 0 | 0 | 0.541 | 0.7802 | 0.2413 | 0.0274 | 96350 | 65 | 22 | 127 | 0.0421 | 0.0192 | 0.0223 | 0.0562 | 0.033 | 0.0103 | 0.0038 | 0.0041
2021-05-26 | B64188 | B | 36 | SCR420HB | 94 | 35300 | 0.114 | 0.052 | 0.052 | 0.0848 | 1636 | 1636 | 1578 | 2392 | 7.6 |  |  | 0 | 미정 | 선택 | 미정 | 미정 | 0 | 0 | 0 | 0 | 0 | 0 | 0.114 | 0.2444 | 0.0039 | 0.1184 | 41 | 6100 | 1627 | 0.1744 | 0.7327 | 0.159 | 0.0114 | [6 empty] | 1508 | 18 | 19 | 1 | 0.35 | 63 | 28 | 미정 |  | 2021-05-26 22:08 | 1628 |  | 0 | 41 | 53 | 0 | 0 | 0 | 0.2137 | 0.856 | 0.2587 | 0.0197 | 0 | 69 | 22 | 129 | 0.0122 | 0.0152 | 0.0201 | 0.0327 | 0.0224 | 0.0148 | 0.0119 | 0.0105
2021-05-26 | A64702 | B | 31 | AE1055LS | 96 | 35800 | 0.232 | 0.139 | 0.139 | 0.1847 | 1617 | 1617 | 1558 | 2859 | 47.1 |  |  | 0 | 미정 | 미정 | 미정 | 미정 | 0 | 0 | 0 | 0 | 0 | 0 | 0.232 | 0.1991 | 0.0089 | 0.1807 | 40 | 4000 | 1581 | 0.4938 | 0.6583 | 0.1949 | 0.0303 | [6 empty] | 1484 | 25 | 25 | 3 | 0.28 | 57 | 26 | 미정 |  | 2021-05-26 22:59 | 1575 |  | 0 | 9 | 11 | 0 | 0 | 0 | 0.5393 | 0.7733 | 0.2314 | 0.0272 | 101500 | 67 | 14 | 111 | 0.0579 | 0.0191 | 0.0229 | 0.064 | 0.0309 | 0.0111 | 0.0053 | 0.0053
2021-05-26 | B64189 | B | 1 | SCR420HB | 100 | 35900 | 0.076 | 0.0339 | 0.0339 | 0.0948 | 1617 | 1617 | 1556 | 2374 | 19.3 |  |  | 0 | 미정 | 미정 | 미정 | 미정 | 0 | 0 | 0 | 0 | 0 | 0 | 0.076 | 0.1133 | 0.0055 | 0.1487 | 40 | 6300 | 1638 | 0.1818 | 0.7229 | 0.2071 | 0.0233 | [6 empty] | 1508 | 18 | 21 | 1 | 0.29 | 71 | 36 | 미정 |  | 2021-05-26 23:06 | 1632 |  | 0 | 43 | 0 | 0 | 0 | 0 | 0.2168 | 0.8512 | 0.2513 | 0.0267 | 100700 | 388 | 20 | 128 | 0.0308 | 0.0183 | 0.0257 | 0.0379 | 0.0213 | 0.0088 | 0.0089 | 0.0089
2021-05-26 | A64703 | B | 18 | AE1055LS | 98 | 35800 | 0.0504 | 0.021 | 0.021 | 0.1368 | 1718 | 1718 | 1605 | 2910 | 34.3 |  |  | 0 | 선택 | 미정 | 미정 | 미정 | 0 | 0 | 0 | 158 | 0 | 0 | 0.0504 | 0.1309 | 0.0024 | 0.0013 | 40 | 2500 | 1582 | 0.4472 | 0.6464 | 0.2092 | 0.0253 | [6 empty] | 1484 | 25 | 25 | 3 | 0.28 | 59 | 27 | 미정 |  | 2021-05-27 | 1581 |  | 0 | 35 | 9 | 0 | 0 | 0 | 0.546 | 0.7942 | 0.243 | 0.0272 | 100950 | 68 | 14 | 109 | 0.0419 | 0.0274 | 0.0232 | 0.0456 | 0.0186 | 0.0057 | 0.005 | 0.0041
2021-05-26 | B64190 | T | 35 | AE1018M2 | 99 | 38300 | 0.124 | 0.1045 | 0.1045 | 0.1038 | 1569 | 1569 | 1536 | 2453 | 26.5 |  |  | 0 | 미정 | 미정 | 미정 | 미정 | 0 | 0 | 0 | 0 | 0 | 0 | 0.124 | 0.1751 | 0.004 | 0.3033 | 37 | 7000 | 1657 | 0.1356 | 0.6239 | 0.1549 | 0.0183 | [6 empty] | 1515 | 10 | 15 | 1 | 0.35 | 83 | 38 | 미정 |  | 2021-05-27 00:02 | 1658 |  | 0 | 0 | 0 | 0 | 0 | 0 | 0.165 | 0.7288 | 0.198 | 0.0151 | 87900 |  | 16 | 116 | 0.0447 | 0.0151 | 0.0229 | 0.0508 | 0.0332 | 0.0121 | 0.0115 | 0.0123
2021-05-26 | A64704 | B | 20 | P-AE1055LSM | 98 | 35600 | 0.0803 | 0.0963 | 0.1386 | 0.219 | 1611 | 1593 | 1535 | 2842 | 56.8 |  |  | 0 | 미정 | 미정 | 미정 | 미정 | 0 | 0 | 0 | 161 | 0 | 0 | 0.0803 | 0.1675 | 0.0031 | 0.7171 | 40 | 4300 | 1578 | 0.4517 | 0.6421 | 0.1981 | 0.0352 | 0.077 | 53.773 | 29.257 | 5.437 | 9.89 | 1.837 | 1484 | 25 | 26 | 3 | 0.27 | 54 | 22 | 미정 |  | 2021-05-27 01:01 | 1578 |  | 0 | 0 | 9 | 0 | 0 | 0 | 0.539 | 0.7854 | 0.2381 | 0.0284 | 95700 | 68 | 14 | 107 | 0.0727 | 0.0264 | 0.0236 | 0.0458 | 0.0249 | 0.0067 | 0.0042 | 0.0042
2021-05-26 | B64191 | T | 37 | AE1018M2 | 102 | 38000 | 0.0893 | 0.0552 | 0.0552 | 0.0719 | 1601 | 1601 | 1554 | 2520 | 11.8 |  |  | 0 | 미정 | 미정 | 미정 | 미정 | 0 | 0 | 0 | 0 | 0 | 0 | 0.0893 | 0.0917 | 0.0072 | 0.2044 | 31 | 5400 | 1631 | 0.1055 | 0.5525 | 0.16 | 0.012 | [6 empty] | 1515 | 10 | 11 | 1 | 0.25 | 67 | 41 | 미정 |  | 2021-05-27 00:56 | 1624 |  | 32 | 0 | 0 | 0 | 0 | 0 | 0.1636 | 0.7555 | 0.2072 | 0.0294 |  |  | 31 | 132 | 0.0199 | 0.0119 | 0.0278 | 0.0288 | 0.0277 | 0.0128 | 0.0102 | 0.0131
2021-05-26 | A64705 | B | 33 | P-AE1055LSM | 101 | 36500 | 0.1327 | 0.1382 | 0.1382 | 0.2075 | 1584 | 1584 | 1533 | 2882 | 64.4 |  |  | 0 | 선택 | 미정 | 미정 | 미정 | 0 | 0 | 0 | 158 | 0 | 0 | 0.1327 | 0.2031 | 0.0051 | 0.0021 | 40 | 4300 | 1579 | 0.4616 | 0.6308 | 0.1828 | 0.0379 | 0.126 | 53.872 | 27.906 | 5.813 | 9.267 | 1.93 | 1484 | 25 | 25 | 3 | 0.3 | 59 | 21 | 미정 |  | 2021-05-27 02:03 | 1578 |  | 0 | 25 | 10 | 0 | 0 | 0 | 0.5376 | 0.7881 | 0.2365 | 0.0263 | 0 | 74 | 18 | 110 | 0.078 | 0.0294 | 0.0201 | 0.0499 | 0.0318 | 0.0105 | 0.0056 | 0.0053
2021-05-26 | B64192 | T | 36 | AE1018M2 | 103 | 37200 | 0.0873 | 0.0362 | 0.0362 | 0.0936 | 1632 | 1632 | 1528 | 2365 |  |  |  | 0 | 미정 | 미정 | 미정 | 미정 | 0 | 0 | 0 | 303 | 0 | 0 | 0.0873 | 0.0979 | 0.0033 | 0.3737 | 37 | 6700 | 1627 | 0.1266 | 0.6225 | 0.1543 | 0.0135 | [6 empty] | 1515 | 10 | 14 | 1 | 0.3 | 65 | 28 | 미정 |  | 2021-05-27 02:00 | 1634 |  | 20 | 0 | 0 | 0 | 0 | 0 | 0.1676 | 0.7407 | 0.2136 | 0.0184 | 95400 | 93 | 24 | 131 | 0.006 | 0.0122 | 0.0253 | 0.0384 | 0.0256 | 0.0105 | 0.0095 | 0.0122
2021-05-26 | B64193 | B | 1 | P-AE1055LSM | 101 | 37300 | 0.0721 | 0.0547 | 0.0547 | 0.1347 | 1606 | 1606 | 1534 | 2438 | 22.6 |  |  | 0 | 미정 | 미정 | 미정 | 미정 | 0 | 0 | 0 | 200 | 0 | 0 | 0.0721 | 0.0921 | 0.0035 | 0.0045 | 73 | 6400 | 1620 | 0.3748 | 0.5473 | 0.1803 | 0.0076 | [6 empty] | 1484 | 25 | 25 | 3 | 0.27 | 67 | 34 | 미정 |  | 2021-05-27 03:36 | 1573 |  | 0 | 35 | 12 | 0 | 0 | 0 | 0.532 | 0.7766 | 0.2327 | 0.022 |  | 76 | 41 | 203 | 0.0148 | 0.0199 | 0.0251 | 0.0237 | 0.0136 | 0.0058 | 0.0051 | 0.005
2021-05-26 | A64706 | B | 31 | P-AE1055LSM | 101 | 36800 | 0.0785 | 0.2989 | 0.2989 | 0.409 | 1601 | 1601 | 1544 | 2921 | 62.3 |  |  | 0 | 미정 | 미정 | 미정 | 미정 | 0 | 0 | 0 | 157 | 0 | 0 | 0.0785 | 0.1473 | 0.0031 | 0.1827 | 39 | 4200 | 1589 | 0.4792 | 0.6603 | 0.1916 | 0.0331 | 0.113 | 52.485 | 28.766 | 5.432 | 9.662 | 1.824 | 1484 | 25 | 25 | 3 | 0.26 | 66 | 27 | 미정 |  | 2021-05-27 03:04 | 1589 |  | 0 | 0 | 0 | 0 | 0 | 0 | 0.5363 | 0.7836 | 0.24 | 0.0276 |  | 75 | 22 | 115 | 0.0725 | 0.0215 | 0.0223 | 0.0445 | 0.0234 | 0.0071 | 0.0037 | 0.0043
2021-05-26 | B64194 | T | 35 | SPS6M | 102 | 39300 | 0.0708 | 0.1007 | 0.1007 | 0.1502 | 1573 | 1573 | 1531 | 2581 | 44.6 |  |  | 0 | 선택 | 미정 | 미정 | 미정 | 0 | 0 | 0 | 154 | 0 | 0 | 0.0708 | 0.074 | 0.0044 | 0.0342 | 42 | 8200 | 1627 | 0.4585 | 0.7284 | 0.1647 | 0.0252 | [6 empty] | 1486 | 16 | 17 | 1 | 0.24 | 90 | 46 | 미정 |  | 2021-05-27 04:25 | 1628 |  | 21 | 29 | 0 | 0 | 0 | 0 | 0.5 | 0.9004 | 0.1877 | 0.0289 | 103300 |  | 16 | 126 | 0.0699 | 0.0197 | 0.024 | 0.022 | 0.0205 | 0.0053 | 0.0055 | 0.0053
2021-05-26 | A64707 | B | 18 | P-AE1055LSM | 101 | 37500 | 0.3911 | 0.1448 | 0.1448 | 0.2097 | 1616 | 1616 | 1537 | 2872 | 54.5 |  |  | 0 | 선택 | 선택 | 미정 | 미정 | 0 | 0 | 0 | 156 | 0 | 0 | 0.3911 | 0.2387 | 0.01 | 0.002 | 57 | 5200 | 1574 | 0.4877 | 0.6102 | 0.1979 | 0.0191 | 0.193 | 51.892 | 29.498 | 5.779 | 8.979 | 1.759 | 1484 | 25 | 25 | 3 | 0.26 | 60 | 21 | 미정 |  | 2021-05-27 04:43 | 1577 |  | 0 | 8 | 0 | 0 | 0 | 0 | 0.548 | 0.7888 | 0.2338 | 0.028 | 98650 | 72 | 44 | 189 | 0.0656 | 0.0162 | 0.0226 | 0.0488 | 0.0222 | 0.0043 | 0.0032 | 0.0054
2021-05-26 | B64195 | T | 37 | SPS6M | 99 | 37500 | 0.0847 | 0.0831 | 0.0831 | 0.1085 | 1594 | 1594 | 1553 | 2450 | 45.6 |  |  | 0 | 미정 | 미정 | 미정 | 미정 | 0 | 0 | 0 | 99 | 0 | 0 | 0.0847 | 0.1163 | 0.0031 | 0.0944 | 36 | 6400 | 1609 | 0.4798 | 0.7444 | 0.1445 | 0.0199 | [6 empty] | 1486 | 16 | 16 | 1 | 0.19 | 65 | 36 | 미정 |  | 2021-05-27 05:25 | 1604 |  | 30 | 0 | 0 | 0 | 0 | 0 | 0.495 | 0.8909 | 0.1843 | 0.0227 | 92100 |  | 25 | 142 | 0.0741 | 0.0165 | 0.0248 | 0.0309 | 0.0417 | 0.0051 | 0.0053 | 0.0046
2021-05-26 | A64708 | B | 20 | P-AE1055LSM | 98 | 38300 | 0.3703 | 0.1352 | 0.1352 | 0.1944 | 1584 | 1584 | 1533 | 2885 | 40.3 |  |  | 0 | 미정 | 선택 | 미정 | 미정 | 0 | 0 | 0 | 164 | 0 | 0 | 0.3703 | 0.2454 | 0.0106 | 0.223 | 48 | 5700 | 1594 | 0.4567 | 0.6212 | 0.1843 | 0.0177 | 0.125 | 52.626 | 28.891 | 5.518 | 9.537 | 1.821 | 1484 | 25 | 26 | 3 | 0.22 | 53 | 16 | 미정 |  | 2021-05-27 06:03 | 1594 |  | 0 | 0 | 30 | 0 | 0 | 0 | 0.552 | 0.7751 | 0.2227 | 0.0262 | 98750 | 74 | 29 | 147 | 0.0472 | 0.0263 | 0.0244 | 0.0538 | 0.0243 | 0.0056 | 0.004 | 0.0054
2021-05-26 | B64196 | T | 36 | SPS6M | 98 | 37300 | 0.0749 | 0.0899 | 0.0899 | 0.1324 | 1603 | 1603 | 1563 | 2437 | 37 |  |  | 0 | 미정 | 미정 | 미정 | 미정 | 0 | 0 | 0 | 106 | 0 | 0 | 0.0749 | 0.0798 | 0.0033 | 0.1894 | 40 | 6400 | 1612 | 0.4582 | 0.7743 | 0.1716 | 0.029 | [6 empty] | 1486 | 16 | 16 | 1 | 0.23 | 68 | 38 | 미정 |  | 2021-05-27 06:26 | 1602 |  | 43 | 0 | 0 | 0 | 0 | 0 | 0.507 | 0.8974 | 0.1903 | 0.0217 | 104000 |  | 28 | 147 | 0.056 | 0.0254 | 0.0254 | 0.0244 | 0.0185 | 0.006 | 0.0048 | 0.0047
2021-05-27 | A64709 | B | 33 | SM18CM9 | 97 | 36500 | 0.0893 | 0.0485 | 0.0485 | 0.0607 | 1678 | 1678 | 1602 | 2998 | 13.3 |  |  | 0 | 미정 | 선택 | 미정 | 미정 | 0 | 0 | 0 | 0 | 0 | 0 | 0.0893 | 0.1618 | 0.0027 | 0.2275 | 50 | 5100 | 1663 | 0.1368 | 0.9256 | 0.1972 | 0.0126 | [6 empty] | 1513 | 18 | 20 | 3 | 0.24 | 84 | 25 | 미정 |  | 2021-05-27 07:13 | 1641 |  | 0 | 40 | 20 | 0 | 0 | 0 | 0.174 | 1.1174 | 0.2199 | 0.0329 | 96050 | 102 | 33 | 155 | 0.0187 | 0.0153 | 0.0255 | 0.0288 | 0.019 | 0.0081 | 0.005 | 0.0062
2021-05-27 | B64197 | T | 31 | SPS6M | 98 | 36800 | 0.095 | 0.0318 | 0.1052 | 0.1351 | 1639 | 1611 | 1566 | 2426 | 26 |  |  | 0 | 미정 | 미정 | 미정 | 미정 | 0 | 0 | 0 | 0 | 0 | 0 | 0.095 | 0.0766 | 0.0044 | 0.4736 | 43 | 6600 | 1612 | 0.4505 | 0.7927 | 0.1836 | 0.023 | [6 empty] | 1486 | 16 | 17 | 1 | 0.3 | 68 | 25 | 미정 |  | 2021-05-27 07:35 | 1602 |  | 42 | 0 | 0 | 0 | 0 | 0 | 0.497 | 0.9099 | 0.196 | 0.0305 | 103400 |  | 30 | 154 | 0.0359 | 0.0245 | 0.0258 | 0.0247 | 0.0141 | 0.0045 | 0.0042 | 0.0047
2021-05-27 | A64710 | B | 1 | SM18CM9 | 90 | 33000 | 0.0989 | 0 | 0.0558 | 0.0815 | 9999 | 1622 | 1549 | 2623 | 10.7 |  |  | 0 | 선택 | 미정 | 미정 | 미정 | 0 | 0 | 0 | 0 | 0 | 0 | 0.0989 | 0.1193 | 0.008 | 0.1736 | 56 | 6700 | 1639 | 0.1424 | 0.9993 | 0.1257 | 0.0076 | [6 empty] | 1513 | 18 | 18 | 1 | 0.19 | 54 | 19 | 미정 |  | 2021-05-27 08:27 | 1627 |  | 54 | 0 | 77 | 0 | 0 | 0 | 0.174 | 1.0871 | 0.2505 | 0.0295 | 94500 | 76 | 18 | 144 | 0.0148 | 0.0089 | 0.0304 | 0.026 | 0.0526 | 0.041 | 0.0049 | 0.0039
2021-05-27 | B64198 | T | 35 | SPS6M | 99 | 35500 | 0.1324 | 0.0374 | 0.0374 | 0.1376 | 1644 | 1644 | 1554 | 2405 | 31 |  |  | 0 | 미정 | 미정 | 미정 | 미정 | 0 | 0 | 0 | 0 | 0 | 0 | 0.1324 | 0.1352 | 0.0083 | 0.4315 | 63 | 6900 | 1621 | 0.4771 | 0.8203 | 0.1782 | 0.0195 | [6 empty] | 1486 | 16 | 16 | 1 | 0.2 | 68 | 37 | 미정 |  | 2021-05-27 09:10 | 1599 |  | 13 | 0 | 0 | 0 | 0 | 0 | 0.503 | 0.9095 | 0.2047 | 0.0259 |  |  | 24 | 171 | 0.0454 | 0.0207 | 0.0245 | 0.0327 | 0.0149 | 0.0046 | 0.0044 | 0.0057
2021-05-27 | B64199 | B | 37 | SM18CM9 | 84 | 31100 | 0.0535 | 0.0285 | 0.0421 | 0.1693 | 1665 | 1607 | 1536 | 2465 | 28.5 |  |  | 0 | 미정 | 미정 | 미정 | 미정 | 0 | 0 | 0 | 154 | 0 | 0 | 0.0535 | 0.0828 | 0.0048 | 0.1806 | 43 | 6900 | 1643 | 0.1675 | 0.5537 | 0.1407 | 0.0379 | [6 empty] | 1513 | 18 | 18 | 1 | 0.22 | 56 | 23 | 미정 |  | 2021-05-27 09:42 | 1627 |  | 0 | 35 | 13 | 0 | 0 | 0 | 0.1823 | 1.0888 | 0.2421 | 0.0191 | 97500 | 65 | 19 | 124 | 0.0472 | 0.0329 | 0.0299 | 0.019 | 0.0162 | 0.012 | 0.0067 | 0.0036
2021-05-27 | B64200 | B | 20 | SM18CM9 | 90 | 33300 | 0.0586 | 0.0574 | 0.0574 | 0.0909 | 1602 | 1602 | 1542 | 2341 | 6.7 |  |  | 0 | 미정 | 미정 | 미정 | 미정 | 0 | 0 | 0 | 104 | 0 | 0 | 0.0586 | 0.0729 | 0.0024 | 0.0171 | 41 | 6300 | 1644 | 0.1388 | 0.9524 | 0.1802 | 0.0152 | [6 empty] | 1513 | 18 | 18 | 1 | 0.23 | 45 | 14 | 미정 |  | 2021-05-27 10:32 | 1628 |  | 13 | 0 | 13 | 0 | 0 | 0 | 0.168 | 1.1142 | 0.2463 | 0.0218 | 81250 | 61 | 15 | 125 | 0.0109 | 0.0196 | 0.0315 | 0.015 | 0.0074 | 0.0039 | 0.0032 | 0.003
2021-05-27 | B64201 | B | 11 | SM18CM9 | 100 | 37900 | 0.0686 | 0.0804 | 0.0695 | 0.0838 | 1599 | 1608 | 1595 | 2577 | 18.6 |  |  | 0 | 미정 | 미정 | 미정 | 미정 | 0 | 0 | 0 | 153 | 0 | 0 | 0.0686 | 0.1255 | 0.0026 | 0.2763 | 44 | 5200 | 1650 | 0.1372 | 0.9548 | 0.212 | 0.0326 | [6 empty] | 1513 | 18 | 18 | 1 | 0.24 | 63 | 23 | 미정 |  | 2021-05-27 11:36 | 1639 |  | 0 | 0 | 0 | 0 | 0 | 0 | 0.179 | 1.0879 | 0.2433 | 0.0313 | 91100 | 61 | 11 | 112 | 0.0317 | 0.0353 | 0.0297 | 0.0164 | 0.0047 | 0.0026 | 0.0021 | 0.0023
2021-05-27 | A64711 | B | 33 | SM18CM9 | 100 | 40000 | 0.0451 | 0.0242 | 0.0265 | 0.0304 | 1575 | 1575 | 1545 | 2993 | 4.4 |  |  | 0 | 미정 | 미정 | 미정 | 미정 | 0 | 0 | 0 | 0 | 0 | 0 | 0.0451 | 0.0498 | 0.0026 | 0.0896 | 40 | 6100 | 1634 | 0.1005 | 0.834 | 0.1513 | 0.015 | [6 empty] | 1513 | 18 | 18 | 1 | 0.21 | 50 | 15 | 미정 |  | 2021-05-27 12:24 | 1627 |  | 112 | 0 | 42 | 0 | 0 | 0 | 0.174 | 1.1121 | 0.2424 | 0.0286 | 91600 | 60 | 17 | 117 | 0.0069 | 0.0296 | 0.0295 | 0.0143 | 0.0207 | 0.0119 | 0.0042 | 0.0029
2021-05-27 | B64202 | B | 31 | SM18CM9 | 100 | 37400 | 0.0583 | 0.0733 | 0.0401 | 0.0749 | 1568 | 1603 | 1570 | 2496 | 11.9 |  |  | 0 | 미정 | 미정 | 미정 | 미정 | 0 | 0 | 0 | 152 | 0 | 0 | 0.0583 | 0.0961 | 0.0036 | 0.1102 | 51 | 6800 | 1653 | 0.1296 | 0.8729 | 0.1806 | 0.0207 | [6 empty] | 1513 | 18 | 19 | 1 | 0.26 | 66 | 27 | 미정 |  | 2021-05-27 12:59 | 1633 |  | 31 | 0 | 22 | 0 | 0 | 0 | 0.174 | 1.1043 | 0.2436 | 0.03 | 103200 | 68 | 35 | 176 | 0.0181 | 0.024 | 0.0292 | 0.0136 | 0.0049 | 0.004 | 0.004 | 0.0037
2021-05-27 | B64203 | B | 1 | SM18CM9 | 101 | 39100 | 0.0882 | 0.0446 | 0.0446 | 0.0702 | 1578 | 1578 | 1566 | 2501 | 5.8 |  |  | 0 | 미정 | 미정 | 미정 | 미정 | 0 | 0 | 0 | 154 | 0 | 0 | 0.0882 | 0.1258 | 0.0038 | 0.4582 | 46 | 7300 | 1642 | 0.1381 | 0.9336 | 0.1904 | 0.029 | [6 empty] | 1513 | 18 | 19 | 1 | 0.23 | 55 | 18 | 미정 |  | 2021-05-27 13:54 | 1639 |  | 41 | 0 | 0 | 0 | 0 | 0 | 0.1733 | 1.0825 | 0.2379 | 0.022 | 99400 | 65 | 32 | 160 | 0.0089 | 0.0213 | 0.0335 | 0.0137 | 0.0062 | 0.0031 | 0.0032 | 0.0032
2021-05-27 | A64712 | B | 18 | STB2D | 104 | 39200 | 0.0402 | 0.0935 | 0.1004 | 0.1142 | 1565 | 1575 | 1538 | 3175 | 27.8 |  |  | 0 | 미정 | 미정 | 미정 | 미정 | 0 | 0 | 0 | 0 | 0 | 0 | 0.0402 | 0.0717 | 0.0041 | 0.2024 | 51 | 7900 | 1601 | 0.8127 | 0.221 | 0.1195 | 0.01 | [6 empty] | 1454 | 25 | 25 | 3 | 0.27 | 94 | 37 | 미정 |  | 2021-05-27 14:27 | 1599 |  | 0 | 0 | 32 | 0 | 0 | 0 | 1 | 0.3173 | 0.2211 | 0.008 | 97150 | 66 | 21 | 142 | 0.0345 | 0.0083 | 0.0054 | 0.034 | 0.0319 | 0.0048 | 0.0043 | 0.0051
2021-05-27 | B64204 | B | 35 | SM18CM9 | 100 | 37500 | 0.0678 | 0.048 | 0.048 | 0.0803 | 1645 | 1645 | 1578 | 2596 | 13.7 |  |  | 0 | 선택 | 미정 | 미정 | 미정 | 0 | 0 | 0 | 153 | 0 | 0 | 0.0678 | 0.12 | 0.0037 | 0.1613 | 38 | 5600 | 1653 | 0.1438 | 0.9748 | 0.1713 | 0.0155 | [6 empty] | 1513 | 18 | 18 | 1 | 0.25 | 66 | 25 | 미정 |  | 2021-05-27 14:51 | 1641 |  | 40 | 0 | 31 | 0 | 0 | 0 | 0.172 | 1.0964 | 0.2546 | 0.0163 |  | 65 | 37 | 157 | 0.0223 | 0.0175 | 0.0313 | 0.013 | 0.006 | 0.0034 | 0.0035 | 0.0033
2021-05-27 | A64713 | B | 37 | STB2D | 104 | 37900 | 0.0339 | 0.0722 | 0.0722 | 0.2646 | 1617 | 1617 | 1529 | 2940 |  |  |  | 0 | 미정 | 미정 | 미정 | 미정 | 0 | 0 | 0 | 0 | 0 | 0 | 0.0339 | 0.0524 | 0.006 | 0.0598 | 35 | 5000 | 1565 | 0.8408 | 0.1969 | 0.1399 | 0.0041 | [6 empty] | 1454 | 25 | 25 | 3 | 0.27 | 64 | 20 | 미정 |  | 2021-05-27 15:17 | 1554 |  | 0 | 0 | 0 | 0 | 0 | 0 | 0.9885 | 0.3165 | 0.2179 | 0.0047 | 100150 | 72 | 34 | 146 | 0.0095 | 0.0048 | 0.0042 | 0.0362 | 0.015 | 0.0041 | 0.0044 | 0.0052
2021-05-27 | B64205 | B | 11 | SM18CM9 | 100 | 37600 | 0.0747 | 0.0499 | 0.0499 | 0.0741 | 1579 | 1579 | 1570 | 2528 | 14.2 |  |  | 0 | 미정 | 선택 | 미정 | 미정 | 0 | 0 | 0 | 160 | 0 | 0 | 0.0747 | 0.1173 | 0.0183 | 0.1289 | 40 | 6100 | 1647 | 0.1445 | 0.9457 | 0.1673 | 0.0165 | [6 empty] | 1513 | 18 | 18 | 1 | 0.21 | 63 | 16 | 미정 |  | 2021-05-27 15:50 | 1639 |  | 51 | 0 | 22 | 0 | 0 | 0 | 0.1752 | 1.106 | 0.2497 | 0.0284 | 102000 | 66 | 34 | 153 | 0.0224 | 0.0192 | 0.0322 | 0.0141 | 0.0068 | 0.0038 | 0.0031 | 0.0034
2021-05-27 | A64714 | B | 20 | STB2D | 104 | 36800 | 0.0527 | 3.8612 | 0.0697 | 0.1444 | 1502 | 1594 | 1525 | 3136 |  |  |  | 0 | 미정 | 미정 | 미정 | 미정 | 0 | 0 | 0 | 0 | 0 | 0 | 0.0527 | 0.072 | 0.0043 | 0.2061 | 41 | 5800 | 1562 | 0.8277 | 0.2215 | 0.1682 | 0.0036 | [6 empty] | 1454 | 25 | 25 | 3 | 0.24 | 43 | 7 | 미정 |  | 2021-05-27 16:21 | 1555 |  | 0 | 0 | 0 | 0 | 0 | 0 | 0.9986 | 0.3256 | 0.2159 | 0.0037 | 92250 | 52 | 23 | 140 | 0.0052 | 0.0043 | 0.0033 | 0.0429 | 0.0375 | 0.0088 | 0.007 | 0.0081
2021-05-27 | B64206 | B | 31 | SM18CM9 | 100 | 36100 | 0.0915 | 0 | 0.056 | 0.0955 | 1502 | 1600 | 1576 | 2482 | 15.3 |  |  | 0 | 미정 | 선택 | 미정 | 미정 | 0 | 0 | 0 | 153 | 0 | 0 | 0.0915 | 0.116 | 0.0076 | 0.2035 | 43 | 6400 | 1645 | 0.1475 | 0.9447 | 0.1756 | 0.0238 | [6 empty] | 1513 | 18 | 18 | 1 | 0.21 | 65 | 28 | 미정 |  | 2021-05-27 16:52 | 1641 |  | 50 | 0 | 11 | 0 | 0 | 0 | 0.1693 | 1.1022 | 0.2513 | 0.0249 | 98800 | 65 | 34 | 152 | 0.0232 | 0.0226 | 0.0341 | 0.0139 | 0.0059 | 0.0034 | 0.0034 | 0.0031
2021-05-27 | A64715 | B | 33 | STB2D | 97 | 38200 | 0.0508 | 0.1028 | 0.1503 | 0.2614 | 1574 | 1608 | 1532 | 3060 |  |  |  | 0 | 선택 | 미정 | 미정 | 미정 | 0 | 0 | 0 | 0 | 0 | 0 | 0.0508 | 0.0798 | 0.0015 | 0.0009 | 41 | 5700 | 1551 | 0.8611 | 0.2553 | 0.1474 | 0.0032 | [6 empty] | 1454 | 25 | 25 | 3 | 0.26 | 68 | 30 | 미정 |  | 2021-05-27 17:32 | 1551 |  | 0 | 0 | 0 | 0 | 0 | 0 | 0.979 | 0.3157 | 0.2153 | 0.004 | 102400 | 74 | 11 | 98 | 0.0021 | 0.0039 | 0.0034 | 0.054 | 0.0366 | 0.0084 | 0.0059 | 0.0066
2021-05-27 | B64207 | B | 1 | SM18CM9 | 97 | 35700 | 0.0758 | 0.0375 | 0.0375 | 0.0727 | 1636 | 1636 | 1567 | 2460 | 14.4 |  |  | 0 | 미정 | 선택 | 미정 | 미정 | 0 | 0 | 0 | 155 | 0 | 0 | 0.0758 | 0.1257 | 0.0057 | 0.2585 | 52 | 7800 | 1675 | 0.1373 | 0.9759 | 0.1913 | 0.0187 | [6 empty] | 1513 | 18 | 25 | 1 | 0.19 | 67 | 37 | 미정 |  | 2021-05-27 17:56 | 1662 |  | 62 | 0 | 36 | 0 | 0 | 0 | 0.1757 | 1.0721 | 0.259 | 0.0233 | 96500 | 66 | 15 | 134 | 0.0218 | 0.0179 | 0.0312 | 0.0111 | 0.0065 | 0.0037 | 0.0041 | 0.004
2021-05-27 | A64716 | B | 18 | STB2D | 85 | 31700 | 0.0564 | 0.0683 | 0.0597 | 0.1329 | 1577 | 1635 | 1566 | 2667 |  |  |  | 0 | 선택 | 미정 | 미정 | 미정 | 0 | 0 | 0 | 0 | 0 | 0 | 0.0564 | 0.0493 | 0.0028 | 0.1907 | 35 | 4000 | 1551 | 0.7786 | 0.2167 | 0.1865 | 0.0044 | [6 empty] | 1454 | 25 | 25 | 3 | 0.26 | 55 | 25 | 미정 |  | 2021-05-27 18:27 | 1552 |  | 0 | 0 | 0 | 0 | 0 | 0 | 0.9863 | 0.3087 | 0.2229 | 0.0043 | 97800 | 72 | 19 | 111 | 0.0024 | 0.005 | 0.0036 | 0.037 | 0.0268 | 0.0108 | 0.0057 | 0.0058
2021-05-27 | B64208 | B | 35 | SM18CM9 | 97 | 37500 | 0.0421 | 0.0463 | 0.0704 | 0.0928 | 1626 | 1572 | 1554 | 2584 | 24 |  |  | 0 | 미정 | 미정 | 미정 | 미정 | 0 | 0 | 0 | 153 | 0 | 0 | 0.0421 | 0.081 | 0.0071 | 0.1664 | 41 | 6800 | 1636 | 0.1569 | 0.9205 | 0.2002 | 0.0244 | [6 empty] | 1513 | 18 | 18 | 1 | 0.19 | 62 | 29 | 미정 |  | 2021-05-27 18:50 | 1640 |  | 0 | 63 | 0 | 0 | 0 | 0 | 0.1814 | 1.1102 | 0.2458 | 0.0308 | 100050 | 72 | 18 | 128 | 0.0357 | 0.0201 | 0.028 | 0.011 | 0.0052 | 0.0027 | 0.0032 | 0.0028
2021-05-27 | A64717 | B | 37 | STB2D | 85 | 32800 | 0.0568 | 0.0423 | 0.0966 | 0.3805 | 1628 | 1651 | 1530 | 2771 |  |  |  | 0 | 선택 | 미정 | 미정 | 미정 | 0 | 0 | 0 | 0 | 0 | 0 | 0.0568 | 0.1044 | 0.0026 | 0.1201 | 37 | 4300 | 1550 | 0.8458 | 0.242 | 0.1843 | 0.0036 | [6 empty] | 1454 | 25 | 25 | 3 | 0.27 | 67 | 28 | 미정 |  | 2021-05-27 19:20 | 1559 |  | 0 | 0 | 0 | 0 | 0 | 0 | 0.995 | 0.3205 | 0.2256 | 0.0039 | 100100 | 73 | 29 | 130 | 0.0026 | 0.0041 | 0.0034 | 0.0453 | 0.0221 | 0.0087 | 0.0063 | 0.0063
2021-05-27 | B64209 | B | 11 | SM18CM9 | 97 | 35900 | 0.0854 | 0.0336 | 0.0393 | 0.0654 | 1623 | 1596 | 1578 | 2408 | 8.9 |  |  | 0 | 미정 | 선택 | 미정 | 미정 | 0 | 0 | 0 | 155 | 0 | 0 | 0.0854 | 0.0945 | 0.0046 | 0.292 | 46 | 6400 | 1655 | 0.1414 | 0.9628 | 0.1761 | 0.0278 | [6 empty] | 1513 | 18 | 18 | 1 | 0.2 | 64 | 27 | 미정 |  | 2021-05-27 19:54 | 1647 |  | 26 | 0 | 0 | 0 | 0 | 0 | 0.1653 | 1.0952 | 0.2466 | 0.0276 | 99100 | 92 | 24 | 137 | 0.0136 | 0.0211 | 0.0292 | 0.0152 | 0.007 | 0.0043 | 0.0035 | 0.0034
2021-05-27 | A64718 | B | 20 | STB2D | 96 | 35900 | 0.0632 | 0.0727 | 0.1423 | 0.2315 | 1606 | 1628 | 1544 | 3010 |  |  |  | 0 | 선택 | 미정 | 미정 | 미정 | 0 | 0 | 0 | 0 | 0 | 0 | 0.0632 | 0.0779 | 0.0028 | 0.1398 | 40 | 4700 | 1553 | 0.842 | 0.2401 | 0.2047 | 0.0042 | [6 empty] | 1454 | 25 | 25 | 3 | 0.29 | 53 | 18 | 미정 |  | 2021-05-27 20:19 | 1556 |  | 0 | 0 | 0 | 0 | 0 | 0 | 0.9835 | 0.3188 | 0.2231 | 0.004 | 98150 | 72 | 24 | 133 | 0.0031 | 0.0043 | 0.0035 | 0.0331 | 0.0178 | 0.0063 | 0.0065 | 0.0067
2021-05-27 | B64210 | B | 31 | SCM910M | 95 | 37300 |  | 0.1395 | 0.0388 | 0.0756 | 1545 | 1599 | 1555 | 2670 | 10.5 |  |  | 0 | 미정 | 선택 | 미정 | 미정 | 0 | 0 | 0 | 149 | 0 | 0 |  |  |  |  | 60 | 10900 | 1674 | 0.09 | 0.2478 | 0.1777 | 0.0094 | [6 empty] | 1518 | 18 | 21 | 1 | 0.23 | 91 | 36 | 미정 |  | 2021-05-27 21:16 | 1681 |  | 0 | 0 | 11 | 0 | 0 | 0 | 0.0922 | 0.3752 | 0.2379 | 0.0092 | 99400 | 93 | 28 | 165 | 0.0079 | 0.0116 | 0.0111 |  | 0.0168 | 0.0099 | 0.0085 | 0.008
2021-05-27 | A64719 | B | 33 | STB2D | 95 | 35900 | 0.0765 | 0.0858 | 0.0858 | 0.2144 | 1642 | 1642 | 1561 | 2939 |  |  |  | 0 | 선택 | 미정 | 미정 | 미정 | 0 | 0 | 0 | 0 | 0 | 0 | 0.0765 | 0.0826 | 0.0031 | 0.2603 | 41 | 4600 | 1549 | 0.8223 | 0.2036 | 0.1829 | 0.004 | [6 empty] | 1454 | 25 | 26 | 3 | 0.29 | 61 | 25 | 미정 |  | 2021-05-27 21:23 | 1549 |  | 0 | 0 | 0 | 0 | 0 | 0 | 0.965 | 0.3213 | 0.2218 | 0.0043 | 106200 | 87 | 30 | 136 | 0.0027 | 0.0044 | 0.0035 | 0.0422 | 0.014 | 0.0059 | 0.0063 | 0.0057
2021-05-27 | B64211 | B | 1 | SCM910M | 95 | 36100 | 0.0679 | 0.0402 | 0.033 | 0.0588 | 1626 | 1588 | 1569 | 2530 | 4.1 |  |  | 0 | 미정 | 미정 | 미정 | 미정 | 0 | 0 | 0 | 151 | 0 | 0 | 0.0679 | 0.1304 | 0.0034 | 0.1453 | 45 | 8200 | 1658 | 0.0764 | 0.2791 | 0.1962 | 0.0107 | [6 empty] | 1518 | 18 | 19 | 1 | 0.25 | 67 | 24 | 미정 |  | 2021-05-27 22:17 | 1643 |  | 25 | 0 | 34 | 0 | 0 | 0 | 0.0835 | 0.4032 | 0.2348 | 0.0078 | 98100 | 66 | 31 | 151 | 0.0042 | 0.0109 | 0.0079 | 0.0306 | 0.0236 | 0.0129 | 0.0122 | 0.0091
2021-05-27 | A64720 | B | 37 | SCR420HCS | 96 | 36700 | 0.0347 | 0.0424 | 0.0424 | 0.104 | 1665 | 1665 | 1586 | 3043 | 7.9 |  |  | 0 | 선택 | 미정 | 미정 | 미정 | 0 | 0 | 0 | 0 | 0 | 0 | 0.0347 | 0.0538 | 0.0037 | 0.2273 | 67 | 7800 | 1675 | 0.2032 | 0.8325 | 0.2307 | 0.0081 | [6 empty] | 1511 | 16 | 20 | 3 | 0.3 | 96 | 48 | 미정 |  | 2021-05-28 03:29 | 1648 |  | 0 | 59 | 22 | 0 | 0 | 0 | 0.203 | 0.8265 | 0.2105 | 0.0269 |  | 367 | 22 | 434 | 0.0107 | 0.0134 | 0.0241 | 0.0328 | 0.0283 | 0.013 | 0.01 | 0.024
2021-05-27 | B64212 | B | 35 | SCM910M | 101 | 37600 | 0.0676 | 0.0384 | 0.0384 | 0.0641 | 1597 | 1597 | 1551 | 2498 | 4.6 |  |  | 0 | 미정 | 미정 | 미정 | 미정 | 0 | 0 | 0 | 155 | 0 | 0 | 0.0676 | 0.1083 | 0.0032 | 0.0016 | 47 | 9200 | 1662 | 0.0824 | 0.342 | 0.1821 | 0.0087 | [6 empty] | 1518 | 18 | 24 | 1 | 0.24 | 62 | 23 | 미정 |  | 2021-05-27 23:20 | 1654 |  | 0 | 12 | 36 | 0 | 0 | 0 | 0.0879 | 0.4025 | 0.2277 | 0.0088 | 90650 | 64 | 23 | 140 | 0.0072 | 0.0119 | 0.0083 | 0.0243 | 0.0133 | 0.0066 | 0.0068 | 0.0066
2021-05-27 | A64721 | T | 20 | SCR420HB | 96 | 35700 | 0.0511 | 0.0421 | 0.0421 | 0.1172 | 1664 | 1664 | 1595 | 2908 | 5.7 |  |  | 0 | 선택 | 미정 | 미정 | 미정 | 0 | 0 | 0 | 0 | 0 | 0 | 0.0511 | 0.0909 | 0.0062 | 0.0091 | 59 | 7800 | 1668 | 0.2003 | 0.833 | 0.2249 | 0.0072 | [6 empty] | 1508 | 15 | 19 | 3 | 0.29 | 86 | 37 | 미정 |  | 2021-05-28 02:21 | 1644 |  | 0 | 83 | 38 | 0 | 0 | 0 | 0.2153 | 0.85 | 0.2367 | 0.0245 | 97150 |  | 40 | 362 | 0.0078 | 0.0137 | 0.0196 | 0.0402 | 0.0324 | 0.0114 | 0.0087 | 0.0114
2021-05-27 | B64213 | B | 11 | SCM910M | 100 | 37300 | 0.0519 | 0.0334 | 0.0334 | 0.0592 | 1652 | 1652 | 1582 | 2705 | 3.9 |  |  | 0 | 미정 | 미정 | 미정 | 미정 | 0 | 0 | 0 | 151 | 0 | 0 | 0.0519 | 0.1091 | 0.0022 | 0.02 | 40 | 7400 | 1654 | 0.0737 | 0.3292 | 0.2089 | 0.0093 | [6 empty] | 1518 | 18 | 19 | 1 | 0.18 | 67 | 28 | 미정 |  | 2021-05-28 00:19 | 1646 |  | 29 | 0 | 22 | 0 | 0 | 0 | 0.087 | 0.4018 | 0.2315 | 0.0088 |  | 183 | 25 | 132 | 0.0058 | 0.0099 | 0.0102 | 0.0266 | 0.0173 | 0.0089 | 0.008 | 0.0074
2021-05-27 | A64722 | I | 33 | SCM420C2 | 96 | 35400 | 0.0407 | 0.0243 | 0.0243 | 0.1074 | 1636 | 1636 | 1574 | 2883 | 2.9 |  |  | 0 | 선택 | 미정 | 미정 | 미정 | 0 | 0 | 0 | 0 | 0 | 0 | 0.0407 | 0.0639 | 0.004 | 0.0073 | 92 | 10500 | 1659 | 0.1788 | 0.6677 | 0.169 | 0.0115 | [6 empty] | 1512 | 20 | 20 | 3 | 0.3 | 84 | 0 | 미정 |  | 2021-05-28 01:22 | 1635 |  | 0 | 31 | 38 | 0 | 0 | 0 | 0.191 | 0.7037 | 0.2086 | 0.0286 |  | 720 | 59 | 269 | 0.0041 | 0.0067 | 0.0259 | 0.0349 | 0.0466 | 0.0183 | 0.0081 | 0.0155
2021-05-27 | B64214 | I | 31 | SNCM8I | 80 | 31700 | 0.0748 | 0.0302 | 0.0775 | 0.0826 | 1679 | 1632 | 1560 | 2206 | 12.1 |  |  | 0 | 미정 | 미정 | 미정 | 미정 | 0 | 0 | 0 | 151 | 0 | 0 | 0.0748 | 0.1356 | 0.0054 | 0.0118 | 36 | 6500 | 1659 | 0.3808 | 0.6381 | 0.1842 | 0.0125 | [6 empty] | 1489 | 20 | 24 | 1 | 0.27 | 89 | 0 | 미정 |  | 2021-05-28 01:07 | 1652 |  | 0 | 27 | 0 | 0 | 0 | 0 | 0.393 | 0.6812 | 0.2164 | 0.01 | 83650 | 1250 | 19 | 127 | 0.0167 | 0.0118 | 0.0153 | 0.0526 | 0.0203 | 0.0073 | 0.008 | 0.0085
2021-05-27 | B64215 | T | 1 | SCR420HB | 91 | 35700 | 0.0773 | 0.0284 | 0.0284 | 0.1091 | 1690 | 1690 | 1600 | 2485 | 10.4 |  |  | 0 | 미정 | 미정 | 미정 | 미정 | 0 | 0 | 0 | 0 | 0 | 0 | 0.0773 | 0.1475 | 0.0029 | 0.2203 | 39 | 6400 | 1676 | 0.1812 | 0.7452 | 0.1954 | 0.0127 | [6 empty] | 1508 | 15 | 19 | 1 | 0.29 | 84 | 32 | 미정 |  | 2021-05-28 02:08 | 1666 |  | 17 | 0 | 0 | 0 | 0 | 0 | 0.2293 | 0.8431 | 0.2552 | 0.0304 | 82750 |  | 10 | 114 | 0.0189 | 0.0119 | 0.0223 | 0.0571 | 0.0175 | 0.0078 | 0.0091 | 0.0092
2021-05-27 | B64216 | I | 35 | SM45CI | 96 | 36300 | 0.0691 | 0.0435 | 0.0435 | 0.1091 | 1641 | 1641 | 1554 | 2445 | 13.1 |  |  | 0 | 미정 | 미정 | 미정 | 미정 | 0 | 0 | 0 | 0 | 0 | 0 | 0.0691 | 0.1234 | 0.0045 | 0.0081 | 38 | 6800 | 1651 | 0.4409 | 0.5459 | 0.194 | 0.0081 | [6 empty] | 1493 | 20 | 21 | 1 | 0.27 | 79 | 0 | 미정 |  | 2021-05-28 03:03 | 1645 |  | 30 | 31 | 16 | 0 | 0 | 0 | 0.453 | 0.7051 | 0.2262 | 0.0059 | 97200 | 1092 | 13 | 120 | 0.0088 | 0.0079 | 0.0061 | 0.05 | 0.0352 | 0.009 | 0.0089 | 0.014
2021-05-27 | B64217 | T | 11 | SCR420HB | 99 | 36300 | 0.0808 | 0.0586 | 0.0586 | 0.0867 | 1619 | 1619 | 1559 | 2627 | 26.8 |  |  | 0 | 미정 | 미정 | 미정 | 미정 | 0 | 0 | 0 | 0 | 0 | 0 | 0.0808 | 0.1122 | 0.0029 | 0.0707 | 42 | 7300 | 1647 | 0.1818 | 0.7715 | 0.1863 | 0.0276 | [6 empty] | 1508 | 15 | 21 | 1 | 0.1 | 75 | 34 | 미정 |  | 2021-05-28 04:07 | 1650 |  | 31 | 0 | 31 | 0 | 0 | 0 | 0.208 | 0.8379 | 0.255 | 0.0189 | 94600 |  | 14 | 116 | 0.0451 | 0.0209 | 0.0218 | 0.0481 | 0.042 | 0.0149 | 0.0118 | 0.0099
2021-05-27 | A64723 | B | 18 | SCR420HCS | 101 | 38300 | 0.0335 | 0.0209 | 0.0696 | 0.0728 | 1653 | 1579 | 1542 | 3029 | 8.4 |  |  | 0 | 미정 | 미정 | 미정 | 미정 | 0 | 0 | 0 | 0 | 0 | 0 | 0.0335 | 0.0475 | 0.0033 | 0.0222 | 44 | 6500 | 1632 | 0.167 | 0.694 | 0.1679 | 0.0135 | [6 empty] | 1511 | 16 | 17 | 3 | 0.3 | 78 | 40 | 미정 |  | 2021-05-28 04:20 | 1622 |  | 0 | 0 | 0 | 0 | 0 | 0 | 0.1928 | 0.8375 | 0.2355 | 0.026 | 100850 | 64 | 36 | 154 | 0.012 | 0.0128 | 0.025 | 0.0374 | 0.0473 | 0.0211 | 0.0116 | 0.0231
2021-05-27 | A64724 | B | 33 | SCR420HON | 104 | 37800 | 0.0469 | 0.0315 | 0.0315 | 0.1305 | 1664 | 1664 | 1567 | 3001 | 20.1 |  |  | 0 | 미정 | 미정 | 미정 | 미정 | 0 | 0 | 0 | 0 | 0 | 0 | 0.0469 | 0.0564 | 0.0043 | 0.1697 | 40 | 5700 | 1614 | 0.1814 | 0.6687 | 0.1778 | 0.0145 | [6 empty] | 1510 | 16 | 21 | 3 | 0.29 | 77 | 34 | 미정 |  | 2021-05-28 05:15 | 1623 |  | 0 | 23 | 0 | 0 | 0 | 0 | 0.206 | 0.832 | 0.241 | 0.0293 | 103750 | 70 | 37 | 150 | 0.0279 | 0.0137 | 0.0284 | 0.0346 | 0.0187 | 0.0078 | 0.0058 | 0.0138
2021-05-27 | B64218 | B | 31 | SM45CRT | 103 | 40100 | 0.0766 | 0.0378 | 0.1848 | 0.1213 | 1594 | 1558 | 1550 | 2517 | 27.5 |  |  | 0 | 미정 | 미정 | 미정 | 미정 | 0 | 0 | 0 | 206 | 0 | 0 | 0.0766 | 0.1082 | 0.0026 | 0.1843 | 82 | 9400 | 1640 | 0.3766 | 0.5087 | 0.1791 | 0.0072 | [6 empty] | 1495 | 15 | 20 | 1 | 0.12 | 86 | 47 | 미정 |  | 2021-05-28 06:25 | 1644 |  | 0 | 65 | 40 | 0 | 0 | 0 | 0.423 | 0.6728 | 0.2456 | 0.0103 |  | 72 | 18 | 172 | 0.0284 | 0.0114 | 0.0114 | 0.0345 | 0.0287 | 0.0043 | 0.0054 | 0.0051
2021-05-27 | A64725 | B | 1 | SCR420HON | 100 | 36700 | 0.0397 | 0.0314 | 0.0314 | 0.0898 | 1640 | 1640 | 1530 | 2995 | 18.7 |  |  | 0 | 미정 | 미정 | 미정 | 미정 | 0 | 0 | 0 | 0 | 0 | 0 | 0.0397 | 0.0541 | 0.003 | 0.0512 | 52 | 6500 | 1616 | 0.1771 | 0.7208 | 0.2135 | 0.015 | [6 empty] | 1510 | 16 | 21 | 3 | 0.26 | 64 | 27 | 미정 |  | 2021-05-28 06:32 | 1616 |  | 0 | 40 | 0 | 0 | 0 | 0 | 0.207 | 0.8479 | 0.2629 | 0.0319 | 107350 | 72 | 22 | 130 | 0.0252 | 0.0173 | 0.0295 | 0.0367 | 0.0308 | 0.0086 | 0.0065 | 0.0149
2021-05-28 | B64219 | B | 35 | SM45CRT | 103 | 38600 | 0.0448 | 0.0635 | 0.0635 | 0.1518 | 1575 | 1575 | 1515 | 2580 | 30.2 |  |  | 0 | 미정 | 미정 | 미정 | 미정 | 0 | 0 | 0 | 156 | 0 | 0 | 0.0448 | 0.0366 | 0.0022 | 0.0016 | 40 | 6700 | 1611 | 0.3929 | 0.5433 | 0.1752 | 0.0174 | [6 empty] | 1495 | 15 | 18 | 1 | 0.16 | 52 | 22 | 미정 |  | 2021-05-28 07:23 | 1613 |  | 48 | 0 | 24 | 0 | 0 | 0 | 0.428 | 0.6958 | 0.2513 | 0.0096 | 96950 | 68 | 29 | 147 | 0.0327 | 0.013 | 0.0188 | 0.0374 | 0.0285 | 0.0089 | 0.0065 | 0.006
2021-05-28 | A64726 | B | 20 | SCR420HON | 100 | 36700 | 0.0608 | 0.0642 | 0.0642 | 0.1418 | 1587 | 1587 | 1528 | 3052 | 36.9 |  |  | 0 | 선택 | 미정 | 미정 | 미정 | 0 | 0 | 0 | 0 | 0 | 0 | 0.0608 | 0.055 | 0.002 | 0.1174 | 45 | 6900 | 1577 | 0.1824 | 0.7784 | 0.2228 | 0.0244 | [6 empty] | 1510 | 16 | 20 | 3 | 0.26 | 75 | 27 | 미정 |  | 2021-05-28 07:31 | 1577 |  | 0 | 9 | 0 | 0 | 0 | 0 | 0.208 | 0.8434 | 0.2553 | 0.0297 | 100500 | 68 | 32 | 139 | 0.054 | 0.0142 | 0.0279 | 0.0472 | 0.0346 | 0.0102 | 0.0073 | 0.0144
2021-05-28 | B64220 | B | 37 | SM45CRT | 103 | 36900 | 0.1048 | 0.1089 | 0.1089 | 0.1393 | 1609 | 1609 | 1523 | 2454 | 25.5 |  |  | 0 | 미정 | 미정 | 미정 | 미정 | 0 | 0 | 0 | 153 | 0 | 0 | 0.1048 | 0.1011 | 0.0038 | 0.2901 | 40 | 6400 | 1625 | 0.3918 | 0.5495 | 0.1903 | 0.0175 | [6 empty] | 1495 | 15 | 18 | 1 | 0.22 | 56 | 18 | 미정 |  | 2021-05-28 08:20 | 1616 |  | 58 | 0 | 22 | 0 | 0 | 0 | 0.429 | 0.6968 | 0.245 | 0.0114 |  | 68 | 37 | 158 | 0.0283 | 0.015 | 0.018 | 0.0344 | 0.0259 | 0.0078 | 0.0075 | 0.0068
2021-05-28 | A64727 | B | 11 | SCR420HON | 100 | 36500 | 0.0603 | 0.0267 | 0.0267 | 0.0906 | 1649 | 1649 | 1560 | 2979 | 20.1 |  |  | 0 | 선택 | 미정 | 미정 | 미정 | 0 | 0 | 0 | 0 | 0 | 0 | 0.0603 | 0.0829 | 0.002 | 0.0992 | 40 | 5300 | 1615 | 0.1807 | 0.7253 | 0.2164 | 0.0153 | [6 empty] | 1510 | 16 | 20 | 3 | 0.26 | 72 | 30 | 미정 |  | 2021-05-28 08:29 | 1615 |  | 0 | 8 | 0 | 0 | 0 | 0 | 0.211 | 0.8262 | 0.2538 | 0.0347 | 102950 | 69 | 28 | 128 | 0.0278 | 0.0161 | 0.0334 | 0.0528 | 0.0225 | 0.0075 | 0.0065 | 0.0136
2021-05-28 | B64221 | B | 18 | SM45CRT | 103 | 37100 |  | 0.1511 | 0.1511 | 0.1983 | 1631 | 1631 | 1518 | 2479 | 33.8 |  |  | 0 | 미정 | 미정 | 미정 | 미정 | 0 | 0 | 0 | 156 | 0 | 0 |  |  |  |  | 40 | 6000 | 1611 | 0.3729 | 0.5587 | 0.1735 | 0.0205 | [6 empty] | 1495 | 15 | 15 | 1 | 0.19 | 66 | 18 | 미정 |  | 2021-05-28 09:21 | 1604 |  | 44 | 0 | 0 | 0 | 0 | 0 | 0.434 | 0.696 | 0.2419 | 0.0231 |  | 67 | 44 | 164 | 0.0361 | 0.0173 | 0.02 |  | 0.0415 | 0.0116 | 0.0082 | 0.007
2021-05-28 | A64728 | B | 33 | SCR420HON | 100 | 36500 | 0.0589 | 0.1117 | 0.0798 | 0.0929 | 1624 | 1623 | 1579 | 3038 | 18.9 |  |  | 0 | 선택 | 미정 | 미정 | 미정 | 0 | 0 | 0 | 0 | 0 | 0 | 0.0589 | 0.0831 | 0.0022 | 0.2902 | 40 | 5000 | 1628 | 0.1727 | 0.7145 | 0.2051 | 0.0314 | [6 empty] | 1510 | 16 | 20 | 3 | 0.26 | 79 | 33 | 미정 |  | 2021-05-28 09:25 | 1628 |  | 0 | 25 | 0 | 0 | 0 | 0 | 0.215 | 0.8437 | 0.2565 | 0.0339 | 103650 | 70 | 33 | 134 | 0.0263 | 0.0315 | 0.0315 | 0.0368 | 0.0311 | 0.0092 | 0.0056 | 0.0139
2021-05-28 | B64222 | B | 1 | SM45CRT | 103 | 37700 | 0.0538 | 0.0436 | 0.0436 | 0.099 | 1575 | 1575 | 1543 | 2502 | 22.7 |  |  | 0 | 미정 | 미정 | 미정 | 미정 | 0 | 0 | 0 | 151 | 0 | 0 | 0.0538 | 0.0735 | 0.0045 | 1.1898 | 40 | 5500 | 1612 | 0.375 | 0.5398 | 0.1962 | 0.0181 | [6 empty] | 1495 | 15 | 15 | 1 | 0.19 | 65 | 21 | 미정 |  | 2021-05-28 10:24 | 1598 |  | 1 | 72 | 0 | 0 | 0 | 0 | 0.429 | 0.7021 | 0.2384 | 0.0259 |  | 70 | 41 | 156 | 0.024 | 0.0169 | 0.0231 | 0.0278 | 0.02 | 0.0063 | 0.0052 | 0.0051
2021-05-28 | A64729 | B | 30 | SCR420HON | 100 | 35900 | 0.0435 | 0.053 | 0.053 | 0.0851 | 1641 | 1641 | 1580 | 3022 | 28.2 |  |  | 0 | 선택 | 미정 | 미정 | 미정 | 0 | 0 | 0 | 0 | 0 | 0 | 0.0435 | 0.0894 | 0.0014 | 0.1222 | 41 | 5800 | 1634 | 0.1797 | 0.7523 | 0.217 | 0.0214 | [6 empty] | 1510 | 16 | 21 | 3 | 0.26 | 73 | 20 | 미정 |  | 2021-05-28 10:27 | 1634 |  | 0 | 0 | 0 | 0 | 0 | 0 | 0.21 | 0.8469 | 0.2619 | 0.0306 | 99400 | 66 | 33 | 138 | 0.0394 | 0.0179 | 0.029 | 0.0428 | 0.0209 | 0.0098 | 0.0064 | 0.0141
2021-05-28 | B64223 | B | 31 | SM45CRT | 103 | 37300 | 0.0893 | 0.1673 | 0.1673 | 0.206 | 1616 | 1616 | 1514 | 2495 | 31.4 |  |  | 0 | 미정 | 미정 | 미정 | 미정 | 0 | 0 | 0 | 160 | 0 | 0 | 0.0893 | 0.15 | 0.0055 | 0.0034 | 42 | 6500 | 1625 | 0.3653 | 0.5472 | 0.1947 | 0.0194 | [6 empty] | 1495 | 15 | 16 | 1 | 0.2 | 62 | 27 | 미정 |  | 2021-05-28 11:24 | 1615 |  | 0 | 56 | 0 | 0 | 0 | 0 | 0.436 | 0.6978 | 0.242 | 0.0223 | 95600 | 68 | 36 | 153 | 0.0336 | 0.0168 | 0.0205 | 0.0477 | 0.035 | 0.0078 | 0.006 | 0.0062
2021-05-28 | A64730 | B | 20 | SCR420HON | 100 | 35900 | 0.1486 | 0.0628 | 0.0628 | 0.0688 | 1612 | 1612 | 1557 | 2955 | 24 |  |  | 0 | 선택 | 미정 | 미정 | 미정 | 0 | 0 | 0 | 0 | 0 | 0 | 0.1486 | 0.2561 | 0.005 | 0.3219 | 42 | 5600 | 1622 | 0.1839 | 0.7312 | 0.2086 | 0.0203 | [6 empty] | 1510 | 16 | 21 | 3 | 0.26 | 78 | 31 | 미정 |  | 2021-05-28 11:29 | 1622 |  | 0 | 18 | 0 | 0 | 0 | 0 | 0.21 | 0.8426 | 0.2465 | 0.0328 | 96150 | 65 | 27 | 129 | 0.0356 | 0.0286 | 0.0331 | 0.0465 | 0.0289 | 0.0077 | 0.0064 | 0.0144
2021-05-28 | B64224 | B | 35 | SM45CRT | 102 | 37000 | 0.0695 | 0.0829 | 0.0829 | 0.1362 | 1621 | 1621 | 1537 | 2499 | 20.7 |  |  | 0 | 미정 | 미정 | 미정 | 미정 | 0 | 0 | 0 | 152 | 0 | 0 | 0.0695 | 0.0905 | 0.0161 | 0.7874 | 40 | 5800 | 1619 | 0.3906 | 0.5949 | 0.2053 | 0.0153 | [6 empty] | 1495 | 15 | 15 | 1 | 0.24 | 68 | 24 | 미정 |  | 2021-05-28 12:17 | 1613 |  | 0 | 50 | 0 | 0 | 0 | 0 | 0.426 | 0.7068 | 0.2548 | 0.0205 | 94500 | 77 | 47 | 169 | 0.0219 | 0.0148 | 0.0199 | 0.0437 | 0.0277 | 0.0068 | 0.0061 | 0.0061
2021-05-28 | A64731 | B | 11 | SCR420HON4 | 100 | 36500 | 0.0508 | 0.1156 | 0.0787 | 0.0963 | 1592 | 1604 | 1550 | 2978 | 39.2 |  |  | 0 | 선택 | 미정 | 미정 | 미정 | 0 | 0 | 0 | 0 | 0 | 0 | 0.0508 | 0.0938 | 0.0025 | 0.2566 | 46 | 6100 | 1621 | 0.1665 | 0.6909 | 0.1882 | 0.0331 | [6 empty] | 1510 | 16 | 20 | 3 | 0.25 | 79 | 34 | 미정 |  | 2021-05-28 12:31 | 1621 |  | 0 | 8 | 11 | 0 | 0 | 0 | 0.209 | 0.842 | 0.2474 | 0.0329 |  | 76 | 16 | 115 | 0.0548 | 0.0315 | 0.0307 | 0.0478 | 0.0296 | 0.0136 | 0.0083 | 0.0244
2021-05-28 | B64225 | B | 37 | AE1541M7 | 103 | 37800 | 0.0548 |  |  | 0.0712 |  | 0 | 1550 | 2499 | 12 |  |  | 0 | 미정 | 미정 | 미정 | 미정 | 0 | 0 | 0 | 202 | 0 | 0 | 0.0548 | 0.0659 | 0.0041 | 0.2636 | 41 | 7700 | 1633 | 0.3468 | 1.2951 | 0.2135 | 0.0203 | [6 empty] | 1493 | 20 | 21 | 1 | 0 | 70 | 18 | 미정 |  | 2021-05-28 13:16 | 1630 |  | 0 | 26 | 0 | 0 | 0 | 0 | 0.4 | 1.5101 | 0.2459 | 0.0196 | 100050 | 85 | 48 | 179 | 0.0137 | 0.0275 | 0.0201 | 0.0286 | 0.0098 | 0.005 | 0.0048 | 0.0047
2021-05-28 | A64732 | B | 33 | SCR420HON4 | 100 | 37500 | 0.06 | 0.0796 | 0.0796 | 0.0787 | 1610 | 1610 | 1568 | 2797 | 10.3 |  |  | 0 | 선택 | 미정 | 미정 | 미정 | 0 | 0 | 0 | 0 | 0 | 0 | 0.06 | 0.0881 | 0.003 | 0.1508 | 42 | 6100 | 1623 | 0.1678 | 0.7229 | 0.189 | 0.0211 | [6 empty] | 1510 | 16 | 20 | 3 | 0.26 | 82 | 41 | 미정 |  |  | 1623 |  | 0 | 19 | 18 | 0 | 0 | 0 | 0.21 | 0.8393 | 0.2553 | 0.0351 |  | 76 | 22 | 123 | 0.0145 | 0.0227 | 0.0308 | 0.0441 | 0.0444 | 0.021 | 0.0126 | 0.0217
2021-05-28 | B64226 | B | 31 | AE1541M7 | 103 | 38400 |  |  |  | 0.0989 |  | 1620 | 1554 | 2576 | 17.6 |  |  | 0 | 미정 | 미정 | 미정 | 미정 | 0 | 0 | 0 | 207 | 0 | 0 |  |  |  |  | 62 | 8800 | 1610 | 0.3192 | 0.9365 | 0.1868 | 0.0094 | [6 empty] | 1493 | 20 | 20 | 1 | 0.21 | 69 | 29 | 미정 |  | 2021-05-28 14:49 | 1568 |  | 54 | 56 | 33 | 0 | 0 | 0 | 0.3908 | 1.5198 | 0.2409 | 0.0227 | 103950 | 0 | 16 | 146 | 0.0199 | 0.0137 | 0.0204 |  | 0.008 | 0.0041 | 0.0048 | 0.005
2021-05-28 | A64733 | B | 30 | P-STB2 | 100 | 38500 | 0.2328 | 0.4378 | 0.3176 | 0.4031 | 1576 | 1626 | 1546 | 2904 | 47.3 |  |  | 0 | 선택 | 미정 | 미정 | 미정 | 0 | 0 | 0 | 0 | 0 | 0 | 0.2328 | 0.229 | 0.0073 | 0.1459 | 45 | 5200 | 1590 | 0.8139 | 0.3794 | 0.2137 | 0.0242 | 0.277 | 50.024 | 28.504 | 6.404 | 7.811 | 1.754 | 1456 | 25 | 25 | 3 | 0.3 | 84 | 28 | 미정 |  | 2021-05-28 14:36 | 1590 |  | 0 | 0 | 28 | 0 | 0 | 0 | 0.963 | 0.3798 | 0.2667 | 0.0132 |  | 90 | 41 | 164 | 0.0526 | 0.0154 | 0.0108 | 0.0512 | 0.028 | 0.0088 | 0.0044 | 0.0047
2021-05-28 | A64734 | B | 20 | P-STB2 | 100 | 36800 | 0.0542 | 0.0524 | 0.2552 | 0.2938 | 1606 | 1581 | 1538 | 3144 | 39.6 |  |  | 0 | 미정 | 미정 | 미정 | 미정 | 0 | 0 | 0 | 0 | 0 | 0 | 0.0542 | 0.1142 | 0.0039 | 0.1182 | 40 | 4900 | 1555 | 0.8574 | 0.2517 | 0.2067 | 0.0164 | 0.269 | 49.838 | 28.558 | 7.047 | 7.072 | 1.745 | 1456 | 25 | 26 | 3 | 0.28 | 64 | 24 | 미정 |  | 2021-05-28 15:29 | 1555 |  | 0 | 13 | 10 | 0 | 0 | 0 | 0.955 | 0.374 | 0.2675 | 0.0112 |  | 75 | 38 | 156 | 0.044 | 0.0127 | 0.0096 | 0.0434 | 0.021 | 0.0053 | 0.0039 | 0.0047
2021-05-28 | B64227 | B | 1 | AE1541M7 | 103 | 40600 | 0.0542 | 0.0441 | 0.0533 | 0.0736 | 1586 | 1573 | 1549 | 2492 | 13.5 |  |  | 0 | 미정 | 미정 | 미정 | 미정 | 0 | 0 | 0 | 151 | 0 | 0 | 0.0542 | 0.0683 | 0.0034 | 0.1732 | 39 | 6600 | 1635 | 0.3374 | 1.2165 | 0.1631 | 0.0103 | [6 empty] | 1493 | 20 | 20 | 1 | 0.23 | 64 | 27 | 미정 |  | 2021-05-28 15:46 | 1620 |  | 51 | 0 | 20 | 0 | 0 | 0 | 0.3989 | 1.5005 | 0.2442 | 0.0155 | 101150 | 79 | 30 | 148 | 0.0154 | 0.0141 | 0.0201 | 0.0295 | 0.0116 | 0.0046 | 0.0046 | 0.0048
2021-05-28 | A64735 | B | 11 | P-STB2 | 100 | 37500 | 0.0483 | 0.3516 | 0.2665 | 0.3931 | 1630 | 1613 | 1557 | 3185 | 46.4 |  |  | 0 | 미정 | 미정 | 미정 | 미정 | 0 | 0 | 0 | 0 | 0 | 0 | 0.0483 | 0.0659 | 0.0027 | 0.1853 | 39 | 4500 | 1558 | 0.8352 | 0.249 | 0.2017 | 0.0255 | 0.234 | 55.833 | 26.218 | 6.691 | 8.344 | 2.129 | 1456 | 25 | 25 | 3 | 0.3 | 59 | 22 | 미정 |  | 2021-05-28 16:41 | 1555 |  | 0 | 19 | 16 | 0 | 0 | 0 | 0.953 | 0.3732 | 0.2668 | 0.0146 |  | 75 | 34 | 147 | 0.0516 | 0.0174 | 0.0126 | 0.0361 | 0.0235 | 0.008 | 0.0036 | 0.0034
2021-05-28 | B64228 | B | 35 | AE1541M7 | 103 | 42400 | 0.0487 | 0.0728 | 0.0424 | 0.0833 | 1550 | 1587 | 1544 | 2508 | 21.9 |  |  | 0 | 미정 | 미정 | 미정 | 미정 | 0 | 0 | 0 | 150 | 0 | 0 | 0.0487 | 0.1221 | 0.02 | 0.0028 | 46 | 7800 | 1639 | 0.3554 | 1.3303 | 0.1621 | 0.0102 | [6 empty] | 1493 | 20 | 21 | 1 | 0.2 | 68 | 34 | 미정 |  | 2021-05-28 17:06 | 1627 |  | 50 | 0 | 20 | 0 | 0 | 0 | 0.3912 | 1.5207 | 0.236 | 0.0155 |  | 83 | 18 | 132 | 0.0271 | 0.0114 | 0.0222 | 0.036 | 0.0224 | 0.0039 | 0.0034 | 0.0037
2021-05-28 | A64736 | B | 33 | P-STB2 | 100 | 36800 |  | 0.1254 | 0.1254 | 0.3123 | 1655 | 1655 | 1576 | 3249 | 39.9 |  |  | 0 | 선택 | 미정 | 미정 | 미정 | 0 | 0 | 0 | 0 | 0 | 0 |  |  |  |  | 40 | 3900 | 1560 | 0.8074 | 0.2031 | 0.2203 | 0.0183 | 0.21 | 50.306 | 27.628 | 6.796 | 7.402 | 1.82 | 1456 | 25 | 25 | 3 | 0.31 | 63 | 22 | 미정 |  | 2021-05-28 17:49 | 1554 |  | 0 | 41 | 12 | 0 | 0 | 0 | 0.9495 | 0.3726 | 0.2688 | 0.013 |  | 75 | 37 | 147 | 0.0447 | 0.0142 | 0.0105 |  | 0.017 | 0.0042 | 0.0032 | 0.0037
2021-05-28 | B64229 | B | 37 | SRD1 | 103 | 38900 | 0.0906 | 0.0824 | 0.0824 | 0.0875 | 1639 | 1639 | 1599 | 2601 | 14.2 |  |  | 0 | 미정 | 미정 | 미정 | 미정 | 0 | 0 | 0 | 0 | 0 | 0 | 0.0906 | 0.1447 | 0.0116 | 0.1242 | 44 | 6300 | 1633 | 0.3438 | 0.6771 | 0.143 | 0.0071 | [6 empty] | 1493 | 15 | 17 | 1 | 0.23 | 70 | 33 | 미정 |  | 2021-05-28 18:06 | 1625 |  | 25 | 0 | 33 | 0 | 0 | 0 | 0.412 | 0.8653 | 0.2583 | 0.0189 | 99500 | 85 | 36 | 169 | 0.0207 | 0.0107 | 0.0254 | 0.04 | 0.0188 | 0.0043 | 0.0041 | 0.0038
2021-05-28 | A64737 | B | 30 | P-STB2 | 100 | 36900 | 0.0283 | 0.2028 | 0.2028 | 0.2212 | 1647 | 1647 | 1568 | 3182 | 34 |  |  | 0 | 미정 | 미정 | 미정 | 미정 | 0 | 0 | 0 | 0 | 0 | 0 | 0.0283 | 0.0566 | 0.0033 | 0.2398 | 40 | 4100 | 1556 | 0.814 | 0.2431 | 0.2141 | 0.0158 | 0.295 | 51.424 | 26.737 | 7.171 | 7.171 | 1.923 | 1456 | 25 | 25 | 3 | 0.29 | 58 | 15 | 미정 |  | 2021-05-28 18:49 | 1549 |  | 0 | 25 | 18 | 0 | 0 | 0 | 0.971 | 0.3749 | 0.2681 | 0.0107 |  | 74 | 41 | 157 | 0.0375 | 0.0119 | 0.0094 | 0.0307 | 0.0123 | 0.0045 | 0.0035 | 0.0037
2021-05-28 | B64230 | B | 31 | SRD1 | 102 | 37300 | 0.1054 | 0.1038 | 0.1375 | 0.1526 | 1613 | 1610 | 1523 | 2442 | 23.7 |  |  | 0 | 미정 | 미정 | 미정 | 미정 | 0 | 0 | 0 | 0 | 0 | 0 | 0.1054 | 0.1355 | 0.0044 | 0.1917 | 51 | 7700 | 1624 | 0.3291 | 0.737 | 0.1738 | 0.0149 | [6 empty] | 1493 | 15 | 17 | 1 | 0.23 | 60 | 31 | 미정 |  | 2021-05-28 19:15 | 1614 |  | 20 | 0 | 21 | 0 | 0 | 0 | 0.403 | 0.8591 | 0.2498 | 0.0286 |  | 74 | 14 | 144 | 0.0354 | 0.0163 | 0.0253 | 0.0423 | 0.0253 | 0.0048 | 0.0043 | 0.0039
2021-05-28 | A64738 | B | 20 | P-STB2 | 99 | 36300 | 0.0665 | 0.1206 | 0.1584 | 0.33 | 1602 | 1574 | 1533 | 3159 | 45.3 |  |  | 0 | 선택 | 미정 | 미정 | 미정 | 0 | 0 | 0 | 0 | 0 | 0 | 0.0665 | 0.1335 | 0.0027 | 0.3262 | 41 | 4300 | 1555 | 0.8881 | 0.2175 | 0.2274 | 0.0154 | 0.234 | 52.582 | 28.248 | 6.721 | 7.823 | 1.861 | 1456 | 25 | 25 | 3 | 0.28 | 52 | 16 | 미정 |  | 2021-05-28 19:59 | 1552 |  | 0 | 9 | 15 | 0 | 0 | 0 | 0.953 | 0.3717 | 0.257 | 0.0106 |  | 70 | 32 | 143 | 0.0508 | 0.0126 | 0.0094 | 0.0433 | 0.0114 | 0.0021 | 0.0022 | 0.0028
2021-05-28 | B64231 | B | 1 | SRD1 | 103 | 39100 | 0.204 | 0.0928 | 0.0928 | 0.1346 | 1655 | 1655 | 1561 | 2603 | 29.5 |  |  | 0 | 미정 | 미정 | 미정 | 미정 | 0 | 0 | 0 | 0 | 0 | 0 | 0.204 | 0.1786 | 0.0158 | 0.1689 | 41 | 6700 | 1628 | 0.337 | 0.7513 | 0.1451 | 0.0191 | [6 empty] | 1493 | 15 | 17 | 1 | 0.23 | 61 | 28 | 미정 |  | 2021-05-28 20:13 | 1617 |  | 0 | 0 | 0 | 0 | 0 | 0 | 0.4067 | 0.8529 | 0.2545 | 0.0242 | 102250 | 76 | 5 | 133 | 0.0412 | 0.0179 | 0.0274 | 0.0491 | 0.0268 | 0.0075 | 0.0064 | 0.0056
2021-05-28 | A64739 | B | 11 | STB2 | 99 | 36900 | 0.0649 | 0.1103 | 0.1103 | 0.2873 | 1598 | 1598 | 1539 | 2967 | 44.1 |  |  | 0 | 선택 | 미정 | 미정 | 미정 | 0 | 0 | 0 | 0 | 0 | 0 | 0.0649 | 0.1504 | 0.0023 | 0.1258 | 42 | 5400 | 1558 | 0.7778 | 0.1853 | 0.2084 | 0.0248 | [6 empty] | 1456 | 25 | 25 | 3 | 0.29 | 59 | 24 | 미정 |  | 2021-05-28 21:11 | 1556 |  | 0 | 38 | 10 | 0 | 0 | 0 | 0.943 | 0.3738 | 0.2746 | 0.0151 | 104500 | 75 | 22 | 122 | 0.0484 | 0.0161 | 0.0127 | 0.0475 | 0.0224 | 0.0064 | 0.0034 | 0.005
2021-05-28 | B64232 | B | 35 | SRD1 | 102 | 39400 | 0.0761 | 0.1048 | 0.1048 | 0.1125 | 1619 | 1619 | 1583 | 2594 | 13.8 |  |  | 0 | 미정 | 미정 | 미정 | 미정 | 0 | 0 | 0 | 0 | 0 | 0 | 0.0761 | 0.0863 | 0.0042 | 0.1109 | 42 | 5400 | 1625 | 0.356 | 0.7779 | 0.1015 | 0.0049 | [6 empty] | 1493 | 15 | 16 | 1 | 0.26 | 61 | 29 | 미정 |  | 2021-05-28 21:20 | 1614 |  | 50 | 0 | 32 | 0 | 0 | 0 | 0.405 | 0.8386 | 0.2574 | 0.017 | 97300 | 169 | 39 | 168 | 0.0201 | 0.0086 | 0.0267 | 0.0434 | 0.0426 | 0.0101 | 0.0081 | 0.0062
2021-05-28 | A64740 | B | 33 | STB2 | 100 | 36600 | 0.049 | 0.1009 | 0.1009 | 0.2587 | 1618 | 1618 | 1535 | 2965 | 36.8 |  |  | 0 | 선택 | 미정 | 미정 | 미정 | 0 | 0 | 0 | 0 | 0 | 0 | 0.049 | 0.0763 | 0.0033 | 0.2691 | 41 | 4900 | 1555 | 0.8141 | 0.288 | 0.2141 | 0.0178 | [6 empty] | 1456 | 25 | 25 | 3 | 0.3 | 71 | 33 | 미정 |  | 2021-05-28 22:07 | 1555 |  | 0 | 23 | 0 | 0 | 0 | 0 | 0.928 | 0.3739 | 0.2695 | 0.0142 | 105850 | 77 | 28 | 135 | 0.0398 | 0.0155 | 0.0121 | 0.0376 | 0.0167 | 0.0053 | 0.004 | 0.0045
2021-05-28 | B64233 | I | 37 | SCM415C2 | 100 | 38800 | 0.2107 | 0.1262 | 0.0699 | 0.0815 | 1674 | 1612 | 1576 | 2664 | 15 |  |  | 0 | 미정 | 미정 | 미정 | 미정 | 0 | 0 | 0 | 0 | 0 | 0 | 0.2107 | 0.2583 | 0.0047 | 0.0449 | 39 | 7200 | 1670 | 0.1287 | 0.5985 | 0.1621 | 0.0118 | [6 empty] | 1516 | 20 | 21 | 1 | 0.26 | 81 | 0 | 미정 |  | 2021-05-28 22:19 | 1667 |  | 0 | 52 | 0 | 0 | 0 | 0 | 0.154 | 0.6853 | 0.2133 | 0.0183 |  | 563 | 11 | 117 | 0.0234 | 0.0112 | 0.022 | 0.0462 | 0.0334 | 0.017 | 0.0114 | 0.0138
2021-05-28 | A64741 | B | 30 | STB2 | 100 | 36400 | 0.0681 | 0.1661 | 0.1661 | 0.2382 | 1652 | 1652 | 1583 | 2947 | 36.2 |  |  | 0 | 선택 | 미정 | 미정 | 미정 | 0 | 0 | 0 | 0 | 0 | 0 | 0.0681 | 0.1064 | 0.0029 | 0.3201 | 44 | 4100 | 1564 | 0.8499 | 0.2903 | 0.2164 | 0.0143 | [6 empty] | 1456 | 25 | 25 | 3 | 0.3 | 64 | 24 | 미정 |  | 2021-05-28 23:06 | 1564 |  | 0 | 33 | 0 | 0 | 0 | 0 | 0.9485 | 0.3676 | 0.2678 | 0.011 |  | 78 | 30 | 148 | 0.0402 | 0.0127 | 0.0099 | 0.0342 | 0.0144 | 0.0022 | 0.0022 | 0.0032
2021-05-28 | B64234 | T | 31 | SPS7M | 103 | 39200 | 0.1063 | 0.0563 | 0.0563 | 0.0979 | 1589 | 1589 | 1544 | 2539 | 21.6 |  |  | 0 | 미정 | 미정 | 미정 | 미정 | 0 | 0 | 0 | 105 | 0 | 0 | 0.1063 | 0.1507 | 0.0035 | 0.0298 | 42 | 7500 | 1645 | 0.542 | 0.7156 | 0.147 | 0.017 | [6 empty] | 1481 | 16 | 17 | 1 | 0.31 | 85 | 43 | 미정 |  | 2021-05-28 23:27 | 1634 |  | 16 | 0 | 22 | 0 | 0 | 0 | 0.58 | 0.8426 | 0.1866 | 0.0323 | 96350 | 90 | 19 | 136 | 0.0316 | 0.0128 | 0.0251 | 0.045 | 0.0213 | 0.0058 | 0.0063 | 0.0055
2021-05-28 | A64742 | B | 20 | STB2 | 100 | 36500 | 0.0685 | 0.2095 | 0.2095 | 0.2514 | 1617 | 1617 | 1533 | 2866 | 24.4 |  |  | 0 | 미정 | 선택 | 미정 | 미정 | 0 | 0 | 0 | 0 | 0 | 0 | 0.0685 | 0.09 | 0.003 | 0.3681 | 43 | 4800 | 1555 | 0.8154 | 0.3158 | 0.2265 | 0.0122 | [6 empty] | 1456 | 25 | 25 | 3 | 0.29 | 61 | 22 | 미정 |  | 2021-05-29 00:11 | 1550 |  | 0 | 35 | 0 | 0 | 0 | 0 | 0.949 | 0.3736 | 0.2687 | 0.0103 |  | 88 | 45 | 172 | 0.0267 | 0.0116 | 0.009 | 0.0322 | 0.0089 | 0.002 | 0.0019 | 0.0027
2021-05-28 | B64235 | T | 1 | SPS7M | 101 | 39000 |  | 0.1449 | 0.1449 | 0.1924 | 1622 | 1622 | 1581 | 2517 | 37 |  |  | 0 | 미정 | 선택 | 미정 | 미정 | 0 | 0 | 0 | 101 | 0 | 0 |  |  |  |  | 42 | 6200 | 1624 | 0.551 | 0.7657 | 0.1468 | 0.0295 | [6 empty] | 1481 | 16 | 19 | 1 | 0.29 | 76 | 44 | 미정 |  | 2021-05-29 00:25 | 1619 |  | 59 | 0 | 0 | 0 | 0 | 0 | 0.5736 | 0.8518 | 0.1941 | 0.0312 | 105700 |  | 20 | 141 | 0.0523 | 0.0194 | 0.0292 |  | 0.0214 | 0.0077 | 0.0059 | 0.0054
2021-05-28 | B64236 | T | 35 | SPS7M | 101 | 42200 | 0.0817 | 0.1725 | 0.1725 | 0.2605 | 1597 | 1597 | 1576 | 2426 | 34 |  |  | 0 | 미정 | 미정 | 미정 | 미정 | 0 | 0 | 0 | 104 | 0 | 0 | 0.0817 | 0.1348 | 0.0023 | 0.0019 | 33 | 5600 | 1631 | 0.5835 | 0.7637 | 0.1636 | 0.0151 | [6 empty] | 1481 | 16 | 22 | 1 | 0.21 | 80 | 36 | 미정 |  | 2021-05-29 01:22 | 1626 |  | 0 | 40 | 0 | 0 | 0 | 0 | 0.583 | 0.8464 | 0.1941 | 0.0299 | 98400 | 97 | 24 | 152 | 0.0528 | 0.0126 | 0.028 | 0.043 | 0.0194 | 0.0044 | 0.0046 | 0.0053
2021-05-28 | A64743 | B | 11 | STB2 | 99 | 36800 | 0.0532 | 0.1505 | 0.1505 | 0.2077 | 1605 | 1605 | 1538 | 3018 | 33.4 |  |  | 0 | 선택 | 해제 | 미정 | 미정 | 0 | 0 | 0 | 0 | 0 | 0 | 0.0532 | 0.0715 | 0.0035 | 0.3414 | 43 | 5400 | 1557 | 0.8203 | 0.2543 | 0.2102 | 0.0147 | [6 empty] | 1456 | 25 | 25 | 3 | 0.29 | 61 | 25 | 미정 |  | 2021-05-29 01:37 | 1557 |  | 0 | 0 | 0 | 0 | 0 | 0 | 0.948 | 0.3585 | 0.2671 | 0.0115 | 102200 | 74 | 26 | 137 | 0.0409 | 0.0136 | 0.0103 | 0.0397 | 0.0195 | 0.0048 | 0.0034 | 0.0041
2021-05-28 | A64744 | B | 33 | STB2 | 97 | 36300 | 0.0652 | 0.1616 | 0.1616 | 0.2712 | 1573 | 1573 | 1533 | 2881 | 50.7 |  |  | 0 | 선택 | 미정 | 미정 | 미정 | 0 | 0 | 0 | 0 | 0 | 0 | 0.0652 | 0.1486 | 0.0053 | 0.2775 | 40 | 5600 | 1562 | 0.8358 | 0.2987 | 0.2135 | 0.0222 | [6 empty] | 1456 | 25 | 25 | 3 | 0.28 | 62 | 28 | 미정 |  | 2021-05-29 02:47 | 1558 |  | 0 | 9 | 0 | 0 | 0 | 0 | 0.9736 | 0.366 | 0.2688 | 0.0131 | 101350 | 74 | 24 | 126 | 0.0617 | 0.0161 | 0.0111 | 0.0473 | 0.0326 | 0.0055 | 0.0041 | 0.0039
2021-05-28 | B64237 | B | 37 | SNCM8 | 101 | 40100 | 0.0736 | 0.0911 | 0.0911 | 0.1299 | 1610 | 1610 | 1557 | 2623 | 30.1 |  |  | 0 | 미정 | 미정 | 미정 | 미정 | 0 | 0 | 0 | 99 | 0 | 0 | 0.0736 | 0.0915 | 0.0039 | 0.1893 | 42 | 7900 | 1649 | 0.3459 | 0.5924 | 0.1719 | 0.0263 | [6 empty] | 1489 | 16 | 19 | 1 | 0.24 | 86 | 38 | 미정 |  | 2021-05-29 03:39 | 1643 |  | 26 | 0 | 0 | 0 | 0 | 0 | 0.393 | 0.7026 | 0.2132 | 0.0132 | 91100 | 69 | 30 | 148 | 0.0372 | 0.0234 | 0.012 | 0.0423 | 0.0376 | 0.01 | 0.0096 | 0.0075
2021-05-28 | A64745 | B | 30 | STB2 | 100 | 36500 | 0.0757 | 0.1492 | 0.1492 | 0.2229 | 1629 | 1629 | 1553 | 2909 | 31.9 |  |  | 0 | 선택 | 미정 | 미정 | 미정 | 0 | 0 | 0 | 0 | 0 | 0 | 0.0757 | 0.1403 | 0.0032 | 0.1076 | 40 | 4400 | 1554 | 0.8191 | 0.3129 | 0.215 | 0.0125 | [6 empty] | 1456 | 25 | 25 | 3 | 0.29 | 65 | 24 | 미정 |  | 2021-05-29 03:49 | 1550 |  | 0 | 25 | 0 | 0 | 0 | 0 | 0.9537 | 0.3697 | 0.2618 | 0.0098 | 99950 | 72 | 29 | 133 | 0.0396 | 0.0108 | 0.0085 | 0.0438 | 0.0135 | 0.0031 | 0.0027 | 0.0034
2021-05-28 | A64746 | B | 20 | STB2 | 96 | 35800 | 0.0549 | 0.1872 | 0.1872 | 0.3457 | 1625 | 1625 | 1534 | 2926 | 54 |  |  | 0 | 선택 | 미정 | 미정 | 미정 | 0 | 0 | 0 | 0 | 0 | 0 | 0.0549 | 0.0658 | 0.0021 | 0.0215 | 40 | 4600 | 1555 | 0.8657 | 0.295 | 0.2366 | 0.0308 | [6 empty] | 1456 | 25 | 26 | 3 | 0.29 | 59 | 24 | 미정 |  | 2021-05-29 04:45 | 1555 |  | 0 | 19 | 0 | 0 | 0 | 0 | 0.949 | 0.3582 | 0.2635 | 0.0197 |  | 73 | 33 | 145 | 0.0652 | 0.0243 | 0.0163 | 0.0313 | 0.0195 | 0.006 | 0.0038 | 0.0048
2021-05-28 | B64238 | B | 31 | SNCM8 | 102 | 40500 | 0.1055 | 0.2352 | 0.2352 | 0.1666 | 1604 | 1604 | 1585 | 2830 | 37.5 |  |  | 0 | 미정 | 미정 | 미정 | 미정 | 0 | 0 | 0 | 105 | 0 | 0 | 0.1055 | 0.127 | 0.005 | 0.2688 | 37 | 6000 | 1625 | 0.3731 | 0.645 | 0.1652 | 0.0252 | [6 empty] | 1489 | 18 | 20 | 1 | 0.28 | 64 | 28 | 미정 |  | 2021-05-29 04:44 | 1623 |  | 35 | 0 | 0 | 0 | 0 | 0 | 0.402 | 0.702 | 0.235 | 0.0151 | 91850 | 82 | 25 | 135 | 0.0475 | 0.0229 | 0.0139 | 0.0567 | 0.0383 | 0.0119 | 0.0106 | 0.0077
2021-05-28 | A64747 | B | 11 | STB2 | 100 | 36600 | 0.0676 | 0.0969 | 0.1916 | 0.2644 | 1622 | 1604 | 1539 | 2910 | 60.1 |  |  | 0 | 미정 | 선택 | 미정 | 미정 | 0 | 0 | 0 | 0 | 0 | 0 | 0.0676 | 0.0821 | 0.0038 | 0.2221 | 52 | 6200 | 1579 | 0.8505 | 0.2717 | 0.222 | 0.0223 | [6 empty] | 1456 | 25 | 31 | 3 | 0.32 | 78 | 39 | 미정 |  | 2021-05-29 05:57 | 1579 |  | 0 | 25 | 21 | 0 | 0 | 0 | 0.93 | 0.3692 | 0.2724 | 0.0115 | 106750 | 77 | 15 | 128 | 0.0695 | 0.0123 | 0.01 | 0.0306 | 0.0297 | 0.0053 | 0.0034 | 0.0048
2021-05-28 | B64239 | B | 1 | SNCM8 | 100 | 37500 | 0.075 | 0.0608 | 0.0608 | 0.1087 | 1610 | 1610 | 1558 | 2581 | 30.3 |  |  | 0 | 미정 | 미정 | 미정 | 미정 | 0 | 0 | 0 | 105 | 0 | 0 | 0.075 | 0.0839 | 0.0064 | 0.2329 | 40 | 6000 | 1605 | 0.3484 | 0.5752 | 0.1798 | 0.0347 | [6 empty] | 1489 | 18 | 18 | 1 | 0.13 | 63 | 20 | 미정 |  | 2021-05-29 05:51 | 1601 |  | 68 | 0 | 0 | 0 | 0 | 0 | 0.394 | 0.7198 | 0.2145 | 0.02 | 88600 | 66 | 39 | 159 | 0.0367 | 0.0244 | 0.0192 | 0.0407 | 0.0261 | 0.0119 | 0.0101 | 0.0082
2021-05-29 | B64240 | B | 35 | SNCM8 | 101 | 37700 |  | 0.0751 | 0.0751 | 0.1448 | 1641 | 1641 | 1553 | 2603 | 32.5 |  |  | 0 | 미정 | 미정 | 미정 | 미정 | 0 | 0 | 0 | 102 | 0 | 0 |  |  |  |  | 43 | 6500 | 1619 | 0.3793 | 0.6006 | 0.176 | 0.0221 | [6 empty] | 1489 | 18 | 23 | 1 | 0.19 | 63 | 23 | 미정 |  | 2021-05-29 06:51 | 1619 |  | 15 | 14 | 22 | 0 | 0 | 0 | 0.398 | 0.7009 | 0.2234 | 0.0115 | 96900 | 78 | 29 | 150 | 0.037 | 0.0157 | 0.0175 |  | 0.023 | 0.0096 | 0.0095 | 0.0098
2021-05-29 | A64748 | B | 33 | STB2 | 100 | 35900 | 0.0547 | 0.0243 | 0.0899 | 0.2473 | 1681 | 1650 | 1577 | 3051 | 34.9 |  |  | 0 | 미정 | 선택 | 미정 | 미정 | 0 | 0 | 0 | 0 | 0 | 0 | 0.0547 | 0.0854 | 0.0015 | 0.1715 | 43 | 5200 | 1574 | 0.8532 | 0.3298 | 0.1923 | 0.0168 | [6 empty] | 1456 | 25 | 25 | 3 | 0.31 | 64 | 30 | 미정 |  | 2021-05-29 06:53 | 1574 |  | 0 | 18 | 20 | 0 | 0 | 0 | 0.955 | 0.379 | 0.2711 | 0.0102 | 105600 | 78 | 28 | 143 | 0.0405 | 0.0122 | 0.0093 | 0.0327 | 0.0314 | 0.0086 | 0.0025 | 0.0034
2021-05-29 | B64241 | B | 37 | AE4340 | 104 | 37300 | 0.1052 | 0.0905 | 0.0905 | 0.1381 | 1641 | 1641 | 1538 | 2630 | 32.8 |  |  | 0 | 미정 | 미정 | 미정 | 미정 | 0 | 0 | 0 | 209 | 0 | 0 | 0.1052 | 0.1533 | 0.0046 | 0.0156 | 42 | 6400 | 1610 | 0.3429 | 0.6333 | 0.2124 | 0.0167 | [6 empty] | 1489 | 18 | 18 | 1 | 0.14 | 66 | 19 | 미정 |  | 2021-05-29 07:48 | 1602 |  | 0 | 43 | 0 | 0 | 0 | 0 | 0.402 | 0.723 | 0.2671 | 0.0255 | 97950 | 79 | 48 | 179 | 0.0452 | 0.0152 | 0.0247 | 0.044 | 0.0269 | 0.0085 | 0.0075 | 0.0072
2021-05-29 | A64749 | B | 30 | STB2 | 101 | 35900 |  | 0.7772 | 0.2007 | 0.2819 | 1615 | 1614 | 1568 | 3008 | 61.3 |  |  | 0 | 미정 | 선택 | 미정 | 미정 | 0 | 0 | 0 | 0 | 0 | 0 |  |  |  |  | 40 | 5200 | 1548 | 0.886 | 0.295 | 0.2575 | 0.0194 | [6 empty] | 1456 | 25 | 25 | 3 | 0.3 | 71 | 26 | 미정 |  | 2021-05-29 07:50 | 1548 |  | 0 | 26 | 0 | 0 | 0 | 0 | 0.965 | 0.372 | 0.2704 | 0.0147 | 103300 | 74 | 44 | 167 | 0.0734 | 0.0154 | 0.0122 |  | 0.0234 | 0.0018 | 0.0013 | 0.003
2021-05-29 | B64242 | B | 31 | AE4340 | 104 | 37200 |  | 0.0576 | 0.0576 | 0.1346 | 1665 | 1665 | 1561 | 2484 | 34.3 |  |  | 0 | 미정 | 미정 | 미정 | 미정 | 0 | 0 | 0 | 205 | 0 | 0 |  |  |  |  | 40 | 6600 | 1619 | 0.372 | 0.6262 | 0.2462 | 0.0273 | [6 empty] | 1489 | 18 | 19 | 1 | 0.19 | 65 | 22 | 미정 |  | 2021-05-29 08:46 | 1612 |  | 0 | 25 | 0 | 0 | 0 | 0 | 0.398 | 0.7086 | 0.2731 | 0.0173 | 97950 | 79 | 50 | 189 | 0.05 | 0.0242 | 0.027 |  | 0.0198 | 0.0072 | 0.0064 | 0.0059
2021-05-29 | A64750 | B | 20 | STB2 | 101 | 35900 | 0.0526 | 0.8834 | 0 | 0.2133 | 1614 | 1609 | 1563 | 2955 | 60 |  |  | 0 | 미정 | 선택 | 미정 | 미정 | 0 | 0 | 0 | 0 | 0 | 0 | 0.0526 | 0.076 | 0.0028 | 0.1676 | 47 | 5400 | 1559 | 0.8766 | 0.3289 | 0.2478 | 0.0299 | [6 empty] | 1456 | 25 | 25 | 3 | 0.3 | 64 | 26 | 미정 |  | 2021-05-29 08:54 | 1559 |  | 0 | 0 | 0 | 0 | 0 | 0 | 0.96 | 0.3668 | 0.2708 | 0.0195 | 99750 | 74 | 28 | 159 | 0.0729 | 0.0198 | 0.0153 | 0.0254 | 0.0276 | 0.0075 | 0.0032 | 0.004
2021-05-29 | B64243 | B | 1 | AE4340 | 105 | 37400 |  | 0.0658 | 0.0658 | 0.1638 | 1652 | 1652 | 1537 | 2559 | 38.4 |  |  | 0 | 미정 | 미정 | 미정 | 미정 | 0 | 0 | 0 | 202 | 0 | 0 |  |  |  |  | 48 | 7700 | 1621 | 0.3605 | 0.583 | 0.2305 | 0.0258 | [6 empty] | 1489 | 18 | 18 | 1 | 0.15 | 73 | 24 | 미정 |  | 2021-05-29 09:51 | 1612 |  | 0 | 41 | 0 | 0 | 0 | 0 | 0.4 | 0.7126 | 0.2563 | 0.0249 | 102550 | 81 | 60 | 211 | 0.0546 | 0.0198 | 0.0243 |  | 0.0224 | 0.0064 | 0.0056 | 0.0057
2021-05-29 | A64751 | B | 11 | STB2 | 101 | 37900 | 0.0479 | 0.1389 | 0.1129 | 0.2236 | 1583 | 1603 | 1554 | 3113 | 21.8 |  |  | 0 | 선택 | 미정 | 미정 | 미정 | 0 | 0 | 0 | 0 | 0 | 0 | 0.0479 | 0.0603 | 0.0023 | 0.1203 | 44 | 5200 | 1569 | 0.834 | 0.3233 | 0.2434 | 0.0115 | [6 empty] | 1456 | 25 | 26 | 3 | 0.31 | 70 | 30 | 미정 |  | 2021-05-29 10:11 | 1569 |  | 0 | 30 | 0 | 0 | 0 | 0 | 0.956 | 0.3826 | 0.2646 | 0.0099 | 98500 | 72 | 31 | 144 | 0.0275 | 0.0107 | 0.0082 | 0.0235 | 0.0085 | 0.0019 | 0.0021 | 0.0034
2021-05-29 | B64244 | B | 35 | AE4340 | 104 | 39400 | 0.0575 | 0.0416 | 0.0883 | 0.1127 | 1570 | 1589 | 1549 | 2644 | 39.9 |  |  | 0 | 선택 | 미정 | 미정 | 미정 | 0 | 0 | 0 | 202 | 0 | 0 | 0.0575 | 0.0429 | 0.0034 | 0.0916 | 43 | 7700 | 1604 | 0.3603 | 0.5797 | 0.2028 | 0.0449 | [6 empty] | 1489 | 18 | 18 | 1 | 0.16 | 63 | 21 | 미정 |  | 2021-05-29 11:11 | 1602 |  | 0 | 34 | 20 | 0 | 0 | 0 | 0.393 | 0.7141 | 0.2532 | 0.0378 | 99450 | 73 | 49 | 186 | 0.0517 | 0.0354 | 0.0341 | 0.0393 | 0.028 | 0.0105 | 0.0092 | 0.0082
2021-05-29 | A64752 | B | 33 | STB2 | 101 | 35900 | 0.0614 | 0.1243 | 0.1243 | 0.2588 | 1617 | 1617 | 1550 | 2920 | 43.2 |  |  | 0 | 선택 | 미정 | 미정 | 미정 | 0 | 0 | 0 | 0 | 0 | 0 | 0.0614 | 0.1134 | 0.0017 | 0.2252 | 44 | 4700 | 1555 | 0.8794 | 0.3166 | 0.2587 | 0.0185 | [6 empty] | 1456 | 25 | 26 | 3 | 0.29 | 59 | 26 | 미정 |  | 2021-05-29 11:19 | 1555 |  | 0 | 0 | 0 | 0 | 0 | 0 | 0.962 | 0.3697 | 0.2636 | 0.0116 | 106150 | 85 | 25 | 132 | 0.051 | 0.0139 | 0.0102 | 0.0353 | 0.0126 | 0.0022 | 0.0021 | 0.0033
2021-05-29 | B64245 | B | 37 | AE4340 | 104 | 37100 | 0.0771 | 0.0453 | 0.0453 | 0.1605 | 1628 | 1628 | 1536 | 2489 | 41 |  |  | 0 | 미정 | 미정 | 미정 | 미정 | 0 | 0 | 0 | 205 | 0 | 0 | 0.0771 | 0.0938 | 0.0047 | 0.1337 | 43 | 7900 | 1627 | 0.3681 | 0.578 | 0.2018 | 0.0411 | [6 empty] | 1489 | 18 | 18 | 1 | 0.17 | 77 | 35 | 미정 |  | 2021-05-29 12:08 | 1618 |  | 0 | 41 | 13 | 0 | 0 | 0 | 0.391 | 0.7219 | 0.2493 | 0.0279 | 103750 | 90 | 55 | 199 | 0.0549 | 0.0297 | 0.0278 | 0.0406 | 0.0271 | 0.0116 | 0.0102 | 0.0083
2021-05-29 | A64753 | B | 30 | STB2 | 101 | 35900 | 0.0524 | 0.2055 | 0.2055 | 0.2516 | 1624 | 1624 | 1553 | 2951 | 45.8 |  |  | 0 | 선택 | 미정 | 미정 | 미정 | 0 | 0 | 0 | 0 | 0 | 0 | 0.0524 | 0.0831 | 0.0032 | 0.1763 | 42 | 5900 | 1587 | 0.8156 | 0.2874 | 0.2491 | 0.031 | [6 empty] | 1456 | 25 | 25 | 3 | 0.3 | 91 | 29 | 미정 |  | 2021-05-29 12:24 | 1588 |  | 0 | 9 | 0 | 0 | 0 | 0 | 0.946 | 0.3659 | 0.2625 | 0.019 | 102550 | 94 | 43 | 174 | 0.0558 | 0.0217 | 0.0137 | 0.0272 | 0.0209 | 0.0079 | 0.004 | 0.0037
2021-05-29 | B64246 | B | 31 | SCM415 | 104 | 37900 |  | 0.0412 | 0.0412 | 0.1039 | 1643 | 1643 | 1525 | 2529 | 23.4 |  |  | 0 | 미정 | 미정 | 미정 | 미정 | 0 | 0 | 0 | 58 | 0 | 0 |  |  |  |  | 76 | 11100 | 1663 | 0.1144 | 0.5608 | 0.149 | 0.0211 | [6 empty] | 1516 | 15 | 21 | 1 | 0.24 | 85 | 42 | 미정 |  | 2021-05-29 13:41 | 1672 |  | 31 | 0 | 0 | 0 | 0 | 0 | 0.146 | 0.6767 | 0.2126 | 0.0228 | 98700 | 87 | 37 | 209 | 0.0371 | 0.0231 | 0.0197 |  | 0.0503 | 0.0185 | 0.0173 | 0.013
2021-05-29 | A64754 | B | 20 | STB2 | 101 | 35900 | 0.0686 | 0.1665 | 0.1665 | 0.2483 | 1612 | 1612 | 1543 | 2880 | 35 |  |  | 0 | 선택 | 미정 | 미정 | 미정 | 0 | 0 | 0 | 0 | 0 | 0 | 0.0686 | 0.0881 | 0.002 | 0.0749 | 46 | 5700 | 1564 | 0.8253 | 0.3097 | 0.248 | 0.0213 | [6 empty] | 1456 | 25 | 26 | 3 | 0.29 | 69 | 24 | 미정 |  | 2021-05-29 13:25 | 1557 |  | 0 | 17 | 0 | 0 | 0 | 0 | 0.958 | 0.3716 | 0.2701 | 0.0132 |  | 77 | 38 | 173 | 0.0407 | 0.0141 | 0.011 | 0.0359 | 0.0142 | 0.0049 | 0.0026 | 0.0029
2021-05-29 | A64755 | B | 11 | STB2 | 101 | 35900 | 0.0469 | 0.1919 | 0.1919 | 0.1985 | 1591 | 1591 | 1532 | 2961 | 53.6 |  |  | 0 | 미정 | 선택 | 미정 | 미정 | 0 | 0 | 0 | 0 | 0 | 0 | 0.0469 | 0.0595 | 0.0023 | 0.1171 | 50 | 7000 | 1551 | 0.7499 | 0.2466 | 0.1913 | 0.0353 | [6 empty] | 1456 | 25 | 25 | 3 | 0.28 | 69 | 27 | 미정 |  | 2021-05-29 14:24 | 1557 |  | 0 | 18 | 9 | 0 | 0 | 0 | 0.976 | 0.371 | 0.2602 | 0.0126 | 104800 | 75 | 47 | 195 | 0.0625 | 0.0175 | 0.0114 | 0.0285 | 0.0357 | 0.0135 | 0.0025 | 0.003
2021-05-29 | B64247 | B | 1 | SCM415 | 104 | 39700 | 0.0731 | 0.0365 | 0.0425 | 0.0593 | 1605 | 1605 | 1585 | 2628 | 7.4 |  |  | 0 | 미정 | 미정 | 미정 | 미정 | 0 | 0 | 0 | 50 | 0 | 0 | 0.0731 | 0.0575 | 0.0053 | 1.6276 | 43 | 7000 | 1635 | 0.1204 | 0.4534 | 0.1662 | 0.0143 | [6 empty] | 1516 | 15 | 16 | 1 | 0.2 | 63 | 25 | 미정 |  | 2021-05-29 14:39 | 1642 |  | 86 | 0 | 0 | 0 | 0 | 0 | 0.1543 | 0.6724 | 0.228 | 0.0237 | 100650 | 68 | 40 | 179 | 0.0111 | 0.0153 | 0.0214 | 0.0428 | 0.0486 | 0.0195 | 0.0132 | 0.0128
2021-05-29 | B64248 | B | 35 | SCM415C1 | 104 | 37300 | 0.0761 | 0.0496 | 0.0553 | 0.1036 | 1610 | 1628 | 1530 | 2457 | 20.1 |  |  | 0 | 미정 | 미정 | 미정 | 미정 | 0 | 0 | 0 | 53 | 0 | 0 | 0.0761 | 0.0911 | 0.0041 | 0.2634 | 42 | 6400 | 1632 | 0.1072 | 0.3671 | 0.0715 | 0.0043 | [6 empty] | 1516 | 15 | 15 | 1 | 0.22 | 59 | 13 | 미정 |  | 2021-05-29 15:37 | 1631 |  | 0 | 30 | 21 | 0 | 0 | 0 | 0.1559 | 0.6803 | 0.2124 | 0.0213 | 84000 | 68 | 48 | 187 | 0.0333 | 0.007 | 0.0195 | 0.0397 | 0.0929 | 0.0373 | 0.0136 | 0.0126
2021-05-29 | A64756 | B | 33 | STB2 | 101 | 37300 | 0.0461 | 0.1099 | 0.286 | 0.2475 | 1648 | 1628 | 1581 | 3237 | 69.6 |  |  | 0 | 미정 | 선택 | 미정 | 미정 | 0 | 0 | 0 | 0 | 0 | 0 | 0.0461 | 0.0935 | 0.0015 | 0.2055 | 43 | 4900 | 1558 | 0.8654 | 0.2719 | 0.2229 | 0.0367 | [6 empty] | 1456 | 25 | 25 | 3 | 0.28 | 60 | 24 | 미정 |  | 2021-05-29 15:40 | 1554 |  | 0 | 24 | 11 | 0 | 0 | 0 | 0.958 | 0.3727 | 0.2701 | 0.0191 | 104350 | 76 | 44 | 174 | 0.0822 | 0.0222 | 0.0163 | 0.0305 | 0.0346 | 0.0109 | 0.0044 | 0.0037
2021-05-29 | B64249 | B | 37 | SCM415C1 | 104 | 38900 | 0.0847 | 0.039 | 0.0539 | 0.0855 | 1600 | 1626 | 1526 | 2520 | 11.9 |  |  | 0 | 미정 | 미정 | 미정 | 미정 | 0 | 0 | 0 | 0 | 0 | 0 | 0.0847 | 0.0848 | 0.0039 | 0.3229 | 53 | 8600 | 1636 | 0.1172 | 0.4419 | 0.1305 | 0.0066 | [6 empty] | 1516 | 15 | 15 | 1 | 0.2 | 70 | 30 | 미정 |  | 2021-05-29 16:59 | 1643 |  | 0 | 40 | 20 | 0 | 0 | 0 | 0.159 | 0.6912 | 0.2204 | 0.0213 | 102100 | 83 | 22 | 147 | 0.0164 | 0.0084 | 0.0217 | 0.0442 | 0.0504 | 0.0158 | 0.01 | 0.0146
2021-05-29 | A64757 | B | 30 | STB2 | 100 | 36900 | 0.0442 | 0.1336 | 0.1336 | 0.2297 | 1639 | 1639 | 1562 | 3240 | 28.7 |  |  | 0 | 선택 | 미정 | 미정 | 미정 | 0 | 0 | 0 | 0 | 0 | 0 | 0.0442 | 0.0521 | 0.0042 | 0.2245 | 40 | 4400 | 1557 | 0.8378 | 0.2539 | 0.2247 | 0.0118 | [6 empty] | 1456 | 25 | 25 | 3 | 0.29 | 63 | 22 | 미정 |  | 2021-05-29 16:58 | 1559 |  | 0 | 19 | 21 | 0 | 0 | 0 | 0.961 | 0.3743 | 0.2638 | 0.0088 | 101550 | 73 | 35 | 151 | 0.0357 | 0.0101 | 0.0081 | 0.0313 | 0.0115 | 0.003 | 0.0031 | 0.004
2021-05-29 | A64758 | B | 20 | STB2 | 101 | 36800 | 0.029 | 0.2195 | 0.2195 | 0.2769 | 1614 | 1614 | 1538 | 3176 | 40.6 |  |  | 0 | 선택 | 미정 | 미정 | 미정 | 0 | 0 | 0 | 0 | 0 | 0 | 0.029 | 0.0525 | 0.0024 | 0.1678 | 41 | 4800 | 1561 | 0.8601 | 0.2577 | 0.1966 | 0.0249 | [6 empty] | 1456 | 25 | 25 | 3 | 0.31 | 66 | 23 | 미정 |  | 2021-05-29 18:04 | 1559 |  | 0 | 19 | 21 | 0 | 0 | 0 | 0.932 | 0.3718 | 0.2645 | 0.0153 |  | 74 | 37 | 152 | 0.0482 | 0.0176 | 0.0125 | 0.0299 | 0.0138 | 0.0059 | 0.0033 | 0.0039
2021-05-29 | B64250 | B | 31 | SCM415 | 104 | 40800 | 0.0791 | 0.0725 | 0.0528 | 0.0715 | 1592 | 1601 | 1548 | 2679 | 18 |  |  | 0 | 미정 | 미정 | 미정 | 미정 | 0 | 0 | 0 | 0 | 0 | 0 | 0.0791 | 0.1042 | 0.0025 | 0.0028 | 42 | 7200 | 1642 | 0.1288 | 0.5413 | 0.1452 | 0.009 | [6 empty] | 1516 | 15 | 17 | 1 | 0.21 | 55 | 24 | 미정 |  | 2021-05-29 18:06 | 1639 |  | 1 | 32 | 0 | 0 | 0 | 0 | 0.1509 | 0.6822 | 0.2154 | 0.0248 | 100950 | 79 | 19 | 139 | 0.0256 |  | 0.0233 | 0.0552 | 0.039 | 0.0104 |  | 0.0138
2021-05-29 | A64759 | B | 11 | STB2 | 101 | 35900 | 0.0578 | 0.1706 | 0.1706 | 0.2454 | 1609 | 1609 | 1533 | 3146 | 48.2 |  |  | 0 | 미정 | 선택 | 미정 | 미정 | 0 | 0 | 0 | 0 | 0 | 0 | 0.0578 | 0.1654 | 0.0017 | 0.1189 | 45 | 5200 | 1555 | 0.7998 | 0.2146 | 0.2119 | 0.0205 | [6 empty] | 1456 | 25 | 25 | 3 | 0.3 | 64 | 25 | 미정 |  | 2021-05-29 19:02 | 1560 |  | 0 | 36 | 11 | 0 | 0 | 0 | 0.953 | 0.3765 | 0.2688 | 0.0106 | 101800 | 73 | 34 | 157 | 0.0579 | 0.0132 | 0.0088 | 0.0453 | 0.0348 | 0.0048 | 0.0027 | 0.0041
2021-05-29 | B64251 | B | 1 | SCM415 | 104 | 37800 | 0.0673 | 0.0522 | 0.0522 | 0.0707 | 1623 | 1623 | 1544 | 2494 | 17.6 |  |  | 0 | 미정 | 미정 | 미정 | 미정 | 0 | 0 | 0 | 0 | 0 | 0 | 0.0673 | 0.0922 | 0.0024 | 0.0017 | 43 | 7900 | 1633 | 0.1142 | 0.5224 | 0.131 | 0.0149 | [6 empty] | 1516 | 15 | 15 | 1 | 0.23 | 59 | 21 | 미정 |  | 2021-05-29 19:15 | 1631 |  | 1 | 26 | 13 | 0 | 0 | 0 | 0.1451 | 0.7065 | 0.2146 | 0.024 |  | 80 | 24 | 147 | 0.0244 | 0.0147 | 0.0245 | 0.0496 | 0.0452 | 0.0244 | 0.0105 | 0.0126
2021-05-29 | B64252 | B | 35 | SCM415 | 104 | 41100 | 0.0694 | 0.0551 | 0.0551 | 0.1258 | 1617 | 1617 | 1566 | 2588 | 21.5 |  |  | 0 | 미정 | 미정 | 미정 | 미정 | 0 | 0 | 0 | 0 | 0 | 0 | 0.0694 | 0.0713 | 0.0033 | 0.0016 | 41 | 6400 | 1641 | 0.1376 | 0.5413 | 0.1456 | 0.0175 | [6 empty] | 1516 | 15 | 15 | 1 | 0.23 | 60 | 19 | 미정 |  | 2021-05-29 20:14 | 1638 |  | 0 | 34 | 20 | 0 | 0 | 0 | 0.1671 | 0.6915 | 0.2146 | 0.0183 | 95750 | 76 | 44 | 176 | 0.0335 | 0.0154 | 0.0216 | 0.0395 | 0.0266 | 0.0112 | 0.008 | 0.013
2021-05-29 | A64760 | B | 33 | STB2 | 101 | 36800 | 0.065 | 0.1538 | 0.1538 | 0.1997 | 1636 | 1636 | 1563 | 3169 | 45.9 |  |  | 0 | 선택 | 미정 | 미정 | 미정 | 0 | 0 | 0 | 0 | 0 | 0 | 0.065 | 0.0959 | 0.002 | 0.1873 | 41 | 4400 | 1554 | 0.8466 | 0.2044 | 0.2282 | 0.0239 | [6 empty] | 1456 | 25 | 25 | 3 | 0.28 | 63 | 29 | 미정 |  | 2021-05-29 20:14 | 1556 |  | 0 | 22 | 10 | 0 | 0 | 0 | 0.962 | 0.3742 | 0.2738 | 0.0127 | 103250 | 83 | 17 | 128 | 0.0543 | 0.0153 | 0.0107 | 0.0444 | 0.0253 | 0.008 | 0.0045 | 0.0051
2021-05-29 | B64253 | B | 37 | SCM415HS | 104 | 41300 | 0.0691 | 0.021 | 0.0567 | 0.0497 | 1699 | 1588 | 1585 | 2665 | 8.2 |  |  | 0 | 미정 | 미정 | 미정 | 미정 | 0 | 0 | 0 | 0 | 0 | 0 | 0.0691 | 0.0571 | 0.0046 | 0.2722 | 41 | 6900 | 1650 | 0.1148 | 0.5883 | 0.1293 | 0.008 | [6 empty] | 1513 | 15 | 16 | 1 | 0.31 | 74 | 25 | 미정 |  | 2021-05-29 21:30 | 1641 |  | 0 | 57 | 20 | 0 | 0 | 0 | 0.158 | 0.8346 | 0.2482 | 0.0243 |  | 79 | 34 | 155 | 0.0113 | 0.0121 | 0.0226 | 0.029 | 0.0513 | 0.0204 | 0.0098 | 0.008
2021-05-29 | A64761 | B | 30 | STB2 | 101 | 36800 | 0.0488 | 0.1124 | 0.1124 | 0.1685 | 1645 | 1645 | 1568 | 3071 | 35.1 |  |  | 0 | 선택 | 미정 | 미정 | 미정 | 0 | 0 | 0 | 0 | 0 | 0 | 0.0488 | 0.0853 | 0.0074 | 0.1984 | 41 | 3900 | 1560 | 0.7887 | 0.2431 | 0.2285 | 0.0178 | [6 empty] | 1456 | 25 | 25 | 3 | 0.23 | 63 | 25 | 미정 |  | 2021-05-29 21:41 | 1560 |  | 0 | 7 | 0 | 0 | 0 | 0 | 0.937 | 0.3638 | 0.2725 | 0.0134 |  | 83 | 19 | 114 | 0.0423 | 0.016 | 0.0116 | 0.0421 | 0.019 | 0.006 | 0.0047 | 0.005
2021-05-29 | B64254 | B | 31 | SCM415HS | 103 | 41900 | 0.067 | 0.0417 | 0.0417 | 0.0517 | 1610 | 1610 | 1601 | 2529 | 2.2 |  |  | 0 | 미정 | 미정 | 미정 | 미정 | 0 | 0 | 0 | 0 | 0 | 0 | 0.067 | 0.0635 | 0.0169 | 0.0918 | 41 | 5900 | 1637 | 0.1394 | 0.5439 | 0.1738 | 0.0047 | [6 empty] | 1513 | 15 | 16 | 1 | 0.35 | 63 | 24 | 미정 |  | 2021-05-29 22:40 | 1628 |  | 0 | 56 | 22 | 0 | 0 | 0 | 0.1636 | 0.8565 | 0.2475 | 0.0178 | 100400 | 91 | 35 | 155 | 0.0036 | 0.0061 | 0.0183 | 0.0286 | 0.0505 | 0.028 | 0.0134 | 0.0093
2021-05-29 | A64762 | B | 20 | STB2 | 101 | 36900 | 0.4033 | 0.2303 | 0.2303 | 0.3754 | 1594 | 1594 | 1532 | 2869 | 44.4 |  |  | 0 | 선택 | 미정 | 미정 | 미정 | 0 | 0 | 0 | 0 | 0 | 0 | 0.4033 | 0.233 | 0.0087 | 0.5466 | 41 | 6300 | 1555 | 0.8022 | 0.3165 | 0.2046 | 0.0232 | [6 empty] | 1456 | 25 | 25 | 3 | 0.24 | 68 | 29 | 미정 |  | 2021-05-29 22:47 | 1555 |  | 0 | 28 | 0 | 0 | 0 | 0 | 0.936 | 0.3497 | 0.2611 | 0.0143 | 104050 | 76 | 16 | 118 | 0.0521 | 0.0148 | 0.0105 | 0.0524 | 0.0287 | 0.0074 | 0.003 | 0.0035
2021-05-29 | B64255 | B | 1 | FPA-20NICRMOHM2 | 104 | 39100 | 0.0588 | 0.0599 | 0.0599 | 0.0658 | 1635 | 1635 | 1585 | 2727 |  |  |  | 0 | 미정 | 미정 | 미정 | 미정 | 0 | 0 | 0 | 149 | 0 | 0 | 0.0588 | 0.0613 | 0.0044 | 0.1489 | 50 | 8600 | 1664 | 0.128 | 0.5655 | 0.0762 | 0.0036 | [6 empty] | 1508 | 16 | 18 | 1 | 0.36 | 83 | 29 | 미정 |  | 2021-05-29 23:51 | 1659 |  | 0 | 81 | 7 | 0 | 0 | 0 | 0.17 | 0.7791 | 0.0834 | 0.0343 |  | 97 | 38 | 187 | 0.004 | 0.004 | 0.0263 | 0.0311 | 0.0214 | 0.0131 | 0.0112 | 0.027
2021-05-29 | A64763 | B | 11 | STB2 | 101 | 36500 | 0.1249 | 0.1948 | 0.1948 | 0.2031 | 1631 | 1631 | 1532 | 3038 | 36 |  |  | 0 | 선택 | 미정 | 미정 | 미정 | 0 | 0 | 0 | 0 | 0 | 0 | 0.1249 | 0.1778 | 0.0039 | 0.0012 | 40 | 4000 | 1554 | 0.8688 | 0.2994 | 0.2367 | 0.0148 | [6 empty] | 1456 | 25 | 26 | 3 | 0.22 | 70 | 31 | 미정 |  | 2021-05-29 23:49 | 1554 |  | 0 | 0 | 0 | 0 | 0 | 0 | 0.9616 | 0.365 | 0.2632 | 0.0123 | 101900 | 73 | 32 | 137 | 0.0439 | 0.0135 | 0.0099 | 0.0475 | 0.0142 | 0.0027 | 0.0026 | 0.0031
2021-05-29 | A64764 | B | 33 | STB2 | 101 | 36500 | 0.0635 | 0.2579 | 0.2579 | 0.3508 | 1641 | 1641 | 1553 | 3024 | 38.7 |  |  | 0 | 미정 | 선택 | 미정 | 미정 | 0 | 0 | 0 | 0 | 0 | 0 | 0.0635 | 0.0838 | 0.0026 | 0.1636 | 47 | 4100 | 1558 | 0.8776 | 0.3052 | 0.205 | 0.025 | [6 empty] | 1456 | 25 | 25 | 3 | 0.22 | 62 | 25 | 미정 |  | 2021-05-30 00:54 | 1558 |  | 0 | 30 | 9 | 0 | 0 | 0 | 0.941 | 0.3623 | 0.2708 | 0.0179 |  | 75 | 34 | 144 | 0.0467 | 0.0202 | 0.0147 | 0.0447 | 0.0301 | 0.0093 | 0.007 | 0.0067
2021-05-29 | B64256 | B | 35 | FPA-20NICRMOHM2 | 102 | 38900 | 0.0573 | 0.1038 | 0.0892 | 0.1006 | 1585 | 1595 | 1567 | 2577 |  |  |  | 0 | 미정 | 미정 | 미정 | 미정 | 0 | 0 | 0 | 155 | 0 | 0 | 0.0573 | 0.0665 | 0.0043 | 0.0992 | 48 | 8400 | 1646 | 0.1447 | 0.6736 | 0.0643 | 0.0032 | [6 empty] | 1508 | 16 | 19 | 1 | 0.32 | 75 | 29 | 미정 |  | 2021-05-30 01:05 | 1654 |  | 0 | 41 | 0 | 0 | 0 | 0 | 0.162 | 0.792 | 0.077 | 0.0356 | 97500 | 77 | 19 | 157 | 0.0029 | 0.0033 | 0.0284 | 0.0259 | 0.018 | 0.0152 | 0.0158 | 0.0289
2021-05-29 | A64765 | B | 30 | STB2 | 101 | 36800 | 0.0547 | 0.191 | 0.191 | 0.2828 | 1622 | 1622 | 1547 | 3044 | 34.8 |  |  | 0 | 미정 | 미정 | 미정 | 미정 | 0 | 0 | 0 | 0 | 0 | 0 | 0.0547 | 0.0854 | 0.0048 | 0.2013 | 41 | 4700 | 1548 | 0.8308 | 0.2622 | 0.2332 | 0.0164 | [6 empty] | 1456 | 25 | 25 | 3 | 0.23 | 64 | 22 | 미정 |  | 2021-05-30 01:56 | 1548 |  | 0 | 47 | 0 | 0 | 0 | 0 | 0.9589 | 0.3684 | 0.2744 | 0.0122 | 106000 | 76 | 34 | 141 | 0.0408 | 0.0139 | 0.0104 | 0.0392 | 0.0119 | 0.0029 | 0.0022 | 0.0031
2021-05-29 | B64257 | B | 37 | FPA-20NICRMOHM2 | 102 | 38800 | 0.077 | 0.0567 | 0.0447 | 0.0751 | 1565 | 1617 | 1576 | 2532 |  |  |  | 0 | 미정 | 미정 | 미정 | 미정 | 0 | 0 | 0 | 0 | 0 | 0 | 0.077 | 0.1016 | 0.0085 | 0.0551 | 53 | 8300 | 1652 | 0.1243 | 0.615 | 0.0601 | 0.0028 | [6 empty] | 1508 | 16 | 17 | 1 | 0.32 | 56 | 16 | 미정 |  | 2021-05-30 02:10 | 1639 |  | 0 | 72 | 7 | 0 | 0 | 0 | 0.164 | 0.7912 | 0.0876 | 0.0373 | 92600 | 78 | 32 | 177 | 0.002 | 0.0031 | 0.0307 | 0.0316 | 0.0528 | 0.0357 | 0.0267 | 0.0302
2021-05-29 | A64766 | B | 20 | STB2 | 100 | 36700 | 0.0434 | 0.2165 | 0.2165 | 0.2564 | 1676 | 1676 | 1602 | 2957 | 31.8 |  |  | 0 | 선택 | 미정 | 미정 | 미정 | 0 | 0 | 0 | 0 | 0 | 0 | 0.0434 | 0.0739 | 0.0022 | 0.0362 | 40 | 3000 | 1561 | 0.9197 | 0.3038 | 0.2261 | 0.0139 | [6 empty] | 1456 | 25 | 25 | 3 | 0.23 | 65 | 25 | 미정 |  | 2021-05-30 02:52 | 1561 |  | 0 | 21 | 7 | 0 | 0 | 0 | 0.9724 | 0.3535 | 0.2667 | 0.0111 | 97250 | 71 | 44 | 162 | 0.0407 | 0.0122 | 0.0098 | 0.0319 | 0.0119 | 0.0032 | 0.003 | 0.0032
2021-05-29 | B64258 | B | 31 | FPA-20NICRMOHM2 | 102 | 39000 | 0.0615 | 0.0596 | 0.0596 | 0.0914 | 1636 | 1636 | 1563 | 2621 |  |  |  | 0 | 미정 | 미정 | 미정 | 미정 | 0 | 0 | 0 | 55 | 0 | 0 | 0.0615 | 0.0646 | 0.0032 | 0.1352 | 49 | 9100 | 1647 | 0.1293 | 0.6249 | 0.1013 | 0.003 | [6 empty] | 1508 | 16 | 26 | 1 | 0.31 | 61 | 28 | 미정 |  | 2021-05-30 03:39 | 1660 |  | 0 | 44 | 0 | 0 | 0 | 0 | 0.165 | 0.7858 | 0.1064 | 0.0341 | 93850 | 77 | 11 | 131 | 0.0023 | 0.0032 | 0.0319 | 0.0241 | 0.0317 | 0.0304 | 0.0282 | 0.0296
2021-05-29 | A64767 | B | 11 | STB2 | 101 | 36500 | 0.0495 | 0.2969 | 0.2969 | 0.4463 | 1638 | 1638 | 1539 | 3053 | 63 |  |  | 0 | 미정 | 선택 | 미정 | 미정 | 0 | 0 | 0 | 0 | 0 | 0 | 0.0495 | 0.0663 | 0.0046 | 0.2634 | 41 | 3900 | 1561 | 0.8852 | 0.2737 | 0.2344 | 0.0368 | [6 empty] | 1456 | 25 | 25 | 3 | 0.23 | 64 | 22 | 미정 |  | 2021-05-30 03:47 | 1561 |  | 0 | 40 | 0 | 0 | 0 | 0 | 0.959 | 0.3602 | 0.2682 | 0.0215 | 107300 | 77 | 40 | 164 | 0.0736 | 0.0244 | 0.0172 | 0.0274 | 0.0286 | 0.0105 | 0.0061 | 0.006
2021-05-29 | B64259 | B | 1 | FPA-20NICRMOHM2 | 102 | 40500 | 0.0593 | 0.0523 | 0.0556 | 0.0683 | 1568 | 1614 | 1588 | 2649 |  |  |  | 0 | 미정 | 미정 | 미정 | 미정 | 0 | 0 | 0 | 50 | 0 | 0 | 0.0593 | 0.034 | 0.003 | 0.3095 | 41 | 7000 | 1643 | 0.1249 | 0.5874 | 0.0652 | 0.0025 | [6 empty] | 1508 | 16 | 17 | 1 | 0.29 | 62 | 23 | 미정 |  | 2021-05-30 04:36 | 1639 |  | 0 | 42 | 7 | 0 | 0 | 0 | 0.163 | 0.7903 | 0.0813 | 0.036 | 93750 | 77 | 30 | 153 | 0.0023 | 0.0025 | 0.0295 | 0.0274 | 0.0326 | 0.029 | 0.027 | 0.0301
2021-05-29 | A64768 | B | 33 | STB2 | 101 | 36500 | 0.0455 | 0.1749 | 0.1749 | 0.2122 | 1601 | 1601 | 1542 | 2963 | 49 |  |  | 0 | 선택 | 미정 | 미정 | 미정 | 0 | 0 | 0 | 0 | 0 | 0 | 0.0455 | 0.0619 | 0.0027 | 0.0913 | 40 | 4900 | 1564 | 0.904 | 0.2529 | 0.2446 | 0.0134 | [6 empty] | 1456 | 25 | 25 | 3 | 0.26 | 68 | 25 | 미정 |  | 2021-05-30 05:03 | 1564 |  | 0 | 32 | 0 | 0 | 0 | 0 | 0.9607 | 0.3797 | 0.2719 | 0.0105 |  | 69 | 38 | 152 | 0.0586 | 0.0121 | 0.0094 | 0.0314 | 0.0188 | 0.0025 | 0.0028 | 0.004
2021-05-29 | B64260 | B | 35 | FPA-20NICRMOHM2 | 102 | 37700 | 0.0659 | 0.0626 | 0.0626 | 0.1015 | 1600 | 1600 | 1541 | 2581 |  |  |  | 0 | 미정 | 미정 | 미정 | 미정 | 0 | 0 | 0 | 53 | 0 | 0 | 0.0659 | 0.0888 | 0.0053 | 0.2445 | 51 | 9200 | 1649 | 0.1334 | 0.5656 | 0.0893 | 0.0026 | [6 empty] | 1508 | 16 | 16 | 1 | 0.25 | 65 | 20 | 미정 |  | 2021-05-30 05:42 | 1641 |  | 0 | 32 | 12 | 0 | 0 | 0 | 0.1606 | 0.7697 | 0.1013 | 0.0328 | 100700 | 78 | 34 | 167 | 0.002 | 0.0026 | 0.028 | 0.0376 | 0.0349 | 0.0299 | 0.0267 | 0.0308
2021-05-29 | A64769 | B | 30 | STB2 | 101 | 36300 | 0.0487 | 4.1085 | 0.1972 | 0.2742 | 1602 | 1601 | 1533 | 2969 | 53 |  |  | 0 | 미정 | 미정 | 미정 | 미정 | 0 | 0 | 0 | 0 | 0 | 0 | 0.0487 | 0.0754 | 0.0032 | 0.1007 | 40 | 5400 | 1560 | 0.8443 | 0.2924 | 0.2291 | 0.0239 | [6 empty] | 1456 | 25 | 25 | 3 | 0.26 | 67 | 24 | 미정 |  | 2021-05-30 06:00 | 1560 |  | 0 | 0 | 0 | 0 | 0 | 0 | 0.9632 | 0.3665 | 0.2643 | 0.0145 | 106400 | 76 | 37 | 154 | 0.0611 | 0.0168 | 0.0116 | 0.0331 | 0.0312 | 0.0065 | 0.0044 | 0.005
2021-05-30 | B64261 | B | 37 | FPA-20NICRMOHM2 | 101 | 37400 | 0.055 | 0.0259 | 0.0495 | 0.0709 | 1620 | 1568 | 1553 | 2576 |  |  |  | 0 | 미정 | 미정 | 미정 | 미정 | 0 | 0 | 0 | 49 | 0 | 0 | 0.055 | 0.0488 | 0.004 | 0.0866 | 43 | 7300 | 1641 | 0.0894 | 0.7003 | 0.0695 | 0.0022 | [6 empty] | 1508 | 16 | 17 | 1 | 0.2 | 52 | 11 | 미정 |  | 2021-05-30 06:48 | 1631 |  | 0 | 0 | 32 | 0 | 0 | 0 | 0.1532 | 0.7795 | 0.0988 | 0.0357 |  | 71 | 36 | 165 | 0.0017 | 0.0027 | 0.0282 | 0.0223 | 0.0288 | 0.0242 | 0.0232 | 0.031
2021-05-30 | A64770 | B | 20 | STB2 | 101 | 36000 | 0.0691 | 0.1919 | 0.1919 | 0.2836 | 1650 | 1650 | 1572 | 3001 | 43.6 |  |  | 0 | 미정 | 선택 | 미정 | 미정 | 0 | 0 | 0 | 0 | 0 | 0 | 0.0691 | 0.0951 | 0.0036 | 0.1067 | 45 | 4300 | 1549 | 0.7691 | 0.2794 | 0.2241 | 0.0287 | [6 empty] | 1456 | 25 | 25 | 3 | 0.26 | 67 | 23 | 미정 |  | 2021-05-30 07:11 | 1552 |  | 0 | 0 | 0 | 0 | 0 | 0 | 0.958 | 0.3662 | 0.2719 | 0.0169 | 101500 | 74 | 30 | 146 | 0.0524 | 0.0205 | 0.0145 | 0.0416 | 0.034 | 0.012 | 0.0055 | 0.0057
2021-05-30 | B64262 | B | 31 | FPA-20NICRMOHM2 | 102 | 37600 | 0.056 | 0.0347 | 0.0347 | 0.144 | 1644 | 1644 | 1516 | 2588 |  |  |  | 0 | 미정 | 미정 | 미정 | 미정 | 0 | 0 | 0 | 103 | 0 | 0 | 0.056 | 0.0608 | 0.0058 | 0.0021 | 56 | 10600 | 1658 | 0.1439 | 0.6784 | 0.0791 | 0.0028 | [6 empty] | 1508 | 16 | 19 | 1 | 0.19 | 76 | 34 | 미정 |  | 2021-05-30 07:59 | 1657 |  | 0 | 32 | 12 | 0 | 0 | 0 | 0.1611 | 0.7698 | 0.0935 | 0.0316 | 100000 | 77 | 23 | 155 | 0.0021 | 0.0027 | 0.026 | 0.022 | 0.0299 | 0.0257 | 0.0152 | 0.0277
2021-05-30 | A64771 | B | 11 | STB2 | 100 | 36300 | 0.0792 | 0.1863 | 0.1863 | 0.2384 | 1611 | 1611 | 1546 | 3169 | 48.2 |  |  | 0 | 선택 | 미정 | 미정 | 미정 | 0 | 0 | 0 | 0 | 0 | 0 | 0.0792 | 0.1341 | 0.003 | 0.1636 | 42 | 4800 | 1562 | 0.8006 | 0.279 | 0.2108 | 0.0204 | [6 empty] | 1456 | 25 | 25 | 3 | 0.25 | 72 | 30 | 미정 |  | 2021-05-30 08:19 | 1565 |  | 0 | 0 | 0 | 0 | 0 | 0 | 0.959 | 0.3624 | 0.2519 | 0.013 |  | 74 | 29 | 140 | 0.0566 | 0.0154 | 0.0111 | 0.0404 | 0.0263 | 0.0072 | 0.0044 | 0.0051
2021-05-30 | B64263 | B | 1 | FPA-20NICRMOHM2 | 102 | 37800 | 0.0821 | 0.0702 | 0.0702 | 0.0923 | 1628 | 1628 | 1552 | 2507 |  |  |  | 0 | 미정 | 미정 | 미정 | 미정 | 0 | 0 | 0 | 98 | 0 | 0 | 0.0821 | 0.0958 | 0.0029 | 0.1445 | 45 | 8200 | 1647 | 0.1367 | 0.648 | 0.0773 | 0.0022 | [6 empty] | 1508 | 16 | 16 | 1 | 0.23 | 62 | 19 | 미정 |  | 2021-05-30 09:02 | 1637 |  | 0 | 33 | 10 | 0 | 0 | 0 | 0.1662 | 0.7044 | 0.0916 | 0.032 |  | 83 | 26 | 151 | 0.002 | 0.0027 | 0.03 | 0.0279 | 0.0311 | 0.0238 | 0.0192 | 0.0275
2021-05-30 | A64772 | B | 33 | STB2 | 101 | 37500 | 0.0978 | 0.122 | 0.1372 | 0.2285 | 1577 | 1609 | 1544 | 3162 | 45.2 |  |  | 0 | 선택 | 미정 | 미정 | 미정 | 0 | 0 | 0 | 0 | 0 | 0 | 0.0978 | 0.1365 | 0.0064 | 0.0011 | 42 | 5100 | 1550 | 0.74 | 0.2626 | 0.1853 | 0.0269 | [6 empty] | 1456 | 25 | 25 | 3 | 0.25 | 64 | 26 | 미정 |  | 2021-05-30 09:30 | 1550 |  | 0 | 0 | 0 | 0 | 0 | 0 | 0.9737 | 0.3709 | 0.2603 | 0.0143 | 101650 | 87 | 25 | 130 | 0.0551 | 0.0175 | 0.0125 | 0.038 | 0.0346 | 0.013 | 0.0063 | 0.0063
2021-05-30 | B64264 | B | 35 | FPA-20NICRMOHM2 | 101 | 36600 | 0.1178 | 0.0492 | 0.0492 | 0.0921 | 1656 | 1656 | 1588 | 2525 |  |  |  | 0 | 미정 | 미정 | 미정 | 미정 | 0 | 0 | 0 | 102 | 0 | 0 | 0.1178 | 0.1683 | 0.0096 | 0.0309 | 46 | 7500 | 1668 | 0.1406 | 0.6892 | 0.0725 | 0.0024 | [6 empty] | 1508 | 16 | 17 | 1 | 0.25 | 74 | 29 | 미정 |  | 2021-05-30 09:59 | 1659 |  | 0 | 24 | 10 | 0 | 0 | 0 | 0.169 | 0.7652 | 0.0853 | 0.0339 | 95250 | 94 | 35 | 177 | 0.002 | 0.003 | 0.0276 | 0.0287 | 0.0297 | 0.0211 | 0.015 | 0.0287
2021-05-30 | A64773 | B | 30 | SCR420HQ | 101 | 37500 | 0.0913 | 0.1301 | 0.047 | 0.1115 | 1603 | 1642 | 1577 | 3185 | 16.7 |  |  | 0 | 선택 | 미정 | 미정 | 미정 | 0 | 0 | 0 | 0 | 0 | 0 | 0.0913 | 0.098 | 0.0029 | 0.1577 | 41 | 6300 | 1653 | 0.1527 | 0.6568 | 0.1582 | 0.0161 | [6 empty] | 1512 | 16 | 20 | 3 | 0.23 | 95 | 26 | 미정 |  | 2021-05-30 10:39 | 1642 |  | 0 | 18 | 0 | 0 | 0 | 0 | 0.171 | 0.8142 | 0.2515 | 0.0317 |  | 83 | 40 | 160 | 0.024 | 0.0229 | 0.0221 | 0.0407 | 0.0347 | 0.0251 | 0.0123 | 0.0104
2021-05-30 | B64265 | B | 37 | 30CRNIMO8 | 101 | 37000 | 0.0566 | 0.0306 | 0.0306 | 0.0883 | 1649 | 1649 | 1557 | 2627 | 3.6 |  |  | 0 | 미정 | 미정 | 미정 | 미정 | 0 | 0 | 0 | 0 | 0 | 0 | 0.0566 | 0.0796 | 0.0034 | 0.1998 | 66 | 11100 | 1671 | 0.2198 | 0.4302 | 0.1767 | 0.0074 | [6 empty] | 1495 | 16 | 21 | 1 | 0.15 | 90 | 40 | 미정 |  | 2021-05-30 11:19 | 1660 |  | 0 | 21 | 32 | 0 | 0 | 0 | 0.297 | 0.549 | 0.242 | 0.015 | 103000 | 103 | 51 | 225 | 0.0057 | 0.0064 | 0.024 | 0.0242 | 0.0216 | 0.007 | 0.0066 | 0.005
2021-05-30 | A64774 | B | 20 | SCR420HQ | 101 | 36800 | 0.0645 | 0.0963 | 0.0568 | 0.1658 | 1612 | 1624 | 1584 | 2884 | 12.2 |  |  | 0 | 미정 | 선택 | 미정 | 미정 | 0 | 0 | 0 | 0 | 0 | 0 | 0.0645 | 0.0659 | 0.0053 | 0.4249 | 50 | 6000 | 1619 | 0.1004 | 0.6999 | 0.107 | 0.0058 | [6 empty] | 1512 | 16 | 16 | 3 | 0.26 | 77 | 23 | 미정 |  | 2021-05-30 11:45 | 1618 |  | 0 | 0 | 0 | 0 | 0 | 0 | 0.1631 | 0.8348 | 0.2447 | 0.0322 | 100600 | 63 | 33 | 148 | 0.0172 | 0.0256 | 0.0252 | 0.0254 | 0.0383 | 0.0178 | 0.0109 | 0.0098
2021-05-30 | B64266 | B | 31 | 30CRNIMO8 | 101 | 37400 | 0.0663 | 0 | 0.0297 | 0.0854 | 1658 | 1629 | 1541 | 2616 | 8 |  |  | 0 | 미정 | 미정 | 미정 | 미정 | 0 | 0 | 0 | 0 | 0 | 0 | 0.0663 | 0.0866 | 0.0036 | 0.0021 | 48 | 8300 | 1625 | 0.2419 | 0.2884 | 0.2119 | 0.0312 | [6 empty] | 1495 | 16 | 17 | 1 | 0.19 | 69 | 25 | 미정 |  | 2021-05-30 12:34 | 1618 |  | 0 | 24 | 0 | 0 | 0 | 0 | 0.293 | 0.5533 | 0.2468 | 0.0238 | 98250 | 74 | 56 | 205 | 0.0139 | 0.0086 | 0.0286 | 0.0315 | 0.0181 | 0.0061 | 0.0049 | 0.0044
2021-05-30 | A64775 | B | 11 | SCR420HQ | 100 | 37300 | 0.0337 | 0.1587 | 0.061 | 0.1373 | 1634 | 1654 | 1585 | 3200 | 21.8 |  |  | 0 | 선택 | 미정 | 미정 | 미정 | 0 | 0 | 0 | 0 | 0 | 0 | 0.0337 | 0.0432 | 0.0025 | 0.1195 | 42 | 5300 | 1622 | 0.1638 | 0.6951 | 0.141 | 0.0166 | [6 empty] | 1512 | 16 | 16 | 3 | 0.24 | 76 | 25 | 미정 |  | 2021-05-30 12:47 | 1622 |  | 0 | 24 | 0 | 0 | 0 | 0 | 0.171 | 0.8173 | 0.2385 | 0.034 |  | 68 | 25 | 126 | 0.0298 | 0.0165 | 0.0283 | 0.0265 | 0.0365 | 0.0189 | 0.009 | 0.0086
2021-05-30 | B64267 | B | 1 | 30CRNIMO8 | 100 | 36700 | 0.0694 | 0.0396 | 0.0396 | 0.1477 | 1664 | 1664 | 1535 | 2522 | 12.1 |  |  | 0 | 미정 | 미정 | 미정 | 미정 | 0 | 0 | 0 | 0 | 0 | 0 | 0.0694 | 0.1136 | 0.0038 | 0.0019 | 50 | 9200 | 1619 | 0.2128 | 0.3303 | 0.1835 | 0.0104 | [6 empty] | 1495 | 16 | 16 | 1 | 0.16 | 65 | 22 | 미정 |  | 2021-05-30 13:45 | 1627 |  | 0 | 22 | 0 | 0 | 0 | 0 | 0.287 | 0.5461 | 0.2616 | 0.0197 | 102200 | 77 | 40 | 185 | 0.0195 | 0.0115 | 0.0262 | 0.0264 | 0.0129 | 0.0049 | 0.0043 | 0.004
2021-05-30 | A64776 | B | 33 | SCR420HQ | 101 | 36300 | 0.1219 | 0.0249 | 0.0351 | 0.1239 | 1683 | 1649 | 1569 | 3055 | 32.4 |  |  | 0 | 선택 | 미정 | 미정 | 미정 | 0 | 0 | 0 | 0 | 0 | 0 | 0.1219 | 0.1268 | 0.0039 | 0.0034 | 41 | 5400 | 1613 | 0.138 | 0.6658 | 0.1816 | 0.0294 | [6 empty] | 1512 | 16 | 17 | 3 | 0.21 | 67 | 27 | 미정 |  | 2021-05-30 13:51 | 1613 |  | 0 | 31 | 10 | 0 | 0 | 0 | 0.176 | 0.8196 | 0.2515 | 0.033 | 102650 | 68 | 22 | 118 | 0.0439 | 0.02 | 0.0286 | 0.0384 | 0.0182 | 0.0102 | 0.0054 | 0.0061
2021-05-30 | B64268 | B | 35 | 30CRNIMO8 | 101 | 38000 | 0.0889 | 0.0285 | 0.054 | 0.087 | 1635 | 1617 | 1561 | 2634 | 5.3 |  |  | 0 | 미정 | 미정 | 미정 | 미정 | 0 | 0 | 0 | 0 | 0 | 0 | 0.0889 | 0.1028 | 0.0033 | 0.0438 | 51 | 8700 | 1627 | 0.2374 | 0.4037 | 0.1464 | 0.0101 | [6 empty] | 1495 | 16 | 17 | 1 | 0.21 | 69 | 28 | 미정 |  | 2021-05-30 14:48 | 1630 |  | 0 | 24 | 0 | 0 | 0 | 0 | 0.2953 | 0.5531 | 0.256 | 0.0208 | 95900 | 79 | 41 | 191 | 0.0081 | 0.0131 | 0.0242 | 0.0308 | 0.0207 | 0.0068 | 0.005 | 0.0044
2021-05-30 | A64777 | B | 30 | SCR420HQ | 100 | 37000 |  | 0.0357 | 0.0357 | 0.214 | 1677 | 1677 | 1607 | 3284 | 4.1 |  |  | 0 | 선택 | 미정 | 미정 | 미정 | 0 | 0 | 0 | 0 | 0 | 0 |  |  |  |  | 39 | 4100 | 1624 | 0.1415 | 0.6439 | 0.1841 | 0.0208 | [6 empty] | 1512 | 16 | 17 | 3 | 0.24 | 68 | 25 | 미정 |  | 2021-05-30 14:47 | 1617 |  | 0 | 20 | 21 | 0 | 0 | 0 | 0.18 | 0.8199 | 0.2532 | 0.0313 |  | 72 | 31 | 127 | 0.0053 | 0.0184 | 0.0266 |  | 0.0145 | 0.0082 | 0.0066 | 0.0068
2021-05-30 | A64778 | B | 20 | SCR420HQ | 100 | 36700 | 0.0592 | 0.0874 | 0.0874 | 0.1199 | 1658 | 1658 | 1589 | 3209 | 11 |  |  | 0 | 선택 | 미정 | 미정 | 미정 | 0 | 0 | 0 | 0 | 0 | 0 | 0.0592 | 0.0752 | 0.0015 | 0.1927 | 39 | 4100 | 1625 | 0.1565 | 0.6586 | 0.2008 | 0.0189 | [6 empty] | 1512 | 16 | 16 | 3 | 0.23 | 65 | 24 | 미정 |  | 2021-05-30 15:48 | 1619 |  | 0 | 23 | 26 | 0 | 0 | 0 | 0.188 | 0.8233 | 0.2522 | 0.0283 |  | 64 | 31 | 130 | 0.0162 | 0.0307 | 0.0273 | 0.0297 | 0.0119 | 0.0061 | 0.0051 | 0.0053
2021-05-30 | B64269 | B | 37 | 30CRNIMO8 | 101 | 38600 | 0.0895 | 0.0415 | 0.0499 | 0.086 | 1616 | 1641 | 1585 | 2561 | 5 |  |  | 0 | 미정 | 미정 | 미정 | 미정 | 0 | 0 | 0 | 0 | 0 | 0 | 0.0895 | 0.114 | 0.0031 | 0.177 | 40 | 7000 | 1639 | 0.2347 | 0.4188 | 0.1307 | 0.0141 | [6 empty] | 1495 | 16 | 17 | 1 | 0.2 | 72 | 32 | 미정 |  | 2021-05-30 15:57 | 1628 |  | 0 | 16 | 17 | 0 | 0 | 0 | 0.294 | 0.5533 | 0.256 | 0.0292 | 103250 | 91 | 29 | 169 | 0.0083 | 0.0164 | 0.0263 | 0.0261 | 0.0317 | 0.0119 | 0.0091 | 0.0067
2021-05-30 | A64779 | B | 11 | SCR420HQ | 100 | 36700 | 0.0672 | 0.0469 | 0.0469 | 0.188 | 1621 | 1621 | 1564 | 3200 | 26.5 |  |  | 0 | 선택 | 미정 | 미정 | 미정 | 0 | 0 | 0 | 0 | 0 | 0 | 0.0672 | 0.098 | 0.0047 | 0.1127 | 39 | 5600 | 1616 | 0.1378 | 0.628 | 0.1833 | 0.0265 | [6 empty] | 1512 | 16 | 16 | 3 | 0.23 | 65 | 26 | 미정 |  | 2021-05-30 16:52 | 1617 |  | 0 | 47 | 16 | 0 | 0 | 0 | 0.177 | 0.8084 | 0.251 | 0.0321 |  | 67 | 24 | 115 | 0.0398 | 0.023 | 0.0269 | 0.0338 | 0.0212 | 0.008 | 0.0054 | 0.0056
2021-05-30 | B64270 | B | 31 | 30CRNIMO8 | 103 | 37900 | 0.1206 | 0.026 | 0.0335 | 0.0862 | 1680 | 1659 | 1537 | 2538 | 2.5 |  |  | 0 | 미정 | 미정 | 미정 | 미정 | 0 | 0 | 0 | 0 | 0 | 0 | 0.1206 | 0.1525 | 0.0038 | 0.0018 | 49 | 8400 | 1638 | 0.2525 | 0.405 | 0.0892 | 0.0055 | [6 empty] | 1495 | 16 | 16 | 1 | 0.23 | 83 | 30 | 미정 |  | 2021-05-30 17:14 | 1632 |  | 0 | 0 | 0 | 0 | 0 | 0 | 0.2978 | 0.5499 | 0.2474 | 0.0234 | 98650 | 84 | 27 | 177 | 0.004 | 0.0116 | 0.022 | 0.0338 | 0.057 | 0.0163 | 0.012 | 0.0095
2021-05-30 | A64780 | B | 33 | SCR420HQ | 101 | 36800 | 0.0607 | 0.0521 | 0.0521 | 0.2407 | 1632 | 1632 | 1578 | 3096 | 14 |  |  | 0 | 선택 | 미정 | 미정 | 미정 | 0 | 0 | 0 | 0 | 0 | 0 | 0.0607 | 0.1012 | 0.0024 | 0.1156 | 41 | 6100 | 1627 | 0.1404 | 0.6662 | 0.1694 | 0.025 | [6 empty] | 1512 | 16 | 20 | 3 | 0.22 | 67 | 31 | 미정 |  | 2021-05-30 17:47 | 1619 |  | 0 | 34 | 77 | 0 | 0 | 0 | 0.176 | 0.8078 | 0.2312 | 0.024 | 109500 | 68 | 12 | 108 | 0.021 | 0.0201 | 0.0286 | 0.0321 | 0.0343 | 0.0226 | 0.0127 | 0.0067
2021-05-30 | B64271 | B | 1 | 30CRNIMO8 | 104 | 39100 | 0.0558 | 0.0327 | 0.0364 | 0.0755 | 1592 | 1591 | 1565 | 2675 | 2.8 |  |  | 0 | 미정 | 미정 | 미정 | 미정 | 0 | 0 | 0 | 0 | 0 | 0 | 0.0558 | 0.0555 | 0.0039 | 0.1822 | 52 | 9200 | 1643 | 0.2447 | 0.3964 | 0.2576 | 0.013 | [6 empty] | 1495 | 16 | 16 | 1 | 0.21 | 88 | 35 | 미정 |  | 2021-05-30 18:21 | 1639 |  | 0 | 0 | 0 | 0 | 0 | 0 | 0.287 | 0.5339 | 0.2708 | 0.0241 | 104950 | 82 | 56 | 215 | 0.0043 | 0.0133 | 0.0219 | 0.0173 | 0.0381 | 0.0098 | 0.007 | 0.0064
2021-05-30 | A64781 | B | 30 | SCR420HQ | 101 | 36700 | 0.06 | 0.0561 | 0.0561 | 0.2625 | 1677 | 1677 | 1615 | 3079 | 13.7 |  |  | 0 | 선택 | 미정 | 미정 | 미정 | 0 | 0 | 0 | 0 | 0 | 0 | 0.06 | 0.1203 | 0.0018 | 0.1059 | 41 | 3900 | 1616 | 0.1489 | 0.6412 | 0.1881 | 0.022 | [6 empty] | 1512 | 16 | 16 | 3 | 0.22 | 73 | 36 | 미정 |  | 2021-05-30 18:44 | 1618 |  | 0 | 33 | 22 | 0 | 0 | 0 | 0.175 | 0.8154 | 0.2528 | 0.0303 | 102550 | 67 | 25 | 123 | 0.0215 | 0.0238 | 0.0291 | 0.0314 | 0.0185 | 0.0077 | 0.006 | 0.0064
2021-05-30 | B64272 | B | 35 | 30CRNIMO8 | 102 | 42100 | 0.439 | 0.4352 | 0.057 | 0.1361 | 1575 | 1613 | 1565 | 3151 | 17.5 |  |  | 0 | 미정 | 미정 | 미정 | 미정 | 0 | 0 | 0 | 0 | 0 | 0 | 0.439 | 0.2149 | 0.0105 | 0.1291 | 51 | 8700 | 1644 | 0.2583 | 0.4795 | 0.1805 | 0.0154 | [6 empty] | 1495 | 16 | 17 | 1 | 0.19 | 83 | 33 | 미정 |  | 2021-05-30 19:34 | 1642 |  | 0 | 16 | 0 | 0 | 0 | 0 | 0.2952 | 0.5515 | 0.2498 | 0.0287 | 97900 | 91 | 49 | 206 | 0.0281 | 0.0192 | 0.0257 | 0.0405 | 0.0226 | 0.0106 | 0.0086 | 0.0068
2021-05-30 | A64782 | B | 20 | SCR420HQ | 101 | 36800 | 0.0733 | 0.0464 | 0.0464 | 0.1707 | 1644 | 1644 | 1574 | 3151 | 21.6 |  |  | 0 | 선택 | 미정 | 미정 | 미정 | 0 | 0 | 0 | 0 | 0 | 0 | 0.0733 | 0.1696 | 0.0045 | 0.1998 | 41 | 5500 | 1627 | 0.15 | 0.6672 | 0.1873 | 0.0285 | [6 empty] | 1512 | 16 | 17 | 3 | 0.21 | 72 | 30 | 미정 |  | 2021-05-30 19:39 | 1613 |  | 0 | 19 | 21 | 0 | 0 | 0 | 0.182 | 0.815 | 0.2501 | 0.0312 | 102300 | 85 | 27 | 129 | 0.034 | 0.025 | 0.0274 | 0.0432 | 0.0196 | 0.0095 | 0.0072 | 0.0066
2021-05-30 | B64273 | B | 33 | SM48CH | 103 | 38900 | 0.0557 | 0.0366 | 0.0715 | 0.0739 | 1635 | 1628 | 1594 | 2672 |  |  |  | 0 | 미정 | 선택 | 미정 | 미정 | 0 | 0 | 0 | 198 | 0 | 0 | 0.0557 | 0.0555 | 0.0029 | 0.0019 | 79 | 8900 | 1661 | 0.3182 | 0.45 | 0.1758 | 0.0054 | [6 empty] | 1491 | 16 | 21 | 1 | 0.22 | 90 | 47 | 미정 |  | 2021-05-30 21:05 | 1663 |  | 1 | 55 | 17 | 0 | 0 | 0 | 0.464 | 0.64 | 0.1924 | 0.0303 |  | 92 | 34 | 218 | 0.0039 | 0.0066 | 0.023 | 0.0267 | 0.0105 | 0.0093 | 0.0098 | 0.0197
2021-05-30 | A64783 | B | 37 | AE4130M12 | 100 | 36800 | 0.0585 | 0.0741 | 0.0741 | 0.0955 | 1641 | 1641 | 1563 | 3068 |  |  |  | 0 | 미정 | 미정 | 미정 | 미정 | 0 | 0 | 0 | 260 | 0 | 0 | 0.0585 | 0.1266 | 0.0029 | 0.1393 | 40 | 6500 | 1625 | 0.2209 | 0.5044 | 0.2418 | 0.0075 | [6 empty] | 1502 | 16 | 20 | 3 | 0.24 | 86 | 29 | 미정 |  | 2021-05-30 21:01 | 1627 |  | 0 | 19 | 12 | 0 | 0 | 0 | 0.297 | 0.6477 | 0.2507 | 0.0251 |  | 91 | 32 | 134 | 0.0056 | 0.0086 | 0.023 | 0.0317 | 0.0119 | 0.0065 | 0.0063 | 0.024
2021-05-30 | A64784 | B | 11 | AE4130M12 | 100 | 36600 | 0.0573 | 0.1406 | 0.1406 | 0.148 | 1633 | 1633 | 1561 | 3122 |  |  |  | 0 | 선택 | 미정 | 미정 | 미정 | 0 | 0 | 0 | 260 | 0 | 0 | 0.0573 | 0.084 | 0.0023 | 0.1851 | 40 | 5900 | 1604 | 0.2577 | 0.484 | 0.2377 | 0.0082 | [6 empty] | 1502 | 16 | 16 | 3 | 0.22 | 68 | 27 | 미정 |  | 2021-05-30 22:19 | 0 |  | 0 | 20 | 0 | 0 | 0 | 0 | 0.3043 | 0.6415 | 0.2535 | 0.0267 | 106150 | 74 | 23 | 129 | 0.0056 | 0.0141 | 0.0249 | 0.0303 | 0.0123 | 0.0073 | 0.0068 | 0.0221
2021-05-30 | B64274 | B | 31 | SM48CH | 104 | 39000 | 0.0608 | 0.0345 | 0.1316 | 0.0905 | 1624 | 1606 | 1554 | 2629 |  |  |  | 0 | 미정 | 미정 | 미정 | 미정 | 0 | 0 | 0 | 201 | 0 | 0 | 0.0608 | 0.0358 | 0.0046 | 0.6561 | 40 | 6200 | 1608 | 0.4314 | 0.5685 | 0.2008 | 0.0056 | [6 empty] | 1491 | 16 | 17 | 1 | 0.25 | 59 | 20 | 미정 |  | 2021-05-30 22:16 | 1610 |  | 0 | 0 | 0 | 0 | 0 | 0 | 0.476 | 0.6628 | 0.2137 | 0.027 |  | 70 | 42 | 177 | 0.0047 | 0.0055 | 0.0232 | 0.026 | 0.0225 | 0.0086 | 0.008 | 0.0202
2021-05-30 | A64785 | B | 30 | AE4130M12 | 100 | 37300 | 0.0925 | 0.0732 | 0.0732 | 0.1073 | 1651 | 1651 | 1583 | 3052 | 24.9 |  |  | 0 | 선택 | 미정 | 미정 | 미정 | 0 | 0 | 0 | 96 | 0 | 0 | 0.0925 | 0.2228 | 0.0031 | 0.1518 | 44 | 5800 | 1616 | 0.2111 | 0.5247 | 0.1807 | 0.0152 | [6 empty] | 1502 | 16 | 24 | 3 | 0.23 | 70 | 30 | 미정 |  | 2021-05-30 22:58 | 1616 |  | 0 | 25 | 26 | 0 | 0 | 0 | 0.3016 | 0.649 | 0.2476 | 0.0272 | 109250 | 75 | 27 | 140 | 0.0215 | 0.0152 | 0.0256 | 0.0354 | 0.016 | 0.0114 | 0.0091 | 0.0238
2021-05-30 | B64275 | B | 1 | SM48CH | 103 | 39100 | 0.1085 | 0.0617 | 0.0617 | 0.1823 | 1648 | 1648 | 1565 | 2562 |  |  |  | 0 | 미정 | 미정 | 미정 | 미정 | 0 | 0 | 0 | 301 | 0 | 0 | 0.1085 | 0.1218 | 0.0076 | 0.1502 | 44 | 6000 | 1621 | 0.4039 | 0.5468 | 0.2234 | 0.0053 | [6 empty] | 1491 | 16 | 17 | 1 | 0.27 | 67 | 24 | 미정 |  | 2021-05-30 23:20 | 1617 |  | 0 | 20 | 0 | 0 | 0 | 0 | 0.4709 | 0.6605 | 0.2257 | 0.027 |  | 69 | 41 | 177 | 0.0046 | 0.0054 | 0.0231 | 0.0286 | 0.0152 | 0.0092 | 0.0088 | 0.0205
2021-05-30 | A64786 | B | 20 | AE4130M12 | 100 | 36200 | 0.0491 | 0.0449 | 0.0449 | 0.1382 | 1632 | 1632 | 1550 | 3023 | 19.3 |  |  | 0 | 미정 | 미정 | 미정 | 미정 | 0 | 0 | 0 | 102 | 0 | 0 | 0.0491 | 0.0693 | 0.0041 | 0.158 | 44 | 6000 | 1599 | 0.255 | 0.5056 | 0.201 | 0.0098 | [6 empty] | 1502 | 16 | 16 | 3 | 0.25 | 73 | 26 | 미정 |  | 2021-05-31 | 1608 |  | 0 | 26 | 14 | 0 | 0 | 0 | 0.3062 | 0.6526 | 0.2449 | 0.0263 | 103500 | 71 | 41 | 158 | 0.0174 | 0.0092 | 0.0246 | 0.0242 | 0.0128 | 0.0069 | 0.006 | 0.0242
2021-05-30 | B64276 | B | 35 | SM48CH | 103 | 38700 | 0.0744 | 0.0958 | 0.0958 | 0.1545 | 1571 | 1571 | 1526 | 2624 |  |  |  | 0 | 미정 | 선택 | 미정 | 미정 | 0 | 0 | 0 | 304 | 0 | 0 | 0.0744 | 0.0601 | 0.005 | 0.1605 | 41 | 6200 | 1615 | 0.4068 | 0.5459 | 0.2182 | 0.0047 | [6 empty] | 1491 | 16 | 19 | 1 | 0.28 | 59 | 27 | 미정 |  | 2021-05-31 00:44 | 1614 |  | 0 | 0 | 0 | 0 | 0 | 0 | 0.479 | 0.6592 | 0.2159 | 0.0261 | 101300 | 69 | 16 | 126 | 0.0037 | 0.0051 | 0.0227 | 0.0349 | 0.0235 | 0.011 | 0.0111 | 0.0203
2021-05-30 | A64787 | B | 37 | AE4130M12 | 101 | 36400 | 0.0602 | 0.1783 | 0.1783 | 0.1129 | 1620 | 1620 | 1566 | 3078 | 21.2 |  |  | 0 | 선택 | 미정 | 미정 | 미정 | 0 | 0 | 0 | 102 | 0 | 0 | 0.0602 | 0.0842 | 0.0035 | 0.1046 | 39 | 5800 | 1604 | 0.2394 | 0.5253 | 0.1753 | 0.0109 | [6 empty] | 1502 | 16 | 16 | 3 | 0.25 | 74 | 28 | 미정 |  | 2021-05-31 01:08 | 1611 |  | 0 | 0 | 25 | 0 | 0 | 0 | 0.296 | 0.652 | 0.238 | 0.04 | 107700 | 73 | 37 | 143 | 0.0187 | 0.0096 | 0.0319 | 0.0319 | 0.02 | 0.0086 | 0.0055 | 0.0229
2021-05-30 | B64277 | B | 33 | SM48CH | 101 | 37200 | 0.0916 | 0.1077 | 0.1077 | 0.1747 | 1619 | 1619 | 1550 | 2479 |  |  |  | 0 | 미정 | 선택 | 미정 | 미정 | 0 | 0 | 0 | 303 | 0 | 0 | 0.0916 | 0.0929 | 0.0069 | 0.0986 | 41 | 4700 | 1612 | 0.4043 | 0.5556 | 0.2227 | 0.0047 | [6 empty] | 1491 | 16 | 17 | 1 | 0.3 | 53 | 19 | 미정 |  | 2021-05-31 01:41 | 1605 |  | 0 | 11 | 0 | 0 | 0 | 0 | 0.478 | 0.6646 | 0.2183 | 0.0036 | 99500 | 67 | 30 | 144 | 0.0062 | 0.0042 | 0.0236 | 0.0431 | 0.0334 | 0.0191 | 0.0198 | 0.0219
2021-05-30 | A64788 | B | 11 | AE4130M12 | 101 | 37300 | 0.0527 | 0.0835 | 0.0835 | 0.0991 | 1672 | 1672 | 1593 | 3061 | 13.3 |  |  | 0 | 선택 | 미정 | 미정 | 미정 | 0 | 0 | 0 | 101 | 0 | 0 | 0.0527 | 0.0572 | 0.003 | 0.1793 | 42 | 4500 | 1612 | 0.2219 | 0.5141 | 0.2092 | 0.0113 | [6 empty] | 1502 | 16 | 16 | 3 | 0.26 | 71 | 28 | 미정 |  | 2021-05-31 02:13 | 1610 |  | 0 | 8 | 15 | 0 | 0 | 0 | 0.304 | 0.6557 | 0.2533 | 0.026 |  | 74 | 38 | 145 | 0.0121 | 0.0107 | 0.026 | 0.023 | 0.0123 | 0.0083 | 0.0062 | 0.0247
2021-05-30 | B64278 | B | 31 | SM48CH | 102 | 36700 | 0.0884 | 0.0909 | 0.0909 | 0.1173 | 1616 | 1616 | 1546 | 2456 |  |  |  | 0 | 미정 | 선택 | 미정 | 미정 | 0 | 0 | 0 | 303 | 0 | 0 | 0.0884 | 0.1007 | 0.0033 | 0.111 | 45 | 6200 | 1613 | 0.4308 | 0.5149 | 0.229 | 0.0038 | [6 empty] | 1491 | 16 | 20 | 1 | 0.2 | 54 | 24 | 미정 |  | 2021-05-31 02:44 | 1617 |  | 0 | 40 | 0 | 0 | 0 | 0 | 0.4826 | 0.6694 | 0.228 | 0.0275 | 98850 | 67 | 17 | 132 | 0.0038 | 0.0037 | 0.0235 | 0.0417 | 0.0359 | 0.0231 | 0.0237 | 0.023
2021-05-30 | A64789 | B | 30 | AE4130M12 | 101 | 35800 | 0.0681 | 0.0633 | 0.0633 | 0.1154 | 1658 | 1658 | 1571 | 2922 | 28.6 |  |  | 0 | 미정 | 선택 | 미정 | 미정 | 0 | 0 | 0 | 101 | 0 | 0 | 0.0681 | 0.1137 | 0.002 | 0.081 | 41 | 4800 | 1608 | 0.2329 | 0.5293 | 0.18 | 0.014 | [6 empty] | 1502 | 16 | 16 | 3 | 0.25 | 73 | 29 | 미정 |  | 2021-05-31 03:08 | 1613 |  | 0 | 7 | 12 | 0 | 0 | 0 | 0.3028 | 0.6467 | 0.2436 | 0.0283 | 105900 | 73 | 44 | 160 | 0.0258 | 0.0113 | 0.0232 | 0.0347 | 0.0329 | 0.0153 | 0.0102 | 0.0249
2021-05-30 | B64279 | B | 1 | SM48CH | 102 | 37400 | 0.0903 | 0.049 | 0.049 | 0.1996 | 1659 | 1659 | 1520 | 2408 |  |  |  | 0 | 미정 | 미정 | 미정 | 미정 | 0 | 0 | 0 | 310 | 0 | 0 | 0.0903 | 0.0875 | 0.0024 | 0.076 | 42 | 6200 | 1601 | 0.3452 | 0.556 | 0.2386 | 0.0044 | [6 empty] | 1491 | 16 | 17 | 1 | 0.16 | 49 | 18 | 미정 |  | 2021-05-31 03:40 | 1602 |  | 0 | 11 | 0 | 0 | 0 | 0 | 0.4697 | 0.6639 | 0.2345 | 0.0036 |  | 67 | 25 | 139 | 0.0038 | 0.0041 | 0.0206 | 0.0395 | 0.0331 | 0.0245 | 0.0218 | 0.0202
2021-05-30 | A64790 | B | 20 | AE4130M12 | 101 | 35800 | 0.0762 | 0.069 | 0.069 | 0.1243 | 1639 | 1639 | 1562 | 2920 | 16.7 |  |  | 0 | 미정 | 미정 | 미정 | 미정 | 0 | 0 | 0 | 102 | 0 | 0 | 0.0762 | 0.1571 | 0.0017 | 0.0011 | 39 | 5300 | 1594 | 0.2536 | 0.5367 | 0.2122 | 0.0092 | [6 empty] | 1502 | 16 | 16 | 3 | 0.24 | 69 | 24 | 미정 |  | 2021-05-31 04:14 | 1597 |  | 0 | 13 | 0 | 0 | 0 | 0 | 0.305 | 0.6504 | 0.2427 | 0.0278 | 105100 | 87 | 44 | 157 | 0.0149 | 0.0094 | 0.0208 | 0.035 | 0.0125 | 0.0071 | 0.0051 | 0.0238
2021-05-30 | B64280 | B | 35 | SM48CH | 102 | 38000 | 0.091 | 0.1444 | 0.1444 | 0.1616 | 1619 | 1619 | 1560 | 2620 |  |  |  | 0 | 선택 | 미정 | 미정 | 미정 | 0 | 0 | 0 | 303 | 0 | 0 | 0.091 | 0.0788 | 0.0089 | 0.2264 | 38 | 5900 | 1619 | 0.4179 | 0.585 | 0.2299 | 0.0039 | [6 empty] | 1491 | 16 | 18 | 1 | 0.2 | 55 | 24 | 미정 |  | 2021-05-31 04:45 | 1613 |  | 0 | 0 | 0 | 0 | 0 | 0 | 0.471 | 0.6549 | 0.2168 | 0.0032 |  | 68 | 21 | 125 | 0.0045 | 0.0039 | 0.0194 | 0.0448 | 0.0378 | 0.0293 | 0.0234 | 0.0201
2021-05-30 | A64791 | B | 37 | AE1055LS | 103 | 36800 | 0.0367 | 0.0684 | 0.0684 | 0.1661 | 1624 | 1624 | 1556 | 3061 | 37.2 |  |  | 0 | 미정 | 미정 | 미정 | 미정 | 0 | 0 | 0 | 160 | 0 | 0 | 0.0367 | 0.0568 | 0.0039 | 0.2914 | 41 | 5800 | 1633 | 0.4844 | 0.6592 | 0.1929 | 0.0156 | [6 empty] | 1484 | 25 | 25 | 3 | 0.23 | 100 | 38 | 미정 |  | 2021-05-31 05:15 | 1625 |  | 0 | 9 | 11 | 0 | 0 | 0 | 0.535 | 0.7702 | 0.2277 | 0.0282 | 98550 | 90 | 55 | 193 | 0.0464 | 0.0133 | 0.0269 | 0.0267 | 0.0214 | 0.0034 | 0.0029 | 0.0035
2021-05-30 | B64281 | B | 33 | SM48CH | 101 | 37600 | 0.1118 | 0.0556 | 0.0556 | 0.1349 | 1607 | 1607 | 1557 | 2508 |  |  |  | 0 | 선택 | 미정 | 미정 | 미정 | 0 | 0 | 0 | 305 | 0 | 0 | 0.1118 | 0.1165 | 0.0046 | 0.0696 | 43 | 6100 | 1615 | 0.4119 | 0.5543 | 0.2292 | 0.0037 | [6 empty] | 1491 | 16 | 17 | 1 | 0.2 | 59 | 27 | 미정 |  | 2021-05-31 05:48 | 1612 |  | 0 | 32 | 0 | 0 | 0 | 0 | 0.4611 | 0.6777 | 0.2296 | 0.0322 | 91350 | 66 | 19 | 125 | 0.0039 | 0.0036 | 0.0274 | 0.0438 | 0.028 | 0.0168 | 0.0168 | 0.0205
2021-05-30 | A64792 | B | 11 | AE1055LS | 104 | 36800 | 0.0443 | 0.1139 | 0.1139 | 0.1358 | 1615 | 1615 | 1562 | 2992 | 20.1 |  |  | 0 | 미정 | 미정 | 미정 | 미정 | 0 | 0 | 0 | 0 | 0 | 0 | 0.0443 | 0.0557 | 0.0022 | 0.1665 | 40 | 4400 | 1600 | 0.4115 | 0.6528 | 0.1953 | 0.0175 | [6 empty] | 1484 | 25 | 25 | 3 | 0.22 | 73 | 32 | 미정 |  | 2021-05-31 06:10 | 1599 |  | 0 | 11 | 0 | 0 | 0 | 0 | 0.55 | 0.7838 | 0.2436 | 0.024 | 95950 | 65 | 44 | 185 | 0.0253 | 0.0218 | 0.0244 | 0.0307 | 0.0174 | 0.0042 | 0.0025 | 0.003
2021-05-31 | B64282 | B | 31 | SM48CH | 102 | 38000 | 0.1351 | 0.0815 | 0.0815 | 0.0671 | 1609 | 1609 | 1577 | 2484 |  |  |  | 0 | 미정 | 미정 | 미정 | 미정 | 0 | 0 | 0 | 614 | 0 | 0 | 0.1351 | 0.1326 | 0.0076 | 0.2016 | 44 | 5100 | 1602 | 0.4331 | 0.5142 | 0.1762 | 0.0029 | [6 empty] | 1491 | 16 | 17 | 1 | 0.19 | 57 | 33 | 미정 |  | 2021-05-31 06:53 | 1605 |  | 0 | 31 | 0 | 0 | 0 | 0 | 0.474 | 0.6587 | 0.2205 | 0.0298 | 93550 | 180 | 13 | 114 | 0.0024 | 0.0041 | 0.026 | 0.0453 | 0.0509 | 0.0182 | 0.0164 | 0.0211
2021-05-31 | A64793 | B | 30 | AE1055LS | 105 | 35800 | 0.0552 | 0.1701 | 0.1701 | 0.1572 | 1596 | 1596 | 1544 | 3009 | 28.5 |  |  | 0 | 미정 | 미정 | 미정 | 미정 | 0 | 0 | 0 | 0 | 0 | 0 | 0.0552 | 0.1179 | 0.0035 | 0.0115 | 47 | 5000 | 1613 | 0.4283 | 0.6398 | 0.1843 | 0.0234 | [6 empty] | 1484 | 25 | 25 | 3 | 0.23 | 79 | 36 | 미정 |  | 2021-05-31 07:17 | 1600 |  | 0 | 16 | 0 | 0 | 0 | 0 | 0.5407 | 0.7816 | 0.2356 | 0.025 | 96750 | 70 | 50 | 187 | 0.0358 | 0.0222 | 0.0236 | 0.0321 | 0.0261 | 0.0084 | 0.0041 | 0.0036
2021-05-31 | B64283 | I | 1 | SCM440I | 97 | 35600 | 0.1027 | 0.0776 | 0.0776 | 0.13 | 1627 | 1627 | 1524 | 2487 | 6.8 |  |  | 0 | 미정 | 선택 | 미정 | 미정 | 0 | 0 | 0 | 0 | 0 | 0 | 0.1027 | 0.1351 | 0.0044 | 0.3034 | 49 | 8900 | 1660 | 0.3201 | 0.6606 | 0.1558 | 0.0044 | [6 empty] | 1495 | 20 | 22 | 1 | 0.19 | 86 | 0 | 미정 |  | 2021-05-31 07:52 | 1661 |  | 0 | 11 | 12 | 0 | 0 | 0 | 0.3951 | 0.7104 | 0.2532 | 0.0049 | 93550 | 1308 | 17 | 130 | 0.0053 | 0.0061 | 0.0048 | 0.0333 | 0.0481 | 0.0131 | 0.0109 | 0.0159
2021-05-31 | B64284 | I | 35 | 20MNCR5 | 96 | 37800 | 0.0955 | 0.0297 | 0.075 | 0.1279 | 1662 | 1585 | 1534 | 2506 |  |  |  | 0 | 미정 | 선택 | 미정 | 미정 | 0 | 0 | 0 | 108 | 0 | 0 | 0.0955 | 0.1207 | 0.0042 | 0.3002 | 55 | 8800 | 1664 | 0.196 | 1.1019 | 0.1464 | 0.0041 | [6 empty] | 1508 | 20 | 21 | 1 | 0.17 | 65 | 0 | 미정 |  | 2021-05-31 09:00 | 1584 |  | 0 | 53 | 0 | 0 | 0 | 0 | 0.2044 | 1.2628 | 0.2108 | 0.0057 | 92300 | 1111 | 23 | 157 | 0.0039 | 0.0102 | 0.028 | 0.0351 | 0.0315 | 0.0096 | 0.0086 | 0.0245
2021-05-31 | A64794 | B | 20 | AE1055LS | 102 | 36400 | 0.0311 | 0.0425 | 0.0425 | 0.2597 | 1639 | 1639 | 1544 | 3209 | 33.9 |  |  | 0 | 선택 | 미정 | 미정 | 미정 | 0 | 0 | 0 | 0 | 0 | 0 | 0.0311 | 0.0764 | 0.0022 | 0.0274 | 40 | 4400 | 1594 | 0.4769 | 0.6415 | 0.2031 | 0.0259 | [6 empty] | 1484 | 25 | 25 | 3 | 0.22 | 72 | 31 | 미정 |  | 2021-05-31 08:47 | 1598 |  | 0 | 10 | 0 | 0 | 0 | 0 | 0.548 | 0.7784 | 0.2404 | 0.0289 | 100400 | 79 | 25 | 119 | 0.0404 | 0.0295 | 0.0261 | 0.0242 | 0.0141 | 0.0059 | 0.0049 | 0.0047
2021-05-31 | B64285 | I | 33 | SNCM418VI | 87 | 37800 | 0.0703 | 0.0452 | 0.0449 | 0.0853 | 1636 | 1574 | 1566 | 2316 | 10.9 |  |  | 0 | 미정 | 미정 | 미정 | 미정 | 0 | 0 | 0 | 0 | 0 | 0 | 0.0703 | 0.1118 | 0.0056 | 0.1464 | 56 | 8400 | 1671 | 0.1603 | 0.7 | 0.2327 | 0.0098 | [6 empty] | 1508 | 20 | 21 | 1 | 0.14 | 69 | 0 | 미정 |  | 2021-05-31 10:16 | 1666 |  | 0 | 23 | 10 | 0 | 0 | 0 | 0.1707 | 0.8311 | 0.2962 | 0.0092 | 109300 | 656 | 18 | 157 | 0.0301 | 0.0112 | 0.0123 | 0.0268 | 0.0233 | 0.0038 | 0.0033 | 0.0029
2021-05-31 | A64795 | B | 18 | AE1055LS | 101 | 35900 | 0.1095 | 0.1704 | 0.1704 | 0.1759 | 1587 | 1587 | 1520 | 3018 | 18.7 |  |  | 0 | 선택 | 미정 | 미정 | 미정 | 0 | 0 | 0 | 0 | 0 | 0 | 0.1095 | 0.1877 | 0.0035 | 0.0093 | 41 | 6300 | 1595 | 0.4369 | 0.6495 | 0.1904 | 0.019 | [6 empty] | 1484 | 25 | 25 | 3 | 0.21 | 68 | 27 | 미정 |  | 2021-05-31 10:01 | 1595 |  | 0 | 9 | 33 | 0 | 0 | 0 | 0.5505 | 0.7801 | 0.2329 | 0.0262 | 103050 | 76 | 18 | 112 | 0.0224 | 0.0211 | 0.0233 | 0.04 | 0.0347 | 0.0192 | 0.0071 | 0.0054
2021-05-31 | A64796 | B | 11 | AE1055LS | 102 | 38700 | 0.3879 | 0.377 | 0.1433 | 0.2455 | 1548 | 1599 | 1544 | 3262 | 36.7 |  |  | 0 | 선택 | 미정 | 미정 | 미정 | 0 | 0 | 0 | 0 | 0 | 0 | 0.3879 | 0.2407 | 0.0102 | 0.209 | 40 | 4200 | 1586 | 0.4498 | 0.6513 | 0.1848 | 0.023 | [6 empty] | 1484 | 25 | 25 | 3 | 0.22 | 74 | 36 | 미정 |  | 2021-05-31 10:53 | 1586 |  | 0 | 31 | 0 | 0 | 0 | 0 | 0.5591 | 0.7834 | 0.2408 | 0.0258 | 102800 | 69 | 29 | 128 | 0.0433 | 0.0215 | 0.0234 | 0.0607 | 0.031 | 0.0088 | 0.0042 | 0.0042
2021-05-31 | B64286 | I | 37 | 20MNCR5 | 99 | 37500 | 0.0622 | 0.0206 | 0.0341 | 0.0791 | 1660 | 1604 | 1560 | 2614 | 5.6 |  |  | 0 | 미정 | 미정 | 미정 | 미정 | 0 | 0 | 0 | 0 | 0 | 0 | 0.0622 | 0.0829 | 0.0052 | 0.002 | 64 | 10700 | 1693 | 0.1721 | 1.0609 | 0.1555 | 0.01 | [6 empty] | 1508 | 20 | 24 | 1 | 0.15 | 87 | 0 | 미정 |  | 2021-05-31 11:37 | 1678 |  | 0 | 63 | 0 | 0 | 0 | 0 | 0.2074 | 1.2578 | 0.2181 | 0.0171 | 105450 | 1030 | 22 | 159 | 0.0099 | 0.0124 | 0.025 | 0.0248 | 0.0151 | 0.0072 | 0.0052 | 0.0238
2021-05-31 | A64797 | B | 30 | AE1055LS | 101 | 35400 | 0.0928 | 0.2225 | 0.2225 | 0.2702 | 1608 | 1608 | 1542 | 2954 | 40.8 |  |  | 0 | 선택 | 미정 | 미정 | 미정 | 0 | 0 | 0 | 0 | 0 | 0 | 0.0928 | 0.1054 | 0.0029 | 0.2291 | 40 | 4500 | 1588 | 0.4818 | 0.6323 | 0.194 | 0.0315 | [6 empty] | 1484 | 25 | 26 | 3 | 0.22 | 70 | 31 | 미정 |  | 2021-05-31 11:57 | 1588 |  | 0 | 57 | 21 | 0 | 0 | 0 | 0.554 | 0.767 | 0.2318 | 0.0251 | 101250 | 67 | 21 | 124 | 0.0492 | 0.0245 | 0.0262 | 0.05 | 0.0348 | 0.0105 | 0.0041 | 0.0045
2021-05-31 | B64287 | B | 1 | SBMA75 | 103 | 39400 | 0.0822 | 0.0991 | 0.0848 | 0.1035 | 1570 | 1599 | 1552 | 2700 | 27.6 |  |  | 0 | 미정 | 미정 | 미정 | 미정 | 0 | 0 | 0 | 0 | 0 | 0 | 0.0822 | 0.0697 | 0.0031 | 0.3761 | 53 | 9000 | 1664 | 0.361 | 1.0727 | 0.2891 | 0.0294 | [6 empty] | 1491 | 16 | 21 | 1 | 0.25 | 82 | 41 | 미정 |  | 2021-05-31 12:44 | 1655 |  | 0 | 72 | 0 | 0 | 0 | 0 | 0.412 | 1.3551 | 0.3077 | 0.0294 | 103450 | 71 | 24 | 162 | 0.0449 | 0.0273 | 0.0245 | 0.0297 | 0.0205 | 0.0066 | 0.0054 | 0.0116
2021-05-31 | A64798 | B | 20 | AE1055LS | 101 | 35600 | 0.0627 | 0.2081 | 0.2081 | 0.4259 | 1653 | 1653 | 1525 | 2985 | 51.5 |  |  | 0 | 선택 | 미정 | 미정 | 미정 | 0 | 0 | 0 | 0 | 0 | 0 | 0.0627 | 0.0706 | 0.0162 | 0.0017 | 40 | 4700 | 1590 | 0.503 | 0.6505 | 0.1925 | 0.0254 | [6 empty] | 1484 | 25 | 25 | 3 | 0.22 | 64 | 24 | 미정 |  | 2021-05-31 12:49 | 1590 |  | 0 | 9 | 0 | 0 | 0 | 0 | 0.5494 | 0.7733 | 0.2392 | 0.0286 | 102900 | 69 | 28 | 132 | 0.0591 | 0.0224 | 0.0259 | 0.0536 | 0.03 | 0.0098 | 0.0055 | 0.0045
2021-05-31 | B64288 | B | 31 | SBMA75 | 102 | 38000 | 0.082 | 0.0334 | 0.0334 | 0.1017 | 1647 | 1647 | 1551 | 2519 | 20.2 |  |  | 0 | 미정 | 미정 | 미정 | 미정 | 0 | 0 | 0 | 0 | 0 | 0 | 0.082 | 0.0738 | 0.0043 | 0.2693 | 48 | 8200 | 1636 | 0.3572 | 1.1482 | 0.2409 | 0.0182 | [6 empty] | 1491 | 16 | 17 | 1 | 0.27 | 81 | 39 | 미정 |  | 2021-05-31 13:44 | 1637 |  | 0 | 71 | 0 | 0 | 0 | 0 | 0.422 | 1.3548 | 0.3029 | 0.0212 | 99750 | 71 | 34 | 170 | 0.0367 | 0.0142 | 0.0228 | 0.0296 | 0.0366 | 0.0109 | 0.0076 | 0.0078
2021-05-31 | A64799 | B | 18 | AE1055LS | 101 | 36500 | 0.0934 | 0.1088 | 0.1088 | 0.1715 | 1600 | 1600 | 1542 | 976 | 43.5 |  |  | 0 | 선택 | 미정 | 미정 | 미정 | 0 | 0 | 0 | 0 | 0 | 0 | 0.0934 | 0.1534 | 0.0037 | 0.4244 | 42 | 5500 | 1577 | 0.4096 | 0.6419 | 0.1887 | 0.0298 | [6 empty] | 1484 | 25 | 25 | 3 | 0.22 | 57 | 22 | 미정 |  | 2021-05-31 13:57 | 1576 |  | 0 | 23 | 44 | 0 | 0 | 0 | 0.541 | 0.7747 | 0.2327 | 0.03 | 101000 | 67 | 18 | 121 | 0.0517 | 0.0169 | 0.0244 | 0.0592 | 0.0365 | 0.0118 | 0.0028 | 0.0038
2021-05-31 | B64289 | B | 35 | SBMA75 | 101 | 40900 | 0.0603 | 0.2229 | 0.1181 | 0.0938 | 1599 | 1603 | 1585 | 2617 | 14.6 |  |  | 0 | 미정 | 미정 | 미정 | 미정 | 0 | 0 | 0 | 0 | 0 | 0 | 0.0603 | 0.0625 | 0.004 | 0.153 | 36 | 5500 | 1642 | 0.3697 | 1.1308 | 0.2607 | 0.0204 | [6 empty] | 1491 | 16 | 17 | 1 | 0.28 | 78 | 30 | 미정 |  | 2021-05-31 14:37 | 1633 |  | 0 | 64 | 11 | 0 | 0 | 0 | 0.422 | 1.3591 | 0.3108 | 0.0282 | 100750 | 69 | 33 | 164 | 0.025 | 0.0165 | 0.0242 | 0.0307 | 0.0196 | 0.0065 | 0.0056 | 0.0072
2021-05-31 | A64800 | B | 11 | AE1055LS | 102 | 36800 | 0.0844 | 0.1405 | 0.1405 | 0.1582 | 1623 | 1623 | 1566 | 3162 | 44.6 |  |  | 0 | 선택 | 미정 | 미정 | 미정 | 0 | 0 | 0 | 0 | 0 | 0 | 0.0844 | 0.1521 | 0.0033 | 0.0088 | 40 | 3700 | 1590 | 0.4493 | 0.5808 | 0.1858 | 0.0228 | [6 empty] | 1484 | 25 | 25 | 3 | 0.22 | 69 | 31 | 미정 |  | 2021-05-31 14:53 | 1589 |  | 0 | 40 | 24 | 0 | 0 | 0 | 0.56 | 0.7699 | 0.2375 | 0.0264 | 103600 | 69 | 23 | 125 | 0.0527 | 0.027 | 0.0244 | 0.0504 | 0.0192 | 0.0043 | 0.0029 | 0.0038
2021-05-31 | A64801 | B | 30 | AE1055LS | 104 | 36700 |  | 0.2127 | 0.2127 | 0.3351 | 1609 | 1609 | 1542 | 3253 | 55.7 |  |  | 0 | 선택 | 미정 | 미정 | 미정 | 0 | 0 | 0 | 0 | 0 | 0 |  |  |  |  | 41 | 4900 | 1588 | 0.4756 | 0.5987 | 0.1782 | 0.0278 | [6 empty] | 1484 | 25 | 25 | 3 | 0.22 | 65 | 28 | 미정 |  | 2021-05-31 15:53 | 1590 |  | 0 | 13 | 30 | 0 | 0 | 0 | 0.561 | 0.78 | 0.2373 | 0.0437 | 102250 | 68 | 18 | 121 | 0.067 | 0.0191 | 0.0406 |  | 0.0265 | 0.0061 | 0.0032 | 0.0037
2021-05-31 | B64290 | B | 37 | SBMA75 | 104 | 38400 | 0.0922 | 0.0293 | 0.0434 | 0.1099 | 1609 | 1587 | 1522 | 2608 | 18.1 |  |  | 0 | 미정 | 선택 | 미정 | 미정 | 0 | 0 | 0 | 0 | 0 | 0 | 0.0922 | 0.0798 | 0.0038 | 0.3974 | 55 | 8400 | 1620 | 0.3632 | 1.0328 | 0.2419 | 0.0186 | [6 empty] | 1491 | 16 | 17 | 1 | 0.32 | 73 | 42 | 미정 |  | 2021-05-31 16:12 | 1619 |  | 0 | 71 | 32 | 0 | 0 | 0 | 0.4214 | 1.3561 | 0.305 | 0.0321 | 102000 | 75 | 13 | 130 | 0.0296 | 0.0174 | 0.0281 | 0.0383 | 0.0202 | 0.0053 | 0.0045 | 0.0084
2021-05-31 | A64802 | B | 20 | AE1055LS | 101 | 36600 | 0.0426 | 0.0881 | 0.0881 | 0.1954 | 1675 | 1675 | 1594 | 3183 | 37.6 |  |  | 0 | 선택 | 미정 | 미정 | 미정 | 0 | 0 | 0 | 0 | 0 | 0 | 0.0426 | 0.0782 | 0.0085 | 0.1285 | 40 | 2800 | 1591 | 0.4715 | 0.5904 | 0.2166 | 0.0247 | [6 empty] | 1484 | 25 | 25 | 3 | 0.22 | 61 | 24 | 미정 |  | 2021-05-31 16:50 | 1585 |  | 0 | 44 | 26 | 0 | 0 | 0 | 0.5545 | 0.7739 | 0.219 | 0.0295 |  | 66 | 26 | 130 | 0.0454 | 0.0292 | 0.0276 | 0.0387 | 0.0122 | 0.0036 | 0.0028 | 0.0036
2021-05-31 | B64291 | B | 1 | SBMA75 | 103 | 38500 | 0.0601 | 0.0318 | 0.107 | 0.1294 | 1626 | 1597 | 1535 | 2707 | 24.3 |  |  | 0 | 미정 | 선택 | 미정 | 미정 | 0 | 0 | 0 | 0 | 0 | 0 | 0.0601 | 0.0661 | 0.0038 | 0.0533 | 42 | 6900 | 1623 | 0.3802 | 1.0618 | 0.248 | 0.0259 | [6 empty] | 1491 | 16 | 16 | 1 | 0.28 | 69 | 37 | 미정 |  | 2021-05-31 17:08 | 1618 |  | 0 | 72 | 10 | 0 | 0 | 0 | 0.426 | 1.3546 | 0.3015 | 0.0316 | 102050 | 76 | 17 | 131 | 0.0425 | 0.0253 | 0.0294 | 0.0325 | 0.0157 | 0.0049 | 0.0042 | 0.0076
2021-05-31 | A64803 | B | 18 | AE1055LS | 101 | 36700 | 0.0703 | 0.114 | 0.114 | 0.1528 | 1649 | 1649 | 1573 | 3190 | 37.7 |  |  | 0 | 선택 | 미정 | 미정 | 미정 | 0 | 0 | 0 | 0 | 0 | 0 | 0.0703 | 0.1409 | 0.0023 | 0.2132 | 43 | 3900 | 1591 | 0.4056 | 0.5944 | 0.2166 | 0.0308 | [6 empty] | 1484 | 25 | 25 | 3 | 0.22 | 60 | 27 | 미정 |  | 2021-05-31 17:54 | 1584 |  | 0 | 31 | 28 | 0 | 0 | 0 | 0.5501 | 0.7872 | 0.2344 | 0.0266 |  | 71 | 16 | 116 | 0.0455 | 0.0275 | 0.0244 | 0.0468 | 0.0227 | 0.0088 | 0.0045 | 0.0054
2021-05-31 | B64292 | B | 31 | SBMA75 | 104 | 40500 | 0.0692 | 0.0487 | 0.0813 | 0.1686 | 1641 | 1611 | 1550 | 2490 | 26.9 |  |  | 0 | 미정 | 선택 | 미정 | 미정 | 0 | 0 | 0 | 0 | 0 | 0 | 0.0692 | 0.1194 | 0.0028 | 0.0069 | 41 | 7000 | 1624 | 0.3259 | 1.096 | 0.2557 | 0.0363 | [6 empty] | 1491 | 16 | 18 | 1 | 0.21 | 72 | 32 | 미정 |  | 2021-05-31 18:08 | 1623 |  | 0 | 42 | 0 | 0 | 0 | 0 | 0.4276 | 1.3575 | 0.2995 | 0.0314 | 106050 | 74 | 19 | 140 | 0.0445 | 0.0295 | 0.028 | 0.0349 | 0.0171 | 0.005 | 0.0035 | 0.0086
2021-05-31 | A64804 | B | 11 | AE1055LS | 100 | 37300 | 0.0583 | 0.7629 | 0.3007 | 0.3713 | 1608 | 1609 | 1555 | 3038 | 51.3 |  |  | 0 | 선택 | 미정 | 미정 | 미정 | 0 | 0 | 0 | 0 | 0 | 0 | 0.0583 | 0.0896 | 0.0023 | 0.1066 | 40 | 3800 | 1585 | 0.5278 | 0.6021 | 0.1878 | 0.0161 | [6 empty] | 1484 | 25 | 25 | 3 | 0.23 | 69 | 33 | 미정 |  | 2021-05-31 18:48 | 1586 |  | 0 | 11 | 33 | 0 | 0 | 0 | 0.5546 | 0.782 | 0.2372 | 0.0294 |  | 67 | 30 | 135 | 0.0619 | 0.0253 | 0.024 | 0.0337 | 0.0174 | 0.0025 | 0.0024 | 0.0033
2021-05-31 | B64293 | B | 35 | SBMA75 | 104 | 38300 | 0.064 | 0.1183 | 0.1183 | 0.1287 | 1612 | 1612 | 1542 | 2513 | 33 |  |  | 0 | 미정 | 선택 | 미정 | 미정 | 0 | 0 | 0 | 0 | 0 | 0 | 0.064 | 0.0744 | 0.0036 | 0.4974 | 47 | 6600 | 1627 | 0.3673 | 1.1409 | 0.2415 | 0.025 | [6 empty] | 1491 | 16 | 18 | 1 | 0.33 | 61 | 31 | 미정 |  | 2021-05-31 19:11 | 1622 |  | 0 | 31 | 20 | 0 | 0 | 0 | 0.4308 | 1.3581 | 0.3012 | 0.0309 | 99850 | 69 | 18 | 145 | 0.0569 | 0.0287 | 0.0277 | 0.0342 | 0.017 | 0.0045 | 0.004 | 0.0082
2021-05-31 | A64805 | B | 30 | AE1055LS | 100 | 37000 | 0.0535 | 0.1846 | 0.1846 | 0.3287 | 1595 | 1595 | 1524 | 3062 | 65.2 |  |  | 0 | 선택 | 미정 | 미정 | 미정 | 0 | 0 | 0 | 0 | 0 | 0 | 0.0535 | 0.0831 | 0.0047 | 0.1969 | 40 | 5600 | 1600 | 0.4886 | 0.592 | 0.1996 | 0.0535 | [6 empty] | 1484 | 25 | 25 | 3 | 0.23 | 67 | 29 | 미정 |  | 2021-05-31 19:47 | 1588 |  | 0 | 0 | 43 | 0 | 0 | 0 | 0.5441 | 0.7943 | 0.2352 | 0.0266 |  | 64 | 30 | 135 | 0.0787 | 0.0321 | 0.0222 | 0.0363 | 0.0285 | 0.0147 | 0.006 | 0.0037
2021-05-31 | B64294 | B | 37 | SBMA75 | 100 | 38500 | 0.0706 | 0.0365 | 0.1083 | 0.1232 | 1626 | 1623 | 1556 | 2673 | 37 |  |  | 0 | 미정 | 선택 | 미정 | 미정 | 0 | 0 | 0 | 0 | 0 | 0 | 0.0706 | 0.123 | 0.0039 | 0.0054 | 46 | 6900 | 1630 | 0.3768 | 1.1353 | 0.2526 | 0.0309 | [6 empty] | 1491 | 16 | 18 | 1 | 0.28 | 59 | 30 | 미정 |  | 2021-05-31 20:10 | 1621 |  | 0 | 50 | 12 | 0 | 0 | 0 | 0.427 | 1.3555 | 0.301 | 0.0238 | 104550 | 72 | 22 | 149 | 0.0619 | 0.0351 | 0.0267 | 0.044 | 0.0205 | 0.0037 | 0.0035 | 0.0079
2021-05-31 | A64806 | B | 20 | AE1055LS | 101 | 38000 | 0.1377 | 0.3098 | 0.3098 | 0.3197 | 1580 | 1580 | 1537 | 3074 | 56.1 |  |  | 0 | 선택 | 미정 | 미정 | 미정 | 0 | 0 | 0 | 0 | 0 | 0 | 0.1377 | 0.1518 | 0.0029 | 0.0017 | 41 | 4500 | 1591 | 0.4809 | 0.6095 | 0.1863 | 0.0304 | [6 empty] | 1484 | 25 | 25 | 3 | 0.22 | 58 | 25 | 미정 |  | 2021-05-31 20:54 | 1580 |  | 0 | 0 | 20 | 0 | 0 | 0 | 0.5472 | 0.7817 | 0.2382 | 0.0261 |  | 70 | 13 | 106 | 0.0672 | 0.0288 | 0.0232 | 0.0389 | 0.0201 | 0.0066 | 0.0038 | 0.0042
2021-05-31 | B64295 | B | 1 | SBMA75 | 101 | 38500 | 0.0284 | 0.1371 | 0.1371 | 0.1058 | 1592 | 1592 | 1576 | 2607 | 36.4 |  |  | 0 | 미정 | 미정 | 미정 | 미정 | 0 | 0 | 0 | 0 | 0 | 0 | 0.0284 | 0.0715 | 0.0026 | 0.0016 | 39 | 5600 | 1618 | 0.3602 | 1.1256 | 0.2295 | 0.0334 | [6 empty] | 1491 | 16 | 16 | 1 | 0.27 | 56 | 23 | 미정 |  | 2021-05-31 21:04 | 1610 |  | 0 | 16 | 22 | 0 | 0 | 0 | 0.427 | 1.3619 | 0.2993 | 0.0263 | 104800 | 71 | 32 | 163 | 0.0635 | 0.0351 | 0.0312 | 0.033 | 0.0236 | 0.0061 | 0.0037 | 0.0098
2021-05-31 | A64807 | B | 18 | AE1055LS | 101 | 36400 | 0.06 | 0.0306 | 0.1007 | 0.1281 | 1643 | 1620 | 1560 | 3036 | 33.1 |  |  | 0 | 선택 | 미정 | 미정 | 미정 | 0 | 0 | 0 | 0 | 0 | 0 | 0.06 | 0.1012 | 0.0029 | 0.1653 | 43 | 4400 | 1594 | 0.4425 | 0.5831 | 0.2064 | 0.0213 | [6 empty] | 1484 | 25 | 25 | 3 | 0.22 | 73 | 34 | 미정 |  | 2021-05-31 21:56 | 1594 |  | 0 | 38 | 24 | 0 | 0 | 0 | 0.549 | 0.7807 | 0.2415 | 0.0282 |  | 71 | 18 | 111 | 0.0402 | 0.0194 | 0.0222 | 0.0438 | 0.0121 | 0.0038 | 0.0032 | 0.0039
2021-05-31 | B64296 | B | 31 | SBMA75 | 102 | 39200 | 0.1028 | 0.1301 | 0.052 | 0.0805 | 1564 | 1651 | 1566 | 2687 | 24 |  |  | 0 | 미정 | 선택 | 미정 | 미정 | 0 | 0 | 0 | 0 | 0 | 0 | 0.1028 | 0.1514 | 0.0023 | 0.3155 | 44 | 5900 | 1623 | 0.3754 | 1.2181 | 0.2462 | 0.0334 | [6 empty] | 1491 | 18 | 18 | 1 | 0.43 | 61 | 28 | 미정 |  | 2021-05-31 22:05 | 1610 |  | 0 | 31 | 14 | 0 | 0 | 0 | 0.427 | 1.376 | 0.3025 | 0.0369 |  | 69 | 35 | 172 | 0.043 | 0.0314 | 0.0333 | 0.0511 | 0.0327 | 0.0084 | 0.0043 | 0.0101
2021-05-31 | A64808 | B | 11 | AE1055LS | 100 | 35700 | 0.0686 | 0.0977 | 0.0977 | 0.1596 | 1628 | 1628 | 1550 | 2898 | 29.2 |  |  | 0 | 선택 | 미정 | 미정 | 미정 | 0 | 0 | 0 | 0 | 0 | 0 | 0.0686 | 0.1469 | 0.003 | 0.0322 | 41 | 4700 | 1592 | 0.3676 | 0.6443 | 0.2073 | 0.0247 | [6 empty] | 1484 | 25 | 25 | 3 | 0.25 | 61 | 28 | 미정 |  | 2021-05-31 22:50 | 1592 |  | 0 | 14 | 0 | 0 | 0 | 0 | 0.546 | 0.7689 | 0.2367 | 0.0291 |  | 70 | 20 | 119 | 0.0355 | 0.0238 | 0.024 | 0.0445 | 0.0137 | 0.0035 | 0.0023 | 0.0032
2021-05-31 | B64297 | B | 35 | SBMA75 | 100 | 36700 |  | 0.0779 | 0.0779 | 0.1271 | 1630 | 1630 | 1557 | 2570 | 50 |  |  | 0 | 미정 | 선택 | 미정 | 미정 | 0 | 0 | 0 | 0 | 0 | 0 |  |  |  |  | 41 | 6400 | 1632 | 0.372 | 1.1861 | 0.2071 | 0.041 | [6 empty] | 1491 | 18 | 19 | 1 | 0.45 | 61 | 30 | 미정 |  | 2021-05-31 23:05 | 1610 |  | 0 | 13 | 31 | 0 | 0 | 0 | 0.425 | 1.3659 | 0.2892 | 0.0269 | 106350 | 73 | 31 | 165 | 0.0795 | 0.0335 | 0.0298 |  | 0.0325 | 0.0112 | 0.0073 | 0.0098
2021-05-31 | A64809 | B | 30 | AE1055LS | 101 | 35700 | 0.0567 | 0.1254 | 0.1254 | 0.1756 | 1602 | 1602 | 1543 | 2911 | 50.9 |  |  | 0 | 선택 | 미정 | 미정 | 미정 | 0 | 0 | 0 | 0 | 0 | 0 | 0.0567 | 0.092 | 0.0023 | 0.4007 | 41 | 5500 | 1579 | 0.4537 | 0.647 | 0.1846 | 0.0274 | [6 empty] | 1484 | 25 | 25 | 3 | 0.2 | 56 | 26 | 미정 |  | 2021-05-31 23:46 | 1579 |  | 0 | 23 | 22 | 0 | 0 | 0 | 0.549 | 0.7632 | 0.2343 | 0.0239 | 108700 | 72 | 19 | 122 | 0.0566 | 0.0294 | 0.024 | 0.0393 | 0.0271 | 0.0063 | 0.0037 | 0.004
2021-05-31 | B64298 | B | 37 | SBMA75 | 101 | 37100 | 0.0745 | 0.0616 | 0.0616 | 0.1254 | 1633 | 1633 | 1540 | 2440 | 38.2 |  |  | 0 | 미정 | 선택 | 미정 | 미정 | 0 | 0 | 0 | 0 | 0 | 0 | 0.0745 | 0.1272 | 0.0027 | 0.2073 | 47 | 7400 | 1608 | 0.3894 | 1.1715 | 0.225 | 0.0251 | [6 empty] | 1491 | 18 | 18 | 1 | 0.4 | 66 | 27 | 미정 |  | 2021-06-01 00:12 | 1610 |  | 0 | 17 | 23 | 0 | 0 | 0 | 0.421 | 1.3491 | 0.2987 | 0.0315 | 101900 | 70 | 38 | 174 | 0.053 | 0.0246 | 0.0284 | 0.0439 | 0.0351 | 0.0087 | 0.0067 | 0.0097
2021-05-31 | A64810 | B | 20 | AE1055LS | 101 | 35700 | 0.1463 | 0.1179 | 0.1179 | 0.1222 | 1591 | 1591 | 1523 | 2929 | 39.7 |  |  | 0 | 선택 | 미정 | 미정 | 미정 | 0 | 0 | 0 | 0 | 0 | 0 | 0.1463 | 0.2049 | 0.004 | 0.0123 | 44 | 5500 | 1601 | 0.4452 | 0.745 | 0.2083 | 0.0236 | [6 empty] | 1484 | 25 | 25 | 3 | 0.21 | 63 | 28 | 미정 |  | 2021-06-01 00:56 | 1601 |  | 0 | 18 | 0 | 0 | 0 | 0 | 0.544 | 0.7673 | 0.2373 | 0.0289 | 90650 | 77 | 18 | 118 | 0.0525 | 0.0211 | 0.0246 | 0.0445 | 0.0285 | 0.0063 | 0.0031 | 0.0045
2021-05-31 | B64299 | B | 1 | SBMA75 | 101 | 38600 | 0.0844 | 0.1313 | 0.1313 | 0.1643 | 1568 | 1568 | 1521 | 2625 | 36.1 |  |  | 0 | 미정 | 미정 | 미정 | 미정 | 0 | 0 | 0 | 0 | 0 | 0 | 0.0844 | 0.0637 | 0.0035 | 0.5317 | 44 | 7400 | 1620 | 0.3675 | 1.2432 | 0.2829 | 0.0295 | [6 empty] | 1491 | 18 | 18 | 1 | 0.36 | 64 | 30 | 미정 |  | 2021-06-01 01:23 | 1613 |  | 0 | 11 | 0 | 0 | 0 | 0 | 0.43 | 1.3489 | 0.3082 | 0.0245 | 103000 | 74 | 30 | 154 | 0.0488 | 0.0264 | 0.0285 | 0.0375 | 0.0263 | 0.0065 | 0.0044 | 0.0086
2021-05-31 | A64811 | B | 18 | AE1524HM | 101 | 37900 | 0.0851 | 0.0759 | 0.0635 | 0.1082 | 1585 | 1611 | 1538 | 3025 | 30.7 |  |  | 0 | 미정 | 선택 | 미정 | 미정 | 0 | 0 | 0 | 0 | 0 | 0 | 0.0851 | 0.1782 | 0.0054 | 0.0151 | 50 | 8400 | 1634 | 0.2009 | 1.2569 | 0.1368 | 0.0115 | [6 empty] | 1505 | 18 | 20 | 3 | 0.26 | 90 | 35 | 미정 |  | 2021-06-01 01:59 | 1642 |  | 0 | 198 | 41 | 0 | 0 | 0 | 0.231 | 1.6269 | 0.2209 | 0.0182 | 107300 | 88 | 29 | 147 | 0.0397 | 0.0122 | 0.013 | 0.0571 | 0.0366 | 0.0144 | 0.0084 | 0.0085
2021-05-31 | B64300 | B | 31 | SBMA75 | 101 | 38400 | 0.062 | 0.0303 | 0.2184 | 0.1063 | 1638 | 1566 | 1558 | 2577 | 27.4 |  |  | 0 | 미정 | 선택 | 미정 | 미정 | 0 | 0 | 0 | 0 | 0 | 0 | 0.062 | 0.0747 | 0.0028 | 0.4209 | 40 | 6700 | 1635 | 0.3556 | 1.1529 | 0.2615 | 0.0241 | [6 empty] | 1491 | 18 | 21 | 1 | 0.38 | 64 | 35 | 미정 |  | 2021-06-01 02:17 | 1619 |  | 0 | 15 | 0 | 0 | 0 | 0 | 0.408 | 1.3578 | 0.302 | 0.0248 | 106200 | 95 | 30 | 160 | 0.037 | 0.0241 | 0.0267 | 0.0288 | 0.0191 | 0.005 | 0.0052 | 0.0097
2021-05-31 | A64812 | B | 11 | AE1524HM | 100 | 37900 | 0.0536 | 0.0916 | 0.0782 | 0.113 | 1593 | 1641 | 1596 | 3056 | 25.4 |  |  | 0 | 미정 | 선택 | 미정 | 미정 | 0 | 0 | 0 | 0 | 0 | 0 | 0.0536 | 0.0811 | 0.0042 | 0.1174 | 52 | 5900 | 1601 | 0.1869 | 1.379 | 0.1838 | 0.022 | [6 empty] | 1505 | 18 | 18 | 3 | 0.25 | 73 | 23 | 미정 |  | 2021-06-01 03:01 | 1601 |  | 0 | 97 | 31 | 0 | 0 | 0 | 0.228 | 1.6303 | 0.2206 | 0.0181 | 105850 | 71 | 38 | 158 | 0.0347 | 0.0202 | 0.015 | 0.0436 | 0.0421 | 0.0221 | 0.0127 | 0.0118
2021-05-31 | B64301 | B | 35 | 42CRMO4HM | 101 | 37400 | 0.0643 | 0.1354 | 0.1354 | 0.1258 | 1597 | 1597 | 1556 | 2486 |  |  |  | 0 | 미정 | 선택 | 미정 | 미정 | 0 | 0 | 0 | 202 | 0 | 0 | 0.0643 | 0.0795 | 0.0602 | 0.2719 | 49 | 9200 | 1665 | 0.366 | 0.6925 | 0.2163 | 0.0106 | [6 empty] | 1493 | 18 | 20 | 1 | 0.38 | 88 | 28 | 미정 |  | 2021-06-01 03:23 | 1651 |  | 0 | 47 | 0 | 0 | 0 | 0 | 0.415 | 0.8684 | 0.2568 | 0.0245 |  | 99 | 53 | 221 | 0.0077 | 0.0124 | 0.0187 | 0.0246 | 0.0059 | 0.0057 | 0.0067 | 0.0184
2021-05-31 | A64813 | B | 30 | AE1524HM | 101 | 36800 | 0.063 | 0.0854 | 0.0854 | 0.1375 | 1594 | 1594 | 1530 | 2941 | 44.4 |  |  | 0 | 선택 | 미정 | 미정 | 미정 | 0 | 0 | 0 | 0 | 0 | 0 | 0.063 | 0.0918 | 0.0034 | 0.0946 | 43 | 6200 | 1597 | 0.212 | 1.3869 | 0.23 | 0.0168 | [6 empty] | 1505 | 18 | 18 | 3 | 0.24 | 66 | 22 | 미정 |  | 2021-06-01 03:59 | 1597 |  | 0 | 35 | 0 | 0 | 0 | 0 | 0.234 | 1.6578 | 0.2455 | 0.0207 | 101100 | 77 | 38 | 152 | 0.0632 | 0.0143 | 0.0169 | 0.0523 | 0.0249 | 0.0069 | 0.0062 | 0.0073
2021-05-31 | B64302 | B | 37 | 42CRMO4HM | 101 | 39500 | 0.0421 | 0.0445 | 0.0719 | 0.1016 | 1660 | 1608 | 1537 | 2560 |  |  |  | 0 | 미정 | 미정 | 미정 | 미정 | 0 | 0 | 0 | 252 | 0 | 0 | 0.0421 | 0.0518 | 0.0015 | 0.0181 | 48 | 8500 | 1638 | 0.3651 | 0.6886 | 0.1788 | 0.0048 | [6 empty] | 1493 | 18 | 19 | 1 | 0.19 | 65 | 22 | 미정 |  | 2021-06-01 04:38 | 1625 |  | 0 | 45 | 0 | 0 | 0 | 0 | 0.407 | 0.8654 | 0.2425 | 0.024 |  | 68 | 54 | 209 | 0.0037 | 0.0059 | 0.0187 | 0.0261 | 0.0403 | 0.0162 | 0.0172 | 0.0203
2021-05-31 | A64814 | B | 20 | AE1043M | 100 | 37500 | 0.0678 | 0.1423 | 0.1423 | 0.1432 | 1619 | 1619 | 1567 | 2996 | 47.3 |  |  | 0 | 미정 | 선택 | 미정 | 미정 | 0 | 0 | 0 | 0 | 0 | 0 | 0.0678 | 0.1364 | 0.0024 | 0.2385 | 43 | 4900 | 1607 | 0.3575 | 0.9149 | 0.3306 | 0.0328 | [6 empty] | 1491 | 15 | 15 | 3 | 0.24 | 80 | 21 | 미정 |  | 2021-06-01 05:01 | 1603 |  | 0 | 44 | 53 | 0 | 0 | 0 | 0.432 | 1.0064 | 0.4321 | 0.0224 | 103750 | 88 | 60 | 187 | 0.0561 | 0.0221 | 0.0183 | 0.0553 | 0.0464 | 0.017 | 0.0105 | 0.0116
2021-05-31 | B64303 | B | 1 | 42CRMO4HM | 101 | 37300 | 0.0891 | 0.0916 | 0.0916 | 0.1012 | 1596 | 1596 | 1539 | 2555 |  |  |  | 0 | 미정 | 미정 | 미정 | 미정 | 0 | 0 | 0 | 255 | 0 | 0 | 0.0891 | 0.0633 | 0.0035 | 0.3333 | 45 | 8200 | 1635 | 0.3459 | 0.6821 | 0.2005 | 0.0049 | [6 empty] | 1493 | 18 | 20 | 1 | 0.25 | 56 | 19 | 미정 |  | 2021-06-01 05:52 | 1627 |  | 0 | 84 | 0 | 0 | 0 | 0 | 0.4195 | 0.8662 | 0.248 | 0.0261 | 98900 | 67 | 34 | 172 | 0.0055 | 0.0054 | 0.0226 | 0.0232 | 0.0251 | 0.0113 | 0.0124 | 0.0214
2021-05-31 | A64815 | B | 18 | AE1043M | 101 | 36300 | 0.0729 | 0.084 | 0.084 | 0.1177 | 1610 | 1610 | 1566 | 2871 | 43.6 |  |  | 0 | 미정 | 선택 | 미정 | 미정 | 0 | 0 | 0 | 201 | 0 | 0 | 0.0729 | 0.1363 | 0.0073 | 0.2413 | 46 | 5000 | 1613 | 0.2964 | 0.8908 | 0.362 | 0.0299 | [6 empty] | 1491 | 15 | 15 | 3 | 0.25 | 83 | 32 | 미정 |  | 2021-06-01 06:02 | 1605 |  | 0 | 14 | 0 | 0 | 0 | 0 | 0.413 | 0.9945 | 0.4459 | 0.0235 | 102950 | 73 | 54 | 185 | 0.0507 | 0.0213 | 0.0201 | 0.0411 | 0.0344 | 0.0145 | 0.0104 | 0.0099
2021-06-01 | B64304 | B | 31 | 42CRMO4HM | 101 | 37800 | 0.0921 | 0.1599 | 0.1599 | 0.1532 | 1597 | 1597 | 1569 | 2541 |  |  |  | 0 | 미정 | 선택 | 미정 | 미정 | 0 | 0 | 0 | 249 | 0 | 0 | 0.0921 | 0.0928 | 0.0035 | 0.3008 | 51 | 8300 | 1646 | 0.3592 | 0.6006 | 0.2068 | 0.0049 | [6 empty] | 1493 | 18 | 19 | 1 | 0.17 | 88 | 42 | 미정 |  | 2021-06-01 06:54 | 1644 |  | 0 | 43 | 0 | 0 | 0 | 0 | 0.408 | 0.8596 | 0.2685 | 0.0238 | 102500 | 74 | 37 | 178 | 0.0035 | 0.0056 | 0.0193 | 0.0285 | 0.0117 | 0.0103 | 0.011 | 0.0189
2021-06-01 | A64816 | B | 11 | AE1043M | 100 | 35900 | 0.0412 | 0.2084 | 0.2084 | 0.2295 | 1604 | 1604 | 1549 | 3177 | 48.5 |  |  | 0 | 선택 | 미정 | 미정 | 미정 | 0 | 0 | 0 | 202 | 0 | 0 | 0.0412 | 0.107 | 0.003 | 0.1496 | 38 | 4800 | 1610 | 0.3381 | 0.8574 | 0.4055 | 0.0336 | [6 empty] | 1491 | 15 | 16 | 3 | 0.24 | 84 | 39 | 미정 |  | 2021-06-01 06:59 | 1610 |  | 0 | 10 | 0 | 0 | 0 | 0 | 0.4331 | 1.002 | 0.4533 | 0.0258 | 97200 | 73 | 46 | 177 | 0.0603 | 0.0244 | 0.022 | 0.0469 | 0.0266 | 0.0111 | 0.0063 | 0.0064
2021-06-01 | B64305 | B | 35 | 42CRMO4HM | 101 | 36500 | 0.0784 | 0.0857 | 0.0857 | 0.1195 | 1634 | 1634 | 1569 | 2513 |  |  |  | 0 | 미정 | 선택 | 미정 | 미정 | 0 | 0 | 0 | 201 | 0 | 0 | 0.0784 | 0.0773 | 0.0048 | 0.3566 | 48 | 7500 | 1650 | 0.3357 | 0.7547 | 0.2394 | 0.0055 | [6 empty] | 1493 | 18 | 18 | 1 | 0.23 | 78 | 38 | 미정 |  | 2021-06-01 07:52 | 1640 |  | 0 | 33 | 13 | 0 | 0 | 0 | 0.4139 | 0.8613 | 0.2631 | 0.0247 | 97500 | 70 | 40 | 184 | 0.0039 | 0.0053 | 0.0226 | 0.0271 | 0.0133 | 0.009 | 0.0094 | 0.0198
2021-06-01 | A64817 | B | 30 | AE1043M | 96 | 35700 | 0.0695 | 0.111 | 0.111 | 0.1141 | 1634 | 1634 | 1604 | 2984 | 60.7 |  |  | 0 | 미정 | 미정 | 미정 | 미정 | 0 | 0 | 0 | 0 | 0 | 0 | 0.0695 | 0.1072 | 0.0065 | 0.1834 | 71 | 5400 | 1635 | 0.3194 | 0.7992 | 0.3002 | 0.0445 | [6 empty] | 1491 | 15 | 16 | 1 | 0.2 | 76 | 46 | 미정 |  | 2021-06-01 08:35 | 1627 |  | 0 | 50 | 0 | 0 | 0 | 0 | 0.4267 | 0.995 | 0.4303 | 0.0166 | 89900 | 189 | 18 | 148 | 0.0814 | 0.0275 | 0.0209 | 0.043 | 0.0422 | 0.0383 | 0.0232 | 0.017
2021-06-01 | B64306 | B | 37 | 42CRMO4HM | 99 | 36600 | 0.091 | 0.0446 | 0.0446 | 0.0928 | 1627 | 1627 | 1577 | 2530 |  |  |  | 0 | 미정 | 선택 | 미정 | 미정 | 0 | 0 | 0 | 202 | 0 | 0 | 0.091 | 0.1336 | 0.006 | 0.0884 | 60 | 8900 | 1655 | 0.3581 | 0.6457 | 0.2108 | 0.0043 | [6 empty] | 1493 | 18 | 19 | 1 | 0.19 | 79 | 43 | 미정 |  | 2021-06-01 09:09 | 1634 |  | 0 | 34 | 0 | 0 | 0 | 0 | 0.4158 | 0.8545 | 0.251 | 0.0256 | 101750 | 74 | 25 | 166 | 0.0037 | 0.0047 | 0.0215 | 0.0353 | 0.027 | 0.015 | 0.0143 | 0.0193
2021-06-01 | B64307 | B | 1 | 42CRMO4HM | 99 | 39000 | 0.0842 | 0.0389 | 0.0402 | 0.0884 | 1599 | 1634 | 1575 | 2536 |  |  |  | 0 | 미정 | 선택 | 미정 | 미정 | 0 | 0 | 0 | 205 | 0 | 0 | 0.0842 | 0.1107 | 0.0034 | 0.1726 | 45 | 6400 | 1628 | 0.3645 | 0.6713 | 0.2225 | 0.0038 | [6 empty] | 1493 | 18 | 19 | 1 | 0.17 | 58 | 22 | 미정 |  | 2021-06-01 10:10 | 1615 |  | 0 | 31 | 0 | 0 | 0 | 0 | 0.4163 | 0.8591 | 0.2515 | 0.0258 | 98850 | 68 | 33 | 162 | 0.0027 | 0.0042 | 0.0215 | 0.0325 | 0.0274 | 0.0176 | 0.0157 | 0.0204
2021-06-01 | B64308 | B | 31 | 42CRMO4HM | 99 | 37100 | 0.0812 | 0.0408 | 0.0408 | 0.1052 | 1627 | 1627 | 1554 | 2412 |  |  |  | 0 | 미정 | 선택 | 미정 | 미정 | 0 | 0 | 0 | 203 | 0 | 0 | 0.0812 | 0.1202 | 0.0039 | 0.0017 | 45 | 8300 | 1626 | 0.3394 | 0.687 | 0.2292 | 0.0036 | [6 empty] | 1493 | 18 | 19 | 1 | 0.21 | 73 | 40 | 미정 |  | 2021-06-01 11:13 | 1629 |  | 0 | 41 | 0 | 0 | 0 | 0 | 0.414 | 0.8563 | 0.2584 | 0.0225 | 105150 | 82 | 16 | 142 | 0.0029 | 0.0041 | 0.0197 | 0.0321 | 0.0256 | 0.0149 | 0.0127 | 0.02
2021-06-01 | B64309 | B | 35 | SCM440 | 99 | 37000 | 0.0828 | 0.0541 | 0.0541 | 0.0798 | 1607 | 1607 | 1554 | 2579 |  |  |  | 0 | 미정 | 미정 | 미정 | 미정 | 0 | 0 | 0 | 200 | 0 | 0 | 0.0828 | 0.1046 | 0.0035 | 0.2669 | 52 | 7700 | 1628 | 0.3541 | 0.5834 | 0.1287 | 0.003 | [6 empty] | 1496 | 15 | 16 | 1 | 0.24 | 64 | 18 | 미정 |  | 2021-06-01 12:19 | 1620 |  | 0 | 32 | 22 | 0 | 0 | 0 | 0.391 | 0.6986 | 0.2189 | 0.0085 | 99350 | 81 | 51 | 198 | 0.0026 | 0.004 | 0.015 | 0.0356 | 0.0404 | 0.0096 | 0.0086 | 0.0147
2021-06-01 | B64310 | B | 37 | SCM440 | 99 | 37100 | 0.0703 | 0.0802 | 0.0802 | 0.1265 | 1642 | 1642 | 1551 | 2565 |  |  |  | 0 | 미정 | 미정 | 미정 | 미정 | 0 | 0 | 0 | 210 | 0 | 0 | 0.0703 | 0.1111 | 0.0044 | 0.0015 | 47 | 6800 | 1615 | 0.3422 | 0.5999 | 0.1988 | 0.0036 | [6 empty] | 1496 | 15 | 15 | 1 | 0.21 | 63 | 23 | 미정 |  | 2021-06-01 13:17 | 1610 |  | 0 | 26 | 0 | 0 | 0 | 0 | 0.403 | 0.6795 | 0.2091 | 0.0037 | 95050 | 69 | 40 | 182 | 0.0025 | 0.0038 | 0.0149 | 0.0385 | 0.0175 | 0.0081 | 0.0088 | 0.014
2021-06-01 | A64818 | B | 18 | G-AE1055LST | 106 | 42300 | 0.0389 | 0.0731 | 0.143 | 0.1824 | 1562 | 1613 | 1559 | 3330 | 10.1 |  |  | 0 | 미정 | 미정 | 미정 | 미정 | 0 | 0 | 0 | 0 | 0 | 0 | 0.0389 | 0.034 | 0.0033 | 0.2599 | 42 | 6300 | 1621 | 0.4272 | 0.6496 | 0.1189 | 0.01 | [6 empty] | 1484 | 25 | 25 | 3 | 0.26 | 81 | 24 | 미정 |  | 2021-06-01 13:30 | 1617 |  | 0 | 21 | 73 | 0 | 0 | 0 | 0.539 | 0.778 | 0.2325 | 0.0233 | 98450 | 63 | 21 | 130 | 0.0126 | 0.0198 | 0.0236 | 0.0358 | 0.0563 | 0.0164 | 0.0059 | 0.0051
2021-06-01 | B64311 | B | 1 | SCM440 | 98 | 37500 | 0.0722 | 0.0567 | 0.0567 | 0.1662 | 1641 | 1641 | 1541 | 2599 |  |  |  | 0 | 미정 | 선택 | 미정 | 미정 | 0 | 0 | 0 | 203 | 0 | 0 | 0.0722 | 0.1059 | 0.0026 | 0.0017 | 47 | 7800 | 1619 | 0.3295 | 0.5357 | 0.1676 | 0.0031 | [6 empty] | 1496 | 15 | 15 | 1 | 0.27 | 66 | 21 | 미정 |  | 2021-06-01 14:16 | 1620 |  | 0 | 84 | 0 | 0 | 0 | 0 | 0.4001 | 0.6931 | 0.2192 | 0.0086 | 104800 | 77 | 39 | 182 | 0.0024 | 0.0035 | 0.013 | 0.0385 | 0.0285 | 0.0119 | 0.0109 | 0.0121
2021-06-01 | A64819 | B | 30 | G-AE1055LST | 105 | 39700 | 0.0673 | 0.0899 | 0.1333 | 0.1821 | 1575 | 1585 | 1522 | 3218 | 32 |  |  | 0 | 미정 | 미정 | 미정 | 미정 | 0 | 0 | 0 | 0 | 0 | 0 | 0.0673 | 0.0942 | 0.0035 | 0.2017 | 41 | 6500 | 1598 | 0.4605 | 0.5908 | 0.1862 | 0.0248 | [6 empty] | 1484 | 25 | 25 | 3 | 0.25 | 58 | 22 | 미정 |  | 2021-06-01 14:32 | 1592 |  | 0 | 24 | 26 | 0 | 0 | 0 | 0.5585 | 0.777 | 0.2454 | 0.0279 | 96950 | 64 | 14 | 117 | 0.0406 | 0.0235 | 0.0243 | 0.0613 | 0.0344 | 0.0092 | 0.0027 | 0.0034
2021-06-01 | B64312 | B | 31 | SCM440HF | 98 | 38100 | 0.0955 | 0.0993 | 0.0993 | 0.102 | 1627 | 1627 | 1566 | 2616 |  |  |  | 0 | 미정 | 미정 | 미정 | 미정 | 0 | 0 | 0 | 205 | 0 | 0 | 0.0955 | 0.129 | 0.004 | 0.002 | 50 | 6900 | 1579 | 0.3534 | 0.707 | 0.1626 | 0.0029 | [6 empty] | 1493 | 18 | 18 | 1 | 0.25 | 65 | 23 | 미정 |  | 2021-06-01 15:22 | 1626 |  | 0 | 43 | 47 | 0 | 0 | 0 | 0.422 | 0.8417 | 0.2496 | 0.0104 | 100800 | 76 | 46 | 195 | 0.003 | 0.0036 | 0.0106 | 0.0366 | 0.0405 | 0.0128 | 0.0116 | 0.014
2021-06-01 | A64820 | B | 20 | G-AE1055LST | 106 | 38400 | 0.0532 | 0.1069 | 0.1069 | 0.165 | 1607 | 1607 | 1545 | 3334 | 49.1 |  |  | 0 | 미정 | 미정 | 미정 | 미정 | 0 | 0 | 0 | 0 | 0 | 0 | 0.0532 | 0.088 | 0.0022 | 0.0076 | 41 | 6200 | 1601 | 0.4752 | 0.5946 | 0.1678 | 0.0209 | [6 empty] | 1484 | 25 | 25 | 3 | 0.23 | 60 | 21 | 미정 |  | 2021-06-01 15:33 | 1601 |  | 0 | 23 | 38 | 0 | 0 | 0 | 0.5446 | 0.7656 | 0.2389 | 0.0245 | 102050 | 69 | 13 | 109 | 0.0599 | 0.0186 | 0.0242 | 0.0483 | 0.0341 | 0.0078 | 0.0031 | 0.0036
2021-06-01 | A64821 | B | 11 | G-AE1055LST | 101 | 36700 |  | 0.1359 | 0.1359 | 0.1946 | 1625 | 1625 | 1551 | 3224 | 46 |  |  | 0 | 선택 | 미정 | 미정 | 미정 | 0 | 0 | 0 | 0 | 0 | 0 |  |  |  |  | 44 | 6800 | 1591 | 0.415 | 0.585 | 0.217 | 0.0342 | [6 empty] | 1484 | 25 | 25 | 3 | 0.23 | 71 | 31 | 미정 |  | 2021-06-01 16:37 | 1591 |  | 0 | 31 | 17 | 0 | 0 | 0 | 0.5395 | 0.7743 | 0.2509 | 0.0314 | 102500 | 67 | 11 | 106 | 0.055 | 0.0204 | 0.0275 |  | 0.0265 | 0.0088 | 0.0031 | 0.0034
2021-06-01 | B64313 | B | 35 | SCM440HF | 103 | 39700 | 0.3665 | 0.0376 | 0.0342 | 0.0653 | 1594 | 1635 | 1562 | 2583 |  |  |  | 0 | 미정 | 미정 | 미정 | 미정 | 0 | 0 | 0 | 200 | 0 | 0 | 0.1296 | 0.202 | 0.0053 | 0.3439 | 46 | 7100 | 1616 | 0.3413 | 0.6013 | 0.1607 | 0.0029 | [6 empty] | 1493 | 18 | 18 | 1 | 0.2 | 60 | 26 | 미정 |  | 2021-06-01 16:45 | 1615 |  | 0 | 43 | 46 | 0 | 0 | 0 | 0.4135 | 0.8568 | 0.2495 | 0.011 |  | 76 | 29 | 158 | 0.0024 | 0.0036 | 0.0092 | 0.0484 | 0.0492 | 0.0156 | 0.0108 | 0.0129
2021-06-01 | A64822 | B | 18 | G-AE1055LST | 101 | 36500 | 0.0647 | 0.1919 | 0.1919 | 0.1744 | 1604 | 1604 | 1562 | 3186 | 67.7 |  | 0 | 0 | 미정 | 선택 | 미정 | 미정 | 0 | 0 | 0 | 0 | 0 | 0 | 0.0647 | 0.095 | 0.0023 | 0.0614 | 42 | 4900 | 1589 | 0.4945 | 0.6139 | 0.1963 | 0.0228 | [6 empty] | 1484 | 25 | 25 | 3 | 0.24 | 64 | 30 | 미정 |  | 2021-06-01 17:32 | 1587 |  | 0 | 21 | 15 | 0 | 0 | 0 | 0.5475 | 0.7688 | 0.2472 | 0.0274 | 106100 | 71 | 13 | 109 | 0.0787 | 0.0246 | 0.0258 | 0.0481 | 0.0466 | 0.0067 | 0.0024 | 0.0029
2021-06-01 | B64314 | B | 37 | SCM440HF | 103 | 40800 | 0.0795 | 0.0738 | 0.0684 | 0.0701 | 1599 | 1614 | 1555 | 2598 |  |  | 0 | 0 | 미정 | 미정 | 미정 | 미정 | 0 | 0 | 0 | 205 | 0 | 0 | 0.0795 | 0.1347 | 0.0037 | 0.1053 | 45 | 7000 | 1618 | 0.3389 | 0.6609 | 0.1474 | 0.0027 | [6 empty] | 1493 | 18 | 19 | 1 | 0.23 | 64 | 20 | 미정 |  | 2021-06-01 17:53 | 1615 |  | 0 | 47 | 53 | 0 | 0 | 33 | 0.409 | 0.8477 | 0.2539 | 0.0141 | 101550 | 75 | 29 | 156 | 0.0029 | 0.0035 | 0.0113 | 0.0483 | 0.0592 | 0.0199 | 0.0164 | 0.0134
2021-06-01 | A64823 | B | 30 | G-AE1055LST | 101 | 36800 | 0.05 | 0.1388 | 0.1388 | 0.1349 | 1585 | 1585 | 1519 | 3225 | 43.5 |  | 0 | 0 | 선택 | 미정 | 미정 | 미정 | 0 | 0 | 0 | 0 | 0 | 0 | 0.05 | 0.0705 | 0.0026 | 0.1036 | 39 | 5100 | 1591 | 0.3816 | 0.5973 | 0.2296 | 0.0304 | [6 empty] | 1484 | 25 | 25 | 3 | 0.24 | 56 | 21 | 미정 |  | 2021-06-01 18:33 | 1586 |  | 0 | 29 | 10 | 0 | 0 | 0 | 0.5457 | 0.774 | 0.2537 | 0.0302 |  | 67 | 21 | 116 | 0.0528 | 0.0246 | 0.0258 | 0.0425 | 0.018 | 0.0047 | 0.0028 | 0.0026
2021-06-01 | B64315 | B | 1 | SCM440HF | 103 | 40400 | 0.0704 | 0.0553 | 0.0553 | 0.1332 | 1593 | 1593 | 1557 | 2635 |  |  | 0 | 0 | 미정 | 미정 | 미정 | 미정 | 0 | 0 | 0 | 204 | 0 | 0 | 0.0704 | 0.0757 | 0.0143 | 0.2261 | 37 | 6400 | 1624 | 0.3607 | 0.6831 | 0.1933 | 0.0032 | [6 empty] | 1493 | 18 | 18 | 1 | 0.23 | 67 | 22 | 미정 |  | 2021-06-01 18:59 | 1617 |  | 0 | 37 | 15 | 0 | 0 | 27 | 0.4262 | 0.8416 | 0.253 | 0.0112 |  | 66 | 11 | 131 | 0.0032 | 0.0038 | 0.01 | 0.0474 | 0.0536 | 0.0175 | 0.0164 | 0.0132
2021-06-01 | A64824 | B | 20 | G-AE1055LST | 101 | 36200 | 0.0889 | 0.1174 | 0.1174 | 0.1931 | 1605 | 1605 | 1535 | 3167 | 48.7 |  | 127 | 0 | 선택 | 미정 | 미정 | 미정 | 0 | 0 | 0 | 0 | 0 | 127 | 0.0889 | 0.0899 | 0.0021 | 0.7321 | 42 | 4900 | 1596 | 0.4405 | 0.606 | 0.2133 | 0.0227 | [6 empty] | 1484 | 25 | 25 | 3 | 0.24 | 60 | 24 | 미정 |  | 2021-06-01 19:32 | 1582 |  | 0 | 24 | 27 | 0 | 0 | 0 | 0.5513 | 0.7792 | 0.2458 | 0.0297 |  | 66 | 15 | 111 | 0.0602 | 0.0172 | 0.0265 | 0.0416 | 0.0187 | 0.0049 | 0.0034 | 0.0037
2021-06-01 | B64316 | B | 31 | SCM440HF | 103 | 39200 | 0.104 | 0.0723 | 0.0723 | 0.0727 | 1601 | 1601 | 1562 | 2583 |  |  | 0 | 0 | 미정 | 미정 | 미정 | 미정 | 0 | 0 | 0 | 204 | 0 | 0 | 0.104 | 0.1189 | 0.0052 | 0.1813 | 49 | 6700 | 1615 | 0.3284 | 0.678 | 0.0842 | 0.0024 | [6 empty] | 1493 | 18 | 18 | 1 | 0.21 | 71 | 30 | 미정 |  | 2021-06-01 20:10 | 1614 |  | 0 | 52 | 90 | 0 | 0 | 34 | 0.411 | 0.8413 | 0.2523 | 0.0147 | 94150 | 72 | 23 | 140 | 0.0016 | 0.0033 | 0.012 | 0.0497 | 0.0806 | 0.036 | 0.0223 | 0.0174
2021-06-01 | A64825 | B | 11 | G-AE1055LST | 101 | 36900 | 0.0581 | 0.0721 | 0.0721 | 0.1317 | 1615 | 1615 | 1537 | 2979 | 27.1 |  | 127 | 0 | 선택 | 미정 | 미정 | 미정 | 0 | 0 | 0 | 0 | 0 | 127 | 0.0581 | 0.0924 | 0.0041 | 0.1098 | 38 | 4500 | 1589 | 0.449 | 0.5914 | 0.2082 | 0.0219 | [6 empty] | 1484 | 25 | 25 | 3 | 0.25 | 62 | 24 | 미정 |  | 2021-06-01 20:27 | 1580 |  | 0 | 35 | 30 | 0 | 0 | 0 | 0.5547 | 0.7742 | 0.2444 | 0.0303 |  | 66 | 19 | 114 | 0.0334 | 0.0268 | 0.0269 | 0.0432 | 0.0112 | 0.0027 | 0.0023 | 0.003
2021-06-01 | B64317 | B | 35 | SCM440HF | 103 | 39700 | 0.375 | 0.0324 | 0.0324 | 0.0698 | 1612 | 1612 | 1558 | 2747 |  |  | 0 | 0 | 미정 | 미정 | 미정 | 미정 | 0 | 0 | 0 | 208 | 0 | 0 | 0.375 | 0.1882 | 0.0084 | 0.0027 | 38 | 6400 | 1619 | 0.3174 | 0.5908 | 0.1959 | 0.0032 | [6 empty] | 1493 | 18 | 18 | 1 | 0.23 | 58 | 25 | 미정 |  | 2021-06-01 21:03 | 1611 |  | 0 | 64 | 31 | 0 | 0 | 33 | 0.413 | 0.8455 | 0.2621 | 0.0123 | 99700 | 171 | 29 | 145 | 0.0028 | 0.0037 | 0.0143 | 0.0411 | 0.0537 | 0.0173 | 0.0127 | 0.0141
2021-06-01 | A64826 | B | 18 | G-AE1055LST | 100 | 36400 | 0.0607 | 0.1067 | 0.1067 | 0.2193 | 1591 | 1591 | 1521 | 3078 | 46.5 |  | 128 | 0 | 선택 | 미정 | 미정 | 미정 | 0 | 0 | 0 | 0 | 0 | 128 | 0.0607 | 0.0791 | 0.0022 | 0.2369 | 40 | 5100 | 1592 | 0.4766 | 0.6317 | 0.1912 | 0.0222 | [6 empty] | 1484 | 25 | 25 | 3 | 0.21 | 64 | 28 | 미정 |  | 2021-06-01 21:26 | 1589 |  | 0 | 9 | 27 | 0 | 0 | 0 | 0.554 | 0.776 | 0.2451 | 0.0295 |  | 67 | 19 | 115 | 0.0588 | 0.0191 | 0.0258 | 0.0511 | 0.0236 | 0.0035 | 0.0027 | 0.0034
2021-06-01 | B64318 | I | 1 | SCM440I | 99 | 36500 | 0.2553 | 0.2475 | 0.1716 | 0.2055 | 1610 | 1596 | 1514 | 2647 |  |  |  | 0 | 미정 | 미정 | 미정 | 미정 | 0 | 0 | 0 | 202 | 0 | 0 | 0.2553 | 0.2159 | 0.0109 | 0.0075 | 71 | 11700 | 1635 | 0.335 | 0.5223 | 0.2009 | 0.0038 | [6 empty] | 1495 | 20 | 20 | 1 | 0.36 | 78 | 0 | 미정 |  | 2021-06-01 22:35 | 1658 |  | 0 | 63 | 34 | 0 | 0 | 0 | 0.389 | 0.7081 | 0.2495 | 0.0042 |  | 1422 | 23 | 166 | 0.0025 | 0.0043 | 0.0037 | 0.057 | 0.0463 | 0.0087 | 0.0114 | 0.0154
2021-06-01 | A64827 | B | 30 | G-AE1055LST | 101 | 36600 | 0.0604 | 0.23 | 0.23 | 0.2651 | 1627 | 1627 | 1546 | 3192 | 44.5 |  | 128 | 0 | 선택 | 미정 | 미정 | 미정 | 0 | 0 | 0 | 0 | 0 | 128 | 0.0604 | 0.0762 | 0.0017 | 0.073 | 43 | 5000 | 1586 | 0.4744 | 0.667 | 0.2066 | 0.0252 | [6 empty] | 1484 | 25 | 25 | 3 | 0.22 | 67 | 29 | 미정 |  | 2021-06-01 22:23 | 1586 |  | 0 | 29 | 0 | 0 | 0 | 0 | 0.551 | 0.7797 | 0.2364 | 0.0272 | 100300 | 69 | 19 | 116 | 0.0548 | 0.0206 | 0.0244 | 0.0423 | 0.0185 | 0.0067 | 0.004 | 0.0041
2021-06-01 | A64828 | B | 20 | G-AE1055LST | 101 | 36500 | 0.0424 | 0.2056 | 0.2056 | 0.3207 | 1599 | 1599 | 1518 | 2889 | 49.4 |  | 127 | 0 | 선택 | 미정 | 미정 | 미정 | 0 | 0 | 0 | 0 | 0 | 127 | 0.0424 | 0.1077 | 0.0027 | 0.0615 | 42 | 5700 | 1602 | 0.47 | 0.6636 | 0.2084 | 0.0245 | [6 empty] | 1484 | 25 | 25 | 3 | 0.23 | 59 | 29 | 미정 |  | 2021-06-01 23:27 | 1602 |  | 0 | 0 | 0 | 0 | 0 | 0 | 0.549 | 0.7835 | 0.2395 | 0.0277 |  | 72 | 8 | 102 | 0.0589 | 0.0217 | 0.0254 | 0.0304 | 0.0216 | 0.0039 | 0.0026 | 0.0029
2021-06-01 | B64319 | I | 37 | SCM420HI | 98 | 38100 | 0.2384 | 0.1562 | 0.0596 | 0.1097 | 1593 | 1632 | 1552 | 2609 | 15.7 |  | 148 | 0 | 미정 | 미정 | 미정 | 미정 | 0 | 0 | 0 | 0 | 0 | 148 | 0.2384 | 0.2153 | 0.0044 | 0.0278 | 47 | 8600 | 1687 | 0.1616 | 0.6359 | 0.1947 | 0.0067 | [6 empty] | 1510 | 20 | 21 | 1 | 0.34 | 80 | 0 | 미정 |  | 2021-06-01 23:37 | 1672 |  | 0 | 41 | 0 | 0 | 0 | 40 | 0.203 | 0.83 | 0.2843 | 0.0084 |  | 1327 | 19 | 140 | 0.0237 | 0.008 | 0.0305 | 0.0494 | 0.0465 | 0.0063 | 0.0062 | 0.0062
2021-06-01 | A64829 | B | 11 | G-AE1055LST | 101 | 36200 | 0.0924 | 0.11 | 0.11 | 0.164 | 1605 | 1605 | 1539 | 2929 | 40.3 |  | 128 | 0 | 선택 | 미정 | 미정 | 미정 | 0 | 0 | 0 | 0 | 0 | 128 | 0.0924 | 0.1947 | 0.0038 | 0.017 | 45 | 4900 | 1589 | 0.4414 | 0.6564 | 0.2397 | 0.0261 | [6 empty] | 1484 | 25 | 25 | 3 | 0.24 | 63 | 27 | 미정 |  | 2021-06-02 00:34 | 1589 |  | 0 | 0 | 0 | 0 | 0 | 0 | 0.558 | 0.7681 | 0.2459 | 0.0262 |  | 79 | 16 | 109 | 0.0477 | 0.0213 | 0.0228 | 0.0449 | 0.0194 | 0.0031 | 0.0029 | 0.0034
2021-06-01 | B64320 | T | 31 | SNCM23 | 104 | 37900 | 0.2296 | 0.0437 | 0.0437 | 0.0915 | 1644 | 1644 | 1564 | 2667 |  |  | 0 | 0 | 해제 | 선택 | 미정 | 미정 | 0 | 0 | 0 | 304 | 0 | 0 | 0.2296 | 0.1823 | 0.0089 | 0.0059 | 62 | 9300 | 1655 | 0.1741 | 0.2373 | 0.1206 | 0.0036 | [6 empty] | 1507 | 13 | 14 | 1 | 0.23 | 88 | 49 | 미정 |  | 2021-06-02 00:54 | 1659 |  | 0 | 41 | 51 | 0 | 0 | 31 | 0.183 | 0.5155 | 0.2198 | 0.013 | 100150 |  | 27 | 154 | 0.0054 | 0.0073 | 0.0143 | 0.0612 | 0.0193 | 0.0097 | 0.0127 | 0.0107
2021-06-01 | A64830 | B | 18 | G-AE1055LST | 101 | 36700 | 0.0361 | 0.165 | 0.165 | 0.2174 | 1589 | 1589 | 1543 | 2964 | 36 |  | 127 | 0 | 선택 | 미정 | 미정 | 미정 | 0 | 0 | 0 | 0 | 0 | 127 | 0.0361 | 0.0816 | 0.0021 | 0.2517 | 42 | 4300 | 1585 | 0.4051 | 0.6457 | 0.2248 | 0.0271 | [6 empty] | 1484 | 25 | 25 | 3 | 0.25 | 63 | 24 | 미정 |  | 2021-06-02 01:26 | 1585 |  | 0 | 19 | 0 | 0 | 0 | 0 | 0.543 | 0.7685 | 0.2399 | 0.0299 |  | 70 | 32 | 138 | 0.043 | 0.0251 | 0.0259 | 0.0386 | 0.0183 | 0.0041 | 0.0028 | 0.0037
2021-06-01 | B64321 | T | 35 | SNCM23 | 102 | 36800 | 0.0881 | 0.0449 | 0.0756 | 0.0784 | 1642 | 1605 | 1575 | 2567 | 6.8 |  | 169 | 0 | 미정 | 해제 | 미정 | 미정 | 0 | 0 | 0 | 53 | 0 | 169 | 0.0881 | 0.1342 | 0.0035 | 0.0969 | 44 | 6600 | 1649 | 0.1074 | 0.2837 | 0.1119 | 0.0074 | [6 empty] | 1507 | 13 | 18 | 1 | 0.24 | 68 | 38 | 미정 |  | 2021-06-02 01:49 | 1647 |  | 0 | 31 | 7 | 0 | 0 | 24 | 0.181 | 0.5268 | 0.236 | 0.0172 | 100300 |  | 58 | 199 | 0.0119 | 0.0155 | 0.0172 | 0.0632 | 0.03 | 0.0149 | 0.0133 | 0.0107
2021-06-01 | A64831 | B | 30 | G-AE1055LST | 101 | 36500 | 0.0573 | 0.1682 | 0.1682 | 0.2458 | 1613 | 1613 | 1550 | 2903 | 45.3 |  | 127 | 0 | 선택 | 미정 | 미정 | 미정 | 0 | 0 | 0 | 0 | 0 | 127 | 0.0573 | 0.087 | 0.0029 | 0.2171 | 42 | 4800 | 1591 | 0.4433 | 0.6545 | 0.2256 | 0.0332 | [6 empty] | 1484 | 25 | 25 | 3 | 0.22 | 66 | 25 | 미정 |  | 2021-06-02 02:23 | 1591 |  | 0 | 24 | 0 | 0 | 0 | 0 | 0.554 | 0.7619 | 0.2394 | 0.0278 |  | 70 | 33 | 142 | 0.0542 | 0.0332 | 0.0253 | 0.0394 | 0.0173 | 0.005 | 0.0027 | 0.0033
2021-06-01 | B64322 | I | 1 | SCM415C2 | 106 | 37800 | 0.1571 | 0.0409 | 0.0409 | 0.0641 | 1630 | 1630 | 1565 | 2620 | 16.6 |  | 178 | 0 | 미정 | 선택 | 미정 | 미정 | 0 | 0 | 0 | 54 | 0 | 178 | 0.1571 | 0.128 | 0.0076 | 0.0584 | 49 | 9100 | 1666 | 0.1041 | 0.5172 | 0.1583 | 0.0168 | [6 empty] | 1516 | 20 | 21 | 1 | 0.24 | 83 | 0 | 미정 |  | 2021-06-02 02:51 | 1664 |  | 0 | 46 | 12 | 0 | 0 | 29 | 0.1461 | 0.6804 | 0.2294 | 0.0236 | 103700 | 704 | 15 | 128 | 0.0274 | 0.0155 | 0.0262 | 0.0565 | 0.0355 | 0.0164 | 0.0153 | 0.017
2021-06-01 | A64832 | B | 20 | G-AE1055LST | 101 | 36500 | 0.0403 | 0.1984 | 0.1984 | 0.2657 | 1584 | 1584 | 1534 | 2900 | 60.2 |  | 126 | 0 | 미정 | 선택 | 미정 | 미정 | 0 | 0 | 0 | 0 | 0 | 126 | 0.0403 | 0.07 | 0.0067 | 0.203 | 43 | 6200 | 1581 | 0.4771 | 0.6196 | 0.222 | 0.0315 | [6 empty] | 1484 | 25 | 25 | 3 | 0.22 | 61 | 24 | 미정 |  | 2021-06-02 03:21 | 1581 |  | 0 | 0 | 20 | 0 | 0 | 0 | 0.546 | 0.7749 | 0.2527 | 0.0286 | 105700 | 81 | 22 | 135 | 0.0693 | 0.0212 | 0.0254 | 0.0336 | 0.0306 | 0.0076 | 0.0026 | 0.003
2021-06-01 | B64323 | T | 37 | AE15B36M | 101 | 37200 | 0.0903 | 0.0739 | 0.0739 | 0.1241 | 1597 | 1597 | 1545 | 2619 |  |  |  | 0 | 미정 | 미정 | 미정 | 미정 | 0 | 0 | 0 | 302 | 0 | 0 | 0.0903 | 0.083 | 0.0078 | 0.4113 | 47 | 8100 | 1665 | 0.2777 | 0.9431 | 0.128 | 0.0036 | [6 empty] | 1496 | 13 | 13 | 1 | 0.32 | 87 | 36 | 미정 |  | 2021-06-02 03:57 | 1657 |  | 0 | 75 | 32 | 0 | 0 | 0 | 0.344 | 1.3581 | 0.2436 | 0.0243 | 107450 |  | 17 | 133 | 0.002 | 0.0065 | 0.0198 | 0.0558 | 0.0565 | 0.015 | 0.0073 | 0.018
2021-06-01 | A64833 | B | 11 | G-AE1055LST | 101 | 38900 | 0.0537 | 0.2296 | 0.1488 | 0.2141 | 1558 | 1614 | 1542 | 2796 | 46.8 |  | 127 | 0 | 선택 | 미정 | 미정 | 미정 | 0 | 0 | 0 | 0 | 0 | 127 | 0.0537 | 0.0902 | 0.0029 | 0.3568 | 43 | 4700 | 1593 | 0.4512 | 0.6525 | 0.2226 | 0.0325 | [6 empty] | 1484 | 25 | 25 | 3 | 0.24 | 65 | 25 | 미정 |  | 2021-06-02 04:42 | 1593 |  | 0 | 0 | 0 | 0 | 0 | 0 | 0.55 | 0.7603 | 0.2492 | 0.0293 |  | 79 | 26 | 128 | 0.0562 | 0.0228 | 0.0254 | 0.0373 | 0.0221 | 0.0069 | 0.0041 | 0.0036
2021-06-01 | B64324 | T | 31 | AE15B36M | 101 | 36800 | 0.1021 | 0.0448 | 0.0448 | 0.1185 | 1631 | 1631 | 1570 | 2632 |  |  |  | 0 | 미정 | 미정 | 미정 | 미정 | 0 | 0 | 0 | 300 | 0 | 0 | 0.1021 | 0.0795 | 0.0031 | 0.2167 | 43 | 6600 | 1645 | 0.2901 | 0.9937 | 0.1861 | 0.0045 | [6 empty] | 1496 | 13 | 13 | 1 | 0.23 | 75 | 41 | 미정 |  | 2021-06-02 04:58 | 1635 |  | 0 | 31 | 0 | 0 | 0 | 0 | 0.352 | 1.3466 | 0.2487 | 0.0226 |  |  | 26 | 145 | 0.0033 | 0.0058 | 0.0183 | 0.0507 | 0.0266 | 0.0102 | 0.0092 | 0.0177
2021-06-01 | A64834 | B | 18 | G-AE1055LST | 100 | 36800 | 0.0445 | 0.2133 | 0.2133 | 0.1929 | 1583 | 1583 | 1539 | 2923 | 39.2 |  | 128 | 0 | 선택 | 미정 | 미정 | 미정 | 0 | 0 | 0 | 0 | 0 | 128 | 0.0445 | 0.0705 | 0.002 | 0.2357 | 41 | 4700 | 1599 | 0.4544 | 0.6901 | 0.23 | 0.0275 | [6 empty] | 1484 | 25 | 25 | 3 | 0.24 | 68 | 27 | 미정 |  | 2021-06-02 05:42 | 1589 |  | 0 | 11 | 0 | 0 | 0 | 0 | 0.552 | 0.7774 | 0.2506 | 0.029 |  | 77 | 29 | 140 | 0.049 | 0.0235 | 0.0251 | 0.0291 | 0.015 | 0.003 | 0.0025 | 0.0035
2021-06-01 | B64325 | T | 1 | AE15B36M | 93 | 36100 | 0.0967 | 0.0261 | 0.089 | 0.1663 | 1678 | 1651 | 1600 | 2735 |  |  |  | 0 | 미정 | 미정 | 미정 | 미정 | 0 | 0 | 0 | 300 | 0 | 0 | 0.0967 | 0.1242 | 0.0035 | 0.348 | 41 | 5400 | 1656 | 0.3156 | 1.0413 | 0.1894 | 0.0041 | [6 empty] | 1496 | 13 | 14 | 1 | 0.24 | 93 | 42 | 미정 |  | 2021-06-02 05:51 | 1650 |  | 0 | 50 | 23 | 0 | 0 | 0 | 0.358 | 1.3192 | 0.2529 | 0.0269 | 88700 |  | 42 | 178 | 0.0048 | 0.0049 | 0.0226 | 0.058 | 0.0254 | 0.0164 | 0.0191 | 0.0213
2021-06-02 | A64835 | B | 30 | G-AE1055LST | 101 | 36800 | 0.0361 | 0.214 | 0.214 | 0.2394 | 1663 | 1663 | 1581 | 3068 | 43.7 |  | 127 | 0 | 선택 | 미정 | 미정 | 미정 | 0 | 0 | 0 | 0 | 0 | 127 | 0.0361 | 0.0416 | 0.0037 | 0.1815 | 40 | 3300 | 1596 | 0.4241 | 0.664 | 0.2313 | 0.0225 | [6 empty] | 1484 | 25 | 25 | 3 | 0.25 | 66 | 24 | 미정 |  | 2021-06-02 06:42 | 1596 |  | 0 | 14 | 0 | 0 | 0 | 0 | 0.5613 | 0.7723 | 0.2402 | 0.0302 | 95750 | 67 | 35 | 149 | 0.0548 | 0.0226 | 0.0291 | 0.0329 | 0.0116 | 0.0029 | 0.0028 | 0.0031
2021-06-02 | A64836 | B | 20 | G-AE1055LST | 100 | 36800 | 0.0879 | 0.1843 | 0.1843 | 0.2189 | 1603 | 1603 | 1557 | 2891 | 39.4 |  | 127 | 0 | 미정 | 선택 | 미정 | 미정 | 0 | 0 | 0 | 0 | 0 | 127 | 0.0879 | 0.1184 | 0.0088 | 0.0624 | 41 | 5000 | 1585 | 0.4318 | 0.6431 | 0.1977 | 0.0225 | [6 empty] | 1484 | 25 | 25 | 3 | 0.23 | 59 | 22 | 미정 |  | 2021-06-02 07:50 | 1590 |  | 0 | 20 | 0 | 0 | 0 | 0 | 0.5404 | 0.7832 | 0.2432 | 0.0303 | 106900 | 76 | 23 | 127 | 0.0448 | 0.0254 | 0.0276 | 0.0428 | 0.0345 | 0.0123 | 0.0051 | 0.004
2021-06-02 | A64837 | B | 11 | G-AE1055LST | 101 | 36600 | 0.0596 | 0.1081 | 0.1081 | 0.2511 | 1634 | 1634 | 1574 | 2878 | 42.3 |  | 127 | 0 | 미정 | 선택 | 미정 | 미정 | 0 | 0 | 0 | 0 | 0 | 127 | 0.0596 | 0.0982 | 0.0036 | 0.0675 | 41 | 4500 | 1584 | 0.4425 | 0.6496 | 0.1927 | 0.0196 | [6 empty] | 1484 | 25 | 26 | 3 | 0.24 | 59 | 25 | 미정 |  | 2021-06-02 09:08 | 1572 |  | 0 | 31 | 0 | 0 | 0 | 0 | 0.5514 | 0.7766 | 0.2451 | 0.0317 |  | 88 | 16 | 130 | 0.0502 | 0.0223 | 0.0271 | 0.0469 | 0.0403 | 0.0064 | 0.0037 | 0.004
2021-06-02 | A64838 | B | 18 | SM45CB | 101 | 37700 | 0.0683 | 0.1116 | 0.1029 | 0.2162 | 1609 | 1631 | 1557 | 3043 | 41.1 |  | 98 | 0 | 미정 | 선택 | 미정 | 미정 | 0 | 0 | 0 | 0 | 0 | 98 | 0.0683 | 0.0871 | 0.006 | 0.0018 | 43 | 5900 | 1623 | 0.3565 | 0.509 | 0.1122 | 0.0085 | [6 empty] | 1493 | 14 | 20 | 3 | 0.25 | 88 | 34 | 미정 |  | 2021-06-02 09:48 | 1632 |  | 0 | 16 | 0 | 0 | 0 | 0 | 0.437 | 0.6322 | 0.1815 | 0.0092 | 149750 | 94 | 42 | 183 | 0.0255 | 0.0097 | 0.008 | 0.0498 | 0.0556 | 0.0104 | 0.0066 | 0.0064
2021-06-02 | A64839 | B | 30 | SM45CB | 101 | 37000 | 0.1025 | 0.0438 | 0.0438 | 0.0827 | 1620 | 1620 | 1550 | 3085 | 6.4 |  | 96 | 0 | 선택 | 미정 | 미정 | 미정 | 0 | 0 | 0 | 0 | 0 | 96 | 0.1025 | 0.1164 | 0.0034 | 0.0011 | 33 | 5200 | 1616 | 0.3264 | 0.4826 | 0.0781 | 0.0098 | [6 empty] | 1493 | 14 | 14 | 3 | 0.25 | 68 | 22 | 미정 |  | 2021-06-02 11:03 | 1607 |  | 0 | 28 | 12 | 0 | 0 | 0 | 0.417 | 0.6454 | 0.1796 | 0.0079 | 98100 | 70 | 39 | 158 | 0.0059 | 0.0095 | 0.0072 | 0.0455 | 0.0599 | 0.0165 | 0.0098 | 0.0077
2021-06-02 | A64840 | B | 20 | SM45CB | 101 | 36700 | 0.1336 | 0.037 | 0.037 | 0.0795 | 1640 | 1640 | 1571 | 2948 | 10.3 |  | 98 | 0 | 선택 | 미정 | 미정 | 미정 | 0 | 0 | 0 | 0 | 0 | 98 | 0.1336 | 0.1421 | 0.0038 | 0.166 | 36 | 3800 | 1594 | 0.3301 | 0.5223 | 0.1266 | 0.0078 | [6 empty] | 1493 | 14 | 14 | 3 | 0.25 | 63 | 19 | 미정 |  | 2021-06-02 12:19 | 1584 |  | 0 | 12 | 10 | 0 | 0 | 0 | 0.443 | 0.6338 | 0.1774 | 0.0101 | 102500 | 78 | 33 | 140 | 0.0094 | 0.0122 | 0.0086 | 0.0577 | 0.0592 | 0.0198 | 0.0114 | 0.0109
2021-06-02 | A64841 | B | 11 | SM45CB | 106 | 36300 | 0.1678 | 0.1353 | 0.1353 | 0.1617 | 1622 | 1622 | 1547 | 2995 | 24.1 |  | 98 | 0 | 미정 | 미정 | 미정 | 미정 | 0 | 0 | 0 | 0 | 0 | 98 | 0.1678 | 0.1793 | 0.0053 | 0.1754 | 32 | 4100 | 1597 | 0.348 | 0.5008 | 0.1142 | 0.0069 | [6 empty] | 1493 | 14 | 15 | 3 | 0.25 | 64 | 18 | 미정 |  | 2021-06-02 13:17 | 1596 |  | 0 | 0 | 0 | 0 | 0 | 0 | 0.449 | 0.6363 | 0.1792 | 0.0066 | 101750 | 77 | 43 | 156 | 0.0223 | 0.0071 | 0.0062 | 0.0569 | 0.0384 | 0.0165 | 0.0103 | 0.0097
2021-06-02 | A64842 | B | 18 | SM45C | 106 | 37900 | 0.0647 | 1.1689 | 0.0967 | 0.1168 | 1575 | 1570 | 1524 | 2990 | 17.3 |  | 106 | 0 | 미정 | 미정 | 미정 | 미정 | 0 | 0 | 0 | 0 | 0 | 106 | 0.0647 | 0.0933 | 0.0022 | 0.5065 | 45 | 5100 | 1595 | 0.3886 | 0.5416 | 0.1317 | 0.0092 | [6 empty] | 1493 | 15 | 19 | 3 | 0.24 | 67 | 21 | 미정 |  | 2021-06-02 14:34 | 1595 |  | 0 | 22 | 0 | 0 | 0 | 0 | 0.448 | 0.6634 | 0.1704 | 0.0227 |  | 77 | 40 | 157 | 0.0174 | 0.0083 | 0.0176 | 0.0487 | 0.0548 | 0.0155 | 0.0106 | 0.0127
2021-06-02 | A64843 | B | 30 | SM45C | 105 | 37600 | 0.0487 | 0.021 | 0.021 | 0.0969 | 1676 | 1676 | 1609 | 3065 | 3.1 |  | 107 | 0 | 미정 | 미정 | 미정 | 미정 | 0 | 0 | 0 | 104 | 0 | 107 | 0.0487 | 0.0754 | 0.0035 | 0.2009 | 43 | 2000 | 1600 | 0.36 | 0.3025 | 0.1035 | 0.0216 | [6 empty] | 1493 | 15 | 17 | 3 | 0.25 | 58 | 21 | 미정 |  | 2021-06-02 16:03 | 1590 |  | 0 | 89 | 33 | 0 | 0 | 0 | 0.4306 | 0.6418 | 0.1723 | 0.0212 | 99400 | 75 | 17 | 110 | 0.0032 | 0.0173 | 0.0192 | 0.0536 | 0.0939 | 0.0305 | 0.0232 | 0.0204
2021-06-02 | A64844 | B | 20 | SM45C | 107 | 37500 | 0.0885 | 0.0598 | 0.0598 | 0.0627 | 1589 | 1589 | 1543 | 2951 | 17.2 |  | 79 | 0 | 미정 | 미정 | 미정 | 미정 | 0 | 0 | 0 | 105 | 0 | 79 | 0.0885 | 0.1315 | 0.0044 | 0.0063 | 42 | 4400 | 1583 | 0.335 | 0.4544 | 0.1196 | 0.018 | [6 empty] | 1493 | 15 | 17 | 3 | 0.25 | 55 | 13 | 미정 |  | 2021-06-02 17:05 | 1584 |  | 0 | 21 | 0 | 0 | 0 | 0 | 0.427 | 0.6405 | 0.17 | 0.0211 |  | 78 | 27 | 122 | 0.0129 | 0.0098 | 0.019 | 0.0478 | 0.0727 | 0.0306 | 0.0216 | 0.0209
2021-06-02 | A64845 | B | 11 | SM45C | 106 | 37800 | 0.0679 | 0.0535 | 0.0535 | 0.0745 | 1633 | 1633 | 1575 | 2968 | 21 |  | 108 | 0 | 미정 | 미정 | 미정 | 미정 | 0 | 0 | 0 | 101 | 0 | 108 | 0.0679 | 0.1434 | 0.0025 | 0.0915 | 41 | 3200 | 1582 | 0.3678 | 0.5112 | 0.126 | 0.0152 | [6 empty] | 1493 | 15 | 15 | 3 | 0.25 | 60 | 15 | 미정 |  | 2021-06-02 18:12 | 1582 |  | 0 | 0 | 17 | 0 | 0 | 0 | 0.4492 | 0.6517 | 0.1826 | 0.0212 |  | 77 | 31 | 124 | 0.0215 | 0.0122 | 0.0185 | 0.0506 | 0.0454 | 0.0263 | 0.0227 | 0.02
2021-06-02 | A64846 | B | 18 | SM45C | 106 | 36700 | 0.0452 | 0.0546 | 0.0546 | 0.0923 | 1617 | 1617 | 1560 | 3097 | 32.8 |  | 107 | 0 | 미정 | 미정 | 미정 | 미정 | 0 | 0 | 0 | 103 | 0 | 107 | 0.0452 | 0.0689 | 0.0035 | 0.1851 | 42 | 4100 | 1593 | 0.3783 | 0.5164 | 0.1382 | 0.0144 | [6 empty] | 1493 | 15 | 16 | 3 | 0.25 | 55 | 16 | 미정 |  | 2021-06-02 19:23 | 1593 |  | 0 | 0 | 0 | 0 | 0 | 0 | 0.4412 | 0.6473 | 0.176 | 0.0172 |  | 76 | 23 | 113 | 0.0333 | 0.0117 | 0.0149 | 0.0528 | 0.0421 | 0.0194 | 0.0144 | 0.0149
2021-06-02 | A64847 | B | 30 | SWRCH45FCR | 106 | 38000 | 0.0743 | 0.0688 | 0.0688 | 0.0823 | 1577 | 1577 | 1528 | 2914 | 12 |  | 108 | 0 | 미정 | 미정 | 미정 | 미정 | 0 | 0 | 0 | 105 | 0 | 108 | 0.0743 | 0.1425 | 0.0023 | 0.1862 | 40 | 5200 | 1602 | 0.3431 | 0.5984 | 0.1445 | 0.0242 | [6 empty] | 1492 | 13 | 14 | 3 | 0.27 | 72 | 27 | 미정 |  | 2021-06-02 20:26 | 1595 |  | 0 | 21 | 0 | 0 | 0 | 0 | 0.4315 | 0.727 | 0.1948 | 0.035 |  | 77 | 22 | 113 | 0.0123 | 0.0223 | 0.0279 | 0.052 | 0.0578 | 0.0206 | 0.0132 | 0.0129
2021-06-02 | A64848 | B | 20 | SWRCH45FCR | 105 | 37300 | 0.0792 | 0.0399 | 0.0399 | 0.0997 | 1645 | 1645 | 1562 | 2912 | 34.4 |  | 135 | 0 | 미정 | 미정 | 미정 | 미정 | 0 | 0 | 0 | 95 | 0 | 135 | 0.0792 | 0.1387 | 0.0058 | 0.0271 | 42 | 5000 | 1582 | 0.3643 | 0.6279 | 0.153 | 0.0159 | [6 empty] | 1492 | 13 | 17 | 3 | 0.21 | 68 | 25 | 미정 |  | 2021-06-02 21:28 | 1582 |  | 0 | 0 | 0 | 0 | 0 | 0 | 0.437 | 0.7163 | 0.1819 | 0.0281 | 103650 | 79 | 20 | 116 | 0.0434 | 0.0116 | 0.0289 | 0.049 | 0.0318 | 0.0091 | 0.006 | 0.0064
2021-06-02 | A64849 | B | 11 | SWRCH45FCR | 105 | 38400 | 0.0789 | 0.1002 | 0.0611 | 0.0595 | 1564 | 1607 | 1561 | 2929 | 17.1 |  | 136 | 0 | 미정 | 미정 | 미정 | 미정 | 0 | 0 | 0 | 0 | 0 | 136 | 0.0789 | 0.0977 | 0.0054 | 0.1858 | 40 | 4500 | 1593 | 0.3539 | 0.5224 | 0.105 | 0.0185 | [6 empty] | 1492 | 13 | 15 | 3 | 0.22 | 67 | 27 | 미정 |  | 2021-06-02 22:38 | 1593 |  | 0 | 20 | 28 | 0 | 0 | 0 | 0.454 | 0.7171 | 0.1876 | 0.0385 | 94700 | 88 | 27 | 122 | 0.0234 | 0.0205 | 0.0347 | 0.0531 | 0.0483 | 0.0178 | 0.0086 | 0.0078
2021-06-02 | A64850 | B | 18 | STB2 | 103 | 37100 | 0.1057 | 0.1231 | 0.1231 | 0.266 | 1642 | 1642 | 1575 | 2907 | 35.3 |  | 127 | 0 | 미정 | 미정 | 미정 | 미정 | 0 | 0 | 0 | 0 | 0 | 127 | 0.1057 | 0.1953 | 0.0044 | 0.0889 | 47 | 5700 | 1585 | 0.869 | 0.3359 | 0.2342 | 0.0118 | [6 empty] | 1456 | 25 | 25 | 3 | 0.22 | 89 | 33 | 미정 |  | 2021-06-02 23:48 | 1585 |  | 0 | 22 | 14 | 0 | 0 | 0 | 0.957 | 0.3728 | 0.2669 | 0.0094 | 99800 | 95 | 34 | 153 | 0.0435 | 0.0099 | 0.0074 | 0.051 | 0.0278 | 0.0081 | 0.0066 | 0.0066
2021-06-02 | A64851 | B | 30 | STB2 | 103 | 36700 | 0.1684 | 0.1504 | 0.1504 | 0.1989 | 1616 | 1616 | 1561 | 2939 | 35.8 |  | 126 | 0 | 미정 | 미정 | 미정 | 미정 | 0 | 0 | 0 | 0 | 0 | 126 | 0.1684 | 0.1858 | 0.0072 | 0.2482 | 40 | 4800 | 1560 | 0.8963 | 0.3184 | 0.2479 | 0.0172 | [6 empty] | 1456 | 25 | 25 | 3 | 0.21 | 62 | 30 | 미정 |  | 2021-06-03 00:40 | 1560 |  | 0 | 11 | 0 | 0 | 0 | 0 | 0.94 | 0.3596 | 0.2592 | 0.0125 | 99400 | 71 | 42 | 167 | 0.0441 | 0.0151 | 0.0103 | 0.0447 | 0.0248 | 0.0108 | 0.0068 | 0.0072
2021-06-02 | A64852 | B | 20 | STB2 | 104 | 36500 | 0.1296 | 0.2051 | 0.2051 | 0.2465 | 1628 | 1628 | 1565 | 2939 | 29.8 |  | 127 | 0 | 미정 | 미정 | 미정 | 미정 | 0 | 0 | 0 | 0 | 0 | 127 | 0.1296 | 0.1977 | 0.0064 | 0.1369 | 40 | 4800 | 1571 | 0.8502 | 0.3225 | 0.225 | 0.012 | [6 empty] | 1456 | 25 | 25 | 3 | 0.22 | 64 | 24 | 미정 |  | 2021-06-03 01:42 | 1571 |  | 0 | 9 | 0 | 0 | 0 | 0 | 0.961 | 0.365 | 0.2588 | 0.0096 | 98450 | 72 | 46 | 172 | 0.0371 | 0.011 | 0.0082 | 0.0516 | 0.021 | 0.0067 | 0.0035 | 0.0053
2021-06-02 | A64853 | B | 11 | STB2 | 101 | 35700 | 0.0676 | 0.1194 | 0.1194 | 0.2487 | 1607 | 1607 | 1538 | 2831 | 42.2 |  | 128 | 0 | 미정 | 선택 | 미정 | 미정 | 0 | 0 | 0 | 0 | 0 | 128 | 0.0676 | 0.1223 | 0.0029 | 0.0193 | 42 | 5800 | 1571 | 0.8553 | 0.3182 | 0.2346 | 0.0189 | [6 empty] | 1456 | 25 | 25 | 3 | 0.22 | 74 | 30 | 미정 |  | 2021-06-03 02:38 | 1571 |  | 0 | 39 | 11 | 0 | 0 | 0 | 0.946 | 0.3617 | 0.2561 | 0.0113 | 104150 | 75 | 44 | 176 | 0.0501 | 0.0114 | 0.0097 | 0.0448 | 0.0197 | 0.004 | 0.0027 | 0.0044
2021-06-02 | A64854 | B | 18 | STB2 | 101 | 35700 | 0.0898 | 0.1683 | 0.1683 | 0.2332 | 1596 | 1596 | 1542 | 2847 | 45.1 |  | 128 | 0 | 미정 | 선택 | 미정 | 미정 | 0 | 0 | 0 | 0 | 0 | 128 | 0.0898 | 0.1691 | 0.0029 | 0.1977 | 48 | 5800 | 1566 | 0.8919 | 0.3354 | 0.235 | 0.0186 | [6 empty] | 1456 | 25 | 25 | 3 | 0.21 | 80 | 34 | 미정 |  | 2021-06-03 03:41 | 1566 |  | 0 | 23 | 0 | 0 | 0 | 0 | 0.95 | 0.3763 | 0.2625 | 0.0103 | 108100 | 81 | 59 | 200 | 0.0521 | 0.0115 | 0.0085 | 0.0344 | 0.0234 | 0.006 | 0.0038 | 0.0055
2021-06-02 | A64855 | B | 30 | STB2 | 101 | 37600 | 0.0711 | 0.1538 | 0.1638 | 0.2303 | 1585 | 1609 | 1539 | 2858 | 58.3 |  | 125 | 0 | 미정 | 선택 | 미정 | 미정 | 0 | 0 | 0 | 0 | 0 | 125 | 0.0711 | 0.1353 | 0.0033 | 0.1209 | 47 | 5600 | 1546 | 0.8747 | 0.3432 | 0.2222 | 0.0204 | [6 empty] | 1456 | 25 | 25 | 3 | 0.21 | 59 | 24 | 미정 |  | 2021-06-03 05:06 | 1546 |  | 0 | 9 | 0 | 0 | 0 | 0 | 0.958 | 0.3672 | 0.2597 | 0.0125 | 106500 | 78 | 35 | 160 | 0.0674 | 0.0137 | 0.0107 | 0.043 | 0.0342 | 0.0083 | 0.0029 | 0.004
2021-06-02 | A64856 | B | 20 | STB2 | 101 | 35600 | 0.0515 | 0.1436 | 0.1436 | 0.2418 | 1613 | 1613 | 1565 | 2854 | 59.6 |  | 129 | 0 | 미정 | 선택 | 미정 | 미정 | 0 | 0 | 0 | 0 | 0 | 129 | 0.0515 | 0.1452 | 0.0015 | 0.1362 | 48 | 5500 | 1567 | 0.809 | 0.3302 | 0.2388 | 0.0192 | [6 empty] | 1456 | 25 | 25 | 3 | 0.26 | 63 | 22 | 미정 |  | 2021-06-03 06:05 | 1567 |  | 0 | 0 | 0 | 0 | 0 | 0 | 0.948 | 0.3628 | 0.2614 | 0.0083 | 104450 | 223 | 29 | 164 | 0.0711 | 0.0134 | 0.0072 | 0.0447 | 0.0379 | 0.0053 | 0.0033 | 0.0045
2021-06-03 | A64857 | B | 31 | AE15B36C2 | 101 | 34400 | 0.0472 | 0.1971 | 0.1971 | 0.2452 | 1582 | 1582 | 1563 | 2763 | 36.4 |  | 129 | 0 | 미정 | 선택 | 미정 | 미정 | 0 | 0 | 0 | 0 | 0 | 129 | 0.0472 | 0.0533 | 0.0068 | 0.002 | 63 | 6700 | 1664 | 0.3037 | 1.0868 | 0.1758 | 0.0149 | [6 empty] | 1498 | 15 | 20 | 1 | 0.2 | 90 | 44 | 미정 |  | 2021-06-03 09:26 | 1653 |  | 0 | 71 | 10 | 0 | 0 | 0 | 0.3343 | 1.284 | 0.2492 | 0.0301 |  | 72 | 14 | 288 | 0.0478 | 0.0111 | 0.0254 | 0.0385 | 0.0328 | 0.0181 | 0.0114 | 0.0187
2021-06-03 | A64858 | I | 18 | SCM420HI | 99 | 36200 | 0.0493 | 0.0319 | 0.1045 | 0.1353 | 1635 | 1611 | 1539 | 2934 | 29.9 |  | 147 | 0 | 미정 | 선택 | 미정 | 미정 | 0 | 0 | 0 | 0 | 0 | 147 | 0.0493 | 0.0882 | 0.0032 | 0.1494 | 49 | 7600 | 1659 | 0.1825 | 0.6664 | 0.1627 | 0.0101 | [6 empty] | 1510 | 20 | 21 | 1 | 0.28 | 71 | 0 | 미정 |  | 2021-06-03 08:21 | 1657 |  | 0 | 35 | 11 | 0 | 0 | 32 | 0.205 | 0.8205 | 0.2559 | 0.0136 | 99000 | 1598 | 26 | 157 | 0.0433 | 0.0132 | 0.0275 | 0.0394 | 0.0359 | 0.0092 | 0.0071 | 0.008
2021-06-03 | A64859 | B | 30 | AE15B36C2 | 98 | 35200 | 0.055 | 0.1347 | 0.1347 | 0.1611 | 1602 | 1602 | 1546 | 2892 |  |  |  | 0 | 미정 | 미정 | 미정 | 미정 | 0 | 0 | 0 | 195 | 0 | 0 | 0.055 | 0.0745 | 0.0034 | 0.1561 | 50 | 8800 | 1639 | 0.2603 | 1.1187 | 0.1884 | 0.0043 | [6 empty] | 1498 | 15 | 16 | 1 | 0.2 | 70 | 30 | 미정 |  | 2021-06-03 10:33 | 1641 |  | 0 | 71 | 12 | 0 | 0 | 0 | 0.3292 | 1.3061 | 0.2444 | 0.0321 | 91100 | 70 | 19 | 147 | 0.0036 | 0.0068 | 0.0274 | 0.043 | 0.0233 | 0.0136 | 0.0094 | 0.0181
2021-06-03 | A64860 | B | 20 | AE15B36C2 | 99 | 36400 | 0.0468 | 0.1359 | 0.052 | 0.0829 | 1597 | 1628 | 1585 | 2854 |  |  |  | 0 | 미정 | 선택 | 미정 | 미정 | 0 | 0 | 0 | 198 | 0 | 0 | 0.0468 | 0.0663 | 0.0035 | 0.0011 | 37 | 6400 | 1629 | 0.2437 | 1.167 | 0.2159 | 0.0048 | [6 empty] | 1498 | 15 | 16 | 1 | 0.19 | 60 | 14 | 미정 |  | 2021-06-03 11:22 | 1632 |  | 0 | 81 | 0 | 0 | 0 | 0 | 0.3405 | 1.3122 | 0.251 | 0.0297 | 101200 | 62 | 33 | 161 | 0.0051 | 0.0067 | 0.027 | 0.0353 | 0.0153 | 0.0086 | 0.0085 | 0.0179
2021-06-03 | A64861 | B | 32 | AE15B36C2 | 101 | 35800 | 0.0754 | 0.0725 | 0.0725 | 0.0854 | 1585 | 1585 | 1548 | 2867 |  |  |  | 0 | 미정 | 미정 | 미정 | 미정 | 0 | 0 | 0 | 201 | 0 | 0 | 0.0754 | 0.1253 | 0.005 | 0.2176 | 53 | 7900 | 1645 | 0.2235 | 1.1307 | 0.2182 | 0.0041 | [6 empty] | 1498 | 15 | 16 | 1 | 0.19 | 71 | 28 | 미정 |  | 2021-06-03 12:36 | 1647 |  | 0 | 71 | 0 | 0 | 0 | 0 | 0.3283 | 1.2965 | 0.2704 | 0.032 | 95700 | 73 | 20 | 143 | 0.0052 | 0.0072 | 0.0284 | 0.0522 | 0.0235 | 0.0113 | 0.0094 | 0.0179
2021-06-03 | B64326 | B | 31 | AE15B36C2 | 86 | 43900 | 0.0644 | 0.0393 | 0.056 | 0.0748 | 1600 | 1599 | 1550 | 1684 |  |  |  | 0 | 미정 | 미정 | 미정 | 미정 | 0 | 0 | 0 | 0 | 0 | 0 | 0.0644 | 0.1027 | 0.0038 | 0.1102 | 77 | 8300 | 1644 | 0.2748 | 1.2639 | 0.1892 | 0.0035 | [6 empty] | 1498 | 15 | 16 | 1 | 0.25 | 53 | 22 | 미정 |  | 2021-06-03 14:29 | 1629 |  | 0 | 81 | 8 | 0 | 0 | 0 | 0.3447 | 1.3054 | 0.2422 | 0.0336 | 87400 | 67 | 38 | 212 | 0.0014 | 0.0045 | 0.0269 | 0.0435 | 0.0493 | 0.0256 | 0.0132 | 0.0196
2021-06-03 | A64862 | B | 11 | AE15B36C2 | 104 | 38700 | 0.0769 | 0.1027 | 0.1347 | 0.2313 | 1586 | 1603 | 1546 | 3129 | 29.7 |  | 128 | 0 | 미정 | 미정 | 미정 | 미정 | 0 | 0 | 0 | 0 | 0 | 128 | 0.0769 | 0.1143 | 0.0027 | 0.1857 | 44 | 7300 | 1626 | 0.3411 | 1.0431 | 0.1853 | 0.01 | [6 empty] | 1498 | 15 | 20 | 1 | 0.2 | 51 | 22 | 미정 |  | 2021-06-03 13:51 | 1625 |  | 0 | 90 | 8 | 0 | 0 | 0 | 0.3532 | 1.2942 | 0.2361 | 0.0069 |  | 79 | 10 | 112 | 0.034 | 0.0086 | 0.0296 | 0.0499 | 0.0277 | 0.0165 | 0.0095 | 0.02
2021-06-03 | A64863 | B | 30 | STB2 | 105 | 38300 | 0.1076 | 0.1271 | 0.1271 | 0.2349 | 1643 | 1643 | 1548 | 3016 | 27.1 |  | 116 | 0 | 미정 | 미정 | 미정 | 미정 | 0 | 0 | 0 | 205 | 0 | 116 | 0.1076 | 0.1758 | 0.0062 | 0.0016 | 44 | 6800 | 1603 | 0.8484 | 0.2973 | 0.1886 | 0.0083 | [6 empty] | 1456 | 25 | 25 | 3 | 0.25 | 87 | 39 | 미정 |  | 2021-06-03 15:00 | 1592 |  | 0 | 33 | 20 | 0 | 0 | 0 | 0.9305 | 0.3508 | 0.2471 | 0.0063 | 104250 | 71 | 16 | 133 | 0.0288 | 0.009 | 0.0046 | 0.0464 | 0.0261 | 0.0023 | 0.0018 | 0.0033
2021-06-03 | B64327 | B | 18 | AE15B36C2 | 89 | 36100 | 0.0467 | 0.1406 | 0.0872 | 0.1645 | 1551 | 1613 | 1524 | 2445 |  |  |  | 0 | 미정 | 선택 | 미정 | 미정 | 0 | 0 | 0 | 150 | 0 | 0 | 0.0467 | 0.0512 | 0.003 | 0.0728 | 48 | 8500 | 1636 | 0.274 | 1.183 | 0.2139 | 0.0045 | [6 empty] | 1498 | 15 | 16 | 1 | 0.24 | 75 | 28 | 미정 |  | 2021-06-03 15:26 | 1652 |  | 0 | 63 | 0 | 0 | 0 | 0 | 0.3372 | 1.2852 | 0.2437 | 0.0329 | 92100 | 82 | 42 | 180 | 0.004 | 0.0048 | 0.0255 | 0.0487 | 0.0423 | 0.0208 | 0.0199 | 0.021
2021-06-03 | A64864 | B | 20 | STB2 | 105 | 37400 | 0.1385 | 0.2051 | 0.2051 | 0.2336 | 1594 | 1594 | 1533 | 2954 | 14.9 |  | 118 | 0 | 미정 | 미정 | 미정 | 미정 | 0 | 0 | 0 | 0 | 0 | 118 | 0.1385 | 0.1674 | 0.0053 | 0.1775 | 51 | 6200 | 1567 | 0.7772 | 0.3067 | 0.1795 | 0.0075 | [6 empty] | 1456 | 25 | 25 | 3 | 0.24 | 72 | 33 | 미정 |  | 2021-06-03 16:05 | 1564 |  | 0 | 9 | 0 | 0 | 0 | 0 | 0.944 | 0.3566 | 0.258 | 0.0073 | 101750 | 74 | 26 | 147 | 0.0165 | 0.009 | 0.0062 | 0.0474 | 0.0223 | 0.0042 | 0.0024 | 0.0025
2021-06-03 | B64328 | B | 37 | 46MNVS6 | 99 | 37800 | 0.0807 | 0.1078 | 0.1153 | 0.1534 | 1581 | 1604 | 1543 | 2602 |  |  |  | 0 | 미정 | 미정 | 미정 | 미정 | 0 | 0 | 0 | 151 | 0 | 0 | 0.0807 | 0.1061 | 0.0099 | 0.59 | 45 | 7000 | 1657 | 0.3311 | 0.7382 | 0.1333 | 0.0034 | [6 empty] | 1494 | 15 | 16 | 1 | 0.24 | 74 | 15 | 미정 |  | 2021-06-03 16:25 | 1651 |  | 0 | 35 | 23 | 0 | 0 | 0 | 0.437 | 0.8244 | 0.1633 | 0.0259 | 93400 | 79 | 59 | 212 | 0.0028 | 0.003 | 0.0202 | 0.0579 | 0.0457 | 0.0358 | 0.0447 | 0.0574
2021-06-03 | A64865 | B | 32 | STB2 | 105 | 37900 | 0.0927 | 0.1367 | 0.1367 | 0.2111 | 1573 | 1573 | 1533 | 2895 | 42.2 |  | 117 | 0 | 미정 | 미정 | 미정 | 미정 | 0 | 0 | 0 | 0 | 0 | 117 | 0.0927 | 0.1541 | 0.0058 | 0.0284 | 44 | 5700 | 1569 | 0.8087 | 0.2762 | 0.2378 | 0.0175 | [6 empty] | 1456 | 25 | 26 | 3 | 0.23 | 72 | 28 | 미정 |  | 2021-06-03 17:07 | 1566 |  | 0 | 0 | 0 | 0 | 0 | 0 | 0.94 | 0.3609 | 0.2653 | 0.0108 | 90950 | 66 | 28 | 143 | 0.0525 | 0.0128 | 0.0076 | 0.0446 | 0.0225 | 0.0038 | 0.0029 | 0.0031
2021-06-03 | B64329 | B | 33 | 46MNVS6 | 99 | 37500 | 0.0697 | 0.0381 | 0.0381 | 0.137 | 1659 | 1659 | 1599 | 2589 |  |  |  | 0 | 미정 | 미정 | 미정 | 미정 | 0 | 0 | 0 | 251 | 0 | 0 | 0.0697 | 0.1237 | 0.0033 | 0.1486 | 48 | 6900 | 1649 | 0.345 | 0.6829 | 0.1432 | 0.0034 | [6 empty] | 1494 | 15 | 16 | 1 | 0.3 | 85 | 33 | 미정 |  | 2021-06-03 17:26 | 1655 |  | 0 | 40 | 16 | 0 | 0 | 0 | 0.432 | 0.8249 | 0.176 | 0.0265 | 100800 | 61 | 42 | 191 | 0.0032 | 0.003 | 0.0226 | 0.0587 | 0.0593 | 0.042 | 0.0361 | 0.0582
2021-06-03 | A64866 | B | 11 | STB2 | 89 | 35400 | 0.1213 | 0.1591 | 0.1591 | 0.3469 | 1610 | 1610 | 1530 | 2721 | 49.6 |  | 117 | 0 | 미정 | 선택 | 미정 | 미정 | 0 | 0 | 0 | 0 | 0 | 117 | 0.1213 | 0.1611 | 0.0029 | 0.0321 | 53 | 7200 | 1564 | 0.8461 | 0.2782 | 0.1866 | 0.0142 | [6 empty] | 1456 | 25 | 25 | 3 | 0.23 | 69 | 34 | 미정 |  | 2021-06-03 18:23 | 1568 |  | 0 | 0 | 0 | 0 | 0 | 0 | 0.9477 | 0.3594 | 0.2687 | 0.0097 | 114200 | 83 | 10 | 113 | 0.0498 | 0.0116 | 0.0081 | 0.0532 | 0.0373 | 0.0054 | 0.0039 | 0.0039
2021-06-03 | B64330 | B | 31 | 46MNVS6 | 98 | 37200 |  | 0.0773 | 0.0773 | 0.0779 | 1577 | 1577 | 1548 | 2475 |  |  |  | 0 | 미정 | 미정 | 미정 | 미정 | 0 | 0 | 0 | 250 | 0 | 0 |  |  |  |  | 38 | 6700 | 1655 | 0.3642 | 0.7628 | 0.1511 | 0.0037 | [6 empty] | 1494 | 15 | 16 | 1 | 0.25 | 78 | 43 | 미정 |  | 2021-06-03 18:32 | 1649 |  | 0 | 43 | 7 | 0 | 0 | 0 | 0.454 | 0.827 | 0.1873 | 0.0263 | 102050 | 69 | 28 | 152 | 0.0029 | 0.0034 | 0.0216 |  | 0.0659 | 0.042 | 0.0378 | 0.0531
2021-06-03 | A64867 | B | 30 | STB2 | 100 | 38000 |  | 0.1364 | 0.1364 | 0.2623 | 1614 | 1614 | 1532 | 2950 | 42.6 |  | 115 | 0 | 미정 | 미정 | 미정 | 미정 | 0 | 0 | 0 | 0 | 0 | 115 |  |  |  |  | 44 | 5000 | 1557 | 0.8908 | 0.2826 | 0.2326 | 0.0117 | [6 empty] | 1456 | 25 | 25 | 3 | 0.22 | 71 | 27 | 미정 |  | 2021-06-03 19:23 | 1560 |  | 0 | 0 | 0 | 0 | 0 | 0 | 0.9669 | 0.3649 | 0.2579 | 0.0097 |  | 72 | 30 | 138 | 0.0465 | 0.0097 | 0.0074 |  | 0.0246 | 0.0039 | 0.0036 | 0.0039
2021-06-03 | B64331 | B | 18 | 46MNVS6 | 100 | 37600 | 0.0731 | 0.0429 | 0.0429 | 0.1466 | 1593 | 1593 | 1518 | 2444 |  |  |  | 0 | 미정 | 선택 | 미정 | 미정 | 0 | 0 | 0 | 255 | 0 | 0 | 0.0731 | 0.1052 | 0.005 | 0.1359 | 47 | 8300 | 1650 | 0.3638 | 0.7237 | 0.1693 | 0.0032 | [6 empty] | 1494 | 15 | 20 | 1 | 0.24 | 71 | 40 | 미정 |  | 2021-06-03 19:41 | 1650 |  | 0 | 46 | 0 | 0 | 0 | 0 | 0.433 | 0.8216 | 0.1838 | 0.024 |  | 62 | 11 | 133 | 0.0042 | 0.0029 | 0.0217 | 0.0516 | 0.0787 | 0.0368 | 0.0351 | 0.054
2021-06-03 | A64868 | B | 20 | STB2 | 100 | 37900 | 0.0588 | 0.1472 | 0.1472 | 0.263 | 1652 | 1652 | 1578 | 2965 | 28.5 |  | 117 | 0 | 미정 | 미정 | 미정 | 미정 | 0 | 0 | 0 | 0 | 0 | 117 | 0.0588 | 0.0972 | 0.0022 | 0.2556 | 46 | 4200 | 1554 | 0.8236 | 0.2809 | 0.1831 | 0.0138 | [6 empty] | 1456 | 25 | 25 | 3 | 0.21 | 63 | 27 | 미정 |  | 2021-06-03 20:26 | 1561 |  | 0 | 0 | 0 | 0 | 0 | 0 | 0.956 | 0.3661 | 0.2657 | 0.0097 | 0 | 79 | 27 | 136 | 0.0317 | 0.0115 | 0.0079 | 0.0461 | 0.021 | 0.0076 | 0.0048 | 0.0042
2021-06-03 | B64332 | B | 37 | 46MNVS6 | 101 | 37900 | 0.0729 | 0.0367 | 0.1044 | 0.1915 | 1640 | 1622 | 1554 | 2622 |  |  |  | 0 | 미정 | 미정 | 미정 | 미정 | 0 | 0 | 0 | 257 | 0 | 0 | 0.0729 | 0.0761 | 0.0038 | 0.1141 | 42 | 7100 | 1640 | 0.4007 | 0.734 | 0.1877 | 0.0033 | [6 empty] | 1494 | 15 | 18 | 1 | 0.24 | 77 | 45 | 미정 |  | 2021-06-03 20:43 | 1649 |  | 0 | 56 | 0 | 0 | 0 | 0 | 0.435 | 0.8223 | 0.1885 | 0.024 | 105050 | 86 | 8 | 112 | 0.0059 | 0.003 | 0.0206 | 0.0474 | 0.0465 | 0.0281 | 0.0269 | 0.0559
2021-06-03 | A64869 | B | 32 | STB2 | 100 | 37000 | 0.0633 | 0.0661 | 0.1662 | 0.2597 | 1637 | 1622 | 1545 | 2953 | 25.6 |  | 118 | 0 | 선택 | 미정 | 미정 | 미정 | 0 | 0 | 0 | 0 | 0 | 118 | 0.0633 | 0.1221 | 0.0041 | 0.096 | 41 | 4500 | 1554 | 0.8124 | 0.2657 | 0.2027 | 0.0106 | [6 empty] | 1456 | 25 | 25 | 3 | 0.21 | 60 | 24 | 미정 |  | 2021-06-03 21:33 | 1554 |  | 0 | 25 | 24 | 0 | 0 | 0 | 0.941 | 0.3628 | 0.2726 | 0.0095 | 105000 | 75 | 24 | 131 | 0.0282 | 0.0101 | 0.0082 | 0.0489 | 0.0232 | 0.0039 | 0.0026 | 0.0038
2021-06-03 | B64333 | B | 33 | 46MNVS6 | 101 | 37200 | 0.0845 | 0.0294 | 0.0294 | 0.0944 | 1657 | 1657 | 1551 | 2498 | 2.4 |  | 130 | 0 | 미정 | 미정 | 미정 | 미정 | 0 | 0 | 0 | 154 | 0 | 130 | 0.0845 | 0.1183 | 0.004 | 0.1279 | 52 | 7200 | 1649 | 0.39 | 0.6612 | 0.1653 | 0.0029 | [6 empty] | 1494 | 15 | 15 | 1 | 0.19 | 83 | 44 | 미정 |  | 2021-06-03 21:53 | 1638 |  | 0 | 71 | 15 | 0 | 0 | 0 | 0.4303 | 0.8286 | 0.1879 | 0.0027 |  | 99 | 26 | 146 | 0.003 | 0.003 | 0.02 | 0.057 | 0.0585 | 0.0562 | 0.0532 | 0.0516
2021-06-03 | A64870 | B | 11 | STB2 | 100 | 36600 | 0.0804 | 0.0861 | 0.0861 | 0.2443 | 1612 | 1612 | 1537 | 2839 | 32 |  | 118 | 0 | 미정 | 미정 | 미정 | 미정 | 0 | 0 | 0 | 0 | 0 | 118 | 0.0804 | 0.1722 | 0.0023 | 0.2255 | 46 | 5500 | 1571 | 0.8789 | 0.3267 | 0.2203 | 0.0097 | [6 empty] | 1456 | 25 | 25 | 3 | 0.22 | 74 | 33 | 미정 |  | 2021-06-03 22:34 | 1571 |  | 0 | 0 | 0 | 0 | 0 | 0 | 0.976 | 0.3665 | 0.2524 | 0.008 | 96450 | 84 | 29 | 145 | 0.0374 | 0.009 | 0.007 | 0.0468 | 0.0273 | 0.0056 | 0.0043 | 0.0049
2021-06-03 | B64334 | B | 31 | AE5180 | 101 | 37300 | 0.2154 | 0.0971 | 0.0971 | 0.2145 | 1659 | 1659 | 1548 | 2652 |  |  |  | 0 | 미정 | 선택 | 미정 | 미정 | 0 | 0 | 0 | 0 | 0 | 0 | 0.2116 | 0.2239 | 0.0059 | 0.5282 | 62 | 10300 | 1644 | 0.7696 | 0.7076 | 0.1694 | 0.0061 | [6 empty] | 1465 | 15 | 21 | 1 | 0.18 | 80 | 31 | 미정 |  | 2021-06-03 23:04 | 1585 |  | 0 | 199 | 43 | 0 | 0 | 0 | 0.787 | 1.0433 | 0.2357 | 0.005 | 108400 | 102 | 27 | 185 | 0.0438 | 0.0065 | 0.0237 | 0.0644 | 0.0453 | 0.0369 | 0.0094 | 0.0087
2021-06-03 | A64871 | B | 30 | SCR423PRH | 100 | 37400 | 0.0754 | 0.0784 | 0.0784 | 0.1452 | 1612 | 1612 | 1541 | 2823 | 39.2 |  | 118 | 0 | 미정 | 선택 | 미정 | 미정 | 0 | 0 | 0 | 204 | 0 | 118 | 0.0754 | 0.1574 | 0.0042 | 0.1674 | 48 | 7000 | 1648 | 0.215 | 0.6474 | 0.7109 | 0.0227 | [6 empty] | 1503 | 16 | 21 | 3 | 0.22 | 94 | 29 | 미정 |  | 2021-06-03 23:35 | 1640 |  | 0 | 51 | 65 | 0 | 0 | 0 | 0.247 | 0.6895 | 0.7804 | 0.0245 | 101400 | 89 | 46 | 185 | 0.0437 | 0.0212 | 0.0216 | 0.0522 | 0.044 | 0.0085 | 0.0064 | 0.0054
2021-06-03 | B64335 | B | 18 | AE5180 | 77 | 30400 | 0.0836 | 0.0643 | 0.0323 | 0.2321 | 1563 | 1625 | 1512 | 2509 |  |  | 0 | 0 | 미정 | 미정 | 미정 | 미정 | 0 | 0 | 0 | 206 | 0 | 0 | 0.0836 | 0.0839 | 0.0043 | 0.2239 | 57 | 6900 | 1605 | 0.6977 | 0.7053 | 0.1697 | 0.005 | [6 empty] | 1465 | 15 | 18 | 1 | 0.2 | 67 | 30 | 미정 |  | 2021-06-04 00:14 | 1597 |  | 0 | 64 | 9 | 0 | 0 | 26 | 0.799 | 1.0632 | 0.2537 | 0.0081 | 84400 | 64 | 46 | 199 | 0.0177 | 0.0063 | 0.0273 | 0.0603 | 0.0131 | 0.0055 | 0.0054 | 0.004
2021-06-03 | A64872 | B | 20 | SCR423PRH | 100 | 36500 | 0.0529 | 0.0519 | 0.0519 | 0.1184 | 1628 | 1628 | 1582 | 2850 |  |  | 0 | 0 | 미정 | 선택 | 미정 | 미정 | 0 | 0 | 0 | 305 | 0 | 0 | 0.0529 | 0.0663 | 0.0017 | 0.2372 | 49 | 5600 | 1607 | 0.2029 | 0.626 | 0.7441 | 0.0182 | [6 empty] | 1503 | 16 | 17 | 3 | 0.22 | 84 | 30 | 미정 |  | 2021-06-04 00:36 | 1607 |  | 0 | 21 | 0 | 0 | 0 | 0 | 0.25 | 0.6931 | 0.807 | 0.0196 | 100650 | 67 | 56 | 196 | 0.0015 | 0.0166 | 0.0176 | 0.0355 | 0.0292 | 0.0092 | 0.0053 | 0.0046
2021-06-03 | B64336 | B | 37 | AE5180 | 98 | 36700 | 0.0636 | 0.0257 | 0.1142 | 0.13 | 1678 | 1593 | 1541 | 2525 |  |  | 0 | 0 | 미정 | 미정 | 미정 | 미정 | 0 | 0 | 0 | 203 | 0 | 0 | 0.0636 | 0.0953 | 0.0029 | 0.1233 | 53 | 8200 | 1571 | 0.6433 | 0.6966 | 0.194 | 0.0034 | [6 empty] | 1465 | 15 | 15 | 1 | 0.15 | 63 | 26 | 미정 |  | 2021-06-04 01:24 | 1580 |  | 0 | 56 | 13 | 0 | 0 | 32 | 0.787 | 1.0433 | 0.2475 | 0.0142 | 100050 | 80 | 34 | 168 | 0.0034 | 0.0041 | 0.0255 | 0.0526 | 0.0404 | 0.0144 | 0.0147 | 0.0091
2021-06-03 | A64873 | B | 32 | SCR423PRH | 100 | 36500 | 0.1045 | 0.041 | 0.041 | 0.1098 | 1633 | 1633 | 1575 | 2858 |  |  | 0 | 0 | 미정 | 선택 | 미정 | 미정 | 0 | 0 | 0 | 303 | 0 | 0 | 0.1045 | 0.197 | 0.0029 | 0.39 | 59 | 6200 | 1594 | 0.2324 | 0.6174 | 0.7008 | 0.0137 | [6 empty] | 1503 | 16 | 18 | 3 | 0.22 | 70 | 25 | 미정 |  | 2021-06-04 01:58 | 1594 |  | 0 | 29 | 44 | 0 | 0 | 0 | 0.25 | 0.7115 | 0.8025 | 0.0241 | 102200 | 67 | 32 | 156 | 0.004 | 0.0144 | 0.0202 | 0.0509 | 0.035 | 0.0091 | 0.0072 | 0.0056
2021-06-03 | B64337 | B | 33 | AE5180 | 101 | 37700 | 0.0929 | 0.0354 | 0.1135 | 0.1048 | 1633 | 1568 | 1556 | 2635 |  |  | 0 | 0 | 미정 | 미정 | 미정 | 미정 | 0 | 0 | 0 | 202 | 0 | 0 | 0.0929 | 0.1081 | 0.0365 | 0.1652 | 44 | 7000 | 1595 | 0.5952 | 0.6909 | 0.1833 | 0.0035 | [6 empty] | 1465 | 15 | 15 | 1 | 0.13 | 73 | 32 | 미정 |  | 2021-06-04 02:20 | 1590 |  | 0 | 100 | 7 | 0 | 0 | 34 | 0.813 | 1.0566 | 0.2615 | 0.0121 |  | 79 | 49 | 187 | 0.003 | 0.0052 | 0.0241 | 0.056 | 0.0391 | 0.0094 | 0.0053 | 0.0055
2021-06-03 | A64874 | B | 11 | SCR423PRH | 100 | 36300 | 0.0723 | 0.0765 | 0.0765 | 0.12 | 1637 | 1637 | 1563 | 2884 |  |  |  | 0 | 미정 | 선택 | 미정 | 미정 | 0 | 0 | 0 | 304 | 0 | 0 | 0.0723 | 0.1263 | 0.0089 | 0.1702 | 53 | 6000 | 1598 | 0.2159 | 0.6279 | 0.7682 | 0.0149 | [6 empty] | 1503 | 16 | 16 | 3 | 0.22 | 75 | 30 | 미정 |  | 2021-06-04 03:02 | 1598 |  | 0 | 0 | 0 | 0 | 0 | 0 | 0.252 | 0.6978 | 0.8101 | 0.0217 | 105650 | 216 | 32 | 145 | 0.0024 | 0.0146 | 0.0197 | 0.046 | 0.0419 | 0.0081 | 0.0062 | 0.0051
2021-06-03 | B64338 | T | 31 | KTB600 | 101 | 36800 |  | 0.0383 | 0.0383 | 0.0783 | 1641 | 1641 | 1558 | 2494 | 6.3 |  | 78 | 0 | 미정 | 미정 | 미정 | 미정 | 0 | 0 | 0 | 154 | 0 | 78 |  |  |  |  | 45 | 6600 | 1666 | 0.1618 | 0.6106 | 0.1428 | 0.0036 | [6 empty] | 1510 | 10 | 10 | 1 | 0.23 | 90 | 43 | 미정 |  | 2021-06-04 03:22 | 1647 |  | 0 | 0 | 12 | 0 | 0 | 24 | 0.2 | 0.9251 | 0.2108 | 0.0084 | 95950 | 86.6 | 27 | 131 | 0.0052 | 0.0058 | 0.0066 |  | 0.0293 | 0.015 | 0.0157 | 0.0142
2021-06-03 | A64875 | B | 30 | AE5180 | 100 | 36500 | 0.0799 | 0.14 | 0.14 | 0.1911 | 1630 | 1630 | 1560 | 2999 | 42.4 |  | 97 | 0 | 미정 | 선택 | 미정 | 미정 | 0 | 0 | 0 | 152 | 0 | 97 | 0.0799 | 0.1675 | 0.0036 | 0.2016 | 41 | 4300 | 1562 | 0.6215 | 0.9247 | 0.2286 | 0.0127 | [6 empty] | 1465 | 15 | 15 | 3 | 0.22 | 65 | 33 | 미정 |  | 2021-06-04 03:51 | 1562 |  | 0 | 9 | 0 | 0 | 0 | 0 | 0.802 | 1.0398 | 0.2516 | 0.0242 | 106750 | 80 | 36 | 149 | 0.0375 | 0.0095 | 0.022 | 0.0494 | 0.0334 | 0.0078 | 0.006 | 0.0059
2021-06-03 | B64339 | T | 18 | KTB600 | 101 | 36900 | 0.0684 | 0.0615 | 0.0615 | 0.0779 | 1618 | 1618 | 1556 | 2511 | 7 |  | 96 | 0 | 미정 | 미정 | 미정 | 미정 | 0 | 0 | 0 | 150 | 0 | 96 | 0.0684 | 0.1215 | 0.0038 | 0.0018 | 42 | 5800 | 1633 | 0.1256 | 0.6136 | 0.1462 | 0.0074 | [6 empty] | 1510 | 10 | 10 | 1 | 0.16 | 68 | 33 | 미정 |  | 2021-06-04 04:22 | 1624 |  | 0 | 57 | 11 | 0 | 0 | 10 | 0.198 | 0.8974 | 0.2098 | 0.0095 | 98900 |  | 36 | 144 | 0.0067 | 0.0066 | 0.009 | 0.0428 | 0.0325 | 0.0119 | 0.0133 | 0.0133
2021-06-03 | A64876 | B | 20 | AE5180 | 100 | 36500 | 0.0658 | 0.144 | 0.144 | 0.2192 | 1611 | 1611 | 1548 | 2889 | 48.1 |  | 127 | 0 | 선택 | 미정 | 미정 | 미정 | 0 | 0 | 0 | 158 | 0 | 127 | 0.0658 | 0.1103 | 0.002 | 0.0925 | 40 | 4900 | 1564 | 0.7251 | 0.938 | 0.2678 | 0.0202 | [6 empty] | 1465 | 15 | 15 | 3 | 0.22 | 82 | 38 | 미정 |  | 2021-06-04 05:00 | 1564 |  | 0 | 0 | 0 | 0 | 0 | 0 | 0.807 | 1.0413 | 0.2795 | 0.024 | 100500 | 77 | 49 | 164 | 0.0593 | 0.0158 | 0.0213 | 0.0429 | 0.0233 | 0.0079 | 0.0064 | 0.0063
2021-06-03 | B64340 | T | 37 | KTB600 | 101 | 37100 | 0.0739 | 0.1812 | 0.1053 | 0.1112 | 1596 | 1585 | 1542 | 2630 | 17.6 |  | 100 | 0 | 미정 | 미정 | 미정 | 미정 | 0 | 0 | 0 | 155 | 0 | 100 | 0.0739 | 0.0844 | 0.0056 | 0.2106 | 43 | 6500 | 1636 | 0.1622 | 0.5648 | 0.1691 | 0.005 | [6 empty] | 1510 | 10 | 10 | 1 | 0.14 | 68 | 30 | 미정 |  | 2021-06-04 05:22 | 1623 |  | 0 | 35 | 8 | 0 | 0 | 0 | 0.202 | 0.9258 | 0.211 | 0.0064 | 96400 |  | 28 | 138 | 0.0174 | 0.0059 | 0.0056 | 0.0393 | 0.018 | 0.0098 | 0.0116 | 0.0111
2021-06-03 | A64877 | B | 32 | AE5180 | 100 | 37900 | 0.0609 | 0.2225 | 0.1881 | 0.2087 | 1581 | 1609 | 1560 | 2878 | 41 |  | 126 | 0 | 선택 | 미정 | 미정 | 미정 | 0 | 0 | 0 | 158 | 0 | 126 | 0.0609 | 0.0964 | 0.0038 | 0.1876 | 42 | 5000 | 1583 | 0.673 | 0.943 | 0.2519 | 0.011 | [6 empty] | 1465 | 15 | 15 | 3 | 0.2 | 77 | 41 | 미정 |  | 2021-06-04 06:00 | 1570 |  | 0 | 20 | 0 | 0 | 0 | 0 | 0.783 | 1.053 | 0.2536 | 0.0245 | 100300 | 76 | 44 | 167 | 0.0507 | 0.0083 | 0.0203 | 0.0498 | 0.0238 | 0.0052 | 0.0053 | 0.005
2021-06-03 | B64341 | T | 33 | KTB600 | 100 | 36700 | 0.066 | 0.0958 | 0.0958 | 0.1151 | 1606 | 1606 | 1517 | 2451 | 15.9 |  | 100 | 0 | 미정 | 미정 | 미정 | 미정 | 0 | 0 | 0 | 156 | 0 | 100 | 0.066 | 0.1007 | 0.0042 | 0.0483 | 39 | 6300 | 1633 | 0.1449 | 0.7599 | 0.239 | 0.0108 | [6 empty] | 1510 | 10 | 10 | 1 | 0.14 | 65 | 29 | 미정 |  | 2021-06-04 06:20 | 1621 |  | 0 | 10 | 0 | 0 | 0 | 0 | 0.205 | 0.8951 | 0.2387 | 0.0078 | 104400 |  | 31 | 141 | 0.0183 | 0.0091 | 0.0068 | 0.0601 | 0.049 | 0.0151 | 0.0104 | 0.0107
2021-06-04 | A64878 | B | 11 | AE5180 | 100 | 36900 | 0.0558 | 0.0883 | 0.0883 | 0.1064 | 1646 | 1646 | 1596 | 3045 | 40.7 |  | 125 | 0 | 미정 | 미정 | 미정 | 미정 | 0 | 0 | 0 | 0 | 0 | 125 | 0.0558 | 0.1077 | 0.0029 | 0.2755 | 42 | 4300 | 1559 | 0.6719 | 0.8648 | 0.1798 | 0.0151 | [6 empty] | 1465 | 15 | 17 | 3 | 0.2 | 62 | 25 | 미정 |  | 2021-06-04 06:59 | 1560 |  | 0 | 58 | 21 | 0 | 0 | 0 | 0.799 | 1.0619 | 0.2451 | 0.0219 |  | 0 | 53 | 182 | 0.0483 | 0.0101 | 0.0206 | 0.0496 | 0.0508 | 0.0204 | 0.0077 | 0.0065
2021-06-04 | B64342 | T | 31 | KTB600 | 101 | 37800 | 0.0852 | 0.0235 | 0.0342 | 0.0538 | 1633 | 1573 | 1570 | 2453 | 7.1 |  | 97 | 0 | 미정 | 미정 | 미정 | 미정 | 0 | 0 | 0 | 151 | 0 | 97 | 0.0852 | 0.0662 | 0.0028 | 0.3243 | 37 | 5500 | 1642 | 0.1625 | 0.7132 | 0.1772 | 0.0046 | [6 empty] | 1510 | 10 | 10 | 1 | 0.21 | 74 | 43 | 미정 |  | 2021-06-04 07:19 | 1627 |  | 0 | 22 | 23 | 0 | 0 | 0 | 0.2053 | 0.9024 | 0.2087 | 0.0061 |  |  | 18 | 119 | 0.0068 | 0.0064 | 0.0058 | 0.0452 | 0.0275 | 0.0112 | 0.0105 | 0.0107
2021-06-04 | A64879 | B | 30 | AE5180 | 104 | 38300 | 0.1175 | 0.1083 | 0.1018 | 0.1109 | 1572 | 1603 | 1556 | 3184 | 28.9 |  | 126 | 0 | 미정 | 미정 | 미정 | 미정 | 0 | 0 | 0 | 156 | 0 | 126 | 0.1175 | 0.1493 | 0.0043 | 0.047 | 43 | 5300 | 1563 | 0.6965 | 0.9637 | 0.219 | 0.0079 | [6 empty] | 1465 | 15 | 16 | 3 | 0.19 | 69 | 20 | 미정 |  | 2021-06-04 08:11 | 1559 |  | 0 | 10 | 26 | 0 | 0 | 0 | 0.786 | 1.0402 | 0.2415 | 0.026 | 101550 | 77 | 59 | 188 | 0.0355 | 0.0064 | 0.0211 | 0.0518 | 0.032 | 0.0068 | 0.0054 | 0.0056
2021-06-04 | B64343 | I | 18 | SCM415C2 | 101 | 37100 | 0.0971 | 0.0664 | 0.0459 | 0.0525 | 1621 | 1650 | 1588 | 2543 | 6.1 |  | 153 | 0 | 미정 | 미정 | 미정 | 미정 | 0 | 0 | 0 | 0 | 0 | 153 | 0.0971 | 0.1751 | 0.0235 | 0.2541 | 40 | 7100 | 1670 | 0.1193 | 0.5222 | 0.1021 | 0.0057 | [6 empty] | 1516 | 20 | 22 | 1 | 0.15 | 79 | 0 | 미정 |  | 2021-06-04 08:19 | 1666 |  | 0 | 13 | 46 | 0 | 0 | 41 | 0.138 | 0.6671 | 0.2246 | 0.0161 |  | 783 | 21 | 134 | 0.0098 | 0.0078 | 0.0235 | 0.0448 | 0.0483 | 0.0201 | 0.0133 | 0.0148
2021-06-04 | A64880 | B | 20 | AE5180 | 103 | 36900 | 0.0782 | 0.1619 | 0.1619 | 0.1802 | 1646 | 1646 | 1583 | 3018 | 13.7 |  | 128 | 0 | 미정 | 미정 | 미정 | 미정 | 0 | 0 | 0 | 0 | 0 | 128 | 0.0782 | 0.1524 | 0.0026 | 0.3689 | 42 | 4300 | 1567 | 0.7379 | 0.9436 | 0.2228 | 0.0068 | [6 empty] | 1465 | 15 | 16 | 3 | 0.21 | 71 | 24 | 미정 |  | 2021-06-04 09:06 | 1563 |  | 0 | 23 | 19 | 0 | 0 | 0 | 0.776 | 1.0272 | 0.2397 | 0.0252 | 97850 | 75 | 63 | 202 | 0.0172 | 0.0069 | 0.0226 | 0.0395 | 0.0177 | 0.0066 | 0.0063 | 0.0062
2021-06-04 | B64344 | I | 37 | SNCM23HI2 | 104 | 39000 | 0.1799 | 0.1073 | 0.0894 | 0.0748 | 1632 | 1632 | 1588 | 2444 | 4.3 |  | 148 | 0 | 미정 | 미정 | 미정 | 미정 | 0 | 0 | 0 | 0 | 0 | 148 | 0.1799 | 0.2137 | 0.0057 | 0.083 | 39 | 6600 | 1656 | 0.1803 | 0.4863 | 0.0948 | 0.0099 | [6 empty] | 1504 | 20 | 22 | 1 | 0.15 | 78 | 0 | 미정 |  | 2021-06-04 09:24 | 1653 |  | 0 | 33 | 46 | 0 | 0 | 19 | 0.2197 | 0.635 | 0.256 | 0.0154 | 102200 | 825 | 23 | 142 | 0.0061 | 0.0137 | 0.0154 | 0.0482 | 0.0399 | 0.0184 | 0.0101 | 0.0081
2021-06-04 | A64881 | B | 32 | AE5180 | 104 | 36600 | 0.0611 | 0.1118 | 0.1118 | 0.1134 | 1661 | 1661 | 1595 | 3098 | 16.5 |  | 126 | 0 | 미정 | 미정 | 미정 | 미정 | 0 | 0 | 0 | 0 | 0 | 126 | 0.0611 | 0.0854 | 0.0031 | 0.0636 | 52 | 5300 | 1561 | 0.6324 | 0.9056 | 0.2078 | 0.0078 | [6 empty] | 1465 | 15 | 15 | 3 | 0.2 | 72 | 28 | 미정 |  | 2021-06-04 10:20 | 1567 |  | 0 | 63 | 11 | 0 | 0 | 0 | 0.765 | 1.017 | 0.2441 | 0.0264 | 103400 | 90 | 57 | 198 | 0.0199 | 0.0081 | 0.023 | 0.0452 | 0.0219 | 0.0046 | 0.0045 | 0.0048
2021-06-04 | B64345 | I | 33 | SCM415C2 | 103 | 38300 | 0.0518 | 0.0614 | 0.0727 | 0.0951 | 1559 | 1616 | 1568 | 2475 | 15.1 |  | 151 | 0 | 미정 | 미정 | 미정 | 미정 | 0 | 0 | 0 | 0 | 0 | 151 | 0.0518 | 0.1205 | 0.0022 | 0.0015 | 45 | 7900 | 1686 | 0.1273 | 0.5123 | 0.1379 | 0.01 | [6 empty] | 1516 | 20 | 22 | 1 | 0.17 | 79 | 0 | 미정 |  | 2021-06-04 10:29 | 1674 |  | 0 | 23 | 36 | 0 | 0 | 41 | 0.144 | 0.6755 | 0.2251 | 0.0158 |  | 671 | 45 | 196 | 0.0225 | 0.0108 | 0.0222 | 0.0399 | 0.0253 | 0.0101 | 0.0095 | 0.013
2021-06-04 | A64882 | B | 11 | STB3D | 103 | 36900 | 0.0365 | 0.0875 | 0.1695 | 0.2168 | 1638 | 1630 | 1568 | 2965 |  |  |  | 0 | 미정 | 미정 | 미정 | 미정 | 0 | 0 | 0 | 0 | 0 | 0 | 0.0365 | 0.0731 | 0.0036 | 0.0015 | 48 | 6100 | 1568 | 0.8394 | 0.8918 | 0.4516 | 0.0082 | [6 empty] | 1451 | 25 | 25 | 3 | 0.23 | 94 | 41 | 미정 |  | 2021-06-04 11:22 | 1581 |  | 0 | 48 | 43 | 0 | 0 | 0 | 0.9594 | 1.0494 | 0.5511 | 0.0095 | 99100 | 66 | 24 | 139 | 0.0054 | 0.0093 | 0.009 | 0.0302 | 0.0092 | 0.0051 | 0.0048 | 0.0045
2021-06-04 | B64346 | B | 31 | KFMN438S | 103 | 38500 | 0.1163 | 0.1044 | 0.0613 | 0.073 | 1594 | 1636 | 1566 | 2583 | 3.2 |  | 149 | 0 | 미정 | 미정 | 미정 | 미정 | 0 | 0 | 0 | 302 | 0 | 149 | 0.1163 | 0.1027 | 0.0035 | 0.033 | 42 | 7400 | 1681 | 0.3532 | 1.3418 | 0.4888 | 0.0099 | [6 empty] | 1492 | 15 | 21 | 1 | 0.28 | 88 | 40 | 미정 |  | 2021-06-04 11:35 | 1659 |  | 0 | 50 | 20 | 0 | 0 | 0 | 0.375 | 1.5376 | 0.5352 | 0.0095 | 97750 | 96 | 36 | 182 | 0.0047 | 0.0116 | 0.008 | 0.0624 | 0.0197 | 0.0091 | 0.0098 | 0.0516
2021-06-04 | A64883 | B | 30 | STB3D | 104 | 37000 | 0.0663 | 0.2083 | 0.2083 | 0.2018 | 1638 | 1638 | 1558 | 2816 |  |  |  | 0 | 미정 | 미정 | 미정 | 미정 | 0 | 0 | 0 | 0 | 0 | 0 | 0.0663 | 0.1045 | 0.002 | 0.0648 | 46 | 5100 | 1559 | 0.8485 | 0.9215 | 0.4507 | 0.0066 | [6 empty] | 1451 | 25 | 25 | 3 | 0.21 | 65 | 27 | 미정 |  | 2021-06-04 12:25 | 1553 |  | 0 | 25 | 33 | 0 | 0 | 0 | 0.935 | 1.046 | 0.5342 | 0.007 | 98300 | 71 | 24 | 132 | 0.0038 | 0.0077 | 0.0065 | 0.0369 | 0.0187 | 0.0066 | 0.0045 | 0.0043
2021-06-04 | B64347 | B | 18 | KFMN438S | 104 | 41800 | 0.0917 | 0.0513 | 0.0481 | 0.0582 | 1589 | 1610 | 1597 | 2545 |  |  |  | 0 | 미정 | 미정 | 미정 | 미정 | 0 | 0 | 0 | 306 | 0 | 0 | 0.0917 | 0.1079 | 0.0058 | 0.1385 | 37 | 5700 | 1640 | 0.3129 | 1.3119 | 0.4512 | 0.006 | [6 empty] | 1492 | 15 | 15 | 1 | 0.63 | 71 | 26 | 미정 |  | 2021-06-04 12:34 | 1633 |  | 0 | 55 | 21 | 0 | 0 | 0 | 0.375 | 1.5696 | 0.5435 | 0.0076 | 98600 | 76 | 55 | 201 | 0.0045 | 0.0084 | 0.0072 | 0.0526 | 0.0306 | 0.019 | 0.0187 | 0.0542
2021-06-04 | A64884 | B | 20 | STB3D | 103 | 36900 | 0.0856 | 0.0635 | 0.181 | 0.2185 | 1638 | 1620 | 1557 | 2911 |  |  |  | 0 | 미정 | 미정 | 미정 | 미정 | 0 | 0 | 0 | 0 | 0 | 0 | 0.0856 | 0.159 | 0.004 | 0.7388 | 44 | 4900 | 1567 | 0.8375 | 0.9281 | 0.4833 | 0.0067 | [6 empty] | 1451 | 25 | 25 | 3 | 0.21 | 72 | 31 | 미정 |  | 2021-06-04 13:27 | 1561 |  | 0 | 30 | 9 | 0 | 0 | 0 | 0.946 | 1.0374 | 0.5321 | 0.007 |  | 72 | 24 | 129 | 0.0035 | 0.0078 | 0.0062 | 0.0428 | 0.0141 | 0.0063 | 0.0059 | 0.0047
2021-06-04 | B64348 | B | 37 | KFMN438S | 103 | 38600 | 0.0706 | 0.023 | 0.0366 | 0.0986 | 1626 | 1584 | 1554 | 2369 |  |  |  | 0 | 미정 | 미정 | 미정 | 미정 | 0 | 0 | 0 | 353 | 0 | 0 | 0.0706 | 0.0472 | 0.0027 | 0.003 | 41 | 7000 | 1625 | 0.3278 | 1.3454 | 0.4474 | 0.0053 | [6 empty] | 1492 | 15 | 16 | 1 | 0.26 | 71 | 26 | 미정 |  | 2021-06-04 13:51 | 1625 |  | 0 | 65 | 7 | 0 | 0 | 0 | 0.372 | 1.5302 | 0.5322 | 0.0062 | 111350 | 77 | 41 | 180 | 0.0156 | 0.0072 | 0.0058 | 0.0366 | 0.0321 | 0.014 | 0.0137 | 0.058
2021-06-04 | A64885 | B | 32 | P-STB3D | 104 | 36700 | 0.0981 | 0.0755 | 0.2319 | 0.294 | 1659 | 1639 | 1568 | 3089 |  |  |  | 0 | 선택 | 미정 | 미정 | 미정 | 0 | 0 | 0 | 0 | 0 | 0 | 0.0981 | 0.0876 | 0.0028 | 0.4945 | 48 | 4200 | 1558 | 0.7664 | 0.9498 | 0.5751 | 0.0076 | [6 empty] | 1450 | 30 | 25 | 3 | 0.21 | 66 | 35 | 미정 |  | 2021-06-04 14:39 | 1560 |  | 0 | 24 | 36 | 0 | 0 | 0 | 0.906 | 1.1554 | 0.6494 | 0.0082 | 0 | 77 | 14 | 114 | 0.0036 | 0.0084 | 0.0074 | 0.0464 | 0.0177 | 0.0068 | 0.0061 | 0.0048
2021-06-04 | B64349 | B | 33 | KFMN438S | 103 | 39800 | 0.079 | 0.0849 | 0.0608 | 0.1048 | 1566 | 1588 | 1543 | 2523 |  |  |  | 0 | 미정 | 미정 | 미정 | 미정 | 0 | 0 | 0 | 310 | 0 | 0 | 0.079 | 0.0847 | 0.0042 | 0.2022 | 44 | 6600 | 1631 | 0.3259 | 1.3391 | 0.5157 | 0.0084 | [6 empty] | 1492 | 15 | 16 | 1 | 0.26 | 73 | 31 | 미정 |  | 2021-06-04 15:04 | 1623 |  | 0 | 78 | 8 | 0 | 0 | 0 | 0.368 | 1.5455 | 0.5485 | 0.0066 |  | 87 | 33 | 170 | 0.0034 | 0.0076 | 0.006 | 0.0503 | 0.0363 | 0.015 | 0.0148 | 0.0608
2021-06-04 | A64886 | B | 11 | P-STB3D | 103 | 36900 | 0.0579 | 0.1071 | 0.1071 | 0.3088 | 1653 | 1653 | 1572 | 2957 |  |  |  | 0 | 선택 | 미정 | 미정 | 미정 | 0 | 0 | 0 | 0 | 0 | 0 | 0.0579 | 0.1077 | 0.0032 | 0.2086 | 43 | 4900 | 1542 | 0.8958 | 0.9495 | 0.5489 | 0.0076 | [6 empty] | 1450 | 30 | 25 | 3 | 0.23 | 70 | 33 | 미정 |  | 2021-06-04 15:33 | 1551 |  | 0 | 0 | 61 | 0 | 0 | 0 | 0.9477 | 1.1783 | 0.6489 | 0.0085 | 111800 | 79 | 23 | 132 | 0.0034 | 0.0083 | 0.0076 | 0.0412 | 0.0196 | 0.0047 | 0.0037 | 0.0039
2021-06-04 | B64350 | B | 31 | SMN440 | 103 | 37200 | 0.1093 | 0.0507 | 0.0507 | 0.1502 | 1625 | 1625 | 1549 | 2407 | 35.9 |  | 150 | 0 | 미정 | 미정 | 미정 | 미정 | 0 | 0 | 0 | 101 | 0 | 150 | 0.1093 | 0.0912 | 0.0061 | 0.1259 | 62 | 8500 | 1647 | 0.3436 | 1.3051 | 0.1566 | 0.0173 | [6 empty] | 1494 | 18 | 21 | 1 | 0.3 | 77 | 35 | 미정 |  | 2021-06-04 16:21 | 1637 |  | 0 | 75 | 8 | 0 | 0 | 43 | 0.402 | 1.4421 | 0.2063 | 0.0165 |  | 90 | 38 | 201 | 0.0523 | 0.0123 | 0.0241 | 0.0499 | 0.0379 | 0.0074 | 0.0078 | 0.008
2021-06-04 | A64887 | B | 30 | P-STB3D | 100 | 36600 | 0.0801 | 0.235 | 0.235 | 0.3026 | 1605 | 1605 | 1538 | 2943 |  |  |  | 0 | 선택 | 미정 | 미정 | 미정 | 0 | 0 | 0 | 0 | 0 | 0 | 0.0801 | 0.1539 | 0.0051 | 0.0294 | 52 | 5700 | 1540 | 0.8443 | 1.0805 | 0.5728 | 0.0078 | 0.131 | 52.699 | 16.518 | 20.436 | 2.578 | 3.19 | 1450 | 30 | 25 | 3 | 0.25 | 63 | 27 | 미정 |  | 2021-06-04 16:43 | 1553 |  | 0 | 73 | 50 | 0 | 0 | 0 | 0.9468 | 1.1617 | 0.662 | 0.0076 | 101200 | 74 | 27 | 146 | 0.0032 | 0.0081 | 0.0068 | 0.0541 | 0.0212 | 0.0068 | 0.0055 | 0.0048
2021-06-04 | B64351 | B | 18 | SMN440 | 104 | 39400 | 0.0833 | 0.2376 | 0.1308 | 0.1452 | 1576 | 1593 | 1540 | 2519 | 31.2 |  | 149 | 0 | 미정 | 미정 | 미정 | 미정 | 0 | 0 | 0 | 101 | 0 | 149 | 0.0833 | 0.1075 | 0.0043 | 0.1548 | 41 | 6900 | 1620 | 0.3221 | 1.3305 | 0.1585 | 0.0114 | [6 empty] | 1494 | 18 | 19 | 1 | 0.25 | 63 | 24 | 미정 |  | 2021-06-04 17:34 | 1615 |  | 0 | 89 | 0 | 0 | 0 | 43 | 0.3951 | 1.4745 | 0.2134 | 0.0197 | 103800 | 72 | 50 | 182 | 0.0455 | 0.0142 | 0.024 | 0.0535 | 0.0577 | 0.0099 | 0.009 | 0.0076
2021-06-04 | A64888 | B | 20 | P-STB3D | 97 | 36500 | 0.076 |  | 0.161 | 0.2108 | 1642 | 1642 | 1578 | 2869 |  |  |  | 0 | 선택 | 미정 | 미정 | 미정 | 0 | 0 | 0 | 0 | 0 | 0 | 0.076 | 0.1313 | 0.003 | 0.1855 | 43 | 4500 | 1552 | 0.9105 | 1.077 | 0.623 | 0.0077 | 0.243 | 51.129 | 16.357 | 18.883 | 2.707 | 3.125 | 1450 | 30 | 25 | 3 | 0.25 | 63 | 26 | 미정 |  | 2021-06-04 17:42 | 1550 |  | 0 | 50 | 28 | 0 | 0 | 0 | 0.939 | 1.1585 | 0.6686 | 0.0081 | 102500 | 73 | 25 | 139 | 0.0044 | 0.0081 | 0.007 | 0.0442 | 0.0183 | 0.0063 | 0.0052 | 0.0048
2021-06-04 | A64889 | B | 32 | P-STB3D | 97 | 36400 | 0.0659 | 0.1553 | 0.1553 | 0.2361 | 1669 | 1669 | 1596 | 2874 |  |  |  | 0 | 미정 | 미정 | 미정 | 미정 | 0 | 0 | 0 | 0 | 0 | 0 | 0.0659 | 0.1044 | 0.007 | 0.0092 | 50 | 3800 | 1551 | 0.8356 | 0.9758 | 0.5212 | 0.0074 | 0.104 | 54.527 | 15.316 | 20.202 | 2.699 | 3.56 | 1450 | 30 | 25 | 3 | 0.25 | 71 | 33 | 미정 |  | 2021-06-04 18:46 | 1550 |  | 0 | 51 | 96 | 0 | 0 | 0 | 0.9234 | 1.1449 | 0.6448 | 0.0086 | 115800 | 84 | 30 | 151 | 0.0016 | 0.0082 | 0.0078 | 0.0485 | 0.0381 | 0.0059 | 0.0046 | 0.0046
2021-06-04 | B64352 | B | 37 | SMN440 | 102 | 38300 | 0.128 | 0.0719 | 0.0719 | 0.1452 | 1639 | 1639 | 1551 | 2389 | 30.9 |  | 149 | 0 | 미정 | 미정 | 미정 | 미정 | 0 | 0 | 0 | 99 | 0 | 149 | 0.128 | 0.1276 | 0.0101 | 0.1766 | 36 | 6000 | 1629 | 0.3579 | 1.3319 | 0.1779 | 0.0112 | [6 empty] | 1494 | 18 | 21 | 1 | 0.2 | 64 | 28 | 미정 |  | 2021-06-04 18:46 | 1616 |  | 0 | 75 | 0 | 0 | 0 | 0 | 0.4047 | 1.5198 | 0.2024 | 0.0341 | 97000 | 68 | 32 | 153 | 0.0478 | 0.019 | 0.0316 | 0.0581 | 0.032 | 0.0071 | 0.008 | 0.0076
2021-06-04 | B64353 | B | 33 | SMN440 | 103 | 38000 | 0.1887 | 0.1646 | 0.1646 | 0.1721 | 1620 | 1620 | 1571 | 2474 | 35.6 |  | 149 | 0 | 미정 | 미정 | 미정 | 미정 | 0 | 0 | 0 | 100 | 0 | 149 | 0.1887 | 0.1226 | 0.0128 | 0.1847 | 35 | 5200 | 1625 | 0.3642 | 1.3577 | 0.1673 | 0.0088 | [6 empty] | 1494 | 18 | 22 | 1 | 0.2 | 67 | 29 | 미정 |  | 2021-06-04 19:44 | 1625 |  | 0 | 0 | 0 | 0 | 0 | 98 | 0.398 | 1.4431 | 0.2162 | 0.0283 | 99600 | 87 | 38 | 158 | 0.054 | 0.0112 | 0.0258 | 0.0529 | 0.0368 | 0.0096 | 0.0102 | 0.0088
2021-06-04 | A64890 | B | 11 | P-STB3D | 97 | 36900 | 0.1809 | 0.1077 | 0.1077 | 0.2566 | 1680 | 1680 | 1590 | 2871 |  |  |  | 0 | 선택 | 미정 | 미정 | 미정 | 0 | 0 | 0 | 0 | 0 | 0 | 0.1809 | 0.2416 | 0.0045 | 0.2583 | 43 | 3700 | 1554 | 0.8515 | 1.1713 | 0.5141 | 0.0069 | 0.065 | 54.999 | 15.461 | 20.305 | 2.708 | 3.557 | 1450 | 30 | 26 | 3 | 0.26 | 72 | 35 | 미정 |  | 2021-06-04 19:57 | 1551 |  | 0 | 0 | 73 | 0 | 0 | 0 | 0.9348 | 1.1682 | 0.6527 | 0.0082 | 104200 | 75 | 32 | 150 | 0.0039 | 0.0078 | 0.0072 | 0.0427 | 0.0176 | 0.0063 | 0.0046 | 0.0044
2021-06-04 | B64354 | B | 30 | SMN443H | 103 | 38700 | 0.0726 | 0.1509 | 0.1509 | 0.1918 | 1579 | 1606 | 1564 | 2473 | 46.2 |  | 149 | 0 | 미정 | 미정 | 미정 | 미정 | 0 | 0 | 0 | 155 | 0 | 149 | 0.0726 | 0.0862 | 0.0049 | 0.437 | 40 | 7100 | 1654 | 0.3832 | 1.3433 | 0.1905 | 0.014 | [6 empty] | 1491 | 18 | 19 | 1 | 0.24 | 90 | 32 | 미정 |  | 2021-06-04 20:49 | 1652 |  | 0 | 82 | 0 | 0 | 0 | 47 | 0.422 | 1.446 | 0.2488 | 0.0267 |  | 97 | 56 | 203 | 0.0689 | 0.0126 | 0.0239 | 0.0513 | 0.0339 | 0.0087 | 0.0097 | 0.0145
2021-06-04 | A64891 | B | 6 | P-STB3D | 96 | 36800 | 0.0848 | 0.1083 | 0.1083 | 0.2369 | 1721 | 1721 | 1630 | 2925 |  |  |  | 0 | 선택 | 미정 | 미정 | 미정 | 0 | 0 | 0 | 0 | 0 | 0 | 0.0848 | 0.1504 | 0.0031 | 0.1141 | 44 | 3900 | 1581 | 0.8515 | 1.0998 | 0.4521 | 0.0071 | 0.136 | 51.505 | 14.24 | 17.198 | 2.994 | 3.616 | 1450 | 30 | 25 | 3 | 0.25 | 78 | 30 | 미정 |  | 2021-06-04 21:03 | 1573 |  | 0 | 34 | 58 | 0 | 0 | 0 | 0.932 | 1.1696 | 0.6814 | 0.0088 | 102450 | 92 | 26 | 145 | 0.0029 | 0.0085 | 0.0072 | 0.0448 | 0.0186 | 0.0046 | 0.0037 | 0.0045
2021-06-04 | B64355 | B | 18 | SMN443H | 103 | 38200 | 0.0856 | 0.0613 | 0.0613 | 0.0723 | 1639 | 1639 | 1570 | 2399 | 24.1 |  | 149 | 0 | 미정 | 미정 | 미정 | 미정 | 0 | 0 | 0 | 155 | 0 | 149 | 0.0856 | 0.1002 | 0.0053 | 0.039 | 44 | 6200 | 1638 | 0.3417 | 1.2553 | 0.1859 | 0.0087 | [6 empty] | 1491 | 18 | 20 | 1 | 0.16 | 64 | 23 | 미정 |  | 2021-06-04 22:06 | 1627 |  | 0 | 103 | 0 | 0 | 0 | 19 | 0.417 | 1.4324 | 0.2513 | 0.0216 | 100200 | 73 | 48 | 183 | 0.0355 | 0.0207 | 0.0281 | 0.0536 | 0.0374 | 0.0103 | 0.0103 | 0.0154
2021-06-04 | A64892 | B | 20 | SCR420H1V | 99 | 35800 | 0.0785 | 0.044 | 0.044 | 0.0796 | 1660 | 1660 | 1592 | 2836 | 7.5 |  | 157 | 0 | 미정 | 미정 | 미정 | 미정 | 0 | 0 | 0 | 0 | 0 | 157 | 0.0785 | 0.1536 | 0.0029 | 0.0755 | 40 | 6800 | 1662 | 0.1761 | 0.7102 | 0.1576 | 0.0078 | [6 empty] | 1509 | 13 | 20 | 3 | 0.22 | 94 | 29 | 미정 |  | 2021-06-04 22:12 | 1657 |  | 0 | 67 | 21 | 0 | 0 | 0 | 0.218 | 0.8462 | 0.2313 | 0.0271 | 100050 | 87 | 55 | 189 | 0.0113 | 0.0092 | 0.0217 | 0.0444 | 0.0351 | 0.0151 | 0.0092 | 0.0076
2021-06-04 | B64356 | B | 37 | SMN443H | 103 | 37800 | 0.0784 | 0.048 | 0.048 | 0.1251 | 1657 | 1657 | 1573 | 2421 | 38.7 |  | 150 | 0 | 미정 | 미정 | 미정 | 미정 | 0 | 0 | 0 | 154 | 0 | 150 | 0.0784 | 0.0754 | 0.004 | 0.1979 | 44 | 6600 | 1636 | 0.3321 | 0.9741 | 0.1477 | 0.0251 | [6 empty] | 1491 | 18 | 21 | 1 | 0.17 | 67 | 25 | 미정 |  | 2021-06-04 23:02 | 1636 |  | 0 | 131 | 40 | 0 | 0 | 15 | 0.41 | 1.4317 | 0.25 | 0.0253 |  | 72 | 50 | 193 | 0.0575 | 0.0272 | 0.0293 | 0.0441 | 0.0267 | 0.0104 | 0.0095 | 0.0161
2021-06-04 | A64893 | B | 32 | SCR420H1V | 100 | 37200 | 0.0496 | 0.1112 | 0.0394 | 0.0886 | 1619 | 1652 | 1596 | 2979 | 4.2 |  | 157 | 0 | 선택 | 미정 | 미정 | 미정 | 0 | 0 | 0 | 0 | 0 | 157 | 0.0496 | 0.0945 | 0.0019 | 0.1895 | 47 | 5100 | 1631 | 0.1833 | 0.8312 | 0.13 | 0.0043 | [6 empty] | 1509 | 13 | 18 | 3 | 0.23 | 84 | 31 | 미정 |  | 2021-06-04 23:16 | 1631 |  | 0 | 49 | 42 | 0 | 0 | 0 | 0.219 | 0.8496 | 0.2452 | 0.028 | 102400 | 66 | 48 | 178 | 0.0062 | 0.0079 | 0.0228 | 0.0478 | 0.0564 | 0.0204 | 0.0099 | 0.008
2021-06-04 | A64894 | B | 11 | SCR420H1V | 100 | 36100 | 0.0891 | 0.0394 | 0.0394 | 0.1054 | 1660 | 1660 | 1587 | 2994 | 15 |  | 158 | 0 | 미정 | 선택 | 미정 | 미정 | 0 | 0 | 0 | 0 | 0 | 158 | 0.0891 | 0.1552 | 0.0025 | 0.2236 | 43 | 5200 | 1628 | 0.1825 | 0.7435 | 0.2005 | 0.0135 | [6 empty] | 1509 | 15 | 16 | 3 | 0.23 | 83 | 35 | 미정 |  | 2021-06-05 00:12 | 1628 |  | 0 | 20 | 0 | 0 | 0 | 0 | 0.22 | 0.8711 | 0.2513 | 0.0207 | 100500 | 64 | 46 | 175 | 0.0228 | 0.0137 | 0.0231 | 0.0566 | 0.0364 | 0.0131 | 0.0078 | 0.0078
2021-06-04 | B64357 | B | 33 | SMN443H | 104 | 39400 |  | 0.0368 | 0.1118 | 0.131 | 1580 | 1586 | 1543 | 2507 | 26.4 |  | 149 | 0 | 미정 | 미정 | 미정 | 미정 | 0 | 0 | 0 | 104 | 0 | 149 |  |  |  |  | 43 | 6700 | 1631 | 0.3244 | 0.9927 | 0.1837 | 0.0234 | [6 empty] | 1491 | 18 | 18 | 1 | 0.14 | 69 | 31 | 미정 |  | 2021-06-05 00:25 | 1623 |  | 0 | 105 | 13 | 0 | 0 | 19 | 0.405 | 1.4402 | 0.2555 | 0.0288 | 100350 | 82 | 36 | 158 | 0.039 | 0.0218 | 0.0296 |  | 0.0382 | 0.0163 | 0.0122 | 0.0169
2021-06-04 | B64358 | B | 30 | SMN443H3 | 104 | 37300 |  | 0.1576 | 0.1576 | 0.1929 | 1581 | 1581 | 1538 | 2393 | 38.4 |  | 131 | 0 | 미정 | 미정 | 미정 | 미정 | 0 | 0 | 0 | 105 | 0 | 131 |  |  |  |  | 44 | 6700 | 1632 | 0.3329 | 1.0852 | 0.2017 | 0.0253 | [6 empty] | 1493 | 18 | 18 | 1 | 0.16 | 70 | 23 | 미정 |  | 2021-06-05 01:21 | 1616 |  | 0 | 101 | 0 | 0 | 0 | 9 | 0.405 | 1.5457 | 0.2443 | 0.0271 | 97900 | 85 | 61 | 207 | 0.0498 | 0.0249 | 0.0236 |  | 0.0286 | 0.0092 | 0.0078 | 0.0078
2021-06-04 | A64895 | B | 6 | SCR420H1V | 104 | 38500 | 0.0507 | 0.0404 | 0.0376 | 0.0449 | 1576 | 1630 | 1586 | 3038 | 29.6 |  | 158 | 0 | 미정 | 선택 | 미정 | 미정 | 0 | 0 | 0 | 0 | 0 | 158 | 0.0507 | 0.0753 | 0.0035 | 0.2024 | 44 | 6000 | 1616 | 0.1879 | 0.7377 | 0.1891 | 0.0091 | [6 empty] | 1509 | 13 | 16 | 3 | 0.23 | 73 | 24 | 미정 |  | 2021-06-05 01:28 | 1616 |  | 0 | 16 | 0 | 0 | 0 | 0 | 0.221 | 0.8738 | 0.2382 | 0.0295 | 98400 | 68 | 35 | 143 | 0.0451 | 0.0091 | 0.0235 | 0.0399 | 0.0407 | 0.0127 | 0.0078 | 0.0076
2021-06-04 | B64359 | B | 18 | SMN443H3 | 104 | 37200 |  | 0.1923 | 0.1923 | 0.2472 | 1601 | 1601 | 1509 | 2447 | 35.5 |  | 133 | 0 | 미정 | 미정 | 미정 | 미정 | 0 | 0 | 0 | 0 | 0 | 133 |  |  |  |  | 45 | 8400 | 1641 | 0.3368 | 1.0956 | 0.1714 | 0.0167 | [6 empty] | 1493 | 18 | 22 | 1 | 0.13 | 62 | 25 | 미정 |  | 2021-06-05 02:22 | 1629 |  | 0 | 101 | 0 | 0 | 0 | 14 | 0.407 | 1.524 | 0.248 | 0.016 | 92750 | 73 | 49 | 194 | 0.0483 | 0.0188 | 0.0224 |  | 0.0426 | 0.007 | 0.0066 | 0.0065
2021-06-04 | A64896 | B | 38 | SCR420HON3 | 105 | 36500 | 0.084 | 0.0292 | 0.0654 | 0.0546 | 1637 | 1611 | 1583 | 2840 | 32.2 |  | 156 | 0 | 미정 | 선택 | 미정 | 미정 | 0 | 0 | 0 | 0 | 0 | 156 | 0.084 | 0.1445 | 0.0052 | 0.2708 | 51 | 7200 | 1615 | 0.1783 | 0.7199 | 0.2043 | 0.0137 | [6 empty] | 1510 | 16 | 20 | 3 | 0.25 | 71 | 14 | 미정 |  | 2021-06-05 02:35 | 1615 |  | 0 | 28 | 0 | 0 | 0 | 0 | 0.215 | 0.8589 | 0.2518 | 0.029 | 105750 | 68 | 26 | 134 | 0.0466 | 0.0098 | 0.0278 | 0.0515 | 0.0386 | 0.0118 | 0.007 | 0.0069
2021-06-04 | B64360 | B | 20 | SMN443H3 | 104 | 36700 |  | 0.0894 | 0.0894 | 0.1668 | 1607 | 1607 | 1541 | 2480 | 32.5 |  | 127 | 0 | 미정 | 선택 | 미정 | 미정 | 0 | 0 | 0 | 113 | 0 | 127 |  |  |  |  | 44 | 7600 | 1625 | 0.2902 | 1.0895 | 0.1796 | 0.0138 | [6 empty] | 1493 | 18 | 18 | 1 | 0.17 | 58 | 19 | 미정 |  | 2021-06-05 03:28 | 1617 |  | 0 | 104 | 7 | 0 | 0 | 18 | 0.403 | 1.571 | 0.2522 | 0.0191 | 100100 | 72 | 50 | 193 | 0.0403 | 0.0184 | 0.0225 |  | 0.0749 | 0.004 | 0.0043 | 0.0043
2021-06-04 | A64897 | B | 32 | SCR420HON3 | 101 | 36900 | 0.0732 | 0.0604 | 0.0604 | 0.093 | 1581 | 1581 | 1542 | 2832 | 34.1 |  | 158 | 0 | 미정 | 선택 | 미정 | 미정 | 0 | 0 | 0 | 0 | 0 | 158 | 0.0732 | 0.1399 | 0.0045 | 0.0218 | 51 | 7200 | 1615 | 0.1858 | 0.7853 | 0.2069 | 0.0174 | [6 empty] | 1510 | 16 | 20 | 3 | 0.23 | 79 | 35 | 미정 |  | 2021-06-05 03:37 | 1615 |  | 0 | 0 | 0 | 0 | 0 | 0 | 0.211 | 0.858 | 0.2368 | 0.0292 | 0 | 80 | 23 | 128 | 0.0512 | 0.0128 | 0.0278 | 0.0444 | 0.0305 | 0.013 | 0.0043 | 0.0042
2021-06-04 | B64361 | B | 37 | SMN443H2 | 104 | 37000 | 0.076 | 0.1173 | 0.1173 | 0.1358 | 1596 | 1596 | 1543 | 2479 | 36.2 |  | 130 | 0 | 미정 | 미정 | 미정 | 미정 | 0 | 0 | 0 | 101 | 0 | 130 | 0.076 | 0.0496 | 0.0034 | 0.5465 | 44 | 7500 | 1646 | 0.3288 | 1.0786 | 0.1669 | 0.017 | [6 empty] | 1491 | 18 | 18 | 1 | 0.17 | 82 | 34 | 미정 |  | 2021-06-05 04:27 | 1639 |  | 0 | 97 | 8 | 0 | 0 | 14 | 0.413 | 1.5383 | 0.2549 | 0.0229 | 97850 | 87 | 61 | 208 | 0.0469 | 0.0207 | 0.0238 | 0.0463 | 0.0327 | 0.0079 | 0.0075 | 0.0074
2021-06-04 | A64898 | B | 33 | SCR420HON3 | 101 | 37300 | 0.0497 | 0.0396 | 0.0396 | 0.0361 | 1580 | 1580 | 1555 | 2833 | 33.7 |  | 157 | 0 | 미정 | 선택 | 미정 | 미정 | 0 | 0 | 0 | 0 | 0 | 157 | 0.0497 | 0.0784 | 0.0022 | 0.3022 | 48 | 7300 | 1615 | 0.1916 | 0.7674 | 0.1715 | 0.0141 | [6 empty] | 1510 | 16 | 20 | 3 | 0.24 | 81 | 33 | 미정 |  | 2021-06-05 04:36 | 1615 |  | 0 | 18 | 32 | 0 | 0 | 0 | 0.216 | 0.8514 | 0.2403 | 0.0316 | 106500 | 83 | 29 | 139 | 0.0491 | 0.0135 | 0.0285 | 0.0366 | 0.0378 | 0.0187 | 0.0063 | 0.006
2021-06-04 | B64362 | B | 30 | 25MOCRS4HM3 | 104 | 38000 | 0.0848 | 0.0357 | 0.0886 | 0.0746 | 1634 | 1592 | 1576 | 2565 |  |  |  | 0 | 미정 | 미정 | 미정 | 미정 | 0 | 0 | 0 | 201 | 0 | 0 | 0.0848 | 0.0511 | 0.004 | 0.766 | 57 | 9000 | 1685 | 0.1551 | 0.6008 | 0.1737 | 0.0068 | [6 empty] | 1508 | 18 | 18 | 1 | 0.19 | 84 | 38 | 미정 |  | 2021-06-05 05:56 | 1657 |  | 0 | 52 | 47 | 0 | 0 | 0 | 0.222 | 0.8525 | 0.297 | 0.0344 |  | 63 | 12 | 168 | 0.0046 | 0.0087 | 0.034 | 0.0419 | 0.0233 | 0.0151 | 0.0146 | 0.0266
2021-06-04 | A64899 | B | 6 | SCR420HON3 | 101 | 37200 | 0.0939 | 0.0322 | 0.1357 | 0.1067 | 1609 | 1574 | 1542 | 2934 | 43.2 |  | 157 | 0 | 선택 | 미정 | 미정 | 미정 | 0 | 0 | 0 | 0 | 0 | 157 | 0.0939 | 0.1865 | 0.003 | 0.0343 | 47 | 7000 | 1612 | 0.1869 | 0.7618 | 0.169 | 0.0332 | [6 empty] | 1510 | 16 | 18 | 3 | 0.23 | 65 | 20 | 미정 |  | 2021-06-05 05:47 | 1612 |  | 0 | 0 | 53 | 0 | 0 | 0 | 0.212 | 0.8648 | 0.2569 | 0.0306 | 96500 | 80 | 24 | 136 | 0.0677 | 0.0273 | 0.0276 | 0.0461 | 0.0357 | 0.015 | 0.0076 | 0.0071
2021-06-05 | A64900 | B | 38 | SM55C | 101 | 36700 | 0.0669 | 0.0702 | 0.0702 | 0.1282 | 1651 | 1651 | 1581 | 1742 | 35.9 |  | 128 | 0 | 미정 | 미정 | 미정 | 미정 | 0 | 0 | 0 | 0 | 0 | 128 | 0.0669 | 0.1004 | 0.0027 | 0.1985 | 43 | 5200 | 1633 | 0.3945 | 0.597 | 0.1343 | 0.0123 | [6 empty] | 1488 | 15 | 20 | 3 | 0.26 | 79 | 19 | 미정 |  | 2021-06-05 06:46 | 1622 |  | 0 | 12 | 19 | 0 | 0 | 0 | 0.561 | 0.6791 | 0.204 | 0.02 | 99750 | 90 | 45 | 172 | 0.0447 | 0.013 | 0.0158 | 0.0348 | 0.0355 | 0.0072 | 0.0048 | 0.0127
2021-06-05 | B64363 | B | 18 | 25MOCRS4HM3 | 104 | 39300 | 0.0662 | 0.0505 | 0.0475 | 0.0543 | 1598 | 1625 | 1580 | 2547 |  |  |  | 0 | 미정 | 미정 | 미정 | 미정 | 0 | 0 | 0 | 204 | 0 | 0 | 0.0662 | 0.056 | 0.0092 | 0.4354 | 50 | 8600 | 1656 | 0.1555 | 0.6143 | 0.2236 | 0.006 | [6 empty] | 1508 | 18 | 19 | 1 | 0.21 | 67 | 31 | 미정 |  | 2021-06-05 07:04 | 1653 |  | 0 | 57 | 0 | 0 | 0 | 0 | 0.214 | 0.8782 | 0.307 | 0.0379 | 105250 | 67 | 19 | 155 | 0.0031 | 0.0081 | 0.0347 | 0.0412 | 0.041 | 0.0162 | 0.0151 | 0.0265
2021-06-05 | A64901 | B | 32 | AE1055LS | 101 | 36700 | 0.053 | 0.079 | 0.079 | 0.1085 | 1654 | 1654 | 1574 | 3079 | 14.8 |  | 128 | 0 | 미정 | 미정 | 미정 | 미정 | 0 | 0 | 0 | 0 | 0 | 128 | 0.053 | 0.0784 | 0.0019 | 0.0925 | 43 | 4600 | 1590 | 0.4999 | 0.6921 | 0.1834 | 0.0194 | [6 empty] | 1484 | 25 | 25 | 3 | 0.25 | 67 | 26 | 미정 |  | 2021-06-05 07:46 | 1586 |  | 0 | 15 | 10 | 0 | 0 | 0 | 0.537 | 0.7672 | 0.2427 | 0.0282 | 99900 | 67 | 42 | 170 | 0.0183 | 0.0246 | 0.023 | 0.03 | 0.0185 | 0.0056 | 0.0025 | 0.0037
2021-06-05 | B64364 | B | 20 | 25MOCRS4HM3 | 103 | 37700 | 0.0622 | 0.1533 | 0.0501 | 0.0644 | 1568 | 1628 | 1578 | 2629 |  |  |  | 0 | 미정 | 미정 | 미정 | 미정 | 0 | 0 | 0 | 201 | 0 | 0 | 0.0622 | 0.0467 | 0.0055 | 0.1545 | 45 | 8100 | 1655 | 0.1603 | 0.6446 | 0.1781 | 0.0047 | [6 empty] | 1508 | 18 | 19 | 1 | 0.16 | 68 | 30 | 미정 |  | 2021-06-05 08:03 | 1651 |  | 0 | 42 | 0 | 0 | 0 | 0 | 0.218 | 0.8698 | 0.3053 | 0.0383 | 111850 | 65 | 28 | 160 | 0.0025 | 0.0062 | 0.0329 | 0.0358 | 0.064 | 0.0223 | 0.0187 | 0.0255
2021-06-05 | A64902 | B | 33 | AE1055LS | 104 | 38000 | 0.0843 | 0.322 | 0.322 | 0.3143 | 1633 | 1633 | 1567 | 3193 | 46.4 |  | 128 | 0 | 미정 | 미정 | 미정 | 미정 | 0 | 0 | 0 | 0 | 0 | 128 | 0.0843 | 0.1203 | 0.0026 | 0.2227 | 47 | 4000 | 1594 | 0.56 | 0.703 | 0.1637 | 0.0206 | [6 empty] | 1484 | 25 | 25 | 3 | 0.25 | 71 | 33 | 미정 |  | 2021-06-05 08:54 | 1592 |  | 0 | 0 | 16 | 0 | 0 | 0 | 0.554 | 0.7814 | 0.2368 | 0.0268 | 99100 | 65 | 31 | 152 | 0.0583 | 0.0229 | 0.0258 | 0.0485 | 0.0369 | 0.0062 | 0.0039 | 0.0035
2021-06-05 | B64365 | B | 37 | 25MOCRS4HM3 | 103 | 37200 | 0.0608 | 0.0469 | 0.0469 | 0.0708 | 1611 | 1611 | 1560 | 2333 |  |  |  | 0 | 미정 | 선택 | 미정 | 미정 | 0 | 0 | 0 | 206 | 0 | 0 | 0.0608 | 0.0756 | 0.0046 | 0.2585 | 50 | 8400 | 1655 | 0.1712 | 0.7116 | 0.1959 | 0.0047 | [6 empty] | 1508 | 18 | 19 | 1 | 0.17 | 68 | 36 | 미정 |  | 2021-06-05 09:08 | 1647 |  | 0 | 21 | 51 | 0 | 0 | 0 | 0.216 | 0.8688 | 0.2992 | 0.0357 | 94500 | 68 | 14 | 142 | 0.0025 | 0.006 | 0.0303 | 0.0322 | 0.0647 | 0.0248 | 0.0198 | 0.0253
2021-06-05 | A64903 | B | 6 | AE1055LS | 103 | 37800 | 0.0835 | 0.4434 | 0.2891 | 0.3911 | 1595 | 1621 | 1564 | 3175 | 30 |  | 127 | 0 | 미정 | 미정 | 미정 | 미정 | 0 | 0 | 0 | 0 | 0 | 127 | 0.0835 | 0.2068 | 0.004 | 0.2119 | 40 | 3700 | 1594 | 0.5184 | 0.7275 | 0.197 | 0.0246 | [6 empty] | 1484 | 25 | 26 | 3 | 0.26 | 71 | 24 | 미정 |  | 2021-06-05 09:50 | 1591 |  | 0 | 19 | 21 | 0 | 0 | 0 | 0.553 | 0.7796 | 0.2459 | 0.0324 |  | 65 | 41 | 157 | 0.0379 | 0.0253 | 0.0255 | 0.0504 | 0.0231 | 0.0073 | 0.0036 | 0.0031
2021-06-05 | B64366 | B | 30 | 25MOCRS4HM3 | 104 | 37600 | 0.061 | 0.0352 | 0.0519 | 0.0584 | 1648 | 1632 | 1583 | 2447 |  |  |  | 0 | 미정 | 선택 | 미정 | 미정 | 0 | 0 | 0 | 203 | 0 | 0 | 0.061 | 0.0761 | 0.0117 | 0.144 | 50 | 8100 | 1654 | 0.1652 | 0.6803 | 0.2311 | 0.0046 | [6 empty] | 1508 | 18 | 18 | 1 | 0.19 | 71 | 37 | 미정 |  | 2021-06-05 10:16 | 1644 |  | 0 | 34 | 41 | 0 | 0 | 0 | 0.219 | 0.874 | 0.3068 | 0.035 | 105400 | 77 | 10 | 130 | 0.0029 | 0.0053 | 0.0321 | 0.028 | 0.0369 | 0.0193 | 0.0189 | 0.0274
2021-06-05 | A64904 | B | 38 | AE1055LS | 104 | 38100 | 0.0604 | 0.1014 | 0.1014 | 0.1068 | 1677 | 1677 | 1624 | 3099 | 44 |  | 128 | 0 | 미정 | 선택 | 미정 | 미정 | 0 | 0 | 0 | 0 | 0 | 128 | 0.0604 | 0.1386 | 0.0027 | 0.0918 | 41 | 3200 | 1596 | 0.4867 | 0.7052 | 0.1775 | 0.0261 | [6 empty] | 1484 | 25 | 27 | 3 | 0.23 | 62 | 22 | 미정 |  | 2021-06-05 10:52 | 1589 |  | 0 | 10 | 28 | 0 | 0 | 0 | 0.548 | 0.778 | 0.2425 | 0.0275 |  | 67 | 30 | 140 | 0.0535 | 0.0338 | 0.024 | 0.0442 | 0.0412 | 0.0122 | 0.0048 | 0.0038
2021-06-05 | B64367 | B | 18 | 25MOCRS4HM3 | 104 | 38700 | 0.0801 | 0.0489 | 0.0546 | 0.0743 | 1610 | 1611 | 1541 | 2447 |  |  |  | 0 | 미정 | 선택 | 미정 | 미정 | 0 | 0 | 0 | 205 | 0 | 0 | 0.0801 | 0.1086 | 0.007 | 0.1313 | 51 | 8900 | 1638 | 0.1712 | 0.6868 | 0.2413 | 0.0046 | [6 empty] | 1508 | 18 | 18 | 1 | 0.2 | 62 | 30 | 미정 |  | 2021-06-05 11:22 | 1629 |  | 0 | 51 | 32 | 0 | 0 | 0 | 0.217 | 0.8833 | 0.311 | 0.0361 | 103700 | 87 | 15 | 138 | 0.0031 | 0.0048 | 0.0328 | 0.0463 | 0.0468 | 0.0206 | 0.0198 | 0.0262
2021-06-05 | A64905 | B | 32 | AE1055LS | 101 | 36800 | 0.0756 | 0.1379 | 0.1379 | 0.2053 | 1623 | 1623 | 1559 | 3124 | 39.1 |  | 128 | 0 | 선택 | 미정 | 미정 | 미정 | 0 | 0 | 0 | 0 | 0 | 128 | 0.0756 | 0.1531 | 0.002 | 0.0434 | 40 | 4400 | 1592 | 0.487 | 0.7213 | 0.1802 | 0.0267 | [6 empty] | 1484 | 25 | 25 | 3 | 0.26 | 70 | 34 | 미정 |  | 2021-06-05 12:03 | 1594 |  | 0 | 11 | 37 | 0 | 0 | 0 | 0.555 | 0.7735 | 0.2373 | 0.0272 |  | 70 | 19 | 113 | 0.0476 | 0.0253 | 0.0269 | 0.0478 | 0.0324 | 0.0109 | 0.0039 | 0.0043
2021-06-05 | B64368 | B | 20 | 25MOCRS4HM4 | 104 | 36700 | 0.0735 | 0.0466 | 0.0466 | 0.0816 | 1633 | 1633 | 1524 | 2496 |  |  |  | 0 | 미정 | 선택 | 미정 | 미정 | 0 | 0 | 0 | 251 | 0 | 0 | 0.0735 | 0.122 | 0.0025 | 0.0048 | 52 | 9200 | 1639 | 0.179 | 0.7361 | 0.2808 | 0.0047 | [6 empty] | 1508 | 18 | 18 | 1 | 0.23 | 61 | 21 | 미정 |  | 2021-06-05 12:30 | 1637 |  | 0 | 51 | 0 | 0 | 0 | 0 | 0.229 | 0.9742 | 0.3751 | 0.0342 | 101850 | 81 | 32 | 171 | 0.0074 | 0.0061 | 0.0273 | 0.0296 | 0.0462 | 0.0149 | 0.0147 | 0.0273
2021-06-05 | A64906 | B | 33 | AE1055LS | 101 | 36500 | 0.0591 | 0.1114 | 0.1114 | 0.1442 | 1649 | 1649 | 1575 | 3052 | 35.7 |  | 126 | 0 | 선택 | 미정 | 미정 | 미정 | 0 | 0 | 0 | 0 | 0 | 126 | 0.0591 | 0.1311 | 0.0024 | 0.3485 | 40 | 3700 | 1595 | 0.5122 | 0.7014 | 0.184 | 0.018 | [6 empty] | 1484 | 25 | 26 | 3 | 0.24 | 66 | 35 | 미정 |  | 2021-06-05 13:07 | 1592 |  | 0 | 19 | 17 | 0 | 0 | 0 | 0.5513 | 0.7693 | 0.2417 | 0.0263 |  | 70 | 15 | 107 | 0.0427 | 0.0269 | 0.0219 | 0.0404 | 0.0278 | 0.0055 | 0.0033 | 0.0033
2021-06-05 | B64369 | B | 37 | 25MOCRS4HM4 | 103 | 38600 | 0.0749 | 0.035 | 0.035 | 0.0661 | 1612 | 1612 | 1550 | 2483 |  |  |  | 0 | 미정 | 선택 | 미정 | 미정 | 0 | 0 | 0 | 251 | 0 | 0 | 0.0749 | 0.0826 | 0.0038 | 0.7378 | 57 | 8300 | 1634 | 0.1648 | 0.5826 | 0.0462 | 0.0025 | [6 empty] | 1508 | 18 | 20 | 1 | 0.32 | 56 | 24 | 미정 |  | 2021-06-05 13:39 | 1636 |  | 0 | 151 | 185 | 0 | 0 | 0 | 0.24 | 1.0052 | 0.3458 | 0.0333 | 103950 | 69 | 18 | 150 | 0.0122 | 0.0042 | 0.0277 | 0.0369 | 0.0717 | 0.0525 | 0.0349 | 0.0278
2021-06-05 | A64907 | B | 6 | AE1055LS | 101 | 36400 | 0.0946 | 0.2361 | 0.2361 | 0.3182 | 1601 | 1601 | 1532 | 3041 | 50.2 |  | 127 | 0 | 선택 | 미정 | 미정 | 미정 | 0 | 0 | 0 | 0 | 0 | 127 | 0.0946 | 0.1454 | 0.004 | 0.0319 | 46 | 5400 | 1581 | 0.4592 | 0.6234 | 0.1828 | 0.0292 | [6 empty] | 1484 | 25 | 25 | 3 | 0.23 | 56 | 25 | 미정 |  | 2021-06-05 14:10 | 1581 |  | 0 | 14 | 18 | 0 | 0 | 0 | 0.534 | 0.7686 | 0.2361 | 0.0291 | 102200 | 68 | 9 | 106 | 0.0604 | 0.0197 | 0.0247 | 0.0564 | 0.036 | 0.0139 | 0.0065 | 0.006
2021-06-05 | B64370 | B | 30 | 25MOCRS4HM4 | 103 | 37800 |  | 0.0483 | 0.0483 | 0.0819 | 1594 | 1594 | 1531 | 2471 |  |  |  | 0 | 미정 | 선택 | 미정 | 미정 | 0 | 0 | 0 | 256 | 0 | 0 |  |  |  |  | 49 | 8700 | 1636 | 0.1827 | 0.7808 | 0.2641 | 0.0038 | [6 empty] | 1508 | 18 | 19 | 1 | 0.31 | 47 | 19 | 미정 |  | 2021-06-05 14:44 | 1627 |  | 0 | 121 | 8 | 0 | 0 | 0 | 0.2408 | 0.997 | 0.3561 | 0.0332 | 101150 | 68 | 16 | 136 | 0.0036 | 0.0049 | 0.03 |  | 0.0393 | 0.0197 | 0.0183 | 0.0262
2021-06-05 | A64908 | B | 38 | AE1055LS | 100 | 36000 | 0.0654 | 0.117 | 0.117 | 0.1891 | 1585 | 1585 | 1523 | 2999 | 32.7 |  | 128 | 0 | 미정 | 미정 | 미정 | 미정 | 0 | 0 | 0 | 0 | 0 | 128 | 0.0654 | 0.1591 | 0.0029 | 0.257 | 44 | 5100 | 1591 | 0.4174 | 0.6587 | 0.1796 | 0.0139 | [6 empty] | 1484 | 25 | 25 | 3 | 0.24 | 59 | 26 | 미정 |  | 2021-06-05 15:07 | 1583 |  | 0 | 0 | 0 | 0 | 0 | 0 | 0.5593 | 0.8011 | 0.2381 | 0.0313 | 102900 | 68 | 11 | 109 | 0.0394 | 0.0158 | 0.0265 | 0.0581 | 0.0283 | 0.0067 | 0.0047 | 0.0042
2021-06-05 | B64371 | B | 18 | 25MOCRS4HM4 | 93 | 38800 | 0.0819 | 0.0632 | 0.0393 | 0.0518 | 1587 | 1603 | 1578 | 2530 |  |  |  | 0 | 미정 | 미정 | 미정 | 미정 | 0 | 0 | 0 | 305 | 0 | 0 | 0.0819 | 0.085 | 0.0031 | 0.5662 | 43 | 7800 | 1636 | 0.1633 | 0.7474 | 0.3098 | 0.0047 | [6 empty] | 1508 | 18 | 19 | 1 | 0.28 | 58 | 28 | 미정 |  | 2021-06-05 15:43 | 1636 |  | 0 | 80 | 8 | 0 | 0 | 0 | 0.224 | 0.981 | 0.356 | 0.0326 | 98900 | 83 | 15 | 128 | 0.0041 | 0.0044 | 0.0296 | 0.0495 | 0.0596 | 0.025 | 0.0205 | 0.0292
2021-06-05 | A64909 | B | 32 | AE1055LS | 100 | 36400 | 0.0679 | 0.0852 | 0.0852 | 0.1054 | 1632 | 1632 | 1568 | 2933 | 18.7 |  | 128 | 0 | 선택 | 미정 | 미정 | 미정 | 0 | 0 | 0 | 0 | 0 | 128 | 0.0679 | 0.0981 | 0.0067 | 0.1934 | 41 | 3600 | 1585 | 0.4195 | 0.6498 | 0.1849 | 0.0136 | [6 empty] | 1484 | 25 | 25 | 3 | 0.25 | 61 | 27 | 미정 |  | 2021-06-05 16:03 | 1587 |  | 0 | 21 | 0 | 0 | 0 | 0 | 0.544 | 0.7757 | 0.2387 | 0.0291 |  | 68 | 21 | 119 | 0.023 | 0.0203 | 0.0239 | 0.0523 | 0.0275 | 0.0056 | 0.0048 | 0.0044
2021-06-05 | B64372 | B | 37 | ATA105M4 | 100 | 38500 | 0.0684 | 0.1299 | 0.0949 | 0.1065 | 1557 | 1599 | 1550 | 2512 | 12.4 |  | 145 | 0 | 미정 | 미정 | 미정 | 미정 | 0 | 0 | 0 | 0 | 0 | 145 | 0.0684 | 0.105 | 0.0049 | 0.0627 | 68 | 7500 | 1654 | 0.2217 | 1.2892 | 0.2292 | 0.0064 | [6 empty] | 1509 | 15 | 20 | 1 | 0.23 | 68 | 26 | 미정 |  | 2021-06-05 21:24 | 1651 |  | 0 | 145 | 41 | 0 | 0 | 38 | 0.2192 | 1.293 | 0.239 | 0.0192 |  | 63 | 29 | 433 | 0.0194 | 0.0156 | 0.0167 | 0.0531 | 0.0402 | 0.0113 | 0.0105 | 0.0042
2021-06-05 | A64910 | B | 33 | AE1055LS | 101 | 36800 | 0.0865 | 0.1411 | 0.1411 | 0.1952 | 1607 | 1607 | 1549 | 2961 | 45 |  | 125 | 0 | 선택 | 미정 | 미정 | 미정 | 0 | 0 | 0 | 165 | 0 | 125 | 0.0865 | 0.1615 | 0.0038 | 0.2907 | 40 | 4200 | 1588 | 0.475 | 0.6216 | 0.2023 | 0.0219 | [6 empty] | 1484 | 25 | 25 | 3 | 0.25 | 61 | 26 | 미정 |  | 2021-06-05 16:58 | 1583 |  | 0 | 19 | 0 | 0 | 0 | 0 | 0.542 | 0.7848 | 0.2445 | 0.0223 | 106100 | 70 | 20 | 120 | 0.0511 | 0.0238 | 0.023 | 0.0556 | 0.0243 | 0.0073 | 0.0052 | 0.0042
2021-06-05 | A64911 | B | 6 | AE1055LS | 100 | 35800 | 0.0783 | 0.083 | 0.083 | 0.1256 | 1632 | 1632 | 1577 | 3007 | 37.7 |  | 127 | 0 | 선택 | 미정 | 미정 | 미정 | 0 | 0 | 0 | 158 | 0 | 127 | 0.0783 | 0.119 | 0.0023 | 0.3089 | 40 | 3600 | 1585 | 0.3693 | 0.6326 | 0.2173 | 0.0226 | [6 empty] | 1484 | 25 | 25 | 3 | 0.25 | 59 | 25 | 미정 |  | 2021-06-05 17:55 | 1589 |  | 0 | 0 | 0 | 0 | 0 | 0 | 0.5339 | 0.7746 | 0.2444 | 0.0226 |  | 66 | 25 | 129 | 0.0455 | 0.018 | 0.0225 | 0.0541 | 0.0229 | 0.0068 | 0.0043 | 0.0039
2021-06-05 | B64373 | B | 18 | ATA105M4 | 104 | 39500 | 0.119 | 0.2812 | 0.1269 | 0.089 | 1549 | 1585 | 1591 | 2642 | 20.3 |  | 147 | 0 | 미정 | 미정 | 미정 | 미정 | 0 | 0 | 0 | 0 | 0 | 147 | 0.119 | 0.1484 | 0.0054 | 0.0021 | 51 | 8800 | 1700 | 0.2073 | 1.3118 | 0.2028 | 0.0069 | [6 empty] | 1509 | 15 | 16 | 1 | 0.21 | 107 | 57 | 미정 |  | 2021-06-05 20:11 | 1666 |  | 0 | 119 | 27 | 0 | 0 | 46 | 0.2176 | 1.2759 | 0.2104 | 0.0155 | 98900 | 73 | 12 | 285 | 0.0292 | 0.0149 | 0.012 | 0.0574 | 0.0512 | 0.0165 | 0.0093 | 0.0082
2021-06-05 | A64912 | B | 38 | AE1055LS | 100 | 36400 | 0.0705 | 0.1174 | 0.1174 | 0.148 | 1599 | 1599 | 1542 | 2940 | 43.8 |  | 128 | 0 | 선택 | 미정 | 미정 | 미정 | 0 | 0 | 0 | 153 | 0 | 128 | 0.0705 | 0.0948 | 0.0044 | 0.1542 | 40 | 4200 | 1584 | 0.4171 | 0.648 | 0.193 | 0.0218 | [6 empty] | 1484 | 25 | 25 | 3 | 0.25 | 55 | 23 | 미정 |  | 2021-06-05 19:01 | 1584 |  | 0 | 0 | 0 | 0 | 0 | 0 | 0.5322 | 0.7749 | 0.2389 | 0.0279 |  | 65 | 20 | 115 | 0.0532 | 0.0205 | 0.025 | 0.0458 | 0.0303 | 0.0075 | 0.0049 | 0.0039
2021-06-05 | B64374 | B | 30 | AE1055LS | 104 | 37400 | 0.0826 | 0.1431 | 0.1431 | 0.1866 | 1594 | 1594 | 1538 | 2522 | 34.7 |  | 146 | 0 | 미정 | 미정 | 미정 | 미정 | 0 | 0 | 0 | 0 | 0 | 146 | 0.0826 | 0.1429 | 0.0043 | 0.2469 | 58 | 5900 | 1605 | 0.5119 | 0.7347 | 0.2144 | 0.0225 | [6 empty] | 1484 | 25 | 25 | 3 | 0.25 | 61 | 24 | 미정 |  | 2021-06-05 19:38 | 1592 |  | 0 | 19 | 0 | 0 | 0 | 0 | 0.553 | 0.7812 | 0.2461 | 0.027 |  | 65 | 36 | 187 | 0.0529 | 0.0159 | 0.0208 | 0.0647 | 0.0349 | 0.0059 | 0.0043 | 0.0046
2021-06-05 | A64913 | B | 32 | AE1055LS | 100 | 36600 | 0.0562 | 0.1029 | 0.1029 | 0.1348 | 1622 | 1622 | 1564 | 2938 | 37.4 |  | 127 | 0 | 선택 | 미정 | 미정 | 미정 | 0 | 0 | 0 | 159 | 0 | 127 | 0.0562 | 0.1311 | 0.0028 | 0.0581 | 69 | 4600 | 1590 | 0.4811 | 0.6436 | 0.2088 | 0.0184 | [6 empty] | 1484 | 25 | 25 | 3 | 0.25 | 70 | 31 | 미정 |  | 2021-06-05 20:26 | 1589 |  | 0 | 11 | 0 | 0 | 0 | 0 | 0.537 | 0.7687 | 0.234 | 0.0249 | 100050 | 66 | 34 | 184 | 0.0458 | 0.0177 | 0.0247 | 0.0457 | 0.0276 | 0.0059 | 0.0046 | 0.005
2021-06-05 | A64914 | B | 33 | AE1055LS | 101 | 38500 | 0.0655 | 0.108 | 0.108 | 0.1697 | 1663 | 1663 | 1569 | 2957 | 34.6 |  | 126 | 0 | 선택 | 미정 | 미정 | 미정 | 0 | 0 | 0 | 159 | 0 | 126 | 0.0655 | 0.1284 | 0.0028 | 0.5843 | 46 | 4900 | 1578 | 0.4678 | 0.6433 | 0.21 | 0.0137 | [6 empty] | 1484 | 25 | 25 | 3 | 0.24 | 68 | 33 | 미정 |  | 2021-06-05 21:45 | 1585 |  | 0 | 8 | 0 | 0 | 0 | 0 | 0.553 | 0.7838 | 0.2588 | 0.0262 | 101650 | 69 | 18 | 125 | 0.0406 | 0.0161 | 0.0271 | 0.0475 | 0.018 | 0.0067 | 0.0044 | 0.0046
2021-06-05 | B64375 | B | 20 | ATA105M4 | 104 | 40300 | 0.0759 | 0.0425 | 0.0425 | 0.0701 | 1598 | 1598 | 1554 | 2574 | 8.3 |  | 151 | 0 | 미정 | 미정 | 미정 | 미정 | 0 | 0 | 0 | 0 | 0 | 151 | 0.0759 | 0.0659 | 0.003 | 0.064 | 43 | 7100 | 1651 | 0.1555 | 1.0986 | 0.1031 | 0.0048 | [6 empty] | 1509 | 15 | 19 | 1 | 0.23 | 64 | 19 | 미정 |  | 2021-06-05 22:35 | 1641 |  | 0 | 70 | 21 | 0 | 0 | 17 | 0.2078 | 1.2761 | 0.253 | 0.0098 | 96650 | 75 | 33 | 154 | 0.0122 | 0.0091 | 0.0132 | 0.0395 | 0.0661 | 0.0111 | 0.0089 | 0.0075
2021-06-05 | A64915 | B | 6 | AE1055LS | 101 | 36700 | 0.0616 | 0.0334 | 0.0375 | 0.0999 | 1643 | 1640 | 1565 | 2930 | 19.4 |  | 127 | 0 | 선택 | 미정 | 미정 | 미정 | 0 | 0 | 0 | 0 | 0 | 127 | 0.0616 | 0.0537 | 0.0044 | 0.2879 | 41 | 4200 | 1576 | 0.3798 | 0.6715 | 0.1909 | 0.0164 | [6 empty] | 1484 | 25 | 25 | 3 | 0.24 | 58 | 29 | 미정 |  | 2021-06-05 22:50 | 1583 |  | 0 | 9 | 0 | 0 | 0 | 0 | 0.534 | 0.7783 | 0.2506 | 0.0309 | 99550 | 66 | 18 | 113 | 0.0237 | 0.0231 | 0.0263 | 0.0416 | 0.0425 | 0.01 | 0.0052 | 0.0049
2021-06-05 | B64376 | B | 30 | ATA105M4 | 104 | 38200 | 0.1115 | 0.0656 | 0.0656 | 0.0644 | 1590 | 1590 | 1563 | 2667 | 6.3 |  | 148 | 0 | 미정 | 미정 | 미정 | 미정 | 0 | 0 | 0 | 0 | 0 | 148 | 0.1115 | 0.1321 | 0.0142 | 0.0049 | 43 | 7000 | 1652 | 0.1656 | 1.2176 | 0.1573 | 0.0069 | [6 empty] | 1509 | 15 | 16 | 1 | 0.23 | 77 | 32 | 미정 |  | 2021-06-05 23:48 | 1643 |  | 0 | 70 | 0 | 0 | 0 | 19 | 0.208 | 1.2744 | 0.2442 | 0.0123 | 98000 | 85 | 27 | 142 | 0.0089 | 0.0088 | 0.0132 | 0.0363 | 0.0604 | 0.0094 | 0.0083 | 0.0075
2021-06-05 | A64916 | B | 38 | AE1055LS | 101 | 36500 | 0.0305 | 0.036 | 0.036 | 0.1102 | 1612 | 1612 | 1548 | 2850 | 19.7 |  | 127 | 0 | 선택 | 미정 | 미정 | 미정 | 0 | 0 | 0 | 0 | 0 | 127 | 0.0305 | 0.0644 | 0.0036 | 0.0013 | 40 | 4300 | 1577 | 0.4 | 0.6297 | 0.1978 | 0.0209 | [6 empty] | 1484 | 25 | 25 | 3 | 0.24 | 60 | 22 | 미정 |  | 2021-06-05 23:41 | 1578 |  | 0 | 14 | 0 | 0 | 0 | 0 | 0.531 | 0.7834 | 0.2439 | 0.0301 | 102050 | 68 | 22 | 118 | 0.0234 | 0.0243 | 0.0257 | 0.0349 | 0.0305 | 0.0085 | 0.0047 | 0.0046
2021-06-05 | A64917 | B | 32 | AE1055LS | 101 | 36600 | 0.07 |  |  | 0.105 |  | 1620 | 1587 | 2860 | 4.2 |  | 126 | 0 | 선택 | 미정 | 미정 | 미정 | 0 | 0 | 0 | 0 | 0 | 126 | 0.07 | 0.0799 | 0.002 | 0.1674 | 40 | 3200 | 1593 | 0.4576 | 0.6105 | 0.1643 | 0.0127 | [6 empty] | 1484 | 25 | 25 | 3 | 0.24 | 71 | 32 | 미정 |  | 2021-06-06 00:40 | 1591 |  | 0 | 11 | 17 | 0 | 0 | 0 | 0.5472 | 0.782 | 0.2576 | 0.0261 | 102950 | 69 | 22 | 121 | 0.0049 | 0.0227 | 0.0236 | 0.0341 | 0.0405 | 0.0076 | 0.006 | 0.0051
2021-06-05 | B64377 | B | 18 | SM20CB | 104 | 38000 | 0.0813 | 0.0723 | 0.0723 | 0.0792 | 1610 | 1610 | 1551 | 2777 |  |  |  | 0 | 미정 | 미정 | 미정 | 미정 | 0 | 0 | 0 | 206 | 0 | 0 | 0.0813 | 0.1098 | 0.0077 | 0.1577 | 42 | 5700 | 1633 | 0.1473 | 0.316 | 0.156 | 0.0047 | [6 empty] | 1514 | 14 | 14 | 1 | 0.17 | 63 | 14 | 미정 |  | 2021-06-06 00:52 | 1625 |  | 0 | 30 | 0 | 0 | 0 | 0 | 0.192 | 0.4009 | 0.2133 | 0.0206 | 95850 | 83 | 55 | 188 | 0.0045 | 0.005 | 0.0172 | 0.0621 | 0.0559 | 0.0117 | 0.0088 | 0.0076
2021-06-05 | A64918 | B | 11 | AE1055LS | 100 | 36400 | 0.0556 |  |  | 0.2036 |  | 1620 | 1570 | 2919 | 39.9 |  | 128 | 0 | 선택 | 미정 | 미정 | 미정 | 0 | 0 | 0 | 0 | 0 | 128 | 0.0556 | 0.0842 | 0.0043 | 0.1635 | 40 | 3700 | 1584 | 0.5047 | 0.6672 | 0.2095 | 0.0153 | [6 empty] | 1484 | 25 | 25 | 3 | 0.23 | 60 | 23 | 미정 |  | 2021-06-06 01:34 | 1588 |  | 0 | 6 | 0 | 0 | 0 | 0 | 0.5482 | 0.7778 | 0.2422 | 0.0305 | 97300 | 66 | 24 | 124 | 0.0498 | 0.0263 | 0.0253 | 0.0459 | 0.0259 | 0.0075 | 0.0056 | 0.0054
2021-06-05 | B64378 | B | 33 | SM20CB | 102 | 39100 | 0.1357 | 0.0854 | 0.0809 | 0.0859 | 1625 | 1590 | 1564 | 2613 |  |  | 0 | 0 | 미정 | 미정 | 미정 | 미정 | 0 | 0 | 0 | 237 | 0 | 0 | 0.1357 | 0.1485 | 0.0123 | 0.2212 | 40 | 5400 | 1646 | 0.1275 | 0.2528 | 0.1525 | 0.0042 | [6 empty] | 1514 | 14 | 15 | 1 | 0.25 | 60 | 20 | 미정 |  | 2021-06-06 01:55 | 1631 |  | 0 | 21 | 0 | 0 | 0 | 36 | 0.1977 | 0.3947 | 0.2153 | 0.006 | 92150 | 66 | 38 | 163 | 0.003 | 0.0051 | 0.0146 | 0.0616 | 0.0309 | 0.0111 | 0.0106 | 0.0088
2021-06-05 | A64919 | B | 6 | AE1055LS | 101 | 36400 | 0.0376 | 0.16 | 0.16 | 0.2152 | 1597 | 1597 | 1560 | 2930 | 46.4 |  | 126 | 0 | 선택 | 미정 | 미정 | 미정 | 0 | 0 | 0 | 0 | 0 | 126 | 0.0376 | 0.0753 | 0.0053 | 0.0013 | 40 | 3800 | 1577 | 0.4449 | 0.6411 | 0.1917 | 0.0208 | [6 empty] | 1484 | 25 | 26 | 3 | 0.24 | 64 | 24 | 미정 |  | 2021-06-06 02:28 | 1580 |  | 0 | 14 | 0 | 0 | 0 | 0 | 0.5409 | 0.7853 | 0.2372 | 0.0309 | 103250 | 69 | 30 | 131 | 0.0537 | 0.0274 | 0.0265 | 0.0423 | 0.0284 | 0.0069 | 0.0052 | 0.0051
2021-06-05 | B64379 | B | 20 | SM20CB | 103 | 40200 | 0.2834 | 0.0499 | 0.0499 | 0.0623 | 1630 | 1630 | 1589 | 2801 |  |  | 0 | 0 | 미정 | 미정 | 미정 | 미정 | 0 | 0 | 0 | 236 | 0 | 0 | 0.2834 | 0.1336 | 0.0115 | 0.177 | 39 | 5200 | 1648 | 0.1553 | 0.2285 | 0.1458 | 0.0033 | [6 empty] | 1514 | 14 | 15 | 1 | 0.22 | 69 | 20 | 미정 |  | 2021-06-06 02:52 | 1637 |  | 0 | 34 | 0 | 0 | 0 | 36 | 0.1859 | 0.3921 | 0.2146 | 0.0072 | 97400 | 73 | 46 | 168 | 0.0023 | 0.004 | 0.015 | 0.0677 | 0.048 | 0.0134 | 0.0133 | 0.0112
2021-06-05 | A64920 | B | 38 | AE1055LS | 101 | 35700 | 0.0776 |  |  | 0.1152 |  | 1620 | 1586 | 2868 | 31.2 |  | 127 | 0 | 미정 | 선택 | 미정 | 미정 | 0 | 0 | 0 | 0 | 0 | 127 | 0.0776 | 0.1358 | 0.0054 | 0.2187 | 43 | 4000 | 1594 | 0.4032 | 0.6323 | 0.1947 | 0.0183 | [6 empty] | 1484 | 25 | 25 | 3 | 0.24 | 64 | 27 | 미정 |  | 2021-06-06 03:31 | 1590 |  | 0 | 22 | 0 | 0 | 0 | 0 | 0.5308 | 0.7786 | 0.2487 | 0.0266 | 105850 | 71 | 23 | 131 | 0.0358 | 0.0206 | 0.0245 | 0.0443 | 0.0399 | 0.0091 | 0.0067 | 0.0054
2021-06-05 | B64380 | B | 30 | SM20CB | 102 | 37600 | 0.2082 | 0.6358 | 0.0377 | 0.0601 | 1683 | 1664 | 1592 | 2660 |  |  | 0 | 0 | 미정 | 미정 | 미정 | 미정 | 0 | 0 | 0 | 233 | 0 | 0 | 0.2082 | 0.1458 | 0.0099 | 0.1398 | 43 | 5200 | 1651 | 0.1519 | 0.207 | 0.1707 | 0.0034 | [6 empty] | 1514 | 14 | 15 | 1 | 0.55 | 70 | 22 | 미정 |  | 2021-06-06 03:59 | 1641 |  | 0 | 34 | 0 | 0 | 0 | 37 | 0.2039 | 0.398 | 0.2194 | 0.0125 | 94700 | 70 | 44 | 168 | 0.0027 | 0.0039 | 0.0144 | 0.059 | 0.0542 | 0.0146 | 0.0098 | 0.0083
2021-06-05 | A64921 | B | 32 | AE1055LS | 100 | 35700 | 0.0564 | 0.0655 | 0.0655 | 0.138 | 1631 | 1631 | 1565 | 2867 | 37.3 |  | 129 | 0 | 선택 | 미정 | 미정 | 미정 | 0 | 0 | 0 | 0 | 0 | 129 | 0.0564 | 0.0841 | 0.0044 | 0.1763 | 40 | 3600 | 1589 | 0.4692 | 0.6546 | 0.2093 | 0.0171 | [6 empty] | 1484 | 25 | 25 | 3 | 0.24 | 64 | 27 | 미정 |  | 2021-06-06 04:21 | 1587 |  | 0 | 20 | 10 | 0 | 0 | 0 | 0.5415 | 0.7724 | 0.2343 | 0.0289 | 100550 | 66 | 31 | 139 | 0.0458 | 0.0276 | 0.0246 | 0.0343 | 0.0289 | 0.0066 | 0.0051 | 0.0044
2021-06-05 | B64381 | B | 18 | SM20CB | 103 | 38500 | 0.0785 | 0.0317 | 0.0317 | 0.0718 | 1626 | 1626 | 1560 | 2719 |  |  | 0 | 0 | 미정 | 미정 | 미정 | 미정 | 0 | 0 | 0 | 250 | 0 | 0 | 0.0785 | 0.0776 | 0.0039 | 0.0016 | 43 | 6800 | 1642 | 0.1503 | 0.2574 | 0.1881 | 0.0034 | [6 empty] | 1514 | 14 | 16 | 1 | 0.16 | 84 | 34 | 미정 |  | 2021-06-06 05:15 | 1642 |  | 0 | 30 | 0 | 0 | 0 | 36 | 0.199 | 0.3863 | 0.2046 | 0.0096 | 100650 | 75 | 25 | 134 | 0.0028 | 0.0035 | 0.009 | 0.0411 | 0.0424 | 0.0089 | 0.0075 | 0.0072
2021-06-05 | A64922 | B | 11 | AE1055LS | 101 | 36500 | 0.0342 | 0.1193 | 0.1193 | 0.203 | 1593 | 1593 | 1557 | 3026 | 51.6 |  | 127 | 0 | 선택 | 미정 | 미정 | 미정 | 0 | 0 | 0 | 0 | 0 | 127 | 0.0342 | 0.0429 | 0.0029 | 0.0029 | 41 | 4100 | 1578 | 0.4972 | 0.6523 | 0.2015 | 0.0239 | [6 empty] | 1484 | 25 | 25 | 3 | 0.24 | 53 | 30 | 미정 |  | 2021-06-06 05:30 | 1579 |  | 0 | 12 | 0 | 0 | 0 | 0 | 0.544 | 0.793 | 0.2387 | 0.0326 |  | 68 | 25 | 129 | 0.0622 | 0.0314 | 0.0268 | 0.0335 | 0.0281 | 0.008 | 0.0051 | 0.005
2021-06-05 | B64382 | B | 33 | SM20CB2 | 103 | 37400 | 0.138 | 0.0423 | 0.0423 | 0.0559 | 1629 | 1629 | 1577 | 2703 |  |  |  | 0 | 미정 | 미정 | 미정 | 미정 | 0 | 0 | 0 | 255 | 0 | 0 | 0.138 | 0.1196 | 0.0073 | 0.1733 | 39 | 5500 | 1641 | 0.1255 | 0.1788 | 0.1667 | 0.0033 | [6 empty] | 1515 | 15 | 20 | 1 | 0.19 | 54 | 25 | 미정 |  | 2021-06-06 06:15 | 1643 |  | 0 | 0 | 0 | 0 | 0 | 0 | 0.2008 | 0.397 | 0.2181 | 0.0037 | 96850 | 66 | 18 | 130 | 0.0033 | 0.0039 | 0.0038 | 0.0551 | 0.0342 | 0.0142 | 0.011 | 0.0103
2021-06-05 | A64923 | B | 6 | AE1055LS | 100 | 36800 | 0.0362 | 0.0349 | 0.0958 | 0.1346 | 1669 | 1644 | 1589 | 2874 | 29.6 |  | 128 | 0 | 선택 | 미정 | 미정 | 미정 | 0 | 0 | 0 | 0 | 0 | 128 | 0.0362 | 0.0523 | 0.0029 | 0.0632 | 40 | 4100 | 1585 | 0.4265 | 0.6665 | 0.186 | 0.0191 | [6 empty] | 1484 | 25 | 25 | 3 | 0.24 | 63 | 25 | 미정 |  | 2021-06-06 06:33 | 1583 |  | 0 | 15 | 29 | 0 | 0 | 0 | 0.55 | 0.7749 | 0.2425 | 0.0276 | 108500 | 71 | 23 | 123 | 0.0339 | 0.023 | 0.024 | 0.031 | 0.0248 | 0.006 | 0.0036 | 0.0042
2021-06-06 | B64383 | B | 20 | SM20CB | 104 | 38700 | 0.2373 | 0.1066 | 0.0764 | 0.0826 | 1619 | 1626 | 1573 | 2464 |  |  |  | 0 | 미정 | 미정 | 미정 | 미정 | 0 | 0 | 0 | 253 | 0 | 0 | 0.2373 | 0.1693 | 0.0099 | 0.1187 | 33 | 5200 | 1631 | 0.1697 | 0.2742 | 0.1506 | 0.003 | [6 empty] | 1514 | 14 | 14 | 1 | 0.13 | 60 | 18 | 미정 |  | 2021-06-06 07:16 | 1621 |  | 0 | 0 | 15 | 0 | 0 | 0 | 0.1988 | 0.3859 | 0.2055 | 0.0037 | 103000 | 85 | 27 | 131 | 0.0026 | 0.0036 | 0.0036 | 0.0637 | 0.0418 | 0.014 | 0.0104 | 0.0095
2021-06-06 | A64924 | B | 38 | AE1055LS | 101 | 36500 | 0.0451 | 0.1132 | 0.1132 | 0.1307 | 1626 | 1626 | 1565 | 2988 | 33.7 |  | 128 | 0 | 선택 | 미정 | 미정 | 미정 | 0 | 0 | 0 | 0 | 0 | 128 | 0.0451 | 0.09 | 0.0035 | 0.2343 | 42 | 4300 | 1590 | 0.4853 | 0.7088 | 0.1963 | 0.017 | [6 empty] | 1484 | 25 | 25 | 3 | 0.24 | 68 | 28 | 미정 |  | 2021-06-06 07:32 | 1587 |  | 0 | 29 | 0 | 0 | 0 | 0 | 0.5413 | 0.7835 | 0.2412 | 0.0302 |  | 73 | 24 | 129 | 0.041 | 0.024 | 0.0253 | 0.0332 | 0.0293 | 0.0046 | 0.0037 | 0.0038
2021-06-06 | B64384 | B | 30 | AE4140M14 | 103 | 39700 | 0.1923 | 0.0939 | 0.0939 | 0.0778 | 1622 | 1622 | 1577 | 2375 |  |  |  | 0 | 미정 | 미정 | 미정 | 미정 | 0 | 0 | 0 | 209 | 0 | 0 | 0.1923 | 0.1667 | 0.0092 | 0.1505 | 51 | 9200 | 1667 | 0.3664 | 0.7496 | 0.1958 | 0.0036 | [6 empty] | 1492 | 18 | 21 | 1 | 0.24 | 85 | 37 | 미정 |  | 2021-06-06 08:30 | 1661 |  | 0 | 92 | 0 | 0 | 0 | 0 | 0.414 | 0.9519 | 0.2573 | 0.0339 | 103300 | 82 | 20 | 150 | 0.0025 | 0.0043 | 0.0274 | 0.0567 | 0.0331 | 0.0112 | 0.0119 | 0.0231
2021-06-06 | A64925 | B | 32 | AE1055LS | 101 | 36500 | 0.0543 | 0.1006 | 0.1006 | 0.1267 | 1639 | 1639 | 1570 | 3090 | 33.8 |  | 128 | 0 | 선택 | 미정 | 미정 | 미정 | 0 | 0 | 0 | 0 | 0 | 128 | 0.0543 | 0.1096 | 0.0031 | 0.1322 | 41 | 3900 | 1594 | 0.4928 | 0.7147 | 0.2031 | 0.0308 | [6 empty] | 1484 | 25 | 25 | 3 | 0.22 | 67 | 26 | 미정 |  | 2021-06-06 08:29 | 1580 |  | 0 | 14 | 0 | 0 | 0 | 0 | 0.5486 | 0.7808 | 0.2342 | 0.0286 |  | 90 | 32 | 141 | 0.0417 | 0.0257 | 0.0243 | 0.0388 | 0.0344 | 0.0112 | 0.0047 | 0.0046
2021-06-06 | A64926 | B | 11 | AE1055LS | 101 | 36000 | 0.1705 | 0.0736 | 0.0736 | 0.1578 | 1613 | 1613 | 1532 | 3014 | 56.2 |  | 125 | 0 | 해제 | 선택 | 미정 | 미정 | 0 | 0 | 0 | 0 | 0 | 125 | 0.1705 | 0.2335 | 0.0039 | 0.1912 | 47 | 5400 | 1590 | 0.4711 | 0.7361 | 0.1764 | 0.0202 | [6 empty] | 1484 | 25 | 25 | 3 | 0.24 | 78 | 41 | 미정 |  | 2021-06-06 09:32 | 1603 |  | 0 | 0 | 79 | 0 | 0 | 0 | 0.591 | 0.8175 | 0.2301 | 0.0286 | 100750 | 81 | 7 | 142 | 0.0678 | 0.016 | 0.0233 | 0.0474 | 0.0462 | 0.0079 | 0.004 | 0.0104
2021-06-06 | B64385 | B | 18 | AE4140M14 | 102 | 38500 | 0.0437 | 0.0746 | 0.0746 | 0.1287 | 1612 | 1612 | 1565 | 2388 |  |  |  | 0 | 미정 | 미정 | 미정 | 미정 | 0 | 0 | 0 | 203 | 0 | 0 | 0.0437 | 0.101 | 0.0022 | 0.0017 | 44 | 7800 | 1642 | 0.3483 | 0.7781 | 0.1938 | 0.0034 | [6 empty] | 1492 | 18 | 19 | 1 | 0.47 | 64 | 28 | 미정 |  | 2021-06-06 09:45 | 1635 |  | 0 | 41 | 12 | 0 | 0 | 0 | 0.4194 | 0.9607 | 0.258 | 0.0331 | 102200 | 76 | 20 | 142 | 0.0024 | 0.0043 | 0.0283 | 0.0276 | 0.038 | 0.0123 | 0.012 | 0.0251
2021-06-06 | A64927 | B | 6 | AE1055LS | 101 | 36600 | 0.0752 | 0.0454 | 0.0454 | 0.105 | 1654 | 1654 | 1591 | 3162 | 27.9 |  | 128 | 0 | 미정 | 선택 | 미정 | 미정 | 0 | 0 | 0 | 0 | 0 | 128 | 0.0752 | 0.1377 | 0.0019 | 0.1445 | 84 | 7600 | 1593 | 0.4312 | 0.7144 | 0.1564 | 0.0116 | [6 empty] | 1484 | 25 | 25 | 3 | 0.23 | 66 | 36 | 미정 |  | 2021-06-06 11:17 | 1588 |  | 0 | 24 | 29 | 0 | 0 | 0 | 0.539 | 0.7666 | 0.244 | 0.0296 | 93800 | 63 | 10 | 148 | 0.0369 | 0.0202 | 0.0254 | 0.0403 | 0.0636 | 0.0113 | 0.007 | 0.0074
2021-06-06 | B64386 | B | 33 | AE4140M14 | 103 | 39500 | 0.1507 | 0.0379 | 0.0379 | 0.0727 | 1635 | 1635 | 1589 | 2447 |  |  |  | 0 | 미정 | 미정 | 미정 | 미정 | 0 | 0 | 0 | 209 | 0 | 0 | 0.1507 | 0.2241 | 0.0044 | 0.5426 | 45 | 7000 | 1628 | 0.3401 | 0.7215 | 0.1063 | 0.0026 | [6 empty] | 1492 | 18 | 19 | 1 | 0.25 | 60 | 22 | 미정 |  | 2021-06-06 10:48 | 1624 |  | 0 | 102 | 21 | 0 | 0 | 0 | 0.416 | 0.9441 | 0.2582 | 0.0307 | 103150 | 76 | 27 | 154 | 0.0024 | 0.0042 | 0.0286 | 0.0424 | 0.065 | 0.021 | 0.0168 | 0.027
2021-06-06 | B64387 | B | 20 | AE4140M14 | 103 | 38600 | 0.1571 | 0.1062 | 0.1062 | 0.0886 | 1575 | 1575 | 1573 | 2437 |  |  |  | 0 | 미정 | 미정 | 미정 | 미정 | 0 | 0 | 0 | 202 | 0 | 0 | 0.1571 | 0.1689 | 0.011 | 0.2036 | 43 | 7600 | 1641 | 0.3763 | 0.7648 | 0.1762 | 0.0028 | [6 empty] | 1492 | 18 | 19 | 1 | 0.21 | 64 | 18 | 미정 |  | 2021-06-06 11:43 | 1628 |  | 0 | 39 | 0 | 0 | 0 | 0 | 0.424 | 0.9512 | 0.2531 | 0.032 | 100900 | 77 | 37 | 174 | 0.002 | 0.0037 | 0.0267 | 0.0464 | 0.0383 | 0.0136 | 0.0145 | 0.0254
2021-06-06 | A64928 | B | 38 | AE1055LS | 101 | 36300 | 0.0585 | 0.0694 | 0.1062 | 0.1095 | 1644 | 1616 | 1569 | 2925 | 53.4 |  | 127 | 0 | 미정 | 미정 | 미정 | 미정 | 0 | 0 | 0 | 0 | 0 | 127 | 0.0585 | 0.0926 | 0.0027 | 0.3305 | 41 | 4300 | 1594 | 0.4776 | 0.6678 | 0.1986 | 0.0295 | [6 empty] | 1484 | 25 | 25 | 3 | 0.25 | 63 | 25 | 미정 |  | 2021-06-06 12:09 | 1591 |  | 0 | 39 | 14 | 0 | 0 | 0 | 0.5498 | 0.7767 | 0.2444 | 0.0221 |  | 65 | 20 | 117 | 0.0644 | 0.0263 | 0.0233 | 0.0387 | 0.0402 | 0.0069 | 0.0035 | 0.004
2021-06-06 | B64388 | B | 30 | AE4140M14 | 103 | 37500 | 0.0951 | 0.074 | 0.074 | 0.0808 | 1619 | 1619 | 1563 | 2490 |  |  |  | 0 | 미정 | 미정 | 미정 | 미정 | 0 | 0 | 0 | 207 | 0 | 0 | 0.0951 | 0.1642 | 0.0038 | 0.2442 | 50 | 8100 | 1644 | 0.364 | 0.8498 | 0.098 | 0.0025 | [6 empty] | 1492 | 18 | 19 | 1 | 0.23 | 82 | 37 | 미정 |  | 2021-06-06 12:47 | 1649 |  | 0 | 51 | 36 | 0 | 0 | 0 | 0.407 | 0.9424 | 0.2526 | 0.0316 | 101550 | 86 | 22 | 168 | 0.0018 | 0.0043 | 0.0259 | 0.0422 | 0.0503 | 0.0154 | 0.0115 | 0.0236
2021-06-06 | A64929 | B | 32 | P-AE1055LSM | 101 | 35500 |  | 0.1514 | 0.1514 | 0.2092 | 1596 | 1596 | 1531 | 2801 | 41.5 |  | 128 | 0 | 선택 | 미정 | 미정 | 미정 | 0 | 0 | 0 | 0 | 0 | 128 |  |  |  |  | 45 | 6000 | 1579 | 0.492 | 0.6983 | 0.1942 | 0.0216 | 0.241 | 51.878 | 29.109 | 7.124 | 7.282 | 1.782 | 1484 | 25 | 25 | 3 | 0.2 | 66 | 31 | 미정 |  | 2021-06-06 13:12 | 1591 |  | 0 | 19 | 0 | 0 | 0 | 0 | 0.553 | 0.7838 | 0.2405 | 0.0272 | 100300 | 72 | 10 | 104 | 0.0514 | 0.0205 | 0.0212 |  | 0.0257 | 0.0054 | 0.0035 | 0.0041
2021-06-06 | B64389 | B | 18 | AE4140MB | 103 | 38800 | 0.0602 | 0.0445 | 0.0445 | 0.0712 | 1627 | 1627 | 1573 | 2606 | 4.1 |  | 150 | 0 | 미정 | 미정 | 미정 | 미정 | 0 | 0 | 0 | 0 | 0 | 150 | 0.0602 | 0.0663 | 0.0033 | 0.1614 | 50 | 8100 | 1643 | 0.4052 | 0.902 | 0.1956 | 0.0091 | [6 empty] | 1492 | 18 | 19 | 1 | 0.3 | 78 | 33 | 미정 |  | 2021-06-06 14:14 | 1634 |  | 0 | 40 | 20 | 0 | 0 | 54 | 0.411 | 0.9708 | 0.3083 | 0.0137 | 100900 | 86 | 40 | 184 | 0.0063 | 0.0097 | 0.0349 | 0.0263 | 0.0382 | 0.0035 | 0.0038 | 0.0037
2021-06-06 | A64930 | B | 11 | P-AE1055LSM | 101 | 37200 | 0.1507 | 0.3745 | 0.2595 | 0.326 | 1583 | 1628 | 1562 | 3001 | 35.7 |  | 127 | 0 | 선택 | 미정 | 미정 | 미정 | 0 | 0 | 0 | 0 | 0 | 127 | 0.1507 | 0.2177 | 0.0038 | 0.0873 | 39 | 3700 | 1587 | 0.5212 | 0.6986 | 0.195 | 0.0158 | 0.261 | 51.311 | 27.91 | 7.545 | 6.8 | 1.838 | 1484 | 25 | 25 | 3 | 0.24 | 65 | 28 | 미정 |  | 2021-06-06 14:06 | 1581 |  | 0 | 20 | 16 | 0 | 0 | 0 | 0.54 | 0.7742 | 0.2413 | 0.0248 |  | 77 | 17 | 113 | 0.0418 | 0.0228 | 0.0232 | 0.0537 | 0.0261 | 0.0057 | 0.0038 | 0.0041
2021-06-06 | A64931 | B | 6 | P-AE1055LSM | 101 | 36400 | 0.0435 | 0.1685 | 0.1685 | 0.2451 | 1625 | 1625 | 1543 | 2983 | 39.5 |  | 128 | 0 | 선택 | 미정 | 미정 | 미정 | 0 | 0 | 0 | 162 | 0 | 128 | 0.0435 | 0.0917 | 0.002 | 0.0162 | 40 | 4400 | 1583 | 0.4623 | 0.6557 | 0.2072 | 0.0154 | 0.923 | 52.174 | 28.07 | 5.891 | 8.856 | 1.858 | 1484 | 25 | 25 | 3 | 0.23 | 57 | 24 | 미정 |  | 2021-06-06 15:13 | 1583 |  | 0 | 8 | 0 | 0 | 0 | 0 | 0.5544 | 0.7829 | 0.243 | 0.0269 | 98150 | 71 | 14 | 110 | 0.0491 | 0.0194 | 0.0211 | 0.0414 | 0.0124 | 0.0024 | 0.0021 | 0.0031
2021-06-06 | B64390 | B | 33 | AE4140M12 | 103 | 39200 | 0.0412 | 0.0714 | 0.0714 | 0.0733 | 1571 | 1571 | 1551 | 2535 | 12.8 |  | 151 | 0 | 미정 | 미정 | 미정 | 미정 | 0 | 0 | 0 | 154 | 0 | 151 | 0.0412 | 0.0789 | 0.0025 | 0.0017 | 46 | 7900 | 1626 | 0.3909 | 0.8636 | 0.214 | 0.0106 | [6 empty] | 1491 | 18 | 19 | 1 | 0.25 | 60 | 27 | 미정 |  | 2021-06-06 15:37 | 1616 |  | 0 | 47 | 12 | 0 | 0 | 46 | 0.416 | 0.9772 | 0.2653 | 0.0202 | 95000 | 77 | 20 | 138 | 0.0197 | 0.0146 | 0.0299 | 0.0251 | 0.0077 | 0.0023 | 0.0026 | 0.0033
2021-06-06 | A64932 | B | 38 | P-AE1055LSM | 100 | 36300 | 0.1328 | 0.1115 | 0.1115 | 0.2315 | 1605 | 1605 | 1536 | 2906 | 49.7 |  | 127 | 0 | 선택 | 미정 | 미정 | 미정 | 0 | 0 | 0 | 157 | 0 | 127 | 0.1328 | 0.1392 | 0.0297 | 0.0288 | 43 | 4300 | 1590 | 0.4623 | 0.6465 | 0.2183 | 0.0194 | 0.417 | 51.389 | 29.393 | 6.168 | 8.331 | 1.748 | 1484 | 25 | 26 | 3 | 0.24 | 60 | 25 | 미정 |  | 2021-06-06 16:19 | 1582 |  | 0 | 11 | 0 | 0 | 0 | 0 | 0.55 | 0.7827 | 0.2374 | 0.0258 | 0 | 73 | 14 | 109 | 0.0601 | 0.0259 | 0.0253 | 0.05 | 0.0211 | 0.0036 | 0.003 | 0.0044
2021-06-06 | B64391 | B | 20 | AE4140M12 | 103 | 40400 | 0.0533 | 0.1128 | 0.1013 | 0.1301 | 1557 | 1581 | 1534 | 2680 | 20.1 |  | 149 | 0 | 선택 | 미정 | 미정 | 미정 | 0 | 0 | 0 | 104 | 0 | 149 | 0.0533 | 0.0753 | 0.0063 | 0.0989 | 44 | 8200 | 1636 | 0.347 | 0.897 | 0.1969 | 0.0196 | [6 empty] | 1491 | 18 | 21 | 1 | 0.29 | 50 | 20 | 미정 |  | 2021-06-06 16:56 | 1623 |  | 0 | 44 | 0 | 0 | 0 | 0 | 0.4097 | 0.9623 | 0.241 | 0.0106 | 98550 | 75 | 11 | 115 | 0.0312 | 0.0149 | 0.032 | 0.0258 | 0.0072 | 0.0018 | 0.0022 | 0.0029
2021-06-06 | A64933 | B | 32 | P-AE1055LSM | 101 | 36300 | 0.0592 | 0.2534 | 0.2534 | 0.3041 | 1580 | 1580 | 1533 | 2916 | 50.8 |  | 126 | 0 | 선택 | 미정 | 미정 | 미정 | 0 | 0 | 0 | 151 | 0 | 126 | 0.0592 | 0.0837 | 0.0031 | 0.2561 | 42 | 5100 | 1588 | 0.5067 | 0.6426 | 0.1895 | 0.0261 | 0.218 | 50.894 | 28.769 | 6.007 | 8.472 | 1.769 | 1484 | 25 | 26 | 3 | 0.24 | 53 | 20 | 미정 |  | 2021-06-06 17:21 | 1588 |  | 0 | 0 | 0 | 0 | 0 | 0 | 0.5409 | 0.774 | 0.2301 | 0.0272 | 106750 | 77 | 15 | 110 | 0.0577 | 0.0266 | 0.0269 | 0.0395 | 0.0244 | 0.0054 | 0.0039 | 0.0039
2021-06-06 | B64392 | B | 30 | AE4140M12 | 103 | 40500 | 0.0589 | 0.0863 | 0.0604 | 0.1204 | 1568 | 1583 | 1540 | 2690 | 31.3 |  | 149 | 0 | 미정 | 미정 | 미정 | 미정 | 0 | 0 | 0 | 107 | 0 | 149 | 0.0589 | 0.0759 | 0.0037 | 0.3683 | 40 | 7400 | 1622 | 0.3705 | 0.8727 | 0.2266 | 0.0181 | [6 empty] | 1491 | 18 | 19 | 1 | 0.25 | 57 | 24 | 미정 |  | 2021-06-06 17:56 | 1609 |  | 0 | 46 | 0 | 0 | 0 | 0 | 0.414 | 0.9828 | 0.2367 | 0.0151 | 147900 | 89 | 12 | 118 | 0.0319 | 0.0233 | 0.0312 | 0.0261 | 0.0047 | 0.0016 | 0.0021 | 0.0023
2021-06-06 | A64934 | B | 11 | P-AE1055LSM | 101 | 36500 | 0.0706 | 0.1494 | 0.1494 | 0.1894 | 1627 | 1627 | 1555 | 2903 | 28.3 |  | 126 | 0 | 선택 | 미정 | 미정 | 미정 | 0 | 0 | 0 | 157 | 0 | 126 | 0.0706 | 0.1036 | 0.0034 | 0.1871 | 40 | 3700 | 1579 | 0.503 | 0.6336 | 0.2131 | 0.0152 | 0.284 | 51.78 | 29.577 | 5.501 | 9.412 | 1.75 | 1484 | 25 | 25 | 3 | 0.25 | 60 | 22 | 미정 |  | 2021-06-06 18:16 | 1579 |  | 0 | 14 | 15 | 0 | 0 | 0 | 0.5411 | 0.7839 | 0.2405 | 0.0318 | 98950 | 72 | 26 | 131 | 0.0342 | 0.0192 | 0.0266 | 0.0397 | 0.0123 | 0.0028 | 0.0027 | 0.0039
2021-06-06 | A64935 | B | 6 | P-AE1055LSM | 101 | 36400 | 0.0889 | 0.1059 | 0.1059 | 0.2296 | 1632 | 1632 | 1567 | 2965 | 39.4 |  | 128 | 0 | 미정 | 미정 | 미정 | 미정 | 0 | 0 | 0 | 161 | 0 | 128 | 0.0889 | 0.1349 | 0.0053 | 0.0011 | 43 | 3900 | 1579 | 0.4548 | 0.6489 | 0.1986 | 0.0257 | 0.157 | 51.311 | 29.135 | 5.635 | 9.105 | 1.761 | 1484 | 25 | 25 | 3 | 0.25 | 58 | 23 | 미정 |  | 2021-06-06 19:18 | 1590 |  | 0 | 11 | 0 | 0 | 0 | 0 | 0.555 | 0.7836 | 0.2354 | 0.0264 |  | 76 | 28 | 137 | 0.0479 | 0.0233 | 0.0244 | 0.0459 | 0.0211 | 0.0063 | 0.004 | 0.0039
2021-06-06 | B64393 | B | 18 | SM45CB | 103 | 41000 | 0.1788 | 0.141 | 0.1331 | 0.1164 | 1570 | 1585 | 1570 | 2679 |  |  | 0 | 0 | 미정 | 미정 | 미정 | 미정 | 0 | 0 | 0 | 304 | 0 | 0 | 0.1788 | 0.1426 | 0.0053 | 0.1297 | 41 | 6500 | 1632 | 0.3876 | 0.5437 | 0.2029 | 0.0074 | [6 empty] | 1493 | 14 | 16 | 1 | 0.25 | 87 | 36 | 미정 |  | 2021-06-06 19:22 | 1631 |  | 0 | 58 | 0 | 0 | 0 | 31 | 0.455 | 0.6409 | 0.2086 | 0.0124 | 98400 | 73 | 29 | 138 | 0.0063 | 0.0072 | 0.0121 | 0.0482 | 0.0253 | 0.0058 | 0.0054 | 0.0057
2021-06-06 | B64394 | B | 33 | SM45CB | 103 | 39200 | 0.072 | 0.5841 | 0.0525 | 0.1176 | 1681 | 1673 | 1611 | 2632 |  |  | 0 | 0 | 미정 | 미정 | 미정 | 미정 | 0 | 0 | 0 | 252 | 0 | 0 | 0.072 | 0.1076 | 0.003 | 0.1058 | 34 | 3500 | 1615 | 0.3745 | 0.541 | 0.1565 | 0.0045 | [6 empty] | 1493 | 14 | 17 | 1 | 0.3 | 66 | 22 | 미정 |  | 2021-06-06 20:16 | 1607 |  | 0 | 0 | 0 | 0 | 0 | 70 | 0.436 | 0.6461 | 0.187 | 0.009 |  | 72 | 41 | 154 | 0.0041 | 0.0049 | 0.0093 | 0.0415 | 0.0182 | 0.0083 | 0.0082 | 0.0067
2021-06-06 | A64936 | B | 38 | P-AE1055LSM | 101 | 37300 | 0.0462 | 0.0838 | 0.1717 | 0.2072 | 1586 | 1571 | 1533 | 2982 | 52.5 |  | 127 | 0 | 선택 | 미정 | 미정 | 미정 | 0 | 0 | 0 | 160 | 0 | 127 | 0.0462 | 0.1607 | 0.0022 | 0.0074 | 40 | 5200 | 1575 | 0.4617 | 0.6436 | 0.1786 | 0.0332 | 0.266 | 50.778 | 30.523 | 5.69 | 8.924 | 1.663 | 1484 | 25 | 25 | 3 | 0.25 | 56 | 19 | 미정 |  | 2021-06-06 20:29 | 1581 |  | 0 | 14 | 0 | 0 | 0 | 0 | 0.5523 | 0.7782 | 0.2337 | 0.0245 | 107100 | 78 | 19 | 120 | 0.0601 | 0.0231 | 0.024 | 0.0351 | 0.0199 | 0.0084 | 0.0044 | 0.0054
2021-06-06 | B64395 | B | 20 | SM45CB | 103 | 39000 | 0.121 | 0.0511 | 0.0511 | 0.1048 | 1619 | 1619 | 1562 | 2553 |  |  | 0 | 0 | 미정 | 미정 | 미정 | 미정 | 0 | 0 | 0 | 253 | 0 | 0 | 0.121 | 0.1461 | 0.0061 | 0.1953 | 32 | 5000 | 1609 | 0.3954 | 0.5133 | 0.1712 | 0.004 | [6 empty] | 1493 | 14 | 16 | 1 | 0.26 | 62 | 11 | 미정 |  | 2021-06-06 21:16 | 1608 |  | 0 | 22 | 0 | 0 | 0 | 36 | 0.448 | 0.6378 | 0.2009 | 0.0115 |  | 73 | 46 | 162 | 0.004 | 0.0047 | 0.0103 | 0.0509 | 0.0345 | 0.0106 | 0.01 | 0.0084
2021-06-06 | A64937 | B | 32 | P-AE1055LSM | 101 | 36400 | 0.0646 | 0.1733 | 0.1733 | 0.2151 | 1615 | 1615 | 1554 | 2960 | 44.5 |  | 126 | 0 | 선택 | 미정 | 미정 | 미정 | 0 | 0 | 0 | 157 | 0 | 126 | 0.0646 | 0.0815 | 0.0086 | 0.3651 | 39 | 4300 | 1580 | 0.4875 | 0.6581 | 0.2161 | 0.0179 | 0.184 | 50.11 | 31.223 | 5.254 | 9.537 | 1.604 | 1484 | 25 | 25 | 3 | 0.25 | 67 | 26 | 미정 |  | 2021-06-06 21:28 | 1595 |  | 0 | 9 | 10 | 0 | 0 | 0 | 0.5582 | 0.7718 | 0.24 | 0.025 |  | 72 | 26 | 135 | 0.0533 | 0.0205 | 0.0245 | 0.0296 | 0.0141 | 0.0042 | 0.0038 | 0.0043
2021-06-06 | B64396 | B | 30 | SM45C | 102 | 39600 | 0.101 | 0.0609 | 0.0609 | 0.1084 | 1646 | 1646 | 1576 | 2485 |  |  | 0 | 0 | 미정 | 미정 | 미정 | 미정 | 0 | 0 | 0 | 252 | 0 | 0 | 0.101 | 0.1354 | 0.0054 | 0.0648 | 41 | 5100 | 1622 | 0.4183 | 0.5061 | 0.156 | 0.0038 | [6 empty] | 1493 | 15 | 16 | 1 | 0.28 | 62 | 19 | 미정 |  | 2021-06-06 22:30 | 1615 |  | 0 | 35 | 0 | 0 | 0 | 40 | 0.4519 | 0.6597 | 0.1946 | 0.0089 | 95600 | 74 | 39 | 154 | 0.0031 | 0.0044 | 0.0127 | 0.0521 | 0.0502 | 0.0126 | 0.0101 | 0.0132
2021-06-06 | A64938 | B | 11 | P-AE1055LSM | 101 | 36900 | 0.0646 | 0.0478 | 0.1796 | 0.2431 | 1625 | 1603 | 1550 | 3004 | 48.1 |  | 126 | 0 | 선택 | 미정 | 미정 | 미정 | 0 | 0 | 0 | 0 | 0 | 126 | 0.0646 | 0.0869 | 0.0029 | 0.247 | 41 | 4600 | 1590 | 0.4531 | 0.6264 | 0.1928 | 0.022 | 0.126 | 49.602 | 30.569 | 5.701 | 8.7 | 1.622 | 1484 | 25 | 25 | 3 | 0.25 | 66 | 26 | 미정 |  | 2021-06-06 22:39 | 1587 |  | 0 | 13 | 0 | 0 | 0 | 0 | 0.5504 | 0.7848 | 0.2395 | 0.0278 | 107000 | 94 | 27 | 130 | 0.0546 | 0.021 | 0.024 | 0.0324 | 0.0173 | 0.0062 | 0.0053 | 0.0051
2021-06-06 | B64397 | B | 18 | SM45C | 102 | 39600 | 0.0836 | 0.0933 | 0.0933 | 0.1256 | 1638 | 1638 | 1576 | 2637 |  |  | 0 | 0 | 미정 | 미정 | 미정 | 미정 | 0 | 0 | 0 | 203 | 0 | 0 | 0.0836 | 0.1053 | 0.0079 | 0.0268 | 43 | 5400 | 1610 | 0.3932 | 0.5497 | 0.1429 | 0.0033 | [6 empty] | 1493 | 15 | 16 | 1 | 0.28 | 62 | 25 | 미정 |  | 2021-06-06 23:41 | 1614 |  | 0 | 15 | 0 | 0 | 0 | 47 | 0.4557 | 0.6594 | 0.1933 | 0.0104 | 96150 | 74 | 28 | 138 | 0.0071 | 0.004 | 0.0139 | 0.0511 | 0.043 | 0.0192 | 0.0096 | 0.0139
2021-06-06 | A64939 | B | 6 | SEAH-BQ1 | 101 | 38100 | 0.0555 | 0.0381 | 0.1445 | 0.2412 | 1629 | 1622 | 1546 | 3112 | 44.9 |  | 127 | 0 | 선택 | 미정 | 미정 | 미정 | 0 | 0 | 0 | 0 | 0 | 127 | 0.0555 | 0.0861 | 0.0025 | 0.0677 | 43 | 5800 | 1570 | 0.8031 | 0.3024 | 0.2724 | 0.0224 | 0.386 | 48.102 | 32.202 | 5.39 | 8.924 | 1.493 | 1455 | 30 | 30 | 3 | 0.27 | 84 | 33 | 미정 |  | 2021-06-07 00:09 | 1570 |  | 0 | 0 | 0 | 0 | 0 | 0 | 0.954 | 0.422 | 0.3221 | 0.0256 | 102550 | 85 | 21 | 128 | 0.0533 | 0.0214 | 0.0205 | 0.026 | 0.0141 | 0.0032 | 0.003 | 0.0035
2021-06-06 | B64398 | B | 33 | SM45C | 103 | 37400 | 0.0795 | 0.0345 | 0.075 | 0.1019 | 1691 | 1654 | 1597 | 2709 |  |  | 0 | 0 | 미정 | 미정 | 미정 | 미정 | 0 | 0 | 0 | 204 | 0 | 0 | 0.0795 | 0.092 | 0.0054 | 0.2929 | 39 | 4600 | 1610 | 0.4341 | 0.4943 | 0.1622 | 0.0033 | [6 empty] | 1493 | 15 | 16 | 1 | 0.29 | 59 | 22 | 미정 |  | 2021-06-07 00:40 | 1607 |  | 0 | 35 | 0 | 0 | 0 | 48 | 0.4485 | 0.6656 | 0.2092 | 0.0073 | 95900 | 74 | 32 | 146 | 0.0025 | 0.0034 | 0.0144 | 0.0491 | 0.0318 | 0.0101 | 0.0102 | 0.0153
2021-06-06 | A64940 | B | 38 | SEAH-BQ1 | 101 | 36800 | 0.0759 | 0.1181 | 0.1181 | 0.2463 | 1635 | 1635 | 1558 | 2918 | 35.7 |  | 128 | 0 | 선택 | 미정 | 미정 | 미정 | 0 | 0 | 0 | 0 | 0 | 128 | 0.0759 | 0.0971 | 0.0042 | 0.2585 | 41 | 4200 | 1559 | 0.7884 | 0.2923 | 0.2679 | 0.0222 | 0.427 | 47.949 | 33.5 | 5.137 | 9.334 | 1.431 | 1455 | 30 | 30 | 3 | 0.26 | 70 | 29 | 미정 |  | 2021-06-07 01:03 | 1559 |  | 0 | 0 | 0 | 0 | 0 | 0 | 0.9662 | 0.4194 | 0.3255 | 0.0292 | 102200 | 74 | 33 | 147 | 0.0431 | 0.0243 | 0.0245 | 0.0286 | 0.0099 | 0.0034 | 0.0029 | 0.0028
2021-06-06 | B64399 | B | 20 | SM45C | 103 | 37100 | 0.0801 | 0.0647 | 0.0647 | 0.0837 | 1642 | 1642 | 1598 | 2743 |  |  | 0 | 0 | 미정 | 미정 | 미정 | 미정 | 0 | 0 | 0 | 200 | 0 | 0 | 0.0801 | 0.0881 | 0.0036 | 0.0018 | 40 | 4800 | 1596 | 0.3816 | 0.5546 | 0.1448 | 0.0029 | [6 empty] | 1493 | 15 | 19 | 1 | 0.25 | 66 | 27 | 미정 |  | 2021-06-07 01:40 | 1621 |  | 0 | 13 | 0 | 0 | 0 | 51 | 0.4592 | 0.6513 | 0.1973 | 0.0081 | 92200 | 59 | 32 | 149 | 0.0037 | 0.0034 | 0.0159 | 0.0436 | 0.0485 | 0.0144 | 0.0105 | 0.014
2021-06-06 | A64941 | B | 32 | SEAH-BQ1 | 101 | 36500 |  | 0.1834 | 0.1834 | 0.22 | 1633 | 1633 | 1574 | 2890 | 40.3 |  | 127 | 0 | 선택 | 미정 | 미정 | 미정 | 0 | 0 | 0 | 0 | 0 | 127 |  |  |  |  | 41 | 4000 | 1571 | 0.8412 | 0.289 | 0.2625 | 0.0232 | 0.307 | 47.191 | 32.635 | 5.191 | 9.09 | 1.446 | 1455 | 30 | 30 | 3 | 0.26 | 66 | 24 | 미정 |  | 2021-06-07 01:59 | 1560 |  | 0 | 19 | 0 | 0 | 0 | 0 | 0.9564 | 0.4273 | 0.321 | 0.0271 | 104050 | 75 | 44 | 167 | 0.0473 | 0.025 | 0.0251 |  | 0.0124 | 0.0043 | 0.0034 | 0.0041
2021-06-06 | B64400 | B | 30 | SM45C | 102 | 37800 | 0.3394 | 0.0931 | 0.0931 | 0.0788 | 1611 | 1611 | 1570 | 2677 |  |  | 0 | 0 | 미정 | 미정 | 미정 | 미정 | 0 | 0 | 0 | 206 | 0 | 0 | 0.3394 | 0.1513 | 0.0164 | 0.1183 | 43 | 5300 | 1620 | 0.3821 | 0.6894 | 0.112 | 0.0026 | [6 empty] | 1493 | 15 | 18 | 1 | 0.25 | 61 | 29 | 미정 |  | 2021-06-07 02:57 | 1617 |  | 0 | 0 | 0 | 0 | 0 | 48 | 0.4434 | 0.6802 | 0.1822 | 0.0055 |  | 83 | 11 | 102 | 0.002 | 0.0032 | 0.0143 | 0.0487 | 0.0648 | 0.0139 | 0.0092 | 0.0134
2021-06-06 | A64942 | B | 11 | SEAH-BQ1 | 99 | 36900 | 0.0667 | 0.1232 | 0.1232 | 0.2575 | 1617 | 1617 | 1559 | 3083 | 47.6 |  | 126 | 0 | 선택 | 미정 | 미정 | 미정 | 0 | 0 | 0 | 0 | 0 | 126 | 0.0667 | 0.1024 | 0.0022 | 0.0757 | 41 | 4200 | 1554 | 0.8453 | 0.3022 | 0.2661 | 0.0225 | 0.249 | 46.688 | 32.968 | 5.727 | 8.152 | 1.416 | 1455 | 30 | 30 | 3 | 0.26 | 63 | 24 | 미정 |  | 2021-06-07 03:20 | 1554 |  | 0 | 0 | 0 | 0 | 0 | 0 | 0.9518 | 0.4087 | 0.3181 | 0.027 | 108100 | 78 | 30 | 137 | 0.0537 | 0.0219 | 0.0257 | 0.0261 | 0.0153 | 0.0051 | 0.0043 | 0.0049
2021-06-06 | B64401 | B | 18 | SM45C | 102 | 36700 | 0.207 | 0.0333 | 0.0333 | 0.0832 | 1684 | 1684 | 1605 | 2735 |  |  | 0 | 0 | 미정 | 미정 | 미정 | 미정 | 0 | 0 | 0 | 201 | 0 | 0 | 0.207 | 0.1392 | 0.007 | 0.143 | 58 | 5700 | 1592 | 0.386 | 0.5264 | 0.1727 | 0.0057 | [6 empty] | 1493 | 15 | 16 | 1 | 0.19 | 64 | 22 | 미정 |  | 2021-06-07 04:13 | 1597 |  | 0 | 41 | 0 | 0 | 0 | 80 | 0.4523 | 0.6551 | 0.1767 | 0.0236 |  | 70 | 8 | 112 | 0.0046 | 0.0052 | 0.0211 | 0.0437 | 0.0465 | 0.0434 | 0.0157 | 0.0164
2021-06-06 | A64943 | B | 6 | SEAH-BQ1 | 101 | 36700 | 0.054 | 0.1329 | 0.1329 | 0.3002 | 1633 | 1633 | 1537 | 2977 | 50.7 |  | 128 | 0 | 선택 | 미정 | 미정 | 미정 | 0 | 0 | 0 | 0 | 0 | 128 | 0.054 | 0.085 | 0.0032 | 0.1434 | 41 | 4600 | 1555 | 0.8086 | 0.2829 | 0.262 | 0.0232 | 0.26 | 47.009 | 33.724 | 4.84 | 9.712 | 1.393 | 1455 | 30 | 30 | 3 | 0.26 | 61 | 24 | 미정 |  | 2021-06-07 04:21 | 1561 |  | 0 | 0 | 0 | 0 | 0 | 0 | 0.9578 | 0.4217 | 0.3163 | 0.0279 | 94750 | 68 | 31 | 146 | 0.0656 | 0.0262 | 0.0253 | 0.0246 | 0.0145 | 0.0035 | 0.0032 | 0.0045
2021-06-06 | B64402 | B | 33 | SM45CB | 103 | 39100 | 0.2446 | 0.0744 | 0.0386 | 0.0555 | 1608 | 1643 | 1617 | 2966 |  |  | 0 | 0 | 미정 | 미정 | 미정 | 미정 | 0 | 0 | 0 | 206 | 0 | 0 | 0.2446 | 0.1949 | 0.0085 | 0.056 | 36 | 3900 | 1623 | 0.0555 | 0.2194 | 0.0635 | 0.0051 | [6 empty] | 1493 | 14 | 15 | 1 | 0.31 | 70 | 27 | 미정 |  | 2021-06-07 04:57 | 1616 |  | 0 | 0 | 64 | 0 | 0 | 82 | 0.4436 | 0.6403 | 0.1774 | 0.0075 |  | 73 | 30 | 129 | 0.0051 | 0.0036 | 0.0077 | 0.0502 | 0.041 |  | 0.0118 | 0.0096
2021-06-06 | A64944 | B | 38 | SEAH-BQ1 | 102 | 37400 | 0.0433 | 0.1335 | 0.1335 | 0.2089 | 1599 | 1599 | 1553 | 3025 | 50.4 |  | 127 | 0 | 선택 | 미정 | 미정 | 미정 | 0 | 0 | 0 | 0 | 0 | 127 | 0.0433 | 0.1093 | 0.0064 | 0.0011 | 41 | 4800 | 1555 | 0.7952 | 0.3113 | 0.255 | 0.026 | 0.278 | 46.331 | 30.476 | 5.666 | 8.177 | 1.52 | 1455 | 30 | 30 | 3 | 0.26 | 61 | 25 | 미정 |  | 2021-06-07 05:23 | 1557 |  | 0 | 9 | 0 | 0 | 0 | 0 | 0.953 | 0.414 | 0.3197 | 0.0282 | 109600 | 79 | 24 | 135 | 0.0562 | 0.0219 | 0.0251 | 0.0262 | 0.0146 | 0.0058 | 0.0045 | 0.0048
2021-06-06 | B64403 | B | 20 | SM45CB | 102 | 36900 | 0.0881 | 0.0258 | 0.0258 | 0.0624 | 1699 | 1699 | 1593 | 2765 |  |  |  | 0 | 미정 | 미정 | 미정 | 미정 | 0 | 0 | 0 | 206 | 0 | 0 | 0.0881 | 0.1396 | 0.0053 | 0.2808 | 34 | 4500 | 1625 | 0.3896 | 0.5437 | 0.1724 | 0.0034 | [6 empty] | 1493 | 14 | 15 | 1 | 0.23 | 56 | 24 | 미정 |  | 2021-06-07 05:58 | 1563 |  | 0 | 57 | 21 | 0 | 0 | 0 | 0.446 | 0.6556 | 0.1874 | 0.0034 | 96900 | 69 | 20 | 119 | 0.0024 | 0.0036 | 0.0035 | 0.0409 | 0.0275 | 0.0095 | 0.0099 | 0.0107
2021-06-06 | A64945 | B | 32 | SEAH-BQ1 | 97 | 36100 | 0.0592 | 0.2433 | 0.2433 | 0.3139 | 1628 | 1628 | 1556 | 2986 | 52.7 |  | 126 | 0 | 선택 | 미정 | 미정 | 미정 | 0 | 0 | 0 | 0 | 0 | 126 | 0.0592 | 0.0842 | 0.0049 | 0.1278 | 45 | 4700 | 1552 | 0.8502 | 0.3138 | 0.2841 | 0.0273 | 0.387 | 44.807 | 31.002 | 5.869 | 7.634 | 1.445 | 1455 | 30 | 30 | 3 | 0.27 | 69 | 31 | 미정 |  | 2021-06-07 06:34 | 1562 |  | 0 | 13 | 18 | 0 | 0 | 0 | 0.95 | 0.4219 | 0.3115 | 0.0241 | 102650 | 74 | 26 | 140 | 0.0632 | 0.0179 | 0.024 | 0.0218 | 0.0161 | 0.0062 | 0.0048 | 0.0054
2021-06-07 | B64404 | B | 30 | SM45CB | 87 | 35000 | 0.5103 | 0.2125 | 0.0757 | 0.1466 | 1631 | 1652 | 1572 | 2276 |  |  |  | 0 | 미정 | 미정 | 미정 | 미정 | 0 | 0 | 0 | 206 | 0 | 0 | 0.5103 | 0.1927 | 0.0085 | 0.3107 | 35 | 4900 | 1618 | 0.4301 | 0.5453 | 0.1379 | 0.003 | [6 empty] | 1493 | 14 | 15 | 1 | 0.21 | 65 | 26 | 미정 |  | 2021-06-07 07:01 | 1607 |  | 0 | 35 | 20 | 0 | 0 | 0 | 0.4459 | 0.6424 | 0.1903 | 0.0035 |  | 159 | 22 | 120 | 0.0027 | 0.0036 | 0.0032 | 0.0617 | 0.0244 | 0.0149 | 0.0146 | 0.0131
2021-06-07 | A64946 | B | 11 | SEAH-BQ1 | 101 | 36800 | 0.0719 | 0.2793 | 0.2793 | 0.4474 | 1615 | 1615 | 1549 | 3079 | 56.1 |  | 127 | 0 | 선택 | 미정 | 미정 | 미정 | 0 | 0 | 0 | 0 | 0 | 127 | 0.0719 | 0.1712 | 0.002 | 0.1647 | 42 | 4300 | 1558 | 0.8805 | 0.3096 | 0.2923 | 0.0298 | 0.245 | 46.238 | 32.571 | 6.259 | 7.387 | 1.419 | 1455 | 30 | 30 | 3 | 0.25 | 61 | 26 | 미정 |  | 2021-06-07 07:33 | 1551 |  | 0 | 26 | 12 | 0 | 0 | 0 | 0.957 | 0.4176 | 0.32 | 0.0301 |  | 78 | 26 | 141 | 0.0677 | 0.0213 | 0.0266 | 0.0274 | 0.018 | 0.0057 | 0.0048 | 0.0047
2021-06-07 | B64405 | I | 18 | SM45CI | 96 | 37800 | 0.1228 | 0.0549 | 0.041 | 0.0747 | 1646 | 1698 | 1619 | 2337 |  |  |  | 0 | 미정 | 미정 | 미정 | 미정 | 0 | 0 | 0 | 207 | 0 | 0 | 0.1228 | 0.1583 | 0.0036 | 0.164 | 38 | 5500 | 1658 | 0.4194 | 0.4931 | 0.1424 | 0.0031 | [6 empty] | 1493 | 20 | 22 | 1 | 0.27 | 82 | 0 | 미정 |  | 2021-06-07 08:01 | 1649 |  | 0 | 26 | 25 | 0 | 0 | 0 | 0.441 | 0.6882 | 0.2098 | 0.0035 | 93050 | 1306 | 30 | 149 | 0.0025 | 0.0049 | 0.0033 | 0.0467 | 0.0441 | 0.0133 | 0.0137 | 0.0145
2021-06-07 | A64947 | B | 6 | SEAH-BQ1 | 100 | 36800 | 0.0822 | 0.0624 | 0.1417 | 0.2006 | 1648 | 1635 | 1562 | 3110 | 55.7 |  | 125 | 0 | 선택 | 미정 | 미정 | 미정 | 0 | 0 | 0 | 0 | 0 | 125 | 0.0822 | 0.181 | 0.0032 | 0.2837 | 48 | 4600 | 1560 | 0.8507 | 0.3413 | 0.2893 | 0.0334 | 0.272 | 48.109 | 30.285 | 7.361 | 6.536 | 1.588 | 1455 | 30 | 31 | 3 | 0.23 | 55 | 22 | 미정 |  | 2021-06-07 08:45 | 1556 |  | 0 | 23 | 21 | 0 | 0 | 0 | 0.951 | 0.4174 | 0.3192 | 0.0243 |  | 73 | 22 | 140 | 0.0662 | 0.0199 | 0.0259 | 0.0317 | 0.0238 | 0.0096 | 0.0063 | 0.0054
2021-06-07 | B64406 | I | 33 | SCM420C2 | 103 | 38200 | 0.0479 | 0.043 | 0.043 | 0.0515 | 1660 | 1660 | 1633 | 2496 | 2.2 |  | 152 | 0 | 미정 | 미정 | 미정 | 미정 | 0 | 0 | 0 | 0 | 0 | 152 | 0.0479 | 0.0687 | 0.0026 | 0.004 | 43 | 7100 | 1678 | 0.1532 | 0.5046 | 0.137 | 0.0085 | [6 empty] | 1512 | 20 | 25 | 1 | 0.21 | 83 | 0 | 미정 |  | 2021-06-07 09:04 | 1679 |  | 0 | 0 | 30 | 0 | 0 | 31 | 0.197 | 0.6734 | 0.2378 | 0.0121 | 101950 | 723 | 17 | 140 | 0.0033 | 0.0102 | 0.0218 | 0.0363 | 0.0466 | 0.0109 | 0.0079 | 0.0129
2021-06-07 | A64948 | B | 38 | SEAH-BQ1 | 101 | 37400 | 0.0832 | 0.104 | 0.1335 | 0.2252 | 1589 | 1607 | 1545 | 3144 | 59.6 |  | 128 | 0 | 선택 | 미정 | 미정 | 미정 | 0 | 0 | 0 | 0 | 0 | 128 | 0.0832 | 0.1741 | 0.0031 | 0.1254 | 43 | 5200 | 1553 | 0.839 | 0.3729 | 0.2848 | 0.0317 | 0.196 | 46.889 | 32.282 | 7.327 | 6.399 | 1.452 | 1455 | 30 | 30 | 3 | 0.24 | 56 | 21 | 미정 |  | 2021-06-07 09:45 | 1546 |  | 0 | 15 | 14 | 0 | 0 | 0 | 0.956 | 0.4206 | 0.3197 | 0.0258 | 97800 | 71 | 24 | 140 | 0.0766 | 0.0179 | 0.0245 | 0.0312 | 0.0242 | 0.0083 | 0.0058 | 0.005
2021-06-07 | B64407 | I | 20 | SM45CI | 104 | 38700 | 0.0664 |  | 0.0306 | 0.0537 |  | 1649 | 1608 | 2463 |  |  |  | 0 | 미정 | 미정 | 미정 | 미정 | 0 | 0 | 0 | 204 | 0 | 0 | 0.0664 | 0.0786 | 0.0244 | 0.2878 | 50 | 6500 | 1660 | 0.4333 | 0.5271 | 0.1421 | 0.0041 | [6 empty] | 1493 | 20 | 23 | 1 | 0.25 | 83 | 0 | 미정 |  | 2021-06-07 10:11 | 1647 |  | 0 | 42 | 15 | 0 | 0 | 0 | 0.4447 | 0.6972 | 0.2145 | 0.0041 |  | 698 | 18 | 144 | 0.0028 | 0.005 | 0.0039 | 0.0441 | 0.0334 | 0.0123 | 0.0122 | 0.0107
2021-06-07 | A64949 | B | 32 | STB2 | 100 | 36800 | 0.0549 | 0.095 | 0.095 | 0.2311 | 1640 | 1640 | 1558 | 3108 | 39.8 |  | 128 | 0 | 선택 | 미정 | 미정 | 미정 | 0 | 0 | 0 | 0 | 0 | 128 | 0.0549 | 0.1387 | 0.0028 | 0.0012 | 45 | 4700 | 1557 | 0.8563 | 0.3297 | 0.2391 | 0.0134 | [6 empty] | 1456 | 25 | 25 | 3 | 0.25 | 58 | 24 | 미정 |  | 2021-06-07 11:07 | 1549 |  | 0 | 13 | 12 | 0 | 0 | 0 | 0.95 | 0.3661 | 0.2592 | 0.0086 |  | 78 | 15 | 112 | 0.0484 | 0.0098 | 0.0083 | 0.0325 | 0.0217 | 0.0068 | 0.0066 | 0.0064
2021-06-07 | B64408 | I | 30 | SCM420C2 | 101 | 36000 | 0.0894 | 0.0278 | 0.0319 | 0.0516 | 1679 | 1657 | 1604 | 2466 | 1.3 |  | 150 | 0 | 미정 | 미정 | 미정 | 미정 | 0 | 0 | 0 | 0 | 0 | 150 | 0.0894 | 0.1184 | 0.0041 | 0.1995 | 47 | 7000 | 1688 | 0.1352 | 0.5341 | 0.0837 | 0.004 | [6 empty] | 1512 | 20 | 23 | 1 | 0.25 | 78 | 0 | 미정 |  | 2021-06-07 11:18 | 1672 |  | 0 | 63 | 20 | 0 | 0 | 46 | 0.199 | 0.6794 | 0.2391 | 0.0163 |  | 660 | 14 | 130 | 0.002 | 0.0078 | 0.0257 | 0.0401 | 0.0565 | 0.0202 | 0.0112 | 0.0148
2021-06-07 | A64950 | B | 11 | STB2 | 102 | 38100 | 0.0492 | 0.0934 | 0.1776 | 0.249 | 1591 | 1613 | 1548 | 2936 | 55.7 |  | 128 | 0 | 선택 | 미정 | 미정 | 미정 | 0 | 0 | 0 | 0 | 0 | 128 | 0.0492 | 0.1099 | 0.0019 | 0.0167 | 43 | 4700 | 1564 | 0.8839 | 0.3272 | 0.2366 | 0.0228 | [6 empty] | 1456 | 25 | 25 | 3 | 0.25 | 61 | 28 | 미정 |  | 2021-06-07 12:14 | 1551 |  | 0 | 0 | 0 | 0 | 0 | 0 | 0.964 | 0.3756 | 0.2666 | 0.0127 |  | 72 | 16 | 113 | 0.0707 | 0.0155 | 0.0105 | 0.0433 | 0.0237 | 0.0053 | 0.0029 | 0.0042
2021-06-07 | B64409 | B | 18 | 20MNCRS5HM7 | 104 | 40700 | 0.117 | 0.0667 | 0.0847 | 0.0727 | 1575 | 1603 | 1579 | 2535 |  |  |  | 0 | 미정 | 미정 | 미정 | 미정 | 0 | 0 | 0 | 208 | 0 | 0 | 0.117 | 0.1487 | 0.0065 | 0.3174 | 65 | 10700 | 1691 | 0.1777 | 0.9059 | 0.1036 | 0.0035 | [6 empty] | 1507 | 18 | 21 | 1 | 0.31 | 94 | 43 | 미정 |  | 2021-06-07 12:37 | 1686 |  | 0 | 161 | 0 | 0 | 0 | 0 | 0.202 | 1.2936 | 0.1023 | 0.0275 | 102150 | 74 | 25 | 180 | 0.0032 | 0.0034 | 0.0222 | 0.0447 | 0.0194 | 0.0141 | 0.0168 | 0.032
2021-06-07 | A64951 | B | 6 | STB2 | 101 | 36600 | 0.0634 | 0.1563 | 0.1563 | 0.2141 | 1610 | 1610 | 1550 | 2892 | 56.7 |  | 127 | 0 | 선택 | 미정 | 미정 | 미정 | 0 | 0 | 0 | 0 | 0 | 127 | 0.0634 | 0.075 | 0.0023 | 0.2817 | 43 | 4900 | 1555 | 0.8411 | 0.2937 | 0.2368 | 0.0273 | [6 empty] | 1456 | 25 | 25 | 3 | 0.26 | 56 | 28 | 미정 |  | 2021-06-07 13:10 | 1553 |  | 0 | 9 | 18 | 0 | 0 | 0 | 0.96 | 0.3779 | 0.2716 | 0.0184 |  | 73 | 25 | 128 | 0.0684 | 0.0216 | 0.0149 | 0.0375 | 0.0264 | 0.0071 | 0.0051 | 0.0053
2021-06-07 | B64410 | B | 33 | 20MNCRS5HM7 | 103 | 38900 | 0.0682 | 0.0318 | 0.0843 | 0.1893 | 1627 | 1575 | 1540 | 2479 |  |  |  | 0 | 미정 | 미정 | 미정 | 미정 | 0 | 0 | 0 | 205 | 0 | 0 | 0.0682 | 0.0589 | 0.0032 | 0.0425 | 61 | 10900 | 1637 | 0.2052 | 0.9619 | 0.108 | 0.0033 | [6 empty] | 1507 | 18 | 19 | 1 | 0.23 | 66 | 27 | 미정 |  | 2021-06-07 13:50 | 1645 |  | 0 | 204 | 0 | 0 | 0 | 0 | 0.219 | 1.2792 | 0.1063 | 0.029 | 108400 | 75 | 28 | 173 | 0.0032 | 0.0033 | 0.0257 | 0.031 | 0.0201 | 0.0157 | 0.0134 | 0.0316
2021-06-07 | A64952 | B | 38 | STB2 | 101 | 36700 | 0.0685 | 0.1639 | 0.1639 | 0.2246 | 1603 | 1603 | 1541 | 2839 | 48.5 |  | 128 | 0 | 선택 | 미정 | 미정 | 미정 | 0 | 0 | 0 | 0 | 0 | 128 | 0.0685 | 0.1204 | 0.0028 | 0.0804 | 42 | 5300 | 1559 | 0.7897 | 0.3147 | 0.2112 | 0.0209 | [6 empty] | 1456 | 25 | 25 | 3 | 0.26 | 61 | 24 | 미정 |  | 2021-06-07 14:08 | 1559 |  | 0 | 0 | 0 | 0 | 0 | 0 | 0.948 | 0.3724 | 0.257 | 0.0124 | 105750 | 77 | 31 | 140 | 0.0575 | 0.0142 | 0.0102 | 0.0412 | 0.0258 | 0.0064 | 0.0035 | 0.0047
2021-06-07 | B64411 | B | 20 | 20MNCRS5HM7 | 95 | 36900 | 0.0787 | 0.0387 | 0.0409 | 0.0547 | 1663 | 1650 | 1625 | 2464 |  |  |  | 0 | 미정 | 미정 | 미정 | 미정 | 0 | 0 | 0 | 202 | 0 | 0 | 0.0787 | 0.1832 | 0.0024 | 0.0018 | 45 | 6200 | 1653 | 0.1667 | 0.9433 | 0.026 | 0.0021 | [6 empty] | 1507 | 18 | 18 | 1 | 0.27 | 68 | 22 | 미정 |  | 2021-06-07 14:45 | 1643 |  | 0 | 100 | 33 | 0 | 0 | 0 | 0.2 | 1.2889 | 0.1144 | 0.0308 |  | 67 | 37 | 177 | 0.0029 | 0.0028 | 0.0256 | 0.0433 | 0.0463 | 0.0398 | 0.025 | 0.0333
2021-06-07 | A64953 | B | 32 | STB2 | 100 | 36600 | 0.0644 | 0.154 | 0.154 | 0.2587 | 1618 | 1618 | 1537 | 2897 | 44.1 |  | 127 | 0 | 선택 | 미정 | 미정 | 미정 | 0 | 0 | 0 | 0 | 0 | 127 | 0.0644 | 0.105 | 0.0022 | 0.1195 | 48 | 5400 | 1573 | 0.9048 | 0.3257 | 0.24 | 0.0167 | [6 empty] | 1456 | 25 | 25 | 3 | 0.28 | 74 | 34 | 미정 |  | 2021-06-07 15:12 | 1573 |  | 0 | 0 | 13 | 0 | 0 | 0 | 0.94 | 0.3657 | 0.2621 | 0.0097 | 107850 | 77 | 28 | 144 | 0.051 | 0.0115 | 0.0078 | 0.0388 | 0.0186 | 0.0031 | 0.0024 | 0.0044
2021-06-07 | B64412 | B | 30 | 20MNCRS5HM7 | 103 | 36700 | 0.1094 | 0.0426 | 0.0426 | 0.0754 | 1660 | 1660 | 1600 | 2566 |  |  |  | 0 | 미정 | 미정 | 미정 | 미정 | 0 | 0 | 0 | 208 | 0 | 0 | 0.1094 | 0.1637 | 0.0063 | 0.625 | 41 | 7000 | 1649 | 0.1625 | 0.8861 | 0.0874 | 0.0024 | [6 empty] | 1507 | 18 | 18 | 1 | 0.28 | 62 | 20 | 미정 |  | 2021-06-07 15:38 | 1643 |  | 0 | 138 | 13 | 0 | 0 | 0 | 0.201 | 1.301 | 0.1088 | 0.0293 | 99750 | 68 | 30 | 171 | 0.0024 | 0.0026 | 0.0251 | 0.0324 | 0.0322 | 0.0221 | 0.0178 | 0.0343
2021-06-07 | A64954 | B | 11 | STB2 | 101 | 37200 | 0.074 | 0.2702 | 0.2702 | 0.3701 | 1588 | 1588 | 1542 | 2805 | 66.3 |  | 128 | 0 | 미정 | 선택 | 미정 | 미정 | 0 | 0 | 0 | 0 | 0 | 128 | 0.074 | 0.1191 | 0.0027 | 0.2125 | 46 | 5700 | 1546 | 0.866 | 0.3089 | 0.2239 | 0.03 | [6 empty] | 1456 | 25 | 25 | 3 | 0.25 | 61 | 27 | 미정 |  | 2021-06-07 16:14 | 1546 |  | 0 | 20 | 0 | 0 | 0 | 0 | 0.9505 | 0.36 | 0.2615 | 0.0142 | 111950 | 81 | 26 | 147 | 0.0743 | 0.0177 | 0.0118 | 0.0364 | 0.0334 | 0.0081 | 0.0031 | 0.004
2021-06-07 | B64413 | B | 18 | 20MNCRS5HM7 | 104 | 36500 | 0.0694 | 0.0648 | 0.0648 | 0.0882 | 1611 | 1611 | 1540 | 2515 |  |  |  | 0 | 미정 | 미정 | 미정 | 미정 | 0 | 0 | 0 | 205 | 0 | 0 | 0.0694 | 0.0783 | 0.0025 | 0.0017 | 51 | 8900 | 1643 | 0.1673 | 1.0526 | 0.0632 | 0.0025 | [6 empty] | 1507 | 18 | 18 | 1 | 0.27 | 61 | 26 | 미정 |  | 2021-06-07 16:49 | 1637 |  | 0 | 129 | 7 | 0 | 0 | 0 | 0.209 | 1.2989 | 0.0959 | 0.0281 | 100600 | 70 | 30 | 172 | 0.0025 | 0.0028 | 0.0234 | 0.036 | 0.0439 | 0.0186 | 0.016 | 0.0317
2021-06-07 | A64955 | B | 6 | STB2 | 101 | 37200 | 0.3655 | 0.1588 | 0.1588 | 0.2244 | 1593 | 1593 | 1531 | 3019 | 45.2 |  | 126 | 0 | 선택 | 미정 | 미정 | 미정 | 0 | 0 | 0 | 0 | 0 | 126 | 0.3655 | 0.2553 | 0.0126 | 0.0494 | 42 | 6000 | 1562 | 0.8677 | 0.3327 | 0.2342 | 0.0222 | [6 empty] | 1456 | 25 | 25 | 3 | 0.27 | 63 | 24 | 미정 |  | 2021-06-07 17:23 | 1562 |  | 0 | 0 | 0 | 0 | 0 | 0 | 0.95 | 0.3777 | 0.2657 | 0.0127 | 107800 | 76 | 31 | 149 | 0.0518 | 0.0166 | 0.0112 | 0.0552 | 0.0274 | 0.0074 | 0.0042 | 0.0059
2021-06-07 | B64414 | B | 29 | 20MNCRS5HM7 | 103 | 37500 | 0.0902 | 0.0758 | 0.0758 | 0.081 | 1593 | 1593 | 1554 | 2556 |  |  |  | 0 | 미정 | 미정 | 미정 | 미정 | 0 | 0 | 0 | 200 | 0 | 0 | 0.0902 | 0.1719 | 0.0101 | 1.6256 | 48 | 9000 | 1645 | 0.1693 | 1.0353 | 0.0994 | 0.0027 | [6 empty] | 1507 | 18 | 18 | 1 | 0.21 | 75 | 26 | 미정 |  | 2021-06-07 17:55 | 1647 |  | 0 | 140 | 6 | 0 | 0 | 0 | 0.208 | 1.2782 | 0.1084 | 0.0291 | 98600 | 68 | 29 | 161 | 0.0029 | 0.0027 | 0.0232 | 0.0407 | 0.0356 | 0.0245 | 0.0198 | 0.0359
2021-06-07 | A64956 | B | 38 | STB2 | 101 | 36500 | 0.1484 | 0.0709 | 0.0709 | 0.2123 | 1653 | 1653 | 1606 | 2880 | 46.7 |  | 126 | 0 | 선택 | 해제 | 미정 | 미정 | 0 | 0 | 0 | 0 | 0 | 126 | 0.1484 | 0.1824 | 0.0077 | 0.2616 | 51 | 4700 | 1559 | 0.7797 | 0.3126 | 0.2172 | 0.0205 | [6 empty] | 1456 | 25 | 26 | 3 | 0.25 | 67 | 27 | 미정 |  | 2021-06-07 18:29 | 1559 |  | 0 | 0 | 0 | 0 | 0 | 0 | 0.938 | 0.3787 | 0.2566 | 0.0109 |  | 79 | 38 | 167 | 0.0534 | 0.0129 | 0.0092 | 0.0567 | 0.0382 | 0.0106 | 0.0028 | 0.0047
2021-06-07 | B64415 | B | 20 | 20MNCRS5HM7 | 103 | 36200 | 0.0711 | 0.0796 | 0.0796 | 0.0882 | 1597 | 1597 | 1561 | 2493 |  |  |  | 0 | 미정 | 미정 | 미정 | 미정 | 0 | 0 | 0 | 204 | 0 | 0 | 0.0711 | 0.1334 | 0.003 | 0.3282 | 45 | 7900 | 1645 | 0.1596 | 0.9101 | 0.0712 | 0.0021 | [6 empty] | 1507 | 18 | 18 | 1 | 0.23 | 64 | 26 | 미정 |  | 2021-06-07 18:52 | 1637 |  | 0 | 138 | 33 | 0 | 0 | 0 | 0.209 | 1.3048 | 0.1171 | 0.029 |  | 68 | 27 | 160 | 0.0019 | 0.0025 | 0.0237 | 0.0374 | 0.0413 | 0.028 | 0.0205 | 0.0364
2021-06-07 | A64957 | B | 32 | STB2 | 101 | 37000 |  | 0.1476 | 0.1476 | 0.2514 | 1600 | 1600 | 1545 | 2856 | 60 |  | 127 | 0 | 미정 | 선택 | 미정 | 미정 | 0 | 0 | 0 | 0 | 0 | 127 |  |  |  |  | 47 | 6400 | 1557 | 0.8135 | 0.3222 | 0.2411 | 0.0322 | [6 empty] | 1456 | 25 | 25 | 3 | 0.25 | 63 | 29 | 미정 |  | 2021-06-07 19:23 | 1557 |  | 0 | 0 | 0 | 0 | 0 | 0 | 0.946 | 0.3796 | 0.2626 | 0.0166 |  | 74 | 28 | 168 | 0.0724 | 0.0194 | 0.0137 |  | 0.0358 | 0.0085 | 0.0027 | 0.0041
2021-06-07 | B64416 | B | 33 | 20MNCRS5HM7 | 104 | 37400 | 0.1006 | 0.0455 | 0.0426 | 0.0613 | 1608 | 1622 | 1591 | 2536 |  |  |  | 0 | 미정 | 미정 | 미정 | 미정 | 0 | 0 | 0 | 207 | 0 | 0 | 0.1006 | 0.1252 | 0.0039 | 0.2177 | 48 | 8100 | 1637 | 0.1485 | 0.8128 | 0.0523 | 0.0021 | [6 empty] | 1507 | 18 | 18 | 1 | 0.22 | 57 | 17 | 미정 |  | 2021-06-07 19:58 | 1629 |  | 0 | 163 | 0 | 0 | 0 | 0 | 0.204 | 1.3007 | 0.1031 | 0.0274 | 99000 | 91 | 26 | 155 | 0.0027 | 0.003 | 0.0251 | 0.0426 | 0.0467 | 0.0228 | 0.0169 | 0.0344
2021-06-07 | A64958 | B | 11 | STB2 | 101 | 38200 | 0.0811 | 0.097 | 0.0942 | 0.2275 | 1576 | 1609 | 1565 | 2937 | 58.2 |  | 127 | 0 | 미정 | 선택 | 미정 | 미정 | 0 | 0 | 0 | 0 | 0 | 127 | 0.0811 | 0.1721 | 0.0038 | 0.2482 | 45 | 5200 | 1559 | 0.8161 | 0.3401 | 0.2311 | 0.0223 | [6 empty] | 1456 | 25 | 26 | 3 | 0.26 | 66 | 27 | 미정 |  | 2021-06-07 20:47 | 1559 |  | 0 | 0 | 0 | 0 | 0 | 0 | 0.96 | 0.3675 | 0.2682 | 0.0146 | 104300 | 89 | 34 | 153 | 0.0696 | 0.0161 | 0.0119 | 0.041 | 0.0345 | 0.0063 | 0.0042 | 0.0052
2021-06-07 | B64417 | B | 18 | 17NICRMOS6HM | 104 | 37000 | 0.306 | 0.4667 | 0.0836 | 0.1072 | 1574 | 1615 | 1567 | 2772 |  |  |  | 0 | 미정 | 미정 | 미정 | 미정 | 0 | 0 | 0 | 205 | 0 | 0 | 0.306 | 0.1935 | 0.0185 | 0.1485 | 49 | 9400 | 1687 | 0.1308 | 0.7632 | 0.0696 | 0.0026 | [6 empty] | 1509 | 18 | 21 | 1 | 0.25 | 86 | 26 | 미정 |  | 2021-06-07 21:00 | 1677 |  | 0 | 130 | 8 | 0 | 0 | 0 | 0.165 | 1.031 | 0.1163 | 0.027 | 104400 | 101 | 50 | 207 | 0.0027 | 0.003 | 0.0198 | 0.0464 | 0.0373 | 0.025 | 0.0218 | 0.0383
2021-06-07 | A64959 | B | 6 | SCR420HD | 101 | 39800 | 0.3982 | 0.2958 | 0.0514 | 0.0934 | 1611 | 1674 | 1598 | 3315 | 22.5 |  | 152 | 0 | 선택 | 미정 | 미정 | 미정 | 0 | 0 | 0 | 0 | 0 | 152 | 0.3982 | 0.1994 | 0.0098 | 0.0019 | 35 | 5300 | 1652 | 0.1826 | 0.7323 | 0.2289 | 0.019 | [6 empty] | 1509 | 13 | 20 | 3 | 0.26 | 101 | 33 | 미정 |  | 2021-06-07 22:03 | 1655 |  | 0 | 0 | 0 | 0 | 0 | 0 | 0.2105 | 0.8756 | 0.2569 | 0.0253 | 90650 | 80 | 46 | 165 | 0.0359 | 0.0162 | 0.0216 | 0.0525 | 0.0147 | 0.0112 | 0.0084 | 0.0156
2021-06-07 | B64418 | B | 29 | 17NICRMOS6HM | 104 | 37000 | 0.095 | 0.0295 | 0.0504 | 0.0749 | 1646 | 1605 | 1562 | 2512 |  |  |  | 0 | 미정 | 미정 | 미정 | 미정 | 0 | 0 | 0 | 205 | 0 | 0 | 0.095 | 0.117 | 0.0041 | 0.6538 | 47 | 8800 | 1667 | 0.13 | 0.7513 | 0.0693 | 0.0023 | [6 empty] | 1509 | 18 | 19 | 1 | 0.25 | 76 | 29 | 미정 |  | 2021-06-07 22:16 | 1663 |  | 0 | 91 | 0 | 0 | 0 | 0 | 0.1657 | 1.0485 | 0.1229 | 0.0299 | 97550 | 0 | 43 | 187 | 0.0028 | 0.003 | 0.0224 | 0.0397 | 0.0376 | 0.0244 | 0.0219 | 0.0415
2021-06-07 | A64960 | B | 38 | SCR420HD | 101 | 36600 | 0.0619 | 0.0555 | 0.0555 | 0.1005 | 1650 | 1650 | 1575 | 2967 | 22.4 |  | 155 | 0 | 선택 | 미정 | 미정 | 미정 | 0 | 0 | 0 | 0 | 0 | 155 | 0.0619 | 0.0803 | 0.0038 | 0.2533 | 35 | 5100 | 1627 | 0.1726 | 0.6631 | 0.1397 | 0.0235 | [6 empty] | 1509 | 13 | 14 | 3 | 0.24 | 74 | 22 | 미정 |  | 2021-06-07 23:00 | 1609 |  | 0 | 0 | 21 | 0 | 0 | 0 | 0.216 | 0.8729 | 0.2512 | 0.0271 | 102150 | 65 | 44 | 158 | 0.0326 | 0.0197 | 0.0237 | 0.0378 | 0.0233 | 0.0224 | 0.0109 | 0.0147
2021-06-07 | B64419 | B | 20 | 17NICRMOS6HM | 103 | 38000 |  | 0.0904 | 0.0904 | 0.1766 | 1654 | 1654 | 1549 | 2718 |  |  |  | 0 | 미정 | 미정 | 미정 | 미정 | 0 | 0 | 0 | 211 | 0 | 0 |  |  |  |  | 47 | 8800 | 1644 | 0.193 | 0.9162 | 0.088 | 0.0024 | [6 empty] | 1509 | 18 | 19 | 1 | 0.26 | 70 | 22 | 미정 |  | 2021-06-07 23:15 | 1652 |  | 0 | 0 | 0 | 0 | 0 | 0 | 0.201 | 1.0007 | 0.1028 | 0.0287 | 99650 | 69 | 47 | 193 | 0.0021 | 0.0025 | 0.0235 |  | 0.0379 | 0.0254 | 0.0214 | 0.0384
2021-06-07 | A64961 | B | 32 | SCR420HD | 98 | 36400 | 0.076 | 0.0254 | 0.0314 | 0.0715 | 1714 | 1689 | 1631 | 2984 | 4.8 |  | 157 | 0 | 선택 | 미정 | 미정 | 미정 | 0 | 0 | 0 | 0 | 0 | 157 | 0.076 | 0.1082 | 0.0051 | 0.2201 | 40 | 3800 | 1618 | 0.1752 | 0.7147 | 0.1464 | 0.009 | [6 empty] | 1509 | 13 | 14 | 3 | 0.27 | 72 | 26 | 미정 |  | 2021-06-08 00:08 | 1620 |  | 0 | 19 | 0 | 0 | 0 | 0 | 0.2056 | 0.8592 | 0.2507 | 0.0251 | 108050 | 67 | 35 | 143 | 0.0067 | 0.0118 | 0.0228 | 0.0397 | 0.0537 | 0.0147 | 0.0091 | 0.0142
2021-06-07 | B64420 | B | 33 | 17NICRMOS6HM | 103 | 38300 | 0.1474 | 0.1233 | 0.0771 | 0.0862 | 1617 | 1619 | 1583 | 2737 |  |  |  | 0 | 미정 | 미정 | 미정 | 미정 | 0 | 0 | 0 | 153 | 0 | 0 | 0.1474 | 0.1686 | 0.0143 | 0.1497 | 45 | 7500 | 1646 | 0.1055 | 0.8751 | 0.0985 | 0.0025 | [6 empty] | 1509 | 18 | 19 | 1 | 0.21 | 73 | 25 | 미정 |  | 2021-06-08 00:16 | 1652 |  | 0 | 43 | 0 | 0 | 0 | 0 | 0.1668 | 1.049 | 0.1083 | 0.0285 | 100450 | 69 | 45 | 190 | 0.0028 | 0.0024 | 0.0229 | 0.0412 | 0.0556 | 0.0277 | 0.0193 | 0.0386
2021-06-07 | A64962 | B | 5 | SCR420HD | 98 | 36300 | 0.0538 | 0.0321 | 0.0321 | 0.0628 | 1691 | 1691 | 1620 | 3024 | 14.4 |  | 157 | 0 | 선택 | 미정 | 미정 | 미정 | 0 | 0 | 0 | 0 | 0 | 157 | 0.0538 | 0.087 | 0.0045 | 0.1487 | 31 | 4200 | 1629 | 0.1724 | 0.6816 | 0.2045 | 0.0171 | [6 empty] | 1509 | 13 | 15 | 3 | 0.25 | 75 | 10 | 미정 |  | 2021-06-08 01:05 | 1635 |  | 0 | 21 | 0 | 0 | 0 | 0 | 0.2079 | 0.8629 | 0.2505 | 0.0316 |  | 59 | 42 | 144 | 0.0236 | 0.0224 | 0.0268 | 0.0482 | 0.0368 | 0.0212 | 0.0125 | 0.0124
2021-06-07 | B64421 | B | 11 | 17NICRMOS6HM | 104 | 38300 | 0.1998 | 0.072 | 0.072 | 0.0625 | 1596 | 1596 | 1604 | 2685 |  |  |  | 0 | 미정 | 미정 | 미정 | 미정 | 0 | 0 | 0 | 202 | 0 | 0 | 0.1998 | 0.239 | 0.0078 | 0.1783 | 45 | 7400 | 1650 | 0.1316 | 0.9292 | 0.0673 | 0.0022 | [6 empty] | 1509 | 18 | 19 | 1 | 0.24 | 65 | 18 | 미정 |  | 2021-06-08 01:20 | 1649 |  | 0 | 34 | 32 | 0 | 0 | 0 | 0.169 | 1.0509 | 0.1089 | 0.0282 | 102750 | 70 | 41 | 180 | 0.0026 | 0.0025 | 0.022 | 0.0417 | 0.0466 | 0.0379 | 0.0288 | 0.0406
2021-06-07 | A64963 | B | 6 | SCR420HD | 98 | 35000 | 0.0606 | 0.0286 | 0.0286 | 0.1117 | 1672 | 1672 | 1551 | 2842 | 51.9 |  | 157 | 0 | 미정 | 선택 | 미정 | 미정 | 0 | 0 | 0 | 0 | 0 | 157 | 0.0606 | 0.0618 | 0.0058 | 0.152 | 35 | 5300 | 1626 | 0.188 | 0.7413 | 0.1975 | 0.0288 | [6 empty] | 1509 | 13 | 13 | 3 | 0.26 | 81 | 29 | 미정 |  | 2021-06-08 02:04 | 1625 |  | 0 | 11 | 8 | 0 | 0 | 0 | 0.2132 | 0.8694 | 0.2448 | 0.0257 | 100050 | 63 | 35 | 131 | 0.0778 | 0.0203 | 0.0231 | 0.0419 | 0.0422 | 0.0134 | 0.0076 | 0.0139
2021-06-07 | B64422 | B | 29 | 17NICRMOS6HM | 104 | 37300 | 0.1111 | 0.0445 | 0.0445 | 0.0838 | 1622 | 1622 | 1548 | 2700 |  |  |  | 0 | 미정 | 미정 | 미정 | 미정 | 0 | 0 | 0 | 205 | 0 | 0 | 0.1111 | 0.3661 | 0.0133 | 0.1433 | 53 | 8600 | 1661 | 0.1466 | 0.9297 | 0.0724 | 0.0023 | [6 empty] | 1509 | 18 | 19 | 1 | 0.21 | 68 | 28 | 미정 |  | 2021-06-08 02:28 | 1650 |  | 0 | 62 | 14 | 0 | 0 | 0 | 0.1747 | 1.0534 | 0.1155 | 0.0307 | 92150 | 69 | 31 | 174 | 0.0023 | 0.0024 | 0.0245 | 0.0498 | 0.0321 | 0.0201 | 0.016 | 0.0397
2021-06-07 | A64964 | B | 38 | SCR420HON | 101 | 34900 | 0.0413 | 0.0608 | 0.0608 | 0.1025 | 1620 | 1620 | 1565 | 2828 | 47.7 |  | 158 | 0 | 미정 | 선택 | 미정 | 미정 | 0 | 0 | 0 | 0 | 0 | 158 | 0.0413 | 0.0657 | 0.0055 | 0.0072 | 41 | 5600 | 1615 | 0.1834 | 0.7135 | 0.1761 | 0.0289 | [6 empty] | 1510 | 16 | 20 | 3 | 0.26 | 74 | 31 | 미정 |  | 2021-06-08 03:04 | 1620 |  | 0 | 10 | 0 | 0 | 0 | 0 | 0.2071 | 0.8474 | 0.2539 | 0.0328 | 104600 | 66 | 28 | 125 | 0.0702 | 0.0249 | 0.0315 | 0.0322 | 0.041 | 0.0162 | 0.0117 | 0.0166
2021-06-07 | B64423 | B | 20 | 17NICRMOS6HM | 104 | 37100 | 0.0941 | 0.0541 | 0.0541 | 0.0706 | 1613 | 1613 | 1539 | 2677 |  |  |  | 0 | 미정 | 미정 | 미정 | 미정 | 0 | 0 | 0 | 209 | 0 | 0 | 0.0941 | 0.1875 | 0.003 | 0.0791 | 49 | 9000 | 1646 | 0.1535 | 0.9551 | 0.0832 | 0.0024 | [6 empty] | 1509 | 18 | 19 | 1 | 0.19 | 64 | 26 | 미정 |  | 2021-06-08 03:33 | 1644 |  | 0 | 34 | 0 | 0 | 0 | 0 | 0.1697 | 1.0508 | 0.1092 | 0.0293 | 100250 | 160 | 31 | 165 | 0.0023 | 0.003 | 0.0246 | 0.0431 | 0.0521 | 0.0235 | 0.02 | 0.0408
2021-06-07 | A64965 | B | 32 | SCR420HON | 102 | 35600 | 0.0503 | 0.0303 | 0.0303 | 0.0455 | 1649 | 1649 | 1587 | 2898 | 6.5 |  | 155 | 0 | 선택 | 미정 | 미정 | 미정 | 0 | 0 | 0 | 0 | 0 | 155 | 0.0503 | 0.087 | 0.0051 | 0.002 | 33 | 4500 | 1627 | 0.1717 | 0.6898 | 0.1663 | 0.0089 | [6 empty] | 1510 | 16 | 20 | 3 | 0.26 | 68 | 26 | 미정 |  | 2021-06-08 03:54 | 1617 |  | 0 | 10 | 8 | 0 | 0 | 0 | 0.2077 | 0.8474 | 0.2475 | 0.0326 | 99900 | 66 | 23 | 119 | 0.0096 | 0.0236 | 0.0301 | 0.04 | 0.0489 | 0.0347 | 0.013 | 0.0152
2021-06-07 | B64424 | T | 33 | SCM415 | 104 | 37500 | 0.1234 | 0.0445 | 0.0445 | 0.0699 | 1607 | 1607 | 1529 | 2600 | 4.2 |  | 170 | 0 | 미정 | 미정 | 미정 | 미정 | 0 | 0 | 0 | 0 | 0 | 170 | 0.1234 | 0.1371 | 0.0067 | 0.2063 | 102 | 10000 | 1677 | 0.1098 | 0.6062 | 0.0939 | 0.0036 | [6 empty] | 1516 | 10 | 10 | 1 | 0.2 | 94 | 53 | 미정 |  | 2021-06-08 05:26 | 1670 |  | 0 | 0 | 22 | 0 | 0 | 31 | 0.142 | 0.688 | 0.2105 | 0.011 | 95050 |  | 24 | 209 | 0.0068 | 0.0046 | 0.018 | 0.0333 | 0.0402 | 0.0253 | 0.0132 | 0.011
2021-06-07 | A64966 | B | 5 | SCR420HON | 101 | 35200 | 0.0685 | 0.0363 | 0.0363 | 0.0738 | 1628 | 1628 | 1570 | 1675 | 18.2 |  | 157 | 0 | 선택 | 미정 | 미정 | 미정 | 0 | 0 | 0 | 0 | 0 | 157 | 0.0685 | 0.0894 | 0.0031 | 0.2538 | 32 | 5600 | 1621 | 0.1612 | 0.6352 | 0.1822 | 0.0282 | [6 empty] | 1510 | 16 | 20 | 3 | 0.25 | 75 | 20 | 미정 |  | 2021-06-08 04:49 | 1630 |  | 0 | 16 | 0 | 0 | 0 | 0 | 0.2076 | 0.8482 | 0.2643 | 0.0312 | 101500 | 69 | 33 | 131 | 0.0271 | 0.0218 | 0.0303 | 0.0428 | 0.0308 | 0.0204 | 0.0121 | 0.0147
2021-06-07 | A64967 | B | 6 | SCR420HON | 102 | 36400 | 0.0527 | 0.0507 | 0.0507 | 0.0721 | 1602 | 1602 | 1559 | 3030 | 24.6 |  | 156 | 0 | 선택 | 미정 | 미정 | 미정 | 0 | 0 | 0 | 0 | 0 | 156 | 0.0527 | 0.0489 | 0.0043 | 0.2204 | 43 | 6000 | 1617 | 0.1678 | 0.6529 | 0.1937 | 0.0172 | [6 empty] | 1510 | 16 | 18 | 3 | 0.26 | 91 | 32 | 미정 |  | 2021-06-08 05:59 | 1617 |  | 0 | 10 | 11 | 0 | 0 | 0 | 0.206 | 0.8486 | 0.2561 | 0.031 | 101050 | 73 | 20 | 118 | 0.037 | 0.0179 | 0.0293 | 0.0323 | 0.0318 | 0.0098 | 0.0085 | 0.016
2021-06-07 | B64425 | T | 11 | SCM415 | 102 | 39800 | 0.0303 | 0.0407 | 0.0407 | 0.0671 | 1642 | 1642 | 1604 | 2508 | 2.4 |  | 173 | 0 | 미정 | 미정 | 미정 | 미정 | 0 | 0 | 0 | 0 | 0 | 173 | 0.0303 | 0.1074 | 0.011 | 0.0023 | 44 | 5900 | 1662 | 0.1121 | 0.5292 | 0.1141 | 0.01 | [6 empty] | 1516 | 10 | 10 | 1 | 0.27 | 65 | 36 | 미정 |  | 2021-06-08 06:28 | 1647 |  | 0 | 28 | 0 | 0 | 0 | 25 | 0.1456 | 0.6916 | 0.2186 | 0.0193 | 94750 |  | 38 | 174 | 0.0043 | 0.0087 | 0.0193 | 0.0233 | 0.046 | 0.0117 | 0.0099 | 0.0125
2021-06-08 | A64968 | B | 38 | SCR420HON | 102 | 36700 | 0.0447 | 0.0525 | 0.0525 | 0.0567 | 1627 | 1627 | 1584 | 3116 | 20.9 |  | 158 | 0 | 미정 | 선택 | 미정 | 미정 | 0 | 0 | 0 | 0 | 0 | 158 | 0.0447 | 0.0878 | 0.0068 | 0.2065 | 44 | 5400 | 1619 | 0.1882 | 0.7503 | 0.1723 | 0.0082 | [6 empty] | 1510 | 16 | 17 | 3 | 0.27 | 111 | 30 | 미정 |  | 2021-06-08 07:00 | 1621 |  | 0 | 0 | 69 | 0 | 0 | 0 | 0.216 | 0.837 | 0.2464 | 0.0294 | 107950 | 93 | 21 | 119 | 0.0299 | 0.0132 | 0.0272 | 0.026 | 0.0304 | 0.0115 | 0.0088 | 0.0149
2021-06-08 | B64426 | T | 29 | SCM415 | 104 | 39100 | 0.0777 | 0.0292 | 0.0566 | 0.0889 | 1627 | 1597 | 1557 | 2560 | 9.6 |  | 171 | 0 | 미정 | 미정 | 미정 | 미정 | 0 | 0 | 0 | 0 | 0 | 171 | 0.0777 | 0.1124 | 0.0046 | 0.2996 | 44 | 7300 | 1639 | 0.1308 | 0.4305 | 0.1429 | 0.0094 | [6 empty] | 1516 | 10 | 11 | 1 | 0.24 | 71 | 32 | 미정 |  | 2021-06-08 07:40 | 1653 |  | 0 | 35 | 0 | 0 | 0 | 32 | 0.1575 | 0.6811 | 0.2244 | 0.0278 |  |  | 23 | 152 | 0.0173 | 0.0102 | 0.0201 | 0.0379 | 0.0194 | 0.0124 | 0.0097 | 0.0138
2021-06-08 | A64969 | B | 32 | SCR420HON | 100 | 36700 | 0.1492 | 0.0458 | 0.0458 | 0.0663 | 1646 | 1646 | 1570 | 2971 | 22.4 |  | 157 | 0 | 선택 | 미정 | 미정 | 미정 | 0 | 0 | 0 | 0 | 0 | 157 | 0.1492 | 0.2633 | 0.0038 | 0.3805 | 68 | 7200 | 1640 | 0.1781 | 0.9425 | 0.0949 | 0.0109 | [6 empty] | 1510 | 16 | 19 | 3 | 0.27 | 78 | 36 | 미정 |  | 2021-06-08 08:20 | 1640 |  | 0 | 0 | 130 | 0 | 0 | 0 | 0.211 | 0.8734 | 0.2532 | 0.0285 |  | 73 | 18 | 144 | 0.0334 | 0.0077 | 0.0259 | 0.0495 | 0.0595 | 0.0238 | 0.0198 | 0.0192
2021-06-08 | B64427 | T | 20 | SCM415 | 104 | 41000 | 0.0879 | 0.0797 | 0.0589 | 0.0748 | 1581 | 1631 | 1568 | 2647 | 24.5 |  | 169 | 0 | 미정 | 미정 | 미정 | 미정 | 0 | 0 | 0 | 0 | 0 | 169 | 0.0879 | 0.1338 | 0.0072 | 0.0019 | 36 | 6400 | 1646 | 0.127 | 0.5137 | 0.1368 | 0.0278 | [6 empty] | 1516 | 10 | 11 | 1 | 0.2 | 76 | 30 | 미정 |  | 2021-06-08 08:46 | 1631 |  | 0 | 0 | 43 | 0 | 0 | 17 | 0.148 | 0.684 | 0.2078 | 0.0297 | 98950 |  | 39 | 154 | 0.0437 | 0.0233 | 0.0248 | 0.0529 | 0.0374 | 0.0224 | 0.0135 | 0.0142
2021-06-08 | A64970 | B | 5 | SCR420HON | 96 | 36300 | 0.0587 | 0.0225 | 0.0427 | 0.0544 | 1724 | 1661 | 1602 | 3019 | 9.6 |  | 156 | 0 | 미정 | 선택 | 미정 | 미정 | 0 | 0 | 0 | 0 | 0 | 156 | 0.0587 | 0.1268 | 0.0022 | 0.0966 | 59 | 6900 | 1642 | 0.1459 | 0.6426 | 0.155 | 0.013 | [6 empty] | 1510 | 16 | 17 | 1 | 0.22 | 81 | 40 | 미정 |  | 2021-06-08 09:21 | 1662 |  | 0 | 0 | 0 | 0 | 0 | 16 | 0.207 | 0.8466 | 0.2469 | 0.0312 | 95500 | 66 | 7 | 130 | 0.0148 | 0.0189 | 0.029 | 0.0356 | 0.0507 | 0.0269 | 0.008 | 0.0144
2021-06-08 | B64428 | B | 33 | SCR420HON | 103 | 38800 | 0.0822 | 0.0326 | 0.0326 | 0.0448 | 1637 | 1637 | 1608 | 2255 | 2.4 |  | 171 | 0 | 미정 | 선택 | 미정 | 미정 | 0 | 0 | 0 | 0 | 0 | 171 | 0.0822 | 0.0823 | 0.0036 | 0.1685 | 52 | 7000 | 1665 | 0.1489 | 0.635 | 0.1319 | 0.0087 | [6 empty] | 1510 | 16 | 17 | 1 | 0.32 | 79 | 42 | 미정 |  | 2021-06-08 10:01 | 1655 |  | 0 | 0 | 60 | 0 | 0 | 70 | 0.214 | 0.8467 | 0.2598 | 0.03 | 104600 | 70 | 18 | 148 | 0.0038 | 0.0105 | 0.0278 | 0.0327 | 0.0448 | 0.018 | 0.0135 | 0.0135
2021-06-08 | B64429 | B | 11 | SCR420HON | 104 | 39100 | 0.0773 | 0.0282 | 0.0604 | 0.0471 | 1612 | 1603 | 1571 | 2372 | 4 |  | 170 | 0 | 미정 | 미정 | 미정 | 미정 | 0 | 0 | 0 | 0 | 0 | 170 | 0.0773 | 0.1021 | 0.0057 | 0.0649 | 47 | 7600 | 1656 | 0.1705 | 0.7246 | 0.1479 | 0.0066 | [6 empty] | 1510 | 16 | 17 | 1 | 0.3 | 66 | 34 | 미정 |  | 2021-06-08 11:01 | 1650 |  | 0 | 11 | 30 | 0 | 0 | 42 | 0.2074 | 0.8499 | 0.2622 | 0.0303 | 103500 | 67 | 18 | 144 | 0.0065 | 0.0105 | 0.0281 | 0.0325 | 0.0491 | 0.0165 | 0.0104 | 0.014
2021-06-08 | B64430 | B | 29 | SCR420HON | 101 | 38000 | 0.0835 | 0.0244 | 0.0359 | 0.0708 | 1648 | 1612 | 1575 | 2394 | 8.2 |  | 171 | 0 | 미정 | 선택 | 미정 | 미정 | 0 | 0 | 0 | 0 | 0 | 171 | 0.0835 | 0.0959 | 0.0046 | 0.794 | 41 | 6700 | 1664 | 0.1648 | 0.6851 | 0.1619 | 0.011 | [6 empty] | 1510 | 16 | 18 | 1 | 0.27 | 69 | 28 | 미정 |  | 2021-06-08 11:55 | 1653 |  | 0 | 64 | 0 | 0 | 0 | 0 | 0.209 | 0.8374 | 0.2599 | 0.0307 | 97750 | 79 | 21 | 145 | 0.014 | 0.0148 | 0.0273 | 0.0421 | 0.0266 | 0.0118 | 0.0087 | 0.015
2021-06-08 | B64431 | B | 20 | SCR420HC | 101 | 40300 | 0.156 | 0.0881 | 0.072 | 0.0724 | 1602 | 1638 | 1582 | 2534 | 17.8 |  | 170 | 0 | 미정 | 미정 | 미정 | 미정 | 0 | 0 | 0 | 0 | 0 | 170 | 0.156 | 0.1654 | 0.0057 | 0.003 | 50 | 8900 | 1668 | 0.154 | 0.6496 | 0.1537 | 0.0124 | [6 empty] | 1511 | 16 | 21 | 1 | 0.3 | 98 | 40 | 미정 |  | 2021-06-08 13:04 | 1691 |  | 0 | 58 | 32 | 0 | 0 | 35 | 0.202 | 0.828 | 0.2559 | 0.0177 | 101950 | 87 | 39 | 181 | 0.0287 | 0.0145 | 0.0246 | 0.0549 | 0.0414 | 0.0184 | 0.0119 | 0.0107
2021-06-08 | B64432 | B | 33 | SCR420HON2 | 101 | 38000 | 0.1844 | 0.0474 | 0.0474 | 0.0691 | 1652 | 1652 | 1581 | 2289 | 11.9 |  | 149 | 0 | 미정 | 미정 | 미정 | 미정 | 0 | 0 | 0 | 0 | 0 | 149 | 0.1844 | 0.2497 | 0.0075 | 0.1944 | 46 | 7200 | 1661 | 0.1421 | 0.7223 | 0.1522 | 0.0152 | [6 empty] | 1511 | 16 | 16 | 1 | 0.29 | 74 | 38 | 미정 |  | 2021-06-08 14:02 | 1658 |  | 0 | 43 | 25 | 0 | 0 | 33 | 0.184 | 0.8416 | 0.2515 | 0.0356 | 102600 | 68 | 42 | 178 | 0.0175 | 0.0184 | 0.03 | 0.0471 | 0.042 | 0.021 | 0.0144 | 0.0141
2021-06-08 | A64971 | B | 5 | SCR420HON2 | 105 | 42300 |  | 0.1103 | 0.0553 | 0.0976 | 1545 | 1616 | 1544 | 3123 | 30.7 |  | 145 | 0 | 선택 | 미정 | 미정 | 미정 | 0 | 0 | 0 | 0 | 0 | 145 |  |  |  |  | 50 | 8400 | 1654 | 0.1636 | 0.7665 | 0.1599 | 0.0198 | [6 empty] | 1511 | 16 | 21 | 3 | 0.28 | 101 | 36 | 미정 |  | 2021-06-08 14:45 | 1654 |  | 0 | 10 | 58 | 0 | 0 | 0 | 0.19 | 0.8458 | 0.2493 | 0.0305 | 99950 | 68 | 62 | 219 | 0.0436 | 0.0234 | 0.0274 |  | 0.0419 | 0.015 | 0.0079 | 0.0131
2021-06-08 | B64433 | B | 11 | AE5180 | 101 | 37100 | 0.0945 | 0.0639 | 0.0639 | 0.1091 | 1621 | 1621 | 1560 | 2503 |  |  | 0 | 0 | 미정 | 해제 | 미정 | 미정 | 0 | 0 | 0 | 198 | 0 | 0 | 0.0945 | 0.2014 | 0.0063 | 0.0523 | 45 | 7700 | 1634 | 0.6661 | 0.7336 | 0.1743 | 0.007 | [6 empty] | 1465 | 15 | 20 | 1 | 0.24 | 96 | 43 | 미정 |  | 2021-06-08 15:00 | 1626 |  | 0 | 117 | 15 | 0 | 0 | 27 | 0.809 | 1.0605 | 0.2549 | 0.0127 | 96150 | 83 | 23 | 152 | 0.0043 | 0.0092 | 0.0233 | 0.0487 | 0.0121 | 0.0081 | 0.0086 | 0.0079
2021-06-08 | A64972 | B | 32 | SCR420HON2 | 100 | 37000 | 0.0417 | 0.2174 | 0.0652 | 0.0793 | 1585 | 1617 | 1568 | 3219 | 38 |  | 147 | 0 | 선택 | 미정 | 미정 | 미정 | 0 | 0 | 0 | 0 | 0 | 147 | 0.0417 | 0.1155 | 0.0018 | 0.001 | 43 | 6800 | 1648 | 0.1743 | 0.7888 | 0.19 | 0.0255 | [6 empty] | 1511 | 16 | 21 | 3 | 0.23 | 84 | 28 | 미정 |  | 2021-06-08 15:47 | 1648 |  | 0 | 26 | 1 | 0 | 0 | 0 | 0.191 | 0.8362 | 0.2462 | 0.0319 |  | 69 | 54 | 200 | 0.0526 | 0.0267 | 0.0297 | 0.0499 | 0.0449 | 0.0142 | 0.0094 | 0.0136
2021-06-08 | B64434 | B | 30 | AE5180 | 101 | 36600 | 0.2604 | 0.1876 | 0.1475 | 0.2065 | 1660 | 1659 | 1531 | 2521 |  |  | 0 | 0 | 미정 | 미정 | 미정 | 미정 | 0 | 0 | 0 | 204 | 0 | 0 | 0.2604 | 0.2291 | 0.0125 | 0.0603 | 53 | 9100 | 1611 | 0.6535 | 0.7087 | 0.1384 | 0.0045 | [6 empty] | 1465 | 15 | 21 | 1 | 0.24 | 66 | 21 | 미정 |  | 2021-06-08 16:09 | 1610 |  | 0 | 89 | 13 | 0 | 0 | 31 | 0.789 | 1.0627 | 0.2501 | 0.0093 | 99000 | 76 | 31 | 173 | 0.0034 | 0.0068 | 0.0243 | 0.0551 | 0.041 | 0.0092 | 0.0087 | 0.0062
2021-06-08 | A64973 | B | 29 | SCR420HON2 | 101 | 35300 | 0.0571 | 0.0364 | 0.0364 | 0.0492 | 1611 | 1611 | 1558 | 2847 | 1.1 |  | 148 | 0 | 미정 | 선택 | 미정 | 미정 | 0 | 0 | 0 | 0 | 0 | 148 | 0.0571 | 0.1028 | 0.003 | 0.0555 | 49 | 7800 | 1636 | 0.1657 | 0.7149 | 0.1623 | 0.0146 | [6 empty] | 1511 | 16 | 21 | 3 | 0.23 | 83 | 31 | 미정 |  | 2021-06-08 16:49 | 1636 |  | 0 | 10 | 0 | 0 | 0 | 0 | 0.193 | 0.8307 | 0.2424 | 0.0304 | 99600 | 68 | 47 | 198 | 0.0015 | 0.0216 | 0.0274 | 0.0407 | 0.0517 | 0.0183 | 0.012 | 0.015
2021-06-08 | B64435 | B | 38 | AE5180 | 104 | 39100 | 0.1346 | 0.0498 | 0.0498 | 0.0861 | 1605 | 1605 | 1536 | 2569 |  |  | 0 | 0 | 미정 | 해제 | 미정 | 미정 | 0 | 0 | 0 | 207 | 0 | 0 | 0.1346 | 0.1411 | 0.0144 | 0.4213 | 45 | 7400 | 1599 | 0.5504 | 0.6618 | 0.165 | 0.005 | [6 empty] | 1465 | 15 | 15 | 1 | 0.27 | 67 | 22 | 미정 |  | 2021-06-08 17:22 | 1593 |  | 0 | 95 | 6 | 0 | 0 | 32 | 0.815 | 1.0657 | 0.2668 | 0.0138 | 94650 | 69 | 44 | 171 | 0.0051 | 0.0066 | 0.024 | 0.0529 | 0.0424 | 0.006 | 0.0062 | 0.0046
2021-06-08 | A64974 | B | 6 | SCR420HON2 | 101 | 35300 | 0.0495 | 0.0357 | 0.0402 | 0.0795 | 1600 | 1582 | 1534 | 2985 | 10.2 |  | 146 | 0 | 미정 | 선택 | 미정 | 미정 | 0 | 0 | 0 | 0 | 0 | 146 | 0.0495 | 0.0791 | 0.0031 | 0.2507 | 66 | 8500 | 1634 | 0.1657 | 0.7628 | 0.2042 | 0.0208 | [6 empty] | 1511 | 16 | 21 | 3 | 0.23 | 80 | 28 | 미정 |  | 2021-06-08 18:12 | 1634 |  | 0 | 20 | 0 | 0 | 0 | 0 | 0.186 | 0.8404 | 0.2427 | 0.0323 | 99950 | 68 | 39 | 182 | 0.0144 | 0.0167 | 0.0298 | 0.0466 | 0.0492 | 0.0135 | 0.0097 | 0.0134
2021-06-08 | B64436 | B | 20 | AE5180 | 94 | 35500 | 0.1086 | 0.0174 | 0.0469 | 0.1455 | 1734 | 1688 | 1616 | 2732 |  |  | 0 | 0 | 미정 | 미정 | 미정 | 미정 | 0 | 0 | 0 | 200 | 0 | 0 | 0.1086 | 0.1368 | 0.0056 | 0.0026 | 53 | 5800 | 1594 | 0.7388 | 0.75 | 0.1995 | 0.0056 | [6 empty] | 1465 | 15 | 15 | 1 | 0.21 | 68 | 28 | 미정 |  | 2021-06-08 18:24 | 1582 |  | 0 | 102 | 23 | 0 | 0 | 35 | 0.793 | 1.0595 | 0.2548 | 0.0161 |  | 76 | 34 | 166 | 0.0037 | 0.0063 | 0.0223 | 0.05 | 0.0123 | 0.0042 | 0.0051 | 0.0046
2021-06-08 | A64975 | B | 33 | SCR420HON2 | 100 | 38500 | 0.0549 | 0.064 | 0.0432 | 0.0839 | 1539 | 1634 | 1559 | 3176 | 17.4 |  | 168 | 0 | 선택 | 미정 | 미정 | 미정 | 0 | 0 | 0 | 0 | 0 | 168 | 0.0549 | 0.0692 | 0.0024 | 0.1023 | 43 | 6300 | 1623 | 0.1623 | 0.7648 | 0.1959 | 0.0145 | [6 empty] | 1511 | 16 | 21 | 3 | 0.22 | 100 | 34 | 미정 |  | 2021-06-08 19:25 | 1623 |  | 0 | 19 | 0 | 0 | 0 | 0 | 0.197 | 0.8367 | 0.2379 | 0.0308 | 104300 | 70 | 14 | 119 | 0.0273 | 0.0161 | 0.0322 | 0.0429 | 0.022 | 0.0071 | 0.0071 | 0.0127
2021-06-08 | B64437 | B | 11 | AE5180 | 104 | 38400 |  | 0.0733 | 0.0733 | 0.117 | 1584 | 1584 | 1520 | 2567 |  |  | 0 | 0 | 미정 | 미정 | 미정 | 미정 | 0 | 0 | 0 | 205 | 0 | 0 |  |  |  |  | 45 | 7600 | 1587 | 0.6347 | 0.6191 | 0.1627 | 0.0043 | [6 empty] | 1465 | 15 | 15 | 1 | 0.21 | 65 | 30 | 미정 |  | 2021-06-08 19:41 | 1583 |  | 0 | 115 | 12 | 0 | 0 | 36 | 0.823 | 1.0677 | 0.259 | 0.0127 | 104550 | 75 | 24 | 138 | 0.004 | 0.0061 | 0.0254 |  | 0.0234 | 0.0055 | 0.0052 | 0.0051
2021-06-08 | A64976 | B | 32 | SCR420HON2 | 101 | 36500 | 0.0416 | 0.0586 | 0.0586 | 0.0848 | 1638 | 1638 | 1588 | 3021 | 45.7 |  | 166 | 0 | 미정 | 선택 | 미정 | 미정 | 0 | 0 | 0 | 0 | 0 | 166 | 0.0416 | 0.0689 | 0.0019 | 0.1626 | 45 | 5500 | 1623 | 0.1743 | 0.7336 | 0.2015 | 0.0206 | [6 empty] | 1511 | 16 | 21 | 3 | 0.23 | 79 | 35 | 미정 |  | 2021-06-08 20:24 | 1623 |  | 0 | 0 | 0 | 0 | 0 | 0 | 0.202 | 0.8461 | 0.2506 | 0.0335 | 100450 | 68 | 31 | 141 | 0.0729 | 0.0239 | 0.0321 | 0.0414 | 0.0326 | 0.0093 | 0.007 | 0.0137
2021-06-08 | B64438 | B | 30 | AE5180 | 104 | 37200 |  | 0.1176 | 0.1176 | 0.1158 | 1602 | 1602 | 1539 | 2501 |  |  | 0 | 0 | 미정 | 미정 | 미정 | 미정 | 0 | 0 | 0 | 204 | 0 | 0 |  |  |  |  | 46 | 7200 | 1584 | 0.6384 | 0.7213 | 0.1344 | 0.0036 | [6 empty] | 1465 | 15 | 15 | 1 | 0.2 | 69 | 27 | 미정 |  | 2021-06-08 20:38 | 1587 |  | 0 | 107 | 13 | 0 | 0 | 36 | 0.8 | 1.0792 | 0.2617 | 0.0136 |  | 73 | 38 | 162 | 0.0043 | 0.0054 | 0.0219 |  | 0.0366 | 0.0085 | 0.007 | 0.0061
2021-06-08 | A64977 | B | 29 | SCR420HON2 | 101 | 35500 |  | 0.0277 | 0.0965 | 0.0808 | 1647 | 1611 | 1573 | 2963 | 51.5 |  | 167 | 0 | 미정 | 선택 | 미정 | 미정 | 0 | 0 | 0 | 0 | 0 | 167 |  |  |  |  | 43 | 5500 | 1635 | 0.1877 | 0.7556 | 0.1999 | 0.0343 | [6 empty] | 1511 | 16 | 20 | 3 | 0.23 | 82 | 36 | 미정 |  | 2021-06-08 21:21 | 1635 |  | 0 | 8 | 0 | 0 | 0 | 0 | 0.1923 | 0.8382 | 0.2526 | 0.0334 | 98800 | 65 | 35 | 144 | 0.085 | 0.0221 | 0.0305 |  | 0.0334 | 0.0128 | 0.0079 | 0.0175
2021-06-08 | B64439 | B | 38 | AE5180 | 104 | 36900 |  | 0.2387 | 0.2387 | 0.2828 | 1626 | 1626 | 1505 | 2555 |  |  |  | 0 | 미정 | 미정 | 미정 | 미정 | 0 | 0 | 0 | 205 | 0 | 0 |  |  |  |  | 44 | 8000 | 1609 | 0.6647 | 0.704 | 0.1652 | 0.0042 | [6 empty] | 1465 | 15 | 16 | 1 | 0.25 | 74 | 31 | 미정 |  | 2021-06-08 21:36 | 1594 |  | 0 | 73 | 0 | 0 | 0 | 0 | 0.797 | 1.0502 | 0.2379 | 0.0146 | 92650 | 71 | 39 | 166 | 0.0044 | 0.0054 | 0.0235 |  | 0.0286 | 0.0069 | 0.0066 | 0.0065
2021-06-08 | A64978 | B | 6 | SCR420HON2 | 101 | 36500 | 0.0531 | 0.1063 | 0.1063 | 0.1631 | 1603 | 1603 | 1553 | 2849 | 51.6 |  | 166 | 0 | 미정 | 선택 | 미정 | 미정 | 0 | 0 | 0 | 0 | 0 | 166 | 0.0531 | 0.0755 | 0.0044 | 0.1201 | 43 | 6600 | 1610 | 0.1912 | 0.6093 | 0.1936 | 0.0478 | [6 empty] | 1511 | 16 | 20 | 3 | 0.23 | 77 | 32 | 미정 |  | 2021-06-08 22:18 | 1622 |  | 0 | 0 | 0 | 0 | 0 | 0 | 0.2023 | 0.8579 | 0.2529 | 0.0317 |  | 73 | 32 | 141 | 0.0813 | 0.037 | 0.0305 | 0.0361 | 0.041 | 0.0216 | 0.0157 | 0.0142
2021-06-08 | B64440 | B | 20 | AE5180 | 104 | 39600 | 0.1747 | 0.166 | 0.166 | 0.1739 | 1601 | 1601 | 1558 | 2538 |  |  | 0 | 0 | 미정 | 미정 | 미정 | 미정 | 0 | 0 | 0 | 213 | 0 | 0 | 0.1747 | 0.1702 | 0.0178 | 0.1588 | 45 | 7200 | 1603 | 0.6738 | 0.9614 | 0.2254 | 0.0047 | [6 empty] | 1465 | 15 | 16 | 1 | 0.22 | 78 | 38 | 미정 |  | 2021-06-08 22:41 | 1598 |  | 0 | 61 | 0 | 0 | 0 | 25 | 0.7875 | 1.0558 | 0.2464 | 0.0144 | 99850 | 75 | 28 | 152 | 0.0033 | 0.005 | 0.023 | 0.0577 | 0.0264 | 0.0073 | 0.0081 | 0.0062
2021-06-08 | A64979 | B | 33 | SCM420HT | 101 | 36700 | 0.0451 | 0.0282 | 0.0282 | 0.0462 | 1690 | 1690 | 1613 | 3048 | 2.1 |  | 145 | 0 | 미정 | 선택 | 미정 | 미정 | 0 | 0 | 0 | 0 | 0 | 145 | 0.0451 | 0.0674 | 0.0035 | 0.001 | 42 | 4900 | 1648 | 0.1659 | 0.6232 | 0.1677 | 0.0155 | [6 empty] | 1510 | 18 | 20 | 3 | 0.23 | 99 | 38 | 미정 |  | 2021-06-08 23:22 | 1651 |  | 0 | 17 | 7 | 0 | 0 | 0 | 0.1964 | 0.8206 | 0.2373 | 0.0263 | 98450 | 101 | 41 | 163 | 0.003 | 0.0176 | 0.0236 | 0.0374 | 0.0423 | 0.0197 | 0.0103 | 0.0095
2021-06-08 | B64441 | B | 11 | AE5180 | 104 | 39900 | 0.1122 | 0.0589 | 0.0589 | 0.1305 | 1599 | 1599 | 1548 | 2557 |  |  | 0 | 0 | 미정 | 미정 | 미정 | 미정 | 0 | 0 | 0 | 250 | 0 | 0 | 0.1122 | 0.1424 | 0.0067 | 0.3204 | 44 | 6900 | 1587 | 0.6847 | 0.9425 | 0.2017 | 0.0038 | [6 empty] | 1465 | 15 | 16 | 1 | 0.18 | 71 | 33 | 미정 |  | 2021-06-08 23:52 | 1586 |  | 0 | 0 | 0 | 0 | 0 | 50 | 0.7943 | 1.0518 | 0.2413 | 0.0102 | 97950 | 75 | 33 | 152 | 0.0036 | 0.0045 | 0.0239 | 0.0587 | 0.0195 | 0.0099 | 0.0103 | 0.0082
2021-06-08 | A64980 | B | 32 | SCM420HT | 101 | 35500 | 0.0429 | 0.0251 | 0.0263 | 0.0569 | 1670 | 1658 | 1610 | 2916 | 2.2 |  | 148 | 0 | 선택 | 미정 | 미정 | 미정 | 0 | 0 | 0 | 0 | 0 | 148 | 0.0429 | 0.1001 | 0.03 | 0.0038 | 38 | 4400 | 1623 | 0.1632 | 0.2032 | 0.0926 | 0.0178 | [6 empty] | 1510 | 18 | 18 | 3 | 0.23 | 83 | 28 | 미정 |  | 2021-06-09 00:17 | 1627 |  | 0 | 45 | 0 | 0 | 0 | 0 | 0.2018 | 0.8153 | 0.2519 | 0.0278 | 97150 | 77 | 57 | 189 | 0.0033 | 0.023 | 0.0249 | 0.0325 | 0.0444 | 0.0268 | 0.0065 | 0.0066
2021-06-08 | B64442 | B | 30 | AE5180 | 103 | 41200 | 0.3532 | 0.1677 | 0.1677 | 0.2149 | 1646 | 1646 | 1574 | 2572 |  |  | 0 | 0 | 미정 | 미정 | 미정 | 미정 | 0 | 0 | 0 | 255 | 0 | 0 | 0.3532 | 0.1907 | 0.0195 | 0.1509 | 44 | 6300 | 1598 | 0.7547 | 0.894 | 0.2088 | 0.004 | [6 empty] | 1465 | 15 | 17 | 1 | 0.2 | 76 | 35 | 미정 |  | 2021-06-09 00:57 | 1598 |  | 0 | 72 | 10 | 0 | 0 | 28 | 0.7836 | 1.0555 | 0.2512 | 0.0078 | 101000 | 77 | 34 | 152 | 0.0029 | 0.0039 | 0.0221 | 0.0554 | 0.0243 | 0.0132 | 0.0109 | 0.0098
2021-06-08 | A64981 | B | 29 | SCM420HT | 101 | 35900 | 0.0574 | 0.0294 | 0.0708 | 0.0799 | 1618 | 1595 | 1565 | 2908 | 32.1 |  | 148 | 0 | 미정 | 선택 | 미정 | 미정 | 0 | 0 | 0 | 0 | 0 | 148 | 0.0574 | 0.0863 | 0.0025 | 0.2348 | 40 | 6600 | 1612 | 0.1699 | 0.6583 | 0.1762 | 0.0272 | [6 empty] | 1510 | 18 | 18 | 3 | 0.28 | 61 | 16 | 미정 |  | 2021-06-09 01:18 | 1628 |  | 0 | 45 | 21 | 0 | 0 | 0 | 0.1999 | 0.8153 | 0.2378 | 0.0283 | 103450 | 0 | 36 | 178 | 0.0435 | 0.0234 | 0.0256 | 0.0378 | 0.0354 | 0.0205 | 0.0108 | 0.0106
2021-06-08 | B64443 | B | 38 | AE5180 | 104 | 37600 | 0.1969 | 0.1389 | 0.1389 | 0.1496 | 1625 | 1625 | 1531 | 2495 |  |  | 0 | 0 | 미정 | 미정 | 미정 | 미정 | 0 | 0 | 0 | 252 | 0 | 0 | 0.1969 | 0.1436 | 0.0052 | 0.004 | 41 | 7000 | 1588 | 0.7454 | 0.9089 | 0.1878 | 0.0032 | [6 empty] | 1465 | 15 | 16 | 1 | 0.19 | 69 | 27 | 미정 |  | 2021-06-09 01:52 | 1587 |  | 0 | 60 | 0 | 0 | 0 | 25 | 0.7963 | 1.0635 | 0.2546 | 0.0091 | 95250 | 87 | 45 | 174 | 0.0031 | 0.005 | 0.0234 | 0.0532 | 0.0439 | 0.0094 | 0.0083 | 0.0068
2021-06-08 | B64444 | B | 20 | SCM420HT | 101 | 37300 | 0.1882 | 0.0971 | 0.0971 | 0.1463 | 1624 | 1624 | 1551 | 2482 | 19.9 |  | 179 | 0 | 미정 | 미정 | 미정 | 미정 | 0 | 0 | 0 | 0 | 0 | 179 | 0.1882 | 0.1426 | 0.0071 | 0.4326 | 45 | 7900 | 1639 | 0.1615 | 0.7198 | 0.233 | 0.0159 | [6 empty] | 1510 | 18 | 19 | 1 | 0.22 | 68 | 26 | 미정 |  | 2021-06-09 02:54 | 1638 |  | 0 | 32 | 0 | 0 | 0 | 50 | 0.2035 | 0.8194 | 0.2573 | 0.0149 | 101250 | 77 | 25 | 144 | 0.034 | 0.014 | 0.023 | 0.0513 | 0.0377 | 0.0076 | 0.0061 | 0.0099
2021-06-08 | A64982 | B | 6 | AE1055LS | 106 | 38800 | 0.0457 | 0.0436 | 0.1381 | 0.0979 | 1595 | 1590 | 1530 | 3117 | 15.5 |  | 126 | 0 | 미정 | 미정 | 미정 | 미정 | 0 | 0 | 0 | 0 | 0 | 126 | 0.0457 | 0.0759 | 0.0069 | 0.1915 | 51 | 7000 | 1627 | 0.389 | 0.6513 | 0.2019 | 0.0199 | [6 empty] | 1484 | 25 | 25 | 3 | 0.25 | 88 | 31 | 미정 |  | 2021-06-09 03:04 | 1622 |  | 0 | 33 | 0 | 0 | 0 | 0 | 0.55 | 0.7888 | 0.2428 | 0.017 | 99950 | 89 | 53 | 205 | 0.0184 | 0.0184 | 0.0226 | 0.0354 | 0.0362 | 0.0105 | 0.0039 | 0.004
2021-06-08 | B64445 | B | 11 | SCM420HT | 101 | 36800 | 0.1928 | 0.1181 | 0.0824 | 0.1013 | 1611 | 1605 | 1575 | 2628 | 23.1 |  | 179 | 0 | 미정 | 미정 | 미정 | 미정 | 0 | 0 | 0 | 0 | 0 | 179 | 0.1928 | 0.1929 | 0.0112 | 0.0047 | 44 | 7000 | 1659 | 0.1755 | 0.7453 | 0.1863 | 0.0158 | [6 empty] | 1510 | 18 | 21 | 1 | 0.21 | 66 | 27 | 미정 |  | 2021-06-09 03:50 | 1652 |  | 0 | 34 | 10 | 0 | 0 | 29 | 0.2126 | 0.8213 | 0.2454 | 0.0162 | 98900 | 78 | 39 | 169 | 0.041 | 0.0141 | 0.0245 | 0.0531 | 0.0238 | 0.008 | 0.0062 | 0.0101
2021-06-08 | A64983 | B | 33 | AE1055LS | 106 | 38900 | 0.0686 | 0.0714 | 0.102 | 0.1316 | 1584 | 1604 | 1552 | 3082 | 32 |  | 126 | 0 | 미정 | 미정 | 미정 | 미정 | 0 | 0 | 0 | 0 | 0 | 126 | 0.0686 | 0.1099 | 0.0026 | 0.316 | 40 | 4700 | 1608 | 0.456 | 0.6435 | 0.1983 | 0.0173 | [6 empty] | 1484 | 25 | 25 | 3 | 0.25 | 64 | 30 | 미정 |  | 2021-06-09 04:08 | 1590 |  | 0 | 26 | 9 | 0 | 0 | 0 | 0.555 | 0.7831 | 0.2285 | 0.0246 | 101250 | 67 | 29 | 155 | 0.0377 | 0.0237 | 0.0243 | 0.0392 | 0.022 | 0.0051 | 0.0037 | 0.0039
2021-06-08 | B64446 | B | 30 | SCM420HT | 100 | 36100 | 0.208 | 0.0771 | 0.0771 | 0.1021 | 1654 | 1654 | 1577 | 2469 | 27.5 |  | 180 | 0 | 미정 | 미정 | 미정 | 미정 | 0 | 0 | 0 | 0 | 0 | 180 | 0.208 | 0.1483 | 0.0084 | 0.0038 | 46 | 6700 | 1632 | 0.1754 | 0.7637 | 0.1501 | 0.0135 | [6 empty] | 1510 | 18 | 19 | 1 | 0.24 | 76 | 30 | 미정 |  | 2021-06-09 04:48 | 1651 |  | 0 | 0 | 20 | 0 | 0 | 42 | 0.2026 | 0.8122 | 0.2405 | 0.0177 | 96200 | 356 | 115 | 322 | 0.0497 | 0.0144 | 0.023 | 0.0442 | 0.0289 | 0.0071 | 0.0057 | 0.0107
2021-06-08 | A64984 | B | 32 | AE1055LS | 105 | 38500 | 0.0309 | 0.0848 | 0.1354 | 0.2095 | 1570 | 1583 | 1522 | 2985 | 32.9 |  | 127 | 0 | 미정 | 미정 | 미정 | 미정 | 0 | 0 | 0 | 0 | 0 | 127 | 0.0309 | 0.0346 | 0.0056 | 0.045 | 40 | 5500 | 1605 | 0.4811 | 0.6615 | 0.1967 | 0.0332 | [6 empty] | 1484 | 25 | 25 | 3 | 0.25 | 68 | 30 | 미정 |  | 2021-06-09 05:17 | 1591 |  | 0 | 0 | 0 | 0 | 0 | 0 | 0.552 | 0.7993 | 0.2357 | 0.0253 |  | 64 | 25 | 142 | 0.0417 | 0.0254 | 0.0255 | 0.0337 | 0.0286 | 0.0098 | 0.0048 | 0.0035
2021-06-08 | B64447 | T | 11 | SM45CM11 | 102 | 38400 | 0.0735 | 0.0387 | 0.0387 | 0.0719 | 1604 | 1604 | 1533 | 2412 | 14.8 |  | 149 | 0 | 미정 | 미정 | 미정 | 미정 | 0 | 0 | 0 | 0 | 0 | 149 | 0.0735 | 0.131 | 0.005 | 0.0034 | 33 | 5000 | 1604 | 0.4607 | 0.8672 | 0.2558 | 0.0095 | [6 empty] | 1491 | 10 | 11 | 1 | 0.32 | 74 | 32 | 미정 |  | 2021-06-09 07:50 | 1599 |  | 0 | 97 | 52 | 0 | 0 | 18 | 0.4588 | 0.8593 | 0.2434 | 0.0092 | 112250 |  | 60 | 332 | 0.0218 | 0.0172 | 0.0134 | 0.0456 | 0.0396 | 0.0083 | 0.0078 | 0.0045
2021-06-08 | A64985 | B | 29 | AE1055LS | 102 | 37900 |  | 0.0754 | 0.0754 | 0.1471 | 1633 | 1633 | 1545 | 3001 | 33.8 |  | 127 | 0 | 미정 | 선택 | 미정 | 미정 | 0 | 0 | 0 | 0 | 0 | 127 |  |  |  |  | 44 | 4300 | 1595 | 0.4095 | 0.6314 | 0.1981 | 0.019 | [6 empty] | 1484 | 25 | 25 | 3 | 0.25 | 69 | 32 | 미정 |  | 2021-06-09 06:36 | 1586 |  | 0 | 13 | 0 | 0 | 0 | 0 | 0.549 | 0.7881 | 0.2346 | 0.0301 | 99650 | 65 | 21 | 125 | 0.0418 | 0.0209 | 0.026 |  | 0.0208 | 0.0054 | 0.0029 | 0.0033
2021-06-09 | B64448 | T | 20 | SM45CM11 | 105 | 39000 | 0.087 | 0.0296 | 0.0296 | 0.0495 | 1655 | 1655 | 1605 | 2581 | 4.3 |  | 147 | 0 | 미정 | 미정 | 미정 | 미정 | 0 | 0 | 0 | 0 | 0 | 147 | 0.087 | 0.1279 | 0.0041 | 0.027 | 44 | 4500 | 1635 | 0.3943 | 0.63 | 0.1693 | 0.0127 | [6 empty] | 1491 | 10 | 14 | 3 | 0.26 | 109 | 46 | 미정 |  | 2021-06-09 07:15 | 1635 |  | 0 | 52 | 44 | 0 | 0 | 0 | 0.4436 | 0.8251 | 0.2735 | 0.0163 |  |  | 37 | 145 | 0.0063 | 0.0138 | 0.0146 | 0.0489 | 0.052 | 0.0161 | 0.0082 | 0.0085
2021-06-09 | A64986 | B | 6 | AE1055LS | 101 | 37800 | 0.0569 | 0.0338 | 0.0338 | 0.1655 | 1652 | 1652 | 1571 | 2965 | 42.8 |  | 125 | 0 | 미정 | 선택 | 미정 | 미정 | 0 | 0 | 0 | 155 | 0 | 125 | 0.0569 | 0.1209 | 0.0051 | 0.1082 | 49 | 4100 | 1590 | 0.4767 | 0.6147 | 0.1817 | 0.0274 | [6 empty] | 1484 | 25 | 26 | 3 | 0.24 | 74 | 41 | 미정 |  | 2021-06-09 07:42 | 1593 |  | 0 | 19 | 14 | 0 | 0 | 0 | 0.5556 | 0.776 | 0.2361 | 0.0285 |  | 70 | 12 | 111 | 0.0508 | 0.0222 | 0.0248 | 0.0373 | 0.0266 | 0.0091 | 0.0046 | 0.0042
2021-06-09 | A64987 | B | 5 | AE1055LS | 101 | 37300 | 0.0586 | 0.0574 | 0.0574 | 0.1196 | 1641 | 1641 | 1555 | 2998 | 27.4 |  | 128 | 0 | 미정 | 선택 | 미정 | 미정 | 0 | 0 | 0 | 158 | 0 | 128 | 0.0586 | 0.0894 | 0.0041 | 0.0534 | 51 | 5200 | 1593 | 0.4676 | 0.6406 | 0.1909 | 0.0223 | [6 empty] | 1484 | 25 | 25 | 3 | 0.24 | 72 | 33 | 미정 |  | 2021-06-09 08:43 | 1593 |  | 0 | 25 | 26 | 0 | 0 | 0 | 0.5269 | 0.7777 | 0.2396 | 0.0284 | 0 | 79 | 9 | 110 | 0.0333 | 0.0209 | 0.0247 | 0.0356 | 0.0274 | 0.0072 | 0.0052 | 0.0048
2021-06-09 | B64449 | I | 33 | SM45CI | 101 | 38400 | 0.0602 | 0.0222 | 0.0567 | 0.0985 | 1650 | 1615 | 1565 | 2584 | 22.8 |  | 141 | 0 | 미정 | 미정 | 미정 | 미정 | 0 | 0 | 0 | 0 | 0 | 141 | 0.0602 | 0.0806 | 0.0042 | 0.395 | 38 | 7000 | 1646 | 0.406 | 0.5551 | 0.1917 | 0.0133 | [6 empty] | 1493 | 20 | 23 | 1 | 0.27 | 79 | 0 | 미정 |  | 2021-06-09 09:13 | 1648 |  | 0 | 31 | 7 | 0 | 0 | 0 | 0.439 | 0.7067 | 0.2124 | 0.0059 | 97500 | 711 | 20 | 126 | 0.0318 | 0.0107 | 0.0061 | 0.0469 | 0.0381 | 0.0117 | 0.0098 | 0.0149
2021-06-09 | A64988 | B | 32 | AE1055LS | 101 | 36800 | 0.0497 |  |  | 0.1217 |  | 1620 | 1584 | 3043 | 43.7 |  | 127 | 0 | 미정 | 선택 | 미정 | 미정 | 0 | 0 | 0 | 154 | 0 | 127 | 0.0497 | 0.0886 | 0.0055 | 0.3849 | 42 | 3100 | 1588 | 0.4943 | 0.6442 | 0.195 | 0.0203 | [6 empty] | 1484 | 25 | 25 | 3 | 0.24 | 66 | 30 | 미정 |  | 2021-06-09 09:38 | 1592 |  | 0 | 0 | 15 | 0 | 0 | 0 | 0.556 | 0.7748 | 0.236 | 0.0241 |  | 67 | 23 | 131 | 0.0527 | 0.0193 | 0.0239 | 0.0354 | 0.0256 | 0.0047 | 0.0037 | 0.004
2021-06-09 | B64450 | I | 30 | 18CRNIMO7HI | 90 | 34900 | 0.0515 | 0.0296 | 0.0284 | 0.0582 | 1678 | 1650 | 1620 | 2384 | 10.7 |  | 196 | 0 | 미정 | 미정 | 미정 | 미정 | 0 | 0 | 0 | 0 | 0 | 196 | 0.0515 | 0.0976 | 0.0029 | 0.2753 | 44 | 8200 | 1697 | 0.1233 | 0.4491 | 0.1242 | 0.0111 | [6 empty] | 1506 | 25 | 26 | 1 | 0.26 | 87 | 0 | 미정 |  | 2021-06-09 10:17 | 1683 |  | 0 | 32 | 52 | 0 | 0 | 82 | 0.1734 | 0.5594 | 0.2586 | 0.0328 | 92750 | 816 | 17 | 147 | 0.0225 | 0.0153 | 0.0334 | 0.0169 | 0.0301 | 0.0033 | 0.0039 | 0.0035
2021-06-09 | A64989 | B | 29 | AE1055LS | 101 | 36400 | 0.0545 |  |  | 0.1168 |  | 1620 | 1560 | 2999 | 22.2 |  | 125 | 0 | 미정 | 선택 | 미정 | 미정 | 0 | 0 | 0 | 157 | 0 | 125 | 0.0545 | 0.0912 | 0.0014 | 0.0008 | 40 | 3800 | 1587 | 0.3595 | 0.6412 | 0.2005 | 0.0119 | [6 empty] | 1484 | 25 | 25 | 3 | 0.23 | 62 | 27 | 미정 |  | 2021-06-09 10:33 | 1585 |  | 0 | 27 | 0 | 0 | 0 | 0 | 0.5533 | 0.7937 | 0.2397 | 0.0253 | 0 | 63 | 28 | 137 | 0.0264 | 0.0135 | 0.0217 | 0.0433 | 0.0158 | 0.0044 | 0.0034 | 0.0036
2021-06-09 | B64451 | B | 20 | AE1038M2 | 104 | 38000 | 0.0768 | 0.0596 | 0.0596 | 0.1138 | 1654 | 1654 | 1592 | 2555 | 27.6 |  | 150 | 0 | 미정 | 미정 | 미정 | 미정 | 0 | 0 | 0 | 0 | 0 | 150 | 0.0768 | 0.1274 | 0.0052 | 0.2414 | 31 | 5300 | 1668 | 0.3175 | 0.7285 | 0.1864 | 0.018 | [6 empty] | 1497 | 15 | 19 | 1 | 0.27 | 87 | 37 | 미정 |  | 2021-06-09 11:11 | 1662 |  | 0 | 35 | 0 | 0 | 0 | 16 | 0.375 | 0.8424 | 0.2327 | 0.0105 | 96850 | 68 | 15 | 117 | 0.0403 | 0.0142 | 0.0088 | 0.048 | 0.0221 | 0.0078 | 0.0073 | 0.0079
2021-06-09 | A64990 | B | 6 | AE1055LS | 95 | 35900 | 0.0463 |  |  | 0.105 |  | 1620 | 1618 | 3022 | 9.6 |  | 127 | 0 | 선택 | 미정 | 미정 | 미정 | 0 | 0 | 0 | 157 | 0 | 127 | 0.0463 | 0.084 | 0.0031 | 0.0048 | 43 | 2900 | 1591 | 0.5197 | 0.6466 | 0.1878 | 0.0152 | [6 empty] | 1484 | 25 | 25 | 3 | 0.23 | 62 | 32 | 미정 |  | 2021-06-09 11:45 | 1592 |  | 0 | 0 | 15 | 0 | 0 | 0 | 0.5439 | 0.7781 | 0.2404 | 0.0271 | 0 | 67 | 14 | 110 | 0.0115 | 0.0194 | 0.0241 | 0.0376 | 0.0124 | 0.0027 | 0.0027 | 0.0031
2021-06-09 | B64452 | B | 11 | AE1038M2 | 104 | 38700 | 0.0802 | 0.0905 | 0.0905 | 0.1246 | 1581 | 1581 | 1559 | 2587 | 31.3 |  | 146 | 0 | 미정 | 미정 | 미정 | 미정 | 0 | 0 | 0 | 0 | 0 | 146 | 0.0802 | 0.0954 | 0.0042 | 0.1897 | 42 | 5800 | 1615 | 0.3255 | 0.7756 | 0.182 | 0.0116 | [6 empty] | 1497 | 15 | 16 | 1 | 0.4 | 72 | 35 | 미정 |  | 2021-06-09 12:21 | 1620 |  | 0 | 72 | 44 | 0 | 0 | 9 | 0.371 | 0.821 | 0.2121 | 0.0086 | 104250 | 75 | 11 | 110 | 0.0413 | 0.0096 | 0.0089 | 0.0523 | 0.0376 | 0.0109 | 0.0095 | 0.0089
2021-06-09 | A64991 | B | 5 | AE1055LS | 95 | 34900 | 0.0748 |  |  | 0.105 |  | 1620 | 1588 | 2936 | 8.7 |  | 127 | 0 | 선택 | 미정 | 미정 | 미정 | 0 | 0 | 0 | 154 | 0 | 127 | 0.0748 | 0.1038 | 0.0032 | 0.0624 | 41 | 3300 | 1591 | 0.3769 | 0.6517 | 0.1906 | 0.0174 | [6 empty] | 1484 | 25 | 25 | 3 | 0.23 | 62 | 30 | 미정 |  | 2021-06-09 12:39 | 1586 |  | 0 | 13 | 0 | 0 | 0 | 0 | 0.521 | 0.7718 | 0.2356 | 0.0277 | 100500 | 65 | 16 | 113 | 0.0106 | 0.017 | 0.0236 | 0.0465 | 0.0194 | 0.0045 | 0.0035 | 0.0047
2021-06-09 | B64453 | B | 33 | AE1038M2 | 103 | 37100 | 0.0675 | 0.0357 | 0.0357 | 0.037 | 1637 | 1637 | 1607 | 2460 | 2.3 |  | 130 | 0 | 미정 | 미정 | 미정 | 미정 | 0 | 0 | 0 | 154 | 0 | 130 | 0.0675 | 0.0708 | 0.0032 | 0.1397 | 37 | 3800 | 1621 | 0.2525 | 0.6722 | 0.1174 | 0.0275 | [6 empty] | 1497 | 15 | 17 | 1 | 0.23 | 58 | 22 | 미정 |  | 2021-06-09 13:15 | 1611 |  | 0 | 74 | 0 | 0 | 0 | 0 | 0.37 | 0.8385 | 0.2235 | 0.0081 |  | 69 | 13 | 118 | 0.0029 | 0.0067 | 0.0123 | 0.0407 | 0.0518 | 0.0471 | 0.0124 | 0.0119
2021-06-09 | A64992 | B | 32 | AE1055LS | 101 | 36200 | 0.0491 |  |  | 0.1594 |  | 1620 | 1574 | 2977 | 38.9 |  | 127 | 0 | 선택 | 미정 | 미정 | 미정 | 0 | 0 | 0 | 156 | 0 | 127 | 0.0491 | 0.0751 | 0.003 | 0.1165 | 40 | 3100 | 1593 | 0.508 | 0.6569 | 0.2062 | 0.0257 | [6 empty] | 1484 | 25 | 26 | 3 | 0.21 | 75 | 38 | 미정 |  | 2021-06-09 13:33 | 1589 |  | 0 | 0 | 34 | 0 | 0 | 0 | 0.553 | 0.7692 | 0.2492 | 0.0195 |  | 65 | 25 | 124 | 0.0469 | 0.0223 | 0.0223 | 0.0477 | 0.0182 | 0.0044 | 0.004 | 0.005
2021-06-09 | B64454 | B | 30 | AE1038M2 | 103 | 37200 | 0.0814 | 0.0301 | 0.0301 | 0.0911 | 1651 | 1651 | 1592 | 2438 | 3.9 |  | 128 | 0 | 미정 | 선택 | 미정 | 미정 | 0 | 0 | 0 | 151 | 0 | 128 | 0.0814 | 0.0957 | 0.0031 | 0.0368 | 43 | 4800 | 1607 | 0.3018 | 0.5088 | 0.1766 | 0.0083 | [6 empty] | 1497 | 15 | 15 | 1 | 0.21 | 55 | 15 | 미정 |  | 2021-06-09 14:20 | 1604 |  | 0 | 0 | 0 | 0 | 0 | 12 | 0.363 | 0.818 | 0.2455 | 0.0133 | 101150 | 69 | 27 | 132 | 0.0048 | 0.0082 | 0.0114 | 0.0451 | 0.0186 | 0.0103 | 0.0098 | 0.0103
2021-06-09 | A64993 | B | 29 | AE1055LS | 101 | 35400 | 0.0628 | 0.0755 | 0.0755 | 0.1321 | 1605 | 1605 | 1531 | 2915 | 34.4 |  | 126 | 0 | 선택 | 미정 | 미정 | 미정 | 0 | 0 | 0 | 0 | 0 | 126 | 0.0628 | 0.1151 | 0.0019 | 0.1555 | 42 | 5100 | 1590 | 0.3784 | 0.633 | 0.181 | 0.0319 | [6 empty] | 1484 | 25 | 26 | 3 | 0.23 | 63 | 29 | 미정 |  | 2021-06-09 14:36 | 1590 |  | 0 | 0 | 0 | 0 | 0 | 0 | 0.539 | 0.7605 | 0.2374 | 0.0264 |  | 70 | 20 | 115 | 0.0404 | 0.0162 | 0.0234 | 0.0405 | 0.0261 | 0.0113 | 0.0034 | 0.0047
2021-06-09 | B64455 | B | 20 | AE1038M2 | 104 | 36600 | 0.0852 | 0.0582 | 0.0582 | 0.1568 | 1639 | 1639 | 1553 | 2510 | 39 |  | 132 | 0 | 미정 | 선택 | 미정 | 미정 | 0 | 0 | 0 | 152 | 0 | 132 | 0.0852 | 0.1029 | 0.0036 | 0.0331 | 42 | 5500 | 1612 | 0.3389 | 0.5123 | 0.1848 | 0.0107 | [6 empty] | 1497 | 15 | 17 | 1 | 0.22 | 66 | 17 | 미정 |  | 2021-06-09 15:19 | 1605 |  | 0 | 0 | 0 | 0 | 0 | 0 | 0.378 | 0.8215 | 0.2281 | 0.0093 | 100200 | 68 | 28 | 135 | 0.0495 | 0.0125 | 0.0094 | 0.0526 | 0.0336 | 0.0078 | 0.0085 | 0.0093
2021-06-09 | A64994 | B | 6 | P-AE1055LSM | 101 | 35400 | 0.0591 | 0.0342 | 0.0342 | 0.2214 | 1605 | 1605 | 1538 | 3008 | 18.6 |  | 127 | 0 | 선택 | 미정 | 미정 | 미정 | 0 | 0 | 0 | 199 | 0 | 127 | 0.0591 | 0.1138 | 0.0031 | 0.1937 | 41 | 5300 | 1590 | 0.4922 | 0.626 | 0.1935 | 0.02 | 0.179 | 52.016 | 30.068 | 5.929 | 8.773 | 1.729 | 1484 | 25 | 25 | 3 | 0.23 | 58 | 27 | 미정 |  | 2021-06-09 15:38 | 1590 |  | 0 | 0 | 31 | 0 | 0 | 0 | 0.549 | 0.7724 | 0.2445 | 0.0227 | 104250 | 76 | 9 | 101 | 0.0221 | 0.0214 | 0.0226 | 0.0448 | 0.0186 | 0.0049 | 0.0031 | 0.0042
2021-06-09 | B64456 | B | 11 | AE1038M2 | 101 | 36800 | 0.0707 | 0.0561 | 0.0561 | 0.1118 | 1631 | 1631 | 1570 | 2508 | 24.9 |  | 129 | 0 | 미정 | 선택 | 미정 | 미정 | 0 | 0 | 0 | 154 | 0 | 129 | 0.0707 | 0.1159 | 0.0029 | 0.2304 | 44 | 5100 | 1624 | 0.3065 | 0.5041 | 0.1794 | 0.0107 | [6 empty] | 1497 | 15 | 16 | 1 | 0.3 | 58 | 28 | 미정 |  | 2021-06-09 16:16 | 1619 |  | 0 | 35 | 0 | 0 | 0 | 8 | 0.38 | 0.8366 | 0.2367 | 0.0122 | 98050 | 70 | 26 | 136 | 0.0318 | 0.0101 | 0.0105 | 0.0462 | 0.0215 | 0.0089 | 0.0092 | 0.0095
2021-06-09 | A64995 | B | 5 | P-AE1055LSM | 101 | 37600 | 0.057 | 0.0812 | 0.1094 | 0.2291 | 1574 | 1621 | 1561 | 3122 | 47.7 |  | 127 | 0 | 선택 | 미정 | 미정 | 미정 | 0 | 0 | 0 | 206 | 0 | 127 | 0.057 | 0.1395 | 0.0021 | 0.1898 | 40 | 3900 | 1589 | 0.3121 | 0.6792 | 0.2118 | 0.0273 | 0.198 | 51.867 | 29.914 | 5.998 | 8.647 | 1.733 | 1484 | 25 | 25 | 3 | 0.22 | 55 | 22 | 미정 |  | 2021-06-09 16:37 | 1589 |  | 0 | 0 | 0 | 0 | 0 | 0 | 0.551 | 0.777 | 0.244 | 0.0262 |  | 73 | 14 | 112 | 0.0575 | 0.023 | 0.0252 | 0.0517 | 0.0234 | 0.0076 | 0.0036 | 0.0041
2021-06-09 | B64457 | B | 33 | AE1038M2 | 101 | 36900 | 0.0482 | 0.0221 | 0.0424 | 0.0906 | 1678 | 1648 | 1594 | 2561 | 11.8 |  | 127 | 0 | 미정 | 선택 | 미정 | 미정 | 0 | 0 | 0 | 163 | 0 | 127 | 0.0482 | 0.0599 | 0.0025 | 0.0017 | 47 | 4600 | 1615 | 0.3292 | 0.5177 | 0.1865 | 0.0112 | [6 empty] | 1497 | 15 | 15 | 1 | 0.22 | 64 | 26 | 미정 |  | 2021-06-09 17:19 | 1607 |  | 0 | 32 | 7 | 0 | 0 | 9 | 0.376 | 0.8493 | 0.2514 | 0.0118 | 105000 | 72 | 32 | 143 | 0.0146 | 0.0104 | 0.0114 | 0.0336 | 0.0216 | 0.0105 | 0.0108 | 0.0106
2021-06-09 | A64996 | B | 32 | P-AE1055LSM | 100 | 36400 | 0.0486 | 0.1205 | 0.1205 | 0.2375 | 1619 | 1619 | 1557 | 2971 | 45.1 |  | 127 | 0 | 선택 | 미정 | 미정 | 미정 | 0 | 0 | 0 | 202 | 0 | 127 | 0.0486 | 0.1026 | 0.0035 | 0.3235 | 40 | 4200 | 1594 | 0.4821 | 0.6395 | 0.2027 | 0.0176 | 0.114 | 53.152 | 29.82 | 5.124 | 10.373 | 1.782 | 1484 | 25 | 25 | 3 | 0.22 | 65 | 27 | 미정 |  | 2021-06-09 17:31 | 1594 |  | 0 | 0 | 0 | 0 | 0 | 0 | 0.546 | 0.7747 | 0.2356 | 0.0307 | 0 | 74 | 30 | 135 | 0.0538 | 0.0204 | 0.0268 | 0.0453 | 0.0208 | 0.003 | 0.0023 | 0.0034
2021-06-09 | B64458 | B | 30 | AE1038M2 | 100 | 36600 | 0.0858 | 0.0593 | 0.0593 | 0.136 | 1626 | 1626 | 1538 | 2472 | 23.1 |  | 128 | 0 | 미정 | 선택 | 미정 | 미정 | 0 | 0 | 0 | 152 | 0 | 128 | 0.0858 | 0.1005 | 0.0026 | 0.0755 | 48 | 5700 | 1620 | 0.3102 | 0.5179 | 0.1956 | 0.0138 | [6 empty] | 1497 | 15 | 15 | 1 | 0.25 | 63 | 24 | 미정 |  | 2021-06-09 18:17 | 1611 |  | 0 | 15 | 15 | 0 | 0 | 8 | 0.374 | 0.8336 | 0.2436 | 0.0133 |  | 78 | 36 | 154 | 0.0305 | 0.0128 | 0.012 | 0.051 | 0.0239 | 0.0097 | 0.0102 | 0.0093
2021-06-09 | A64997 | B | 29 | P-AE1055LSM | 102 | 36800 | 0.0776 | 0.2318 | 0.2318 | 0.3615 | 1628 | 1628 | 1575 | 3074 | 70.8 |  | 126 | 0 | 미정 | 선택 | 미정 | 미정 | 0 | 0 | 0 | 205 | 0 | 126 | 0.0776 | 0.1176 | 0.0056 | 0.2867 | 40 | 4100 | 1592 | 0.4852 | 0.6865 | 0.219 | 0.0317 | 0.116 | 53.757 | 30.151 | 5.117 | 10.505 | 1.782 | 1484 | 25 | 26 | 3 | 0.22 | 61 | 23 | 미정 |  | 2021-06-09 18:30 | 1592 |  | 0 | 20 | 0 | 0 | 0 | 0 | 0.554 | 0.758 | 0.2254 | 0.0272 | 105600 | 76 | 30 | 143 | 0.0816 | 0.0234 | 0.0269 | 0.0476 | 0.0402 | 0.0068 | 0.0017 | 0.0027
2021-06-09 | B64459 | B | 20 | AE1050M2 | 101 | 36300 | 0.126 | 0.0394 | 0.0394 | 0.1025 | 1640 | 1640 | 1565 | 2509 | 21.9 |  | 148 | 0 | 미정 | 선택 | 미정 | 미정 | 0 | 0 | 0 | 102 | 0 | 148 | 0.126 | 0.175 | 0.0104 | 0.3118 | 46 | 6600 | 1636 | 0.4378 | 0.6788 | 0.1548 | 0.0087 | [6 empty] | 1485 | 15 | 15 | 1 | 0.26 | 76 | 36 | 미정 |  | 2021-06-09 19:24 | 1629 |  | 0 | 35 | 0 | 0 | 0 | 16 | 0.521 | 1.0407 | 0.2431 | 0.0144 | 99900 | 84 | 37 | 160 | 0.0321 | 0.0162 | 0.0224 | 0.0557 | 0.0445 | 0.0101 | 0.0095 | 0.0093
2021-06-09 | A64998 | B | 6 | P-AE1055LSM | 101 | 37900 | 0.0473 | 0.2388 | 0.2708 | 0.2651 | 1572 | 1610 | 1553 | 2926 | 62.5 |  | 126 | 0 | 미정 | 선택 | 미정 | 미정 | 0 | 0 | 0 | 206 | 0 | 126 | 0.0473 | 0.0771 | 0.0026 | 0.1631 | 43 | 4800 | 1595 | 0.4778 | 0.6593 | 0.1992 | 0.0277 | 0.154 | 53.525 | 28.147 | 5.809 | 9.214 | 1.901 | 1484 | 25 | 25 | 3 | 0.22 | 63 | 24 | 미정 |  | 2021-06-09 19:29 | 1595 |  | 0 | 0 | 0 | 0 | 0 | 0 | 0.5572 | 0.7781 | 0.2334 | 0.0287 | 101000 | 73 | 33 | 156 | 0.0756 | 0.0213 | 0.0264 | 0.0416 | 0.0356 | 0.0079 | 0.0037 | 0.0039
2021-06-09 | B64460 | B | 11 | AE1050M2 | 101 | 36700 | 0.1045 | 0.0519 | 0.0519 | 0.0991 | 1644 | 1644 | 1581 | 2475 | 12.3 |  | 147 | 0 | 미정 | 선택 | 미정 | 미정 | 0 | 0 | 0 | 101 | 0 | 147 | 0.1045 | 0.1396 | 0.0067 | 0.0028 | 45 | 4600 | 1608 | 0.4251 | 0.5992 | 0.2097 | 0.0106 | [6 empty] | 1485 | 15 | 15 | 1 | 0.24 | 73 | 32 | 미정 |  | 2021-06-09 20:27 | 1602 |  | 0 | 45 | 0 | 0 | 0 | 16 | 0.5287 | 1.042 | 0.2355 | 0.0202 | 102450 | 74 | 39 | 156 | 0.0179 | 0.0171 | 0.0201 | 0.045 | 0.0159 | 0.0072 | 0.0073 | 0.007
2021-06-09 | A64999 | B | 5 | P-AE1055LSM | 101 | 37300 | 0.0604 | 0.1543 | 0.1543 | 0.2282 | 1584 | 1584 | 1552 | 3061 | 64.9 |  | 128 | 0 | 미정 | 선택 | 미정 | 미정 | 0 | 0 | 0 | 204 | 0 | 128 | 0.0604 | 0.0895 | 0.0044 | 0.1534 | 42 | 5400 | 1585 | 0.4839 | 0.6467 | 0.2025 | 0.0418 | 0.236 | 53.375 | 28.108 | 5.753 | 9.277 | 1.898 | 1484 | 25 | 25 | 3 | 0.22 | 69 | 27 | 미정 |  | 2021-06-09 20:26 | 1585 |  | 0 | 0 | 22 | 0 | 0 | 0 | 0.5522 | 0.7729 | 0.2393 | 0.0311 | 101150 | 72 | 45 | 173 | 0.0781 | 0.0182 | 0.0278 | 0.0454 | 0.038 | 0.015 | 0.0023 | 0.0028
2021-06-09 | A65000 | B | 32 | P-AE1055LSM | 96 | 34500 | 0.0538 | 0.1477 | 0.1477 | 0.2349 | 1609 | 1609 | 1544 | 2897 | 64.1 |  | 127 | 0 | 미정 | 선택 | 미정 | 미정 | 0 | 0 | 0 | 204 | 0 | 127 | 0.0538 | 0.0863 | 0.0039 | 0.1772 | 43 | 4800 | 1600 | 0.4977 | 0.6709 | 0.2191 | 0.0375 | 0.098 | 57.985 | 26.838 | 4.948 | 11.718 | 2.16 | 1484 | 25 | 25 | 3 | 0.22 | 64 | 26 | 미정 |  | 2021-06-09 21:22 | 1597 |  | 0 | 9 | 0 | 0 | 0 | 0 | 0.5445 | 0.7695 | 0.2302 | 0.0268 | 92900 | 68 | 36 | 171 | 0.0853 | 0.0243 | 0.0284 | 0.0359 | 0.0342 | 0.0075 | 0.0018 | 0.0026
2021-06-09 | B64461 | B | 33 | AE1050M2 | 101 | 37000 |  | 0.0474 | 0.0474 | 0.1233 | 1611 | 1611 | 1568 | 2449 | 30.3 |  | 150 | 0 | 미정 | 선택 | 미정 | 미정 | 0 | 0 | 0 | 105 | 0 | 150 |  |  |  |  | 40 | 5300 | 1615 | 0.4331 | 0.6052 | 0.1993 | 0.0144 | [6 empty] | 1485 | 15 | 16 | 1 | 0.23 | 67 | 31 | 미정 |  | 2021-06-09 21:25 | 1608 |  | 0 | 37 | 12 | 0 | 0 | 16 | 0.5251 | 1.0274 | 0.2324 | 0.0214 | 99850 | 71 | 29 | 146 | 0.0436 | 0.0192 | 0.021 |  | 0.0212 | 0.0065 | 0.007 | 0.0062
2021-06-09 | A65001 | B | 29 | P-AE1055LSM | 101 | 35300 | 0.0803 | 0.0764 | 0.0764 | 0.1918 | 1628 | 1628 | 1530 | 2873 | 50.5 |  | 128 | 0 | 미정 | 선택 | 미정 | 미정 | 0 | 0 | 0 | 205 | 0 | 128 | 0.0803 | 0.1254 | 0.0029 | 0.1854 | 60 | 6200 | 1601 | 0.4959 | 0.6431 | 0.2037 | 0.0297 | 0.143 | 54.913 | 28.69 | 4.567 | 12.023 | 1.914 | 1484 | 25 | 25 | 3 | 0.22 | 80 | 40 | 미정 |  | 2021-06-09 22:33 | 1601 |  | 0 | 21 | 0 | 0 | 0 | 0 | 0.5409 | 0.7835 | 0.2353 | 0.0294 | 101600 | 88 | 33 | 173 | 0.0592 | 0.0222 | 0.0272 | 0.0351 | 0.0204 | 0.0025 | 0.002 | 0.0025
2021-06-09 | B64462 | B | 30 | AE1050M2 | 100 | 36500 | 0.1777 | 0.0552 | 0.0552 | 0.0807 | 1646 | 1646 | 1570 | 2439 | 25.4 |  | 151 | 0 | 미정 | 선택 | 미정 | 미정 | 0 | 0 | 0 | 107 | 0 | 151 | 0.1777 | 0.2247 | 0.0077 | 0.1199 | 43 | 5400 | 1607 | 0.4417 | 0.8341 | 0.1823 | 0.0116 | [6 empty] | 1485 | 15 | 16 | 1 | 0.26 | 68 | 26 | 미정 |  | 2021-06-09 22:23 | 1599 |  | 0 | 71 | 0 | 0 | 0 | 16 | 0.5239 | 1.0666 | 0.2376 | 0.0171 | 100600 | 85 | 32 | 156 | 0.036 | 0.0161 | 0.019 | 0.0376 | 0.0213 | 0.0071 | 0.0069 | 0.0064
2021-06-09 | A65002 | B | 6 | P-STB2 | 101 | 38500 | 0.0367 | 0.0806 | 0.1405 | 0.2234 | 1610 | 1603 | 1547 | 3182 | 41 |  | 116 | 0 | 선택 | 미정 | 미정 | 미정 | 0 | 0 | 0 | 0 | 0 | 116 | 0.0367 | 0.0668 | 0.0043 | 0.0298 | 43 | 6000 | 1598 | 0.905 | 0.2919 | 0.2408 | 0.0139 | 0.23 | 51.717 | 29.885 | 6.204 | 8.336 | 1.73 | 1456 | 25 | 25 | 3 | 0.24 | 99 | 44 | 미정 |  | 2021-06-09 23:47 | 1588 |  | 0 | 0 | 9 | 0 | 0 | 0 | 0.967 | 0.3699 | 0.263 | 0.0117 | 97350 | 89 | 35 | 157 | 0.0465 | 0.0136 | 0.0095 | 0.0329 | 0.0191 | 0.0021 | 0.0028 | 0.0028
2021-06-09 | B64463 | B | 20 | SM45CB | 101 | 38200 | 0.0971 | 0.0603 | 0.0603 | 0.0693 | 1609 | 1609 | 1582 | 2538 |  |  | 0 | 0 | 선택 | 미정 | 미정 | 미정 | 0 | 0 | 0 | 202 | 0 | 0 | 0.0971 | 0.1824 | 0.0056 | 0.3233 | 42 | 6400 | 1646 | 0.4201 | 0.5694 | 0.1395 | 0.0054 | [6 empty] | 1493 | 14 | 20 | 1 | 0.23 | 86 | 32 | 미정 |  | 2021-06-09 23:55 | 1642 |  | 0 | 25 | 0 | 0 | 0 | 34 | 0.4483 | 0.65 | 0.1797 | 0.0088 | 91200 | 91 | 33 | 160 | 0.0045 | 0.0066 | 0.0172 | 0.0436 | 0.0315 | 0.0057 | 0.0058 | 0.0052
2021-06-09 | A65003 | B | 5 | P-STB2 | 101 | 37600 | 0.0312 | 0.1452 | 0.1452 | 0.2323 | 1616 | 1616 | 1551 | 3074 | 21.8 |  | 118 | 0 | 미정 | 선택 | 미정 | 미정 | 0 | 0 | 0 | 0 | 0 | 118 | 0.0312 | 0.061 | 0.0233 | 0.0025 | 43 | 4500 | 1565 | 0.8985 | 0.2981 | 0.2593 | 0.0136 | 0.243 | 51.484 | 29.798 | 6.298 | 8.174 | 1.727 | 1456 | 25 | 25 | 3 | 0.23 | 74 | 34 | 미정 |  | 2021-06-10 00:52 | 1564 |  | 0 | 0 | 0 | 0 | 0 | 0 | 0.951 | 0.3638 | 0.2749 | 0.0119 | 100300 | 72 | 32 | 149 | 0.0247 | 0.0131 | 0.0105 | 0.0353 | 0.0164 | 0.0023 | 0.0021 | 0.0023
2021-06-09 | B64464 | B | 11 | SM45CB | 101 | 36400 | 0.0853 | 0.0295 | 0.0295 | 0.0584 | 1634 | 1634 | 1589 | 2530 |  |  | 0 | 0 | 선택 | 미정 | 미정 | 미정 | 0 | 0 | 0 | 236 | 0 | 0 | 0.0853 | 0.1196 | 0.0047 | 0.2064 | 44 | 5300 | 1622 | 0.3857 | 0.5439 | 0.1631 | 0.0061 | [6 empty] | 1493 | 14 | 17 | 1 | 0.24 | 67 | 32 | 미정 |  | 2021-06-10 01:03 | 1621 |  | 0 | 0 | 0 | 0 | 0 | 37 | 0.4336 | 0.6405 | 0.1977 | 0.0123 | 90200 | 70 | 22 | 144 | 0.0048 | 0.0072 | 0.0151 | 0.0363 | 0.0206 | 0.0044 | 0.005 | 0.0048
2021-06-09 | A65004 | B | 32 | P-STB2 | 100 | 37500 | 0.0634 | 0.1467 | 0.1467 | 0.2447 | 1599 | 1599 | 1542 | 3079 | 34.1 |  | 118 | 0 | 선택 | 미정 | 미정 | 미정 | 0 | 0 | 0 | 0 | 0 | 118 | 0.0634 | 0.0993 | 0.0038 | 0.1739 | 46 | 4800 | 1553 | 0.917 | 0.2563 | 0.2399 | 0.0127 | 0.148 | 51.805 | 29.808 | 6.389 | 8.108 | 1.737 | 1456 | 25 | 25 | 3 | 0.23 | 64 | 26 | 미정 |  | 2021-06-10 01:52 | 1546 |  | 0 | 0 | 0 | 0 | 0 | 0 | 0.9426 | 0.3601 | 0.2593 | 0.0116 | 107950 | 78 | 32 | 155 | 0.036 | 0.0121 | 0.01 | 0.0399 | 0.0168 | 0.0025 | 0.0021 | 0.0024
2021-06-09 | B64465 | B | 33 | SM45CB | 101 | 37300 | 0.169 | 0.0303 | 0.0303 | 0.06 | 1653 | 1653 | 1591 | 2509 |  |  | 0 | 0 | 미정 | 미정 | 미정 | 미정 | 0 | 0 | 0 | 237 | 0 | 0 | 0.169 | 0.1731 | 0.0181 | 0.0019 | 43 | 5000 | 1606 | 0.3501 | 0.5392 | 0.1542 | 0.0051 | [6 empty] | 1493 | 14 | 15 | 1 | 0.22 | 62 | 20 | 미정 |  | 2021-06-10 02:01 | 1603 |  | 0 | 0 | 0 | 0 | 0 | 37 | 0.4452 | 0.6398 | 0.1934 | 0.0165 | 95500 | 75 | 35 | 157 | 0.004 | 0.0056 | 0.0159 | 0.0508 | 0.0275 | 0.0083 | 0.0077 | 0.0064
2021-06-09 | B64466 | B | 30 | SM45CB | 100 | 36200 | 0.1014 | 0.0299 | 0.0299 | 0.098 | 1661 | 1661 | 1579 | 2598 |  |  | 0 | 0 | 미정 | 미정 | 미정 | 미정 | 0 | 0 | 0 | 233 | 0 | 0 | 0.1014 | 0.1608 | 0.0065 | 0.1065 | 43 | 4900 | 1608 | 0.3729 | 0.5318 | 0.1596 | 0.0041 | [6 empty] | 1493 | 14 | 14 | 1 | 0.21 | 66 | 16 | 미정 |  | 2021-06-10 03:00 | 1600 |  | 0 | 35 | 0 | 0 | 0 | 37 | 0.4552 | 0.6507 | 0.1939 | 0.0103 | 99550 | 77 | 52 | 180 | 0.0035 | 0.0041 | 0.0159 | 0.0464 | 0.0229 | 0.0132 | 0.0125 | 0.0107
2021-06-09 | A65005 | B | 29 | P-STB2 | 96 | 37400 | 0.0947 | 0.0841 | 0.0841 | 0.2383 | 1613 | 1606 | 1539 | 2909 | 41.2 |  | 117 | 0 | 선택 | 미정 | 미정 | 미정 | 0 | 0 | 0 | 0 | 0 | 117 | 0.0947 | 0.1473 | 0.0037 | 0.1928 | 43 | 4800 | 1557 | 0.8732 | 0.2917 | 0.2533 | 0.0186 | 0.102 | 53.108 | 28.06 | 6.47 | 8.208 | 1.892 | 1456 | 25 | 25 | 3 | 0.24 | 62 | 23 | 미정 |  | 2021-06-10 03:07 | 1557 |  | 0 | 0 | 0 | 0 | 0 | 0 | 0.9572 | 0.3644 | 0.2698 | 0.0145 | 99450 | 73 | 32 | 145 | 0.047 | 0.0165 | 0.0122 | 0.0462 | 0.0254 | 0.0038 | 0.0024 | 0.0024
2021-06-09 | A65006 | B | 6 | P-STB2 | 96 | 36900 | 0.0408 | 0.0904 | 0.0904 | 0.2849 | 1637 | 1627 | 1557 | 2830 | 45.9 |  | 117 | 0 | 선택 | 미정 | 미정 | 미정 | 0 | 0 | 0 | 0 | 0 | 117 | 0.0408 | 0.0532 | 0.0047 | 0.0407 | 43 | 4300 | 1561 | 0.9148 | 0.2916 | 0.2531 | 0.0147 | 0.192 | 51.54 | 28.814 | 6.641 | 7.76 | 1.788 | 1456 | 25 | 25 | 3 | 0.24 | 61 | 25 | 미정 |  | 2021-06-10 04:17 | 1557 |  | 0 | 0 | 0 | 0 | 0 | 0 | 0.9505 | 0.3734 | 0.264 | 0.0121 | 100850 | 72 | 20 | 126 | 0.051 | 0.013 | 0.0095 | 0.034 | 0.0193 | 0.0031 | 0.0025 | 0.0026
2021-06-09 | B64467 | B | 20 | SM45CB | 101 | 36400 | 0.0708 | 0.0292 | 0.0292 | 0.0804 | 1638 | 1638 | 1560 | 2542 |  |  | 0 | 0 | 미정 | 미정 | 미정 | 미정 | 0 | 0 | 0 | 234 | 0 | 0 | 0.0708 | 0.1026 | 0.0032 | 0.3256 | 43 | 5300 | 1598 | 0.3786 | 0.5573 | 0.1922 | 0.0032 | [6 empty] | 1493 | 14 | 15 | 1 | 0.2 | 62 | 17 | 미정 |  | 2021-06-10 04:18 | 1601 |  | 0 | 22 | 0 | 0 | 0 | 36 | 0.453 | 0.6593 | 0.1894 | 0.0225 | 98250 | 73 | 42 | 161 | 0.004 | 0.0033 | 0.0193 | 0.0301 | 0.0335 | 0.025 | 0.0183 | 0.0168
2021-06-09 | B64468 | B | 11 | SM45CB | 103 | 36800 | 0.1216 | 0.0361 | 0.0361 | 0.1015 | 1645 | 1645 | 1568 | 2525 |  |  | 0 | 0 | 미정 | 미정 | 미정 | 미정 | 0 | 0 | 0 | 237 | 0 | 0 | 0.1216 | 0.1428 | 0.0067 | 0.0322 | 39 | 4600 | 1601 | 0.3782 | 0.5334 | 0.1535 | 0.0032 | [6 empty] | 1493 | 14 | 15 | 1 | 0.24 | 106 | 22 | 미정 |  | 2021-06-10 05:12 | 1599 |  | 0 | 0 | 0 | 0 | 0 | 31 | 0.455 | 0.6339 | 0.1945 | 0.0076 | 91900 | 75 | 48 | 172 | 0.0034 | 0.0034 | 0.0081 | 0.0446 | 0.0353 | 0.0101 | 0.0102 | 0.0096
2021-06-09 | A65007 | B | 5 | P-STB2 | 95 | 36800 | 0.0685 | 0.3573 | 0.3573 | 0.449 | 1599 | 1599 | 1532 | 2868 | 45.4 |  | 117 | 0 | 선택 | 미정 | 미정 | 미정 | 0 | 0 | 0 | 0 | 0 | 117 | 0.0685 | 0.1034 | 0.0034 | 0.2651 | 43 | 5100 | 1559 | 0.8588 | 0.3547 | 0.2472 | 0.025 | 0.105 | 54.13 | 26.887 | 6.891 | 7.855 | 2.013 | 1456 | 25 | 25 | 3 | 0.24 | 64 | 28 | 미정 |  | 2021-06-10 05:19 | 1554 |  | 0 | 0 | 0 | 0 | 0 | 0 | 0.9581 | 0.3574 | 0.2677 | 0.0155 | 100150 | 74 | 25 | 132 | 0.0513 | 0.0169 | 0.0131 | 0.0408 | 0.0198 | 0.0051 | 0.0018 | 0.0019
2021-06-09 | B64469 | B | 33 | SM45CB | 102 | 36300 | 0.1425 | 0.0396 | 0.0396 | 0.1271 | 1687 | 1687 | 1572 | 2610 |  |  | 0 | 0 | 미정 | 미정 | 미정 | 미정 | 0 | 0 | 0 | 237 | 0 | 0 | 0.1425 | 0.1413 | 0.0081 | 0.1487 | 34 | 4900 | 1627 | 0.3486 | 0.5747 | 0.1681 | 0.0033 | [6 empty] | 1493 | 14 | 17 | 1 | 0.3 | 73 | 28 | 미정 |  | 2021-06-10 06:02 | 1623 |  | 0 | 0 | 0 | 0 | 0 | 35 | 0.4428 | 0.6451 | 0.1939 | 0.0053 | 93600 | 174 | 56 | 190 | 0.003 | 0.0037 | 0.0051 | 0.0431 | 0.0273 | 0.0118 | 0.0106 | 0.009
2021-06-09 | A65008 | B | 32 | P-STB2 | 96 | 37600 | 0.1581 | 0.4905 | 0.4905 | 0.6656 | 1615 | 1615 | 1533 | 2786 | 53.4 |  | 117 | 0 | 선택 | 미정 | 미정 | 미정 | 0 | 0 | 0 | 0 | 0 | 117 | 0.1581 | 0.1991 | 0.0049 | 0.0821 | 39 | 5300 | 1559 | 0.8902 | 0.3847 | 0.1966 | 0.0297 | 0.105 | 53.827 | 26.924 | 6.909 | 7.79 | 1.999 | 1456 | 25 | 25 | 3 | 0.24 | 65 | 29 | 미정 |  | 2021-06-10 06:20 | 1557 |  | 0 | 0 | 22 | 0 | 0 | 0 | 0.945 | 0.3913 | 0.2706 | 0.018 | 0 | 75 | 25 | 131 | 0.0593 | 0.0185 | 0.0147 | 0.0478 | 0.0271 | 0.0091 | 0.0036 | 0.0036
2021-06-10 | B64470 | I | 30 | SA649 | 104 | 36900 | 0.0951 | 0.0916 | 0.0916 | 0.1435 | 1633 | 1633 | 1569 | 2514 | 7.2 |  | 100 | 0 | 미정 | 미정 | 미정 | 미정 | 0 | 0 | 0 | 0 | 0 | 100 | 0.0951 | 0.1504 | 0.0037 | 0.0436 | 44 | 8300 | 1652 | 0.4088 | 0.5262 | 0.1451 | 0.0043 | [6 empty] | 1491 | 25 | 26 | 1 | 0.29 | 88 | 0 | 미정 |  | 2021-06-10 07:17 | 1663 |  | 0 | 67 | 0 | 0 | 0 | 14 | 0.462 | 0.7221 | 0.1993 | 0.0119 | 103800 | 954 | 22 | 149 | 0.007 | 0.0065 | 0.0107 | 0.0494 | 0.0247 | 0.0099 | 0.0092 | 0.0098
2021-06-10 | A65009 | B | 29 | P-STB2 | 94 | 36200 | 0.1064 | 0.1678 | 0.1678 | 0.2571 | 1611 | 1611 | 1533 | 2893 | 51.2 |  | 118 | 0 | 미정 | 선택 | 미정 | 미정 | 0 | 0 | 0 | 0 | 0 | 118 | 0.1064 | 0.1823 | 0.0052 | 0.1986 | 43 | 5100 | 1549 | 0.8541 | 0.2903 | 0.2219 | 0.0209 | 0.152 | 52.28 | 27.364 | 7.181 | 7.28 | 1.91 | 1456 | 25 | 25 | 3 | 0.24 | 66 | 31 | 미정 |  | 2021-06-10 07:22 | 1556 |  | 0 | 0 | 0 | 0 | 0 | 0 | 0.9585 | 0.3756 | 0.2655 | 0.0134 | 102600 | 74 | 20 | 134 | 0.0576 | 0.0151 | 0.0113 | 0.0415 | 0.0277 | 0.0042 | 0.0021 | 0.003
2021-06-10 | B64471 | I | 20 | SCM440I | 88 | 33700 | 0.1104 | 0.031 | 0.056 | 0.109 | 1706 | 1680 | 1614 | 2261 | 18.5 |  | 97 | 0 | 미정 | 미정 | 미정 | 미정 | 0 | 0 | 0 | 0 | 0 | 97 | 0.1104 | 0.1931 | 0.0056 | 0.0947 | 43 | 5700 | 1647 | 0.1126 | 0.5689 | 0.1346 | 0.0116 | [6 empty] | 1495 | 20 | 22 | 1 | 0.21 | 77 | 0 | 미정 |  | 2021-06-10 08:12 | 1653 |  | 0 | 0 | 90 | 0 | 0 | 0 | 0.3923 | 0.7173 | 0.2229 | 0.005 |  | 791 | 45 | 177 | 0.0217 | 0.0055 | 0.0052 | 0.0447 | 0.0339 | 0.0228 | 0.0087 | 0.0132
2021-06-10 | A65010 | B | 6 | P-STB2 | 97 | 36700 | 0.1399 | 0.1348 | 0.1348 | 0.2524 | 1653 | 1653 | 1571 | 3047 | 38 |  | 115 | 0 | 선택 | 미정 | 미정 | 미정 | 0 | 0 | 0 | 0 | 0 | 115 | 0.1399 | 0.1868 | 0.0042 | 0.1944 | 47 | 3500 | 1555 | 0.9421 | 0.3235 | 0.2299 | 0.0145 | 0.144 | 50.709 | 26.78 | 9.937 | 5.103 | 1.893 | 1456 | 25 | 25 | 3 | 0.24 | 62 | 27 | 미정 |  | 2021-06-10 08:36 | 1555 |  | 0 | 0 | 0 | 0 | 0 | 0 | 0.964 | 0.3739 | 0.2618 | 0.0117 |  | 70 | 26 | 133 | 0.044 | 0.0143 | 0.0097 | 0.0378 | 0.0139 | 0.0023 | 0.0021 | 0.0025
2021-06-10 | A65011 | B | 5 | P-STB2 | 98 | 36300 | 0.0418 | 0.1996 | 0.1996 | 0.2828 | 1659 | 1659 | 1555 | 2993 | 30.3 |  | 117 | 0 | 선택 | 미정 | 미정 | 미정 | 0 | 0 | 0 | 0 | 0 | 117 | 0.0418 | 0.1264 | 0.0022 | 0.0419 | 39 | 3300 | 1564 | 0.8636 | 0.3028 | 0.2349 | 0.0134 | 0.147 | 53.109 | 26.996 | 7.338 | 7.237 | 1.967 | 1456 | 25 | 25 | 3 | 0.25 | 63 | 26 | 미정 |  | 2021-06-10 09:25 | 1558 |  | 0 | 14 | 13 | 0 | 0 | 0 | 0.963 | 0.3639 | 0.2696 | 0.0106 | 98250 | 72 | 28 | 139 | 0.0352 | 0.0121 | 0.0091 | 0.0389 | 0.0117 | 0.0021 | 0.0021 | 0.0025
2021-06-10 | A65012 | B | 32 | STB2 | 95 | 35900 | 0.2974 | 0.1222 | 0.1222 | 0.2982 | 1679 | 1679 | 1581 | 2956 | 28.1 |  | 117 | 0 | 선택 | 해제 | 미정 | 미정 | 0 | 0 | 0 | 0 | 0 | 117 | 0.2974 | 0.2514 | 0.0076 | 0.1743 | 42 | 3000 | 1557 | 0.9204 | 0.2942 | 0.2292 | 0.0102 | [6 empty] | 1456 | 25 | 25 | 3 | 0.24 | 68 | 30 | 미정 |  | 2021-06-10 10:34 | 1554 |  | 0 | 0 | 12 | 0 | 0 | 0 | 0.9679 | 0.3556 | 0.273 | 0.0091 | 103400 | 74 | 27 | 134 | 0.031 | 0.0098 | 0.0078 | 0.0514 | 0.0114 | 0.0029 | 0.0027 | 0.0031
2021-06-10 | A65013 | B | 29 | STB2 | 96 | 34800 | 0.0933 | 0.1502 | 0.1502 | 0.2921 | 1643 | 1643 | 1550 | 2959 | 35 |  | 118 | 0 | 선택 | 미정 | 미정 | 미정 | 0 | 0 | 0 | 0 | 0 | 118 | 0.0933 | 0.1095 | 0.0067 | 0.1066 | 45 | 4200 | 1553 | 0.8708 | 0.3273 | 0.2304 | 0.012 | [6 empty] | 1456 | 25 | 25 | 3 | 0.24 | 63 | 30 | 미정 |  | 2021-06-10 11:39 | 1549 |  | 0 | 0 | 0 | 0 | 0 | 0 | 0.9498 | 0.3746 | 0.266 | 0.0097 | 103800 | 75 | 18 | 128 | 0.0388 | 0.0109 | 0.0084 | 0.0408 | 0.0174 | 0.0029 | 0.0027 | 0.0036
2021-06-10 | A65014 | B | 33 | STB2 | 93 | 34500 | 0.0513 | 0.2305 | 0.2305 | 0.3241 | 1601 | 1601 | 1536 | 2869 | 47.2 |  | 117 | 0 | 선택 | 미정 | 미정 | 미정 | 0 | 0 | 0 | 0 | 0 | 117 | 0.0513 | 0.0865 | 0.0041 | 0.2099 | 41 | 5400 | 1564 | 0.8938 | 0.2862 | 0.199 | 0.019 | [6 empty] | 1456 | 25 | 25 | 3 | 0.22 | 68 | 32 | 미정 |  | 2021-06-10 12:40 | 1564 |  | 0 | 0 | 15 | 0 | 0 | 0 | 0.956 | 0.3691 | 0.2663 | 0.0136 |  | 76 | 26 | 135 | 0.0505 | 0.0146 | 0.0105 | 0.0429 | 0.035 | 0.0082 | 0.0053 | 0.0056
2021-06-10 | B64472 | B | 6 | SM45CB | 103 | 43100 | 0.0464 | 0.0266 | 0.2101 | 0.1958 | 1688 | 1638 | 1588 | 2404 |  |  | 0 | 0 | 미정 | 미정 | 미정 | 미정 | 0 | 0 | 0 | 252 | 0 | 0 | 0.0464 | 0.0525 | 0.0026 | 0.1749 | 46 | 6500 | 1653 | 0.4019 | 0.4675 | 0.1856 | 0.0049 | [6 empty] | 1493 | 14 | 20 | 1 | 0.39 | 87 | 29 | 미정 |  | 2021-06-10 13:22 | 1660 |  | 0 | 50 | 0 | 0 | 0 | 36 | 0.442 | 0.6455 | 0.1871 | 0.0098 | 92800 | 68 | 57 | 208 | 0.0028 | 0.0061 | 0.0173 | 0.0318 | 0.0368 | 0.0145 | 0.0106 | 0.0052
2021-06-10 | A65015 | B | 5 | STB2 | 96 | 35300 | 0.0619 | 0.3719 | 0.3719 | 0.5073 | 1618 | 1618 | 1544 | 2907 | 62.3 |  | 116 | 0 | 미정 | 선택 | 미정 | 미정 | 0 | 0 | 0 | 0 | 0 | 116 | 0.0619 | 0.1045 | 0.0022 | 0.0471 | 40 | 3800 | 1558 | 0.911 | 0.3352 | 0.2487 | 0.0243 | [6 empty] | 1456 | 25 | 26 | 3 | 0.22 | 67 | 26 | 미정 |  | 2021-06-10 13:33 | 1564 |  | 0 | 0 | 0 | 0 | 0 | 0 | 0.94 | 0.3618 | 0.2722 | 0.0178 | 93950 | 69 | 41 | 163 | 0.075 | 0.0199 | 0.0148 | 0.0427 | 0.0321 | 0.0057 | 0.0037 | 0.0048
2021-06-10 | B64473 | B | 20 | SM45CB | 103 | 35800 | 0.0777 | 0.0441 | 0.0441 | 0.1087 | 1601 | 1601 | 1537 | 2423 |  |  | 0 | 0 | 미정 | 미정 | 미정 | 미정 | 0 | 0 | 0 | 253 | 0 | 0 | 0.0777 | 0.0832 | 0.0044 | 0.133 | 44 | 6200 | 1617 | 0.3821 | 0.4968 | 0.1551 | 0.004 | [6 empty] | 1493 | 14 | 14 | 1 | 0.41 | 83 | 34 | 미정 |  | 2021-06-10 14:15 | 1611 |  | 0 | 24 | 15 | 0 | 0 | 34 | 0.445 | 0.6614 | 0.2118 | 0.0183 | 90550 | 67 | 60 | 216 | 0.0024 | 0.0048 | 0.0147 | 0.0432 | 0.0445 | 0.0081 | 0.0065 | 0.0068
2021-06-10 | A65016 | B | 32 | STB2 | 100 | 36500 | 0.0855 | 0.1859 | 0.1859 | 0.2256 | 1589 | 1589 | 1540 | 2968 | 59.3 |  | 128 | 0 | 미정 | 선택 | 미정 | 미정 | 0 | 0 | 0 | 0 | 0 | 128 | 0.0855 | 0.158 | 0.0021 | 0.1663 | 43 | 5500 | 1558 | 0.8736 | 0.3379 | 0.2052 | 0.0196 | [6 empty] | 1456 | 25 | 25 | 3 | 0.25 | 69 | 27 | 미정 |  | 2021-06-10 14:44 | 1563 |  | 0 | 0 | 20 | 0 | 0 | 0 | 0.942 | 0.3654 | 0.2479 | 0.0102 | 108000 | 77 | 33 | 145 | 0.0676 | 0.0116 | 0.0086 | 0.0419 | 0.0407 | 0.0071 | 0.0035 | 0.0048
2021-06-10 | B64474 | B | 11 | SM45CB | 104 | 38300 |  | 0.1481 | 0.1807 | 0.1615 | 1566 | 1555 | 1536 | 2544 |  |  | 0 | 0 | 미정 | 미정 | 미정 | 미정 | 0 | 0 | 0 | 199 | 0 | 0 |  |  |  |  | 51 | 7800 | 1623 | 0.3646 | 0.2561 | 0.1006 | 0.0031 | [6 empty] | 1493 | 14 | 14 | 1 | 0.33 | 69 | 29 | 미정 |  | 2021-06-10 15:25 | 1623 |  | 0 | 47 | 36 | 0 | 0 | 36 | 0.447 | 0.6509 | 0.2087 | 0.0072 | 99700 | 76 | 54 | 204 | 0.0031 | 0.0047 | 0.0159 |  | 0.028 | 0.0099 | 0.0105 | 0.0085
2021-06-10 | A65017 | B | 29 | STB2 | 100 | 36400 | 0.3827 | 0.2943 | 0.2943 | 0.3766 | 1686 | 1686 | 1579 | 2989 | 53.5 |  | 127 | 0 | 미정 | 선택 | 미정 | 미정 | 0 | 0 | 0 | 0 | 0 | 127 | 0.3827 | 0.2596 | 0.0125 | 0.1325 | 50 | 4300 | 1568 | 0.9494 | 0.3497 | 0.1983 | 0.0153 | [6 empty] | 1456 | 25 | 25 | 3 | 0.25 | 64 | 28 | 미정 |  | 2021-06-10 15:47 | 1545 |  | 0 | 0 | 16 | 0 | 0 | 0 | 0.984 | 0.3823 | 0.2488 | 0.009 | 102850 | 75 | 27 | 152 | 0.0637 | 0.0092 | 0.0077 | 0.0473 | 0.0443 | 0.0128 | 0.0048 | 0.0053
2021-06-10 | A65018 | B | 33 | STB2 | 100 | 35700 | 0.0956 | 0.1544 | 0.1544 | 0.2486 | 1647 | 1647 | 1580 | 2963 | 60 |  | 127 | 0 | 미정 | 선택 | 미정 | 미정 | 0 | 0 | 0 | 0 | 0 | 127 | 0.0956 | 0.1974 | 0.0033 | 0.2015 | 41 | 4300 | 1567 | 0.9121 | 0.2747 | 0.2213 | 0.0144 | [6 empty] | 1456 | 25 | 25 | 3 | 0.25 | 61 | 29 | 미정 |  | 2021-06-10 16:36 | 0 |  | 0 | 19 | 16 | 0 | 0 | 0 | 0.95 | 0.3557 | 0.2476 | 0.011 | 104150 | 75 | 30 | 161 | 0.071 | 0.0124 | 0.008 | 0.048 | 0.0368 | 0.0038 | 0.0025 | 0.0048
2021-06-10 | B64475 | B | 30 | SM45CB | 104 | 37900 |  | 0.0475 | 0.0475 | 0.0957 | 1599 | 1599 | 1531 | 2637 |  |  | 0 | 0 | 미정 | 미정 | 미정 | 미정 | 0 | 0 | 0 | 200 | 0 | 0 |  |  |  |  | 54 | 9700 | 1615 | 0.3266 | 0.2579 | 0.0769 | 0.0029 | [6 empty] | 1493 | 14 | 15 | 1 | 0.32 | 67 | 20 | 미정 |  | 2021-06-10 17:01 | 1618 |  | 0 | 46 | 30 | 0 | 0 | 36 | 0.4372 | 0.6566 | 0.2144 | 0.014 | 98000 | 76 | 26 | 150 | 0.009 | 0.0045 | 0.0123 |  | 0.0562 | 0.0096 | 0.0061 | 0.0055
2021-06-10 | A65019 | B | 5 | STB2 | 100 | 36400 | 0.0786 | 0.1486 | 0.199 | 0.2055 | 1575 | 1598 | 1561 | 2920 | 58.4 |  | 125 | 0 | 미정 | 선택 | 미정 | 미정 | 0 | 0 | 0 | 0 | 0 | 125 | 0.0786 | 0.156 | 0.0026 | 0.1495 | 44 | 5200 | 1569 | 0.8573 | 0.3354 | 0.2382 | 0.018 | [6 empty] | 1456 | 25 | 25 | 3 | 0.26 | 67 | 29 | 미정 |  | 2021-06-10 17:50 | 1560 |  | 0 | 0 | 0 | 0 | 0 | 0 | 0.94 | 0.361 | 0.2724 | 0.0111 | 100650 | 73 | 35 | 161 | 0.07 | 0.0132 | 0.0096 | 0.0404 | 0.0322 | 0.0041 | 0.0027 | 0.0039
2021-06-10 | B64476 | B | 6 | SM45CB | 104 | 37900 | 0.0942 | 0.2398 | 0.1332 | 0.1551 | 1562 | 1570 | 1533 | 2589 |  |  | 0 | 0 | 미정 | 미정 | 미정 | 미정 | 0 | 0 | 0 | 200 | 0 | 0 | 0.0942 | 0.0754 | 0.0031 | 0.2889 | 43 | 6500 | 1617 | 0.334 | 0.2542 | 0.1309 | 0.0038 | [6 empty] | 1493 | 14 | 14 | 1 | 0.27 | 68 | 27 | 미정 |  | 2021-06-10 17:56 | 1607 |  | 0 | 42 | 13 | 0 | 0 | 41 | 0.467 | 0.6635 | 0.2177 | 0.0188 | 97500 | 76 | 37 | 162 | 0.0043 | 0.0049 | 0.0161 | 0.0496 | 0.017 | 0.0075 | 0.007 | 0.0055
2021-06-10 | A65020 | B | 32 | STB2 | 100 | 34900 | 0.0808 | 0.1875 | 0.1875 | 0.2598 | 1611 | 1611 | 1533 | 2871 | 63.8 |  | 127 | 0 | 미정 | 선택 | 미정 | 미정 | 0 | 0 | 0 | 0 | 0 | 127 | 0.0808 | 0.2245 | 0.0038 | 0.1315 | 46 | 6300 | 1559 | 0.8613 | 0.3257 | 0.2419 | 0.0322 | [6 empty] | 1456 | 25 | 25 | 3 | 0.24 | 61 | 26 | 미정 |  | 2021-06-10 18:47 | 1559 |  | 0 | 0 | 0 | 0 | 0 | 0 | 0.96 | 0.3646 | 0.2641 | 0.0143 | 103600 | 75 | 24 | 158 | 0.075 | 0.0174 | 0.0122 | 0.0442 | 0.0398 | 0.0095 | 0.0028 | 0.004
2021-06-10 | B64477 | B | 20 | SM45CB | 103 | 37300 |  | 0.0443 | 0.0443 | 0.1587 | 1661 | 1661 | 1541 | 2638 |  |  | 0 | 0 | 미정 | 미정 | 미정 | 미정 | 0 | 0 | 0 | 212 | 0 | 0 |  |  |  |  | 46 | 6000 | 1613 | 0.3622 | 0.1883 | 0.1421 | 0.0039 | [6 empty] | 1493 | 14 | 14 | 1 | 0.25 | 67 | 25 | 미정 |  | 2021-06-10 19:05 | 1607 |  | 0 | 57 | 8 | 0 | 0 | 38 | 0.451 | 0.6615 | 0.2114 | 0.0136 | 94950 | 75 | 45 | 169 | 0.0036 | 0.0049 | 0.0121 |  | 0.0237 | 0.0084 | 0.0081 | 0.0069
2021-06-10 | A65021 | B | 29 | STB2 | 100 | 37800 | 0.1875 | 0.1605 | 0.1917 | 0.2111 | 1570 | 1607 | 1561 | 3203 | 60.1 |  | 126 | 0 | 미정 | 선택 | 미정 | 미정 | 0 | 0 | 0 | 0 | 0 | 126 | 0.1875 | 0.2209 | 0.0085 | 0.1437 | 45 | 4900 | 1564 | 0.8698 | 0.3156 | 0.2322 | 0.0209 | [6 empty] | 1456 | 25 | 25 | 3 | 0.26 | 66 | 28 | 미정 |  | 2021-06-10 20:03 | 1564 |  | 0 | 19 | 21 | 0 | 0 | 0 | 0.94 | 0.3498 | 0.2535 | 0.0121 | 102350 | 83 | 35 | 157 | 0.0715 | 0.0126 | 0.0101 | 0.0446 | 0.0423 | 0.0058 | 0.0024 | 0.0033
2021-06-10 | B64478 | B | 11 | SM45C | 104 | 38100 |  | 0.1591 | 0.1591 | 0.2107 | 1576 | 1576 | 1519 | 2767 |  |  | 0 | 0 | 미정 | 미정 | 미정 | 미정 | 0 | 0 | 0 | 199 | 0 | 0 |  |  |  |  | 40 | 6700 | 1621 | 0.3702 | 0.2014 | 0.1406 | 0.0041 | [6 empty] | 1493 | 15 | 15 | 1 | 0.26 | 62 | 19 | 미정 |  | 2021-06-10 19:58 | 1607 |  | 0 | 46 | 17 | 0 | 0 | 34 | 0.451 | 0.6764 | 0.2063 | 0.0112 |  | 74 | 46 | 176 | 0.0031 | 0.0048 | 0.0157 |  | 0.0246 | 0.008 | 0.0082 | 0.0134
2021-06-10 | B64479 | B | 30 | SM45C | 104 | 38300 | 0.0636 | 0.0696 | 0.0696 | 0.2046 | 1626 | 1626 | 1512 | 2536 |  |  | 0 | 0 | 미정 | 미정 | 미정 | 미정 | 0 | 0 | 0 | 200 | 0 | 0 | 0.0636 | 0.0572 | 0.0024 | 0.2988 | 54 | 8200 | 1611 | 0.4032 | 0.2342 | 0.1222 | 0.0034 | [6 empty] | 1493 | 15 | 17 | 1 | 0.34 | 48 | 16 | 미정 |  | 2021-06-10 21:15 | 1605 |  | 0 | 46 | 0 | 0 | 0 | 35 | 0.453 | 0.6716 | 0.2021 | 0.0094 | 98700 | 76 | 28 | 161 | 0.0044 | 0.0047 | 0.0133 | 0.0269 | 0.0372 | 0.0093 | 0.0089 | 0.015
2021-06-10 | A65022 | B | 33 | SCR420H1V | 100 | 36800 | 0.0707 | 0.0838 | 0.0838 | 0.123 | 1624 | 1624 | 1581 | 3068 | 13.2 |  | 127 | 0 | 선택 | 미정 | 미정 | 미정 | 0 | 0 | 0 | 0 | 0 | 127 | 0.0707 | 0.1125 | 0.006 | 0.281 | 43 | 6800 | 1670 | 0.1743 | 0.7729 | 0.1855 | 0.0101 | [6 empty] | 1509 | 15 | 21 | 3 | 0.26 | 103 | 44 | 미정 |  | 2021-06-10 21:10 | 1671 |  | 0 | 48 | 65 | 0 | 0 | 0 | 0.219 | 0.8629 | 0.2247 | 0.0254 | 103050 | 90 | 55 | 193 | 0.0156 | 0.0119 | 0.023 | 0.0307 | 0.0239 | 0.0072 | 0.0075 | 0.0081
2021-06-10 | A65023 | B | 5 | BP-SCR420HC | 100 | 36100 | 0.0787 | 0.0425 | 0.0425 | 0.0927 | 1677 | 1677 | 1613 | 3004 | 28.7 |  | 162 | 0 | 미정 | 선택 | 미정 | 미정 | 0 | 0 | 0 | 0 | 0 | 162 | 0.0787 | 0.1375 | 0.0022 | 0.1495 | 42 | 4500 | 1626 | 0.1387 | 0.7415 | 0.2105 | 0.0265 | [6 empty] | 1511 | 16 | 18 | 3 | 0.23 | 77 | 27 | 미정 |  | 2021-06-10 22:04 | 1631 |  | 0 | 0 | 0 | 0 | 0 | 0 | 0.199 | 0.8352 | 0.2536 | 0.0278 | 99650 | 63 | 58 | 202 | 0.045 | 0.0202 | 0.0244 | 0.042 | 0.0396 | 0.0072 | 0.0053 | 0.0092
2021-06-10 | B64480 | B | 6 | SM45C | 104 | 38600 | 0.0791 | 0.0798 | 0.0369 | 0.0826 | 1585 | 1613 | 1529 | 2581 |  |  | 0 | 0 | 미정 | 미정 | 미정 | 미정 | 0 | 0 | 0 | 202 | 0 | 0 | 0.0791 | 0.1034 | 0.0057 | 0.0042 | 38 | 6900 | 1610 | 0.4009 | 0.4784 | 0.1551 | 0.0036 | [6 empty] | 1493 | 15 | 16 | 1 | 0.34 | 56 | 24 | 미정 |  | 2021-06-10 22:34 | 1610 |  | 0 | 23 | 0 | 0 | 0 | 40 | 0.445 | 0.6656 | 0.206 | 0.0111 | 101450 | 79 | 11 | 114 | 0.0032 | 0.0046 | 0.0148 | 0.0467 | 0.0246 | 0.0081 | 0.0088 | 0.0144
2021-06-10 | A65024 | B | 32 | BP-SCR420HC | 100 | 36600 |  | 0.1084 | 0.0754 | 0.0788 | 1622 | 1642 | 1593 | 3218 | 42.3 |  | 158 | 0 | 미정 | 선택 | 미정 | 미정 | 0 | 0 | 0 | 0 | 0 | 158 |  |  |  |  | 52 | 6100 | 1621 | 0.1614 | 0.6695 | 0.3091 | 0.023 | [6 empty] | 1511 | 16 | 19 | 3 | 0.21 | 83 | 31 | 미정 |  | 2021-06-10 23:09 | 1629 |  | 0 | 0 | 0 | 0 | 0 | 0 | 0.196 | 0.8172 | 0.2925 | 0.0275 | 95150 | 60 | 48 | 192 | 0.0678 | 0.0154 | 0.0262 |  | 0.0247 | 0.0048 | 0.004 | 0.0087
2021-06-10 | B64481 | B | 20 | SM45C | 104 | 38700 | 0.1098 | 0.2399 | 0.2133 | 0.1397 | 1578 | 1611 | 1526 | 2741 |  |  | 0 | 0 | 미정 | 미정 | 미정 | 미정 | 0 | 0 | 0 | 202 | 0 | 0 | 0.1098 | 0.1607 | 0.0042 | 0.0862 | 37 | 6700 | 1609 | 0.1499 | 0.4961 | 0.1445 | 0.0031 | [6 empty] | 1493 | 15 | 16 | 1 | 0.34 | 53 | 18 | 미정 |  | 2021-06-10 23:39 | 1607 |  | 0 | 25 | 0 | 0 | 0 | 40 | 0.4499 | 0.6635 | 0.1892 | 0.0108 | 101350 | 162 | 19 | 126 | 0.003 | 0.004 | 0.0147 | 0.0532 | 0.0336 | 0.0149 | 0.0097 | 0.0144
2021-06-10 | A65025 | B | 29 | BP-SCR420HC | 102 | 37300 |  | 0.07 | 0.07 | 0.0874 | 1601 | 1601 | 1549 | 3256 | 30.1 |  | 156 | 0 | 미정 | 선택 | 미정 | 미정 | 0 | 0 | 0 | 0 | 0 | 156 |  |  |  |  | 56 | 7100 | 1624 | 0.1737 | 0.6854 | 0.1743 | 0.02 | [6 empty] | 1511 | 16 | 17 | 3 | 0.25 | 80 | 33 | 미정 |  | 2021-06-11 00:15 | 1623 |  | 0 | 0 | 19 | 0 | 0 | 0 | 0.204 | 0.8229 | 0.2345 | 0.0288 | 98600 | 63 | 36 | 168 | 0.0461 | 0.0128 | 0.0234 |  | 0.0179 | 0.004 | 0.0035 | 0.009
2021-06-10 | B64482 | I | 11 | KWH1 | 92 | 34900 | 0.1999 | 0.0738 | 0.0738 | 0.1555 | 1655 | 1655 | 1523 | 2278 | 16.1 |  | 118 | 0 | 미정 | 미정 | 미정 | 미정 | 0 | 0 | 0 | 105 | 0 | 118 | 0.1999 | 0.1784 | 0.0071 | 0.3295 | 43 | 7300 | 1656 | 0.4993 | 0.6805 | 0.2022 | 0.0303 | [6 empty] | 1480 | 20 | 21 | 1 | 0.32 | 81 | 0 | 미정 |  | 2021-06-11 00:49 | 1637 |  | 0 | 21 | 0 | 0 | 0 | 25 | 0.615 | 0.7934 | 0.2613 | 0.0074 | 81800 | 1372 | 15 | 132 | 0.0209 | 0.0125 | 0.019 | 0.0494 | 0.0373 | 0.0078 | 0.0076 | 0.0136
2021-06-10 | A65026 | B | 33 | BP-SCR420HC | 103 | 37300 | 0.0546 | 0.1008 | 0.0667 | 0.0868 | 1608 | 1609 | 1546 | 3178 | 32.8 |  | 156 | 0 | 미정 | 선택 | 미정 | 미정 | 0 | 0 | 0 | 0 | 0 | 156 | 0.0546 | 0.0937 | 0.003 | 0.2028 | 43 | 5900 | 1617 | 0.1799 | 0.6877 | 0.159 | 0.0179 | [6 empty] | 1511 | 16 | 17 | 3 | 0.23 | 68 | 28 | 미정 |  | 2021-06-11 01:10 | 1610 |  | 0 | 32 | 48 | 0 | 0 | 0 | 0.203 | 0.8213 | 0.2567 | 0.0271 | 106200 | 65 | 36 | 154 | 0.0463 | 0.0199 | 0.0228 | 0.0347 | 0.0262 | 0.0066 | 0.0054 | 0.0101
2021-06-10 | B64483 | I | 30 | STB2I | 101 | 39700 | 0.1405 | 0.2004 | 0.1322 | 0.1248 | 1601 | 1597 | 1574 | 2610 | 8.2 |  | 149 | 0 | 미정 | 미정 | 미정 | 미정 | 0 | 0 | 0 | 100 | 0 | 149 | 0.1405 | 0.2311 | 0.0075 | 0.1611 | 53 | 7700 | 1624 | 0.7806 | 0.4998 | 0.1458 | 0.004 | [6 empty] | 1455 | 25 | 31 | 1 | 0.36 | 88 | 0 | 미정 |  | 2021-06-11 02:06 | 1628 |  | 0 | 0 | 60 | 0 | 0 | 0 | 0.9905 | 0.4891 | 0.315 | 0.0051 | 102050 | 433 | 23 | 162 | 0.0116 | 0.006 | 0.0051 | 0.0465 | 0.0482 | 0.0081 | 0.0067 | 0.0056
2021-06-10 | A65027 | B | 5 | BP-SCR420HC | 101 | 37100 | 0.0608 | 0.0366 | 0.074 | 0.0834 | 1615 | 1595 | 1550 | 3179 | 28.6 |  | 157 | 0 | 미정 | 선택 | 미정 | 미정 | 0 | 0 | 0 | 0 | 0 | 157 | 0.0608 | 0.0958 | 0.0119 | 0.1383 | 42 | 5400 | 1614 | 0.1787 | 0.6969 | 0.2058 | 0.0151 | [6 empty] | 1511 | 16 | 17 | 3 | 0.25 | 64 | 25 | 미정 |  | 2021-06-11 02:12 | 1605 |  | 0 | 0 | 11 | 0 | 0 | 0 | 0.201 | 0.8383 | 0.2525 | 0.0158 | 98000 | 63 | 32 | 143 | 0.0446 | 0.0153 | 0.0238 | 0.0367 | 0.0188 | 0.004 | 0.0037 | 0.0107
2021-06-10 | B64484 | I | 6 | SNCM26V | 99 | 36900 | 0.1323 | 0.062 | 0.0611 | 0.0733 | 1672 | 1606 | 1547 | 2603 | 1.5 |  | 160 | 0 | 미정 | 미정 | 미정 | 미정 | 0 | 0 | 0 | 0 | 0 | 160 | 0.1323 | 0.1544 | 0.0106 | 0.1636 | 86 | 12900 | 1673 | 0.1409 | 0.8469 | 0.213 | 0.0122 | [6 empty] | 1500 | 20 | 26 | 1 | 0.3 | 80 | 0 | 미정 |  | 2021-06-11 03:47 | 1668 |  | 0 | 43 | 0 | 0 | 0 | 30 | 0.169 | 0.8739 | 0.2203 | 0.0158 | 99050 | 1049 | 18 | 188 | 0.0023 | 0.0087 | 0.0157 | 0.052 | 0.0613 | 0.0135 | 0.0088 | 0.0083
2021-06-10 | A65028 | B | 32 | BP-SCR420HC | 101 | 37500 | 0.056 | 0.0558 | 0.0558 | 0.099 | 1593 | 1593 | 1541 | 3082 | 47.2 |  | 156 | 0 | 미정 | 선택 | 미정 | 미정 | 0 | 0 | 0 | 0 | 0 | 156 | 0.056 | 0.0851 | 0.003 | 0.2114 | 47 | 5600 | 1615 | 0.1761 | 0.7179 | 0.1851 | 0.0243 | [6 empty] | 1511 | 16 | 17 | 3 | 0.24 | 64 | 24 | 미정 |  | 2021-06-11 03:15 | 1617 |  | 0 | 0 | 12 | 0 | 0 | 0 | 0.205 | 0.8345 | 0.2515 | 0.0294 | 99900 | 66 | 27 | 134 | 0.0717 | 0.0163 | 0.0253 | 0.0349 | 0.0258 | 0.0064 | 0.0042 | 0.0132
2021-06-10 | A65029 | B | 29 | BP-SCR420HC | 101 | 40700 | 0.234 | 0.2046 | 0.1276 | 0.0834 | 1560 | 1593 | 1568 | 2686 | 56.5 |  | 157 | 0 | 미정 | 선택 | 미정 | 미정 | 0 | 0 | 0 | 0 | 0 | 157 | 0.234 | 0.2037 | 0.0054 | 0.1158 | 42 | 5100 | 1618 | 0.1819 | 0.7226 | 0.1836 | 0.0379 | [6 empty] | 1511 | 16 | 17 | 3 | 0.24 | 84 | 25 | 미정 |  | 2021-06-11 04:21 | 1613 |  | 0 | 14 | 29 | 0 | 0 | 0 | 0.203 | 0.8075 | 0.2386 | 0.0255 |  | 69 | 21 | 113 | 0.0842 | 0.0235 | 0.0234 | 0.0469 | 0.0434 | 0.0124 | 0.0074 | 0.0108
2021-06-10 | B64485 | B | 20 | SNCM8 | 104 | 39400 | 0.3156 | 0.0524 | 0.0612 | 0.1258 | 1666 | 1637 | 1565 | 2606 | 2.7 |  | 159 | 0 | 미정 | 미정 | 미정 | 미정 | 0 | 0 | 0 | 0 | 0 | 159 | 0.3156 | 0.2064 | 0.0131 | 0.0028 | 66 | 9900 | 1659 | 0.2588 | 0.5229 | 0.1406 | 0.0091 | [6 empty] | 1489 | 16 | 21 | 1 | 0.35 | 93 | 48 | 미정 |  | 2021-06-11 05:09 | 1654 |  | 0 | 0 | 0 | 0 | 0 | 0 | 0.398 | 0.7016 | 0.2288 | 0.0134 | 105250 | 82 | 23 | 161 | 0.0041 | 0.0125 | 0.0137 | 0.0405 | 0.0408 | 0.0159 | 0.0103 | 0.0083
2021-06-10 | A65030 | B | 33 | BP-SCR420HC | 99 | 36700 | 0.0651 | 0.0805 | 0.0805 | 0.0779 | 1636 | 1636 | 1578 | 3022 | 18.9 |  | 155 | 0 | 선택 | 미정 | 미정 | 미정 | 0 | 0 | 0 | 0 | 0 | 155 | 0.0651 | 0.1123 | 0.004 | 0.0826 | 42 | 4800 | 1622 | 0.1632 | 0.675 | 0.1831 | 0.0156 | [6 empty] | 1511 | 16 | 17 | 3 | 0.22 | 63 | 30 | 미정 |  | 2021-06-11 05:19 | 1622 |  | 0 | 0 | 0 | 0 | 0 | 0 | 0.196 | 0.8245 | 0.2514 | 0.0235 |  | 83 | 14 | 108 | 0.0278 | 0.0205 | 0.0283 | 0.04 | 0.0158 | 0.0081 | 0.0051 | 0.01
2021-06-10 | B64486 | B | 11 | AE4340 | 104 | 38600 | 0.1998 | 0.1249 | 0.0536 | 0.1363 | 1624 | 1682 | 1518 | 2525 | 21.8 |  | 140 | 0 | 미정 | 미정 | 미정 | 미정 | 0 | 0 | 0 | 0 | 0 | 140 | 0.1998 | 0.2055 | 0.0049 | 0.0022 | 65 | 9600 | 1621 | 0.2862 | 0.5404 | 0.1645 | 0.0153 | [6 empty] | 1489 | 18 | 19 | 1 | 0.37 | 59 | 28 | 미정 |  | 2021-06-11 06:27 | 1615 |  | 0 | 32 | 0 | 0 | 0 | 47 | 0.404 | 0.7102 | 0.262 | 0.0199 | 100500 | 74 | 19 | 152 | 0.0338 | 0.0113 | 0.0219 | 0.048 | 0.0378 | 0.0066 | 0.0062 | 0.0058
2021-06-10 | A65031 | B | 5 | SF40CVM2 | 104 | 38700 | 0.0533 | 0.085 | 0.085 | 0.1168 | 1594 | 1594 | 1548 | 3244 | 43.8 |  | 155 | 0 | 미정 | 미정 | 미정 | 미정 | 0 | 0 | 0 | 0 | 0 | 155 | 0.0533 | 0.0986 | 0.0025 | 0.1149 | 39 | 6100 | 1630 | 0.2946 | 0.6341 | 0.1635 | 0.0275 | [6 empty] | 1497 | 15 | 20 | 3 | 0.23 | 95 | 34 | 미정 |  | 2021-06-11 06:20 | 1625 |  | 0 | 0 | 0 | 0 | 0 | 0 | 0.3803 | 0.8057 | 0.1905 | 0.0291 | 104300 | 89 | 38 | 151 | 0.063 | 0.0189 | 0.0247 | 0.0354 | 0.0241 | 0.0075 | 0.005 | 0.0131
2021-06-11 | A65032 | B | 32 | SF40CVM2 | 104 | 38500 | 0.0574 | 0.122 | 0.122 | 0.1209 | 1581 | 1581 | 1524 | 3041 | 19.2 |  | 118 | 0 | 미정 | 미정 | 미정 | 미정 | 0 | 0 | 0 | 0 | 0 | 118 | 0.0574 | 0.0692 | 0.0035 | 0.2904 | 40 | 5800 | 1611 | 0.3465 | 0.6828 | 0.1615 | 0.0199 | [6 empty] | 1497 | 15 | 16 | 3 | 0.22 | 81 | 32 | 미정 |  | 2021-06-11 07:20 | 1606 |  | 0 | 9 | 0 | 0 | 0 | 0 | 0.3827 | 0.8087 | 0.1986 | 0.0268 | 102700 | 71 | 44 | 159 | 0.0214 | 0.0196 | 0.0244 | 0.0294 | 0.0226 | 0.0065 | 0.0026 | 0.0147
2021-06-11 | B64487 | B | 30 | AE4340 | 99 | 38000 | 0.0817 | 0.0736 | 0.0736 | 0.1168 | 1599 | 1599 | 1531 | 2502 | 39.6 |  | 138 | 0 | 미정 | 선택 | 미정 | 미정 | 0 | 0 | 0 | 153 | 0 | 138 | 0.0817 | 0.1319 | 0.0055 | 0.1195 | 44 | 8000 | 1609 | 0.3372 | 0.6231 | 0.2015 | 0.0362 | [6 empty] | 1489 | 18 | 19 | 1 | 0.33 | 69 | 23 | 미정 |  | 2021-06-11 07:25 | 1611 |  | 0 | 15 | 0 | 0 | 0 | 30 | 0.4 | 0.7042 | 0.252 | 0.0356 | 97200 | 82 | 31 | 152 | 0.0545 | 0.0235 | 0.0327 | 0.0376 | 0.026 | 0.0074 | 0.0057 | 0.005
2021-06-11 | B64488 | B | 6 | AE4340 | 100 | 37800 | 0.2588 | 0.2746 | 0.239 | 0.2186 | 1600 | 1620 | 1560 | 2425 | 27.9 |  | 140 | 0 | 미정 | 미정 | 미정 | 미정 | 0 | 0 | 0 | 152 | 0 | 140 | 0.2588 | 0.2047 | 0.0181 | 0.094 | 37 | 6000 | 1639 | 0.3569 | 0.5817 | 0.2227 | 0.0199 | [6 empty] | 1489 | 18 | 21 | 1 | 1000 | 84 | 33 | 미정 |  | 2021-06-11 08:16 | 1631 |  | 0 | 26 | 0 | 0 | 0 | 36 | 0.401 | 0.7023 | 0.2464 | 0.0239 | 90750 | 84 | 28 | 162 | 0.0444 | 0.0201 | 0.0223 | 0.0424 | 0.013 | 0.0044 | 0.0049 | 0.0053
2021-06-11 | A65033 | B | 29 | SF40CVM2 | 93 | 34800 | 0.0307 | 0.1237 | 0.1237 | 0.1356 | 1582 | 1582 | 1536 | 2977 | 44.2 |  | 117 | 0 | 미정 | 미정 | 미정 | 미정 | 0 | 0 | 0 | 97 | 0 | 117 | 0.0307 | 0.0689 | 0.0014 | 0.001 | 39 | 5500 | 1604 | 0.3216 | 0.657 | 0.1279 | 0.0263 | [6 empty] | 1497 | 15 | 17 | 3 | 0.25 | 67 | 23 | 미정 |  | 2021-06-11 08:25 | 1604 |  | 0 | 26 | 22 | 0 | 0 | 0 | 0.3769 | 0.8097 | 0.1821 | 0.0277 | 108450 | 74 | 38 | 149 | 0.046 | 0.0204 | 0.0263 | 0.0351 | 0.0273 | 0.0114 | 0.0072 | 0.014
2021-06-11 | B64489 | B | 20 | AE4330VM2 | 99 | 39100 | 0.1018 | 0.0652 | 0.0603 | 0.0939 | 1587 | 1610 | 1579 | 2529 | 25.4 |  | 149 | 0 | 미정 | 미정 | 미정 | 미정 | 0 | 0 | 0 | 101 | 0 | 149 | 0.1018 | 0.0992 | 0.0049 | 0.1427 | 49 | 8600 | 1646 | 0.2462 | 0.8396 | 0.1685 | 0.0245 | [6 empty] | 1493 | 18 | 19 | 1 | 0.38 | 78 | 31 | 미정 |  | 2021-06-11 09:26 | 1638 |  | 0 | 41 | 8 | 0 | 0 | 16 | 0.326 | 0.9614 | 0.2018 | 0.0307 | 99050 | 92 | 56 | 213 | 0.0384 | 0.0352 | 0.0281 | 0.0153 | 0.0068 | 0.0032 | 0.0033 | 0.0029
2021-06-11 | A65034 | B | 33 | SF40CVM2 | 100 | 37200 | 0.0574 | 0.1114 | 0.1114 | 0.1283 | 1664 | 1664 | 1588 | 3022 | 27.1 |  | 114 | 0 | 미정 | 미정 | 미정 | 미정 | 0 | 0 | 0 | 99 | 0 | 114 | 0.0574 | 0.1056 | 0.0027 | 0.0088 | 40 | 3300 | 1596 | 0.3224 | 0.6874 | 0.1383 | 0.0194 | [6 empty] | 1497 | 15 | 15 | 3 | 0.24 | 76 | 31 | 미정 |  | 2021-06-11 09:23 | 1601 |  | 0 | 14 | 12 | 0 | 0 | 0 | 0.3836 | 0.8177 | 0.2051 | 0.0268 | 108900 | 74 | 47 | 165 | 0.0273 | 0.0204 | 0.0248 | 0.0353 | 0.0188 | 0.0071 | 0.0056 | 0.0124
2021-06-11 | A65035 | B | 5 | SF40CVM2 | 100 | 36500 | 0.0628 | 0.1177 | 0.1177 | 0.1196 | 1620 | 1620 | 1546 | 2952 | 37.2 |  | 117 | 0 | 해제 | 선택 | 미정 | 미정 | 0 | 0 | 0 | 95 | 0 | 117 | 0.0628 | 0.12 | 0.0035 | 0.006 | 45 | 4600 | 1599 | 0.3193 | 0.6848 | 0.1529 | 0.0168 | [6 empty] | 1497 | 15 | 16 | 3 | 0.23 | 80 | 31 | 미정 |  | 2021-06-11 10:24 | 1604 |  | 0 | 9 | 12 | 0 | 0 | 0 | 0.3742 | 0.8163 | 0.2011 | 0.0253 | 103500 | 72 | 52 | 180 | 0.0399 | 0.0196 | 0.028 | 0.0498 | 0.026 | 0.0052 | 0.0035 | 0.013
2021-06-11 | B64490 | B | 11 | AE4330VM2 | 99 | 38500 | 0.0817 | 0.0455 | 0.0455 | 0.0694 | 1631 | 1631 | 1581 | 2437 | 29.2 |  | 149 | 0 | 미정 | 미정 | 미정 | 미정 | 0 | 0 | 0 | 105 | 0 | 149 | 0.0817 | 0.1009 | 0.0051 | 0.0643 | 42 | 7200 | 1626 | 0.2771 | 0.8697 | 0.1586 | 0.024 | [6 empty] | 1493 | 18 | 19 | 1 | 0.34 | 60 | 24 | 미정 |  | 2021-06-11 10:53 | 1618 |  | 0 | 42 | 11 | 0 | 0 | 13 | 0.325 | 0.972 | 0.1939 | 0.0323 | 100000 | 79 | 38 | 170 | 0.0458 | 0.0369 | 0.0308 | 0.0106 | 0.0067 | 0.0026 | 0.0026 | 0.0023
2021-06-11 | A65036 | B | 32 | SF40CVM2 | 99 | 37200 | 0.0549 | 0.1059 | 0.1059 | 0.1241 | 1639 | 1639 | 1574 | 3054 | 32.8 |  | 117 | 0 | 미정 | 미정 | 미정 | 미정 | 0 | 0 | 0 | 94 | 0 | 117 | 0.0549 | 0.0941 | 0.0023 | 0.2081 | 43 | 3500 | 1601 | 0.3185 | 0.6859 | 0.1494 | 0.022 | [6 empty] | 1497 | 15 | 16 | 3 | 0.24 | 71 | 26 | 미정 |  | 2021-06-11 11:46 | 1601 |  | 0 | 15 | 11 | 0 | 0 | 0 | 0.3816 | 0.8138 | 0.1979 | 0.0292 |  | 66 | 38 | 143 | 0.0377 | 0.0208 | 0.0273 | 0.0433 | 0.0211 | 0.0091 | 0.0062 | 0.0136
2021-06-11 | B64491 | B | 30 | AE4330VM2 | 99 | 38000 | 0.0722 | 0.0372 | 0.0372 | 0.1218 | 1643 | 1643 | 1580 | 2488 | 34.4 |  | 149 | 0 | 미정 | 미정 | 미정 | 미정 | 0 | 0 | 0 | 104 | 0 | 149 | 0.0722 | 0.1214 | 0.0045 | 0.0586 | 47 | 7400 | 1629 | 0.2855 | 0.8854 | 0.1752 | 0.0422 | [6 empty] | 1493 | 18 | 19 | 1 | 0.39 | 66 | 21 | 미정 |  | 2021-06-11 11:55 | 1620 |  | 0 | 0 | 0 | 0 | 0 | 11 | 0.324 | 0.9497 | 0.1987 | 0.0346 | 99700 | 79 | 47 | 189 | 0.0546 | 0.0408 | 0.0331 | 0.0105 | 0.0042 | 0.0018 | 0.0018 | 0.0018
2021-06-11 | A65037 | B | 29 | SF40CVM2 | 100 | 36500 | 0.0384 | 0.1492 | 0.1492 | 0.1829 | 1617 | 1617 | 1553 | 3023 | 41.5 |  | 117 | 0 | 미정 | 미정 | 미정 | 미정 | 0 | 0 | 0 | 94 | 0 | 117 | 0.0384 | 0.102 | 0.0123 | 0.1226 | 40 | 4000 | 1599 | 0.3036 | 0.6568 | 0.157 | 0.0229 | [6 empty] | 1497 | 15 | 15 | 3 | 0.25 | 71 | 24 | 미정 |  | 2021-06-11 12:41 | 1599 |  | 0 | 20 | 0 | 0 | 0 | 0 | 0.3859 | 0.8074 | 0.1985 | 0.0252 |  | 69 | 41 | 145 | 0.0453 | 0.0191 | 0.025 | 0.0445 | 0.02 | 0.0069 | 0.0043 | 0.0129
2021-06-11 | B64492 | B | 6 | AE4330VM2 | 99 | 37900 | 0.0778 | 0.052 | 0.052 | 0.1069 | 1641 | 1641 | 1580 | 2488 | 39.9 |  | 148 | 0 | 미정 | 해제 | 미정 | 미정 | 0 | 0 | 0 | 102 | 0 | 148 | 0.0778 | 0.1391 | 0.0021 | 0.2016 | 49 | 7500 | 1644 | 0.2706 | 0.9074 | 0.167 | 0.0399 | [6 empty] | 1493 | 18 | 20 | 1 | 0.36 | 65 | 27 | 미정 |  | 2021-06-11 13:03 | 1631 |  | 0 | 41 | 0 | 0 | 0 | 9 | 0.324 | 0.9774 | 0.1993 | 0.0316 |  | 79 | 47 | 194 | 0.0616 | 0.04 | 0.0323 | 0.0101 | 0.0045 | 0.0021 | 0.002 | 0.0017
2021-06-11 | A65038 | B | 33 | SF40CVM2 | 101 | 36800 | 0.0766 | 0.0831 | 0.0831 | 0.0951 | 1615 | 1615 | 1547 | 3058 | 35 |  | 118 | 0 | 미정 | 미정 | 미정 | 미정 | 0 | 0 | 0 | 99 | 0 | 118 | 0.0766 | 0.1264 | 0.0047 | 0.1112 | 41 | 4100 | 1599 | 0.3416 | 0.6868 | 0.1577 | 0.0171 | [6 empty] | 1497 | 15 | 16 | 3 | 0.23 | 70 | 30 | 미정 |  | 2021-06-11 13:44 | 1599 |  | 0 | 0 | 0 | 0 | 0 | 0 | 0.388 | 0.8077 | 0.1981 | 0.0272 |  | 71 | 37 | 139 | 0.0383 | 0.0208 | 0.0258 | 0.0393 | 0.0142 | 0.0047 | 0.0034 | 0.0131
2021-06-11 | B64493 | B | 20 | AE4330VM2 | 99 | 38500 | 0.0988 | 0.0432 | 0.0432 | 0.1016 | 1605 | 1605 | 1565 | 2524 | 20.1 |  | 148 | 0 | 미정 | 선택 | 미정 | 미정 | 0 | 0 | 0 | 104 | 0 | 148 | 0.0988 | 0.1291 | 0.0063 | 0.2663 | 49 | 8400 | 1633 | 0.2307 | 0.6754 | 0.166 | 0.0229 | [6 empty] | 1493 | 18 | 20 | 1 | 0.33 | 62 | 27 | 미정 |  | 2021-06-11 14:33 | 1617 |  | 0 | 76 | 14 | 0 | 0 | 8 | 0.313 | 0.9738 | 0.2087 | 0.0397 | 105850 | 84 | 24 | 149 | 0.0282 | 0.0439 | 0.0382 | 0.0094 | 0.0071 | 0.0019 | 0.0022 | 0.0018
2021-06-11 | A65039 | B | 5 | SF40CVM2 | 101 | 38200 | 0.2528 | 0.1897 | 0.1228 | 0.1777 | 1610 | 1633 | 1555 | 3034 | 42.4 |  | 117 | 0 | 선택 | 미정 | 미정 | 미정 | 0 | 0 | 0 | 0 | 0 | 117 | 0.2528 | 0.2492 | 0.0102 | 0.2312 | 37 | 4000 | 1607 | 0.3305 | 0.7207 | 0.1519 | 0.0211 | [6 empty] | 1497 | 15 | 16 | 3 | 0.26 | 73 | 31 | 미정 |  | 2021-06-11 14:45 | 1607 |  | 0 | 0 | 0 | 0 | 0 | 9 | 0.388 | 0.7908 | 0.1741 | 0.0172 | 98750 | 84 | 37 | 138 | 0.0482 | 0.0158 | 0.0317 | 0.0453 | 0.0284 | 0.0104 | 0.0068 | 0.0144
2021-06-11 | B64494 | B | 11 | AE4330VM2 | 99 | 37400 | 0.0714 | 0.054 | 0.054 | 0.1055 | 1597 | 1597 | 1559 | 2514 | 13.4 |  | 148 | 0 | 미정 | 선택 | 미정 | 미정 | 0 | 0 | 0 | 103 | 0 | 148 | 0.0714 | 0.1197 | 0.0035 | 0.0589 | 49 | 8000 | 1629 | 0.2613 | 0.668 | 0.1851 | 0.0241 | [6 empty] | 1493 | 18 | 20 | 1 | 0.31 | 65 | 27 | 미정 |  | 2021-06-11 15:47 | 1616 |  | 0 | 36 | 14 | 0 | 0 | 7 | 0.315 | 0.9629 | 0.2143 | 0.034 | 100900 | 82 | 24 | 149 | 0.0195 | 0.0376 | 0.0329 | 0.0095 | 0.003 | 0.0018 | 0.002 | 0.0018
2021-06-11 | A65040 | B | 32 | SCM440 | 101 | 37200 | 0.0634 | 0.11 | 0.11 | 0.148 | 1604 | 1604 | 1531 | 2969 |  |  |  | 0 | 선택 | 미정 | 미정 | 미정 | 0 | 0 | 0 | 0 | 0 | 0 | 0.0634 | 0.117 | 0.0024 | 0.1578 | 44 | 7000 | 1639 | 0.3357 | 0.5103 | 0.1555 | 0.0055 | [6 empty] | 1496 | 15 | 20 | 3 | 0.25 | 96 | 37 | 미정 |  | 2021-06-11 15:49 | 1639 |  | 0 | 30 | 21 | 0 | 0 | 0 | 0.3944 | 0.6838 | 0.2075 | 0.0191 |  | 92 | 39 | 164 | 0.001 | 0.0079 | 0.0133 | 0.0391 | 0.0475 | 0.0249 | 0.0086 | 0.014
2021-06-11 | B64495 | B | 30 | AE4330VM2 | 99 | 37600 | 0.0615 | 0.0453 | 0.0453 | 0.1123 | 1649 | 1649 | 1590 | 2603 | 25.8 |  | 146 | 0 | 미정 | 선택 | 미정 | 미정 | 0 | 0 | 0 | 103 | 0 | 146 | 0.0681 | 0.1602 | 0.0029 | 0.1521 | 44 | 7100 | 1620 | 0.2434 | 0.6756 | 0.1746 | 0.0328 | [6 empty] | 1493 | 18 | 22 | 1 | 0.3 | 55 | 15 | 미정 |  | 2021-06-11 16:45 | 1616 |  | 0 | 112 | 23 | 0 | 0 | 8 | 0.313 | 0.975 | 0.2078 | 0.0338 | 104900 | 84 | 38 | 171 | 0.0357 | 0.0332 | 0.0333 | 0.0123 | 0.0034 | 0.0017 | 0.0018 | 0.0018
2021-06-11 | A65041 | B | 38 | SCM440 | 101 | 36300 | 0.0751 | 0.1471 | 0.1471 | 0.2166 | 1635 | 1635 | 1554 | 2926 | 48 |  | 127 | 0 | 미정 | 선택 | 미정 | 미정 | 0 | 0 | 0 | 0 | 0 | 127 | 0.0751 | 0.1007 | 0.0044 | 0.1709 | 44 | 6000 | 1607 | 0.3055 | 0.5867 | 0.1907 | 0.037 | [6 empty] | 1496 | 15 | 16 | 3 | 0.25 | 68 | 16 | 미정 |  | 2021-06-11 16:53 | 1607 |  | 0 | 67 | 0 | 0 | 0 | 0 | 0.3948 | 0.6814 | 0.2167 | 0.016 | 111700 | 77 | 38 | 164 | 0.0535 | 0.0181 | 0.0145 | 0.035 | 0.037 | 0.0147 | 0.0052 | 0.0154
2021-06-11 | B64496 | B | 33 | AE4330VM2 | 99 | 37200 |  | 0.1148 | 0.1148 | 0.1374 | 1626 | 1626 | 1574 | 2535 | 22.3 |  | 145 | 0 | 미정 | 선택 | 미정 | 미정 | 0 | 0 | 0 | 106 | 0 | 145 |  |  |  |  | 48 | 7700 | 1624 | 0.2387 | 0.6656 | 0.148 | 0.0229 | [6 empty] | 1493 | 18 | 18 | 1 | 0.27 | 63 | 21 | 미정 |  | 2021-06-11 17:51 | 1617 |  | 0 | 90 | 58 | 0 | 0 | 16 | 0.309 | 0.9674 | 0.2103 | 0.033 | 103050 | 98 | 46 | 192 | 0.0313 | 0.0278 | 0.0301 |  | 0.0023 | 0.0018 | 0.0021 | 0.002
2021-06-11 | A65042 | B | 29 | SCM440 | 101 | 36200 |  | 0.0524 | 0.0524 | 0.1025 | 1645 | 1645 | 1574 | 2970 | 26.1 |  | 128 | 0 | 선택 | 미정 | 미정 | 미정 | 0 | 0 | 0 | 0 | 0 | 128 |  |  |  |  | 40 | 4500 | 1612 | 0.3251 | 0.57 | 0.1598 | 0.0129 | [6 empty] | 1496 | 15 | 15 | 3 | 0.23 | 62 | 10 | 미정 |  | 2021-06-11 17:53 | 1595 |  | 0 | 0 | 0 | 0 | 0 | 0 | 0.3851 | 0.6967 | 0.201 | 0.0253 | 101000 | 68 | 50 | 179 | 0.0322 | 0.0105 | 0.0217 |  | 0.028 | 0.0105 | 0.0066 | 0.0129
2021-06-11 | A65043 | B | 5 | SCM440 | 104 | 36300 | 0.1202 | 0.0839 | 0.0839 | 0.1686 | 1621 | 1621 | 1559 | 2974 | 30.7 |  | 127 | 0 | 미정 | 미정 | 미정 | 미정 | 0 | 0 | 0 | 0 | 0 | 127 | 0.1202 | 0.1557 | 0.0086 | 0.1076 | 42 | 5400 | 1610 | 0.3244 | 0.5653 | 0.1582 | 0.0199 | [6 empty] | 1496 | 15 | 19 | 3 | 0.24 | 69 | 6 | 미정 |  | 2021-06-11 18:54 | 1606 |  | 0 | 0 | 0 | 0 | 0 | 0 | 0.3859 | 0.6872 | 0.2096 | 0.0217 | 104250 | 76 | 40 | 168 | 0.0364 | 0.0153 | 0.0175 | 0.0503 | 0.0271 | 0.0149 | 0.0087 | 0.014
2021-06-11 | B64497 | B | 6 | AE15B38M | 99 | 37100 | 0.0685 | 0.0422 | 0.0422 | 0.1111 | 1626 | 1626 | 1566 | 2456 | 41.2 |  | 151 | 0 | 미정 | 선택 | 미정 | 미정 | 0 | 0 | 0 | 104 | 0 | 151 | 0.0685 | 0.1513 | 0.0186 | 0.4719 | 50 | 7900 | 1656 | 0.3237 | 0.5254 | 0.1412 | 0.0119 | [6 empty] | 1497 | 13 | 20 | 1 | 0.3 | 94 | 33 | 미정 |  | 2021-06-11 19:11 | 1660 |  | 0 | 64 | 0 | 0 | 0 | 14 | 0.3661 | 0.8975 | 0.2443 | 0.031 | 93050 | 94 | 59 | 223 | 0.0641 | 0.0257 | 0.0246 | 0.0417 | 0.0379 | 0.0048 | 0.0043 | 0.0126
2021-06-11 | A65044 | B | 32 | SCM440 | 104 | 36800 | 0.0549 | 0.1998 | 0.1998 | 0.2488 | 1583 | 1583 | 1533 | 2963 | 43.2 |  | 128 | 0 | 미정 | 미정 | 미정 | 미정 | 0 | 0 | 0 | 0 | 0 | 128 | 0.0549 | 0.0915 | 0.0079 | 0.2481 | 49 | 6700 | 1615 | 0.3441 | 0.5815 | 0.1426 | 0.0248 | [6 empty] | 1496 | 15 | 18 | 3 | 0.25 | 69 | 28 | 미정 |  | 2021-06-11 19:57 | 1599 |  | 0 | 19 | 21 | 0 | 0 | 0 | 0.3882 | 0.6856 | 0.1881 | 0.0204 | 107550 | 82 | 38 | 176 | 0.0497 | 0.0155 | 0.0172 | 0.0307 | 0.0264 | 0.0131 | 0.0067 | 0.0155
2021-06-11 | B64498 | B | 11 | AE15B38M | 104 | 37400 |  | 0.0342 | 0.0545 | 0.0807 | 1621 | 1584 | 1558 | 2538 | 20.8 |  | 147 | 0 | 미정 | 미정 | 미정 | 미정 | 0 | 0 | 0 | 106 | 0 | 147 |  |  |  |  | 45 | 6400 | 1634 | 0.2815 | 0.516 | 0.1848 | 0.0222 | [6 empty] | 1497 | 13 | 18 | 1 | 0.32 | 71 | 28 | 미정 |  | 2021-06-11 20:23 | 1634 |  | 0 | 48 | 15 | 0 | 0 | 9 | 0.364 | 0.9208 | 0.2417 | 0.031 | 97450 | 74 | 52 | 199 | 0.0303 | 0.0298 | 0.0259 |  | 0.0165 | 0.005 | 0.0047 | 0.0128
2021-06-11 | A65045 | B | 38 | SCM440 | 104 | 37200 | 0.0596 | 0.096 | 0.096 | 0.1244 | 1599 | 1599 | 1551 | 2877 | 28.2 |  | 128 | 0 | 미정 | 미정 | 미정 | 미정 | 0 | 0 | 0 | 0 | 0 | 128 | 0.0596 | 0.0985 | 0.0028 | 0.1293 | 45 | 5800 | 1616 | 0.3164 | 0.6181 | 0.1719 | 0.0187 | [6 empty] | 1496 | 15 | 16 | 3 | 0.43 | 73 | 26 | 미정 |  | 2021-06-11 20:51 | 1616 |  | 0 | 0 | 0 | 0 | 0 | 0 | 0.411 | 0.6957 | 0.2076 | 0.0212 | 103650 | 88 | 57 | 209 | 0.034 | 0.0155 | 0.0154 | 0.0292 | 0.0268 | 0.018 | 0.0101 | 0.015
2021-06-11 | B64499 | B | 30 | AE15B38M | 103 | 37300 | 0.0619 | 0.0384 | 0.0384 | 0.1402 | 1624 | 1624 | 1549 | 2508 | 32.3 |  | 149 | 0 | 미정 | 미정 | 미정 | 미정 | 0 | 0 | 0 | 107 | 0 | 149 | 0.0619 | 0.0598 | 0.003 | 0.5783 | 43 | 6200 | 1642 | 0.2834 | 0.5131 | 0.1641 | 0.0207 | [6 empty] | 1497 | 13 | 14 | 1 | 0.39 | 78 | 30 | 미정 |  | 2021-06-11 21:27 | 1633 |  | 0 | 51 | 13 | 0 | 0 | 15 | 0.367 | 0.9171 | 0.2508 | 0.0272 | 96400 | 73 | 53 | 199 | 0.0476 | 0.0263 | 0.0255 | 0.0414 | 0.0227 | 0.0066 | 0.0055 | 0.011
2021-06-11 | A65046 | B | 29 | SACM1 | 101 | 38700 | 0.053 | 0.1366 | 0.1071 | 0.1077 | 1603 | 1638 | 1588 | 3118 | 42.7 |  | 197 | 0 | 미정 | 미정 | 미정 | 미정 | 0 | 0 | 0 | 0 | 0 | 197 | 0.053 | 0.126 | 0.0058 | 0.3091 | 60 | 6200 | 1630 | 0.3966 | 0.4133 | 0.2659 | 0.5053 | [6 empty] | 1491 | 18 | 25 | 3 | 0.27 | 100 | 34 | 미정 |  | 2021-06-11 22:10 | 1632 |  | 0 | 29 | 0 | 0 | 0 | 0 | 0.424 | 0.419 | 0.2956 | 0.8328 | 102150 | 91 | 62 | 228 | 0.0804 | 0.7368 | 0.808 | 0.0314 | 0.0222 | 0.0029 | 0.0024 | 0.0025
2021-06-11 | B64500 | B | 33 | AE15B38M | 104 | 38000 | 0.0745 | 0.0668 | 0.0668 | 0.1265 | 1583 | 1583 | 1561 | 2625 | 41.8 |  | 151 | 0 | 미정 | 미정 | 미정 | 미정 | 0 | 0 | 0 | 99 | 0 | 151 | 0.0745 | 0.0738 | 0.0065 | 0.0019 | 38 | 6300 | 1639 | 0.3182 | 0.7004 | 0.2075 | 0.0287 | [6 empty] | 1497 | 13 | 14 | 1 | 0.4 | 84 | 38 | 미정 |  | 2021-06-11 22:30 | 1634 |  | 0 | 32 | 17 | 0 | 0 | 8 | 0.3659 | 0.8905 | 0.2519 | 0.0261 | 98500 | 75 | 54 | 195 | 0.0625 | 0.031 | 0.0268 | 0.0319 | 0.0249 | 0.0078 | 0.0066 | 0.0117
2021-06-11 | A65047 | B | 5 | SACM1 | 101 | 37900 | 0.046 | 0.1735 | 0.1735 | 0.1809 | 1601 | 1601 | 1532 | 3246 |  |  | 0 | 0 | 미정 | 미정 | 미정 | 미정 | 0 | 0 | 0 | 0 | 0 | 0 | 0.046 | 0.0626 | 0.0028 | 0.2498 | 63 | 7300 | 1630 | 0.4462 | 0.4102 | 0.1966 | 0.6187 | [6 empty] | 1491 | 20 | 26 | 3 | 0.26 | 81 | 36 | 미정 |  | 2021-06-11 23:26 | 1606 |  | 0 | 21 | 83 | 0 | 0 | 0 | 0.454 | 0.4341 | 0.2876 | 0.8228 | 102750 | 83 | 47 | 212 | 0.0634 | 0.7186 | 0.8421 | 0.0303 | 0.0553 | 0.0041 | 0.0019 | 0.0015
2021-06-11 | B64521 | B | 6 | AE15B38M | 104 | 37300 | 0.0949 | 0.096 | 0.096 | 0.1431 | 1585 | 1585 | 1542 | 2448 | 39.2 |  | 148 | 0 | 미정 | 미정 | 미정 | 미정 | 0 | 0 | 0 | 0 | 0 | 148 | 0.0949 | 0.0939 | 0.0062 | 0.1853 | 38 | 6500 | 1642 | 0.3272 | 0.6843 | 0.1971 | 0.0357 | [6 empty] | 1497 | 13 | 14 | 1 | 0.41 | 75 | 35 | 미정 |  | 2021-06-11 23:39 | 1636 |  | 0 | 27 | 31 | 0 | 0 | 9 | 0.369 | 0.9101 | 0.2495 | 0.0281 | 98250 | 74 | 26 | 163 | 0.058 | 0.0295 | 0.0259 | 0.0438 | 0.0332 | 0.0084 | 0.006 | 0.0118
2021-06-11 | A65048 | B | 32 | SACM1 | 101 | 38500 | 0.0476 | 0.1341 | 0.1341 | 0.1152 | 1633 | 1633 | 1570 | 3353 | 49.7 |  | 163 | 0 | 미정 | 미정 | 미정 | 미정 | 0 | 0 | 0 | 0 | 0 | 163 | 0.0476 | 0.0679 | 0.0027 | 0.236 | 55 | 5400 | 1619 | 0.4302 | 0.4353 | 0.2355 | 0.6127 | [6 empty] | 1491 | 20 | 23 | 3 | 0.26 | 88 | 40 | 미정 |  | 2021-06-12 00:54 | 1611 |  | 0 | 15 | 42 | 0 | 0 | 0 | 0.4484 | 0.4363 | 0.2956 | 0.8601 | 102850 | 89 | 44 | 186 | 0.0763 | 0.8405 | 0.843 | 0.0369 | 0.026 | 0.0042 | 0.0014 | 0.0014
2021-06-11 | B64522 | B | 11 | AE15B38M | 104 | 38700 | 0.1031 |  | 0.0616 | 0.1526 |  | 1624 | 1553 | 2672 | 35.2 |  | 150 | 0 | 미정 | 미정 | 미정 | 미정 | 0 | 0 | 0 | 0 | 0 | 150 | 0.1031 | 0.0968 | 0.013 | 0.0026 | 36 | 5500 | 1631 | 0.308 | 0.692 | 0.1453 | 0.0242 | [6 empty] | 1497 | 13 | 14 | 1 | 0.3 | 66 | 34 | 미정 |  | 2021-06-12 00:54 | 1625 |  | 0 | 20 | 46 | 0 | 0 | 12 | 0.3631 | 0.8948 | 0.2492 | 0.0304 | 97850 | 74 | 27 | 152 | 0.0524 | 0.0271 | 0.0269 | 0.0521 | 0.0299 | 0.007 | 0.006 | 0.0143
2021-06-11 | B64523 | B | 30 | AE15B38M | 104 | 37200 | 0.116 | 0.1052 | 0.1052 | 0.1434 | 1620 | 1620 | 1571 | 2497 | 34.5 |  | 146 | 0 | 미정 | 미정 | 미정 | 미정 | 0 | 0 | 0 | 0 | 0 | 146 | 0.116 | 0.108 | 0.0083 | 0.0018 | 33 | 5100 | 1639 | 0.3083 | 0.7379 | 0.1747 | 0.0312 | [6 empty] | 1497 | 13 | 14 | 1 | 0.35 | 56 | 31 | 미정 |  | 2021-06-12 01:49 | 1621 |  | 0 | 18 | 42 | 0 | 0 | 14 | 0.36 | 0.899 | 0.2513 | 0.0272 | 97850 | 73 | 27 | 156 | 0.0502 | 0.0241 | 0.0284 | 0.0549 | 0.0309 | 0.0122 | 0.0076 | 0.0147
2021-06-11 | A65049 | B | 38 | STB2 | 104 | 37400 | 0.0881 | 0.2533 | 0.2533 | 0.2748 | 1637 | 1637 | 1570 | 3269 | 52.6 |  | 127 | 0 | 미정 | 미정 | 미정 | 미정 | 0 | 0 | 0 | 0 | 0 | 127 | 0.0881 | 0.121 | 0.0032 | 0.0455 | 69 | 6200 | 1579 | 1.01 | 0.353 | 0.2552 | 0.0154 | [6 empty] | 1456 | 25 | 25 | 3 | 0.28 | 95 | 36 | 미정 |  | 2021-06-12 02:31 | 1587 |  | 0 | 28 | 27 | 0 | 0 | 0 | 1 | 0.361 | 0.2453 | 0.0126 | 103100 | 99 | 50 | 204 | 0.064 | 0.0154 | 0.0101 | 0.0363 | 0.0289 | 0.0095 | 0.0033 | 0.0026
2021-06-11 | B64524 | B | 33 | AE15B38M | 103 | 37100 | 0.1306 | 0.0564 | 0.0564 | 0.1536 | 1604 | 1604 | 1545 | 2374 | 35.6 |  | 150 | 0 | 미정 | 미정 | 미정 | 미정 | 0 | 0 | 0 | 0 | 0 | 150 | 0.1306 | 0.1063 | 0.011 | 0.1943 | 44 | 6200 | 1643 | 0.3179 | 0.6613 | 0.1792 | 0.0341 | [6 empty] | 1497 | 13 | 15 | 1 | 0.34 | 74 | 39 | 미정 |  | 2021-06-12 02:57 | 1627 |  | 0 | 34 | 31 | 0 | 0 | 12 | 0.3687 | 0.8973 | 0.2527 | 0.03 | 90450 | 82 | 24 | 161 | 0.0561 | 0.0284 | 0.0275 | 0.0533 | 0.0304 | 0.0097 | 0.007 | 0.0133
2021-06-11 | A65050 | B | 29 | STB2 | 104 | 38600 | 0.079 | 0.477 | 0.2338 | 0.3382 | 1589 | 1623 | 1570 | 3371 | 46.7 |  | 128 | 0 | 미정 | 미정 | 미정 | 미정 | 0 | 0 | 0 | 0 | 0 | 128 | 0.079 | 0.0947 | 0.0023 | 0.237 | 43 | 5200 | 1557 | 0.9485 | 0.3551 | 0.2503 | 0.0198 | [6 empty] | 1456 | 25 | 25 | 3 | 0.25 | 57 | 27 | 미정 |  | 2021-06-12 04:03 | 1557 |  | 0 | 19 | 34 | 0 | 0 | 0 | 0.964 | 0.3664 | 0.2708 | 0.0153 | 97300 | 70 | 15 | 115 | 0.059 | 0.0169 | 0.0134 | 0.0422 | 0.0375 | 0.0189 | 0.0026 | 0.0018
2021-06-11 | B64525 | B | 16 | AE15B35C | 104 | 38400 |  | 0.0507 | 0.0507 | 0.1947 | 1627 | 1627 | 1566 | 2529 | 31.4 |  | 146 | 0 | 미정 | 미정 | 미정 | 미정 | 0 | 0 | 0 | 0 | 0 | 146 |  |  |  |  | 43 | 7000 | 1660 | 0.2053 | 0.779 | 0.1626 | 0.0247 | [6 empty] | 1498 | 15 | 18 | 1 | 0.27 | 67 | 19 | 미정 |  | 2021-06-12 04:08 | 1651 |  | 0 | 20 | 0 | 0 | 0 | 17 | 0.32 | 1.1596 | 0.2414 | 0.0288 | 89500 | 85 | 37 | 180 | 0.0499 | 0.0223 | 0.0253 |  | 0.0246 | 0.0105 | 0.0074 | 0.0081
2021-06-11 | A65051 | B | 5 | STB2 | 105 | 37900 |  | 0.1938 | 0.1943 | 0.2549 | 1575 | 1602 | 1550 | 3168 | 29 |  | 127 | 0 | 미정 | 미정 | 미정 | 미정 | 0 | 0 | 0 | 0 | 0 | 127 |  |  |  |  | 42 | 4500 | 1560 | 0.8734 | 0.2568 | 0.2497 | 0.0126 | [6 empty] | 1456 | 25 | 26 | 3 | 0.25 | 59 | 24 | 미정 |  | 2021-06-12 05:02 | 1552 |  | 0 | 30 | 17 | 0 | 0 | 0 | 0.988 | 0.3665 | 0.272 | 0.0117 |  | 69 | 22 | 123 | 0.035 | 0.0128 | 0.0102 |  | 0.012 | 0.0011 | 0.0003 | 0.0012
2021-06-11 | B64526 | B | 6 | AE15B35C | 105 | 37200 | 0.1138 | 0.1391 | 0.1391 | 0.1592 | 1586 | 1586 | 1526 | 2512 | 30.8 |  | 149 | 0 | 미정 | 미정 | 미정 | 미정 | 0 | 0 | 0 | 0 | 0 | 149 | 0.1138 | 0.1131 | 0.0095 | 0.1005 | 45 | 7300 | 1621 | 0.2771 | 0.8761 | 0.1893 | 0.0264 | [6 empty] | 1498 | 15 | 16 | 1 | 0.37 | 74 | 29 | 미정 |  | 2021-06-12 05:11 | 1635 |  | 0 | 0 | 0 | 0 | 0 | 13 | 0.326 | 1.1701 | 0.2599 | 0.0261 |  | 74 | 51 | 193 | 0.0493 | 0.0257 | 0.027 | 0.0542 | 0.0277 | 0.0066 | 0.0053 | 0.0055
2021-06-11 | A65052 | B | 32 | STB2 | 101 | 38300 | 0.0758 | 1.0828 | 0.1885 | 0.1988 | 1612 | 1597 | 1544 | 3061 | 25.8 |  | 127 | 0 | 선택 | 미정 | 미정 | 미정 | 0 | 0 | 0 | 0 | 0 | 127 | 0.0758 | 0.1311 | 0.0025 | 0.1684 | 40 | 4700 | 1554 | 0.8728 | 0.2939 | 0.229 | 0.0104 | [6 empty] | 1456 | 25 | 25 | 3 | 0.24 | 62 | 26 | 미정 |  | 2021-06-12 06:04 | 1546 |  | 0 | 21 | 0 | 0 | 0 | 0 | 0.938 | 0.3768 | 0.2599 | 0.0093 | 107400 | 77 | 16 | 112 | 0.0299 | 0.0109 | 0.009 | 0.0408 | 0.0148 | 0.0021 | 0.0014 | 0.002
2021-06-11 | B64527 | B | 11 | AE15B35C | 104 | 36900 | 0.0753 | 0.0354 | 0.0354 | 0.1579 | 1611 | 1611 | 1541 | 2533 | 33.7 |  | 148 | 0 | 미정 | 미정 | 미정 | 미정 | 0 | 0 | 0 | 0 | 0 | 148 | 0.0753 | 0.0708 | 0.0037 | 0.0577 | 50 | 8300 | 1649 | 0.3203 | 0.9106 | 0.1963 | 0.0259 | [6 empty] | 1498 | 15 | 16 | 1 | 0.44 | 73 | 36 | 미정 |  | 2021-06-12 06:15 | 1641 |  | 0 | 76 | 0 | 0 | 0 | 28 | 0.3344 | 1.1504 | 0.2522 | 0.0235 |  | 78 | 35 | 182 | 0.0512 | 0.0204 | 0.0261 | 0.0339 | 0.0272 | 0.0057 | 0.0051 | 0.0057
2021-06-12 | A65053 | B | 38 | STB2 | 101 | 37800 | 0.0563 | 0.1537 | 0.1537 | 0.2628 | 1608 | 1608 | 1539 | 2997 | 38.2 |  | 128 | 0 | 선택 | 미정 | 미정 | 미정 | 0 | 0 | 0 | 0 | 0 | 128 | 0.0563 | 0.062 | 0.0038 | 0.3592 | 40 | 4700 | 1551 | 0.8997 | 0.2971 | 0.2362 | 0.0159 | [6 empty] | 1456 | 25 | 25 | 3 | 0.26 | 64 | 28 | 미정 |  | 2021-06-12 07:04 | 1558 |  | 0 | 19 | 0 | 0 | 0 | 0 | 0.9491 | 0.3745 | 0.2641 | 0.0122 | 105200 | 76 | 22 | 124 | 0.0455 | 0.0134 | 0.0104 | 0.0324 | 0.0127 | 0.0024 | 0.0016 | 0.0019
2021-06-12 | B64528 | B | 33 | AE15B35C | 104 | 39500 | 0.1255 | 0.1076 | 0.1076 | 0.12 | 1562 | 1562 | 1544 | 2600 | 40.8 |  | 149 | 0 | 미정 | 미정 | 미정 | 미정 | 0 | 0 | 0 | 155 | 0 | 149 | 0.1255 | 0.1088 | 0.007 | 0.0198 | 44 | 6800 | 1616 | 0.2722 | 0.9841 | 0.1761 | 0.0186 | [6 empty] | 1498 | 15 | 18 | 1 | 0.35 | 64 | 33 | 미정 |  | 2021-06-12 07:31 | 1635 |  | 0 | 55 | 0 | 0 | 0 | 23 | 0.331 | 1.1426 | 0.2424 | 0.0318 |  | 76 | 28 | 162 | 0.0602 | 0.0158 | 0.0297 | 0.0542 | 0.0287 | 0.0063 | 0.007 | 0.0072
2021-06-12 | A65054 | B | 29 | STB2 | 95 | 36500 | 0.0828 | 0.2088 | 0.2088 | 0.3304 | 1683 | 1683 | 1602 | 2899 | 24.6 |  | 126 | 0 | 선택 | 미정 | 미정 | 미정 | 0 | 0 | 0 | 0 | 0 | 126 | 0.0828 | 0.1124 | 0.0054 | 0.0883 | 40 | 2700 | 1548 | 0.8721 | 0.2787 | 0.2308 | 0.0138 | [6 empty] | 1456 | 25 | 25 | 3 | 0.26 | 67 | 23 | 미정 |  | 2021-06-12 07:58 | 1555 |  | 0 | 0 | 0 | 0 | 0 | 0 | 0.9556 | 0.3693 | 0.2659 | 0.0125 |  | 73 | 40 | 154 | 0.0295 | 0.0132 | 0.0106 | 0.0342 | 0.0089 | 0.0019 | 0.0012 | 0.0019
2021-06-12 | B64529 | B | 16 | AE15B35C | 104 | 38000 |  | 0.0614 | 0.0614 | 0.1065 | 1647 | 1647 | 1577 | 2584 | 31.7 |  | 150 | 0 | 미정 | 미정 | 미정 | 미정 | 0 | 0 | 0 | 153 | 0 | 150 |  |  |  |  | 36 | 5000 | 1614 | 0.2472 | 0.931 | 0.1996 | 0.0197 | [6 empty] | 1498 | 15 | 16 | 1 | 0.32 | 52 | 16 | 미정 |  | 2021-06-12 08:50 | 1608 |  | 0 | 68 | 0 | 0 | 0 | 33 | 0.3404 | 1.1737 | 0.2492 | 0.0299 |  | 71 | 37 | 151 | 0.0471 | 0.0194 | 0.0283 |  | 0.0237 | 0.0066 | 0.0064 | 0.0062
2021-06-12 | A65055 | B | 5 | STB2 | 97 | 34900 | 0.093 | 0.1027 | 0.1027 | 0.228 | 1610 | 1610 | 1541 | 2943 | 47.1 |  | 127 | 0 | 선택 | 미정 | 미정 | 미정 | 0 | 0 | 0 | 0 | 0 | 127 | 0.093 | 0.0993 | 0.0028 | 0.3808 | 40 | 4500 | 1553 | 0.9012 | 0.2757 | 0.2336 | 0.0161 | [6 empty] | 1456 | 25 | 25 | 3 | 0.26 | 59 | 24 | 미정 |  | 2021-06-12 09:07 | 1555 |  | 0 | 19 | 0 | 0 | 0 | 0 | 0.95 | 0.354 | 0.2628 | 0.011 |  | 70 | 30 | 140 | 0.0568 | 0.0123 | 0.009 | 0.0438 | 0.0177 | 0.0028 | 0.002 | 0.0029
2021-06-12 | B64530 | B | 6 | AE15B35C | 104 | 36900 | 0.1081 | 0.0837 | 0.0837 | 0.086 | 1593 | 1593 | 1560 | 2459 | 39.3 |  | 148 | 0 | 미정 | 미정 | 미정 | 미정 | 0 | 0 | 0 | 151 | 0 | 148 | 0.1081 | 0.1159 | 0.0124 | 0.0026 | 37 | 5700 | 1619 | 0.2697 | 0.9712 | 0.1887 | 0.0225 | [6 empty] | 1498 | 15 | 16 | 1 | 0.38 | 60 | 24 | 미정 |  | 2021-06-12 09:51 | 1622 |  | 0 | 68 | 0 | 0 | 0 | 16 | 0.35 | 1.16 | 0.2466 | 0.0196 | 93700 | 71 | 35 | 151 | 0.0647 | 0.0193 | 0.028 | 0.0488 | 0.0265 | 0.0062 | 0.0055 | 0.0059
2021-06-12 | A65056 | B | 32 | STB2 | 96 | 34900 | 0.0682 | 0.22 | 0.22 | 0.2881 | 1641 | 1641 | 1573 | 2941 | 54.5 |  | 125 | 0 | 미정 | 선택 | 미정 | 미정 | 0 | 0 | 0 | 0 | 0 | 125 | 0.0682 | 0.1436 | 0.0024 | 0.0516 | 47 | 3600 | 1561 | 0.8813 | 0.2968 | 0.216 | 0.0201 | [6 empty] | 1456 | 25 | 25 | 3 | 0.26 | 69 | 29 | 미정 |  | 2021-06-12 10:09 | 1562 |  | 0 | 18 | 0 | 0 | 0 | 0 | 0.9451 | 0.3748 | 0.2621 | 0.0136 | 105900 | 76 | 31 | 145 | 0.0628 | 0.0153 | 0.012 | 0.0383 | 0.0272 | 0.0048 | 0.003 | 0.0033
2021-06-12 | B64531 | B | 11 | AE15B35C | 104 | 36300 | 0.1044 | 0.0485 | 0.0485 | 0.1004 | 1587 | 1587 | 1559 | 2470 | 47.3 |  | 150 | 0 | 미정 | 미정 | 미정 | 미정 | 0 | 0 | 0 | 157 | 0 | 150 | 0.1044 | 0.0982 | 0.0056 | 0.0903 | 42 | 6600 | 1620 | 0.277 | 0.9565 | 0.1832 | 0.0354 | [6 empty] | 1498 | 15 | 16 | 1 | 0.33 | 62 | 29 | 미정 |  | 2021-06-12 10:56 | 1618 |  | 0 | 65 | 0 | 0 | 0 | 19 | 0.3281 | 1.1406 | 0.2322 | 0.0284 | 101400 | 78 | 28 | 144 | 0.0703 | 0.0314 | 0.0295 | 0.0514 | 0.0408 | 0.0133 | 0.0112 | 0.0075
2021-06-12 | A65057 | B | 38 | STB2 | 97 | 34900 | 0.1356 | 0.1522 | 0.1522 | 0.212 | 1592 | 1592 | 1533 | 2902 | 39 |  | 126 | 0 | 선택 | 미정 | 미정 | 미정 | 0 | 0 | 0 | 0 | 0 | 126 | 0.1356 | 0.2098 | 0.0079 | 0.0023 | 42 | 4900 | 1556 | 0.7993 | 0.3036 | 0.2373 | 0.0167 | [6 empty] | 1456 | 25 | 25 | 3 | 0.26 | 64 | 24 | 미정 |  | 2021-06-12 11:16 | 1554 |  | 0 | 22 | 0 | 0 | 0 | 0 | 0.9261 | 0.3551 | 0.2641 | 0.013 | 99550 | 72 | 24 | 133 | 0.0482 | 0.0134 | 0.0099 | 0.0431 | 0.0163 | 0.0026 | 0.0018 | 0.0025
2021-06-12 | B64532 | B | 33 | AE15B35C | 104 | 37100 | 0.0968 | 0.0944 | 0.0645 | 0.077 | 1556 | 1584 | 1533 | 2579 | 29.4 |  | 150 | 0 | 미정 | 미정 | 미정 | 미정 | 0 | 0 | 0 | 161 | 0 | 150 | 0.0968 | 0.0936 | 0.0114 | 0.2548 | 44 | 7300 | 1619 | 0.2694 | 1.0006 | 0.1774 | 0.0309 | [6 empty] | 1498 | 15 | 19 | 1 | 0.32 | 64 | 33 | 미정 |  | 2021-06-12 12:03 | 1626 |  | 0 | 56 | 0 | 0 | 0 | 31 | 0.323 | 1.1507 | 0.2532 | 0.0277 |  | 89 | 31 | 149 | 0.0471 | 0.0259 | 0.026 | 0.0523 | 0.0378 | 0.0127 | 0.0101 | 0.0073
2021-06-12 | A65058 | B | 29 | STB2 | 98 | 35500 | 0.0625 | 0.1439 | 0.1439 | 0.2293 | 1612 | 1612 | 1540 | 2971 | 42.6 |  | 127 | 0 | 선택 | 미정 | 미정 | 미정 | 0 | 0 | 0 | 0 | 0 | 127 | 0.0625 | 0.1621 | 0.0031 | 0.1297 | 41 | 4400 | 1556 | 0.8582 | 0.2927 | 0.242 | 0.0152 | [6 empty] | 1456 | 25 | 25 | 3 | 0.25 | 61 | 24 | 미정 |  | 2021-06-12 12:12 | 1554 |  | 0 | 18 | 0 | 0 | 0 | 0 | 0.935 | 0.3734 | 0.2624 | 0.0105 | 102550 | 74 | 28 | 141 | 0.0515 | 0.0118 | 0.0088 | 0.0435 | 0.0191 | 0.0034 | 0.0024 | 0.0038
2021-06-12 | B64533 | B | 16 | 42CRMO4HH | 103 | 35800 | 0.1138 | 0.054 | 0.054 | 0.154 | 1617 | 1617 | 1551 | 2464 | 38 |  | 151 | 0 | 미정 | 미정 | 미정 | 미정 | 0 | 0 | 0 | 156 | 0 | 151 | 0.1138 | 0.1385 | 0.0086 | 0.2596 | 43 | 8100 | 1670 | 0.3735 | 0.6467 | 0.1922 | 0.0294 | [6 empty] | 1493 | 18 | 23 | 1 | 0.34 | 87 | 36 | 미정 |  | 2021-06-12 13:01 | 1661 |  | 0 | 50 | 0 | 0 | 0 | 31 | 0.425 | 0.7637 | 0.2365 | 0.0193 |  | 95 | 43 | 190 | 0.0621 | 0.0244 | 0.0241 | 0.0375 | 0.0193 | 0.0049 | 0.0051 | 0.0049
2021-06-12 | A65059 | B | 5 | STB2 | 100 | 35800 | 0.1148 | 0.1967 | 0.1967 | 0.2615 | 1615 | 1615 | 1533 | 2952 | 43.6 |  | 127 | 0 | 선택 | 미정 | 미정 | 미정 | 0 | 0 | 0 | 0 | 0 | 127 | 0.1148 | 0.14 | 0.0043 | 0.2099 | 42 | 5100 | 1552 | 0.8313 | 0.3051 | 0.2327 | 0.0173 | [6 empty] | 1456 | 25 | 25 | 3 | 0.25 | 65 | 24 | 미정 |  | 2021-06-12 13:21 | 1559 |  | 0 | 0 | 0 | 0 | 0 | 0 | 0.9324 | 0.3708 | 0.2657 | 0.0125 | 99300 | 72 | 31 | 141 | 0.0545 | 0.0146 | 0.0095 | 0.0536 | 0.0206 | 0.0035 | 0.003 | 0.0041
2021-06-12 | B64534 | B | 6 | 42CRMO4HH | 103 | 36900 | 0.0695 | 0.0684 | 0.0431 | 0.0883 | 1568 | 1591 | 1541 | 2507 | 30.2 |  | 146 | 0 | 미정 | 미정 | 미정 | 미정 | 0 | 0 | 0 | 152 | 0 | 146 | 0.0695 | 0.1101 | 0.0031 | 0.3014 | 49 | 8000 | 1642 | 0.356 | 0.6518 | 0.1544 | 0.0147 | [6 empty] | 1493 | 18 | 20 | 1 | 0.29 | 70 | 35 | 미정 |  | 2021-06-12 14:11 | 1636 |  | 0 | 55 | 35 | 0 | 0 | 26 | 0.424 | 0.7644 | 0.2598 | 0.0206 |  | 74 | 28 | 174 | 0.0491 | 0.0142 | 0.0271 | 0.0328 | 0.0209 | 0.0063 | 0.0062 | 0.0052
2021-06-12 | A65060 | B | 32 | STB2 | 99 | 36300 | 0.068 | 0.1598 | 0.1598 | 0.216 | 1654 | 1654 | 1578 | 3108 | 31 |  | 125 | 0 | 선택 | 미정 | 미정 | 미정 | 0 | 0 | 0 | 0 | 0 | 125 | 0.068 | 0.1236 | 0.0024 | 0.45 | 41 | 3400 | 1559 | 0.8066 | 0.2722 | 0.2086 | 0.0124 | [6 empty] | 1456 | 25 | 25 | 3 | 0.25 | 69 | 26 | 미정 |  | 2021-06-12 14:19 | 1561 |  | 0 | 0 | 0 | 0 | 0 | 0 | 0.9514 | 0.3598 | 0.2521 | 0.0099 | 96800 | 71 | 37 | 150 | 0.0382 | 0.0113 | 0.0081 | 0.0416 | 0.0123 | 0.0026 | 0.0025 | 0.0037
2021-06-12 | B64535 | B | 11 | 42CRMO4HH | 104 | 37500 | 0.1158 | 0.0509 | 0.0509 | 0.0946 | 1637 | 1637 | 1546 | 2559 | 23 |  | 149 | 0 | 미정 | 미정 | 미정 | 미정 | 0 | 0 | 0 | 0 | 0 | 149 | 0.1158 | 0.1216 | 0.0045 | 0.7352 | 42 | 6100 | 1624 | 0.3372 | 0.7273 | 0.1729 | 0.0088 | [6 empty] | 1493 | 18 | 22 | 1 | 0.25 | 65 | 23 | 미정 |  | 2021-06-12 15:20 | 1621 |  | 0 | 14 | 0 | 0 | 0 | 32 | 0.424 | 0.7545 | 0.246 | 0.0241 | 91350 | 69 | 47 | 183 | 0.0339 | 0.0118 | 0.0261 | 0.0364 | 0.0393 | 0.0113 | 0.0057 | 0.0046
2021-06-12 | A65061 | B | 38 | STB2 | 99 | 36500 | 0.1099 | 0.0908 | 0.1181 | 0.2304 | 1600 | 1610 | 1542 | 3111 | 39.6 |  | 128 | 0 | 선택 | 미정 | 미정 | 미정 | 0 | 0 | 0 | 0 | 0 | 128 | 0.1099 | 0.1616 | 0.0052 | 0.4284 | 41 | 4500 | 1565 | 0.7463 | 0.2668 | 0.1938 | 0.0172 | [6 empty] | 1456 | 25 | 25 | 3 | 0.25 | 56 | 26 | 미정 |  | 2021-06-12 15:32 | 1565 |  | 0 | 0 | 0 | 0 | 0 | 0 | 0.9432 | 0.3658 | 0.2598 | 0.0104 | 100600 | 73 | 26 | 127 | 0.0481 | 0.0131 | 0.0085 | 0.0368 | 0.0243 | 0.0059 | 0.0034 | 0.0045
2021-06-12 | B64536 | B | 33 | 42CRMO4HH | 105 | 37800 | 0.0713 | 0.0457 | 0.0457 | 0.1074 | 1613 | 1613 | 1536 | 2558 | 22.1 |  | 152 | 0 | 미정 | 미정 | 미정 | 미정 | 0 | 0 | 0 | 0 | 0 | 152 | 0.0713 | 0.1151 | 0.0036 | 0.0019 | 42 | 7600 | 1629 | 0.3486 | 0.664 | 0.1669 | 0.0123 | [6 empty] | 1493 | 18 | 21 | 1 | 0.23 | 73 | 34 | 미정 |  | 2021-06-12 16:18 | 1632 |  | 0 | 22 | 0 | 0 | 0 | 22 | 0.432 | 0.7603 | 0.2464 | 0.0192 | 97900 | 81 | 43 | 182 | 0.0351 | 0.0156 | 0.0251 | 0.0272 | 0.0348 | 0.0096 | 0.0055 | 0.005
2021-06-12 | A65062 | B | 29 | STB2 | 99 | 36800 | 0.0806 | 0.2208 | 0.2208 | 0.2907 | 1641 | 1641 | 1547 | 3014 | 41.9 |  | 127 | 0 | 선택 | 미정 | 미정 | 미정 | 0 | 0 | 0 | 0 | 0 | 127 | 0.0806 | 0.1242 | 0.0147 | 0.0377 | 41 | 4200 | 1562 | 0.8204 | 0.29 | 0.2157 | 0.0202 | [6 empty] | 1456 | 25 | 25 | 3 | 0.26 | 68 | 29 | 미정 |  | 2021-06-12 16:32 | 1563 |  | 0 | 0 | 0 | 0 | 0 | 0 | 0.9724 | 0.3626 | 0.2537 | 0.0114 |  | 73 | 19 | 123 | 0.0505 | 0.0141 | 0.0092 | 0.0453 | 0.0236 | 0.0077 | 0.0051 | 0.0053
2021-06-12 | B64537 | B | 5 | SCM440HF | 105 | 37600 | 0.1194 | 0.0509 | 3.1731 | 0.1131 | 1629 | 1567 | 1548 | 2566 |  |  | 0 | 0 | 미정 | 미정 | 미정 | 미정 | 0 | 0 | 0 | 257 | 0 | 0 | 0.1194 | 0.1511 | 0.0095 | 0.2212 | 42 | 7000 | 1625 | 0.3727 | 0.6547 | 0.2086 | 0.0062 | [6 empty] | 1493 | 18 | 18 | 1 | 0.24 | 65 | 14 | 미정 |  | 2021-06-12 17:19 | 1611 |  | 0 | 50 | 0 | 0 | 0 | 17 | 0.418 | 0.8534 | 0.2414 | 0.0107 | 90550 | 0 | 66 | 222 | 0.0049 | 0.008 | 0.0126 | 0.0488 | 0.0204 | 0.0092 | 0.0094 | 0.0144
2021-06-12 | A65063 | B | 16 | STB2 | 100 | 36600 | 0.0969 | 0.1132 | 0.1918 | 0.2022 | 1591 | 1592 | 1543 | 3080 | 36.2 |  | 125 | 0 | 선택 | 미정 | 미정 | 미정 | 0 | 0 | 0 | 0 | 0 | 125 | 0.0969 | 0.1508 | 0.0024 | 0.0009 | 40 | 4600 | 1545 | 0.7257 | 0.2859 | 0.2035 | 0.0164 | [6 empty] | 1456 | 25 | 25 | 3 | 0.25 | 66 | 26 | 미정 |  | 2021-06-12 17:32 | 1552 |  | 0 | 0 | 0 | 0 | 0 | 0 | 0.937 | 0.3627 | 0.2501 | 0.0113 | 99900 | 73 | 28 | 133 | 0.0431 | 0.0122 | 0.0092 | 0.0409 | 0.0216 | 0.0057 | 0.0029 | 0.0041
2021-06-12 | B64538 | B | 32 | SCM440HF | 104 | 36800 | 0.4616 | 0.4476 | 0.1008 | 0.1504 | 1616 | 1618 | 1557 | 2838 |  |  | 0 | 0 | 미정 | 미정 | 미정 | 미정 | 0 | 0 | 0 | 250 | 0 | 0 | 0.4616 | 0.1697 | 0.0278 | 0.1886 | 54 | 7400 | 1616 | 0.3589 | 0.7216 | 0.1792 | 0.0053 | [6 empty] | 1493 | 18 | 18 | 1 | 0.27 | 64 | 32 | 미정 |  | 2021-06-12 18:41 | 1615 |  | 0 | 22 | 12 | 0 | 0 | 15 | 0.4075 | 0.8459 | 0.2401 | 0.0078 | 104800 | 79 | 33 | 171 | 0.0038 | 0.0062 | 0.014 | 0.061 | 0.0422 | 0.0092 | 0.0086 | 0.0145
2021-06-12 | A65064 | B | 6 | STB2 | 99 | 37300 | 0.2848 | 0.1268 | 0.2145 | 0.27 | 1585 | 1609 | 1546 | 3043 | 50.4 |  | 126 | 0 | 선택 | 미정 | 미정 | 미정 | 0 | 0 | 0 | 0 | 0 | 126 | 0.2848 | 0.2548 | 0.0106 | 0.0584 | 40 | 4600 | 1561 | 0.8513 | 0.296 | 0.1952 | 0.0158 | [6 empty] | 1456 | 25 | 25 | 3 | 0.26 | 69 | 29 | 미정 |  | 2021-06-12 18:37 | 1561 |  | 0 | 0 | 13 | 0 | 0 | 0 | 0.9388 | 0.3616 | 0.2462 | 0.0097 |  | 77 | 31 | 135 | 0.0578 | 0.0127 | 0.0088 | 0.0481 | 0.0278 | 0.0058 | 0.0037 | 0.0046
2021-06-12 | A65065 | B | 38 | STB2 | 99 | 36000 | 0.058 | 0.219 | 0.219 | 0.2819 | 1612 | 1612 | 1551 | 2916 | 42.9 |  | 126 | 0 | 선택 | 미정 | 미정 | 미정 | 0 | 0 | 0 | 0 | 0 | 126 | 0.058 | 0.0888 | 0.0029 | 0.0009 | 42 | 4100 | 1561 | 0.8451 | 0.2743 | 0.2111 | 0.0197 | [6 empty] | 1456 | 25 | 25 | 3 | 0.24 | 59 | 27 | 미정 |  | 2021-06-12 19:38 | 1551 |  | 0 | 0 | 0 | 0 | 0 | 0 | 0.9767 | 0.3648 | 0.2594 | 0.0125 | 103500 | 75 | 34 | 147 | 0.0504 | 0.0152 | 0.0099 | 0.0404 | 0.0257 | 0.0092 | 0.0063 | 0.0067
2021-06-12 | B64539 | B | 11 | SCM440HF | 104 | 37900 | 0.1325 | 0.0752 | 0.0752 | 0.1458 | 1643 | 1643 | 1539 | 2574 |  |  | 0 | 0 | 미정 | 미정 | 미정 | 미정 | 0 | 0 | 0 | 252 | 0 | 0 | 0.1325 | 0.1174 | 0.0197 | 0.1345 | 43 | 6800 | 1608 | 0.3613 | 0.7162 | 0.229 | 0.0049 | [6 empty] | 1493 | 18 | 19 | 1 | 0.23 | 62 | 30 | 미정 |  | 2021-06-12 19:53 | 1617 |  | 0 | 21 | 0 | 0 | 0 | 19 | 0.408 | 0.8552 | 0.2527 | 0.0078 | 85050 | 71 | 35 | 161 | 0.0043 | 0.0052 | 0.012 | 0.0562 | 0.0321 | 0.0124 | 0.0118 | 0.0141
2021-06-12 | A65066 | B | 29 | STB2 | 99 | 38300 | 0.0997 | 0.1664 | 0.1712 | 0.2844 | 1599 | 1600 | 1530 | 3082 | 56.8 |  | 127 | 0 | 선택 | 미정 | 미정 | 미정 | 0 | 0 | 0 | 0 | 0 | 127 | 0.0997 | 0.0849 | 0.0054 | 0.1924 | 42 | 5500 | 1556 | 0.7161 | 0.2893 | 0.1873 | 0.024 | [6 empty] | 1456 | 25 | 25 | 3 | 0.26 | 60 | 26 | 미정 |  | 2021-06-12 20:52 | 1551 |  | 0 | 0 | 0 | 0 | 0 | 0 | 0.958 | 0.3601 | 0.276 | 0.0137 | 155600 | 76 | 22 | 126 | 0.0447 | 0.0167 | 0.0113 | 0.0436 | 0.0311 | 0.0123 | 0.0057 | 0.0061
2021-06-12 | B64540 | B | 33 | SCM440 | 104 | 38300 | 0.1341 | 0.0546 | 0.0546 | 0.1442 | 1640 | 1640 | 1541 | 2770 |  |  | 0 | 0 | 미정 | 미정 | 미정 | 미정 | 0 | 0 | 0 | 252 | 0 | 0 | 0.1341 | 0.1454 | 0.0094 | 0.0409 | 43 | 7100 | 1629 | 0.3374 | 0.5344 | 0.1728 | 0.0048 | [6 empty] | 1496 | 15 | 17 | 1 | 0.24 | 71 | 35 | 미정 |  | 2021-06-12 20:54 | 1621 |  | 0 | 36 | 0 | 0 | 0 | 23 | 0.394 | 0.7002 | 0.2088 | 0.0064 | 93100 | 72 | 25 | 150 | 0.0036 | 0.0046 | 0.0169 | 0.0595 | 0.036 | 0.0114 | 0.0131 | 0.0121
2021-06-12 | A65067 | B | 16 | STB2 | 99 | 37000 | 0.0815 | 0.2399 | 0.2399 | 0.3267 | 1626 | 1626 | 1555 | 3123 | 42.9 |  | 127 | 0 | 미정 | 미정 | 미정 | 미정 | 0 | 0 | 0 | 0 | 0 | 127 | 0.0815 | 0.1067 | 0.0044 | 0.1067 | 41 | 3900 | 1548 | 0.7729 | 0.3101 | 0.2015 | 0.0168 | [6 empty] | 1456 | 25 | 25 | 3 | 0.24 | 62 | 21 | 미정 |  | 2021-06-12 21:49 | 1552 |  | 0 | 0 | 10 | 0 | 0 | 0 | 0.935 | 0.365 | 0.2717 | 0.0118 | 107850 | 78 | 33 | 146 | 0.0493 | 0.0135 | 0.0094 | 0.0422 | 0.0248 | 0.007 | 0.0049 | 0.0052
2021-06-12 | B64541 | B | 5 | SCM440J | 104 | 38800 | 0.101 | 0.0697 | 0.0697 | 0.1179 | 1635 | 1635 | 1566 | 2818 | 14.1 |  | 178 | 0 | 미정 | 미정 | 미정 | 미정 | 0 | 0 | 0 | 0 | 0 | 178 | 0.101 | 0.1391 | 0.0413 | 0.2584 | 35 | 6000 | 1630 | 0.3274 | 0.6501 | 0.1791 | 0.0096 | [6 empty] | 1495 | 15 | 16 | 1 | 0.25 | 59 | 27 | 미정 |  | 2021-06-12 21:52 | 1619 |  | 0 | 53 | 0 | 0 | 0 | 25 | 0.399 | 0.8447 | 0.2282 | 0.0142 | 90850 | 74 | 25 | 149 | 0.0283 | 0.0086 | 0.0199 | 0.0673 | 0.0326 | 0.0098 | 0.0074 | 0.0068
2021-06-12 | A65068 | B | 6 | STB2 | 99 | 37400 | 0.1419 | 0.3568 | 0.3568 | 0.54 | 1610 | 1610 | 1557 | 3264 | 45.2 |  | 127 | 0 | 선택 | 미정 | 미정 | 미정 | 0 | 0 | 0 | 0 | 0 | 127 | 0.1419 | 0.198 | 0.0045 | 0.4316 | 40 | 3500 | 1554 | 0.898 | 0.343 | 0.2492 | 0.0181 | [6 empty] | 1456 | 25 | 25 | 3 | 0.27 | 70 | 24 | 미정 |  | 2021-06-12 22:48 | 1554 |  | 0 | 10 | 33 | 0 | 0 | 0 | 0.9476 | 0.3726 | 0.2704 | 0.0119 | 101500 | 86 | 45 | 165 | 0.0551 | 0.0134 | 0.0094 | 0.042 | 0.0233 | 0.0051 | 0.0038 | 0.0044
2021-06-12 | B64542 | B | 32 | SCM440J | 104 | 38600 | 0.2084 | 0.0374 | 0.0374 | 0.1206 | 1656 | 1656 | 1570 | 2501 | 14.1 |  | 162 | 0 | 미정 | 미정 | 미정 | 미정 | 0 | 0 | 0 | 0 | 0 | 162 | 0.2084 | 0.1353 | 0.0162 | 0.0587 | 36 | 5800 | 1624 | 0.332 | 0.6213 | 0.1754 | 0.0136 | [6 empty] | 1495 | 15 | 16 | 1 | 0.28 | 66 | 27 | 미정 |  | 2021-06-12 22:55 | 1621 |  | 0 | 43 | 11 | 0 | 0 | 26 | 0.394 | 0.8325 | 0.2291 | 0.0208 | 93600 | 82 | 36 | 160 | 0.0238 | 0.0124 | 0.0206 | 0.0562 | 0.0161 | 0.0068 | 0.0059 | 0.0057
2021-06-12 | A65069 | B | 38 | SCR423PRH | 101 | 37500 | 0.0648 | 0.1189 | 0.0612 | 0.0774 | 1649 | 1659 | 1594 | 3289 |  |  |  | 0 | 선택 | 미정 | 미정 | 미정 | 0 | 0 | 0 | 302 | 0 | 0 | 0.0648 | 0.0945 | 0.0019 | 0.0905 | 43 | 5800 | 1648 | 0.1889 | 0.6222 | 0.5654 | 0.012 | [6 empty] | 1503 | 16 | 21 | 3 | 0.24 | 93 | 28 | 미정 |  | 2021-06-12 23:59 | 1638 |  | 0 | 27 | 49 | 0 | 0 | 0 | 0.231 | 0.6927 | 0.8124 | 0.0243 | 101850 | 89 | 58 | 195 | 0.0065 | 0.0152 | 0.0197 | 0.0405 | 0.0261 | 0.009 | 0.0081 | 0.008
2021-06-12 | B64543 | B | 11 | SCM440J | 104 | 40900 | 0.1698 | 0.2059 | 0.1081 | 0.1588 | 1620 | 1656 | 1550 | 2473 | 25.7 |  | 156 | 0 | 미정 | 미정 | 미정 | 미정 | 0 | 0 | 0 | 0 | 0 | 156 | 0.1698 | 0.1494 | 0.0131 | 0.2836 | 42 | 6300 | 1614 | 0.3546 | 0.6676 | 0.1394 | 0.015 | [6 empty] | 1495 | 15 | 16 | 1 | 0.28 | 67 | 30 | 미정 |  | 2021-06-13 00:11 | 1617 |  | 0 | 39 | 40 | 0 | 0 | 24 | 0.4013 | 0.8351 | 0.2239 | 0.0212 | 92850 | 81 | 40 | 165 | 0.0423 | 0.0155 | 0.0197 | 0.0492 | 0.0287 | 0.0085 | 0.0074 | 0.0064
2021-06-12 | A65070 | B | 29 | SCR423PRH | 101 | 36700 | 0.0575 | 0.0245 | 0.0483 | 0.0754 | 1676 | 1641 | 1585 | 3280 | 9 |  | 75 | 0 | 선택 | 미정 | 미정 | 미정 | 0 | 0 | 0 | 304 | 0 | 75 | 0.0575 | 0.0725 | 0.0026 | 0.1837 | 42 | 4900 | 1613 | 0.1878 | 0.6591 | 0.6794 | 0.0143 | [6 empty] | 1503 | 16 | 17 | 3 | 0.25 | 75 | 24 | 미정 |  | 2021-06-13 01:08 | 1612 |  | 0 | 26 | 25 | 0 | 0 | 0 | 0.232 | 0.6941 | 0.807 | 0.025 | 102200 | 66 | 56 | 183 | 0.0065 | 0.0162 | 0.0211 | 0.0346 | 0.0209 | 0.0089 | 0.0076 | 0.0083
2021-06-12 | B64544 | B | 33 | SCM440 | 105 | 39100 |  | 0.0306 | 0.049 | 0.0961 | 1673 | 1627 | 1577 | 2540 |  |  | 0 | 0 | 미정 | 미정 | 미정 | 미정 | 0 | 0 | 0 | 201 | 0 | 0 |  |  |  |  | 38 | 6000 | 1611 | 0.3149 | 0.4925 | 0.1483 | 0.0047 | [6 empty] | 1496 | 15 | 16 | 1 | 0.34 | 60 | 29 | 미정 |  | 2021-06-13 01:24 | 1617 |  | 0 | 26 | 27 | 0 | 0 | 33 | 0.391 | 0.6892 | 0.2135 | 0.0114 | 98200 | 80 | 19 | 138 | 0.0038 | 0.0061 | 0.0168 |  | 0.0208 | 0.0108 | 0.0107 | 0.0122
2021-06-12 | A65071 | B | 16 | SCR423PRH | 100 | 38700 | 0.0655 | 0.1663 | 0.0595 | 0.093 | 1609 | 1647 | 1570 | 3397 |  |  |  | 0 | 미정 | 선택 | 미정 | 미정 | 0 | 0 | 0 | 299 | 0 | 0 | 0.0655 | 0.0925 | 0.0027 | 0.2883 | 52 | 5200 | 1620 | 0.2016 | 0.6784 | 0.673 | 0.0122 | [6 empty] | 1503 | 16 | 19 | 3 | 0.24 | 74 | 29 | 미정 |  | 2021-06-13 02:18 | 1612 |  | 0 | 9 | 58 | 0 | 0 | 0 | 0.2326 | 0.6944 | 0.7935 | 0.0227 | 100700 | 67 | 36 | 159 | 0.0017 | 0.0133 | 0.0189 | 0.0367 | 0.0313 | 0.0118 | 0.0078 | 0.008
2021-06-12 | B64545 | B | 5 | SCM440 | 104 | 39800 | 0.0804 | 0.0325 | 0.0542 | 0.0815 | 1641 | 1629 | 1574 | 2364 |  |  | 0 | 0 | 미정 | 미정 | 미정 | 미정 | 0 | 0 | 0 | 204 | 0 | 0 | 0.0804 | 0.0562 | 0.004 | 0.3329 | 38 | 6000 | 1618 | 0.3095 | 0.5669 | 0.1566 | 0.0048 | [6 empty] | 1496 | 15 | 17 | 1 | 0.25 | 57 | 23 | 미정 |  | 2021-06-13 02:29 | 1615 |  | 0 | 16 | 12 | 0 | 0 | 25 | 0.3907 | 0.6898 | 0.2211 | 0.0105 | 95150 | 77 | 23 | 149 | 0.0029 | 0.0057 | 0.015 | 0.0433 | 0.0395 | 0.0161 | 0.0148 | 0.0131
2021-06-12 | A65072 | B | 6 | SCR423PRH | 101 | 35900 | 0.0543 | 0.0257 | 0.1008 | 0.123 | 1637 | 1602 | 1550 | 3058 |  |  |  | 0 | 미정 | 선택 | 미정 | 미정 | 0 | 0 | 0 | 301 | 0 | 0 | 0.0543 | 0.0754 | 0.0028 | 0.24 | 49 | 6200 | 1608 | 0.2097 | 0.6001 | 0.6925 | 0.0128 | [6 empty] | 1503 | 16 | 18 | 3 | 0.25 | 70 | 26 | 미정 |  | 2021-06-13 03:24 | 1599 |  | 0 | 12 | 12 | 0 | 0 | 0 | 0.248 | 0.698 | 0.8132 | 0.0238 | 106550 | 68 | 35 | 148 | 0.0017 | 0.0137 | 0.0193 | 0.0433 | 0.048 | 0.0103 | 0.0089 | 0.008
2021-06-12 | B64546 | B | 32 | SCM440HM2 | 104 | 40900 | 0.0979 | 0.0424 | 0.0375 | 0.0599 | 1612 | 1638 | 1605 | 2343 | 2.5 |  | 147 | 0 | 미정 | 미정 | 미정 | 미정 | 0 | 0 | 0 | 0 | 0 | 147 | 0.0979 | 0.0893 | 0.0088 | 0.5769 | 38 | 5800 | 1632 | 0.3074 | 0.6689 | 0.1484 | 0.0095 | [6 empty] | 1493 | 18 | 18 | 1 | 0.25 | 61 | 29 | 미정 |  | 2021-06-13 03:31 | 1628 |  | 0 | 41 | 42 | 0 | 0 | 19 | 0.396 | 0.8637 | 0.2587 | 0.0132 |  | 81 | 28 | 159 | 0.0037 | 0.011 | 0.0158 | 0.0465 | 0.0545 | 0.0108 | 0.0076 | 0.0068
2021-06-12 | A65073 | B | 38 | SCR423PRH | 101 | 36900 | 0.126 | 0.1957 | 0.0966 | 0.0949 | 1637 | 1657 | 1615 | 3203 |  |  |  | 0 | 미정 | 선택 | 미정 | 미정 | 0 | 0 | 0 | 302 | 0 | 0 | 0.126 | 0.1767 | 0.0063 | 0.3082 | 43 | 3600 | 1607 | 0.1979 | 0.7305 | 0.7132 | 0.0121 | [6 empty] | 1503 | 16 | 17 | 3 | 0.25 | 76 | 31 | 미정 |  | 2021-06-13 04:18 | 1611 |  | 0 | 0 | 0 | 0 | 0 | 0 | 0.231 | 0.7308 | 0.8197 | 0.0218 | 109550 | 72 | 38 | 151 | 0.0015 | 0.0126 | 0.0205 | 0.0436 | 0.0466 | 0.0194 | 0.0152 | 0.0136
2021-06-12 | B64547 | B | 11 | SCM440HM2 | 104 | 39200 | 0.0953 | 0.0236 | 0.107 | 0.1241 | 1682 | 1650 | 1588 | 2237 | 12.5 |  | 145 | 0 | 미정 | 미정 | 미정 | 미정 | 0 | 0 | 0 | 0 | 0 | 145 | 0.0953 | 0.1065 | 0.0065 | 0.402 | 41 | 5600 | 1640 | 0.3632 | 0.6732 | 0.1545 | 0.015 | [6 empty] | 1493 | 18 | 19 | 1 | 0.3 | 53 | 24 | 미정 |  | 2021-06-13 04:31 | 1626 |  | 0 | 32 | 40 | 0 | 0 | 15 | 0.415 | 0.8661 | 0.2531 | 0.0191 | 93350 | 77 | 16 | 163 | 0.0189 | 0.0153 | 0.0171 | 0.0438 | 0.0201 | 0.0074 | 0.0064 | 0.0063
2021-06-12 | A65074 | B | 29 | SCR423PRH | 100 | 35800 | 0.0767 | 0.0337 | 0.1157 | 0.1348 | 1641 | 1607 | 1545 | 2969 |  |  |  | 0 | 선택 | 미정 | 미정 | 미정 | 0 | 0 | 0 | 299 | 0 | 0 | 0.0767 | 0.1253 | 0.0034 | 0.0606 | 39 | 5100 | 1615 | 0.2132 | 0.6625 | 0.6746 | 0.0111 | [6 empty] | 1503 | 16 | 19 | 3 | 0.25 | 66 | 27 | 미정 |  | 2021-06-13 05:24 | 1608 |  | 0 | 0 | 46 | 0 | 0 | 0 | 0.238 | 0.6962 | 0.8357 | 0.025 | 94450 | 63 | 32 | 137 | 0.0053 | 0.012 | 0.0199 | 0.034 | 0.0179 | 0.0074 | 0.0064 | 0.0077
2021-06-12 | B64548 | B | 33 | SCM440HM2 | 104 | 39400 | 0.0525 | 0.0455 | 0.0899 | 0.1261 | 1617 | 1615 | 1551 | 2497 | 22.1 |  | 151 | 0 | 미정 | 미정 | 미정 | 미정 | 0 | 0 | 0 | 0 | 0 | 151 | 0.0525 | 0.0411 | 0.0027 | 0.0018 | 47 | 7100 | 1633 | 0.3572 | 0.6749 | 0.173 | 0.0104 | [6 empty] | 1493 | 18 | 22 | 1 | 0.31 | 65 | 31 | 미정 |  | 2021-06-13 05:55 | 1628 |  | 0 | 68 | 0 | 0 | 0 | 29 | 0.421 | 0.8675 | 0.2442 | 0.0108 | 99550 | 77 | 17 | 154 | 0.0326 | 0.011 | 0.014 | 0.0351 | 0.0345 | 0.0057 | 0.0064 | 0.0069
2021-06-12 | A65075 | B | 16 | SCR423PRH | 101 | 36400 | 0.0781 | 0.0928 | 0.0928 | 0.1541 | 1672 | 1672 | 1588 | 3149 |  |  |  | 0 | 선택 | 미정 | 미정 | 미정 | 0 | 0 | 0 | 297 | 0 | 0 | 0.0781 | 0.1149 | 0.0032 | 0.2011 | 39 | 4400 | 1618 | 0.2255 | 0.58 | 0.7241 | 0.0139 | [6 empty] | 1503 | 16 | 17 | 3 | 0.26 | 78 | 37 | 미정 |  | 2021-06-13 06:20 | 1617 |  | 0 | 0 | 21 | 0 | 0 | 0 | 0.2506 | 0.7015 | 0.8088 | 0.0257 |  | 68 | 29 | 133 | 0.005 | 0.0126 | 0.0203 | 0.0383 | 0.0158 | 0.0101 | 0.009 | 0.0084
2021-06-13 | B64549 | B | 5 | SCM440HM2 | 104 | 38400 | 0.0581 | 0.071 | 0.071 | 0.0873 | 1578 | 1578 | 1556 | 2497 | 20 |  | 100 | 0 | 미정 | 미정 | 미정 | 미정 | 0 | 0 | 0 | 202 | 0 | 100 | 0.0581 | 0.0967 | 0.0054 | 0.0232 | 44 | 7100 | 1634 | 0.3592 | 0.7512 | 0.1774 | 0.0081 | [6 empty] | 1493 | 18 | 21 | 1 | 0.34 | 65 | 28 | 미정 |  | 2021-06-13 07:03 | 1623 |  | 0 | 35 | 0 | 0 | 0 | 31 | 0.4125 | 0.8699 | 0.2452 | 0.0124 | 96150 | 90 | 9 | 142 | 0.0228 | 0.0092 | 0.0145 | 0.0332 | 0.0196 | 0.0056 | 0.0063 | 0.0058
2021-06-13 | A65076 | B | 6 | SCR423PRH | 101 | 36700 | 0.0741 | 0.0845 | 0.0845 | 0.1018 | 1642 | 1642 | 1572 | 3045 |  |  |  | 0 | 미정 | 선택 | 미정 | 미정 | 0 | 0 | 0 | 300 | 0 | 0 | 0.0741 | 0.1034 | 0.0038 | 0.103 | 48 | 5300 | 1619 | 0.1927 | 0.5189 | 0.6903 | 0.0118 | [6 empty] | 1503 | 16 | 16 | 3 | 0.25 | 73 | 37 | 미정 |  | 2021-06-13 07:28 | 1615 |  | 0 | 0 | 21 | 0 | 0 | 0 | 0.2425 | 0.6975 | 0.8128 | 0.0224 | 0 | 88 | 24 | 127 | 0.0016 | 0.012 | 0.0229 | 0.0416 | 0.0415 | 0.0164 | 0.0107 | 0.0087
2021-06-13 | A65077 | B | 38 | AE5120HF | 98 | 35700 | 0.0668 | 0.0746 | 0.0746 | 0.0994 | 1659 | 1659 | 1596 | 3028 | 27.6 |  | 155 | 0 | 선택 | 미정 | 미정 | 미정 | 0 | 0 | 0 | 0 | 0 | 155 | 0.0668 | 0.1568 | 0.0036 | 0.467 | 45 | 5400 | 1643 | 0.1786 | 0.7184 | 0.1773 | 0.0193 | [6 empty] | 1509 | 16 | 21 | 3 | 0.24 | 144 | 37 | 미정 |  | 2021-06-13 08:31 | 1653 |  | 0 | 25 | 15 | 0 | 0 | 0 | 0.2064 | 0.8159 | 0.2286 | 0.0305 | 102750 | 93 | 39 | 163 | 0.0403 | 0.0235 | 0.0286 | 0.0447 | 0.0208 | 0.0112 | 0.0094 | 0.0235
2021-06-13 | B64550 | B | 32 | SBC70L | 104 | 38000 | 0.0578 | 0.0311 | 0.0486 | 0.0967 | 1581 | 1608 | 1550 | 2554 | 22.6 |  | 145 | 0 | 미정 | 미정 | 미정 | 미정 | 0 | 0 | 0 | 203 | 0 | 145 | 0.0578 | 0.067 | 0.0045 | 0.2337 | 48 | 8500 | 1648 | 0.2081 | 1.4156 | 0.2537 | 0.0137 | [6 empty] | 1498 | 20 | 21 | 1 | 0.35 | 91 | 39 | 미정 |  | 2021-06-13 08:36 | 1657 |  | 0 | 111 | 0 | 0 | 0 | 55 | 0.302 | 1.665 | 0.3038 | 0.0199 |  | 101 | 32 | 164 | 0.0314 | 0.0119 | 0.023 | 0.0278 | 0.0151 | 0.0051 | 0.0065 | 0.0053
2021-06-13 | A65078 | B | 29 | AE5120HF | 98 | 35500 | 0.0932 | 0.0311 | 0.0311 | 0.0758 | 1660 | 1660 | 1587 | 3062 | 32.1 |  | 158 | 0 | 선택 | 미정 | 미정 | 미정 | 0 | 0 | 0 | 0 | 0 | 158 | 0.0932 | 0.1087 | 0.0093 | 0.0821 | 43 | 4400 | 1626 | 0.1629 | 0.7264 | 0.1982 | 0.0121 | [6 empty] | 1509 | 16 | 18 | 3 | 0.25 | 78 | 33 | 미정 |  | 2021-06-13 09:27 | 1624 |  | 0 | 0 | 17 | 0 | 0 | 0 | 0.208 | 0.8125 | 0.237 | 0.0319 | 105500 | 71 | 52 | 180 | 0.0465 | 0.0147 | 0.0286 | 0.0406 | 0.0289 | 0.0125 | 0.0102 | 0.0218
2021-06-13 | B64551 | B | 11 | SBC70L | 104 | 37900 | 0.09 | 0.1282 | 0.1135 | 0.1132 | 1582 | 1582 | 1562 | 2510 | 30.2 |  | 148 | 0 | 미정 | 미정 | 미정 | 미정 | 0 | 0 | 0 | 206 | 0 | 148 | 0.09 | 0.0565 | 0.0034 | 0.1747 | 37 | 5900 | 1633 | 0.2244 | 1.4033 | 0.2568 | 0.0252 | [6 empty] | 1498 | 20 | 21 | 1 | 0.29 | 65 | 26 | 미정 |  | 2021-06-13 09:26 | 1625 |  | 0 | 15 | 0 | 0 | 0 | 57 | 0.3162 | 1.6957 | 0.2965 | 0.0175 | 98300 | 73 | 48 | 185 | 0.05 | 0.0145 | 0.0263 | 0.0492 | 0.0352 | 0.0146 | 0.008 | 0.0059
2021-06-13 | B64552 | B | 33 | SBC70L | 104 | 36000 | 0.0865 | 0.1206 | 0.1206 | 0.1339 | 1615 | 1615 | 1566 | 2485 | 30 |  | 149 | 0 | 미정 | 미정 | 미정 | 미정 | 0 | 0 | 0 | 151 | 0 | 149 | 0.0865 | 0.0916 | 0.006 | 0.2815 | 39 | 6300 | 1621 | 0.2487 | 1.5287 | 0.2525 | 0.0118 | [6 empty] | 1498 | 20 | 21 | 1 | 0.34 | 67 | 21 | 미정 |  | 2021-06-13 10:27 | 1630 |  | 0 | 96 | 0 | 0 | 0 | 63 | 0.309 | 1.6977 | 0.3157 | 0.0262 |  | 72 | 55 | 196 | 0.0474 | 0.012 | 0.0233 | 0.0494 | 0.0196 | 0.0074 | 0.0078 | 0.007
2021-06-13 | A65079 | B | 16 | AE5120HF | 97 | 35100 | 0.0834 | 0.0302 | 0.0302 | 0.084 | 1666 | 1666 | 1588 | 2991 | 13.4 |  | 157 | 0 | 선택 | 미정 | 미정 | 미정 | 0 | 0 | 0 | 0 | 0 | 157 | 0.0834 | 0.1141 | 0.0026 | 0.1516 | 44 | 4500 | 1609 | 0.165 | 0.6969 | 0.181 | 0.0123 | [6 empty] | 1509 | 16 | 18 | 3 | 0.28 | 61 | 21 | 미정 |  | 2021-06-13 10:35 | 1610 |  | 0 | 20 | 25 | 0 | 0 | 0 | 0.2027 | 0.8107 | 0.2347 | 0.0311 | 99450 | 70 | 41 | 165 | 0.0206 | 0.0223 | 0.0282 | 0.0357 | 0.0191 | 0.0117 | 0.0097 | 0.0221
2021-06-13 | A65080 | B | 6 | AE5120HF | 100 | 35700 | 0.0765 | 0.1327 | 0.1327 | 0.1489 | 1624 | 1624 | 1566 | 2962 | 36 |  | 157 | 0 | 미정 | 해제 | 미정 | 미정 | 0 | 0 | 0 | 0 | 0 | 157 | 0.0765 | 0.0962 | 0.0039 | 0.2352 | 40 | 5700 | 1618 | 0.1961 | 0.6425 | 0.1506 | 0.0266 | [6 empty] | 1509 | 16 | 17 | 3 | 0.27 | 74 | 30 | 미정 |  | 2021-06-13 11:37 | 1620 |  | 0 | 14 | 22 | 0 | 0 | 0 | 0.2149 | 0.8114 | 0.2294 | 0.0305 | 104500 | 72 | 38 | 155 | 0.0526 | 0.021 | 0.0286 | 0.0397 | 0.0212 | 0.0119 | 0.0087 | 0.0205
2021-06-13 | B64553 | B | 5 | SBC70L | 104 | 39000 | 0.0776 | 0.1318 | 0.0344 | 0.1276 | 1556 | 1624 | 1543 | 2518 | 37.6 |  | 149 | 0 | 미정 | 미정 | 미정 | 미정 | 0 | 0 | 0 | 154 | 0 | 149 | 0.0776 | 0.0911 | 0.006 | 0.0163 | 41 | 6500 | 1625 | 0.2494 | 1.5089 | 0.2647 | 0.0143 | [6 empty] | 1498 | 20 | 21 | 1 | 0.3 | 57 | 22 | 미정 |  | 2021-06-13 11:50 | 1624 |  | 0 | 107 | 0 | 0 | 0 | 65 | 0.3112 | 1.693 | 0.2968 | 0.0244 | 99150 | 72 | 35 | 159 | 0.0574 | 0.0121 | 0.029 | 0.0592 | 0.0264 | 0.0074 | 0.0095 | 0.0083
2021-06-13 | A65081 | B | 38 | AE5120HF | 103 | 36100 | 0.0499 | 0.0375 | 0.0375 | 0.0715 | 1637 | 1637 | 1575 | 3034 | 12.7 |  | 137 | 0 | 미정 | 해제 | 미정 | 미정 | 0 | 0 | 0 | 0 | 0 | 137 | 0.0499 | 0.0818 | 0.0023 | 0.0165 | 40 | 4900 | 1624 | 0.1736 | 0.6909 | 0.1649 | 0.0189 | [6 empty] | 1509 | 16 | 19 | 3 | 0.27 | 82 | 35 | 미정 |  | 2021-06-13 12:46 | 1620 |  | 0 | 14 | 23 | 0 | 0 | 0 | 0.2075 | 0.8151 | 0.2305 | 0.0301 | 98050 | 69 | 39 | 152 | 0.0173 | 0.0198 | 0.0276 | 0.0292 | 0.0172 | 0.0109 | 0.008 | 0.0224
2021-06-13 | B64554 | B | 32 | SBC70L | 104 | 35700 | 0.0931 | 0.078 | 0.078 | 0.139 | 1588 | 1588 | 1527 | 2429 | 24.7 |  | 151 | 0 | 미정 | 미정 | 미정 | 미정 | 0 | 0 | 0 | 156 | 0 | 151 | 0.0931 | 0.1071 | 0.0061 | 0.0052 | 45 | 7700 | 1624 | 0.2659 | 1.5822 | 0.2556 | 0.0212 | [6 empty] | 1498 | 20 | 21 | 1 | 0.34 | 68 | 31 | 미정 |  | 2021-06-13 12:53 | 1627 |  | 0 | 108 | 0 | 0 | 0 | 59 | 0.316 | 1.7021 | 0.2982 | 0.0295 | 101050 | 74 | 33 | 159 | 0.0373 | 0.0188 | 0.0281 | 0.0345 | 0.0603 | 0.009 | 0.0091 | 0.0071
2021-06-13 | A65082 | B | 29 | AE5120HF | 104 | 37100 | 0.0316 | 0.1122 | 0.0945 | 0.1313 | 1589 | 1596 | 1539 | 3076 | 37.4 |  | 136 | 0 | 미정 | 미정 | 미정 | 미정 | 0 | 0 | 0 | 0 | 0 | 136 | 0.0316 | 0.0567 | 0.0023 | 0.0684 | 36 | 6400 | 1635 | 0.1875 | 0.6078 | 0.1604 | 0.0296 | [6 empty] | 1509 | 16 | 16 | 3 | 0.26 | 81 | 36 | 미정 |  | 2021-06-13 13:41 | 1624 |  | 0 | 10 | 0 | 0 | 0 | 0 | 0.2207 | 0.8073 | 0.2259 | 0.0295 | 98800 | 69 | 42 | 155 | 0.0487 | 0.0209 | 0.0273 | 0.0287 | 0.0233 | 0.0117 | 0.0065 | 0.0245
2021-06-13 | B64555 | B | 11 | SBC70L | 104 | 37200 | 0.1037 | 0.0972 | 0.0972 | 0.1913 | 1615 | 1615 | 1571 | 2491 | 32.2 |  | 148 | 0 | 미정 | 미정 | 미정 | 미정 | 0 | 0 | 0 | 201 | 0 | 148 | 0.1037 | 0.0964 | 0.0089 | 0.0021 | 43 | 6800 | 1633 | 0.2658 | 1.3912 | 0.2547 | 0.0204 | [6 empty] | 1498 | 20 | 22 | 1 | 0.32 | 75 | 42 | 미정 |  | 2021-06-13 13:54 | 1638 |  | 0 | 119 | 0 | 0 | 0 | 28 | 0.308 | 1.6956 | 0.2909 | 0.0175 | 100050 | 72 | 31 | 159 | 0.0454 | 0.0135 | 0.0304 | 0.0496 | 0.0267 | 0.0095 | 0.0101 | 0.0104
2021-06-13 | B64556 | B | 33 | SBC70L | 104 | 36900 | 0.0929 | 0.0421 | 0.0421 | 0.1018 | 1651 | 1651 | 1588 | 2595 | 22.2 |  | 149 | 0 | 미정 | 미정 | 미정 | 미정 | 0 | 0 | 0 | 204 | 0 | 149 | 0.0929 | 0.1037 | 0.0078 | 0.1092 | 42 | 6000 | 1648 | 0.2667 | 1.4606 | 0.2385 | 0.0098 | [6 empty] | 1498 | 20 | 24 | 1 | 0.29 | 72 | 41 | 미정 |  | 2021-06-13 14:56 | 1637 |  | 0 | 87 | 28 | 0 | 0 | 31 | 0.3122 | 1.6862 | 0.2986 | 0.0179 | 107050 | 73 | 23 | 151 | 0.032 | 0.0102 | 0.0327 | 0.0458 | 0.0213 | 0.0075 | 0.0091 | 0.0088
2021-06-13 | A65083 | B | 16 | AE5120HF | 103 | 37500 | 0.0588 | 0.0888 | 0.0505 | 0.059 | 1581 | 1622 | 1568 | 3277 | 10.3 |  | 137 | 0 | 미정 | 선택 | 미정 | 미정 | 0 | 0 | 0 | 0 | 0 | 137 | 0.0588 | 0.0885 | 0.0041 | 0.0593 | 33 | 5100 | 1610 | 0.1579 | 0.6265 | 0.1885 | 0.0139 | [6 empty] | 1509 | 16 | 17 | 3 | 0.24 | 80 | 38 | 미정 |  | 2021-06-13 14:49 | 1629 |  | 0 | 9 | 0 | 0 | 0 | 0 | 0.2118 | 0.8081 | 0.2259 | 0.0324 | 97700 | 70 | 31 | 134 | 0.0136 | 0.021 | 0.028 | 0.0405 | 0.0304 | 0.0115 | 0.0082 | 0.0252
2021-06-13 | B64557 | B | 5 | SBC70L | 103 | 36400 | 0.0953 | 0.0289 | 0.0289 | 0.132 | 1674 | 1674 | 1588 | 2606 | 12.6 |  | 145 | 0 | 미정 | 미정 | 미정 | 미정 | 0 | 0 | 0 | 0 | 0 | 145 | 0.0953 | 0.1053 | 0.0091 | 0.2445 | 48 | 6000 | 1613 | 0.2641 | 1.5385 | 0.2555 | 0.0125 | [6 empty] | 1498 | 20 | 27 | 1 | 0.22 | 69 | 39 | 미정 |  | 2021-06-13 16:03 | 1634 |  | 0 | 112 | 0 | 0 | 0 | 38 | 0.3213 | 1.679 | 0.2917 | 0.0294 | 92450 | 71 | 25 | 155 | 0.0179 | 0.0138 | 0.0303 | 0.0465 | 0.0123 | 0.0081 | 0.0073 | 0.0068
2021-06-13 | A65084 | B | 6 | AE5120HF | 104 | 37100 | 0.1056 | 0.0287 | 0.0719 | 0.0798 | 1649 | 1628 | 1566 | 3155 | 19.5 |  | 137 | 0 | 미정 | 미정 | 미정 | 미정 | 0 | 0 | 0 | 0 | 0 | 137 | 0.1056 | 0.1579 | 0.0047 | 0.0963 | 32 | 5000 | 1627 | 0.1687 | 0.687 | 0.1717 | 0.0139 | [6 empty] | 1509 | 16 | 17 | 3 | 0.24 | 78 | 38 | 미정 |  | 2021-06-13 15:50 | 1627 |  | 0 | 30 | 0 | 0 | 0 | 0 | 0.208 | 0.8086 | 0.2295 | 0.0312 | 101400 | 85 | 33 | 134 | 0.0256 | 0.0188 | 0.0303 | 0.0428 | 0.0211 | 0.0108 | 0.0051 | 0.0221
2021-06-13 | B64558 | B | 32 | SBC70L | 104 | 36500 | 0.0642 | 0.0399 | 0.0399 | 0.152 | 1667 | 1667 | 1597 | 2583 | 34 |  | 150 | 0 | 미정 | 미정 | 미정 | 미정 | 0 | 0 | 0 | 0 | 0 | 150 | 0.0642 | 0.0824 | 0.003 | 0.0623 | 47 | 5600 | 1620 | 0.2569 | 1.3823 | 0.2285 | 0.0234 | [6 empty] | 1498 | 20 | 21 | 1 | 0.27 | 64 | 32 | 미정 |  | 2021-06-13 17:06 | 1616 |  | 0 | 71 | 11 | 0 | 0 | 26 | 0.305 | 1.6992 | 0.2952 | 0.0249 | 103750 | 81 | 30 | 156 | 0.0511 | 0.02 | 0.0317 | 0.0377 | 0.026 | 0.0075 | 0.0048 | 0.004
2021-06-13 | A65085 | B | 38 | AE1055M1 | 104 | 37300 | 0.0531 | 0.065 | 0.065 | 0.108 | 1639 | 1639 | 1579 | 2983 | 17.5 |  | 126 | 0 | 미정 | 미정 | 미정 | 미정 | 0 | 0 | 0 | 0 | 0 | 126 | 0.0531 | 0.0531 | 0.0033 | 0.0009 | 41 | 4900 | 1621 | 0.4254 | 0.6026 | 0.1095 | 0.0109 | [6 empty] | 1486 | 20 | 21 | 3 | 0.23 | 99 | 34 | 미정 |  | 2021-06-13 17:00 | 1624 |  | 0 | 9 | 0 | 0 | 0 | 0 | 0.5437 | 0.7071 | 0.1403 | 0.0301 | 99700 | 93 | 48 | 172 | 0.0213 | 0.0179 | 0.0253 | 0.0333 | 0.0176 | 0.0049 | 0.0047 | 0.0115
2021-06-13 | A65086 | B | 29 | AE1055M1 | 103 | 37100 | 0.1674 | 0.1196 | 0.0798 | 0.0912 | 1592 | 1592 | 1541 | 2979 | 21.6 |  | 127 | 0 | 미정 | 미정 | 미정 | 미정 | 0 | 0 | 0 | 0 | 0 | 127 | 0.1674 | 0.1593 | 0.0045 | 0.3967 | 42 | 4900 | 1602 | 0.4177 | 0.6014 | 0.0935 | 0.0238 | [6 empty] | 1486 | 20 | 24 | 3 | 0.24 | 79 | 28 | 미정 |  | 2021-06-13 17:58 | 1595 |  | 0 | 9 | 42 | 0 | 0 | 0 | 0.5522 | 0.7075 | 0.152 | 0.0288 | 102200 | 72 | 48 | 178 | 0.0259 | 0.0244 | 0.0265 | 0.0399 | 0.029 | 0.0103 | 0.0072 | 0.0105
2021-06-13 | B64559 | B | 11 | SBC70L | 104 | 37700 | 0.0619 | 0.0316 | 0.0316 | 0.1246 | 1627 | 1627 | 1561 | 2616 | 32.4 |  | 144 | 0 | 미정 | 미정 | 미정 | 미정 | 0 | 0 | 0 | 0 | 0 | 144 | 0.0619 | 0.0761 | 0.0058 | 0.002 | 43 | 6600 | 1629 | 0.2565 | 1.4608 | 0.2405 | 0.0198 | [6 empty] | 1498 | 20 | 21 | 1 | 0.23 | 68 | 32 | 미정 |  | 2021-06-13 18:17 | 1622 |  | 0 | 72 | 0 | 0 | 0 | 25 | 0.3015 | 1.6665 | 0.2877 | 0.0273 | 98350 | 72 | 32 | 156 | 0.045 | 0.0196 | 0.0318 | 0.0427 | 0.0275 | 0.009 | 0.0063 | 0.0056
2021-06-13 | A65087 | B | 16 | AE1055M1 | 104 | 36500 | 0.0855 | 0.0278 | 0.1155 | 0.1302 | 1639 | 1599 | 1550 | 3025 | 37.6 |  | 126 | 0 | 미정 | 미정 | 미정 | 미정 | 0 | 0 | 0 | 0 | 0 | 126 | 0.0855 | 0.0607 | 0.0035 | 0.2731 | 50 | 4900 | 1601 | 0.3806 | 0.6155 | 0.0958 | 0.0257 | [6 empty] | 1486 | 20 | 21 | 3 | 0.25 | 69 | 29 | 미정 |  | 2021-06-13 19:07 | 1595 |  | 0 | 9 | 11 | 0 | 0 | 0 | 0.5547 | 0.6982 | 0.1532 | 0.029 | 100100 | 72 | 28 | 157 | 0.0435 | 0.0194 | 0.0258 | 0.0284 | 0.0203 | 0.0086 | 0.0048 | 0.012
2021-06-13 | B64560 | B | 33 | SBC70L | 104 | 36900 |  | 0.0633 | 0.0633 | 0.1082 | 1654 | 1654 | 1583 | 2544 | 20.8 |  | 149 | 0 | 미정 | 미정 | 미정 | 미정 | 0 | 0 | 0 | 0 | 0 | 149 |  |  |  |  | 42 | 5100 | 1636 | 0.2553 | 1.5003 | 0.2351 | 0.015 | [6 empty] | 1498 | 20 | 24 | 1 | 0.25 | 70 | 38 | 미정 |  | 2021-06-13 19:29 | 1625 |  | 0 | 143 | 17 | 0 | 0 | 32 | 0.304 | 1.6835 | 0.2969 | 0.0327 |  | 86 | 27 | 141 | 0.0322 | 0.0186 | 0.03 |  | 0.022 | 0.0082 | 0.0073 | 0.0068
2021-06-13 | B64561 | B | 5 | SM45CM3 | 104 | 36700 | 0.1246 | 0.1282 | 0.1282 | 0.1651 | 1652 | 1652 | 1580 | 2567 | 22.2 |  | 120 | 0 | 미정 | 미정 | 미정 | 미정 | 0 | 0 | 0 | 0 | 0 | 120 | 0.1246 | 0.1262 | 0.0153 | 0.0046 | 41 | 5600 | 1645 | 0.4255 | 0.718 | 0.2537 | 0.0196 | [6 empty] | 1491 | 15 | 22 | 1 | 0.3 | 86 | 28 | 미정 |  | 2021-06-13 20:22 | 1640 |  | 0 | 23 | 0 | 0 | 0 | 12 | 0.452 | 0.8724 | 0.2892 | 0.0149 | 93400 | 90 | 58 | 202 | 0.0285 | 0.0188 | 0.0172 | 0.0512 | 0.0378 | 0.0106 | 0.0109 | 0.0081
2021-06-13 | A65088 | B | 6 | AE1055M1 | 99 | 36000 | 0.0961 | 0.0313 | 0.0697 | 0.1384 | 1636 | 1617 | 1551 | 2980 | 34.7 |  | 128 | 0 | 선택 | 미정 | 미정 | 미정 | 0 | 0 | 0 | 0 | 0 | 128 | 0.0961 | 0.1539 | 0.0039 | 0.4195 | 35 | 4500 | 1606 | 0.4608 | 0.6315 | 0.0965 | 0.0115 | [6 empty] | 1486 | 20 | 21 | 3 | 0.25 | 63 | 29 | 미정 |  | 2021-06-13 20:20 | 1587 |  | 0 | 0 | 0 | 0 | 0 | 0 | 0.5492 | 0.7158 | 0.163 | 0.0308 | 102250 | 72 | 23 | 128 | 0.0399 | 0.0189 | 0.0261 | 0.0321 | 0.0218 | 0.0051 | 0.0046 | 0.0113
2021-06-13 | B64562 | B | 32 | SM45CM3 | 103 | 37300 | 0.1047 | 0.0496 | 0.0496 | 0.1225 | 1655 | 1655 | 1577 | 2575 | 12.6 |  | 120 | 0 | 미정 | 미정 | 미정 | 미정 | 0 | 0 | 0 | 0 | 0 | 120 | 0.1047 | 0.1095 | 0.0086 | 0.2177 | 43 | 5600 | 1635 | 0.3871 | 0.7388 | 0.2306 | 0.0101 | [6 empty] | 1491 | 15 | 16 | 1 | 0.25 | 64 | 31 | 미정 |  | 2021-06-13 21:21 | 1626 |  | 0 | 21 | 0 | 0 | 0 | 16 | 0.453 | 0.8693 | 0.2952 | 0.0121 |  | 75 | 25 | 169 | 0.0153 | 0.0119 | 0.0161 | 0.0385 | 0.0281 | 0.007 | 0.0061 | 0.0058
2021-06-13 | A65089 | B | 38 | AE1055M1 | 99 | 36100 | 0.095 | 0.0259 | 0.0542 | 0.1446 | 1655 | 1633 | 1568 | 3054 | 34.8 |  | 127 | 0 | 선택 | 미정 | 미정 | 미정 | 0 | 0 | 0 | 0 | 0 | 127 | 0.095 | 0.1254 | 0.0058 | 0.1575 | 36 | 4000 | 1592 | 0.4257 | 0.5929 | 0.1034 | 0.0178 | [6 empty] | 1486 | 20 | 20 | 3 | 0.25 | 75 | 33 | 미정 |  | 2021-06-13 21:24 | 1596 |  | 0 | 0 | 0 | 0 | 0 | 0 | 0.558 | 0.725 | 0.146 | 0.0329 | 104300 | 75 | 32 | 137 | 0.0393 | 0.024 | 0.0269 | 0.0301 | 0.018 | 0.0068 | 0.0046 | 0.0119
2021-06-13 | B64563 | B | 11 | SM45CM3 | 105 | 38300 | 0.0925 | 0.024 | 0.0291 | 0.0918 | 1641 | 1614 | 1558 | 2507 | 7.4 |  | 121 | 0 | 미정 | 미정 | 미정 | 미정 | 0 | 0 | 0 | 0 | 0 | 121 | 0.0925 | 0.0883 | 0.0108 | 0.0021 | 41 | 6200 | 1630 | 0.3784 | 0.6772 | 0.2116 | 0.0147 | [6 empty] | 1491 | 15 | 16 | 1 | 0.34 | 68 | 29 | 미정 |  | 2021-06-13 22:34 | 1621 |  | 0 | 32 | 22 | 0 | 0 | 12 | 0.4466 | 0.8783 | 0.2927 | 0.0182 | 98500 | 79 | 24 | 160 | 0.0089 | 0.0171 | 0.0166 | 0.0432 | 0.0342 | 0.0142 | 0.0082 | 0.0062
2021-06-13 | A65090 | B | 29 | AE1055M1 | 98 | 36700 | 0.0553 | 0.0417 | 0.0417 | 0.1401 | 1657 | 1657 | 1585 | 3132 | 29.7 |  | 127 | 0 | 선택 | 미정 | 미정 | 미정 | 0 | 0 | 0 | 0 | 0 | 127 | 0.0553 | 0.1032 | 0.0023 | 0.267 | 41 | 3500 | 1593 | 0.46 | 0.5784 | 0.0941 | 0.0207 | [6 empty] | 1486 | 20 | 20 | 3 | 0.26 | 71 | 35 | 미정 |  | 2021-06-13 22:35 | 1585 |  | 0 | 15 | 13 | 0 | 0 | 0 | 0.55 | 0.703 | 0.1427 | 0.0283 | 102450 | 72 | 29 | 134 | 0.0355 | 0.0219 | 0.0248 | 0.0298 | 0.021 | 0.0075 | 0.0052 | 0.0131
2021-06-13 | A65091 | B | 16 | AE1055M1 | 98 | 36500 | 0.079 | 0.1088 | 0.1088 | 0.1367 | 1650 | 1650 | 1566 | 3107 | 38.3 |  | 126 | 0 | 선택 | 미정 | 미정 | 미정 | 0 | 0 | 0 | 0 | 0 | 126 | 0.079 | 0.1286 | 0.005 | 0.1873 | 44 | 3700 | 1604 | 0.3809 | 0.6486 | 0.1055 | 0.0225 | [6 empty] | 1486 | 20 | 20 | 3 | 0.25 | 62 | 30 | 미정 |  | 2021-06-13 23:40 | 1593 |  | 0 | 13 | 0 | 0 | 0 | 0 | 0.5422 | 0.6976 | 0.1317 | 0.0253 | 93000 | 67 | 25 | 130 | 0.05 | 0.0188 | 0.0254 | 0.0301 | 0.0214 | 0.0072 | 0.0048 | 0.0144
2021-06-13 | B64564 | B | 33 | SM45CM3 | 104 | 39600 | 0.0857 | 0.0373 | 0.0367 | 0.0671 | 1602 | 1629 | 1574 | 2484 | 7.3 |  | 119 | 0 | 미정 | 선택 | 미정 | 미정 | 0 | 0 | 0 | 102 | 0 | 119 | 0.0857 | 0.0879 | 0.0041 | 0.2036 | 47 | 5800 | 1628 | 0.3826 | 0.672 | 0.2515 | 0.0118 | [6 empty] | 1491 | 15 | 16 | 1 | 0.32 | 65 | 29 | 미정 |  | 2021-06-13 23:50 | 1618 |  | 0 | 43 | 22 | 0 | 0 | 13 | 0.463 | 0.8817 | 0.2969 | 0.0147 | 96750 | 79 | 27 | 163 | 0.0087 | 0.0149 | 0.0156 | 0.0465 | 0.0235 | 0.0087 | 0.0075 | 0.0071
2021-06-13 | A65092 | B | 5 | AE1055M1 | 101 | 37400 | 0.0809 | 0.073 | 0.073 | 0.1352 | 1607 | 1607 | 1571 | 3203 | 34.2 |  | 127 | 0 | 선택 | 미정 | 미정 | 미정 | 0 | 0 | 0 | 0 | 0 | 127 | 0.0809 | 0.0891 | 0.0044 | 0.3451 | 37 | 3600 | 1592 | 0.4489 | 0.6115 | 0.1146 | 0.0269 | [6 empty] | 1486 | 20 | 20 | 3 | 0.23 | 73 | 31 | 미정 |  | 2021-06-14 00:31 | 1592 |  | 0 | 0 | 11 | 0 | 0 | 0 | 0.5577 | 0.7094 | 0.1455 | 0.0278 |  | 75 | 38 | 143 | 0.0396 | 0.0272 | 0.0235 | 0.0304 | 0.0199 | 0.0073 | 0.0051 | 0.0137
2021-06-13 | B64565 | B | 6 | SM45CM3 | 105 | 39000 | 0.0844 | 0.0306 | 0.0306 | 0.075 | 1619 | 1619 | 1580 | 2462 | 7.6 |  | 115 | 0 | 미정 | 선택 | 미정 | 미정 | 0 | 0 | 0 | 101 | 0 | 115 | 0.0844 | 0.094 | 0.0047 | 0.3159 | 41 | 5200 | 1613 | 0.3655 | 0.677 | 0.2383 | 0.011 | [6 empty] | 1491 | 15 | 16 | 1 | 0.3 | 61 | 20 | 미정 |  | 2021-06-14 01:04 | 1610 |  | 0 | 24 | 15 | 0 | 0 | 19 | 0.4402 | 0.8828 | 0.2993 | 0.017 |  | 78 | 33 | 158 | 0.0087 | 0.0108 | 0.016 | 0.0434 | 0.0337 | 0.014 | 0.0115 | 0.0098
2021-06-13 | A65093 | B | 38 | AE1055M1 | 101 | 35900 | 0.081 | 0.0846 | 0.0846 | 0.1581 | 1643 | 1643 | 1580 | 3322 | 42 |  | 126 | 0 | 선택 | 미정 | 미정 | 미정 | 0 | 0 | 0 | 0 | 0 | 126 | 0.081 | 0.1641 | 0.0028 | 0.2185 | 38 | 3400 | 1584 | 0.4654 | 0.5944 | 0.1094 | 0.0273 | [6 empty] | 1486 | 20 | 20 | 3 | 0.26 | 72 | 26 | 미정 |  | 2021-06-14 01:33 | 1588 |  | 0 | 14 | 0 | 0 | 0 | 0 | 0.5415 | 0.698 | 0.1417 | 0.0258 |  | 92 | 40 | 149 | 0.0473 | 0.0305 | 0.0248 | 0.0379 | 0.0259 | 0.0101 | 0.0084 | 0.0136
2021-06-13 | B64566 | B | 32 | SM45C | 101 | 38300 | 0.0781 | 0.0335 | 0.1031 | 0.1065 | 1623 | 1619 | 1576 | 2435 |  |  | 0 | 0 | 미정 | 선택 | 미정 | 미정 | 0 | 0 | 0 | 207 | 0 | 0 | 0.0781 | 0.1003 | 0.0054 | 0.1859 | 36 | 5100 | 1628 | 0.4167 | 0.4532 | 0.1512 | 0.0051 | [6 empty] | 1493 | 15 | 16 | 1 | 0.28 | 75 | 29 | 미정 |  | 2021-06-14 01:56 | 1615 |  | 0 | 0 | 9 | 0 | 0 | 32 | 0.464 | 0.6578 | 0.1979 | 0.0119 | 102150 | 0 | 52 | 189 | 0.0042 | 0.006 | 0.0164 | 0.0449 | 0.0152 | 0.0102 | 0.0119 | 0.0129
2021-06-13 | A65094 | B | 29 | KST523 | 101 | 36600 | 0.0448 | 0.0319 | 0.0319 | 0.0815 | 1635 | 1635 | 1569 | 3283 | 5.6 |  | 75 | 0 | 선택 | 미정 | 미정 | 미정 | 0 | 0 | 0 | 200 | 0 | 75 | 0.0448 | 0.0812 | 0.0034 | 0.0395 | 39 | 5500 | 1637 | 0.1487 | 0.9799 | 0.2394 | 0.0076 | [6 empty] | 1509 | 15 | 21 | 3 | 0.26 | 96 | 25 | 미정 |  | 2021-06-14 02:45 | 1643 |  | 0 | 74 | 43 | 0 | 0 | 0 | 0.184 | 1.3572 | 0.3547 | 0.0172 | 104450 | 94 | 56 | 184 | 0.0039 | 0.0104 | 0.0136 | 0.0332 | 0.0227 | 0.0109 | 0.0112 | 0.0246
2021-06-13 | B64567 | B | 11 | SM45C | 101 | 39000 | 0.0617 | 0.0224 | 0.0552 | 0.0905 | 1654 | 1643 | 1573 | 2447 |  |  | 0 | 0 | 미정 | 선택 | 미정 | 미정 | 0 | 0 | 0 | 210 | 0 | 0 | 0.0617 | 0.1046 | 0.0041 | 0.0017 | 34 | 4700 | 1630 | 0.3583 | 0.484 | 0.1443 | 0.0045 | [6 empty] | 1493 | 15 | 16 | 1 | 0.25 | 62 | 25 | 미정 |  | 2021-06-14 03:10 | 1620 |  | 0 | 0 | 0 | 0 | 0 | 34 | 0.4513 | 0.6568 | 0.1927 | 0.012 |  | 71 | 39 | 169 | 0.0037 | 0.0053 | 0.0134 | 0.0334 | 0.0214 | 0.0151 | 0.0166 | 0.0131
2021-06-13 | A65095 | B | 16 | KST523 | 101 | 36400 | 0.051 | 0.0299 | 0.0406 | 0.0919 | 1639 | 1626 | 1562 | 3047 |  |  |  | 0 | 선택 | 미정 | 미정 | 미정 | 0 | 0 | 0 | 246 | 0 | 0 | 0.051 | 0.1004 | 0.0132 | 0.1523 | 40 | 4800 | 1611 | 0.1461 | 0.9313 | 0.2546 | 0.0069 | [6 empty] | 1509 | 15 | 16 | 3 | 0.27 | 68 | 19 | 미정 |  | 2021-06-14 03:59 | 1610 |  | 0 | 72 | 23 | 0 | 0 | 0 | 0.1815 | 1.3131 | 0.3399 | 0.0176 | 98500 | 77 | 49 | 164 | 0.0033 | 0.0088 | 0.0142 | 0.0296 | 0.0199 | 0.0115 | 0.0101 | 0.0256
2021-06-13 | B64568 | B | 33 | SM45C | 100 | 38300 | 0.0797 | 0.0234 | 0.0597 | 0.1013 | 1637 | 1626 | 1543 | 2505 |  |  | 0 | 0 | 미정 | 선택 | 미정 | 미정 | 0 | 0 | 0 | 206 | 0 | 0 | 0.0797 | 0.0847 | 0.0059 | 0.1765 | 39 | 5000 | 1614 | 0.4174 | 0.5051 | 0.1419 | 0.0038 | [6 empty] | 1493 | 15 | 16 | 1 | 0.32 | 60 | 27 | 미정 |  | 2021-06-14 04:25 | 1609 |  | 0 | 20 | 21 | 0 | 0 | 39 | 0.455 | 0.6685 | 0.2042 | 0.0106 | 99500 | 70 | 33 | 156 | 0.0031 | 0.0044 | 0.0145 | 0.0423 | 0.021 | 0.0155 | 0.016 | 0.0129
2021-06-13 | A65096 | B | 5 | KST523 | 101 | 35700 | 0.0553 | 0.0521 | 0.0521 | 0.0993 | 1597 | 1597 | 1542 | 2999 |  |  |  | 0 | 선택 | 미정 | 미정 | 미정 | 0 | 0 | 0 | 248 | 0 | 0 | 0.0553 | 0.0748 | 0.0034 | 0.171 | 44 | 6100 | 1613 | 0.1571 | 0.9561 | 0.2639 | 0.007 | [6 empty] | 1509 | 15 | 16 | 3 | 0.28 | 74 | 19 | 미정 |  | 2021-06-14 04:58 | 1615 |  | 0 | 73 | 21 | 0 | 0 | 0 | 0.1921 | 1.317 | 0.3444 | 0.0167 | 104800 | 81 | 53 | 181 | 0.0022 | 0.0088 | 0.0134 | 0.0315 | 0.0283 | 0.0123 | 0.0099 | 0.024
2021-06-13 | B64569 | B | 6 | SM45C | 101 | 38700 | 0.0695 | 0.0639 | 0.0639 | 0.0972 | 1619 | 1619 | 1570 | 2539 |  |  | 0 | 0 | 미정 | 미정 | 미정 | 미정 | 0 | 0 | 0 | 202 | 0 | 0 | 0.0695 | 0.0611 | 0.0042 | 0.1474 | 38 | 5300 | 1634 | 0.4042 | 0.5386 | 0.1486 | 0.0034 | [6 empty] | 1493 | 15 | 21 | 1 | 0.25 | 59 | 30 | 미정 |  | 2021-06-14 05:28 | 1625 |  | 0 | 17 | 20 | 0 | 0 | 37 | 0.469 | 0.6767 | 0.2083 | 0.0139 | 95450 | 87 | 24 | 143 | 0.0027 | 0.004 | 0.017 | 0.0438 | 0.0354 | 0.0201 | 0.0198 | 0.0161
2021-06-13 | A65097 | B | 38 | KST523 | 101 | 36300 | 0.0594 | 0.0518 | 0.0518 | 0.0631 | 1602 | 1602 | 1548 | 3078 |  |  |  | 0 | 미정 | 미정 | 미정 | 미정 | 0 | 0 | 0 | 253 | 0 | 0 | 0.0594 | 0.061 | 0.0039 | 0.1935 | 45 | 5300 | 1599 | 0.1389 | 1.1395 | 0.3757 | 0.0104 | [6 empty] | 1509 | 15 | 17 | 3 | 0.25 | 59 | 12 | 미정 |  | 2021-06-14 06:14 | 1599 |  | 0 | 51 | 0 | 0 | 0 | 0 | 0.162 | 1.3503 | 0.3477 | 0.0175 | 101000 | 77 | 52 | 178 | 0.0021 | 0.0082 | 0.0137 | 0.0315 | 0.0396 | 0.0134 | 0.0109 | 0.0251
2021-06-13 | B64570 | B | 32 | SCM440 | 104 | 37100 |  | 0.0445 | 0.0866 | 0.1769 | 1642 | 1590 | 1533 | 2375 |  |  | 0 | 0 | 미정 | 미정 | 미정 | 미정 | 0 | 0 | 0 | 210 | 0 | 0 |  |  |  |  | 52 | 9000 | 1650 | 0.3286 | 0.3802 | 0.1451 | 0.0039 | [6 empty] | 1496 | 15 | 21 | 1 | 0.34 | 85 | 40 | 미정 |  | 2021-06-14 06:40 | 1660 |  | 0 | 79 | 31 | 0 | 0 | 32 | 0.405 | 0.7073 | 0.2358 | 0.0056 |  | 96 | 42 | 190 | 0.0036 | 0.0046 | 0.0167 |  | 0.0241 | 0.0155 | 0.018 | 0.015
2021-06-14 | A65098 | B | 29 | KST523 | 100 | 36200 |  | 0.0243 | 0.0574 | 0.0996 | 1626 | 1587 | 1536 | 2950 |  |  |  | 0 | 미정 | 미정 | 미정 | 미정 | 0 | 0 | 0 | 247 | 0 | 0 |  |  |  |  | 41 | 6700 | 1603 | 0.1599 | 1.188 | 0.2527 | 0.0042 | [6 empty] | 1509 | 15 | 16 | 3 | 0.28 | 67 | 17 | 미정 |  | 2021-06-14 07:11 | 1603 |  | 0 | 0 | 20 | 0 | 0 | 0 | 0.1879 | 1.3741 | 0.3248 | 0.0154 | 101550 | 78 | 56 | 188 | 0.001 | 0.0065 | 0.0141 |  | 0.0408 | 0.0142 | 0.0113 | 0.0238
2021-06-14 | B64571 | B | 30 | SCM440 | 103 | 38900 | 0.0758 | 0.0372 | 0.0461 | 0.1626 | 1600 | 1564 | 1516 | 2457 |  |  | 0 | 0 | 미정 | 미정 | 미정 | 미정 | 0 | 0 | 0 | 159 | 0 | 0 | 0.0758 | 0.0824 | 0.0045 | 0.463 | 49 | 8700 | 1626 | 0.2865 | 0.3326 | 0.1225 | 0.0033 | [6 empty] | 1496 | 15 | 16 | 1 | 0.26 | 74 | 29 | 미정 |  | 2021-06-14 07:56 | 1637 |  | 0 | 63 | 30 | 0 | 0 | 36 | 0.3956 | 0.7266 | 0.2258 | 0.0146 | 95500 | 70 | 38 | 170 | 0.0027 | 0.0045 | 0.015 | 0.0417 | 0.0405 | 0.0189 | 0.0169 | 0.0134
2021-06-14 | A65099 | B | 16 | KST523 | 96 | 37000 | 0.0278 | 0.1222 | 0.0558 | 0.0596 | 1578 | 1618 | 1576 | 2966 |  |  |  | 0 | 미정 | 미정 | 미정 | 미정 | 0 | 0 | 0 | 247 | 0 | 0 | 0.0278 | 0.0643 | 0.004 | 0.2625 | 64 | 5700 | 1638 | 0.1482 | 1.2591 | 0.3027 | 0.0046 | [6 empty] | 1509 | 13 | 13 | 1 | 0.27 | 73 | 29 | 미정 |  | 2021-06-14 08:33 | 1625 |  | 0 | 45 | 31 | 0 | 0 | 0 | 0.1948 | 1.3615 | 0.3655 | 0.0055 | 91350 | 184 | 37 | 179 | 0.0015 | 0.0047 | 0.0159 | 0.026 | 0.0441 | 0.018 | 0.0152 | 0.0244
2021-06-14 | B64572 | B | 33 | AE4140Q | 104 | 38400 | 0.0508 | 0.0264 | 0.0345 | 0.1061 | 1617 | 1601 | 1554 | 2395 |  |  | 0 | 0 | 미정 | 미정 | 미정 | 미정 | 0 | 0 | 0 | 156 | 0 | 0 | 0.0508 | 0.0515 | 0.003 | 0.0175 | 53 | 7100 | 1625 | 0.3259 | 0.5839 | 0.1466 | 0.012 | [6 empty] | 1494 | 18 | 20 | 1 | 0.33 | 71 | 41 | 미정 |  | 2021-06-14 09:03 | 1626 |  | 0 | 34 | 0 | 0 | 0 | 28 | 0.403 | 0.881 | 0.235 | 0.0199 | 95850 | 72 | 29 | 158 | 0.0041 | 0.0124 | 0.027 | 0.0298 | 0.0254 | 0.0093 | 0.0074 | 0.0063
2021-06-14 | B64573 | B | 6 | AE4140Q | 104 | 39800 | 0.0463 | 0.1554 | 0.1357 | 0.1549 | 1524 | 1555 | 1541 | 2529 | 16.3 |  | 147 | 0 | 미정 | 미정 | 미정 | 미정 | 0 | 0 | 0 | 102 | 0 | 147 | 0.0463 | 0.0661 | 0.0501 | 0.2575 | 45 | 7600 | 1623 | 0.3343 | 0.5673 | 0.1729 | 0.0174 | [6 empty] | 1494 | 18 | 19 | 1 | 0.24 | 66 | 31 | 미정 |  | 2021-06-14 09:54 | 1616 |  | 0 | 32 | 0 | 0 | 0 | 33 | 0.404 | 0.8728 | 0.2375 | 0.0204 | 105100 | 79 | 33 | 164 | 0.0234 | 0.0129 | 0.0273 | 0.0186 | 0.012 | 0.0059 | 0.0047 | 0.0041
2021-06-14 | B64574 | B | 32 | AE4140Q | 104 | 38200 | 0.0689 | 0.0608 | 0.0608 | 0.1103 | 1592 | 1592 | 1570 | 2386 | 26.5 |  | 148 | 0 | 미정 | 미정 | 미정 | 미정 | 0 | 0 | 0 | 53 | 0 | 148 | 0.0689 | 0.0779 | 0.0054 | 0.9172 | 45 | 7000 | 1643 | 0.3366 | 0.5744 | 0.1446 | 0.0242 | [6 empty] | 1494 | 18 | 25 | 1 | 0.27 | 71 | 36 | 미정 |  | 2021-06-14 10:55 | 1641 |  | 0 | 41 | 33 | 0 | 0 | 24 | 0.405 | 0.8811 | 0.2318 | 0.0232 | 93800 | 76 | 39 | 179 | 0.0397 | 0.0221 | 0.0268 | 0.0304 | 0.0214 | 0.0091 | 0.0069 | 0.0051
2021-06-14 | B64575 | B | 30 | AE4140Q | 103 | 37000 |  | 0.0439 | 0.0439 | 0.1172 | 1625 | 1625 | 1550 | 2434 | 27.5 |  | 147 | 0 | 미정 | 선택 | 미정 | 미정 | 0 | 0 | 0 | 50 | 0 | 147 |  |  |  |  | 45 | 7300 | 1638 | 0.3464 | 0.616 | 0.152 | 0.0155 | [6 empty] | 1494 | 18 | 24 | 1 | 0.23 | 72 | 32 | 미정 |  | 2021-06-14 11:50 | 1633 |  | 0 | 0 | 0 | 0 | 0 | 60 | 0.409 | 0.8755 | 0.2187 | 0.0197 | 98350 | 70 | 50 | 201 | 0.0421 | 0.0142 | 0.024 |  | 0.0213 | 0.0066 | 0.0069 | 0.0061
2021-06-14 | B64576 | I | 33 | SCM415M1 | 106 | 38700 | 0.1111 | 0.0325 | 0.0504 | 0.0904 | 1652 | 1606 | 1560 | 2629 | 12.2 |  | 156 | 0 | 미정 | 선택 | 미정 | 미정 | 0 | 0 | 0 | 0 | 0 | 156 | 0.1111 | 0.079 | 0.0036 | 0.2581 | 52 | 8700 | 1667 | 0.1382 | 0.4374 | 0.1555 | 0.0116 | [6 empty] | 1514 | 20 | 22 | 1 | 0.28 | 91 | 0 | 미정 |  | 2021-06-14 12:58 | 1670 |  | 0 | 32 | 36 | 0 | 0 | 27 | 0.163 | 0.6511 | 0.2424 | 0.0179 | 107950 | 578 | 26 | 162 | 0.0178 | 0.013 | 0.0153 | 0.0456 | 0.025 | 0.0096 | 0.0097 | 0.0088
2021-06-14 | A65100 | B | 5 | AE4140Q | 104 | 42400 | 0.0682 | 0 | 0.0733 | 0.0786 | 1592 | 1590 | 1562 | 2663 | 21.3 |  | 128 | 0 | 미정 | 미정 | 미정 | 미정 | 0 | 0 | 0 | 0 | 0 | 128 | 0.0682 | 0.1013 | 0.0029 | 0.1932 | 62 | 8600 | 1640 | 0.3174 | 0.821 | 0.1565 | 0.0089 | [6 empty] | 1494 | 18 | 18 | 3 | 0.27 | 85 | 43 | 미정 |  | 2021-06-14 13:09 | 1619 |  | 0 | 19 | 23 | 0 | 0 | 0 | 0.394 | 0.8648 | 0.1839 | 0.017 | 100800 | 76 | 24 | 173 | 0.0268 | 0.0198 | 0.0248 | 0.0336 | 0.0329 | 0.0086 | 0.0041 | 0.0058
2021-06-14 | B64577 | I | 6 | SCM440I | 91 | 34700 | 0.1041 | 0.1302 | 0.1302 | 0.1412 | 1596 | 1596 | 1545 | 2192 | 23.6 |  | 96 | 0 | 미정 | 선택 | 미정 | 미정 | 0 | 0 | 0 | 101 | 0 | 96 | 0.1041 | 0.0907 | 0.0072 | 0.3104 | 55 | 8300 | 1658 | 0.3205 | 0.4484 | 0.1346 | 0.0079 | [6 empty] | 1495 | 20 | 23 | 1 | 0.32 | 89 | 0 | 미정 |  | 2021-06-14 14:07 | 1664 |  | 0 | 25 | 12 | 0 | 0 | 0 | 0.4008 | 0.7005 | 0.2436 | 0.0083 | 92850 | 891 | 18 | 145 | 0.0252 | 0.0098 | 0.008 | 0.0498 | 0.0299 | 0.0096 | 0.0099 | 0.0156
2021-06-14 | A65101 | B | 16 | AE4140Q | 104 | 39500 | 0.2157 | 0 | 0 | 0.1849 | 1592 | 1614 | 1555 | 3221 | 20.5 |  | 127 | 0 | 미정 | 미정 | 미정 | 미정 | 0 | 0 | 0 | 0 | 0 | 127 | 0.2157 | 0.2239 | 0.008 | 0.2294 | 51 | 7000 | 1617 | 0.3155 | 0.7927 | 0.1583 | 0.017 | [6 empty] | 1494 | 18 | 18 | 3 | 0.26 | 128 | 40 | 미정 |  | 2021-06-14 14:23 | 1622 |  | 0 | 0 | 0 | 0 | 0 | 0 | 0.4014 | 0.9039 | 0.216 | 0.0301 | 99900 | 91 | 40 | 171 | 0.025 | 0.0173 | 0.0245 | 0.0398 | 0.0344 | 0.0254 | 0.0073 | 0.0068
2021-06-14 | B64578 | I | 32 | SNCM8I | 106 | 37800 | 0.0912 | 0.035 | 0.035 | 0.0893 | 1639 | 1639 | 1550 | 2551 | 21 |  | 136 | 0 | 미정 | 미정 | 미정 | 미정 | 0 | 0 | 0 | 31 | 0 | 136 | 0.0912 | 0.1138 | 0.0078 | 0.1944 | 52 | 8200 | 1647 | 0.2834 | 0.5536 | 0.1583 | 0.0081 | [6 empty] | 1489 | 20 | 24 | 1 | 0.21 | 89 | 0 | 미정 |  | 2021-06-14 15:11 | 1638 |  | 0 | 35 | 10 | 0 | 0 | 26 | 0.3918 | 0.6942 | 0.215 | 0.0211 | 109450 | 530 | 23 | 155 | 0.0273 | 0.0099 | 0.0215 | 0.0379 | 0.0212 | 0.0084 | 0.01 | 0.0097
2021-06-14 | A65102 | B | 29 | SM45C | 104 | 38300 |  | 0 | 0.1291 | 0.175 | 1561 | 1598 | 1525 | 3145 | 27.2 |  | 127 | 0 | 미정 | 미정 | 미정 | 미정 | 0 | 0 | 0 | 0 | 0 | 127 |  |  |  |  | 38 | 7100 | 1642 | 0.3075 | 0.4809 | 0.1535 | 0.0204 | [6 empty] | 1493 | 15 | 20 | 3 | 0.24 | 88 | 23 | 미정 |  | 2021-06-14 15:34 | 1637 |  | 0 | 0 | 0 | 0 | 0 | 0 | 0.4342 | 0.6468 | 0.2059 | 0.0224 | 97400 | 92 | 46 | 183 | 0.0334 | 0.0179 | 0.0172 |  | 0.0263 | 0.0081 | 0.0047 | 0.0146
2021-06-14 | B64579 | I | 33 | SM45CI | 85 | 31900 | 0.0903 | 0.028 | 0.1008 | 0.1297 | 1666 | 1625 | 1571 | 2388 | 27.5 |  | 78 | 0 | 미정 | 미정 | 미정 | 미정 | 0 | 0 | 0 | 0 | 0 | 78 | 0.0903 | 0.1167 | 0.0086 | 0.1678 | 51 | 6500 | 1665 | 0.4109 | 0.4998 | 0.1631 | 0.0103 | [6 empty] | 1493 | 20 | 23 | 1 | 0.24 | 87 | 0 | 미정 |  | 2021-06-14 16:18 | 1650 |  | 0 | 32 | 21 | 0 | 0 | 0 | 0.4522 | 0.7006 | 0.2168 | 0.0065 | 94250 | 615 | 15 | 134 | 0.0218 | 0.0084 | 0.0065 | 0.0502 | 0.0485 | 0.0125 | 0.0087 | 0.0158
2021-06-14 | A65103 | B | 38 | SM45C | 104 | 37800 | 0.1521 | 0.1008 | 0.0964 | 0.103 | 1578 | 1589 | 1536 | 3093 | 26.7 |  | 127 | 0 | 미정 | 미정 | 미정 | 미정 | 0 | 0 | 0 | 0 | 0 | 127 | 0.1521 | 0.1003 | 0.0052 | 0.8522 | 35 | 6000 | 1611 | 0.348 | 0.5022 | 0.1164 | 0.0174 | [6 empty] | 1493 | 15 | 15 | 3 | 0.25 | 71 | 20 | 미정 |  | 2021-06-14 16:40 | 1607 |  | 0 | 0 | 0 | 0 | 0 | 0 | 0.4393 | 0.6501 | 0.1827 | 0.0232 | 100900 | 73 | 47 | 173 | 0.0315 | 0.0154 | 0.0202 | 0.0452 | 0.0382 | 0.0127 | 0.0076 | 0.0144
2021-06-14 | A65104 | B | 5 | AE1055LS | 104 | 38000 | 0.0322 | 0.1319 | 0.1431 | 0.1466 | 1578 | 1612 | 1565 | 3076 | 31.1 |  | 126 | 0 | 미정 | 미정 | 미정 | 미정 | 0 | 0 | 0 | 0 | 0 | 126 | 0.0322 | 0.0503 | 0.0053 | 0.1474 | 40 | 5100 | 1623 | 0.4305 | 0.6669 | 0.2119 | 0.0234 | [6 empty] | 1484 | 25 | 25 | 3 | 0.24 | 93 | 36 | 미정 |  | 2021-06-14 17:38 | 1623 |  | 0 | 30 | 0 | 0 | 0 | 0 | 0.553 | 0.777 | 0.2399 | 0.0319 | 99900 | 64 | 35 | 145 | 0.0379 | 0.0234 | 0.0244 | 0.0256 | 0.0224 | 0.0078 | 0.0055 | 0.0052
2021-06-14 | B64580 | B | 30 | SM45C | 103 | 37700 | 0.0891 | 0.0345 | 0.0345 | 0.0945 | 1642 | 1642 | 1564 | 2558 |  |  | 0 | 0 | 미정 | 미정 | 미정 | 미정 | 0 | 0 | 0 | 206 | 0 | 0 | 0.0891 | 0.0951 | 0.0057 | 0.0028 | 43 | 5600 | 1606 | 0.3756 | 0.5193 | 0.1698 | 0.0033 | [6 empty] | 1493 | 15 | 16 | 1 | 0.25 | 57 | 12 | 미정 |  | 2021-06-14 17:58 | 1606 |  | 0 | 24 | 32 | 0 | 0 | 26 | 0.439 | 0.6672 | 0.1902 | 0.0069 | 94200 | 73 | 35 | 156 | 0.0022 | 0.0039 | 0.0133 | 0.0384 | 0.0453 | 0.0191 | 0.012 | 0.0168
2021-06-14 | A65105 | B | 16 | AE1055LS | 105 | 38200 | 0.0366 | 0.1487 | 0.0918 | 0.1286 | 1576 | 1624 | 1569 | 3098 | 37.4 |  | 128 | 0 | 미정 | 미정 | 미정 | 미정 | 0 | 0 | 0 | 0 | 0 | 128 | 0.0366 | 0.0754 | 0.005 | 0.0303 | 40 | 4100 | 1603 | 0.4438 | 0.641 | 0.2047 | 0.0284 | [6 empty] | 1484 | 25 | 25 | 3 | 0.23 | 73 | 32 | 미정 |  | 2021-06-14 18:39 | 1600 |  | 0 | 0 | 0 | 0 | 0 | 0 | 0.5401 | 0.78 | 0.2374 | 0.033 | 98650 | 67 | 26 | 130 | 0.0457 | 0.0252 | 0.0274 | 0.0414 | 0.0292 | 0.0092 | 0.0059 | 0.0052
2021-06-14 | B64581 | B | 6 | SM45C | 105 | 40700 | 0.0975 | 0.0376 | 0.0448 | 0.1482 | 1599 | 1593 | 1548 | 2588 |  |  | 0 | 0 | 선택 | 미정 | 미정 | 미정 | 0 | 0 | 0 | 202 | 0 | 0 | 0.0975 | 0.1359 | 0.0107 | 0.1078 | 39 | 6300 | 1611 | 0.3738 | 0.5391 | 0.1721 | 0.0036 | [6 empty] | 1493 | 15 | 16 | 1 | 0.23 | 69 | 29 | 미정 |  | 2021-06-14 18:57 | 1620 |  | 0 | 23 | 0 | 0 | 0 | 30 | 0.4449 | 0.6685 | 0.1986 | 0.0104 | 102200 | 79 | 32 | 153 | 0.003 | 0.0038 | 0.0121 | 0.0537 | 0.0307 | 0.0203 | 0.0192 | 0.0191
2021-06-14 | A65106 | B | 29 | AE1055LS | 103 | 38000 | 0.2066 | 0.1402 | 0.1178 | 0.1395 | 1596 | 1596 | 1547 | 3058 | 23.2 |  | 126 | 0 | 미정 | 미정 | 미정 | 미정 | 0 | 0 | 0 | 0 | 0 | 126 | 0.2066 | 0.2141 | 0.0044 | 0.1158 | 40 | 4300 | 1582 | 0.4417 | 0.6769 | 0.2047 | 0.0234 | [6 empty] | 1484 | 25 | 25 | 3 | 0.24 | 61 | 27 | 미정 |  | 2021-06-14 19:42 | 1590 |  | 0 | 23 | 0 | 0 | 0 | 0 | 0.5438 | 0.7838 | 0.2417 | 0.0309 | 100300 | 65 | 18 | 122 | 0.0276 | 0.0252 | 0.0282 | 0.0491 | 0.0327 | 0.0076 | 0.0051 | 0.0048
2021-06-14 | B64582 | B | 32 | SM45C | 104 | 37500 | 0.0939 | 0.9262 | 0.0972 | 0.1048 | 1606 | 1606 | 1569 | 2552 |  |  | 0 | 0 | 미정 | 미정 | 미정 | 미정 | 0 | 0 | 0 | 203 | 0 | 0 | 0.0939 | 0.1236 | 0.0062 | 0.0252 | 41 | 5200 | 1611 | 0.3948 | 0.5354 | 0.1629 | 0.0033 | [6 empty] | 1493 | 15 | 16 | 1 | 0.25 | 63 | 25 | 미정 |  | 2021-06-14 19:58 | 1606 |  | 0 | 0 | 0 | 0 | 0 | 34 | 0.4453 | 0.6542 | 0.1963 | 0.0061 | 93600 | 77 | 43 | 175 | 0.0027 | 0.0033 | 0.0139 | 0.0495 | 0.0373 | 0.0208 | 0.0188 | 0.0168
2021-06-14 | A65107 | B | 38 | AE1055LS | 102 | 37100 |  | 0.1376 | 0.1376 | 0.1626 | 1600 | 1600 | 1538 | 3024 | 34.8 |  | 126 | 0 | 미정 | 선택 | 미정 | 미정 | 0 | 0 | 0 | 0 | 0 | 126 |  |  |  |  | 41 | 4400 | 1588 | 0.4204 | 0.658 | 0.2133 | 0.0229 | [6 empty] | 1484 | 25 | 25 | 3 | 0.24 | 64 | 29 | 미정 |  | 2021-06-14 20:47 | 1586 |  | 0 | 23 | 0 | 0 | 0 | 0 | 0.5517 | 0.7795 | 0.2377 | 0.0279 | 105550 | 72 | 21 | 121 | 0.0401 | 0.0246 | 0.0271 |  | 0.0254 | 0.0064 | 0.0046 | 0.0048
2021-06-14 | B64583 | B | 33 | SM45C | 104 | 37600 | 0.0978 | 0.0317 | 0.0317 | 0.0838 | 1646 | 1646 | 1548 | 2570 |  |  | 0 | 0 | 미정 | 미정 | 미정 | 미정 | 0 | 0 | 0 | 0 | 0 | 0 | 0.0978 | 0.0987 | 0.0108 | 0.4148 | 42 | 6800 | 1623 | 0.3539 | 0.4648 | 0.264 | 0.0041 | [6 empty] | 1493 | 15 | 16 | 1 | 0.28 | 62 | 21 | 미정 |  | 2021-06-14 21:16 | 1613 |  | 0 | 0 | 0 | 0 | 0 | 30 | 0.445 | 0.6415 | 0.2632 | 0.0196 |  | 76 | 37 | 159 | 0.002 | 0.004 | 0.0168 | 0.0468 | 0.0813 | 0.0195 | 0.0142 | 0.0132
2021-06-14 | A65108 | B | 5 | AE1055LS | 102 | 36700 | 0.0852 | 0.1625 | 0.1625 | 0.1608 | 1610 | 1610 | 1547 | 3045 | 40.9 |  | 127 | 0 | 선택 | 미정 | 미정 | 미정 | 0 | 0 | 0 | 0 | 0 | 127 | 0.0852 | 0.1077 | 0.0027 | 0.2329 | 43 | 4300 | 1593 | 0.4512 | 0.6705 | 0.2096 | 0.0192 | [6 empty] | 1484 | 25 | 25 | 3 | 0.24 | 75 | 36 | 미정 |  | 2021-06-14 21:46 | 1598 |  | 0 | 0 | 0 | 0 | 0 | 0 | 0.569 | 0.78 | 0.2409 | 0.0337 |  | 73 | 24 | 128 | 0.0527 | 0.0251 | 0.0287 | 0.0405 | 0.0241 | 0.0055 | 0.0039 | 0.0042
2021-06-14 | B64584 | B | 30 | SM45C | 101 | 36300 | 0.0652 | 0.0243 | 0.0857 | 0.1125 | 1635 | 1610 | 1563 | 2570 |  |  | 0 | 0 | 미정 | 미정 | 미정 | 미정 | 0 | 0 | 0 | 199 | 0 | 0 | 0.0652 | 0.0991 | 0.0039 | 0.3513 | 35 | 5100 | 1604 | 0.3972 | 0.4585 | 0.1623 | 0.0093 | [6 empty] | 1493 | 15 | 16 | 1 | 0.32 | 64 | 18 | 미정 |  | 2021-06-14 22:11 | 1608 |  | 0 | 15 | 0 | 0 | 0 | 21 | 0.4374 | 0.6487 | 0.1885 | 0.0095 |  | 65 | 44 | 173 | 0.0031 | 0.008 | 0.0137 | 0.0394 | 0.0442 | 0.0193 | 0.0185 | 0.0151
2021-06-14 | A65109 | B | 16 | AE1055LS | 102 | 38300 | 0.0678 | 0.2217 | 0.2217 | 0.2386 | 1596 | 1596 | 1543 | 2898 | 55.4 |  | 127 | 0 | 선택 | 미정 | 미정 | 미정 | 0 | 0 | 0 | 0 | 0 | 127 | 0.0678 | 0.1025 | 0.0029 | 0.1257 | 44 | 4700 | 1589 | 0.4808 | 0.6888 | 0.2246 | 0.0278 | [6 empty] | 1484 | 25 | 25 | 3 | 0.23 | 72 | 36 | 미정 |  | 2021-06-14 22:55 | 1592 |  | 0 | 18 | 0 | 0 | 0 | 0 | 0.5561 | 0.7788 | 0.2438 | 0.0321 | 94450 | 73 | 14 | 113 | 0.0706 | 0.0227 | 0.0279 | 0.0428 | 0.0265 | 0.0162 | 0.0036 | 0.0036
2021-06-14 | B64585 | B | 6 | SM45C | 103 | 38000 | 0.0507 | 0.0245 | 0.0405 | 0.0756 | 1622 | 1613 | 1566 | 2444 |  |  | 0 | 0 | 미정 | 미정 | 미정 | 미정 | 0 | 0 | 0 | 203 | 0 | 0 | 0.0507 | 0.052 | 0.0025 | 0.0015 | 34 | 5300 | 1616 | 0.4199 | 0.4967 | 0.1481 | 0.0035 | [6 empty] | 1493 | 15 | 15 | 1 | 0.22 | 58 | 23 | 미정 |  | 2021-06-14 23:18 | 1613 |  | 0 | 25 | 20 | 0 | 0 | 36 | 0.459 | 0.6623 | 0.2034 | 0.0097 |  | 69 | 30 | 147 | 0.0022 | 0.0039 | 0.0137 | 0.0433 | 0.054 | 0.0189 | 0.0158 | 0.0141
2021-06-14 | A65110 | B | 29 | AE1055LS | 101 | 38900 | 0.1183 | 0.0955 | 0.0955 | 0.1548 | 1595 | 1595 | 1537 | 3034 | 37.7 |  | 127 | 0 | 선택 | 미정 | 미정 | 미정 | 0 | 0 | 0 | 0 | 0 | 127 | 0.1183 | 0.1737 | 0.0063 | 0.1782 | 42 | 5000 | 1598 | 0.4689 | 0.7026 | 0.1898 | 0.0311 | [6 empty] | 1484 | 25 | 25 | 3 | 0.24 | 68 | 34 | 미정 |  | 2021-06-14 23:57 | 1591 |  | 0 | 0 | 0 | 0 | 0 | 0 | 0.5612 | 0.781 | 0.2324 | 0.0315 |  | 73 | 21 | 120 | 0.044 | 0.0234 | 0.0273 | 0.0455 | 0.0293 | 0.0093 | 0.0043 | 0.0041
2021-06-14 | B64586 | B | 32 | SM45CB | 104 | 38600 | 0.068 | 0.0513 | 0.1246 | 0.1383 | 1620 | 1596 | 1559 | 2487 |  |  |  | 0 | 미정 | 미정 | 미정 | 미정 | 0 | 0 | 0 | 252 | 0 | 0 | 0.068 | 0.0844 | 0.0043 | 0.0625 | 34 | 5000 | 1619 | 0.4243 | 0.4743 | 0.1139 | 0.0028 | [6 empty] | 1493 | 14 | 14 | 1 | 0.3 | 58 | 23 | 미정 |  | 2021-06-15 00:15 | 1610 |  | 0 | 0 | 0 | 0 | 0 | 0 | 0.462 | 0.6464 | 0.173 | 0.0033 |  | 68 | 33 | 153 | 0.0037 | 0.0041 | 0.0042 | 0.0483 | 0.0621 | 0.0248 | 0.0189 | 0.0178
2021-06-14 | A65111 | B | 38 | AE1055LS | 101 | 38300 | 0.055 | 0.1679 | 0.1679 | 0.182 | 1578 | 1578 | 1539 | 3016 | 41.8 |  | 126 | 0 | 선택 | 미정 | 미정 | 미정 | 0 | 0 | 0 | 0 | 0 | 126 | 0.055 | 0.1006 | 0.0086 | 0.0801 | 43 | 4700 | 1601 | 0.5012 | 0.695 | 0.2101 | 0.0345 | [6 empty] | 1484 | 25 | 25 | 3 | 0.23 | 72 | 33 | 미정 |  | 2021-06-15 01:01 | 1601 |  | 0 | 19 | 0 | 0 | 0 | 0 | 0.5534 | 0.7752 | 0.2383 | 0.0329 |  | 68 | 25 | 125 | 0.0515 | 0.0281 | 0.0288 | 0.0363 | 0.0237 | 0.0045 | 0.0033 | 0.0034
2021-06-14 | B64587 | B | 22 | SM45CB | 104 | 38000 | 0.0416 | 0.0632 | 0.0632 | 0.091 | 1621 | 1621 | 1580 | 2437 |  |  |  | 0 | 미정 | 미정 | 미정 | 미정 | 0 | 0 | 0 | 252 | 0 | 0 | 0.0416 | 0.0611 | 0.0051 | 0.0069 | 37 | 5700 | 1637 | 0.3625 | 0.5188 | 0.1464 | 0.0032 | [6 empty] | 1493 | 14 | 15 | 1 | 0.3 | 69 | 21 | 미정 |  | 2021-06-15 01:12 | 1630 |  | 0 | 13 | 0 | 0 | 0 | 0 | 0.453 | 0.6366 | 0.1829 | 0.0039 |  | 66 | 26 | 151 | 0.003 | 0.0041 | 0.0035 | 0.0365 | 0.0392 | 0.0154 | 0.0139 | 0.0133
2021-06-14 | A65112 | B | 5 | AE1055LS | 101 | 37300 | 0.0506 | 0.1173 | 0.1173 | 0.1822 | 1608 | 1608 | 1546 | 3200 | 45.1 |  | 126 | 0 | 선택 | 미정 | 미정 | 미정 | 0 | 0 | 0 | 0 | 0 | 126 | 0.0506 | 0.0835 | 0.002 | 0.0996 | 42 | 5100 | 1601 | 0.5009 | 0.6925 | 0.2202 | 0.0233 | [6 empty] | 1484 | 25 | 25 | 3 | 0.23 | 71 | 34 | 미정 |  | 2021-06-15 01:57 | 1587 |  | 0 | 5 | 10 | 0 | 0 | 0 | 0.5526 | 0.7751 | 0.2344 | 0.0309 | 99850 | 74 | 19 | 120 | 0.0551 | 0.0157 | 0.0259 | 0.0391 | 0.021 | 0.0024 | 0.0028 | 0.003
2021-06-14 | B64588 | B | 30 | SM45CB | 103 | 39400 | 0.089 | 0.0349 | 0.0313 | 0.054 | 1587 | 1644 | 1584 | 2488 |  |  | 0 | 0 | 미정 | 미정 | 미정 | 미정 | 0 | 0 | 0 | 255 | 0 | 0 | 0.089 | 0.1049 | 0.0056 | 0.3551 | 39 | 4800 | 1617 | 0.3888 | 0.4539 | 0.1636 | 0.0046 | [6 empty] | 1493 | 14 | 15 | 1 | 0.3 | 59 | 27 | 미정 |  | 2021-06-15 02:14 | 1612 |  | 0 | 18 | 12 | 0 | 0 | 0 | 0.4552 | 0.6455 | 0.191 | 0.0038 |  | 69 | 27 | 149 | 0.0026 | 0.0041 | 0.0037 | 0.0527 | 0.0361 | 0.0129 | 0.0119 | 0.0122
2021-06-14 | A65113 | B | 16 | AE1055LS | 101 | 37800 | 0.1076 | 0.2424 | 0.2424 | 0.284 | 1611 | 1611 | 1535 | 3067 | 46.8 |  | 127 | 0 | 선택 | 미정 | 미정 | 미정 | 0 | 0 | 0 | 0 | 0 | 127 | 0.1076 | 0.156 | 0.0028 | 0.1823 | 40 | 4700 | 1594 | 0.5079 | 0.7183 | 0.2324 | 0.0334 | [6 empty] | 1484 | 25 | 25 | 3 | 0.24 | 70 | 28 | 미정 |  | 2021-06-15 02:58 | 1596 |  | 0 | 15 | 0 | 0 | 0 | 0 | 0.5549 | 0.7692 | 0.2334 | 0.0316 |  | 76 | 28 | 130 | 0.0591 | 0.0237 | 0.0279 | 0.0461 | 0.0206 | 0.0036 | 0.0028 | 0.0028
2021-06-14 | B64589 | B | 6 | SM45CB | 104 | 38600 | 0.1189 | 0.0645 | 0.0645 | 0.1029 | 1606 | 1606 | 1548 | 2449 |  |  | 0 | 0 | 미정 | 미정 | 미정 | 미정 | 0 | 0 | 0 | 255 | 0 | 0 | 0.1189 | 0.0702 | 0.0069 | 0.1209 | 41 | 6000 | 1620 | 0.4163 | 0.583 | 0.145 | 0.0032 | [6 empty] | 1493 | 14 | 16 | 1 | 0.31 | 55 | 25 | 미정 |  | 2021-06-15 03:14 |  |  | 0 | 0 | 16 | 0 | 0 | 0 | 0.453 | 0.6488 | 0.1831 | 0.0038 |  | 70 | 28 | 153 | 0.0023 | 0.0039 | 0.0036 | 0.0611 | 0.0698 | 0.0143 | 0.0161 | 0.015
2021-06-14 | A65114 | B | 29 | AE1055LS | 91 | 32500 | 0.0933 | 0.1511 | 0.1511 | 0.2578 | 1603 | 1603 | 1532 | 2394 | 50.2 |  | 127 | 0 | 미정 | 선택 | 미정 | 미정 | 0 | 0 | 0 | 0 | 0 | 127 | 0.0933 | 0.1071 | 0.003 | 0.1218 | 48 | 5400 | 1594 | 0.4924 | 0.7067 | 0.1757 | 0.0318 | [6 empty] | 1484 | 25 | 25 | 3 | 0.24 | 71 | 28 | 미정 |  | 2021-06-15 03:56 | 1590 |  | 0 | 10 | 39 | 0 | 0 | 0 | 0.5579 | 0.7737 | 0.2423 | 0.0319 |  | 78 | 34 | 152 | 0.0677 | 0.0274 | 0.0273 | 0.0413 | 0.0368 | 0.0083 | 0.0046 | 0.0036
2021-06-14 | B64590 | B | 32 | SM45CB | 104 | 39000 | 0.0983 | 0.0367 | 0.0557 | 0.0859 | 1622 | 1611 | 1574 | 2468 |  |  | 0 | 0 | 미정 | 미정 | 미정 | 미정 | 0 | 0 | 0 | 256 | 0 | 0 | 0.0983 | 0.0754 | 0.0051 | 0.3943 | 40 | 5500 | 1620 | 0.3856 | 0.4904 | 0.1574 | 0.0043 | [6 empty] | 1493 | 14 | 15 | 1 | 0.29 | 67 | 29 | 미정 |  | 2021-06-15 04:15 | 1610 |  | 0 | 20 | 0 | 0 | 0 | 0 | 0.4556 | 0.645 | 0.1958 | 0.0038 | 99900 | 72 | 29 | 154 | 0.0026 | 0.0042 | 0.0038 | 0.0468 | 0.052 | 0.0148 | 0.0124 | 0.0127
2021-06-14 | A65115 | B | 38 | AE1055LS | 102 | 41500 | 0.3499 | 0.4365 | 0.2918 | 0.3738 | 1539 | 1594 | 1539 | 2931 | 39.8 |  | 126 | 0 | 선택 | 미정 | 미정 | 미정 | 0 | 0 | 0 | 0 | 0 | 126 | 0.3499 | 0.1688 | 0.0054 | 0.0456 | 43 | 4500 | 1600 | 0.5486 | 0.7465 | 0.2252 | 0.0179 | [6 empty] | 1484 | 25 | 25 | 3 | 0.21 | 64 | 25 | 미정 |  | 2021-06-15 05:11 | 1584 |  | 0 | 10 | 15 | 0 | 0 | 0 | 0.557 | 0.7812 | 0.2368 | 0.0295 |  | 86 | 28 | 133 | 0.0499 | 0.0227 | 0.0255 | 0.0376 | 0.0162 | 0.0019 | 0.0023 | 0.0031
2021-06-14 | B64591 | B | 22 | SM45CR2 | 103 | 38500 | 0.1099 | 0.0229 | 0.0441 | 0.1244 | 1634 | 1617 | 1550 | 2403 |  |  |  | 0 | 미정 | 미정 | 미정 | 미정 | 0 | 0 | 0 | 0 | 0 | 0 | 0.1099 | 0.0891 | 0.006 | 0.0031 | 42 | 6300 | 1633 | 0.3038 | 0.5298 | 0.1781 | 0.0036 | [6 empty] | 1494 | 15 | 16 | 1 | 0.33 | 70 | 25 | 미정 |  | 2021-06-15 05:20 | 1625 |  | 0 | 25 | 16 | 0 | 0 | 0 | 0.4388 | 0.7524 | 0.2224 | 0.0312 | 90400 | 75 | 27 | 154 | 0.0029 | 0.0045 | 0.0296 | 0.0451 | 0.0685 | 0.0184 | 0.0138 | 0.0206
2021-06-14 | A65116 | B | 5 | AE1055LS | 101 | 38400 |  |  |  | 0.4283 |  | 1620 | 1529 | 3042 | 45.7 |  | 128 | 0 | 선택 | 미정 | 미정 | 미정 | 0 | 0 | 0 | 0 | 0 | 128 |  |  |  |  | 42 | 5300 | 1593 | 0.4649 | 0.6238 | 0.1608 | 0.0165 | [6 empty] | 1484 | 25 | 25 | 3 | 0.24 | 80 | 31 | 미정 |  | 2021-06-15 06:10 | 1593 |  | 0 | 19 | 47 | 0 | 0 | 0 | 0.547 | 0.7747 | 0.2433 | 0.0291 | 103050 | 87 | 37 | 154 | 0.0536 | 0.0241 | 0.0257 |  | 0.019 | 0.0046 | 0.0032 | 0.0039
2021-06-14 | B64592 | B | 30 | SM45CR2 | 105 | 37300 | 0.0538 | 0.0305 | 0.0305 | 0.0759 | 1609 | 1609 | 1523 | 2407 |  |  |  | 0 | 미정 | 미정 | 미정 | 미정 | 0 | 0 | 0 | 254 | 0 | 0 | 0.0538 | 0.059 | 0.0053 | 0.0383 | 47 | 6900 | 1627 | 0.3396 | 0.3251 | 0.1479 | 0.0029 | [6 empty] | 1494 | 15 | 16 | 1 | 0.33 | 56 | 23 | 미정 |  | 2021-06-15 06:38 | 1610 |  | 0 | 35 | 16 | 0 | 0 | 0 | 0.4397 | 0.7733 | 0.2256 | 0.0319 |  | 89 | 18 | 136 | 0.0035 | 0.0042 | 0.0286 | 0.0424 | 0.0484 | 0.0128 | 0.011 | 0.0207
2021-06-15 | B64593 | B | 6 | 20MNCRS5HM8 | 104 | 38000 | 0.0912 | 0.0664 | 0.0664 | 0.111 | 1585 | 1585 | 1551 | 2635 |  |  |  | 0 | 미정 | 해제 | 미정 | 미정 | 0 | 0 | 0 | 203 | 0 | 0 | 0.0912 | 0.1051 | 0.0053 | 0.0606 | 52 | 10000 | 1672 | 0.1429 | 0.8481 | 0.0862 | 0.0029 | [6 empty] | 1509 | 18 | 20 | 1 | 0.42 | 91 | 39 | 미정 |  | 2021-06-15 07:43 | 1674 |  | 0 | 103 | 11 | 0 | 0 | 0 | 0.181 | 1.17 | 0.1289 | 0.0281 |  | 94 | 34 | 180 | 0.003 | 0.0035 | 0.0231 | 0.049 | 0.0409 | 0.02 | 0.0199 | 0.0332
2021-06-15 | A65117 | B | 16 | AE1055LS | 101 | 36900 | 0.1275 | 0.1532 | 0.1532 | 0.2355 | 1611 | 1611 | 1552 | 2294 | 39.1 |  | 127 | 0 | 선택 | 미정 | 미정 | 미정 | 0 | 0 | 0 | 0 | 0 | 127 | 0.1275 | 0.1382 | 0.0023 | 0.1487 | 42 | 4900 | 1586 | 0.436 | 0.6318 | 0.1611 | 0.0285 | [6 empty] | 1484 | 25 | 25 | 3 | 0.24 | 61 | 26 | 미정 |  | 2021-06-15 07:51 | 1586 |  | 0 | 0 | 33 | 0 | 0 | 0 | 0.55 | 0.7688 | 0.2353 | 0.0286 | 108300 | 82 | 12 | 103 | 0.0444 | 0.0261 | 0.0261 | 0.0405 | 0.0201 | 0.0102 | 0.0047 | 0.0048
2021-06-15 | B64594 | B | 32 | 20MNCRS5HM8 | 104 | 38600 | 0.0614 | 0.0265 | 0.0342 | 0.0847 | 1628 | 1594 | 1545 | 2522 |  |  |  | 0 | 미정 | 미정 | 미정 | 미정 | 0 | 0 | 0 | 200 | 0 | 0 | 0.0614 | 0.0925 | 0.0037 | 0.2149 | 46 | 8300 | 1638 | 0.1433 | 0.6991 | 0.0758 | 0.0027 | [6 empty] | 1509 | 18 | 18 | 1 | 0.34 | 70 | 30 | 미정 |  | 2021-06-15 08:53 | 1648 |  | 0 | 191 | 0 | 0 | 0 | 0 | 0.188 | 1.1656 | 0.1223 | 0.0293 |  | 69 | 28 | 159 | 0.0026 | 0.0033 | 0.0249 | 0.0416 | 0.0446 | 0.0267 | 0.0249 | 0.0351
2021-06-15 | A65118 | B | 29 | AE1055LS | 101 | 35400 | 0.0519 | 0.1398 | 0.1398 | 0.1809 | 1625 | 1625 | 1566 | 3181 | 24.7 |  | 127 | 0 | 선택 | 미정 | 미정 | 미정 | 0 | 0 | 0 | 203 | 0 | 127 | 0.0519 | 0.0661 | 0.0049 | 0.136 | 40 | 4200 | 1595 | 0.4421 | 0.6478 | 0.214 | 0.024 | [6 empty] | 1484 | 25 | 25 | 3 | 0.2 | 63 | 29 | 미정 |  | 2021-06-15 08:45 | 1595 |  | 0 | 0 | 0 | 0 | 0 | 0 | 0.552 | 0.7718 | 0.2389 | 0.0313 | 102950 | 68 | 25 | 130 | 0.0294 | 0.0262 | 0.0279 | 0.0389 | 0.0115 | 0.0033 | 0.0032 | 0.0038
2021-06-15 | B64595 | B | 22 | 20MNCRS5HM8 | 104 | 37600 | 0.0791 | 0.0652 | 0.0652 | 0.0865 | 1581 | 1581 | 1544 | 2488 |  |  |  | 0 | 미정 | 미정 | 미정 | 미정 | 0 | 0 | 0 | 205 | 0 | 0 | 0.0791 | 0.0983 | 0.0041 | 0.573 | 46 | 8300 | 1646 | 0.1575 | 0.9381 | 0.0736 | 0.0026 | [6 empty] | 1509 | 18 | 18 | 1 | 0.28 | 60 | 24 | 미정 |  | 2021-06-15 09:57 | 1628 |  | 0 | 131 | 43 | 0 | 0 | 0 | 0.181 | 1.1845 | 0.1171 | 0.0301 |  | 68 | 15 | 142 | 0.0036 | 0.0028 | 0.0262 | 0.0515 | 0.0603 | 0.0254 | 0.0242 | 0.0366
2021-06-15 | A65119 | B | 38 | AE1055LS | 101 | 37900 | 0.047 | 0.1097 | 0.072 | 0.1142 | 1553 | 1609 | 1525 | 3039 | 31.8 |  | 127 | 0 | 선택 | 미정 | 미정 | 미정 | 0 | 0 | 0 | 203 | 0 | 127 | 0.047 | 0.0701 | 0.0032 | 0.1883 | 44 | 6000 | 1582 | 0.4231 | 0.6862 | 0.1959 | 0.0265 | [6 empty] | 1484 | 25 | 25 | 3 | 0.2 | 63 | 24 | 미정 |  | 2021-06-15 10:01 | 1582 |  | 0 | 19 | 26 | 0 | 0 | 0 | 0.55 | 0.7672 | 0.2246 | 0.0258 | 107950 | 73 | 16 | 112 | 0.0359 | 0.0212 | 0.0286 | 0.0369 | 0.0219 | 0.0075 | 0.0035 | 0.0041
2021-06-15 | A65120 | B | 5 | AE1055LS | 101 | 36800 | 0.0592 | 0.0678 | 0.0678 | 0.2202 | 1574 | 1574 | 1532 | 3015 | 52.1 |  | 127 | 0 | 미정 | 선택 | 미정 | 미정 | 0 | 0 | 0 | 203 | 0 | 127 | 0.0592 | 0.0789 | 0.002 | 0.2435 | 41 | 6200 | 1584 | 0.4655 | 0.6513 | 0.1858 | 0.0336 | [6 empty] | 1484 | 25 | 25 | 3 | 0.23 | 61 | 23 | 미정 |  | 2021-06-15 10:59 | 1584 |  | 0 | 0 | 27 | 0 | 0 | 0 | 0.553 | 0.7845 | 0.2428 | 0.0288 | 105750 | 69 | 23 | 123 | 0.0609 | 0.0212 | 0.0255 | 0.0384 | 0.0319 | 0.0101 | 0.0041 | 0.0043
2021-06-15 | B64596 | B | 30 | 20MNCRS5HM8 | 104 | 38200 | 0.0897 | 0.0347 | 0.0508 | 0.0873 | 1616 | 1589 | 1552 | 2434 |  |  |  | 0 | 미정 | 미정 | 미정 | 미정 | 0 | 0 | 0 | 204 | 0 | 0 | 0.0897 | 0.0733 | 0.0035 | 0.8979 | 45 | 8400 | 1646 | 0.1617 | 0.8997 | 0.0905 | 0.0038 | [6 empty] | 1509 | 18 | 18 | 1 | 0.32 | 61 | 24 | 미정 |  | 2021-06-15 11:05 | 1636 |  | 0 | 127 | 12 | 0 | 0 | 0 | 0.186 | 1.1697 | 0.1169 | 0.0262 | 100750 | 71 | 12 | 128 | 0.003 | 0.0032 | 0.0246 | 0.0387 | 0.0407 | 0.0214 | 0.0209 | 0.0353
2021-06-15 | B64597 | B | 6 | 20MNCRS5HM8 | 105 | 37800 | 0.0773 | 0.0566 | 0.0719 | 0.1273 | 1665 | 1607 | 1527 | 2523 |  |  |  | 0 | 미정 | 미정 | 미정 | 미정 | 0 | 0 | 0 | 206 | 0 | 0 | 0.0773 | 0.0843 | 0.0101 | 0.3065 | 49 | 9300 | 1635 | 0.1526 | 0.9275 | 0.0765 | 0.0027 | [6 empty] | 1509 | 18 | 18 | 1 | 0.36 | 62 | 30 | 미정 |  | 2021-06-15 12:11 | 1641 |  | 0 | 126 | 11 | 0 | 0 | 0 | 0.183 | 1.1554 | 0.1259 | 0.0269 | 101950 | 79 | 11 | 128 | 0.0059 | 0.0034 | 0.0243 | 0.0484 | 0.0386 | 0.0197 | 0.0206 | 0.0366
2021-06-15 | A65121 | B | 16 | AE1055LS | 101 | 37300 |  | 0.0986 | 0.0986 | 0.1468 | 1601 | 1601 | 1532 | 2959 | 43.2 |  | 126 | 0 | 선택 | 미정 | 미정 | 미정 | 0 | 0 | 0 | 201 | 0 | 126 |  |  |  |  | 40 | 5600 | 1590 | 0.4279 | 0.6608 | 0.1933 | 0.0295 | [6 empty] | 1484 | 25 | 26 | 3 | 0.23 | 61 | 25 | 미정 |  | 2021-06-15 12:07 | 1590 |  | 0 | 0 | 27 | 0 | 0 | 0 | 0.555 | 0.7783 | 0.2438 | 0.0315 | 101500 | 68 | 17 | 107 | 0.052 | 0.0246 | 0.0277 |  | 0.0217 | 0.0091 | 0.0046 | 0.0048
2021-06-15 | A65122 | B | 29 | AE1055LS | 101 | 36200 |  | 0.1098 | 0.1098 | 0.153 | 1634 | 1634 | 1570 | 3124 | 23.9 |  | 125 | 0 | 선택 | 미정 | 미정 | 미정 | 0 | 0 | 0 | 201 | 0 | 125 |  |  |  |  | 40 | 3600 | 1582 | 0.4794 | 0.6838 | 0.209 | 0.0185 | [6 empty] | 1484 | 25 | 25 | 3 | 0.23 | 64 | 30 | 미정 |  | 2021-06-15 13:06 | 1582 |  | 0 | 0 | 0 | 0 | 0 | 0 | 0.555 | 0.7805 | 0.2352 | 0.0271 | 101750 | 70 | 14 | 102 | 0.0283 | 0.0191 | 0.0227 |  | 0.0131 | 0.0035 | 0.0032 | 0.004
2021-06-15 | B64598 | B | 32 | 20MNCRS5HM8 | 104 | 38600 | 0.084 | 0.0377 | 0.0847 | 0.0887 | 1653 | 1614 | 1564 | 2682 |  |  |  | 0 | 미정 | 미정 | 미정 | 미정 | 0 | 0 | 0 | 205 | 0 | 0 | 0.084 | 0.1092 | 0.0046 | 0.2505 | 47 | 7400 | 1651 | 0.1562 | 0.8987 | 0.1024 | 0.0032 | [6 empty] | 1509 | 18 | 19 | 1 | 0.28 | 65 | 30 | 미정 |  | 2021-06-15 13:16 | 1636 |  | 0 | 160 | 14 | 0 | 0 | 0 | 0.185 | 1.1542 | 0.1183 | 0.0244 | 96050 | 75 | 12 | 131 | 0.0028 | 0.0029 | 0.0273 | 0.0449 | 0.0293 | 0.023 | 0.0229 | 0.036
2021-06-15 | A65123 | B | 38 | AE1055LS | 101 | 37600 | 0.0857 | 0.0653 | 0.0653 | 0.1183 | 1580 | 1580 | 1548 | 3048 | 21.9 |  | 128 | 0 | 선택 | 미정 | 미정 | 미정 | 0 | 0 | 0 | 200 | 0 | 128 | 0.0857 | 0.1652 | 0.0024 | 0.0338 | 40 | 4700 | 1588 | 0.4198 | 0.6615 | 0.1988 | 0.0167 | [6 empty] | 1484 | 25 | 25 | 3 | 0.24 | 50 | 26 | 미정 |  | 2021-06-15 14:10 | 1588 |  | 0 | 0 | 0 | 0 | 0 | 0 | 0.559 | 0.7774 | 0.2486 | 0.0296 | 101850 | 81 | 9 | 95 | 0.0262 | 0.0222 | 0.0267 | 0.0347 | 0.0148 | 0.0035 | 0.0024 | 0.0027
2021-06-15 | B64599 | B | 22 | 20MNCRS5HM8 | 104 | 37700 | 0.0665 | 0.0406 | 0.0534 | 0.0732 | 1657 | 1644 | 1585 | 2538 |  |  |  | 0 | 미정 | 미정 | 미정 | 미정 | 0 | 0 | 0 | 0 | 0 | 0 | 0.0665 | 0.0898 | 0.0062 | 0.356 | 45 | 6400 | 1643 | 0.1599 | 0.9423 | 0.1022 | 0.0031 | [6 empty] | 1509 | 18 | 19 | 1 | 0.3 | 63 | 22 | 미정 |  | 2021-06-15 14:12 | 1640 |  | 0 | 72 | 16 | 0 | 0 | 0 | 0.183 | 1.1606 | 0.1194 | 0.0282 | 88200 | 57 | 34 | 151 | 0.0032 | 0.003 | 0.0236 | 0.0331 | 0.0209 | 0.0153 | 0.0167 | 0.0343
2021-06-15 | B64600 | B | 30 | 20MNCRS5HM8 | 104 | 37400 | 0.092 | 0.0949 | 0.0949 | 0.1793 | 1625 | 1625 | 1531 | 2545 |  |  |  | 0 | 미정 | 미정 | 미정 | 미정 | 0 | 0 | 0 | 204 | 0 | 0 | 0.092 | 0.1154 | 0.0055 | 0.0019 | 49 | 8900 | 1625 | 0.1939 | 0.9576 | 0.1149 | 0.0032 | [6 empty] | 1509 | 18 | 18 | 1 | 0.28 | 66 | 30 | 미정 |  | 2021-06-15 15:13 | 1635 |  | 0 | 0 | 0 | 0 | 0 | 0 | 0.2003 | 1.1153 | 0.1036 | 0.0261 | 101200 | 67 | 5 | 120 | 0.0031 | 0.0031 | 0.022 | 0.0485 | 0.0277 | 0.0232 | 0.0184 | 0.0344
2021-06-15 | A65124 | B | 5 | AE15B34M | 101 | 36400 |  | 0.1058 | 0.1058 | 0.1736 | 1608 | 1608 | 1544 | 2941 | 44.5 |  | 127 | 0 | 선택 | 미정 | 미정 | 미정 | 0 | 0 | 0 | 201 | 0 | 127 |  |  |  |  | 33 | 6200 | 1624 | 0.2518 | 1.1239 | 0.205 | 0.0272 | [6 empty] | 1497 | 13 | 20 | 3 | 0.26 | 97 | 32 | 미정 |  | 2021-06-15 15:03 | 1637 |  | 0 | 19 | 0 | 0 | 0 | 0 | 0.337 | 1.2441 | 0.2422 | 0.0306 | 98850 | 95 | 39 | 146 | 0.0543 | 0.0219 | 0.0233 |  | 0.0143 | 0.0063 | 0.0055 | 0.0072
2021-06-15 | A65125 | B | 16 | AE15B34M | 101 | 36500 | 0.0536 | 0.094 | 0.094 | 0.161 | 1621 | 1621 | 1545 | 2968 | 30.3 |  | 128 | 0 | 선택 | 미정 | 미정 | 미정 | 0 | 0 | 0 | 0 | 0 | 128 | 0.0536 | 0.089 | 0.0048 | 0.1908 | 37 | 5400 | 1619 | 0.2487 | 1.082 | 0.1739 | 0.0249 | [6 empty] | 1497 | 13 | 13 | 3 | 0.25 | 77 | 23 | 미정 |  | 2021-06-15 16:06 | 1610 |  | 0 | 33 | 15 | 0 | 0 | 0 | 0.3305 | 1.2504 | 0.2458 | 0.0283 | 101650 | 76 | 43 | 157 | 0.037 | 0.0194 | 0.0253 | 0.0321 | 0.0197 | 0.0094 | 0.0063 | 0.0066
2021-06-15 | B64601 | B | 6 | 20MNCRS5HM8 | 104 | 37500 | 0.0842 | 0.038 | 0.0516 | 0.0785 | 1639 | 1576 | 1551 | 2506 |  |  |  | 0 | 미정 | 미정 | 미정 | 미정 | 0 | 0 | 0 | 202 | 0 | 0 | 0.0842 | 0.1161 | 0.0062 | 0.0025 | 47 | 8700 | 1657 | 0.1561 | 0.9008 | 0.051 | 0.0017 | [6 empty] | 1509 | 18 | 18 | 1 | 0.31 | 84 | 47 | 미정 |  | 2021-06-15 16:21 | 1654 |  | 0 | 79 | 32 | 0 | 0 | 0 | 0.186 | 1.1531 | 0.1146 | 0.0249 | 93000 | 93 | 2 | 104 | 0.0025 | 0.0019 | 0.0225 | 0.0403 | 0.0405 | 0.0247 | 0.0196 | 0.0329
2021-06-15 | A65126 | B | 29 | SMNCRMOB435H | 100 | 36500 | 0.0398 | 0.0313 | 0.0661 | 0.1528 | 1689 | 1649 | 1573 | 3005 | 25.5 |  | 126 | 0 | 선택 | 미정 | 미정 | 미정 | 0 | 0 | 0 | 0 | 0 | 126 | 0.0398 | 0.0766 | 0.0051 | 0.1841 | 39 | 6500 | 1648 | 0.2792 | 1.1661 | 0.215 | 0.0187 | [6 empty] | 1495 | 20 | 20 | 3 | 0.25 | 100 | 42 | 미정 |  | 2021-06-15 17:05 | 1636 |  | 0 | 31 | 14 | 0 | 0 | 0 | 0.3374 | 1.3573 | 0.2956 | 0.0326 | 107100 | 105 | 59 | 201 | 0.0293 | 0.0227 | 0.0256 | 0.0282 | 0.0176 | 0.0054 | 0.0053 | 0.0045
2021-06-15 | B64602 | B | 32 | AE15B34M | 103 | 37200 | 0.1925 | 0.0561 | 0.0561 | 0.0859 | 1612 | 1612 | 1553 | 2574 |  |  | 0 | 0 | 미정 | 미정 | 미정 | 미정 | 0 | 0 | 0 | 101 | 0 | 0 | 0.1925 | 0.1522 | 0.0119 | 0.0054 | 49 | 6900 | 1627 | 0.27 | 0.9955 | 0.135 | 0.0023 | [6 empty] | 1497 | 15 | 16 | 1 | 0.31 | 71 | 34 | 미정 |  | 2021-06-15 17:21 | 1622 |  | 0 | 61 | 15 | 0 | 0 | 34 | 0.333 | 1.2572 | 0.2579 | 0.0132 | 94400 | 75 | 20 | 138 | 0.0025 | 0.0032 | 0.0221 | 0.0503 | 0.0429 | 0.0123 | 0.0109 | 0.0098
2021-06-15 | B64603 | B | 36 | AE15B34M | 105 | 37800 | 0.0802 | 0.0356 | 0.0356 | 0.1131 | 1645 | 1645 | 1546 | 2635 |  |  | 0 | 0 | 미정 | 미정 | 미정 | 미정 | 0 | 0 | 0 | 106 | 0 | 0 | 0.0802 | 0.1264 | 0.0048 | 0.1 | 43 | 7300 | 1650 | 0.2638 | 1.0731 | 0.2215 | 0.0032 | [6 empty] | 1497 | 15 | 20 | 1 | 0.26 | 65 | 23 | 미정 |  | 2021-06-15 18:16 | 1650 |  | 0 | 71 | 0 | 0 | 0 | 34 | 0.332 | 1.2535 | 0.2604 | 0.0123 | 91750 | 74 | 24 | 146 | 0.0022 | 0.0035 | 0.0212 | 0.046 | 0.0245 | 0.0088 | 0.0078 | 0.0102
2021-06-15 | A65127 | B | 38 | SMNCRMOB435H | 91 | 33900 | 0.0413 | 0.1516 | 0.1138 | 0.1365 | 1619 | 1615 | 1535 | 3034 | 33 |  | 126 | 0 | 선택 | 미정 | 미정 | 미정 | 0 | 0 | 0 | 0 | 0 | 126 | 0.0413 | 0.1369 | 0.0015 | 0.0399 | 31 | 5400 | 1608 | 0.2554 | 1.1767 | 0.2356 | 0.0292 | [6 empty] | 1495 | 20 | 20 | 3 | 0.27 | 66 | 18 | 미정 |  | 2021-06-15 18:11 | 1612 |  | 0 | 33 | 0 | 0 | 0 | 0 | 0.3386 | 1.3598 | 0.3123 | 0.0333 | 105550 | 83 | 58 | 199 | 0.0378 | 0.027 | 0.0291 | 0.0358 | 0.0206 | 0.0099 | 0.0063 | 0.0059
2021-06-15 | B64604 | B | 22 | AE15B34M | 105 | 37000 |  | 0.0323 | 0.0323 | 0.1214 | 1676 | 1676 | 1547 | 2569 |  |  | 0 | 0 | 미정 | 미정 | 미정 | 미정 | 0 | 0 | 0 | 103 | 0 | 0 |  |  |  |  | 41 | 6900 | 1623 | 0.2821 | 1.0589 | 0.2126 | 0.0028 | [6 empty] | 1497 | 15 | 16 | 1 | 0.33 | 73 | 21 | 미정 |  | 2021-06-15 19:13 | 1634 |  | 0 | 43 | 0 | 0 | 0 | 36 | 0.3374 | 1.2584 | 0.2599 | 0.0143 | 92150 | 75 | 34 | 163 | 0.0026 | 0.0035 | 0.0216 |  | 0.0379 | 0.0106 | 0.0093 | 0.0103
2021-06-15 | A65128 | B | 5 | SMNCRMOB435H | 86 | 33500 | 0.0656 | 0.035 | 0.0317 | 0.0756 | 1607 | 1630 | 1553 | 2804 | 16.1 |  | 126 | 0 | 선택 | 미정 | 미정 | 미정 | 0 | 0 | 0 | 0 | 0 | 126 | 0.0656 | 0.1148 | 0.0028 | 0.1734 | 52 | 5700 | 1610 | 0.2635 | 1.224 | 0.2374 | 0.0198 | [6 empty] | 1495 | 20 | 20 | 3 | 0.25 | 69 | 21 | 미정 |  | 2021-06-15 19:35 | 1604 |  | 0 | 26 | 0 | 0 | 0 | 0 | 0.3375 | 1.3683 | 0.315 | 0.031 | 100300 | 80 | 49 | 200 | 0.0191 | 0.0207 | 0.0264 | 0.04 | 0.0268 | 0.0132 | 0.0068 | 0.0066
2021-06-15 | B64605 | B | 30 | AE15B34M | 104 | 37400 | 0.0763 | 0.0436 | 0.0436 | 0.0925 | 1624 | 1624 | 1529 | 2539 |  |  | 0 | 0 | 미정 | 미정 | 미정 | 미정 | 0 | 0 | 0 | 105 | 0 | 0 | 0.0763 | 0.1261 | 0.0055 | 0.1744 | 41 | 6800 | 1624 | 0.3081 | 1.034 | 0.2143 | 0.003 | [6 empty] | 1497 | 13 | 16 | 1 | 0.32 | 62 | 19 | 미정 |  | 2021-06-15 20:08 | 1631 |  | 0 | 318 | 48 | 0 | 0 | 36 | 0.3365 | 1.223 | 0.257 | 0.0122 | 94650 | 76 | 50 | 189 | 0.002 | 0.0028 | 0.0199 | 0.0352 | 0.0535 | 0.0098 | 0.0093 | 0.01
2021-06-15 | A65129 | B | 16 | SMNCRMOB435H | 105 | 38300 | 0.0497 | 0.1188 | 0.0813 | 0.0869 | 1555 | 1580 | 1526 | 3136 | 21.3 |  | 115 | 0 | 미정 | 미정 | 미정 | 미정 | 0 | 0 | 0 | 0 | 0 | 115 | 0.0497 | 0.0719 | 0.0045 | 0.1364 | 38 | 7100 | 1614 | 0.2261 | 1.1658 | 0.2198 | 0.0183 | [6 empty] | 1495 | 20 | 20 | 3 | 0.25 | 77 | 26 | 미정 |  | 2021-06-15 20:56 | 1614 |  | 0 | 42 | 0 | 0 | 0 | 0 | 0.3367 | 1.3535 | 0.3121 | 0.0312 | 106750 | 91 | 52 | 178 | 0.0216 | 0.0244 | 0.0273 | 0.0316 | 0.0309 | 0.0116 | 0.0061 | 0.0058
2021-06-15 | B64606 | B | 6 | AE15B34M | 104 | 37400 | 0.0686 | 0.0277 | 0.0277 | 0.1087 | 1621 | 1621 | 1555 | 2635 |  |  | 0 | 0 | 미정 | 미정 | 미정 | 미정 | 0 | 0 | 0 | 104 | 0 | 0 | 0.0686 | 0.0992 | 0.0041 | 0.0868 | 41 | 6200 | 1623 | 0.3212 | 1.0932 | 0.2201 | 0.0027 | [6 empty] | 1497 | 13 | 16 | 1 | 0.33 | 67 | 16 | 미정 |  | 2021-06-15 21:08 | 1622 |  | 0 | 132 | 8 | 0 | 0 | 72 | 0.342 | 1.2736 | 0.277 | 0.0237 | 92250 | 74 | 52 | 197 | 0.002 | 0.003 | 0.0198 | 0.0317 | 0.0407 | 0.0117 | 0.0107 | 0.0092
2021-06-15 | B64607 | B | 32 | AE15B34M | 104 | 37300 | 0.0796 | 0.0417 | 0.0417 | 0.0787 | 1628 | 1628 | 1573 | 2490 |  |  | 0 | 0 | 미정 | 미정 | 미정 | 미정 | 0 | 0 | 0 | 108 | 0 | 0 | 0.0796 | 0.1282 | 0.0053 | 0.038 | 42 | 6800 | 1642 | 0.2893 | 1.116 | 0.2136 | 0.003 | [6 empty] | 1497 | 13 | 16 | 1 | 0.46 | 75 | 24 | 미정 |  | 2021-06-15 22:06 | 1645 |  | 0 | 68 | 0 | 0 | 0 | 44 | 0.338 | 1.2467 | 0.2706 | 0.0228 | 91150 | 76 | 60 | 213 | 0.0023 | 0.0034 | 0.0185 | 0.041 | 0.0444 | 0.0108 | 0.0096 | 0.0086
2021-06-15 | A65130 | B | 29 | BP-SM45CS | 105 | 39600 | 0.068 | 0.0428 | 0.0428 | 0.1298 | 1593 | 1593 | 1518 | 3166 | 31.3 |  | 117 | 0 | 미정 | 미정 | 미정 | 미정 | 0 | 0 | 0 | 0 | 0 | 117 | 0.068 | 0.1296 | 0.0034 | 0.161 | 40 | 5800 | 1605 | 0.3832 | 0.5839 | 0.1757 | 0.0136 | [6 empty] | 1493 | 13 | 13 | 3 | 0.21 | 80 | 25 | 미정 |  | 2021-06-15 22:27 | 1602 |  | 0 | 0 | 21 | 0 | 0 | 0 | 0.424 | 0.7182 | 0.2212 | 0.0148 | 102350 | 85 | 59 | 185 | 0.0345 | 0.0143 | 0.0125 | 0.052 | 0.0337 | 0.0087 | 0.0058 | 0.0061
2021-06-15 | B64608 | B | 36 | AE15B34M | 103 | 37300 | 0.0745 | 0.1263 | 0.1263 | 0.1372 | 1585 | 1585 | 1542 | 2439 |  |  | 0 | 0 | 미정 | 미정 | 미정 | 미정 | 0 | 0 | 0 | 300 | 0 | 0 | 0.0745 | 0.0857 | 0.006 | 0.2134 | 70 | 9100 | 1628 | 0.2837 | 1.1136 | 0.233 | 0.0032 | [6 empty] | 1497 | 13 | 14 | 1 | 0.35 | 74 | 21 | 미정 |  | 2021-06-15 23:33 | 1630 |  | 0 | 46 | 0 | 0 | 0 | 43 | 0.3337 | 1.2656 | 0.2695 | 0.0154 | 105000 | 95 | 44 | 203 | 0.003 | 0.0034 | 0.0198 | 0.0385 | 0.0312 | 0.0101 | 0.0094 | 0.0086
2021-06-15 | A65131 | B | 38 | BP-SM45CS | 91 | 35300 | 0.2139 | 0.0895 | 0.0895 | 0.1092 | 1652 | 1652 | 1598 | 2916 | 37.9 |  | 97 | 0 | 미정 | 미정 | 미정 | 미정 | 0 | 0 | 0 | 158 | 0 | 97 | 0.2139 | 0.1518 | 0.0056 | 0.0014 | 39 | 3300 | 1604 | 0.4039 | 0.575 | 0.1616 | 0.0142 | [6 empty] | 1493 | 13 | 13 | 3 | 0.22 | 67 | 26 | 미정 |  | 2021-06-15 23:21 | 1607 |  | 0 | 0 | 18 | 0 | 0 | 0 | 0.4254 | 0.6926 | 0.2286 | 0.0128 | 102400 | 70 | 41 | 174 | 0.034 | 0.0127 | 0.0106 | 0.0519 | 0.0278 | 0.0111 | 0.0085 | 0.008
2021-06-15 | A65132 | B | 5 | BP-SM45CS | 104 | 37200 | 0.0639 | 0.1406 | 0.1406 | 0.1615 | 1632 | 1632 | 1581 | 3102 | 39.6 |  | 96 | 0 | 미정 | 미정 | 미정 | 미정 | 0 | 0 | 0 | 148 | 0 | 96 | 0.0639 | 0.0933 | 0.0041 | 0.2084 | 49 | 3900 | 1601 | 0.4254 | 0.5925 | 0.1714 | 0.0191 | [6 empty] | 1493 | 13 | 13 | 3 | 0.22 | 72 | 29 | 미정 |  | 2021-06-16 00:27 | 1603 |  | 0 | 0 | 16 | 0 | 0 | 0 | 0.4333 | 0.7055 | 0.2272 | 0.0156 | 104250 | 70 | 47 | 183 | 0.0351 | 0.0157 | 0.0122 | 0.057 | 0.0337 | 0.0147 | 0.0087 | 0.0091
2021-06-15 | B64609 | B | 30 | AE8617HG | 104 | 39700 | 0.0895 | 0.046 | 0.0415 | 0.085 | 1579 | 1588 | 1529 | 2563 |  |  |  | 0 | 미정 | 미정 | 미정 | 미정 | 0 | 0 | 0 | 101 | 0 | 0 | 0.0895 | 0.1023 | 0.0097 | 0.0017 | 51 | 9700 | 1659 | 0.1289 | 0.7285 | 0.1522 | 0.0031 | [6 empty] | 1512 | 16 | 21 | 1 | 0.57 | 83 | 30 | 미정 |  | 2021-06-16 01:03 | 1683 |  | 0 | 51 | 22 | 0 | 0 | 0 | 0.158 | 0.829 | 0.2328 | 0.0334 |  | 98 | 35 | 177 | 0.0024 | 0.004 | 0.0273 | 0.0457 | 0.0554 | 0.015 | 0.013 | 0.015
2021-06-15 | A65133 | B | 16 | BP-SM45CS | 99 | 36500 | 0.0535 | 0.107 | 0.107 | 0.1292 | 1657 | 1657 | 1574 | 3103 | 31.1 |  | 97 | 0 | 미정 | 선택 | 미정 | 미정 | 0 | 0 | 0 | 151 | 0 | 97 | 0.0535 | 0.0901 | 0.0025 | 0.003 | 54 | 3600 | 1610 | 0.3757 | 0.5604 | 0.1984 | 0.0152 | [6 empty] | 1493 | 13 | 16 | 3 | 0 | 73 | 37 | 미정 |  | 2021-06-16 01:51 | 1600 |  | 0 | 0 | 0 | 0 | 0 | 0 | 0.4208 | 0.6973 | 0.2314 | 0.0117 | 94650 | 82 | 30 | 148 | 0.0296 | 0.0134 | 0.0103 | 0.0475 | 0.0279 | 0.0078 | 0.0062 | 0.0071
2021-06-15 | B64610 | B | 6 | AE8617HG | 104 | 39000 | 0.066 | 0.0552 | 0.0552 | 0.0985 | 1584 | 1584 | 1555 | 2559 |  |  |  | 0 | 미정 | 미정 | 미정 | 미정 | 0 | 0 | 0 | 152 | 0 | 0 | 0.066 | 0.072 | 0.0031 | 0.0384 | 37 | 6800 | 1663 | 0.1246 | 0.6862 | 0.1998 | 0.0038 | [6 empty] | 1512 | 16 | 17 | 1 | 0.42 | 72 | 24 | 미정 |  | 2021-06-16 01:51 | 1648 |  | 0 | 0 | 0 | 0 | 0 | 0 | 0.1661 | 0.8233 | 0.2389 | 0.0357 | 94250 | 90 | 40 | 182 | 0.0031 | 0.0038 | 0.0289 | 0.0356 | 0.0362 | 0.0132 | 0.0116 | 0.0156
2021-06-15 | B64611 | B | 32 | SCM440 | 104 | 38700 | 0.0571 | 0.0762 | 0.0734 | 0.0969 | 1575 | 1593 | 1544 | 2534 |  |  | 0 | 0 | 미정 | 미정 | 미정 | 미정 | 0 | 0 | 0 | 302 | 0 | 0 | 0.0571 | 0.0692 | 0.0027 | 0.037 | 42 | 8100 | 1643 | 0.3344 | 0.5627 | 0.174 | 0.0031 | [6 empty] | 1496 | 15 | 18 | 1 | 0.5 | 84 | 35 | 미정 |  | 2021-06-16 02:57 | 1649 |  | 0 | 11 | 0 | 0 | 0 | 40 | 0.392 | 0.7013 | 0.2274 | 0.0049 | 97200 | 96 | 31 | 152 | 0.005 | 0.0038 | 0.0135 | 0.0383 | 0.0274 | 0.0104 | 0.0104 | 0.0131
2021-06-15 | A65134 | B | 29 | AE8617HG | 95 | 36200 | 0.0604 | 0.0349 | 0.0349 | 0.0906 | 1660 | 1660 | 1610 | 3037 | 22.7 |  | 147 | 0 | 미정 | 선택 | 미정 | 미정 | 0 | 0 | 0 | 0 | 0 | 147 | 0.0604 | 0.1536 | 0.0025 | 0.0993 | 62 | 5600 | 1627 | 0.1401 | 0.6409 | 0.1548 | 0.0134 | [6 empty] | 1512 | 16 | 16 | 3 | 0.24 | 80 | 25 | 미정 |  | 2021-06-16 03:17 | 1627 |  | 0 | 29 | 0 | 0 | 0 | 0 | 0.1646 | 0.8124 | 0.2266 | 0.0363 | 101550 | 71 | 63 | 224 | 0.0319 | 0.0202 | 0.0343 | 0.0499 | 0.0297 | 0.0147 | 0.0103 | 0.0148
2021-06-15 | B64612 | B | 36 | SCM440 | 104 | 37100 | 0.0774 | 0.0466 | 0.0466 | 0.117 | 1614 | 1614 | 1546 | 2468 |  |  | 0 | 0 | 미정 | 선택 | 미정 | 미정 | 0 | 0 | 0 | 301 | 0 | 0 | 0.0774 | 0.0748 | 0.0033 | 0.224 | 42 | 6700 | 1607 | 0.3236 | 0.557 | 0.1693 | 0.0037 | [6 empty] | 1496 | 15 | 16 | 1 | 0.27 | 68 | 24 | 미정 |  | 2021-06-16 03:53 | 1617 |  | 0 | 0 | 0 | 0 | 0 | 47 | 0.39 | 0.7029 | 0.2123 | 0.0244 |  | 74 | 16 | 147 | 0.0032 | 0.0043 | 0.0214 | 0.0397 | 0.0363 | 0.0163 | 0.0139 | 0.0137
2021-06-15 | A65135 | B | 38 | AE8617HG | 96 | 38300 | 0.2206 | 0.1034 | 0.0845 | 0.0731 | 1605 | 1571 | 1538 | 3032 | 15.8 |  | 146 | 0 | 선택 | 미정 | 미정 | 미정 | 0 | 0 | 0 | 0 | 0 | 146 | 0.2206 | 0.2088 | 0.0068 | 0.0677 | 44 | 6200 | 1612 | 0.133 | 0.6921 | 0.1561 | 0.009 | [6 empty] | 1512 | 16 | 16 | 3 | 0.25 | 68 | 23 | 미정 |  | 2021-06-16 04:48 | 1612 |  | 0 | 27 | 17 | 0 | 0 | 0 | 0.162 | 0.8065 | 0.2369 | 0.0364 | 99750 | 63 | 34 | 147 | 0.0221 | 0.015 | 0.0334 | 0.0441 | 0.0513 | 0.017 | 0.0094 | 0.0146
2021-06-15 | B64613 | B | 22 | SCM440 | 104 | 38400 | 0.0675 | 0.0436 | 0.0333 | 0.1484 | 1580 | 1598 | 1532 | 2522 |  |  | 0 | 0 | 미정 | 미정 | 미정 | 미정 | 0 | 0 | 0 | 300 | 0 | 0 | 0.0675 | 0.0932 | 0.0047 | 0.1507 | 50 | 7900 | 1623 | 0.3459 | 0.6065 | 0.1857 | 0.0046 | [6 empty] | 1496 | 15 | 16 | 1 | 0.3 | 74 | 21 | 미정 |  | 2021-06-16 04:59 | 1628 |  | 0 | 28 | 0 | 0 | 0 | 40 | 0.39 | 0.7027 | 0.2145 | 0.0114 | 101150 | 76 | 42 | 180 | 0.0032 | 0.0052 | 0.0196 | 0.0401 | 0.032 | 0.0115 | 0.0111 | 0.0137
2021-06-15 | A65136 | B | 5 | AE8617HG | 98 | 36400 | 0.0717 | 0.0248 | 0.0467 | 0.0833 | 1674 | 1651 | 1571 | 3003 | 19 |  | 146 | 0 | 미정 | 미정 | 미정 | 미정 | 0 | 0 | 0 | 0 | 0 | 146 | 0.0717 | 0.0928 | 0.0032 | 0.2111 | 43 | 4800 | 1629 | 0.1359 | 0.694 | 0.1904 | 0.0126 | [6 empty] | 1512 | 16 | 17 | 3 | 0.22 | 87 | 28 | 미정 |  | 2021-06-16 05:46 | 1629 |  | 0 | 9 | 0 | 0 | 0 | 0 | 0.171 | 0.8016 | 0.2422 | 0.033 |  | 65 | 36 | 144 | 0.0263 | 0.0135 | 0.0312 | 0.0427 | 0.0278 | 0.0126 | 0.0096 | 0.0138
2021-06-15 | B64614 | B | 30 | SCM440 | 103 | 38200 | 0.0636 | 0.0862 | 0.0546 | 0.0824 | 1572 | 1615 | 1551 | 2507 |  |  | 0 | 0 | 미정 | 미정 | 미정 | 미정 | 0 | 0 | 0 | 300 | 0 | 0 | 0.0636 | 0.0693 | 0.0073 | 0.1644 | 48 | 7200 | 1627 | 0.3395 | 0.5763 | 0.168 | 0.0037 | [6 empty] | 1496 | 15 | 18 | 1 | 0.32 | 58 | 18 | 미정 |  | 2021-06-16 06:09 | 1623 |  | 0 | 46 | 8 | 0 | 0 | 28 | 0.392 | 0.7129 | 0.2262 | 0.0118 |  | 76 | 40 | 173 | 0.0104 | 0.0045 | 0.0164 | 0.0332 | 0.036 | 0.0135 | 0.0125 | 0.0143
2021-06-16 | A65137 | B | 16 | AE8617HS | 99 | 36600 | 0.0608 | 0.1162 | 0.0733 | 0.073 | 1602 | 1604 | 1567 | 2978 | 19.7 |  | 148 | 0 | 미정 | 선택 | 미정 | 미정 | 0 | 0 | 0 | 0 | 0 | 148 | 0.0608 | 0.0993 | 0.0037 | 0.1828 | 41 | 4700 | 1630 | 0.1314 | 0.7669 | 0.1068 | 0.0059 | [6 empty] | 1512 | 16 | 17 | 3 | 0.22 | 73 | 29 | 미정 |  | 2021-06-16 06:47 | 1630 |  | 0 | 20 | 37 | 0 | 0 | 0 | 0.1577 | 0.7825 | 0.2359 | 0.0284 | 97250 | 62 | 31 | 132 | 0.029 | 0.0161 | 0.0244 | 0.0398 | 0.0608 | 0.0194 | 0.0115 | 0.0253
2021-06-16 | B64615 | B | 6 | SCM440 | 104 | 38500 | 0.064 | 0.1102 | 0.1102 | 0.1765 | 1573 | 1573 | 1538 | 2592 |  |  | 0 | 0 | 미정 | 미정 | 미정 | 미정 | 0 | 0 | 0 | 306 | 0 | 0 | 0.064 | 0.0854 | 0.0051 | 0.1337 | 46 | 7600 | 1627 | 0.3083 | 0.3893 | 0.1667 | 0.0037 | [6 empty] | 1496 | 15 | 15 | 1 | 0.35 | 68 | 28 | 미정 |  | 2021-06-16 07:05 | 1624 |  | 0 | 61 | 0 | 0 | 0 | 36 | 0.3821 | 0.7053 | 0.2231 | 0.0113 | 100250 | 78 | 42 | 185 | 0.0046 | 0.0048 | 0.0142 | 0.0367 | 0.037 | 0.0129 | 0.0127 | 0.0142
2021-06-16 | A65138 | B | 29 | AE8617HS | 100 | 36300 | 0.0644 | 0.0357 | 0.0357 | 0.1473 | 1676 | 1676 | 1589 | 3003 | 25.3 |  | 146 | 0 | 선택 | 미정 | 미정 | 미정 | 0 | 0 | 0 | 0 | 0 | 146 | 0.0644 | 0.1203 | 0.0026 | 0.1475 | 40 | 3900 | 1625 | 0.1612 | 0.7114 | 0.1927 | 0.017 | [6 empty] | 1512 | 16 | 17 | 3 | 0.22 | 78 | 36 | 미정 |  | 2021-06-16 07:44 | 1625 |  | 0 | 0 | 0 | 0 | 0 | 0 | 0.17 | 0.7933 | 0.2363 | 0.0272 | 99600 | 132 | 99 | 262 | 0.0358 | 0.0185 | 0.0232 | 0.0442 | 0.0237 | 0.0095 | 0.0073 | 0.0251
2021-06-16 | B64616 | I | 32 | SCM420HI | 109 | 39600 | 0.0745 | 0.1826 | 0.0767 | 0.0832 | 1578 | 1605 | 1551 | 2623 | 20.9 |  | 167 | 0 | 미정 | 미정 | 미정 | 미정 | 0 | 0 | 0 | 84 | 0 | 167 | 0.0745 | 0.0696 | 0.0036 | 0.0379 | 46 | 8700 | 1676 | 0.1487 | 0.6677 | 0.1976 | 0.0188 | [6 empty] | 1510 | 20 | 21 | 1 | 0.46 | 78 | 0 | 미정 |  | 2021-06-16 08:06 | 1673 |  | 0 | 63 | 41 | 0 | 0 | 30 | 0.212 | 0.8485 | 0.2584 | 0.0128 |  | 833 | 17 | 135 | 0.0347 | 0.0191 | 0.0267 | 0.0301 | 0.0236 | 0.0108 | 0.0092 | 0.0075
2021-06-16 | A65139 | B | 38 | SRD1 | 100 | 36300 | 0.0556 | 0.1196 | 0.1196 | 0.1603 | 1657 | 1657 | 1606 | 3012 | 41.7 |  | 127 | 0 | 미정 | 선택 | 미정 | 미정 | 0 | 0 | 0 | 0 | 0 | 127 | 0.0556 | 0.088 | 0.002 | 0.0969 | 42 | 3900 | 1603 | 0.3396 | 0.8122 | 0.1972 | 0.0106 | [6 empty] | 1493 | 15 | 20 | 3 | 0.24 | 71 | 30 | 미정 |  | 2021-06-16 08:44 | 1603 |  | 0 | 33 | 35 | 0 | 0 | 0 | 0.409 | 0.8248 | 0.248 | 0.0332 | 99800 | 76 | 34 | 142 | 0.0518 | 0.0282 | 0.0288 | 0.0438 | 0.0442 | 0.0108 | 0.0081 | 0.0089
2021-06-16 | B64617 | I | 22 | SA649 | 106 | 39100 | 0.0613 | 0.0494 | 0.0494 | 0.1077 | 1607 | 1607 | 1574 | 2590 | 16.8 |  | 97 | 0 | 미정 | 미정 | 미정 | 미정 | 0 | 0 | 0 | 101 | 0 | 97 | 0.0613 | 0.0736 | 0.0038 | 0.3802 | 44 | 8000 | 1657 | 0.3068 | 0.4152 | 0.1353 | 0.0088 | [6 empty] | 1491 | 25 | 25 | 1 | 0.31 | 91 | 0 | 미정 |  | 2021-06-16 09:12 | 1645 |  | 0 | 46 | 0 | 0 | 0 | 0 | 0.468 | 0.7203 | 0.2016 | 0.0085 |  | 1474 | 22 | 144 | 0.0152 | 0.0098 | 0.0082 | 0.0342 | 0.0212 | 0.0093 | 0.007 | 0.0075
2021-06-16 | A65140 | B | 5 | SRD1 | 100 | 35700 | 0.053 | 0.1177 | 0.1177 | 0.1565 | 1687 | 1687 | 1617 | 3068 | 18.7 |  | 126 | 0 | 선택 | 미정 | 미정 | 미정 | 0 | 0 | 0 | 0 | 0 | 126 | 0.053 | 0.1758 | 0.0033 | 0.3684 | 41 | 3200 | 1610 | 0.3552 | 0.7937 | 0.249 | 0.0154 | [6 empty] | 1493 | 15 | 15 | 3 | 0.21 | 80 | 35 | 미정 |  | 2021-06-16 09:39 | 1610 |  | 0 | 20 | 0 | 0 | 0 | 0 | 0.416 | 0.8471 | 0.2474 | 0.0396 | 98500 | 90 | 51 | 168 | 0.0233 | 0.0124 | 0.0363 | 0.0504 | 0.023 | 0.0086 | 0.0078 | 0.0078
2021-06-16 | B64618 | I | 36 | SCM440I | 106 | 37900 | 0.136 | 0.1225 | 0.1225 | 0.1783 | 1613 | 1613 | 1552 | 2646 | 25.3 |  | 97 | 0 | 미정 | 선택 | 미정 | 미정 | 0 | 0 | 0 | 105 | 0 | 97 | 0.136 | 0.1017 | 0.0063 | 0.1226 | 51 | 8300 | 1629 | 0.3098 | 0.4569 | 0.1334 | 0.0062 | [6 empty] | 1495 | 20 | 20 | 3 | 0.25 | 88 | 0 | 미정 |  | 2021-06-16 10:27 | 1629 |  | 0 | 11 | 22 | 0 | 0 | 0 | 0.394 | 0.6912 | 0.2474 | 0.0078 | 106450 | 731 | 30 | 148 | 0.0233 | 0.0085 | 0.007 | 0.0555 | 0.0518 | 0.0085 | 0.0084 | 0.0157
2021-06-16 | A65141 | B | 16 | 27SICRMOV6M | 99 | 39500 | 0.0658 | 0.0562 | 0.0928 | 0.0985 | 1617 | 1605 | 1580 | 3199 |  |  |  | 0 | 미정 | 미정 | 미정 | 미정 | 0 | 0 | 0 | 0 | 0 | 0 | 0.0658 | 0.089 | 0.0024 | 0.2508 | 59 | 8100 | 1653 | 0.2035 | 0.5727 | 0.5009 | 0.0076 | 0.1 | 67.336 | 7.545 | 19.174 | 3.511 | 8.924 | 1494 | 18 | 19 | 1 | 0.45 | 87 | 40 | 미정 |  | 2021-06-16 11:12 | 1633 |  | 0 | 15 | 0 | 0 | 0 | 0 | 0.267 | 0.6098 | 1.5041 | 0.0163 |  | 104 | 24 | 155 | 0.0008 | 0.0157 | 0.0157 | 0.0202 | 0.0227 | 0.0033 | 0.0012 | 0.0018
2021-06-16 | A65142 | B | 29 | AE5124H | 104 | 39200 | 0.0801 | 0.1865 | 0.1404 | 0.2144 | 1590 | 1629 | 1587 | 3226 | 49.1 |  | 128 | 0 | 미정 | 미정 | 미정 | 미정 | 0 | 0 | 0 | 0 | 0 | 128 | 0.0801 | 0.0805 | 0.003 | 0.2018 | 52 | 7400 | 1640 | 0.2254 | 0.6224 | 0.1045 | 0.0283 | [6 empty] | 1508 | 16 | 20 | 3 | 0.21 | 91 | 42 | 미정 |  | 2021-06-16 12:21 | 1644 |  | 0 | 0 | 0 | 0 | 0 | 0 | 0.246 | 1.0195 | 0.2123 | 0.0297 | 104750 | 92 | 58 | 202 | 0.0589 | 0.0141 | 0.0238 | 0.0426 | 0.0487 | 0.0241 | 0.007 | 0.0076
2021-06-16 | A65143 | B | 38 | AE5124H | 103 | 37500 |  | 0.0993 | 0.0851 | 0.0835 | 1580 | 1601 | 1559 | 2935 | 23.6 |  | 147 | 0 | 미정 | 미정 | 미정 | 미정 | 0 | 0 | 0 | 0 | 0 | 147 |  |  |  |  | 42 | 5900 | 1635 | 0.1851 | 0.8507 | 0.158 | 0.0223 | [6 empty] | 1508 | 16 | 18 | 3 | 0.24 | 81 | 28 | 미정 |  | 2021-06-16 13:08 | 1635 |  | 0 | 35 | 27 | 0 | 0 | 0 | 0.22 | 0.9945 | 0.2366 | 0.0307 | 104800 | 69 | 70 | 215 | 0.0316 | 0.0171 | 0.0265 |  | 0.0253 | 0.0102 | 0.0045 | 0.0084
2021-06-16 | B64619 | I | 30 | SACM1 | 100 | 38600 | 0.0578 | 0.068 | 0.068 | 0.1752 | 1660 | 1660 | 1590 | 2875 | 38.6 |  | 247 | 0 | 선택 | 미정 | 미정 | 미정 | 0 | 0 | 0 | 0 | 0 | 247 | 0.0578 | 0.0666 | 0.0042 | 0.1829 | 78 | 8100 | 1635 | 0.3335 | 0.1737 | 0.2397 | 0.4325 | [6 empty] | 1491 | 25 | 26 | 3 | 0.26 | 108 | 0 | 미정 |  | 2021-06-16 13:47 | 1642 |  | 0 | 0 | 38 | 0 | 0 | 0 | 0.4382 | 0.4354 | 0.2917 | 0.8674 | 109650 | 885 | 30 | 176 | 0.0904 | 0.8708 | 0.8554 | 0.0439 | 0.028 | 0.0025 | 0.0029 | 0.0028
2021-06-16 | A65144 | B | 5 | AE5124H | 104 | 38200 | 0.0371 | 0.1452 | 0.1175 | 0.129 | 1556 | 1607 | 1555 | 3135 | 25.1 |  | 146 | 0 | 미정 | 미정 | 미정 | 미정 | 0 | 0 | 0 | 0 | 0 | 146 | 0.0371 | 0.0628 | 0.0088 | 0.1034 | 54 | 6600 | 1637 | 0.1933 | 0.8589 | 0.1849 | 0.0224 | [6 empty] | 1508 | 16 | 17 | 3 | 0.24 | 77 | 37 | 미정 |  | 2021-06-16 14:31 | 1621 |  | 0 | 0 | 0 | 0 | 0 | 0 | 0.215 | 1.0038 | 0.2521 | 0.0298 | 0 | 66 | 32 | 180 | 0.0349 | 0.0223 | 0.026 | 0.0275 | 0.0147 | 0.0072 | 0.0039 | 0.0088
2021-06-16 | A65145 | B | 16 | AE5124H | 104 | 37800 | 0.0484 | 0.0804 | 0.0804 | 0.1114 | 1625 | 1625 | 1575 | 3147 | 34.3 |  | 147 | 0 | 미정 | 선택 | 미정 | 미정 | 0 | 0 | 0 | 0 | 0 | 147 | 0.0484 | 0.0484 | 0.0024 | 0.1436 | 66 | 6600 | 1622 | 0.1836 | 0.8249 | 0.1599 | 0.0197 | [6 empty] | 1508 | 16 | 16 | 3 | 0.26 | 77 | 40 | 미정 |  | 2021-06-16 15:30 | 1626 |  | 0 | 14 | 18 | 0 | 0 | 0 | 0.222 | 1 | 0.2483 | 0.0274 | 109150 | 72 | 38 | 185 | 0.044 | 0.0177 | 0.0261 | 0.0278 | 0.0149 | 0.0076 | 0.0046 | 0.0074
2021-06-16 | A65146 | B | 29 | AE5124H | 104 | 37900 | 0.0508 | 0.127 | 0.0591 | 0.1222 | 1608 | 1598 | 1537 | 3153 | 49.1 |  | 145 | 0 | 미정 | 선택 | 미정 | 미정 | 0 | 0 | 0 | 0 | 0 | 145 | 0.0508 | 0.0454 | 0.003 | 0.0018 | 45 | 5800 | 1617 | 0.1861 | 0.8654 | 0.2065 | 0.0471 | [6 empty] | 1508 | 16 | 16 | 3 | 0.27 | 80 | 37 | 미정 |  | 2021-06-16 16:43 | 1619 |  | 0 | 9 | 0 | 0 | 0 | 0 | 0.2058 | 0.9847 | 0.2322 | 0.0309 | 105000 | 70 | 42 | 158 | 0.0647 | 0.0386 | 0.0276 | 0.0274 | 0.0239 | 0.0077 | 0.0061 | 0.0098
2021-06-16 | A65147 | B | 38 | AE5124H | 97 | 35000 | 0.0535 | 0.0677 | 0.0468 | 0.0579 | 1575 | 1601 | 1546 | 2949 | 1.2 |  | 145 | 0 | 미정 | 선택 | 미정 | 미정 | 0 | 0 | 0 | 0 | 0 | 145 | 0.0535 | 0.077 | 0.0037 | 0.0023 | 43 | 6300 | 1613 | 0.1681 | 0.7998 | 0.1306 | 0.011 | [6 empty] | 1508 | 16 | 16 | 3 | 0.26 | 71 | 27 | 미정 |  | 2021-06-16 17:47 | 1615 |  | 0 | 18 | 42 | 0 | 0 | 0 | 0.2146 | 0.9933 | 0.2257 | 0.024 | 112000 | 73 | 40 | 153 | 0.0015 | 0.0287 | 0.0251 | 0.0331 | 0.0284 | 0.025 | 0.0117 | 0.0084
2021-06-16 | A65148 | B | 5 | AE5124H | 104 | 37600 | 0.0672 | 0.0457 | 0.0457 | 0.1288 | 1616 | 1616 | 1554 | 3114 | 43.2 |  | 147 | 0 | 미정 | 선택 | 미정 | 미정 | 0 | 0 | 0 | 0 | 0 | 147 | 0.0672 | 0.0702 | 0.0035 | 0.2043 | 38 | 5300 | 1613 | 0.1885 | 0.8342 | 0.1822 | 0.0203 | [6 empty] | 1508 | 16 | 16 | 3 | 0.24 | 70 | 23 | 미정 |  | 2021-06-16 18:43 | 1609 |  | 0 | 0 | 8 | 0 | 0 | 0 | 0.2158 | 0.9967 | 0.2438 | 0.0261 | 107600 | 75 | 49 | 167 | 0.0566 | 0.0201 | 0.0261 | 0.0347 | 0.0335 | 0.0078 | 0.0047 | 0.008
2021-06-16 | A65149 | B | 16 | AE5124H | 99 | 35800 | 0.0565 | 0.0951 | 0.0951 | 0.12 | 1597 | 1597 | 1540 | 2937 | 37 |  | 147 | 0 | 미정 | 선택 | 미정 | 미정 | 0 | 0 | 0 | 0 | 0 | 147 | 0.0565 | 0.1653 | 0.0075 | 0.1967 | 41 | 5700 | 1613 | 0.1875 | 0.8441 | 0.1649 | 0.0215 | [6 empty] | 1508 | 16 | 17 | 3 | 0.25 | 79 | 34 | 미정 |  | 2021-06-16 19:46 | 1624 |  | 0 | 7 | 0 | 0 | 0 | 0 | 0.2167 | 0.9991 | 0.2451 | 0.0304 | 99150 | 91 | 46 | 170 | 0.0522 | 0.0197 | 0.0254 | 0.0379 | 0.0347 | 0.0124 | 0.0088 | 0.0083
2021-06-16 | A65150 | B | 29 | SEAH-BQ2 | 105 | 38400 | 0.0672 | 0.2587 | 0.2587 | 0.2673 | 1616 | 1616 | 1557 | 3073 | 49.8 |  | 128 | 0 | 미정 | 미정 | 미정 | 미정 | 0 | 0 | 0 | 0 | 0 | 128 | 0.0672 | 0.1059 | 0.0032 | 0.3603 | 41 | 5900 | 1613 | 0.4563 | 0.6788 | 0.1932 | 0.0156 | 0.303 | 49.704 | 30.389 | 6.26 | 7.94 | 1.636 | 1485 | 30 | 31 | 3 | 0.24 | 85 | 35 | 미정 |  | 2021-06-16 20:48 | 1625 |  | 0 | 0 | 0 | 0 | 0 | 0 | 0.525 | 0.8404 | 0.253 | 0.0271 | 99500 | 67 | 24 | 142 | 0.0619 | 0.0287 | 0.023 | 0.0331 | 0.0244 | 0.0044 | 0.0048 | 0.0048
2021-06-16 | B64620 | B | 38 | SM58CM2 | 103 | 41600 | 0.0884 | 0.0643 | 0.0827 | 0.1084 | 1574 | 1581 | 1552 | 2304 |  |  |  | 0 | 미정 | 미정 | 미정 | 미정 | 0 | 0 | 0 | 157 | 0 | 0 | 0.0884 | 0.1158 | 0.0053 | 0.2656 | 45 | 7100 | 1658 | 0.5225 | 0.7146 | 0.165 | 0.0037 | [6 empty] | 1484 | 15 | 21 | 1 | 0.33 | 86 | 43 | 미정 |  | 2021-06-16 21:10 | 1654 |  | 0 | 33 | 22 | 0 | 0 | 0 | 0.564 | 0.8055 | 0.1965 | 0.0278 | 88650 | 91 | 31 | 165 | 0.0022 | 0.0046 | 0.0222 | 0.0351 | 0.0392 | 0.0162 | 0.0087 | 0.0169
2021-06-16 | A65151 | B | 36 | SEAH-BQ2 | 105 | 38600 | 0.1263 | 0.2413 | 0.2413 | 0.2386 | 1627 | 1627 | 1565 | 3146 | 31.3 |  | 127 | 0 | 미정 | 미정 | 미정 | 미정 | 0 | 0 | 0 | 0 | 0 | 127 | 0.1263 | 0.2023 | 0.0037 | 0.0017 | 47 | 5500 | 1608 | 0.4317 | 0.6841 | 0.211 | 0.0287 | 0.183 | 48.009 | 33.495 | 5.149 | 9.323 | 1.433 | 1485 | 30 | 31 | 3 | 0.22 | 66 | 23 | 미정 |  | 2021-06-16 21:54 | 1602 |  | 0 | 0 | 0 | 0 | 0 | 0 | 0.526 | 0.8378 | 0.2539 | 0.0308 | 101450 | 74 | 24 | 140 | 0.0377 | 0.0211 | 0.0243 | 0.0358 | 0.0124 | 0.0064 | 0.0051 | 0.0058
2021-06-16 | B64621 | B | 30 | SM58CM2 | 102 | 36600 | 0.0849 | 0.0298 | 0.0298 | 0.0838 | 1641 | 1641 | 1580 | 2492 |  |  |  | 0 | 미정 | 미정 | 미정 | 미정 | 0 | 0 | 0 | 154 | 0 | 0 | 0.0849 | 0.0977 | 0.0076 | 0.3149 | 39 | 5700 | 1635 | 0.4842 | 0.624 | 0.192 | 0.0044 | [6 empty] | 1484 | 15 | 16 | 1 | 0.28 | 63 | 23 | 미정 |  | 2021-06-16 22:03 | 1623 |  | 0 | 37 | 8 | 0 | 0 | 0 | 0.5663 | 0.802 | 0.1978 | 0.004 |  | 63 | 44 | 177 | 0.0027 | 0.0045 | 0.0233 | 0.0508 | 0.0256 | 0.008 | 0.0074 | 0.0159
2021-06-16 | A65152 | B | 5 | SEAH-BQ2 | 103 | 38200 | 0.0989 | 0.2405 | 0.2405 | 0.2111 | 1573 | 1573 | 1533 | 3169 | 50.7 |  | 125 | 0 | 미정 | 미정 | 미정 | 미정 | 0 | 0 | 0 | 0 | 0 | 125 | 0.0989 | 0.0967 | 0.0035 | 0.1801 | 41 | 5500 | 1592 | 0.4892 | 0.7065 | 0.2123 | 0.0246 | 0.121 | 49.009 | 33.181 | 5.173 | 9.473 | 1.477 | 1485 | 30 | 30 | 3 | 0.23 | 69 | 28 | 미정 |  | 2021-06-16 22:58 | 1591 |  | 0 | 12 | 11 | 0 | 0 | 0 | 0.5367 | 0.8415 | 0.2573 | 0.0301 | 102400 | 74 | 20 | 130 | 0.0598 | 0.0211 | 0.0261 | 0.0314 | 0.0253 | 0.0064 | 0.0045 | 0.0047
2021-06-16 | B64622 | B | 32 | SM58CM2 | 104 | 38300 | 0.0684 | 0.1332 | 0.1332 | 0.137 | 1570 | 1570 | 1525 | 2506 |  |  |  | 0 | 미정 | 미정 | 미정 | 미정 | 0 | 0 | 0 | 301 | 0 | 0 | 0.0684 | 0.0707 | 0.0029 | 0.243 | 60 | 10100 | 1637 | 0.4685 | 0.6697 | 0.1743 | 0.0035 | [6 empty] | 1484 | 15 | 16 | 1 | 0.25 | 72 | 27 | 미정 |  | 2021-06-16 23:24 | 1631 |  | 0 | 26 | 8 | 0 | 0 | 0 | 0.5696 | 0.8019 | 0.1947 | 0.0035 |  | 71 | 25 | 154 | 0.005 | 0.0039 | 0.0235 | 0.0443 | 0.0362 | 0.011 | 0.0125 | 0.0201
2021-06-16 | A65153 | B | 16 | SEAH-BQ2 | 101 | 37600 | 0.0688 | 0.195 | 0.195 | 0.2699 | 1610 | 1610 | 1554 | 3093 | 44 |  | 128 | 0 | 선택 | 미정 | 미정 | 미정 | 0 | 0 | 0 | 0 | 0 | 128 | 0.0688 | 0.0951 | 0.0027 | 0.0988 | 41 | 4300 | 1594 | 0.4842 | 0.6834 | 0.2246 | 0.0307 | 0.12 | 49.022 | 33.208 | 5.22 | 9.391 | 1.476 | 1485 | 30 | 30 | 3 | 0.23 | 61 | 30 | 미정 |  | 2021-06-17 00:02 | 1593 |  | 0 | 11 | 0 | 0 | 0 | 0 | 0.5298 | 0.8335 | 0.2517 | 0.028 | 104950 | 77 | 23 | 131 | 0.0517 | 0.0265 | 0.0232 | 0.0334 | 0.0166 | 0.0057 | 0.0044 | 0.0047
2021-06-16 | B64623 | B | 6 | SM58CM2 | 104 | 39900 | 0.064 | 0.0589 | 0.0589 | 0.0573 | 1571 | 1571 | 1570 | 2609 |  |  |  | 0 | 미정 | 선택 | 미정 | 미정 | 0 | 0 | 0 | 302 | 0 | 0 | 0.064 | 0.0912 | 0.0029 | 0.1878 | 44 | 6600 | 1620 | 0.4772 | 0.6127 | 0.1987 | 0.0033 | [6 empty] | 1484 | 15 | 16 | 1 | 0.25 | 73 | 35 | 미정 |  | 2021-06-17 00:31 | 1619 |  | 0 | 37 | 8 | 0 | 0 | 0 | 0.5751 | 0.8015 | 0.2075 | 0.0031 | 106300 | 74 | 22 | 130 | 0.0032 | 0.0034 | 0.0228 | 0.0528 | 0.0384 | 0.0205 | 0.0224 | 0.0214
2021-06-16 | A65154 | B | 29 | SEAH-BQ2 | 95 | 35800 | 0.2663 | 0.2095 | 0.2095 | 0.2366 | 1617 | 1617 | 1554 | 2963 | 44.6 |  | 120 | 0 | 미정 | 선택 | 미정 | 미정 | 0 | 0 | 0 | 0 | 0 | 120 | 0.0392 | 0.1264 | 0.0017 | 0.0009 | 46 | 4700 | 1586 | 0.4977 | 0.7212 | 0.2223 | 0.0208 | 0.165 | 48.209 | 32.607 | 4.994 | 9.653 | 1.478 | 1485 | 30 | 30 | 3 | 0.24 | 70 | 33 | 미정 |  | 2021-06-17 01:06 | 1590 |  | 0 | 0 | 0 | 0 | 0 | 0 | 0.536 | 0.8507 | 0.2567 | 0.0293 | 106650 | 76 | 20 | 138 | 0.0483 | 0.0205 | 0.0239 | 0.0535 | 0.0161 | 0.0056 | 0.0045 | 0.0048
2021-06-16 | B64624 | B | 38 | SM58CM2 | 105 | 36900 | 0.0932 | 0.0791 | 0.0791 | 0.1204 | 1584 | 1584 | 1537 | 2459 |  |  |  | 0 | 미정 | 선택 | 미정 | 미정 | 0 | 0 | 0 | 303 | 0 | 0 | 0.0932 | 0.0945 | 0.0047 | 0.193 | 38 | 5800 | 1614 | 0.513 | 0.634 | 0.1904 | 0.0032 | [6 empty] | 1484 | 15 | 16 | 1 | 0.28 | 65 | 31 | 미정 |  | 2021-06-17 01:27 | 1609 |  | 0 | 26 | 0 | 0 | 0 | 0 | 0.5715 | 0.8074 | 0.2034 | 0.003 | 96800 | 79 | 29 | 140 | 0.0037 | 0.0037 | 0.0239 | 0.0439 | 0.0307 | 0.0157 | 0.018 | 0.0209
2021-06-16 | A65155 | B | 36 | SEAH-BQ2 | 100 | 38200 | 0.0477 | 0.1628 | 0.1628 | 0.2796 | 1646 | 1646 | 1569 | 3117 | 34.1 |  | 120 | 0 | 선택 | 미정 | 미정 | 미정 | 0 | 0 | 0 | 0 | 0 | 120 | 0.0477 | 0.1006 | 0.0028 | 0.1732 | 40 | 3900 | 1594 | 0.4126 | 0.7128 | 0.2552 | 0.0263 | 0.123 | 48.905 | 32.545 | 5.236 | 9.34 | 1.502 | 1485 | 30 | 30 | 3 | 0.22 | 63 | 23 | 미정 |  | 2021-06-17 02:16 | 1594 |  | 0 | 0 | 0 | 0 | 0 | 0 | 0.5519 | 0.843 | 0.2656 | 0.0293 | 99800 | 73 | 21 | 128 | 0.0396 | 0.0222 | 0.0247 | 0.0344 | 0.0132 | 0.0067 | 0.0042 | 0.004
2021-06-16 | B64625 | B | 30 | SFMN438VM2 | 102 | 36800 | 0.0617 | 0.0814 | 0.0814 | 0.1003 | 1612 | 1612 | 1563 | 2428 |  |  |  | 0 | 미정 | 선택 | 미정 | 미정 | 0 | 0 | 0 | 403 | 0 | 0 | 0.0617 | 0.0782 | 0.0035 | 0.0561 | 43 | 6900 | 1647 | 0.3294 | 1.2393 | 0.5652 | 0.006 | [6 empty] | 1491 | 18 | 19 | 1 | 0.26 | 66 | 28 | 미정 |  | 2021-06-17 02:29 | 1635 |  | 0 | 60 | 8 | 0 | 0 | 0 | 0.385 | 1.4177 | 0.584 | 0.0256 |  | 81 | 27 | 157 | 0.0037 | 0.0068 | 0.0206 | 0.0399 | 0.0239 | 0.0138 | 0.0146 | 0.0304
2021-06-16 | A65156 | B | 5 | SEAH-BQ2 | 96 | 35800 | 0.0495 | 0.2165 | 0.2165 | 0.2653 | 1613 | 1613 | 1553 | 2943 | 45.6 |  | 120 | 0 | 선택 | 미정 | 미정 | 미정 | 0 | 0 | 0 | 0 | 0 | 120 | 0.0495 | 0.0944 | 0.0024 | 0.3861 | 42 | 4300 | 1598 | 0.505 | 0.7151 | 0.243 | 0.0222 | 0.125 | 48.953 | 32.556 | 5.226 | 9.367 | 1.503 | 1485 | 30 | 30 | 3 | 0.23 | 64 | 26 | 미정 |  | 2021-06-17 03:15 | 1598 |  | 0 | 0 | 0 | 0 | 0 | 0 | 0.543 | 0.8487 | 0.251 | 0.0293 | 104500 | 75 | 20 | 134 | 0.0504 | 0.0197 | 0.0242 | 0.0311 | 0.0157 | 0.0048 | 0.0044 | 0.004
2021-06-16 | B64626 | B | 32 | SFMN438VM2 | 102 | 36700 | 0.0827 | 0.0914 | 0.0914 | 0.0998 | 1600 | 1600 | 1557 | 2418 |  |  |  | 0 | 미정 | 미정 | 미정 | 미정 | 0 | 0 | 0 | 400 | 0 | 0 | 0.0827 | 0.0936 | 0.0173 | 0.3572 | 45 | 7600 | 1645 | 0.3477 | 1.3033 | 0.5747 | 0.0064 | [6 empty] | 1491 | 18 | 19 | 1 | 0.24 | 70 | 32 | 미정 |  | 2021-06-17 03:35 | 1645 |  | 0 | 57 | 0 | 0 | 0 | 0 | 0.385 | 1.3836 | 0.5814 | 0.0234 |  | 77 | 21 | 145 | 0.0037 | 0.0074 | 0.0202 | 0.0282 | 0.0226 | 0.0139 | 0.0139 | 0.0297
2021-06-16 | A65157 | B | 16 | SEAH-BQ2 | 101 | 37000 | 0.0491 | 0.2561 | 0.2561 | 0.2566 | 1630 | 1630 | 1570 | 3072 | 38.8 |  | 120 | 0 | 선택 | 미정 | 미정 | 미정 | 0 | 0 | 0 | 0 | 0 | 120 | 0.0491 | 0.0811 | 0.0018 | 0.0177 | 41 | 3800 | 1587 | 0.458 | 0.697 | 0.2323 | 0.026 | 0.1 | 48.892 | 32.179 | 5.458 | 8.957 | 1.519 | 1485 | 30 | 30 | 3 | 0.23 | 65 | 28 | 미정 |  | 2021-06-17 04:27 | 1590 |  | 0 | 12 | 0 | 0 | 0 | 0 | 0.537 | 0.8362 | 0.258 | 0.0284 | 106650 | 77 | 22 | 128 | 0.0421 | 0.0249 | 0.0246 | 0.0268 | 0.0154 | 0.0069 | 0.0046 | 0.0043
2021-06-16 | B64627 | B | 6 | SFMN438VM2 | 101 | 37500 | 0.0865 | 0.1815 | 0.1815 | 0.1477 | 1576 | 1576 | 1565 | 2479 |  |  |  | 0 | 미정 | 미정 | 미정 | 미정 | 0 | 0 | 0 | 404 | 0 | 0 | 0.0865 | 0.1009 | 0.0028 | 0.0625 | 40 | 6700 | 1654 | 0.3427 | 1.2745 | 0.5574 | 0.0058 | [6 empty] | 1491 | 18 | 21 | 1 | 0.2 | 70 | 27 | 미정 |  | 2021-06-17 04:30 | 1644 |  | 0 | 61 | 7 | 0 | 0 | 0 | 0.396 | 1.3939 | 0.5831 | 0.0219 | 0 | 92 | 29 | 160 | 0.0036 | 0.0068 | 0.0205 | 0.0409 | 0.0224 | 0.0149 | 0.0157 | 0.0308
2021-06-16 | A65158 | B | 29 | SEAH-BQ2 | 101 | 36400 | 0.1443 | 0.1887 | 0.1887 | 0.2385 | 1660 | 1660 | 1587 | 3076 | 33.4 |  | 120 | 0 | 선택 | 미정 | 미정 | 미정 | 0 | 0 | 0 | 0 | 0 | 120 | 0.1443 | 0.2024 | 0.0038 | 0.0805 | 40 | 3000 | 1592 | 0.5083 | 0.7305 | 0.2463 | 0.0243 | 0.101 | 49.206 | 31.867 | 5.477 | 8.984 | 1.544 | 1485 | 30 | 30 | 3 | 0.2 | 73 | 33 | 미정 |  | 2021-06-17 05:27 | 1592 |  | 0 | 0 | 0 | 0 | 0 | 0 | 0.539 | 0.8382 | 0.2527 | 0.0308 | 100000 | 72 | 30 | 143 | 0.0386 | 0.0258 | 0.0256 | 0.029 | 0.0124 | 0.0045 | 0.004 | 0.0042
2021-06-16 | B64628 | B | 38 | SFMN438VM2 | 102 | 36500 | 0.0894 | 0.0642 | 0.0642 | 0.1073 | 1631 | 1631 | 1580 | 2466 |  |  |  | 0 | 미정 | 미정 | 미정 | 미정 | 0 | 0 | 0 | 403 | 0 | 0 | 0.0894 | 0.1036 | 0.0033 | 0.0976 | 42 | 6500 | 1662 | 0.3349 | 1.274 | 0.5555 | 0.0061 | [6 empty] | 1491 | 18 | 18 | 1 | 0.18 | 77 | 37 | 미정 |  | 2021-06-17 05:38 | 1647 |  | 0 | 72 | 60 | 0 | 0 | 0 | 0.384 | 1.402 | 0.6256 | 0.0222 | 101800 | 71 | 45 | 192 | 0.0032 | 0.0062 | 0.0188 | 0.0345 | 0.0268 | 0.0175 | 0.0166 | 0.0304
2021-06-16 | A65159 | B | 36 | SEAH-BQ2 | 101 | 36500 | 0.0595 | 0.1642 | 0.1642 | 0.2302 | 1617 | 1617 | 1559 | 2918 | 48.1 |  | 120 | 0 | 선택 | 미정 | 미정 | 미정 | 0 | 0 | 0 | 0 | 0 | 120 | 0.0595 | 0.0652 | 0.0041 | 0.2781 | 41 | 4600 | 1588 | 0.4455 | 0.744 | 0.2318 | 0.0273 | [6 empty] | 1485 | 30 | 30 | 3 | 0.2 | 61 | 22 | 미정 |  | 2021-06-17 06:30 | 1588 |  | 0 | 0 | 0 | 0 | 0 | 0 | 0.537 | 0.8318 | 0.2578 | 0.0295 | 102950 | 75 | 30 | 142 | 0.0543 | 0.0249 | 0.0229 | 0.0263 | 0.0157 | 0.006 | 0.003 | 0.004
2021-06-17 | B64629 | B | 30 | SFMN438VM2 | 102 | 37200 | 0.0836 | 0.0345 | 0.1546 | 0.1339 | 1675 | 1617 | 1571 | 2438 |  |  |  | 0 | 미정 | 미정 | 미정 | 미정 | 0 | 0 | 0 | 404 | 0 | 0 | 0.0836 | 0.0548 | 0.003 | 0.8663 | 44 | 6700 | 1641 | 0.2799 | 0.9916 | 0.497 | 0.0067 | [6 empty] | 1491 | 18 | 18 | 1 | 0.27 | 63 | 32 | 미정 |  | 2021-06-17 07:12 | 1642 |  | 0 | 97 | 70 | 0 | 0 | 0 | 0.387 | 1.4073 | 0.5995 | 0.0218 |  | 68 | 20 | 136 | 0.0031 | 0.0052 | 0.0192 | 0.0434 | 0.0265 | 0.0203 | 0.0207 | 0.0299
2021-06-17 | A65160 | B | 5 | AE1055LS | 101 | 35700 | 0.094 | 0.0451 | 0.0451 | 0.2073 | 1638 | 1638 | 1572 | 2979 | 64.5 |  | 125 | 0 | 미정 | 선택 | 미정 | 미정 | 0 | 0 | 0 | 197 | 0 | 125 | 0.094 | 0.1592 | 0.0049 | 0.1112 | 41 | 4600 | 1593 | 0.4497 | 0.6559 | 0.203 | 0.0371 | [6 empty] | 1484 | 25 | 26 | 3 | 0.21 | 71 | 26 | 미정 |  | 2021-06-17 07:25 | 1593 |  | 0 | 0 | 0 | 0 | 0 | 0 | 0.549 | 0.7859 | 0.2275 | 0.0258 | 104100 | 70 | 40 | 164 | 0.0732 | 0.0211 | 0.0263 | 0.0473 | 0.034 | 0.0103 | 0.0028 | 0.0045
2021-06-17 | B64630 | B | 32 | SFMN438VM2 | 102 | 36700 | 0.0699 | 0.0365 | 0.0764 | 0.1194 | 1627 | 0 | 1563 | 2464 |  |  |  | 0 | 미정 | 미정 | 미정 | 미정 | 0 | 0 | 0 | 407 | 0 | 0 | 0.0699 | 0.0849 | 0.0035 | 0.0852 | 38 | 6700 | 1639 | 0.316 | 0.9906 | 0.4925 | 0.0056 | [6 empty] | 1491 | 18 | 18 | 1 | 0.17 | 60 | 28 | 미정 |  | 2021-06-17 08:05 | 1622 |  | 0 | 74 | 60 | 0 | 0 | 0 | 0.393 | 1.3908 | 0.6127 | 0.0227 |  | 68 | 21 | 141 | 0.0051 | 0.0063 | 0.0185 | 0.0307 | 0.0218 | 0.0133 | 0.0138 | 0.0282
2021-06-17 | A65161 | B | 16 | AE1055LS | 101 | 35800 | 0.09 | 0.2211 | 0.2211 | 0.348 | 1636 | 1636 | 1571 | 2998 | 65.4 |  | 127 | 0 | 미정 | 선택 | 미정 | 미정 | 0 | 0 | 0 | 204 | 0 | 127 | 0.09 | 0.1549 | 0.0029 | 0.241 | 43 | 4600 | 1597 | 0.5312 | 0.6674 | 0.1978 | 0.0399 | [6 empty] | 1484 | 25 | 25 | 3 | 0.22 | 70 | 31 | 미정 |  | 2021-06-17 08:21 | 1597 |  | 0 | 22 | 23 | 0 | 0 | 0 | 0.552 | 0.7651 | 0.2216 | 0.0286 | 100000 | 67 | 34 | 163 | 0.0794 | 0.0156 | 0.0251 | 0.0503 | 0.0418 | 0.0153 | 0.003 | 0.0043
2021-06-17 | B64631 | B | 6 | SFMN438VM2 | 102 | 37000 | 0.0442 | 0.0719 | 0.0719 | 0.1572 | 1599 | 1599 | 1561 | 2409 |  |  |  | 0 | 미정 | 미정 | 미정 | 미정 | 0 | 0 | 0 | 406 | 0 | 0 | 0.0442 | 0.0535 | 0.0057 | 0.1106 | 45 | 6600 | 1636 | 0.3175 | 0.9943 | 0.5051 | 0.0063 | [6 empty] | 1491 | 18 | 18 | 1 | 0.21 | 62 | 25 | 미정 |  | 2021-06-17 09:04 | 1622 |  | 0 | 101 | 41 | 0 | 0 | 0 | 0.395 | 1.3982 | 0.6093 | 0.0228 |  | 73 | 26 | 147 | 0.0036 | 0.0064 | 0.0185 | 0.0208 | 0.0177 | 0.0105 | 0.0111 | 0.0294
2021-06-17 | A65162 | B | 29 | AE1055LS | 100 | 37300 |  | 0.1089 | 0.1089 | 0.1468 | 1564 | 1564 | 1541 | 2998 | 56.3 |  | 127 | 0 | 미정 | 선택 | 미정 | 미정 | 0 | 0 | 0 | 203 | 0 | 127 |  |  |  |  | 41 | 5300 | 1589 | 0.4688 | 0.7442 | 0.189 | 0.0299 | [6 empty] | 1484 | 25 | 25 | 3 | 0.22 | 64 | 27 | 미정 |  | 2021-06-17 09:38 | 1589 |  | 0 | 0 | 24 | 0 | 0 | 0 | 0.556 | 0.7677 | 0.2347 | 0.0277 | 97800 | 66 | 30 | 138 | 0.071 | 0.0182 | 0.0228 |  | 0.056 | 0.0121 | 0.0031 | 0.0044
2021-06-17 | B64632 | B | 38 | SFMN438VM2 | 102 | 37200 |  | 0.0737 | 0.0737 | 0.0863 | 1603 | 1603 | 1570 | 2476 |  |  |  | 0 | 미정 | 미정 | 미정 | 미정 | 0 | 0 | 0 | 403 | 0 | 0 |  |  |  |  | 44 | 6400 | 1652 | 0.3003 | 0.9793 | 0.5003 | 0.0067 | [6 empty] | 1491 | 18 | 19 | 1 | 0.24 | 67 | 32 | 미정 |  | 2021-06-17 09:59 | 1640 |  | 0 | 123 | 70 | 0 | 0 | 0 | 0.389 | 1.383 | 0.616 | 0.0234 |  | 67 | 35 | 166 | 0.0032 | 0.0064 | 0.0198 |  | 0.0206 | 0.0141 | 0.0146 | 0.0298
2021-06-17 | A65163 | B | 36 | AE1055LS | 101 | 36500 | 0.1006 | 0.998 | 0.2817 | 0.3269 | 1622 | 1621 | 1536 | 3035 | 44.4 |  | 127 | 0 | 미정 | 선택 | 미정 | 미정 | 0 | 0 | 0 | 203 | 0 | 127 | 0.1006 | 0.1813 | 0.0029 | 0.1391 | 42 | 4400 | 1596 | 0.4478 | 0.6664 | 0.1935 | 0.0284 | [6 empty] | 1484 | 25 | 25 | 3 | 0.24 | 64 | 30 | 미정 |  | 2021-06-17 10:48 | 1596 |  | 0 | 0 | 22 | 0 | 0 | 0 | 0.558 | 0.7627 | 0.2449 | 0.0269 | 96400 | 66 | 16 | 115 | 0.0566 | 0.025 | 0.0233 | 0.0354 | 0.0353 | 0.0103 | 0.0047 | 0.0054
2021-06-17 | B64633 | B | 30 | SFMN438VM2 | 103 | 36500 | 0.042 | 0.042 | 0.042 | 0.1339 | 1600 | 1600 | 1550 | 2514 |  |  |  | 0 | 미정 | 미정 | 미정 | 미정 | 0 | 0 | 0 | 399 | 0 | 0 | 0.042 | 0.0856 | 0.0036 | 0.1916 | 44 | 7500 | 1641 | 0.2824 | 0.9616 | 0.4898 | 0.0058 | [6 empty] | 1491 | 18 | 18 | 1 | 0.25 | 58 | 28 | 미정 |  | 2021-06-17 10:55 | 1623 |  | 0 | 147 | 71 | 0 | 0 | 0 | 0.393 | 1.3884 | 0.6082 | 0.0232 |  | 72 | 25 | 159 | 0.0036 | 0.0063 | 0.0199 | 0.0304 | 0.0213 | 0.0129 | 0.0147 | 0.0272
2021-06-17 | A65164 | B | 5 | AE1055LS | 100 | 35800 | 0.0645 | 0.1186 | 0.1186 | 0.1422 | 1606 | 1606 | 1564 | 2976 | 56.2 |  | 125 | 0 | 미정 | 선택 | 미정 | 미정 | 0 | 0 | 0 | 202 | 0 | 125 | 0.0645 | 0.1094 | 0.002 | 0.1066 | 40 | 4500 | 1591 | 0.4705 | 0.6773 | 0.1969 | 0.0327 | [6 empty] | 1484 | 25 | 25 | 3 | 0.15 | 60 | 29 | 미정 |  | 2021-06-17 11:41 | 1591 |  | 0 | 20 | 0 | 0 | 0 | 0 | 0.543 | 0.7628 | 0.2312 | 0.0289 | 106800 | 71 | 11 | 109 | 0.0637 | 0.0235 | 0.0251 | 0.0532 | 0.046 | 0.0086 | 0.0034 | 0.0042
2021-06-17 | B64634 | B | 32 | SFMN438VM2 | 104 | 37500 |  | 0.0488 | 0.0488 | 0.1426 | 1593 | 1593 | 1553 | 2459 |  |  |  | 0 | 미정 | 미정 | 미정 | 미정 | 0 | 0 | 0 | 400 | 0 | 0 |  |  |  |  | 47 | 7100 | 1648 | 0.3081 | 0.9577 | 0.4849 | 0.006 | [6 empty] | 1491 | 18 | 18 | 1 | 0 | 72 | 33 | 미정 |  | 2021-06-17 11:55 | 1627 |  | 0 | 123 | 41 | 0 | 0 | 0 | 0.387 | 1.3863 | 0.5964 | 0.0235 |  | 69 | 37 | 176 | 0.0038 | 0.007 | 0.0199 |  | 0.0218 | 0.0163 | 0.0171 | 0.0272
2021-06-17 | A65165 | B | 16 | AE1055LS | 101 | 37300 | 0.0322 | 0.2439 | 0.2439 | 0.285 | 1574 | 1574 | 1567 | 2981 | 59.9 |  | 128 | 0 | 미정 | 선택 | 미정 | 미정 | 0 | 0 | 0 | 203 | 0 | 128 | 0.0322 | 0.0656 | 0.0022 | 0.002 | 41 | 4000 | 1585 | 0.4854 | 0.6801 | 0.2067 | 0.023 | [6 empty] | 1484 | 25 | 25 | 3 | 0.41 | 63 | 28 | 미정 |  | 2021-06-17 12:39 | 1585 |  | 0 | 0 | 0 | 0 | 0 | 0 | 0.556 | 0.7706 | 0.2304 | 0.0299 |  | 80 | 24 | 128 | 0.0741 | 0.0161 | 0.0249 | 0.0451 | 0.0465 | 0.007 | 0.0032 | 0.0033
2021-06-17 | B64635 | B | 6 | SFMN438VM2 | 104 | 37600 | 0.0481 | 0.1103 | 0.1103 | 0.1299 | 1582 | 1582 | 1561 | 2562 |  |  |  | 0 | 미정 | 미정 | 미정 | 미정 | 0 | 0 | 0 | 406 | 0 | 0 | 0.0481 | 0.0708 | 0.0051 | 0.0218 | 46 | 7100 | 1656 | 0.3527 | 1.1675 | 0.554 | 0.0081 | [6 empty] | 1491 | 18 | 18 | 1 | 0.27 | 72 | 39 | 미정 |  | 2021-06-17 12:51 | 1638 |  | 0 | 136 | 55 | 0 | 0 | 0 | 0.393 | 1.3822 | 0.5978 | 0.0201 | 100600 | 84 | 30 | 173 | 0.0044 | 0.0071 | 0.0178 | 0.0273 | 0.0199 | 0.0146 | 0.015 | 0.0292
2021-06-17 | A65166 | B | 29 | AE1055LS | 101 | 37000 | 0.1299 | 0.1266 | 0.1266 | 0.1727 | 1662 | 1662 | 1590 | 3122 | 17.3 |  | 256 | 0 | 선택 | 미정 | 미정 | 미정 | 0 | 0 | 0 | 0 | 0 | 256 | 0.1299 | 0.1986 | 0.0062 | 0.1552 | 40 | 2800 | 1592 | 0.4563 | 0.7176 | 0.2163 | 0.0238 | [6 empty] | 1484 | 25 | 25 | 3 | 0.22 | 62 | 25 | 미정 |  | 2021-06-17 13:32 | 1584 |  | 0 | 9 | 16 | 0 | 0 | 0 | 0.562 | 0.7777 | 0.2426 | 0.0282 |  | 89 | 33 | 142 | 0.0421 | 0.0214 | 0.025 | 0.0552 | 0.0208 | 0.0053 | 0.004 | 0.0038
2021-06-17 | B64636 | B | 38 | SCM440HK | 104 | 37800 | 0.0998 | 0.0687 | 0.0687 | 0.1488 | 1616 | 1616 | 1530 | 2519 | 5.3 |  | 100 | 0 | 미정 | 미정 | 미정 | 미정 | 0 | 0 | 0 | 52 | 0 | 100 | 0.0998 | 0.1064 | 0.0056 | 0.2237 | 47 | 8400 | 1669 | 0.3191 | 0.5101 | 0.1463 | 0.0057 | [6 empty] | 1494 | 15 | 20 | 1 | 0.28 | 84 | 30 | 미정 |  | 2021-06-17 14:05 | 1653 |  | 0 | 22 | 50 | 0 | 0 | 21 | 0.409 | 0.7512 | 0.2604 | 0.0066 | 92400 | 89 | 50 | 202 | 0.0052 | 0.0066 | 0.0115 | 0.0579 | 0.0337 | 0.0153 | 0.0178 | 0.0148
2021-06-17 | A65167 | B | 36 | AE1055LS | 101 | 36800 | 0.03 | 0.1625 | 0.1625 | 0.1419 | 1627 | 1627 | 1568 | 3558 | 27.4 |  | 127 | 0 | 선택 | 미정 | 미정 | 미정 | 0 | 0 | 0 | 202 | 0 | 127 | 0.03 | 0.0533 | 0.0031 | 0.1134 | 45 | 4400 | 1594 | 0.4634 | 0.6176 | 0.2349 | 0.0176 | [6 empty] | 1484 | 25 | 26 | 3 | 0.22 | 70 | 26 | 미정 |  | 2021-06-17 14:47 | 1597 |  | 0 | 26 | 0 | 0 | 0 | 0 | 0.5628 | 0.7696 | 0.2438 | 0.0285 | 95100 | 82 | 33 | 155 | 0.0347 | 0.0196 | 0.0242 | 0.0386 | 0.0115 | 0.0028 | 0.0022 | 0.0033
2021-06-17 | B64637 | B | 22 | SCM440HK | 103 | 39300 | 0.1052 | 0.0629 | 0.0732 | 0.0973 | 1580 | 1614 | 1557 | 2501 | 4.6 |  | 99 | 0 | 미정 | 미정 | 미정 | 미정 | 0 | 0 | 0 | 104 | 0 | 99 | 0.1052 | 0.0797 | 0.0046 | 0.2647 | 45 | 7900 | 1636 | 0.3304 | 0.5706 | 0.1326 | 0.0046 | [6 empty] | 1494 | 15 | 19 | 1 | 0.24 | 68 | 21 | 미정 |  | 2021-06-17 15:18 | 1631 |  | 0 | 31 | 50 | 0 | 0 | 19 | 0.4018 | 0.7598 | 0.2544 | 0.0095 |  | 72 | 38 | 173 | 0.0048 | 0.0071 | 0.011 | 0.0691 | 0.0428 | 0.014 | 0.0138 | 0.0127
2021-06-17 | A65168 | B | 5 | AE1055LS | 100 | 36800 |  | 0.1196 | 0.1196 | 0.1441 | 1628 | 1628 | 1544 | 3250 | 38.6 |  | 127 | 0 | 선택 | 미정 | 미정 | 미정 | 0 | 0 | 0 | 204 | 0 | 127 |  |  |  |  | 40 | 4500 | 1590 | 0.4088 | 0.6505 | 0.1964 | 0.0212 | [6 empty] | 1484 | 25 | 25 | 3 | 0.22 | 64 | 23 | 미정 |  | 2021-06-17 16:17 | 1591 |  | 0 | 24 | 16 | 0 | 0 | 0 | 0.556 | 0.7855 | 0.2483 | 0.0287 |  | 69 | 26 | 125 | 0.0478 | 0.021 | 0.025 |  | 0.0195 | 0.005 | 0.0037 | 0.0038
2021-06-17 | B64638 | B | 32 | SCM440HK | 104 | 37900 | 0.0774 | 0.0735 | 0.0735 | 0.0884 | 1620 | 1620 | 1537 | 2493 | 14.7 |  | 118 | 0 | 미정 | 미정 | 미정 | 미정 | 0 | 0 | 0 | 105 | 0 | 118 | 0.0774 | 0.0713 | 0.0037 | 0.2876 | 42 | 7300 | 1619 | 0.3358 | 0.5683 | 0.1801 | 0.0092 | [6 empty] | 1494 | 15 | 16 | 1 | 0.31 | 62 | 28 | 미정 |  | 2021-06-17 16:20 | 1627 |  | 0 | 27 | 33 | 0 | 0 | 19 | 0.413 | 0.7517 | 0.2553 | 0.0139 |  | 72 | 29 | 163 | 0.0172 | 0.0077 | 0.0125 | 0.0571 | 0.0351 | 0.0138 | 0.0125 | 0.0143
2021-06-17 | B64639 | B | 6 | SCM440HK | 104 | 40400 | 0.105 | 0.0785 | 0.0785 | 0.1324 | 1625 | 1625 | 1561 | 2498 | 19.8 |  | 117 | 0 | 미정 | 미정 | 미정 | 미정 | 0 | 0 | 0 | 104 | 0 | 117 | 0.105 | 0.0922 | 0.0055 | 0.1804 | 39 | 6800 | 1613 | 0.3517 | 0.618 | 0.1558 | 0.0075 | [6 empty] | 1494 | 15 | 16 | 1 | 0.31 | 70 | 33 | 미정 |  | 2021-06-17 17:20 | 1633 |  | 0 | 27 | 32 | 0 | 0 | 17 | 0.4021 | 0.7552 | 0.2549 | 0.0117 |  | 73 | 33 | 167 | 0.0236 | 0.0087 | 0.0106 | 0.0609 | 0.0383 | 0.0182 | 0.016 | 0.0136
2021-06-17 | A65169 | B | 16 | AE1055LS | 101 | 37900 | 0.0549 | 0.3021 | 0.3021 | 0.3001 | 1588 | 1588 | 1548 | 3347 | 51.5 |  | 125 | 0 | 선택 | 미정 | 미정 | 미정 | 0 | 0 | 0 | 199 | 0 | 125 | 0.0549 | 0.1179 | 0.0019 | 0.0221 | 42 | 4800 | 1586 | 0.4972 | 0.6334 | 0.1648 | 0.0166 | [6 empty] | 1484 | 25 | 25 | 3 | 0.22 | 63 | 28 | 미정 |  | 2021-06-17 17:30 | 1587 |  | 0 | 11 | 16 | 0 | 0 | 0 | 0.5536 | 0.7758 | 0.2432 | 0.0284 | 101300 | 79 | 12 | 100 | 0.0615 | 0.0177 | 0.0265 | 0.0565 | 0.0265 | 0.0055 | 0.0035 | 0.0034
2021-06-17 | B64640 | B | 38 | SCM440HK | 103 | 39200 | 0.0674 | 0.0512 | 0.0817 | 0.1035 | 1599 | 1573 | 1521 | 2451 | 19.6 |  | 117 | 0 | 미정 | 미정 | 미정 | 미정 | 0 | 0 | 0 | 105 | 0 | 117 | 0.0674 | 0.0969 | 0.0027 | 0.1474 | 41 | 7200 | 1631 | 0.3513 | 0.5803 | 0.1691 | 0.0082 | [6 empty] | 1494 | 15 | 16 | 1 | 0.23 | 71 | 29 | 미정 |  | 2021-06-17 18:19 | 1629 |  | 0 | 37 | 0 | 0 | 0 | 16 | 0.4117 | 0.7617 | 0.2529 | 0.0111 | 97200 | 72 | 27 | 168 | 0.0231 | 0.0098 | 0.0121 | 0.0661 | 0.0475 | 0.0154 | 0.0143 | 0.0137
2021-06-17 | A65170 | B | 29 | BP-AE10B35M | 100 | 38000 | 0.0512 | 0.019 | 0.1443 | 0.1643 | 1730 | 1674 | 1595 | 3376 |  |  |  | 0 | 선택 | 미정 | 미정 | 미정 | 0 | 0 | 0 | 295 | 0 | 0 | 0.0512 | 0.0691 | 0.0025 | 0.1947 | 35 | 4000 | 1632 | 0.3017 | 0.8002 | 0.195 | 0.008 | [6 empty] | 1497 | 13 | 23 | 3 | 0.25 | 81 | 28 | 미정 |  | 2021-06-17 18:32 | 1624 |  | 0 | 15 | 26 | 0 | 0 | 0 | 0.373 | 0.9984 | 0.2628 | 0.0269 |  | 87 | 31 | 128 | 0.0081 | 0.0093 | 0.0201 | 0.0535 | 0.013 | 0.0071 | 0.0069 | 0.021
2021-06-17 | B64641 | B | 22 | SCM440HK | 103 | 39700 | 0.0891 | 0.0576 | 0.0598 | 0.103 | 1601 | 1635 | 1561 | 2467 | 24.4 |  | 118 | 0 | 미정 | 미정 | 미정 | 미정 | 0 | 0 | 0 | 105 | 0 | 118 | 0.0891 | 0.0577 | 0.0027 | 0.0016 | 37 | 6300 | 1621 | 0.3398 | 0.6244 | 0.1691 | 0.0071 | [6 empty] | 1494 | 15 | 16 | 1 | 0.21 | 57 | 23 | 미정 |  | 2021-06-17 19:29 | 1616 |  | 0 | 27 | 0 | 0 | 0 | 18 | 0.4069 | 0.7622 | 0.2557 | 0.013 | 97800 | 71 | 30 | 160 | 0.0288 | 0.008 | 0.012 | 0.0536 | 0.0346 | 0.014 | 0.0127 | 0.0125
2021-06-17 | A65171 | B | 36 | BP-AE10B35M | 101 | 36400 | 0.0547 | 0.1966 | 0.1966 | 0.2873 | 1613 | 1613 | 1537 | 3104 |  |  |  | 0 | 미정 | 미정 | 미정 | 미정 | 0 | 0 | 0 | 302 | 0 | 0 | 0.0547 | 0.0625 | 0.0047 | 0.0979 | 36 | 4300 | 1611 | 0.3344 | 0.8211 | 0.2201 | 0.0087 | [6 empty] | 1497 | 13 | 18 | 3 | 0.24 | 69 | 23 | 미정 |  | 2021-06-17 19:28 | 1600 |  | 0 | 16 | 17 | 0 | 0 | 0 | 0.365 | 0.9966 | 0.2547 | 0.0267 |  | 62 | 43 | 145 | 0.0067 | 0.0099 | 0.0211 | 0.0419 | 0.0203 | 0.0063 | 0.0051 | 0.0183
2021-06-17 | A65172 | B | 5 | BP-AE10B35M | 101 | 36900 | 0.1677 | 0.2369 | 0.2369 | 0.2473 | 1594 | 1594 | 1539 | 3099 | 35.2 |  | 128 | 0 | 선택 | 미정 | 미정 | 미정 | 0 | 0 | 0 | 0 | 0 | 128 | 0.1677 | 0.1592 | 0.0075 | 0.1104 | 39 | 4700 | 1606 | 0.2955 | 0.8552 | 0.1707 | 0.0151 | [6 empty] | 1497 | 13 | 17 | 3 | 0.43 | 65 | 24 | 미정 |  | 2021-06-17 20:29 | 1597 |  | 0 | 14 | 22 | 0 | 0 | 0 | 0.346 | 0.9787 | 0.2539 | 0.0245 | 102950 | 67 | 30 | 128 | 0.0421 | 0.013 | 0.0211 | 0.0536 | 0.0275 | 0.0075 | 0.0059 | 0.0204
2021-06-17 | B64642 | B | 32 | SCM440 | 104 | 38900 | 0.1018 | 0.04 | 0.1482 | 0.1533 | 1674 | 1599 | 1554 | 2465 |  |  | 0 | 0 | 미정 | 미정 | 미정 | 미정 | 0 | 0 | 0 | 201 | 0 | 0 | 0.1018 | 0.0867 | 0.0044 | 1.1676 | 44 | 6300 | 1609 | 0.3817 | 0.5273 | 0.1687 | 0.0051 | [6 empty] | 1496 | 15 | 16 | 1 | 0.23 | 61 | 24 | 미정 |  | 2021-06-17 20:36 | 1615 |  | 0 | 32 | 22 | 0 | 0 | 36 | 0.424 | 0.7082 | 0.2306 | 0.0119 | 98550 | 75 | 22 | 153 | 0.0036 | 0.0052 | 0.0147 | 0.0566 | 0.0272 | 0.0136 | 0.0125 | 0.0132
2021-06-17 | A65173 | B | 16 | BP-AE10B35M | 100 | 35900 | 0.103 | 0.1857 | 0.1857 | 0.2284 | 1613 | 1613 | 1520 | 2988 | 35.7 |  | 126 | 0 | 미정 | 선택 | 미정 | 미정 | 0 | 0 | 0 | 0 | 0 | 126 | 0.103 | 0.1804 | 0.0053 | 0.1452 | 40 | 5100 | 1605 | 0.3055 | 0.7951 | 0.1903 | 0.0139 | [6 empty] | 1497 | 13 | 17 | 3 | 0.25 | 71 | 25 | 미정 |  | 2021-06-17 21:25 | 1600 |  | 0 | 0 | 0 | 0 | 0 | 0 | 0.361 | 0.9927 | 0.2397 | 0.0259 | 101750 | 67 | 33 | 133 | 0.0426 | 0.011 | 0.0226 | 0.0701 | 0.0286 | 0.0072 | 0.0066 | 0.0209
2021-06-17 | B64643 | B | 6 | SCM440 | 104 | 40600 | 0.1109 | 0.0553 | 0.0931 | 0.1161 | 1595 | 1615 | 1552 | 2529 |  |  | 0 | 0 | 미정 | 미정 | 미정 | 미정 | 0 | 0 | 0 | 202 | 0 | 0 | 0.1109 | 0.0789 | 0.0048 | 0.132 | 38 | 6500 | 1625 | 0.3324 | 0.5215 | 0.1623 | 0.0042 | [6 empty] | 1496 | 15 | 17 | 1 | 0.28 | 65 | 29 | 미정 |  | 2021-06-17 21:54 | 1621 |  | 0 | 20 | 0 | 0 | 0 | 41 | 0.388 | 0.6884 | 0.229 | 0.0096 | 97950 | 195 | 30 | 143 | 0.0066 | 0.0057 | 0.0138 | 0.0485 | 0.0283 | 0.0144 | 0.0147 | 0.0148
2021-06-17 | A65174 | B | 29 | BP-AE10B35M | 100 | 37000 | 0.0861 | 0.1397 | 0.1397 | 0.157 | 1627 | 1627 | 1566 | 3220 | 29 |  | 127 | 0 | 선택 | 미정 | 미정 | 미정 | 0 | 0 | 0 | 0 | 0 | 127 | 0.0861 | 0.1004 | 0.0036 | 0.0011 | 44 | 4700 | 1600 | 0.3179 | 0.8654 | 0.1802 | 0.0152 | [6 empty] | 1497 | 13 | 14 | 3 | 0.25 | 79 | 34 | 미정 |  | 2021-06-17 22:29 | 1608 |  | 0 | 0 | 11 | 0 | 0 | 0 | 0.3538 | 0.9883 | 0.2331 | 0.0229 | 104900 | 72 | 28 | 126 | 0.0339 | 0.0138 | 0.0209 | 0.0632 | 0.0298 | 0.0101 | 0.0078 | 0.0211
2021-06-17 | B64644 | I | 38 | 18CRNIMO7HI | 90 | 34000 | 0.0677 | 0.0494 | 0.0494 | 0.0851 | 1612 | 1612 | 1561 | 2257 | 29.2 |  | 200 | 0 | 미정 | 미정 | 미정 | 미정 | 0 | 0 | 0 | 104 | 0 | 200 | 0.0677 | 0.1204 | 0.0068 | 0.2038 | 46 | 8400 | 1702 | 0.1496 | 0.422 | 0.197 | 0.0195 | [6 empty] | 1506 | 25 | 26 | 1 | 0.19 | 83 | 0 | 미정 |  | 2021-06-17 23:06 | 1672 |  | 0 | 52 | 21 | 0 | 0 | 53 | 0.1684 | 0.5415 | 0.246 | 0.0327 | 83650 | 1487 | 25 | 152 | 0.0737 | 0.0153 | 0.0323 | 0.0126 | 0.0095 | 0.0028 | 0.0028 | 0.0035
2021-06-17 | A65175 | B | 36 | BP-AE10B35M | 100 | 36700 | 0.0736 | 0.1048 | 0.1048 | 0.149 | 1625 | 1625 | 1562 | 2989 | 41.8 |  | 108 | 0 | 선택 | 미정 | 미정 | 미정 | 0 | 0 | 0 | 158 | 0 | 108 | 0.0736 | 0.0839 | 0.0043 | 0.1074 | 44 | 4200 | 1597 | 0.31 | 0.8135 | 0.2016 | 0.014 | [6 empty] | 1497 | 13 | 13 | 3 | 0.24 | 67 | 21 | 미정 |  | 2021-06-17 23:26 | 1598 |  | 0 | 13 | 0 | 0 | 0 | 0 | 0.352 | 0.9982 | 0.238 | 0.0284 | 99000 | 67 | 34 | 137 | 0.0439 | 0.0138 | 0.0233 | 0.0454 | 0.0277 | 0.007 | 0.0065 | 0.0205
2021-06-17 | B64645 | I | 22 | SNCM23HI2 | 104 | 38300 |  | 0.0593 | 0.0548 | 0.0775 | 1590 | 1618 | 1581 | 2478 | 2.7 |  | 438 | 0 | 미정 | 미정 | 미정 | 미정 | 0 | 0 | 0 | 104 | 0 | 438 |  |  |  |  | 44 | 7900 | 1650 | 0.1337 | 0.5111 | 0.1775 | 0.0108 | [6 empty] | 1504 | 20 | 21 | 1 | 0.19 | 80 | 0 | 미정 |  | 2021-06-18 00:06 | 1662 |  | 0 | 57 | 0 | 0 | 0 | 0 | 0.215 | 0.655 | 0.2394 | 0.0193 | 96600 | 1469 | 27 | 151 | 0.0126 | 0.0123 | 0.0184 |  | 0.0119 | 0.0054 | 0.0057 | 0.0046
2021-06-17 | A65176 | B | 5 | BP-AE10B35M | 95 | 35800 | 0.0549 | 0.1047 | 0.1047 | 0.1622 | 1580 | 1580 | 1528 | 2963 | 45.6 |  | 106 | 0 | 선택 | 미정 | 미정 | 미정 | 0 | 0 | 0 | 150 | 0 | 106 | 0.0549 | 0.0647 | 0.0026 | 0.0088 | 41 | 5100 | 1599 | 0.316 | 0.8433 | 0.2074 | 0.0186 | [6 empty] | 1497 | 13 | 13 | 3 | 0.25 | 70 | 26 | 미정 |  | 2021-06-18 00:30 | 1600 |  | 0 | 9 | 0 | 0 | 0 | 0 | 0.3592 | 0.9986 | 0.2407 | 0.0265 | 97450 | 72 | 25 | 120 | 0.0478 | 0.0161 | 0.0231 | 0.0425 | 0.0262 | 0.0081 | 0.0058 | 0.0201
2021-06-17 | B64646 | I | 32 | SNCM23HI2 | 90 | 34700 | 0.0904 | 0.0922 | 0.0922 | 0.1165 | 1604 | 1604 | 1577 | 2299 | 9.8 |  | 292 | 0 | 미정 | 선택 | 미정 | 미정 | 0 | 0 | 0 | 157 | 0 | 292 | 0.0904 | 0.1296 | 0.0061 | 0.3205 | 44 | 7100 | 1677 | 0.164 | 0.5652 | 0.2046 | 0.0135 | [6 empty] | 1504 | 20 | 21 | 1 | 0.21 | 80 | 0 | 미정 |  | 2021-06-18 01:05 | 1652 |  | 0 | 71 | 11 | 0 | 0 | 38 | 0.2126 | 0.671 | 0.2497 | 0.015 |  | 1267 | 21 | 139 | 0.0284 | 0.0108 | 0.0143 | 0.0442 | 0.0108 | 0.0063 | 0.0065 | 0.0059
2021-06-17 | A65177 | B | 16 | BP-AE10B35M | 101 | 36800 | 0.0724 | 0.118 | 0.118 | 0.1321 | 1669 | 1669 | 1608 | 3010 | 25.4 |  | 106 | 0 | 선택 | 미정 | 미정 | 미정 | 0 | 0 | 0 | 154 | 0 | 106 | 0.0724 | 0.1314 | 0.0039 | 0.1804 | 38 | 3600 | 1619 | 0.3261 | 0.8369 | 0.1907 | 0.0109 | [6 empty] | 1497 | 13 | 13 | 3 | 0.25 | 82 | 38 | 미정 |  | 2021-06-18 01:26 | 1616 |  | 0 | 0 | 21 | 0 | 0 | 0 | 0.3562 | 0.9877 | 0.2406 | 0.0245 | 104200 | 87 | 10 | 106 | 0.0249 | 0.014 | 0.0221 | 0.0449 | 0.0183 | 0.0085 | 0.0078 | 0.0221
2021-06-17 | A65178 | B | 29 | G-AE1055LST | 101 | 36600 | 0.1093 | 0.1339 | 0.1339 | 0.1953 | 1624 | 1624 | 1556 | 3005 | 39.2 |  | 128 | 0 | 미정 | 미정 | 미정 | 미정 | 0 | 0 | 0 | 0 | 0 | 128 | 0.1093 | 0.134 | 0.004 | 0.3263 | 41 | 6300 | 1631 | 0.5197 | 0.6739 | 0.161 | 0.0141 | [6 empty] | 1484 | 25 | 25 | 3 | 0.23 | 96 | 39 | 미정 |  | 2021-06-18 02:30 | 1622 |  | 0 | 9 | 18 | 0 | 0 | 0 | 0.547 | 0.773 | 0.2391 | 0.0323 |  | 90 | 40 | 161 | 0.0477 | 0.023 | 0.0228 | 0.0571 | 0.0431 | 0.0048 | 0.0034 | 0.0038
2021-06-17 | B64647 | B | 6 | AE15B36C2 | 103 | 38400 | 0.0834 | 0.0532 | 0.0532 | 0.0863 | 1600 | 1600 | 1533 | 2539 |  |  |  | 0 | 선택 | 미정 | 미정 | 미정 | 0 | 0 | 0 | 303 | 0 | 0 | 0.0834 | 0.0761 | 0.0088 | 0.1059 | 60 | 10100 | 1677 | 0.2365 | 1.051 | 0.2051 | 0.0045 | [6 empty] | 1498 | 15 | 22 | 1 | 0.2 | 97 | 28 | 미정 |  | 2021-06-18 02:50 | 1677 |  | 0 | 114 | 19 | 0 | 0 | 0 | 0.339 | 1.2645 | 0.2382 | 0.031 |  | 79 | 33 | 184 | 0.0034 | 0.005 | 0.0252 | 0.0545 | 0.0417 | 0.0171 | 0.0194 | 0.022
2021-06-17 | A65179 | B | 36 | G-AE1055LST | 105 | 37800 | 0.0622 | 0.1696 | 0.1696 | 0.1837 | 1648 | 1648 | 1579 | 3107 | 33.1 |  | 127 | 0 | 미정 | 미정 | 미정 | 미정 | 0 | 0 | 0 | 0 | 0 | 127 | 0.0622 | 0.0938 | 0.0029 | 0.189 | 40 | 4000 | 1598 | 0.4155 | 0.652 | 0.1859 | 0.0256 | [6 empty] | 1484 | 25 | 25 | 3 | 0.22 | 68 | 27 | 미정 |  | 2021-06-18 03:29 | 1599 |  | 0 | 9 | 19 | 0 | 0 | 0 | 0.5514 | 0.7904 | 0.2519 | 0.0329 | 103550 | 69 | 38 | 157 | 0.0393 | 0.0231 | 0.0267 | 0.0452 | 0.0235 | 0.0085 | 0.0037 | 0.0032
2021-06-17 | B64648 | B | 38 | AE15B36C2 | 101 | 39100 | 0.1727 | 0.0897 | 0.0428 | 0.1255 | 1582 | 1594 | 1544 | 2551 |  |  |  | 0 | 미정 | 미정 | 미정 | 미정 | 0 | 0 | 0 | 310 | 0 | 0 | 0.1727 | 0.1333 | 0.0139 | 0.0417 | 46 | 7500 | 1646 | 0.2649 | 1.2115 | 0.2135 | 0.0049 | [6 empty] | 1498 | 15 | 16 | 1 | 0.38 | 84 | 32 | 미정 |  | 2021-06-18 03:50 | 1656 |  | 0 | 97 | 44 | 0 | 0 | 0 | 0.345 | 1.2987 | 0.2441 | 0.0323 | 95200 | 72 | 46 | 194 | 0.0055 | 0.0051 | 0.0282 | 0.0625 | 0.0219 | 0.0203 | 0.0263 | 0.0224
2021-06-17 | A65180 | B | 5 | G-AE1055LST | 105 | 36800 | 0.0875 | 0.1469 | 0.1469 | 0.2031 | 1647 | 1647 | 1588 | 3046 | 43.7 |  | 127 | 0 | 미정 | 미정 | 미정 | 미정 | 0 | 0 | 0 | 0 | 0 | 127 | 0.0875 | 0.1038 | 0.0096 | 0.1861 | 44 | 3600 | 1595 | 0.5174 | 0.6635 | 0.1861 | 0.0293 | [6 empty] | 1484 | 25 | 25 | 3 | 0.21 | 68 | 24 | 미정 |  | 2021-06-18 04:32 | 1591 |  | 0 | 0 | 0 | 0 | 0 | 0 | 0.546 | 0.7782 | 0.2371 | 0.028 | 102050 | 68 | 39 | 159 | 0.0527 | 0.0247 | 0.0228 | 0.0338 | 0.0298 | 0.0085 | 0.0045 | 0.004
2021-06-17 | B64649 | B | 22 | AE15B36C2 | 87 | 31800 | 0.0848 | 0.0323 | 0.0323 | 0.0929 | 1645 | 1645 | 1550 | 2268 |  |  |  | 0 | 미정 | 미정 | 미정 | 미정 | 0 | 0 | 0 | 301 | 0 | 0 | 0.0848 | 0.0877 | 0.0051 | 0.1496 | 44 | 7300 | 1633 | 0.2474 | 1.167 | 0.2352 | 0.0042 | [6 empty] | 1498 | 15 | 16 | 1 | 0.15 | 69 | 21 | 미정 |  | 2021-06-18 04:44 | 1633 |  | 0 | 72 | 0 | 0 | 0 | 0 | 0.343 | 1.2942 | 0.2533 | 0.0298 |  | 76 | 55 | 211 | 0.0127 | 0.0049 | 0.0261 | 0.0442 | 0.024 | 0.0184 | 0.0182 | 0.0201
2021-06-17 | A65181 | B | 16 | G-AE1055LST | 101 | 36400 | 0.0595 | 0.1303 | 0.1303 | 0.2317 | 1676 | 1676 | 1572 | 2961 | 38.3 |  | 127 | 0 | 미정 | 미정 | 미정 | 미정 | 0 | 0 | 0 | 0 | 0 | 127 | 0.0595 | 0.1041 | 0.0178 | 0.0041 | 39 | 3000 | 1595 | 0.4782 | 0.6572 | 0.2103 | 0.0204 | [6 empty] | 1484 | 25 | 25 | 3 | 0.23 | 64 | 29 | 미정 |  | 2021-06-18 05:33 | 1595 |  | 0 | 0 | 0 | 0 | 0 | 0 | 0.547 | 0.7799 | 0.2407 | 0.0266 | 100500 | 68 | 30 | 143 | 0.0466 | 0.0215 | 0.0214 | 0.0465 | 0.0236 | 0.0047 | 0.0029 | 0.0044
2021-06-17 | B64650 | B | 32 | AE15B36C2 | 99 | 36100 | 0.0775 | 0.1235 | 0.1235 | 0.0978 | 1574 | 1574 | 1553 | 2439 |  |  |  | 0 | 미정 | 미정 | 미정 | 미정 | 0 | 0 | 0 | 302 | 0 | 0 | 0.0775 | 0.0893 | 0.0033 | 0.2431 | 45 | 7700 | 1651 | 0.2664 | 1.1607 | 0.2197 | 0.0036 | [6 empty] | 1498 | 15 | 15 | 1 | 0.2 | 66 | 17 | 미정 |  | 2021-06-18 06:05 | 1640 |  | 0 | 92 | 23 | 0 | 0 | 0 | 0.334 | 1.3116 | 0.2697 | 0.0309 | 93450 | 69 | 47 | 189 | 0.0031 | 0.0039 | 0.0235 | 0.0519 | 0.0408 | 0.0192 | 0.021 | 0.0183
2021-06-17 | A65182 | B | 29 | G-AE1055LST | 101 | 36000 | 0.1158 | 0.1702 | 0.1702 | 0.1686 | 1624 | 1624 | 1586 | 3071 | 58.4 |  | 127 | 0 | 미정 | 미정 | 미정 | 미정 | 0 | 0 | 0 | 0 | 0 | 127 | 0.1158 | 0.1545 | 0.0101 | 0.0027 | 42 | 4300 | 1583 | 0.4576 | 0.7014 | 0.1727 | 0.0259 | [6 empty] | 1484 | 25 | 25 | 3 | 0.68 | 65 | 30 | 미정 |  | 2021-06-18 06:31 | 1583 |  | 0 | 0 | 22 | 0 | 0 | 0 | 0.5484 | 0.7907 | 0.248 | 0.0305 | 99450 | 66 | 29 | 145 | 0.0726 | 0.0237 | 0.0242 | 0.0471 | 0.0465 | 0.0118 | 0.0045 | 0.0048
2021-06-18 | B64651 | B | 6 | AE15B36C2 | 98 | 35900 | 0.0653 | 0.0911 | 0.0911 | 0.0969 | 1619 | 1619 | 1568 | 2408 |  |  |  | 0 | 미정 | 미정 | 미정 | 미정 | 0 | 0 | 0 | 301 | 0 | 0 | 0.0653 | 0.0747 | 0.0036 | 0.2621 | 47 | 6600 | 1637 | 0.2272 | 1.0039 | 0.1956 | 0.0031 | [6 empty] | 1498 | 15 | 18 | 1 | 0.24 | 78 | 29 | 미정 |  | 2021-06-18 07:04 | 1650 |  | 0 | 64 | 6 | 0 | 0 | 0 | 0.336 | 1.2739 | 0.2621 | 0.0311 | 92050 | 70 | 46 | 193 | 0.0036 | 0.0037 | 0.0237 | 0.0436 | 0.0288 | 0.0238 | 0.0229 | 0.02
2021-06-18 | A65183 | B | 36 | G-AE1055LST | 100 | 35800 | 0.0635 | 0.1324 | 0.1324 | 0.2356 | 1681 | 1681 | 1619 | 2999 | 60.9 |  | 128 | 0 | 미정 | 선택 | 미정 | 미정 | 0 | 0 | 0 | 0 | 0 | 128 | 0.0635 | 0.1119 | 0.0029 | 0.2906 | 42 | 3200 | 1591 | 0.3991 | 0.7131 | 0.1831 | 0.0259 | [6 empty] | 1484 | 25 | 25 | 3 | 0.41 | 59 | 27 | 미정 |  | 2021-06-18 07:29 | 1582 |  | 0 | 0 | 26 | 0 | 0 | 0 | 0.5602 | 0.7751 | 0.2314 | 0.0263 | 103600 | 70 | 18 | 134 | 0.0732 | 0.0204 | 0.0222 | 0.0471 | 0.0463 | 0.0095 | 0.0026 | 0.0035
2021-06-18 | B64652 | B | 37 | AE15B36C2 | 104 | 37500 | 0.0734 | 0.1397 | 0.1397 | 0.1046 | 1575 | 1575 | 1530 | 2503 |  |  |  | 0 | 미정 | 미정 | 미정 | 미정 | 0 | 0 | 0 | 204 | 0 | 0 | 0.0734 | 0.0626 | 0.0041 | 0.4912 | 51 | 9100 | 1638 | 0.2378 | 0.9966 | 0.1594 | 0.0032 | [6 empty] | 1498 | 15 | 15 | 1 | 0.19 | 72 | 22 | 미정 |  | 2021-06-18 08:13 | 1637 |  | 0 | 44 | 23 | 0 | 0 | 0 | 0.334 | 1.2912 | 0.2692 | 0.0297 | 100700 | 76 | 32 | 173 | 0.0031 | 0.0039 | 0.0254 | 0.0347 | 0.0434 | 0.0113 | 0.0096 | 0.0194
2021-06-18 | A65184 | B | 5 | G-AE1055LST | 101 | 35800 |  | 0.1622 | 0.1622 | 0.1677 | 1604 | 1604 | 1562 | 2956 | 59.4 |  | 127 | 0 | 미정 | 선택 | 미정 | 미정 | 0 | 0 | 0 | 205 | 0 | 127 |  |  |  |  | 43 | 4800 | 1590 | 0.4526 | 0.6855 | 0.1925 | 0.0229 | [6 empty] | 1484 | 25 | 25 | 3 | 0.23 | 65 | 30 | 미정 |  | 2021-06-18 08:25 | 1590 |  | 0 | 0 | 0 | 0 | 0 | 0 | 0.5485 | 0.774 | 0.2348 | 0.019 | 101850 | 68 | 26 | 147 | 0.0694 | 0.0172 | 0.0225 |  | 0.0492 | 0.0065 | 0.0029 | 0.0035
2021-06-18 | B64653 | B | 38 | AE15B36C3 | 104 | 38900 | 0.0438 | 0.1153 | 0.1153 | 0.1603 | 1564 | 1564 | 1537 | 2568 |  |  |  | 0 | 미정 | 미정 | 미정 | 미정 | 0 | 0 | 0 | 199 | 0 | 0 | 0.0438 | 0.0655 | 0.0031 | 0.0248 | 47 | 8100 | 1625 | 0.2934 | 1.0311 | 0.1595 | 0.003 | [6 empty] | 1498 | 15 | 15 | 1 | 0.22 | 62 | 24 | 미정 |  | 2021-06-18 09:22 | 1633 |  | 0 | 47 | 0 | 0 | 0 | 0 | 0.339 | 1.2961 | 0.2464 | 0.0304 | 98650 | 77 | 27 | 160 | 0.0051 | 0.0036 | 0.0251 | 0.0238 | 0.0251 | 0.01 | 0.0092 | 0.0192
2021-06-18 | A65185 | B | 16 | G-AE1055LST | 101 | 35900 | 0.0644 | 0.1852 | 0.1852 | 0.2081 | 1594 | 1594 | 1548 | 2972 | 61.1 |  | 127 | 0 | 미정 | 선택 | 미정 | 미정 | 0 | 0 | 0 | 202 | 0 | 127 | 0.0644 | 0.1178 | 0.0035 | 0.3163 | 42 | 5400 | 1591 | 0.4882 | 0.6932 | 0.1964 | 0.0297 | [6 empty] | 1484 | 25 | 26 | 3 | 0.19 | 107 | 30 | 미정 |  | 2021-06-18 09:19 | 1591 |  | 0 | 0 | 48 | 0 | 0 | 0 | 0.5552 | 0.7744 | 0.2426 | 0.0275 | 105400 | 71 | 24 | 147 | 0.0716 | 0.0172 | 0.0221 | 0.0502 | 0.0425 | 0.0103 | 0.0023 | 0.0034
2021-06-18 | A65186 | B | 29 | G-AE1055LST | 101 | 36300 | 0.0562 | 0.2177 | 0.2177 | 0.2247 | 1639 | 1639 | 1581 | 3075 | 43.6 |  | 127 | 0 | 미정 | 선택 | 미정 | 미정 | 0 | 0 | 0 | 202 | 0 | 127 | 0.0562 | 0.1009 | 0.0041 | 0.4842 | 41 | 3800 | 1592 | 0.4806 | 0.6517 | 0.2258 | 0.0219 | [6 empty] | 1484 | 25 | 25 | 3 | 0.22 | 71 | 33 | 미정 |  | 2021-06-18 10:23 | 1592 |  | 0 | 9 | 0 | 0 | 0 | 0 | 0.5515 | 0.7857 | 0.2491 | 0.0236 | 99550 | 67 | 31 | 151 | 0.0535 | 0.0176 | 0.022 | 0.0511 | 0.0257 | 0.0033 | 0.0024 | 0.0038
2021-06-18 | B64654 | B | 32 | AE15B36C3 | 104 | 38600 | 0.05 | 0.063 | 0.063 | 0.1901 | 1606 | 1606 | 1526 | 2555 |  |  |  | 0 | 미정 | 미정 | 미정 | 미정 | 0 | 0 | 0 | 206 | 0 | 0 | 0.05 | 0.0763 | 0.0049 | 0.2388 | 46 | 7800 | 1629 | 0.2501 | 0.9824 | 0.1556 | 0.0032 | [6 empty] | 1498 | 15 | 15 | 1 | 0.28 | 65 | 27 | 미정 |  | 2021-06-18 10:28 | 1634 |  | 0 | 104 | 42 | 0 | 0 | 0 | 0.336 | 1.3145 | 0.272 | 0.0288 | 97100 | 77 | 33 | 166 | 0.0035 | 0.0039 | 0.024 | 0.0263 | 0.0305 | 0.011 | 0.0097 | 0.0182
2021-06-18 | A65187 | B | 36 | G-AE1055LST | 101 | 36100 | 0.1015 | 0.1512 | 0.1512 | 0.1867 | 1624 | 1624 | 1574 | 3115 | 59.9 |  | 127 | 0 | 미정 | 선택 | 미정 | 미정 | 0 | 0 | 0 | 204 | 0 | 127 | 0.1015 | 0.18 | 0.0043 | 0.0519 | 43 | 4600 | 1597 | 0.447 | 0.707 | 0.1976 | 0.0215 | [6 empty] | 1484 | 25 | 25 | 3 | 0.4 | 59 | 28 | 미정 |  | 2021-06-18 11:29 | 1597 |  | 0 | 0 | 0 | 0 | 0 | 0 | 0.5424 | 0.7913 | 0.2355 | 0.0295 | 102550 | 69 | 18 | 131 | 0.072 | 0.0181 | 0.0237 | 0.0506 | 0.0446 | 0.0067 | 0.0034 | 0.0042
2021-06-18 | B64655 | B | 6 | AE15B36C3 | 104 | 38100 | 0.0645 | 0.0977 | 0.0977 | 0.135 | 1599 | 1599 | 1555 | 2637 |  |  |  | 0 | 미정 | 미정 | 미정 | 미정 | 0 | 0 | 0 | 202 | 0 | 0 | 0.0645 | 0.0698 | 0.0029 | 0.1115 | 43 | 6800 | 1642 | 0.2516 | 0.9865 | 0.1771 | 0.003 | [6 empty] | 1498 | 15 | 15 | 1 | 0.28 | 67 | 33 | 미정 |  | 2021-06-18 11:30 | 1647 |  | 0 | 61 | 32 | 0 | 0 | 0 | 0.333 | 1.2945 | 0.277 | 0.0314 |  | 77 | 48 | 184 | 0.003 | 0.0039 | 0.0234 | 0.0258 | 0.0239 | 0.0114 | 0.0099 | 0.0199
2021-06-18 | A65188 | B | 5 | G-AE1055LST | 101 | 35800 | 0.0743 | 0.1122 | 0.1122 | 0.1854 | 1621 | 1621 | 1572 | 3035 | 57.9 |  | 126 | 0 | 미정 | 미정 | 미정 | 미정 | 0 | 0 | 0 | 199 | 0 | 126 | 0.0743 | 0.1354 | 0.0043 | 0.2891 | 37 | 4200 | 1592 | 0.4857 | 0.72 | 0.2107 | 0.0204 | [6 empty] | 1484 | 25 | 25 | 3 | 0.22 | 59 | 26 | 미정 |  | 2021-06-18 12:28 | 1592 |  | 0 | 0 | 0 | 0 | 0 | 0 | 0.5588 | 0.7773 | 0.2314 | 0.0162 | 99450 | 66 | 11 | 119 | 0.0711 | 0.0195 | 0.0246 | 0.0492 | 0.0456 | 0.0058 | 0.0027 | 0.0034
2021-06-18 | B64656 | B | 37 | AE15B36C3 | 104 | 38400 |  | 0.111 | 0.111 | 0.1606 | 1590 | 1590 | 1530 | 2596 |  |  |  | 0 | 미정 | 미정 | 미정 | 미정 | 0 | 0 | 0 | 200 | 0 | 0 |  |  |  |  | 41 | 7100 | 1637 | 0.2598 | 0.9786 | 0.1669 | 0.0035 | [6 empty] | 1498 | 15 | 15 | 1 | 0.2 | 70 | 20 | 미정 |  | 2021-06-18 12:36 | 1624 |  | 0 | 100 | 7 | 0 | 0 | 0 | 0.343 | 1.3038 | 0.2655 | 0.032 | 97850 | 84 | 42 | 177 | 0.0031 | 0.0049 | 0.0247 |  | 0.0326 | 0.0143 | 0.0106 | 0.0191
2021-06-18 | A65189 | B | 16 | G-AE1055LST | 101 | 36200 | 0.1091 | 0.2371 | 0.2371 | 0.3053 | 1588 | 1588 | 1548 | 3021 | 73.8 |  | 127 | 0 | 미정 | 선택 | 미정 | 미정 | 0 | 0 | 0 | 197 | 0 | 127 | 0.1091 | 0.1418 | 0.0029 | 0.081 | 41 | 4800 | 1590 | 0.4864 | 0.6898 | 0.2076 | 0.0296 | [6 empty] | 1484 | 25 | 25 | 3 | 0.3 | 60 | 26 | 미정 |  | 2021-06-18 13:29 | 1577 |  | 0 | 14 | 15 | 0 | 0 | 0 | 0.5541 | 0.7686 | 0.2507 | 0.0307 | 102250 | 78 | 20 | 126 | 0.0886 | 0.0178 | 0.0258 | 0.0526 | 0.0442 | 0.0068 | 0.0021 | 0.0026
2021-06-18 | B64657 | B | 38 | SBC70L | 104 | 38200 | 0.0543 | 0.1518 | 0.1518 | 0.1414 | 1596 | 1596 | 1564 | 2595 | 17.4 |  | 137 | 0 | 미정 | 미정 | 미정 | 미정 | 0 | 0 | 0 | 0 | 0 | 137 | 0.0543 | 0.0738 | 0.0069 | 0.1561 | 43 | 7000 | 1653 | 0.2389 | 1.2919 | 0.2318 | 0.023 | [6 empty] | 1498 | 20 | 22 | 1 | 0.22 | 73 | 23 | 미정 |  | 2021-06-18 13:38 | 1647 |  | 0 | 130 | 32 | 0 | 0 | 19 | 0.319 | 1.6306 | 0.3029 | 0.0251 | 99150 | 83 | 58 | 215 | 0.0238 | 0.0256 | 0.0212 | 0.03 | 0.0227 | 0.0102 | 0.0077 | 0.0072
2021-06-18 | A65190 | B | 29 | BP-SM45CRBK | 101 | 36700 | 0.1475 | 0.2059 | 0.2059 | 0.2509 | 1637 | 1637 | 1539 | 3138 | 42.2 |  | 78 | 0 | 미정 | 선택 | 미정 | 미정 | 0 | 0 | 0 | 0 | 0 | 78 | 0.1475 | 0.1428 | 0.0049 | 0.1055 | 44 | 5700 | 1629 | 0.3973 | 0.6949 | 0.1443 | 0.007 | [6 empty] | 1492 | 16 | 20 | 3 | 0.27 | 99 | 34 | 미정 |  | 2021-06-18 14:28 | 1622 |  | 0 | 22 | 47 | 0 | 0 | 0 | 0.438 | 0.832 | 0.2395 | 0.0088 |  | 92 | 52 | 185 | 0.0316 | 0.0089 | 0.0071 | 0.0581 | 0.0478 | 0.0113 | 0.005 | 0.0053
2021-06-18 | B64658 | B | 32 | SBC70L | 104 | 39100 | 0.0961 | 0.0861 | 0.0702 | 0.0847 | 1577 | 1588 | 1557 | 2633 | 18 |  | 140 | 0 | 미정 | 미정 | 미정 | 미정 | 0 | 0 | 0 | 0 | 0 | 140 | 0.0961 | 0.0658 | 0.0059 | 0.4865 | 42 | 7100 | 1656 | 0.2584 | 1.5047 | 0.1842 | 0.011 | [6 empty] | 1498 | 20 | 23 | 1 | 0.24 | 68 | 31 | 미정 |  | 2021-06-18 14:50 | 1645 |  | 0 | 60 | 20 | 0 | 0 | 28 | 0.3118 | 1.65 | 0.2984 | 0.0195 | 96600 | 71 | 32 | 175 | 0.0255 | 0.0184 | 0.0231 | 0.045 | 0.0385 | 0.008 | 0.0078 | 0.0082
2021-06-18 | A65191 | B | 36 | BP-SM45CRBK | 101 | 36500 | 0.0596 | 0.0982 | 0.0982 | 0.1246 | 1596 | 1596 | 1524 | 3162 | 45.2 |  | 75 | 0 | 미정 | 선택 | 미정 | 미정 | 0 | 0 | 0 | 151 | 0 | 75 | 0.0596 | 0.0949 | 0.0025 | 0.2809 | 45 | 6300 | 1597 | 0.4055 | 0.6877 | 0.1277 | 0.0056 | [6 empty] | 1492 | 16 | 17 | 3 | 0.25 | 72 | 24 | 미정 |  | 2021-06-18 15:35 | 1602 |  | 0 | 24 | 35 | 0 | 0 | 0 | 0.4381 | 0.849 | 0.2442 | 0.0065 | 103400 | 69 | 50 | 179 | 0.0317 | 0.0066 | 0.006 | 0.0513 | 0.0448 | 0.014 | 0.0061 | 0.0058
2021-06-18 | B64659 | B | 6 | SBC70L | 104 | 38400 | 0.0758 | 0.0772 | 0.0772 | 0.1121 | 1610 | 1610 | 1573 | 2559 | 18.5 |  | 150 | 0 | 미정 | 미정 | 미정 | 미정 | 0 | 0 | 0 | 0 | 0 | 150 | 0.0758 | 0.0687 | 0.0057 | 0.3019 | 41 | 6100 | 1634 | 0.2628 | 1.5098 | 0.2303 | 0.0248 | [6 empty] | 1498 | 20 | 21 | 1 | 0.24 | 69 | 28 | 미정 |  | 2021-06-18 16:00 | 1634 |  | 0 | 50 | 26 | 0 | 0 | 23 | 0.3203 | 1.6738 | 0.3024 | 0.024 | 98650 | 72 | 40 | 175 | 0.0288 | 0.0238 | 0.0249 | 0.0461 | 0.0327 | 0.0105 | 0.0081 | 0.0077
2021-06-18 | A65192 | B | 22 | BP-SM45CRBK | 101 | 37500 | 0.0612 | 0.078 | 0.078 | 0.1189 | 1660 | 1660 | 1588 | 3325 | 42.9 |  | 77 | 0 | 선택 | 미정 | 미정 | 미정 | 0 | 0 | 0 | 158 | 0 | 77 | 0.0612 | 0.1091 | 0.0019 | 0.164 | 46 | 4300 | 1606 | 0.346 | 0.6285 | 0.216 | 0.0099 | [6 empty] | 1492 | 16 | 16 | 3 | 0.27 | 79 | 20 | 미정 |  | 2021-06-18 16:41 | 1602 |  | 0 | 44 | 23 | 0 | 0 | 0 | 0.4335 | 0.8375 | 0.2439 | 0.0084 |  | 64 | 51 | 174 | 0.0314 | 0.01 | 0.0065 | 0.0512 | 0.012 | 0.0047 | 0.0046 | 0.0052
2021-06-18 | B64660 | B | 5 | SBC70L | 104 | 38500 | 0.0912 | 0.0544 | 0.0544 | 0.0904 | 1637 | 1637 | 1584 | 2581 | 16.1 |  | 146 | 0 | 미정 | 미정 | 미정 | 미정 | 0 | 0 | 0 | 0 | 0 | 146 | 0.0912 | 0.0679 | 0.0048 | 0.385 | 41 | 6000 | 1646 | 0.2655 | 1.5127 | 0.242 | 0.0177 | [6 empty] | 1498 | 20 | 22 | 1 | 0.25 | 80 | 31 | 미정 |  | 2021-06-18 16:55 | 1639 |  | 0 | 40 | 21 | 0 | 0 | 29 | 0.3164 | 1.6925 | 0.3041 | 0.0361 | 95850 | 70 | 53 | 197 | 0.0238 | 0.0213 | 0.0343 | 0.0457 | 0.0288 | 0.0078 | 0.0065 | 0.0062
2021-06-18 | A65193 | B | 37 | BP-SM45CRBK | 101 | 37500 | 0.0529 | 0.1519 | 0.1519 | 0.1819 | 1632 | 1632 | 1547 | 3278 | 37.1 |  | 76 | 0 | 미정 | 선택 | 미정 | 미정 | 0 | 0 | 0 | 150 | 0 | 76 | 0.0529 | 0.0695 | 0.0029 | 0.1111 | 40 | 4800 | 1598 | 0.3164 | 0.6503 | 0.2141 | 0.0104 | [6 empty] | 1492 | 16 | 17 | 3 | 0.45 | 67 | 20 | 미정 |  | 2021-06-18 17:48 | 1595 |  | 0 | 0 | 29 | 0 | 0 | 0 | 0.4141 | 0.8514 | 0.2485 | 0.0077 | 102850 | 68 | 33 | 136 | 0.026 | 0.0083 | 0.006 | 0.0471 | 0.0425 | 0.0095 | 0.0069 | 0.0073
2021-06-18 | B64661 | B | 38 | SBC70L | 104 | 38900 | 0.0861 | 0.0453 | 0.0453 | 0.0998 | 1636 | 1636 | 1530 | 2608 | 20.2 |  | 147 | 0 | 미정 | 미정 | 미정 | 미정 | 0 | 0 | 0 | 0 | 0 | 147 | 0.0861 | 0.0738 | 0.004 | 0.133 | 44 | 7000 | 1644 | 0.2526 | 1.5216 | 0.2286 | 0.0181 | [6 empty] | 1498 | 20 | 22 | 1 | 0.22 | 66 | 31 | 미정 |  | 2021-06-18 18:10 | 1629 |  | 0 | 20 | 11 | 0 | 0 | 19 | 0.3077 | 1.6783 | 0.2977 | 0.0277 | 94100 | 70 | 25 | 157 | 0.0304 | 0.0261 | 0.0282 | 0.0583 | 0.0469 | 0.0085 | 0.0069 | 0.0071
2021-06-18 | A65194 | B | 16 | BP-SM45CRBK | 101 | 36800 |  | 0.1215 | 0.1215 | 0.1247 | 1636 | 1636 | 1590 | 3228 | 42.2 |  | 78 | 0 | 선택 | 해제 | 미정 | 미정 | 0 | 0 | 0 | 159 | 0 | 78 |  |  |  |  | 38 | 3900 | 1599 | 0.3913 | 0.6641 | 0.1991 | 0.0065 | [6 empty] | 1492 | 16 | 17 | 3 | 0.27 | 68 | 25 | 미정 |  | 2021-06-18 18:42 | 1593 |  | 0 | 11 | 0 | 0 | 0 | 0 | 0.4401 | 0.8459 | 0.2488 | 0.0064 | 104150 | 68 | 38 | 146 | 0.0301 | 0.0064 | 0.0056 |  | 0.0546 | 0.008 | 0.0079 | 0.0075
2021-06-18 | B64662 | B | 29 | SBC70L | 104 | 38300 | 0.097 | 0.4989 | 0.1228 | 0.1424 | 1535 | 1624 | 1560 | 2714 | 33.9 |  | 169 | 0 | 미정 | 미정 | 미정 | 미정 | 0 | 0 | 0 | 0 | 0 | 169 | 0.097 | 0.0476 | 0.0063 | 0.4291 | 40 | 6400 | 1642 | 0.2874 | 1.5515 | 0.2423 | 0.0232 | [6 empty] | 1498 | 20 | 23 | 1 | 0.2 | 58 | 29 | 미정 |  | 2021-06-18 19:15 | 1631 |  | 0 | 30 | 13 | 0 | 0 | 25 | 0.3202 | 1.6872 | 0.3018 | 0.0277 |  | 70 | 18 | 142 | 0.0585 | 0.0222 | 0.0268 | 0.0586 | 0.0511 | 0.0117 | 0.0102 | 0.0096
2021-06-18 | A65195 | B | 36 | BP-SM45CRBK | 101 | 37500 | 0.2848 | 0.0626 | 0.066 | 0.0808 | 1643 | 1636 | 1565 | 3094 | 42.9 |  | 77 | 0 | 미정 | 미정 | 미정 | 미정 | 0 | 0 | 0 | 159 | 0 | 77 | 0.2848 | 0.1896 | 0.0098 | 0.0724 | 40 | 4000 | 1602 | 0.373 | 0.6349 | 0.1909 | 0.0089 | [6 empty] | 1492 | 16 | 16 | 3 | 0.4 | 76 | 26 | 미정 |  | 2021-06-18 19:42 | 1594 |  | 0 | 17 | 17 | 0 | 0 | 0 | 0.4486 | 0.85 | 0.2491 | 0.0081 | 103900 | 71 | 39 | 148 | 0.0304 | 0.0101 | 0.0069 | 0.0738 | 0.0502 | 0.0107 | 0.0071 | 0.0072
2021-06-18 | B64663 | B | 32 | SBC70L | 104 | 38800 | 0.0758 | 0.0525 | 0.0525 | 0.0965 | 1614 | 1614 | 1594 | 2486 | 27.2 |  | 169 | 0 | 미정 | 미정 | 미정 | 미정 | 0 | 0 | 0 | 0 | 0 | 169 | 0.0758 | 0.0498 | 0.0046 | 0.0025 | 36 | 5600 | 1644 | 0.2631 | 1.5857 | 0.2651 | 0.0254 | [6 empty] | 1498 | 20 | 21 | 1 | 0.21 | 60 | 25 | 미정 |  | 2021-06-18 20:08 | 1634 |  | 0 | 23 | 23 | 0 | 0 | 11 | 0.311 | 1.7018 | 0.2981 | 0.0249 | 96750 | 69 | 27 | 155 | 0.046 | 0.0253 | 0.0262 | 0.046 | 0.0354 | 0.0099 | 0.0095 | 0.0097
2021-06-18 | A65196 | B | 22 | BP-SM45CRBK | 101 | 36900 | 0.0329 | 0.0548 | 0.0548 | 0.116 | 1661 | 1661 | 1583 | 3172 | 44.4 |  | 77 | 0 | 미정 | 미정 | 미정 | 미정 | 0 | 0 | 0 | 160 | 0 | 77 | 0.0329 | 0.0863 | 0.0034 | 0.0052 | 42 | 4000 | 1604 | 0.3363 | 0.6726 | 0.2133 | 0.0077 | [6 empty] | 1492 | 16 | 16 | 3 | 0.42 | 69 | 20 | 미정 |  | 2021-06-18 20:47 | 1598 |  | 0 | 29 | 22 | 0 | 0 | 0 | 0.4344 | 0.8504 | 0.2454 | 0.0061 | 103900 | 70 | 37 | 145 | 0.0319 | 0.0073 | 0.0053 | 0.0494 | 0.0392 | 0.0096 | 0.0075 | 0.0082
2021-06-18 | B64664 | B | 5 | SBC70L | 104 | 39100 | 0.0512 | 0.0397 | 0.0397 | 0.0969 | 1621 | 1621 | 1594 | 2517 | 29.3 |  | 169 | 0 | 미정 | 미정 | 미정 | 미정 | 0 | 0 | 0 | 0 | 0 | 169 | 0.0512 | 0.0483 | 0.0029 | 0.0105 | 41 | 5600 | 1648 | 0.2639 | 1.5286 | 0.2391 | 0.0299 | [6 empty] | 1498 | 20 | 22 | 1 | 0.23 | 72 | 34 | 미정 |  | 2021-06-18 21:08 | 1641 |  | 0 | 41 | 22 | 0 | 0 | 18 | 0.317 | 1.6716 | 0.2991 | 0.0248 |  | 87 | 40 | 174 | 0.053 | 0.0283 | 0.0281 | 0.0482 | 0.0449 | 0.016 | 0.0132 | 0.0108
2021-06-18 | A65197 | B | 37 | BP-SM45CRBK | 101 | 36700 | 0.1574 | 0.1266 | 0.1266 | 0.1537 | 1610 | 1610 | 1544 | 3095 | 43.6 |  | 76 | 0 | 선택 | 미정 | 미정 | 미정 | 0 | 0 | 0 | 159 | 0 | 76 | 0.1574 | 0.1967 | 0.0107 | 0.5831 | 39 | 4300 | 1603 | 0.2969 | 0.6711 | 0.2006 | 0.0065 | [6 empty] | 1492 | 16 | 17 | 3 | 0.55 | 70 | 21 | 미정 |  | 2021-06-18 21:46 | 1599 |  | 0 | 0 | 0 | 0 | 0 | 0 | 0.432 | 0.8392 | 0.2406 | 0.0093 |  | 81 | 45 | 151 | 0.0315 | 0.0109 | 0.0064 | 0.0575 | 0.0383 | 0.0113 | 0.0098 | 0.0098
2021-06-18 | B64665 | B | 38 | SM45CB | 104 | 38100 | 0.0754 | 0.0353 | 0.0353 | 0.142 | 1655 | 1655 | 1532 | 2374 |  |  | 0 | 0 | 미정 | 미정 | 미정 | 미정 | 0 | 0 | 0 | 207 | 0 | 0 | 0.0754 | 0.0527 | 0.0044 | 0.3581 | 45 | 7600 | 1628 | 0.4266 | 0.552 | 0.1456 | 0.0049 | [6 empty] | 1493 | 14 | 16 | 1 | 0.24 | 90 | 30 | 미정 |  | 2021-06-18 22:37 | 1642 |  | 0 | 18 | 8 | 0 | 0 | 41 | 0.45 | 0.649 | 0.1918 | 0.0095 | 93400 | 93 | 48 | 183 | 0.0057 | 0.0057 | 0.0082 | 0.0466 | 0.0463 | 0.0112 | 0.0119 | 0.012
2021-06-18 | A65198 | B | 16 | KSG4120H | 101 | 37200 | 0.0809 | 0.0726 | 0.0726 | 0.095 | 1654 | 1654 | 1581 | 3083 | 35.7 |  | 151 | 0 | 미정 | 미정 | 미정 | 미정 | 0 | 0 | 0 | 0 | 0 | 151 | 0.0809 | 0.1885 | 0.0017 | 0.188 | 50 | 6900 | 1663 | 0.1563 | 0.5787 | 0.0645 | 0.0134 | [6 empty] | 1513 | 18 | 21 | 3 | 0.56 | 100 | 37 | 미정 |  | 2021-06-18 22:53 | 1655 |  | 0 | 49 | 9 | 0 | 0 | 0 | 0.172 | 0.687 | 0.0861 | 0.022 | 107500 | 90 | 41 | 170 | 0.0487 | 0.0119 | 0.0218 | 0.0535 | 0.042 | 0.0185 | 0.0138 | 0.0152
2021-06-18 | B64666 | B | 29 | SM45CB | 103 | 37400 | 0.0784 | 0.0774 | 0.0774 | 0.085 | 1584 | 1584 | 1540 | 2470 |  |  |  | 0 | 미정 | 미정 | 미정 | 미정 | 0 | 0 | 0 | 302 | 0 | 0 | 0.0784 | 0.0673 | 0.0056 | 0.3222 | 42 | 5700 | 1602 | 0.3987 | 0.5115 | 0.1488 | 0.004 | [6 empty] | 1493 | 14 | 15 | 1 | 0.2 | 65 | 21 | 미정 |  | 2021-06-18 23:41 | 1598 |  | 0 | 16 | 0 | 0 | 0 | 0 | 0.4565 | 0.6433 | 0.2024 | 0.0173 | 94950 | 67 | 48 | 175 | 0.0048 | 0.0047 | 0.0151 | 0.0695 | 0.0502 | 0.013 | 0.013 | 0.0124
2021-06-18 | A65199 | B | 36 | KSG4120H | 96 | 35700 | 0.1529 | 0.0673 | 0.0673 | 0.102 | 1683 | 1683 | 1608 | 2961 | 15.1 |  | 151 | 0 | 미정 | 미정 | 미정 | 미정 | 0 | 0 | 0 | 0 | 0 | 151 | 0.1529 | 0.1662 | 0.0036 | 0.3592 | 41 | 4500 | 1630 | 0.1492 | 0.5792 | 0.0938 | 0.0162 | [6 empty] | 1513 | 18 | 18 | 3 | 0.24 | 78 | 31 | 미정 |  | 2021-06-18 23:54 | 1626 |  | 0 | 0 | 0 | 0 | 0 | 0 | 0.182 | 0.6949 | 0.0919 | 0.0188 | 100900 | 65 | 45 | 164 | 0.022 | 0.0119 | 0.0191 | 0.0565 | 0.0265 | 0.0118 | 0.0106 | 0.0127
2021-06-18 | B64667 | B | 32 | SM45CB | 105 | 37800 | 0.1055 | 0.2431 | 0.2103 | 0.241 | 1576 | 1592 | 1528 | 2522 |  |  | 0 | 0 | 미정 | 미정 | 미정 | 미정 | 0 | 0 | 0 | 307 | 0 | 0 | 0.1055 | 0.0841 | 0.0081 | 0.2025 | 41 | 6300 | 1569 | 0.429 | 0.5282 | 0.1536 | 0.0038 | [6 empty] | 1493 | 14 | 15 | 1 | 0.16 | 77 | 24 | 미정 |  | 2021-06-19 00:39 | 1606 |  | 0 | 0 | 0 | 0 | 0 | 35 | 0.4432 | 0.6307 | 0.1875 | 0.0142 | 96000 | 67 | 23 | 151 | 0.0046 | 0.0043 | 0.0128 | 0.0596 | 0.0543 | 0.011 | 0.013 | 0.0122
2021-06-18 | A65200 | B | 22 | KSG4120H | 99 | 35200 | 0.1266 | 0.0998 | 0.0998 | 0.1103 | 1639 | 1639 | 1582 | 3004 | 27.1 |  | 152 | 0 | 선택 | 미정 | 미정 | 미정 | 0 | 0 | 0 | 0 | 0 | 152 | 0.1266 | 0.2123 | 0.0044 | 0.1734 | 40 | 5600 | 1637 | 0.1509 | 0.5879 | 0.0964 | 0.0141 | [6 empty] | 1513 | 18 | 18 | 3 | 0.24 | 78 | 28 | 미정 |  | 2021-06-19 00:46 | 1631 |  | 0 | 0 | 0 | 0 | 0 | 0 | 0.1796 | 0.7058 | 0.102 | 0.0246 | 99100 | 63 | 37 | 157 | 0.0408 | 0.0095 | 0.019 | 0.0518 | 0.0252 | 0.0129 | 0.0103 | 0.0105
2021-06-18 | A65201 | B | 37 | KSG4120H | 98 | 34600 | 0.0585 | 0.0361 | 0.0361 | 0.0602 | 1644 | 1644 | 1566 | 2934 | 16.4 |  | 152 | 0 | 미정 | 선택 | 미정 | 미정 | 0 | 0 | 0 | 0 | 0 | 152 | 0.0585 | 0.1537 | 0.003 | 0.001 | 57 | 6000 | 1632 | 0.1435 | 0.57 | 0.0647 | 0.0089 | [6 empty] | 1513 | 18 | 18 | 3 | 0.22 | 83 | 36 | 미정 |  | 2021-06-19 02:02 | 1633 |  | 0 | 20 | 0 | 0 | 0 | 0 | 0.1747 | 0.6937 | 0.0869 | 0.022 |  | 67 | 33 | 149 | 0.0237 | 0.0124 | 0.0198 | 0.0456 | 0.0424 | 0.0206 | 0.0135 | 0.0126
2021-06-18 | B64668 | B | 5 | SM45CB | 103 | 38500 | 0.0964 | 0.1752 | 0.1752 | 0.204 | 1588 | 1588 | 1525 | 2479 |  |  | 0 | 0 | 미정 | 미정 | 미정 | 미정 | 0 | 0 | 0 | 306 | 0 | 0 | 0.0964 | 0.111 | 0.0079 | 0.2291 | 38 | 6100 | 1609 | 0.4143 | 0.569 | 0.1773 | 0.0037 | [6 empty] | 1493 | 14 | 15 | 1 | 0.2 | 62 | 22 | 미정 |  | 2021-06-19 01:46 | 1598 |  | 0 | 26 | 0 | 0 | 0 | 41 | 0.4549 | 0.6377 | 0.1997 | 0.0153 | 94750 | 66 | 36 | 151 | 0.0074 | 0.004 | 0.014 | 0.0595 | 0.0532 | 0.0131 | 0.0155 | 0.0145
2021-06-18 | A65202 | B | 16 | KSG4120H | 98 | 34500 | 0.0998 | 0.064 | 0.064 | 0.0866 | 1633 | 1633 | 1547 | 2936 | 30.7 |  | 151 | 0 | 미정 | 선택 | 미정 | 미정 | 0 | 0 | 0 | 0 | 0 | 151 | 0.0998 | 0.1942 | 0.0034 | 0.3289 | 47 | 6000 | 1633 | 0.1471 | 0.5793 | 0.0721 | 0.0148 | [6 empty] | 1513 | 18 | 18 | 3 | 0.22 | 82 | 42 | 미정 |  | 2021-06-19 02:55 | 1633 |  | 0 | 0 | 0 | 0 | 0 | 0 | 0.18 | 0.7011 | 0.0922 | 0.0241 | 100500 | 64 | 32 | 143 | 0.0446 | 0.0117 | 0.0179 | 0.0443 | 0.0422 | 0.0112 | 0.0088 | 0.0091
2021-06-18 | B64669 | B | 38 | SM45CB | 104 | 40500 | 0.09 | 0.1329 | 0.0572 | 0.0755 | 1557 | 1627 | 1571 | 2606 |  |  | 0 | 0 | 미정 | 미정 | 미정 | 미정 | 0 | 0 | 0 | 301 | 0 | 0 | 0.09 | 0.0743 | 0.0044 | 0.2168 | 35 | 4500 | 1607 | 0.35 | 0.4847 | 0.1959 | 0.004 | [6 empty] | 1493 | 14 | 15 | 1 | 0.23 | 64 | 22 | 미정 |  | 2021-06-19 02:48 | 1601 |  | 0 | 0 | 0 | 0 | 0 | 40 | 0.4578 | 0.6387 | 0.2085 | 0.0107 |  | 69 | 35 | 144 | 0.0034 | 0.004 | 0.0096 | 0.0619 | 0.0245 | 0.0186 | 0.015 | 0.0126
2021-06-18 | A65203 | B | 36 | KSG4120H | 99 | 35400 | 0.0853 | 0.0778 | 0.0778 | 0.0818 | 1661 | 1661 | 1577 | 3008 | 33.3 |  | 152 | 0 | 선택 | 미정 | 미정 | 미정 | 0 | 0 | 0 | 0 | 0 | 152 | 0.0853 | 0.1636 | 0.0026 | 0.0015 | 43 | 5100 | 1627 | 0.1513 | 0.6262 | 0.0511 | 0.0101 | [6 empty] | 1513 | 18 | 18 | 3 | 0.22 | 77 | 38 | 미정 |  | 2021-06-19 03:52 | 1626 |  | 0 | 46 | 11 | 0 | 0 | 0 | 0.1784 | 0.6882 | 0.0826 | 0.0242 | 103400 | 66 | 22 | 127 | 0.0474 | 0.014 | 0.0196 | 0.0404 | 0.0518 | 0.0221 | 0.0134 | 0.0123
2021-06-18 | B64670 | B | 29 | SM45CB | 104 | 40300 | 0.0789 | 0.1 | 0.1 | 0.0886 | 1576 | 1576 | 1552 | 2516 |  |  | 0 | 0 | 미정 | 미정 | 미정 | 미정 | 0 | 0 | 0 | 303 | 0 | 0 | 0.0789 | 0.0752 | 0.0049 | 0.0897 | 39 | 5500 | 1597 | 0.3897 | 0.462 | 0.1713 | 0.0042 | [6 empty] | 1493 | 14 | 15 | 1 | 0.24 | 59 | 22 | 미정 |  | 2021-06-19 03:59 | 1592 |  | 0 | 20 | 0 | 0 | 0 | 40 | 0.445 | 0.6327 | 0.1957 | 0.0168 | 94100 | 66 | 22 | 124 | 0.0025 | 0.0042 | 0.0152 | 0.0557 | 0.0533 | 0.0125 | 0.0129 | 0.0118
2021-06-18 | A65204 | B | 22 | KSG4120H | 100 | 35200 |  | 0.0423 | 0.0423 | 0.0819 | 1636 | 1636 | 1582 | 3035 | 28.8 |  | 152 | 0 | 선택 | 미정 | 미정 | 미정 | 0 | 0 | 0 | 0 | 0 | 152 |  |  |  |  | 45 | 5500 | 1620 | 0.1522 | 0.5608 | 0.0895 | 0.015 | [6 empty] | 1513 | 18 | 18 | 3 | 0.22 | 71 | 29 | 미정 |  | 2021-06-19 05:00 | 1619 |  | 0 | 23 | 0 | 0 | 0 | 0 | 0.1769 | 0.6992 | 0.1002 | 0.0253 |  | 64 | 26 | 125 | 0.0416 | 0.0114 | 0.0193 |  | 0.0238 | 0.0068 | 0.006 | 0.0067
2021-06-18 | B64671 | B | 32 | SM45CB | 104 | 38300 | 0.0513 |  |  | 0.0806 |  | 1604 | 1551 | 2518 |  |  | 0 | 0 | 미정 | 미정 | 미정 | 미정 | 0 | 0 | 0 | 302 | 0 | 0 | 0.0513 | 0.052 | 0.0025 | 0.0315 | 39 | 5500 | 1611 | 0.3866 | 0.5675 | 0.1483 | 0.0029 | [6 empty] | 1493 | 14 | 15 | 1 | 0.19 | 53 | 21 | 미정 |  | 2021-06-19 04:57 | 1591 |  | 0 | 27 | 20 | 0 | 0 | 41 | 0.454 | 0.6392 | 0.1908 | 0.0088 | 98700 | 75 | 18 | 120 | 0.004 | 0.0031 | 0.0087 | 0.044 | 0.065 | 0.0215 | 0.0139 | 0.0131
2021-06-18 | A65205 | B | 37 | KSG4120H | 100 | 35600 | 0.0532 | 0.0362 | 0.0362 | 0.0724 | 1656 | 1656 | 1589 | 3022 | 34.2 |  | 150 | 0 | 미정 | 선택 | 미정 | 미정 | 0 | 0 | 0 | 0 | 0 | 150 | 0.0532 | 0.1158 | 0.0042 | 0.1523 | 41 | 4800 | 1625 | 0.1498 | 0.5824 | 0.0754 | 0.0142 | [6 empty] | 1513 | 18 | 18 | 3 | 0.24 | 76 | 33 | 미정 |  | 2021-06-19 05:52 | 1621 |  | 0 | 0 | 0 | 0 | 0 | 0 | 0.175 | 0.7095 | 0.1247 | 0.0233 | 104300 | 77 | 28 | 127 | 0.0484 | 0.0146 | 0.0215 | 0.0455 | 0.0411 | 0.0158 | 0.0114 | 0.01
2021-06-18 | B64672 | B | 5 | SM45C | 104 | 37900 |  | 0.1008 | 0.1008 | 0.1049 | 1600 | 1600 | 1562 | 2465 |  |  | 0 | 0 | 미정 | 미정 | 미정 | 미정 | 0 | 0 | 0 | 300 | 0 | 0 |  |  |  |  | 44 | 5800 | 1611 | 0.4071 | 0.4877 | 0.167 | 0.0041 | [6 empty] | 1493 | 15 | 16 | 1 | 0.16 | 55 | 24 | 미정 |  | 2021-06-19 06:03 | 1596 |  | 0 | 12 | 0 | 0 | 0 | 33 | 0.4539 | 0.6688 | 0.1884 | 0.0112 | 94700 | 73 | 16 | 124 | 0.0029 | 0.0041 | 0.0153 |  | 0.0456 | 0.0102 | 0.0097 | 0.0137
2021-06-19 | A65206 | B | 16 | KSG4120H | 97 | 36700 | 0.1027 | 0.1244 | 0.0638 | 0.0675 | 1593 | 1641 | 1602 | 3043 | 26.5 |  | 152 | 0 | 미정 | 선택 | 미정 | 미정 | 0 | 0 | 0 | 0 | 0 | 152 | 0.1027 | 0.2043 | 0.004 | 0.519 | 43 | 5500 | 1631 | 0.1456 | 0.5838 | 0.0309 | 0.0046 | [6 empty] | 1513 | 18 | 18 | 3 | 0.22 | 81 | 29 | 미정 |  | 2021-06-19 06:52 | 1631 |  | 0 | 29 | 33 | 0 | 0 | 0 | 0.1726 | 0.6983 | 0.0909 | 0.0216 | 100400 | 94 | 35 | 145 | 0.039 | 0.0072 | 0.019 | 0.0585 | 0.0505 | 0.0261 | 0.0094 | 0.0089
2021-06-19 | B64673 | B | 38 | SM45C | 104 | 37900 | 0.0414 | 0.0319 | 0.0319 | 0.1061 | 1614 | 1614 | 1534 | 2593 |  |  | 0 | 0 | 미정 | 미정 | 미정 | 미정 | 0 | 0 | 0 | 200 | 0 | 0 | 0.0414 | 0.0749 | 0.0294 | 0.0027 | 42 | 5600 | 1606 | 0.4184 | 0.5541 | 0.1617 | 0.0033 | [6 empty] | 1493 | 15 | 16 | 1 | 0.17 | 54 | 17 | 미정 |  | 2021-06-19 07:09 | 1598 |  | 0 | 26 | 0 | 0 | 0 | 36 | 0.4605 | 0.6626 | 0.1871 | 0.0247 | 92850 | 71 | 28 | 133 | 0.0031 | 0.0035 | 0.0208 | 0.0427 | 0.034 | 0.0188 | 0.0153 | 0.0173
2021-06-19 | A65207 | B | 36 | KSG4120H | 92 | 33300 | 0.0831 | 0.0516 | 0.0516 | 0.0578 | 1650 | 1650 | 1595 | 2688 | 41.6 |  | 152 | 0 | 미정 | 미정 | 미정 | 미정 | 0 | 0 | 0 | 0 | 0 | 152 | 0.0831 | 0.1566 | 0.003 | 0.0011 | 86 | 7100 | 1615 | 0.1568 | 0.5617 | 0.0114 | 0.0019 | [6 empty] | 1513 | 18 | 16 | 1 | 0.22 | 60 | 31 | 미정 |  | 2021-06-19 08:39 | 1628 |  | 0 | 0 | 70 | 0 | 0 | 0 | 0.1973 | 0.7493 | 0.1257 | 0.0078 | 89350 | 174 | 5 | 130 | 0.0684 | 0.029 | 0.0208 | 0.046 | 0.0428 | 0.0489 | 0.0156 | 0.0083
2021-06-19 | B64674 | B | 29 | SM45C | 104 | 37000 | 0.1315 | 0.042 | 0.042 | 0.1253 | 1669 | 1669 | 1553 | 2619 |  |  | 0 | 0 | 미정 | 미정 | 미정 | 미정 | 0 | 0 | 0 | 207 | 0 | 0 | 0.1315 | 0.0937 | 0.0107 | 0.1392 | 40 | 5300 | 1608 | 0.4072 | 0.5546 | 0.1558 | 0.0031 | [6 empty] | 1493 | 15 | 15 | 1 | 0.1 | 58 | 22 | 미정 |  | 2021-06-19 08:09 | 1600 |  | 0 | 23 | 0 | 0 | 0 | 34 | 0.4562 | 0.6518 | 0.1879 | 0.0102 | 96000 | 0 | 26 | 129 | 0.0027 | 0.0033 | 0.0149 | 0.0595 | 0.0376 | 0.0199 | 0.0191 | 0.0177
2021-06-19 | B64675 | B | 32 | SM45C | 104 | 37800 | 0.063 | 0.0306 | 0.0306 | 0.078 | 1622 | 1622 | 1556 | 2564 |  |  | 0 | 0 | 미정 | 미정 | 미정 | 미정 | 0 | 0 | 0 | 208 | 0 | 0 | 0.063 | 0.0747 | 0.0266 | 0.1317 | 42 | 6100 | 1621 | 0.3977 | 0.5498 | 0.1532 | 0.0028 | [6 empty] | 1493 | 15 | 16 | 1 | 0.17 | 65 | 30 | 미정 |  | 2021-06-19 09:09 | 1614 |  | 0 | 13 | 0 | 0 | 0 | 33 | 0.4526 | 0.6609 | 0.1907 | 0.0052 | 97550 | 74 | 23 | 129 | 0.0023 | 0.0033 | 0.0136 | 0.039 | 0.0407 | 0.0167 | 0.0179 | 0.0151
2021-06-19 | B64676 | B | 5 | SM45C | 104 | 37000 | 0.0917 | 0.0589 | 0.0589 | 0.093 | 1640 | 1640 | 1541 | 2453 |  |  | 0 | 0 | 미정 | 미정 | 미정 | 미정 | 0 | 0 | 0 | 206 | 0 | 0 | 0.0917 | 0.0911 | 0.0087 | 0.0476 | 43 | 6000 | 1630 | 0.3519 | 0.5598 | 0.1489 | 0.0026 | [6 empty] | 1493 | 15 | 16 | 1 | 0.15 | 66 | 26 | 미정 |  | 2021-06-19 10:09 | 1609 |  | 0 | 22 | 0 | 0 | 0 | 36 | 0.4592 | 0.6651 | 0.1952 | 0.0096 | 92450 | 72 | 35 | 147 | 0.0023 | 0.0031 | 0.0137 | 0.0529 | 0.0444 | 0.0201 | 0.0184 | 0.0154
2021-06-19 | B64677 | B | 38 | SM45C | 104 | 38700 | 0.0747 | 0.0379 | 0.0379 | 0.0697 | 1601 | 1601 | 1551 | 2548 |  |  | 0 | 0 | 미정 | 미정 | 미정 | 미정 | 0 | 0 | 0 | 202 | 0 | 0 | 0.0747 | 0.074 | 0.0051 | 0.2288 | 42 | 5500 | 1603 | 0.3297 | 0.4827 | 0.1496 | 0.0023 | [6 empty] | 1493 | 15 | 16 | 1 | 0.27 | 55 | 20 | 미정 |  | 2021-06-19 11:16 | 1600 |  | 0 | 0 | 0 | 0 | 0 | 36 | 0.44 | 0.6669 | 0.1797 | 0.0102 | 98300 | 76 | 25 | 131 | 0.0014 | 0.0028 | 0.0141 | 0.046 | 0.0496 | 0.0242 | 0.0157 | 0.0135
2021-06-19 | B64678 | B | 29 | SM45C | 104 | 37600 | 0.0358 | 0.0285 | 0.0285 | 0.1004 | 1610 | 1610 | 1545 | 2574 |  |  | 0 | 0 | 미정 | 미정 | 미정 | 미정 | 0 | 0 | 0 | 0 | 0 | 0 | 0.0358 | 0.0516 | 0.0041 | 0.0152 | 39 | 5300 | 1606 | 0.4103 | 0.5 | 0.1758 | 0.003 | [6 empty] | 1493 | 15 | 15 | 1 | 0.1 | 56 | 18 | 미정 |  | 2021-06-19 12:29 | 1596 |  | 0 | 27 | 0 | 0 | 0 | 36 | 0.4511 | 0.6667 | 0.1847 | 0.0134 | 99500 | 78 | 24 | 120 | 0.0022 | 0.0031 | 0.0145 | 0.0397 | 0.0722 | 0.03 | 0.023 | 0.0181
2021-06-19 | A65208 | B | 36 | SM45C | 105 | 39500 | 0.0563 | 0.0406 | 0.0512 | 0.0594 | 1622 | 1622 | 1565 | 2955 |  |  | 0 | 0 | 미정 | 미정 | 미정 | 미정 | 0 | 0 | 0 | 200 | 0 | 0 | 0.0563 | 0.1216 | 0.0026 | 0.028 | 53 | 5700 | 1640 | 0.3507 | 0.5219 | 0.1339 | 0.0035 | [6 empty] | 1493 | 15 | 16 | 1 | 0.13 | 68 | 28 | 미정 |  | 2021-06-19 12:58 | 1615 |  | 0 | 12 | 0 | 0 | 0 | 30 | 0.451 | 0.663 | 0.1801 | 0.0096 | 92900 | 73 | 38 | 186 | 0.0009 | 0.0042 | 0.0157 | 0.0451 | 0.0555 | 0.0174 | 0.012 | 0.0144
2021-06-19 | B64679 | B | 32 | SM45C | 104 | 37800 | 0.0892 | 0.053 | 0.053 | 0.0918 | 1628 | 1628 | 1567 | 2640 |  |  | 0 | 0 | 미정 | 미정 | 미정 | 미정 | 0 | 0 | 0 | 202 | 0 | 0 | 0.0892 | 0.0932 | 0.0073 | 0.1868 | 69 | 6400 | 1603 | 0.3945 | 0.558 | 0.1505 | 0.0031 | [6 empty] | 1493 | 15 | 15 | 1 | 0.13 | 68 | 23 | 미정 |  | 2021-06-19 13:56 | 1603 |  | 0 | 21 | 22 | 0 | 0 | 38 | 0.457 | 0.6647 | 0.2015 | 0.007 | 97950 | 89 | 48 | 217 | 0.0024 | 0.0032 | 0.0068 | 0.0462 | 0.0404 | 0.016 | 0.0142 | 0.0163
2021-06-19 | A65209 | B | 37 | SCR415HM | 104 | 37900 | 0.0819 | 0.0796 | 0.0433 | 0.0465 | 1593 | 1624 | 1578 | 2852 | 13.5 |  | 152 | 0 | 미정 | 미정 | 미정 | 미정 | 0 | 0 | 0 | 0 | 0 | 152 | 0.0819 | 0.0702 | 0.0048 | 0.2914 | 42 | 7100 | 1649 | 0.1428 | 0.8049 | 0.122 | 0.0249 | [6 empty] | 1512 | 16 | 20 | 3 | 0.48 | 79 | 33 | 미정 |  | 2021-06-19 13:48 | 1658 |  | 0 | 53 | 37 | 0 | 0 | 0 | 0.181 | 1.0256 | 0.1888 | 0.0214 | 102200 | 67 | 13 | 113 | 0.0196 | 0.0193 | 0.0212 | 0.0508 | 0.0443 | 0.0332 | 0.0132 | 0.0246
2021-06-19 | B64680 | B | 5 | AE4150M3 | 104 | 39100 | 0.1081 | 0.057 | 0.057 | 0.0753 | 1589 | 1589 | 1542 | 2546 | 3.1 |  | 147 | 0 | 미정 | 미정 | 미정 | 미정 | 0 | 0 | 0 | 0 | 0 | 147 | 0.1081 | 0.0857 | 0.011 | 0.467 | 58 | 8400 | 1652 | 0.4441 | 0.7122 | 0.1389 | 0.0113 | [6 empty] | 1487 | 16 | 20 | 1 | 0.21 | 90 | 32 | 미정 |  | 2021-06-19 15:11 | 1646 |  | 0 | 24 | 0 | 0 | 0 | 21 | 0.492 | 0.8369 | 0.2056 | 0.0088 | 93650 | 91 | 61 | 233 | 0.005 | 0.0125 | 0.0137 | 0.0638 | 0.0692 | 0.0112 | 0.009 | 0.0075
2021-06-19 | A65210 | B | 22 | SCR415HM | 103 | 37500 | 0.0607 | 0.0364 | 0.0364 | 0.057 | 1673 | 1673 | 1609 | 3362 | 13.8 |  | 151 | 0 | 미정 | 미정 | 미정 | 미정 | 0 | 0 | 0 | 0 | 0 | 151 | 0.0607 | 0.0625 | 0.0022 | 0.3221 | 42 | 4900 | 1640 | 0.1474 | 0.8577 | 0.1372 | 0.0251 | [6 empty] | 1512 | 16 | 17 | 3 | 0.48 | 73 | 26 | 미정 |  | 2021-06-19 14:56 | 1632 |  | 0 | 45 | 13 | 0 | 0 | 0 | 0.176 | 1.0368 | 0.2001 | 0.0229 |  | 67 | 18 | 109 | 0.0204 | 0.0275 | 0.0264 | 0.0479 | 0.0328 | 0.0175 | 0.0104 | 0.0248
2021-06-19 | A65211 | B | 16 | SCR415HM | 104 | 37200 | 0.0545 | 0.0625 | 0.0625 | 0.0567 | 1656 | 1656 | 1592 | 3309 | 15.3 |  | 151 | 0 | 미정 | 미정 | 미정 | 미정 | 0 | 0 | 0 | 0 | 0 | 151 | 0.0545 | 0.0712 | 0.0029 | 0.3205 | 37 | 4900 | 1629 | 0.1473 | 0.8573 | 0.1332 | 0.0251 | [6 empty] | 1512 | 16 | 16 | 3 | 0.33 | 81 | 32 | 미정 |  | 2021-06-19 15:52 | 1632 |  | 0 | 12 | 16 | 0 | 0 | 0 | 0.177 | 1.0349 | 0.2026 | 0.0287 |  | 68 | 24 | 112 | 0.022 | 0.0275 | 0.0259 | 0.0536 | 0.0383 | 0.0225 | 0.0147 | 0.0245
2021-06-19 | B64681 | B | 38 | AE4150M3 | 104 | 38500 | 0.2287 | 0.0454 | 0.0454 | 0.0777 | 1661 | 1661 | 1606 | 2517 | 9.1 |  | 149 | 0 | 미정 | 미정 | 미정 | 미정 | 0 | 0 | 0 | 0 | 0 | 149 | 0.2287 | 0.1488 | 0.0063 | 0.2466 | 39 | 6200 | 1645 | 0.421 | 0.6572 | 0.143 | 0.018 | [6 empty] | 1487 | 16 | 17 | 1 | 0.14 | 66 | 26 | 미정 |  | 2021-06-19 16:05 | 1631 |  | 0 | 28 | 23 | 0 | 0 | 0 | 0.4912 | 0.8274 | 0.2013 | 0.0144 | 100400 | 76 | 41 | 201 | 0.0134 | 0.0222 | 0.0156 | 0.0456 | 0.0376 | 0.0102 | 0.0077 | 0.0069
2021-06-19 | A65212 | B | 35 | 16MNCR5H | 103 | 36900 | 0.0499 | 0.0642 | 0.0642 | 0.0846 | 1668 | 1668 | 1586 | 3236 | 33.7 |  | 152 | 0 | 선택 | 미정 | 미정 | 미정 | 0 | 0 | 0 | 0 | 0 | 152 | 0.0499 | 0.0963 | 0.0033 | 0.0017 | 38 | 6500 | 1637 | 0.1591 | 0.9156 | 0.1212 | 0.0232 | [6 empty] | 1512 | 16 | 17 | 3 | 0.35 | 84 | 32 | 미정 |  | 2021-06-19 16:58 | 1645 |  | 0 | 59 | 47 | 0 | 0 | 0 | 0.166 | 1.0987 | 0.1953 | 0.0277 | 105550 | 78 | 17 | 99 | 0.0475 | 0.0191 | 0.0237 | 0.0467 | 0.0351 | 0.014 | 0.0102 | 0.0098
2021-06-19 | B64682 | B | 29 | AE4150M3 | 104 | 39600 | 0.0972 | 0.0334 | 0.0334 | 0.0585 | 1660 | 1660 | 1589 | 2566 | 2.3 |  | 150 | 0 | 미정 | 미정 | 미정 | 미정 | 0 | 0 | 0 | 0 | 0 | 150 | 0.0972 | 0.1481 | 0.0039 | 0.1548 | 42 | 5900 | 1622 | 0.4036 | 0.6446 | 0.1545 | 0.0149 | [6 empty] | 1487 | 16 | 17 | 1 | 0.13 | 65 | 23 | 미정 |  | 2021-06-19 17:29 | 1617 |  | 0 | 53 | 21 | 0 | 0 | 21 | 0.4905 | 0.8303 | 0.2073 | 0.0173 | 102050 | 76 | 25 | 171 | 0.0033 | 0.0124 | 0.0164 | 0.0466 | 0.0714 | 0.0094 | 0.0076 | 0.0068
2021-06-19 | A65213 | B | 37 | 16MNCR5H | 104 | 36700 | 0.0545 | 0.0461 | 0.0461 | 0.0707 | 1658 | 1658 | 1601 | 3218 | 24.4 |  | 151 | 0 | 선택 | 미정 | 미정 | 미정 | 0 | 0 | 0 | 0 | 0 | 151 | 0.0545 | 0.1045 | 0.0034 | 0.177 | 38 | 4500 | 1610 | 0.154 | 0.9316 | 0.1439 | 0.0231 | [6 empty] | 1512 | 16 | 18 | 3 | 0.48 | 66 | 23 | 미정 |  | 2021-06-19 17:56 | 1612 |  | 0 | 40 | 26 | 0 | 0 | 0 | 0.173 | 1.0979 | 0.197 | 0.0236 |  | 73 | 24 | 116 | 0.035 | 0.0293 | 0.0265 | 0.0535 | 0.0342 | 0.0178 | 0.0077 | 0.0088
2021-06-19 | B64683 | B | 32 | AE4150M3 | 105 | 39100 | 0.1656 | 0.0469 | 0.0469 | 0.0802 | 1591 | 1591 | 1556 | 2418 | 11 |  | 146 | 0 | 미정 | 미정 | 미정 | 미정 | 0 | 0 | 0 | 0 | 0 | 146 | 0.1656 | 0.1566 | 0.0068 | 0.1063 | 44 | 7100 | 1634 | 0.4285 | 0.6846 | 0.1441 | 0.0079 | [6 empty] | 1487 | 16 | 17 | 1 | 0.15 | 64 | 30 | 미정 |  | 2021-06-19 18:39 | 1621 |  | 0 | 13 | 0 | 0 | 0 | 19 | 0.477 | 0.8394 | 0.2037 | 0.0118 | 100900 | 82 | 30 | 174 | 0.0158 | 0.0134 | 0.0157 | 0.0511 | 0.0489 | 0.0062 | 0.0059 | 0.0056
2021-06-19 | A65214 | B | 22 | 16MNCR5H | 104 | 37600 | 0.1701 | 0.1375 | 0.0928 | 0.1 | 1586 | 1611 | 1558 | 3083 | 27.1 |  | 151 | 0 | 선택 | 미정 | 미정 | 미정 | 0 | 0 | 0 | 0 | 0 | 151 | 0.1701 | 0.155 | 0.0057 | 0.1774 | 38 | 5600 | 1630 | 0.154 | 0.8836 | 0.134 | 0.0202 | [6 empty] | 1512 | 16 | 18 | 3 | 0.51 | 66 | 23 | 미정 |  | 2021-06-19 18:55 | 1618 |  | 0 | 64 | 13 | 0 | 0 | 0 | 0.172 | 1.0828 | 0.197 | 0.0264 | 103450 | 77 | 25 | 122 | 0.0385 | 0.0191 | 0.0281 | 0.0559 | 0.0315 | 0.0137 | 0.0091 | 0.0097
2021-06-19 | B64684 | B | 5 | AE4140M14 | 104 | 38600 | 0.1022 | 0.0317 | 0.0317 | 0.0719 | 1612 | 1612 | 1593 | 2529 |  |  |  | 0 | 미정 | 미정 | 미정 | 미정 | 0 | 0 | 0 | 204 | 0 | 0 | 0.1022 | 0.1207 | 0.009 | 0.1115 | 49 | 7300 | 1652 | 0.3286 | 0.7619 | 0.1491 | 0.0044 | [6 empty] | 1492 | 18 | 18 | 1 | 0.16 | 79 | 29 | 미정 |  | 2021-06-19 19:41 | 1641 |  | 0 | 46 | 36 | 0 | 0 | 0 | 0.414 | 0.9774 | 0.2586 | 0.0336 | 100350 | 84 | 40 | 207 | 0.0026 | 0.0059 | 0.0257 | 0.0549 | 0.0432 | 0.019 | 0.0166 | 0.0269
2021-06-19 | A65215 | B | 16 | 16MNCR5H | 104 | 37100 |  | 0.0772 | 0.0772 | 0.0925 | 1613 | 1613 | 1556 | 3067 | 32.1 |  | 152 | 0 | 선택 | 미정 | 미정 | 미정 | 0 | 0 | 0 | 0 | 0 | 152 |  |  |  |  | 41 | 6400 | 1618 | 0.1542 | 0.8837 | 0.114 | 0.0299 | [6 empty] | 1512 | 16 | 18 | 3 | 0.59 | 73 | 29 | 미정 |  | 2021-06-19 19:59 | 1621 |  | 0 | 18 | 26 | 0 | 0 | 0 | 0.1707 | 1.1005 | 0.2011 | 0.0334 | 106550 | 79 | 27 | 130 | 0.0441 | 0.0267 | 0.0299 |  | 0.034 | 0.0215 | 0.0137 | 0.0121
2021-06-19 | B64685 | B | 38 | AE4140M14 | 104 | 39000 | 0.1252 | 0.0338 | 0.0535 | 0.059 | 1622 | 1608 | 1589 | 2527 |  |  |  | 0 | 미정 | 미정 | 미정 | 미정 | 0 | 0 | 0 | 203 | 0 | 0 | 0.1252 | 0.13 | 0.0091 | 0.3097 | 48 | 7600 | 1646 | 0.3245 | 0.7034 | 0.1784 | 0.004 | [6 empty] | 1492 | 18 | 19 | 1 | 0.12 | 83 | 35 | 미정 |  | 2021-06-19 20:49 | 1644 |  | 0 | 42 | 0 | 0 | 0 | 0 | 0.412 | 0.9477 | 0.2548 | 0.0304 | 99550 | 75 | 53 | 212 | 0.0029 | 0.0052 | 0.0267 | 0.0478 | 0.0295 | 0.019 | 0.0184 | 0.0235
2021-06-19 | A65216 | B | 35 | 16MNCR5H | 104 | 37100 | 0.0879 | 0.0605 | 0.0605 | 0.0611 | 1598 | 1598 | 1546 | 3069 | 26.9 |  | 152 | 0 | 선택 | 미정 | 미정 | 미정 | 0 | 0 | 0 | 0 | 0 | 152 | 0.0879 | 0.1405 | 0.0037 | 0.2085 | 39 | 6500 | 1632 | 0.1569 | 0.8765 | 0.1147 | 0.03 | [6 empty] | 1512 | 16 | 16 | 3 | 0.7 | 70 | 19 | 미정 |  | 2021-06-19 20:55 | 1618 |  | 0 | 37 | 19 | 0 | 0 | 0 | 0.176 | 1.0933 | 0.1986 | 0.0266 | 99750 | 90 | 30 | 143 | 0.0392 | 0.0271 | 0.0245 | 0.053 | 0.0306 | 0.0139 | 0.0086 | 0.0097
2021-06-19 | B64686 | B | 29 | KF70CVS | 104 | 38700 | 0.0929 | 0.0273 | 0.113 | 0.1132 | 1669 | 1644 | 1596 | 2622 |  |  |  | 0 | 미정 | 미정 | 미정 | 미정 | 0 | 0 | 0 | 252 | 0 | 0 | 0.0929 | 0.1291 | 0.0056 | 0.2638 | 41 | 5800 | 1644 | 0.6002 | 0.3867 | 0.1607 | 0.0039 | [6 empty] | 1476 | 13 | 21 | 1 | 0.11 | 92 | 31 | 미정 |  | 2021-06-19 21:57 | 1633 |  | 0 | 0 | 16 | 0 | 0 | 0 | 0.696 | 0.5578 | 0.2046 | 0.0039 |  | 99 | 30 | 172 | 0.0034 | 0.0041 | 0.0036 | 0.0405 | 0.0193 | 0.0142 | 0.0152 | 0.0631
2021-06-19 | A65217 | B | 37 | AE4140M14 | 104 | 36700 | 0.0645 | 0.117 | 0.117 | 0.1174 | 1628 | 1628 | 1569 | 3122 | 35.1 |  | 84 | 0 | 미정 | 미정 | 미정 | 미정 | 0 | 0 | 0 | 153 | 0 | 84 | 0.0645 | 0.1058 | 0.0041 | 0.2409 | 38 | 5700 | 1629 | 0.3298 | 0.7936 | 0.1936 | 0.0223 | [6 empty] | 1492 | 18 | 18 | 3 | 0.74 | 73 | 26 | 미정 |  | 2021-06-19 22:04 | 1616 |  | 0 | 13 | 10 | 0 | 0 | 0 | 0.41 | 0.9448 | 0.2414 | 0.0288 | 97200 | 75 | 53 | 193 | 0.0297 | 0.0272 | 0.0254 | 0.0426 | 0.0215 | 0.0068 | 0.0054 | 0.0241
2021-06-19 | B64687 | B | 32 | KF70CVS | 104 | 38800 | 0.113 | 0.048 | 0.0903 | 0.0979 | 1583 | 1583 | 1545 | 2520 |  |  |  | 0 | 미정 | 미정 | 미정 | 미정 | 0 | 0 | 0 | 301 | 0 | 0 | 0.113 | 0.1092 | 0.0068 | 0.0794 | 50 | 6600 | 1601 | 0.5567 | 0.4436 | 0.1881 | 0.0032 | [6 empty] | 1476 | 13 | 15 | 1 | 0.19 | 69 | 22 | 미정 |  | 2021-06-19 23:15 | 1600 |  | 0 | 0 | 6 | 0 | 0 | 0 | 0.687 | 0.523 | 0.2004 | 0.003 |  | 85 | 38 | 178 | 0.007 | 0.0033 | 0.003 | 0.0521 | 0.0366 | 0.0246 | 0.0283 | 0.0642
2021-06-19 | A65218 | B | 22 | AE4140M14 | 104 | 37800 | 0.0536 | 0.099 | 0.099 | 0.1275 | 1658 | 1658 | 1595 | 3123 | 44.5 |  | 97 | 0 | 미정 | 미정 | 미정 | 미정 | 0 | 0 | 0 | 157 | 0 | 97 | 0.0536 | 0.0983 | 0.0025 | 0.0714 | 39 | 4400 | 1608 | 0.3245 | 0.7809 | 0.1855 | 0.0261 | [6 empty] | 1492 | 18 | 18 | 3 | 0.63 | 67 | 26 | 미정 |  | 2021-06-19 23:21 | 1603 |  | 0 | 0 | 0 | 0 | 0 | 0 | 0.4004 | 0.9588 | 0.2407 | 0.0279 | 101850 | 78 | 47 | 177 | 0.0415 | 0.0184 | 0.0254 | 0.0471 | 0.0294 | 0.0111 | 0.0067 | 0.0242
2021-06-19 | B64688 | B | 5 | KF70CVS | 103 | 37100 | 0.0584 | 0.0898 | 0.0898 | 0.1296 | 1600 | 1600 | 1553 | 2411 |  |  |  | 0 | 미정 | 미정 | 미정 | 미정 | 0 | 0 | 0 | 308 | 0 | 0 | 0.0584 | 0.1133 | 0.0214 | 0.2904 | 47 | 6100 | 1614 | 0.6065 | 0.3843 | 0.1844 | 0.0028 | [6 empty] | 1476 | 13 | 14 | 1 | 0.19 | 72 | 27 | 미정 |  | 2021-06-20 00:40 | 1598 |  | 0 | 0 | 0 | 0 | 0 | 0 | 0.678 | 0.5155 | 0.2028 | 0.0029 |  | 83 | 22 | 148 | 0.0029 | 0.0031 | 0.0028 | 0.0339 | 0.0376 | 0.0322 | 0.0304 | 0.0635
2021-06-19 | A65219 | B | 16 | AE4140M14 | 104 | 37200 | 0.0522 | 0.1144 | 0.1144 | 0.1038 | 1630 | 1630 | 1572 | 3067 | 41.8 |  | 95 | 0 | 미정 | 미정 | 미정 | 미정 | 0 | 0 | 0 | 150 | 0 | 95 | 0.0522 | 0.089 | 0.0056 | 0.1716 | 41 | 5100 | 1592 | 0.319 | 0.8096 | 0.1829 | 0.0158 | [6 empty] | 1492 | 18 | 18 | 3 | 0.35 | 63 | 24 | 미정 |  | 2021-06-20 00:40 | 1597 |  | 0 | 16 | 9 | 0 | 0 | 0 | 0.4119 | 0.9434 | 0.2425 | 0.0311 | 103450 | 78 | 45 | 164 | 0.0376 | 0.0208 | 0.0276 | 0.0608 | 0.0261 | 0.0106 | 0.0076 | 0.024
2021-06-19 | A65220 | B | 35 | AE4140M14 | 104 | 36500 | 0.0654 | 0.1001 | 0.1001 | 0.1334 | 1611 | 1611 | 1543 | 3019 | 35.9 |  | 97 | 0 | 미정 | 미정 | 미정 | 미정 | 0 | 0 | 0 | 159 | 0 | 97 | 0.0654 | 0.09 | 0.0026 | 0.1565 | 43 | 5900 | 1591 | 0.3236 | 0.8222 | 0.1974 | 0.0172 | [6 empty] | 1492 | 18 | 18 | 3 | 0.53 | 72 | 23 | 미정 |  | 2021-06-20 01:39 | 1600 |  | 0 | 8 | 0 | 0 | 0 | 0 | 0.401 | 0.9507 | 0.2436 | 0.0306 | 102150 | 79 | 53 | 185 | 0.0334 | 0.0145 | 0.0268 | 0.0428 | 0.0376 | 0.012 | 0.0089 | 0.0242
2021-06-19 | B64689 | B | 38 | KF70CVS | 103 | 37600 | 0.1417 | 0.1276 | 0.1276 | 0.1018 | 1580 | 1580 | 1538 | 2465 |  |  |  | 0 | 미정 | 미정 | 미정 | 미정 | 0 | 0 | 0 | 302 | 0 | 0 | 0.1417 | 0.1751 | 0.0092 | 0.1867 | 40 | 5500 | 1596 | 0.6099 | 0.4391 | 0.1862 | 0.0025 | [6 empty] | 1476 | 13 | 14 | 1 | 0.24 | 59 | 21 | 미정 |  | 2021-06-20 01:52 | 1582 |  | 0 | 0 | 0 | 0 | 0 | 0 | 0.683 | 0.5232 | 0.2001 | 0.0024 | 95100 | 84 | 31 | 151 | 0.0032 | 0.0027 | 0.0025 | 0.0561 | 0.0612 | 0.049 | 0.0523 | 0.0667
2021-06-19 | A65221 | B | 37 | AE4140M14 | 103 | 37400 | 0.0567 | 0.1771 | 0.1771 | 0.0863 | 1611 | 1611 | 1568 | 3103 | 35.6 |  | 97 | 0 | 미정 | 미정 | 미정 | 미정 | 0 | 0 | 0 | 150 | 0 | 97 | 0.0567 | 0.0894 | 0.0027 | 0.0612 | 39 | 5300 | 1607 | 0.3091 | 0.8017 | 0.2081 | 0.0163 | [6 empty] | 1492 | 18 | 18 | 3 | 0.33 | 69 | 24 | 미정 |  | 2021-06-20 02:54 | 1601 |  | 0 | 9 | 0 | 0 | 0 | 0 | 0.4085 | 0.9521 | 0.2545 | 0.0269 | 101100 | 77 | 46 | 167 | 0.0336 | 0.0218 | 0.0249 | 0.0433 | 0.0293 | 0.0114 | 0.0081 | 0.0237
2021-06-19 | B64690 | B | 29 | KF70CVS | 104 | 39000 | 0.0843 | 0.043 | 0.0545 | 0.0855 | 1567 | 1602 | 1564 | 2599 |  |  |  | 0 | 미정 | 미정 | 미정 | 미정 | 0 | 0 | 0 | 306 | 0 | 0 | 0.0843 | 0.111 | 0.0078 | 0.1005 | 38 | 5200 | 1595 | 0.6118 | 0.4051 | 0.1995 | 0.0024 | [6 empty] | 1476 | 13 | 14 | 1 | 0.17 | 55 | 14 | 미정 |  | 2021-06-20 03:02 | 1585 |  | 0 | 0 | 7 | 0 | 0 | 0 | 0.692 | 0.5113 | 0.2071 | 0.0023 | 97450 | 85 | 28 | 147 | 0.0032 | 0.0024 | 0.0023 | 0.0541 | 0.0574 | 0.0538 | 0.0531 | 0.0631
2021-06-19 | A65222 | B | 22 | AE4140M14 | 103 | 37200 | 0.0654 | 0.0609 | 0.0609 | 0.139 | 1640 | 1640 | 1569 | 3063 | 52.2 |  | 97 | 0 | 미정 | 미정 | 미정 | 미정 | 0 | 0 | 0 | 152 | 0 | 97 | 0.0654 | 0.0999 | 0.0023 | 0.0592 | 46 | 5700 | 1620 | 0.3418 | 0.8127 | 0.2224 | 0.0193 | [6 empty] | 1492 | 18 | 18 | 3 | 0.32 | 86 | 43 | 미정 |  | 2021-06-20 04:00 | 1621 |  | 0 | 19 | 0 | 0 | 0 | 0 | 0.414 | 0.952 | 0.2569 | 0.0291 | 96700 | 59 | 45 | 175 | 0.0513 | 0.0239 | 0.0254 | 0.0432 | 0.0277 | 0.0094 | 0.0071 | 0.024
2021-06-19 | B64691 | B | 32 | KF70CVS | 104 | 37600 | 0.1035 | 0.156 | 0.156 | 0.1691 | 1598 | 1598 | 1538 | 2444 |  |  |  | 0 | 미정 | 미정 | 미정 | 미정 | 0 | 0 | 0 | 299 | 0 | 0 | 0.1035 | 0.1201 | 0.0054 | 0.0092 | 42 | 6300 | 1551 | 0.64 | 0.4404 | 0.186 | 0.0022 | [6 empty] | 1476 | 13 | 14 | 1 | 0.18 | 65 | 21 | 미정 |  | 2021-06-20 04:19 | 1590 |  | 0 | 0 | 0 | 0 | 0 | 0 | 0.695 | 0.5188 | 0.2043 | 0.0024 | 95050 | 83 | 22 | 143 | 0.0025 | 0.0027 | 0.0023 | 0.067 | 0.0565 | 0.0452 | 0.0465 | 0.0634
2021-06-19 | A65223 | B | 16 | AE4140M14 | 103 | 37400 | 0.0526 | 0.0987 | 0.0987 | 0.159 | 1644 | 1644 | 1578 | 3037 | 45.4 |  | 96 | 0 | 미정 | 미정 | 미정 | 미정 | 0 | 0 | 0 | 158 | 0 | 96 | 0.0526 | 0.1393 | 0.0034 | 0.0827 | 39 | 5400 | 1623 | 0.3483 | 0.8177 | 0.1937 | 0.0156 | [6 empty] | 1492 | 18 | 18 | 3 | 0.31 | 89 | 52 | 미정 |  | 2021-06-20 05:10 | 1623 |  | 0 | 0 | 11 | 0 | 0 | 0 | 0.4057 | 0.9575 | 0.2502 | 0.0282 | 105750 | 97 | 27 | 129 | 0.0403 | 0.0143 | 0.0244 | 0.0514 | 0.0319 | 0.0126 | 0.01 | 0.0247
2021-06-19 | B64692 | B | 5 | KF70CVS | 103 | 38300 | 0.0742 | 0.1035 | 0.141 | 0.148 | 1570 | 1594 | 1552 | 2556 |  |  |  | 0 | 미정 | 미정 | 미정 | 미정 | 0 | 0 | 0 | 301 | 0 | 0 | 0.0742 | 0.0978 | 0.0047 | 0.0026 | 35 | 5600 | 1612 | 0.6381 | 0.4183 | 0.1924 | 0.0021 | [6 empty] | 1476 | 13 | 14 | 1 | 0.17 | 63 | 23 | 미정 |  | 2021-06-20 05:22 | 1606 |  | 0 | 22 | 0 | 0 | 0 | 0 | 0.686 | 0.5157 | 0.1974 | 0.0022 | 96950 | 82 | 36 | 159 | 0.0051 | 0.0025 | 0.0023 | 0.047 | 0.0563 | 0.052 | 0.0482 | 0.0622
2021-06-19 | A65224 | B | 35 | SM48CH | 104 | 37100 | 0.0801 | 0.1608 | 0.1608 | 0.1754 | 1644 | 1644 | 1586 | 3012 | 39.9 |  | 116 | 0 | 미정 | 미정 | 미정 | 미정 | 0 | 0 | 0 | 0 | 0 | 116 | 0.0801 | 0.1547 | 0.003 | 0.4401 | 46 | 4400 | 1631 | 0.3418 | 0.5481 | 0.1902 | 0.0324 | [6 empty] | 1491 | 16 | 20 | 3 | 0.53 | 88 | 32 | 미정 |  | 2021-06-20 06:15 | 1629 |  | 0 | 0 | 0 | 0 | 0 | 0 | 0.457 | 0.6479 | 0.2247 | 0.0303 | 95800 | 89 | 53 | 192 | 0.045 | 0.0227 | 0.0244 | 0.039 | 0.0283 | 0.0102 | 0.006 | 0.0202
2021-06-19 | B64693 | B | 38 | KF70CVS | 104 | 37300 | 0.1531 | 0.09 | 0.09 | 0.0887 | 1601 | 1601 | 1526 | 2466 |  |  |  | 0 | 미정 | 미정 | 미정 | 미정 | 0 | 0 | 0 | 309 | 0 | 0 | 0.1531 | 0.1291 | 0.0084 | 0.0691 | 44 | 6700 | 1618 | 0.6496 | 0.3695 | 0.1731 | 0.0023 | [6 empty] | 1476 | 13 | 14 | 1 | 0.18 | 66 | 25 | 미정 |  | 2021-06-20 06:29 | 1612 |  | 0 | 37 | 0 | 0 | 0 | 0 | 0.7027 | 0.5148 | 0.1934 | 0.0023 | 93250 | 94 | 37 | 175 | 0.0038 | 0.0023 | 0.0022 | 0.0603 | 0.0479 | 0.033 | 0.0325 | 0.057
2021-06-20 | B64694 | B | 29 | SM48CH | 104 | 37600 | 0.0813 | 0.0277 | 0.0277 | 0.0722 | 1632 | 1632 | 1552 | 2576 |  |  |  | 0 | 미정 | 미정 | 미정 | 미정 | 0 | 0 | 0 | 201 | 0 | 0 | 0.0813 | 0.089 | 0.005 | 0.3111 | 42 | 6400 | 1628 | 0.4173 | 0.4972 | 0.1824 | 0.0033 | [6 empty] | 1491 | 16 | 17 | 1 | 0.13 | 64 | 31 | 미정 |  | 2021-06-20 07:26 | 1623 |  | 0 | 20 | 0 | 0 | 0 | 0 | 0.47 | 0.674 | 0.2222 | 0.0243 | 95050 | 72 | 18 | 137 | 0.0023 | 0.0038 | 0.0211 | 0.0514 | 0.0506 | 0.017 | 0.0129 | 0.0194
2021-06-20 | A65225 | B | 37 | AE1055LS | 104 | 38400 | 0.1081 | 0.1054 | 0.0947 | 0.1121 | 1604 | 1603 | 1537 | 2878 | 49.8 |  | 127 | 0 | 미정 | 미정 | 미정 | 미정 | 0 | 0 | 0 | 0 | 0 | 127 | 0.1081 | 0.1747 | 0.0047 | 0.3419 | 44 | 6800 | 1621 | 0.361 | 0.6201 | 0.1577 | 0.0215 | [6 empty] | 1484 | 25 | 25 | 3 | 0.29 | 89 | 31 | 미정 |  | 2021-06-20 07:56 | 1630 |  | 0 | 37 | 0 | 0 | 0 | 0 | 0.549 | 0.7757 | 0.2323 | 0.0309 | 96700 | 86 | 42 | 183 | 0.0614 | 0.0253 | 0.0258 | 0.0437 | 0.0412 | 0.0079 | 0.0047 | 0.0054
2021-06-20 | B64695 | B | 32 | SM48CH | 103 | 38100 | 0.0783 | 0.0339 | 0.0339 | 0.1056 | 1615 | 1615 | 1539 | 2528 |  |  |  | 0 | 미정 | 미정 | 미정 | 미정 | 0 | 0 | 0 | 206 | 0 | 0 | 0.0783 | 0.0867 | 0.0062 | 0.1434 | 43 | 6200 | 1619 | 0.4323 | 0.5685 | 0.1705 | 0.003 | [6 empty] | 1491 | 16 | 17 | 1 | 0.13 | 60 | 23 | 미정 |  | 2021-06-20 08:35 | 1607 |  | 0 | 24 | 0 | 0 | 0 | 0 | 0.4674 | 0.6755 | 0.2103 | 0.0249 | 95550 | 85 | 21 | 133 | 0.0039 | 0.0034 | 0.0206 | 0.0552 | 0.0521 | 0.0105 | 0.0102 | 0.0188
2021-06-20 | A65226 | B | 22 | AE1055LS | 105 | 36800 | 0.4047 | 0.1248 | 0.0852 | 0.1579 | 1599 | 1614 | 1531 | 2830 | 39.3 |  | 126 | 0 | 미정 | 미정 | 미정 | 미정 | 0 | 0 | 0 | 0 | 0 | 126 | 0.4047 | 0.1674 | 0.0208 | 0.1548 | 44 | 6100 | 1595 | 0.3971 | 0.6496 | 0.1812 | 0.0314 | [6 empty] | 1484 | 25 | 25 | 3 | 0.29 | 68 | 22 | 미정 |  | 2021-06-20 09:07 | 1603 |  | 0 | 7 | 0 | 0 | 0 | 0 | 0.5363 | 0.7789 | 0.2381 | 0.0299 | 103200 | 69 | 39 | 167 | 0.0466 | 0.0196 | 0.0248 | 0.066 | 0.0387 | 0.0158 | 0.0045 | 0.0048
2021-06-20 | B64696 | B | 5 | SM48CH | 105 | 38300 | 0.0711 | 0.0627 | 0.0627 | 0.1504 | 1626 | 1626 | 1554 | 2661 |  |  |  | 0 | 선택 | 미정 | 미정 | 미정 | 0 | 0 | 0 | 205 | 0 | 0 | 0.0711 | 0.0603 | 0.0042 | 0.1847 | 48 | 7200 | 1627 | 0.4249 | 0.5763 | 0.1756 | 0.0037 | [6 empty] | 1491 | 16 | 17 | 1 | 0.12 | 83 | 40 | 미정 |  | 2021-06-20 09:46 | 1636 |  | 0 | 11 | 0 | 0 | 0 | 0 | 0.4702 | 0.663 | 0.2194 | 0.0241 | 97650 | 86 | 17 | 136 | 0.0034 | 0.0044 | 0.0222 | 0.047 | 0.0232 | 0.0125 | 0.0139 | 0.0219
2021-06-20 | A65227 | B | 16 | AE1055LS | 104 | 36600 | 0.0684 | 0.065 | 0.1255 | 0.1609 | 1615 | 1624 | 1567 | 3044 | 61.1 |  | 127 | 0 | 미정 | 미정 | 미정 | 미정 | 0 | 0 | 0 | 0 | 0 | 127 | 0.0684 | 0.0745 | 0.0049 | 0.2007 | 40 | 4000 | 1588 | 0.4493 | 0.6523 | 0.1944 | 0.0272 | [6 empty] | 1484 | 25 | 25 | 3 | 0.29 | 60 | 23 | 미정 |  | 2021-06-20 10:07 | 1587 |  | 0 | 10 | 0 | 0 | 0 | 0 | 0.5388 | 0.78 | 0.2316 | 0.0337 | 152750 | 67 | 33 | 151 | 0.0481 | 0.0261 | 0.0292 | 0.0515 | 0.0348 | 0.0088 | 0.0052 | 0.0051
2021-06-20 | B64697 | B | 38 | SM48CH | 104 | 37800 | 0.061 | 0.0337 | 0.0337 | 0.0864 | 1637 | 1637 | 1564 | 2600 |  |  |  | 0 | 선택 | 미정 | 미정 | 미정 | 0 | 0 | 0 | 207 | 0 | 0 | 0.061 | 0.0652 | 0.0055 | 0.4089 | 41 | 6200 | 1619 | 0.4226 | 0.5512 | 0.1815 | 0.0031 | [6 empty] | 1491 | 16 | 17 | 1 | 0.21 | 72 | 38 | 미정 |  | 2021-06-20 11:12 | 1621 |  | 0 | 11 | 0 | 0 | 0 | 0 | 0.47 | 0.6623 | 0.211 | 0.024 | 95650 | 72 | 15 | 120 | 0.0028 | 0.0032 | 0.0213 | 0.0372 | 0.0383 | 0.0153 | 0.0166 | 0.0209
2021-06-20 | A65228 | B | 35 | AE1055LS | 100 | 35800 | 0.0788 | 0.1661 | 0.1661 | 0.1895 | 1638 | 1638 | 1558 | 3007 | 46.6 |  | 125 | 0 | 미정 | 선택 | 미정 | 미정 | 0 | 0 | 0 | 0 | 0 | 125 | 0.0788 | 0.1296 | 0.0055 | 0.086 | 41 | 4200 | 1602 | 0.3916 | 0.6737 | 0.1939 | 0.0279 | [6 empty] | 1484 | 25 | 25 | 3 | 0.29 | 73 | 31 | 미정 |  | 2021-06-20 11:19 | 1599 |  | 0 | 0 | 0 | 0 | 0 | 0 | 0.5437 | 0.7796 | 0.2311 | 0.0292 | 96750 | 65 | 23 | 134 | 0.0567 | 0.0274 | 0.0256 | 0.0641 | 0.0262 | 0.008 | 0.0055 | 0.0054
2021-06-20 | B64698 | B | 29 | SM48CH | 103 | 37400 | 0.0664 | 0.0278 | 0.0278 | 0.0814 | 1623 | 1623 | 1542 | 2626 |  |  |  | 0 | 미정 | 선택 | 미정 | 미정 | 0 | 0 | 0 | 203 | 0 | 0 | 0.0664 | 0.0859 | 0.0076 | 0.0025 | 44 | 6000 | 1619 | 0.3732 | 0.5537 | 0.1755 | 0.0026 | [6 empty] | 1491 | 16 | 17 | 1 | 0.13 | 61 | 30 | 미정 |  | 2021-06-20 12:13 | 1611 |  | 0 | 23 | 0 | 0 | 0 | 0 | 0.4725 | 0.6561 | 0.2028 | 0.0028 | 96450 | 69 | 21 | 129 | 0.0032 | 0.003 | 0.022 | 0.0475 | 0.0457 | 0.0174 | 0.0183 | 0.02
2021-06-20 | A65229 | B | 37 | AE1055LS | 100 | 36800 | 0.0773 | 0.1666 | 0.0984 | 0.13 | 1581 | 1602 | 1546 | 3053 | 40.2 |  | 127 | 0 | 선택 | 미정 | 미정 | 미정 | 0 | 0 | 0 | 0 | 0 | 127 | 0.0773 | 0.0929 | 0.0023 | 0.5538 | 40 | 5000 | 1598 | 0.4044 | 0.6437 | 0.1819 | 0.0248 | [6 empty] | 1484 | 25 | 25 | 3 | 0.22 | 71 | 35 | 미정 |  | 2021-06-20 12:23 | 1599 |  | 0 | 12 | 0 | 0 | 0 | 0 | 0.5441 | 0.7805 | 0.2324 | 0.027 | 104950 | 69 | 22 | 121 | 0.0463 | 0.0262 | 0.0232 | 0.0477 | 0.035 | 0.0077 | 0.0051 | 0.0054
2021-06-20 | B64699 | B | 32 | SM48CH | 101 | 37100 | 0.0669 | 0.0337 | 0.0337 | 0.1216 | 1640 | 1640 | 1558 | 2660 |  |  |  | 0 | 미정 | 선택 | 미정 | 미정 | 0 | 0 | 0 | 203 | 0 | 0 | 0.0669 | 0.0709 | 0.0046 | 0.2329 | 45 | 5700 | 1622 | 0.4534 | 0.5635 | 0.1813 | 0.0029 | [6 empty] | 1491 | 16 | 16 | 1 | 0.13 | 64 | 31 | 미정 |  | 2021-06-20 13:15 | 1609 |  | 0 | 17 | 0 | 0 | 0 | 0 | 0.469 | 0.6694 | 0.2108 | 0.0028 | 95450 | 68 | 23 | 130 | 0.0022 | 0.0031 | 0.0175 | 0.0272 | 0.04 | 0.0153 | 0.0168 | 0.0196
2021-06-20 | A65230 | B | 22 | AE1055LS | 97 | 34700 |  | 0.1246 | 0.1246 | 0.1572 | 1623 | 1623 | 1563 | 2964 | 37.9 |  | 127 | 0 | 선택 | 미정 | 미정 | 미정 | 0 | 0 | 0 | 0 | 0 | 127 |  |  |  |  | 44 | 4700 | 1578 | 0.4361 | 0.6395 | 0.1823 | 0.0279 | [6 empty] | 1484 | 25 | 25 | 3 | 0.25 | 63 | 31 | 미정 |  | 2021-06-20 13:27 | 1585 |  | 0 | 34 | 15 | 0 | 0 | 0 | 0.5499 | 0.7714 | 0.2265 | 0.0283 | 106950 | 71 | 15 | 114 | 0.0433 | 0.0228 | 0.0265 |  | 0.0303 | 0.0101 | 0.0039 | 0.0044
2021-06-20 | B64700 | B | 5 | SM48CH | 103 | 38200 | 0.0734 | 0.0407 | 0.0407 | 0.1123 | 1628 | 1628 | 1527 | 2636 |  |  |  | 0 | 미정 | 선택 | 미정 | 미정 | 0 | 0 | 0 | 202 | 0 | 0 | 0.0734 | 0.0874 | 0.0073 | 0.1409 | 39 | 6500 | 1623 | 0.4197 | 0.515 | 0.1687 | 0.0027 | [6 empty] | 1491 | 16 | 17 | 1 | 0.16 | 65 | 31 | 미정 |  | 2021-06-20 14:08 | 1614 |  | 0 | 12 | 21 | 0 | 0 | 0 | 0.4608 | 0.6698 | 0.2202 | 0.0032 | 102800 | 72 | 23 | 130 | 0.0026 | 0.0033 | 0.0185 | 0.0526 | 0.0548 | 0.0169 | 0.0135 | 0.0193
2021-06-20 | A65231 | B | 16 | AE1055LS | 101 | 35200 | 0.1149 | 0.2503 | 0.2503 | 0.3803 | 1623 | 1623 | 1536 | 3081 | 53.7 |  | 126 | 0 | 선택 | 미정 | 미정 | 미정 | 0 | 0 | 0 | 0 | 0 | 126 | 0.1149 | 0.117 | 0.0033 | 0.0013 | 42 | 5000 | 1602 | 0.5392 | 0.6264 | 0.2036 | 0.0232 | [6 empty] | 1484 | 25 | 25 | 3 | 0.26 | 74 | 39 | 미정 |  | 2021-06-20 14:25 | 1602 |  | 0 | 58 | 38 | 0 | 0 | 0 | 0.557 | 0.7552 | 0.2205 | 0.0236 | 104800 | 74 | 20 | 123 | 0.0623 | 0.0209 | 0.0238 | 0.0617 | 0.0299 | 0.0038 | 0.0039 | 0.0061
2021-06-20 | B64701 | B | 38 | SM48CH | 105 | 39000 | 0.0876 | 0.0282 | 0.0326 | 0.1065 | 1632 | 1627 | 1554 | 2478 |  |  |  | 0 | 미정 | 선택 | 미정 | 미정 | 0 | 0 | 0 | 205 | 0 | 0 | 0.0876 | 0.0983 | 0.0079 | 0.1416 | 39 | 6000 | 1617 | 0.4096 | 0.4826 | 0.1532 | 0.0027 | [6 empty] | 1491 | 16 | 17 | 1 | 0.15 | 68 | 31 | 미정 |  | 2021-06-20 15:07 | 1619 |  | 0 | 64 | 0 | 0 | 0 | 0 | 0.466 | 0.6722 | 0.2211 | 0.0032 | 107850 | 76 | 7 | 120 | 0.0021 | 0.0033 | 0.0214 | 0.0431 | 0.0395 | 0.0202 | 0.0188 | 0.0198
2021-06-20 | A65232 | B | 35 | AE1055LS | 100 | 36200 | 0.0661 | 0.0992 | 0.0992 | 0.1525 | 1624 | 1624 | 1559 | 3299 | 34.1 |  | 126 | 0 | 선택 | 미정 | 미정 | 미정 | 0 | 0 | 0 | 0 | 0 | 126 | 0.0661 | 0.1755 | 0.0028 | 0.1569 | 48 | 4300 | 1592 | 0.4648 | 0.7728 | 0.2456 | 0.0206 | [6 empty] | 1484 | 25 | 25 | 3 | 0.26 | 61 | 30 | 미정 |  | 2021-06-20 15:30 | 1585 |  | 0 | 10 | 0 | 0 | 0 | 0 | 0.547 | 0.779 | 0.24 | 0.0309 | 96500 | 75 | 19 | 126 | 0.0424 | 0.0185 | 0.0256 | 0.0634 | 0.0265 | 0.0076 | 0.0036 | 0.0042
2021-06-20 | B64702 | B | 36 | SM48CH | 104 | 38000 | 0.1685 | 0.0513 | 0.0513 | 0.09 | 1654 | 1654 | 1576 | 2559 |  |  |  | 0 | 미정 | 선택 | 미정 | 미정 | 0 | 0 | 0 | 254 | 0 | 0 | 0.1685 | 0.1288 | 0.0114 | 0.2185 | 43 | 6400 | 1628 | 0.3884 | 0.5058 | 0.1632 | 0.0027 | [6 empty] | 1491 | 16 | 17 | 1 | 0.14 | 74 | 30 | 미정 |  | 2021-06-20 16:13 | 1633 |  | 0 | 0 | 12 | 0 | 0 | 0 | 0.464 | 0.6613 | 0.2085 | 0.0031 | 97200 | 85 | 23 | 140 | 0.0022 | 0.0034 | 0.0197 | 0.0443 | 0.0403 | 0.0204 | 0.0203 | 0.0194
2021-06-20 | A65233 | B | 37 | AE1055LS | 101 | 37400 | 0.0235 | 0.1716 | 0.1716 | 0.144 | 1611 | 1611 | 1550 | 3286 | 39.1 |  | 126 | 0 | 선택 | 미정 | 미정 | 미정 | 0 | 0 | 0 | 0 | 0 | 126 | 0.0235 | 0.0838 | 0.0022 | 0.0051 | 40 | 4500 | 1584 | 0.4753 | 0.5695 | 0.1864 | 0.022 | [6 empty] | 1484 | 25 | 25 | 3 | 0.31 | 66 | 29 | 미정 |  | 2021-06-20 16:26 | 1583 |  | 0 | 64 | 14 | 0 | 0 | 0 | 0.557 | 0.7729 | 0.2386 | 0.0296 | 102250 | 77 | 27 | 134 | 0.0458 | 0.0198 | 0.0248 | 0.044 | 0.0303 | 0.0045 | 0.003 | 0.0038
2021-06-20 | B64703 | B | 29 | SM45CB | 104 | 39000 | 0.111 | 0.0556 | 0.0556 | 0.1023 | 1581 | 1581 | 1559 | 2521 |  |  |  | 0 | 미정 | 미정 | 미정 | 미정 | 0 | 0 | 0 | 256 | 0 | 0 | 0.111 | 0.0968 | 0.0081 | 0.3043 | 44 | 8100 | 1645 | 0.3941 | 0.4525 | 0.1566 | 0.0028 | [6 empty] | 1493 | 14 | 21 | 1 | 0.31 | 87 | 32 | 미정 |  | 2021-06-20 17:24 | 1654 |  | 0 | 15 | 16 | 0 | 0 | 0 | 0.454 | 0.6378 | 0.1787 | 0.0032 | 102550 | 97 | 23 | 155 | 0.0025 | 0.0035 | 0.0032 | 0.0568 | 0.0399 | 0.016 | 0.0134 | 0.0135
2021-06-20 | A65234 | B | 22 | AE1055LS | 100 | 36400 | 0.0545 | 0.0921 | 0.0921 | 0.1333 | 1644 | 1644 | 1571 | 3297 | 31.4 |  | 127 | 0 | 선택 | 미정 | 미정 | 미정 | 0 | 0 | 0 | 0 | 0 | 127 | 0.0545 | 0.0802 | 0.0025 | 0.284 | 44 | 4100 | 1574 | 0.5106 | 0.6192 | 0.2123 | 0.0194 | [6 empty] | 1484 | 25 | 26 | 3 | 0.24 | 61 | 28 | 미정 |  | 2021-06-20 17:49 | 1585 |  | 0 | 19 | 0 | 0 | 0 | 0 | 0.547 | 0.7773 | 0.2444 | 0.0254 | 99450 | 67 | 16 | 114 | 0.0389 | 0.029 | 0.0248 | 0.0442 | 0.0237 | 0.0032 | 0.0029 | 0.0036
2021-06-20 | B64704 | B | 5 | SM45CB | 103 | 36800 | 0.0858 | 0.0303 | 0.0994 | 0.1319 | 1648 | 1614 | 1532 | 2493 |  |  |  | 0 | 선택 | 미정 | 미정 | 미정 | 0 | 0 | 0 | 254 | 0 | 0 | 0.0858 | 0.1015 | 0.0053 | 0.2001 | 37 | 6400 | 1628 | 0.4179 | 0.5017 | 0.1521 | 0.0031 | [6 empty] | 1493 | 14 | 17 | 1 | 0.21 | 68 | 25 | 미정 |  | 2021-06-20 18:26 | 1618 |  | 0 | 0 | 11 | 0 | 0 | 0 | 0.458 | 0.654 | 0.1868 | 0.0034 | 99000 | 72 | 29 | 156 | 0.0029 | 0.0036 | 0.0034 | 0.041 | 0.0309 | 0.0147 | 0.0136 | 0.0127
2021-06-20 | A65235 | B | 16 | AE1055LS | 100 | 36000 | 0.148 | 0.1302 | 0.1302 | 0.15 | 1658 | 1658 | 1584 | 3247 | 35.6 |  | 127 | 0 | 선택 | 미정 | 미정 | 미정 | 0 | 0 | 0 | 0 | 0 | 127 | 0.148 | 0.1351 | 0.0046 | 0.1434 | 42 | 3300 | 1593 | 0.5081 | 0.698 | 0.2103 | 0.0204 | [6 empty] | 1484 | 25 | 25 | 3 | 0.44 | 65 | 30 | 미정 |  | 2021-06-20 18:42 | 1583 |  | 0 | 19 | 0 | 0 | 0 | 0 | 0.5463 | 0.7777 | 0.2414 | 0.0296 |  | 66 | 23 | 122 | 0.043 | 0.0259 | 0.0257 | 0.063 | 0.0233 | 0.0035 | 0.0028 | 0.0036
2021-06-20 | B64705 | B | 38 | SM45CB | 104 | 39400 | 0.1087 | 0.0563 | 0.0563 | 0.1051 | 1567 | 1567 | 1549 | 2527 |  |  |  | 0 | 미정 | 선택 | 미정 | 미정 | 0 | 0 | 0 | 250 | 0 | 0 | 0.1087 | 0.1146 | 0.0087 | 0.4347 | 37 | 6000 | 1596 | 0.4113 | 0.479 | 0.1434 | 0.0029 | [6 empty] | 1493 | 14 | 14 | 1 | 0.2 | 59 | 22 | 미정 |  | 2021-06-20 19:24 | 1610 |  | 0 | 0 | 31 | 0 | 0 | 0 | 0.4515 | 0.6462 | 0.1817 | 0.0034 | 103650 | 78 | 28 | 162 | 0.0033 | 0.0035 | 0.0034 | 0.0567 | 0.0373 | 0.0154 | 0.0125 | 0.0117
2021-06-20 | A65236 | B | 35 | AE1055LS | 100 | 36400 | 0.0929 | 0.111 | 0.111 | 0.1403 | 1649 | 1649 | 1584 | 3137 | 32.3 |  | 127 | 0 | 선택 | 미정 | 미정 | 미정 | 0 | 0 | 0 | 0 | 0 | 127 | 0.0929 | 0.1401 | 0.0042 | 0.5625 | 42 | 3500 | 1583 | 0.4753 | 0.6607 | 0.2029 | 0.0211 | [6 empty] | 1484 | 25 | 25 | 3 | 0.29 | 63 | 26 | 미정 |  | 2021-06-20 19:39 | 1582 |  | 0 | 30 | 9 | 0 | 0 | 0 | 0.5475 | 0.7743 | 0.2424 | 0.0321 |  | 69 | 25 | 125 | 0.039 | 0.0218 | 0.0289 | 0.0529 | 0.0216 | 0.0034 | 0.003 | 0.0033
2021-06-20 | B64706 | B | 36 | SM45CB | 104 | 39600 | 0.0873 | 0.0278 | 0.0471 | 0.0807 | 1656 | 1621 | 1572 | 2521 |  |  |  | 0 | 미정 | 미정 | 미정 | 미정 | 0 | 0 | 0 | 254 | 0 | 0 | 0.0873 | 0.0719 | 0.0034 | 0.1531 | 40 | 5600 | 1630 | 0.4207 | 0.5069 | 0.143 | 0.0031 | [6 empty] | 1493 | 14 | 15 | 1 | 0.22 | 60 | 18 | 미정 |  | 2021-06-20 20:24 | 1621 |  | 0 | 0 | 9 | 0 | 0 | 0 | 0.453 | 0.6597 | 0.1858 | 0.0035 | 97450 | 75 | 37 | 182 | 0.0023 | 0.0039 | 0.0035 | 0.0461 | 0.0343 | 0.0102 | 0.0095 | 0.0093
2021-06-20 | A65237 | B | 37 | AE1055LS | 100 | 34800 | 0.0847 | 0.0808 | 0.0808 | 0.1342 | 1663 | 1663 | 1568 | 3041 | 36.4 |  | 127 | 0 | 선택 | 미정 | 미정 | 미정 | 0 | 0 | 0 | 0 | 0 | 127 | 0.0847 | 0.1333 | 0.0038 | 0.158 | 40 | 3500 | 1583 | 0.4841 | 0.6794 | 0.2046 | 0.0212 | [6 empty] | 1484 | 25 | 25 | 3 | 0.28 | 59 | 25 | 미정 |  | 2021-06-20 20:34 | 1575 |  | 0 | 17 | 9 | 0 | 0 | 0 | 0.5563 | 0.7759 | 0.2357 | 0.03 |  | 68 | 26 | 129 | 0.0439 | 0.0264 | 0.0254 | 0.0467 | 0.025 | 0.003 | 0.0026 | 0.0036
2021-06-20 | A65238 | B | 22 | AE1055LS | 99 | 35900 | 0.0987 | 0.1395 | 0.1395 | 0.1631 | 1623 | 1623 | 1557 | 2987 | 49.5 |  | 125 | 0 | 선택 | 미정 | 미정 | 미정 | 0 | 0 | 0 | 0 | 0 | 125 | 0.0987 | 0.1215 | 0.0028 | 0.1548 | 40 | 3800 | 1586 | 0.5167 | 0.6842 | 0.2027 | 0.0245 | [6 empty] | 1484 | 25 | 25 | 3 | 0.5 | 57 | 23 | 미정 |  | 2021-06-20 21:36 | 1586 |  | 0 | 0 | 0 | 0 | 0 | 0 | 0.5513 | 0.7706 | 0.2511 | 0.0304 |  | 65 | 25 | 125 | 0.0588 | 0.0253 | 0.0271 | 0.0461 | 0.0271 | 0.0033 | 0.003 | 0.0032
2021-06-20 | B64707 | B | 29 | SM45CB | 104 | 39000 | 0.1513 | 0.0713 | 0.0713 | 0.0987 | 1604 | 1604 | 1567 | 2430 |  |  | 0 | 0 | 미정 | 미정 | 미정 | 미정 | 0 | 0 | 0 | 253 | 0 | 0 | 0.1513 | 0.1349 | 0.0099 | 0.0025 | 45 | 6100 | 1623 | 0.3989 | 0.4931 | 0.1541 | 0.0032 | [6 empty] | 1493 | 14 | 14 | 1 | 0.17 | 65 | 24 | 미정 |  | 2021-06-20 21:50 | 1611 |  | 0 | 0 | 11 | 0 | 0 | 37 | 0.4483 | 0.6542 | 0.2168 | 0.0105 | 102750 | 80 | 37 | 166 | 0.0031 | 0.0041 | 0.016 | 0.0458 | 0.0344 | 0.012 | 0.0084 | 0.0073
2021-06-20 | A65239 | B | 16 | AE1055LS | 100 | 36300 | 0.1195 | 0.0902 | 0.0902 | 0.1285 | 1672 | 1672 | 1607 | 3018 | 30.9 |  | 125 | 0 | 선택 | 미정 | 미정 | 미정 | 0 | 0 | 0 | 0 | 0 | 125 | 0.1195 | 0.1863 | 0.0053 | 0.2381 | 40 | 3000 | 1596 | 0.4572 | 0.6882 | 0.1749 | 0.0231 | [6 empty] | 1484 | 25 | 25 | 3 | 0.59 | 62 | 30 | 미정 |  | 2021-06-20 22:30 | 1596 |  | 0 | 0 | 21 | 0 | 0 | 0 | 0.568 | 0.78 | 0.241 | 0.0321 | 101000 | 68 | 26 | 125 | 0.0371 | 0.031 | 0.0265 | 0.0502 | 0.026 | 0.0059 | 0.0034 | 0.004
2021-06-20 | B64708 | B | 5 | SM45CB | 104 | 37500 | 0.0943 | 0.1283 | 0.1283 | 0.1968 | 1621 | 1621 | 1513 | 2500 |  |  | 0 | 0 | 미정 | 미정 | 미정 | 미정 | 0 | 0 | 0 | 251 | 0 | 0 | 0.0943 | 0.1112 | 0.0053 | 0.0018 | 45 | 6900 | 1615 | 0.376 | 0.2264 | 0.1197 | 0.0029 | [6 empty] | 1493 | 14 | 14 | 1 | 0.17 | 115 | 17 | 미정 |  | 2021-06-20 23:04 | 1608 |  | 0 | 18 | 51 | 0 | 0 | 37 | 0.45 | 0.6457 | 0.213 | 0.0114 | 93100 | 73 | 42 | 168 | 0.0042 | 0.0037 | 0.0104 | 0.0459 | 0.049 | 0.0114 | 0.0084 | 0.0064
2021-06-20 | A65240 | B | 35 | AE1055LS | 100 | 35900 | 0.0617 | 0.162 | 0.162 | 0.2316 | 1656 | 1656 | 1579 | 2917 | 67.2 |  | 127 | 0 | 선택 | 미정 | 미정 | 미정 | 0 | 0 | 0 | 198 | 0 | 127 | 0.0617 | 0.1206 | 0.0022 | 0.2388 | 41 | 3900 | 1572 | 0.4567 | 0.6477 | 0.1948 | 0.0388 | [6 empty] | 1484 | 25 | 25 | 3 | 0.4 | 65 | 32 | 미정 |  | 2021-06-20 23:33 | 1572 |  | 0 | 0 | 22 | 0 | 0 | 0 | 0.558 | 0.7697 | 0.2454 | 0.0297 | 104200 | 86 | 14 | 111 | 0.0793 | 0.0331 | 0.0257 | 0.0475 | 0.0241 | 0.0091 | 0.0039 | 0.004
2021-06-20 | B64709 | B | 38 | SM45C | 104 | 38200 | 0.1352 | 0.0637 | 0.0637 | 0.1488 | 1640 | 1640 | 1579 | 2593 |  |  | 0 | 0 | 미정 | 미정 | 미정 | 미정 | 0 | 0 | 0 | 252 | 0 | 0 | 0.1352 | 0.1301 | 0.015 | 0.0234 | 43 | 5100 | 1612 | 0.3487 | 0.1694 | 0.1406 | 0.0033 | [6 empty] | 1493 | 15 | 15 | 1 | 0.15 | 65 | 22 | 미정 |  | 2021-06-21 00:04 | 1613 |  | 0 | 56 | 22 | 0 | 0 | 37 | 0.445 | 0.6727 | 0.2239 | 0.0168 | 99950 | 78 | 40 | 166 | 0.003 | 0.0038 | 0.0144 | 0.0513 | 0.0286 | 0.0119 | 0.0096 | 0.0137
2021-06-20 | A65241 | B | 36 | STB3D | 100 | 35800 | 0.0555 | 0.1143 | 0.1143 | 0.2223 | 1661 | 1661 | 1584 | 2980 |  |  |  | 0 | 선택 | 미정 | 미정 | 미정 | 0 | 0 | 0 | 0 | 0 | 0 | 0.0555 | 0.088 | 0.0036 | 0.201 | 40 | 5300 | 1593 | 0.8592 | 0.9093 | 0.4544 | 0.0099 | [6 empty] | 1451 | 25 | 25 | 3 | 0.53 | 102 | 36 | 미정 |  | 2021-06-21 00:29 | 1585 |  | 0 | 22 | 27 | 0 | 0 | 0 | 0.945 | 1.0217 | 0.518 | 0.0119 | 102150 | 95 | 48 | 171 | 0.0054 | 0.0121 | 0.0095 | 0.0296 | 0.0132 | 0.0033 | 0.0034 | 0.0033
2021-06-20 | B64710 | B | 37 | SM45C | 104 | 37100 | 0.1364 | 0.0396 | 0.0396 | 0.1208 | 1614 | 1614 | 1542 | 2502 |  |  | 0 | 0 | 미정 | 미정 | 미정 | 미정 | 0 | 0 | 0 | 253 | 0 | 0 | 0.1364 | 0.0954 | 0.007 | 0.3255 | 44 | 5700 | 1602 | 0.3193 | 0.1191 | 0.1445 | 0.0034 | [6 empty] | 1493 | 15 | 15 | 1 | 0.12 | 61 | 16 | 미정 |  | 2021-06-21 01:02 | 1598 |  | 0 | 25 | 15 | 0 | 0 | 36 | 0.4514 | 0.6735 | 0.2124 | 0.0167 | 94050 | 74 | 53 | 190 | 0.0058 | 0.0042 | 0.0146 | 0.0474 | 0.0332 | 0.0121 | 0.0106 | 0.0129
2021-06-20 | A65242 | B | 22 | STB3D | 100 | 35800 | 0.0661 | 0.1223 | 0.1223 | 0.201 | 1640 | 1640 | 1572 | 2869 |  |  |  | 0 | 선택 | 미정 | 미정 | 미정 | 0 | 0 | 0 | 0 | 0 | 0 | 0.0661 | 0.0836 | 0.0033 | 0.2177 | 41 | 4800 | 1569 | 0.8251 | 0.8861 | 0.4834 | 0.0111 | [6 empty] | 1451 | 25 | 25 | 3 | 0.76 | 76 | 30 | 미정 |  | 2021-06-21 01:27 | 1561 |  | 0 | 19 | 0 | 0 | 0 | 0 | 0.948 | 1.025 | 0.5283 | 0.0112 | 106450 | 78 | 52 | 183 | 0.0054 | 0.0135 | 0.0099 | 0.0363 | 0.0145 | 0.0043 | 0.0035 | 0.0041
2021-06-20 | B64711 | B | 29 | SM45C | 103 | 37500 | 0.0934 | 0.0388 | 0.0388 | 0.0899 | 1610 | 1610 | 1566 | 2520 |  |  | 0 | 0 | 미정 | 미정 | 미정 | 미정 | 0 | 0 | 0 | 250 | 0 | 0 | 0.0934 | 0.0605 | 0.0034 | 0.2201 | 47 | 5700 | 1621 | 0.3279 | 0.1281 | 0.1351 | 0.0032 | [6 empty] | 1493 | 15 | 15 | 1 | 0.18 | 64 | 23 | 미정 |  | 2021-06-21 02:05 | 1613 |  | 0 | 39 | 11 | 0 | 0 | 37 | 0.444 | 0.6672 | 0.2159 | 0.0107 | 99650 | 78 | 58 | 200 | 0.0034 | 0.0042 | 0.0138 | 0.0483 | 0.0349 | 0.0182 | 0.0148 | 0.015
2021-06-20 | A65243 | B | 16 | STB3D | 100 | 36500 | 0.0691 | 0.075 | 0.075 | 0.2577 | 1601 | 1601 | 1543 | 2855 |  |  |  | 0 | 선택 | 미정 | 미정 | 미정 | 0 | 0 | 0 | 0 | 0 | 0 | 0.0691 | 0.1142 | 0.0025 | 0.258 | 45 | 6100 | 1559 | 0.8469 | 0.9078 | 0.496 | 0.01 | [6 empty] | 1451 | 25 | 25 | 3 | 0.46 | 70 | 31 | 미정 |  | 2021-06-21 02:32 | 1559 |  | 0 | 23 | 21 | 0 | 0 | 0 | 0.944 | 1.0402 | 0.5407 | 0.012 | 106450 | 76 | 41 | 179 | 0.0037 | 0.0126 | 0.0107 | 0.0338 | 0.0181 | 0.0031 | 0.0021 | 0.0027
2021-06-20 | B64712 | B | 5 | SM45C | 104 | 37400 |  | 0.0595 | 0.0595 | 0.1219 | 1614 | 1614 | 1540 | 2526 |  |  | 0 | 0 | 미정 | 미정 | 미정 | 미정 | 0 | 0 | 0 | 253 | 0 | 0 |  |  |  |  | 45 | 6700 | 1639 | 0.3388 | 0.1821 | 0.1312 | 0.0031 | [6 empty] | 1493 | 15 | 15 | 1 | 0.14 | 77 | 30 | 미정 |  | 2021-06-21 03:00 | 1624 |  | 0 | 43 | 15 | 0 | 0 | 39 | 0.456 | 0.6751 | 0.2205 | 0.0084 |  | 73 | 62 | 215 | 0.0036 | 0.0039 | 0.0163 |  | 0.0381 | 0.0181 | 0.0201 | 0.0157
2021-06-20 | A65244 | B | 35 | STB3D | 100 | 35800 | 0.0656 | 0.116 | 0.116 | 0.2001 | 1644 | 1644 | 1580 | 2928 |  |  |  | 0 | 미정 | 선택 | 미정 | 미정 | 0 | 0 | 0 | 0 | 0 | 0 | 0.0656 | 0.0739 | 0.004 | 0.313 | 65 | 6200 | 1563 | 0.7978 | 0.8823 | 0.4859 | 0.0085 | [6 empty] | 1451 | 25 | 25 | 3 | 0.52 | 73 | 32 | 미정 |  | 2021-06-21 03:47 | 1563 |  | 0 | 38 | 21 | 0 | 0 | 0 | 0.922 | 1.0225 | 0.5276 | 0.0104 | 105750 | 77 | 40 | 189 | 0.0011 | 0.0118 | 0.0095 | 0.0294 | 0.0404 | 0.0095 | 0.0036 | 0.0039
2021-06-20 | B64713 | B | 38 | SM45C | 104 | 37800 | 0.1017 | 0.0623 | 0.0623 | 0.17 | 1637 | 1637 | 1579 | 2498 |  |  | 0 | 0 | 미정 | 미정 | 미정 | 미정 | 0 | 0 | 0 | 254 | 0 | 0 | 0.1017 | 0.0867 | 0.0067 | 0.103 | 44 | 5200 | 1635 | 0.3742 | 0.1505 | 0.1443 | 0.0031 | [6 empty] | 1493 | 15 | 15 | 1 | 0.19 | 76 | 32 | 미정 |  | 2021-06-21 04:14 | 1623 |  | 0 | 27 | 11 | 0 | 0 | 40 | 0.448 | 0.6662 | 0.216 | 0.0072 | 90300 | 74 | 57 | 197 | 0.0032 | 0.0036 | 0.0167 | 0.0446 | 0.0266 | 0.0178 | 0.0176 | 0.0157
2021-06-20 | A65245 | B | 36 | P-STB3D | 100 | 36800 | 0.0594 | 0.1309 | 0.1309 | 0.2137 | 1611 | 1611 | 1566 | 2897 |  |  |  | 0 | 미정 | 선택 | 미정 | 미정 | 0 | 0 | 0 | 0 | 0 | 0 | 0.0594 | 0.0731 | 0.0025 | 0.4548 | 48 | 5500 | 1567 | 0.8536 | 1.0238 | 0.5497 | 0.0088 | [6 empty] | 1450 | 30 | 26 | 3 | 0.38 | 67 | 26 | 미정 |  | 2021-06-21 05:02 | 1567 |  | 0 | 32 | 30 | 0 | 0 | 0 | 0.947 | 1.1536 | 0.6632 | 0.0095 | 104800 | 75 | 37 | 161 | 0.0011 | 0.0108 | 0.0082 | 0.0326 | 0.0338 | 0.005 | 0.0032 | 0.0035
2021-06-20 | B64714 | B | 37 | SM45C | 104 | 37500 | 0.0759 | 0.1058 | 0.1058 | 0.1212 | 1613 | 1613 | 1570 | 2516 |  |  | 0 | 0 | 미정 | 미정 | 미정 | 미정 | 0 | 0 | 0 | 256 | 0 | 0 | 0.0759 | 0.0667 | 0.0038 | 0.2212 | 44 | 6100 | 1626 | 0.3369 | 0.1462 | 0.1449 | 0.0073 | [6 empty] | 1493 | 15 | 16 | 1 | 0.2 | 73 | 33 | 미정 |  | 2021-06-21 05:11 | 1624 |  | 0 | 35 | 22 | 0 | 0 | 6 | 0.438 | 0.6727 | 0.2112 | 0.0043 |  | 75 | 53 | 201 | 0.0048 | 0.0039 | 0.0153 | 0.0451 | 0.0331 | 0.0178 | 0.0177 | 0.015
2021-06-20 | A65246 | B | 22 | P-STB3D | 100 | 37800 | 0.0557 | 0.1019 | 0.1368 | 0.2194 | 1580 | 1621 | 1569 | 2848 |  |  |  | 0 | 미정 | 선택 | 미정 | 미정 | 0 | 0 | 0 | 0 | 0 | 0 | 0.0557 | 0.1443 | 0.003 | 0.03 | 47 | 5700 | 1570 | 0.8026 | 1.0421 | 0.5761 | 0.0098 | 0.08 | 56.044 | 19.531 | 12.908 | 4.341 | 2.869 | 1450 | 30 | 25 | 3 | 0.37 | 75 | 32 | 미정 |  | 2021-06-21 06:02 | 1568 |  | 0 | 20 | 10 | 0 | 0 | 0 | 0.93 | 1.1617 | 0.6595 | 0.012 | 106200 | 77 | 44 | 173 | 0.001 | 0.0125 | 0.0099 | 0.0355 | 0.0348 | 0.0053 | 0.0028 | 0.0034
2021-06-20 | B64715 | B | 29 | SM45C | 103 | 37000 | 0.0924 | 0.0504 | 0.0504 | 0.112 | 1618 | 1618 | 1561 | 2463 |  |  | 0 | 0 | 미정 | 미정 | 미정 | 미정 | 0 | 0 | 0 | 250 | 0 | 0 | 0.0924 | 0.068 | 0.0035 | 0.5604 | 45 | 6400 | 1629 | 0.4109 | 0.5702 | 0.1961 | 0.0039 | [6 empty] | 1493 | 15 | 16 | 1 | 0.2 | 74 | 33 | 미정 |  | 2021-06-21 06:17 | 1623 |  | 0 | 18 | 0 | 0 | 0 | 23 | 0.442 | 0.6572 | 0.1939 | 0.0142 | 90150 | 71 | 53 | 200 | 0.0043 | 0.0041 | 0.0131 | 0.046 | 0.0375 | 0.0131 | 0.0108 | 0.0141
2021-06-21 | A65247 | B | 16 | P-STB3D | 100 | 35900 | 0.0669 | 0.2242 | 0.2242 | 0.2639 | 1617 | 1617 | 1558 | 2941 |  |  |  | 0 | 미정 | 선택 | 미정 | 미정 | 0 | 0 | 0 | 0 | 0 | 0 | 0.0669 | 0.0622 | 0.006 | 0.378 | 46 | 5300 | 1560 | 0.8238 | 1.0108 | 0.5587 | 0.0073 | 0.142 | 56.023 | 17.163 | 14.83 | 3.777 | 3.264 | 1450 | 30 | 25 | 3 | 0.24 | 64 | 26 | 미정 |  | 2021-06-21 07:08 | 1553 |  | 0 | 34 | 36 | 0 | 0 | 0 | 0.9292 | 1.1602 | 0.6543 | 0.0089 | 103400 | 75 | 43 | 171 | 0.0013 | 0.0091 | 0.0082 | 0.028 | 0.0448 | 0.0087 | 0.0046 | 0.0042
2021-06-21 | B64716 | B | 5 | SM45C | 104 | 37700 | 0.0821 | 0.0379 | 0.0379 | 0.0866 | 1650 | 1650 | 1609 | 2565 |  |  |  | 0 | 미정 | 미정 | 미정 | 미정 | 0 | 0 | 0 | 199 | 0 | 0 | 0.0821 | 0.0698 | 0.0054 | 0.2895 | 46 | 4300 | 1626 | 0.3521 | 0.5432 | 0.154 | 0.0032 | [6 empty] | 1493 | 15 | 16 | 1 | 0.17 | 79 | 35 | 미정 |  | 2021-06-21 07:18 | 1620 |  | 0 | 22 | 0 | 0 | 0 | 0 | 0.4503 | 0.6615 | 0.1999 | 0.007 | 95250 | 230 | 57 | 205 | 0.0029 | 0.0036 | 0.0143 | 0.0431 | 0.0312 | 0.0156 | 0.0148 | 0.0139
2021-06-21 | B64717 | I | 38 | SFCMV1MI | 95 | 35900 | 0.0807 | 0.0411 | 0.037 | 0.0601 | 1643 | 1633 | 1591 | 2416 |  |  |  | 0 | 미정 | 미정 | 미정 | 미정 | 0 | 0 | 0 | 301 | 0 | 0 | 0.0807 | 0.1282 | 0.0052 | 0.0185 | 49 | 7500 | 1665 | 0.1704 | 0.5725 | 0.3834 | 0.0095 | [6 empty] | 1507 | 20 | 21 | 1 | 0.17 | 85 | 0 | 미정 |  | 2021-06-21 08:20 | 1660 |  | 0 | 43 | 40 | 0 | 0 | 0 | 0.2079 | 0.6929 | 0.4981 | 0.0066 | 89900 | 915 | 19 | 136 | 0.0017 | 0.0094 | 0.0063 | 0.0107 | 0.0203 | 0.0076 | 0.0071 | 0.0064
2021-06-21 | A65248 | B | 35 | P-STB3D | 97 | 36500 |  | 0.9505 | 0.1282 | 0.2016 | 1603 | 1604 | 1557 | 3022 |  |  |  | 0 | 선택 | 미정 | 미정 | 미정 | 0 | 0 | 0 | 0 | 0 | 0 |  |  |  |  | 42 | 4800 | 1559 | 0.706 | 0.9883 | 0.5683 | 0.0075 | [6 empty] | 1450 | 30 | 25 | 3 | 0.25 | 64 | 27 | 미정 |  | 2021-06-21 08:25 | 1560 |  | 0 | 29 | 0 | 0 | 0 | 0 | 0.9242 | 1.1621 | 0.6565 | 0.008 | 102050 | 81 | 29 | 141 | 0.0055 | 0.0096 | 0.0069 |  | 0.0123 | 0.0052 | 0.0036 | 0.0045
2021-06-21 | A65249 | B | 37 | P-STB3D | 97 | 34900 | 0.0477 | 0.1339 | 0.1339 | 0.2384 | 1652 | 1652 | 1576 | 3097 |  |  |  | 0 | 선택 | 미정 | 미정 | 미정 | 0 | 0 | 0 | 0 | 0 | 0 | 0.0477 | 0.125 | 0.0048 | 0.1962 | 41 | 4300 | 1557 | 0.8085 | 0.986 | 0.5602 | 0.0073 | 0.109 | 52.772 | 18.352 | 15.993 | 3.299 | 2.875 | 1450 | 30 | 25 | 3 | 0.25 | 70 | 38 | 미정 |  | 2021-06-21 09:32 | 1560 |  | 0 | 0 | 0 | 0 | 0 | 0 | 0.9388 | 1.1508 | 0.7067 | 0.0085 | 103000 | 86 | 10 | 125 | 0.0043 | 0.0097 | 0.0076 | 0.0391 | 0.0131 | 0.0046 | 0.0041 | 0.0045
2021-06-21 | B64718 | I | 36 | SCM415C2 | 106 | 37100 | 0.1024 | 0.0296 | 0.0366 | 0.0822 | 1661 | 1632 | 1567 | 2647 | 4.4 |  | 178 | 0 | 미정 | 미정 | 미정 | 미정 | 0 | 0 | 0 | 0 | 0 | 178 | 0.1024 | 0.1064 | 0.0099 | 0.1689 | 49 | 8700 | 1678 | 0.135 | 0.5767 | 0.1465 | 0.007 | [6 empty] | 1516 | 20 | 22 | 1 | 0.16 | 77 | 0 | 미정 |  | 2021-06-21 09:43 | 1667 |  | 0 | 32 | 11 | 0 | 0 | 37 | 0.1544 | 0.6863 | 0.2097 | 0.0113 | 101500 | 704 | 15 | 138 | 0.0075 | 0.0082 | 0.0241 | 0.0339 | 0.0196 | 0.0106 | 0.0096 | 0.0148
2021-06-21 | B64719 | I | 29 | STB2I | 91 | 34600 |  | 0.1382 | 0.245 | 0.2671 | 1613 | 1589 | 1537 | 2434 |  |  |  | 0 | 미정 | 미정 | 미정 | 미정 | 0 | 0 | 0 | 257 | 0 | 0 |  |  |  |  | 46 | 6300 | 1623 | 0.8617 | 0.3611 | 0.2884 | 0.0066 | [6 empty] | 1455 | 25 | 27 | 1 | 0.13 | 79 | 0 | 미정 |  | 2021-06-21 10:43 | 1606 |  | 0 | 12 | 0 | 0 | 0 | 0 | 0.985 | 0.4264 | 0.3126 | 0.0054 |  | 716 | 18 | 144 | 0.0049 | 0.008 | 0.0054 |  | 0.0075 | 0.0062 | 0.0064 | 0.0066
2021-06-21 | A65250 | B | 22 | SCR420HB | 100 | 36400 | 0.1149 | 0.0769 | 0.0635 | 0.0936 | 1688 | 1622 | 1542 | 3215 | 17.4 |  | 152 | 0 | 선택 | 미정 | 미정 | 미정 | 0 | 0 | 0 | 0 | 0 | 152 | 0.1149 | 0.1322 | 0.0053 | 0.1336 | 69 | 8900 | 1619 | 0.1784 | 0.6574 | 0.1745 | 0.0379 | [6 empty] | 1508 | 18 | 20 | 3 | 0.64 | 87 | 32 | 미정 |  | 2021-06-21 11:14 | 1639 |  | 0 | 21 | 0 | 0 | 0 | 0 | 0.205 | 0.8265 | 0.2462 | 0.0264 | 95300 | 89 | 23 | 149 | 0.0275 | 0.0237 | 0.0209 | 0.0468 | 0.0302 | 0.0184 | 0.008 | 0.0067
2021-06-21 | B64720 | B | 38 | AE1548 | 104 | 38200 |  | 0.0423 | 0.0423 | 0.0593 | 1607 | 1607 | 1578 | 2575 | 2.6 |  | 120 | 0 | 미정 | 미정 | 미정 | 미정 | 0 | 0 | 0 | 0 | 0 | 120 |  |  |  |  | 66 | 10200 | 1672 | 0.4512 | 0.974 | 0.1531 | 0.0224 | [6 empty] | 1488 | 15 | 21 | 1 | 0.18 | 92 | 36 | 미정 |  | 2021-06-21 12:30 | 1651 |  | 0 | 40 | 12 | 0 | 0 | 0 | 0.477 | 1.1658 | 0.1975 | 0.0091 | 101800 | 74 | 23 | 200 | 0.003 | 0.0156 | 0.0117 |  | 0.0407 | 0.0072 | 0.0081 | 0.0187
2021-06-21 | A65251 | B | 16 | SCR420HB | 100 | 37800 | 0.0918 | 0.031 | 0.0303 | 0.0856 | 1618 | 1608 | 1570 | 3282 | 3.6 |  | 150 | 0 | 미정 | 선택 | 미정 | 미정 | 0 | 0 | 0 | 0 | 0 | 150 | 0.0918 | 0.1097 | 0.0143 | 0.1521 | 42 | 6000 | 1629 | 0.1804 | 0.7335 | 0.1893 | 0.0094 | [6 empty] | 1508 | 18 | 18 | 3 | 0.78 | 84 | 36 | 미정 |  | 2021-06-21 12:11 | 1633 |  | 0 | 7 | 0 | 0 | 0 | 0 | 0.215 | 0.8498 | 0.2466 | 0.0213 | 99050 | 62 | 36 | 145 | 0.0053 | 0.0167 | 0.0216 | 0.0454 | 0.046 | 0.0216 | 0.0099 | 0.0091
2021-06-21 | A65252 | B | 35 | SCR420HB | 92 | 34200 | 0.0975 | 0.0396 | 0.0325 | 0.1208 | 1625 | 1646 | 1579 | 2605 | 4.3 |  | 152 | 0 | 선택 | 미정 | 미정 | 미정 | 0 | 0 | 0 | 0 | 0 | 152 | 0.0975 | 0.1373 | 0.0048 | 0.1837 | 46 | 5300 | 1621 | 0.1851 | 0.8261 | 0.1014 | 0.0309 | [6 empty] | 1508 | 18 | 18 | 3 | 0.74 | 114 | 33 | 미정 |  | 2021-06-21 13:14 | 1622 |  | 0 | 14 | 34 | 0 | 0 | 0 | 0.2109 | 0.8465 | 0.2432 | 0.0234 | 100950 | 65 | 22 | 126 | 0.0062 | 0.0122 | 0.0213 | 0.0553 | 0.0499 | 0.0483 | 0.0122 | 0.0116
2021-06-21 | B64721 | B | 5 | AE1548 | 103 | 36600 | 0.1027 | 0.0321 | 0.0321 | 0.0832 | 1653 | 1653 | 1560 | 2619 | 6.5 |  | 120 | 0 | 미정 | 미정 | 미정 | 미정 | 0 | 0 | 0 | 155 | 0 | 120 | 0.1027 | 0.0831 | 0.0105 | 0.0022 | 72 | 7800 | 1634 | 0.368 | 1.0497 | 0.1652 | 0.0125 | [6 empty] | 1488 | 15 | 16 | 1 | 0.19 | 65 | 23 | 미정 |  | 2021-06-21 13:54 | 1624 |  | 0 | 42 | 0 | 0 | 0 | 12 | 0.4682 | 1.1839 | 0.1875 | 0.0128 | 96200 | 72 | 23 | 187 | 0.0079 | 0.0112 | 0.0131 | 0.0418 | 0.0166 | 0.0075 | 0.0077 | 0.0182
2021-06-21 | A65253 | B | 37 | SCR420HB | 99 | 36200 | 0.1802 | 0.0261 | 0.1096 | 0.114 | 1703 | 1631 | 1571 | 3029 | 50 |  | 152 | 0 | 미정 | 선택 | 미정 | 미정 | 0 | 0 | 0 | 0 | 0 | 152 | 0.1802 | 0.188 | 0.0089 | 0.0572 | 42 | 5300 | 1623 | 0.1957 | 0.7676 | 0.1651 | 0.024 | [6 empty] | 1508 | 18 | 19 | 3 | 0.65 | 65 | 27 | 미정 |  | 2021-06-21 14:10 | 1611 |  | 0 | 0 | 14 | 0 | 0 | 0 | 0.215 | 0.8487 | 0.2516 | 0.0272 | 100950 | 65 | 26 | 127 | 0.0736 | 0.0166 | 0.0206 | 0.0678 | 0.0463 | 0.0126 | 0.0049 | 0.0062
2021-06-21 | B64722 | B | 29 | AE1548 | 104 | 40100 | 0.0654 | 0.0349 | 0.0349 | 0.0587 | 1615 | 1615 | 1583 | 2520 | 4.7 |  | 119 | 0 | 미정 | 미정 | 미정 | 미정 | 0 | 0 | 0 | 151 | 0 | 119 | 0.0654 | 0.0873 | 0.0032 | 0.2359 | 37 | 5800 | 1615 | 0.4012 | 0.8994 | 0.1549 | 0.0109 | [6 empty] | 1488 | 15 | 16 | 1 | 0.19 | 60 | 14 | 미정 |  | 2021-06-21 15:00 | 1608 |  | 0 | 52 | 40 | 0 | 0 | 28 | 0.4789 | 1.2257 | 0.1998 | 0.0132 | 102250 | 66 | 43 | 170 | 0.0054 | 0.0091 | 0.012 | 0.0408 | 0.02 | 0.0093 | 0.0093 | 0.019
2021-06-21 | A65254 | B | 22 | SCR420HB | 98 | 36700 | 0.202 | 0.1185 | 0.058 | 0.0843 | 1693 | 1677 | 1609 | 3216 | 12.6 |  | 152 | 0 | 선택 | 미정 | 미정 | 미정 | 0 | 0 | 0 | 0 | 0 | 152 | 0.202 | 0.2053 | 0.008 | 0.1257 | 41 | 4200 | 1615 | 0.1722 | 0.8409 | 0.1915 | 0.0078 | [6 empty] | 1508 | 18 | 20 | 3 | 0.68 | 67 | 30 | 미정 |  | 2021-06-21 15:09 | 1618 |  | 0 | 20 | 23 | 0 | 0 | 0 | 0.215 | 0.8326 | 0.2454 | 0.0282 | 101250 | 68 | 22 | 119 | 0.0184 | 0.0105 | 0.0238 | 0.0685 | 0.0237 | 0.0095 | 0.0067 | 0.0073
2021-06-21 | B64723 | B | 36 | AE1548 | 103 | 38200 | 0.1007 | 0.0427 | 0.0427 | 0.0759 | 1633 | 1633 | 1591 | 2542 | 11.4 |  | 117 | 0 | 미정 | 선택 | 미정 | 미정 | 0 | 0 | 0 | 154 | 0 | 117 | 0.1007 | 0.1473 | 0.011 | 0.1197 | 43 | 6300 | 1620 | 0.3856 | 0.9665 | 0.1565 | 0.0075 | [6 empty] | 1488 | 15 | 15 | 1 | 0.15 | 57 | 12 | 미정 |  | 2021-06-21 16:03 | 1610 |  | 0 | 0 | 23 | 0 | 0 | 17 | 0.4604 | 1.2115 | 0.2002 | 0.0134 | 99000 | 69 | 29 | 156 | 0.013 | 0.0074 | 0.0124 | 0.0449 | 0.0166 | 0.0095 | 0.0097 | 0.0188
2021-06-21 | A65255 | B | 16 | SCR420HB | 103 | 35900 |  | 0.0221 | 0.1011 | 0.1181 | 1696 | 1608 | 1555 | 3158 | 27.5 |  | 151 | 0 | 선택 | 미정 | 미정 | 미정 | 0 | 0 | 0 | 0 | 0 | 151 |  |  |  |  | 41 | 5900 | 1603 | 0.1883 | 0.7248 | 0.1707 | 0.0095 | [6 empty] | 1508 | 18 | 18 | 3 | 0.66 | 67 | 31 | 미정 |  | 2021-06-21 16:16 | 1603 |  | 0 | 29 | 16 | 0 | 0 | 0 | 0.2149 | 0.8407 | 0.2538 | 0.0234 | 107050 | 72 | 13 | 102 | 0.0374 | 0.0173 | 0.0227 |  | 0.0271 | 0.0108 | 0.0078 | 0.0077
2021-06-21 | A65256 | B | 35 | SCR420HB | 100 | 35700 | 0.074 | 0.0654 | 0.0923 | 0.0962 | 1603 | 1583 | 1530 | 3092 | 37.1 |  | 152 | 0 | 선택 | 미정 | 미정 | 미정 | 0 | 0 | 0 | 0 | 0 | 152 | 0.074 | 0.1015 | 0.0035 | 0.2577 | 39 | 5700 | 1602 | 0.197 | 0.836 | 0.2044 | 0.0294 | [6 empty] | 1508 | 18 | 18 | 3 | 0.71 | 57 | 23 | 미정 |  | 2021-06-21 17:14 | 1600 |  | 0 | 39 | 13 | 0 | 0 | 0 | 0.219 | 0.8407 | 0.25 | 0.0263 | 97400 | 67 | 20 | 111 | 0.0566 | 0.0199 | 0.0217 | 0.046 | 0.0258 | 0.0106 | 0.0068 | 0.0079
2021-06-21 | B64724 | B | 38 | AE1548 | 105 | 39200 | 0.1023 | 0.0285 | 0.0285 | 0.0864 | 1616 | 1616 | 1533 | 2521 | 4.2 |  | 118 | 0 | 미정 | 선택 | 미정 | 미정 | 0 | 0 | 0 | 150 | 0 | 118 | 0.1023 | 0.1181 | 0.0077 | 0.0129 | 43 | 7000 | 1611 | 0.4058 | 0.9617 | 0.1461 | 0.0056 | [6 empty] | 1488 | 15 | 16 | 1 | 0.18 | 66 | 34 | 미정 |  | 2021-06-21 17:27 | 1613 |  | 0 | 0 | 22 | 0 | 0 | 17 | 0.473 | 1.1968 | 0.2075 | 0.0107 | 100300 | 77 | 11 | 114 | 0.0048 | 0.0074 | 0.0121 | 0.0541 | 0.0354 | 0.011 | 0.0118 | 0.0197
2021-06-21 | A65257 | B | 37 | SCR420HB | 100 | 37600 | 0.1047 | 0.1955 | 0.1125 | 0.1182 | 1626 | 1643 | 1578 | 3423 | 38.2 |  | 151 | 0 | 선택 | 미정 | 미정 | 미정 | 0 | 0 | 0 | 0 | 0 | 151 | 0.1047 | 0.2504 | 0.0035 | 0.2972 | 43 | 5200 | 1621 | 0.226 | 0.7222 | 0.1671 | 0.0076 | [6 empty] | 1508 | 18 | 18 | 3 | 0.76 | 63 | 34 | 미정 |  | 2021-06-21 18:18 | 1621 |  | 0 | 15 | 14 | 0 | 0 | 0 | 0.229 | 0.8433 | 0.2481 | 0.0254 | 103900 | 84 | 11 | 102 | 0.0538 | 0.0101 | 0.0212 | 0.0474 | 0.0249 | 0.0077 | 0.0074 | 0.007
2021-06-21 | B64725 | B | 5 | AE1548 | 104 | 38000 | 0.1123 | 0.0334 | 0.0449 | 0.0819 | 1624 | 1605 | 1531 | 2465 | 18.5 |  | 117 | 0 | 미정 | 선택 | 미정 | 미정 | 0 | 0 | 0 | 151 | 0 | 117 | 0.1123 | 0.1059 | 0.0041 | 0.0965 | 48 | 7800 | 1625 | 0.4189 | 1.0057 | 0.1523 | 0.0078 | [6 empty] | 1488 | 15 | 16 | 1 | 0.19 | 76 | 42 | 미정 |  | 2021-06-21 18:32 | 1620 |  | 0 | 0 | 24 | 0 | 0 | 16 | 0.4715 | 1.2016 | 0.2058 | 0.0135 |  | 79 | 12 | 122 | 0.0205 | 0.0085 | 0.0123 | 0.0376 | 0.0252 | 0.0092 | 0.0116 | 0.0193
2021-06-21 | A65258 | B | 22 | P-AE1055LSM | 101 | 36800 | 0.0681 | 0.1811 | 0.1811 | 0.2055 | 1619 | 1619 | 1555 | 3039 | 48.4 |  | 127 | 0 | 해제 | 미정 | 미정 | 미정 | 0 | 0 | 0 | 0 | 0 | 127 | 0.0681 | 0.1459 | 0.0031 | 0.2078 | 42 | 6200 | 1617 | 0.456 | 0.7385 | 0.1978 | 0.0274 | 0.151 | 54.5 | 27.879 | 5.919 | 9.207 | 1.954 | 1484 | 25 | 26 | 3 | 0.43 | 87 | 34 | 미정 |  | 2021-06-21 19:19 | 1624 |  | 0 | 11 | 0 | 0 | 0 | 0 | 0.549 | 0.8174 | 0.2564 | 0.0266 | 100850 | 82 | 26 | 137 | 0.0579 | 0.0222 | 0.0195 | 0.0477 | 0.033 | 0.0078 | 0.0038 | 0.0044
2021-06-21 | B64726 | B | 29 | AE1548 | 101 | 37400 | 0.1171 | 0.0389 | 0.1041 | 0.1799 | 1653 | 1599 | 1537 | 2435 | 28.8 |  | 117 | 0 | 미정 | 선택 | 미정 | 미정 | 0 | 0 | 0 | 155 | 0 | 117 | 0.1171 | 0.1007 | 0.0188 | 0.0025 | 45 | 6800 | 1620 | 0.4213 | 1.0453 | 0.168 | 0.0158 | [6 empty] | 1488 | 15 | 17 | 1 | 0.18 | 67 | 33 | 미정 |  | 2021-06-21 19:33 | 1618 |  | 0 | 0 | 22 | 0 | 0 | 14 | 0.4688 | 1.1901 | 0.2013 | 0.0121 |  | 77 | 18 | 133 | 0.032 | 0.0122 | 0.014 | 0.0395 | 0.0199 | 0.0101 | 0.0101 | 0.0202
2021-06-21 | A65259 | B | 16 | P-AE1055LS | 104 | 38100 | 0.2874 | 0.1776 | 0.0251 | 0.1767 | 1613 | 1668 | 1602 | 3531 | 5.1 |  | 127 | 0 | 미정 | 미정 | 미정 | 미정 | 0 | 0 | 0 | 0 | 0 | 127 | 0.0288 | 0.1272 | 0.0016 | 0.0657 | 65 | 6000 | 1604 | 0.5069 | 0.877 | 0.2082 | 0.0114 | 0.207 | 57.024 | 24.301 | 8.325 | 6.849 | 2.346 | 1485 | 25 | 26 | 3 | 0.72 | 72 | 39 | 미정 |  | 2021-06-21 20:55 | 1604 |  | 0 | 0 | 83 | 0 | 0 | 0 | 0.538 | 0.8686 | 0.2385 | 0.0302 | 103000 | 72 | 9 | 121 | 0.0061 | 0.0106 | 0.0248 | 0.0664 | 0.0654 | 0.0359 | 0.0029 | 0.003
2021-06-21 | B64727 | B | 36 | AE1548 | 103 | 39000 | 0.1169 | 0.047 | 0.047 | 0.0933 | 1625 | 1625 | 1571 | 2431 | 9.5 |  | 117 | 0 | 미정 | 미정 | 미정 | 미정 | 0 | 0 | 0 | 151 | 0 | 117 | 0.1169 | 0.1446 | 0.0083 | 0.1298 | 36 | 5500 | 1627 | 0.4149 | 0.9915 | 0.1535 | 0.0082 | [6 empty] | 1488 | 15 | 16 | 1 | 0.16 | 62 | 25 | 미정 |  | 2021-06-21 20:30 | 1618 |  | 0 | 23 | 23 | 0 | 0 | 18 | 0.466 | 1.2158 | 0.2072 | 0.0129 | 101250 | 75 | 26 | 143 | 0.0107 | 0.0077 | 0.0117 | 0.0444 | 0.023 | 0.0121 | 0.0121 | 0.0201
2021-06-21 | B64728 | B | 38 | AE1548 | 104 | 38600 | 0.3485 | 0.3903 | 0.2059 | 0.1803 | 1590 | 1629 | 1557 | 2562 | 35.1 |  | 119 | 0 | 미정 | 미정 | 미정 | 미정 | 0 | 0 | 0 | 155 | 0 | 119 | 0.3005 | 0.2301 | 0.0074 | 0.222 | 45 | 5900 | 1613 | 0.44 | 0.9622 | 0.1619 | 0.0143 | [6 empty] | 1488 | 15 | 15 | 1 | 0.21 | 69 | 27 | 미정 |  | 2021-06-21 21:37 | 1606 |  | 0 | 18 | 22 | 0 | 0 | 12 | 0.475 | 1.2109 | 0.1977 | 0.0174 | 99250 | 74 | 37 | 162 | 0.0425 | 0.0118 | 0.0149 | 0.0547 | 0.033 | 0.0111 | 0.0104 | 0.0224
2021-06-21 | A65260 | B | 35 | P-AE1055LS | 104 | 37800 | 0.0493 | 0.1106 | 0.1523 | 0.1945 | 1622 | 1593 | 1544 | 3088 | 51.9 |  | 126 | 0 | 미정 | 미정 | 미정 | 미정 | 0 | 0 | 0 | 0 | 0 | 126 | 0.0493 | 0.0699 | 0.0049 | 0.3039 | 41 | 4900 | 1592 | 0.4438 | 0.7004 | 0.2036 | 0.0217 | 0.226 | 53.776 | 26.816 | 6.194 | 8.681 | 2.005 | 1485 | 25 | 25 | 3 | 0.7 | 59 | 26 | 미정 |  | 2021-06-21 21:43 | 1592 |  | 0 | 0 | 0 | 0 | 0 | 0 | 0.539 | 0.823 | 0.2461 | 0.0285 | 96000 | 68 | 27 | 130 | 0.0665 | 0.0232 | 0.0224 | 0.0452 | 0.0458 | 0.0042 | 0.0026 | 0.0033
2021-06-21 | B64729 | B | 5 | AE1548 | 103 | 37900 | 0.0843 | 0.0426 | 0.0426 | 0.1441 | 1599 | 1599 | 1537 | 2567 | 26.8 |  | 117 | 0 | 미정 | 선택 | 미정 | 미정 | 0 | 0 | 0 | 150 | 0 | 117 | 0.0843 | 0.1077 | 0.0072 | 0.1238 | 47 | 5800 | 1613 | 0.3712 | 0.7037 | 0.1558 | 0.0083 | [6 empty] | 1488 | 15 | 15 | 1 | 0.17 | 65 | 24 | 미정 |  | 2021-06-21 22:47 | 1601 |  | 0 | 86 | 13 | 0 | 0 | 13 | 0.477 | 1.2169 | 0.2232 | 0.0155 | 102200 | 76 | 34 | 155 | 0.031 | 0.0086 | 0.0137 | 0.0598 | 0.0304 | 0.0104 | 0.0105 | 0.0182
2021-06-21 | A65261 | B | 37 | P-AE1055LS | 101 | 36700 | 0.0776 | 0.0578 | 0.0578 | 0.2473 | 1596 | 1596 | 1534 | 2964 | 46.3 |  | 127 | 0 | 선택 | 미정 | 미정 | 미정 | 0 | 0 | 0 | 0 | 0 | 127 | 0.0776 | 0.1445 | 0.0067 | 0.1829 | 41 | 5100 | 1594 | 0.4715 | 0.7387 | 0.1885 | 0.0256 | 0.389 | 54.222 | 27.111 | 5.931 | 9.142 | 2 | 1485 | 25 | 26 | 3 | 0.75 | 61 | 24 | 미정 |  | 2021-06-21 22:48 | 1594 |  | 0 | 0 | 0 | 0 | 0 | 0 | 0.5516 | 0.8278 | 0.2361 | 0.0271 | 98000 | 68 | 17 | 113 | 0.0585 | 0.0272 | 0.0224 | 0.0525 | 0.0302 | 0.0081 | 0.0031 | 0.0042
2021-06-21 | B64730 | B | 29 | AE1548 | 104 | 36800 | 0.0921 | 0.0807 | 0.0807 | 0.1374 | 1627 | 1627 | 1536 | 2479 | 39.1 |  | 119 | 0 | 미정 | 선택 | 미정 | 미정 | 0 | 0 | 0 | 153 | 0 | 119 | 0.0921 | 0.1122 | 0.0067 | 0.1943 | 44 | 6600 | 1612 | 0.391 | 0.7138 | 0.1637 | 0.0191 | [6 empty] | 1488 | 15 | 15 | 1 | 0.22 | 69 | 27 | 미정 |  | 2021-06-21 23:40 | 1606 |  | 0 | 82 | 0 | 0 | 0 | 11 | 0.481 | 1.2117 | 0.1999 | 0.0141 | 104700 | 77 | 42 | 174 | 0.0449 | 0.0106 | 0.0132 | 0.0451 | 0.0331 | 0.012 | 0.0099 | 0.0186
2021-06-21 | A65262 | B | 22 | P-AE1055LS | 100 | 35800 |  | 0.1893 | 0.1893 | 0.2287 | 1628 | 1628 | 1560 | 2953 | 33.6 |  | 127 | 0 | 선택 | 미정 | 미정 | 미정 | 0 | 0 | 0 | 0 | 0 | 127 |  |  |  |  | 42 | 4300 | 1603 | 0.4435 | 0.7187 | 0.197 | 0.03 | 0.183 | 56.025 | 26.846 | 5.269 | 10.632 | 2.086 | 1485 | 25 | 25 | 3 | 0.71 | 60 | 25 | 미정 |  | 2021-06-21 23:44 | 1603 |  | 0 | 9 | 0 | 0 | 0 | 0 | 0.5383 | 0.8161 | 0.2518 | 0.0283 | 106700 | 76 | 15 | 115 | 0.0379 | 0.0269 | 0.023 |  | 0.0199 | 0.0071 | 0.0024 | 0.0029
2021-06-21 | B64731 | B | 16 | AE1548M | 101 | 36800 | 0.0577 | 0.0461 | 0.0461 | 0.1603 | 1619 | 1619 | 1526 | 2455 | 30.6 |  | 95 | 0 | 미정 | 선택 | 미정 | 미정 | 0 | 0 | 0 | 155 | 0 | 95 | 0.0577 | 0.0949 | 0.0071 | 0.4545 | 46 | 7100 | 1608 | 0.4009 | 0.8895 | 0.1825 | 0.0151 | 0.317 | 49.189 | 27.454 | 9.139 | 5.382 | 1.791 | 1487 | 15 | 15 | 1 | 0.17 | 67 | 23 | 미정 |  | 2021-06-22 00:39 | 1604 |  | 0 | 0 | 0 | 0 | 0 | 24 | 0.482 | 1.3436 | 0.2458 | 0.0147 |  | 78 | 53 | 196 | 0.0269 | 0.0107 | 0.0128 | 0.0498 | 0.0355 | 0.0124 | 0.0094 | 0.0196
2021-06-21 | A65263 | B | 36 | P-AE1055LS | 101 | 38500 | 0.1843 | 0.3114 | 0.2849 | 0.4291 | 1637 | 1626 | 1549 | 2870 | 52.6 |  | 126 | 0 | 선택 | 미정 | 미정 | 미정 | 0 | 0 | 0 | 199 | 0 | 126 | 0.1843 | 0.2213 | 0.0095 | 0.1801 | 42 | 3900 | 1601 | 0.5103 | 0.765 | 0.216 | 0.0261 | 0.214 | 55.65 | 26.65 | 5.18 | 10.743 | 2.088 | 1485 | 25 | 25 | 3 | 0.58 | 60 | 26 | 미정 |  | 2021-06-22 00:49 | 1601 |  | 0 | 0 | 0 | 0 | 0 | 0 | 0.5452 | 0.8296 | 0.2486 | 0.0249 | 99300 | 68 | 24 | 125 | 0.0644 | 0.0278 | 0.0248 | 0.0488 | 0.0246 | 0.0051 | 0.0025 | 0.0038
2021-06-21 | B64732 | B | 38 | AE1548M | 101 | 37000 | 0.1139 | 0.0951 | 0.0951 | 0.161 | 1631 | 1631 | 1553 | 2350 | 37.9 |  | 111 | 0 | 미정 | 선택 | 미정 | 미정 | 0 | 0 | 0 | 154 | 0 | 111 | 0.1139 | 0.1702 | 0.0064 | 0.0061 | 49 | 7000 | 1629 | 0.4335 | 0.9029 | 0.1684 | 0.0105 | [6 empty] | 1487 | 15 | 16 | 1 | 0.18 | 74 | 32 | 미정 |  | 2021-06-22 01:42 | 1618 |  | 0 | 48 | 0 | 0 | 0 | 12 | 0.477 | 1.3171 | 0.2293 | 0.0111 | 103000 | 76 | 48 | 198 | 0.0398 | 0.0121 | 0.0128 | 0.0507 | 0.0319 | 0.0118 | 0.0125 | 0.0204
2021-06-21 | A65264 | B | 35 | P-AE1055LS | 100 | 35800 | 0.1305 | 0.1419 | 0.1419 | 0.2105 | 1639 | 1639 | 1572 | 2948 | 37.7 |  | 127 | 0 | 미정 | 미정 | 미정 | 미정 | 0 | 0 | 0 | 202 | 0 | 127 | 0.1305 | 0.163 | 0.0111 | 0.12 | 40 | 3900 | 1576 | 0.4416 | 0.686 | 0.2321 | 0.0261 | 0.169 | 56.292 | 26.89 | 5.109 | 11.018 | 2.093 | 1485 | 25 | 25 | 3 | 0.83 | 56 | 24 | 미정 |  | 2021-06-22 01:44 | 1576 |  | 0 | 0 | 0 | 0 | 0 | 0 | 0.5475 | 0.8157 | 0.2667 | 0.0273 |  | 72 | 24 | 126 | 0.0471 | 0.0272 | 0.024 | 0.0435 | 0.0171 | 0.004 | 0.0022 | 0.0027
2021-06-21 | A65265 | B | 37 | P-AE1055LS | 102 | 36700 |  | 0.2023 | 0.2023 | 0.3857 | 1605 | 1605 | 1531 | 2899 | 56.8 |  | 126 | 0 | 해제 | 선택 | 미정 | 미정 | 0 | 0 | 0 | 197 | 0 | 126 |  |  |  |  | 41 | 4800 | 1589 | 0.4796 | 0.7325 | 0.2133 | 0.0361 | 1.086 | 55.381 | 27.187 | 5.145 | 10.764 | 2.037 | 1485 | 25 | 26 | 3 | 0.59 | 63 | 24 | 미정 |  | 2021-06-22 02:42 | 1589 |  | 0 | 0 | 0 | 0 | 0 | 0 | 0.541 | 0.8256 | 0.2551 | 0.032 |  | 80 | 31 | 137 | 0.0696 | 0.0251 | 0.0266 |  | 0.0277 | 0.0076 | 0.0027 | 0.0027
2021-06-21 | B64733 | B | 5 | AE1548M | 101 | 37300 | 0.0753 | 0.0584 | 0.0584 | 0.1165 | 1624 | 1624 | 1546 | 2447 | 38.6 |  | 109 | 0 | 미정 | 선택 | 미정 | 미정 | 0 | 0 | 0 | 154 | 0 | 109 | 0.0753 | 0.1116 | 0.0048 | 0.2746 | 45 | 7000 | 1615 | 0.4195 | 0.8879 | 0.1713 | 0.0157 | [6 empty] | 1487 | 15 | 15 | 1 | 0.18 | 72 | 33 | 미정 |  | 2021-06-22 02:55 | 1616 |  | 0 | 71 | 13 | 0 | 0 | 13 | 0.482 | 1.3274 | 0.227 | 0.0168 | 99050 | 74 | 51 | 190 | 0.0401 | 0.0123 | 0.0153 | 0.0519 | 0.0363 | 0.0161 | 0.0146 | 0.0184
2021-06-21 | A65266 | B | 22 | AE1055LS | 101 | 36200 | 0.1566 | 0.0962 | 0.0962 | 0.1305 | 1648 | 1648 | 1594 | 3119 | 57.5 |  | 126 | 0 | 미정 | 선택 | 미정 | 미정 | 0 | 0 | 0 | 200 | 0 | 126 | 0.1566 | 0.2267 | 0.0098 | 0.2153 | 40 | 3800 | 1597 | 0.4431 | 0.6588 | 0.1837 | 0.0237 | [6 empty] | 1484 | 25 | 26 | 3 | 0.5 | 59 | 25 | 미정 |  | 2021-06-22 03:40 | 1597 |  | 0 | 0 | 20 | 0 | 0 | 0 | 0.5444 | 0.7837 | 0.2301 | 0.027 | 107250 | 74 | 40 | 159 | 0.0655 | 0.023 | 0.0224 | 0.0544 | 0.0466 | 0.0076 | 0.0044 | 0.0046
2021-06-21 | B64734 | B | 29 | AE1548M | 101 | 37000 | 0.0839 | 0.1235 | 0.1235 | 0.1739 | 1601 | 1601 | 1525 | 1121 | 41.4 |  | 109 | 0 | 미정 | 선택 | 미정 | 미정 | 0 | 0 | 0 | 206 | 0 | 109 | 0.0839 | 0.1066 | 0.0066 | 0.2854 | 48 | 7600 | 1620 | 0.4248 | 0.8852 | 0.1879 | 0.0141 | [6 empty] | 1487 | 15 | 15 | 1 | 0.19 | 75 | 37 | 미정 |  | 2021-06-22 03:59 | 1618 |  | 0 | 85 | 16 | 0 | 0 | 15 | 0.488 | 1.3349 | 0.2455 | 0.0165 |  | 75 | 47 | 190 | 0.0426 | 0.0116 | 0.0149 | 0.0518 | 0.0322 | 0.0126 | 0.0129 | 0.0193
2021-06-21 | B64735 | B | 16 | AE1548M | 101 | 38100 | 0.1387 | 0.1036 | 0.1036 | 0.1169 | 1636 | 1636 | 1578 | 2545 | 40.4 |  | 108 | 0 | 미정 | 선택 | 미정 | 미정 | 0 | 0 | 0 | 208 | 0 | 108 | 0.1387 | 0.1678 | 0.0072 | 0.1026 | 49 | 6700 | 1618 | 0.427 | 0.8875 | 0.1783 | 0.0121 | [6 empty] | 1487 | 15 | 17 | 1 | 0.18 | 80 | 39 | 미정 |  | 2021-06-22 05:04 | 1619 |  | 0 | 63 | 0 | 0 | 0 | 12 | 0.482 | 1.3234 | 0.2335 | 0.0139 | 103200 | 77 | 47 | 194 | 0.041 | 0.0131 | 0.0131 | 0.0592 | 0.0425 | 0.0166 | 0.0165 | 0.0196
2021-06-21 | A65267 | B | 36 | AE1055LS | 101 | 36000 | 0.0724 | 0.0766 | 0.0766 | 0.1603 | 1611 | 1611 | 1544 | 2910 | 37.6 |  | 127 | 0 | 선택 | 미정 | 미정 | 미정 | 0 | 0 | 0 | 201 | 0 | 127 | 0.0724 | 0.1338 | 0.0031 | 0.1233 | 42 | 4800 | 1580 | 0.4604 | 0.6578 | 0.2219 | 0.0221 | [6 empty] | 1484 | 25 | 25 | 3 | 0.24 | 58 | 27 | 미정 |  | 2021-06-22 05:01 | 1580 |  | 0 | 10 | 0 | 0 | 0 | 0 | 0.5464 | 0.7683 | 0.2324 | 0.0257 | 101350 | 68 | 19 | 120 | 0.0454 | 0.0231 | 0.0261 | 0.043 | 0.0182 | 0.0032 | 0.0027 | 0.0033
2021-06-21 | A65268 | B | 35 | AE1055LS | 101 | 36000 | 0.0814 | 0.1251 | 0.1251 | 0.1653 | 1636 | 1636 | 1568 | 2966 | 40.8 |  | 126 | 0 | 선택 | 미정 | 미정 | 미정 | 0 | 0 | 0 | 197 | 0 | 126 | 0.0814 | 0.1881 | 0.0061 | 0.2124 | 40 | 3900 | 1592 | 0.5056 | 0.6693 | 0.2082 | 0.0196 | [6 empty] | 1484 | 25 | 25 | 3 | 0.24 | 62 | 28 | 미정 |  | 2021-06-22 05:56 | 1590 |  | 0 | 19 | 0 | 0 | 0 | 0 | 0.5451 | 0.7849 | 0.2305 | 0.0301 | 102250 | 69 | 24 | 124 | 0.0484 | 0.025 | 0.0246 | 0.0435 | 0.0147 | 0.0029 | 0.0028 | 0.003
2021-06-21 | B64736 | B | 38 | AE1548M | 100 | 38600 | 0.095 | 0.0434 | 0.0434 | 0.1197 | 1664 | 1664 | 1604 | 2419 | 27.4 |  | 107 | 0 | 미정 | 선택 | 미정 | 미정 | 0 | 0 | 0 | 202 | 0 | 107 | 0.095 | 0.1366 | 0.0062 | 0.1483 | 43 | 4500 | 1614 | 0.418 | 0.9871 | 0.1942 | 0.0086 | [6 empty] | 1487 | 15 | 16 | 1 | 0.2 | 66 | 27 | 미정 |  | 2021-06-22 06:07 | 1605 |  | 0 | 81 | 11 | 0 | 0 | 17 | 0.4843 | 1.355 | 0.2359 | 0.0171 | 100250 | 89 | 48 | 192 | 0.028 | 0.0102 | 0.0151 | 0.0483 | 0.0197 | 0.0117 | 0.0115 | 0.02
2021-06-22 | A65269 | B | 37 | AE1055LS | 101 | 35800 | 0.0473 | 0.1057 | 0.1057 | 0.1705 | 1638 | 1638 | 1572 | 3029 | 38.9 |  | 126 | 0 | 선택 | 미정 | 미정 | 미정 | 0 | 0 | 0 | 204 | 0 | 126 | 0.0473 | 0.1028 | 0.0029 | 0.1935 | 40 | 3500 | 1585 | 0.4441 | 0.6552 | 0.2135 | 0.0219 | [6 empty] | 1484 | 25 | 25 | 3 | 0.53 | 61 | 26 | 미정 |  | 2021-06-22 06:53 | 1586 |  | 0 | 12 | 0 | 0 | 0 | 0 | 0.559 | 0.7753 | 0.2418 | 0.0283 | 100750 | 70 | 27 | 126 | 0.0462 | 0.0242 | 0.025 | 0.0383 | 0.0163 | 0.0039 | 0.0033 | 0.0035
2021-06-22 | B64737 | B | 5 | AE5130M | 101 | 36800 | 0.1004 | 0.0508 | 0.0508 | 0.0878 | 1653 | 1653 | 1574 | 2484 | 19.8 |  | 110 | 0 | 미정 | 선택 | 미정 | 미정 | 0 | 0 | 0 | 205 | 0 | 110 | 0.1004 | 0.1269 | 0.0083 | 0.0026 | 54 | 9200 | 1685 | 0.2579 | 0.8789 | 0.1909 | 0.0099 | [6 empty] | 1502 | 16 | 20 | 1 | 0.3 | 94 | 41 | 미정 |  | 2021-06-22 07:13 | 1671 |  | 0 | 32 | 0 | 0 | 0 | 23 | 0.3082 | 0.9385 | 0.2637 | 0.0205 | 97900 | 95 | 51 | 227 | 0.0218 | 0.0108 | 0.0179 | 0.0436 | 0.0289 | 0.018 | 0.0192 | 0.0174
2021-06-22 | A65270 | B | 31 | AE1055LS | 86 | 32800 | 0.1507 | 0.0643 | 0.1094 | 0.1726 | 1623 | 1652 | 1587 | 2743 | 46.2 |  | 127 | 0 | 선택 | 미정 | 미정 | 미정 | 0 | 0 | 0 | 0 | 0 | 127 | 0.1507 | 0.1935 | 0.0041 | 0.0075 | 90 | 6200 | 1600 | 0.3958 | 0.6492 | 0.181 | 0.0213 | [6 empty] | 1484 | 25 | 25 | 3 | 0.23 | 86 | 40 | 미정 |  | 2021-06-22 08:45 | 1607 |  | 0 | 23 | 0 | 0 | 0 | 0 | 0.5357 | 0.7834 | 0.2316 | 0.0267 | 102050 | 162 | 30 | 190 | 0.0543 | 0.0209 | 0.0244 | 0.0511 | 0.0227 | 0.0074 | 0.0035 | 0.004
2021-06-22 | B64738 | B | 22 | AE1055LS | 101 | 37700 | 0.3376 | 0.0897 | 0.1067 | 0.1249 | 1614 | 1617 | 1579 | 2652 | 29 |  | 176 | 0 | 미정 | 선택 | 미정 | 미정 | 0 | 0 | 0 | 0 | 0 | 176 | 0.3376 | 0.1691 | 0.012 | 0.0702 | 95 | 3500 | 1592 | 0.5137 | 0.5997 | 0.1907 | 0.0138 | [6 empty] | 1484 | 25 | 25 | 3 | 0.59 | 65 | 29 | 미정 |  | 2021-06-22 07:58 | 1582 |  | 0 | 7 | 0 | 0 | 0 | 0 | 0.5482 | 0.7755 | 0.2367 | 0.0271 | 95350 | 64 | 19 | 111 | 0.0531 | 0.0232 | 0.0227 | 0.0621 | 0.0252 | 0.0047 | 0.0037 | 0.0041
2021-06-22 | B64739 | B | 29 | AE5130M | 101 | 35700 | 0.1012 | 0.0909 | 0.0909 | 0.1303 | 1626 | 1626 | 1554 | 2522 | 37.3 |  | 178 | 0 | 선택 | 미정 | 미정 | 미정 | 0 | 0 | 0 | 0 | 0 | 178 | 0.1012 | 0.1434 | 0.0133 | 0.3859 | 48 | 8100 | 1633 | 0.2411 | 0.8408 | 0.1843 | 0.029 | [6 empty] | 1502 | 16 | 18 | 1 | 0.2 | 62 | 32 | 미정 |  | 2021-06-22 09:11 | 1630 |  | 0 | 0 | 60 | 0 | 0 | 24 | 0.3001 | 0.9415 | 0.2466 | 0.017 | 102600 | 72 | 15 | 131 | 0.0623 | 0.0186 | 0.0185 | 0.0372 | 0.0319 | 0.0128 | 0.0091 | 0.0164
2021-06-22 | B64740 | B | 16 | AE5130M | 96 | 36200 | 0.0653 | 0.0492 | 0.0492 | 0.105 | 1619 | 1619 | 1568 | 2402 | 21.9 |  | 176 | 0 | 미정 | 미정 | 미정 | 미정 | 0 | 0 | 0 | 0 | 0 | 176 | 0.0653 | 0.0915 | 0.0042 | 0.0225 | 40 | 5700 | 1617 | 0.2549 | 0.8583 | 0.2109 | 0.0187 | [6 empty] | 1502 | 16 | 16 | 1 | 0.16 | 53 | 13 | 미정 |  | 2021-06-22 10:02 | 1601 |  | 0 | 0 | 0 | 0 | 0 | 10 | 0.315 | 0.9294 | 0.2497 | 0.0189 | 95650 | 64 | 34 | 155 | 0.037 | 0.0156 | 0.0177 | 0.0505 | 0.0258 | 0.009 | 0.0061 | 0.0165
2021-06-22 | B64741 | B | 38 | AE5130M | 96 | 34800 | 0.0927 | 0.0349 | 0.0349 | 0.1062 | 1649 | 1649 | 1602 | 2484 | 16.8 |  | 179 | 0 | 미정 | 미정 | 미정 | 미정 | 0 | 0 | 0 | 0 | 0 | 179 | 0.0927 | 0.1208 | 0.0097 | 0.2459 | 41 | 5500 | 1616 | 0.2538 | 0.8205 | 0.2314 | 0.0173 | [6 empty] | 1502 | 16 | 17 | 1 | 0.22 | 68 | 27 | 미정 |  | 2021-06-22 10:58 | 1625 |  | 0 | 32 | 0 | 0 | 0 | 15 | 0.301 | 0.9531 | 0.2455 | 0.019 | 97600 | 68 | 36 | 157 | 0.0292 | 0.0154 | 0.0156 | 0.0425 | 0.0264 | 0.0109 | 0.0093 | 0.0182
2021-06-22 | B64742 | B | 5 | AE5130M | 97 | 37000 | 0.1269 | 0.092 | 0.092 | 0.0929 | 1577 | 1577 | 1573 | 2504 | 38.8 |  | 179 | 0 | 미정 | 선택 | 미정 | 미정 | 0 | 0 | 0 | 0 | 0 | 179 | 0.1269 | 0.1433 | 0.0084 | 0.1572 | 50 | 6600 | 1626 | 0.2485 | 0.82 | 0.1953 | 0.0295 | [6 empty] | 1502 | 16 | 17 | 1 | 0.19 | 59 | 29 | 미정 |  | 2021-06-22 12:08 | 1614 |  | 0 | 41 | 0 | 0 | 0 | 8 | 0.304 | 0.953 | 0.2624 | 0.0181 | 94900 | 66 | 20 | 139 | 0.0687 | 0.0208 | 0.0167 | 0.0439 | 0.0331 | 0.0112 | 0.0076 | 0.0173
2021-06-22 | A65271 | I | 22 | SNCM8I | 101 | 38800 | 0.0988 | 0.1546 | 0.0703 | 0.1249 | 1593 | 1620 | 1535 | 3250 | 45.9 |  | 127 | 0 | 선택 | 미정 | 미정 | 미정 | 0 | 0 | 0 | 0 | 0 | 127 | 0.0988 | 0.1629 | 0.0036 | 0.1107 | 55 | 7700 | 1632 | 0.2728 | 0.5424 | 0.1376 | 0.0224 | [6 empty] | 1489 | 20 | 20 | 3 | 0.27 | 84 | 0 | 미정 |  | 2021-06-22 12:50 | 1616 |  | 0 | 9 | 0 | 0 | 0 | 0 | 0.386 | 0.693 | 0.2236 | 0.0243 | 104250 | 1006 | 19 | 133 | 0.0536 | 0.0199 | 0.0216 | 0.0472 | 0.0341 | 0.0156 | 0.0061 | 0.0074
2021-06-22 | B64743 | B | 29 | AE5130M | 96 | 36700 | 0.0812 | 0.0344 | 0.0344 | 0.0724 | 1637 | 1637 | 1601 | 2516 | 6.1 |  | 179 | 0 | 미정 | 선택 | 미정 | 미정 | 0 | 0 | 0 | 0 | 0 | 179 | 0.0812 | 0.1271 | 0.005 | 0.0035 | 40 | 5200 | 1622 | 0.2211 | 0.8025 | 0.1959 | 0.0127 | [6 empty] | 1502 | 16 | 17 | 1 | 0.23 | 53 | 25 | 미정 |  | 2021-06-22 13:00 | 1612 |  | 0 | 37 | 0 | 0 | 0 | 12 | 0.302 | 0.9753 | 0.2653 | 0.0215 | 103800 | 76 | 17 | 133 | 0.0108 | 0.0159 | 0.0201 | 0.0461 | 0.0327 | 0.0145 | 0.0084 | 0.0175
2021-06-22 | A65272 | B | 31 | SBMA75 | 101 | 36900 | 0.0556 | 0.2834 | 0.1651 | 0.192 | 1611 | 1634 | 1580 | 3187 | 32.9 |  | 126 | 0 | 미정 | 미정 | 미정 | 미정 | 0 | 0 | 0 | 0 | 0 | 126 | 0.0556 | 0.0571 | 0.0019 | 0.0009 | 41 | 5400 | 1636 | 0.3495 | 1.2053 | 0.2603 | 0.0219 | [6 empty] | 1491 | 16 | 21 | 3 | 0.75 | 89 | 39 | 미정 |  | 2021-06-22 13:44 | 1640 |  | 0 | 13 | 0 | 0 | 0 | 0 | 0.4288 | 1.333 | 0.3124 | 0.0343 |  | 65 | 17 | 131 | 0.0394 | 0.0226 | 0.0285 | 0.0518 | 0.031 | 0.0101 | 0.0073 | 0.01
2021-06-22 | B64744 | B | 16 | AE5130M1 | 101 | 40500 | 0.101 | 0.0637 | 0.0637 | 0.1041 | 1656 | 1656 | 1609 | 2506 |  |  |  | 0 | 미정 | 선택 | 미정 | 미정 | 0 | 0 | 0 | 254 | 0 | 0 | 0.101 | 0.1529 | 0.0065 | 0.5071 | 41 | 5600 | 1639 | 0.243 | 0.8923 | 0.2507 | 0.0063 | [6 empty] | 1500 | 16 | 17 | 1 | 0.28 | 73 | 28 | 미정 |  | 2021-06-22 14:01 | 1634 |  | 0 | 54 | 8 | 0 | 0 | 0 | 0.322 | 0.9784 | 0.3067 | 0.0321 | 101300 | 84 | 33 | 161 | 0.0054 | 0.0075 | 0.0291 | 0.0457 | 0.0189 | 0.0152 | 0.0145 | 0.0272
2021-06-22 | A65273 | B | 36 | SBMA75 | 105 | 37200 | 0.0563 | 0.1142 | 0.1142 | 0.1074 | 1620 | 1620 | 1572 | 3151 | 28.5 |  | 126 | 0 | 미정 | 미정 | 미정 | 미정 | 0 | 0 | 0 | 0 | 0 | 126 | 0.0563 | 0.1308 | 0.0048 | 0.1656 | 39 | 4800 | 1603 | 0.3372 | 1.2019 | 0.2159 | 0.0183 | [6 empty] | 1491 | 16 | 16 | 3 | 0.55 | 77 | 28 | 미정 |  | 2021-06-22 14:43 | 1594 |  | 0 | 33 | 25 | 0 | 0 | 0 | 0.422 | 1.3634 | 0.3068 | 0.0303 |  | 71 | 31 | 141 | 0.0341 | 0.0227 | 0.0263 | 0.0569 | 0.0391 | 0.0173 | 0.0113 | 0.0118
2021-06-22 | B64745 | B | 38 | AE5130M1 | 100 | 39700 | 0.0924 | 0.096 | 0.1184 | 0.1401 | 1558 | 1611 | 1553 | 2555 |  |  |  | 0 | 선택 | 미정 | 미정 | 미정 | 0 | 0 | 0 | 304 | 0 | 0 | 0.0924 | 0.1277 | 0.0082 | 0.9109 | 37 | 6500 | 1641 | 0.2866 | 0.9006 | 0.1984 | 0.0057 | [6 empty] | 1500 | 16 | 17 | 1 | 0.3 | 68 | 31 | 미정 |  | 2021-06-22 15:18 | 1625 |  | 0 | 55 | 10 | 0 | 0 | 0 | 0.318 | 0.9818 | 0.2927 | 0.0345 | 94800 | 75 | 19 | 129 | 0.0055 | 0.007 | 0.0267 | 0.0409 | 0.0165 | 0.0108 | 0.0121 | 0.0266
2021-06-22 | A65274 | B | 22 | SBMA75 | 105 | 36700 | 0.1642 | 0.0821 | 0.0821 | 0.0774 | 1604 | 1604 | 1555 | 3008 | 27.9 |  | 127 | 0 | 미정 | 미정 | 미정 | 미정 | 0 | 0 | 0 | 0 | 0 | 127 | 0.1642 | 0.1832 | 0.0049 | 0.2182 | 54 | 5900 | 1602 | 0.3547 | 1.1889 | 0.2261 | 0.0197 | [6 empty] | 1491 | 16 | 17 | 1 | 0.25 | 66 | 26 | 미정 |  | 2021-06-22 15:56 | 1611 |  | 0 | 54 | 0 | 0 | 0 | 38 | 0.4366 | 1.3607 | 0.3015 | 0.0305 | 97650 | 72 | 19 | 133 | 0.0337 | 0.0206 | 0.0281 | 0.064 | 0.0452 | 0.0226 | 0.0109 | 0.0088
2021-06-22 | B64746 | B | 5 | AE5130M1 | 101 | 38500 | 0.0947 | 0.0317 | 0.0317 | 0.1339 | 1666 | 1616 | 1567 | 2584 |  |  |  | 0 | 미정 | 미정 | 미정 | 미정 | 0 | 0 | 0 | 302 | 0 | 0 | 0.0947 | 0.1145 | 0.0055 | 0.0037 | 46 | 6600 | 1639 | 0.2682 | 0.8338 | 0.2794 | 0.006 | [6 empty] | 1500 | 16 | 17 | 1 | 0.28 | 68 | 35 | 미정 |  | 2021-06-22 16:42 | 1629 |  | 0 | 46 | 0 | 0 | 0 | 0 | 0.3115 | 0.972 | 0.2996 | 0.033 |  | 89 | 9 | 105 | 0.0051 | 0.0071 | 0.0293 | 0.0474 | 0.0187 | 0.0124 | 0.0119 | 0.0276
2021-06-22 | A65275 | B | 37 | SBMA75 | 100 | 36500 | 0.0492 | 0.0949 | 0.0949 | 0.1835 | 1645 | 1645 | 1556 | 3027 | 23.2 |  | 126 | 0 | 미정 | 선택 | 미정 | 미정 | 0 | 0 | 0 | 0 | 0 | 126 | 0.0492 | 0.1233 | 0.0023 | 0.1195 | 61 | 6500 | 1647 | 0.2898 | 1.1992 | 0.2422 | 0.0177 | [6 empty] | 1491 | 16 | 17 | 3 | 0.93 | 71 | 25 | 미정 |  | 2021-06-22 17:16 | 1615 |  | 0 | 29 | 0 | 0 | 0 | 0 | 0.4085 | 1.3433 | 0.2857 | 0.0264 |  | 69 | 10 | 121 | 0.0278 | 0.0227 | 0.028 | 0.058 | 0.0316 | 0.0107 | 0.0076 | 0.0083
2021-06-22 | B64747 | B | 29 | AE1548 | 101 | 36800 | 0.09 | 0.035 | 0.035 | 0.1047 | 1636 | 1636 | 1546 | 2404 | 26.8 |  | 120 | 0 | 미정 | 미정 | 미정 | 미정 | 0 | 0 | 0 | 155 | 0 | 120 | 0.09 | 0.1124 | 0.0051 | 0.0876 | 43 | 8000 | 1639 | 0.4108 | 1.0907 | 0.1417 | 0.0133 | [6 empty] | 1488 | 15 | 16 | 1 | 0.25 | 86 | 35 | 미정 |  | 2021-06-22 17:39 | 1641 |  | 0 | 63 | 10 | 0 | 0 | 25 | 0.475 | 1.2005 | 0.2068 | 0.0156 | 103300 | 99 | 35 | 159 | 0.0307 | 0.0113 | 0.0133 | 0.039 | 0.0363 | 0.0142 | 0.0114 | 0.0187
2021-06-22 | A65276 | B | 31 | SBMA75 | 100 | 36300 | 0.2124 | 0.1242 | 0.1242 | 0.1781 | 1672 | 1672 | 1576 | 2997 | 31.5 |  | 126 | 0 | 미정 | 선택 | 미정 | 미정 | 0 | 0 | 0 | 0 | 0 | 126 | 0.2124 | 0.1746 | 0.0044 | 0.1195 | 46 | 3500 | 1613 | 0.3216 | 1.0695 | 0.2135 | 0.0232 | [6 empty] | 1491 | 16 | 16 | 3 | 0.78 | 82 | 43 | 미정 |  | 2021-06-22 17:54 | 1613 |  | 0 | 12 | 0 | 0 | 0 | 0 | 0.417 | 1.3499 | 0.3008 | 0.0309 | 100450 | 70 | 27 | 142 | 0.0384 | 0.0247 | 0.0265 | 0.0579 | 0.0286 | 0.0131 | 0.0092 | 0.0098
2021-06-22 | B64748 | B | 16 | AE1548 | 100 | 36700 | 0.0754 | 0.0396 | 0.0396 | 0.11 | 1616 | 1616 | 1570 | 2523 | 33.5 |  | 119 | 0 | 미정 | 미정 | 미정 | 미정 | 0 | 0 | 0 | 150 | 0 | 119 | 0.0754 | 0.1095 | 0.0076 | 0.1894 | 38 | 5900 | 1606 | 0.4068 | 1.0439 | 0.1522 | 0.0139 | [6 empty] | 1488 | 15 | 16 | 1 | 0.24 | 67 | 19 | 미정 |  | 2021-06-22 18:34 | 1610 |  | 0 | 52 | 0 | 0 | 0 | 23 | 0.4753 | 1.2115 | 0.1983 | 0.0119 |  | 76 | 52 | 183 | 0.0381 | 0.0127 | 0.0104 | 0.046 | 0.0284 | 0.0112 | 0.0102 | 0.0197
2021-06-22 | A65277 | B | 36 | SBMA75 | 99 | 36100 | 0.0759 | 0.1006 | 0.1006 | 0.152 | 1670 | 1670 | 1599 | 3053 | 36.9 |  | 125 | 0 | 선택 | 미정 | 미정 | 미정 | 0 | 0 | 0 | 0 | 0 | 125 | 0.0759 | 0.1336 | 0.0038 | 0.1486 | 38 | 3700 | 1611 | 0.3483 | 1.1883 | 0.2412 | 0.0271 | [6 empty] | 1491 | 16 | 16 | 3 | 0.76 | 81 | 38 | 미정 |  | 2021-06-22 18:56 | 1611 |  | 0 | 19 | 12 | 0 | 0 | 0 | 0.4179 | 1.34 | 0.3001 | 0.0281 | 101350 | 75 | 31 | 132 | 0.0444 | 0.0198 | 0.0254 | 0.0626 | 0.0276 | 0.0156 | 0.01 | 0.0094
2021-06-22 | B64749 | B | 38 | AE1548 | 101 | 37400 | 0.1094 | 0.0428 | 0.0428 | 0.0757 | 1602 | 1602 | 1572 | 2383 | 15.7 |  | 115 | 0 | 미정 | 미정 | 미정 | 미정 | 0 | 0 | 0 | 151 | 0 | 115 | 0.1094 | 0.1143 | 0.008 | 0.1856 | 58 | 6500 | 1603 | 0.4165 | 1.0387 | 0.179 | 0.0077 | [6 empty] | 1488 | 15 | 16 | 1 | 0.27 | 66 | 26 | 미정 |  | 2021-06-22 19:51 | 1612 |  | 0 | 54 | 0 | 0 | 0 | 30 | 0.477 | 1.1976 | 0.203 | 0.0124 | 100900 | 75 | 38 | 177 | 0.0172 | 0.0076 | 0.0107 | 0.0435 | 0.0264 | 0.0098 | 0.0106 | 0.0208
2021-06-22 | A65278 | B | 22 | SBMA75 | 100 | 35800 | 0.1624 | 0.0831 | 0.0831 | 0.1323 | 1637 | 1637 | 1573 | 3006 | 34.6 |  | 126 | 0 | 선택 | 미정 | 미정 | 미정 | 0 | 0 | 0 | 0 | 0 | 126 | 0.1624 | 0.1907 | 0.0081 | 0.061 | 39 | 5000 | 1593 | 0.3334 | 1.1547 | 0.2219 | 0.0221 | [6 empty] | 1491 | 18 | 19 | 3 | 0.24 | 74 | 33 | 미정 |  | 2021-06-22 19:59 | 1593 |  | 0 | 38 | 29 | 0 | 0 | 0 | 0.4073 | 1.3252 | 0.2859 | 0.0261 | 106750 | 79 | 30 | 133 | 0.0399 | 0.0142 | 0.0248 | 0.0627 | 0.0405 | 0.0257 | 0.0121 | 0.0119
2021-06-22 | A65279 | B | 37 | SBMA75 | 100 | 35800 | 0.2757 | 0.1668 | 0.1668 | 0.2 | 1611 | 1611 | 1547 | 2998 | 43.1 |  | 127 | 0 | 선택 | 미정 | 미정 | 미정 | 0 | 0 | 0 | 0 | 0 | 127 | 0.2757 | 0.2234 | 0.0096 | 0.0694 | 38 | 4700 | 1604 | 0.3421 | 1.1868 | 0.2468 | 0.0241 | [6 empty] | 1491 | 16 | 17 | 3 | 0.26 | 73 | 32 | 미정 |  | 2021-06-22 21:02 | 1604 |  | 0 | 9 | 29 | 0 | 0 | 0 | 0.4134 | 1.3356 | 0.292 | 0.0285 | 98800 | 87 | 40 | 150 | 0.0539 | 0.0201 | 0.0263 | 0.0583 | 0.0411 | 0.0153 | 0.0097 | 0.0107
2021-06-22 | B64750 | B | 5 | AE1548 | 100 | 37300 | 0.0711 | 0.0431 | 0.0431 | 0.1433 | 1601 | 1601 | 1541 | 2435 | 29.1 |  | 117 | 0 | 미정 | 미정 | 미정 | 미정 | 0 | 0 | 0 | 152 | 0 | 117 | 0.0711 | 0.0803 | 0.0034 | 0.2085 | 37 | 6500 | 1618 | 0.4265 | 1.0863 | 0.1935 | 0.0154 | [6 empty] | 1488 | 15 | 15 | 1 | 0.3 | 65 | 28 | 미정 |  | 2021-06-22 21:04 | 1608 |  | 0 | 61 | 10 | 0 | 0 | 28 | 0.476 | 1.2014 | 0.2082 | 0.0146 | 101250 | 75 | 29 | 141 | 0.0343 | 0.0109 | 0.0141 | 0.046 | 0.0313 | 0.0112 | 0.0112 | 0.0211
2021-06-22 | A65280 | B | 31 | AE1055LS | 105 | 36100 | 0.0562 | 0.1679 | 0.1679 | 0.2052 | 1604 | 1604 | 1522 | 2996 | 36 |  | 127 | 0 | 미정 | 미정 | 미정 | 미정 | 0 | 0 | 0 | 0 | 0 | 127 | 0.0562 | 0.0845 | 0.0032 | 0.1361 | 42 | 6500 | 1636 | 0.4351 | 0.647 | 0.1825 | 0.0191 | [6 empty] | 1484 | 25 | 25 | 3 | 0.4 | 90 | 34 | 미정 |  | 2021-06-22 22:01 | 1636 |  | 0 | 20 | 0 | 0 | 0 | 0 | 0.551 | 0.7631 | 0.2218 | 0.0287 | 94950 | 86 | 55 | 195 | 0.0458 | 0.0249 | 0.0203 | 0.0499 | 0.0412 | 0.0073 | 0.0026 | 0.0041
2021-06-22 | B64751 | B | 29 | AE1548 | 101 | 39500 | 0.1576 | 0.4386 | 0.0818 | 0.1074 | 1549 | 1631 | 1582 | 2727 | 21.6 |  | 118 | 0 | 미정 | 선택 | 미정 | 미정 | 0 | 0 | 0 | 152 | 0 | 118 | 0.1576 | 0.1415 | 0.0059 | 0.0771 | 45 | 4400 | 1597 | 0.3643 | 0.7748 | 0.15 | 0.0084 | [6 empty] | 1488 | 15 | 15 | 1 | 0.19 | 51 | 17 | 미정 |  | 2021-06-22 22:21 | 1587 |  | 0 | 93 | 0 | 0 | 0 | 16 | 0.48 | 1.2055 | 0.1946 | 0.0158 |  | 72 | 28 | 137 | 0.0252 | 0.0083 | 0.0143 | 0.0595 | 0.0372 | 0.0169 | 0.0149 | 0.021
2021-06-22 | A65281 | B | 36 | AE1055LS | 104 | 36100 | 0.1037 | 0.2097 | 0.2097 | 0.21 | 1627 | 1627 | 1522 | 2878 | 39.5 |  | 127 | 0 | 미정 | 미정 | 미정 | 미정 | 0 | 0 | 0 | 0 | 0 | 127 | 0.1037 | 0.1413 | 0.004 | 0.1877 | 42 | 5800 | 1609 | 0.4764 | 0.6572 | 0.1716 | 0.027 | [6 empty] | 1484 | 25 | 26 | 3 | 0.34 | 71 | 28 | 미정 |  | 2021-06-22 23:05 | 1609 |  | 0 | 0 | 9 | 0 | 0 | 0 | 0.549 | 0.7864 | 0.2412 | 0.0273 | 98850 | 66 | 42 | 174 | 0.0493 | 0.0211 | 0.0219 | 0.0527 | 0.0361 | 0.0111 | 0.004 | 0.0039
2021-06-22 | B64752 | B | 16 | AE1548 | 101 | 37000 | 0.1837 | 0.0985 | 0.0985 | 0.1734 | 1633 | 1633 | 1553 | 2462 | 27.7 |  | 119 | 0 | 미정 | 선택 | 미정 | 미정 | 0 | 0 | 0 | 151 | 0 | 119 | 0.1837 | 0.1492 | 0.0106 | 0.0787 | 49 | 5600 | 1602 | 0.3832 | 0.8046 | 0.178 | 0.0146 | [6 empty] | 1488 | 15 | 16 | 1 | 0.2 | 63 | 25 | 미정 |  | 2021-06-22 23:20 | 1600 |  | 0 | 66 | 6 | 0 | 0 | 16 | 0.48 | 1.2103 | 0.2102 | 0.0165 | 100150 | 74 | 29 | 145 | 0.0326 | 0.0083 | 0.0151 | 0.0571 | 0.0394 | 0.0136 | 0.0127 | 0.021
2021-06-22 | A65282 | B | 22 | AE1055LS | 104 | 36600 | 0.0581 | 0.0771 | 0.0771 | 0.1478 | 1600 | 1600 | 1543 | 2943 | 27.5 |  | 126 | 0 | 미정 | 미정 | 미정 | 미정 | 0 | 0 | 0 | 204 | 0 | 126 | 0.0581 | 0.113 | 0.002 | 0.2592 | 42 | 5500 | 1602 | 0.4146 | 0.6571 | 0.1963 | 0.0232 | [6 empty] | 1484 | 25 | 25 | 3 | 0.2 | 80 | 39 | 미정 |  | 2021-06-23 00:01 | 1602 |  | 0 | 18 | 0 | 0 | 0 | 0 | 0.5501 | 0.7764 | 0.2333 | 0.0284 | 101000 | 68 | 39 | 173 | 0.0331 | 0.0206 | 0.0236 | 0.0498 | 0.0205 | 0.0046 | 0.0033 | 0.0043
2021-06-22 | B64753 | B | 38 | AE1548 | 100 | 37200 |  | 0.0787 | 0.0787 | 0.1077 | 1635 | 1635 | 1580 | 2479 | 24 |  | 119 | 0 | 미정 | 선택 | 미정 | 미정 | 0 | 0 | 0 | 202 | 0 | 119 |  |  |  |  | 50 | 5100 | 1605 | 0.2571 | 0.795 | 0.1813 | 0.0095 | [6 empty] | 1488 | 15 | 15 | 1 | 0.21 | 78 | 38 | 미정 |  | 2021-06-23 00:21 | 1613 |  | 0 | 63 | 0 | 0 | 0 | 14 | 0.483 | 1.2074 | 0.217 | 0.013 | 99400 | 75 | 35 | 157 | 0.0283 | 0.0094 | 0.0142 |  | 0.0312 | 0.0161 | 0.0154 | 0.0217
2021-06-22 | A65283 | B | 37 | AE1055LS | 101 | 35800 | 0.0782 | 0.0756 | 0.0756 | 0.1118 | 1617 | 1617 | 1555 | 2900 | 59.2 |  | 126 | 0 | 미정 | 선택 | 미정 | 미정 | 0 | 0 | 0 | 196 | 0 | 126 | 0.0782 | 0.1359 | 0.0036 | 0.2091 | 46 | 5900 | 1613 | 0.4805 | 0.6733 | 0.2249 | 0.0235 | [6 empty] | 1484 | 25 | 25 | 3 | 0.2 | 74 | 44 | 미정 |  | 2021-06-23 01:00 | 1613 |  | 0 | 19 | 0 | 0 | 0 | 0 | 0.5504 | 0.785 | 0.2343 | 0.025 | 98250 | 67 | 29 | 167 | 0.0733 | 0.0204 | 0.0231 | 0.0518 | 0.0273 | 0.0033 | 0.0026 | 0.0042
2021-06-22 | B64754 | B | 5 | AE1548 | 101 | 36600 | 0.0846 | 0.0395 | 0.0395 | 0.1618 | 1624 | 1624 | 1568 | 2510 | 30.7 |  | 119 | 0 | 미정 | 선택 | 미정 | 미정 | 0 | 0 | 0 | 202 | 0 | 119 | 0.0846 | 0.103 | 0.0064 | 0.2099 | 49 | 5900 | 1617 | 0.4177 | 0.8008 | 0.1954 | 0.0132 | [6 empty] | 1488 | 15 | 15 | 1 | 0.27 | 70 | 31 | 미정 |  | 2021-06-23 01:19 | 1608 |  | 0 | 46 | 0 | 0 | 0 | 14 | 0.477 | 1.1993 | 0.1971 | 0.0125 | 100400 | 75 | 34 | 162 | 0.0362 | 0.0086 | 0.0115 | 0.0377 | 0.0198 | 0.0093 | 0.0111 | 0.021
2021-06-22 | A65284 | B | 31 | AE1055LS | 101 | 35800 | 0.0584 | 0.1552 | 0.1552 | 0.2156 | 1616 | 1616 | 1549 | 2898 | 67.9 |  | 126 | 0 | 미정 | 선택 | 미정 | 미정 | 0 | 0 | 0 | 201 | 0 | 126 | 0.0584 | 0.1026 | 0.0019 | 0.0775 | 42 | 5700 | 1598 | 0.46 | 0.6572 | 0.2028 | 0.0495 | [6 empty] | 1484 | 25 | 25 | 3 | 0.52 | 63 | 31 | 미정 |  | 2021-06-23 02:13 | 1598 |  | 0 | 28 | 0 | 0 | 0 | 0 | 0.545 | 0.7769 | 0.2335 | 0.0288 | 104900 | 70 | 27 | 144 | 0.0792 | 0.0286 | 0.0223 | 0.0403 | 0.0428 | 0.0181 | 0.0057 | 0.0049
2021-06-22 | B64755 | B | 29 | AE1548 | 101 | 37000 | 0.0934 | 0.0349 | 0.0349 | 0.105 | 1609 | 1609 | 1543 | 2479 | 21.3 |  | 118 | 0 | 미정 | 선택 | 미정 | 미정 | 0 | 0 | 0 | 209 | 0 | 118 | 0.0934 | 0.1184 | 0.0047 | 0.1372 | 49 | 7000 | 1623 | 0.405 | 0.8024 | 0.1613 | 0.0063 | [6 empty] | 1488 | 15 | 15 | 1 | 0.17 | 70 | 32 | 미정 |  | 2021-06-23 02:30 | 1609 |  | 0 | 50 | 0 | 0 | 0 | 17 | 0.479 | 1.2114 | 0.2064 | 0.0106 | 104350 | 86 | 31 | 153 | 0.0249 | 0.0073 | 0.0123 | 0.0476 | 0.0269 | 0.0132 | 0.0167 | 0.0219
2021-06-22 | A65285 | B | 36 | AE1055LS | 101 | 36600 | 0.0756 | 0.0861 | 0.0861 | 0.1243 | 1582 | 1582 | 1534 | 2853 | 34.9 |  | 127 | 0 | 미정 | 선택 | 미정 | 미정 | 0 | 0 | 0 | 199 | 0 | 127 | 0.0756 | 0.1386 | 0.0075 | 0.0457 | 44 | 5200 | 1596 | 0.457 | 0.6636 | 0.2047 | 0.0255 | [6 empty] | 1484 | 25 | 25 | 3 | 0.16 | 60 | 28 | 미정 |  | 2021-06-23 03:12 | 1596 |  | 0 | 21 | 0 | 0 | 0 | 0 | 0.5582 | 0.7709 | 0.2412 | 0.0277 | 104450 | 70 | 26 | 148 | 0.041 | 0.0193 | 0.0229 | 0.0493 | 0.0246 | 0.0045 | 0.0024 | 0.0034
2021-06-22 | B64756 | B | 16 | SM35C | 101 | 37400 | 0.097 | 0.0605 | 0.0605 | 0.1206 | 1611 | 1611 | 1558 | 2458 | 31.9 |  | 117 | 0 | 미정 | 선택 | 미정 | 미정 | 0 | 0 | 0 | 124 | 0 | 117 | 0.097 | 0.1035 | 0.0045 | 0.2923 | 45 | 6200 | 1633 | 0.278 | 0.2595 | 0.1451 | 0.0145 | [6 empty] | 1501 | 15 | 15 | 1 | 0.2 | 68 | 18 | 미정 |  | 2021-06-23 03:25 | 1624 |  | 0 | 43 | 11 | 0 | 0 | 16 | 0.358 | 0.6853 | 0.2052 | 0.0115 | 96800 | 85 | 60 | 206 | 0.0369 | 0.009 | 0.0132 | 0.0509 | 0.0357 | 0.0212 | 0.0202 | 0.0188
2021-06-22 | A65286 | B | 22 | AE1055LS | 101 | 36500 | 0.0827 | 0.146 | 0.146 | 0.1689 | 1608 | 1608 | 1551 | 2901 | 52.1 |  | 126 | 0 | 미정 | 선택 | 미정 | 미정 | 0 | 0 | 0 | 203 | 0 | 126 | 0.0827 | 0.1642 | 0.0051 | 0.288 | 42 | 5000 | 1597 | 0.4739 | 0.6793 | 0.2035 | 0.0324 | [6 empty] | 1484 | 25 | 25 | 3 | 0.33 | 69 | 31 | 미정 |  | 2021-06-23 04:07 | 1597 |  | 0 | 0 | 0 | 0 | 0 | 0 | 0.556 | 0.7803 | 0.2316 | 0.0285 | 99950 | 66 | 29 | 154 | 0.0638 | 0.0259 | 0.0234 | 0.0463 | 0.0397 | 0.0107 | 0.0035 | 0.0037
2021-06-22 | B64757 | B | 38 | SM35C | 101 | 36600 | 0.2603 | 0.1433 | 0.1433 | 0.1918 | 1641 | 1641 | 1539 | 2459 | 48.4 |  | 117 | 0 | 미정 | 선택 | 미정 | 미정 | 0 | 0 | 0 | 124 | 0 | 117 | 0.2603 | 0.1538 | 0.032 | 0.0041 | 44 | 6700 | 1644 | 0.3023 | 0.2963 | 0.1372 | 0.025 | [6 empty] | 1501 | 15 | 18 | 1 | 0.19 | 57 | 23 | 미정 |  | 2021-06-23 04:24 | 1632 |  | 0 | 52 | 31 | 0 | 0 | 16 | 0.3581 | 0.6995 | 0.2116 | 0.0104 |  | 68 | 48 | 195 | 0.0565 | 0.0119 | 0.013 | 0.0613 | 0.0522 | 0.0268 | 0.0209 | 0.0191
2021-06-22 | A65287 | B | 37 | AE1055LS | 101 | 36000 | 0.0785 | 0.0871 | 0.0871 | 0.1435 | 1628 | 1628 | 1565 | 2970 | 43.8 |  | 125 | 0 | 미정 | 선택 | 미정 | 미정 | 0 | 0 | 0 | 197 | 0 | 125 | 0.0785 | 0.1563 | 0.0049 | 0.1673 | 42 | 4700 | 1598 | 0.4609 | 0.6725 | 0.1946 | 0.0292 | [6 empty] | 1484 | 25 | 26 | 3 | 0.17 | 75 | 35 | 미정 |  | 2021-06-23 05:03 | 1598 |  | 0 | 0 | 0 | 0 | 0 | 0 | 0.5484 | 0.7747 | 0.2322 | 0.029 |  | 70 | 44 | 171 | 0.052 | 0.0234 | 0.0227 | 0.0549 | 0.0299 | 0.0079 | 0.0038 | 0.0039
2021-06-22 | B64758 | B | 5 | SM35C | 101 | 36800 | 0.1799 | 0.0788 | 0.0788 | 0.0924 | 1649 | 1649 | 1579 | 2390 | 26 |  | 118 | 0 | 미정 | 선택 | 미정 | 미정 | 0 | 0 | 0 | 153 | 0 | 118 | 0.1799 | 0.1335 | 0.0089 | 1.111 | 45 | 5900 | 1645 | 0.2637 | 0.2735 | 0.1337 | 0.0066 | [6 empty] | 1501 | 15 | 20 | 1 | 0.18 | 67 | 26 | 미정 |  | 2021-06-23 05:23 | 1629 |  | 0 | 56 | 16 | 0 | 0 | 18 | 0.3537 | 0.7066 | 0.2103 | 0.0116 | 99800 | 78 | 46 | 194 | 0.0293 | 0.0073 | 0.0126 | 0.0625 | 0.0424 | 0.0159 | 0.0164 | 0.0161
2021-06-22 | A65288 | B | 31 | AE1055LS | 101 | 36000 | 0.0674 | 0.0973 | 0.0973 | 0.1274 | 1607 | 1607 | 1552 | 2985 | 58.3 |  | 127 | 0 | 미정 | 선택 | 미정 | 미정 | 0 | 0 | 0 | 202 | 0 | 127 | 0.0674 | 0.16 | 0.0036 | 0.2418 | 40 | 5000 | 1579 | 0.41 | 0.6571 | 0.1882 | 0.023 | [6 empty] | 1484 | 25 | 25 | 3 | 0.6 | 62 | 26 | 미정 |  | 2021-06-23 06:09 | 1580 |  | 0 | 31 | 13 | 0 | 0 | 0 | 0.5436 | 0.7787 | 0.2353 | 0.0234 | 105750 | 69 | 36 | 155 | 0.0662 | 0.0156 | 0.0247 | 0.0494 | 0.0411 | 0.0088 | 0.0023 | 0.0033
2021-06-22 | B64759 | B | 29 | SM35C | 100 | 36900 | 0.0955 | 0.0451 | 0.0451 | 0.1104 | 1661 | 1661 | 1595 | 2453 | 16.7 |  | 120 | 0 | 미정 | 미정 | 미정 | 미정 | 0 | 0 | 0 | 157 | 0 | 120 | 0.0955 | 0.1074 | 0.0054 | 0.3052 | 51 | 5800 | 1647 | 0.2752 | 0.612 | 0.1977 | 0.0102 | [6 empty] | 1501 | 15 | 16 | 1 | 0.23 | 82 | 38 | 미정 |  | 2021-06-23 06:24 | 1644 |  | 0 | 16 | 11 | 0 | 0 | 16 | 0.3384 | 0.6674 | 0.2007 | 0.008 | 90900 | 174 | 55 | 215 | 0.0206 | 0.0082 | 0.0134 | 0.0472 | 0.0211 | 0.0104 | 0.0123 | 0.0126
2021-06-23 | A65289 | B | 36 | AE1055LS | 101 | 35600 | 0.0713 | 0.0986 | 0.0986 | 0.1172 | 1633 | 1633 | 1569 | 2969 | 45.7 |  | 127 | 0 | 미정 | 선택 | 미정 | 미정 | 0 | 0 | 0 | 0 | 0 | 127 | 0.0713 | 0.1208 | 0.0028 | 0.0504 | 46 | 4400 | 1602 | 0.4371 | 0.6536 | 0.166 | 0.0155 | [6 empty] | 1484 | 25 | 25 | 3 | 0.51 | 78 | 28 | 미정 |  | 2021-06-23 07:13 | 1602 |  | 0 | 11 | 0 | 0 | 0 | 0 | 0.5316 | 0.7696 | 0.2283 | 0.0299 | 101700 | 75 | 38 | 160 | 0.0553 | 0.0206 | 0.0237 | 0.0347 | 0.0423 | 0.0065 | 0.0038 | 0.0038
2021-06-23 | B64760 | I | 16 | SA649 | 101 | 37200 | 0.1687 | 0.0739 | 0.0739 | 0.0879 | 1638 | 1638 | 1556 | 2550 | 24.5 |  | 119 | 0 | 미정 | 미정 | 미정 | 미정 | 0 | 0 | 0 | 0 | 0 | 119 | 0.1687 | 0.1348 | 0.0131 | 0.1842 | 59 | 9300 | 1675 | 0.3999 | 0.4859 | 0.1434 | 0.0103 | [6 empty] | 1491 | 25 | 30 | 1 | 0.23 | 92 | 0 | 미정 |  | 2021-06-23 07:41 | 1668 |  | 0 | 34 | 0 | 0 | 0 | 0 | 0.4565 | 0.6944 | 0.2005 | 0.0108 | 111800 | 1492 | 20 | 175 | 0.0265 | 0.0107 | 0.0111 | 0.0492 | 0.0555 | 0.0106 | 0.0096 | 0.0096
2021-06-23 | A65290 | B | 22 | AE1055LS | 101 | 36400 | 0.1345 | 0.0943 | 0.0943 | 0.1928 | 1611 | 1611 | 1541 | 3141 | 35.8 |  | 126 | 0 | 선택 | 미정 | 미정 | 미정 | 0 | 0 | 0 | 0 | 0 | 126 | 0.1345 | 0.1163 | 0.0073 | 0.072 | 40 | 4300 | 1590 | 0.3731 | 0.6789 | 0.2139 | 0.017 | [6 empty] | 1484 | 25 | 25 | 3 | 0.64 | 82 | 29 | 미정 |  | 2021-06-23 08:14 | 1596 |  | 0 | 0 | 0 | 0 | 0 | 0 | 0.5606 | 0.7794 | 0.2468 | 0.029 | 98250 | 82 | 38 | 148 | 0.043 | 0.0217 | 0.0231 | 0.0549 | 0.0216 | 0.0042 | 0.0027 | 0.0031
2021-06-23 | B64761 | I | 38 | AE4350MI | 97 | 38000 | 0.0988 | 0 | 0.0526 | 0.0663 | 9999 | 1655 | 1614 | 2517 | 1.7 |  | 118 | 0 | 미정 | 미정 | 미정 | 미정 | 0 | 0 | 0 | 0 | 0 | 118 | 0.0988 | 0.1174 | 0.0067 | 0.1048 | 50 | 7200 | 1673 | 0.4108 | 0.6838 | 0.1184 | 0.0052 | [6 empty] | 1481 | 25 | 26 | 1 | 0.3 | 73 | 0 | 미정 |  | 2021-06-23 08:45 | 1659 |  | 0 | 71 | 0 | 0 | 0 | 16 | 0.497 | 0.7552 | 0.259 | 0.0084 | 99050 | 779 | 17 | 154 | 0.002 | 0.0093 | 0.0124 | 0.0509 | 0.0543 | 0.0157 | 0.0127 | 0.0112
2021-06-23 | A65291 | B | 37 | AE1055LS | 101 | 35900 | 0.0713 | 0.0878 | 0.0878 | 0.2492 | 1622 | 1622 | 1532 | 2909 | 37.7 |  | 127 | 0 | 미정 | 선택 | 미정 | 미정 | 0 | 0 | 0 | 0 | 0 | 127 | 0.0713 | 0.0733 | 0.0032 | 0.152 | 40 | 5700 | 1597 | 0.4479 | 0.6245 | 0.1946 | 0.0252 | [6 empty] | 1484 | 25 | 25 | 3 | 0.16 | 73 | 29 | 미정 |  | 2021-06-23 09:21 | 1594 |  | 0 | 10 | 31 | 0 | 0 | 0 | 0.5491 | 0.782 | 0.2374 | 0.0298 | 104950 | 72 | 37 | 160 | 0.0442 | 0.018 | 0.024 | 0.0512 | 0.0465 | 0.0096 | 0.0037 | 0.004
2021-06-23 | A65292 | B | 31 | AE1055LS | 101 | 36100 | 0.0667 | 0.2729 | 0.2729 | 0.305 | 1623 | 1623 | 1543 | 2908 | 58.1 |  | 128 | 0 | 미정 | 선택 | 미정 | 미정 | 0 | 0 | 0 | 0 | 0 | 128 | 0.0667 | 0.0742 | 0.0045 | 0.2687 | 44 | 5000 | 1581 | 0.4458 | 0.6245 | 0.1778 | 0.03 | [6 empty] | 1484 | 25 | 25 | 3 | 0.17 | 68 | 27 | 미정 |  | 2021-06-23 10:23 | 1598 |  | 0 | 19 | 9 | 0 | 0 | 0 | 0.5407 | 0.7858 | 0.233 | 0.0347 | 100450 | 66 | 26 | 155 | 0.0701 | 0.0189 | 0.0277 | 0.0489 | 0.0521 | 0.0122 | 0.0047 | 0.0048
2021-06-23 | A65293 | B | 36 | AE1055LS | 101 | 36700 | 0.0707 | 0.1472 | 0.1472 | 0.2663 | 1608 | 1608 | 1533 | 3107 | 36.6 |  | 126 | 0 | 선택 | 미정 | 미정 | 미정 | 0 | 0 | 0 | 0 | 0 | 126 | 0.0707 | 0.1046 | 0.0032 | 0.2556 | 41 | 4500 | 1594 | 0.4077 | 0.6144 | 0.2132 | 0.0198 | [6 empty] | 1484 | 25 | 25 | 3 | 0.16 | 67 | 31 | 미정 |  | 2021-06-23 11:44 | 1593 |  | 0 | 15 | 0 | 0 | 0 | 0 | 0.5417 | 0.784 | 0.2423 | 0.0329 | 96900 | 72 | 20 | 121 | 0.0459 | 0.0223 | 0.0275 | 0.0428 | 0.0271 | 0.0061 | 0.0036 | 0.0044
2021-06-23 | A65294 | B | 35 | AE1055LS | 101 | 35800 | 0.0632 | 0.0619 | 0.0619 | 0.1418 | 1668 | 1668 | 1610 | 3005 | 26.5 |  | 126 | 0 | 미정 | 미정 | 미정 | 미정 | 0 | 0 | 0 | 0 | 0 | 126 | 0.0632 | 0.08 | 0.0121 | 0.1763 | 41 | 4000 | 1608 | 0.4372 | 0.6877 | 0.2032 | 0.0197 | [6 empty] | 1484 | 25 | 25 | 3 | 0.16 | 78 | 30 | 미정 |  | 2021-06-23 12:41 | 1608 |  | 0 | 32 | 0 | 0 | 0 | 0 | 0.5549 | 0.7806 | 0.2414 | 0.0289 | 98550 | 76 | 21 | 124 | 0.0328 | 0.0235 | 0.0238 | 0.0426 | 0.0291 | 0.0065 | 0.0043 | 0.0049
2021-06-23 | B64762 | B | 22 | AE4330VM2 | 106 | 41100 | 0.055 | 0.0377 | 0.0377 | 0.1158 | 1594 | 1594 | 1533 | 2088 | 19.9 |  | 196 | 0 | 미정 | 미정 | 미정 | 미정 | 0 | 0 | 0 | 0 | 0 | 196 | 0.055 | 0.089 | 0.0062 | 0.006 | 57 | 10400 | 1636 | 0.238 | 0.867 | 0.1697 | 0.0166 | [6 empty] | 1493 | 18 | 20 | 3 | 0.17 | 98 | 50 | 미정 |  | 2021-06-23 13:23 | 1635 |  | 0 | 29 | 0 | 0 | 0 | 0 | 0.318 | 0.9579 | 0.2135 | 0.0343 |  | 77 | 23 | 159 | 0.0373 | 0.0223 | 0.0292 | 0.0115 | 0.0082 | 0.0021 | 0.0023 | 0.0023
2021-06-23 | A65295 | B | 37 | AE1055LS | 100 | 35800 | 0.3133 | 0.0526 | 0.0526 | 0.1321 | 1665 | 1665 | 1587 | 3138 | 25.2 |  | 128 | 0 | 선택 | 미정 | 미정 | 미정 | 0 | 0 | 0 | 0 | 0 | 128 | 0.3133 | 0.1435 | 0.0097 | 0.1708 | 56 | 3400 | 1597 | 0.4273 | 0.6421 | 0.1818 | 0.0161 | [6 empty] | 1484 | 25 | 25 | 3 | 0.15 | 78 | 37 | 미정 |  | 2021-06-23 13:55 | 1597 |  | 0 | 19 | 0 | 0 | 0 | 0 | 0.549 | 0.7825 | 0.2395 | 0.0298 |  | 81 | 22 | 132 | 0.0307 | 0.022 | 0.0249 | 0.0578 | 0.028 | 0.0082 | 0.0044 | 0.0044
2021-06-23 | B64763 | B | 5 | AE4330VM2 | 106 | 39200 | 0.0595 | 0.0294 | 0.053 | 0.0896 | 1609 | 1560 | 1543 | 2564 | 19.1 |  | 199 | 0 | 미정 | 미정 | 미정 | 미정 | 0 | 0 | 0 | 0 | 0 | 199 | 0.0595 | 0.0833 | 0.0051 | 0.0727 | 64 | 8800 | 1614 | 0.2423 | 0.8972 | 0.1918 | 0.0252 | [6 empty] | 1493 | 18 | 18 | 3 | 0.17 | 61 | 32 | 미정 |  | 2021-06-23 14:28 | 1614 |  | 0 | 19 | 9 | 0 | 0 | 0 | 0.3149 | 0.9624 | 0.1988 | 0.0351 |  | 80 | 13 | 149 | 0.0391 | 0.0224 | 0.0309 | 0.0114 | 0.0052 | 0.0021 | 0.0022 | 0.0021
2021-06-23 | A65296 | B | 31 | P-AE1055LSM | 102 | 35600 | 0.0937 | 0.1481 | 0.1481 | 0.2297 | 1615 | 1615 | 1554 | 3021 | 48.4 |  | 126 | 0 | 미정 | 선택 | 미정 | 미정 | 0 | 0 | 0 | 0 | 0 | 126 | 0.0937 | 0.1556 | 0.0036 | 0.0024 | 70 | 5100 | 1597 | 0.4647 | 0.6352 | 0.1718 | 0.0182 | 0.17 | 53.266 | 27.252 | 5.835 | 9.128 | 1.954 | 1484 | 25 | 25 | 3 | 0.16 | 81 | 38 | 미정 |  | 2021-06-23 15:10 | 1597 |  | 0 | 15 | 12 | 0 | 0 | 0 | 0.5408 | 0.7841 | 0.2344 | 0.0286 |  | 72 | 9 | 131 | 0.0579 | 0.0211 | 0.0233 | 0.0649 | 0.042 | 0.0067 | 0.0036 | 0.0043
2021-06-23 | B64764 | B | 16 | AE4330VM2 | 106 | 41400 | 0.0611 | 0.0439 | 0.072 | 0.0924 | 1565 | 1592 | 1561 | 2578 | 47.1 |  | 198 | 0 | 미정 | 미정 | 미정 | 미정 | 0 | 0 | 0 | 0 | 0 | 198 | 0.0611 | 0.0618 | 0.0019 | 0.0026 | 53 | 9200 | 1632 | 0.2416 | 0.8593 | 0.1849 | 0.0418 | [6 empty] | 1493 | 18 | 19 | 1 | 0.54 | 57 | 16 | 미정 |  | 2021-06-23 15:25 | 1633 |  | 0 | 48 | 13 | 0 | 0 | 35 | 0.3218 | 0.9718 | 0.1994 | 0.0253 | 101700 | 81 | 37 | 175 | 0.0963 | 0.0258 | 0.0302 | 0.0147 | 0.0089 | 0.0034 | 0.0021 | 0.0015
2021-06-23 | A65297 | B | 36 | P-AE1055LSM | 101 | 36900 | 0.2518 | 0.0905 | 0.1954 | 0.2449 | 1627 | 1612 | 1548 | 3068 | 48.1 |  | 126 | 0 | 선택 | 미정 | 미정 | 미정 | 0 | 0 | 0 | 0 | 0 | 126 | 0.0843 | 0.1867 | 0.0023 | 0.2568 | 42 | 4400 | 1596 | 0.4876 | 0.6523 | 0.2006 | 0.0177 | 0.136 | 53.843 | 27.566 | 5.769 | 9.333 | 1.953 | 1484 | 25 | 25 | 3 | 0.16 | 83 | 31 | 미정 |  | 2021-06-23 15:55 | 1596 |  | 0 | 0 | 0 | 0 | 0 | 0 | 0.5438 | 0.7918 | 0.2337 | 0.0279 | 99250 | 72 | 31 | 142 | 0.059 | 0.0198 | 0.0248 | 0.0619 | 0.0272 | 0.0047 | 0.0032 | 0.0036
2021-06-23 | B64765 | B | 29 | AE4330VM2 | 101 | 39000 | 0.0402 | 0.1001 | 0.053 | 0.1283 | 1556 | 1610 | 1537 | 2563 | 42.5 |  | 195 | 0 | 선택 | 미정 | 미정 | 미정 | 0 | 0 | 0 | 0 | 0 | 195 | 0.0402 | 0.0657 | 0.0085 | 0.529 | 51 | 10100 | 1632 | 0.2453 | 0.8562 | 0.2114 | 0.0245 | [6 empty] | 1493 | 18 | 20 | 1 | 0.42 | 59 | 18 | 미정 |  | 2021-06-23 16:50 | 1629 |  | 0 | 57 | 11 | 0 | 0 | 44 | 0.324 | 0.9747 | 0.2058 | 0.0337 | 147600 | 80 | 22 | 144 | 0.058 | 0.0189 | 0.0329 | 0.0163 | 0.0076 | 0.0022 | 0.0021 | 0.002
2021-06-23 | A65298 | B | 35 | P-AE1055LSM | 101 | 36500 | 0.0527 | 0.1613 | 0.1613 | 0.2117 | 1634 | 1634 | 1558 | 2980 | 49.3 |  | 127 | 0 | 선택 | 미정 | 미정 | 미정 | 0 | 0 | 0 | 150 | 0 | 127 | 0.0527 | 0.0849 | 0.0041 | 0.0013 | 38 | 3900 | 1591 | 0.4825 | 0.6576 | 0.1748 | 0.0258 | 0.113 | 52.533 | 27.827 | 5.98 | 8.784 | 1.887 | 1484 | 25 | 25 | 3 | 0.16 | 75 | 23 | 미정 |  | 2021-06-23 17:01 | 1590 |  | 0 | 23 | 22 | 0 | 0 | 0 | 0.557 | 0.806 | 0.2504 | 0.0308 |  | 73 | 26 | 129 | 0.0595 | 0.0194 | 0.0254 | 0.052 | 0.0261 | 0.0071 | 0.0036 | 0.0042
2021-06-23 | B64766 | B | 22 | AE4330VM2 | 99 | 39800 | 0.0656 | 0.0343 | 0.0416 | 0.1266 | 1579 | 1590 | 1520 | 2571 | 41.3 |  | 199 | 0 | 미정 | 선택 | 미정 | 미정 | 0 | 0 | 0 | 0 | 0 | 199 | 0.0656 | 0.0575 | 0.0024 | 0.0636 | 52 | 8900 | 1634 | 0.2501 | 0.8573 | 0.2106 | 0.0272 | [6 empty] | 1493 | 18 | 20 | 1 | 0.49 | 49 | 17 | 미정 |  | 2021-06-23 18:02 | 1621 |  | 0 | 39 | 0 | 0 | 0 | 41 | 0.3211 | 0.9786 | 0.2007 | 0.026 |  | 79 | 15 | 134 | 0.087 | 0.0235 | 0.0285 | 0.0158 | 0.0048 | 0.0014 | 0.0017 | 0.0021
2021-06-23 | A65299 | B | 37 | P-AE1055LSM | 101 | 35800 | 0.0687 | 0.1124 | 0.1124 | 0.1926 | 1614 | 1614 | 1539 | 2951 | 55.3 |  | 128 | 0 | 미정 | 선택 | 미정 | 미정 | 0 | 0 | 0 | 153 | 0 | 128 | 0.0687 | 0.1185 | 0.0026 | 0.3181 | 41 | 4500 | 1591 | 0.5078 | 0.6585 | 0.1977 | 0.0188 | 0.157 | 52.084 | 27.643 | 5.947 | 8.758 | 1.884 | 1484 | 25 | 26 | 3 | 0.16 | 77 | 22 | 미정 |  | 2021-06-23 18:01 | 1583 |  | 0 | 11 | 21 | 0 | 0 | 0 | 0.5379 | 0.7795 | 0.234 | 0.0273 |  | 82 | 34 | 143 | 0.0673 | 0.0146 | 0.022 | 0.0464 | 0.0254 | 0.0046 | 0.0039 | 0.0039
2021-06-23 | B64767 | B | 5 | AE4330VM2 | 98 | 42000 | 0.0706 | 0.069 | 0.0435 | 0.1041 | 1552 | 1590 | 1556 | 2659 | 31.4 |  | 197 | 0 | 미정 | 선택 | 미정 | 미정 | 0 | 0 | 0 | 0 | 0 | 197 | 0.0706 | 0.0727 | 0.0033 | 0.46 | 45 | 7700 | 1635 | 0.2486 | 0.8915 | 0.1684 | 0.0181 | [6 empty] | 1493 | 18 | 19 | 1 | 0.39 | 53 | 16 | 미정 |  | 2021-06-23 19:03 | 1616 |  | 0 | 42 | 18 | 0 | 0 | 47 | 0.3206 | 0.9767 | 0.1942 | 0.0287 | 98900 | 78 | 21 | 141 | 0.066 | 0.0157 | 0.0296 | 0.018 | 0.008 | 0.0019 | 0.0019 | 0.0014
2021-06-23 | A65300 | B | 31 | AE1055LS | 101 | 35900 | 0.0959 | 0.1495 | 0.1495 | 0.1618 | 1632 | 1632 | 1568 | 2967 | 46.4 |  | 127 | 0 | 미정 | 미정 | 미정 | 미정 | 0 | 0 | 0 | 156 | 0 | 127 | 0.0959 | 0.1646 | 0.0039 | 0.1517 | 43 | 5400 | 1631 | 0.3936 | 0.6445 | 0.1803 | 0.0153 | [6 empty] | 1484 | 25 | 31 | 3 | 0.16 | 95 | 33 | 미정 |  | 2021-06-23 19:01 | 1621 |  | 0 | 20 | 19 | 0 | 0 | 0 | 0.5476 | 0.7644 | 0.2361 | 0.0279 | 105000 | 92 | 46 | 184 | 0.0543 | 0.0173 | 0.0257 | 0.0498 | 0.0392 | 0.0045 | 0.0044 | 0.005
2021-06-23 | B64768 | B | 16 | AE4330VM2 | 98 | 39000 | 0.098 | 0.0456 | 0.0456 | 0.1386 | 1591 | 1591 | 1536 | 2485 | 20.1 |  | 197 | 0 | 선택 | 미정 | 미정 | 미정 | 0 | 0 | 0 | 0 | 0 | 197 | 0.098 | 0.0915 | 0.0057 | 0.2527 | 46 | 8600 | 1625 | 0.2444 | 0.88 | 0.1805 | 0.0157 | [6 empty] | 1493 | 18 | 19 | 1 | 0.33 | 56 | 18 | 미정 |  | 2021-06-23 20:14 | 1616 |  | 0 | 41 | 48 | 0 | 0 | 51 | 0.324 | 0.973 | 0.2004 | 0.0306 |  | 81 | 24 | 143 | 0.0414 | 0.0133 | 0.0267 | 0.0156 | 0.0028 | 0.0017 | 0.0018 | 0.0016
2021-06-23 | A65301 | B | 36 | AE1055LS | 101 | 35700 | 0.0671 | 0.1482 | 0.1482 | 0.1754 | 1625 | 1625 | 1550 | 3009 | 37.7 |  | 126 | 0 | 미정 | 미정 | 미정 | 미정 | 0 | 0 | 0 | 154 | 0 | 126 | 0.0671 | 0.0927 | 0.0037 | 0.1206 | 40 | 4600 | 1597 | 0.4211 | 0.673 | 0.1933 | 0.0204 | [6 empty] | 1484 | 25 | 25 | 3 | 0.15 | 69 | 29 | 미정 |  | 2021-06-23 20:12 | 1593 |  | 0 | 11 | 0 | 0 | 0 | 0 | 0.5508 | 0.7887 | 0.2402 | 0.0277 |  | 67 | 40 | 162 | 0.0459 | 0.021 | 0.0235 | 0.0437 | 0.0236 | 0.0059 | 0.0044 | 0.0048
2021-06-23 | A65302 | B | 35 | AE1055LS | 100 | 37000 | 0.06 | 0.2784 | 0.2784 | 0.25 | 1593 | 1593 | 1553 | 3051 | 48.4 |  | 127 | 0 | 미정 | 미정 | 미정 | 미정 | 0 | 0 | 0 | 156 | 0 | 127 | 0.06 | 0.0536 | 0.0033 | 0.1869 | 40 | 4300 | 1593 | 0.4883 | 0.6467 | 0.2057 | 0.0199 | [6 empty] | 1484 | 25 | 25 | 3 | 0.16 | 85 | 27 | 미정 |  | 2021-06-23 21:09 | 1598 |  | 0 | 12 | 0 | 0 | 0 | 0 | 0.5481 | 0.7729 | 0.2324 | 0.0299 | 100100 | 67 | 47 | 171 | 0.0592 | 0.0175 | 0.0226 | 0.0394 | 0.0243 | 0.005 | 0.0037 | 0.0047
2021-06-23 | B64769 | B | 29 | AE4330VM2 | 98 | 39600 | 0.0705 | 0.0706 | 0.0706 | 0.1536 | 1569 | 1569 | 1517 | 2527 | 33.7 |  | 198 | 0 | 미정 | 미정 | 미정 | 미정 | 0 | 0 | 0 | 0 | 0 | 198 | 0.0705 | 0.1043 | 0.0039 | 0.1993 | 53 | 10200 | 1612 | 0.2587 | 0.8849 | 0.1765 | 0.0284 | [6 empty] | 1493 | 18 | 20 | 1 | 0.26 | 53 | 20 | 미정 |  | 2021-06-23 21:38 | 1620 |  | 0 | 63 | 33 | 0 | 0 | 34 | 0.327 | 0.9775 | 0.2091 | 0.0253 | 102950 | 81 | 11 | 125 | 0.0678 | 0.0168 | 0.0315 | 0.0163 | 0.0046 | 0.002 | 0.0014 | 0.0017
2021-06-23 | A65303 | B | 37 | AE1055LS | 101 | 35700 | 0.0412 | 0.9569 | 0.1341 | 0.2273 | 1601 | 1597 | 1556 | 2950 | 53.1 |  | 126 | 0 | 미정 | 미정 | 미정 | 미정 | 0 | 0 | 0 | 0 | 0 | 126 | 0.0412 | 0.0952 | 0.0033 | 0.1755 | 45 | 5600 | 1593 | 0.3878 | 0.6224 | 0.1615 | 0.0271 | [6 empty] | 1484 | 25 | 25 | 3 | 0.15 | 72 | 27 | 미정 |  | 2021-06-23 22:24 | 1593 |  | 0 | 23 | 22 | 0 | 0 | 0 | 0.538 | 0.7829 | 0.2268 | 0.0279 | 107950 | 72 | 30 | 143 | 0.0604 | 0.0209 | 0.0224 | 0.0503 | 0.0482 | 0.0129 | 0.0033 | 0.0053
2021-06-23 | B64770 | B | 22 | AE4330VM2 | 98 | 37100 | 0.0755 | 0.0527 | 0.0527 | 0.1171 | 1597 | 1597 | 1545 | 2439 | 26.3 |  | 197 | 0 | 미정 | 미정 | 미정 | 미정 | 0 | 0 | 0 | 0 | 0 | 197 | 0.0755 | 0.1146 | 0.0037 | 0.24 | 49 | 8600 | 1634 | 0.1986 | 0.6897 | 0.1757 | 0.0232 | [6 empty] | 1493 | 18 | 19 | 1 | 0.28 | 62 | 22 | 미정 |  | 2021-06-23 22:39 | 1619 |  | 0 | 101 | 0 | 0 | 0 | 12 | 0.321 | 0.9785 | 0.2112 | 0.0379 | 101400 | 82 | 22 | 144 | 0.051 | 0.0384 | 0.033 | 0.0153 | 0.0042 | 0.0013 | 0.0015 | 0.0018
2021-06-23 | A65304 | B | 31 | AE1055LS | 101 | 36000 | 0.0674 | 0.2243 | 0.2243 | 0.3553 | 1610 | 1610 | 1526 | 2960 | 57 |  | 127 | 0 | 미정 | 선택 | 미정 | 미정 | 0 | 0 | 0 | 201 | 0 | 127 | 0.0674 | 0.1305 | 0.0031 | 0.0391 | 42 | 6100 | 1582 | 0.479 | 0.6739 | 0.1818 | 0.0357 | [6 empty] | 1484 | 25 | 25 | 3 | 0.14 | 71 | 24 | 미정 |  | 2021-06-23 23:16 | 1582 |  | 0 | 0 | 8 | 0 | 0 | 0 | 0.548 | 0.7812 | 0.2292 | 0.0298 | 107200 | 71 | 34 | 155 | 0.0657 | 0.0208 | 0.0245 | 0.0414 | 0.0448 | 0.0168 | 0.0034 | 0.0044
2021-06-23 | B64771 | B | 5 | AE4330VM2 | 98 | 36700 | 0.0518 | 0.1246 | 0.1246 | 0.1281 | 1646 | 1646 | 1532 | 2433 | 19.6 |  | 200 | 0 | 미정 | 미정 | 미정 | 미정 | 0 | 0 | 0 | 0 | 0 | 200 | 0.0518 | 0.0959 | 0.0028 | 0.5659 | 46 | 8600 | 1631 | 0.2087 | 0.7345 | 0.1824 | 0.0267 | [6 empty] | 1493 | 18 | 18 | 1 | 0.25 | 59 | 24 | 미정 |  | 2021-06-23 23:46 | 1618 |  | 0 | 85 | 15 | 0 | 0 | 23 | 0.318 | 0.9875 | 0.2151 | 0.038 | 99450 | 190 | 28 | 151 | 0.0392 | 0.0273 | 0.035 | 0.0199 | 0.0039 | 0.0015 | 0.0018 | 0.0018
2021-06-23 | A65305 | B | 36 | AE1055LS | 101 | 37500 | 0.0488 | 0.2178 | 0.2178 | 0.2625 | 1571 | 1571 | 1536 | 2779 | 56.6 |  | 127 | 0 | 미정 | 선택 | 미정 | 미정 | 0 | 0 | 0 | 204 | 0 | 127 | 0.0488 | 0.0695 | 0.0038 | 0.2076 | 44 | 5500 | 1584 | 0.4833 | 0.6438 | 0.1977 | 0.0353 | [6 empty] | 1484 | 25 | 25 | 3 | 0.12 | 84 | 30 | 미정 |  | 2021-06-24 00:19 | 1584 |  | 0 | 0 | 28 | 0 | 0 | 0 | 0.559 | 0.777 | 0.2347 | 0.0242 |  | 68 | 36 | 158 | 0.07 | 0.0208 | 0.0253 | 0.0295 | 0.0324 | 0.0091 | 0.0038 | 0.0042
2021-06-23 | B64772 | T | 16 | KST523M3 | 104 | 39400 | 0.0758 | 0.0588 | 0.0588 | 0.1654 | 1600 | 1600 | 1525 | 2439 |  |  |  | 0 | 미정 | 미정 | 미정 | 미정 | 0 | 0 | 0 | 209 | 0 | 0 | 0.0758 | 0.0728 | 0.0025 | 0.1822 | 46 | 8700 | 1655 | 0.1701 | 0.969 | 0.158 | 0.0062 | [6 empty] | 1513 | 13 | 13 | 1 | 0.34 | 86 | 32 | 미정 |  | 2021-06-24 00:57 | 1650 |  | 0 | 120 | 0 | 0 | 0 | 0 | 0.184 | 1.2615 | 0.2098 | 0.0129 | 102900 | 94.2 | 15 | 127 | 0.0072 | 0.008 | 0.0103 | 0.0334 | 0.0079 | 0.005 | 0.005 | 0.0294
2021-06-23 | A65306 | B | 35 | AE1055LS | 101 | 38200 | 0.0509 | 0.225 | 0.2079 | 0.2383 | 1566 | 1579 | 1533 | 3024 | 44.5 |  | 128 | 0 | 선택 | 미정 | 미정 | 미정 | 0 | 0 | 0 | 205 | 0 | 128 | 0.0509 | 0.071 | 0.0026 | 0.3435 | 40 | 4600 | 1592 | 0.4631 | 0.6846 | 0.2118 | 0.0258 | [6 empty] | 1484 | 25 | 25 | 3 | 0.13 | 68 | 25 | 미정 |  | 2021-06-24 01:27 | 1592 |  | 0 | 0 | 0 | 0 | 0 | 0 | 0.564 | 0.779 | 0.2405 | 0.0281 | 95750 | 63 | 19 | 123 | 0.0574 | 0.024 | 0.0244 | 0.0326 | 0.0202 | 0.005 | 0.0028 | 0.0038
2021-06-23 | B64773 | T | 29 | KST523M3 | 104 | 38000 | 0.0784 | 0.0471 | 0.0471 | 0.0862 | 1645 | 1645 | 1544 | 2581 |  |  |  | 0 | 미정 | 미정 | 미정 | 미정 | 0 | 0 | 0 | 204 | 0 | 0 | 0.0784 | 0.114 | 0.0028 | 0.0406 | 45 | 8000 | 1641 | 0.1227 | 0.9838 | 0.1489 | 0.004 | [6 empty] | 1513 | 13 | 13 | 1 | 0.27 | 71 | 31 | 미정 |  | 2021-06-24 01:54 | 1637 |  | 0 | 100 | 41 | 0 | 0 | 0 | 0.158 | 1.288 | 0.2257 | 0.0129 | 99450 |  | 28 | 148 | 0.005 | 0.0051 | 0.011 | 0.0497 | 0.0117 | 0.0093 | 0.0081 | 0.0222
2021-06-23 | A65307 | B | 37 | AE1055LS | 101 | 37800 | 0.0379 | 0.1875 | 0.113 | 0.1574 | 1566 | 1615 | 1554 | 3043 | 40.7 |  | 126 | 0 | 선택 | 미정 | 미정 | 미정 | 0 | 0 | 0 | 203 | 0 | 126 | 0.0379 | 0.0855 | 0.0041 | 0.1808 | 40 | 5100 | 1584 | 0.4787 | 0.6571 | 0.1772 | 0.0204 | [6 empty] | 1484 | 25 | 25 | 3 | 0.13 | 74 | 31 | 미정 |  | 2021-06-24 02:30 | 1584 |  | 0 | 0 | 21 | 0 | 0 | 0 | 0.558 | 0.7748 | 0.2377 | 0.0287 | 104800 | 71 | 17 | 115 | 0.0472 | 0.0194 | 0.0242 | 0.0326 | 0.0231 | 0.0078 | 0.0031 | 0.004
2021-06-23 | B64774 | T | 22 | KST523M3 | 104 | 38600 | 0.108 | 0.0384 | 0.0503 | 0.0932 | 1577 | 1606 | 1547 | 2546 |  |  |  | 0 | 미정 | 미정 | 미정 | 미정 | 0 | 0 | 0 | 203 | 0 | 0 | 0.108 | 0.0961 | 0.0039 | 0.3013 | 46 | 7500 | 1642 | 0.124 | 0.9698 | 0.1626 | 0.0036 | [6 empty] | 1513 | 13 | 13 | 1 | 0.27 | 70 | 26 | 미정 |  | 2021-06-24 02:54 | 1642 |  | 0 | 0 | 102 | 0 | 0 | 0 | 0.161 | 1.3042 | 0.24 | 0.0131 | 103150 |  | 36 | 162 | 0.003 | 0.0047 | 0.0108 | 0.0505 | 0.0162 | 0.0113 | 0.0104 | 0.0247
2021-06-23 | A65308 | B | 31 | AE1055LS | 101 | 36700 |  | 0.187 | 0.187 | 0.191 | 1616 | 1616 | 1566 | 2907 | 28 |  | 128 | 0 | 선택 | 미정 | 미정 | 미정 | 0 | 0 | 0 | 204 | 0 | 128 |  |  |  |  | 40 | 3800 | 1582 | 0.4417 | 0.6582 | 0.233 | 0.0318 | [6 empty] | 1484 | 25 | 26 | 3 | 0.13 | 79 | 30 | 미정 |  | 2021-06-24 03:23 | 1582 |  | 0 | 19 | 0 | 0 | 0 | 0 | 0.555 | 0.7625 | 0.243 | 0.0288 | 97550 | 64 | 32 | 136 | 0.0355 | 0.029 | 0.0248 |  | 0.0127 | 0.0034 | 0.002 | 0.0032
2021-06-23 | B64775 | T | 5 | KST523M3 | 104 | 36900 | 0.0982 | 0.0585 | 0.0585 | 0.0891 | 1621 | 1621 | 1546 | 2478 |  |  |  | 0 | 미정 | 선택 | 미정 | 미정 | 0 | 0 | 0 | 202 | 0 | 0 | 0.0982 | 0.0956 | 0.0054 | 0.0645 | 44 | 6900 | 1656 | 0.1284 | 1.0248 | 0.1811 | 0.0039 | [6 empty] | 1513 | 13 | 13 | 1 | 0.28 | 74 | 19 | 미정 |  | 2021-06-24 03:48 | 1644 |  | 0 | 75 | 57 | 0 | 0 | 0 | 0.167 | 1.271 | 0.2423 | 0.0126 | 91450 |  | 55 | 202 | 0.0035 | 0.0043 | 0.01 | 0.0544 | 0.0218 | 0.0113 | 0.0115 | 0.0236
2021-06-23 | A65309 | B | 36 | AE1055LS | 101 | 36500 | 0.0703 | 0.132 | 0.132 | 0.1766 | 1620 | 1620 | 1551 | 2877 | 47.1 |  | 126 | 0 | 선택 | 미정 | 미정 | 미정 | 0 | 0 | 0 | 199 | 0 | 126 | 0.0703 | 0.1359 | 0.0027 | 0.1524 | 40 | 4700 | 1597 | 0.4327 | 0.6767 | 0.2292 | 0.0371 | [6 empty] | 1484 | 25 | 25 | 3 | 0.14 | 70 | 34 | 미정 |  | 2021-06-24 04:25 | 1597 |  | 0 | 18 | 0 | 0 | 0 | 0 | 0.56 | 0.7789 | 0.2409 | 0.0305 | 100000 | 68 | 17 | 119 | 0.0563 | 0.0244 | 0.0253 | 0.0411 | 0.0196 | 0.0041 | 0.0021 | 0.003
2021-06-23 | B64776 | B | 16 | SCM822HT | 104 | 37900 | 0.0877 | 0.0902 | 0.0902 | 0.1376 | 1589 | 1589 | 1538 | 2472 | 27 |  | 129 | 0 | 미정 | 선택 | 미정 | 미정 | 0 | 0 | 0 | 205 | 0 | 129 | 0.0877 | 0.0797 | 0.003 | 0.1362 | 55 | 10300 | 1659 | 0.1767 | 0.5549 | 0.2162 | 0.0139 | [6 empty] | 1508 | 15 | 21 | 1 | 0.25 | 87 | 42 | 미정 |  | 2021-06-24 04:56 | 1662 |  | 0 | 85 | 13 | 0 | 0 | 36 | 0.233 | 0.8494 | 0.2614 | 0.0141 |  | 72 | 18 | 157 | 0.034 | 0.01 | 0.0222 | 0.0451 | 0.0249 | 0.0104 | 0.011 | 0.0108
2021-06-23 | A65310 | B | 35 | AE1055LS | 101 | 36500 | 0.0502 | 0.1876 | 0.1876 | 0.2585 | 1607 | 1607 | 1532 | 2950 | 38.3 |  | 126 | 0 | 선택 | 미정 | 미정 | 미정 | 0 | 0 | 0 | 197 | 0 | 126 | 0.0502 | 0.0767 | 0.0033 | 0.0892 | 40 | 4600 | 1593 | 0.4647 | 0.6555 | 0.1883 | 0.0254 | [6 empty] | 1484 | 25 | 25 | 3 | 0.12 | 63 | 28 | 미정 |  | 2021-06-24 05:31 | 1587 |  | 0 | 13 | 15 | 0 | 0 | 0 | 0.551 | 0.7735 | 0.2394 | 0.0307 | 99100 | 65 | 19 | 109 | 0.047 | 0.0221 | 0.0249 | 0.033 | 0.0172 | 0.0066 | 0.0024 | 0.0041
2021-06-23 | B64777 | B | 29 | SCM822HT | 102 | 39400 | 0.1048 | 0.0844 | 0.0668 | 0.082 | 1602 | 1611 | 1586 | 2620 | 3.7 |  | 128 | 0 | 미정 | 선택 | 미정 | 미정 | 0 | 0 | 0 | 0 | 0 | 128 | 0.1048 | 0.1142 | 0.0112 | 0.1123 | 39 | 6700 | 1653 | 0.1621 | 0.6581 | 0.172 | 0.0075 | [6 empty] | 1508 | 15 | 18 | 1 | 0.24 | 65 | 28 | 미정 |  | 2021-06-24 05:59 | 1641 |  | 0 | 31 | 0 | 0 | 0 | 25 | 0.227 | 0.8369 | 0.25 | 0.0145 | 99050 | 70 | 37 | 161 | 0.0046 | 0.01 | 0.0197 | 0.048 | 0.029 | 0.0126 | 0.0118 | 0.0098
2021-06-23 | A65311 | B | 37 | AE1055LS | 101 | 36300 | 0.0658 | 0.2818 | 0.2818 | 0.3039 | 1621 | 1621 | 1558 | 3129 | 57.1 |  | 127 | 0 | 선택 | 미정 | 미정 | 미정 | 0 | 0 | 0 | 198 | 0 | 127 | 0.0658 | 0.1051 | 0.0024 | 0.2918 | 40 | 3600 | 1600 | 0.5204 | 0.7014 | 0.2174 | 0.0344 | [6 empty] | 1484 | 25 | 25 | 3 | 0.12 | 69 | 31 | 미정 |  | 2021-06-24 06:29 | 1590 |  | 0 | 10 | 10 | 0 | 0 | 0 | 0.548 | 0.7761 | 0.2366 | 0.0268 |  | 81 | 17 | 107 | 0.0689 | 0.0249 | 0.0213 | 0.0468 | 0.0219 | 0.0062 | 0.0045 | 0.0047
2021-06-24 | B64778 | B | 18 | SCM822HT | 101 | 38600 | 0.171 | 0.1136 | 0.064 | 0.0756 | 1621 | 1644 | 1612 | 2633 | 4.2 |  | 128 | 0 | 미정 | 미정 | 미정 | 미정 | 0 | 0 | 0 | 0 | 0 | 128 | 0.171 | 0.148 | 0.011 | 0.2049 | 42 | 6000 | 1654 | 0.1693 | 0.6436 | 0.2196 | 0.0135 | [6 empty] | 1508 | 15 | 15 | 1 | 0.25 | 76 | 20 | 미정 |  | 2021-06-24 06:59 | 1629 |  | 0 | 51 | 11 | 0 | 0 | 25 | 0.2237 | 0.8539 | 0.2578 | 0.0237 | 101500 | 69 | 39 | 166 | 0.0052 | 0.0129 | 0.0212 | 0.0543 | 0.0311 | 0.0082 | 0.0077 | 0.0097
2021-06-24 | A65312 | B | 31 | G-AE1055LST | 101 | 36900 | 0.0603 | 0.0598 | 0.1514 | 0.1684 | 1672 | 1653 | 1586 | 3208 | 43.9 |  | 127 | 0 | 선택 | 미정 | 미정 | 미정 | 0 | 0 | 0 | 198 | 0 | 127 | 0.0603 | 0.0688 | 0.0026 | 0.5322 | 38 | 4300 | 1623 | 0.4708 | 0.641 | 0.204 | 0.0262 | [6 empty] | 1484 | 25 | 25 | 3 | 0.12 | 92 | 35 | 미정 |  | 2021-06-24 07:30 | 1611 |  | 0 | 0 | 15 | 0 | 0 | 0 | 0.557 | 0.7868 | 0.2421 | 0.029 |  | 90 | 36 | 145 | 0.0523 | 0.024 | 0.0218 | 0.0355 | 0.0203 | 0.0051 | 0.004 | 0.0045
2021-06-24 | B64779 | B | 22 | SCM822HT | 101 | 37700 | 0.0827 | 0.0206 | 0.1007 | 0.1055 | 1680 | 1617 | 1583 | 2424 | 26.6 |  | 160 | 0 | 미정 | 미정 | 미정 | 미정 | 0 | 0 | 0 | 0 | 0 | 160 | 0.0827 | 0.1081 | 0.0068 | 0.0198 | 40 | 6600 | 1640 | 0.1916 | 0.6565 | 0.1613 | 0.0203 | [6 empty] | 1508 | 15 | 17 | 1 | 0.21 | 68 | 24 | 미정 |  | 2021-06-24 07:56 | 1634 |  | 0 | 29 | 17 | 0 | 0 | 17 | 0.227 | 0.8346 | 0.2521 | 0.0226 |  | 66 | 42 | 172 | 0.0418 | 0.0185 | 0.0216 | 0.0401 | 0.0234 | 0.0149 | 0.0115 | 0.0104
2021-06-24 | A65313 | B | 36 | G-AE1055LST | 100 | 36600 | 0.0656 | 0.1372 | 0.1372 | 0.1727 | 1641 | 1641 | 1568 | 3205 | 39.7 |  | 127 | 0 | 선택 | 미정 | 미정 | 미정 | 0 | 0 | 0 | 203 | 0 | 127 | 0.0656 | 0.1117 | 0.0025 | 0.2222 | 42 | 4000 | 1589 | 0.4864 | 0.6511 | 0.208 | 0.026 | [6 empty] | 1484 | 25 | 26 | 3 | 0.12 | 70 | 33 | 미정 |  | 2021-06-24 08:47 | 1589 |  | 0 | 26 | 16 | 0 | 0 | 0 | 0.5445 | 0.768 | 0.2469 | 0.0285 | 101850 | 73 | 18 | 113 | 0.0477 | 0.0203 | 0.0247 | 0.0414 | 0.0198 | 0.0046 | 0.0039 | 0.0038
2021-06-24 | B64780 | B | 5 | SCM822HT | 103 | 37400 | 0.096 | 0.0496 | 0.0496 | 0.0638 | 1631 | 1631 | 1625 | 2587 | 6.4 |  | 155 | 0 | 미정 | 미정 | 미정 | 미정 | 0 | 0 | 0 | 0 | 0 | 155 | 0.096 | 0.089 | 0.0046 | 0.145 | 38 | 5600 | 1660 | 0.1652 | 0.6356 | 0.1615 | 0.0155 | [6 empty] | 1508 | 15 | 20 | 1 | 0.22 | 67 | 30 | 미정 |  | 2021-06-24 08:48 | 1646 |  | 0 | 27 | 0 | 0 | 0 | 0 | 0.2274 | 0.8384 | 0.2557 | 0.0185 | 105500 | 65 | 43 | 176 | 0.0099 | 0.0178 | 0.021 | 0.0525 | 0.0371 | 0.0166 | 0.009 | 0.0101
2021-06-24 | A65314 | B | 35 | G-AE1055LST | 101 | 36300 | 0.0692 | 0.1377 | 0.1377 | 0.1719 | 1626 | 1626 | 1565 | 3148 | 49.1 |  | 126 | 0 | 선택 | 미정 | 미정 | 미정 | 0 | 0 | 0 | 207 | 0 | 126 | 0.0692 | 0.1239 | 0.0031 | 0.3113 | 40 | 4400 | 1593 | 0.4962 | 0.6892 | 0.2083 | 0.0323 | [6 empty] | 1484 | 25 | 25 | 3 | 0.12 | 64 | 22 | 미정 |  | 2021-06-24 09:45 | 1588 |  | 0 | 15 | 10 | 0 | 0 | 0 | 0.5462 | 0.7743 | 0.2472 | 0.0269 |  | 79 | 18 | 117 | 0.0584 | 0.026 | 0.0227 | 0.05 | 0.0278 | 0.0069 | 0.0033 | 0.0037
2021-06-24 | B64781 | B | 16 | SCM822HT | 104 | 38300 | 0.0793 | 0.0227 | 0.0345 | 0.0863 | 1667 | 1637 | 1614 | 2675 | 16.3 |  | 157 | 0 | 미정 | 미정 | 미정 | 미정 | 0 | 0 | 0 | 0 | 0 | 157 | 0.0793 | 0.0966 | 0.005 | 0.0227 | 39 | 5500 | 1645 | 0.182 | 0.5944 | 0.1796 | 0.0186 | [6 empty] | 1508 | 15 | 15 | 1 | 0.2 | 68 | 28 | 미정 |  | 2021-06-24 09:49 | 1629 |  | 0 | 41 | 0 | 0 | 0 | 0 | 0.2246 | 0.8426 | 0.249 | 0.026 | 99300 | 65 | 42 | 173 | 0.0249 | 0.0191 | 0.0258 | 0.0424 | 0.0215 | 0.008 | 0.0073 | 0.0101
2021-06-24 | B64782 | B | 18 | SCM822HD2 | 103 | 37900 | 0.08 | 0.0378 | 0.0911 | 0.0971 | 1614 | 1616 | 1579 | 2580 | 29.3 |  | 158 | 0 | 미정 | 미정 | 미정 | 미정 | 0 | 0 | 0 | 0 | 0 | 158 | 0.08 | 0.0698 | 0.0059 | 0.1763 | 40 | 6500 | 1637 | 0.1817 | 0.6045 | 0.1577 | 0.0226 | [6 empty] | 1508 | 15 | 16 | 1 | 0.3 | 69 | 29 | 미정 |  | 2021-06-24 10:50 | 1630 |  | 0 | 27 | 35 | 0 | 0 | 17 | 0.2248 | 0.8341 | 0.2486 | 0.0262 |  | 64 | 36 | 164 | 0.0466 | 0.0187 | 0.0253 | 0.0515 | 0.0264 | 0.0096 | 0.0078 | 0.0099
2021-06-24 | A65315 | B | 37 | G-AE1055LST | 101 | 36500 | 0.0671 | 0.1075 | 0.1075 | 0.2028 | 1652 | 1652 | 1573 | 3256 | 45.8 |  | 127 | 0 | 선택 | 미정 | 미정 | 미정 | 0 | 0 | 0 | 203 | 0 | 127 | 0.0671 | 0.0994 | 0.003 | 0.2774 | 40 | 3900 | 1583 | 0.5238 | 0.6754 | 0.2087 | 0.0251 | [6 empty] | 1484 | 25 | 25 | 3 | 0.12 | 62 | 21 | 미정 |  | 2021-06-24 10:54 | 1575 |  | 0 | 16 | 27 | 0 | 0 | 0 | 0.5427 | 0.7797 | 0.251 | 0.0293 |  | 71 | 27 | 126 | 0.0535 | 0.02 | 0.0238 | 0.0495 | 0.0225 | 0.0047 | 0.0036 | 0.0044
2021-06-24 | B64783 | B | 22 | SCM822HD2 | 104 | 38800 | 0.0842 | 0.0446 | 0.0427 | 0.1195 | 1594 | 1594 | 1564 | 2598 | 34.2 |  | 159 | 0 | 미정 | 미정 | 미정 | 미정 | 0 | 0 | 0 | 0 | 0 | 159 | 0.0842 | 0.0987 | 0.006 | 0.1311 | 40 | 6600 | 1633 | 0.1852 | 0.6524 | 0.1551 | 0.0301 | [6 empty] | 1508 | 15 | 15 | 1 | 0.25 | 70 | 33 | 미정 |  | 2021-06-24 11:52 | 1629 |  | 0 | 16 | 30 | 0 | 0 | 12 | 0.226 | 0.8411 | 0.2507 | 0.0212 | 99000 | 65 | 31 | 152 | 0.0561 | 0.0242 | 0.0234 | 0.0432 | 0.0267 | 0.0108 | 0.0078 | 0.0101
2021-06-24 | A65316 | B | 31 | G-AE1055LST | 101 | 36700 | 0.0715 | 0.0649 | 0.1142 | 0.1754 | 1658 | 1641 | 1566 | 3064 | 39.6 |  | 127 | 0 | 선택 | 미정 | 미정 | 미정 | 0 | 0 | 0 | 201 | 0 | 127 | 0.0715 | 0.1676 | 0.0035 | 0.1758 | 41 | 3500 | 1586 | 0.5094 | 0.6951 | 0.2007 | 0.0195 | [6 empty] | 1484 | 25 | 27 | 3 | 0.12 | 60 | 24 | 미정 |  | 2021-06-24 11:56 | 1580 |  | 0 | 9 | 22 | 0 | 0 | 0 | 0.5569 | 0.7778 | 0.2526 | 0.0292 |  | 68 | 24 | 123 | 0.0469 | 0.0216 | 0.0246 | 0.0481 | 0.0224 | 0.0034 | 0.0031 | 0.0034
2021-06-24 | A65317 | B | 36 | G-AE1055LST | 100 | 36400 | 0.0777 | 0.0495 | 0.1676 | 0.1979 | 1651 | 1632 | 1568 | 2897 | 46.3 |  | 127 | 0 | 선택 | 미정 | 미정 | 미정 | 0 | 0 | 0 | 203 | 0 | 127 | 0.0777 | 0.1988 | 0.0041 | 0.4704 | 39 | 3500 | 1585 | 0.5103 | 0.7014 | 0.1999 | 0.0219 | [6 empty] | 1484 | 25 | 25 | 3 | 0.12 | 76 | 21 | 미정 |  | 2021-06-24 12:58 | 1574 |  | 0 | 0 | 73 | 0 | 0 | 0 | 0.554 | 0.7788 | 0.2371 | 0.0302 |  | 68 | 17 | 112 | 0.0562 | 0.0236 | 0.0241 | 0.0445 | 0.0262 | 0.0035 | 0.0032 | 0.0033
2021-06-24 | B64784 | B | 5 | SCM822HD2 | 104 | 37000 | 0.0993 | 0.0383 | 0.0383 | 0.0839 | 1633 | 1633 | 1538 | 2389 | 23.5 |  | 158 | 0 | 미정 | 미정 | 미정 | 미정 | 0 | 0 | 0 | 0 | 0 | 158 | 0.0993 | 0.3588 | 0.2134 | 0.5223 | 50 | 8200 | 1618 | 0.1785 | 0.629 | 0.1489 | 0.0202 | [6 empty] | 1508 | 13 | 16 | 1 | 0.31 | 74 | 37 | 미정 |  | 2021-06-24 13:12 | 1631 |  | 0 | 19 | 26 | 0 | 0 | 14 | 0.225 | 0.8405 | 0.2495 | 0.0197 |  | 91 | 11 | 118 | 0.0379 | 0.0197 | 0.0199 | 0.0579 | 0.0436 | 0.0153 | 0.0081 | 0.0079
2021-06-24 | A65318 | B | 35 | G-AE1055LST | 101 | 37000 | 0.0635 | 0.1189 | 0.1189 | 0.1787 | 1642 | 1642 | 1575 | 3071 | 33.8 |  | 126 | 0 | 선택 | 미정 | 미정 | 미정 | 0 | 0 | 0 | 203 | 0 | 126 | 0.0635 | 0.1581 | 0.0021 | 0.0897 | 41 | 3800 | 1591 | 0.4835 | 0.7614 | 0.1997 | 0.0222 | [6 empty] | 1484 | 25 | 25 | 3 | 0.12 | 68 | 28 | 미정 |  | 2021-06-24 13:59 | 1585 |  | 0 | 12 | 17 | 0 | 0 | 0 | 0.543 | 0.7864 | 0.2304 | 0.0265 | 102100 | 67 | 18 | 112 | 0.0403 | 0.0194 | 0.0234 | 0.0517 | 0.0203 | 0.0042 | 0.0039 | 0.0066
2021-06-24 | B64785 | B | 16 | SCM440HK | 104 | 36900 | 0.1072 | 0.0464 | 0.0751 | 0.1011 | 1634 | 1626 | 1566 | 2544 | 21.1 |  | 130 | 0 | 미정 | 선택 | 미정 | 미정 | 0 | 0 | 0 | 0 | 0 | 130 | 0.1072 | 0.0961 | 0.0064 | 0.2768 | 60 | 8300 | 1635 | 0.2213 | 0.6049 | 0.2331 | 0.0115 | [6 empty] | 1494 | 13 | 16 | 1 | 0.3 | 90 | 35 | 미정 |  | 2021-06-24 14:24 | 1646 |  | 0 | 26 | 0 | 0 | 0 | 17 | 0.404 | 0.747 | 0.2725 | 0.0176 |  | 70 | 28 | 164 | 0.0288 | 0.0156 | 0.0155 | 0.0595 | 0.0287 | 0.0072 | 0.0065 | 0.015
2021-06-24 | A65319 | B | 37 | G-AE1055LST | 101 | 35600 | 0.0651 | 0.1422 | 0.1422 | 0.1667 | 1645 | 1645 | 1584 | 3067 | 32 |  | 126 | 0 | 선택 | 미정 | 미정 | 미정 | 0 | 0 | 0 | 202 | 0 | 126 | 0.0651 | 0.1432 | 0.0029 | 0.1466 | 43 | 3700 | 1595 | 0.5005 | 0.6522 | 0.1852 | 0.0163 | [6 empty] | 1484 | 25 | 25 | 3 | 0.13 | 68 | 31 | 미정 |  | 2021-06-24 15:05 | 1589 |  | 0 | 10 | 0 | 0 | 0 | 0 | 0.5468 | 0.7815 | 0.2455 | 0.0291 | 0 | 74 | 12 | 100 | 0.0383 | 0.0166 | 0.0225 | 0.051 | 0.0233 | 0.0056 | 0.0041 | 0.0048
2021-06-24 | B64786 | B | 18 | SCM440HK | 104 | 39000 | 0.0681 | 0.1071 | 0.0641 | 0.0939 | 1558 | 1609 | 1591 | 2590 |  |  | 0 | 0 | 미정 | 미정 | 미정 | 미정 | 0 | 0 | 0 | 0 | 0 | 0 | 0.0681 | 0.0696 | 0.0033 | 0.2095 | 54 | 6600 | 1622 | 0.3324 | 0.6219 | 0.1644 | 0.0097 | [6 empty] | 1494 | 13 | 19 | 1 | 0.36 | 63 | 22 | 미정 |  | 2021-06-24 15:30 | 1618 |  | 0 | 41 | 0 | 0 | 0 | 23 | 0.4027 | 0.7645 | 0.2425 | 0.0145 | 102550 | 73 | 35 | 163 | 0.0021 | 0.0094 | 0.013 | 0.0539 | 0.0852 | 0.0157 | 0.0089 | 0.014
2021-06-24 | A65320 | B | 31 | G-AE1055LST | 101 | 35600 | 0.1327 | 0.0879 | 0.1161 | 0.2056 | 1614 | 1603 | 1543 | 2999 | 48.2 |  | 127 | 0 | 미정 | 미정 | 미정 | 미정 | 0 | 0 | 0 | 206 | 0 | 127 | 0.1327 | 0.191 | 0.0038 | 0.0013 | 40 | 4200 | 1593 | 0.4505 | 0.6428 | 0.1974 | 0.0254 | [6 empty] | 1484 | 25 | 25 | 3 | 0.15 | 66 | 29 | 미정 |  | 2021-06-24 16:00 | 1593 |  | 0 | 14 | 0 | 0 | 0 | 0 | 0.5483 | 0.7817 | 0.2323 | 0.0289 |  | 69 | 24 | 119 | 0.0586 | 0.0174 | 0.023 | 0.0516 | 0.0282 | 0.006 | 0.0041 | 0.0042
2021-06-24 | B64787 | B | 22 | SCM440HK | 104 | 37000 | 0.0856 | 0.0741 | 0.0741 | 0.106 | 1596 | 1596 | 1540 | 2448 | 42.1 |  | 130 | 0 | 미정 | 미정 | 미정 | 미정 | 0 | 0 | 0 | 154 | 0 | 130 | 0.0856 | 0.0581 | 0.0023 | 0.1277 | 41 | 7000 | 1621 | 0.3495 | 0.59 | 0.1984 | 0.0236 | [6 empty] | 1494 | 13 | 14 | 1 | 0.35 | 66 | 20 | 미정 |  | 2021-06-24 16:27 | 1611 |  | 0 | 37 | 0 | 0 | 0 | 0 | 0.408 | 0.7582 | 0.2482 | 0.0155 |  | 70 | 42 | 164 | 0.0551 | 0.0177 | 0.0148 | 0.0416 | 0.0392 | 0.0136 | 0.0104 | 0.0147
2021-06-24 | A65321 | B | 36 | G-AE1055LST | 100 | 35800 | 0.2404 | 0.0993 | 0.1252 | 0.2672 | 1624 | 1603 | 1533 | 2982 | 46.4 |  | 127 | 0 | 선택 | 미정 | 미정 | 미정 | 0 | 0 | 0 | 197 | 0 | 127 | 0.2404 | 0.1929 | 0.0081 | 0.0035 | 40 | 4300 | 1587 | 0.4606 | 0.6167 | 0.1974 | 0.0324 | [6 empty] | 1484 | 25 | 25 | 3 | 0.15 | 57 | 24 | 미정 |  | 2021-06-24 17:02 | 1587 |  | 0 | 15 | 0 | 0 | 0 | 0 | 0.556 | 0.7888 | 0.2381 | 0.0252 |  | 66 | 20 | 116 | 0.0577 | 0.0199 | 0.0247 | 0.0515 | 0.0291 | 0.0069 | 0.0037 | 0.0051
2021-06-24 | B64788 | B | 5 | SCM440HK | 104 | 38400 |  | 0.0348 | 0.0348 | 0.1437 | 1637 | 1637 | 1524 | 2406 | 29.1 |  | 125 | 0 | 미정 | 미정 | 미정 | 미정 | 0 | 0 | 0 | 155 | 0 | 125 |  |  |  |  | 44 | 7800 | 1608 | 0.3591 | 0.6865 | 0.1509 | 0.0097 | [6 empty] | 1494 | 15 | 16 | 1 | 0.3 | 63 | 22 | 미정 |  | 2021-06-24 17:29 | 1608 |  | 0 | 27 | 0 | 0 | 0 | 17 | 0.4049 | 0.7655 | 0.2405 | 0.0105 | 100200 | 73 | 37 | 161 | 0.037 | 0.0099 | 0.0124 |  | 0.042 | 0.0107 | 0.0108 | 0.0137
2021-06-24 | A65322 | B | 35 | G-AE1055LST | 101 | 36000 | 0.0778 | 0.8597 | 0.2663 | 0.3095 | 1617 | 1614 | 1555 | 2986 | 53 |  | 126 | 0 | 선택 | 미정 | 미정 | 미정 | 0 | 0 | 0 | 203 | 0 | 126 | 0.0778 | 0.122 | 0.0025 | 0.1964 | 38 | 3500 | 1589 | 0.458 | 0.3329 | 0.1698 | 0.0211 | [6 empty] | 1484 | 25 | 25 | 3 | 0.19 | 62 | 23 | 미정 |  | 2021-06-24 18:00 | 1589 |  | 0 | 59 | 32 | 0 | 0 | 0 | 0.5539 | 0.774 | 0.2492 | 0.0279 |  | 66 | 18 | 110 | 0.0641 | 0.0214 | 0.0228 | 0.0494 | 0.0275 | 0.0051 | 0.0043 | 0.0054
2021-06-24 | B64789 | B | 16 | SCM440 | 103 | 39300 | 0.0881 | 0.0494 | 0.0494 | 0.114 | 1581 | 1581 | 1550 | 2592 |  |  | 0 | 0 | 미정 | 미정 | 미정 | 미정 | 0 | 0 | 0 | 306 | 0 | 0 | 0.0881 | 0.0887 | 0.0049 | 0.0023 | 38 | 6600 | 1622 | 0.3089 | 0.5756 | 0.2079 | 0.0053 | [6 empty] | 1496 | 15 | 16 | 1 | 0.29 | 67 | 26 | 미정 |  | 2021-06-24 18:30 | 1619 |  | 0 | 31 | 0 | 0 | 0 | 33 | 0.3983 | 0.6962 | 0.2179 | 0.015 |  | 76 | 38 | 156 | 0.0063 | 0.0057 | 0.0135 | 0.0479 | 0.0324 | 0.0136 | 0.0125 | 0.0146
2021-06-24 | A65323 | B | 37 | G-AE1055LST | 101 | 35000 | 0.0566 | 0.1706 | 0.1706 | 0.1904 | 1614 | 1614 | 1563 | 2961 | 38.3 |  | 127 | 0 | 선택 | 미정 | 미정 | 미정 | 0 | 0 | 0 | 198 | 0 | 127 | 0.0566 | 0.1708 | 0.0041 | 0.8208 | 41 | 4300 | 1596 | 0.4355 | 0.6377 | 0.2087 | 0.0242 | [6 empty] | 1484 | 25 | 25 | 3 | 0.18 | 66 | 30 | 미정 |  | 2021-06-24 18:59 | 1596 |  | 0 | 17 | 0 | 0 | 0 | 0 | 0.5459 | 0.7834 | 0.2464 | 0.0265 |  | 71 | 17 | 110 | 0.0441 | 0.0202 | 0.0238 | 0.0474 | 0.0221 | 0.0062 | 0.0034 | 0.0036
2021-06-24 | B64790 | B | 18 | AE4140MR | 104 | 37700 | 0.087 | 0.0464 | 0.0464 | 0.1053 | 1625 | 1625 | 1553 | 2481 |  |  |  | 0 | 미정 | 미정 | 미정 | 미정 | 0 | 0 | 0 | 305 | 0 | 0 | 0.087 | 0.0822 | 0.0057 | 0.2072 | 41 | 7200 | 1625 | 0.3091 | 0.6518 | 0.2483 | 0.0052 | [6 empty] | 1495 | 16 | 17 | 1 | 0.29 | 67 | 26 | 미정 |  | 2021-06-24 19:37 | 1624 |  | 0 | 38 | 0 | 0 | 0 | 0 | 0.387 | 0.7939 | 0.2549 | 0.0331 | 99450 | 74 | 25 | 146 | 0.0037 | 0.0055 | 0.0273 | 0.0424 | 0.0326 | 0.0111 | 0.011 | 0.0256
2021-06-24 | A65324 | B | 31 | G-AE1055LST | 101 | 35800 | 0.0655 | 0.1244 | 0.1244 | 0.1505 | 1614 | 1614 | 1562 | 3071 | 36.3 |  | 126 | 0 | 미정 | 미정 | 미정 | 미정 | 0 | 0 | 0 | 53 | 0 | 126 | 0.0655 | 0.177 | 0.002 | 0.0011 | 41 | 3900 | 1594 | 0.4946 | 0.6499 | 0.1617 | 0.0152 | [6 empty] | 1484 | 25 | 26 | 3 | 0.17 | 67 | 31 | 미정 |  | 2021-06-24 20:05 | 1594 |  | 0 | 10 | 0 | 0 | 0 | 0 | 0.551 | 0.7847 | 0.234 | 0.0287 |  | 67 | 11 | 100 | 0.0443 | 0.0184 | 0.0214 | 0.046 | 0.0228 | 0.0035 | 0.0029 | 0.003
2021-06-24 | B64791 | B | 22 | AE4140MR | 103 | 37000 | 0.0801 | 0.0499 | 0.0499 | 0.1244 | 1606 | 1606 | 1539 | 2462 |  |  |  | 0 | 미정 | 미정 | 미정 | 미정 | 0 | 0 | 0 | 308 | 0 | 0 | 0.0801 | 0.0824 | 0.0065 | 0.2006 | 43 | 7600 | 1627 | 0.3574 | 0.6816 | 0.2425 | 0.0057 | [6 empty] | 1495 | 16 | 17 | 1 | 0.26 | 69 | 27 | 미정 |  | 2021-06-24 20:35 | 1627 |  | 0 | 26 | 8 | 0 | 0 | 0 | 0.384 | 0.7952 | 0.2466 | 0.0327 |  | 69 | 36 | 165 | 0.0045 | 0.0049 | 0.0282 | 0.043 | 0.032 | 0.013 | 0.0127 | 0.0261
2021-06-24 | A65325 | B | 36 | G-AE1055LST | 102 | 37900 | 0.0983 | 0.0406 | 0.0406 | 0.1528 | 1668 | 1668 | 1587 | 3143 | 18.3 |  | 127 | 0 | 선택 | 미정 | 미정 | 미정 | 0 | 0 | 0 | 53 | 0 | 127 | 0.0333 | 0.1911 | 0.0011 | 0.0013 | 38 | 3300 | 1593 | 0.4382 | 0.6494 | 0.1825 | 0.012 | [6 empty] | 1484 | 25 | 25 | 3 | 0.17 | 65 | 34 | 미정 |  | 2021-06-24 21:05 | 1593 |  | 0 | 0 | 0 | 0 | 0 | 0 | 0.5427 | 0.7783 | 0.2456 | 0.0293 |  | 155 | 12 | 95 | 0.0235 | 0.0244 | 0.0231 | 0.0434 | 0.0222 | 0.004 | 0.0027 | 0.0035
2021-06-24 | B64792 | I | 5 | 18CRNIMO7HI | 91 | 36800 | 0.0752 | 0.1174 | 0.1174 | 0.114 | 1592 | 1592 | 1563 | 2572 | 35.8 |  | 199 | 0 | 미정 | 미정 | 미정 | 미정 | 0 | 0 | 0 | 0 | 0 | 199 | 0.0752 | 0.1051 | 0.004 | 0.0894 | 48 | 8900 | 1672 | 0.1368 | 0.3978 | 0.1946 | 0.0186 | [6 empty] | 1506 | 25 | 25 | 1 | 0.26 | 80 | 0 | 미정 |  | 2021-06-24 21:56 | 1674 |  | 0 | 51 | 45 | 0 | 0 | 41 | 0.1699 | 0.5539 | 0.2608 | 0.0281 |  | 1447 | 20 | 150 | 0.0812 | 0.0109 | 0.0268 | 0.0197 | 0.0122 | 0.0044 | 0.0035 | 0.004
2021-06-24 | A65326 | B | 35 | AE4140MR | 101 | 36600 | 0.0671 | 0.1475 | 0.1475 | 0.1734 | 1609 | 1609 | 1553 | 3027 | 33.8 |  | 127 | 0 | 미정 | 미정 | 미정 | 미정 | 0 | 0 | 0 | 0 | 0 | 127 | 0.0671 | 0.1245 | 0.002 | 0.3 | 40 | 5000 | 1591 | 0.2872 | 0.6879 | 0.2085 | 0.0165 | [6 empty] | 1495 | 16 | 16 | 3 | 0.15 | 53 | 16 | 미정 |  | 2021-06-24 22:03 | 1591 |  | 0 | 12 | 0 | 0 | 0 | 0 | 0.386 | 0.7968 | 0.248 | 0.029 | 100900 | 67 | 31 | 129 | 0.0408 | 0.0179 | 0.0254 | 0.0481 | 0.0262 | 0.0069 | 0.0045 | 0.0233
2021-06-24 | B64793 | I | 16 | SNCM26V | 108 | 40400 | 0.0609 | 0.0603 | 0.0503 | 0.1043 | 1563 | 1599 | 1543 | 2729 | 18.4 |  | 147 | 0 | 미정 | 선택 | 미정 | 미정 | 0 | 0 | 0 | 0 | 0 | 147 | 0.0609 | 0.0495 | 0.0039 | 0.2302 | 57 | 11600 | 1654 | 0.1281 | 0.607 | 0.1333 | 0.0152 | [6 empty] | 1500 | 20 | 21 | 1 | 0.23 | 83 | 0 | 미정 |  | 2021-06-24 23:06 | 1649 |  | 0 | 76 | 0 | 0 | 0 | 20 | 0.159 | 0.8939 | 0.231 | 0.02 | 106400 | 663 | 31 | 173 | 0.0263 | 0.0153 | 0.0188 | 0.0387 | 0.0167 | 0.0061 | 0.0051 | 0.0048
2021-06-24 | A65327 | B | 37 | AE4140MR | 101 | 36300 | 0.0863 | 0.092 | 0.092 | 0.1383 | 1602 | 1602 | 1540 | 2970 | 29.6 |  | 127 | 0 | 선택 | 미정 | 미정 | 미정 | 0 | 0 | 0 | 0 | 0 | 127 | 0.0863 | 0.1803 | 0.0044 | 0.0328 | 40 | 5600 | 1601 | 0.2782 | 0.7176 | 0.226 | 0.0209 | [6 empty] | 1495 | 16 | 16 | 3 | 0.16 | 68 | 24 | 미정 |  | 2021-06-24 23:00 | 1601 |  | 0 | 29 | 0 | 0 | 0 | 0 | 0.375 | 0.7891 | 0.2488 | 0.029 | 104350 | 72 | 31 | 124 | 0.0346 | 0.013 | 0.0266 | 0.0458 | 0.031 | 0.011 | 0.0052 | 0.0259
2021-06-24 | B64794 | I | 18 | SCM440I | 96 | 36400 | 0.0853 | 0.0624 | 0.0624 | 0.0975 | 1598 | 1598 | 1568 | 2534 | 29.5 |  | 117 | 0 | 미정 | 선택 | 미정 | 미정 | 0 | 0 | 0 | 99 | 0 | 117 | 0.0853 | 0.0674 | 0.0049 | 0.2387 | 53 | 8400 | 1654 | 0.2968 | 0.4342 | 0.1702 | 0.0121 | [6 empty] | 1495 | 20 | 20 | 1 | 0.18 | 82 | 0 | 미정 |  | 2021-06-25 00:13 | 1644 |  | 0 | 81 | 0 | 0 | 0 | 0 | 0.397 | 0.7057 | 0.2465 | 0.0091 | 94400 | 724 | 30 | 164 | 0.0377 | 0.0116 | 0.0089 | 0.0429 | 0.0448 | 0.0052 | 0.0041 | 0.0137
2021-06-24 | A65328 | B | 31 | AE4140MR | 101 | 36300 |  | 0.0721 | 0.0721 | 0.0984 | 1624 | 1624 | 1570 | 2876 | 24.3 |  | 126 | 0 | 미정 | 미정 | 미정 | 미정 | 0 | 0 | 0 | 0 | 0 | 126 |  |  |  |  | 41 | 5000 | 1604 | 0.3075 | 0.6916 | 0.2426 | 0.0214 | [6 empty] | 1495 | 16 | 16 | 3 | 0.17 | 72 | 29 | 미정 |  | 2021-06-25 | 1604 |  | 0 | 0 | 0 | 0 | 0 | 0 | 0.383 | 0.7984 | 0.2509 | 0.0267 | 103050 | 76 | 35 | 130 | 0.0289 | 0.0182 | 0.0246 |  | 0.0263 | 0.005 | 0.0037 | 0.0251
2021-06-24 | A65329 | B | 36 | AE4140MR | 101 | 36300 | 0.0659 | 0.0479 | 0.0479 | 0.0827 | 1660 | 1660 | 1606 | 2996 | 26.1 |  | 127 | 0 | 미정 | 선택 | 미정 | 미정 | 0 | 0 | 0 | 0 | 0 | 127 | 0.0659 | 0.1743 | 0.0034 | 0.0076 | 41 | 5900 | 1601 | 0.324 | 0.696 | 0.2129 | 0.0198 | [6 empty] | 1495 | 16 | 16 | 3 | 0.15 | 84 | 40 | 미정 |  | 2021-06-25 01:04 | 1601 |  | 0 | 0 | 0 | 0 | 0 | 0 | 0.388 | 0.7923 | 0.2403 | 0.0274 | 102250 | 84 | 33 | 138 | 0.0314 | 0.0139 | 0.0252 | 0.0513 | 0.0421 | 0.0076 | 0.0036 | 0.0219
2021-06-24 | B64795 | I | 22 | SCM420HI | 106 | 39400 | 0.0665 | 0.0336 | 0.039 | 0.0815 | 1579 | 1612 | 1577 | 2664 | 13.5 |  | 169 | 0 | 미정 | 선택 | 미정 | 미정 | 0 | 0 | 0 | 0 | 0 | 169 | 0.0665 | 0.0527 | 0.003 | 0.0915 | 49 | 8300 | 1673 | 0.1519 | 0.6346 | 0.1675 | 0.0112 | [6 empty] | 1510 | 20 | 20 | 1 | 0.26 | 91 | 0 | 미정 |  | 2021-06-25 01:18 | 1666 |  | 0 | 61 | 0 | 0 | 0 | 30 | 0.211 | 0.8311 | 0.2662 | 0.02 |  | 576 | 35 | 172 | 0.0228 | 0.0167 | 0.0236 | 0.045 | 0.0159 | 0.0047 | 0.0051 | 0.005
2021-06-24 | A65330 | B | 35 | SHPG2 | 101 | 37200 | 0.0692 | 0.1507 | 0.1032 | 0.0749 | 1631 | 1636 | 1611 | 3161 | 17.1 |  | 97 | 0 | 미정 | 미정 | 미정 | 미정 | 0 | 0 | 0 | 201 | 0 | 97 | 0.0692 | 0.1307 | 0.0038 | 0.1205 | 47 | 7200 | 1635 | 0.1444 | 0.4491 | 0.4985 | 0.0183 | [6 empty] | 1508 | 16 | 20 | 3 | 0.15 | 95 | 40 | 미정 |  | 2021-06-25 02:07 | 1654 |  | 0 | 0 | 0 | 0 | 0 | 0 | 0.228 | 0.536 | 0.5855 | 0.0211 | 106850 | 66 | 29 | 153 | 0.0154 | 0.018 | 0.0206 | 0.0433 | 0.0387 | 0.0076 | 0.0051 | 0.0059
2021-06-24 | B64796 | B | 5 | AE4140MR | 96 | 37400 | 0.0854 | 0.152 | 0.152 | 0.1356 | 1600 | 1600 | 1550 | 2466 |  |  |  | 0 | 미정 | 선택 | 미정 | 미정 | 0 | 0 | 0 | 207 | 0 | 0 | 0.0854 | 0.0593 | 0.0037 | 0.9384 | 51 | 7500 | 1628 | 0.2856 | 0.5551 | 0.2043 | 0.008 | [6 empty] | 1495 | 16 | 16 | 1 | 0.2 | 69 | 37 | 미정 |  | 2021-06-25 02:27 | 1602 |  | 0 | 73 | 0 | 0 | 0 | 0 | 0.386 | 0.8277 | 0.2543 | 0.0302 | 101800 | 77 | 7 | 113 | 0.0108 | 0.0093 | 0.0276 | 0.0451 | 0.0153 | 0.0051 | 0.0063 | 0.0272
2021-06-24 | A65331 | B | 37 | SHPG2 | 101 | 35500 | 0.0718 | 0.0641 | 0.0641 | 0.0748 | 1627 | 1627 | 1580 | 2930 | 20.7 |  | 97 | 0 | 미정 | 미정 | 미정 | 미정 | 0 | 0 | 0 | 202 | 0 | 97 | 0.0718 | 0.1575 | 0.0038 | 0.1197 | 42 | 6800 | 1623 | 0.1514 | 0.4637 | 0.508 | 0.0168 | [6 empty] | 1508 | 16 | 20 | 3 | 0.15 | 73 | 29 | 미정 |  | 2021-06-25 03:10 | 1623 |  | 0 | 19 | 0 | 0 | 0 | 0 | 0.185 | 0.5445 | 0.5916 | 0.028 | 106200 | 69 | 31 | 148 | 0.0189 | 0.0169 | 0.0242 | 0.0497 | 0.0428 | 0.0085 | 0.0041 | 0.0054
2021-06-24 | B64797 | B | 16 | AE4140MR | 95 | 35900 | 0.0729 | 0.0408 | 0.0408 | 0.1268 | 1582 | 1582 | 1541 | 2542 |  |  |  | 0 | 미정 | 미정 | 미정 | 미정 | 0 | 0 | 0 | 206 | 0 | 0 | 0.0729 | 0.0621 | 0.0044 | 0.3874 | 45 | 8000 | 1626 | 0.2572 | 0.5321 | 0.2191 | 0.0062 | [6 empty] | 1495 | 16 | 16 | 1 | 0.27 | 66 | 31 | 미정 |  | 2021-06-25 03:26 | 1624 |  | 0 | 66 | 14 | 0 | 0 | 0 | 0.392 | 0.8175 | 0.244 | 0.032 | 96700 | 89 | 12 | 120 | 0.0036 | 0.0088 | 0.0277 | 0.0465 | 0.0223 | 0.0097 | 0.0054 | 0.0254
2021-06-24 | A65332 | B | 31 | SHPG2 | 101 | 36700 | 0.0942 | 0.0944 | 0.0944 | 0.0996 | 1594 | 1594 | 1577 | 2982 | 24.8 |  | 95 | 0 | 미정 | 미정 | 미정 | 미정 | 0 | 0 | 0 | 201 | 0 | 95 | 0.0942 | 0.1835 | 0.004 | 0.0012 | 42 | 5700 | 1624 | 0.1538 | 0.486 | 0.5285 | 0.0194 | [6 empty] | 1508 | 18 | 19 | 3 | 0.18 | 70 | 29 | 미정 |  | 2021-06-25 04:06 | 1624 |  | 0 | 17 | 0 | 0 | 0 | 0 | 0.184 | 0.5366 | 0.5959 | 0.029 | 98600 | 68 | 35 | 155 | 0.0229 | 0.0174 | 0.0238 | 0.0494 | 0.0285 | 0.0086 | 0.0059 | 0.0062
2021-06-24 | B64798 | B | 18 | SCR423PRH | 100 | 37400 | 0.0751 | 0.0315 | 0.0734 | 0.1023 | 1645 | 1626 | 1588 | 2610 |  |  |  | 0 | 미정 | 미정 | 미정 | 미정 | 0 | 0 | 0 | 302 | 0 | 0 | 0.0751 | 0.0738 | 0.0038 | 0.3066 | 46 | 7200 | 1663 | 0.1852 | 0.4307 | 0.663 | 0.0156 | [6 empty] | 1503 | 16 | 20 | 1 | 0.24 | 80 | 26 | 미정 |  | 2021-06-25 04:23 | 1659 |  | 0 | 35 | 32 | 0 | 0 | 0 | 0.234 | 0.7075 | 0.804 | 0.0142 |  | 86 | 42 | 181 | 0.0063 | 0.0177 | 0.0212 | 0.0497 | 0.0116 | 0.0048 | 0.0039 | 0.0051
2021-06-24 | A65333 | B | 36 | SHPG2 | 100 | 36600 | 0.0872 | 0.0491 | 0.0491 | 0.0724 | 1676 | 1676 | 1619 | 3012 | 16.2 |  | 97 | 0 | 미정 | 선택 | 미정 | 미정 | 0 | 0 | 0 | 200 | 0 | 97 | 0.0872 | 0.1679 | 0.0035 | 0.5629 | 41 | 5000 | 1628 | 0.1632 | 0.4624 | 0.5456 | 0.0145 | [6 empty] | 1508 | 16 | 16 | 3 | 0.17 | 81 | 33 | 미정 |  | 2021-06-25 05:03 | 1628 |  | 0 | 24 | 19 | 0 | 0 | 0 | 0.191 | 0.5498 | 0.6016 | 0.0272 | 109150 | 73 | 52 | 174 | 0.0142 | 0.0141 | 0.0225 | 0.0341 | 0.0195 | 0.0053 | 0.0049 | 0.0059
2021-06-24 | B64799 | B | 22 | SCR423PRH | 101 | 37300 | 0.0786 | 0.0396 | 0.0306 | 0.1041 | 1590 | 1638 | 1576 | 2630 |  |  |  | 0 | 미정 | 미정 | 미정 | 미정 | 0 | 0 | 0 | 306 | 0 | 0 | 0.0786 | 0.0715 | 0.0075 | 0.1969 | 48 | 7300 | 1649 | 0.171 | 0.4579 | 0.6878 | 0.0138 | [6 empty] | 1503 | 16 | 17 | 1 | 0.29 | 67 | 30 | 미정 |  | 2021-06-25 05:25 | 1643 |  | 0 | 42 | 34 | 0 | 0 | 0 | 0.248 | 0.7088 | 0.826 | 0.0127 | 98500 | 70 | 32 | 165 | 0.0072 | 0.0143 | 0.0177 | 0.0421 | 0.0122 | 0.007 | 0.005 | 0.0053
2021-06-24 | A65334 | B | 35 | SHPG2 | 96 | 36000 | 0.0477 | 0.1166 | 0.0651 | 0.0743 | 1609 | 1648 | 1600 | 2976 | 11.7 |  | 96 | 0 | 미정 | 미정 | 미정 | 미정 | 0 | 0 | 0 | 353 | 0 | 96 | 0.0477 | 0.0943 | 0.0038 | 0.0819 | 45 | 5900 | 1602 | 0.1691 | 0.492 | 0.5724 | 0.0106 | [6 empty] | 1508 | 16 | 16 | 3 | 0.16 | 94 | 39 | 미정 |  | 2021-06-25 06:05 | 1602 |  | 0 | 0 | 24 | 0 | 0 | 0 | 0.187 | 0.5569 | 0.5863 | 0.0255 | 103950 | 1331 | 1181 | 2440 | 0.0106 | 0.0112 | 0.0203 | 0.033 | 0.0289 | 0.0044 | 0.0049 | 0.0062
2021-06-24 | B64800 | B | 5 | SCR423PRH | 101 | 37500 | 0.045 | 0.1358 | 0.078 | 0.1041 | 1594 | 1588 | 1557 | 2570 |  |  |  | 0 | 미정 | 미정 | 미정 | 미정 | 0 | 0 | 0 | 305 | 0 | 0 | 0.045 | 0.0589 | 0.0023 | 0.0252 | 49 | 8000 | 1649 | 0.185 | 0.4935 | 0.6685 | 0.0103 | [6 empty] | 1503 | 16 | 20 | 1 | 0.21 | 67 | 29 | 미정 |  | 2021-06-25 06:24 | 1645 |  | 0 | 48 | 0 | 0 | 0 | 0 | 0.241 | 0.6964 | 0.824 | 0.0126 | 99600 | 76 | 35 | 171 | 0.0049 | 0.0116 | 0.0178 | 0.036 | 0.0184 | 0.0078 | 0.0071 | 0.0066
2021-06-25 | B64801 | B | 16 | SCR423PRH | 101 | 40000 | 0.0335 | 0.0231 | 0.0917 | 0.1268 | 1620 | 1596 | 1549 | 2581 |  |  | 0 | 0 | 미정 | 선택 | 미정 | 미정 | 0 | 0 | 0 | 305 | 0 | 0 | 0.0335 | 0.0503 | 0.0021 | 0.0016 | 47 | 7900 | 1632 | 0.1925 | 0.5601 | 0.6998 | 0.0094 | [6 empty] | 1503 | 16 | 17 | 1 | 0.28 | 62 | 27 | 미정 |  | 2021-06-25 07:50 | 1628 |  | 0 | 63 | 21 | 0 | 0 | 16 | 0.2445 | 0.6954 | 0.8086 | 0.0117 |  | 83 | 21 | 136 | 0.0035 | 0.0109 | 0.0193 | 0.0374 | 0.0219 | 0.011 | 0.0093 | 0.0076
2021-06-25 | B64802 | B | 18 | SCR423PRH | 101 | 37500 | 0.0803 | 0.0235 | 0.0716 | 0.0986 | 1657 | 1619 | 1566 | 2324 |  |  | 0 | 0 | 미정 | 선택 | 미정 | 미정 | 0 | 0 | 0 | 306 | 0 | 0 | 0.0803 | 0.0949 | 0.0039 | 0.2366 | 39 | 6400 | 1652 | 0.1953 | 0.5797 | 0.7009 | 0.0092 | [6 empty] | 1503 | 16 | 21 | 1 | 0.31 | 70 | 31 | 미정 |  | 2021-06-25 08:49 | 1648 |  | 0 | 43 | 35 | 0 | 0 | 21 | 0.2442 | 0.6975 | 0.8219 | 0.0104 | 94850 | 69 | 31 | 152 | 0.0063 | 0.0104 | 0.0192 | 0.0376 | 0.0132 | 0.0085 | 0.009 | 0.008
2021-06-25 | B64803 | B | 22 | SCR423PRH | 101 | 38200 | 0.0779 | 0.0371 | 0.0365 | 0.0983 | 1612 | 1631 | 1551 | 2445 |  |  | 0 | 0 | 미정 | 선택 | 미정 | 미정 | 0 | 0 | 0 | 304 | 0 | 0 | 0.0779 | 0.1021 | 0.0051 | 0.0848 | 42 | 6800 | 1600 | 0.1995 | 0.5588 | 0.6971 | 0.0083 | [6 empty] | 1503 | 16 | 16 | 1 | 0.28 | 63 | 30 | 미정 |  | 2021-06-25 09:57 | 1631 |  | 0 | 37 | 22 | 0 | 0 | 23 | 0.2437 | 0.7069 | 0.8228 | 0.0147 | 99550 | 73 | 24 | 138 | 0.0043 | 0.01 | 0.0195 | 0.042 | 0.0153 | 0.0078 | 0.0078 | 0.0069
2021-06-25 | B64804 | B | 36 | SCR423PRH | 100 | 37400 |  | 0.0364 | 0.0487 | 0.0903 | 1629 | 1622 | 1585 | 2459 |  |  | 0 | 0 | 미정 | 선택 | 미정 | 미정 | 0 | 0 | 0 | 302 | 0 | 0 |  |  |  |  | 44 | 6500 | 1636 | 0.1989 | 0.5996 | 0.6487 | 0.0084 | [6 empty] | 1503 | 16 | 17 | 1 | 0.25 | 51 | 15 | 미정 |  | 2021-06-25 10:57 | 1623 |  | 0 | 35 | 53 | 0 | 0 | 17 | 0.239 | 0.7117 | 0.8259 | 0.0091 | 98550 | 69 | 21 | 141 | 0.0037 | 0.0096 | 0.0218 |  | 0.0178 | 0.0095 | 0.009 | 0.0072
2021-06-25 | B64805 | B | 5 | SCR423PRH | 101 | 37200 | 0.086 | 0.0343 | 0.0506 | 0.0831 | 1628 | 1602 | 1541 | 2327 |  |  | 0 | 0 | 미정 | 선택 | 미정 | 미정 | 0 | 0 | 0 | 300 | 0 | 0 | 0.086 | 0.0949 | 0.0035 | 0.2397 | 49 | 8100 | 1626 | 0.1936 | 0.5502 | 0.6334 | 0.0077 | [6 empty] | 1503 | 16 | 17 | 1 | 0.24 | 66 | 25 | 미정 |  | 2021-06-25 11:59 | 1634 |  | 0 | 35 | 133 | 0 | 0 | 19 | 0.2415 | 0.7008 | 0.8121 | 0.0125 | 101950 | 87 | 30 | 153 | 0.003 | 0.0089 | 0.018 | 0.0429 | 0.0334 | 0.0123 | 0.0107 | 0.0098
2021-06-25 | B64806 | B | 16 | 46MNVNBS5M | 100 | 37500 | 0.1015 | 0.0993 | 0.0646 | 0.0951 | 1573 | 1609 | 1552 | 2456 |  |  |  | 0 | 미정 | 미정 | 미정 | 미정 | 0 | 0 | 0 | 302 | 0 | 0 | 0.1015 | 0.1155 | 0.0049 | 0.5558 | 51 | 9200 | 1673 | 0.3872 | 0.8402 | 0.507 | 0.006 | [6 empty] | 1486 | 18 | 22 | 1 | 0.31 | 86 | 36 | 미정 |  | 2021-06-25 13:02 | 1669 |  | 0 | 68 | 41 | 0 | 0 | 0 | 0.446 | 1.1522 | 0.6471 | 0.0053 | 101400 | 317 | 28 | 177 | 0.0031 | 0.0075 | 0.0048 | 0.0451 | 0.0255 | 0.0103 | 0.0106 | 0.0622
2021-06-25 | B64807 | B | 16 | 46MNVNBS5M | 101 | 38700 | 0.0656 | 0.0362 | 0.0511 | 0.0755 | 1608 | 1607 | 1496 | 2451 |  |  |  | 0 | 미정 | 미정 | 미정 | 미정 | 0 | 0 | 0 | 299 | 0 | 0 | 0.0656 | 0.086 | 0.0039 | 0.002 | 46 | 8400 | 1656 | 0.2989 | 0.6355 | 0.3197 | 0.0023 | [6 empty] | 1486 | 18 | 19 | 1 | 0.33 | 72 | 31 | 미정 |  | 2021-06-25 20:33 | 1645 |  | 0 | 166 | 21 | 0 | 0 | 0 | 0.3891 | 1.0986 | 0.6284 | 0.005 | 97400 | 68 | 26 | 549 | 0.0029 | 0.0072 | 0.0037 | 0.0434 | 0.0279 | 0.0122 | 0.0107 | 0.0635
2021-06-25 | B64808 | B | 22 | 46MNVNBS5M | 101 | 37400 | 0.1055 | 0.0427 | 0.0427 | 0.1186 | 1638 | 1638 | 1581 | 2500 |  |  |  | 0 | 미정 | 미정 | 미정 | 미정 | 0 | 0 | 0 | 303 | 0 | 0 | 0.1055 | 0.1347 | 0.0068 | 0.1603 | 87 | 9900 | 1654 | 0.4175 | 1.1546 | 0.6221 | 0.004 | [6 empty] | 1486 | 18 | 19 | 1 | 0.35 | 73 | 31 | 미정 |  | 2021-06-25 19:35 | 1654 |  | 0 | 0 | 14 | 0 | 0 | 0 | 0.453 | 1.1459 | 0.628 | 0.0033 |  | 72 | 22 | 415 | 0.0026 | 0.0082 | 0.0031 | 0.0389 | 0.0393 | 0.0232 | 0.0198 | 0.0635
2021-06-25 | B64809 | B | 36 | 46MNVNBS5M | 101 | 37500 | 0.0814 | 0.041 | 0.0816 | 0.1245 | 1626 | 1595 | 1563 | 2483 |  |  |  | 0 | 미정 | 미정 | 미정 | 미정 | 0 | 0 | 0 | 305 | 0 | 0 | 0.0814 | 0.103 | 0.0056 | 0.1588 | 162 | 16800 | 1667 | 0.4091 | 1.0516 | 0.5786 | 0.0055 | [6 empty] | 1486 | 18 | 19 | 1 | 0.3 | 90 | 51 | 미정 |  | 2021-06-25 18:08 | 1669 |  | 0 | 50 | 20 | 0 | 0 | 0 | 0.454 | 1.1498 | 0.626 | 0.0038 | 103000 | 73 | 26 | 292 | 0.0033 | 0.0051 | 0.0036 | 0.0456 | 0.0442 | 0.0545 | 0.0128 | 0.0647
2021-06-25 | B64810 | B | 5 | 46MNVNBS5M | 101 | 39900 | 0.0457 | 0.0241 | 0.05 | 0.095 | 1584 | 1611 | 1554 | 2678 |  |  |  | 0 | 미정 | 미정 | 미정 | 미정 | 0 | 0 | 0 | 304 | 0 | 0 | 0.0457 | 0.0601 | 0.0025 | 0.0577 | 43 | 7600 | 1643 | 0.3578 | 0.9735 | 0.615 | 0.0051 | [6 empty] | 1486 | 18 | 19 | 1 | 0.32 | 70 | 38 | 미정 |  | 2021-06-25 21:29 | 1645 |  | 0 | 71 | 16 | 0 | 0 | 0 | 0.445 | 1.1488 | 0.65 | 0.0037 | 96850 | 75 | 26 | 159 | 0.0025 | 0.0036 | 0.0036 | 0.0376 | 0.0526 | 0.0359 | 0.0318 | 0.0611
2021-06-25 | B64811 | B | 16 | 46MNVNBS5M | 100 | 36200 | 0.0939 | 0.0368 | 0.0368 | 0.1005 | 1619 | 1619 | 1566 | 2466 |  |  |  | 0 | 미정 | 미정 | 미정 | 미정 | 0 | 0 | 0 | 302 | 0 | 0 | 0.0939 | 0.0887 | 0.0057 | 0.1399 | 41 | 5900 | 1637 | 0.4102 | 0.9823 | 0.6045 | 0.005 | [6 empty] | 1486 | 18 | 19 | 1 | 0.24 | 70 | 32 | 미정 |  | 2021-06-25 22:26 | 1628 |  | 0 | 35 | 0 | 0 | 0 | 0 | 0.46 | 1.1556 | 0.6493 | 0.0034 | 96150 | 70 | 42 | 182 | 0.0022 | 0.0045 | 0.0034 | 0.0438 | 0.0447 | 0.0216 | 0.019 | 0.058
2021-06-25 | B64812 | B | 22 | 46MNVNBS5M | 100 | 35800 | 0.0578 | 0.0173 | 0.0592 | 0.1222 | 1680 | 1646 | 1582 | 2640 |  |  |  | 0 | 미정 | 미정 | 미정 | 미정 | 0 | 0 | 0 | 303 | 0 | 0 | 0.0578 | 0.0787 | 0.0031 | 0.2231 | 40 | 5300 | 1641 | 0.3975 | 0.9777 | 0.583 | 0.005 | [6 empty] | 1486 | 18 | 19 | 1 | 0.25 | 64 | 27 | 미정 |  | 2021-06-25 23:26 | 1630 |  | 0 | 30 | 14 | 0 | 0 | 0 | 0.4586 | 1.1468 | 0.6597 | 0.0035 | 97400 | 70 | 39 | 179 | 0.0025 | 0.0047 | 0.0036 | 0.0394 | 0.048 | 0.0191 | 0.0168 | 0.0588
2021-06-25 | B64813 | B | 36 | 46MNVNBS5M | 100 | 35800 | 0.0827 | 0.0863 | 0.0863 | 0.1043 | 1676 | 1676 | 1622 | 2471 |  |  |  | 0 | 미정 | 미정 | 미정 | 미정 | 0 | 0 | 0 | 305 | 0 | 0 | 0.0827 | 0.0981 | 0.0042 | 0.0145 | 43 | 4500 | 1649 | 0.4061 | 0.977 | 0.5734 | 0.0058 | [6 empty] | 1486 | 18 | 19 | 1 | 0.21 | 74 | 30 | 미정 |  | 2021-06-26 00:24 | 1634 |  | 0 | 28 | 0 | 0 | 0 | 0 | 0.4448 | 1.1546 | 0.6452 | 0.004 | 94400 | 77 | 45 | 191 | 0.0024 | 0.0057 | 0.0039 | 0.0381 | 0.052 | 0.0217 | 0.0188 | 0.0601
2021-06-25 | B64814 | B | 5 | SFMN438VS2 | 101 | 36200 | 0.0725 | 0.0406 | 0.0406 | 0.0723 | 1635 | 1635 | 1588 | 2497 |  |  |  | 0 | 미정 | 미정 | 미정 | 미정 | 0 | 0 | 0 | 307 | 0 | 0 | 0.0725 | 0.102 | 0.0029 | 0.0101 | 43 | 6200 | 1632 | 0.3139 | 1.1487 | 0.4714 | 0.0059 | [6 empty] | 1494 | 18 | 19 | 1 | 0.24 | 80 | 26 | 미정 |  | 2021-06-26 01:18 | 1639 |  | 0 | 51 | 0 | 0 | 0 | 0 | 0.367 | 1.3758 | 0.5509 | 0.0265 | 94850 | 78 | 64 | 231 | 0.0038 | 0.0057 | 0.0188 | 0.0366 | 0.0496 | 0.0285 | 0.023 | 0.0547
2021-06-25 | B64815 | B | 18 | SFMN438VS2 | 100 | 36000 | 0.0707 | 0.0297 | 0.0297 | 0.0682 | 1634 | 1634 | 1567 | 2501 |  |  |  | 0 | 미정 | 미정 | 미정 | 미정 | 0 | 0 | 0 | 302 | 0 | 0 | 0.0707 | 0.0871 | 0.0059 | 0.0625 | 41 | 6800 | 1646 | 0.2722 | 1.1642 | 0.4311 | 0.0039 | [6 empty] | 1494 | 18 | 18 | 1 | 0.17 | 65 | 12 | 미정 |  | 2021-06-26 02:23 | 1638 |  | 0 | 61 | 0 | 0 | 0 | 0 | 0.3596 | 1.3811 | 0.549 | 0.0263 | 97550 | 59 | 57 | 212 | 0.0018 | 0.004 | 0.0197 | 0.0357 | 0.0533 | 0.0237 | 0.0189 | 0.0517
2021-06-25 | B64816 | B | 16 | SFMN438VS2 | 101 | 36300 | 0.0866 | 0.0346 | 0.0346 | 0.0846 | 1626 | 1626 | 1552 | 2492 |  |  |  | 0 | 미정 | 미정 | 미정 | 미정 | 0 | 0 | 0 | 301 | 0 | 0 | 0.0866 | 0.1119 | 0.0116 | 0.0026 | 67 | 8200 | 1643 | 0.3393 | 1.3689 | 0.5182 | 0.005 | [6 empty] | 1494 | 18 | 19 | 1 | 0.22 | 65 | 28 | 미정 |  | 2021-06-26 03:45 | 1635 |  | 0 | 52 | 42 | 0 | 0 | 0 | 0.365 | 1.3781 | 0.5485 | 0.0251 | 94600 | 66 | 28 | 177 | 0.0025 | 0.0048 | 0.0211 | 0.0499 | 0.0514 | 0.0317 | 0.0231 | 0.0526
2021-06-25 | B64817 | B | 22 | KFMN438V | 102 | 38800 | 0.0609 | 0.0911 | 0.0661 | 0.0884 | 1564 | 1639 | 1584 | 2684 |  |  |  | 0 | 미정 | 미정 | 미정 | 미정 | 0 | 0 | 0 | 302 | 0 | 0 | 0.0609 | 0.0962 | 0.0052 | 0.0027 | 41 | 6400 | 1647 | 0.3328 | 1.2038 | 0.4856 | 0.0051 | [6 empty] | 1494 | 18 | 19 | 1 | 0.2 | 69 | 27 | 미정 |  | 2021-06-26 04:37 | 1641 |  | 0 | 71 | 21 | 0 | 0 | 0 | 0.371 | 1.3818 | 0.5447 | 0.0196 | 96350 | 68 | 36 | 164 | 0.0032 | 0.0045 | 0.0168 | 0.0341 | 0.0389 | 0.0158 | 0.0156 | 0.0538
2021-06-25 | B64818 | B | 36 | KFMN438V | 101 | 36500 | 0.0485 | 0.0366 | 0.0366 | 0.1017 | 1622 | 1622 | 1563 | 2615 |  |  |  | 0 | 미정 | 미정 | 미정 | 미정 | 0 | 0 | 0 | 304 | 0 | 0 | 0.0485 | 0.1017 | 0.0028 | 0.0018 | 51 | 7500 | 1646 | 0.3293 | 1.2607 | 0.4682 | 0.0039 | [6 empty] | 1494 | 18 | 18 | 1 | 0.2 | 78 | 40 | 미정 |  | 2021-06-26 05:44 | 1643 |  | 0 | 100 | 10 | 0 | 0 | 0 | 0.364 | 1.4026 | 0.5391 | 0.0155 | 104350 | 73 | 17 | 148 | 0.0028 | 0.0043 | 0.0136 | 0.0315 | 0.0426 | 0.0162 | 0.0164 | 0.0509
2021-06-26 | B64819 | B | 37 | KFMN438V | 101 | 38900 | 0.3885 | 0.6619 | 0.0514 | 0.1037 | 1576 | 1660 | 1592 | 3137 |  |  |  | 0 | 미정 | 미정 | 미정 | 미정 | 0 | 0 | 0 | 303 | 0 | 0 | 0.2615 | 0.2351 | 0.0033 | 0.1562 | 41 | 6400 | 1665 | 0.3038 | 1.16 | 0.4518 | 0.0052 | [6 empty] | 1494 | 18 | 19 | 1 | 0.23 | 76 | 32 | 미정 |  | 2021-06-26 06:47 | 1662 |  | 0 | 53 | 31 | 0 | 0 | 0 | 0.363 | 1.4005 | 0.5354 | 0.0161 | 97050 | 68 | 17 | 140 | 0.0027 | 0.006 | 0.0121 | 0.0482 | 0.0573 | 0.0277 | 0.0229 | 0.0538
2021-06-26 | B64820 | B | 16 | KFMN438V | 101 | 39200 | 0.078 | 0.0372 | 0.0361 | 0.0764 | 1575 | 1612 | 1576 | 2554 |  |  |  | 0 | 미정 | 미정 | 미정 | 미정 | 0 | 0 | 0 | 306 | 0 | 0 | 0.078 | 0.0769 | 0.0038 | 0.1286 | 39 | 6000 | 1638 | 0.3236 | 1.1338 | 0.4776 | 0.0061 | [6 empty] | 1494 | 18 | 18 | 1 | 0.24 | 62 | 26 | 미정 |  | 2021-06-26 07:41 | 1631 |  | 0 | 41 | 22 | 0 | 0 | 0 | 0.372 | 1.3855 | 0.5403 | 0.014 | 97150 | 68 | 29 | 156 | 0.0021 | 0.006 | 0.0116 | 0.0306 | 0.039 | 0.0171 | 0.0151 | 0.0535
2021-06-26 | B64821 | B | 22 | KFMN438V | 103 | 37600 | 0.0684 | 0.0316 | 0.0401 | 0.0631 | 1622 | 1564 | 1558 | 2534 |  |  |  | 0 | 미정 | 미정 | 미정 | 미정 | 0 | 0 | 0 | 307 | 0 | 0 | 0.0684 | 0.0805 | 0.0051 | 0.0955 | 48 | 7200 | 1637 | 0.3185 | 1.1281 | 0.4024 | 0.0065 | [6 empty] | 1494 | 18 | 18 | 1 | 0.28 | 66 | 29 | 미정 |  | 2021-06-26 08:51 | 1632 |  | 0 | 12 | 70 | 0 | 0 | 0 | 0.369 | 1.3967 | 0.5388 | 0.0144 | 99400 | 84 | 18 | 144 | 0.0022 | 0.0066 | 0.0128 | 0.0339 | 0.0353 | 0.0181 | 0.0162 | 0.053
2021-06-26 | B64822 | B | 36 | SCM420HT | 105 | 38900 | 0.0654 | 0.0291 | 0.0505 | 0.0812 | 1632 | 1594 | 1600 | 2556 | 2.6 |  | 150 | 0 | 미정 | 미정 | 미정 | 미정 | 0 | 0 | 0 | 0 | 0 | 150 | 0.0654 | 0.1004 | 0.003 | 0.0251 | 45 | 7300 | 1688 | 0.1624 | 0.6034 | 0.1696 | 0.0072 | [6 empty] | 1510 | 18 | 21 | 1 | 0.27 | 85 | 37 | 미정 |  | 2021-06-26 09:47 | 1676 |  | 0 | 66 | 15 | 0 | 0 | 41 | 0.204 | 0.8129 | 0.2679 | 0.0124 | 98350 | 88 | 37 | 186 | 0.004 | 0.0079 | 0.0253 | 0.044 | 0.0379 | 0.0182 | 0.0103 | 0.0084
2021-06-26 | A65335 | B | 18 | P-AE1055LSV | 101 | 50600 | 0.0707 | 0.0976 | 0.0976 | 0.1518 | 1640 | 1640 | 1552 | 1383 | 10.6 |  | 77 | 0 | 미정 | 미정 | 미정 | 미정 | 0 | 0 | 0 | 0 | 0 | 77 | 0.0707 | 0.1206 | 0.0031 | 0.2841 | 178 | 7200 | 1635 | 0.4612 | 0.6569 | 0.3852 | 0.0143 | [6 empty] | 1483 | 25 | 26 | 3 | 0.16 | 96 | 40 | 미정 |  | 2021-06-26 10:20 | 1629 |  | 0 | 51 | 16 | 0 | 0 | 0 | 0.538 | 0.8398 | 0.4932 | 0.0344 | 96150 | 64 | 19 | 135 | 0.0082 | 0.0187 | 0.0341 | 0.0352 | 0.017 | 0.003 | 0.002 | 0.0025
2021-06-26 | B64823 | B | 37 | SCM420HT | 104 | 37300 | 0.0773 | 0.0798 | 0.0798 | 0.0789 | 1602 | 1602 | 1556 | 2565 | 8 |  | 148 | 0 | 미정 | 미정 | 미정 | 미정 | 0 | 0 | 0 | 0 | 0 | 148 | 0.0773 | 0.0922 | 0.0099 | 0.1732 | 44 | 7700 | 1639 | 0.1602 | 0.634 | 0.1577 | 0.0137 | [6 empty] | 1510 | 18 | 19 | 1 | 0.29 | 63 | 21 | 미정 |  | 2021-06-26 10:54 | 1643 |  | 0 | 36 | 15 | 0 | 0 | 30 | 0.215 | 0.8419 | 0.265 | 0.0164 | 98700 | 66 | 46 | 187 | 0.0122 | 0.0124 | 0.0261 | 0.0446 | 0.0285 | 0.0141 | 0.008 | 0.0094
2021-06-26 | A65336 | B | 31 | P-AE1055LSV | 101 | 37000 | 0.0456 | 0.2182 | 0.2182 | 0.1989 | 1640 | 1640 | 1589 | 3386 | 22.8 |  | 96 | 0 | 미정 | 미정 | 미정 | 미정 | 0 | 0 | 0 | 254 | 0 | 96 | 0.0456 | 0.0671 | 0.0028 | 0.267 | 43 | 4100 | 1609 | 0.4128 | 0.7339 | 0.4358 | 0.0262 | 0.132 | 54.397 | 24.368 | 8.982 | 6.056 | 2.232 | 1483 | 25 | 25 | 3 | 0.15 | 94 | 32 | 미정 |  | 2021-06-26 11:15 | 1611 |  | 0 | 0 | 0 | 0 | 0 | 0 | 0.561 | 0.8482 | 0.5073 | 0.0335 | 93800 | 68 | 29 | 141 | 0.0228 | 0.0226 | 0.0331 | 0.0427 | 0.0152 | 0.0047 | 0.0025 | 0.0028
2021-06-26 | B64824 | B | 16 | SCM420HT | 104 | 38000 | 0.0935 | 0.0499 | 0.0499 | 0.0843 | 1632 | 1632 | 1572 | 2487 | 17.9 |  | 149 | 0 | 미정 | 미정 | 미정 | 미정 | 0 | 0 | 0 | 0 | 0 | 149 | 0.0935 | 0.1101 | 0.005 | 0.1784 | 39 | 6500 | 1648 | 0.1625 | 0.6338 | 0.146 | 0.0186 | [6 empty] | 1510 | 18 | 19 | 1 | 0.22 | 62 | 22 | 미정 |  | 2021-06-26 11:54 | 1638 |  | 0 | 52 | 66 | 0 | 0 | 36 | 0.2111 | 0.832 | 0.2598 | 0.0279 | 101450 | 69 | 40 | 173 | 0.0259 | 0.0155 | 0.0223 | 0.0541 | 0.0286 | 0.0111 | 0.0079 | 0.0089
2021-06-26 | A65337 | B | 1 | P-AE1055LSV | 100 | 36800 |  | 0.1138 | 0.2781 | 0.2656 | 1624 | 1611 | 1556 | 3375 | 38.8 |  | 97 | 0 | 미정 | 미정 | 미정 | 미정 | 0 | 0 | 0 | 254 | 0 | 97 |  |  |  |  | 40 | 4500 | 1606 | 0.4427 | 0.7635 | 0.4326 | 0.0298 | 0.119 | 54.223 | 22.992 | 9.4 | 5.768 | 2.358 | 1483 | 25 | 25 | 3 | 0.11 | 66 | 32 | 미정 |  | 2021-06-26 12:17 | 1599 |  | 0 | 12 | 0 | 0 | 0 | 0 | 0.5487 | 0.8457 | 0.5018 | 0.0382 |  | 68 | 27 | 133 | 0.0379 | 0.0263 | 0.0312 |  | 0.02 | 0.0062 | 0.0033 | 0.0031
2021-06-26 | B64825 | B | 22 | SCM420HT | 103 | 37100 | 0.1018 | 0.071 | 0.071 | 0.1531 | 1626 | 1626 | 1542 | 2484 | 27.1 |  | 148 | 0 | 미정 | 미정 | 미정 | 미정 | 0 | 0 | 0 | 0 | 0 | 148 | 0.1018 | 0.1328 | 0.0079 | 0.1153 | 45 | 7900 | 1655 | 0.1751 | 0.6612 | 0.1488 | 0.0234 | [6 empty] | 1510 | 18 | 24 | 1 | 0.28 | 67 | 27 | 미정 |  | 2021-06-26 13:06 | 1655 |  | 0 | 31 | 44 | 0 | 0 | 29 | 0.209 | 0.8315 | 0.2573 | 0.0176 | 100400 | 77 | 23 | 150 | 0.0389 | 0.016 | 0.0232 | 0.0466 | 0.025 | 0.0101 | 0.0059 | 0.0073
2021-06-26 | A65338 | B | 35 | P-AE1055LSV | 100 | 36900 | 0.0665 | 0.1589 | 0.1589 | 0.2885 | 1660 | 1660 | 1573 | 3289 | 26.5 |  | 126 | 0 | 선택 | 미정 | 미정 | 미정 | 0 | 0 | 0 | 252 | 0 | 126 | 0.0665 | 0.1289 | 0.0027 | 0.4448 | 43 | 6200 | 1612 | 0.4783 | 0.767 | 0.4581 | 0.0264 | 0.12 | 54.496 | 26.496 | 7.671 | 7.104 | 2.056 | 1483 | 25 | 25 | 3 | 0.12 | 84 | 33 | 미정 |  | 2021-06-26 13:22 | 1616 |  | 0 | 0 | 0 | 0 | 0 | 0 | 0.54 | 0.847 | 0.5099 | 0.0367 | 100750 | 70 | 19 | 122 | 0.0318 | 0.0249 | 0.03 | 0.0441 | 0.0136 | 0.0038 | 0.0025 | 0.0034
2021-06-26 | B64826 | B | 36 | SCM420HT | 104 | 37600 | 0.1142 | 0.0884 | 0.0884 | 0.0965 | 1613 | 1613 | 1602 | 2555 | 19 |  | 148 | 0 | 미정 | 미정 | 미정 | 미정 | 0 | 0 | 0 | 0 | 0 | 148 | 0.1142 | 0.1434 | 0.0066 | 0.5949 | 62 | 6600 | 1646 | 0.2026 | 0.7256 | 0.1624 | 0.0114 | [6 empty] | 1510 | 18 | 24 | 1 | 0.31 | 56 | 26 | 미정 |  | 2021-06-26 14:21 | 1642 |  | 0 | 16 | 0 | 0 | 0 | 36 | 0.2119 | 0.8291 | 0.2435 | 0.0156 | 99850 | 74 | 8 | 145 | 0.0295 | 0.0123 | 0.0226 | 0.054 | 0.0258 | 0.0079 | 0.0057 | 0.0065
2021-06-26 | A65339 | B | 18 | P-AE1055LSV | 100 | 36800 | 0.0302 | 0.2347 | 0.2347 | 0.2931 | 1606 | 1606 | 1550 | 3293 | 36.5 |  | 127 | 0 | 선택 | 미정 | 미정 | 미정 | 0 | 0 | 0 | 246 | 0 | 127 | 0.0302 | 0.0636 | 0.0022 | 0.0048 | 44 | 4900 | 1584 | 0.4541 | 0.6877 | 0.4219 | 0.0252 | 0.127 | 54.568 | 26.318 | 7.741 | 7.049 | 2.073 | 1483 | 25 | 26 | 3 | 0.12 | 75 | 41 | 미정 |  | 2021-06-26 14:21 | 1606 |  | 0 | 0 | 24 | 0 | 0 | 0 | 0.5201 | 0.8428 | 0.4868 | 0.0376 | 101500 | 71 | 21 | 127 | 0.044 | 0.0209 | 0.0328 | 0.0379 | 0.0132 | 0.0034 | 0.0032 | 0.0033
2021-06-26 | A65340 | B | 31 | P-AE1055LSV | 101 | 36400 | 0.0495 | 0.1404 | 0.1404 | 0.2787 | 1602 | 1602 | 1533 | 3068 | 53.8 |  | 117 | 0 | 미정 | 선택 | 미정 | 미정 | 0 | 0 | 0 | 250 | 0 | 117 | 0.0495 | 0.0739 | 0.0066 | 0.1929 | 44 | 5600 | 1601 | 0.4662 | 0.6993 | 0.4652 | 0.0339 | 0.128 | 54.509 | 24.013 | 7.625 | 7.148 | 2.269 | 1483 | 25 | 25 | 3 | 0.12 | 73 | 39 | 미정 |  | 2021-06-26 15:23 | 1598 |  | 0 | 14 | 17 | 0 | 0 | 0 | 0.5352 | 0.8428 | 0.4901 | 0.0357 | 99650 | 68 | 19 | 125 | 0.0616 | 0.0236 | 0.0353 | 0.0365 | 0.0336 | 0.0076 | 0.0038 | 0.0035
2021-06-26 | B64827 | B | 37 | SCM420HT | 103 | 38100 | 0.0929 | 0.1013 | 0.1013 | 0.0828 | 1615 | 1615 | 1596 | 2557 | 17 |  | 148 | 0 | 미정 | 미정 | 미정 | 미정 | 0 | 0 | 0 | 0 | 0 | 148 | 0.0929 | 0.1133 | 0.0035 | 0.3852 | 40 | 5700 | 1642 | 0.1801 | 0.7659 | 0.1495 | 0.0105 | [6 empty] | 1510 | 18 | 23 | 1 | 0.26 | 51 | 21 | 미정 |  | 2021-06-26 15:23 | 1636 |  | 0 | 27 | 30 | 0 | 0 | 36 | 0.2095 | 0.8485 | 0.2471 | 0.0135 | 94900 | 72 | 10 | 127 | 0.0249 | 0.0133 | 0.0245 | 0.051 | 0.0253 | 0.0095 | 0.0075 | 0.0084
2021-06-26 | B64828 | B | 16 | SCM420HT | 103 | 37600 | 0.1099 | 0.0588 | 0.0588 | 0.1096 | 1602 | 1602 | 1548 | 2422 | 33.4 |  | 150 | 0 | 미정 | 미정 | 미정 | 미정 | 0 | 0 | 0 | 0 | 0 | 150 | 0.1099 | 0.1246 | 0.0084 | 0.4726 | 40 | 6900 | 1640 | 0.1727 | 0.7239 | 0.1636 | 0.0346 | [6 empty] | 1510 | 18 | 23 | 1 | 0.25 | 55 | 23 | 미정 |  | 2021-06-26 16:24 | 1630 |  | 0 | 30 | 0 | 0 | 0 | 25 | 0.2041 | 0.8365 | 0.2377 | 0.0165 | 96800 | 74 | 24 | 143 | 0.0526 | 0.0219 | 0.0261 | 0.0455 | 0.0287 | 0.0179 | 0.0109 | 0.008
2021-06-26 | A65341 | B | 1 | P-AE1055LSV | 101 | 36300 | 0.0405 | 0.2879 | 0.2879 | 0.4154 | 1603 | 1603 | 1533 | 3059 | 56.3 |  | 117 | 0 | 선택 | 미정 | 미정 | 미정 | 0 | 0 | 0 | 251 | 0 | 117 | 0.0405 | 0.0731 | 0.0052 | 0.2021 | 41 | 5300 | 1619 | 0.4802 | 0.6992 | 0.4652 | 0.0394 | 0.121 | 54.642 | 24.047 | 7.647 | 7.145 | 2.272 | 1483 | 25 | 26 | 3 | 0.12 | 73 | 37 | 미정 |  | 2021-06-26 16:26 | 1602 |  | 0 | 14 | 0 | 0 | 0 | 0 | 0.556 | 0.846 | 0.5004 | 0.0332 |  | 68 | 17 | 115 | 0.0626 | 0.0314 | 0.0297 | 0.0425 | 0.0224 | 0.0063 | 0.0039 | 0.0036
2021-06-26 | B64829 | B | 22 | SCM420HT | 104 | 36500 | 0.0949 | 0.0464 | 0.0464 | 0.1015 | 1623 | 1623 | 1539 | 2459 | 26.1 |  | 148 | 0 | 미정 | 미정 | 미정 | 미정 | 0 | 0 | 0 | 0 | 0 | 148 | 0.0949 | 0.1049 | 0.0055 | 0.0296 | 38 | 6900 | 1617 | 0.181 | 0.7628 | 0.199 | 0.0278 | [6 empty] | 1510 | 18 | 20 | 1 | 0.28 | 61 | 21 | 미정 |  | 2021-06-26 17:21 | 1630 |  | 0 | 16 | 0 | 0 | 0 | 13 | 0.212 | 0.8322 | 0.2416 | 0.0192 | 97750 | 75 | 37 | 161 | 0.0403 | 0.0249 | 0.025 | 0.0428 | 0.0293 | 0.0108 | 0.0091 | 0.0082
2021-06-26 | A65342 | B | 35 | P-AE1055LSV | 101 | 36900 | 0.3319 | 0.1211 | 0.1211 | 0.2167 | 1596 | 1596 | 1530 | 3091 | 42.8 |  | 117 | 0 | 선택 | 미정 | 미정 | 미정 | 0 | 0 | 0 | 250 | 0 | 117 | 0.3319 | 0.2044 | 0.0113 | 0.0054 | 41 | 5400 | 1596 | 0.427 | 0.7153 | 0.4397 | 0.0293 | 0.331 | 51.859 | 27.092 | 8.022 | 6.464 | 1.914 | 1483 | 25 | 25 | 3 | 0.12 | 61 | 27 | 미정 |  | 2021-06-26 17:26 | 1591 |  | 0 | 0 | 0 | 0 | 0 | 0 | 0.5569 | 0.8394 | 0.487 | 0.0379 | 99850 | 80 | 14 | 110 | 0.0484 | 0.0248 | 0.0341 | 0.0509 | 0.0291 | 0.0202 | 0.0047 | 0.0041
2021-06-26 | B64830 | B | 36 | SCM420HT | 102 | 37600 | 0.1137 | 0.1116 | 0.1116 | 0.2164 | 1618 | 1618 | 1518 | 2424 | 34.5 |  | 149 | 0 | 미정 | 미정 | 미정 | 미정 | 0 | 0 | 0 | 0 | 0 | 149 | 0.1137 | 0.1274 | 0.0104 | 0.1656 | 42 | 7300 | 1634 | 0.2111 | 0.7943 | 0.2244 | 0.0255 | [6 empty] | 1510 | 18 | 19 | 1 | 0.24 | 65 | 25 | 미정 |  | 2021-06-26 18:26 | 1627 |  | 0 | 27 | 0 | 0 | 0 | 33 | 0.2157 | 0.843 | 0.2391 | 0.0297 | 98800 | 76 | 40 | 168 | 0.0522 | 0.019 | 0.0269 | 0.0609 | 0.0294 | 0.0106 | 0.0086 | 0.0085
2021-06-26 | A65343 | B | 18 | STB2 | 95 | 34900 | 0.1151 | 0.2029 | 0.2029 | 0.2486 | 1618 | 1618 | 1541 | 3005 | 23.6 |  | 115 | 0 | 미정 | 미정 | 미정 | 미정 | 0 | 0 | 0 | 0 | 0 | 115 | 0.1151 | 0.1819 | 0.0057 | 0.0022 | 51 | 5800 | 1583 | 0.7368 | 0.3314 | 0.2002 | 0.0114 | [6 empty] | 1456 | 25 | 25 | 3 | 0.14 | 91 | 34 | 미정 |  | 2021-06-26 18:39 | 1583 |  | 0 | 0 | 18 | 0 | 0 | 0 | 0.925 | 0.3699 | 0.2561 | 0.0104 | 101900 | 85 | 19 | 131 | 0.0257 | 0.0112 | 0.0081 | 0.0572 | 0.0203 | 0.0043 | 0.0033 | 0.0036
2021-06-26 | A65344 | B | 31 | STB2 | 98 | 35900 | 0.1396 | 0.0779 | 0.2418 | 0.2658 | 1629 | 1596 | 1544 | 3099 | 34.5 |  | 127 | 0 | 선택 | 미정 | 미정 | 미정 | 0 | 0 | 0 | 0 | 0 | 127 | 0.1396 | 0.1727 | 0.0046 | 0.1699 | 43 | 4500 | 1567 | 0.821 | 0.3112 | 0.2114 | 0.0178 | [6 empty] | 1456 | 25 | 26 | 3 | 0.16 | 69 | 34 | 미정 |  | 2021-06-26 19:40 | 1562 |  | 0 | 15 | 15 | 0 | 0 | 0 | 0.9501 | 0.3733 | 0.2685 | 0.0131 | 100400 | 72 | 29 | 137 | 0.0428 | 0.0156 | 0.0109 | 0.0582 | 0.0246 | 0.0055 | 0.0038 | 0.0037
2021-06-26 | B64831 | B | 37 | SCM420HT | 101 | 37900 | 0.0829 | 0.0528 | 0.0528 | 0.0781 | 1606 | 1606 | 1567 | 2547 | 22.3 |  | 150 | 0 | 미정 | 미정 | 미정 | 미정 | 0 | 0 | 0 | 0 | 0 | 150 | 0.0829 | 0.1095 | 0.0045 | 0.0026 | 42 | 6600 | 1633 | 0.1787 | 0.7394 | 0.1805 | 0.0113 | [6 empty] | 1510 | 18 | 20 | 1 | 0.28 | 62 | 25 | 미정 |  | 2021-06-26 19:39 | 1630 |  | 0 | 12 | 0 | 0 | 0 | 40 | 0.206 | 0.8293 | 0.2533 | 0.0214 |  | 73 | 28 | 148 | 0.0351 | 0.012 | 0.0269 | 0.0521 | 0.0315 | 0.0076 | 0.007 | 0.0089
2021-06-26 | A65345 | B | 1 | STB2 | 95 | 35900 | 0.219 | 0.1111 | 0.1111 | 0.2545 | 1658 | 1658 | 1568 | 3027 | 35.8 |  | 126 | 0 | 선택 | 미정 | 미정 | 미정 | 0 | 0 | 0 | 0 | 0 | 126 | 0.219 | 0.2262 | 0.0061 | 0.0294 | 42 | 3400 | 1559 | 0.7234 | 0.3454 | 0.225 | 0.0152 | [6 empty] | 1456 | 25 | 25 | 3 | 0.16 | 59 | 28 | 미정 |  | 2021-06-26 20:39 | 1549 |  | 0 | 24 | 0 | 0 | 0 | 0 | 0.9506 | 0.3635 | 0.2626 | 0.0113 | 94300 | 69 | 30 | 144 | 0.0468 | 0.0131 | 0.0094 | 0.0579 | 0.0202 | 0.004 | 0.0036 | 0.0039
2021-06-26 | B64832 | B | 16 | SCM420HT | 100 | 38000 | 0.071 | 0.0375 | 0.0375 | 0.0767 | 1601 | 1601 | 1575 | 2477 | 9.8 |  | 149 | 0 | 미정 | 미정 | 미정 | 미정 | 0 | 0 | 0 | 0 | 0 | 149 | 0.071 | 0.0957 | 0.0229 | 0.4593 | 38 | 6100 | 1631 | 0.1772 | 0.7224 | 0.1611 | 0.0087 | [6 empty] | 1510 | 18 | 20 | 1 | 0.25 | 62 | 25 | 미정 |  | 2021-06-26 20:43 | 1626 |  | 0 | 14 | 0 | 0 | 0 | 42 | 0.209 | 0.8384 | 0.249 | 0.0164 | 96900 | 75 | 31 | 149 | 0.0153 | 0.01 | 0.0234 | 0.0484 | 0.0333 | 0.0129 | 0.0117 | 0.0096
2021-06-26 | A65346 | B | 35 | P-STB2 | 97 | 36000 | 0.1337 | 0.2801 | 0.2801 | 0.3918 | 1625 | 1625 | 1553 | 2880 | 45.6 |  | 126 | 0 | 미정 | 미정 | 미정 | 미정 | 0 | 0 | 0 | 0 | 0 | 126 | 0.1337 | 0.1379 | 0.0037 | 0.1609 | 41 | 3900 | 1563 | 0.8666 | 0.3208 | 0.2086 | 0.0223 | 0.098 | 52.376 | 25.804 | 7.447 | 7.033 | 2.029 | 1456 | 25 | 25 | 3 | 0.16 | 61 | 21 | 미정 |  | 2021-06-26 21:44 | 1555 |  | 0 | 0 | 0 | 0 | 0 | 0 | 0.9645 | 0.3646 | 0.2477 | 0.0135 |  | 71 | 31 | 136 | 0.0546 | 0.0153 | 0.0119 | 0.0526 | 0.0266 | 0.0081 | 0.0043 | 0.0047
2021-06-26 | B64833 | B | 22 | SCM420HT | 100 | 38400 | 0.1256 | 0.0316 | 0.0346 | 0.0965 | 1619 | 1606 | 1570 | 2446 | 17 |  | 146 | 0 | 미정 | 미정 | 미정 | 미정 | 0 | 0 | 0 | 0 | 0 | 146 | 0.1256 | 0.1498 | 0.0067 | 0.2515 | 40 | 6200 | 1642 | 0.1732 | 0.757 | 0.1911 | 0.0162 | [6 empty] | 1510 | 18 | 23 | 1 | 0.25 | 55 | 23 | 미정 |  | 2021-06-26 21:48 | 1637 |  | 0 | 46 | 0 | 0 | 0 | 43 | 0.2121 | 0.8431 | 0.2588 | 0.0151 | 95900 | 67 | 30 | 151 | 0.0246 | 0.0117 | 0.0219 | 0.0464 | 0.0339 | 0.0194 | 0.0121 | 0.0093
2021-06-26 | B64834 | B | 6 | SCM420HT | 103 | 36400 | 0.0901 | 0.0332 | 0.0332 | 0.1041 | 1650 | 1650 | 1531 | 2529 | 28.8 |  | 145 | 0 | 미정 | 미정 | 미정 | 미정 | 0 | 0 | 0 | 0 | 0 | 145 | 0.0901 | 0.1231 | 0.0072 | 0.2634 | 51 | 9000 | 1642 | 0.1676 | 0.5291 | 0.1835 | 0.0203 | [6 empty] | 1510 | 18 | 19 | 1 | 0.25 | 66 | 21 | 미정 |  | 2021-06-26 22:56 | 1644 |  | 0 | 13 | 0 | 0 | 0 | 36 | 0.2098 | 0.8351 | 0.2476 | 0.0179 | 98450 | 66 | 25 | 148 | 0.0416 | 0.0161 | 0.0242 | 0.0448 | 0.0457 | 0.0128 | 0.009 | 0.0073
2021-06-26 | A65347 | B | 18 | P-STB2 | 98 | 35300 | 0.1896 | 0.1632 | 0.1632 | 0.2444 | 1623 | 1623 | 1541 | 2950 | 39.8 |  | 127 | 0 | 선택 | 미정 | 미정 | 미정 | 0 | 0 | 0 | 0 | 0 | 127 | 0.1896 | 0.228 | 0.0065 | 0.068 | 41 | 4400 | 1567 | 0.7239 | 0.3099 | 0.1875 | 0.0192 | 0.187 | 51.641 | 25.595 | 7.156 | 7.216 | 2.017 | 1456 | 25 | 27 | 3 | 0.16 | 60 | 27 | 미정 |  | 2021-06-26 22:50 | 1563 |  | 0 | 0 | 0 | 0 | 0 | 0 | 0.9272 | 0.363 | 0.2511 | 0.013 | 100200 | 74 | 23 | 124 | 0.0493 | 0.0154 | 0.0115 | 0.0573 | 0.0285 | 0.0073 | 0.0045 | 0.0048
2021-06-26 | B64835 | B | 36 | SCM420HT | 103 | 37100 | 0.0772 | 0.0302 | 0.0302 | 0.0842 | 1624 | 1624 | 1552 | 2469 | 20.7 |  | 146 | 0 | 미정 | 미정 | 미정 | 미정 | 0 | 0 | 0 | 0 | 0 | 146 | 0.0772 | 0.106 | 0.0052 | 0.2753 | 43 | 7200 | 1629 | 0.1819 | 0.6687 | 0.17 | 0.013 | [6 empty] | 1510 | 18 | 19 | 1 | 0.15 | 65 | 19 | 미정 |  | 2021-06-26 23:51 | 1621 |  | 0 | 26 | 0 | 0 | 0 | 32 | 0.2047 | 0.8433 | 0.2421 | 0.0297 | 98300 | 83 | 35 | 153 | 0.0303 | 0.0158 | 0.0265 | 0.0411 | 0.0444 | 0.0116 | 0.0083 | 0.0081
2021-06-26 | A65348 | B | 31 | P-STB2 | 99 | 35600 | 0.0877 | 0.1172 | 0.1172 | 0.248 | 1651 | 1651 | 1563 | 2956 | 35.4 |  | 127 | 0 | 선택 | 미정 | 미정 | 미정 | 0 | 0 | 0 | 0 | 0 | 127 | 0.0877 | 0.1209 | 0.0041 | 0.233 | 43 | 3800 | 1556 | 0.7787 | 0.2544 | 0.1843 | 0.0108 | 0.094 | 50.651 | 28.143 | 7.161 | 7.073 | 1.799 | 1456 | 25 | 25 | 3 | 0.16 | 63 | 27 | 미정 |  | 2021-06-26 23:52 | 1558 |  | 0 | 0 | 0 | 0 | 0 | 0 | 0.934 | 0.3721 | 0.2557 | 0.0102 |  | 70 | 27 | 130 | 0.0427 | 0.0113 | 0.0094 | 0.0489 | 0.0227 | 0.0052 | 0.0042 | 0.0053
2021-06-26 | A65349 | B | 1 | P-STB2 | 99 | 35300 | 0.0132 | 0.1319 | 0.1319 | 0.2682 | 1640 | 1640 | 1531 | 2862 | 36.7 |  | 127 | 0 | 선택 | 미정 | 미정 | 미정 | 0 | 0 | 0 | 0 | 0 | 127 | 0.0132 | 0.122 | 0.0025 | 0.001 | 43 | 4600 | 1564 | 0.8046 | 0.3042 | 0.2444 | 0.0229 | 0.142 | 51.279 | 26.604 | 6.943 | 7.385 | 1.927 | 1456 | 25 | 26 | 3 | 0.14 | 60 | 25 | 미정 |  | 2021-06-27 00:49 | 1559 |  | 0 | 0 | 0 | 0 | 0 | 0 | 0.9578 | 0.3695 | 0.2658 | 0.0175 | 97500 | 71 | 21 | 129 | 0.0461 | 0.0189 | 0.0148 | 0.0415 | 0.0233 | 0.0065 | 0.0054 | 0.0054
2021-06-26 | B64836 | B | 16 | SM20C | 102 | 36300 | 0.0749 | 0.0283 | 0.0283 | 0.0504 | 1649 | 1649 | 1596 | 2433 | 4.4 |  | 150 | 0 | 미정 | 미정 | 미정 | 미정 | 0 | 0 | 0 | 0 | 0 | 150 | 0.0749 | 0.0958 | 0.0043 | 0.0034 | 42 | 6000 | 1672 | 0.145 | 0.135 | 0.147 | 0.007 | [6 empty] | 1514 | 13 | 17 | 1 | 0.24 | 89 | 31 | 미정 |  | 2021-06-27 01:01 | 1661 |  | 0 | 46 | 0 | 0 | 0 | 20 | 0.2 | 0.3849 | 0.2144 | 0.0172 | 93600 | 93 | 44 | 172 | 0.0066 | 0.0175 | 0.0152 | 0.0504 | 0.0516 | 0.0181 | 0.0147 | 0.0141
2021-06-26 | A65350 | B | 35 | P-STB2 | 99 | 35300 | 0.066 | 0.1389 | 0.1389 | 0.2375 | 1639 | 1639 | 1562 | 2880 | 43.1 |  | 127 | 0 | 선택 | 미정 | 미정 | 미정 | 0 | 0 | 0 | 0 | 0 | 127 | 0.066 | 0.1303 | 0.0036 | 0.2712 | 41 | 3700 | 1560 | 0.8052 | 0.2739 | 0.1849 | 0.0203 | 0.115 | 52.712 | 25.963 | 7.053 | 7.473 | 2.03 | 1456 | 25 | 25 | 3 | 0.14 | 61 | 24 | 미정 |  | 2021-06-27 01:50 | 1557 |  | 0 | 0 | 20 | 0 | 0 | 0 | 0.9462 | 0.3719 | 0.2651 | 0.0154 | 98750 | 70 | 30 | 135 | 0.0544 | 0.0169 | 0.0137 | 0.0451 | 0.0267 | 0.008 | 0.0065 | 0.0059
2021-06-26 | B64837 | B | 22 | SM20C | 102 | 37500 | 0.0723 | 0.0333 | 0.0333 | 0.0764 | 1651 | 1651 | 1576 | 2583 | 14.6 |  | 149 | 0 | 미정 | 미정 | 미정 | 미정 | 0 | 0 | 0 | 154 | 0 | 149 | 0.0723 | 0.1086 | 0.0044 | 0.0019 | 40 | 4500 | 1638 | 0.1782 | 0.3091 | 0.1558 | 0.0132 | [6 empty] | 1514 | 13 | 14 | 1 | 0.21 | 69 | 21 | 미정 |  | 2021-06-27 01:59 | 1632 |  | 0 | 0 | 0 | 0 | 0 | 21 | 0.205 | 0.3865 | 0.2102 | 0.0194 | 88700 | 66 | 52 | 178 | 0.0216 | 0.0172 | 0.0174 | 0.052 | 0.0272 | 0.0141 | 0.0121 | 0.0133
2021-06-26 | A65351 | B | 18 | P-STB2 | 98 | 36500 | 0.0741 | 0.1309 | 0.1369 | 0.2816 | 1602 | 1615 | 1539 | 3067 | 47.2 |  | 127 | 0 | 선택 | 미정 | 미정 | 미정 | 0 | 0 | 0 | 0 | 0 | 127 | 0.0741 | 0.1341 | 0.0039 | 0.1004 | 41 | 4700 | 1566 | 0.7904 | 0.2713 | 0.1921 | 0.0204 | 0.141 | 51.919 | 27.75 | 6.149 | 8.443 | 1.87 | 1456 | 25 | 26 | 3 | 0.14 | 68 | 32 | 미정 |  | 2021-06-27 02:53 | 1564 |  | 0 | 0 | 0 | 0 | 0 | 0 | 0.9363 | 0.3648 | 0.2633 | 0.0146 | 99300 | 72 | 28 | 133 | 0.0593 | 0.0168 | 0.0127 | 0.0409 | 0.0241 | 0.0055 | 0.0029 | 0.0036
2021-06-26 | B64838 | B | 6 | SM20C | 104 | 37200 | 0.0786 | 0.0361 | 0.0361 | 0.1024 | 1645 | 1645 | 1549 | 2535 | 23.9 |  | 149 | 0 | 미정 | 미정 | 미정 | 미정 | 0 | 0 | 0 | 153 | 0 | 149 | 0.0786 | 0.0862 | 0.0064 | 0.0038 | 44 | 6800 | 1645 | 0.1682 | 0.3009 | 0.1597 | 0.0211 | [6 empty] | 1514 | 15 | 17 | 1 | 0.19 | 63 | 21 | 미정 |  | 2021-06-27 03:03 | 1633 |  | 0 | 0 | 0 | 0 | 0 | 25 | 0.2118 | 0.3873 | 0.2087 | 0.0158 | 98200 | 74 | 32 | 155 | 0.0346 | 0.0148 | 0.0142 | 0.0447 | 0.0348 | 0.0131 | 0.0094 | 0.0146
2021-06-26 | A65352 | B | 31 | STB2 | 99 | 35800 | 0.1106 | 0.1418 | 0.1418 | 0.2236 | 1621 | 1621 | 1547 | 2925 | 45.1 |  | 125 | 0 | 선택 | 미정 | 미정 | 미정 | 0 | 0 | 0 | 0 | 0 | 125 | 0.1106 | 0.136 | 0.0049 | 0.3992 | 42 | 4700 | 1554 | 0.7998 | 0.2657 | 0.1873 | 0.0192 | [6 empty] | 1456 | 25 | 25 | 3 | 0.14 | 62 | 27 | 미정 |  | 2021-06-27 03:50 | 1556 |  | 0 | 0 | 0 | 0 | 0 | 0 | 0.9369 | 0.3615 | 0.2586 | 0.0123 | 103100 | 73 | 30 | 139 | 0.0533 | 0.0143 | 0.0109 | 0.058 | 0.0328 | 0.0114 | 0.0049 | 0.0061
2021-06-26 | B64839 | B | 36 | SM20C | 103 | 37100 | 0.0689 | 0.0375 | 0.0375 | 0.0781 | 1638 | 1638 | 1563 | 2589 | 23.8 |  | 147 | 0 | 미정 | 미정 | 미정 | 미정 | 0 | 0 | 0 | 151 | 0 | 147 | 0.0689 | 0.1051 | 0.0127 | 0.1009 | 44 | 5900 | 1631 | 0.1736 | 0.307 | 0.1582 | 0.0095 | [6 empty] | 1514 | 15 | 17 | 1 | 0.19 | 64 | 22 | 미정 |  | 2021-06-27 04:15 | 1630 |  | 0 | 0 | 0 | 0 | 0 | 26 | 0.2118 | 0.385 | 0.212 | 0.0198 | 98250 | 72 | 32 | 149 | 0.0337 | 0.0137 | 0.0179 | 0.0448 | 0.0275 | 0.0095 | 0.0089 | 0.0139
2021-06-26 | A65353 | B | 1 | STB2 | 99 | 35600 | 0.0544 | 0.1694 | 0.1694 | 0.2479 | 1633 | 1633 | 1560 | 2839 | 46.4 |  | 127 | 0 | 선택 | 미정 | 미정 | 미정 | 0 | 0 | 0 | 0 | 0 | 127 | 0.0544 | 0.1078 | 0.0025 | 0.0017 | 42 | 4100 | 1557 | 0.7763 | 0.267 | 0.1956 | 0.0208 | [6 empty] | 1456 | 25 | 25 | 3 | 0.17 | 61 | 26 | 미정 |  | 2021-06-27 04:53 | 1562 |  | 0 | 0 | 9 | 0 | 0 | 0 | 0.944 | 0.3683 | 0.2523 | 0.0137 | 98850 | 72 | 23 | 133 | 0.0577 | 0.017 | 0.0122 | 0.0383 | 0.0248 | 0.0058 | 0.0037 | 0.0045
2021-06-26 | B64840 | B | 16 | SM20CM7 | 103 | 37300 | 0.1108 | 0.0399 | 0.0399 | 0.0844 | 1674 | 1674 | 1554 | 2589 | 24.4 |  | 148 | 0 | 미정 | 미정 | 미정 | 미정 | 0 | 0 | 0 | 155 | 0 | 148 | 0.1108 | 0.1304 | 0.0112 | 0.183 | 37 | 5500 | 1633 | 0.1585 | 0.3083 | 0.1559 | 0.0252 | [6 empty] | 1516 | 13 | 13 | 1 | 0.2 | 72 | 25 | 미정 |  | 2021-06-27 05:23 | 1620 |  | 0 | 0 | 0 | 0 | 0 | 17 | 0.186 | 0.3738 | 0.2053 | 0.0242 | 96600 | 73 | 33 | 138 | 0.0357 | 0.0183 | 0.0226 | 0.0545 | 0.0353 | 0.0146 | 0.0076 | 0.0069
2021-06-26 | A65354 | B | 35 | STB2 | 92 | 33900 | 0.1488 | 0.1785 | 0.1785 | 0.2325 | 1619 | 1619 | 1555 | 2678 | 43.1 |  | 126 | 0 | 선택 | 미정 | 미정 | 미정 | 0 | 0 | 0 | 0 | 0 | 126 | 0.1488 | 0.1977 | 0.0044 | 0.0542 | 42 | 4100 | 1560 | 0.8084 | 0.2642 | 0.1893 | 0.0143 | [6 empty] | 1456 | 25 | 25 | 3 | 0.14 | 57 | 28 | 미정 |  | 2021-06-27 05:57 | 1552 |  | 0 | 0 | 14 | 0 | 0 | 0 | 0.948 | 0.3647 | 0.2683 | 0.0113 | 103400 | 74 | 25 | 133 | 0.0505 | 0.012 | 0.0102 | 0.048 | 0.0259 | 0.005 | 0.0038 | 0.0044
2021-06-26 | B64841 | B | 22 | SM20CM7 | 102 | 37000 |  | 0.041 | 0.041 | 0.0751 | 1624 | 1624 | 1568 | 2558 | 11.3 |  | 149 | 0 | 미정 | 미정 | 미정 | 미정 | 0 | 0 | 0 | 151 | 0 | 149 |  |  |  |  | 32 | 4800 | 1633 | 0.1257 | 0.2543 | 0.1612 | 0.0199 | [6 empty] | 1516 | 13 | 14 | 1 | 0.22 | 71 | 25 | 미정 |  | 2021-06-27 06:23 | 1634 |  | 0 | 13 | 11 | 0 | 0 | 16 | 0.191 | 0.3611 | 0.2103 | 0.0168 | 95300 | 69 | 20 | 124 | 0.017 | 0.0179 | 0.0183 |  | 0.0165 | 0.0098 | 0.0078 | 0.0073
2021-06-27 | A65355 | B | 18 | STB2 | 100 | 37400 | 0.151 | 0.2411 | 0.2411 | 0.3888 | 1592 | 1592 | 1533 | 3059 | 40.9 |  | 127 | 0 | 선택 | 미정 | 미정 | 미정 | 0 | 0 | 0 | 0 | 0 | 127 | 0.151 | 0.1969 | 0.0067 | 0.2151 | 43 | 5500 | 1563 | 0.7887 | 0.2921 | 0.2416 | 0.022 | [6 empty] | 1456 | 25 | 25 | 3 | 0.15 | 60 | 28 | 미정 |  | 2021-06-27 07:05 | 1550 |  | 0 | 15 | 0 | 0 | 0 | 0 | 0.947 | 0.3723 | 0.2711 | 0.013 | 102900 | 75 | 24 | 129 | 0.0484 | 0.0148 | 0.0114 | 0.0492 | 0.023 | 0.0049 | 0.0039 | 0.0046
2021-06-27 | B64842 | B | 6 | SM20CM7 | 104 | 36900 | 0.0882 | 0.046 | 0.046 | 0.0719 | 1598 | 1598 | 1560 | 2540 | 14.5 |  | 148 | 0 | 미정 | 미정 | 미정 | 미정 | 0 | 0 | 0 | 103 | 0 | 148 | 0.0882 | 0.0915 | 0.0051 | 0.3718 | 32 | 5100 | 1639 | 0.146 | 0.1319 | 0.1711 | 0.0265 | [6 empty] | 1516 | 13 | 14 | 1 | 0.21 | 63 | 19 | 미정 |  | 2021-06-27 07:19 | 1631 |  | 0 | 15 | 11 | 0 | 0 | 13 | 0.1894 | 0.349 | 0.212 | 0.0249 | 97400 | 69 | 34 | 143 | 0.0214 | 0.0215 | 0.0227 | 0.0331 | 0.0161 | 0.0083 | 0.007 | 0.0068
2021-06-27 | A65356 | B | 31 | STB2 | 100 | 37000 | 0.115 | 0.0795 | 0.136 | 0.2503 | 1664 | 1651 | 1580 | 3133 | 42.2 |  | 126 | 0 | 선택 | 미정 | 미정 | 미정 | 0 | 0 | 0 | 0 | 0 | 126 | 0.115 | 0.2118 | 0.0035 | 0.0446 | 43 | 3800 | 1550 | 0.8098 | 0.2507 | 0.2371 | 0.0163 | [6 empty] | 1456 | 25 | 25 | 3 | 0.14 | 57 | 27 | 미정 |  | 2021-06-27 08:04 | 1552 |  | 0 | 32 | 19 | 0 | 0 | 0 | 0.9436 | 0.3639 | 0.2631 | 0.0115 | 103700 | 74 | 27 | 139 | 0.0491 | 0.0121 | 0.0097 | 0.0507 | 0.0273 | 0.0077 | 0.005 | 0.0061
2021-06-27 | B64843 | B | 36 | SM20CM7 | 103 | 36700 | 0.0918 | 0.0573 | 0.0573 | 0.0984 | 1602 | 1602 | 1557 | 2540 | 23.3 |  | 148 | 0 | 미정 | 미정 | 미정 | 미정 | 0 | 0 | 0 | 102 | 0 | 148 | 0.0918 | 0.1083 | 0.0052 | 0.2524 | 33 | 4800 | 1640 | 0.1522 | 0.14 | 0.167 | 0.0249 | [6 empty] | 1516 | 13 | 14 | 1 | 0.2 | 60 | 18 | 미정 |  | 2021-06-27 08:15 | 1612 |  | 0 | 0 | 10 | 0 | 0 | 18 | 0.1917 | 0.3496 | 0.2063 | 0.0238 |  | 84 | 33 | 147 | 0.0342 | 0.0159 | 0.0235 | 0.0291 | 0.0164 | 0.0066 | 0.0053 | 0.0049
2021-06-27 | A65357 | B | 1 | STB2 | 100 | 36500 | 0.0871 | 0.1299 | 0.1299 | 0.2646 | 1682 | 1682 | 1594 | 3130 | 43.9 |  | 126 | 0 | 선택 | 미정 | 미정 | 미정 | 0 | 0 | 0 | 0 | 0 | 126 | 0.0871 | 0.1634 | 0.0044 | 0.3324 | 46 | 3600 | 1555 | 0.7661 | 0.3156 | 0.2376 | 0.0168 | [6 empty] | 1456 | 25 | 28 | 3 | 0.14 | 57 | 24 | 미정 |  | 2021-06-27 09:07 | 1559 |  | 0 | 21 | 0 | 0 | 0 | 0 | 0.9321 | 0.3678 | 0.2668 | 0.0119 |  | 76 | 31 | 147 | 0.0526 | 0.0138 | 0.0097 | 0.0467 | 0.0245 | 0.0067 | 0.0047 | 0.0061
2021-06-27 | B64844 | B | 16 | SM45CB | 104 | 38600 | 0.1266 | 0.1228 | 0.1132 | 0.1226 | 1557 | 1592 | 1555 | 2651 |  |  |  | 0 | 미정 | 미정 | 미정 | 미정 | 0 | 0 | 0 | 253 | 0 | 0 | 0.1266 | 0.1162 | 0.0068 | 0.0055 | 43 | 7500 | 1646 | 0.383 | 0.4436 | 0.1539 | 0.0058 | [6 empty] | 1493 | 14 | 20 | 1 | 0.24 | 89 | 37 | 미정 |  | 2021-06-27 09:25 | 1646 |  | 0 | 31 | 23 | 0 | 0 | 0 | 0.445 | 0.6448 | 0.1835 | 0.0065 |  | 92 | 39 | 176 | 0.0038 | 0.0067 | 0.0055 | 0.0508 | 0.0303 | 0.0096 | 0.0096 | 0.0107
2021-06-27 | A65358 | B | 35 | STB2 | 100 | 36000 | 0.0692 | 0.1321 | 0.1321 | 0.2202 | 1670 | 1670 | 1607 | 3129 | 56.7 |  | 126 | 0 | 미정 | 선택 | 미정 | 미정 | 0 | 0 | 0 | 0 | 0 | 126 | 0.0692 | 0.1856 | 0.0024 | 0.0195 | 50 | 4000 | 1562 | 0.8746 | 0.3321 | 0.2219 | 0.0156 | [6 empty] | 1456 | 25 | 25 | 3 | 0.16 | 61 | 23 | 미정 |  | 2021-06-27 10:11 | 1555 |  | 0 | 11 | 17 | 0 | 0 | 0 | 0.9513 | 0.371 | 0.2642 | 0.0104 |  | 74 | 37 | 159 | 0.0679 | 0.0118 | 0.0091 | 0.0458 | 0.0417 | 0.0048 | 0.0035 | 0.0045
2021-06-27 | B64845 | B | 22 | SM45CB | 104 | 36600 | 0.1347 | 0.1286 | 0.1286 | 0.1142 | 1628 | 1628 | 1568 | 2437 |  |  |  | 0 | 미정 | 미정 | 미정 | 미정 | 0 | 0 | 0 | 251 | 0 | 0 | 0.1347 | 0.1092 | 0.0059 | 0.2076 | 39 | 5800 | 1622 | 0.3885 | 0.4385 | 0.1649 | 0.0045 | [6 empty] | 1493 | 14 | 14 | 1 | 0.18 | 76 | 28 | 미정 |  | 2021-06-27 10:19 | 1618 |  | 0 | 20 | 7 | 0 | 0 | 0 | 0.4431 | 0.6413 | 0.187 | 0.0053 | 100000 | 72 | 62 | 207 | 0.005 | 0.0054 | 0.005 | 0.0578 | 0.0326 | 0.0129 | 0.0099 | 0.01
2021-06-27 | A65359 | B | 18 | STB2 | 100 | 35700 | 0.0791 | 0.1379 | 0.1379 | 0.2857 | 1657 | 1657 | 1578 | 3312 | 49.2 |  | 127 | 0 | 선택 | 미정 | 미정 | 미정 | 0 | 0 | 0 | 0 | 0 | 127 | 0.0791 | 0.1729 | 0.0049 | 0.0433 | 42 | 4000 | 1548 | 0.8069 | 0.3136 | 0.2543 | 0.0206 | [6 empty] | 1456 | 25 | 25 | 3 | 0.14 | 59 | 26 | 미정 |  | 2021-06-27 11:23 | 1557 |  | 0 | 9 | 0 | 0 | 0 | 0 | 0.975 | 0.3696 | 0.2688 | 0.0112 | 101050 | 73 | 26 | 133 | 0.0609 | 0.0138 | 0.0101 | 0.0416 | 0.0272 | 0.0063 | 0.0031 | 0.0027
2021-06-27 | B64846 | B | 6 | SM45CB | 101 | 36900 | 0.0796 | 0.0857 | 0.0857 | 0.1251 | 1605 | 1605 | 1551 | 2504 |  |  |  | 0 | 미정 | 미정 | 미정 | 미정 | 0 | 0 | 0 | 257 | 0 | 0 | 0.0796 | 0.0982 | 0.0053 | 0.1997 | 40 | 5900 | 1595 | 0.4071 | 0.4388 | 0.1787 | 0.0044 | [6 empty] | 1493 | 14 | 14 | 1 | 0.21 | 64 | 20 | 미정 |  | 2021-06-27 11:27 | 1608 |  | 0 | 41 | 16 | 0 | 0 | 0 | 0.4547 | 0.6389 | 0.1859 | 0.0045 | 96150 | 66 | 57 | 198 | 0.0041 | 0.0044 | 0.0043 | 0.0459 | 0.0312 | 0.0122 | 0.0105 | 0.0109
2021-06-27 | A65360 | B | 31 | STB2 | 99 | 36400 | 0.1308 | 0.1587 | 0.1587 | 0.311 | 1634 | 1634 | 1563 | 2979 | 53.5 |  | 127 | 0 | 선택 | 미정 | 미정 | 미정 | 0 | 0 | 0 | 0 | 0 | 127 | 0.1308 | 0.1563 | 0.0072 | 0.0052 | 42 | 4400 | 1553 | 0.8729 | 0.3339 | 0.2398 | 0.0228 | [6 empty] | 1456 | 25 | 26 | 3 | 0.14 | 60 | 29 | 미정 |  | 2021-06-27 12:29 | 1554 |  | 0 | 0 | 8 | 0 | 0 | 0 | 0.949 | 0.3772 | 0.2649 | 0.0124 | 102000 | 74 | 20 | 124 | 0.0657 | 0.014 | 0.0104 | 0.0511 | 0.0335 | 0.012 | 0.003 | 0.0042
2021-06-27 | B64847 | B | 36 | SM45CB | 104 | 36800 | 0.0862 | 0.048 | 0.048 | 0.1208 | 1607 | 1607 | 1531 | 2505 |  |  |  | 0 | 미정 | 미정 | 미정 | 미정 | 0 | 0 | 0 | 254 | 0 | 0 | 0.0862 | 0.0885 | 0.0044 | 0.2679 | 45 | 6800 | 1631 | 0.4167 | 0.4443 | 0.1588 | 0.0038 | [6 empty] | 1493 | 14 | 14 | 1 | 0.23 | 74 | 32 | 미정 |  | 2021-06-27 12:41 | 1617 |  | 0 | 12 | 20 | 0 | 0 | 0 | 0.447 | 0.6435 | 0.1822 | 0.0042 | 96300 | 69 | 38 | 167 | 0.0044 | 0.0043 | 0.0139 | 0.0417 | 0.0291 | 0.0096 | 0.0093 | 0.0098
2021-06-27 | A65361 | B | 1 | STB2 | 99 | 34200 | 0.0551 | 0.1551 | 0.1551 | 0.2615 | 1653 | 1653 | 1568 | 3250 | 40.6 |  | 127 | 0 | 선택 | 미정 | 미정 | 미정 | 0 | 0 | 0 | 0 | 0 | 127 | 0.0551 | 0.1605 | 0.0016 | 0.1945 | 40 | 4000 | 1555 | 0.8297 | 0.321 | 0.2406 | 0.014 | [6 empty] | 1456 | 25 | 25 | 3 | 0.15 | 60 | 24 | 미정 |  | 2021-06-27 13:37 | 1555 |  | 0 | 10 | 0 | 0 | 0 | 0 | 0.95 | 0.3628 | 0.262 | 0.0106 |  | 74 | 21 | 118 | 0.049 | 0.0115 | 0.0093 | 0.0382 | 0.0231 | 0.0044 | 0.0029 | 0.0043
2021-06-27 | B64848 | B | 16 | SM45CB | 104 | 37900 | 0.1061 | 0.0823 | 0.1129 | 0.1257 | 1577 | 1584 | 1552 | 2529 |  |  | 0 | 0 | 미정 | 미정 | 미정 | 미정 | 0 | 0 | 0 | 259 | 0 | 0 | 0.1061 | 0.1042 | 0.0083 | 0.1069 | 46 | 6100 | 1622 | 0.4066 | 0.4385 | 0.1708 | 0.0036 | [6 empty] | 1493 | 14 | 14 | 1 | 0.2 | 64 | 28 | 미정 |  | 2021-06-27 13:55 | 1608 |  | 0 | 35 | 35 | 0 | 0 | 34 | 0.442 | 0.6407 | 0.2142 | 0.0119 | 98800 | 73 | 35 | 153 | 0.0037 | 0.0044 | 0.0115 | 0.0499 | 0.0268 | 0.0114 | 0.0115 | 0.0098
2021-06-27 | A65362 | B | 35 | STB2 | 99 | 35800 | 0.0892 | 0.1383 | 0.1383 | 0.2333 | 1623 | 1623 | 1559 | 2969 | 32.5 |  | 127 | 0 | 선택 | 미정 | 미정 | 미정 | 0 | 0 | 0 | 0 | 0 | 127 | 0.0892 | 0.1696 | 0.0046 | 0.2853 | 42 | 4900 | 1567 | 0.8808 | 0.3197 | 0.1994 | 0.0144 | [6 empty] | 1456 | 25 | 25 | 3 | 0.15 | 59 | 29 | 미정 |  | 2021-06-27 14:42 | 1567 |  | 0 | 0 | 0 | 0 | 0 | 0 | 0.936 | 0.3713 | 0.259 | 0.0104 | 104900 | 76 | 22 | 123 | 0.0388 | 0.0122 | 0.0089 | 0.0425 | 0.0222 | 0.0045 | 0.002 | 0.0041
2021-06-27 | B64849 | B | 22 | SM45CB | 103 | 37500 | 0.0696 | 0.0515 | 0.0515 | 0.1245 | 1580 | 1580 | 1543 | 2483 |  |  | 0 | 0 | 미정 | 미정 | 미정 | 미정 | 0 | 0 | 0 | 258 | 0 | 0 | 0.0696 | 0.0971 | 0.0104 | 0.0036 | 44 | 5400 | 1618 | 0.3522 | 0.1452 | 0.1229 | 0.0029 | [6 empty] | 1493 | 14 | 14 | 1 | 0.21 | 64 | 20 | 미정 |  | 2021-06-27 15:03 | 1599 |  | 0 | 56 | 32 | 0 | 0 | 41 | 0.439 | 0.6612 | 0.2258 | 0.0205 |  | 74 | 32 | 143 | 0.0042 | 0.004 | 0.0175 | 0.0518 | 0.0314 | 0.0113 | 0.0127 | 0.0107
2021-06-27 | A65363 | B | 18 | STB2 | 100 | 35800 | 0.104 | 0.0991 | 0.0991 | 0.2444 | 1637 | 1637 | 1565 | 3111 | 40.2 |  | 127 | 0 | 선택 | 미정 | 미정 | 미정 | 0 | 0 | 0 | 0 | 0 | 127 | 0.104 | 0.2381 | 0.0023 | 0.0536 | 42 | 5000 | 1565 | 0.8367 | 0.3254 | 0.2281 | 0.0164 | [6 empty] | 1456 | 25 | 25 | 3 | 0.15 | 70 | 34 | 미정 |  | 2021-06-27 15:40 | 1565 |  | 0 | 0 | 0 | 0 | 0 | 0 | 0.953 | 0.3624 | 0.2649 | 0.0116 | 104950 | 78 | 33 | 142 | 0.0479 | 0.0131 | 0.0105 | 0.0417 | 0.0185 | 0.0035 | 0.0024 | 0.0035
2021-06-27 | B64850 | B | 6 | SM45CB | 104 | 36800 | 0.0829 | 0.076 | 0.076 | 0.1234 | 1609 | 1609 | 1541 | 2459 |  |  | 0 | 0 | 미정 | 미정 | 미정 | 미정 | 0 | 0 | 0 | 254 | 0 | 0 | 0.0829 | 0.0898 | 0.0045 | 0.209 | 45 | 6100 | 1628 | 0.3534 | 0.1764 | 0.1281 | 0.0031 | [6 empty] | 1493 | 14 | 14 | 1 | 0.25 | 62 | 22 | 미정 |  | 2021-06-27 15:58 | 1611 |  | 0 | 56 | 0 | 0 | 0 | 40 | 0.4463 | 0.6573 | 0.2074 | 0.0111 | 96550 | 75 | 36 | 156 | 0.0049 | 0.0042 | 0.0135 | 0.0583 | 0.0422 | 0.0156 | 0.0163 | 0.0131
2021-06-27 | A65364 | B | 31 | STB2 | 101 | 35800 | 0.159 | 0.2267 | 0.2267 | 0.2944 | 1615 | 1615 | 1549 | 3103 | 47.7 |  | 127 | 0 | 선택 | 미정 | 미정 | 미정 | 0 | 0 | 0 | 0 | 0 | 127 | 0.159 | 0.2324 | 0.0067 | 0.1027 | 45 | 4900 | 1561 | 0.8262 | 0.3056 | 0.2313 | 0.0213 | [6 empty] | 1456 | 25 | 26 | 3 | 0.16 | 72 | 36 | 미정 |  | 2021-06-27 16:43 | 1561 |  | 0 | 0 | 0 | 0 | 0 | 0 | 0.949 | 0.3598 | 0.2649 | 0.0122 |  | 75 | 34 | 151 | 0.0575 | 0.015 | 0.0109 | 0.0528 | 0.0266 | 0.0047 | 0.0025 | 0.0042
2021-06-27 | B64851 | B | 36 | SM45CB | 104 | 36800 |  | 0.0306 | 0.0306 | 0.0811 | 1623 | 1623 | 1548 | 2416 |  |  | 0 | 0 | 미정 | 미정 | 미정 | 미정 | 0 | 0 | 0 | 253 | 0 | 0 |  |  |  |  | 43 | 5900 | 1608 | 0.3514 | 0.1213 | 0.1317 | 0.0029 | [6 empty] | 1493 | 14 | 14 | 1 | 0.27 | 69 | 24 | 미정 |  | 2021-06-27 16:55 | 1604 |  | 0 | 57 | 7 | 0 | 0 | 41 | 0.445 | 0.6629 | 0.2172 | 0.0144 | 95250 | 74 | 43 | 170 | 0.0043 | 0.004 | 0.0131 |  | 0.029 | 0.014 | 0.0136 | 0.0123
2021-06-27 | A65365 | B | 1 | STB2 | 101 | 35700 | 0.0892 | 0.1227 | 0.1227 | 0.234 | 1622 | 1622 | 1572 | 3056 | 59.8 |  | 127 | 0 | 미정 | 선택 | 미정 | 미정 | 0 | 0 | 0 | 0 | 0 | 127 | 0.0892 | 0.15 | 0.0035 | 0.0548 | 53 | 5400 | 1560 | 0.7609 | 0.3533 | 0.2146 | 0.0221 | [6 empty] | 1456 | 25 | 25 | 3 | 0.16 | 65 | 31 | 미정 |  | 2021-06-27 17:47 | 1560 |  | 0 | 0 | 0 | 0 | 0 | 0 | 0.944 | 0.381 | 0.2711 | 0.0124 | 103600 | 76 | 34 | 159 | 0.0712 | 0.0139 | 0.0108 | 0.0447 | 0.04 | 0.0053 | 0.0016 | 0.0041
2021-06-27 | B64852 | B | 16 | SM45CB | 104 | 37300 | 0.09 | 0.0305 | 0.0849 | 0.1325 | 1624 | 1611 | 1572 | 2460 |  |  | 0 | 0 | 미정 | 미정 | 미정 | 미정 | 0 | 0 | 0 | 255 | 0 | 0 | 0.09 | 0.0595 | 0.0088 | 0.3041 | 45 | 5300 | 1623 | 0.3489 | 0.1141 | 0.1429 | 0.0031 | [6 empty] | 1493 | 14 | 14 | 1 | 0.19 | 68 | 24 | 미정 |  | 2021-06-27 18:01 | 1604 |  | 0 | 58 | 0 | 0 | 0 | 40 | 0.4485 | 0.6536 | 0.2034 | 0.017 | 98400 | 78 | 40 | 165 | 0.003 | 0.0043 | 0.0145 | 0.0426 | 0.0204 | 0.0099 | 0.0096 | 0.0093
2021-06-27 | A65366 | B | 35 | STB2 | 101 | 35800 | 0.1077 | 0.1274 | 0.1274 | 0.2417 | 1632 | 1632 | 1553 | 3042 | 61.6 |  | 127 | 0 | 미정 | 선택 | 미정 | 미정 | 0 | 0 | 0 | 0 | 0 | 127 | 0.1077 | 0.1718 | 0.0048 | 0.0206 | 45 | 5300 | 1567 | 0.8896 | 0.3417 | 0.223 | 0.0239 | [6 empty] | 1456 | 25 | 25 | 3 | 0.17 | 70 | 29 | 미정 |  | 2021-06-27 18:41 | 1567 |  | 0 | 10 | 0 | 0 | 0 | 0 | 0.962 | 0.3666 | 0.2714 | 0.0122 | 102100 | 74 | 48 | 177 | 0.0742 | 0.0146 | 0.0109 | 0.0491 | 0.0399 | 0.0078 | 0.002 | 0.0039
2021-06-27 | B64853 | B | 22 | SM45CB | 104 | 36600 | 0.0839 | 0.0281 | 0.0798 | 0.1076 | 1629 | 1615 | 1581 | 2465 |  |  | 0 | 0 | 미정 | 미정 | 미정 | 미정 | 0 | 0 | 0 | 255 | 0 | 0 | 0.0839 | 0.0626 | 0.004 | 0.1516 | 44 | 5100 | 1617 | 0.3777 | 0.1125 | 0.1148 | 0.003 | [6 empty] | 1493 | 14 | 14 | 1 | 0.26 | 68 | 24 | 미정 |  | 2021-06-27 19:00 | 1615 |  | 0 | 46 | 0 | 0 | 0 | 41 | 0.453 | 0.6582 | 0.2159 | 0.0123 | 99850 | 78 | 56 | 190 | 0.0046 | 0.0045 | 0.017 | 0.0304 | 0.0308 | 0.0129 | 0.0127 | 0.0101
2021-06-27 | A65367 | B | 18 | STB2 | 100 | 35800 |  | 0.1602 | 0.1602 | 0.2286 | 1672 | 1672 | 1605 | 3104 | 56.2 |  | 128 | 0 | 미정 | 선택 | 미정 | 미정 | 0 | 0 | 0 | 0 | 0 | 128 |  |  |  |  | 51 | 4600 | 1580 | 0.8244 | 0.3378 | 0.2308 | 0.0173 | [6 empty] | 1456 | 25 | 26 | 3 | 0.17 | 71 | 39 | 미정 |  | 2021-06-27 19:46 | 1580 |  | 0 | 0 | 0 | 0 | 0 | 0 | 0.953 | 0.3625 | 0.2705 | 0.0108 | 100200 | 87 | 31 | 166 | 0.069 | 0.0122 | 0.0094 |  | 0.0337 | 0.0031 | 0.0013 | 0.0036
2021-06-27 | B64854 | B | 6 | SM45CB | 104 | 36900 | 0.0975 | 0.0444 | 0.0444 | 0.1307 | 1607 | 1607 | 1571 | 2468 |  |  | 0 | 0 | 미정 | 미정 | 미정 | 미정 | 0 | 0 | 0 | 253 | 0 | 0 | 0.0975 | 0.0989 | 0.0109 | 0.2104 | 45 | 5500 | 1623 | 0.3736 | 0.146 | 0.1469 | 0.0033 | [6 empty] | 1493 | 14 | 14 | 1 | 0.25 | 72 | 21 | 미정 |  | 2021-06-27 19:59 | 1609 |  | 0 | 47 | 0 | 0 | 0 | 42 | 0.445 | 0.6635 | 0.1958 | 0.0117 |  | 77 | 61 | 205 | 0.0029 | 0.0042 | 0.0162 | 0.0516 | 0.0376 | 0.0133 | 0.0122 | 0.0101
2021-06-27 | B64855 | B | 36 | SM45C | 104 | 36500 | 0.1132 | 0.0614 | 0.0614 | 0.1167 | 1615 | 1615 | 1564 | 2419 |  |  | 0 | 0 | 미정 | 미정 | 미정 | 미정 | 0 | 0 | 0 | 252 | 0 | 0 | 0.1132 | 0.0966 | 0.0087 | 0.287 | 44 | 6500 | 1644 | 0.3652 | 0.1772 | 0.1355 | 0.003 | [6 empty] | 1493 | 15 | 20 | 1 | 0.26 | 70 | 26 | 미정 |  | 2021-06-27 20:54 | 1622 |  | 0 | 56 | 0 | 0 | 0 | 36 | 0.441 | 0.6724 | 0.198 | 0.0123 | 96950 | 75 | 52 | 207 | 0.0052 | 0.0038 | 0.0161 | 0.0512 | 0.0415 | 0.0151 | 0.0149 | 0.0141
2021-06-27 | A65368 | B | 31 | SCR420HB2 | 101 | 36700 | 0.0612 | 0.1068 | 0.0359 | 0.1087 | 1692 | 1714 | 1632 | 3253 | 4.6 |  | 157 | 0 | 선택 | 미정 | 미정 | 미정 | 0 | 0 | 0 | 0 | 0 | 157 | 0.0612 | 0.1807 | 0.0024 | 0.1594 | 56 | 5100 | 1644 | 0.1857 | 0.8809 | 0.2028 | 0.0188 | [6 empty] | 1509 | 18 | 20 | 3 | 0.13 | 97 | 32 | 미정 |  | 2021-06-27 21:18 | 1644 |  | 0 | 8 | 55 | 0 | 0 | 0 | 0.212 | 0.8669 | 0.235 | 0.0277 | 90600 | 78 | 45 | 178 | 0.0078 | 0.0152 | 0.0216 | 0.0485 | 0.0451 | 0.0276 | 0.0166 | 0.0123
2021-06-27 | A65369 | B | 1 | SCR420HB2 | 101 | 36800 | 0.1733 | 0.1377 | 0.0606 | 0.1455 | 1637 | 1657 | 1561 | 3181 | 28.6 |  | 157 | 0 | 미정 | 선택 | 미정 | 미정 | 0 | 0 | 0 | 0 | 0 | 157 | 0.1485 | 0.2583 | 0.0027 | 0.188 | 41 | 5400 | 1615 | 0.1676 | 0.7271 | 0.1532 | 0.0197 | [6 empty] | 1509 | 18 | 18 | 3 | 0.15 | 72 | 27 | 미정 |  | 2021-06-27 22:08 | 1615 |  | 0 | 34 | 0 | 0 | 0 | 0 | 0.2074 | 0.8716 | 0.251 | 0.0249 | 100600 | 65 | 39 | 156 | 0.0436 | 0.0171 | 0.0242 | 0.0472 | 0.047 | 0.0166 | 0.0081 | 0.0081
2021-06-27 | B64856 | B | 16 | SM45C | 104 | 37800 | 0.0571 | 0.0391 | 0.0391 | 0.1117 | 1593 | 1593 | 1561 | 2549 |  |  | 0 | 0 | 미정 | 미정 | 미정 | 미정 | 0 | 0 | 0 | 257 | 0 | 0 | 0.0571 | 0.0801 | 0.0048 | 0.0095 | 42 | 6000 | 1623 | 0.4001 | 0.5043 | 0.178 | 0.0035 | [6 empty] | 1493 | 15 | 16 | 1 | 0.27 | 66 | 26 | 미정 |  | 2021-06-27 22:13 | 1607 |  | 0 | 19 | 17 | 0 | 0 | 36 | 0.4461 | 0.676 | 0.2022 | 0.0113 | 104700 | 76 | 37 | 176 | 0.0035 | 0.0034 | 0.0145 | 0.0419 | 0.044 | 0.0143 | 0.0142 | 0.0143
2021-06-27 | A65370 | B | 35 | SCR420HB2 | 101 | 35700 | 0.0808 | 0.0557 | 0.0557 | 0.1076 | 1652 | 1652 | 1577 | 2949 | 20.2 |  | 157 | 0 | 선택 | 미정 | 미정 | 미정 | 0 | 0 | 0 | 0 | 0 | 157 | 0.0808 | 0.0832 | 0.0041 | 0.1877 | 42 | 5000 | 1628 | 0.1807 | 0.7077 | 0.1985 | 0.0162 | [6 empty] | 1509 | 18 | 18 | 3 | 0.15 | 69 | 25 | 미정 |  | 2021-06-27 23:09 | 1615 |  | 0 | 30 | 0 | 0 | 0 | 0 | 0.2096 | 0.8634 | 0.2457 | 0.0261 | 98500 | 62 | 40 | 153 | 0.0315 | 0.0197 | 0.0227 | 0.0404 | 0.0201 | 0.0101 | 0.0068 | 0.0052
2021-06-27 | B64857 | B | 22 | SM45C | 103 | 37600 |  | 0.0283 | 0.0283 | 0.0564 | 1650 | 1650 | 1610 | 2555 |  |  | 0 | 0 | 미정 | 미정 | 미정 | 미정 | 0 | 0 | 0 | 205 | 0 | 0 |  |  |  |  | 42 | 4100 | 1619 | 0.4093 | 0.5168 | 0.1407 | 0.0025 | [6 empty] | 1493 | 15 | 17 | 1 | 0.28 | 53 | 16 | 미정 |  | 2021-06-27 23:31 | 1604 |  | 0 | 0 | 0 | 0 | 0 | 72 | 0.4596 | 0.676 | 0.1973 | 0.0057 | 94200 | 73 | 43 | 170 | 0.002 | 0.003 | 0.0147 |  | 0.0534 | 0.0213 | 0.0168 | 0.014
2021-06-27 | A65371 | B | 18 | SCR420HB2 | 100 | 36000 | 0.1511 | 0.0607 | 0.0607 | 0.0827 | 1650 | 1650 | 1573 | 3020 | 25.2 |  | 157 | 0 | 미정 | 선택 | 미정 | 미정 | 0 | 0 | 0 | 0 | 0 | 157 | 0.1511 | 0.1805 | 0.0062 | 0.1932 | 37 | 5000 | 1620 | 0.1713 | 0.6816 | 0.1902 | 0.0237 | [6 empty] | 1509 | 18 | 18 | 3 | 0.16 | 73 | 30 | 미정 |  | 2021-06-28 00:10 | 1619 |  | 0 | 39 | 15 | 0 | 0 | 0 | 0.2104 | 0.8665 | 0.244 | 0.0268 | 103400 | 67 | 34 | 136 | 0.037 | 0.0217 | 0.0225 | 0.0456 | 0.0224 | 0.0117 | 0.0087 | 0.0079
2021-06-27 | B64858 | B | 6 | SM45C | 103 | 36600 | 0.0901 | 0.0303 | 0.0303 | 0.0994 | 1688 | 1688 | 1551 | 2538 |  |  | 0 | 0 | 미정 | 미정 | 미정 | 미정 | 0 | 0 | 0 | 239 | 0 | 0 | 0.0901 | 0.1005 | 0.0078 | 0.2279 | 40 | 5300 | 1616 | 0.3893 | 0.5116 | 0.2012 | 0.0028 | [6 empty] | 1493 | 15 | 16 | 1 | 0.17 | 59 | 17 | 미정 |  | 2021-06-28 00:29 | 1609 |  | 0 | 43 | 0 | 0 | 0 | 41 | 0.4477 | 0.6728 | 0.2175 | 0.0051 | 97150 | 75 | 51 | 182 | 0.0028 | 0.0029 | 0.0148 | 0.0503 | 0.0527 | 0.0238 | 0.0222 | 0.0187
2021-06-27 | A65372 | B | 31 | SCR420HB2 | 102 | 36100 | 0.0819 | 0.0646 | 0.0646 | 0.124 | 1622 | 1622 | 1530 | 2927 | 24.9 |  | 156 | 0 | 선택 | 미정 | 미정 | 미정 | 0 | 0 | 0 | 0 | 0 | 156 | 0.0819 | 0.1148 | 0.005 | 0.1511 | 35 | 6000 | 1603 | 0.1697 | 0.6845 | 0.2024 | 0.023 | [6 empty] | 1509 | 18 | 18 | 3 | 0.14 | 64 | 29 | 미정 |  | 2021-06-28 01:14 | 1610 |  | 0 | 24 | 0 | 0 | 0 | 0 | 0.213 | 0.8594 | 0.2515 | 0.0265 | 97400 | 62 | 25 | 118 | 0.038 | 0.0204 | 0.023 | 0.0363 | 0.0177 | 0.0071 | 0.0049 | 0.0052
2021-06-27 | B64859 | B | 36 | SM45C | 104 | 36600 | 0.0465 | 0.0323 | 0.0323 | 0.0933 | 1651 | 1651 | 1581 | 2532 |  |  | 0 | 0 | 미정 | 미정 | 미정 | 미정 | 0 | 0 | 0 | 235 | 0 | 0 | 0.0465 | 0.1112 | 0.0041 | 0.0023 | 40 | 4300 | 1621 | 0.3592 | 0.5118 | 0.1536 | 0.0025 | [6 empty] | 1493 | 15 | 16 | 1 | 0.24 | 55 | 19 | 미정 |  | 2021-06-28 01:32 | 1606 |  | 0 | 20 | 0 | 0 | 0 | 41 | 0.4461 | 0.6708 | 0.1947 | 0.0068 | 95800 | 75 | 49 | 183 | 0.0027 | 0.0028 | 0.0163 | 0.0319 | 0.0561 | 0.0219 | 0.0163 | 0.0156
2021-06-27 | A65373 | B | 1 | SCR420HB2 | 101 | 36000 | 0.0435 | 0.0206 | 0.0508 | 0.0656 | 1673 | 1629 | 1563 | 3084 | 16.8 |  | 157 | 0 | 선택 | 미정 | 미정 | 미정 | 0 | 0 | 0 | 0 | 0 | 157 | 0.0435 | 0.0803 | 0.0028 | 0.0078 | 34 | 5500 | 1608 | 0.1696 | 0.6322 | 0.1912 | 0.0154 | [6 empty] | 1509 | 18 | 18 | 3 | 0.16 | 59 | 24 | 미정 |  | 2021-06-28 02:19 | 1602 |  | 0 | 52 | 0 | 0 | 0 | 0 | 0.211 | 0.8632 | 0.2502 | 0.0269 | 106400 | 71 | 16 | 98 | 0.0238 | 0.0176 | 0.023 | 0.0314 | 0.0185 | 0.0104 | 0.0064 | 0.0061
2021-06-27 | B64860 | B | 16 | SM45C | 103 | 37400 | 0.3006 | 0.2317 | 0.1234 | 0.1302 | 1601 | 1613 | 1582 | 2611 |  |  | 0 | 0 | 미정 | 미정 | 미정 | 미정 | 0 | 0 | 0 | 228 | 0 | 0 | 0.3006 | 0.1314 | 0.0344 | 0.0906 | 42 | 5600 | 1636 | 0.4144 | 0.5109 | 0.1567 | 0.0027 | [6 empty] | 1493 | 15 | 16 | 1 | 0.19 | 73 | 35 | 미정 |  | 2021-06-28 02:37 | 1627 |  | 0 | 35 | 0 | 0 | 0 | 41 | 0.4477 | 0.6718 | 0.2038 | 0.0065 | 94950 | 74 | 50 | 185 | 0.0021 | 0.003 | 0.0178 | 0.0659 | 0.058 | 0.0201 | 0.0173 | 0.0154
2021-06-27 | A65374 | B | 35 | SCR420HB2 | 101 | 35900 | 0.0751 | 0.0602 | 0.0602 | 0.0883 | 1607 | 1607 | 1535 | 2983 | 29.1 |  | 156 | 0 | 선택 | 미정 | 미정 | 미정 | 0 | 0 | 0 | 0 | 0 | 156 | 0.0751 | 0.1002 | 0.0037 | 0.1421 | 35 | 6000 | 1606 | 0.1776 | 0.7398 | 0.206 | 0.0216 | [6 empty] | 1509 | 18 | 18 | 3 | 0.15 | 62 | 23 | 미정 |  | 2021-06-28 03:15 | 1605 |  | 0 | 22 | 0 | 0 | 0 | 0 | 0.2091 | 0.8774 | 0.2473 | 0.0284 | 101750 | 66 | 17 | 103 | 0.0427 | 0.0207 | 0.0247 | 0.036 | 0.019 | 0.0077 | 0.0047 | 0.0049
2021-06-27 | B64861 | B | 22 | SM45C | 103 | 36700 | 0.148 | 0.0352 | 0.0352 | 0.0976 | 1661 | 1661 | 1563 | 2578 |  |  | 0 | 0 | 미정 | 미정 | 미정 | 미정 | 0 | 0 | 0 | 236 | 0 | 0 | 0.148 | 0.1126 | 0.0086 | 0.0427 | 44 | 5600 | 1633 | 0.3291 | 0.5047 | 0.1677 | 0.0028 | [6 empty] | 1493 | 15 | 16 | 1 | 0.21 | 60 | 26 | 미정 |  | 2021-06-28 03:49 | 1618 |  | 0 | 42 | 0 | 0 | 0 | 42 | 0.4436 | 0.6709 | 0.1928 | 0.0096 | 96850 | 84 | 45 | 174 | 0.002 | 0.0031 | 0.0178 | 0.0597 | 0.0597 | 0.0305 | 0.0126 | 0.0122
2021-06-27 | A65375 | B | 18 | SCR420HB2 | 102 | 35900 | 0.0768 | 0.0626 | 0.0626 | 0.1051 | 1626 | 1626 | 1535 | 2909 | 38.9 |  | 156 | 0 | 선택 | 미정 | 미정 | 미정 | 0 | 0 | 0 | 0 | 0 | 156 | 0.0768 | 0.1133 | 0.0059 | 0.6892 | 32 | 5700 | 1611 | 0.1771 | 0.7244 | 0.1966 | 0.0328 | [6 empty] | 1509 | 18 | 18 | 3 | 0.16 | 68 | 32 | 미정 |  | 2021-06-28 04:09 | 1611 |  | 0 | 33 | 8 | 0 | 0 | 0 | 0.2161 | 0.8634 | 0.246 | 0.0252 | 100100 | 194 | 23 | 111 | 0.0587 | 0.0266 | 0.0236 | 0.0336 | 0.0269 | 0.0113 | 0.008 | 0.0088
2021-06-27 | B64862 | B | 6 | SM35C | 102 | 36500 | 0.0915 | 0.0275 | 0.0275 | 0.117 | 1670 | 1670 | 1592 | 2573 | 12.2 |  | 78 | 0 | 미정 | 미정 | 미정 | 미정 | 0 | 0 | 0 | 235 | 0 | 78 | 0.0915 | 0.0997 | 0.0076 | 0.1073 | 47 | 7200 | 1685 | 0.259 | 0.5994 | 0.1467 | 0.0046 | [6 empty] | 1501 | 13 | 21 | 1 | 0.2 | 90 | 33 | 미정 |  | 2021-06-28 04:53 | 1659 |  | 0 | 34 | 0 | 0 | 0 | 21 | 0.355 | 0.6807 | 0.1901 | 0.0055 | 99300 | 94 | 52 | 202 | 0.0093 | 0.0054 | 0.0113 | 0.0416 | 0.028 | 0.0134 | 0.0144 | 0.0127
2021-06-27 | A65376 | B | 31 | SM35C | 101 | 37900 | 0.0894 | 0.025 | 0.0189 | 0.0092 | 1659 | 1692 | 1615 | 3262 |  |  | 0 | 0 | 미정 | 미정 | 미정 | 미정 | 0 | 0 | 0 | 0 | 0 | 0 | 0.0894 | 0.1367 | 0.0176 | 0.1692 | 71 | 4600 | 1631 | 0.2536 | 0.54 | 0.0996 | 0.0066 | [6 empty] | 1501 | 13 | 15 | 3 | 0.17 | 74 | 25 | 미정 |  | 2021-06-28 06:03 | 1611 |  | 0 | 52 | 69 | 0 | 0 | 0 | 0.346 | 0.6715 | 0.1813 | 0.0174 | 103400 | 74 | 51 | 219 | 0.0561 | 0.0102 | 0.013 | 0.0415 | 0.0468 | 0.0121 | 0.0036 | 0.0114
2021-06-27 | B64863 | I | 36 | SNCM26V | 104 | 36600 | 0.0898 | 0.0336 | 0.0336 | 0.0683 | 1681 | 1681 | 1614 | 2610 | 2.1 |  | 178 | 0 | 미정 | 미정 | 미정 | 미정 | 0 | 0 | 0 | 0 | 0 | 178 | 0.0898 | 0.1055 | 0.0046 | 0.0062 | 52 | 8500 | 1662 | 0.1354 | 0.7039 | 0.1349 | 0.0071 | [6 empty] | 1500 | 20 | 23 | 1 | 0.28 | 77 | 0 | 미정 |  | 2021-06-28 06:00 | 1646 |  | 0 | 20 | 0 | 0 | 0 | 30 | 0.165 | 0.8729 | 0.2074 | 0.018 | 99300 | 1162 | 19 | 155 | 0.0036 | 0.0094 | 0.0166 | 0.0337 | 0.0352 | 0.0093 | 0.0089 | 0.0079
2021-06-28 | B64864 | I | 16 | SCM415C2 | 104 | 37600 | 0.0925 | 0.0286 | 0.0392 | 0.0721 | 1659 | 1621 | 1579 | 2522 | 2.2 |  | 180 | 0 | 미정 | 미정 | 미정 | 미정 | 0 | 0 | 0 | 0 | 0 | 180 | 0.0925 | 0.0937 | 0.0055 | 0.104 | 47 | 7300 | 1684 | 0.1235 | 0.5155 | 0.1331 | 0.0103 | [6 empty] | 1516 | 20 | 21 | 1 | 0.23 | 77 | 0 | 미정 |  | 2021-06-28 07:06 | 1661 |  | 0 | 27 | 41 | 0 | 0 | 36 | 0.148 | 0.6675 | 0.2182 | 0.0155 | 102000 | 913 | 13 | 136 | 0.004 | 0.0133 | 0.0255 | 0.0394 | 0.0385 | 0.0143 | 0.0107 | 0.0151
2021-06-28 | A65377 | B | 1 | SM35C | 101 | 36700 | 0.0463 | 0.0356 | 0.143 | 0.1484 | 1640 | 1593 | 1531 | 3241 | 16 |  | 126 | 0 | 미정 | 미정 | 미정 | 미정 | 0 | 0 | 0 | 0 | 0 | 126 | 0.0463 | 0.0884 | 0.0022 | 0.091 | 52 | 6200 | 1622 | 0.2666 | 0.6313 | 0.1395 | 0.0107 | [6 empty] | 1501 | 15 | 15 | 3 | 0.18 | 70 | 18 | 미정 |  | 2021-06-28 07:18 | 1614 |  | 0 | 14 | 27 | 0 | 0 | 0 | 0.3337 | 0.6703 | 0.1971 | 0.017 | 97000 | 71 | 44 | 182 | 0.0197 | 0.01 | 0.0137 | 0.0413 | 0.0243 | 0.0095 | 0.0045 | 0.0111
2021-06-28 | B64865 | I | 22 | SM45CI | 105 | 37600 | 0.0881 | 1.0404 | 0.0384 | 0.0636 | 1620 | 1625 | 1565 | 2469 | 5.9 |  | 117 | 0 | 미정 | 미정 | 미정 | 미정 | 0 | 0 | 0 | 99 | 0 | 117 | 0.0881 | 0.1119 | 0.009 | 0.099 | 42 | 6500 | 1667 | 0.269 | 0.5049 | 0.1471 | 0.0057 | [6 empty] | 1493 | 20 | 22 | 1 | 0.21 | 76 | 0 | 미정 |  | 2021-06-28 08:19 | 1639 |  | 0 | 20 | 0 | 0 | 0 | 0 | 0.444 | 0.6953 | 0.2013 | 0.0054 | 96650 | 815 | 16 | 129 | 0.0069 | 0.0083 | 0.0054 | 0.0616 | 0.0394 | 0.01 | 0.0097 | 0.0141
2021-06-28 | A65378 | B | 35 | SM35CM4 | 104 | 37600 | 0.0574 | 0.1888 | 0.2077 | 0.1755 | 1611 | 1612 | 1556 | 3358 | 27.2 |  | 126 | 0 | 미정 | 미정 | 미정 | 미정 | 0 | 0 | 0 | 0 | 0 | 126 | 0.0574 | 0.0788 | 0.0028 | 0.3431 | 42 | 5100 | 1618 | 0.3098 | 0.6242 | 0.167 | 0.0114 | [6 empty] | 1502 | 13 | 13 | 3 | 0.16 | 70 | 20 | 미정 |  | 2021-06-28 08:25 | 1606 |  | 0 | 13 | 17 | 0 | 0 | 0 | 0.34 | 0.7606 | 0.2212 | 0.0221 | 98300 | 73 | 38 | 161 | 0.0332 | 0.0157 | 0.0194 | 0.0395 | 0.0267 | 0.0049 | 0.0047 | 0.0102
2021-06-28 | B64866 | I | 36 | SCM415C2 | 91 | 35300 | 0.0593 | 0.0307 | 0.0341 | 0.0592 | 1663 | 1644 | 1597 | 2413 | 1.7 |  | 148 | 0 | 미정 | 미정 | 미정 | 미정 | 0 | 0 | 0 | 0 | 0 | 148 | 0.0593 | 0.1434 | 0.0026 | 0.0051 | 37 | 5800 | 1691 | 0.1209 | 0.5236 | 0.1206 | 0.0114 | [6 empty] | 1516 | 20 | 21 | 1 | 0.24 | 70 | 0 | 미정 |  | 2021-06-28 09:29 | 1662 |  | 0 | 0 | 21 | 0 | 0 | 31 | 0.14 | 0.6543 | 0.2211 | 0.0156 | 85200 | 901 | 15 | 120 | 0.0029 | 0.0142 | 0.0247 | 0.0448 | 0.057 | 0.0165 | 0.0119 | 0.0141
2021-06-28 | A65379 | B | 18 | SM35CM4 | 104 | 36600 | 0.0568 | 0.0897 | 0.0897 | 0.1059 | 1674 | 1674 | 1609 | 3566 | 33.6 |  | 126 | 0 | 미정 | 미정 | 미정 | 미정 | 0 | 0 | 0 | 0 | 0 | 126 | 0.0568 | 0.1112 | 0.0022 | 0.1249 | 43 | 3500 | 1611 | 0.32 | 0.6825 | 0.1675 | 0.0143 | [6 empty] | 1502 | 13 | 13 | 3 | 0.16 | 66 | 16 | 미정 |  | 2021-06-28 09:47 | 1597 |  | 0 | 13 | 27 | 0 | 0 | 0 | 0.3332 | 0.7655 | 0.2183 | 0.0219 | 99350 | 73 | 36 | 142 | 0.0413 | 0.0157 | 0.0195 | 0.0482 | 0.0301 | 0.0158 | 0.0057 | 0.0109
2021-06-28 | B64867 | B | 6 | SM35CM4 | 104 | 37000 | 0.0843 | 0.0342 | 0.0342 | 0.0705 | 1641 | 1641 | 1548 | 2468 | 4.3 |  | 147 | 0 | 미정 | 미정 | 미정 | 미정 | 0 | 0 | 0 | 0 | 0 | 147 | 0.0843 | 0.1161 | 0.0039 | 0.2433 | 44 | 7100 | 1645 | 0.2548 | 0.604 | 0.128 | 0.0079 | [6 empty] | 1502 | 13 | 14 | 1 | 0.23 | 71 | 17 | 미정 |  | 2021-06-28 10:33 | 1628 |  | 0 | 20 | 11 | 0 | 0 | 29 | 0.335 | 0.7672 | 0.2249 | 0.0177 | 96800 | 77 | 37 | 164 | 0.0063 | 0.0094 | 0.0152 | 0.037 | 0.0545 | 0.0104 | 0.0073 | 0.0068
2021-06-28 | A65380 | B | 31 | SP-AE1541M | 103 | 37500 | 0.066 | 0.1306 | 0.124 | 0.1252 | 1686 | 1683 | 1602 | 3331 | 12.7 |  | 146 | 0 | 미정 | 미정 | 미정 | 미정 | 0 | 0 | 0 | 0 | 0 | 146 | 0.066 | 0.1142 | 0.004 | 0.1128 | 87 | 7200 | 1639 | 0.386 | 1.2472 | 0.1955 | 0.008 | 0.598 | 45.239 | 27.704 | 13.455 | 3.362 | 1.632 | 1493 | 18 | 20 | 3 | 0.18 | 89 | 43 | 미정 |  | 2021-06-28 11:39 | 1625 |  | 0 | 61 | 37 | 0 | 0 | 0 | 0.39 | 1.4388 | 0.2448 | 0.0224 | 98550 | 67 | 17 | 156 | 0.0183 | 0.0358 | 0.0256 | 0.0365 | 0.0195 | 0.0063 | 0.0135 | 0.0114
2021-06-28 | B64868 | B | 16 | SM35CM4 | 104 | 38900 | 0.0762 | 0.0317 | 0.0317 | 0.0679 | 1628 | 1628 | 1544 | 2451 | 9.3 |  | 147 | 0 | 미정 | 미정 | 미정 | 미정 | 0 | 0 | 0 | 0 | 0 | 147 | 0.0762 | 0.0857 | 0.0068 | 0.2276 | 35 | 6000 | 1625 | 0.2647 | 0.5837 | 0.1542 | 0.0166 | [6 empty] | 1502 | 13 | 13 | 1 | 0.24 | 71 | 25 | 미정 |  | 2021-06-28 11:53 | 1622 |  | 0 | 41 | 14 | 0 | 0 | 20 | 0.347 | 0.7751 | 0.2229 | 0.0179 | 96750 | 76 | 23 | 128 | 0.0136 | 0.0145 | 0.0157 | 0.0346 | 0.0542 | 0.0111 | 0.0085 | 0.0072
2021-06-28 | A65381 | B | 1 | SP-AE1541M | 104 | 37300 | 0.055 | 0.0448 | 0.0448 | 0.0914 | 1595 | 1625 | 1597 | 3311 | 8.5 |  | 146 | 0 | 미정 | 미정 | 미정 | 미정 | 0 | 0 | 0 | 0 | 0 | 146 | 0.055 | 0.0756 | 0.0021 | 0.1625 | 28 | 4700 | 1610 | 0.3197 | 1.1969 | 0.1879 | 0.0259 | 0.166 | 51.075 | 30.333 | 6.468 | 7.896 | 1.683 | 1493 | 18 | 18 | 3 | 0.17 | 64 | 32 | 미정 |  | 2021-06-28 12:19 | 1600 |  | 0 | 86 | 31 | 0 | 0 | 0 | 0.394 | 1.4268 | 0.2519 | 0.028 | 94900 | 71 | 8 | 141 | 0.0127 | 0.0277 | 0.0245 | 0.0444 | 0.0263 | 0.0117 | 0.0069 | 0.0069
2021-06-28 | B64869 | B | 22 | SM35CM4 | 104 | 40600 | 0.0866 | 0.0413 | 0.0614 | 0.061 | 1576 | 1605 | 1569 | 2565 | 9.2 |  | 148 | 0 | 미정 | 미정 | 미정 | 미정 | 0 | 0 | 0 | 0 | 0 | 148 | 0.0866 | 0.1125 | 0.0121 | 0.4817 | 35 | 6000 | 1651 | 0.2415 | 0.5733 | 0.1615 | 0.0184 | [6 empty] | 1502 | 13 | 13 | 1 | 0.22 | 74 | 28 | 미정 |  | 2021-06-28 13:07 | 1637 |  | 0 | 20 | 0 | 0 | 0 | 21 | 0.322 | 0.7785 | 0.229 | 0.0171 |  | 81 | 10 | 108 | 0.0133 | 0.0178 | 0.0155 | 0.0328 | 0.0369 | 0.0094 | 0.0061 | 0.0059
2021-06-28 | A65382 | B | 35 | SP-AE1541M | 104 | 37800 | 0.0631 | 0.1038 | 0.1038 | 0.1056 | 1608 | 1608 | 1554 | 3127 | 42.3 |  | 147 | 0 | 미정 | 미정 | 미정 | 미정 | 0 | 0 | 0 | 0 | 0 | 147 | 0.0631 | 0.1283 | 0.0058 | 0.2001 | 43 | 5200 | 1595 | 0.3344 | 1.2162 | 0.1584 | 0.0346 | 0.113 | 57.461 | 24.234 | 7.701 | 7.461 | 2.371 | 1493 | 18 | 18 | 3 | 0.17 | 71 | 24 | 미정 |  | 2021-06-28 13:39 | 1602 |  | 0 | 43 | 0 | 0 | 0 | 0 | 0.4 | 1.433 | 0.2293 | 0.0312 |  | 69 | 31 | 131 | 0.0605 | 0.02 | 0.0251 | 0.0481 | 0.0446 | 0.0198 | 0.0061 | 0.0048
2021-06-28 | B64870 | B | 36 | AE1548 | 104 | 38600 |  | 0.054 | 0.0534 | 0.0941 | 1574 | 1618 | 1562 | 2611 | 20.4 |  | 118 | 0 | 미정 | 미정 | 미정 | 미정 | 0 | 0 | 0 | 0 | 0 | 118 |  |  |  |  | 43 | 5700 | 1617 | 0.3612 | 0.7068 | 0.1367 | 0.0083 | [6 empty] | 1488 | 15 | 15 | 1 | 0.24 | 67 | 21 | 미정 |  | 2021-06-28 14:18 | 1603 |  | 0 | 56 | 23 | 0 | 0 | 12 | 0.47 | 1.2059 | 0.1963 | 0.0166 | 99400 | 85 | 33 | 146 | 0.0238 | 0.0116 | 0.0143 |  | 0.0285 | 0.0122 | 0.0083 | 0.0186
2021-06-28 | A65383 | B | 18 | SP-AE1541M | 103 | 36700 | 0.0776 | 0.0599 | 0.0599 | 0.0956 | 1631 | 1631 | 1573 | 3051 | 23.6 |  | 146 | 0 | 미정 | 선택 | 미정 | 미정 | 0 | 0 | 0 | 0 | 0 | 146 | 0.0776 | 0.113 | 0.0042 | 0.1532 | 40 | 4300 | 1607 | 0.2944 | 1.2655 | 0.1767 | 0.0235 | 0.219 | 57.799 | 23.636 | 7.644 | 7.561 | 2.445 | 1493 | 18 | 19 | 3 | 0.18 | 74 | 28 | 미정 |  | 2021-06-28 14:29 | 1607 |  | 0 | 41 | 42 | 0 | 0 | 0 | 0.394 | 1.4259 | 0.2414 | 0.0327 |  | 71 | 36 | 135 | 0.0327 | 0.0175 | 0.0285 | 0.0474 | 0.0213 | 0.011 | 0.0084 | 0.0079
2021-06-28 | B64871 | B | 6 | AE1548 | 104 | 36900 | 0.0603 | 0.0828 | 0.0828 | 0.1182 | 1586 | 1586 | 1556 | 2468 | 28.8 |  | 116 | 0 | 미정 | 미정 | 미정 | 미정 | 0 | 0 | 0 | 151 | 0 | 116 | 0.0603 | 0.0792 | 0.003 | 0.1996 | 43 | 5800 | 1631 | 0.3824 | 0.6758 | 0.1347 | 0.0094 | [6 empty] | 1488 | 15 | 15 | 1 | 0.17 | 66 | 26 | 미정 |  | 2021-06-28 15:14 | 1608 |  | 0 | 90 | 33 | 0 | 0 | 15 | 0.477 | 1.2067 | 0.2089 | 0.0151 | 102650 | 77 | 32 | 149 | 0.0331 | 0.0103 | 0.013 | 0.0417 | 0.031 | 0.0101 | 0.0111 | 0.0198
2021-06-28 | A65384 | B | 31 | SP-AE1541M | 104 | 37000 | 0.0967 | 0.0747 | 0.0747 | 0.1178 | 1606 | 1606 | 1549 | 2910 | 54.8 |  | 147 | 0 | 미정 | 선택 | 미정 | 미정 | 0 | 0 | 0 | 0 | 0 | 147 | 0.0967 | 0.154 | 0.007 | 0.2718 | 41 | 5500 | 1604 | 0.3311 | 1.2078 | 0.1529 | 0.0326 | 0.123 | 56.189 | 25.582 | 7.217 | 7.785 | 2.196 | 1493 | 18 | 18 | 3 | 0.18 | 64 | 26 | 미정 |  | 2021-06-28 15:31 | 1604 |  | 0 | 90 | 44 | 0 | 0 | 0 | 0.3946 | 1.4216 | 0.2392 | 0.0324 |  | 71 | 33 | 137 | 0.0765 | 0.0191 | 0.0273 | 0.0556 | 0.047 | 0.0143 | 0.007 | 0.0074
2021-06-28 | B64872 | B | 16 | AE1548 | 103 | 37600 | 0.08 | 0.0432 | 0.0432 | 0.0824 | 1617 | 1617 | 1582 | 2510 | 17.5 |  | 115 | 0 | 미정 | 미정 | 미정 | 미정 | 0 | 0 | 0 | 200 | 0 | 115 | 0.08 | 0.0834 | 0.0031 | 0.2427 | 43 | 5500 | 1629 | 0.3667 | 0.6915 | 0.152 | 0.0074 | [6 empty] | 1488 | 15 | 16 | 1 | 0.25 | 67 | 21 | 미정 |  | 2021-06-28 16:11 | 1612 |  | 0 | 92 | 11 | 0 | 0 | 16 | 0.484 | 1.2112 | 0.1987 | 0.0114 |  | 74 | 40 | 169 | 0.0199 | 0.0087 | 0.0151 | 0.0353 | 0.0198 | 0.0102 | 0.0112 | 0.02
2021-06-28 | A65385 | B | 1 | SP-AE1541M | 101 | 37500 |  | 0.3602 | 0.1946 | 0.2398 | 1613 | 1635 | 1573 | 3179 | 41.9 |  | 147 | 0 | 선택 | 미정 | 미정 | 미정 | 0 | 0 | 0 | 0 | 0 | 147 |  |  |  |  | 41 | 4000 | 1607 | 0.3145 | 1.2226 | 0.1643 | 0.0276 | 0.115 | 56.671 | 25.226 | 7.386 | 7.672 | 2.246 | 1493 | 18 | 19 | 3 | 0.2 | 69 | 25 | 미정 |  | 2021-06-28 16:25 | 1607 |  | 0 | 40 | 33 | 0 | 0 | 0 | 0.3879 | 1.4408 | 0.2557 | 0.021 |  | 71 | 46 | 150 | 0.0585 | 0.0228 | 0.0255 |  | 0.0298 | 0.0114 | 0.0063 | 0.0057
2021-06-28 | B64873 | B | 36 | AE1548 | 101 | 36700 | 0.0478 | 0.0719 | 0.0719 | 0.1413 | 1617 | 1617 | 1592 | 2437 | 7.9 |  | 115 | 0 | 미정 | 선택 | 미정 | 미정 | 0 | 0 | 0 | 199 | 0 | 115 | 0.0478 | 0.0833 | 0.0027 | 0.0058 | 65 | 4800 | 1616 | 0.3432 | 0.6772 | 0.1715 | 0.0093 | [6 empty] | 1488 | 15 | 15 | 1 | 0.2 | 62 | 24 | 미정 |  | 2021-06-28 17:33 | 1605 |  | 0 | 92 | 13 | 0 | 0 | 16 | 0.474 | 1.2078 | 0.2122 | 0.0136 |  | 75 | 28 | 162 | 0.009 | 0.0087 | 0.0125 | 0.0245 | 0.0069 | 0.007 | 0.0088 | 0.018
2021-06-28 | A65386 | B | 35 | SP-AE1541M | 101 | 36600 | 0.0363 | 0.072 | 0.072 | 0.0918 | 1626 | 1626 | 1566 | 3041 | 19.5 |  | 147 | 0 | 선택 | 미정 | 미정 | 미정 | 0 | 0 | 0 | 0 | 0 | 147 | 0.0363 | 0.0662 | 0.0022 | 0.1942 | 40 | 4400 | 1575 | 0.3295 | 1.2925 | 0.2029 | 0.0237 | 0.13 | 50.411 | 31.959 | 5.413 | 9.312 | 1.577 | 1493 | 18 | 18 | 3 | 0.18 | 71 | 21 | 미정 |  | 2021-06-28 17:29 | 1575 |  | 0 | 40 | 0 | 0 | 0 | 0 | 0.392 | 1.4328 | 0.2384 | 0.0295 |  | 68 | 46 | 153 | 0.0273 | 0.0245 | 0.0241 | 0.0355 | 0.018 | 0.0082 | 0.0056 | 0.0063
2021-06-28 | B64874 | B | 37 | AE1548 | 101 | 37100 | 0.0576 | 0.047 | 0.047 | 0.1007 | 1606 | 1606 | 1533 | 2477 | 10.6 |  | 119 | 0 | 미정 | 미정 | 미정 | 미정 | 0 | 0 | 0 | 205 | 0 | 119 | 0.0576 | 0.0762 | 0.0026 | 0.0107 | 55 | 6000 | 1624 | 0.3486 | 0.689 | 0.1593 | 0.007 | [6 empty] | 1488 | 15 | 15 | 1 | 0.22 | 58 | 13 | 미정 |  | 2021-06-28 18:42 | 1608 |  | 0 | 93 | 30 | 0 | 0 | 19 | 0.48 | 1.2254 | 0.2106 | 0.0162 | 94600 | 70 | 24 | 146 | 0.0135 | 0.0067 | 0.0135 | 0.0376 | 0.0137 | 0.0122 | 0.014 | 0.0189
2021-06-28 | A65387 | B | 18 | SP-AE1541M | 101 | 36700 | 0.0876 | 0.0548 | 0.0548 | 0.0899 | 1676 | 1676 | 1632 | 3008 | 36.2 |  | 147 | 0 | 미정 | 선택 | 미정 | 미정 | 0 | 0 | 0 | 0 | 0 | 147 | 0.0876 | 0.1575 | 0.0026 | 0.0599 | 41 | 3000 | 1595 | 0.3424 | 1.2575 | 0.177 | 0.0193 | 0.12 | 53.396 | 28.893 | 6.371 | 8.381 | 1.848 | 1493 | 18 | 18 | 3 | 0.17 | 70 | 28 | 미정 |  | 2021-06-28 18:30 | 1595 |  | 0 | 0 | 42 | 0 | 0 | 0 | 0.3941 | 1.4358 | 0.2466 | 0.0324 |  | 86 | 42 | 148 | 0.0506 | 0.0317 | 0.0283 | 0.0362 | 0.0314 | 0.0082 | 0.005 | 0.0044
2021-06-28 | B64875 | B | 6 | AE1548 | 101 | 36600 | 0.1074 | 0.0408 | 0.0408 | 0.113 | 1607 | 1607 | 1539 | 2408 | 25.9 |  | 118 | 0 | 미정 | 미정 | 미정 | 미정 | 0 | 0 | 0 | 208 | 0 | 118 | 0.1074 | 0.0964 | 0.0045 | 0.3487 | 44 | 6100 | 1608 | 0.3995 | 0.6777 | 0.1643 | 0.0104 | [6 empty] | 1488 | 15 | 15 | 1 | 0.2 | 62 | 22 | 미정 |  | 2021-06-28 19:43 | 1605 |  | 0 | 92 | 0 | 0 | 0 | 14 | 0.49 | 1.2106 | 0.2029 | 0.0179 | 101150 | 76 | 31 | 141 | 0.0303 | 0.0134 | 0.0159 | 0.0326 | 0.0256 | 0.0106 | 0.0112 | 0.0192
2021-06-28 | A65388 | B | 31 | STB2 | 101 | 37300 | 0.0413 | 0.1141 | 0.1141 | 0.2611 | 1617 | 1617 | 1551 | 3115 | 43.7 |  | 127 | 0 | 선택 | 미정 | 미정 | 미정 | 0 | 0 | 0 | 0 | 0 | 127 | 0.0413 | 0.0544 | 0.0016 | 0.001 | 41 | 6000 | 1592 | 0.8226 | 0.323 | 0.2292 | 0.0217 | [6 empty] | 1456 | 25 | 26 | 3 | 0.19 | 92 | 38 | 미정 |  | 2021-06-28 19:43 | 1592 |  | 0 | 9 | 0 | 0 | 0 | 0 | 0.959 | 0.3753 | 0.2695 | 0.0143 | 99900 | 94 | 42 | 160 | 0.0547 | 0.016 | 0.0107 | 0.0354 | 0.0203 | 0.0036 | 0.0032 | 0.0034
2021-06-28 | B64876 | B | 22 | AE1548 | 101 | 37300 | 0.0856 | 0.0404 | 0.0404 | 0.0923 | 1603 | 1603 | 1575 | 2423 | 26.9 |  | 115 | 0 | 미정 | 미정 | 미정 | 미정 | 0 | 0 | 0 | 203 | 0 | 115 | 0.0856 | 0.0973 | 0.0047 | 0.46 | 44 | 6200 | 1624 | 0.3696 | 0.6893 | 0.1618 | 0.0141 | [6 empty] | 1488 | 15 | 15 | 1 | 0.18 | 71 | 24 | 미정 |  | 2021-06-28 20:42 | 1615 |  | 0 | 93 | 15 | 0 | 0 | 17 | 0.485 | 1.2003 | 0.1976 | 0.0159 | 102700 | 78 | 36 | 153 | 0.0306 | 0.0079 | 0.0139 | 0.0287 | 0.0207 | 0.0106 | 0.0104 | 0.0185
2021-06-28 | A65389 | B | 1 | STB2 | 101 | 35800 | 0.1447 | 0.1064 | 0.1064 | 0.2258 | 1653 | 1653 | 1587 | 3036 | 39.4 |  | 126 | 0 | 선택 | 미정 | 미정 | 미정 | 0 | 0 | 0 | 0 | 0 | 126 | 0.1447 | 0.1877 | 0.0047 | 0.1837 | 43 | 3900 | 1571 | 0.8018 | 0.3269 | 0.2462 | 0.0164 | [6 empty] | 1456 | 25 | 25 | 3 | 0.19 | 70 | 31 | 미정 |  | 2021-06-28 20:44 | 1571 |  | 0 | 0 | 0 | 0 | 0 | 0 | 0.961 | 0.363 | 0.2629 | 0.0109 | 100700 | 73 | 37 | 158 | 0.0483 | 0.0124 | 0.0098 | 0.0471 | 0.0195 | 0.0051 | 0.0038 | 0.0039
2021-06-28 | B64877 | B | 36 | AE1548 | 101 | 38200 | 0.1273 | 0.0362 | 0.1428 | 0.1783 | 1591 | 1571 | 1550 | 2456 | 37.4 |  | 119 | 0 | 미정 | 미정 | 미정 | 미정 | 0 | 0 | 0 | 204 | 0 | 119 | 0.1273 | 0.0821 | 0.0111 | 0.2267 | 44 | 6200 | 1638 | 0.362 | 0.6969 | 0.1786 | 0.0097 | [6 empty] | 1488 | 15 | 19 | 1 | 0.23 | 81 | 33 | 미정 |  | 2021-06-28 21:42 | 1629 |  | 0 | 72 | 0 | 0 | 0 | 12 | 0.4691 | 1.1935 | 0.1946 | 0.0088 | 92800 | 86 | 34 | 160 | 0.0459 | 0.0088 | 0.0122 | 0.0392 | 0.0202 | 0.0082 | 0.0095 | 0.0176
2021-06-28 | A65390 | B | 35 | STB2 | 101 | 35700 | 0.1156 | 0.2203 | 0.2203 | 0.2988 | 1627 | 1627 | 1553 | 3091 | 49.8 |  | 127 | 0 | 선택 | 미정 | 미정 | 미정 | 0 | 0 | 0 | 0 | 0 | 127 | 0.1156 | 0.1959 | 0.0048 | 0.1323 | 48 | 4800 | 1561 | 0.8726 | 0.3423 | 0.2182 | 0.0151 | [6 empty] | 1456 | 25 | 25 | 3 | 0.17 | 64 | 30 | 미정 |  | 2021-06-28 21:47 | 1564 |  | 0 | 0 | 0 | 0 | 0 | 0 | 0.959 | 0.3666 | 0.2539 | 0.0112 | 105000 | 76 | 30 | 156 | 0.0585 | 0.0128 | 0.0093 | 0.0465 | 0.0271 | 0.0027 | 0.0021 | 0.0027
2021-06-28 | B64878 | B | 37 | SM10CM5 | 101 | 37800 | 0.0943 | 0.0439 | 0.0439 | 0.0775 | 1616 | 1616 | 1568 | 2488 | 14.3 |  | 177 | 0 | 미정 | 미정 | 미정 | 미정 | 0 | 0 | 0 | 53 | 0 | 177 | 0.0943 | 0.0988 | 0.0107 | 0.3961 | 52 | 8400 | 1669 | 0.0863 | 0.3443 | 0.0673 | 0.0056 | [6 empty] | 1523 | 18 | 20 | 1 | 0.19 | 86 | 26 | 미정 |  | 2021-06-28 22:56 | 1666 |  | 0 | 0 | 0 | 0 | 0 | 33 | 0.0897 | 0.4446 | 0.1464 | 0.0367 | 99150 | 93 | 46 | 191 | 0.0238 | 0.0108 | 0.0279 | 0.0355 | 0.0463 | 0.0146 | 0.0054 | 0.0053
2021-06-28 | A65391 | B | 18 | STB2 | 101 | 38000 | 0.181 | 0.1103 | 0.1429 | 0.2354 | 1608 | 1633 | 1566 | 3198 | 43.1 |  | 126 | 0 | 미정 | 미정 | 미정 | 미정 | 0 | 0 | 0 | 0 | 0 | 126 | 0.181 | 0.1473 | 0.0108 | 0.1322 | 41 | 4000 | 1554 | 0.8277 | 0.2847 | 0.229 | 0.0118 | [6 empty] | 1456 | 25 | 25 | 3 | 0.16 | 60 | 24 | 미정 |  | 2021-06-28 23:07 | 1552 |  | 0 | 0 | 0 | 0 | 0 | 0 | 0.97 | 0.3653 | 0.2546 | 0.0089 | 103550 | 75 | 27 | 133 | 0.0506 | 0.0104 | 0.0081 | 0.0502 | 0.021 | 0.0026 | 0.0026 | 0.0041
2021-06-28 | B64879 | B | 6 | SM10CM5 | 101 | 36700 | 0.0963 | 0.0332 | 0.0332 | 0.0457 | 1613 | 1613 | 1597 | 2570 | 2.1 |  | 179 | 0 | 미정 | 미정 | 미정 | 미정 | 0 | 0 | 0 | 0 | 0 | 179 | 0.0963 | 0.1073 | 0.006 | 0.0019 | 73 | 7200 | 1674 | 0.0679 | 0.3198 | 0.0212 | 0.0173 | [6 empty] | 1523 | 18 | 19 | 1 | 0.22 | 76 | 38 | 미정 |  | 2021-06-29 00:24 | 1668 |  | 0 | 24 | 0 | 0 | 0 | 25 | 0.0954 | 0.4418 | 0.1472 | 0.013 | 94400 | 68 | 17 | 154 | 0.0039 | 0.0171 | 0.0312 | 0.0347 | 0.0559 | 0.0617 | 0.0035 | 0.003
2021-06-28 | A65392 | B | 31 | STB2 | 100 | 36600 | 0.3646 | 0.2354 | 0.2354 | 0.2676 | 1641 | 1641 | 1575 | 2928 | 43.3 |  | 127 | 0 | 선택 | 미정 | 미정 | 미정 | 0 | 0 | 0 | 0 | 0 | 127 | 0.3646 | 0.2247 | 0.009 | 0.0021 | 42 | 3300 | 1552 | 0.8026 | 0.3372 | 0.1886 | 0.0105 | [6 empty] | 1456 | 25 | 25 | 3 | 0.17 | 66 | 27 | 미정 |  | 2021-06-29 00:07 | 1556 |  | 0 | 0 | 0 | 0 | 0 | 0 | 0.961 | 0.3669 | 0.2552 | 0.0084 | 101700 | 73 | 36 | 147 | 0.0521 | 0.0092 | 0.0072 | 0.052 | 0.0284 | 0.0069 | 0.0051 | 0.0053
2021-06-28 | A65393 | B | 1 | STB2 | 101 | 37200 | 0.096 | 0.1402 | 0.1701 | 0.2225 | 1622 | 1622 | 1555 | 3070 | 53.2 |  | 126 | 0 | 미정 | 선택 | 미정 | 미정 | 0 | 0 | 0 | 0 | 0 | 126 | 0.096 | 0.206 | 0.0035 | 0.284 | 42 | 4500 | 1556 | 0.7549 | 0.2596 | 0.2059 | 0.0153 | [6 empty] | 1456 | 25 | 25 | 3 | 0.17 | 59 | 26 | 미정 |  | 2021-06-29 01:17 | 1557 |  | 0 | 0 | 0 | 0 | 0 | 0 | 0.926 | 0.3728 | 0.2625 | 0.0101 | 103700 | 75 | 19 | 125 | 0.063 | 0.0122 | 0.0084 | 0.046 | 0.0409 | 0.0058 | 0.0047 | 0.0052
2021-06-28 | B64880 | B | 22 | SM10CM5 | 101 | 38100 | 0.061 | 0.0259 | 0.0378 | 0.0599 | 1674 | 1579 | 1590 | 2624 | 8.6 |  | 200 | 0 | 미정 | 미정 | 미정 | 미정 | 0 | 0 | 0 | 0 | 0 | 200 | 0.061 | 0.0759 | 0.0045 | 0.0994 | 41 | 5900 | 1673 | 0.068 | 0.3652 | 0.0154 | 0.0025 | [6 empty] | 1523 | 18 | 19 | 1 | 0.18 | 66 | 23 | 미정 |  | 2021-06-29 01:17 | 1645 |  | 0 | 0 | 0 | 0 | 0 | 0 | 0.091 | 0.4403 | 0.1694 | 0.0148 | 93650 | 67 | 24 | 137 | 0.0171 | 0.0139 | 0.0348 | 0.0231 | 0.034 | 0.0216 | 0.0043 | 0.0032
2021-06-28 | B64881 | B | 36 | SM10CM5 | 100 | 36600 | 0.1034 | 0.0415 | 0.0415 | 0.0543 | 1642 | 1642 | 1591 | 2565 | 2.6 |  | 200 | 0 | 미정 | 미정 | 미정 | 미정 | 0 | 0 | 0 | 0 | 0 | 200 | 0.1034 | 0.1242 | 0.0083 | 0.3938 | 39 | 5300 | 1653 | 0.0579 | 0.2454 | 0.0652 | 0.0063 | [6 empty] | 1523 | 18 | 19 | 1 | 0.2 | 61 | 17 | 미정 |  | 2021-06-29 02:09 | 1649 |  | 0 | 13 | 0 | 0 | 0 | 34 | 0.0945 | 0.4499 | 0.1694 | 0.0135 | 93950 | 153 | 31 | 148 | 0.0051 | 0.0092 | 0.032 | 0.0382 | 0.0387 | 0.0053 | 0.0035 | 0.0029
2021-06-28 | A65394 | B | 35 | STB2 | 100 | 36500 | 0.1327 | 0.1208 | 0.1711 | 0.2293 | 1676 | 1663 | 1594 | 2966 | 29 |  | 126 | 0 | 선택 | 미정 | 미정 | 미정 | 0 | 0 | 0 | 0 | 0 | 126 | 0.1327 | 0.1926 | 0.0044 | 0.0277 | 41 | 3400 | 1558 | 0.8053 | 0.2869 | 0.1974 | 0.0089 | [6 empty] | 1456 | 25 | 25 | 3 | 0.17 | 63 | 27 | 미정 |  | 2021-06-29 02:20 | 1556 |  | 0 | 0 | 0 | 0 | 0 | 0 | 0.9446 | 0.3823 | 0.267 | 0.0087 | 103950 | 77 | 28 | 133 | 0.0345 | 0.0094 | 0.0077 | 0.0454 | 0.0176 | 0.0027 | 0.0024 | 0.003
2021-06-28 | A65395 | B | 18 | STB2 | 101 | 36300 | 0.4812 | 0.2215 | 0.2215 | 0.2618 | 1630 | 1630 | 1544 | 2998 | 46.7 |  | 127 | 0 | 선택 | 미정 | 미정 | 미정 | 0 | 0 | 0 | 0 | 0 | 127 | 0.4812 | 0.2367 | 0.0109 | 0.2534 | 42 | 3700 | 1559 | 0.8086 | 0.3709 | 0.1921 | 0.0142 | [6 empty] | 1456 | 25 | 25 | 3 | 0.18 | 65 | 29 | 미정 |  | 2021-06-29 03:18 | 1557 |  | 0 | 0 | 0 | 0 | 0 | 0 | 0.933 | 0.3752 | 0.274 | 0.0106 | 102000 | 77 | 45 | 164 | 0.0562 | 0.0122 | 0.008 | 0.0455 | 0.0284 | 0.0087 | 0.0066 | 0.0063
2021-06-28 | B64882 | T | 37 | KF40CV | 101 | 37100 | 0.0533 | 0.0219 | 0.0219 | 0.067 | 1671 | 1671 | 1564 | 2645 |  |  |  | 0 | 미정 | 미정 | 미정 | 미정 | 0 | 0 | 0 | 250 | 0 | 0 | 0.0533 | 0.1478 | 0.0365 | 0.0042 | 43 | 6500 | 1656 | 0.3028 | 0.7012 | 0.2006 | 0.0075 | [6 empty] | 1496 | 10 | 11 | 1 | 0.26 | 85 | 38 | 미정 |  | 2021-06-29 03:29 | 1640 |  | 0 | 34 | 14 | 0 | 0 | 0 | 0.401 | 0.7995 | 0.2368 | 0.0136 | 91650 | 86 | 24 | 138 | 0.0063 | 0.0081 | 0.0116 | 0.0327 | 0.0077 | 0.0052 | 0.0054 | 0.0306
2021-06-28 | B64883 | T | 6 | KF40CV | 103 | 37500 |  | 0.0763 | 0.0763 | 0.089 | 1636 | 1636 | 1561 | 2573 |  |  |  | 0 | 미정 | 미정 | 미정 | 미정 | 0 | 0 | 0 | 204 | 0 | 0 |  |  |  |  | 41 | 5600 | 1624 | 0.3541 | 0.6512 | 0.1809 | 0.0047 | [6 empty] | 1496 | 10 | 11 | 1 | 0.23 | 65 | 32 | 미정 |  | 2021-06-29 04:32 | 1619 |  | 0 | 22 | 13 | 0 | 0 | 0 | 0.412 | 0.7878 | 0.2343 | 0.0139 | 96550 | 90 | 24 | 136 | 0.0052 | 0.0057 | 0.0118 |  | 0.0185 | 0.01 | 0.0117 | 0.0324
2021-06-28 | A65396 | B | 31 | STB2 | 101 | 37000 | 0.0969 | 0.0597 | 0.1629 | 0.2314 | 1626 | 1631 | 1560 | 3120 | 36.6 |  | 127 | 0 | 선택 | 미정 | 미정 | 미정 | 0 | 0 | 0 | 0 | 0 | 127 | 0.0969 | 0.1735 | 0.0059 | 0.1708 | 41 | 4200 | 1553 | 0.7898 | 0.2832 | 0.1965 | 0.0109 | [6 empty] | 1456 | 25 | 25 | 3 | 0.16 | 63 | 25 | 미정 |  | 2021-06-29 04:32 | 1559 |  | 0 | 0 | 0 | 0 | 0 | 0 | 0.9504 | 0.3761 | 0.2645 | 0.0094 | 102900 | 73 | 28 | 136 | 0.0436 | 0.01 | 0.0074 | 0.0451 | 0.0242 | 0.0058 | 0.0041 | 0.0049
2021-06-28 | B64884 | T | 22 | KF40CV | 103 | 37000 | 0.1426 | 0.0639 | 0.0639 | 0.1166 | 1656 | 1656 | 1546 | 2558 |  |  |  | 0 | 미정 | 미정 | 미정 | 미정 | 0 | 0 | 0 | 204 | 0 | 0 | 0.1426 | 0.1039 | 0.0142 | 0.0448 | 40 | 5900 | 1610 | 0.3397 | 0.6877 | 0.1697 | 0.0038 | [6 empty] | 1496 | 10 | 11 | 1 | 0.24 | 68 | 26 | 미정 |  | 2021-06-29 05:34 | 1611 |  | 0 | 0 | 0 | 0 | 0 | 0 | 0.406 | 0.7854 | 0.2278 | 0.0164 | 95350 |  | 28 | 140 | 0.0084 | 0.0046 | 0.0135 | 0.0484 | 0.031 | 0.0164 | 0.016 | 0.033
2021-06-28 | A65397 | B | 1 | STB2 | 102 | 38100 |  | 0.1189 | 0.1888 | 0.2309 | 1614 | 1617 | 1540 | 3159 | 32.6 |  | 127 | 0 | 미정 | 선택 | 미정 | 미정 | 0 | 0 | 0 | 0 | 0 | 127 |  |  |  |  | 42 | 4700 | 1551 | 0.8195 | 0.2966 | 0.1957 | 0.0131 | [6 empty] | 1456 | 25 | 25 | 3 | 0.16 | 58 | 28 | 미정 |  | 2021-06-29 05:43 | 1555 |  | 0 | 20 | 30 | 0 | 0 | 0 | 0.918 | 0.3709 | 0.2594 | 0.0093 | 102850 | 75 | 14 | 115 | 0.0395 | 0.0104 | 0.0076 |  | 0.0363 | 0.0083 | 0.0046 | 0.0053
2021-06-28 | A65398 | B | 35 | STB2 | 103 | 37800 | 0.068 | 0.1149 | 0.1149 | 0.2548 | 1608 | 1608 | 1569 | 2916 | 43.5 |  | 127 | 0 | 선택 | 미정 | 미정 | 미정 | 0 | 0 | 0 | 0 | 0 | 127 | 0.068 | 0.0645 | 0.0028 | 0.0014 | 44 | 4100 | 1549 | 0.8754 | 0.2886 | 0.2289 | 0.0134 | [6 empty] | 1456 | 25 | 25 | 3 | 0.17 | 63 | 31 | 미정 |  | 2021-06-29 06:45 | 1555 |  | 0 | 23 | 0 | 0 | 0 | 0 | 0.9525 | 0.3724 | 0.2652 | 0.0103 | 101300 | 74 | 20 | 127 | 0.0536 | 0.0115 | 0.0086 | 0.0375 | 0.0222 | 0.0042 | 0.0034 | 0.0036
2021-06-28 | B64885 | T | 36 | KF40CV | 104 | 38100 | 0.0922 | 0.0781 | 0.0781 | 0.1003 | 1601 | 1601 | 1529 | 2615 |  |  |  | 0 | 미정 | 선택 | 미정 | 미정 | 0 | 0 | 0 | 200 | 0 | 0 | 0.0922 | 0.1338 | 0.007 | 0.258 | 40 | 6000 | 1612 | 0.3185 | 0.6405 | 0.1511 | 0.003 | [6 empty] | 1496 | 10 | 11 | 1 | 0.28 | 59 | 21 | 미정 |  | 2021-06-29 06:39 | 1601 |  | 0 | 35 | 8 | 0 | 0 | 0 | 0.402 | 0.7835 | 0.2246 | 0.0142 |  |  | 26 | 138 | 0.0019 | 0.0036 | 0.0127 | 0.0595 | 0.0807 | 0.0414 | 0.0341 | 0.0345
2021-06-29 | A65399 | B | 18 | STB2 | 101 | 38300 | 0.0683 | 0.151 | 0.151 | 0.2382 | 1644 | 1644 | 1574 | 3189 | 44.5 |  | 127 | 0 | 선택 | 미정 | 미정 | 미정 | 0 | 0 | 0 | 0 | 0 | 127 | 0.0683 | 0.1397 | 0.0016 | 0.0164 | 46 | 4300 | 1557 | 0.8625 | 0.3164 | 0.2135 | 0.0123 | [6 empty] | 1456 | 25 | 25 | 3 | 0.17 | 61 | 32 | 미정 |  | 2021-06-29 07:53 | 1554 |  | 0 | 16 | 17 | 0 | 0 | 0 | 0.9518 | 0.3758 | 0.2735 | 0.0093 | 104500 | 76 | 13 | 115 | 0.0531 | 0.0107 | 0.0082 | 0.0479 | 0.0274 | 0.0059 | 0.0044 | 0.0049
2021-06-29 | B64886 | T | 37 | KF40CV | 95 | 38000 | 0.2541 | 0.1674 | 0.1674 | 0.1427 | 1606 | 1606 | 1575 | 2514 |  |  |  | 0 | 미정 | 미정 | 미정 | 미정 | 0 | 0 | 0 | 303 | 0 | 0 | 0.2541 | 0.1639 | 0.0115 | 0.0708 | 41 | 4800 | 1638 | 0.3571 | 0.677 | 0.1958 | 0.0032 | [6 empty] | 1496 | 10 | 11 | 1 | 0.22 | 59 | 27 | 미정 |  | 2021-06-29 07:51 | 1611 |  | 0 | 22 | 0 | 0 | 0 | 0 | 0.404 | 0.7825 | 0.2323 | 0.0154 |  | 36 | 31 | 142 | 0.0028 | 0.0037 | 0.0132 | 0.0591 | 0.0311 | 0.0264 | 0.0269 | 0.0369
2021-06-29 | A65400 | B | 31 | STB2 | 101 | 36800 | 0.0485 | 0.1102 | 0.1102 | 0.2557 | 1696 | 1696 | 1597 | 3079 | 44 |  | 127 | 0 | 미정 | 선택 | 미정 | 미정 | 0 | 0 | 0 | 0 | 0 | 127 | 0.0485 | 0.0657 | 0.0017 | 0.089 | 48 | 3400 | 1551 | 0.868 | 0.2995 | 0.1981 | 0.0123 | [6 empty] | 1456 | 25 | 26 | 3 | 0.17 | 65 | 34 | 미정 |  | 2021-06-29 08:53 | 1559 |  | 0 | 25 | 27 | 0 | 0 | 0 | 0.96 | 0.3782 | 0.2708 | 0.0092 | 105550 | 76 | 23 | 134 | 0.0519 | 0.0098 | 0.0076 | 0.0453 | 0.0376 | 0.0049 | 0.0032 | 0.0036
2021-06-29 | A65401 | B | 1 | STB2 | 101 | 36500 | 0.0715 | 0.1373 | 0.1373 | 0.222 | 1599 | 1599 | 1534 | 2957 | 46.7 |  | 126 | 0 | 선택 | 미정 | 미정 | 미정 | 0 | 0 | 0 | 0 | 0 | 126 | 0.0715 | 0.1191 | 0.0052 | 0.745 | 44 | 5300 | 1556 | 0.8143 | 0.2755 | 0.2164 | 0.0164 | [6 empty] | 1456 | 25 | 25 | 3 | 0.17 | 59 | 27 | 미정 |  | 2021-06-29 09:59 | 1557 |  | 0 | 19 | 0 | 0 | 0 | 0 | 0.9319 | 0.3716 | 0.2612 | 0.0104 | 104200 | 76 | 21 | 125 | 0.0555 | 0.0133 | 0.0085 | 0.0569 | 0.0285 | 0.0068 | 0.0042 | 0.0042
2021-06-29 | A65402 | B | 35 | STB2 | 101 | 36700 | 0.0843 | 0.1252 | 0.1252 | 0.2101 | 1613 | 1613 | 1538 | 2978 | 39.7 |  | 128 | 0 | 선택 | 미정 | 미정 | 미정 | 0 | 0 | 0 | 0 | 0 | 128 | 0.0843 | 0.1359 | 0.0031 | 0.3496 | 41 | 4800 | 1553 | 0.855 | 0.318 | 0.2204 | 0.015 | [6 empty] | 1456 | 25 | 26 | 3 | 0.16 | 60 | 28 | 미정 |  | 2021-06-29 11:03 | 1553 |  | 0 | 24 | 16 | 0 | 0 | 0 | 0.9415 | 0.3656 | 0.2768 | 0.0107 | 104250 | 75 | 27 | 133 | 0.0479 | 0.0125 | 0.0093 | 0.0505 | 0.0324 | 0.0078 | 0.0053 | 0.0055
2021-06-29 | B64887 | B | 37 | FPA-20NICRMOHM2 | 103 | 43300 | 0.0618 | 0.035 | 0.035 | 0.0486 | 1610 | 1610 | 1575 | 2328 |  |  |  | 0 | 미정 | 미정 | 미정 | 미정 | 0 | 0 | 0 | 0 | 0 | 0 | 0.0618 | 0.0575 | 0.0024 | 0.2224 | 65 | 10300 | 1694 | 0.1135 | 0.5528 | 0.0575 | 0.0027 | [6 empty] | 1508 | 16 | 21 | 1 | 0.31 | 96 | 45 | 미정 |  | 2021-06-29 12:21 | 1699 |  | 0 | 150 | 12 | 0 | 0 | 0 | 0.16 | 0.7609 | 0.0703 | 0.0295 |  | 74 | 15 | 160 | 0.0012 | 0.0022 | 0.0229 | 0.0292 | 0.0326 | 0.0268 | 0.0227 | 0.0267
2021-06-29 | A65403 | B | 18 | STB2 | 101 | 36600 | 0.294 | 0.0595 | 0.1396 | 0.2499 | 1674 | 1652 | 1574 | 3129 | 33.4 |  | 127 | 0 | 선택 | 미정 | 미정 | 미정 | 0 | 0 | 0 | 0 | 0 | 127 | 0.0746 | 0.221 | 0.0023 | 0.1963 | 40 | 3600 | 1558 | 0.8818 | 0.2956 | 0.2161 | 0.0111 | [6 empty] | 1456 | 25 | 25 | 3 | 0.16 | 63 | 24 | 미정 |  | 2021-06-29 12:03 | 1555 |  | 0 | 21 | 25 | 0 | 0 | 0 | 0.943 | 0.3776 | 0.2823 | 0.0094 |  | 75 | 34 | 145 | 0.0403 | 0.0104 | 0.0078 | 0.0627 | 0.0263 | 0.005 | 0.0041 | 0.0055
2021-06-29 | A65404 | B | 31 | STB2 | 101 | 36400 | 0.0768 | 0.1127 | 0.1127 | 0.2106 | 1625 | 1625 | 1550 | 2992 | 38.5 |  | 126 | 0 | 선택 | 미정 | 미정 | 미정 | 0 | 0 | 0 | 0 | 0 | 126 | 0.0768 | 0.1108 | 0.0034 | 0.1724 | 42 | 4400 | 1550 | 0.8524 | 0.287 | 0.2136 | 0.0134 | [6 empty] | 1456 | 25 | 26 | 3 | 0.17 | 61 | 28 | 미정 |  | 2021-06-29 13:12 | 1556 |  | 0 | 0 | 0 | 0 | 0 | 0 | 0.9241 | 0.3617 | 0.2567 | 0.0101 | 103900 | 75 | 26 | 134 | 0.0458 | 0.0116 | 0.0083 | 0.0516 | 0.0263 | 0.007 | 0.0052 | 0.0061
2021-06-29 | B64888 | B | 6 | FPA-20NICRMOHM2 | 103 | 40500 | 0.0743 | 0.0973 | 0.0423 | 0.0712 | 1543 | 1620 | 1579 | 2721 |  |  |  | 0 | 미정 | 미정 | 미정 | 미정 | 0 | 0 | 0 | 0 | 0 | 0 | 0.0743 | 0.14 | 0.0039 | 0.1024 | 43 | 7900 | 1665 | 0.1272 | 0.6149 | 0.0434 | 0.002 | [6 empty] | 1508 | 16 | 17 | 1 | 0.21 | 77 | 29 | 미정 |  | 2021-06-29 13:17 | 1659 |  | 0 | 97 | 14 | 0 | 0 | 0 | 0.179 | 0.7602 | 0.0746 | 0.0302 | 99600 | 78 | 30 | 161 | 0.0014 | 0.0023 | 0.0238 | 0.0409 | 0.0426 | 0.0352 | 0.0246 | 0.0271
2021-06-29 | A65405 | B | 1 | STB2 | 101 | 36800 | 0.1933 | 0.1568 | 0.1568 | 0.2256 | 1627 | 1627 | 1548 | 3087 | 44.7 |  | 126 | 0 | 미정 | 미정 | 미정 | 미정 | 0 | 0 | 0 | 0 | 0 | 126 | 0.1933 | 0.2114 | 0.0068 | 0.0558 | 44 | 4700 | 1568 | 0.8525 | 0.3142 | 0.192 | 0.0112 | [6 empty] | 1456 | 25 | 25 | 3 | 0.18 | 64 | 31 | 미정 |  | 2021-06-29 14:14 | 1568 |  | 0 | 0 | 20 | 0 | 0 | 0 | 0.975 | 0.3671 | 0.2728 | 0.0089 | 104850 | 76 | 33 | 147 | 0.0528 | 0.0106 | 0.0082 | 0.0517 | 0.0465 | 0.0057 | 0.0046 | 0.0059
2021-06-29 | B64889 | B | 36 | FPA-20NICRMOHM2 | 103 | 38100 | 0.1011 | 0.0507 | 0.0507 | 0.1108 | 1642 | 1642 | 1591 | 2574 |  |  |  | 0 | 미정 | 미정 | 미정 | 미정 | 0 | 0 | 0 | 162 | 0 | 0 | 0.1011 | 0.1128 | 0.0046 | 0.2148 | 44 | 7800 | 1639 | 0.1256 | 0.512 | 0.0716 | 0.0025 | [6 empty] | 1508 | 16 | 16 | 1 | 0.17 | 61 | 13 | 미정 |  | 2021-06-29 14:20 | 1635 |  | 0 | 74 | 7 | 0 | 0 | 0 | 0.169 | 0.7736 | 0.0864 | 0.0321 | 96600 | 40 | 38 | 175 | 0.0021 | 0.0025 | 0.0255 | 0.0451 | 0.0214 | 0.0143 | 0.0112 | 0.0265
2021-06-29 | B64890 | B | 22 | FPA-20NICRMOHM2 | 104 | 37600 | 0.105 | 0.074 | 0.074 | 0.1165 | 1624 | 1624 | 1529 | 2491 |  |  |  | 0 | 미정 | 미정 | 미정 | 미정 | 0 | 0 | 0 | 164 | 0 | 0 | 0.105 | 0.1187 | 0.0057 | 0.1749 | 49 | 9300 | 1649 | 0.1262 | 0.533 | 0.0552 | 0.0026 | [6 empty] | 1508 | 16 | 16 | 1 | 0.15 | 61 | 17 | 미정 |  | 2021-06-29 15:29 | 1635 |  | 0 | 56 | 12 | 0 | 0 | 0 | 0.168 | 0.7662 | 0.088 | 0.0369 | 87800 | 80 | 2 | 104 | 0.0031 | 0.0027 | 0.0318 | 0.0442 | 0.0333 | 0.0134 | 0.0133 | 0.0299
2021-06-29 | A65406 | B | 35 | STB2 | 101 | 36800 | 0.0746 | 0.3364 | 0.2864 | 0.3676 | 1634 | 1634 | 1563 | 3099 | 37.9 |  | 127 | 0 | 선택 | 미정 | 미정 | 미정 | 0 | 0 | 0 | 0 | 0 | 127 | 0.0746 | 0.1141 | 0.0022 | 0.2415 | 40 | 4200 | 1563 | 0.8716 | 0.33 | 0.2147 | 0.0132 | [6 empty] | 1456 | 25 | 26 | 3 | 0.17 | 66 | 30 | 미정 |  | 2021-06-29 15:26 | 1563 |  | 0 | 0 | 20 | 0 | 0 | 0 | 0.956 | 0.3625 | 0.2775 | 0.0105 |  | 73 | 30 | 134 | 0.0457 | 0.0121 | 0.0089 | 0.0494 | 0.0274 | 0.0051 | 0.0034 | 0.0049
2021-06-29 | B64891 | B | 37 | FPA-20NICRMOHM2 | 90 | 34800 |  | 0.0287 | 0.0924 | 0.0785 | 1664 | 1586 | 1582 | 2773 |  |  |  | 0 | 미정 | 미정 | 미정 | 미정 | 0 | 0 | 0 | 156 | 0 | 0 |  |  |  |  | 45 | 7000 | 1647 | 0.1218 | 0.5613 | 0.0796 | 0.0024 | [6 empty] | 1508 | 16 | 16 | 1 | 0.19 | 77 | 36 | 미정 |  | 2021-06-29 16:28 | 1636 |  | 0 | 83 | 12 | 0 | 0 | 0 | 0.162 | 0.7851 | 0.0918 | 0.0336 | 98150 | 83 | 14 | 121 | 0.0019 | 0.0025 | 0.0301 |  | 0.0355 | 0.0267 | 0.0217 | 0.028
2021-06-29 | A65407 | B | 18 | STB2 | 104 | 37200 | 0.3688 | 0.3331 | 0.3331 | 0.4644 | 1616 | 1616 | 1538 | 3082 | 45.3 |  | 116 | 0 | 선택 | 미정 | 미정 | 미정 | 0 | 0 | 0 | 0 | 0 | 116 | 0.3659 | 0.2833 | 0.0047 | 0.0118 | 45 | 5000 | 1570 | 0.856 | 0.3339 | 0.2136 | 0.0203 | 0.26 | 51.372 | 27.317 | 8.549 | 6.009 | 1.88 | 1456 | 25 | 25 | 3 | 0.2 | 66 | 33 | 미정 |  | 2021-06-29 16:40 | 1570 |  | 0 | 10 | 0 | 0 | 0 | 0 | 0.929 | 0.3603 | 0.2608 | 0.0114 |  | 81 | 22 | 120 | 0.0499 | 0.0115 | 0.0091 | 0.0583 | 0.0298 | 0.0125 | 0.0046 | 0.0059
2021-06-29 | B64892 | B | 6 | FPA-20NICRMOHM2 | 80 | 29600 | 0.0646 | 0.055 | 0.055 | 0.1448 | 1628 | 1628 | 1511 | 2099 |  |  |  | 0 | 미정 | 미정 | 미정 | 미정 | 0 | 0 | 0 | 154 | 0 | 0 | 0.0646 | 0.1204 | 0.0033 | 0.2408 | 49 | 8700 | 1656 | 0.141 | 0.6023 | 0.0384 | 0.0022 | [6 empty] | 1508 | 16 | 16 | 1 | 0.19 | 69 | 32 | 미정 |  | 2021-06-29 17:40 | 1649 |  | 0 | 77 | 36 | 0 | 0 | 0 | 0.168 | 0.7774 | 0.0866 | 0.0325 | 95600 | 75 | 12 | 125 | 0.0022 | 0.0026 | 0.0268 | 0.0532 | 0.0443 | 0.0368 | 0.0341 | 0.0291
2021-06-29 | A65408 | B | 31 | SNCM21 | 104 | 37100 | 0.129 | 0.1213 | 0.0679 | 0.1191 | 1636 | 1648 | 1577 | 3059 | 35.1 |  | 156 | 0 | 선택 | 미정 | 미정 | 미정 | 0 | 0 | 0 | 0 | 0 | 156 | 0.129 | 0.1485 | 0.0051 | 0.458 | 40 | 5300 | 1665 | 0.1618 | 0.623 | 0.1243 | 0.0149 | [6 empty] | 1510 | 18 | 20 | 3 | 0.19 | 102 | 37 | 미정 |  | 2021-06-29 17:32 | 1653 |  | 0 | 0 | 31 | 0 | 0 | 0 | 0.197 | 0.7226 | 0.2021 | 0.0294 |  | 83 | 56 | 180 | 0.052 | 0.0145 | 0.0206 | 0.0618 | 0.0309 | 0.0142 | 0.0105 | 0.0109
2021-06-29 | A65409 | B | 1 | SNCM21 | 104 | 36700 | 0.0675 | 0.0838 | 0.0838 | 0.1375 | 1654 | 1654 | 1579 | 3017 | 32.5 |  | 157 | 0 | 선택 | 미정 | 미정 | 미정 | 0 | 0 | 0 | 0 | 0 | 157 | 0.0675 | 0.1067 | 0.0025 | 0.2616 | 40 | 5000 | 1628 | 0.1681 | 0.648 | 0.1656 | 0.0146 | [6 empty] | 1510 | 18 | 18 | 3 | 0.18 | 80 | 28 | 미정 |  | 2021-06-29 18:31 | 1622 |  | 0 | 0 | 19 | 0 | 0 | 0 | 0.1938 | 0.7429 | 0.2155 | 0.026 |  | 77 | 46 | 167 | 0.0484 | 0.014 | 0.0222 | 0.0506 | 0.0259 | 0.0083 | 0.006 | 0.0071
2021-06-29 | B64893 | B | 36 | FPA-20NICRMOHM2 | 91 | 35600 | 0.1134 | 0.0411 | 0.0374 | 0.0758 | 1593 | 1607 | 1575 | 2500 |  |  |  | 0 | 미정 | 미정 | 미정 | 미정 | 0 | 0 | 0 | 0 | 0 | 0 | 0.1134 | 0.1171 | 0.0117 | 0.085 | 46 | 7600 | 1650 | 0.1138 | 0.5177 | 0.0565 | 0.0023 | [6 empty] | 1508 | 16 | 19 | 1 | 1000 | 69 | 28 | 미정 |  | 2021-06-29 18:38 | 1638 |  | 0 | 51 | 6 | 0 | 0 | 0 | 0.163 | 0.7873 | 0.0912 | 0.0303 | 100800 | 79 | 21 | 137 | 0.002 | 0.0024 | 0.0257 | 0.0447 | 0.052 | 0.0367 | 0.0294 | 0.0287
2021-06-29 | B64894 | B | 22 | FPA-20NICRMOHM2 | 104 | 37300 | 0.0705 | 0.0541 | 0.0541 | 0.1071 | 1630 | 1630 | 1522 | 2455 |  |  |  | 0 | 미정 | 미정 | 미정 | 미정 | 0 | 0 | 0 | 152 | 0 | 0 | 0.0705 | 0.0582 | 0.003 | 0.3542 | 47 | 8900 | 1629 | 0.1224 | 0.5359 | 0.0576 | 0.0022 | [6 empty] | 1508 | 16 | 16 | 1 | 0.16 | 57 | 13 | 미정 |  | 2021-06-29 19:37 | 1630 |  | 0 | 76 | 20 | 0 | 0 | 0 | 0.169 | 0.7735 | 0.0985 | 0.0319 | 100350 | 72 | 25 | 153 | 0.0021 | 0.0023 | 0.0257 | 0.0377 | 0.0411 | 0.0176 | 0.0161 | 0.0291
2021-06-29 | A65410 | B | 35 | AE8620HT | 104 | 37300 | 0.0826 | 0.079 | 0.079 | 0.1215 | 1634 | 1634 | 1565 | 2946 | 39.4 |  | 196 | 0 | 선택 | 미정 | 미정 | 미정 | 0 | 0 | 0 | 0 | 0 | 196 | 0.0826 | 0.1312 | 0.003 | 0.2127 | 50 | 6500 | 1628 | 0.1463 | 0.7257 | 0.2355 | 0.0162 | 0.354 | 46.325 | 32.486 | 5.849 | 7.92 | 1.426 | 1508 | 18 | 30 | 3 | 0.17 | 73 | 34 | 미정 |  | 2021-06-29 19:48 | 1628 |  | 0 | 28 | 0 | 0 | 0 | 0 | 0.208 | 0.871 | 0.2665 | 0.0253 | 101250 | 74 | 23 | 144 | 0.0719 | 0.0167 | 0.0237 | 0.0401 | 0.0153 | 0.0076 | 0.0078 | 0.0136
2021-06-29 | B64895 | B | 37 | FPA-20NICRMOHM2 | 103 | 37600 |  | 0.0788 | 0.0788 | 0.1574 | 1661 | 1661 | 1544 | 2517 |  |  |  | 0 | 미정 | 미정 | 미정 | 미정 | 0 | 0 | 0 | 153 | 0 | 0 |  |  |  |  | 47 | 9000 | 1630 | 0.1753 | 0.7142 | 0.0859 | 0.003 | [6 empty] | 1508 | 16 | 16 | 1 | 0.21 | 64 | 24 | 미정 |  | 2021-06-29 20:38 | 1628 |  | 0 | 48 | 0 | 0 | 0 | 0 | 0.181 | 0.7796 | 0.0826 | 0.0024 | 106500 | 82 | 28 | 158 | 0.0025 | 0.0027 | 0.0301 |  | 0.028 | 0.0313 | 0.0306 | 0.0287
2021-06-29 | A65411 | B | 18 | AE8620HT | 104 | 36800 | 0.086 | 0.0869 | 0.0869 | 0.149 | 1619 | 1619 | 1567 | 3063 | 47.3 |  | 196 | 0 | 미정 | 미정 | 미정 | 미정 | 0 | 0 | 0 | 0 | 0 | 196 | 0.086 | 0.1484 | 0.0028 | 0.1488 | 49 | 6200 | 1629 | 0.1609 | 0.7197 | 0.2197 | 0.0313 | 0.23 | 45.06 | 35.239 | 4.502 | 10.009 | 1.279 | 1508 | 18 | 30 | 3 | 0.18 | 64 | 27 | 미정 |  | 2021-06-29 20:53 | 1629 |  | 0 | 15 | 11 | 0 | 0 | 0 | 0.2081 | 0.8694 | 0.2803 | 0.0268 | 104300 | 79 | 20 | 139 | 0.0832 | 0.0254 | 0.0254 | 0.043 | 0.0228 | 0.0094 | 0.0079 | 0.0113
2021-06-29 | B64896 | B | 6 | FPA-20NICRMOHM2 | 104 | 39500 | 0.0698 | 0.0819 | 0.0773 | 0.0828 | 1606 | 1606 | 1570 | 2593 |  |  |  | 0 | 미정 | 미정 | 미정 | 미정 | 0 | 0 | 0 | 135 | 0 | 0 | 0.0698 | 0.0889 | 0.0046 | 0.1306 | 56 | 8700 | 1672 | 0.1226 | 0.5513 | 0.0371 | 0.0031 | [6 empty] | 1508 | 16 | 16 | 1 | 0.23 | 72 | 30 | 미정 |  | 2021-06-29 21:57 | 1655 |  | 0 | 51 | 70 | 0 | 0 | 0 | 0.156 | 0.7848 | 0.0549 | 0.0317 | 99600 | 94 | 11 | 142 | 0.0014 | 0.0028 | 0.0281 | 0.0372 | 0.0413 | 0.0355 | 0.0292 | 0.0286
2021-06-29 | A65412 | B | 31 | AE8620HT | 104 | 38100 | 0.1186 | 0.2221 | 0.1189 | 0.1265 | 1601 | 1626 | 1579 | 3117 | 38.2 |  | 196 | 0 | 미정 | 미정 | 미정 | 미정 | 0 | 0 | 0 | 0 | 0 | 196 | 0.1186 | 0.1743 | 0.0034 | 0.3888 | 48 | 5700 | 1637 | 0.1317 | 0.6882 | 0.2332 | 0.022 | 0.207 | 47.125 | 33.627 | 4.223 | 11.159 | 1.401 | 1508 | 18 | 33 | 3 | 0.17 | 74 | 37 | 미정 |  | 2021-06-29 22:02 | 1637 |  | 0 | 19 | 0 | 0 | 0 | 0 | 0.209 | 0.8615 | 0.2847 | 0.025 | 103650 | 76 | 23 | 141 | 0.0689 | 0.0229 | 0.0235 | 0.0348 | 0.0146 | 0.0044 | 0.0046 | 0.0124
2021-06-29 | B64897 | B | 36 | SM18CM9 | 104 | 40600 | 0.0605 | 1.2128 | 0.0865 | 0.1129 | 1566 | 1574 | 1531 | 2659 | 21.3 |  | 170 | 0 | 미정 | 미정 | 미정 | 미정 | 0 | 0 | 0 | 0 | 0 | 170 | 0.0605 | 0.0844 | 0.0032 | 0.2474 | 44 | 8400 | 1680 | 0.1651 | 1.0081 | 0.1678 | 0.0206 | [6 empty] | 1513 | 18 | 21 | 1 | 0.22 | 83 | 24 | 미정 |  | 2021-06-29 23:00 | 1671 |  | 0 | 0 | 22 | 0 | 0 | 34 | 0.1753 | 1.0826 | 0.2442 | 0.0136 | 99600 | 92 | 54 | 204 | 0.0352 | 0.025 | 0.0255 | 0.0317 | 0.0267 | 0.0097 | 0.0058 | 0.0029
2021-06-29 | A65413 | B | 1 | AE8620HT | 101 | 36000 |  | 0.105 | 0.105 | 0.1232 | 1681 | 1681 | 1561 | 3161 | 39.6 |  | 195 | 0 | 선택 | 미정 | 미정 | 미정 | 0 | 0 | 0 | 0 | 0 | 195 |  |  |  |  | 42 | 5200 | 1639 | 0.1399 | 0.6754 | 0.268 | 0.0217 | 0.395 | 47.854 | 31.176 | 5.98 | 8.002 | 1.535 | 1508 | 18 | 31 | 3 | 0.18 | 80 | 41 | 미정 |  | 2021-06-29 23:05 | 1637 |  | 0 | 7 | 0 | 0 | 0 | 0 | 0.2045 | 0.8517 | 0.291 | 0.025 | 94500 | 182 | 31 | 146 | 0.0777 | 0.0203 | 0.0234 |  | 0.0144 | 0.0054 | 0.0055 | 0.013
2021-06-29 | B64898 | I | 22 | AE4330VM | 91 | 34500 | 0.0545 | 0.0484 | 0.0484 | 0.1179 | 1614 | 1614 | 1537 | 2354 | 22.2 |  | 179 | 0 | 미정 | 선택 | 미정 | 미정 | 0 | 0 | 0 | 0 | 0 | 179 | 0.0545 | 0.0845 | 0.0068 | 0.0252 | 57 | 8800 | 1674 | 0.2533 | 0.8944 | 0.1757 | 0.0175 | [6 empty] | 1494 | 20 | 21 | 1 | 0.17 | 74 | 0 | 미정 |  | 2021-06-30 00:11 | 1651 |  | 0 | 32 | 11 | 0 | 0 | 32 | 0.3019 | 0.9631 | 0.2037 | 0.0135 | 86900 | 575 | 22 | 154 | 0.0487 | 0.0153 | 0.0315 | 0.0143 | 0.0116 | 0.0025 | 0.0023 | 0.002
2021-06-29 | A65414 | B | 35 | SM18CM9 | 87 | 33600 | 0.0696 | 0.1342 | 0.0824 | 0.0881 | 1576 | 1617 | 1571 | 2712 | 46.8 |  | 157 | 0 | 미정 | 미정 | 미정 | 미정 | 0 | 0 | 0 | 0 | 0 | 157 | 0.0696 | 0.0677 | 0.0025 | 0.0926 | 46 | 6500 | 1630 | 0.1465 | 0.9239 | 0.1157 | 0.0259 | [6 empty] | 1513 | 18 | 18 | 3 | 0.19 | 76 | 29 | 미정 |  | 2021-06-30 00:18 | 1617 |  | 0 | 0 | 33 | 0 | 0 | 0 | 0.172 | 1.1294 | 0.2297 | 0.0353 | 105550 | 69 | 30 | 160 | 0.0665 | 0.0234 | 0.0284 | 0.0485 | 0.0427 | 0.013 | 0.0064 | 0.0056
2021-06-29 | B64899 | I | 18 | SCM415C2 | 91 | 33700 | 0.0996 | 0.0635 | 0.0635 | 0.1026 | 1635 | 1635 | 1567 | 2422 | 26.7 |  | 180 | 0 | 미정 | 선택 | 미정 | 미정 | 0 | 0 | 0 | 0 | 0 | 180 | 0.0996 | 0.1243 | 0.0075 | 0.0157 | 50 | 8100 | 1703 | 0.1324 | 0.6411 | 0.1665 | 0.0122 | [6 empty] | 1516 | 20 | 21 | 1 | 0.25 | 81 | 0 | 미정 |  | 2021-06-30 01:12 | 1684 |  | 0 | 13 | 15 | 0 | 0 | 34 | 0.1478 | 0.6835 | 0.2128 | 0.0116 | 85200 | 549 | 17 | 138 | 0.0525 | 0.014 | 0.0263 | 0.0379 | 0.0135 | 0.0031 | 0.0034 | 0.0182
2021-06-29 | A65415 | B | 37 | SM18CM9 | 104 | 37300 | 0.0801 | 0.0853 | 0.0827 | 0.0846 | 1584 | 1593 | 1553 | 3101 | 29.3 |  | 158 | 0 | 미정 | 미정 | 미정 | 미정 | 0 | 0 | 0 | 0 | 0 | 158 | 0.0801 | 0.1394 | 0.003 | 0.278 | 35 | 5700 | 1624 | 0.1324 | 0.9453 | 0.1628 | 0.0206 | [6 empty] | 1513 | 18 | 18 | 3 | 0.19 | 73 | 28 | 미정 |  | 2021-06-30 01:19 | 1620 |  | 0 | 22 | 0 | 0 | 0 | 0 | 0.166 | 1.1114 | 0.2423 | 0.0337 | 158600 | 70 | 42 | 160 | 0.0281 | 0.0228 | 0.0266 | 0.0394 | 0.0203 | 0.0114 | 0.0066 | 0.0062
2021-06-29 | B64900 | I | 6 | SCM415C2 | 96 | 37300 | 0.1155 | 0.0914 | 0.0886 | 0.0813 | 1601 | 1611 | 1590 | 2435 | 10.3 |  | 178 | 0 | 미정 | 선택 | 미정 | 미정 | 0 | 0 | 0 | 0 | 0 | 178 | 0.1155 | 0.1478 | 0.0091 | 0.2454 | 48 | 8100 | 1691 | 0.1384 | 0.6399 | 0.158 | 0.0117 | [6 empty] | 1516 | 20 | 22 | 1 | 0.2 | 91 | 0 | 미정 |  | 2021-06-30 02:14 | 1669 |  | 0 | 0 | 0 | 0 | 0 | 36 | 0.1519 | 0.6703 | 0.2186 | 0.0205 | 100400 | 563 | 24 | 149 | 0.0172 | 0.0133 | 0.0227 | 0.0372 | 0.0115 | 0.0057 | 0.0048 | 0.0159
2021-06-29 | A65416 | B | 31 | SM18CM9 | 104 | 36500 | 0.0604 | 0.0948 | 0.068 | 0.0762 | 1603 | 1600 | 1549 | 2959 | 18.1 |  | 156 | 0 | 미정 | 선택 | 미정 | 미정 | 0 | 0 | 0 | 0 | 0 | 156 | 0.0604 | 0.1204 | 0.0042 | 0.393 | 42 | 5600 | 1620 | 0.1465 | 0.9882 | 0.1784 | 0.0163 | [6 empty] | 1513 | 18 | 18 | 3 | 0.19 | 73 | 31 | 미정 |  | 2021-06-30 02:26 | 1618 |  | 0 | 26 | 0 | 0 | 0 | 0 | 0.1715 | 1.1152 | 0.2322 | 0.0329 | 103800 | 68 | 38 | 156 | 0.0256 | 0.0157 | 0.0292 | 0.0395 | 0.0218 | 0.0075 | 0.0043 | 0.0048
2021-06-29 | B64901 | T | 36 | SUM41 | 103 | 37500 | 0.0799 | 0.0518 | 0.0518 | 0.159 | 1658 | 1658 | 1553 | 2537 |  |  |  | 0 | 미정 | 선택 | 미정 | 미정 | 0 | 0 | 0 | 198 | 0 | 0 | 0.0799 | 0.1 | 0.0057 | 0.002 | 47 | 7300 | 1647 | 0.2647 | 1.2358 | 0.1388 | 0.0052 | [6 empty] | 1499 | 5 | 6 | 1 | 0.35 | 87 | 0 | 미정 |  | 2021-06-30 03:19 | 1625 |  | 0 | 100 | 40 | 0 | 0 | 0 | 0.3255 | 1.4349 | 0.1708 | 0.0046 | 105250 |  | 29 | 153 | 0.0042 | 0.0045 | 0.0041 | 0.0474 | 0.0171 | 0.0487 | 0.055 | 0.1059
2021-06-29 | A65417 | B | 1 | SM18CM9 | 102 | 38700 | 0.0498 | 0.1363 | 0.0862 | 0.0876 | 1557 | 1599 | 1549 | 2879 | 25.3 |  | 157 | 0 | 미정 | 선택 | 미정 | 미정 | 0 | 0 | 0 | 0 | 0 | 157 | 0.0498 | 0.0916 | 0.0051 | 0.3453 | 41 | 5600 | 1616 | 0.1487 | 0.9556 | 0.199 | 0.0201 | [6 empty] | 1513 | 18 | 18 | 3 | 0.19 | 68 | 25 | 미정 |  | 2021-06-30 03:29 | 1618 |  | 0 | 30 | 0 | 0 | 0 | 0 | 0.1713 | 1.1019 | 0.2475 | 0.0372 | 105800 | 69 | 33 | 148 | 0.0362 | 0.0241 | 0.0297 | 0.036 | 0.0158 | 0.0052 | 0.004 | 0.0041
2021-06-29 | B64902 | T | 22 | SUM41 | 103 | 38500 | 0.0815 | 0.032 | 0.032 | 0.1545 | 1636 | 1636 | 1539 | 2569 |  |  |  | 0 | 미정 | 선택 | 미정 | 미정 | 0 | 0 | 0 | 198 | 0 | 0 | 0.0815 | 0.0672 | 0.0056 | 0.0852 | 49 | 8000 | 1624 | 0.2524 | 1.2418 | 0.0993 | 0.0037 | [6 empty] | 1499 | 5 | 6 | 1 | 0.35 | 66 | 40 | 미정 |  | 2021-06-30 04:23 | 1613 |  | 0 | 61 | 67 | 0 | 0 | 0 | 0.325 | 1.4439 | 0.1658 | 0.0044 | 103800 | 102 | 40 | 181 | 0.0017 | 0.0042 | 0.004 | 0.0364 | 0.0553 | 0.0678 | 0.0312 | 0.089
2021-06-29 | A65418 | B | 35 | SM18CM9 | 101 | 37500 | 0.0327 | 0.1268 | 0.078 | 0.0985 | 1583 | 1598 | 1520 | 2962 | 31.4 |  | 155 | 0 | 미정 | 선택 | 미정 | 미정 | 0 | 0 | 0 | 0 | 0 | 155 | 0.0327 | 0.0644 | 0.0034 | 0.0357 | 36 | 5500 | 1625 | 0.1414 | 1.0002 | 0.2036 | 0.0227 | [6 empty] | 1513 | 18 | 18 | 3 | 0.2 | 68 | 31 | 미정 |  | 2021-06-30 04:40 | 1618 |  | 0 | 15 | 0 | 0 | 0 | 0 | 0.1733 | 1.1088 | 0.2456 | 0.0343 | 100400 | 70 | 25 | 123 | 0.0454 | 0.0219 | 0.0324 | 0.031 | 0.018 | 0.0055 | 0.0042 | 0.004
2021-06-29 | B64903 | B | 18 | SM18CM9 | 103 | 39100 | 0.0543 | 0.0248 | 0.0985 | 0.1115 | 1629 | 1567 | 1544 | 2714 | 32.7 |  | 199 | 0 | 미정 | 미정 | 미정 | 미정 | 0 | 0 | 0 | 0 | 0 | 199 | 0.0543 | 0.0888 | 0.0056 | 0.1922 | 48 | 8300 | 1671 | 0.1607 | 0.9489 | 0.1686 | 0.0305 | [6 empty] | 1513 | 18 | 23 | 1 | 0.32 | 64 | 8 | 미정 |  | 2021-06-30 05:35 | 1661 |  | 0 | 32 | 0 | 0 | 0 | 34 | 0.176 | 1.0757 | 0.2408 | 0.017 |  | 80 | 16 | 131 | 0.0653 | 0.0263 | 0.0277 | 0.0221 | 0.0208 | 0.0079 | 0.0043 | 0.0037
2021-06-29 | A65419 | B | 37 | STB2 | 101 | 37300 | 0.0586 | 0.1052 | 0.147 | 0.2322 | 1655 | 1644 | 1574 | 2986 | 25.4 |  | 126 | 0 | 선택 | 미정 | 미정 | 미정 | 0 | 0 | 0 | 0 | 0 | 126 | 0.0586 | 0.1079 | 0.0034 | 0.0868 | 40 | 4900 | 1587 | 0.7972 | 0.2939 | 0.197 | 0.011 | [6 empty] | 1456 | 25 | 29 | 3 | 0.2 | 94 | 36 | 미정 |  | 2021-06-30 05:45 | 1589 |  | 0 | 0 | 9 | 0 | 0 | 0 | 0.937 | 0.3737 | 0.2689 | 0.0123 | 101100 | 69 | 17 | 122 | 0.031 | 0.013 | 0.0083 | 0.0407 | 0.0134 | 0.0018 | 0.0018 | 0.0029
2021-06-30 | A65420 | B | 31 | STB2 | 101 | 36900 | 0.0539 | 0.1554 | 0.1554 | 0.2382 | 1652 | 1652 | 1584 | 2949 | 37.4 |  | 127 | 0 | 선택 | 미정 | 미정 | 미정 | 0 | 0 | 0 | 0 | 0 | 127 | 0.0539 | 0.1314 | 0.0018 | 0.0135 | 41 | 4100 | 1564 | 0.8728 | 0.2567 | 0.1978 | 0.0156 | [6 empty] | 1456 | 25 | 26 | 3 | 0.2 | 69 | 34 | 미정 |  | 2021-06-30 06:45 | 1565 |  | 0 | 20 | 21 | 0 | 0 | 0 | 0.931 | 0.3735 | 0.2561 | 0.011 | 112350 | 81 | 27 | 135 | 0.0415 | 0.0132 | 0.0093 | 0.0462 | 0.0258 | 0.006 | 0.004 | 0.0041
2021-06-30 | B64904 | B | 6 | SM18CM9 | 104 | 41700 | 0.0441 | 0.0724 | 0.1038 | 0.1332 | 1553 | 1564 | 1544 | 2735 | 26.1 |  | 195 | 0 | 미정 | 미정 | 미정 | 미정 | 0 | 0 | 0 | 0 | 0 | 195 | 0.0441 | 0.0745 | 0.0056 | 0.2261 | 44 | 6800 | 1623 | 0.1533 | 0.9242 | 0.1935 | 0.0226 | [6 empty] | 1513 | 18 | 19 | 1 | 0.24 | 44 | 14 | 미정 |  | 2021-06-30 06:50 | 1614 |  | 0 | 39 | 0 | 0 | 0 | 41 | 0.1723 | 1.1242 | 0.2347 | 0.0238 | 101350 | 71 | 7 | 105 | 0.05 | 0.0207 | 0.025 | 0.0299 | 0.0135 | 0.0036 | 0.0036 | 0.0027
2021-06-30 | A65421 | B | 1 | STB2 | 101 | 36400 | 0.0967 | 0.1714 | 0.1714 | 0.2206 | 1631 | 1631 | 1562 | 3009 | 35.7 |  | 126 | 0 | 미정 | 미정 | 미정 | 미정 | 0 | 0 | 0 | 0 | 0 | 126 | 0.0967 | 0.1648 | 0.0074 | 0.2716 | 42 | 4100 | 1552 | 0.8137 | 0.3245 | 0.2313 | 0.0139 | [6 empty] | 1456 | 25 | 26 | 3 | 0.18 | 67 | 29 | 미정 |  | 2021-06-30 07:45 | 1563 |  | 0 | 21 | 0 | 0 | 0 | 0 | 0.946 | 0.3709 | 0.2642 | 0.0118 | 101500 | 73 | 35 | 155 | 0.0435 | 0.0137 | 0.01 | 0.0529 | 0.0212 | 0.0034 | 0.0027 | 0.0028
2021-06-30 | B64905 | B | 36 | SM18CM9 | 104 | 38600 | 0.0815 | 0.0702 | 0.0702 | 0.1086 | 1594 | 1594 | 1546 | 2500 | 31.9 |  | 198 | 0 | 미정 | 미정 | 미정 | 미정 | 0 | 0 | 0 | 0 | 0 | 198 | 0.0815 | 0.1083 | 0.0057 | 0.1014 | 36 | 6400 | 1632 | 0.1416 | 0.9193 | 0.188 | 0.0223 | [6 empty] | 1513 | 18 | 19 | 1 | 0.32 | 64 | 30 | 미정 |  | 2021-06-30 07:51 | 1637 |  | 0 | 52 | 0 | 0 | 0 | 86 | 0.1728 | 1.1137 | 0.2499 | 0.0252 |  | 67 | 18 | 118 | 0.0421 | 0.0215 | 0.0289 | 0.0347 | 0.0114 | 0.0041 | 0.0039 | 0.0037
2021-06-30 | B64906 | B | 22 | SM18CM9 | 100 | 38000 | 0.048 | 0.1013 | 0.1013 | 0.1313 | 1597 | 1597 | 1539 | 2520 | 39.9 |  | 196 | 0 | 선택 | 미정 | 미정 | 미정 | 0 | 0 | 0 | 0 | 0 | 196 | 0.048 | 0.0716 | 0.0077 | 0.0318 | 31 | 5600 | 1640 | 0.1528 | 0.9498 | 0.1618 | 0.0395 | [6 empty] | 1513 | 18 | 25 | 1 | 1000 | 54 | 24 | 미정 |  | 2021-06-30 08:46 | 1623 |  | 0 | 57 | 0 | 0 | 0 | 36 | 0.1693 | 1.1073 | 0.2512 | 0.0248 |  | 67 | 22 | 120 | 0.0797 | 0.029 | 0.0285 | 0.0263 | 0.0222 | 0.0095 | 0.0067 | 0.0041
2021-06-30 | A65422 | B | 35 | STB2 | 101 | 36400 | 0.0658 | 0.1921 | 0.1921 | 0.3024 | 1629 | 1629 | 1532 | 3043 | 34.6 |  | 126 | 0 | 선택 | 미정 | 미정 | 미정 | 0 | 0 | 0 | 0 | 0 | 126 | 0.0658 | 0.1063 | 0.004 | 0.1176 | 40 | 5000 | 1561 | 0.8485 | 0.2986 | 0.2407 | 0.0128 | [6 empty] | 1456 | 25 | 25 | 3 | 0.19 | 65 | 28 | 미정 |  | 2021-06-30 09:01 | 1560 |  | 0 | 20 | 0 | 0 | 0 | 0 | 0.955 | 0.3717 | 0.2651 | 0.0112 | 99950 | 73 | 24 | 129 | 0.0427 | 0.0122 | 0.0097 | 0.0443 | 0.0244 | 0.0037 | 0.0031 | 0.003
2021-06-30 | B64907 | B | 18 | SM18CM9 | 100 | 38100 | 0.0626 | 0.0766 | 0.0766 | 0.1241 | 1597 | 1597 | 1529 | 2500 | 33 |  | 198 | 0 | 미정 | 선택 | 미정 | 미정 | 0 | 0 | 0 | 101 | 0 | 198 | 0.0626 | 0.0928 | 0.0046 | 0.2257 | 36 | 5600 | 1640 | 0.164 | 0.9073 | 0.2411 | 0.0343 | [6 empty] | 1513 | 18 | 19 | 1 | 0.3 | 59 | 21 | 미정 |  | 2021-06-30 09:48 | 1628 |  | 0 | 57 | 0 | 0 | 0 | 36 | 0.1747 | 1.1282 | 0.2557 | 0.0319 | 92300 | 65 | 21 | 120 | 0.0692 | 0.0288 | 0.0269 | 0.0328 | 0.0135 | 0.0052 | 0.0045 | 0.0036
2021-06-30 | A65423 | B | 37 | STB2 | 97 | 36400 | 0.0486 | 0.2093 | 0.2093 | 0.2963 | 1661 | 1661 | 1583 | 2983 | 29 |  | 127 | 0 | 미정 | 미정 | 미정 | 미정 | 0 | 0 | 0 | 0 | 0 | 127 | 0.0486 | 0.0678 | 0.0027 | 0.2708 | 40 | 3800 | 1560 | 0.8977 | 0.2989 | 0.2199 | 0.0101 | [6 empty] | 1456 | 25 | 26 | 3 | 0.18 | 68 | 33 | 미정 |  | 2021-06-30 10:01 | 1563 |  | 0 | 20 | 22 | 0 | 0 | 0 | 0.9516 | 0.3687 | 0.2703 | 0.0094 | 107450 | 77 | 27 | 135 | 0.0336 | 0.01 | 0.008 | 0.0455 | 0.0223 | 0.0039 | 0.0029 | 0.0033
2021-06-30 | B64908 | B | 6 | SM18CM9 | 100 | 39400 | 0.0844 | 0.0661 | 0.0661 | 0.1018 | 1579 | 1579 | 1557 | 2612 | 30.2 |  | 198 | 0 | 선택 | 미정 | 미정 | 미정 | 0 | 0 | 0 | 108 | 0 | 198 | 0.0844 | 0.1403 | 0.014 | 0.1743 | 34 | 5900 | 1630 | 0.1503 | 0.9336 | 0.2088 | 0.0273 | [6 empty] | 1513 | 18 | 19 | 1 | 0.26 | 62 | 24 | 미정 |  | 2021-06-30 10:48 | 1633 |  | 0 | 64 | 0 | 0 | 0 | 44 | 0.175 | 1.1007 | 0.2388 | 0.0229 |  | 69 | 11 | 100 | 0.061 | 0.021 | 0.0298 | 0.0317 | 0.012 | 0.0047 | 0.0048 | 0.0045
2021-06-30 | A65424 | B | 31 | STB2 | 97 | 35700 | 0.0693 | 0.183 | 0.183 | 0.257 | 1646 | 1646 | 1574 | 2939 | 27.5 |  | 126 | 0 | 선택 | 미정 | 미정 | 미정 | 0 | 0 | 0 | 0 | 0 | 126 | 0.0693 | 0.1051 | 0.0043 | 0.1411 | 41 | 3900 | 1558 | 0.8086 | 0.2872 | 0.2151 | 0.0136 | [6 empty] | 1456 | 25 | 26 | 3 | 0.18 | 62 | 33 | 미정 |  | 2021-06-30 11:12 | 1554 |  | 0 | 19 | 22 | 0 | 0 | 0 | 0.951 | 0.3679 | 0.2808 | 0.0102 | 108050 | 79 | 24 | 130 | 0.0314 | 0.0115 | 0.0084 | 0.0512 | 0.0218 | 0.0065 | 0.0044 | 0.0047
2021-06-30 | B64909 | B | 36 | SM18CM9 | 94 | 36900 | 0.0763 | 0.0452 | 0.0452 | 0.084 | 1592 | 1592 | 1561 | 2455 | 30.1 |  | 198 | 0 | 미정 | 미정 | 미정 | 미정 | 0 | 0 | 0 | 108 | 0 | 198 | 0.0763 | 0.1256 | 0.0043 | 0.1633 | 32 | 5200 | 1637 | 0.1418 | 0.8506 | 0.2106 | 0.0174 | [6 empty] | 1513 | 18 | 19 | 1 | 0.27 | 51 | 18 | 미정 |  | 2021-06-30 11:42 | 1626 |  | 0 | 50 | 0 | 0 | 0 | 47 | 0.1778 | 1.1217 | 0.2473 | 0.0265 |  | 79 | 17 | 111 | 0.0568 | 0.0166 | 0.0289 | 0.0289 | 0.0114 | 0.0041 | 0.0047 | 0.0041
2021-06-30 | A65425 | B | 1 | STB2 | 98 | 35200 | 0.0444 | 0.1733 | 0.1733 | 0.2192 | 1619 | 1619 | 1562 | 2959 | 34.7 |  | 127 | 0 | 선택 | 미정 | 미정 | 미정 | 0 | 0 | 0 | 0 | 0 | 127 | 0.0444 | 0.0813 | 0.0019 | 0.2203 | 40 | 4000 | 1558 | 0.8565 | 0.3239 | 0.2304 | 0.0111 | [6 empty] | 1456 | 25 | 25 | 3 | 0.18 | 61 | 27 | 미정 |  | 2021-06-30 12:10 | 1559 |  | 0 | 21 | 0 | 0 | 0 | 0 | 0.9447 | 0.3797 | 0.2614 | 0.0095 | 98800 | 71 | 31 | 145 | 0.0438 | 0.0112 | 0.0079 | 0.0406 | 0.0221 | 0.0036 | 0.0032 | 0.0035
2021-06-30 | B64910 | B | 22 | SM18CM9 | 101 | 38100 | 0.0713 | 0.0841 | 0.0841 | 0.1068 | 1585 | 1585 | 1532 | 2527 | 42.8 |  | 199 | 0 | 선택 | 미정 | 미정 | 미정 | 0 | 0 | 0 | 106 | 0 | 199 | 0.0713 | 0.0955 | 0.0043 | 0.122 | 37 | 7100 | 1632 | 0.151 | 0.966 | 0.1997 | 0.0432 | [6 empty] | 1513 | 18 | 19 | 1 | 0.25 | 58 | 19 | 미정 |  | 2021-06-30 12:54 | 1622 |  | 0 | 46 | 0 | 0 | 0 | 41 | 0.181 | 1.1204 | 0.25 | 0.0352 |  | 82 | 7 | 98 | 0.0842 | 0.0247 | 0.0337 | 0.0298 | 0.0206 | 0.0088 | 0.005 | 0.0038
2021-06-30 | A65426 | B | 35 | STB2 | 101 | 35700 | 0.0677 | 0.1556 | 0.1556 | 0.3126 | 1662 | 1662 | 1572 | 2975 | 45.4 |  | 127 | 0 | 미정 | 선택 | 미정 | 미정 | 0 | 0 | 0 | 0 | 0 | 127 | 0.0677 | 0.1109 | 0.0045 | 0.1284 | 42 | 3300 | 1553 | 0.9106 | 0.3122 | 0.2356 | 0.0171 | [6 empty] | 1456 | 25 | 25 | 3 | 0.19 | 63 | 29 | 미정 |  | 2021-06-30 13:13 | 1559 |  | 0 | 0 | 0 | 0 | 0 | 0 | 0.9586 | 0.3613 | 0.2696 | 0.0134 | 101600 | 74 | 34 | 150 | 0.0556 | 0.0153 | 0.0106 | 0.0532 | 0.0331 | 0.007 | 0.005 | 0.0059
2021-06-30 | B64911 | B | 18 | SM18CM9 | 100 | 37400 | 0.084 | 0.0407 | 0.0407 | 0.0959 | 1639 | 1639 | 1538 | 2541 | 29.2 |  | 199 | 0 | 미정 | 선택 | 미정 | 미정 | 0 | 0 | 0 | 106 | 0 | 199 | 0.084 | 0.0768 | 0.0044 | 0.0837 | 44 | 5800 | 1638 | 0.1418 | 0.9562 | 0.2026 | 0.0233 | [6 empty] | 1513 | 18 | 18 | 1 | 0.18 | 59 | 23 | 미정 |  | 2021-06-30 14:08 | 1624 |  | 0 | 57 | 0 | 0 | 0 | 28 | 0.173 | 1.1147 | 0.242 | 0.0325 | 95400 | 76 | 17 | 115 | 0.0582 | 0.0189 | 0.0306 | 0.0315 | 0.0186 | 0.0057 | 0.0046 | 0.0041
2021-06-30 | A65427 | B | 37 | STB2 | 101 | 36000 | 0.0953 | 0.1066 | 0.1066 | 0.2141 | 1619 | 1619 | 1532 | 2940 | 17 |  | 127 | 0 | 선택 | 미정 | 미정 | 미정 | 0 | 0 | 0 | 0 | 0 | 127 | 0.0953 | 0.1503 | 0.0039 | 0.038 | 41 | 5700 | 1573 | 0.8402 | 0.3355 | 0.2077 | 0.0151 | [6 empty] | 1456 | 25 | 25 | 3 | 0.19 | 68 | 38 | 미정 |  | 2021-06-30 14:38 | 1573 |  | 0 | 0 | 20 | 0 | 0 | 0 | 0.968 | 0.3669 | 0.271 | 0.0079 | 100500 | 72 | 14 | 108 | 0.0207 | 0.0094 | 0.0067 | 0.0463 | 0.0437 | 0.0174 | 0.0059 | 0.0064
2021-06-30 | B64912 | B | 20 | SM18CM9 | 101 | 39000 | 0.0526 | 0.0582 | 0.074 | 0.1141 | 1568 | 1587 | 1524 | 2521 | 38 |  | 197 | 0 | 선택 | 미정 | 미정 | 미정 | 0 | 0 | 0 | 103 | 0 | 197 | 0.0526 | 0.0802 | 0.003 | 0.0029 | 46 | 8000 | 1635 | 0.1305 | 0.8711 | 0.2044 | 0.0331 | [6 empty] | 1513 | 18 | 18 | 1 | 0.27 | 67 | 21 | 미정 |  | 2021-06-30 15:10 | 1639 |  | 0 | 45 | 0 | 0 | 0 | 12 | 0.166 | 1.1136 | 0.2352 | 0.0374 | 96050 | 75 | 13 | 115 | 0.074 | 0.0309 | 0.033 | 0.0226 | 0.0114 | 0.0039 | 0.004 | 0.0042
2021-06-30 | A65428 | B | 31 | STB2 | 101 | 36500 | 0.0957 | 0.1466 | 0.1466 | 0.2451 | 1634 | 1634 | 1547 | 2990 | 40.5 |  | 126 | 0 | 선택 | 미정 | 미정 | 미정 | 0 | 0 | 0 | 0 | 0 | 126 | 0.0957 | 0.1248 | 0.0029 | 0.042 | 41 | 4900 | 1567 | 0.8634 | 0.3303 | 0.2454 | 0.0152 | [6 empty] | 1456 | 25 | 26 | 3 | 0.15 | 70 | 40 | 미정 |  | 2021-06-30 15:36 | 1524 |  | 0 | 15 | 0 | 0 | 0 | 0 | 0.96 | 0.366 | 0.2615 | 0.0102 | 99900 | 73 | 11 | 109 | 0.0501 | 0.0124 | 0.0084 | 0.0496 | 0.0257 | 0.0042 | 0.0027 | 0.0049
2021-06-30 | B64913 | B | 36 | SM18CM9 | 101 | 39500 | 0.0646 | 0.0338 | 0.0579 | 0.0957 | 1551 | 1569 | 1541 | 2531 | 29.9 |  | 198 | 0 | 미정 | 선택 | 미정 | 미정 | 0 | 0 | 0 | 100 | 0 | 198 | 0.0646 | 0.0753 | 0.0031 | 0.4659 | 45 | 6700 | 1632 | 0.1197 | 0.8376 | 0.1801 | 0.0339 | [6 empty] | 1513 | 18 | 18 | 1 | 0.21 | 58 | 21 | 미정 |  | 2021-06-30 16:10 | 1626 |  | 0 | 68 | 15 | 0 | 0 | 14 | 0.175 | 1.1041 | 0.2445 | 0.0304 | 100950 | 81 | 21 | 127 | 0.059 | 0.0306 | 0.0336 | 0.0307 | 0.0142 | 0.0051 | 0.0044 | 0.005
2021-06-30 | A65429 | B | 1 | STB2 | 100 | 36500 | 0.128 | 0.1972 | 0.1972 | 0.2444 | 1626 | 1626 | 1576 | 2933 | 57.6 |  | 127 | 0 | 미정 | 선택 | 미정 | 미정 | 0 | 0 | 0 | 0 | 0 | 127 | 0.128 | 0.2204 | 0.0047 | 0.06 | 42 | 5100 | 1564 | 0.865 | 0.3381 | 0.22 | 0.0175 | [6 empty] | 1456 | 25 | 25 | 3 | 0.21 | 65 | 32 | 미정 |  | 2021-06-30 16:39 | 1564 |  | 0 | 33 | 0 | 0 | 0 | 0 | 0.943 | 0.3888 | 0.262 | 0.0104 | 106850 | 77 | 19 | 119 | 0.0667 | 0.013 | 0.0091 | 0.0518 | 0.0476 | 0.0047 | 0.003 | 0.0047
2021-06-30 | B64914 | B | 22 | SM18CM9 | 101 | 38500 | 0.0583 | 0.0442 | 0.0442 | 0.0979 | 1592 | 1592 | 1533 | 2544 | 29.8 |  | 200 | 0 | 미정 | 선택 | 미정 | 미정 | 0 | 0 | 0 | 102 | 0 | 200 | 0.0583 | 0.083 | 0.0035 | 0.2474 | 44 | 6500 | 1641 | 0.1285 | 0.8644 | 0.1767 | 0.031 | [6 empty] | 1513 | 18 | 18 | 1 | 0.2 | 63 | 20 | 미정 |  | 2021-06-30 17:11 | 1631 |  | 0 | 0 | 0 | 0 | 0 | 36 | 0.17 | 1.1097 | 0.2267 | 0.0338 | 99350 | 88 | 33 | 147 | 0.0591 | 0.0262 | 0.031 | 0.0201 | 0.014 | 0.0053 | 0.0051 | 0.0049
2021-06-30 | A65430 | B | 35 | STB2 | 104 | 36500 |  | 0.2582 | 0.2582 | 0.3432 | 1641 | 1641 | 1562 | 2991 | 40.7 |  | 127 | 0 | 선택 | 미정 | 미정 | 미정 | 0 | 0 | 0 | 0 | 0 | 127 |  |  |  |  | 41 | 4300 | 1569 | 0.8912 | 0.3369 | 0.259 | 0.0169 | [6 empty] | 1456 | 25 | 25 | 3 | 0.18 | 71 | 32 | 미정 |  | 2021-06-30 17:35 | 1569 |  | 0 | 0 | 0 | 0 | 0 | 0 | 0.952 | 0.36 | 0.2678 | 0.0104 |  | 75 | 34 | 143 | 0.0491 | 0.0128 | 0.0086 |  | 0.0191 | 0.0036 | 0.0021 | 0.004
2021-06-30 | B64915 | B | 18 | SM18CM9 | 101 | 38000 |  | 1.582 | 0.0401 | 0.0678 | 1302 | 1588 | 1542 | 2605 | 26.5 |  | 198 | 0 | 미정 | 미정 | 미정 | 미정 | 0 | 0 | 0 | 106 | 0 | 198 |  |  |  |  | 56 | 7300 | 1644 | 0.1095 | 0.7855 | 0.1841 | 0.0205 | [6 empty] | 1513 | 18 | 18 | 1 | 0.27 | 75 | 34 | 미정 |  | 2021-06-30 18:20 | 1650 |  | 0 | 48 | 0 | 0 | 0 | 23 | 0.173 | 1.0798 | 0.235 | 0.0266 | 90200 | 68 | 28 | 164 | 0.0552 | 0.0211 | 0.0302 |  | 0.0216 | 0.0067 | 0.0061 | 0.0061
2021-06-30 | A65431 | B | 37 | STB2 | 104 | 36600 | 0.0719 | 0.1949 | 0.1949 | 0.2429 | 1622 | 1622 | 1536 | 2999 | 50.8 |  | 127 | 0 | 선택 | 미정 | 미정 | 미정 | 0 | 0 | 0 | 0 | 0 | 127 | 0.0719 | 0.1195 | 0.0034 | 0.4803 | 43 | 5500 | 1562 | 0.8526 | 0.3105 | 0.2442 | 0.0172 | [6 empty] | 1456 | 25 | 25 | 3 | 0.18 | 64 | 31 | 미정 |  | 2021-06-30 18:51 | 1562 |  | 0 | 10 | 0 | 0 | 0 | 0 | 0.962 | 0.3783 | 0.2587 | 0.0107 | 103400 | 74 | 22 | 122 | 0.0598 | 0.013 | 0.0083 | 0.0464 | 0.0277 | 0.0045 | 0.0041 | 0.0061
2021-06-30 | B64916 | B | 20 | SM18CM9 | 96 | 38400 | 0.0245 | 0.0474 | 0.0474 | 0.0832 | 1600 | 1600 | 1529 | 2556 | 30.8 |  | 199 | 0 | 미정 | 미정 | 미정 | 미정 | 0 | 0 | 0 | 102 | 0 | 199 | 0.0245 | 0.1037 | 0.0028 | 0.0019 | 42 | 7300 | 1654 | 0.1257 | 0.82 | 0.1719 | 0.0235 | [6 empty] | 1513 | 18 | 18 | 1 | 0.28 | 70 | 28 | 미정 |  | 2021-06-30 19:35 | 1648 |  | 0 | 36 | 0 | 0 | 0 | 21 | 0.173 | 1.1074 | 0.2504 | 0.033 | 93450 | 73 | 23 | 126 | 0.0607 | 0.0215 | 0.0299 | 0.0303 | 0.0221 | 0.0082 | 0.006 | 0.0064
2021-06-30 | A65432 | B | 31 | STB2 | 104 | 35300 | 0.125 | 0.2544 | 0.2544 | 0.3978 | 1644 | 1644 | 1540 | 2972 | 47.8 |  | 128 | 0 | 선택 | 미정 | 미정 | 미정 | 0 | 0 | 0 | 0 | 0 | 128 | 0.125 | 0.1648 | 0.0046 | 0.1101 | 40 | 4900 | 1567 | 0.8679 | 0.3204 | 0.2395 | 0.0213 | [6 empty] | 1456 | 25 | 26 | 3 | 0.19 | 69 | 33 | 미정 |  | 2021-06-30 19:47 | 1567 |  | 0 | 0 | 0 | 0 | 0 | 0 | 0.96 | 0.3805 | 0.2666 | 0.012 | 103750 | 75 | 30 | 136 | 0.0579 | 0.0138 | 0.0095 | 0.0548 | 0.0267 | 0.0056 | 0.0022 | 0.004
2021-06-30 | B64917 | B | 36 | SM18CM9 | 101 | 39400 | 0.0879 | 0.0604 | 0.0604 | 0.136 | 1618 | 1618 | 1531 | 2607 | 38.2 |  | 199 | 0 | 미정 | 미정 | 미정 | 미정 | 0 | 0 | 0 | 100 | 0 | 199 | 0.0879 | 0.1218 | 0.0034 | 0.1382 | 44 | 7500 | 1647 | 0.1438 | 0.8597 | 0.1734 | 0.0546 | [6 empty] | 1513 | 18 | 18 | 1 | 0.23 | 72 | 34 | 미정 |  | 2021-06-30 20:37 | 1637 |  | 0 | 31 | 0 | 0 | 0 | 29 | 0.174 | 1.1033 | 0.2268 | 0.0255 | 103650 | 86 | 20 | 127 | 0.0786 | 0.0179 | 0.0303 | 0.0405 | 0.0257 | 0.016 | 0.005 | 0.0039
2021-06-30 | A65433 | B | 1 | STB2 | 101 | 35300 | 0.1324 | 0.147 | 0.147 | 0.2026 | 1603 | 1603 | 1536 | 2904 | 37.1 |  | 127 | 0 | 선택 | 미정 | 미정 | 미정 | 0 | 0 | 0 | 0 | 0 | 127 | 0.1324 | 0.165 | 0.0064 | 0.2303 | 45 | 5400 | 1564 | 0.8201 | 0.3408 | 0.251 | 0.0138 | [6 empty] | 1456 | 25 | 28 | 3 | 0.2 | 71 | 36 | 미정 |  | 2021-06-30 20:54 | 1564 |  | 0 | 0 | 0 | 0 | 0 | 0 | 0.947 | 0.3623 | 0.2719 | 0.0095 | 100850 | 74 | 20 | 129 | 0.0452 | 0.0116 | 0.0076 | 0.0524 | 0.0239 | 0.0041 | 0.0029 | 0.005
2021-06-30 | B64918 | B | 22 | SCM810M2 | 103 | 38400 | 0.0665 | 0.0384 | 0.0384 | 0.0607 | 1627 | 1627 | 1542 | 2672 | 6.6 |  | 68 | 0 | 미정 | 미정 | 미정 | 미정 | 0 | 0 | 0 | 206 | 0 | 68 | 0.0665 | 0.0657 | 0.0026 | 0.0695 | 49 | 9500 | 1669 | 0.0659 | 0.23 | 0.1269 | 0.0061 | [6 empty] | 1519 | 18 | 20 | 1 | 0.2 | 86 | 32 | 미정 |  | 2021-06-30 21:42 | 1673 |  | 0 | 35 | 51 | 0 | 0 | 0 | 0.0929 | 0.439 | 0.2934 | 0.0093 | 99600 | 92 | 31 | 162 | 0.0046 | 0.0102 | 0.0082 | 0.0278 | 0.0331 | 0.0104 | 0.0064 | 0.0066
2021-06-30 | A65434 | B | 35 | STB2 | 101 | 35300 | 0.0909 | 0.1161 | 0.1161 | 0.2277 | 1610 | 1610 | 1544 | 2880 | 42.4 |  | 127 | 0 | 선택 | 미정 | 미정 | 미정 | 0 | 0 | 0 | 0 | 0 | 127 | 0.0909 | 0.1625 | 0.0055 | 0.2276 | 41 | 5600 | 1554 | 0.819 | 0.3231 | 0.2533 | 0.0139 | [6 empty] | 1456 | 25 | 25 | 3 | 0.18 | 60 | 30 | 미정 |  | 2021-06-30 21:54 | 1552 |  | 0 | 0 | 27 | 0 | 0 | 0 | 0.958 | 0.3691 | 0.2659 | 0.0095 | 110200 | 80 | 25 | 135 | 0.0472 | 0.0109 | 0.0079 | 0.0485 | 0.0292 | 0.0054 | 0.005 | 0.0054
2021-06-30 | B64919 | B | 37 | SCM810M2 | 104 | 38400 | 0.0515 | 0.0456 | 0.0297 | 0.068 | 1580 | 1606 | 1534 | 2555 | 6.5 |  | 65 | 0 | 미정 | 미정 | 미정 | 미정 | 0 | 0 | 0 | 202 | 0 | 65 | 0.0515 | 0.0796 | 0.0034 | 0.0022 | 45 | 8200 | 1602 | 0.0748 | 0.2868 | 0.227 | 0.0089 | [6 empty] | 1519 | 18 | 18 | 1 | 0.19 | 68 | 23 | 미정 |  | 2021-06-30 22:47 | 1645 |  | 0 | 22 | 22 | 0 | 0 | 0 | 0.0921 | 0.4523 | 0.2932 | 0.0096 | 100700 | 73 | 33 | 158 | 0.0041 | 0.01 | 0.0091 | 0.0286 | 0.0161 | 0.0036 | 0.004 | 0.004
2021-06-30 | A65435 | B | 18 | STB2 | 100 | 36000 | 0.0984 | 0.1734 | 0.2204 | 0.275 | 1664 | 1653 | 1576 | 3235 | 26.8 |  | 125 | 0 | 선택 | 미정 | 미정 | 미정 | 0 | 0 | 0 | 0 | 0 | 125 | 0.0984 | 0.1729 | 0.0052 | 0.1983 | 41 | 4100 | 1554 | 0.8336 | 0.2734 | 0.2159 | 0.0088 | [6 empty] | 1456 | 25 | 25 | 3 | 0.17 | 65 | 34 | 미정 |  | 2021-06-30 23:00 | 1553 |  | 0 | 20 | 26 | 0 | 0 | 0 | 0.961 | 0.3729 | 0.2693 | 0.0074 | 109100 | 78 | 24 | 137 | 0.0293 | 0.008 | 0.0064 | 0.0417 | 0.0126 | 0.004 | 0.0037 | 0.0047
2021-06-30 | B64920 | B | 20 | SCM810M2 | 96 | 35600 | 0.0709 | 0.0307 | 0.0533 | 0.0713 | 1669 | 1611 | 1549 | 2542 | 6.2 |  | 118 | 0 | 미정 | 미정 | 미정 | 미정 | 0 | 0 | 0 | 184 | 0 | 118 | 0.0709 | 0.0624 | 0.005 | 0.21 | 45 | 7300 | 1644 | 0.0802 | 0.2762 | 0.2561 | 0.0107 | [6 empty] | 1519 | 18 | 18 | 1 | 0.2 | 64 | 15 | 미정 |  | 2021-06-30 23:49 | 1642 |  | 0 | 27 | 0 | 0 | 0 | 0 | 0.0949 | 0.4537 | 0.2991 | 0.0101 | 96400 | 73 | 23 | 151 | 0.0075 | 0.0112 | 0.0096 | 0.0317 | 0.0106 | 0.0055 | 0.0047 | 0.0052
2021-06-30 | A65436 | B | 31 | STB2 | 101 | 35800 | 0.0728 | 0.3248 | 0.3248 | 0.4336 | 1608 | 1608 | 1536 | 3130 | 36.5 |  | 125 | 0 | 선택 | 미정 | 미정 | 미정 | 0 | 0 | 0 | 0 | 0 | 125 | 0.0728 | 0.1771 | 0.0019 | 0.0013 | 40 | 4400 | 1557 | 0.8902 | 0.2788 | 0.2224 | 0.0129 | [6 empty] | 1456 | 25 | 25 | 3 | 0.18 | 63 | 27 | 미정 |  | 2021-07-01 00:04 | 1555 |  | 0 | 16 | 0 | 0 | 0 | 0 | 0.95 | 0.3696 | 0.2664 | 0.0088 | 100200 | 73 | 41 | 159 | 0.0444 | 0.0101 | 0.0072 | 0.0395 | 0.0171 | 0.0038 | 0.0032 | 0.0039
2021-06-30 | B64921 | B | 36 | SCM810M2 | 104 | 38300 | 0.0307 | 0.0397 | 0.0572 | 0.0527 | 1656 | 1620 | 1577 | 2541 | 4.6 |  | 116 | 0 | 미정 | 미정 | 미정 | 미정 | 0 | 0 | 0 | 180 | 0 | 116 | 0.0307 | 0.0796 | 0.0022 | 0.0015 | 40 | 7000 | 1610 | 0.0802 | 0.305 | 0.2246 | 0.0128 | [6 empty] | 1519 | 18 | 28 | 1 | 1000 | 72 | 19 | 미정 |  | 2021-07-01 00:41 | 1650 |  | 0 | 17 | 25 | 0 | 0 | 0 | 0.093 | 0.4501 | 0.2927 | 0.0099 | 102650 | 92 | 31 | 164 | 0.0051 | 0.0108 | 0.0091 | 0.0244 | 0.0211 | 0.0075 | 0.0051 | 0.005
2021-06-30 | A65437 | B | 1 | STB2 | 100 | 35800 | 0.1109 | 0.1531 | 0.1531 | 0.245 | 1612 | 1612 | 1533 | 3241 | 45.5 |  | 127 | 0 | 선택 | 미정 | 미정 | 미정 | 0 | 0 | 0 | 0 | 0 | 127 | 0.1109 | 0.1459 | 0.0061 | 0.8076 | 40 | 5200 | 1565 | 0.8479 | 0.2358 | 0.2213 | 0.0244 | [6 empty] | 1456 | 25 | 25 | 3 | 0.18 | 58 | 22 | 미정 |  | 2021-07-01 01:08 | 1561 |  | 0 | 40 | 13 | 0 | 0 | 0 | 0.959 | 0.3757 | 0.2785 | 0.0115 | 99250 | 72 | 34 | 149 | 0.0571 | 0.0151 | 0.009 | 0.0458 | 0.0242 | 0.0082 | 0.0056 | 0.0044
2021-06-30 | B64922 | B | 22 | SCM810M2 | 103 | 38200 | 0.0668 | 0.0226 | 0.0379 | 0.0918 | 1682 | 1658 | 1614 | 2561 | 6.3 |  | 120 | 0 | 미정 | 미정 | 미정 | 미정 | 0 | 0 | 0 | 186 | 0 | 120 | 0.0668 | 0.09 | 0.0037 | 0.1494 | 28 | 3800 | 1651 | 0.0857 | 0.2386 | 0.1763 | 0.0062 | [6 empty] | 1519 | 18 | 18 | 1 | 0.24 | 78 | 47 | 미정 |  | 2021-07-01 04:04 | 1646 |  | 0 | 47 | 20 | 0 | 0 | 0 | 0.103 | 0.4392 | 0.2826 | 0.0092 | 99400 | 72 | 0 | 228 | 0.0078 | 0.0099 | 0.0087 | 0.0245 | 0.0198 | 0.0076 | 0.0058 | 0.0039
2021-06-30 | A65438 | B | 35 | STB2 | 101 | 36000 | 0.1247 | 0.2049 | 0.2049 | 0.2428 | 1605 | 1605 | 1559 | 3225 | 65 |  | 125 | 0 | 미정 | 선택 | 미정 | 미정 | 0 | 0 | 0 | 0 | 0 | 125 | 0.1247 | 0.1718 | 0.0088 | 0.5174 | 45 | 5100 | 1553 | 0.9042 | 0.2613 | 0.211 | 0.0148 | [6 empty] | 1456 | 25 | 25 | 3 | 0.2 | 62 | 33 | 미정 |  | 2021-07-01 02:14 | 1560 |  | 0 | 0 | 9 | 0 | 0 | 0 | 0.966 | 0.3661 | 0.2656 | 0.0086 | 104450 | 85 | 25 | 140 | 0.0753 | 0.0102 | 0.0074 | 0.0467 | 0.0405 | 0.0039 | 0.0029 | 0.0038
2021-06-30 | B64923 | B | 37 | SCM810M2 | 104 | 39400 | 0.0854 | 0.0449 | 0.0387 | 0.0686 | 1593 | 1622 | 1597 | 2768 | 7.8 |  | 118 | 0 | 미정 | 미정 | 미정 | 미정 | 0 | 0 | 0 | 185 | 0 | 118 | 0.0854 | 0.119 | 0.0068 | 0.2536 | 35 | 6300 | 1650 | 0.08 | 0.409 | 0.2757 | 0.0097 | [6 empty] | 1519 | 18 | 18 | 1 | 0.29 | 85 | 41 | 미정 |  | 2021-07-01 02:44 | 1658 |  | 0 | 60 | 0 | 0 | 0 | 0 | 0.0972 | 0.444 | 0.2968 | 0.0093 | 104700 | 93 | 8 | 93 | 0.0084 | 0.01 | 0.0088 | 0.0242 | 0.0079 | 0.005 | 0.0046 | 0.0046
2021-06-30 | A65439 | B | 18 | SCR420HQ | 100 | 37100 |  | 0.0259 | 0.0637 | 0.1118 | 1670 | 1658 | 1586 | 3305 | 21.2 |  | 168 | 0 | 선택 | 미정 | 미정 | 미정 | 0 | 0 | 0 | 0 | 0 | 168 |  |  |  |  | 40 | 6800 | 1648 | 0.1584 | 0.6225 | 0.1551 | 0.0192 | [6 empty] | 1512 | 16 | 20 | 3 | 0.18 | 94 | 39 | 미정 |  | 2021-07-01 03:31 | 1648 |  | 0 | 46 | 55 | 0 | 0 | 0 | 0.179 | 0.8133 | 0.2544 | 0.0272 | 106150 | 87 | 36 | 159 | 0.0327 | 0.0134 | 0.026 |  | 0.0267 | 0.0175 | 0.0072 | 0.0076
2021-06-30 | B64924 | B | 20 | SCM810M2 | 105 | 39700 | 0.0494 | 0.0338 | 0.0304 | 0.0965 | 1620 | 1675 | 1568 | 2862 | 6.5 |  | 170 | 0 | 미정 | 미정 | 미정 | 미정 | 0 | 0 | 0 | 211 | 0 | 170 | 0.0494 | 0.0412 | 0.0034 | 0.1573 | 45 | 5100 | 1652 | 0.1045 | 0.4116 | 0.2668 | 0.0091 | [6 empty] | 1519 | 18 | 20 | 1 | 0.2 | 61 | 28 | 미정 |  | 2021-07-01 04:50 | 1635 |  | 0 | 52 | 32 | 0 | 0 | 0 | 0.1039 | 0.4425 | 0.2967 | 0.0087 |  | 64 | 20 | 178 | 0.011 | 0.0094 | 0.0081 | 0.0192 | 0.0059 | 0.0035 | 0.0033 | 0.0038
2021-06-30 | A65440 | B | 31 | SCR420HQ | 101 | 36300 | 0.0518 | 0.0422 | 0.0422 | 0.1008 | 1669 | 1669 | 1578 | 3053 | 16.7 |  | 168 | 0 | 선택 | 미정 | 미정 | 미정 | 0 | 0 | 0 | 0 | 0 | 168 | 0.0518 | 0.0976 | 0.0032 | 0.1715 | 40 | 5300 | 1625 | 0.1604 | 0.6603 | 0.1797 | 0.0184 | [6 empty] | 1512 | 16 | 18 | 3 | 0.17 | 80 | 34 | 미정 |  | 2021-07-01 04:31 | 1625 |  | 0 | 14 | 10 | 0 | 0 | 0 | 0.185 | 0.815 | 0.2484 | 0.0258 | 101250 | 63 | 45 | 166 | 0.027 | 0.0217 | 0.0279 | 0.0434 | 0.0234 | 0.0136 | 0.0086 | 0.0071
2021-06-30 | A65441 | B | 1 | SCR420HQ | 100 | 35800 | 0.0525 | 0 | 0.0299 | 0.2751 | 1707 | 1678 | 1620 | 3084 | 3.4 |  | 167 | 0 | 선택 | 미정 | 미정 | 미정 | 0 | 0 | 0 | 0 | 0 | 167 | 0.0525 | 0.0765 | 0.0025 | 0.1904 | 40 | 4700 | 1615 | 0.1487 | 0.5876 | 0.1711 | 0.0138 | [6 empty] | 1512 | 16 | 18 | 3 | 0.17 | 71 | 27 | 미정 |  | 2021-07-01 05:32 | 1616 |  | 0 | 24 | 26 | 0 | 0 | 0 | 0.174 | 0.798 | 0.2307 | 0.0265 | 103500 | 64 | 40 | 156 | 0.0054 | 0.0222 | 0.0253 | 0.0401 | 0.0326 | 0.0143 | 0.0066 | 0.0066
2021-06-30 | B64925 | B | 36 | SCM810M2 | 104 | 38700 | 0.0542 | 0.0235 | 0.0399 | 0.0456 | 1675 | 1586 | 1572 | 2547 | 3.7 |  | 97 | 0 | 미정 | 미정 | 미정 | 미정 | 0 | 0 | 0 | 151 | 0 | 97 | 0.0542 | 0.0625 | 0.0054 | 0.0029 | 43 | 6600 | 1640 | 0.0535 | 0.13 | 0.1783 | 0.0071 | [6 empty] | 1519 | 18 | 19 | 1 | 0.27 | 63 | 23 | 미정 |  | 2021-07-01 05:48 | 1641 |  | 0 | 86 | 7 | 0 | 0 | 0 | 0.0991 | 0.4547 | 0.2876 | 0.007 | 97300 | 83 | 31 | 141 | 0.0038 | 0.0088 | 0.0073 | 0.0212 | 0.0288 | 0.01 | 0.0046 | 0.0039
2021-06-30 | A65442 | B | 35 | SCR420HQ | 100 | 36000 |  | 0.0375 | 0.0375 | 0.2021 | 1677 | 1677 | 1584 | 3063 | 15 |  | 147 | 0 | 미정 | 선택 | 미정 | 미정 | 0 | 0 | 0 | 0 | 0 | 147 |  |  |  |  | 48 | 4300 | 1619 | 0.1494 | 0.7328 | 0.1812 | 0.0131 | [6 empty] | 1512 | 16 | 17 | 3 | 0.15 | 69 | 32 | 미정 |  | 2021-07-01 06:41 | 1618 |  | 0 | 0 | 0 | 0 | 0 | 0 | 0.177 | 0.8161 | 0.25 | 0.0328 |  | 64 | 28 | 138 | 0.0209 | 0.0189 | 0.0271 |  | 0.0342 | 0.0129 | 0.0087 | 0.0073
2021-07-01 | B64926 | B | 37 | SM45CB | 104 | 38000 |  | 0.0609 | 0.0609 | 0.0877 | 1607 | 1607 | 1556 | 2514 |  |  | 0 | 0 | 미정 | 미정 | 미정 | 미정 | 0 | 0 | 0 | 254 | 0 | 0 |  |  |  |  | 42 | 6600 | 1648 | 0.2558 | 0.5633 | 0.1605 | 0.0044 | [6 empty] | 1493 | 14 | 16 | 1 | 0.25 | 86 | 33 | 미정 |  | 2021-07-01 06:47 | 1640 |  | 0 | 0 | 0 | 0 | 0 | 90 | 0.46 | 0.6443 | 0.196 | 0.0073 | 95750 | 99 | 46 | 181 | 0.0042 | 0.0052 | 0.0053 |  | 0.0142 | 0.0072 | 0.0085 | 0.0074
2021-07-01 | A65443 | B | 18 | SCR420HQ | 103 | 36800 | 0.0659 | 0.0288 | 0.0288 | 0.2701 | 1669 | 1669 | 1581 | 3066 | 21.4 |  | 146 | 0 | 선택 | 미정 | 미정 | 미정 | 0 | 0 | 0 | 0 | 0 | 146 | 0.0659 | 0.0963 | 0.0097 | 0.1326 | 40 | 5100 | 1613 | 0.1514 | 0.6908 | 0.1776 | 0.0177 | [6 empty] | 1512 | 16 | 16 | 3 | 0.17 | 78 | 39 | 미정 |  | 2021-07-01 07:44 | 1622 |  | 0 | 0 | 0 | 0 | 0 | 0 | 0.1746 | 0.8078 | 0.2374 | 0.0274 | 103900 | 64 | 25 | 119 | 0.0293 | 0.0197 | 0.0284 | 0.0452 | 0.026 | 0.0104 | 0.0069 | 0.0063
2021-07-01 | B64927 | B | 22 | SM45CR2 | 104 | 37300 | 0.1011 | 0.0852 | 0.0852 | 0.1109 | 1605 | 1605 | 1534 | 2516 |  |  |  | 0 | 미정 | 미정 | 미정 | 미정 | 0 | 0 | 0 | 304 | 0 | 0 | 0.1011 | 0.1112 | 0.0065 | 0.1159 | 40 | 7000 | 1617 | 0.3909 | 0.6362 | 0.2068 | 0.0044 | [6 empty] | 1494 | 15 | 16 | 1 | 0.26 | 66 | 26 | 미정 |  | 2021-07-01 07:54 | 1620 |  | 0 | 20 | 0 | 0 | 0 | 0 | 0.427 | 0.7436 | 0.213 | 0.0343 | 103450 | 74 | 32 | 162 | 0.0043 | 0.0048 | 0.0283 | 0.0348 | 0.0237 | 0.0078 | 0.0089 | 0.017
2021-07-01 | A65444 | B | 31 | SCR420HQ | 101 | 35800 | 0.0667 | 0.0325 | 0.0325 | 0.202 | 1635 | 1635 | 1575 | 2967 | 11.2 |  | 147 | 0 | 선택 | 미정 | 미정 | 미정 | 0 | 0 | 0 | 0 | 0 | 147 | 0.0667 | 0.1181 | 0.0037 | 0.286 | 41 | 5100 | 1612 | 0.1515 | 0.7001 | 0.1918 | 0.0107 | [6 empty] | 1512 | 16 | 18 | 3 | 0.17 | 80 | 42 | 미정 |  | 2021-07-01 08:43 | 1621 |  | 0 | 0 | 0 | 0 | 0 | 0 | 0.174 | 0.8124 | 0.2458 | 0.0293 | 0 | 65 | 22 | 115 | 0.0157 | 0.0202 | 0.0275 | 0.0481 | 0.0261 | 0.0112 | 0.0071 | 0.0074
2021-07-01 | B64928 | B | 20 | SM45CR2 | 104 | 38600 | 0.0682 | 0.037 | 0.037 | 0.0888 | 1583 | 1583 | 1569 | 2494 |  |  |  | 0 | 미정 | 미정 | 미정 | 미정 | 0 | 0 | 0 | 301 | 0 | 0 | 0.0682 | 0.0682 | 0.0049 | 0.1859 | 41 | 6000 | 1628 | 0.3202 | 0.5873 | 0.2089 | 0.0045 | [6 empty] | 1494 | 15 | 16 | 1 | 0.27 | 80 | 34 | 미정 |  | 2021-07-01 08:56 | 1633 |  | 0 | 45 | 0 | 0 | 0 | 0 | 0.4216 | 0.7466 | 0.2134 | 0.0381 | 93800 | 71 | 40 | 173 | 0.0041 | 0.0044 | 0.0292 | 0.0392 | 0.0158 | 0.0096 | 0.011 | 0.0214
2021-07-01 | A65445 | B | 1 | SCR420HQ | 101 | 35700 | 0.0724 | 0.0723 | 0.0723 | 0.2203 | 1598 | 1598 | 1542 | 2945 | 27.9 |  | 147 | 0 | 미정 | 미정 | 미정 | 미정 | 0 | 0 | 0 | 0 | 0 | 147 | 0.0724 | 0.1359 | 0.0049 | 0.15 | 41 | 6000 | 1619 | 0.15 | 0.6956 | 0.183 | 0.0246 | [6 empty] | 1512 | 16 | 18 | 3 | 0.17 | 73 | 35 | 미정 |  | 2021-07-01 09:38 | 1618 |  | 0 | 12 | 0 | 0 | 0 | 0 | 0.1745 | 0.8162 | 0.2468 | 0.0311 | 0 | 65 | 21 | 114 | 0.039 | 0.0244 | 0.0253 | 0.0567 | 0.0287 | 0.0135 | 0.0085 | 0.0081
2021-07-01 | B64929 | B | 36 | SM45CR2 | 103 | 38200 | 0.0774 | 0.0841 | 0.0841 | 0.1229 | 1612 | 1612 | 1580 | 2475 |  |  |  | 0 | 미정 | 미정 | 미정 | 미정 | 0 | 0 | 0 | 306 | 0 | 0 | 0.0774 | 0.0745 | 0.004 | 0.1371 | 49 | 6200 | 1642 | 0.4165 | 0.6573 | 0.2141 | 0.0037 | [6 empty] | 1494 | 15 | 16 | 1 | 0.34 | 77 | 37 | 미정 |  | 2021-07-01 10:03 | 1628 |  | 0 | 17 | 0 | 0 | 0 | 0 | 0.4373 | 0.7408 | 0.2071 | 0.0344 |  | 76 | 29 | 163 | 0.0036 | 0.0037 | 0.0288 | 0.0424 | 0.0361 | 0.0181 | 0.0193 | 0.0224
2021-07-01 | A65446 | B | 35 | SCR420HQ | 101 | 36400 | 0.0601 | 0.044 | 0.044 | 0.1677 | 1613 | 1613 | 1559 | 3042 | 21.3 |  | 147 | 0 | 미정 | 미정 | 미정 | 미정 | 0 | 0 | 0 | 0 | 0 | 147 | 0.0601 | 0.0915 | 0.0032 | 0.0752 | 40 | 5400 | 1604 | 0.151 | 0.6919 | 0.1916 | 0.0195 | [6 empty] | 1512 | 16 | 18 | 3 | 0.17 | 70 | 31 | 미정 |  | 2021-07-01 10:35 | 1611 |  | 0 | 12 | 0 | 0 | 0 | 0 | 0.1762 | 0.803 | 0.247 | 0.0304 | 108750 | 68 | 22 | 115 | 0.0281 | 0.0199 | 0.0255 | 0.0596 | 0.0292 | 0.0139 | 0.0095 | 0.0084
2021-07-01 | B64930 | B | 37 | SM45CR2 | 103 | 37200 | 0.1201 | 0.1258 | 0.1258 | 0.2153 | 1582 | 1582 | 1520 | 2541 |  |  |  | 0 | 미정 | 미정 | 미정 | 미정 | 0 | 0 | 0 | 301 | 0 | 0 | 0.1201 | 0.1045 | 0.0124 | 0.0035 | 45 | 7400 | 1624 | 0.3974 | 0.6398 | 0.203 | 0.0037 | [6 empty] | 1494 | 15 | 16 | 1 | 0.27 | 65 | 29 | 미정 |  | 2021-07-01 11:25 | 1619 |  | 0 | 17 | 0 | 0 | 0 | 0 | 0.422 | 0.7457 | 0.2275 | 0.0349 | 98900 | 76 | 15 | 131 | 0.0032 | 0.0039 | 0.033 | 0.0498 | 0.0505 | 0.015 | 0.0149 | 0.0211
2021-07-01 | A65447 | B | 18 | SCR420HQ | 101 | 35800 | 0.1105 | 0.0758 | 0.0758 | 0.2877 | 1611 | 1611 | 1544 | 2979 | 30.4 |  | 145 | 0 | 선택 | 미정 | 미정 | 미정 | 0 | 0 | 0 | 0 | 0 | 145 | 0.1105 | 0.1592 | 0.0079 | 0.1966 | 39 | 5400 | 1607 | 0.1592 | 0.6842 | 0.1828 | 0.0227 | [6 empty] | 1512 | 16 | 17 | 3 | 0.16 | 64 | 30 | 미정 |  | 2021-07-01 11:31 | 1610 |  | 0 | 0 | 0 | 0 | 0 | 0 | 0.176 | 0.8127 | 0.2437 | 0.0311 | 101700 | 63 | 25 | 120 | 0.0423 | 0.0214 | 0.0257 | 0.0593 | 0.0318 | 0.0131 | 0.0082 | 0.0069
2021-07-01 | B64931 | B | 22 | SM45CR2 | 103 | 36800 | 0.1276 | 2.8307 | 0.0746 | 0.0967 | 1626 | 1618 | 1555 | 2519 |  |  |  | 0 | 미정 | 미정 | 미정 | 미정 | 0 | 0 | 0 | 305 | 0 | 0 | 0.1276 | 0.1258 | 0.0088 | 0.1547 | 39 | 6000 | 1624 | 0.3679 | 0.6234 | 0.2025 | 0.0034 | [6 empty] | 1494 | 15 | 16 | 1 | 0.31 | 60 | 26 | 미정 |  | 2021-07-01 12:30 | 1620 |  | 0 | 20 | 0 | 0 | 0 | 0 | 0.431 | 0.7473 | 0.2245 | 0.0371 |  | 72 | 18 | 129 | 0.0034 | 0.0037 | 0.0304 | 0.0528 | 0.0353 | 0.017 | 0.0166 | 0.0206
2021-07-01 | A65448 | B | 31 | SCR420HQ | 101 | 35700 | 0.0647 | 0.0386 | 0.0386 | 0.2672 | 1621 | 1621 | 1548 | 3023 | 19.9 |  | 147 | 0 | 선택 | 미정 | 미정 | 미정 | 0 | 0 | 0 | 0 | 0 | 147 | 0.0647 | 0.1175 | 0.006 | 0.2284 | 41 | 5200 | 1607 | 0.1426 | 0.6699 | 0.1896 | 0.0281 | [6 empty] | 1512 | 16 | 18 | 3 | 0.18 | 64 | 30 | 미정 |  | 2021-07-01 12:33 | 1607 |  | 0 | 0 | 0 | 0 | 0 | 0 | 0.1756 | 0.8221 | 0.2629 | 0.0281 | 0 | 83 | 22 | 111 | 0.0278 | 0.0268 | 0.0291 | 0.057 | 0.0398 | 0.0155 | 0.0087 | 0.0073
2021-07-01 | B64932 | B | 20 | SM45CR2 | 103 | 37600 | 0.0959 | 0.0392 | 0.0392 | 0.1007 | 1617 | 1617 | 1568 | 2598 |  |  |  | 0 | 미정 | 선택 | 미정 | 미정 | 0 | 0 | 0 | 306 | 0 | 0 | 0.0959 | 0.1045 | 0.0069 | 0.3012 | 41 | 6600 | 1617 | 0.3567 | 0.6019 | 0.2152 | 0.0035 | [6 empty] | 1494 | 15 | 16 | 1 | 0.24 | 72 | 34 | 미정 |  | 2021-07-01 13:34 | 1625 |  | 0 | 45 | 0 | 0 | 0 | 0 | 0.428 | 0.7489 | 0.2201 | 0.0344 | 101150 | 79 | 15 | 127 | 0.0034 | 0.0036 | 0.0315 | 0.0427 | 0.0387 | 0.0206 | 0.02 | 0.0221
2021-07-01 | A65449 | B | 1 | AE1055MS | 101 | 36600 | 0.0758 |  |  | 0.0997 |  | 1620 | 1564 | 3041 | 22.5 |  | 115 | 0 | 선택 | 미정 | 미정 | 미정 | 0 | 0 | 0 | 0 | 0 | 115 | 0.0758 | 0.0885 | 0.0028 | 0.2362 | 40 | 5100 | 1612 | 0.4293 | 0.5125 | 0.1246 | 0.0106 | [6 empty] | 1486 | 20 | 20 | 3 | 0.18 | 97 | 39 | 미정 |  | 2021-07-01 13:34 | 1621 |  | 0 | 0 | 23 | 0 | 0 | 0 | 0.541 | 0.6963 | 0.159 | 0.0185 | 101600 | 101 | 37 | 144 | 0.0246 | 0.0116 | 0.0131 | 0.056 | 0.0297 | 0.0113 | 0.0097 | 0.0225
2021-07-01 | A65450 | B | 35 | AE1055MS | 100 | 37000 | 0.1319 | 0.1699 | 0.1699 | 0.2189 | 1596 | 1596 | 1534 | 2922 | 38.5 |  | 116 | 0 | 선택 | 미정 | 미정 | 미정 | 0 | 0 | 0 | 0 | 0 | 116 | 0.1319 | 0.1961 | 0.0039 | 0.1109 | 56 | 6600 | 1607 | 0.4682 | 0.6915 | 0.1536 | 0.0117 | [6 empty] | 1486 | 20 | 34 | 3 | 0.17 | 76 | 40 | 미정 |  | 2021-07-01 14:49 | 1607 |  | 0 | 42 | 32 | 0 | 0 | 0 | 0.556 | 0.7657 | 0.2274 | 0.0267 | 105550 | 66 | 11 | 127 | 0.0398 | 0.0154 | 0.0229 | 0.06 | 0.0322 | 0.0216 | 0.0049 | 0.0194
2021-07-01 | B64933 | B | 36 | SM45CR2 | 104 | 38000 | 0.0805 | 0.0626 | 0.0626 | 0.0973 | 1597 | 1597 | 1516 | 2492 |  |  |  | 0 | 미정 | 선택 | 미정 | 미정 | 0 | 0 | 0 | 301 | 0 | 0 | 0.0805 | 0.0783 | 0.0039 | 0.0027 | 44 | 6900 | 1629 | 0.3997 | 0.6448 | 0.2019 | 0.0026 | [6 empty] | 1494 | 15 | 15 | 1 | 0.2 | 73 | 38 | 미정 |  | 2021-07-01 14:46 | 1616 |  | 0 | 0 | 0 | 0 | 0 | 0 | 0.432 | 0.7392 | 0.2117 | 0.003 | 95700 | 72 | 15 | 125 | 0.0032 | 0.0036 | 0.032 | 0.0461 | 0.0552 | 0.0299 | 0.0262 | 0.0224
2021-07-01 | A65451 | B | 18 | AE1055MS | 101 | 36500 | 0.0561 | 0.1198 | 0.1198 | 0.1306 | 1619 | 1619 | 1556 | 3025 | 42.1 |  | 117 | 0 | 미정 | 미정 | 미정 | 미정 | 0 | 0 | 0 | 0 | 0 | 117 | 0.0561 | 0.1092 | 0.0031 | 0.1886 | 40 | 5100 | 1601 | 0.4821 | 0.6071 | 0.0853 | 0.0123 | [6 empty] | 1486 | 20 | 21 | 3 | 0.2 | 81 | 44 | 미정 |  | 2021-07-01 15:40 | 1601 |  | 0 | 0 | 30 | 0 | 0 | 0 | 0.559 | 0.7054 | 0.1454 | 0.0156 | 97200 | 71 | 18 | 127 | 0.0487 | 0.0142 | 0.0147 | 0.0556 | 0.0496 | 0.0168 | 0.0076 | 0.0233
2021-07-01 | B64934 | B | 37 | SM45CR2 | 103 | 37700 | 0.0524 | 0.1221 | 0.1221 | 0.0948 | 1567 | 1567 | 1547 | 2616 |  |  |  | 0 | 미정 | 선택 | 미정 | 미정 | 0 | 0 | 0 | 205 | 0 | 0 | 0.0524 | 0.0688 | 0.0068 | 0.1295 | 41 | 6400 | 1622 | 0.3802 | 0.5947 | 0.1724 | 0.0027 | [6 empty] | 1494 | 15 | 15 | 1 | 0.25 | 64 | 28 | 미정 |  | 2021-07-01 15:50 | 1612 |  | 0 | 41 | 0 | 0 | 0 | 0 | 0.444 | 0.7591 | 0.208 | 0.0028 | 101100 | 76 | 20 | 125 | 0.0041 | 0.0035 | 0.0301 | 0.0445 | 0.0517 | 0.0217 | 0.0168 | 0.0219
2021-07-01 | A65452 | B | 31 | AE1055MS | 101 | 36500 | 0.0689 | 0.0623 | 0.0623 | 0.0794 | 1651 | 1651 | 1591 | 3001 | 25.7 |  | 117 | 0 | 미정 | 선택 | 미정 | 미정 | 0 | 0 | 0 | 0 | 0 | 117 | 0.0689 | 0.1151 | 0.0034 | 0.2056 | 41 | 4200 | 1590 | 0.473 | 0.6105 | 0.0973 | 0.0104 | [6 empty] | 1486 | 20 | 20 | 3 | 0.21 | 77 | 43 | 미정 |  | 2021-07-01 16:37 | 1590 |  | 0 | 0 | 9 | 0 | 0 | 0 | 0.556 | 0.7134 | 0.1508 | 0.0164 | 96600 | 70 | 30 | 140 | 0.0295 | 0.021 | 0.0118 | 0.0531 | 0.0501 | 0.0168 | 0.0099 | 0.0248
2021-07-01 | B64935 | B | 22 | SM45CR2 | 104 | 36900 | 0.0799 | 0.0797 | 0.0797 | 0.1851 | 1624 | 1624 | 1526 | 2524 |  |  |  | 0 | 미정 | 선택 | 미정 | 미정 | 0 | 0 | 0 | 199 | 0 | 0 | 0.0799 | 0.0723 | 0.005 | 0.1423 | 47 | 6400 | 1616 | 0.4056 | 0.5941 | 0.1556 | 0.0028 | [6 empty] | 1494 | 15 | 15 | 1 | 0.2 | 57 | 19 | 미정 |  | 2021-07-01 16:51 | 1602 |  | 0 | 34 | 11 | 0 | 0 | 0 | 0.454 | 0.7537 | 0.2199 | 0.041 |  | 73 | 22 | 138 | 0.012 | 0.0036 | 0.0292 | 0.0488 | 0.0681 | 0.0139 | 0.0134 | 0.0219
2021-07-01 | A65453 | B | 1 | AE1055MS | 87 | 33400 | 0.0639 | 0.1052 | 0.1052 | 0.2627 | 1657 | 1657 | 1596 | 2624 | 33.1 |  | 98 | 0 | 미정 | 선택 | 미정 | 미정 | 0 | 0 | 0 | 0 | 0 | 98 | 0.0639 | 0.106 | 0.0037 | 0.2026 | 44 | 4400 | 1584 | 0.4545 | 0.6204 | 0.0992 | 0.0189 | [6 empty] | 1486 | 20 | 20 | 3 | 0.21 | 75 | 34 | 미정 |  | 2021-07-01 17:31 | 1584 |  | 0 | 0 | 30 | 0 | 0 | 0 | 0.542 | 0.7098 | 0.1449 | 0.0178 | 109650 | 78 | 42 | 162 | 0.0285 | 0.0194 | 0.0132 | 0.0517 | 0.0316 | 0.0158 | 0.0098 | 0.0242
2021-07-01 | B64936 | B | 20 | SM45CR2 | 104 | 37400 | 0.0773 | 0.068 | 0.068 | 0.1224 | 1603 | 1603 | 1520 | 2530 |  |  |  | 0 | 미정 | 선택 | 미정 | 미정 | 0 | 0 | 0 | 201 | 0 | 0 | 0.0773 | 0.074 | 0.0052 | 0.0035 | 45 | 6900 | 1630 | 0.3532 | 0.6192 | 0.1764 | 0.0031 | [6 empty] | 1494 | 15 | 15 | 1 | 0.21 | 66 | 21 | 미정 |  | 2021-07-01 17:45 | 1612 |  | 0 | 17 | 0 | 0 | 0 | 0 | 0.44 | 0.7525 | 0.2212 | 0.0352 | 99050 | 87 | 32 | 156 | 0.0031 | 0.0033 | 0.0305 | 0.0543 | 0.0385 | 0.0146 | 0.0156 | 0.0202
2021-07-01 | A65454 | B | 35 | AE1055MS | 102 | 37500 | 0.042 | 0.0289 | 0.1705 | 0.139 | 1608 | 1571 | 1537 | 2984 | 40.6 |  | 98 | 0 | 미정 | 선택 | 미정 | 미정 | 0 | 0 | 0 | 0 | 0 | 98 | 0.042 | 0.0754 | 0.0053 | 0.1409 | 41 | 5600 | 1587 | 0.4649 | 0.6011 | 0.0935 | 0.0152 | [6 empty] | 1486 | 20 | 21 | 3 | 0.22 | 62 | 28 | 미정 |  | 2021-07-01 18:41 | 1587 |  | 0 | 0 | 20 | 0 | 0 | 0 | 0.562 | 0.7133 | 0.1422 | 0.0164 | 107000 | 77 | 38 | 152 | 0.036 | 0.0151 | 0.0123 | 0.0337 | 0.0367 | 0.0145 | 0.009 | 0.0246
2021-07-01 | B64937 | B | 36 | SCM440HF | 106 | 37500 | 0.0961 | 0.0487 | 0.0487 | 0.1322 | 1620 | 1620 | 1514 | 2503 |  |  | 0 | 0 | 미정 | 선택 | 미정 | 미정 | 0 | 0 | 0 | 198 | 0 | 0 | 0.0961 | 0.0748 | 0.0059 | 0.1681 | 56 | 10400 | 1659 | 0.3694 | 0.7426 | 0.1944 | 0.0031 | [6 empty] | 1493 | 18 | 20 | 1 | 0.2 | 92 | 45 | 미정 |  | 2021-07-01 18:57 | 1656 |  | 0 | 0 | 0 | 0 | 0 | 20 | 0.415 | 0.8307 | 0.244 | 0.0048 | 98700 | 96 | 46 | 195 | 0.0045 | 0.0041 | 0.0149 | 0.0657 | 0.0563 | 0.0141 | 0.0147 | 0.0144
2021-07-01 | A65455 | B | 18 | AE1055MS | 101 | 36500 | 0.0347 | 0.0778 | 0.0778 | 0.1368 | 1583 | 1583 | 1525 | 2944 | 33.6 |  | 98 | 0 | 선택 | 미정 | 미정 | 미정 | 0 | 0 | 0 | 0 | 0 | 98 | 0.0347 | 0.0653 | 0.0029 | 0.0011 | 41 | 5700 | 1585 | 0.4743 | 0.6186 | 0.087 | 0.0125 | [6 empty] | 1486 | 20 | 20 | 3 | 0.21 | 71 | 32 | 미정 |  | 2021-07-01 19:49 | 1585 |  | 0 | 0 | 29 | 0 | 0 | 0 | 0.563 | 0.7087 | 0.136 | 0.0188 | 101350 | 73 | 40 | 152 | 0.0315 | 0.0107 | 0.0148 | 0.0468 | 0.0359 | 0.0151 | 0.009 | 0.0245
2021-07-01 | B64938 | B | 37 | SCM440HF | 104 | 37500 | 0.0408 | 0.0628 | 0.0628 | 0.1015 | 1598 | 1598 | 1563 | 2639 |  |  | 0 | 0 | 미정 | 선택 | 미정 | 미정 | 0 | 0 | 0 | 201 | 0 | 0 | 0.0408 | 0.0492 | 0.0024 | 0.0446 | 47 | 7700 | 1646 | 0.3763 | 0.7656 | 0.2051 | 0.0033 | [6 empty] | 1493 | 18 | 18 | 1 | 0.16 | 72 | 43 | 미정 |  | 2021-07-01 19:57 | 1625 |  | 0 | 0 | 0 | 0 | 0 | 23 | 0.416 | 0.8222 | 0.2337 | 0.0069 |  | 76 | 50 | 194 | 0.0052 | 0.0038 | 0.014 | 0.0348 | 0.0397 | 0.0134 | 0.0138 | 0.0131
2021-07-01 | A65456 | B | 31 | AE1055MS | 101 | 35700 | 0.058 | 0.1168 | 0.1168 | 0.1447 | 1620 | 1620 | 1566 | 3029 | 31.5 |  | 96 | 0 | 미정 | 선택 | 미정 | 미정 | 0 | 0 | 0 | 0 | 0 | 96 | 0.058 | 0.0921 | 0.003 | 0.2401 | 42 | 5000 | 1605 | 0.4642 | 0.6754 | 0.0857 | 0.0194 | [6 empty] | 1486 | 20 | 20 | 3 | 0.18 | 72 | 35 | 미정 |  | 2021-07-01 20:45 | 1605 |  | 0 | 0 | 22 | 0 | 0 | 0 | 0.547 | 0.7034 | 0.1473 | 0.0157 | 108150 | 180 | 31 | 150 | 0.0271 | 0.0154 | 0.0122 | 0.0465 | 0.044 | 0.0171 | 0.0084 | 0.0229
2021-07-01 | B64939 | B | 22 | SCM440HF | 104 | 37400 | 0.0689 | 0.0647 | 0.0647 | 0.0979 | 1594 | 1594 | 1528 | 2574 |  |  | 0 | 0 | 미정 | 선택 | 미정 | 미정 | 0 | 0 | 0 | 204 | 0 | 0 | 0.0689 | 0.0661 | 0.0107 | 0.2006 | 47 | 7900 | 1641 | 0.3928 | 0.7826 | 0.231 | 0.0034 | [6 empty] | 1493 | 18 | 18 | 1 | 0.21 | 63 | 26 | 미정 |  | 2021-07-01 20:58 | 1621 |  | 0 | 31 | 0 | 0 | 0 | 24 | 0.413 | 0.8383 | 0.2492 | 0.0067 | 97950 | 72 | 41 | 191 | 0.0034 | 0.0039 | 0.0105 | 0.0562 | 0.0472 | 0.014 | 0.0134 | 0.0146
2021-07-01 | A65457 | B | 1 | SCM440HF | 101 | 36900 | 0.168 | 0.1751 | 0.1206 | 0.1687 | 1680 | 1682 | 1592 | 3141 | 43.1 |  | 96 | 0 | 미정 | 선택 | 미정 | 미정 | 0 | 0 | 0 | 0 | 0 | 96 | 0.1719 | 0.2388 | 0.0062 | 0.0059 | 73 | 5500 | 1606 | 0.3201 | 0.7515 | 0.1652 | 0.0118 | [6 empty] | 1493 | 18 | 18 | 3 | 0.24 | 84 | 36 | 미정 |  | 2021-07-01 22:12 | 1607 |  | 0 | 0 | 14 | 0 | 0 | 0 | 0.401 | 0.8344 | 0.2391 | 0.0153 | 103450 | 74 | 56 | 219 | 0.0385 | 0.013 | 0.0121 | 0.0663 | 0.0635 | 0.0165 | 0.0084 | 0.014
2021-07-01 | B64940 | I | 22 | 18CRNIMO7HI | 86 | 33300 | 0.0677 | 0.0339 | 0.0459 | 0.1044 | 1587 | 1608 | 1503 | 2455 | 5.5 |  | 168 | 0 | 미정 | 미정 | 미정 | 미정 | 0 | 0 | 0 | 105 | 0 | 168 | 0.0677 | 0.0668 | 0.0037 | 0.1802 | 85 | 12500 | 1684 | 0.1653 | 0.5039 | 0.1901 | 0.0086 | [6 empty] | 1506 | 25 | 27 | 1 | 0.26 | 85 | 0 | 미정 |  | 2021-07-02 03:29 | 1677 |  | 0 | 46 | 46 | 0 | 0 | 94 | 0.1735 | 0.5273 | 0.2595 | 0.0342 | 91900 | 1442 | 51 | 543 | 0.01 | 0.0093 | 0.0309 | 0.0162 | 0.0118 | 0.0031 | 0.0043 | 0.0045
2021-07-01 | B64941 | I | 36 | SM45CI | 106 | 38400 | 0.0753 | 0.0293 | 0.0828 | 0.0643 | 1660 | 1626 | 1547 | 2504 | 7.8 |  | 49 | 0 | 미정 | 미정 | 미정 | 미정 | 0 | 0 | 0 | 151 | 0 | 49 | 0.0753 | 0.08 | 0.0072 | 0.0026 | 44 | 8000 | 1670 | 0.4016 | 0.4665 | 0.1588 | 0.0044 | [6 empty] | 1493 | 20 | 23 | 1 | 0.32 | 87 | 0 | 미정 |  | 2021-07-01 23:10 | 1648 |  | 0 | 0 | 12 | 0 | 0 | 0 | 0.451 | 0.6987 | 0.2216 | 0.0048 | 104100 | 777 | 43 | 196 | 0.0036 | 0.0055 | 0.0048 | 0.0429 | 0.0276 | 0.0107 | 0.01 | 0.0135
2021-07-01 | A65458 | B | 35 | SCM440HF | 101 | 38400 |  | 0.1691 | 0.1691 | 0.1799 | 1589 | 1589 | 1538 | 3299 | 32.3 |  | 128 | 0 | 선택 | 미정 | 미정 | 미정 | 0 | 0 | 0 | 0 | 0 | 128 |  |  |  |  | 41 | 6100 | 1606 | 0.3288 | 0.6821 | 0.1633 | 0.0145 | [6 empty] | 1493 | 18 | 18 | 3 | 0.2 | 69 | 26 | 미정 |  | 2021-07-01 23:27 | 1602 |  | 0 | 0 | 32 | 0 | 0 | 0 | 0.408 | 0.8265 | 0.226 | 0.014 | 103100 | 72 | 45 | 167 | 0.0391 | 0.0132 | 0.0112 |  | 0.0501 | 0.011 | 0.007 | 0.0144
2021-07-01 | B64942 | I | 37 | SCM440I | 105 | 39100 | 0.1366 | 0.0564 | 0.0564 | 0.121 | 1619 | 1619 | 1544 | 2539 |  |  |  | 0 | 미정 | 미정 | 미정 | 미정 | 0 | 0 | 0 | 204 | 0 | 0 | 0.1366 | 0.1284 | 0.006 | 0.0027 | 47 | 8800 | 1665 | 0.3179 | 0.5726 | 0.1974 | 0.0044 | [6 empty] | 1495 | 20 | 23 | 1 | 0.29 | 82 | 0 | 미정 |  | 2021-07-02 00:26 | 1656 |  | 0 | 24 | 10 | 0 | 0 | 0 | 0.3905 | 0.7008 | 0.2551 | 0.0051 |  | 637 | 38 | 206 | 0.0034 | 0.0055 | 0.0048 | 0.0347 | 0.0378 | 0.0139 | 0.0134 | 0.0124
2021-07-01 | A65459 | B | 18 | SCM440HF | 100 | 35900 | 0.0631 | 0.1138 | 0.1138 | 0.1481 | 1610 | 1610 | 1528 | 3285 | 37 |  | 127 | 0 | 미정 | 미정 | 미정 | 미정 | 0 | 0 | 0 | 0 | 0 | 127 | 0.0631 | 0.118 | 0.0039 | 0.0738 | 46 | 6700 | 1596 | 0.3447 | 0.6624 | 0.1738 | 0.0113 | [6 empty] | 1493 | 18 | 18 | 3 | 0.2 | 68 | 29 | 미정 |  | 2021-07-02 00:30 | 1594 |  | 0 | 24 | 38 | 0 | 0 | 0 | 0.4062 | 0.8265 | 0.2295 | 0.0146 | 112000 | 78 | 32 | 158 | 0.0408 | 0.0136 | 0.0116 | 0.0494 | 0.0443 | 0.0298 | 0.0094 | 0.0141
2021-07-01 | B64943 | I | 31 | SCM415C2 | 106 | 38900 | 0.1023 | 0.0415 | 0.0294 | 0.0498 | 1571 | 1616 | 1580 | 2639 | 10 |  | 149 | 0 | 미정 | 미정 | 미정 | 미정 | 0 | 0 | 0 | 0 | 0 | 149 | 0.1023 | 0.1066 | 0.0041 | 0.3278 | 49 | 7000 | 1696 | 0.1086 | 0.4094 | 0.1597 | 0.0082 | [6 empty] | 1516 | 20 | 22 | 1 | 0.24 | 89 | 0 | 미정 |  | 2021-07-02 04:25 | 1690 |  | 0 | 71 | 0 | 0 | 0 | 41 | 0.144 | 0.6682 | 0.2418 | 0.0108 | 91250 | 570 | 45 | 399 | 0.0158 | 0.0091 | 0.024 | 0.0414 | 0.0767 | 0.0695 | 0.0105 | 0.0138
2021-07-01 | A65460 | B | 1 | SCM440HF | 104 | 38700 | 0.0627 | 0.0956 | 0.1083 | 0.1245 | 1582 | 1612 | 1524 | 3429 | 14.9 |  | 127 | 0 | 미정 | 미정 | 미정 | 미정 | 0 | 0 | 0 | 0 | 0 | 127 | 0.0627 | 0.086 | 0.0147 | 0.2221 | 57 | 6800 | 1589 | 0.3491 | 0.665 | 0.1857 | 0.0118 | [6 empty] | 1493 | 18 | 18 | 3 | 0.21 | 69 | 30 | 미정 |  | 2021-07-02 02:04 | 1596 |  | 0 | 55 | 0 | 0 | 0 | 0 | 0.4113 | 0.8186 | 0.2398 | 0.0164 | 0 | 80 | 21 | 134 | 0.0176 | 0.0108 | 0.0127 | 0.0544 | 0.0291 | 0.0129 | 0.0089 | 0.0138
2021-07-01 | A65461 | B | 11 | SCM440HF | 104 | 39300 | 0.0495 | 0.1898 | 0.0996 | 0.087 | 1613 | 1615 | 1568 | 3381 | 32.7 |  | 128 | 0 | 미정 | 미정 | 미정 | 미정 | 0 | 0 | 0 | 0 | 0 | 128 | 0.0495 | 0.0587 | 0.0021 | 0.1652 | 41 | 6800 | 1595 | 0.3246 | 0.6735 | 0.1596 | 0.0255 | [6 empty] | 1493 | 18 | 18 | 3 | 0.2 | 66 | 15 | 미정 |  | 2021-07-02 03:02 | 1596 |  | 0 | 0 | 60 | 0 | 0 | 0 | 0.4092 | 0.8334 | 0.2201 | 0.0145 | 99500 | 75 | 31 | 141 | 0.0411 | 0.014 | 0.0141 | 0.0468 | 0.051 | 0.027 | 0.0101 | 0.0138
2021-07-01 | A65462 | B | 20 | SCM440 | 104 | 36600 | 0.0622 | 0.1206 | 0.1206 | 0.1401 | 1617 | 1617 | 1537 | 3076 | 20.5 |  | 127 | 0 | 미정 | 미정 | 미정 | 미정 | 0 | 0 | 0 | 0 | 0 | 127 | 0.0622 | 0.1472 | 0.0024 | 0.1739 | 41 | 5900 | 1598 | 0.3489 | 0.5636 | 0.1498 | 0.0129 | [6 empty] | 1496 | 15 | 15 | 3 | 0.17 | 72 | 21 | 미정 |  | 2021-07-02 04:02 | 1604 |  | 0 | 28 | 12 | 0 | 0 | 0 | 0.3865 | 0.6787 | 0.2072 | 0.0165 | 105800 | 83 | 43 | 159 | 0.024 | 0.0114 | 0.0156 | 0.0508 | 0.0407 | 0.0209 | 0.0125 | 0.0137
2021-07-01 | A65463 | B | 18 | 34CRS4H | 103 | 35900 | 0.0566 | 0.0941 | 0.0941 | 0.0972 | 1612 | 1612 | 1548 | 3018 | 24.1 |  | 127 | 0 | 미정 | 미정 | 미정 | 미정 | 0 | 0 | 0 | 0 | 0 | 127 | 0.0566 | 0.0848 | 0.0045 | 0.8798 | 40 | 6500 | 1631 | 0.3078 | 0.6328 | 0.1842 | 0.0084 | [6 empty] | 1500 | 16 | 21 | 3 | 0.17 | 90 | 44 | 미정 |  | 2021-07-02 05:02 | 1629 |  | 0 | 15 | 25 | 0 | 0 | 0 | 0.329 | 0.7521 | 0.252 | 0.017 | 99550 | 71 | 25 | 131 | 0.03 | 0.0084 | 0.0169 | 0.0491 | 0.033 | 0.015 | 0.012 | 0.0241
2021-07-01 | B64944 | B | 35 | SCM440 | 104 | 39500 | 0.0482 | 0.0392 | 0.0976 | 0.1092 | 1604 | 1582 | 1561 | 2578 |  |  | 0 | 0 | 미정 | 미정 | 미정 | 미정 | 0 | 0 | 0 | 208 | 0 | 0 | 0.0482 | 0.0458 | 0.0082 | 0.1405 | 38 | 6200 | 1635 | 0.3011 | 0.5121 | 0.1758 | 0.0051 | [6 empty] | 1496 | 15 | 16 | 1 | 0.29 | 77 | 28 | 미정 |  | 2021-07-02 05:21 | 1625 |  | 0 | 0 | 15 | 0 | 0 | 34 | 0.395 | 0.6923 | 0.2311 | 0.0123 | 93850 | 72 | 11 | 119 | 0.0041 | 0.0071 | 0.0117 | 0.0343 | 0.0151 | 0.0094 | 0.0085 | 0.0086
2021-07-01 | A65464 | B | 1 | 34CRS4H | 104 | 36900 | 0.1388 | 0.2262 | 0.2445 | 0.2728 | 1607 | 1607 | 1542 | 3204 | 32.3 |  | 128 | 0 | 미정 | 미정 | 미정 | 미정 | 0 | 0 | 0 | 0 | 0 | 128 | 0.1388 | 0.1806 | 0.0106 | 0.2228 | 43 | 5600 | 1612 | 0.2868 | 0.57 | 0.1518 | 0.013 | [6 empty] | 1500 | 16 | 18 | 3 | 0.16 | 71 | 38 | 미정 |  | 2021-07-02 06:05 | 1604 |  | 0 | 0 | 16 | 0 | 0 | 0 | 0.331 | 0.7456 | 0.2478 | 0.0231 | 98950 | 73 | 18 | 125 | 0.0405 | 0.0142 | 0.0225 | 0.0505 | 0.0332 | 0.0163 | 0.0132 | 0.0237
2021-07-01 | B64945 | B | 37 | AE4140Q | 104 | 38200 | 0.0892 | 0.0331 | 0.0331 | 0.0533 | 1616 | 1616 | 1592 | 2494 | 5.4 |  | 135 | 0 | 미정 | 미정 | 미정 | 미정 | 0 | 0 | 0 | 0 | 0 | 135 | 0.0892 | 0.094 | 0.0044 | 0.3948 | 60 | 7100 | 1616 | 0.2817 | 0.562 | 0.211 | 0.0094 | [6 empty] | 1494 | 18 | 19 | 1 | 0.15 | 65 | 33 | 미정 |  | 2021-07-02 06:39 | 1606 |  | 0 | 35 | 0 | 0 | 0 | 42 | 0.403 | 0.8704 | 0.2184 | 0.0279 |  | 79 | 7 | 123 | 0.0069 | 0.0084 | 0.0248 | 0.0317 | 0.0431 | 0.0111 | 0.007 | 0.0064
2021-07-02 | A65465 | B | 11 | 34CRS4H | 103 | 36900 | 0.0507 | 0.1141 | 0.1141 | 0.1391 | 1653 | 1653 | 1599 | 3043 | 24.2 |  | 109 | 0 | 미정 | 미정 | 미정 | 미정 | 0 | 0 | 0 | 0 | 0 | 109 | 0.0507 | 0.0706 | 0.0027 | 0.1095 | 42 | 4200 | 1610 | 0.2596 | 0.614 | 0.209 | 0.0099 | [6 empty] | 1500 | 16 | 17 | 3 | 0.17 | 65 | 20 | 미정 |  | 2021-07-02 07:01 | 1605 |  | 0 | 15 | 0 | 0 | 0 | 0 | 0.316 | 0.7486 | 0.2522 | 0.0237 | 100550 | 71 | 34 | 148 | 0.0257 | 0.0115 | 0.0197 | 0.0498 | 0.0443 | 0.0223 | 0.0168 | 0.0252
2021-07-02 | B64946 | B | 22 | AE4140Q | 105 | 39600 | 0.0539 | 0.0368 | 0.0965 | 0.1222 | 1569 | 1595 | 1546 | 2650 | 22 |  | 150 | 0 | 미정 | 선택 | 미정 | 미정 | 0 | 0 | 0 | 157 | 0 | 150 | 0.0539 | 0.0642 | 0.0035 | 0.1437 | 44 | 7700 | 1626 | 0.3662 | 0.7339 | 0.1979 | 0.0086 | [6 empty] | 1494 | 18 | 19 | 1 | 0.25 | 69 | 34 | 미정 |  | 2021-07-02 07:40 | 1629 |  | 0 | 20 | 0 | 0 | 0 | 45 | 0.4115 | 0.879 | 0.2197 | 0.0133 | 0 | 78 | 14 | 125 | 0.0324 | 0.0083 | 0.0245 | 0.0339 | 0.0111 | 0.0049 | 0.0077 | 0.0072
2021-07-02 | A65466 | B | 20 | 34CRS4H | 104 | 36600 | 0.1485 | 0.069 | 0.069 | 0.0927 | 1654 | 1654 | 1584 | 3148 | 20.3 |  | 125 | 0 | 미정 | 미정 | 미정 | 미정 | 0 | 0 | 0 | 0 | 0 | 125 | 0.1485 | 0.1575 | 0.0078 | 0.1177 | 40 | 3900 | 1595 | 0.2673 | 0.6419 | 0.21 | 0.0137 | [6 empty] | 1500 | 16 | 17 | 3 | 0.17 | 71 | 26 | 미정 |  | 2021-07-02 08:01 | 1600 |  | 0 | 0 | 18 | 0 | 0 | 0 | 0.334 | 0.7493 | 0.2515 | 0.0231 | 99300 | 70 | 46 | 161 | 0.0249 | 0.0127 | 0.0235 | 0.0581 | 0.0351 | 0.0186 | 0.0132 | 0.0241
2021-07-02 | B64947 | B | 31 | AE4140Q | 104 | 39200 | 0.0959 | 0.0794 | 0.0794 | 0.114 | 1609 | 1609 | 1548 | 2500 | 22.1 |  | 151 | 0 | 미정 | 미정 | 미정 | 미정 | 0 | 0 | 0 | 153 | 0 | 151 | 0.0959 | 0.1313 | 0.005 | 0.2005 | 37 | 6600 | 1643 | 0.3729 | 0.7763 | 0.1965 | 0.0074 | [6 empty] | 1494 | 18 | 19 | 1 | 0.25 | 71 | 32 | 미정 |  | 2021-07-02 08:33 | 1626 |  | 0 | 17 | 0 | 0 | 0 | 51 | 0.4081 | 0.8709 | 0.23 | 0.0128 |  | 179 | 37 | 157 | 0.0353 | 0.0088 | 0.0263 | 0.0488 | 0.0235 | 0.0087 | 0.0097 | 0.0077
2021-07-02 | A65467 | B | 18 | 34CRS4H | 96 | 35500 | 0.198 | 0.078 | 0.078 | 0.0974 | 1681 | 1681 | 1612 | 3077 | 19.2 |  | 95 | 0 | 미정 | 미정 | 미정 | 미정 | 0 | 0 | 0 | 158 | 0 | 95 | 0.198 | 0.1718 | 0.0032 | 0.2343 | 40 | 2800 | 1597 | 0.3068 | 0.6336 | 0.2203 | 0.0134 | [6 empty] | 1500 | 16 | 17 | 3 | 0.16 | 67 | 26 | 미정 |  | 2021-07-02 09:01 | 1597 |  | 0 | 0 | 21 | 0 | 0 | 0 | 0.3429 | 0.7458 | 0.2661 | 0.025 | 91600 | 73 | 49 | 164 | 0.0194 | 0.0129 | 0.0208 | 0.0522 | 0.0235 | 0.0091 | 0.0072 | 0.0254
2021-07-02 | B64948 | I | 35 | SCM420HI | 106 | 39400 | 0.1964 | 0.1541 | 0.1067 | 0.1514 | 1595 | 1624 | 1556 | 2642 | 24.7 |  | 196 | 0 | 미정 | 미정 | 미정 | 미정 | 0 | 0 | 0 | 0 | 0 | 196 | 0.1964 | 0.2009 | 0.0149 | 0.2019 | 40 | 8000 | 1655 | 0.1779 | 0.7277 | 0.1981 | 0.0132 | [6 empty] | 1510 | 20 | 21 | 1 | 0.23 | 85 | 0 | 미정 |  | 2021-07-02 09:35 | 1654 |  | 0 | 0 | 0 | 0 | 0 | 116 | 0.211 | 0.8492 | 0.2481 | 0.025 | 91000 | 760 | 28 | 148 | 0.054 | 0.0106 | 0.0253 | 0.0564 | 0.0283 | 0.01 | 0.0115 | 0.0092
2021-07-02 | A65468 | B | 1 | 34CRS4H | 97 | 34900 | 0.0658 | 0.0437 | 0.0437 | 0.096 | 1648 | 1648 | 1577 | 3027 | 27.7 |  | 98 | 0 | 미정 | 미정 | 미정 | 미정 | 0 | 0 | 0 | 157 | 0 | 98 | 0.0658 | 0.1374 | 0.0021 | 0.0225 | 41 | 6000 | 1630 | 0.2853 | 0.6098 | 0.2253 | 0.0212 | [6 empty] | 1500 | 16 | 17 | 1 | 0.25 | 76 | 40 | 미정 |  | 2021-07-02 10:25 | 1637 |  | 0 | 18 | 0 | 0 | 0 | 0 | 0.335 | 0.7484 | 0.2697 | 0.022 | 92400 | 71 | 8 | 103 | 0.0287 | 0.0155 | 0.0195 | 0.0644 | 0.0298 | 0.0148 | 0.0105 | 0.026
2021-07-02 | B64949 | B | 37 | 34CRS4H | 104 | 37400 | 0.1171 | 0.1958 | 0.1958 | 0.2578 | 1591 | 1591 | 1535 | 2506 |  |  |  | 0 | 미정 | 미정 | 미정 | 미정 | 0 | 0 | 0 | 299 | 0 | 0 | 0.1171 | 0.1509 | 0.0139 | 0.0333 | 68 | 9000 | 1647 | 0.3096 | 0.6351 | 0.2181 | 0.0044 | [6 empty] | 1500 | 16 | 17 | 1 | 0.31 | 77 | 37 | 미정 |  | 2021-07-02 11:01 | 1639 |  | 0 | 28 | 12 | 0 | 0 | 0 | 0.347 | 0.7597 | 0.2429 | 0.0239 | 0 | 75 | 28 | 178 | 0.0118 | 0.005 | 0.017 | 0.0604 | 0.0603 | 0.0185 | 0.0162 | 0.0269
2021-07-02 | B64950 | B | 22 | 34CRS4H | 104 | 37700 | 0.1119 | 0.1147 | 0.1147 | 0.1361 | 1620 | 1620 | 1561 | 2590 |  |  |  | 0 | 미정 | 선택 | 미정 | 미정 | 0 | 0 | 0 | 205 | 0 | 0 | 0.1119 | 0.1199 | 0.0064 | 0.041 | 47 | 7200 | 1635 | 0.2621 | 0.6412 | 0.2219 | 0.0048 | [6 empty] | 1500 | 16 | 18 | 1 | 0.24 | 65 | 28 | 미정 |  | 2021-07-02 12:05 | 1633 |  | 0 | 27 | 0 | 0 | 0 | 0 | 0.345 | 0.7566 | 0.2495 | 0.0229 |  | 84 | 28 | 155 | 0.0033 | 0.0055 | 0.021 | 0.0662 | 0.0681 | 0.0279 | 0.0257 | 0.0252
2021-07-02 | B64951 | B | 31 | SMN455M1 | 100 | 37700 | 0.1787 | 0.0584 | 0.0584 | 0.0882 | 1611 | 1611 | 1580 | 2527 | 23.2 |  | 101 | 0 | 미정 | 미정 | 미정 | 미정 | 0 | 0 | 0 | 200 | 0 | 101 | 0.1787 | 0.1209 | 0.0085 | 0.0672 | 47 | 8000 | 1661 | 0.4334 | 1.322 | 0.2016 | 0.0064 | [6 empty] | 1483 | 16 | 25 | 1 | 0.23 | 88 | 39 | 미정 |  | 2021-07-02 13:06 | 1654 |  | 0 | 86 | 0 | 0 | 0 | 34 | 0.515 | 1.5036 | 0.2418 | 0.0077 | 99400 | 98 | 50 | 207 | 0.0239 | 0.0067 | 0.0113 | 0.0552 | 0.05 | 0.0126 | 0.0104 | 0.0104
2021-07-02 | B64952 | B | 35 | SMN455M1 | 99 | 36000 | 0.113 | 0.0398 | 0.0398 | 0.0767 | 1605 | 1605 | 1549 | 2467 | 21 |  | 118 | 0 | 미정 | 미정 | 미정 | 미정 | 0 | 0 | 0 | 205 | 0 | 118 | 0.113 | 0.1427 | 0.0042 | 0.0854 | 45 | 7300 | 1653 | 0.4577 | 1.3256 | 0.1902 | 0.0058 | [6 empty] | 1483 | 16 | 17 | 1 | 0.24 | 78 | 34 | 미정 |  | 2021-07-02 14:08 | 1636 |  | 0 | 90 | 12 | 0 | 0 | 13 | 0.5119 | 1.5348 | 0.2526 | 0.0064 | 94750 | 70 | 58 | 215 | 0.0251 | 0.0075 | 0.0127 | 0.056 | 0.0337 | 0.009 | 0.0119 | 0.0102
2021-07-02 | B64953 | B | 37 | AE15B34M | 103 | 38000 | 0.105 | 0.0737 | 0.0839 | 0.1225 | 1639 | 1589 | 1544 | 2613 | 17.1 |  | 61 | 0 | 미정 | 미정 | 미정 | 미정 | 0 | 0 | 0 | 258 | 0 | 61 | 0.105 | 0.1048 | 0.0122 | 0.0288 | 73 | 11000 | 1670 | 0.3006 | 1.0609 | 0.1931 | 0.0088 | [6 empty] | 1497 | 13 | 22 | 1 | 0.2 | 88 | 40 | 미정 |  | 2021-07-02 15:46 | 1679 |  | 0 | 61 | 0 | 0 | 0 | 26 | 0.343 | 1.2506 | 0.2788 | 0.0261 |  | 70 | 22 | 179 | 0.0103 | 0.0094 | 0.0219 | 0.0522 | 0.0365 | 0.0076 | 0.01 | 0.0104
2021-07-02 | A65469 | B | 18 | SMN455M1 | 106 | 39500 | 0.0624 | 0.0351 | 0.0599 | 0.1061 | 1592 | 1608 | 1547 | 3146 | 28.7 |  | 127 | 0 | 미정 | 미정 | 미정 | 미정 | 0 | 0 | 0 | 0 | 0 | 127 | 0.0624 | 0.0631 | 0.0044 | 0.4731 | 41 | 6500 | 1607 | 0.4206 | 1.201 | 0.1317 | 0.0161 | [6 empty] | 1483 | 16 | 18 | 3 | 0.18 | 84 | 35 | 미정 |  | 2021-07-02 15:42 | 1600 |  | 0 | 41 | 22 | 0 | 0 | 0 | 0.509 | 1.472 | 0.2204 | 0.0119 | 99600 | 75 | 43 | 164 | 0.0362 | 0.0205 | 0.0106 | 0.0586 | 0.0534 | 0.019 | 0.009 | 0.0103
2021-07-02 | B64954 | B | 36 | AE15B34M | 103 | 38300 | 0.1048 | 0.1955 | 0.0514 | 0.1148 | 1653 | 1601 | 1542 | 2851 | 27 |  | 148 | 0 | 미정 | 미정 | 미정 | 미정 | 0 | 0 | 0 | 0 | 0 | 148 | 0.1048 | 0.1347 | 0.0098 | 0.4859 | 45 | 7700 | 1648 | 0.2773 | 1.1379 | 0.1615 | 0.0109 | [6 empty] | 1497 | 13 | 16 | 1 | 0.2 | 76 | 30 | 미정 |  | 2021-07-02 16:45 | 1641 |  | 0 | 53 | 22 | 0 | 0 | 26 | 0.3477 | 1.2643 | 0.2627 | 0.0114 | 97750 | 74 | 39 | 170 | 0.0396 | 0.0091 | 0.0223 | 0.0605 | 0.0645 | 0.0162 | 0.0086 | 0.0086
2021-07-02 | A65470 | B | 20 | SMN455M1 | 105 | 37900 | 0.0548 | 0.079 | 0.079 | 0.0988 | 1617 | 1617 | 1544 | 3309 | 20.8 |  | 126 | 0 | 미정 | 미정 | 미정 | 미정 | 0 | 0 | 0 | 0 | 0 | 126 | 0.0548 | 0.0443 | 0.003 | 0.0802 | 44 | 5900 | 1607 | 0.4059 | 1.2655 | 0.1585 | 0.016 | [6 empty] | 1483 | 16 | 8 | 1 | 0.22 | 60 | 27 | 미정 |  | 2021-07-02 17:24 | 1576 |  | 0 | 19 | 0 | 0 | 0 | 0 | 0.501 | 1.4911 | 0.2413 | 0.0147 | 90350 | 68 | 9 | 123 | 0.0265 | 0.0182 | 0.013 | 0.0534 | 0.0365 | 0.0151 | 0.0095 | 0.0092
2021-07-02 | B64955 | B | 22 | AE15B34M | 104 | 38000 | 0.0704 | 0.0567 | 0.0567 | 0.1602 | 1666 | 1666 | 1528 | 2630 | 27.4 |  | 150 | 0 | 미정 | 미정 | 미정 | 미정 | 0 | 0 | 0 | 0 | 0 | 150 | 0.0704 | 0.1001 | 0.0047 | 0.0353 | 48 | 7700 | 1641 | 0.3115 | 1.1379 | 0.1759 | 0.016 | [6 empty] | 1497 | 13 | 15 | 1 | 0.21 | 76 | 30 | 미정 |  | 2021-07-02 17:48 | 1636 |  | 0 | 33 | 0 | 0 | 0 | 21 | 0.3443 | 1.2707 | 0.263 | 0.0172 | 96200 | 73 | 47 | 184 | 0.0407 | 0.0152 | 0.0234 | 0.0581 | 0.0422 | 0.0097 | 0.0072 | 0.0079
2021-07-02 | A65471 | B | 1 | SMN455M1 | 105 | 36900 | 0.0558 | 0.0322 | 0.0322 | 0.1204 | 1663 | 1663 | 1575 | 3205 | 7.4 |  | 127 | 0 | 미정 | 미정 | 미정 | 미정 | 0 | 0 | 0 | 0 | 0 | 127 | 0.0558 | 0.0697 | 0.0042 | 0.1735 | 48 | 5500 | 1611 | 0.4006 | 1.2326 | 0.1541 | 0.0061 | [6 empty] | 1483 | 16 | 18 | 3 | 0.18 | 76 | 34 | 미정 |  | 2021-07-02 18:04 | 1601 |  | 0 | 20 | 0 | 0 | 0 | 0 | 0.541 | 1.506 | 0.2408 | 0.0147 |  | 74 | 29 | 139 | 0.0094 | 0.0115 | 0.0115 | 0.0451 | 0.0643 | 0.0242 | 0.0097 | 0.0089
2021-07-02 | B64956 | B | 35 | AE15B34M | 102 | 38600 | 0.0818 | 0.1115 | 0.1115 | 0.1495 | 1601 | 1601 | 1537 | 2615 | 26.4 |  | 149 | 0 | 미정 | 미정 | 미정 | 미정 | 0 | 0 | 0 | 0 | 0 | 149 | 0.0818 | 0.1318 | 0.0068 | 0.2128 | 42 | 6300 | 1614 | 0.282 | 1.0914 | 0.2032 | 0.0105 | [6 empty] | 1497 | 13 | 14 | 1 | 0.19 | 67 | 25 | 미정 |  | 2021-07-02 18:50 | 1618 |  | 0 | 72 | 0 | 0 | 0 | 28 | 0.3463 | 1.2706 | 0.261 | 0.0233 | 100750 | 74 | 52 | 183 | 0.0389 | 0.0121 | 0.0253 | 0.0578 | 0.0453 | 0.0066 | 0.0063 | 0.0079
2021-07-02 | A65472 | B | 11 | SMN455M | 104 | 36900 | 0.1593 | 0.0651 | 0.0651 | 0.1727 | 1618 | 1618 | 1545 | 3222 | 22 |  | 127 | 0 | 미정 | 미정 | 미정 | 미정 | 0 | 0 | 0 | 0 | 0 | 127 | 0.1593 | 0.129 | 0.0072 | 0.002 | 41 | 5900 | 1619 | 0.4015 | 1.2734 | 0.202 | 0.0185 | [6 empty] | 1481 | 16 | 16 | 3 | 0.17 | 85 | 38 | 미정 |  | 2021-07-02 18:55 | 1610 |  | 0 | 29 | 0 | 0 | 0 | 0 | 0.523 | 1.4906 | 0.2516 | 0.0192 | 98600 | 72 | 34 | 150 | 0.0275 | 0.016 | 0.0166 | 0.0597 | 0.04 | 0.0165 | 0.0117 | 0.0121
2021-07-02 | B64957 | B | 37 | AE15B34M | 105 | 38000 | 0.1219 | 0.0484 | 0.0484 | 0.1227 | 1663 | 1663 | 1527 | 2598 | 32.6 |  | 147 | 0 | 미정 | 미정 | 미정 | 미정 | 0 | 0 | 0 | 0 | 0 | 147 | 0.1219 | 0.1162 | 0.0051 | 0.0022 | 37 | 6200 | 1629 | 0.3001 | 1.0838 | 0.2059 | 0.0292 | [6 empty] | 1497 | 13 | 14 | 1 | 0.17 | 67 | 23 | 미정 |  | 2021-07-02 19:46 | 1615 |  | 0 | 83 | 13 | 0 | 0 | 23 | 0.3322 | 1.2654 | 0.2648 | 0.0248 | 95700 | 72 | 58 | 194 | 0.0479 | 0.0167 | 0.0229 | 0.0533 | 0.0369 | 0.0102 | 0.0069 | 0.0093
2021-07-02 | A65473 | B | 31 | SMN455M | 105 | 39100 | 0.0921 | 0.2187 | 0.2187 | 0.1357 | 1604 | 1604 | 1578 | 3031 | 27.5 |  | 127 | 0 | 미정 | 미정 | 미정 | 미정 | 0 | 0 | 0 | 0 | 0 | 127 | 0.0921 | 0.0734 | 0.0052 | 0.0703 | 38 | 5000 | 1606 | 0.3994 | 1.2603 | 0.1719 | 0.0118 | [6 empty] | 1481 | 16 | 17 | 3 | 0.18 | 82 | 38 | 미정 |  | 2021-07-02 19:57 | 1600 |  | 0 | 29 | 0 | 0 | 0 | 0 | 0.521 | 1.4933 | 0.2444 | 0.0196 | 102950 | 77 | 41 | 155 | 0.0321 | 0.0194 | 0.0163 | 0.0596 | 0.0456 | 0.019 | 0.0133 | 0.0131
2021-07-02 | B64958 | B | 36 | AE15B34M | 101 | 37000 | 0.0762 | 0.0448 | 0.0448 | 0.1758 | 1664 | 1664 | 1536 | 2573 | 32.4 |  | 149 | 0 | 미정 | 미정 | 미정 | 미정 | 0 | 0 | 0 | 0 | 0 | 149 | 0.0762 | 0.1197 | 0.0085 | 0.0769 | 42 | 6000 | 1636 | 0.3021 | 1.0439 | 0.2125 | 0.029 | [6 empty] | 1497 | 13 | 14 | 1 | 0.19 | 69 | 22 | 미정 |  | 2021-07-02 20:48 | 1619 |  | 0 | 81 | 0 | 0 | 0 | 19 | 0.3427 | 1.2893 | 0.256 | 0.0217 | 96950 | 73 | 63 | 205 | 0.0478 | 0.0185 | 0.0221 | 0.0608 | 0.0382 | 0.0083 | 0.0063 | 0.0084
2021-07-02 | A65474 | B | 20 | SMN455M | 106 | 36600 | 0.0787 | 0.0785 | 0.0785 | 0.1678 | 1641 | 1641 | 1567 | 3150 | 30.9 |  | 127 | 0 | 미정 | 미정 | 미정 | 미정 | 0 | 0 | 0 | 0 | 0 | 127 | 0.0787 | 0.0676 | 0.0035 | 0.125 | 36 | 4300 | 1583 | 0.4411 | 1.2519 | 0.1911 | 0.0164 | [6 empty] | 1481 | 16 | 16 | 3 | 0.18 | 76 | 30 | 미정 |  | 2021-07-02 20:53 | 1593 |  | 0 | 22 | 0 | 0 | 0 | 0 | 0.5297 | 1.4914 | 0.2452 | 0.0186 | 97400 | 80 | 49 | 170 | 0.0375 | 0.0189 | 0.0168 | 0.0575 | 0.0384 | 0.022 | 0.0161 | 0.0147
2021-07-02 | B64959 | B | 18 | AE15B34M | 101 | 38500 | 0.1057 | 0.0485 | 0.0896 | 0.1065 | 1589 | 1601 | 1564 | 2619 | 25.5 |  | 146 | 0 | 미정 | 미정 | 미정 | 미정 | 0 | 0 | 0 | 0 | 0 | 146 | 0.1057 | 0.0993 | 0.0101 | 0.0015 | 44 | 6900 | 1650 | 0.3037 | 1.0524 | 0.2116 | 0.0157 | [6 empty] | 1497 | 13 | 15 | 1 | 0.21 | 82 | 30 | 미정 |  | 2021-07-02 21:50 | 1639 |  | 0 | 92 | 41 | 0 | 0 | 21 | 0.343 | 1.2894 | 0.268 | 0.0235 | 101150 | 72 | 51 | 197 | 0.0355 | 0.0144 | 0.0214 | 0.0459 | 0.0311 | 0.0063 | 0.0069 | 0.0066
2021-07-02 | A65475 | B | 1 | AE1055LS | 106 | 38000 | 0.0703 | 0.1088 | 0.1596 | 0.1989 | 1581 | 1592 | 1540 | 3218 | 34.5 |  | 128 | 0 | 미정 | 미정 | 미정 | 미정 | 0 | 0 | 0 | 0 | 0 | 128 | 0.0703 | 0.0922 | 0.0029 | 0.2924 | 41 | 6700 | 1620 | 0.4569 | 0.5924 | 0.1812 | 0.0251 | [6 empty] | 1484 | 25 | 25 | 3 | 0.15 | 89 | 37 | 미정 |  | 2021-07-02 22:12 | 1621 |  | 0 | 24 | 16 | 0 | 0 | 0 | 0.55 | 0.7741 | 0.2389 | 0.027 | 104050 | 93 | 50 | 184 | 0.0407 | 0.0159 | 0.0253 | 0.0484 | 0.0367 | 0.0097 | 0.0045 | 0.0048
2021-07-02 | B64960 | B | 35 | AE15B34M | 104 | 37900 | 0.0707 | 0.0522 | 0.0522 | 0.0911 | 1624 | 1624 | 1556 | 2600 | 26.3 |  | 146 | 0 | 미정 | 미정 | 미정 | 미정 | 0 | 0 | 0 | 0 | 0 | 146 | 0.0707 | 0.0523 | 0.0036 | 0.2755 | 42 | 6100 | 1629 | 0.25 | 1.0505 | 0.1967 | 0.017 | [6 empty] | 1497 | 13 | 14 | 1 | 0.25 | 82 | 32 | 미정 |  | 2021-07-02 22:56 | 1630 |  | 0 | 44 | 0 | 0 | 0 | 17 | 0.3375 | 1.2811 | 0.2533 | 0.0244 | 96100 | 84 | 46 | 185 | 0.038 | 0.0166 | 0.022 | 0.0376 | 0.0386 | 0.0087 | 0.0063 | 0.0073
2021-07-02 | A65476 | B | 11 | AE1055LS | 104 | 37800 | 0.0903 | 0.1589 | 0.1589 | 0.1241 | 1645 | 1645 | 1582 | 3434 | 29.4 |  | 124 | 0 | 미정 | 미정 | 미정 | 미정 | 0 | 0 | 0 | 0 | 0 | 124 | 0.0903 | 0.152 | 0.0053 | 0.2176 | 41 | 3700 | 1587 | 0.4212 | 0.5862 | 0.1985 | 0.0258 | [6 empty] | 1484 | 25 | 25 | 3 | 0.14 | 61 | 30 | 미정 |  | 2021-07-02 23:14 | 1586 |  | 0 | 0 | 24 | 0 | 0 | 0 | 0.551 | 0.7858 | 0.2461 | 0.0322 | 92050 | 60 | 45 | 176 | 0.0384 | 0.0262 | 0.0274 | 0.0653 | 0.0208 | 0.0062 | 0.0044 | 0.0047
2021-07-02 | B64961 | B | 37 | SCR420H1V | 103 | 39200 | 0.0759 | 0.027 | 0.0316 | 0.0449 | 1615 | 1668 | 1623 | 2587 | 2.7 |  | 155 | 0 | 미정 | 미정 | 미정 | 미정 | 0 | 0 | 0 | 0 | 0 | 155 | 0.0759 | 0.1029 | 0.0345 | 0.307 | 43 | 7000 | 1675 | 0.1585 | 0.5597 | 0.1666 | 0.0174 | [6 empty] | 1509 | 13 | 20 | 1 | 0.21 | 93 | 39 | 미정 |  | 2021-07-03 00:02 | 1680 |  | 0 | 104 | 0 | 0 | 0 | 0 | 0.215 | 0.8678 | 0.2572 | 0.0173 | 101000 | 86 | 50 | 208 | 0.0041 | 0.0145 | 0.0238 | 0.0584 | 0.0756 | 0.0127 | 0.0087 | 0.0072
2021-07-02 | A65477 | B | 31 | AE1055LS | 103 | 37500 | 0.1086 | 0.1705 | 0.1705 | 0.1798 | 1649 | 1649 | 1580 | 3055 | 41.3 |  | 125 | 0 | 미정 | 미정 | 미정 | 미정 | 0 | 0 | 0 | 0 | 0 | 125 | 0.1086 | 0.163 | 0.0041 | 0.1196 | 43 | 3900 | 1600 | 0.4918 | 0.6095 | 0.1953 | 0.0196 | [6 empty] | 1484 | 25 | 25 | 3 | 0.14 | 68 | 31 | 미정 |  | 2021-07-03 00:17 | 1594 |  | 0 | 28 | 23 | 0 | 0 | 0 | 0.547 | 0.7801 | 0.2409 | 0.0254 | 103300 | 70 | 32 | 155 | 0.0483 | 0.0229 | 0.0262 | 0.0577 | 0.0227 | 0.0042 | 0.0042 | 0.0048
2021-07-02 | B64962 | B | 36 | SCR420H1V | 103 | 39600 | 0.0685 | 0.0239 | 0.0325 | 0.0648 | 1637 | 1596 | 1569 | 2519 | 3.6 |  | 158 | 0 | 미정 | 선택 | 미정 | 미정 | 0 | 0 | 0 | 0 | 0 | 158 | 0.0685 | 0.0656 | 0.0067 | 0.1657 | 41 | 6800 | 1654 | 0.1488 | 0.5914 | 0.1103 | 0.0083 | [6 empty] | 1509 | 13 | 14 | 1 | 0.21 | 73 | 31 | 미정 |  | 2021-07-03 01:07 | 1648 |  | 0 | 48 | 43 | 0 | 0 | 32 | 0.2121 | 0.8807 | 0.2594 | 0.0262 | 101300 | 65 | 40 | 189 | 0.0053 | 0.0107 | 0.0245 | 0.0425 | 0.0692 | 0.0171 | 0.009 | 0.0079
2021-07-02 | A65478 | B | 20 | AE1055LS | 102 | 36900 | 0.1033 | 0.2857 | 0.2236 | 0.2898 | 1635 | 1641 | 1576 | 3306 | 53.9 |  | 128 | 0 | 미정 | 선택 | 미정 | 미정 | 0 | 0 | 0 | 0 | 0 | 128 | 0.1033 | 0.1369 | 0.0046 | 0.5054 | 40 | 3600 | 1600 | 0.5128 | 0.6436 | 0.1887 | 0.0217 | [6 empty] | 1484 | 25 | 25 | 3 | 0.15 | 71 | 30 | 미정 |  | 2021-07-03 01:14 | 1593 |  | 0 | 13 | 21 | 0 | 0 | 0 | 0.56 | 0.771 | 0.2521 | 0.0312 | 91650 | 61 | 46 | 169 | 0.0724 | 0.0201 | 0.0279 | 0.0529 | 0.0271 | 0.0061 | 0.0043 | 0.0041
2021-07-02 | B64963 | B | 18 | SCR420H1V | 103 | 37400 | 0.0831 | 0.0205 | 0.0492 | 0.0815 | 1702 | 1622 | 1584 | 2582 | 15.5 |  | 169 | 0 | 미정 | 미정 | 미정 | 미정 | 0 | 0 | 0 | 0 | 0 | 169 | 0.0831 | 0.0861 | 0.0062 | 0.0948 | 41 | 6400 | 1641 | 0.1589 | 0.5768 | 0.1457 | 0.0167 | [6 empty] | 1509 | 15 | 16 | 1 | 0.21 | 68 | 28 | 미정 |  | 2021-07-03 02:13 | 1634 |  | 0 | 35 | 31 | 0 | 0 | 26 | 0.222 | 0.8794 | 0.2598 | 0.031 | 100000 | 65 | 36 | 176 | 0.0254 | 0.017 | 0.0282 | 0.0401 | 0.0344 | 0.0219 | 0.011 | 0.009
2021-07-02 | A65479 | B | 1 | AE1055LS | 101 | 36800 | 0.0723 | 0.0523 | 0.0907 | 0.1265 | 1667 | 1655 | 1574 | 3292 | 24.3 |  | 127 | 0 | 선택 | 미정 | 미정 | 미정 | 0 | 0 | 0 | 0 | 0 | 127 | 0.0723 | 0.1085 | 0.0037 | 0.2462 | 40 | 3900 | 1579 | 0.4363 | 0.5849 | 0.1872 | 0.0179 | [6 empty] | 1484 | 25 | 25 | 3 | 0.15 | 67 | 34 | 미정 |  | 2021-07-03 02:33 | 1588 |  | 0 | 21 | 20 | 0 | 0 | 0 | 0.5559 | 0.7764 | 0.2402 | 0.0265 |  | 72 | 21 | 118 | 0.0293 | 0.0318 | 0.024 | 0.047 | 0.0141 | 0.0053 | 0.0048 | 0.0045
2021-07-02 | B64964 | B | 35 | SCR420H1V | 102 | 38200 | 0.1178 | 0.0264 | 0.0316 | 0.0574 | 1641 | 1650 | 1613 | 2513 | 11.3 |  | 170 | 0 | 미정 | 미정 | 미정 | 미정 | 0 | 0 | 0 | 0 | 0 | 170 | 0.1178 | 0.1272 | 0.0084 | 0.1443 | 52 | 5900 | 1649 | 0.1757 | 0.5881 | 0.1158 | 0.0098 | [6 empty] | 1509 | 13 | 14 | 1 | 0.19 | 76 | 36 | 미정 |  | 2021-07-03 03:22 | 1641 |  | 0 | 26 | 40 | 0 | 0 | 26 | 0.2174 | 0.8825 | 0.2544 | 0.0213 | 100000 | 64 | 29 | 168 | 0.0184 | 0.011 | 0.0261 | 0.0496 | 0.0598 | 0.0181 | 0.0107 | 0.0084
2021-07-02 | A65480 | B | 11 | AE1055LS | 100 | 35800 | 0.0668 | 0.0905 | 0.0708 | 0.1121 | 1652 | 1653 | 1581 | 3026 | 33.5 |  | 127 | 0 | 미정 | 미정 | 미정 | 미정 | 0 | 0 | 0 | 0 | 0 | 127 | 0.0668 | 0.1341 | 0.0029 | 0.0986 | 41 | 3600 | 1590 | 0.407 | 0.5974 | 0.2106 | 0.0194 | [6 empty] | 1484 | 25 | 25 | 3 | 0.15 | 57 | 24 | 미정 |  | 2021-07-03 03:31 | 1591 |  | 0 | 17 | 16 | 0 | 0 | 0 | 0.556 | 0.7717 | 0.2431 | 0.027 |  | 63 | 19 | 120 | 0.0404 | 0.028 | 0.0236 | 0.0464 | 0.0165 | 0.0031 | 0.0026 | 0.0032
2021-07-02 | B64965 | B | 37 | SCR420HC | 102 | 37800 | 0.0792 | 0.0236 | 0.0325 | 0.0588 | 1636 | 1618 | 1582 | 2567 | 7.1 |  | 169 | 0 | 미정 | 선택 | 미정 | 미정 | 0 | 0 | 0 | 0 | 0 | 169 | 0.0792 | 0.0816 | 0.0031 | 0.2167 | 40 | 6000 | 1632 | 0.1573 | 0.6042 | 0.1215 | 0.0081 | [6 empty] | 1511 | 16 | 17 | 1 | 0.17 | 57 | 26 | 미정 |  | 2021-07-03 04:22 | 1629 |  | 0 | 46 | 41 | 0 | 0 | 16 | 0.199 | 0.8455 | 0.2585 | 0.0189 | 101450 | 63 | 26 | 149 | 0.0114 | 0.0106 | 0.0248 | 0.0421 | 0.0566 | 0.0124 | 0.0091 | 0.0089
2021-07-02 | A65481 | B | 31 | AE1055LS | 101 | 35800 | 0.0896 | 0.1285 | 0.1285 | 0.1697 | 1614 | 1614 | 1540 | 3117 | 40.4 |  | 127 | 0 | 미정 | 미정 | 미정 | 미정 | 0 | 0 | 0 | 0 | 0 | 127 | 0.0896 | 0.1559 | 0.0042 | 0.2034 | 41 | 4400 | 1591 | 0.4494 | 0.6182 | 0.2175 | 0.0198 | [6 empty] | 1484 | 25 | 25 | 3 | 0.15 | 69 | 35 | 미정 |  | 2021-07-03 04:31 | 1592 |  | 0 | 20 | 27 | 0 | 0 | 0 | 0.5563 | 0.7805 | 0.2438 | 0.0278 |  | 67 | 19 | 115 | 0.0487 | 0.0213 | 0.0232 | 0.0487 | 0.0187 | 0.0031 | 0.0035 | 0.0037
2021-07-02 | B64966 | B | 36 | SCR420HC | 103 | 38400 | 0.089 | 0.0221 | 0.0367 | 0.0765 | 1683 | 1631 | 1590 | 2452 | 10.2 |  | 166 | 0 | 미정 | 선택 | 미정 | 미정 | 0 | 0 | 0 | 0 | 0 | 166 | 0.089 | 0.0983 | 0.0069 | 0.216 | 39 | 6100 | 1629 | 0.1535 | 0.6142 | 0.1485 | 0.0116 | [6 empty] | 1511 | 16 | 17 | 1 | 0.2 | 74 | 32 | 미정 |  | 2021-07-03 05:20 | 1633 |  | 0 | 26 | 17 | 0 | 0 | 31 | 0.203 | 0.8441 | 0.2575 | 0.0239 |  | 65 | 40 | 160 | 0.0162 | 0.0135 | 0.0232 | 0.0444 | 0.0284 | 0.0119 | 0.0083 | 0.0073
2021-07-02 | A65482 | B | 20 | AE1055LS | 100 | 34700 | 0.0593 | 0.1217 | 0.1217 | 0.1758 | 1616 | 1616 | 1529 | 3046 | 43 |  | 128 | 0 | 선택 | 미정 | 미정 | 미정 | 0 | 0 | 0 | 0 | 0 | 128 | 0.0593 | 0.1071 | 0.0029 | 0.115 | 40 | 5000 | 1580 | 0.4269 | 0.5959 | 0.2122 | 0.0317 | [6 empty] | 1484 | 25 | 25 | 3 | 0.15 | 65 | 32 | 미정 |  | 2021-07-03 05:32 | 1580 |  | 0 | 20 | 0 | 0 | 0 | 0 | 0.55 | 0.7741 | 0.2359 | 0.0296 |  | 65 | 18 | 110 | 0.0523 | 0.026 | 0.025 | 0.0461 | 0.0201 | 0.0047 | 0.0025 | 0.0035
2021-07-02 | B64967 | B | 18 | SCR420HC | 102 | 37500 | 0.078 | 0.0284 | 0.0311 | 0.073 | 1648 | 1676 | 1616 | 2465 | 4.2 |  | 168 | 0 | 미정 | 미정 | 미정 | 미정 | 0 | 0 | 0 | 0 | 0 | 168 | 0.078 | 0.1513 | 0.0077 | 0.9938 | 37 | 5100 | 1648 | 0.1838 | 0.6806 | 0.1934 | 0.0146 | [6 empty] | 1511 | 18 | 19 | 1 | 0.2 | 74 | 36 | 미정 |  | 2021-07-03 06:13 | 1637 |  | 0 | 58 | 7 | 0 | 0 | 48 | 0.2079 | 0.8369 | 0.2421 | 0.0292 | 101550 | 67 | 40 | 164 | 0.007 | 0.0128 | 0.0281 | 0.0444 | 0.0537 | 0.0094 | 0.0087 | 0.0071
2021-07-02 | A65483 | B | 1 | AE1055LS | 101 | 36300 | 0.0702 | 0.145 | 0.145 | 0.1972 | 1619 | 1619 | 1554 | 3153 | 46.7 |  | 127 | 0 | 선택 | 미정 | 미정 | 미정 | 0 | 0 | 0 | 0 | 0 | 127 | 0.0702 | 0.1162 | 0.0035 | 0.0848 | 40 | 4400 | 1580 | 0.4743 | 0.6182 | 0.1764 | 0.0248 | [6 empty] | 1484 | 25 | 25 | 3 | 0.16 | 65 | 32 | 미정 |  | 2021-07-03 06:31 | 1584 |  | 0 | 9 | 20 | 0 | 0 | 0 | 0.5524 | 0.7737 | 0.2417 | 0.0282 |  | 85 | 12 | 100 | 0.0563 | 0.0228 | 0.025 | 0.0523 | 0.0306 | 0.0104 | 0.0059 | 0.0049
2021-07-03 | B64968 | B | 35 | SCR420HC | 103 | 36500 | 0.1007 | 0.0351 | 0.0351 | 0.0832 | 1617 | 1617 | 1570 | 2493 | 22.1 |  | 195 | 0 | 미정 | 선택 | 미정 | 미정 | 0 | 0 | 0 | 0 | 0 | 195 | 0.1007 | 0.1397 | 0.0069 | 0.0029 | 48 | 6300 | 1629 | 0.187 | 0.7364 | 0.1489 | 0.0136 | [6 empty] | 1511 | 16 | 17 | 1 | 0.24 | 62 | 30 | 미정 |  | 2021-07-03 07:28 | 1621 |  | 0 | 35 | 0 | 0 | 0 | 42 | 0.1997 | 0.8501 | 0.249 | 0.0196 | 100300 | 84 | 30 | 148 | 0.0433 | 0.0122 | 0.0236 | 0.0445 | 0.0319 | 0.0095 | 0.0082 | 0.0077
2021-07-03 | A65484 | B | 11 | AE1055LS | 101 | 35800 | 0.159 |  |  | 0.1947 |  | 1620 | 1555 | 3018 | 45.6 |  | 127 | 0 | 미정 | 선택 | 미정 | 미정 | 0 | 0 | 0 | 205 | 0 | 127 | 0.159 | 0.1678 | 0.0099 | 0.0901 | 41 | 3700 | 1584 | 0.3385 | 0.6332 | 0.2275 | 0.0317 | [6 empty] | 1484 | 25 | 25 | 3 | 0.16 | 58 | 25 | 미정 |  | 2021-07-03 07:27 | 1577 |  | 0 | 15 | 0 | 0 | 0 | 0 | 0.5518 | 0.7794 | 0.2388 | 0.0322 |  | 73 | 30 | 136 | 0.055 | 0.0181 | 0.0266 | 0.0567 | 0.0212 | 0.0084 | 0.0042 | 0.0045
2021-07-03 | A65485 | B | 31 | AE1055LS | 101 | 35800 | 0.0774 | 0.1085 | 0.1085 | 0.1653 | 1632 | 1632 | 1540 | 3055 | 51.7 |  | 126 | 0 | 해제 | 선택 | 미정 | 미정 | 0 | 0 | 0 | 206 | 0 | 126 | 0.0774 | 0.1034 | 0.0036 | 0.7825 | 40 | 4400 | 1586 | 0.4635 | 0.6543 | 0.1975 | 0.024 | [6 empty] | 1484 | 25 | 25 | 3 | 0.15 | 60 | 24 | 미정 |  | 2021-07-03 08:27 | 1584 |  | 0 | 0 | 16 | 0 | 0 | 0 | 0.546 | 0.7862 | 0.2399 | 0.0302 | 107650 | 72 | 31 | 141 | 0.0585 | 0.0191 | 0.025 | 0.0511 | 0.0411 | 0.0098 | 0.0043 | 0.0052
2021-07-03 | B64969 | B | 37 | 16MNCRS5H | 101 | 38500 | 0.0827 | 0.0214 | 0.0413 | 0.0667 | 1688 | 1673 | 1606 | 2530 |  |  |  | 0 | 미정 | 미정 | 미정 | 미정 | 0 | 0 | 0 | 0 | 0 | 0 | 0.0827 | 0.0993 | 0.0069 | 0.1878 | 47 | 7500 | 1683 | 0.1453 | 0.875 | 0.0981 | 0.0029 | [6 empty] | 1512 | 18 | 19 | 1 | 0.22 | 85 | 36 | 미정 |  | 2021-07-03 08:39 | 1668 |  | 0 | 110 | 8 | 0 | 0 | 0 | 0.1707 | 1.2182 | 0.0984 | 0.0343 |  | 69 | 28 | 156 | 0.0028 | 0.0036 | 0.0275 | 0.0263 | 0.0349 | 0.0238 | 0.0199 | 0.0278
2021-07-03 | A65486 | B | 20 | AE1055LS | 100 | 36400 | 0.0508 | 0.1458 | 0.1458 | 0.1616 | 1619 | 1619 | 1539 | 3025 | 51.2 |  | 128 | 0 | 미정 | 선택 | 미정 | 미정 | 0 | 0 | 0 | 195 | 0 | 128 | 0.0508 | 0.096 | 0.0035 | 0.2079 | 42 | 4100 | 1581 | 0.4342 | 0.6348 | 0.2087 | 0.0206 | [6 empty] | 1484 | 25 | 26 | 3 | 0.15 | 56 | 23 | 미정 |  | 2021-07-03 09:26 | 1587 |  | 0 | 9 | 14 | 0 | 0 | 0 | 0.5516 | 0.7725 | 0.2315 | 0.0288 |  | 67 | 33 | 147 | 0.0622 | 0.0179 | 0.0256 | 0.0425 | 0.0261 | 0.0052 | 0.004 | 0.0043
2021-07-03 | B64970 | B | 36 | 16MNCRS5H | 102 | 36600 | 0.0891 | 0.0361 | 0.0361 | 0.068 | 1630 | 1630 | 1599 | 2470 |  |  |  | 0 | 미정 | 미정 | 미정 | 미정 | 0 | 0 | 0 | 165 | 0 | 0 | 0.0891 | 0.1305 | 0.0064 | 0.0306 | 47 | 7500 | 1654 | 0.1591 | 0.9369 | 0.097 | 0.0026 | [6 empty] | 1512 | 18 | 19 | 1 | 0.15 | 77 | 35 | 미정 |  | 2021-07-03 09:42 | 1655 |  | 0 | 0 | 0 | 0 | 0 | 0 | 0.182 | 1.2049 | 0.0823 | 0.0332 | 100650 | 76 | 23 | 150 | 0.0024 | 0.0031 | 0.0299 | 0.0318 | 0.0308 | 0.0258 | 0.0219 | 0.028
2021-07-03 | A65487 | B | 1 | AE1055LS | 100 | 36800 | 0.0477 |  |  | 0.1187 |  | 1620 | 1584 | 3083 | 39.1 |  | 127 | 0 | 선택 | 미정 | 미정 | 미정 | 0 | 0 | 0 | 203 | 0 | 127 | 0.0477 | 0.0863 | 0.0034 | 0.1587 | 40 | 3300 | 1584 | 0.459 | 0.6578 | 0.2078 | 0.0168 | [6 empty] | 1484 | 25 | 25 | 3 | 0.15 | 59 | 26 | 미정 |  | 2021-07-03 10:35 | 1585 |  | 0 | 19 | 24 | 0 | 0 | 0 | 0.5454 | 0.7843 | 0.2516 | 0.0303 | 0 | 68 | 29 | 131 | 0.0472 | 0.0216 | 0.0261 | 0.0485 | 0.0211 | 0.006 | 0.0054 | 0.0053
2021-07-03 | B64971 | B | 18 | 16MNCRS5H | 92 | 37600 | 0.0899 | 0.0272 | 0.0325 | 0.074 | 1612 | 1601 | 1570 | 2503 |  |  |  | 0 | 미정 | 미정 | 미정 | 미정 | 0 | 0 | 0 | 161 | 0 | 0 | 0.0899 | 0.0888 | 0.004 | 0.2544 | 44 | 8200 | 1648 | 0.1538 | 0.8871 | 0.1025 | 0.0026 | [6 empty] | 1512 | 18 | 21 | 1 | 0.22 | 70 | 25 | 미정 |  | 2021-07-03 10:43 | 1651 |  | 0 | 0 | 0 | 0 | 0 | 0 | 0.182 | 1.2473 | 0.1138 | 0.0353 |  | 75 | 29 | 158 | 0.0035 | 0.0032 | 0.0284 | 0.0243 | 0.0241 | 0.0204 | 0.0159 | 0.0295
2021-07-03 | A65488 | B | 11 | AE1055LS | 101 | 36100 | 0.0885 |  |  | 0.1467 |  | 1620 | 1553 | 3016 | 48.5 |  | 126 | 0 | 미정 | 선택 | 미정 | 미정 | 0 | 0 | 0 | 208 | 0 | 126 | 0.0885 | 0.07 | 0.0022 | 0.1593 | 43 | 4900 | 1585 | 0.4141 | 0.6474 | 0.2069 | 0.0208 | [6 empty] | 1484 | 25 | 26 | 3 | 0.15 | 66 | 30 | 미정 |  | 2021-07-03 11:36 | 1593 |  | 0 | 9 | 16 | 0 | 0 | 0 | 0.542 | 0.7833 | 0.2375 | 0.0301 | 103300 | 69 | 19 | 122 | 0.0572 | 0.0142 | 0.0254 | 0.0513 | 0.0382 | 0.0082 | 0.0048 | 0.005
2021-07-03 | B64972 | B | 35 | 16MNCRS5H | 101 | 36600 | 0.1111 | 0.0407 | 0.0407 | 0.0981 | 1601 | 1601 | 1562 | 2476 |  |  |  | 0 | 미정 | 미정 | 미정 | 미정 | 0 | 0 | 0 | 103 | 0 | 0 | 0.1111 | 0.1086 | 0.0058 | 0.2059 | 46 | 7800 | 1649 | 0.1601 | 1.0417 | 0.0957 | 0.0024 | [6 empty] | 1512 | 18 | 19 | 1 | 0.26 | 59 | 20 | 미정 |  | 2021-07-03 11:49 | 1638 |  | 0 | 34 | 0 | 0 | 0 | 0 | 0.173 | 1.2118 | 0.0989 | 0.0327 | 99800 | 76 | 26 | 158 | 0.0022 | 0.0026 | 0.0275 | 0.0299 | 0.0315 | 0.0223 | 0.0218 | 0.0311
2021-07-03 | A65489 | B | 31 | AE1055LS | 101 | 36200 | 0.035 |  |  | 0.1195 |  | 1620 | 1553 | 3018 | 41 |  | 127 | 0 | 미정 | 선택 | 미정 | 미정 | 0 | 0 | 0 | 196 | 0 | 127 | 0.035 | 0.0677 | 0.0036 | 0.0011 | 43 | 4200 | 1588 | 0.4667 | 0.6426 | 0.1853 | 0.0142 | [6 empty] | 1484 | 25 | 25 | 3 | 0.16 | 72 | 35 | 미정 |  | 2021-07-03 12:29 | 1590 |  | 0 | 12 | 14 | 0 | 0 | 0 | 0.5524 | 0.7805 | 0.2472 | 0.0323 | 107800 | 72 | 30 | 139 | 0.0467 | 0.0188 | 0.0272 | 0.0453 | 0.0331 | 0.0075 | 0.0056 | 0.0059
2021-07-03 | B64973 | B | 37 | 16MNCRS5H | 102 | 37600 | 0.1019 | 0.0451 | 0.0451 | 0.1102 | 1601 | 1601 | 1538 | 2590 |  |  |  | 0 | 미정 | 미정 | 미정 | 미정 | 0 | 0 | 0 | 107 | 0 | 0 | 0.1019 | 0.088 | 0.0062 | 0.1742 | 41 | 7700 | 1659 | 0.1583 | 1.0178 | 0.0698 | 0.002 | [6 empty] | 1512 | 18 | 19 | 1 | 0.21 | 58 | 20 | 미정 |  | 2021-07-03 13:11 | 1638 |  | 0 | 66 | 10 | 0 | 0 | 0 | 0.1736 | 1.2248 | 0.0881 | 0.0317 | 101050 | 74 | 20 | 131 | 0.0035 | 0.0022 | 0.026 | 0.024 | 0.0366 | 0.0185 | 0.0152 | 0.0297
2021-07-03 | A65490 | B | 20 | AE1055LS | 100 | 35700 | 0.07 |  |  | 0.2309 |  | 1620 | 1522 | 3016 | 26 |  | 125 | 0 | 미정 | 선택 | 미정 | 미정 | 0 | 0 | 0 | 208 | 0 | 125 | 0.07 | 0.0799 | 0.0047 | 0.0015 | 42 | 5400 | 1586 | 0.4381 | 0.5731 | 0.2004 | 0.0233 | [6 empty] | 1484 | 25 | 25 | 3 | 0.15 | 61 | 26 | 미정 |  | 2021-07-03 13:32 | 1586 |  | 0 | 30 | 15 | 0 | 0 | 0 | 0.5368 | 0.7762 | 0.2367 | 0.0319 | 102100 | 68 | 25 | 133 | 0.0307 | 0.0196 | 0.0282 | 0.0572 | 0.0219 | 0.0312 | 0.0067 | 0.0068
2021-07-03 | B64974 | B | 36 | 16MNCRS5H | 104 | 36800 | 0.0705 | 0.0354 | 0.0354 | 0.0823 | 1609 | 1609 | 1567 | 2545 |  |  |  | 0 | 미정 | 미정 | 미정 | 미정 | 0 | 0 | 0 | 102 | 0 | 0 | 0.0705 | 0.0601 | 0.0034 | 0.3702 | 42 | 7400 | 1645 | 0.1453 | 0.9858 | 0.0939 | 0.0023 | [6 empty] | 1512 | 18 | 19 | 1 | 0.18 | 64 | 26 | 미정 |  | 2021-07-03 14:12 | 1640 |  | 0 | 81 | 14 | 0 | 0 | 0 | 0.1769 | 1.2129 | 0.1013 | 0.0355 | 101350 | 70 | 20 | 138 | 0.0019 | 0.0023 | 0.0272 | 0.0231 | 0.0295 | 0.0157 | 0.017 | 0.0298
2021-07-03 | A65491 | B | 1 | AE1055LS | 101 | 36400 | 0.0646 | 0.1079 | 0.1079 | 0.2061 | 1648 | 1648 | 1574 | 3159 | 36.4 |  | 127 | 0 | 선택 | 미정 | 미정 | 미정 | 0 | 0 | 0 | 0 | 0 | 127 | 0.0646 | 0.0962 | 0.0041 | 0.0059 | 40 | 3400 | 1584 | 0.4587 | 0.6649 | 0.2093 | 0.0152 | [6 empty] | 1484 | 25 | 25 | 3 | 0.15 | 65 | 26 | 미정 |  | 2021-07-03 14:26 | 1589 |  | 0 | 20 | 0 | 0 | 0 | 0 | 0.5448 | 0.7829 | 0.2432 | 0.0287 | 99750 | 68 | 34 | 140 | 0.0442 | 0.0203 | 0.0247 | 0.0414 | 0.0229 | 0.0051 | 0.0046 | 0.0049
2021-07-03 | B64975 | B | 18 | 16MNCRS5H | 103 | 37400 | 0.0863 | 0.0304 | 0.0304 | 0.0647 | 1637 | 1637 | 1564 | 2565 |  |  |  | 0 | 미정 | 미정 | 미정 | 미정 | 0 | 0 | 0 | 105 | 0 | 0 | 0.0863 | 0.0766 | 0.004 | 0.228 | 43 | 7500 | 1665 | 0.1515 | 1.0172 | 0.0433 | 0.0016 | [6 empty] | 1512 | 18 | 19 | 1 | 0.17 | 64 | 28 | 미정 |  | 2021-07-03 15:09 | 1643 |  | 0 | 54 | 0 | 0 | 0 | 0 | 0.1718 | 1.2219 | 0.0951 | 0.0329 | 97000 | 70 | 26 | 151 | 0.0019 | 0.0022 | 0.027 | 0.0236 | 0.0372 | 0.0276 | 0.0253 | 0.0295
2021-07-03 | A65492 | B | 11 | AE1055LS | 100 | 35700 | 0.09 | 0.2295 | 0.2295 | 0.2114 | 1601 | 1601 | 1522 | 2970 | 40 |  | 127 | 0 | 미정 | 선택 | 미정 | 미정 | 0 | 0 | 0 | 0 | 0 | 127 | 0.09 | 0.0863 | 0.0027 | 0.1211 | 41 | 5100 | 1586 | 0.4091 | 0.6592 | 0.2021 | 0.0247 | [6 empty] | 1484 | 25 | 25 | 3 | 0.15 | 64 | 25 | 미정 |  | 2021-07-03 15:30 | 1591 |  | 0 | 19 | 0 | 0 | 0 | 0 | 0.5504 | 0.7694 | 0.2425 | 0.0269 | 103500 | 69 | 30 | 136 | 0.0476 | 0.0177 | 0.0256 | 0.0512 | 0.0424 | 0.0084 | 0.0035 | 0.0038
2021-07-03 | B64976 | B | 35 | 16MNCRS5H | 104 | 37900 | 0.1303 | 0.0214 | 0.0214 | 0.0513 | 1665 | 1665 | 1589 | 2568 |  |  |  | 0 | 미정 | 미정 | 미정 | 미정 | 0 | 0 | 0 | 207 | 0 | 0 | 0.1303 | 0.1218 | 0.0108 | 0.0066 | 45 | 7500 | 1644 | 0.1533 | 0.956 | 0.0766 | 0.0018 | [6 empty] | 1512 | 18 | 19 | 1 | 0.14 | 63 | 24 | 미정 |  | 2021-07-03 16:13 | 1638 |  | 0 | 81 | 0 | 0 | 0 | 0 | 0.1775 | 1.2143 | 0.1051 | 0.033 | 94900 | 86 | 24 | 148 | 0.0019 | 0.0022 | 0.0319 | 0.0222 | 0.0314 | 0.0183 | 0.0174 | 0.0304
2021-07-03 | A65493 | B | 33 | AE1055LS | 102 | 36700 | 0.0567 | 0.1934 | 0.1926 | 0.2339 | 1612 | 1613 | 1555 | 3096 | 42.6 |  | 127 | 0 | 선택 | 미정 | 미정 | 미정 | 0 | 0 | 0 | 0 | 0 | 127 | 0.0567 | 0.0671 | 0.004 | 0.2656 | 40 | 5400 | 1608 | 0.4306 | 0.6729 | 0.2065 | 0.0232 | [6 empty] | 1484 | 25 | 25 | 3 | 0.15 | 73 | 25 | 미정 |  | 2021-07-03 16:32 | 1608 |  | 0 | 0 | 0 | 0 | 0 | 0 | 0.5324 | 0.7841 | 0.2422 | 0.0304 | 100200 | 68 | 27 | 128 | 0.0511 | 0.0232 | 0.0258 | 0.0471 | 0.0303 | 0.0091 | 0.0054 | 0.0046
2021-07-03 | B64977 | B | 37 | SBMA75 | 104 | 37300 | 0.0633 | 0.0256 | 0.0256 | 0.0852 | 1640 | 1640 | 1535 | 2478 | 2.8 |  | 158 | 0 | 미정 | 미정 | 미정 | 미정 | 0 | 0 | 0 | 0 | 0 | 158 | 0.0633 | 0.0656 | 0.0041 | 0.016 | 46 | 7800 | 1648 | 0.3556 | 1.1708 | 0.2498 | 0.0064 | [6 empty] | 1491 | 18 | 21 | 1 | 0.14 | 84 | 34 | 미정 |  | 2021-07-03 17:14 | 1643 |  | 0 | 62 | 0 | 0 | 0 | 25 | 0.414 | 1.3685 | 0.3213 | 0.0145 | 98150 | 93 | 49 | 197 | 0.0043 | 0.0088 | 0.0271 | 0.033 | 0.0383 | 0.0091 | 0.0088 | 0.0101
2021-07-03 | A65494 | B | 20 | P-AE1055LSM | 101 | 37300 | 0.0645 | 0.1112 | 0.223 | 0.2845 | 1622 | 1625 | 1560 | 3130 | 44.6 |  | 127 | 0 | 선택 | 미정 | 미정 | 미정 | 0 | 0 | 0 | 0 | 0 | 127 | 0.0645 | 0.0822 | 0.003 | 0.2209 | 41 | 3400 | 1581 | 0.4849 | 0.6666 | 0.2258 | 0.0212 | 0.111 | 51.591 | 30.451 | 5.46 | 9.448 | 1.694 | 1484 | 25 | 25 | 3 | 0.15 | 64 | 29 | 미정 |  | 2021-07-03 17:35 | 1581 |  | 0 | 18 | 0 | 0 | 0 | 0 | 0.5353 | 0.7822 | 0.2447 | 0.0297 | 101100 | 69 | 27 | 126 | 0.0532 | 0.0277 | 0.026 | 0.0484 | 0.0267 | 0.0068 | 0.0048 | 0.0045
2021-07-03 | B64978 | B | 31 | SBMA75 | 104 | 37600 | 0.125 | 0.1007 | 0.1007 | 0.102 | 1609 | 1609 | 1532 | 2619 | 21.4 |  | 159 | 0 | 미정 | 미정 | 미정 | 미정 | 0 | 0 | 0 | 0 | 0 | 159 | 0.125 | 0.1176 | 0.0101 | 0.1397 | 46 | 7800 | 1625 | 0.3543 | 1.2145 | 0.2234 | 0.0212 | [6 empty] | 1491 | 18 | 19 | 1 | 0.13 | 72 | 28 | 미정 |  | 2021-07-03 18:24 | 1627 |  | 0 | 43 | 0 | 0 | 0 | 30 | 0.414 | 1.3677 | 0.3028 | 0.0155 | 99650 | 68 | 45 | 183 | 0.0333 | 0.0151 | 0.0284 | 0.0597 | 0.0527 | 0.0113 | 0.0054 | 0.0093
2021-07-03 | A65495 | B | 1 | P-AE1055LSM | 101 | 36500 | 0.0605 | 0.1592 | 0.1592 | 0.2747 | 1641 | 1641 | 1566 | 3046 | 40.3 |  | 128 | 0 | 선택 | 미정 | 미정 | 미정 | 0 | 0 | 0 | 0 | 0 | 128 | 0.0605 | 0.0797 | 0.0043 | 0.1645 | 41 | 3500 | 1590 | 0.4662 | 0.6445 | 0.2191 | 0.0245 | 0.089 | 53.447 | 29.157 | 5.009 | 10.67 | 1.833 | 1484 | 25 | 25 | 3 | 0.15 | 64 | 30 | 미정 |  | 2021-07-03 18:35 | 1590 |  | 0 | 9 | 0 | 0 | 0 | 0 | 0.5449 | 0.7817 | 0.2457 | 0.0286 | 104600 | 76 | 21 | 120 | 0.0478 | 0.0276 | 0.0245 | 0.0571 | 0.0234 | 0.0071 | 0.004 | 0.0047
2021-07-03 | B64979 | B | 18 | SBMA75 | 103 | 37600 | 0.0756 | 0.036 | 0.036 | 0.0686 | 1613 | 1613 | 1584 | 2649 | 3.3 |  | 156 | 0 | 미정 | 미정 | 미정 | 미정 | 0 | 0 | 0 | 0 | 0 | 156 | 0.0756 | 0.0876 | 0.0061 | 0.3132 | 38 | 5700 | 1631 | 0.3404 | 1.1658 | 0.2344 | 0.0172 | [6 empty] | 1491 | 18 | 19 | 1 | 0.13 | 82 | 36 | 미정 |  | 2021-07-03 19:17 | 1623 |  | 0 | 70 | 0 | 0 | 0 | 30 | 0.4342 | 1.3719 | 0.3153 | 0.0317 | 96800 | 69 | 49 | 186 | 0.005 | 0.0192 | 0.0291 | 0.041 | 0.0395 | 0.0082 | 0.0064 | 0.0097
2021-07-03 | A65496 | B | 11 | P-AE1055LSM | 100 | 36300 | 0.0841 | 0.1815 | 0.1815 | 0.2408 | 1634 | 1634 | 1553 | 3052 | 40.7 |  | 125 | 0 | 선택 | 미정 | 미정 | 미정 | 0 | 0 | 0 | 0 | 0 | 125 | 0.0841 | 0.1058 | 0.0087 | 0.1765 | 41 | 4200 | 1588 | 0.4505 | 0.6724 | 0.1919 | 0.0234 | 0.119 | 53.92 | 27.392 | 6.089 | 8.855 | 1.968 | 1484 | 25 | 25 | 3 | 0.15 | 62 | 23 | 미정 |  | 2021-07-03 19:36 | 1583 |  | 0 | 20 | 0 | 0 | 0 | 0 | 0.5427 | 0.7767 | 0.2385 | 0.0314 | 101000 | 72 | 30 | 135 | 0.0488 | 0.0234 | 0.0276 | 0.0552 | 0.0304 | 0.0073 | 0.0035 | 0.004
2021-07-03 | A65497 | B | 33 | P-AE1055LSM | 101 | 36400 | 0.0612 | 0.1577 | 0.1577 | 0.2878 | 1611 | 1611 | 1546 | 3192 | 40 |  | 127 | 0 | 선택 | 미정 | 미정 | 미정 | 0 | 0 | 0 | 0 | 0 | 127 | 0.0612 | 0.0849 | 0.0041 | 0.0038 | 41 | 4600 | 1584 | 0.4016 | 0.6772 | 0.2051 | 0.0294 | 0.071 | 54.207 | 28.143 | 5.38 | 10.075 | 1.926 | 1484 | 25 | 25 | 3 | 0.15 | 67 | 23 | 미정 |  | 2021-07-03 20:34 | 1586 |  | 0 | 14 | 0 | 0 | 0 | 0 | 0.5427 | 0.7805 | 0.2312 | 0.0295 | 98400 | 70 | 28 | 137 | 0.05 | 0.0241 | 0.0266 | 0.0483 | 0.0304 | 0.0107 | 0.0042 | 0.0048
2021-07-03 | B64980 | B | 35 | SBMA75 | 101 | 38200 | 0.0619 | 0.0266 | 0.0266 | 0.0844 | 1620 | 1620 | 1558 | 2611 | 16.7 |  | 178 | 0 | 미정 | 선택 | 미정 | 미정 | 0 | 0 | 0 | 0 | 0 | 178 | 0.0619 | 0.1083 | 0.0108 | 0.1105 | 43 | 6000 | 1617 | 0.3685 | 1.1817 | 0.2555 | 0.0255 | [6 empty] | 1491 | 18 | 19 | 1 | 0.11 | 60 | 28 | 미정 |  | 2021-07-03 20:42 | 1607 |  | 0 | 50 | 0 | 0 | 0 | 0 | 0.4066 | 1.3475 | 0.3 | 0.0227 | 102400 | 74 | 25 | 142 | 0.027 | 0.0316 | 0.0268 | 0.0295 | 0.024 | 0.0073 | 0.0062 | 0.0102
2021-07-03 | A65498 | B | 20 | P-AE1055LSM | 100 | 36900 | 0.0923 |  |  | 0.2548 |  | 1620 | 1587 | 3140 | 45.2 |  | 127 | 0 | 미정 | 선택 | 미정 | 미정 | 0 | 0 | 0 | 0 | 0 | 127 | 0.0923 | 0.1066 | 0.0059 | 0.2367 | 41 | 2700 | 1586 | 0.4821 | 0.6499 | 0.1881 | 0.0174 | 0.067 | 53.186 | 28.297 | 5.759 | 9.235 | 1.879 | 1484 | 25 | 25 | 3 | 0.15 | 62 | 26 | 미정 |  | 2021-07-03 21:32 | 1584 |  | 0 | 12 | 9 | 0 | 0 | 0 | 0.534 | 0.7801 | 0.2457 | 0.0291 | 98350 | 71 | 29 | 139 | 0.0564 | 0.0206 | 0.0259 | 0.0586 | 0.0407 | 0.0059 | 0.0045 | 0.0041
2021-07-03 | B64981 | B | 37 | SBMA75 | 101 | 37600 | 0.0832 | 0.0504 | 0.0504 | 0.1572 | 1622 | 1622 | 1518 | 2446 | 32.9 |  | 178 | 0 | 미정 | 선택 | 미정 | 미정 | 0 | 0 | 0 | 0 | 0 | 178 | 0.0832 | 0.0959 | 0.0054 | 0.0356 | 46 | 6900 | 1622 | 0.3591 | 1.1898 | 0.2254 | 0.0362 | [6 empty] | 1491 | 18 | 19 | 1 | 0.14 | 70 | 29 | 미정 |  | 2021-07-03 21:52 | 1617 |  | 0 | 72 | 37 | 0 | 0 | 21 | 0.423 | 1.3896 | 0.3094 | 0.0281 | 102600 | 76 | 19 | 133 | 0.058 | 0.0254 | 0.0264 | 0.0529 | 0.0363 | 0.0096 | 0.0077 | 0.0072
2021-07-03 | A65499 | B | 1 | P-AE1055LSM | 101 | 37000 | 0.0578 | 0.0929 | 0.2039 | 0.2395 | 1641 | 1623 | 1538 | 3351 | 46.5 |  | 127 | 0 | 미정 | 선택 | 미정 | 미정 | 0 | 0 | 0 | 0 | 0 | 127 | 0.0578 | 0.0972 | 0.0029 | 0.2402 | 41 | 4800 | 1580 | 0.494 | 0.6156 | 0.1795 | 0.0144 | 0.14 | 53.536 | 25.976 | 6.166 | 8.682 | 2.06 | 1484 | 25 | 25 | 3 |  | 65 | 30 | 미정 |  | 2021-07-03 22:47 | 1588 |  | 0 | 0 | 15 | 0 | 0 | 0 | 0.549 | 0.7803 | 0.2407 | 0.0272 | 102450 | 75 | 18 | 115 | 0.0559 | 0.0193 | 0.0215 | 0.038 | 0.0272 | 0.0033 | 0.0025 | 0.003
2021-07-03 | B64982 | B | 31 | SBMA75 | 101 | 40100 | 0.0929 | 0.0431 | 0.0344 | 0.101 | 1579 | 1620 | 1549 | 2594 | 16.3 |  | 160 | 0 | 미정 | 미정 | 미정 | 미정 | 0 | 0 | 0 | 0 | 0 | 160 | 0.0929 | 0.1153 | 0.0052 | 0.17 | 40 | 6400 | 1632 | 0.3068 | 1.123 | 0.2096 | 0.0117 | [6 empty] | 1491 | 18 | 19 | 1 | 0.34 | 67 | 32 | 미정 |  | 2021-07-03 22:56 | 1618 |  | 0 | 34 | 18 | 0 | 0 | 30 | 0.4247 | 1.3629 | 0.3131 | 0.0228 | 102900 | 76 | 20 | 131 | 0.0246 | 0.0173 | 0.0241 | 0.053 | 0.0403 | 0.0106 | 0.0085 | 0.008
2021-07-03 | A65500 | B | 11 | P-AE1055LSM | 100 | 36900 | 0.062 | 0.237 | 0.237 | 0.2482 | 1660 | 1660 | 1577 | 3262 | 36.1 |  | 127 | 0 | 선택 | 미정 | 미정 | 미정 | 0 | 0 | 0 | 0 | 0 | 127 | 0.062 | 0.1177 | 0.0043 | 0.1155 | 41 | 3300 | 1568 | 0.4733 | 0.6307 | 0.2381 | 0.0197 | 0.151 | 52.64 | 30 | 4.93 | 10.677 | 1.754 | 1484 | 25 | 25 | 3 | 0.16 | 63 | 30 | 미정 |  | 2021-07-03 23:50 | 1588 |  | 0 | 19 | 9 | 0 | 0 | 0 | 0.535 | 0.7771 | 0.2389 | 0.0329 | 92200 | 66 | 18 | 116 | 0.0478 | 0.0161 | 0.0271 | 0.0524 | 0.0147 | 0.0033 | 0.0028 | 0.0036
2021-07-03 | B64983 | B | 18 | SBMA75 | 102 | 38900 | 0.1084 | 0.0309 | 0.046 | 0.1075 | 1600 | 1601 | 1551 | 2494 | 10.4 |  | 159 | 0 | 미정 | 선택 | 미정 | 미정 | 0 | 0 | 0 | 0 | 0 | 159 | 0.1084 | 0.1298 | 0.0081 | 0.2397 | 38 | 6100 | 1630 | 0.3375 | 1.0272 | 0.2087 | 0.0174 | [6 empty] | 1491 | 18 | 19 | 1 | 0.35 | 69 | 36 | 미정 |  | 2021-07-03 23:55 | 1621 |  | 0 | 22 | 17 | 0 | 0 | 25 | 0.4222 | 1.3616 | 0.3065 | 0.028 | 102900 | 78 | 18 | 136 | 0.0157 | 0.0226 | 0.0289 | 0.0543 | 0.0331 | 0.0115 | 0.0088 | 0.0084
2021-07-03 | A65501 | B | 33 | P-AE1055LSM | 101 | 36900 | 0.0498 | 0.1905 | 0.1905 | 0.2231 | 1632 | 1632 | 1562 | 3313 | 44 |  | 127 | 0 | 미정 | 미정 | 미정 | 미정 | 0 | 0 | 0 | 0 | 0 | 127 | 0.0498 | 0.0698 | 0.0039 | 0.3846 | 40 | 4000 | 1566 | 0.4843 | 0.6226 | 0.2116 | 0.035 | 0.121 | 53.336 | 28.686 | 5.371 | 9.93 | 1.859 | 1484 | 25 | 25 | 3 | 0.18 | 79 | 26 | 미정 |  | 2021-07-04 00:46 | 1578 |  | 0 | 15 | 8 | 0 | 0 | 0 | 0.539 | 0.7733 | 0.2374 | 0.0285 | 100200 | 73 | 16 | 113 | 0.0529 | 0.0219 | 0.0247 | 0.0454 | 0.0206 | 0.0058 | 0.0037 | 0.0037
2021-07-03 | B64984 | B | 35 | SBC70L | 101 | 38200 | 0.2013 | 0.0929 | 0.0929 | 0.138 | 1650 | 1650 | 1538 | 2596 | 37.8 |  | 157 | 0 | 미정 | 미정 | 미정 | 미정 | 0 | 0 | 0 | 0 | 0 | 157 | 0.2013 | 0.1543 | 0.0088 | 0.135 | 42 | 7200 | 1651 | 0.271 | 1.4998 | 0.2178 | 0.0262 | [6 empty] | 1498 | 20 | 20 | 1 | 0.27 | 72 | 32 | 미정 |  | 2021-07-04 01:02 | 1638 |  | 0 | 61 | 26 | 0 | 0 | 22 | 0.308 | 1.6811 | 0.2994 | 0.0286 | 99550 | 83 | 22 | 153 | 0.0585 | 0.0266 | 0.0255 | 0.0612 | 0.039 | 0.0097 | 0.0087 | 0.0083
2021-07-03 | A65502 | B | 20 | P-AE1055LSM | 101 | 36500 | 0.0558 | 0.1707 | 0.1707 | 0.2015 | 1648 | 1648 | 1578 | 3250 | 27.8 |  | 128 | 0 | 미정 | 미정 | 미정 | 미정 | 0 | 0 | 0 | 0 | 0 | 128 | 0.0558 | 0.0999 | 0.0028 | 0.1383 | 41 | 3300 | 1586 | 0.4857 | 0.5829 | 0.1886 | 0.0183 | 0.192 | 52.661 | 29.253 | 5.515 | 9.548 | 1.8 | 1484 | 25 | 25 | 3 | 0.23 | 62 | 28 | 미정 |  | 2021-07-04 01:46 | 1586 |  | 0 | 14 | 18 | 0 | 0 | 0 | 0.5413 | 0.7724 | 0.2405 | 0.0239 |  | 72 | 25 | 128 | 0.0338 | 0.0244 | 0.0247 | 0.0477 | 0.0111 | 0.0037 | 0.0028 | 0.0035
2021-07-03 | B64985 | B | 37 | SBC70L | 101 | 39000 | 0.0884 | 0.0597 | 0.0597 | 0.0942 | 1592 | 1592 | 1546 | 2287 | 21.5 |  | 161 | 0 | 미정 | 선택 | 미정 | 미정 | 0 | 0 | 0 | 0 | 0 | 161 | 0.0884 | 0.1156 | 0.0071 | 0.0502 | 45 | 6200 | 1597 | 0.2355 | 1.5078 | 0.2167 | 0.0194 | [6 empty] | 1498 | 20 | 21 | 1 | 0.25 | 62 | 28 | 미정 |  | 2021-07-04 02:05 | 1622 |  | 0 | 22 | 18 | 0 | 0 | 26 | 0.3024 | 1.7016 | 0.3078 | 0.031 | 100550 | 9 | 91 | 287 | 0.0334 | 0.0237 | 0.0281 | 0.0578 | 0.0397 | 0.0092 | 0.009 | 0.0087
2021-07-03 | A65503 | B | 1 | P-AE1055LSM | 101 | 35800 | 0.0738 | 0.1906 | 0.1906 | 0.2763 | 1622 | 1622 | 1556 | 3041 | 45 |  | 126 | 0 | 선택 | 미정 | 미정 | 미정 | 0 | 0 | 0 | 0 | 0 | 126 | 0.0738 | 0.0982 | 0.0037 | 0.066 | 39 | 3800 | 1584 | 0.5133 | 0.6157 | 0.2181 | 0.0233 | 0.128 | 52.007 | 31.09 | 4.404 | 11.809 | 1.672 | 1484 | 25 | 25 | 3 | 0.21 | 62 | 26 | 미정 |  | 2021-07-04 02:42 | 1587 |  | 0 | 0 | 17 | 0 | 0 | 0 | 0.5443 | 0.7791 | 0.2414 | 0.0259 |  | 74 | 33 | 142 | 0.0539 | 0.0243 | 0.0218 | 0.0465 | 0.0181 | 0.0036 | 0.0031 | 0.003
2021-07-03 | B64986 | B | 31 | SBC70L | 101 | 37900 | 0.1173 | 0.0383 | 0.0383 | 0.0746 | 1643 | 1643 | 1569 | 2557 | 16.4 |  | 158 | 0 | 미정 | 선택 | 미정 | 미정 | 0 | 0 | 0 | 0 | 0 | 158 | 0.1173 | 0.1071 | 0.0077 | 0.1341 | 40 | 6100 | 1628 | 0.2425 | 1.421 | 0.2298 | 0.0257 | [6 empty] | 1498 | 20 | 21 | 1 | 0.23 | 59 | 24 | 미정 |  | 2021-07-04 02:59 | 1624 |  | 0 | 21 | 41 | 0 | 0 | 24 | 0.3023 | 1.6972 | 0.3027 | 0.0288 | 100950 | 71 | 30 | 167 | 0.0248 | 0.0246 | 0.0263 | 0.056 | 0.038 | 0.0091 | 0.008 | 0.0078
2021-07-03 | A65504 | B | 11 | P-AE1055LSM | 101 | 37100 | 0.1503 | 0.0903 | 0.0903 | 0.2257 | 1629 | 1629 | 1543 | 3240 | 23.4 |  | 127 | 0 | 선택 | 미정 | 미정 | 미정 | 0 | 0 | 0 | 0 | 0 | 127 | 0.1503 | 0.1485 | 0.0064 | 0.0372 | 47 | 4300 | 1584 | 0.4395 | 0.6002 | 0.2016 | 0.0199 | 0.196 | 53.441 | 28.402 | 5.62 | 9.509 | 1.881 | 1484 | 25 | 25 | 3 | 0.21 | 57 | 23 | 미정 |  | 2021-07-04 04:01 | 1584 |  | 0 | 16 | 21 | 0 | 0 | 0 | 0.5496 | 0.7777 | 0.2426 | 0.0261 |  | 72 | 24 | 125 | 0.0282 | 0.0259 | 0.0221 | 0.0573 | 0.0137 | 0.0039 | 0.0029 | 0.0036
2021-07-03 | B64987 | B | 18 | SBC70L | 101 | 39000 |  | 0.0331 | 0.0331 | 0.064 | 1642 | 1642 | 1573 | 2616 | 10.6 |  | 160 | 0 | 미정 | 미정 | 미정 | 미정 | 0 | 0 | 0 | 0 | 0 | 160 |  |  |  |  | 39 | 6000 | 1645 | 0.2195 | 1.4972 | 0.2025 | 0.0212 | [6 empty] | 1498 | 20 | 22 | 1 | 0.23 | 67 | 30 | 미정 |  | 2021-07-04 03:56 | 1625 |  | 0 | 0 | 36 | 0 | 0 | 26 | 0.303 | 1.6794 | 0.3014 | 0.0321 | 97650 | 71 | 20 | 163 | 0.0176 | 0.0233 | 0.0294 |  | 0.0553 | 0.0102 | 0.0074 | 0.0074
2021-07-03 | A65505 | B | 33 | AE1055LS | 101 | 36900 | 0.0612 | 0.0952 | 0.0952 | 0.2235 | 1605 | 1605 | 1537 | 3082 | 53.7 |  | 127 | 0 | 미정 | 미정 | 미정 | 미정 | 0 | 0 | 0 | 0 | 0 | 127 | 0.0612 | 0.0643 | 0.003 | 0.0772 | 40 | 4700 | 1593 | 0.4836 | 0.6037 | 0.2363 | 0.0348 | [6 empty] | 1484 | 25 | 25 | 3 | 0.2 | 62 | 24 | 미정 |  | 2021-07-04 04:51 | 1589 |  | 0 | 18 | 0 | 0 | 0 | 0 | 0.5522 | 0.7755 | 0.243 | 0.0245 |  | 65 | 30 | 134 | 0.0648 | 0.0258 | 0.0236 | 0.0448 | 0.0256 | 0.005 | 0.0026 | 0.0036
2021-07-03 | B64988 | B | 35 | SBC70L | 102 | 39300 | 0.0882 | 0.0438 | 0.0502 | 0.0915 | 1634 | 1603 | 1537 | 2475 | 22.6 |  | 157 | 0 | 미정 | 미정 | 미정 | 미정 | 0 | 0 | 0 | 0 | 0 | 157 | 0.0882 | 0.0717 | 0.0058 | 1.1901 | 39 | 6300 | 1642 | 0.2398 | 1.5603 | 0.2236 | 0.0256 | [6 empty] | 1498 | 20 | 20 | 1 | 0.2 | 61 | 26 | 미정 |  | 2021-07-04 05:01 | 1618 |  | 0 | 0 | 26 | 0 | 0 | 25 | 0.311 | 1.6624 | 0.3007 | 0.0258 | 94450 | 68 | 37 | 175 | 0.0382 | 0.0231 | 0.0312 | 0.0479 | 0.0528 | 0.0102 | 0.0073 | 0.0075
2021-07-03 | A65506 | B | 20 | AE1055LS | 101 | 36700 | 0.0856 | 0.1807 | 0.1311 | 0.1672 | 1576 | 1605 | 1544 | 3111 | 40.6 |  | 126 | 0 | 선택 | 미정 | 미정 | 미정 | 0 | 0 | 0 | 0 | 0 | 126 | 0.0856 | 0.1362 | 0.004 | 0.0029 | 40 | 4600 | 1586 | 0.4956 | 0.6192 | 0.2315 | 0.0213 | [6 empty] | 1484 | 25 | 25 | 3 | 0.19 | 67 | 32 | 미정 |  | 2021-07-04 05:49 | 1586 |  | 0 | 11 | 0 | 0 | 0 | 0 | 0.55 | 0.7771 | 0.2424 | 0.0291 |  | 65 | 29 | 132 | 0.0486 | 0.0216 | 0.0238 | 0.0485 | 0.0263 | 0.0032 | 0.0031 | 0.0039
2021-07-03 | B64989 | B | 37 | SBC70L | 102 | 39700 |  | 0.0598 | 0.0739 | 0.0985 | 1610 | 1613 | 1565 | 2586 | 29 |  | 157 | 0 | 미정 | 미정 | 미정 | 미정 | 0 | 0 | 0 | 0 | 0 | 157 |  |  |  |  | 41 | 5600 | 1635 | 0.2752 | 1.5168 | 0.2078 | 0.0139 | [6 empty] | 1498 | 20 | 20 | 1 | 0.19 | 60 | 29 | 미정 |  | 2021-07-04 06:22 | 1626 |  | 0 | 57 | 0 | 0 | 0 | 34 | 0.294 | 1.7035 | 0.2726 | 0.0256 | 96800 | 70 | 31 | 150 | 0.0449 | 0.0193 | 0.0304 |  | 0.0331 | 0.0077 | 0.009 | 0.008
2021-07-04 | A65507 | B | 1 | AE1055LS | 100 | 35900 | 0.0767 | 0.0711 | 0.0711 | 0.1703 | 1636 | 1636 | 1575 | 2975 | 39.7 |  | 127 | 0 | 미정 | 선택 | 미정 | 미정 | 0 | 0 | 0 | 0 | 0 | 127 | 0.0767 | 0.1136 | 0.0084 | 0.2093 | 43 | 4800 | 1583 | 0.457 | 0.6235 | 0.1657 | 0.0201 | [6 empty] | 1484 | 25 | 25 | 3 | 0.21 | 72 | 38 | 미정 |  | 2021-07-04 06:47 | 1583 |  | 0 | 9 | 21 | 0 | 0 | 0 | 0.557 | 0.7711 | 0.2322 | 0.0298 | 106100 | 71 | 24 | 129 | 0.0458 | 0.0206 | 0.0254 | 0.0501 | 0.0444 | 0.0119 | 0.0049 | 0.0054
2021-07-04 | B64990 | B | 31 | SBC70L | 100 | 37200 | 0.1332 | 0.1012 | 0.1012 | 0.1732 | 1646 | 1646 | 1561 | 2464 | 29.2 |  | 159 | 0 | 미정 | 미정 | 미정 | 미정 | 0 | 0 | 0 | 0 | 0 | 159 | 0.1332 | 0.1052 | 0.0066 | 0.4505 | 41 | 5200 | 1636 | 0.2985 | 1.5557 | 0.2527 | 0.0321 | [6 empty] | 1498 | 20 | 20 | 1 | 0.19 | 62 | 27 | 미정 |  | 2021-07-04 07:20 | 1621 |  | 0 | 57 | 0 | 0 | 0 | 28 | 0.312 | 1.7222 | 0.2959 | 0.0327 | 87650 | 66 | 37 | 160 | 0.0519 | 0.0265 | 0.0289 | 0.056 | 0.0325 | 0.0065 | 0.0058 | 0.0065
2021-07-04 | A65508 | B | 11 | AE1055LS | 101 | 36500 | 0.0671 | 0.142 | 0.142 | 0.1956 | 1611 | 1611 | 1534 | 3074 | 44.3 |  | 127 | 0 | 선택 | 미정 | 미정 | 미정 | 0 | 0 | 0 | 206 | 0 | 127 | 0.0671 | 0.0972 | 0.0037 | 0.0426 | 40 | 5300 | 1586 | 0.4363 | 0.6753 | 0.1987 | 0.0254 | [6 empty] | 1484 | 25 | 25 | 3 | 0.21 | 70 | 36 | 미정 |  | 2021-07-04 07:47 | 1586 |  | 0 | 0 | 21 | 0 | 0 | 0 | 0.551 | 0.7813 | 0.2409 | 0.0279 | 99650 | 66 | 27 | 131 | 0.0547 | 0.0207 | 0.0234 | 0.0585 | 0.0285 | 0.0048 | 0.0022 | 0.0037
2021-07-04 | B64991 | B | 18 | SBC70L | 100 | 38500 | 0.0796 | 0.0892 | 0.0892 | 0.1138 | 1634 | 1634 | 1561 | 2557 | 29.6 |  | 157 | 0 | 미정 | 미정 | 미정 | 미정 | 0 | 0 | 0 | 0 | 0 | 157 | 0.0796 | 0.0902 | 0.0057 | 0.0058 | 41 | 5500 | 1623 | 0.268 | 1.5518 | 0.2285 | 0.0316 | [6 empty] | 1498 | 20 | 20 | 1 | 0.19 | 59 | 29 | 미정 |  | 2021-07-04 08:27 | 1612 |  | 0 | 32 | 7 | 0 | 0 | 26 | 0.311 | 1.7099 | 0.2865 | 0.0332 | 95950 | 70 | 22 | 133 | 0.046 | 0.0276 | 0.033 | 0.0578 | 0.0284 | 0.0065 | 0.0055 | 0.006
2021-07-04 | A65509 | B | 33 | AE1055LS | 101 | 38300 | 0.0725 | 0.1002 | 0.089 | 0.1143 | 1567 | 1623 | 1549 | 3017 | 37 |  | 128 | 0 | 선택 | 미정 | 미정 | 미정 | 0 | 0 | 0 | 206 | 0 | 128 | 0.0725 | 0.0762 | 0.0027 | 0.1598 | 41 | 4800 | 1598 | 0.371 | 0.7117 | 0.2027 | 0.0201 | [6 empty] | 1484 | 25 | 26 | 3 | 0.22 | 68 | 36 | 미정 |  | 2021-07-04 08:47 | 1598 |  | 0 | 0 | 0 | 0 | 0 | 0 | 0.5295 | 0.7825 | 0.2336 | 0.0283 | 96650 | 66 | 17 | 119 | 0.0476 | 0.0233 | 0.0242 | 0.054 | 0.0263 | 0.0062 | 0.0034 | 0.0043
2021-07-04 | B64992 | B | 35 | SBC70L | 100 | 38800 | 0.0704 | 0.0341 | 0.0859 | 0.1287 | 1617 | 1615 | 1571 | 2589 | 35.1 |  | 159 | 0 | 미정 | 선택 | 미정 | 미정 | 0 | 0 | 0 | 0 | 0 | 159 | 0.0704 | 0.0563 | 0.0055 | 0.1559 | 40 | 5100 | 1639 | 0.2903 | 1.6083 | 0.2326 | 0.0277 | [6 empty] | 1498 | 20 | 20 | 1 | 0.22 | 70 | 35 | 미정 |  | 2021-07-04 09:31 | 1630 |  | 0 | 0 | 0 | 0 | 0 | 18 | 0.3 | 1.7208 | 0.2761 | 0.0369 |  | 67 | 30 | 138 | 0.0598 | 0.0346 | 0.0354 | 0.0463 | 0.0221 | 0.0052 | 0.0054 | 0.0055
2021-07-04 | A65510 | B | 20 | AE1055LS | 101 | 36500 | 0.0811 | 0.0785 | 0.0785 | 0.1216 | 1602 | 1602 | 1549 | 2969 | 51.7 |  | 126 | 0 | 미정 | 미정 | 미정 | 미정 | 0 | 0 | 0 | 200 | 0 | 126 | 0.0811 | 0.091 | 0.0057 | 0.1016 | 41 | 5200 | 1588 | 0.4536 | 0.6156 | 0.1942 | 0.0175 | [6 empty] | 1484 | 25 | 25 | 3 | 0.2 | 73 | 34 | 미정 |  | 2021-07-04 09:43 | 1588 |  | 0 | 10 | 21 | 0 | 0 | 0 | 0.542 | 0.7809 | 0.232 | 0.028 | 104350 | 80 | 23 | 124 | 0.0606 | 0.0223 | 0.0233 | 0.047 | 0.0338 | 0.0052 | 0.0028 | 0.004
2021-07-04 | B64993 | B | 37 | SBC70L | 89 | 33100 | 0.0616 | 0.0369 | 0.072 | 0.1693 | 1620 | 1628 | 1558 | 2631 | 30.5 |  | 130 | 0 | 미정 | 미정 | 미정 | 미정 | 0 | 0 | 0 | 0 | 0 | 130 | 0.0616 | 0.0551 | 0.0027 | 0.0255 | 41 | 5000 | 1632 | 0.286 | 1.6104 | 0.2063 | 0.0229 | [6 empty] | 1498 | 20 | 20 | 1 | 0.21 | 68 | 32 | 미정 |  | 2021-07-04 10:29 | 1614 |  | 0 | 22 | 0 | 0 | 0 | 32 | 0.301 | 1.6839 | 0.2851 | 0.0399 | 89900 | 170 | 28 | 135 | 0.0446 | 0.0217 | 0.0343 | 0.046 | 0.0439 | 0.0118 | 0.0082 | 0.008
2021-07-04 | A65511 | B | 1 | AE1055LS | 101 | 38100 | 0.0697 | 0.0834 | 0.0491 | 0.1527 | 1557 | 1606 | 1534 | 3070 | 24.2 |  | 125 | 0 | 선택 | 미정 | 미정 | 미정 | 0 | 0 | 0 | 203 | 0 | 125 | 0.0697 | 0.0857 | 0.0047 | 0.2799 | 41 | 4900 | 1588 | 0.436 | 0.6309 | 0.1999 | 0.0263 | [6 empty] | 1484 | 25 | 25 | 3 | 0.19 | 63 | 28 | 미정 |  | 2021-07-04 10:58 | 1588 |  | 0 | 9 | 0 | 0 | 0 | 0 | 0.549 | 0.7845 | 0.2338 | 0.0292 |  | 81 | 21 | 116 | 0.0287 | 0.0216 | 0.0244 | 0.0483 | 0.0236 | 0.0046 | 0.0029 | 0.0035
2021-07-04 | A65512 | B | 11 | AE1055LS | 100 | 38500 | 0.0603 | 0.1305 | 0.1565 | 0.1768 | 1571 | 1603 | 1532 | 3024 | 42.2 |  | 127 | 0 | 선택 | 미정 | 미정 | 미정 | 0 | 0 | 0 | 205 | 0 | 127 | 0.0603 | 0.0718 | 0.0025 | 0.1925 | 40 | 4600 | 1584 | 0.4168 | 0.686 | 0.2103 | 0.0186 | [6 empty] | 1484 | 25 | 25 | 3 | 0.18 | 61 | 28 | 미정 |  | 2021-07-04 12:07 | 1584 |  | 0 | 0 | 0 | 0 | 0 | 0 | 0.544 | 0.7806 | 0.2365 | 0.0277 |  | 74 | 14 | 109 | 0.0509 | 0.0271 | 0.0241 | 0.0508 | 0.0239 | 0.005 | 0.003 | 0.0042
2021-07-04 | A65513 | B | 33 | AE1055LS | 101 | 36500 | 0.0742 | 0.1129 | 0.1129 | 0.1661 | 1595 | 1595 | 1526 | 3041 | 41.3 |  | 126 | 0 | 선택 | 미정 | 미정 | 미정 | 0 | 0 | 0 | 196 | 0 | 126 | 0.0742 | 0.0645 | 0.0025 | 0.1096 | 42 | 5000 | 1584 | 0.3535 | 0.6504 | 0.2151 | 0.0175 | [6 empty] | 1484 | 25 | 25 | 3 | 0.18 | 66 | 29 | 미정 |  | 2021-07-04 13:04 | 1584 |  | 0 | 0 | 0 | 0 | 0 | 0 | 0.563 | 0.7972 | 0.2475 | 0.0327 | 94450 | 70 | 23 | 127 | 0.0523 | 0.021 | 0.0265 | 0.0422 | 0.023 | 0.0047 | 0.0026 | 0.0035
2021-07-04 | A65514 | B | 20 | AE1055LS | 101 | 38800 |  | 0.1071 | 0.0924 | 0.1472 | 1586 | 1623 | 1559 | 3103 | 38.3 |  | 127 | 0 | 미정 | 미정 | 미정 | 미정 | 0 | 0 | 0 | 197 | 0 | 127 |  |  |  |  | 40 | 4700 | 1583 | 0.4223 | 0.6326 | 0.1987 | 0.0174 | [6 empty] | 1484 | 25 | 25 | 3 | 0.17 | 69 | 32 | 미정 |  | 2021-07-04 14:06 | 1583 |  | 0 | 13 | 0 | 0 | 0 | 0 | 0.538 | 0.7821 | 0.2439 | 0.0278 | 106350 | 83 | 21 | 117 | 0.0433 | 0.0216 | 0.0257 |  | 0.0239 | 0.0041 | 0.0031 | 0.0042
2021-07-04 | A65515 | B | 1 | AE1055LS | 101 | 36500 | 0.0508 | 0.1136 | 0.1136 | 0.1591 | 1593 | 1593 | 1530 | 3065 | 33.3 |  | 127 | 0 | 선택 | 미정 | 미정 | 미정 | 0 | 0 | 0 | 0 | 0 | 127 | 0.0508 | 0.0426 | 0.0045 | 0.1301 | 40 | 6300 | 1605 | 0.4356 | 0.6487 | 0.2083 | 0.0233 | [6 empty] | 1484 | 25 | 25 | 3 | 0.17 | 91 | 37 | 미정 |  | 2021-07-04 15:04 | 1623 |  | 0 | 18 | 0 | 0 | 0 | 0 | 0.538 | 0.7786 | 0.2465 | 0.0281 | 103850 | 90 | 42 | 162 | 0.0391 | 0.0225 | 0.0227 | 0.0404 | 0.0273 | 0.0069 | 0.0034 | 0.0039
2021-07-04 | B64994 | B | 35 | 17NICRMOS6HM | 104 | 39100 | 0.046 | 0.027 | 0.0286 | 0.0708 | 1620 | 1587 | 1551 | 2627 |  |  |  | 0 | 미정 | 미정 | 미정 | 미정 | 0 | 0 | 0 | 151 | 0 | 0 | 0.046 | 0.0609 | 0.0063 | 0.0035 | 86 | 13900 | 1694 | 0.1475 | 0.8717 | 0.0183 | 0.0018 | [6 empty] | 1509 | 18 | 20 | 1 | 0.3 | 81 | 38 | 미정 |  | 2021-07-04 16:07 | 1674 |  | 0 | 51 | 70 | 0 | 0 | 0 | 0.174 | 1.0348 | 0.1073 | 0.0288 | 98450 | 69 | 11 | 172 | 0.0016 | 0.003 | 0.0251 | 0.0243 | 0.0335 | 0.0234 | 0.0158 | 0.0402
2021-07-04 | A65516 | B | 11 | AE1055LS | 100 | 37600 | 0.056 | 0.0803 | 0.0803 | 0.2478 | 1590 | 1590 | 1551 | 3068 | 35.3 |  | 128 | 0 | 선택 | 미정 | 미정 | 미정 | 0 | 0 | 0 | 0 | 0 | 128 | 0.056 | 0.0389 | 0.0028 | 0.2083 | 40 | 4400 | 1597 | 0.4331 | 0.6751 | 0.2141 | 0.0164 | [6 empty] | 1484 | 25 | 25 | 3 | 0.17 | 71 | 27 | 미정 |  | 2021-07-04 15:56 | 1596 |  | 0 | 15 | 0 | 0 | 0 | 0 | 0.5283 | 0.7834 | 0.2514 | 0.0284 | 98850 | 64 | 52 | 179 | 0.0434 | 0.0225 | 0.0253 | 0.0438 | 0.0227 | 0.0055 | 0.0043 | 0.004
2021-07-04 | B64995 | B | 18 | 17NICRMOS6HM | 104 | 40000 | 0.0754 | 0.0385 | 0.0386 | 0.1095 | 1649 | 1577 | 1533 | 2641 |  |  |  | 0 | 미정 | 미정 | 미정 | 미정 | 0 | 0 | 0 | 203 | 0 | 0 | 0.0754 | 0.0948 | 0.0056 | 0.0234 | 66 | 9700 | 1673 | 0.1312 | 0.8882 | 0.0342 | 0.0019 | [6 empty] | 1509 | 18 | 18 | 1 | 0.26 | 76 | 40 | 미정 |  | 2021-07-04 17:28 | 1660 |  | 0 | 72 | 18 | 0 | 0 | 0 | 0.1681 | 1.0534 | 0.0995 | 0.0279 |  | 65 | 13 | 134 | 0.0035 | 0.0026 | 0.0266 | 0.0229 | 0.0201 | 0.0233 | 0.022 | 0.0416
2021-07-04 | A65517 | B | 33 | AE1055LS | 101 | 36700 | 0.0488 | 0.1141 | 0.1141 | 0.1578 | 1590 | 1590 | 1550 | 3100 | 38.5 |  | 127 | 0 | 선택 | 미정 | 미정 | 미정 | 0 | 0 | 0 | 0 | 0 | 127 | 0.0488 | 0.047 | 0.0033 | 0.0011 | 41 | 4600 | 1595 | 0.4358 | 0.6386 | 0.1875 | 0.0156 | [6 empty] | 1484 | 25 | 25 | 3 | 0.17 | 65 | 26 | 미정 |  | 2021-07-04 17:03 | 1583 |  | 0 | 34 | 11 | 0 | 0 | 0 | 0.5376 | 0.7774 | 0.242 | 0.0318 | 98100 | 65 | 25 | 149 | 0.0482 | 0.0206 | 0.0275 | 0.0421 | 0.0342 | 0.0051 | 0.0047 | 0.0041
2021-07-04 | A65518 | B | 20 | AE1055LS | 101 | 36800 | 0.0576 | 0.1594 | 0.1594 | 0.2059 | 1597 | 1597 | 1521 | 3168 | 38.2 |  | 126 | 0 | 미정 | 선택 | 미정 | 미정 | 0 | 0 | 0 | 0 | 0 | 126 | 0.0576 | 0.0591 | 0.0079 | 0.0435 | 41 | 5100 | 1584 | 0.4432 | 0.6515 | 0.2081 | 0.0276 | [6 empty] | 1484 | 25 | 25 | 3 | 0.17 | 65 | 23 | 미정 |  | 2021-07-04 18:16 | 1588 |  | 0 | 0 | 0 | 0 | 0 | 0 | 0.5419 | 0.7875 | 0.2451 | 0.0287 | 103750 | 68 | 32 | 140 | 0.0446 | 0.0263 | 0.0252 | 0.044 | 0.0438 | 0.0101 | 0.0041 | 0.0042
2021-07-04 | B64996 | B | 31 | 17NICRMOS6HM | 104 | 37200 | 0.1099 | 0.0632 | 0.0632 | 0.1019 | 1676 | 1676 | 1565 | 2589 |  |  |  | 0 | 미정 | 미정 | 미정 | 미정 | 0 | 0 | 0 | 204 | 0 | 0 | 0.1099 | 0.1344 | 0.032 | 0.1728 | 45 | 7600 | 1653 | 0.1421 | 0.8779 | 0.0841 | 0.0024 | [6 empty] | 1509 | 18 | 18 | 1 | 0.28 | 64 | 26 | 미정 |  | 2021-07-04 18:22 | 1637 |  | 0 | 92 | 8 | 0 | 0 | 0 | 0.1759 | 1.0669 | 0.1117 | 0.0272 | 99700 | 0 | 16 | 118 | 0.003 | 0.0026 | 0.0244 | 0.0376 | 0.0306 | 0.0223 | 0.0237 | 0.0425
2021-07-04 | A65519 | B | 1 | AE1055LS | 99 | 36800 | 0.0298 | 0.2175 | 0.2175 | 0.2037 | 1602 | 1602 | 1540 | 3034 | 41.7 |  | 128 | 0 | 선택 | 미정 | 미정 | 미정 | 0 | 0 | 0 | 0 | 0 | 128 | 0.0298 | 0.074 | 0.0029 | 0.0852 | 40 | 4200 | 1572 | 0.4665 | 0.6706 | 0.2022 | 0.0206 | [6 empty] | 1484 | 25 | 25 | 3 | 0.17 | 67 | 29 | 미정 |  | 2021-07-04 19:17 | 1586 |  | 0 | 0 | 0 | 0 | 0 | 0 | 0.5468 | 0.7817 | 0.2285 | 0.0307 | 100100 | 68 | 26 | 124 | 0.0512 | 0.0241 | 0.026 | 0.04 | 0.0279 | 0.0072 | 0.0036 | 0.0041
2021-07-04 | B64997 | B | 37 | 17NICRMOS6HM | 103 | 37000 | 0.1232 | 0.0431 | 0.0431 | 0.0945 | 1640 | 1640 | 1538 | 2531 |  |  |  | 0 | 미정 | 미정 | 미정 | 미정 | 0 | 0 | 0 | 203 | 0 | 0 | 0.1232 | 0.1369 | 0.0216 | 0.0029 | 45 | 8700 | 1643 | 0.1312 | 0.8896 | 0.0832 | 0.0024 | [6 empty] | 1509 | 18 | 18 | 1 | 0.23 | 66 | 24 | 미정 |  | 2021-07-04 19:32 | 1641 |  | 0 | 84 | 18 | 0 | 0 | 0 | 0.173 | 1.0593 | 0.1004 | 0.0268 | 93300 | 74 | 14 | 115 | 0.0024 | 0.0025 | 0.0233 | 0.0387 | 0.0351 | 0.0235 | 0.0246 | 0.045
2021-07-04 | B64998 | B | 35 | 17NICRMOS6HM | 104 | 37100 |  | 0.0376 | 0.0376 | 0.1035 | 1641 | 1641 | 1521 | 2570 |  |  |  | 0 | 미정 | 미정 | 미정 | 미정 | 0 | 0 | 0 | 205 | 0 | 0 |  |  |  |  | 47 | 9300 | 1645 | 0.1457 | 0.8617 | 0.0892 | 0.0025 | [6 empty] | 1509 | 18 | 18 | 1 | 0.16 | 72 | 26 | 미정 |  | 2021-07-04 20:30 | 1648 |  | 0 | 101 | 21 | 0 | 0 | 0 | 0.1684 | 1.0627 | 0.1175 | 0.0279 | 100900 | 81 | 17 | 126 | 0.0031 | 0.003 | 0.0244 |  | 0.0262 | 0.0179 | 0.0175 | 0.0448
2021-07-04 | A65520 | B | 11 | AE1055LS | 102 | 36900 | 0.0515 |  |  | 0.1562 |  | 1620 | 1541 | 3136 | 43.5 |  | 125 | 0 | 선택 | 미정 | 미정 | 미정 | 0 | 0 | 0 | 0 | 0 | 125 | 0.0515 | 0.0621 | 0.0037 | 0.1565 | 41 | 5000 | 1571 | 0.4304 | 0.6402 | 0.1896 | 0.0285 | [6 empty] | 1484 | 25 | 25 | 3 | 0.17 | 64 | 27 | 미정 |  | 2021-07-04 20:24 | 1586 |  | 0 | 29 | 9 | 0 | 0 | 0 | 0.545 | 0.7849 | 0.2332 | 0.0318 | 102700 | 68 | 21 | 120 | 0.0506 | 0.0233 | 0.0259 | 0.0399 | 0.0313 | 0.014 | 0.0073 | 0.0062
2021-07-04 | A65521 | B | 33 | AE1055LS | 102 | 36800 | 0.0519 |  |  | 0.1714 |  | 1620 | 1545 | 3061 | 33.5 |  | 127 | 0 | 선택 | 미정 | 미정 | 미정 | 0 | 0 | 0 | 0 | 0 | 127 | 0.0519 | 0.0784 | 0.0037 | 0.2271 | 40 | 4800 | 1595 | 0.4101 | 0.6487 | 0.2046 | 0.02 | [6 empty] | 1484 | 25 | 25 | 3 | 0.18 | 64 | 28 | 미정 |  | 2021-07-04 21:16 | 1590 |  | 0 | 0 | 0 | 0 | 0 | 0 | 0.53 | 0.7845 | 0.2377 | 0.03 | 98700 | 66 | 24 | 124 | 0.0409 | 0.0217 | 0.0241 | 0.0513 | 0.0266 | 0.0041 | 0.0032 | 0.0036
2021-07-04 | B64999 | B | 18 | 17NICRMOS6HM | 105 | 38700 | 0.1141 | 0.1065 | 0.084 | 0.1196 | 1634 | 1582 | 1525 | 2687 |  |  |  | 0 | 미정 | 미정 | 미정 | 미정 | 0 | 0 | 0 | 201 | 0 | 0 | 0.1141 | 0.1548 | 0.0078 | 0.1107 | 50 | 9600 | 1632 | 0.1491 | 0.8734 | 0.0969 | 0.0023 | [6 empty] | 1509 | 18 | 18 | 1 | 0.21 | 66 | 26 | 미정 |  | 2021-07-04 21:38 | 1642 |  | 0 | 72 | 0 | 0 | 0 | 0 | 0.167 | 1.0497 | 0.1071 | 0.0249 | 102100 | 80 | 13 | 129 | 0.0021 | 0.0025 | 0.0217 | 0.0474 | 0.0253 | 0.0178 | 0.0162 | 0.0421
2021-07-04 | A65522 | B | 20 | AE1055LS | 102 | 37600 | 0.0515 |  |  | 0.1516 |  | 1620 | 1560 | 3078 | 43.5 |  | 127 | 0 | 미정 | 선택 | 미정 | 미정 | 0 | 0 | 0 | 0 | 0 | 127 | 0.0515 | 0.078 | 0.0027 | 0.0485 | 40 | 5100 | 1581 | 0.4791 | 0.6106 | 0.1875 | 0.0185 | [6 empty] | 1484 | 25 | 25 | 3 | 0.18 | 58 | 28 | 미정 |  | 2021-07-04 22:21 | 1581 |  | 0 | 16 | 24 | 0 | 0 | 0 | 0.557 | 0.7847 | 0.2352 | 0.0245 | 103350 | 69 | 16 | 113 | 0.0513 | 0.0177 | 0.0245 | 0.0475 | 0.0461 | 0.0055 | 0.0024 | 0.0029
2021-07-04 | B65000 | B | 31 | 17NICRMOS6HM | 104 | 37300 | 0.192 | 0.0644 | 0.0712 | 0.1161 | 1645 | 1614 | 1526 | 2666 |  |  |  | 0 | 미정 | 미정 | 미정 | 미정 | 0 | 0 | 0 | 203 | 0 | 0 | 0.192 | 0.1634 | 0.0122 | 0.1952 | 52 | 9700 | 1644 | 0.1249 | 0.8786 | 0.0675 | 0.002 | [6 empty] | 1509 | 18 | 19 | 1 | 0.28 | 61 | 23 | 미정 |  | 2021-07-04 22:44 | 1647 |  | 0 | 27 | 0 | 0 | 0 | 0 | 0.167 | 1.0604 | 0.0966 | 0.0284 | 100300 | 86 | 16 | 138 | 0.0141 | 0.0023 | 0.0225 | 0.0447 | 0.0247 | 0.0203 | 0.0182 | 0.0418
2021-07-04 | A65523 | B | 1 | AE1055LS | 101 | 37900 | 0.3146 | 0.1946 | 0.11 | 0.1259 | 1619 | 1628 | 1561 | 3370 | 25.2 |  | 126 | 0 | 미정 | 미정 | 미정 | 미정 | 0 | 0 | 0 | 0 | 0 | 126 | 0.3146 | 0.2077 | 0.0073 | 0.4871 | 40 | 4100 | 1594 | 0.4346 | 0.6286 | 0.187 | 0.0132 | [6 empty] | 1484 | 25 | 25 | 3 | 0.17 | 64 | 29 | 미정 |  | 2021-07-04 23:23 | 1594 |  | 0 | 21 | 18 | 0 | 0 | 0 | 0.553 | 0.7786 | 0.2439 | 0.0255 |  | 69 | 19 | 113 | 0.0302 | 0.0187 | 0.0219 | 0.0699 | 0.0317 | 0.0069 | 0.0073 | 0.0046
2021-07-04 | B65021 | B | 37 | 20MNCRS5HM7 | 103 | 39700 | 0.091 | 0.0366 | 0.0366 | 0.0794 | 1634 | 1634 | 1551 | 2593 |  |  |  | 0 | 미정 | 미정 | 미정 | 미정 | 0 | 0 | 0 | 201 | 0 | 0 | 0.091 | 0.1368 | 0.0125 | 0.2993 | 50 | 9600 | 1659 | 0.164 | 1.0299 | 0.077 | 0.002 | [6 empty] | 1507 | 18 | 18 | 1 | 0.2 | 71 | 17 | 미정 |  | 2021-07-04 23:47 | 1648 |  | 0 | 102 | 0 | 0 | 0 | 0 | 0.199 | 1.3055 | 0.1108 | 0.0287 | 102400 | 86 | 30 | 169 | 0.0019 | 0.0022 | 0.022 | 0.0512 | 0.047 | 0.0252 | 0.0235 | 0.0345
2021-07-04 | A65524 | B | 11 | AE1055LS | 101 | 36400 | 0.051 | 0.1098 | 0.1098 | 0.1705 | 1636 | 1636 | 1565 | 3238 | 49.3 |  | 127 | 0 | 선택 | 미정 | 미정 | 미정 | 0 | 0 | 0 | 0 | 0 | 127 | 0.051 | 0.0877 | 0.0041 | 0.1689 | 40 | 4100 | 1583 | 0.4715 | 0.5878 | 0.1824 | 0.0145 | [6 empty] | 1484 | 25 | 25 | 3 | 0.16 | 64 | 28 | 미정 |  | 2021-07-05 00:18 | 1584 |  | 0 | 0 | 30 | 0 | 0 | 0 | 0.558 | 0.7831 | 0.2461 | 0.0324 |  | 66 | 24 | 122 | 0.0595 | 0.0207 | 0.0271 | 0.0419 | 0.025 | 0.0028 | 0.0025 | 0.0029
2021-07-04 | B65022 | B | 35 | 20MNCRS5HM7 | 104 | 41900 | 0.1074 | 0.0721 | 0.0612 | 0.0898 | 1604 | 1631 | 1558 | 2637 |  |  |  | 0 | 미정 | 미정 | 미정 | 미정 | 0 | 0 | 0 | 202 | 0 | 0 | 0.1074 | 0.0991 | 0.0038 | 0.2696 | 47 | 8600 | 1634 | 0.1655 | 1.0573 | 0.1052 | 0.002 | [6 empty] | 1507 | 18 | 18 | 1 | 0.2 | 63 | 22 | 미정 |  | 2021-07-05 01:01 | 1638 |  | 0 | 82 | 0 | 0 | 0 | 0 | 0.202 | 1.296 | 0.1036 | 0.0261 | 98850 | 76 | 23 | 150 | 0.0026 | 0.0021 | 0.0222 | 0.0495 | 0.0434 | 0.0243 | 0.0226 | 0.0348
2021-07-04 | A65525 | B | 33 | AE1055LS | 101 | 36500 | 0.0888 | 0.1444 | 0.1444 | 0.174 | 1601 | 1601 | 1532 | 3243 | 36.6 |  | 127 | 0 | 선택 | 미정 | 미정 | 미정 | 0 | 0 | 0 | 0 | 0 | 127 | 0.0888 | 0.1378 | 0.0044 | 0.0461 | 40 | 4500 | 1582 | 0.4498 | 0.6289 | 0.2056 | 0.0138 | [6 empty] | 1484 | 25 | 25 | 3 | 0.17 | 59 | 27 | 미정 |  | 2021-07-05 01:14 | 1589 |  | 0 | 17 | 12 | 0 | 0 | 0 | 0.5579 | 0.7828 | 0.2451 | 0.0273 |  | 66 | 24 | 124 | 0.0441 | 0.0207 | 0.0228 | 0.0446 | 0.0195 | 0.0032 | 0.0033 | 0.0031
2021-07-04 | B65023 | B | 18 | 20MNCRS5HM7 | 100 | 39400 | 0.18 | 0.0592 | 0.0532 | 0.1264 | 1662 | 1671 | 1541 | 2579 |  |  |  | 0 | 미정 | 미정 | 미정 | 미정 | 0 | 0 | 0 | 204 | 0 | 0 | 0.18 | 0.1717 | 0.008 | 0.2262 | 46 | 8700 | 1636 | 0.1613 | 0.9748 | 0.0685 | 0.0019 | [6 empty] | 1507 | 18 | 18 | 1 | 0.2 | 64 | 25 | 미정 |  | 2021-07-05 02:10 | 1639 |  | 0 | 100 | 0 | 0 | 0 | 0 | 0.202 | 1.3005 | 0.0991 | 0.028 | 102100 | 80 | 6 | 127 | 0.0019 | 0.0021 | 0.023 | 0.0683 | 0.0495 | 0.0272 | 0.0241 | 0.0338
2021-07-04 | A65526 | B | 20 | AE1055LS | 101 | 36600 |  | 0.088 | 0.088 | 0.1823 | 1643 | 1643 | 1568 | 3229 | 28.3 |  | 127 | 0 | 미정 | 미정 | 미정 | 미정 | 0 | 0 | 0 | 0 | 0 | 127 |  |  |  |  | 42 | 4300 | 1575 | 0.4613 | 0.6123 | 0.2065 | 0.0144 | [6 empty] | 1484 | 25 | 25 | 3 | 0.17 | 60 | 30 | 미정 |  | 2021-07-05 02:13 | 1581 |  | 0 | 0 | 9 | 0 | 0 | 0 | 0.5583 | 0.782 | 0.2416 | 0.0279 | 105050 | 69 | 15 | 114 | 0.0326 | 0.0202 | 0.0239 |  | 0.0121 | 0.0038 | 0.0038 | 0.0034
2021-07-04 | B65024 | B | 31 | 20MNCRS5HM7 | 101 | 40400 | 0.1084 | 0.0606 | 0.0473 | 0.0694 | 1599 | 1637 | 1579 | 2349 |  |  |  | 0 | 미정 | 미정 | 미정 | 미정 | 0 | 0 | 0 | 205 | 0 | 0 | 0.1084 | 0.1429 | 0.0046 | 0.5019 | 45 | 7300 | 1646 | 0.1585 | 0.8847 | 0.0052 | 0.0014 | [6 empty] | 1507 | 18 | 18 | 1 | 0.21 | 64 | 19 | 미정 |  | 2021-07-05 03:11 | 1641 |  | 0 | 33 | 45 | 0 | 0 | 0 | 0.1976 | 1.3217 | 0.0826 | 0.0276 | 97100 | 76 | 23 | 152 | 0.0024 | 0.0015 | 0.0238 | 0.0556 | 0.0579 | 0.0484 | 0.0426 | 0.0335
2021-07-04 | A65527 | B | 1 | AE1055LS | 101 | 36800 | 0.0607 | 0.1173 | 0.1173 | 0.1411 | 1639 | 1639 | 1577 | 3285 | 25.7 |  | 126 | 0 | 선택 | 미정 | 미정 | 미정 | 0 | 0 | 0 | 0 | 0 | 126 | 0.0607 | 0.0762 | 0.0061 | 0.2859 | 40 | 4000 | 1581 | 0.4751 | 0.6002 | 0.1939 | 0.0147 | [6 empty] | 1484 | 25 | 25 | 3 | 0.17 | 64 | 35 | 미정 |  | 2021-07-05 03:17 | 1587 |  | 0 | 0 | 9 | 0 | 0 | 0 | 0.5432 | 0.7849 | 0.2389 | 0.0254 | 103600 | 69 | 11 | 106 | 0.0302 | 0.0247 | 0.0251 | 0.0474 | 0.0126 | 0.0041 | 0.0031 | 0.0036
2021-07-04 | A65528 | B | 11 | AE1055LS | 101 | 36700 | 0.078 | 0.1424 | 0.1424 | 0.1859 | 1656 | 1656 | 1580 | 3258 | 38.9 |  | 127 | 0 | 선택 | 미정 | 미정 | 미정 | 0 | 0 | 0 | 0 | 0 | 127 | 0.078 | 0.1062 | 0.0033 | 0.1899 | 40 | 3100 | 1580 | 0.4591 | 0.6177 | 0.2261 | 0.0187 | [6 empty] | 1484 | 25 | 25 | 3 | 0.16 | 61 | 28 | 미정 |  | 2021-07-05 04:13 | 1583 |  | 0 | 9 | 9 | 0 | 0 | 0 | 0.5666 | 0.7816 | 0.249 | 0.0297 |  | 63 | 22 | 121 | 0.0469 | 0.0216 | 0.0241 | 0.0491 | 0.0159 | 0.0033 | 0.0032 | 0.0033
2021-07-04 | B65025 | B | 37 | 20MNCRS5HM7 | 101 | 40100 | 0.0742 | 0.0746 | 0.0353 | 0.0665 | 1621 | 1586 | 1554 | 2824 |  |  |  | 0 | 미정 | 미정 | 미정 | 미정 | 0 | 0 | 0 | 205 | 0 | 0 | 0.0742 | 0.0855 | 0.0044 | 0.4931 | 44 | 8200 | 1652 | 0.1616 | 1.0805 | 0.0173 | 0.0015 | [6 empty] | 1507 | 18 | 18 | 1 | 0.23 | 64 | 21 | 미정 |  | 2021-07-05 04:22 | 1643 |  | 0 | 0 | 41 | 0 | 0 | 0 | 0.205 | 1.3203 | 0.0944 | 0.0293 | 97900 | 71 | 25 | 150 | 0.0017 | 0.0018 | 0.0238 | 0.0497 | 0.0554 | 0.0384 | 0.0327 | 0.0342
2021-07-04 | A65529 | B | 33 | AE1055LS | 101 | 36400 | 0.0573 | 0.1348 | 0.1348 | 0.1527 | 1636 | 1636 | 1571 | 3225 | 27.2 |  | 127 | 0 | 미정 | 미정 | 미정 | 미정 | 0 | 0 | 0 | 0 | 0 | 127 | 0.0573 | 0.083 | 0.0039 | 0.2909 | 40 | 3700 | 1577 | 0.4386 | 0.6051 | 0.1946 | 0.0185 | [6 empty] | 1484 | 25 | 25 | 3 | 0.17 | 58 | 29 | 미정 |  | 2021-07-05 05:16 | 1577 |  | 0 | 8 | 16 | 0 | 0 | 0 | 0.5505 | 0.7787 | 0.2464 | 0.0299 |  | 68 | 17 | 108 | 0.0328 | 0.0224 | 0.0261 | 0.0394 | 0.0125 | 0.0042 | 0.0035 | 0.0042
2021-07-04 | B65026 | B | 35 | 20MNCRS5HM7 | 101 | 38400 | 0.0813 | 0.0315 | 0.0315 | 0.0671 | 1650 | 1650 | 1564 | 2550 |  |  |  | 0 | 미정 | 미정 | 미정 | 미정 | 0 | 0 | 0 | 204 | 0 | 0 | 0.0813 | 0.133 | 0.0043 | 0.0771 | 44 | 7700 | 1652 | 0.1684 | 1.0965 | 0.0419 | 0.0019 | [6 empty] | 1507 | 18 | 18 | 1 | 0.2 | 67 | 30 | 미정 |  | 2021-07-05 05:30 | 1650 |  | 0 | 77 | 43 | 0 | 0 | 0 | 0.21 | 1.3014 | 0.1049 | 0.0307 | 95200 | 70 | 16 | 134 | 0.0018 | 0.0019 | 0.024 | 0.044 | 0.0525 | 0.0289 | 0.0207 | 0.0346
2021-07-04 | A65530 | B | 20 | AE1055LS | 101 | 35800 |  | 0.1508 | 0.1508 | 0.1826 | 1655 | 1655 | 1573 | 3155 | 30.4 |  | 127 | 0 | 선택 | 미정 | 미정 | 미정 | 0 | 0 | 0 | 0 | 0 | 127 |  |  |  |  | 41 | 3500 | 1581 | 0.4487 | 0.6598 | 0.2144 | 0.0228 | [6 empty] | 1484 | 25 | 26 | 3 | 0.17 | 66 | 32 | 미정 |  | 2021-07-05 06:10 | 1581 |  | 0 | 0 | 0 | 0 | 0 | 0 | 0.555 | 0.7807 | 0.2397 | 0.0273 | 98650 | 65 | 19 | 115 | 0.0377 | 0.026 | 0.0225 |  | 0.0153 | 0.006 | 0.0035 | 0.0049
2021-07-04 | B65027 | B | 18 | 20MNCRS5HM7 | 101 | 38000 | 0.0738 | 0.0533 | 0.0533 | 0.0854 | 1620 | 1620 | 1537 | 2567 |  |  |  | 0 | 미정 | 미정 | 미정 | 미정 | 0 | 0 | 0 | 206 | 0 | 0 | 0.0738 | 0.104 | 0.0029 | 0.0523 | 44 | 8200 | 1666 | 0.1749 | 1.1244 | 0.0813 | 0.0019 | [6 empty] | 1507 | 18 | 18 | 1 | 0.23 | 63 | 32 | 미정 |  | 2021-07-05 06:38 | 1644 |  | 0 | 73 | 17 | 0 | 0 | 0 | 0.197 | 1.2962 | 0.1077 | 0.0291 | 92750 | 65 | 12 | 122 | 0.0059 | 0.0023 | 0.0243 | 0.0519 | 0.0494 | 0.0203 | 0.0207 | 0.0339
2021-07-05 | A65531 | B | 1 | AE1055LS | 101 | 36500 | 0.0676 | 0.0656 | 0.0656 | 0.1685 | 1601 | 1601 | 1530 | 2971 | 49.1 |  | 125 | 0 | 선택 | 미정 | 미정 | 미정 | 0 | 0 | 0 | 199 | 0 | 125 | 0.0676 | 0.0972 | 0.0044 | 0.1683 | 45 | 5800 | 1578 | 0.3442 | 0.6466 | 0.2014 | 0.03 | [6 empty] | 1484 | 25 | 25 | 3 | 0.16 | 70 | 38 | 미정 |  | 2021-07-05 07:16 | 1578 |  | 0 | 0 | 0 | 0 | 0 | 0 | 0.554 | 0.7865 | 0.2288 | 0.0287 | 106450 | 72 | 12 | 105 | 0.0559 | 0.022 | 0.0247 | 0.0424 | 0.0261 | 0.0071 | 0.0035 | 0.0047
2021-07-05 | B65028 | B | 31 | 20MNCRS5HM7 | 100 | 39300 | 0.1255 | 0.044 | 0.044 | 0.1458 | 1680 | 1680 | 1532 | 2431 |  |  |  | 0 | 미정 | 미정 | 미정 | 미정 | 0 | 0 | 0 | 201 | 0 | 0 | 0.1255 | 0.1145 | 0.0045 | 0.002 | 45 | 7800 | 1658 | 0.1839 | 1.1938 | 0.0863 | 0.0021 | [6 empty] | 1507 | 18 | 18 | 1 | 0.17 | 69 | 34 | 미정 |  | 2021-07-05 07:41 | 1636 |  | 0 | 55 | 14 | 0 | 0 | 0 | 0.202 | 1.3007 | 0.1074 | 0.0307 | 91750 | 164 | 8 | 114 | 0.002 | 0.0023 | 0.0252 | 0.0658 | 0.0612 | 0.0253 | 0.0261 | 0.0364
2021-07-05 | A65532 | B | 30 | AE1055LS | 100 | 37000 | 0.0766 | 0.1297 | 0.1297 | 0.1462 | 1593 | 1593 | 1543 | 2981 | 49 |  | 127 | 0 | 선택 | 미정 | 미정 | 미정 | 0 | 0 | 0 | 202 | 0 | 127 | 0.0766 | 0.0708 | 0.0039 | 0.2503 | 41 | 5100 | 1585 | 0.4112 | 0.6417 | 0.1875 | 0.0342 | [6 empty] | 1484 | 25 | 25 | 3 | 0.17 | 59 | 29 | 미정 |  | 2021-07-05 08:12 | 1585 |  | 0 | 0 | 0 | 0 | 0 | 0 | 0.547 | 0.778 | 0.2288 | 0.0268 |  | 77 | 16 | 109 | 0.0598 | 0.0215 | 0.0224 | 0.0425 | 0.0245 | 0.0088 | 0.0039 | 0.005
2021-07-05 | B65029 | I | 11 | SM45CI | 101 | 37500 | 0.0898 | 0.0283 | 0.0851 | 0.1062 | 1653 | 1617 | 1564 | 2692 | 4.6 |  | 49 | 0 | 미정 | 미정 | 미정 | 미정 | 0 | 0 | 0 | 151 | 0 | 49 | 0.0898 | 0.0721 | 0.0048 | 0.5359 | 42 | 7300 | 1666 | 0.3556 | 0.5579 | 0.1676 | 0.0035 | [6 empty] | 1493 | 20 | 20 | 1 | 0.23 | 77 | 0 | 미정 |  | 2021-07-05 08:43 | 1638 |  | 0 | 41 | 21 | 0 | 0 | 0 | 0.439 | 0.7252 | 0.2241 | 0.0039 |  | 1119 | 20 | 131 | 0.0023 | 0.004 | 0.0038 | 0.0576 | 0.0392 | 0.0108 | 0.0112 | 0.015
2021-07-05 | A65533 | B | 33 | AE1055LS | 101 | 37600 | 0.0431 | 0.2199 | 0.1591 | 0.1887 | 1570 | 1601 | 1536 | 3057 | 46.5 |  | 127 | 0 | 선택 | 미정 | 미정 | 미정 | 0 | 0 | 0 | 203 | 0 | 127 | 0.0431 | 0.0752 | 0.0041 | 0.1504 | 40 | 5000 | 1581 | 0.4449 | 0.6933 | 0.2114 | 0.0349 | [6 empty] | 1484 | 25 | 25 | 3 | 0.18 | 66 | 28 | 미정 |  | 2021-07-05 09:20 | 1581 |  | 0 | 0 | 0 | 0 | 0 | 0 | 0.542 | 0.7804 | 0.2401 | 0.0284 |  | 74 | 20 | 112 | 0.0591 | 0.0201 | 0.0243 | 0.0333 | 0.0263 | 0.0089 | 0.0026 | 0.0039
2021-07-05 | B65030 | I | 35 | SCM420HI | 103 | 36600 | 0.0595 | 0.0652 | 0.0652 | 0.0774 | 1590 | 1590 | 1561 | 2614 | 32.2 |  | 148 | 0 | 미정 | 미정 | 미정 | 미정 | 0 | 0 | 0 | 0 | 0 | 148 | 0.0595 | 0.0554 | 0.0019 | 0.0566 | 50 | 9200 | 1681 | 0.1667 | 0.7497 | 0.1726 | 0.0309 | [6 empty] | 1510 | 20 | 23 | 1 | 0.17 | 80 | 0 | 미정 |  | 2021-07-05 09:51 | 1671 |  | 0 | 25 | 0 | 0 | 0 | 16 | 0.207 | 0.8263 | 0.2329 | 0.0163 | 97950 | 702 | 33 | 168 | 0.0484 | 0.0297 | 0.0258 | 0.0363 | 0.0374 | 0.0064 | 0.0048 | 0.0044
2021-07-05 | A65534 | B | 20 | AE1055LS | 100 | 36500 | 0.0667 | 0.0481 | 0.0481 | 0.1738 | 1645 | 1645 | 1569 | 2918 | 27.3 |  | 126 | 0 | 선택 | 미정 | 미정 | 미정 | 0 | 0 | 0 | 194 | 0 | 126 | 0.0667 | 0.0921 | 0.0032 | 0.2104 | 42 | 4600 | 1581 | 0.4554 | 0.6444 | 0.205 | 0.0178 | [6 empty] | 1484 | 25 | 26 | 3 | 0.18 | 71 | 37 | 미정 |  | 2021-07-05 10:19 | 1581 |  | 0 | 0 | 0 | 0 | 0 | 0 | 0.55 | 0.7796 | 0.235 | 0.0246 | 103650 | 69 | 18 | 117 | 0.0322 | 0.0211 | 0.021 | 0.047 | 0.019 | 0.0035 | 0.0027 | 0.0042
2021-07-05 | B65031 | I | 18 | AE4330VM | 87 | 34500 | 0.0662 |  | 0.0518 | 0.0954 |  | 1648 | 1595 | 2644 | 23.3 |  | 170 | 0 | 미정 | 선택 | 미정 | 미정 | 0 | 0 | 0 | 0 | 0 | 170 | 0.0662 | 0.0599 | 0.0019 | 0.1856 | 52 | 8000 | 1646 | 0.2653 | 0.7693 | 0.2033 | 0.0271 | [6 empty] | 1494 | 20 | 21 | 1 | 0.2 | 80 | 0 | 미정 |  | 2021-07-05 10:57 | 1640 |  | 0 | 33 | 0 | 0 | 0 | 23 | 0.296 | 0.9588 | 0.2203 | 0.0277 | 87000 | 665 | 32 | 165 | 0.0434 | 0.0215 | 0.0342 | 0.0169 | 0.0064 | 0.0024 | 0.0026 | 0.0029
2021-07-05 | A65535 | B | 1 | G-AE1055LST | 101 | 35800 |  | 0.1227 | 0.1227 | 0.1957 | 1616 | 1616 | 1542 | 2945 | 39.8 |  | 126 | 0 | 선택 | 미정 | 미정 | 미정 | 0 | 0 | 0 | 199 | 0 | 126 |  |  |  |  | 40 | 4900 | 1587 | 0.4683 | 0.6558 | 0.2044 | 0.0208 | [6 empty] | 1484 | 25 | 26 | 3 | 0.18 | 68 | 31 | 미정 |  | 2021-07-05 11:13 | 1587 |  | 0 | 0 | 0 | 0 | 0 | 0 | 0.556 | 0.7744 | 0.2439 | 0.0287 | 100100 | 67 | 25 | 127 | 0.0485 | 0.0236 | 0.0252 |  | 0.0232 | 0.0033 | 0.0025 | 0.0033
2021-07-05 | B65032 | B | 31 | AE15B36C2 | 101 | 38000 | 0.0525 | 0.062 | 0.062 | 0.127 | 1622 | 1622 | 1516 | 2733 |  |  |  | 0 | 미정 | 선택 | 미정 | 미정 | 0 | 0 | 0 | 151 | 0 | 0 | 0.0525 | 0.0234 | 0.0036 | 0.1741 | 53 | 9100 | 1679 | 0.2483 | 1.2056 | 0.1978 | 0.0073 | [6 empty] | 1498 | 15 | 20 | 1 | 0.25 | 84 | 26 | 미정 |  | 2021-07-05 12:11 | 1651 |  | 0 | 59 | 0 | 0 | 0 | 0 | 0.331 | 1.2862 | 0.2377 | 0.0298 |  | 69 | 16 | 148 | 0.0045 | 0.0088 | 0.028 | 0.0413 | 0.0291 | 0.0041 | 0.0054 | 0.0187
2021-07-05 | A65536 | B | 30 | G-AE1055LST | 101 | 35800 | 0.0496 | 0.1094 | 0.1094 | 0.19 | 1621 | 1621 | 1551 | 2957 | 33.1 |  | 127 | 0 | 선택 | 미정 | 미정 | 미정 | 0 | 0 | 0 | 200 | 0 | 127 | 0.0496 | 0.087 | 0.0026 | 0.1639 | 41 | 4900 | 1590 | 0.3928 | 0.6935 | 0.2161 | 0.0256 | [6 empty] | 1484 | 25 | 25 | 3 | 0.17 | 58 | 21 | 미정 |  | 2021-07-05 12:12 | 1580 |  | 0 | 0 | 0 | 0 | 0 | 0 | 0.57 | 0.7676 | 0.2515 | 0.016 |  | 68 | 18 | 120 | 0.0436 | 0.0256 | 0.023 | 0.0445 | 0.0196 | 0.005 | 0.0034 | 0.0037
2021-07-05 | B65033 | B | 11 | AE15B36C2 | 101 | 38000 | 0.0634 | 0.0339 | 0.063 | 0.1424 | 1626 | 1593 | 1533 | 2652 |  |  |  | 0 | 미정 | 미정 | 미정 | 미정 | 0 | 0 | 0 | 151 | 0 | 0 | 0.0634 | 0.0602 | 0.005 | 0.2348 | 50 | 8800 | 1616 | 0.2733 | 1.1493 | 0.2309 | 0.0055 | [6 empty] | 1498 | 15 | 16 | 1 | 0.2 | 69 | 25 | 미정 |  | 2021-07-05 13:19 | 1627 |  | 0 | 0 | 0 | 0 | 0 | 0 | 0.3339 | 1.3011 | 0.2638 | 0.0325 | 99350 | 77 | 20 | 142 | 0.0041 | 0.007 | 0.0286 | 0.0413 | 0.0085 | 0.0051 | 0.0061 | 0.0164
2021-07-05 | A65537 | B | 33 | G-AE1055LST | 101 | 36200 | 0.0465 | 0.0316 | 0.098 | 0.1484 | 1614 | 1587 | 1549 | 2960 | 46.9 |  | 127 | 0 | 미정 | 선택 | 미정 | 미정 | 0 | 0 | 0 | 209 | 0 | 127 | 0.0465 | 0.0779 | 0.0033 | 0.0523 | 42 | 4900 | 1590 | 0.416 | 0.6325 | 0.2028 | 0.0309 | [6 empty] | 1484 | 25 | 25 | 3 | 0.18 | 59 | 27 | 미정 |  | 2021-07-05 13:12 | 1586 |  | 0 | 0 | 0 | 0 | 0 | 0 | 0.541 | 0.784 | 0.251 | 0.0282 | 101800 | 69 | 21 | 123 | 0.0564 | 0.0209 | 0.0226 | 0.0382 | 0.0269 | 0.0066 | 0.0028 | 0.0039
2021-07-05 | A65538 | B | 20 | G-AE1055LST | 101 | 35800 | 0.0528 | 0.2367 | 0.2367 | 0.2854 | 1603 | 1603 | 1551 | 2877 | 62.4 |  | 127 | 0 | 미정 | 선택 | 미정 | 미정 | 0 | 0 | 0 | 206 | 0 | 127 | 0.0528 | 0.0731 | 0.0022 | 0.1922 | 41 | 4600 | 1594 | 0.4992 | 0.673 | 0.2042 | 0.0206 | [6 empty] | 1484 | 25 | 25 | 3 | 0.17 | 66 | 25 | 미정 |  | 2021-07-05 14:08 | 1584 |  | 0 | 10 | 0 | 0 | 0 | 0 | 0.542 | 0.7778 | 0.2567 | 0.0339 | 101700 | 67 | 31 | 136 | 0.0731 | 0.0206 | 0.028 | 0.0442 | 0.0423 | 0.0053 | 0.0031 | 0.0031
2021-07-05 | B65034 | B | 35 | AE15B36C2 | 101 | 38200 | 0.0696 | 0.0424 | 0.0424 | 0.0893 | 1591 | 1591 | 1532 | 2551 |  |  |  | 0 | 미정 | 미정 | 미정 | 미정 | 0 | 0 | 0 | 157 | 0 | 0 | 0.0696 | 0.0648 | 0.0025 | 0.1065 | 41 | 6400 | 1632 | 0.2865 | 1.1374 | 0.2134 | 0.0047 | [6 empty] | 1498 | 15 | 16 | 1 | 0.21 | 64 | 18 | 미정 |  | 2021-07-05 14:17 | 1612 |  | 0 | 62 | 12 | 0 | 0 | 0 | 0.328 | 1.3174 | 0.2568 | 0.0339 | 94900 | 72 | 28 | 153 | 0.0033 | 0.0051 | 0.0284 | 0.0467 | 0.0229 | 0.0098 | 0.0116 | 0.0231
2021-07-05 | A65539 | B | 1 | G-AE1055LST | 101 | 35700 | 0.0259 | 0.1748 | 0.1748 | 0.1952 | 1628 | 1628 | 1562 | 3072 | 27.8 |  | 126 | 0 | 선택 | 미정 | 미정 | 미정 | 0 | 0 | 0 | 0 | 0 | 126 | 0.0259 | 0.0486 | 0.0024 | 0.001 | 41 | 3800 | 1591 | 0.4547 | 0.6814 | 0.2167 | 0.0176 | [6 empty] | 1484 | 25 | 25 | 3 | 0.17 | 67 | 30 | 미정 |  | 2021-07-05 15:07 | 1591 |  | 0 | 0 | 0 | 0 | 0 | 0 | 0.5587 | 0.7807 | 0.2596 | 0.0274 | 99850 | 68 | 31 | 136 | 0.0335 | 0.0234 | 0.0239 | 0.0357 | 0.0181 | 0.0051 | 0.0044 | 0.0035
2021-07-05 | B65035 | B | 18 | AE15B36C2 | 101 | 37500 | 0.0637 | 0.129 | 0.129 | 0.2064 | 1637 | 1637 | 1541 | 2431 |  |  |  | 0 | 미정 | 미정 | 미정 | 미정 | 0 | 0 | 0 | 102 | 0 | 0 | 0.0637 | 0.1482 | 0.0276 | 0.0723 | 41 | 6200 | 1636 | 0.2797 | 1.1484 | 0.2098 | 0.0037 | [6 empty] | 1498 | 15 | 16 | 1 | 0.2 | 66 | 16 | 미정 |  | 2021-07-05 15:18 | 1620 |  | 0 | 42 | 13 | 0 | 0 | 0 | 0.3344 | 1.3077 | 0.2564 | 0.0325 | 95150 | 71 | 35 | 158 | 0.0055 | 0.0047 | 0.027 | 0.0313 | 0.0311 | 0.0122 | 0.0131 | 0.0194
2021-07-05 | A65540 | B | 30 | G-AE1055LST | 101 | 35600 | 0.0521 | 0.1423 | 0.1423 | 0.1924 | 1630 | 1630 | 1559 | 2988 | 41.2 |  | 126 | 0 | 미정 | 선택 | 미정 | 미정 | 0 | 0 | 0 | 0 | 0 | 126 | 0.0521 | 0.0875 | 0.0033 | 0.007 | 36 | 3900 | 1585 | 0.4307 | 0.6478 | 0.1733 | 0.0185 | [6 empty] | 1484 | 25 | 25 | 3 | 0.17 | 50 | 18 | 미정 |  | 2021-07-05 15:58 | 1582 |  | 0 | 12 | 0 | 0 | 0 | 0 | 0.5376 | 0.7806 | 0.2566 | 0.0314 | 98300 | 65 | 31 | 138 | 0.0501 | 0.0218 | 0.0248 | 0.0499 | 0.0488 | 0.0095 | 0.0044 | 0.0045
2021-07-05 | B65036 | B | 32 | AE15B36C2 | 101 | 40200 | 0.0703 | 0.081 | 0.081 | 0.097 | 1620 | 1620 | 1567 | 2446 |  |  |  | 0 | 미정 | 미정 | 미정 | 미정 | 0 | 0 | 0 | 150 | 0 | 0 | 0.0703 | 0.1074 | 0.0039 | 0.1225 | 42 | 7100 | 1640 | 0.2581 | 1.1245 | 0.2416 | 0.0043 | [6 empty] | 1498 | 15 | 16 | 1 | 0.22 | 65 | 13 | 미정 |  | 2021-07-05 16:34 | 1638 |  | 0 | 43 | 13 | 0 | 0 | 0 | 0.337 | 1.3123 | 0.2671 | 0.0313 | 96250 | 71 | 15 | 123 | 0.0024 | 0.0045 | 0.0279 | 0.0512 | 0.0266 | 0.0114 | 0.0125 | 0.02
2021-07-05 | A65541 | B | 33 | G-AE1055LST | 101 | 36200 | 0.1437 | 0.1429 | 0.1429 | 0.2141 | 1611 | 1611 | 1538 | 3060 | 38.1 |  | 126 | 0 | 선택 | 미정 | 미정 | 미정 | 0 | 0 | 0 | 0 | 0 | 126 | 0.1437 | 0.1034 | 0.0067 | 0.0929 | 33 | 4400 | 1592 | 0.4017 | 0.6747 | 0.2197 | 0.0214 | [6 empty] | 1484 | 25 | 25 | 3 | 0.18 | 66 | 29 | 미정 |  | 2021-07-05 16:58 | 1587 |  | 0 | 20 | 0 | 0 | 0 | 0 | 0.5437 | 0.7872 | 0.2528 | 0.0296 | 102050 | 69 | 26 | 127 | 0.0455 | 0.0224 | 0.024 | 0.0589 | 0.0291 | 0.0053 | 0.0038 | 0.0037
2021-07-05 | B65037 | B | 11 | AE15B36C2 | 101 | 38100 |  | 0.0631 | 0.0631 | 0.0592 | 1620 | 1620 | 1552 | 2614 |  |  |  | 0 | 미정 | 미정 | 미정 | 미정 | 0 | 0 | 0 | 158 | 0 | 0 |  |  |  |  | 38 | 6500 | 1620 | 0.315 | 1.0721 | 0.2073 | 0.0028 | [6 empty] | 1498 | 15 | 15 | 1 | 0.19 | 68 | 26 | 미정 |  | 2021-07-05 17:49 | 1624 |  | 0 | 35 | 14 | 0 | 0 | 0 | 0.3377 | 1.3112 | 0.2607 | 0.0321 | 96900 | 73 | 12 | 104 | 0.0021 | 0.0035 | 0.0293 |  | 0.0493 | 0.0212 | 0.0102 | 0.0183
2021-07-05 | A65542 | B | 20 | G-AE1055LST | 101 | 37800 | 0.0668 | 0.1174 | 0.1174 | 0.2092 | 1623 | 1623 | 1556 | 2964 | 37.2 |  | 127 | 0 | 선택 | 미정 | 미정 | 미정 | 0 | 0 | 0 | 0 | 0 | 127 | 0.0668 | 0.1294 | 0.0029 | 0.1308 | 32 | 3700 | 1588 | 0.4837 | 0.6707 | 0.2152 | 0.0168 | [6 empty] | 1484 | 25 | 25 | 3 | 0.19 | 60 | 28 | 미정 |  | 2021-07-05 18:00 | 1584 |  | 0 | 13 | 0 | 0 | 0 | 0 | 0.5443 | 0.7881 | 0.2429 | 0.0323 | 98850 | 65 | 23 | 120 | 0.045 | 0.0304 | 0.0255 | 0.0548 | 0.0274 | 0.0051 | 0.0043 | 0.0044
2021-07-05 | B65038 | B | 35 | AE15B36C2 | 100 | 36600 | 0.0713 | 0.0317 | 1.8645 | 0.0861 | 1642 | 1254 | 1553 | 2579 |  |  |  | 0 | 미정 | 미정 | 미정 | 미정 | 0 | 0 | 0 | 156 | 0 | 0 | 0.0713 | 0.0628 | 0.0039 | 0.2071 | 37 | 5900 | 1635 | 0.3035 | 1.1734 | 0.2094 | 0.0029 | [6 empty] | 1498 | 15 | 16 | 1 | 0.2 | 62 | 21 | 미정 |  | 2021-07-05 18:45 | 1623 |  | 0 | 41 | 16 | 0 | 0 | 0 | 0.3334 | 1.298 | 0.2599 | 0.029 | 90500 | 70 | 16 | 114 | 0.0023 | 0.0033 | 0.0264 | 0.0477 | 0.0495 | 0.0101 | 0.0077 | 0.017
2021-07-05 | A65543 | B | 1 | G-AE1055LST | 101 | 36800 | 0.0568 | 0.1123 | 0.1123 | 0.2371 | 1638 | 1638 | 1566 | 3088 | 38.1 |  | 125 | 0 | 선택 | 미정 | 미정 | 미정 | 0 | 0 | 0 | 0 | 0 | 125 | 0.0568 | 0.0739 | 0.0045 | 0.1468 | 32 | 3500 | 1586 | 0.4818 | 0.6455 | 0.2085 | 0.0258 | [6 empty] | 1484 | 25 | 26 | 3 | 0.19 | 59 | 27 | 미정 |  | 2021-07-05 18:56 | 1578 |  | 0 | 32 | 0 | 0 | 0 | 0 | 0.542 | 0.7736 | 0.2437 | 0.0294 | 103600 | 70 | 23 | 120 | 0.0435 | 0.0268 | 0.0254 | 0.0428 | 0.0282 | 0.0086 | 0.0046 | 0.0046
2021-07-05 | B65039 | B | 18 | AE15B36C2 | 101 | 37900 | 0.062 | 0.0317 | 0.0317 | 0.0636 | 1613 | 1613 | 1577 | 2682 |  |  |  | 0 | 미정 | 미정 | 미정 | 미정 | 0 | 0 | 0 | 150 | 0 | 0 | 0.062 | 0.072 | 0.0031 | 0.0249 | 34 | 5100 | 1630 | 0.2732 | 1.1381 | 0.1908 | 0.0026 | [6 empty] | 1498 | 15 | 16 | 1 | 0.18 | 62 | 19 | 미정 |  | 2021-07-05 19:49 | 1615 |  | 0 | 48 | 16 | 0 | 0 | 0 | 0.3337 | 1.2994 | 0.2638 | 0.0306 | 95800 | 89 | 17 | 108 | 0.0015 | 0.0031 | 0.0251 | 0.0385 | 0.0739 | 0.0135 | 0.0092 | 0.0168
2021-07-05 | A65544 | B | 30 | G-AE1055LST | 101 | 36400 | 0.0731 |  |  | 0.1848 |  | 1620 | 1551 | 2998 | 38.2 |  | 126 | 0 | 선택 | 미정 | 미정 | 미정 | 0 | 0 | 0 | 0 | 0 | 126 | 0.0731 | 0.0733 | 0.0047 | 0.3502 | 33 | 3800 | 1585 | 0.4111 | 0.666 | 0.2053 | 0.0237 | [6 empty] | 1484 | 25 | 25 | 3 | 0.19 | 58 | 22 | 미정 |  | 2021-07-05 19:54 | 1578 |  | 0 | 10 | 0 | 0 | 0 | 0 | 0.5514 | 0.7812 | 0.2513 | 0.0312 | 98600 | 65 | 29 | 130 | 0.0473 | 0.0256 | 0.0261 | 0.0499 | 0.0264 | 0.0094 | 0.0039 | 0.0043
2021-07-05 | A65545 | B | 33 | G-AE1055LST | 101 | 37900 | 0.1066 | 0.169 | 0.169 | 0.1599 | 1578 | 1578 | 1554 | 3285 | 34.8 |  | 126 | 0 | 선택 | 미정 | 미정 | 미정 | 0 | 0 | 0 | 0 | 0 | 126 | 0.1066 | 0.1292 | 0.0094 | 0.2959 | 41 | 5100 | 1607 | 0.2876 | 0.703 | 0.1452 | 0.0092 | [6 empty] | 1484 | 25 | 25 | 3 | 0.21 | 69 | 38 | 미정 |  | 2021-07-05 21:01 | 1591 |  | 0 | 22 | 21 | 0 | 0 | 0 | 0.5272 | 0.7842 | 0.2509 | 0.0294 | 97700 | 70 | 14 | 113 | 0.0424 | 0.0111 | 0.0232 | 0.0656 | 0.0524 | 0.0197 | 0.0045 | 0.0043
2021-07-05 | B65040 | B | 32 | 46MNVS6 | 101 | 38800 | 0.0565 | 0.0233 | 0.0233 | 0.0554 | 1629 | 1629 | 1564 | 2765 |  |  |  | 0 | 미정 | 미정 | 미정 | 미정 | 0 | 0 | 0 | 254 | 0 | 0 | 0.0565 | 0.066 | 0.0038 | 0.0391 | 39 | 6400 | 1635 | 0.3044 | 0.6069 | 0.1532 | 0.0028 | [6 empty] | 1494 | 15 | 15 | 1 | 0.23 | 59 | 14 | 미정 |  | 2021-07-05 21:11 | 1621 |  | 0 | 54 | 12 | 0 | 0 | 0 | 0.425 | 0.8406 | 0.1933 | 0.0262 |  | 76 | 12 | 111 | 0.002 | 0.0027 | 0.0213 | 0.04 | 0.0493 | 0.0229 | 0.0232 | 0.0556
2021-07-05 | A65546 | B | 20 | G-AE1055LST | 100 | 36600 | 0.0462 |  |  | 0.1849 |  | 1620 | 1559 | 3148 | 38.1 |  | 127 | 0 | 선택 | 미정 | 미정 | 미정 | 0 | 0 | 0 | 0 | 0 | 127 | 0.0462 | 0.0491 | 0.0048 | 0.2298 | 43 | 4000 | 1587 | 0.4219 | 0.6673 | 0.2116 | 0.0136 | [6 empty] | 1484 | 25 | 25 | 3 | 0.18 | 61 | 29 | 미정 |  | 2021-07-05 22:09 | 1584 |  | 0 | 19 | 0 | 0 | 0 | 0 | 0.554 | 0.7854 | 0.2536 | 0.032 |  | 76 | 15 | 107 | 0.0467 | 0.0154 | 0.0249 | 0.0453 | 0.0263 | 0.0052 | 0.0041 | 0.0044
2021-07-05 | B65041 | B | 11 | 46MNVS6 | 101 | 39900 | 0.0483 | 0.0282 | 0.0282 | 0.0857 | 1595 | 1595 | 1550 | 2519 |  |  |  | 0 | 미정 | 미정 | 미정 | 미정 | 0 | 0 | 0 | 253 | 0 | 0 | 0.0483 | 0.079 | 0.006 | 0.0017 | 41 | 7100 | 1625 | 0.36 | 0.7116 | 0.1237 | 0.0021 | [6 empty] | 1494 | 15 | 16 | 1 | 0.25 | 58 | 18 | 미정 |  | 2021-07-05 22:20 | 1621 |  | 0 | 48 | 8 | 0 | 0 | 0 | 0.43 | 0.8421 | 0.168 | 0.0245 |  | 85 | 6 | 104 | 0.0015 | 0.004 | 0.0206 | 0.0345 | 0.0482 | 0.0243 | 0.0175 | 0.0502
2021-07-05 | A65547 | B | 1 | G-AE1055LST | 101 | 37500 | 0.0666 | 0.1497 | 0.1497 | 0.1902 | 1652 | 1652 | 1583 | 3039 | 33.7 |  | 125 | 0 | 선택 | 미정 | 미정 | 미정 | 0 | 0 | 0 | 0 | 0 | 125 | 0.0666 | 0.1594 | 0.0053 | 0.1717 | 40 | 2900 | 1588 | 0.4535 | 0.6697 | 0.1787 | 0.0146 | [6 empty] | 1484 | 25 | 25 | 3 | 0.17 | 63 | 27 | 미정 |  | 2021-07-05 23:07 | 1583 |  | 0 | 19 | 0 | 0 | 0 | 0 | 0.5522 | 0.7631 | 0.2444 | 0.0287 | 0 | 78 | 20 | 117 | 0.0404 | 0.0168 | 0.0248 | 0.0477 | 0.0268 | 0.008 | 0.0051 | 0.0047
2021-07-05 | B65042 | B | 35 | 46MNVS6 | 88 | 33000 | 0.0732 | 0.0335 | 0.0335 | 0.0949 | 1611 | 1611 | 1562 | 2212 |  |  |  | 0 | 미정 | 미정 | 미정 | 미정 | 0 | 0 | 0 | 307 | 0 | 0 | 0.0732 | 0.1306 | 0.0026 | 0.1187 | 35 | 5300 | 1640 | 0.331 | 0.731 | 0.1588 | 0.0029 | [6 empty] | 1494 | 15 | 16 | 1 | 0.26 | 59 | 17 | 미정 |  | 2021-07-05 23:15 | 1621 |  | 0 | 43 | 8 | 0 | 0 | 0 | 0.437 | 0.8362 | 0.1833 | 0.0256 | 84800 | 65 | 20 | 132 | 0.0031 | 0.0033 | 0.0204 | 0.06 | 0.0253 | 0.0083 | 0.008 | 0.0494
2021-07-05 | A65548 | B | 30 | G-AE1055LST | 100 | 36500 | 0.0993 | 0.114 | 0.114 | 0.1732 | 1605 | 1605 | 1526 | 2992 | 34 |  | 127 | 0 | 선택 | 미정 | 미정 | 미정 | 0 | 0 | 0 | 0 | 0 | 127 | 0.0993 | 0.1379 | 0.0078 | 0.2328 | 44 | 4900 | 1575 | 0.3587 | 0.6231 | 0.2075 | 0.0183 | [6 empty] | 1484 | 25 | 25 | 3 | 0.17 | 57 | 18 | 미정 |  | 2021-07-06 00:08 | 1576 |  | 0 | 0 | 0 | 0 | 0 | 0 | 0.556 | 0.7793 | 0.2489 | 0.0323 | 0 | 76 | 25 | 132 | 0.0422 | 0.0129 | 0.0264 | 0.0668 | 0.0328 | 0.0096 | 0.0046 | 0.005
2021-07-05 | B65043 | B | 18 | 46MNVS6 | 103 | 40700 | 0.1387 | 0.0452 | 0.0452 | 0.0671 | 1591 | 1591 | 1546 | 2720 |  |  |  | 0 | 미정 | 미정 | 미정 | 미정 | 0 | 0 | 0 | 304 | 0 | 0 | 0.1387 | 0.1286 | 0.0051 | 0.0024 | 34 | 6300 | 1646 | 0.3355 | 0.7922 | 0.1325 | 0.0021 | [6 empty] | 1494 | 15 | 16 | 1 | 0.28 | 70 | 30 | 미정 |  | 2021-07-06 00:24 | 1632 |  | 0 | 43 | 8 | 0 | 0 | 0 | 0.435 | 0.8363 | 0.1707 | 0.0247 | 94950 | 88 | 12 | 109 | 0.0024 | 0.0024 | 0.0221 | 0.0547 | 0.0622 | 0.0324 | 0.0301 | 0.0511
2021-07-05 | A65549 | B | 33 | G-AE1055LST | 101 | 37300 | 0.0519 |  |  | 0.1739 |  | 1620 | 1538 | 3041 | 36.3 |  | 127 | 0 | 선택 | 미정 | 미정 | 미정 | 0 | 0 | 0 | 0 | 0 | 127 | 0.0519 | 0.0732 | 0.0031 | 0.2525 | 42 | 4100 | 1585 | 0.429 | 0.6475 | 0.2035 | 0.0128 | [6 empty] | 1484 | 25 | 25 | 3 | 0.17 | 59 | 23 | 미정 |  | 2021-07-06 01:07 | 1575 |  | 0 | 9 | 0 | 0 | 0 | 0 | 0.544 | 0.7855 | 0.2487 | 0.0335 |  | 78 | 35 | 146 | 0.0447 | 0.0191 | 0.0266 | 0.0454 | 0.0277 | 0.005 | 0.004 | 0.0046
2021-07-05 | B65044 | B | 32 | AE5180 | 102 | 40300 | 0.0705 | 0.0563 | 0.0563 | 0.1273 | 1570 | 1570 | 1545 | 1314 |  |  | 0 | 0 | 미정 | 미정 | 미정 | 미정 | 0 | 0 | 0 | 303 | 0 | 0 | 0.0705 | 0.0489 | 0.0039 | 0.2164 | 45 | 8500 | 1618 | 0.6155 | 0.9375 | 0.2078 | 0.0026 | [6 empty] | 1465 | 15 | 16 | 1 | 0.26 | 84 | 36 | 미정 |  | 2021-07-06 01:37 | 1612 |  | 0 | 38 | 0 | 0 | 0 | 47 | 0.784 | 1.0633 | 0.2627 | 0.0113 | 94300 | 91 | 16 | 138 | 0.0028 | 0.0034 | 0.0196 | 0.0543 | 0.0449 | 0.0147 | 0.0112 | 0.0083
2021-07-05 | A65550 | B | 20 | G-AE1055LST | 100 | 34500 | 0.0375 | 0.0406 | 0.0406 | 0.2453 | 1620 | 1620 | 1556 | 3313 | 16.7 |  | 126 | 0 | 미정 | 미정 | 미정 | 미정 | 0 | 0 | 0 | 0 | 0 | 126 | 0.0375 | 0.0506 | 0.0027 | 0.0807 | 47 | 4800 | 1582 | 0.4889 | 0.6396 | 0.2082 | 0.011 | [6 empty] | 1484 | 25 | 25 | 3 | 0.17 | 58 | 26 | 미정 |  | 2021-07-06 02:27 | 1584 |  | 0 | 15 | 0 | 0 | 0 | 0 | 0.5592 | 0.7884 | 0.2545 | 0.0307 |  | 74 | 20 | 124 | 0.0208 | 0.0133 | 0.0252 | 0.0415 | 0.0155 | 0.0049 | 0.0045 | 0.0042
2021-07-05 | B65045 | B | 11 | AE5180 | 102 | 38800 | 0.0933 | 0.0803 | 0.0803 | 0.1534 | 1577 | 1577 | 1529 | 2633 |  |  | 0 | 0 | 미정 | 미정 | 미정 | 미정 | 0 | 0 | 0 | 307 | 0 | 0 | 0.0933 | 0.0717 | 0.0044 | 0.0351 | 42 | 7300 | 1594 | 0.7531 | 0.9222 | 0.2249 | 0.003 | [6 empty] | 1465 | 15 | 16 | 1 | 0.18 | 68 | 23 | 미정 |  | 2021-07-06 02:39 | 1582 |  | 0 | 63 | 0 | 0 | 0 | 14 | 0.7803 | 1.0529 | 0.2474 | 0.0058 | 97000 | 75 | 35 | 155 | 0.0027 | 0.0032 | 0.02 | 0.0614 | 0.0368 | 0.01 | 0.01 | 0.0079
2021-07-05 | A65551 | B | 1 | G-AE1055LST | 100 | 38500 | 0.0825 | 0.0943 | 0.0943 | 0.2037 | 1576 | 1576 | 1532 | 3091 | 38.8 |  | 125 | 0 | 선택 | 미정 | 미정 | 미정 | 0 | 0 | 0 | 0 | 0 | 125 | 0.0825 | 0.1577 | 0.0035 | 0.1444 | 41 | 4900 | 1583 | 0.503 | 0.6432 | 0.1955 | 0.0168 | [6 empty] | 1484 | 25 | 26 | 3 | 0.17 | 64 | 26 | 미정 |  | 2021-07-06 03:30 | 1583 |  | 0 | 14 | 0 | 0 | 0 | 0 | 0.5507 | 0.7896 | 0.2488 | 0.028 |  | 78 | 21 | 119 | 0.0471 | 0.0185 | 0.0223 | 0.0611 | 0.0401 | 0.0084 | 0.0055 | 0.0062
2021-07-05 | B65046 | B | 35 | AE5180 | 103 | 40100 | 0.0601 | 0.0737 | 0.0737 | 0.1271 | 1561 | 1561 | 1526 | 2735 |  |  | 0 | 0 | 미정 | 미정 | 미정 | 미정 | 0 | 0 | 0 | 305 | 0 | 0 | 0.0601 | 0.1034 | 0.0026 | 0.0077 | 41 | 7300 | 1601 | 0.7641 | 0.9587 | 0.226 | 0.003 | [6 empty] | 1465 | 15 | 19 | 1 | 0.23 | 64 | 25 | 미정 |  | 2021-07-06 03:49 | 1589 |  | 0 | 53 | 0 | 0 | 0 | 51 | 0.772 | 1.0557 | 0.256 | 0.0113 | 95450 | 72 | 28 | 142 | 0.0029 | 0.0036 | 0.022 | 0.0571 | 0.0354 | 0.0097 | 0.0083 | 0.006
2021-07-05 | A65552 | B | 30 | G-AE1055LST | 104 | 38500 | 0.0563 |  |  | 0.1577 |  | 0 | 1535 | 2979 | 33 |  | 127 | 0 | 선택 | 미정 | 미정 | 미정 | 0 | 0 | 0 | 0 | 0 | 127 | 0.0563 | 0.0833 | 0.0043 | 0.0876 | 43 | 5400 | 1581 | 0.3479 | 0.6298 | 0.1985 | 0.0175 | [6 empty] | 1484 | 25 | 25 | 3 | 0.17 | 59 | 26 | 미정 |  | 2021-07-06 04:44 | 1585 |  | 0 | 22 | 0 | 0 | 0 | 0 | 0.557 | 0.7815 | 0.2414 | 0.0282 | 101850 | 78 | 21 | 116 | 0.0391 | 0.0138 | 0.0227 | 0.0408 | 0.0306 | 0.0078 | 0.0041 | 0.0053
2021-07-05 | B65047 | B | 18 | AE5180 | 102 | 40000 | 0.1428 | 0.2679 | 0.2161 | 0.2857 | 1559 | 1583 | 1521 | 2606 |  |  | 0 | 0 | 미정 | 미정 | 미정 | 미정 | 0 | 0 | 0 | 306 | 0 | 0 | 0.1428 | 0.1267 | 0.0154 | 0.0711 | 40 | 6800 | 1583 | 0.7758 | 0.954 | 0.2078 | 0.0031 | [6 empty] | 1465 | 15 | 16 | 1 | 0.23 | 67 | 28 | 미정 |  | 2021-07-06 04:50 | 1579 |  | 0 | 40 | 0 | 0 | 0 | 47 | 0.7902 | 1.0599 | 0.2469 | 0.0252 | 92750 | 71 | 23 | 139 | 0.004 | 0.0036 | 0.0204 | 0.0614 | 0.0436 | 0.0099 | 0.0073 | 0.0062
2021-07-05 | A65553 | B | 33 | G-AE1055LST | 103 | 37800 | 0.0726 | 0.1033 | 0.1033 | 0.1654 | 1616 | 1616 | 1556 | 3016 | 43.7 |  | 126 | 0 | 미정 | 미정 | 미정 | 미정 | 0 | 0 | 0 | 0 | 0 | 126 | 0.0726 | 0.1299 | 0.0048 | 0.2086 | 41 | 4200 | 1582 | 0.4694 | 0.6401 | 0.1852 | 0.0137 | [6 empty] | 1484 | 25 | 27 | 3 | 0.17 | 57 | 22 | 미정 |  | 2021-07-06 05:42 | 1582 |  | 0 | 16 | 20 | 0 | 0 | 0 | 0.548 | 0.7813 | 0.2488 | 0.0284 | 101300 | 70 | 20 | 121 | 0.0526 | 0.0183 | 0.0219 | 0.0495 | 0.0447 | 0.008 | 0.0058 | 0.0061
2021-07-05 | B65048 | B | 32 | AE5180 | 102 | 38300 | 0.2244 | 0.0974 | 0.0974 | 0.173 | 1598 | 1598 | 1540 | 2575 |  |  | 0 | 0 | 미정 | 미정 | 미정 | 미정 | 0 | 0 | 0 | 305 | 0 | 0 | 0.2244 | 0.1092 | 0.006 | 0.1819 | 53 | 7300 | 1597 | 0.6606 | 0.9009 | 0.2119 | 0.0034 | [6 empty] | 1465 | 15 | 19 | 1 | 0.2 | 73 | 37 | 미정 |  | 2021-07-06 06:06 | 1581 |  | 0 | 57 | 0 | 0 | 0 | 25 | 0.782 | 1.0597 | 0.2427 | 0.0138 | 102550 | 78 | 14 | 128 | 0.0034 | 0.0038 | 0.0213 | 0.0633 | 0.0269 | 0.0083 | 0.0107 | 0.0075
2021-07-06 | A65554 | B | 20 | G-AE1055LST | 103 | 38500 | 0.1165 | 0.0646 | 0.0675 | 0.1998 | 1592 | 1622 | 1548 | 3045 | 19.9 |  | 128 | 0 | 선택 | 미정 | 미정 | 미정 | 0 | 0 | 0 | 0 | 0 | 128 | 0.1165 | 0.1581 | 0.0049 | 0.3449 | 44 | 5600 | 1602 | 0.4466 | 0.6502 | 0.1944 | 0.0232 | [6 empty] | 1484 | 25 | 24 | 3 | 0.19 | 70 | 37 | 미정 |  | 2021-07-06 06:54 | 1602 |  | 0 | 0 | 0 | 0 | 0 | 0 | 0.552 | 0.7845 | 0.2366 | 0.0269 | 99900 | 82 | 11 | 104 | 0.0246 | 0.0204 | 0.023 | 0.0564 | 0.0371 | 0.0175 | 0.003 | 0.0049
2021-07-06 | B65049 | B | 11 | AE5180 | 103 | 38600 | 0.1587 | 0.0965 | 0.0965 | 0.1446 | 1631 | 1631 | 1521 | 2675 |  |  | 0 | 0 | 미정 | 미정 | 미정 | 미정 | 0 | 0 | 0 | 299 | 0 | 0 | 0.1587 | 0.0935 | 0.0055 | 0.2205 | 43 | 7300 | 1596 | 0.6934 | 0.853 | 0.2377 | 0.0034 | [6 empty] | 1465 | 15 | 15 | 1 | 0.13 | 61 | 26 | 미정 |  | 2021-07-06 06:59 | 1576 |  | 0 | 64 | 0 | 0 | 0 | 27 | 0.792 | 1.0587 | 0.2616 | 0.0086 | 99000 | 76 | 29 | 149 | 0.0032 | 0.0038 | 0.0237 | 0.0484 | 0.0437 | 0.0128 | 0.0116 | 0.0073
2021-07-06 | A65555 | B | 1 | AE1524HM | 104 | 39400 | 0.0763 | 0.1758 | 0.1094 | 0.1394 | 1585 | 1615 | 1553 | 2922 | 37.8 |  | 148 | 0 | 미정 | 선택 | 미정 | 미정 | 0 | 0 | 0 | 0 | 0 | 148 | 0.0763 | 0.1422 | 0.0037 | 0.2535 | 42 | 6600 | 1648 | 0.2013 | 1.3772 | 0.1825 | 0.0152 | [6 empty] | 1505 | 18 | 20 | 3 | 0.19 | 93 | 39 | 미정 |  | 2021-07-06 07:53 | 1639 |  | 0 | 62 | 25 | 0 | 0 | 0 | 0.231 | 1.6563 | 0.2419 | 0.0169 | 103450 | 93 | 38 | 151 | 0.0525 | 0.0128 | 0.0123 | 0.0553 | 0.0429 | 0.0169 | 0.0084 | 0.0081
2021-07-06 | B65050 | B | 35 | AE5180 | 103 | 37900 | 0.0972 | 0.1445 | 0.1445 | 0.1914 | 1607 | 1607 | 1521 | 2434 |  |  | 0 | 0 | 미정 | 미정 | 미정 | 미정 | 0 | 0 | 0 | 254 | 0 | 0 | 0.0972 | 0.1053 | 0.0044 | 0.7105 | 41 | 6700 | 1591 | 0.754 | 0.8899 | 0.2438 | 0.004 | [6 empty] | 1465 | 15 | 15 | 1 | 0.16 | 61 | 24 | 미정 |  | 2021-07-06 08:03 | 1575 |  | 0 | 57 | 0 | 0 | 0 | 30 | 0.818 | 1.0842 | 0.275 | 0.0104 |  | 71 | 27 | 146 | 0.0027 | 0.0044 | 0.0233 | 0.0565 | 0.0321 | 0.0062 | 0.0069 | 0.0053
2021-07-06 | A65556 | B | 30 | AE1524HM | 104 | 36500 | 0.0663 | 0.0381 | 0.0381 | 0.1374 | 1621 | 1621 | 1555 | 3067 | 18.2 |  | 147 | 0 | 선택 | 미정 | 미정 | 미정 | 0 | 0 | 0 | 0 | 0 | 147 | 0.0663 | 0.0875 | 0.0034 | 0.2519 | 45 | 5900 | 1610 | 0.1921 | 1.3566 | 0.2431 | 0.0205 | [6 empty] | 1505 | 18 | 18 | 3 | 0.18 | 67 | 19 | 미정 |  | 2021-07-06 08:52 | 1610 |  | 0 | 47 | 0 | 0 | 0 | 0 | 0.2314 | 1.675 | 0.2433 | 0.0197 | 104550 | 69 | 44 | 162 | 0.0249 | 0.0159 | 0.0157 | 0.0496 | 0.0328 | 0.0127 | 0.0086 | 0.007
2021-07-06 | B65051 | B | 18 | AE5180 | 103 | 38800 | 0.0432 | 0.0583 | 0.0583 | 0.0984 | 1579 | 1579 | 1540 | 2731 |  |  | 0 | 0 | 미정 | 미정 | 미정 | 미정 | 0 | 0 | 0 | 253 | 0 | 0 | 0.0432 | 0.0653 | 0.0026 | 0.005 | 45 | 6800 | 1575 | 0.6556 | 0.7832 | 0.2345 | 0.0038 | [6 empty] | 1465 | 15 | 15 | 1 | 0.14 | 67 | 33 | 미정 |  | 2021-07-06 09:19 | 1566 |  | 0 | 53 | 0 | 0 | 0 | 32 | 0.797 | 1.054 | 0.2541 | 0.0171 | 106800 | 74 | 22 | 131 | 0.0029 | 0.004 | 0.022 | 0.0372 | 0.0236 | 0.0095 | 0.0088 | 0.0088
2021-07-06 | A65557 | B | 33 | AE1524HM | 104 | 36000 | 0.1312 | 0.0676 | 0.0676 | 0.0844 | 1610 | 1610 | 1559 | 3035 | 23.3 |  | 147 | 0 | 선택 | 미정 | 미정 | 미정 | 0 | 0 | 0 | 0 | 0 | 147 | 0.1312 | 0.173 | 0.0072 | 0.2142 | 40 | 5600 | 1616 | 0.1782 | 1.4855 | 0.1474 | 0.0131 | [6 empty] | 1505 | 18 | 18 | 3 | 0.19 | 79 | 26 | 미정 |  | 2021-07-06 09:46 | 1616 |  | 0 | 35 | 31 | 0 | 0 | 0 | 0.223 | 1.655 | 0.24 | 0.0178 | 103400 | 69 | 54 | 175 | 0.0322 | 0.0141 | 0.0145 | 0.0588 | 0.0277 | 0.0132 | 0.0087 | 0.0076
2021-07-06 | B65052 | B | 32 | AE5180 | 102 | 38200 | 0.0697 | 0.0365 | 0.1064 | 0.1509 | 1635 | 1596 | 1542 | 2727 |  |  | 0 | 0 | 미정 | 미정 | 미정 | 미정 | 0 | 0 | 0 | 253 | 0 | 0 | 0.0697 | 0.0444 | 0.005 | 0.4904 | 42 | 6900 | 1603 | 0.5889 | 0.8462 | 0.2321 | 0.0038 | [6 empty] | 1465 | 15 | 20 | 1 | 0.15 | 56 | 31 | 미정 |  | 2021-07-06 10:16 | 1591 |  | 0 | 35 | 0 | 0 | 0 | 32 | 0.79 | 1.0573 | 0.2581 | 0.0128 | 96350 | 74 | 17 | 129 | 0.0042 | 0.0043 | 0.0233 | 0.044 | 0.0233 | 0.0061 | 0.0067 | 0.0067
2021-07-06 | A65558 | B | 20 | AE1524HM | 104 | 36500 | 0.0556 | 0.0574 | 0.0574 | 0.0601 | 1593 | 1593 | 1563 | 3049 | 19.8 |  | 147 | 0 | 미정 | 선택 | 미정 | 미정 | 0 | 0 | 0 | 0 | 0 | 147 | 0.0556 | 0.0705 | 0.0024 | 0.2852 | 51 | 7300 | 1601 | 0.1605 | 1.2932 | 0.1136 | 0.0151 | [6 empty] | 1505 | 18 | 18 | 3 | 0.21 | 67 | 20 | 미정 |  | 2021-07-06 11:00 | 1601 |  | 0 | 87 | 75 | 0 | 0 | 0 | 0.227 | 1.6365 | 0.2233 | 0.0155 | 108750 | 83 | 35 | 152 | 0.0263 | 0.0131 | 0.0131 | 0.0438 | 0.0461 | 0.023 | 0.0091 | 0.0076
2021-07-06 | B65053 | B | 11 | AE5180 | 102 | 37900 | 0.144 | 0.0885 | 0.0885 | 0.1159 | 1592 | 1592 | 1530 | 2682 |  |  | 0 | 0 | 미정 | 미정 | 미정 | 미정 | 0 | 0 | 0 | 257 | 0 | 0 | 0.144 | 0.1064 | 0.0051 | 0.1898 | 47 | 7100 | 1584 | 0.6848 | 0.8458 | 0.1999 | 0.0034 | [6 empty] | 1465 | 15 | 15 | 1 | 0.18 | 60 | 31 | 미정 |  | 2021-07-06 11:24 | 1569 |  | 0 | 46 | 0 | 0 | 0 | 34 | 0.799 | 1.0561 | 0.2481 | 0.0138 | 99150 | 77 | 24 | 139 | 0.0029 | 0.004 | 0.0222 | 0.0598 | 0.0321 | 0.0088 | 0.0098 | 0.0085
2021-07-06 | A65559 | B | 1 | AE1043M | 103 | 38100 | 0.152 | 0.2222 | 0.15 | 0.1645 | 1568 | 1614 | 1572 | 3133 | 25.4 |  | 148 | 0 | 미정 | 선택 | 미정 | 미정 | 0 | 0 | 0 | 0 | 0 | 148 | 0.152 | 0.1405 | 0.0031 | 0.0733 | 45 | 4400 | 1598 | 0.3497 | 0.9534 | 0.3835 | 0.0179 | [6 empty] | 1491 | 15 | 15 | 3 | 0.19 | 73 | 22 | 미정 |  | 2021-07-06 11:58 | 1598 |  | 0 | 19 | 0 | 0 | 0 | 0 | 0.43 | 0.9876 | 0.4334 | 0.0245 | 98650 | 86 | 52 | 181 | 0.0344 | 0.021 | 0.019 | 0.0552 | 0.0206 | 0.0041 | 0.0033 | 0.0044
2021-07-06 | B65054 | B | 35 | AE5180 | 103 | 38400 | 0.1749 | 0.1403 | 0.1403 | 0.2314 | 1647 | 1647 | 1524 | 2786 |  |  | 0 | 0 | 미정 | 미정 | 미정 | 미정 | 0 | 0 | 0 | 254 | 0 | 0 | 0.1749 | 0.1119 | 0.0109 | 0.1743 | 42 | 6200 | 1591 | 0.6551 | 0.8693 | 0.2385 | 0.0037 | [6 empty] | 1465 | 15 | 15 | 1 | 0.13 | 56 | 24 | 미정 |  | 2021-07-06 12:23 | 1571 |  | 0 | 13 | 0 | 0 | 0 | 34 | 0.809 | 1.0515 | 0.2647 | 0.017 | 91800 | 98 | 30 | 147 | 0.0028 | 0.004 | 0.023 | 0.065 | 0.0237 | 0.0104 | 0.0123 | 0.0073
2021-07-06 | A65560 | B | 30 | AE1043M | 104 | 36900 | 0.0747 | 0.0293 | 0.0293 | 0.1457 | 1655 | 1655 | 1596 | 3170 | 5 |  | 126 | 0 | 미정 | 선택 | 미정 | 미정 | 0 | 0 | 0 | 0 | 0 | 126 | 0.0747 | 0.091 | 0.0035 | 0.3595 | 46 | 3800 | 1610 | 0.2726 | 0.7844 | 0.3697 | 0.0206 | [6 empty] | 1491 | 15 | 15 | 3 | 0.21 | 81 | 31 | 미정 |  | 2021-07-06 13:00 | 1610 |  | 0 | 0 | 0 | 0 | 0 | 0 | 0.421 | 0.9782 | 0.4373 | 0.0209 | 103350 | 75 | 58 | 188 | 0.0057 | 0.0244 | 0.0181 | 0.0535 | 0.0392 | 0.0078 | 0.006 | 0.0063
2021-07-06 | B65055 | B | 18 | AE4140M14 | 103 | 38800 |  | 0.122 | 0.122 | 0.1434 | 1598 | 1598 | 1533 | 2653 |  |  |  | 0 | 미정 | 미정 | 미정 | 미정 | 0 | 0 | 0 | 207 | 0 | 0 |  |  |  |  | 60 | 9700 | 1643 | 0.3358 | 0.8481 | 0.1871 | 0.0032 | [6 empty] | 1492 | 18 | 20 | 1 | 0.2 | 85 | 30 | 선택 |  | 2021-07-06 13:47 | 1632 |  | 0 | 31 | 10 | 0 | 0 | 0 | 0.405 | 0.9616 | 0.2488 | 0.0359 | 99600 | 100 | 40 | 190 | 0.0024 | 0.0042 | 0.0237 |  | 0.051 | 0.0202 | 0.0191 | 0.0268
2021-07-06 | A65561 | B | 33 | AE1043M | 101 | 37800 | 0.2079 | 0.2039 | 0.1438 | 0.1582 | 1598 | 1623 | 1578 | 3027 | 43 |  | 129 | 0 | 미정 | 선택 | 미정 | 미정 | 0 | 0 | 0 | 0 | 0 | 129 | 0.2079 | 0.1747 | 0.0104 | 0.0023 | 40 | 4100 | 1607 | 0.389 | 0.8683 | 0.349 | 0.02 | [6 empty] | 1491 | 15 | 15 | 3 | 0.2 | 65 | 27 | 미정 |  | 2021-07-06 13:54 | 1584 |  | 0 | 0 | 0 | 0 | 0 | 0 | 0.419 | 0.9742 | 0.4411 | 0.0264 | 99800 | 72 | 42 | 178 | 0.0532 | 0.0209 | 0.0218 | 0.0565 | 0.0505 | 0.0124 | 0.0109 | 0.0092
2021-07-06 | B65056 | B | 32 | AE4140M14 | 104 | 40000 | 0.084 | 0.0652 | 0.0652 | 0.1211 | 1590 | 1590 | 1535 | 2722 |  |  |  | 0 | 미정 | 미정 | 미정 | 미정 | 0 | 0 | 0 | 209 | 0 | 0 | 0.084 | 0.1223 | 0.0028 | 0.2567 | 45 | 8100 | 1631 | 0.34 | 0.7739 | 0.2086 | 0.0036 | [6 empty] | 1492 | 18 | 19 | 1 | 0.2 | 71 | 25 | 미정 |  | 2021-07-06 14:49 | 1619 |  | 0 | 45 | 0 | 0 | 0 | 0 | 0.4046 | 0.9528 | 0.2467 | 0.0323 | 97200 | 74 | 38 | 175 | 0.0028 | 0.0044 | 0.0272 | 0.045 | 0.0385 | 0.0152 | 0.0157 | 0.0239
2021-07-06 | A65562 | B | 20 | AE1043M | 104 | 37400 |  | 0.126 | 0.126 | 0.2197 | 1584 | 1584 | 1547 | 3197 | 36.4 |  | 125 | 0 | 미정 | 미정 | 미정 | 미정 | 0 | 0 | 0 | 0 | 0 | 125 |  |  |  |  | 37 | 5300 | 1624 | 0.3585 | 0.8282 | 0.3232 | 0.0263 | [6 empty] | 1491 | 15 | 15 | 3 | 0.22 | 85 | 41 | 미정 |  | 2021-07-06 14:59 | 1610 |  | 0 | 0 | 0 | 0 | 0 | 0 | 0.4268 | 0.9836 | 0.4349 | 0.0263 | 95400 | 78 | 43 | 174 | 0.0448 | 0.0244 | 0.0228 |  | 0.0322 | 0.0132 | 0.0077 | 0.0077
2021-07-06 | B65057 | B | 1 | AE4140M14 | 103 | 39200 | 0.1124 | 0.158 | 0.158 | 0.1198 | 1591 | 1591 | 1548 | 2734 |  |  |  | 0 | 미정 | 미정 | 미정 | 미정 | 0 | 0 | 0 | 205 | 0 | 0 | 0.1124 | 0.1864 | 0.0141 | 0.2786 | 42 | 7100 | 1639 | 0.3547 | 0.8183 | 0.2319 | 0.0039 | [6 empty] | 1492 | 18 | 21 | 1 | 0.17 | 69 | 28 | 미정 |  | 2021-07-06 15:54 | 1631 |  | 0 | 35 | 0 | 0 | 0 | 0 | 0.4113 | 0.9604 | 0.2441 | 0.0308 | 97700 | 74 | 35 | 169 | 0.0027 | 0.0044 | 0.0277 | 0.0476 | 0.0352 | 0.0131 | 0.0127 | 0.0241
2021-07-06 | A65563 | B | 11 | AE1055LS | 104 | 37400 | 0.0505 | 0.0859 | 0.0859 | 0.311 | 1606 | 1606 | 1535 | 3147 | 35.9 |  | 129 | 0 | 미정 | 미정 | 미정 | 미정 | 0 | 0 | 0 | 0 | 0 | 129 | 0.0505 | 0.0733 | 0.0024 | 0.001 | 60 | 7500 | 1618 | 0.4793 | 0.6466 | 0.1746 | 0.0202 | [6 empty] | 1484 | 25 | 25 | 3 | 0.19 | 92 | 34 | 미정 |  | 2021-07-06 16:19 | 1627 |  | 0 | 47 | 7 | 0 | 0 | 0 | 0.543 | 0.7752 | 0.2295 | 0.0298 | 99400 | 91 | 50 | 205 | 0.044 | 0.0158 | 0.0237 | 0.0446 | 0.0316 | 0.0078 | 0.004 | 0.0045
2021-07-06 | B65058 | B | 35 | AE4140M14 | 103 | 37500 | 0.0957 | 0.0563 | 0.0563 | 0.0966 | 1610 | 1610 | 1533 | 2551 |  |  |  | 0 | 미정 | 미정 | 미정 | 미정 | 0 | 0 | 0 | 205 | 0 | 0 | 0.0957 | 0.1354 | 0.0065 | 0.212 | 51 | 8600 | 1628 | 0.375 | 0.8032 | 0.2259 | 0.0032 | [6 empty] | 1492 | 18 | 19 | 1 | 0.2 | 71 | 26 | 미정 |  | 2021-07-06 16:59 | 1626 |  | 0 | 46 | 0 | 0 | 0 | 0 | 0.415 | 0.9604 | 0.2439 | 0.0321 | 97900 | 74 | 42 | 184 | 0.0026 | 0.004 | 0.0272 | 0.0456 | 0.0427 | 0.0163 | 0.0154 | 0.0254
2021-07-06 | A65564 | B | 30 | AE1055LS | 104 | 37900 | 0.1622 | 0.0904 | 0.0904 | 0.1579 | 1590 | 1590 | 1520 | 3218 | 29.5 |  | 127 | 0 | 미정 | 미정 | 미정 | 미정 | 0 | 0 | 0 | 0 | 0 | 127 | 0.1622 | 0.1679 | 0.0153 | 0.1692 | 40 | 5500 | 1607 | 0.4265 | 0.6577 | 0.1897 | 0.0253 | [6 empty] | 1484 | 25 | 25 | 3 | 0.19 | 65 | 25 | 미정 |  | 2021-07-06 17:25 | 1594 |  | 0 | 25 | 0 | 0 | 0 | 0 | 0.541 | 0.7811 | 0.2285 | 0.0251 | 94250 | 63 | 42 | 166 | 0.0379 | 0.019 | 0.0236 | 0.0571 | 0.0388 | 0.008 | 0.004 | 0.004
2021-07-06 | B65059 | B | 18 | AE4140M14 | 103 | 37800 | 0.0848 | 0.0522 | 0.0522 | 0.1074 | 1610 | 1610 | 1519 | 2701 |  |  |  | 0 | 미정 | 미정 | 미정 | 미정 | 0 | 0 | 0 | 204 | 0 | 0 | 0.0848 | 0.1284 | 0.0081 | 0.423 | 50 | 8500 | 1637 | 0.3373 | 0.8086 | 0.1977 | 0.0031 | [6 empty] | 1492 | 18 | 19 | 1 | 0.23 | 68 | 33 | 미정 |  | 2021-07-06 18:01 | 1628 |  | 0 | 42 | 12 | 0 | 0 | 0 | 0.4095 | 0.9477 | 0.2501 | 0.03 |  | 76 | 39 | 185 | 0.0023 | 0.0038 | 0.0271 | 0.0463 | 0.0362 | 0.0126 | 0.0136 | 0.0264
2021-07-06 | A65565 | B | 33 | AE1055LS | 104 | 37900 | 0.0881 | 0.3132 | 0.2687 | 0.3324 | 1588 | 1594 | 1532 | 3083 | 42.7 |  | 125 | 0 | 미정 | 미정 | 미정 | 미정 | 0 | 0 | 0 | 0 | 0 | 125 | 0.0881 | 0.1118 | 0.0057 | 0.0394 | 40 | 5700 | 1581 | 0.4836 | 0.6733 | 0.1746 | 0.0268 | [6 empty] | 1484 | 25 | 25 | 3 | 0.18 | 68 | 29 | 미정 |  | 2021-07-06 18:36 | 1590 |  | 0 | 18 | 9 | 0 | 0 | 0 | 0.5449 | 0.7891 | 0.2341 | 0.0298 | 99900 | 67 | 34 | 148 | 0.051 | 0.0187 | 0.024 | 0.0378 | 0.0416 | 0.0165 | 0.0037 | 0.0033
2021-07-06 | B65060 | B | 20 | AE4140M14 | 103 | 38100 | 0.0878 | 0.0944 | 0.0944 | 0.1166 | 1600 | 1600 | 1548 | 2627 |  |  |  | 0 | 미정 | 미정 | 미정 | 미정 | 0 | 0 | 0 | 200 | 0 | 0 | 0.0878 | 0.1453 | 0.0029 | 0.2026 | 44 | 7400 | 1639 | 0.3889 | 0.7952 | 0.2239 | 0.0036 | [6 empty] | 1492 | 18 | 19 | 1 | 0.23 | 70 | 26 | 미정 |  | 2021-07-06 19:04 | 1626 |  | 0 | 77 | 12 | 0 | 0 | 0 | 0.4062 | 0.952 | 0.2596 | 0.0315 | 98550 | 75 | 44 | 185 | 0.0029 | 0.004 | 0.0273 | 0.0438 | 0.045 | 0.0168 | 0.0162 | 0.0238
2021-07-06 | A65566 | B | 32 | AE1055LS | 89 | 32900 | 0.2348 | 0.0558 | 0.1046 | 0.1333 | 1625 | 1592 | 1532 | 2726 | 5.7 |  | 126 | 0 | 미정 | 선택 | 미정 | 미정 | 0 | 0 | 0 | 0 | 0 | 126 | 0.2348 | 0.1847 | 0.0081 | 0.0027 | 40 | 5500 | 1580 | 0.4383 | 0.6659 | 0.1978 | 0.027 | [6 empty] | 1484 | 25 | 25 | 3 | 0.19 | 62 | 28 | 미정 |  | 2021-07-06 19:40 | 1591 |  | 0 | 18 | 0 | 0 | 0 | 0 | 0.5389 | 0.7914 | 0.2317 | 0.0282 | 93900 | 69 | 26 | 133 | 0.0074 | 0.0168 | 0.0222 | 0.0433 | 0.0522 | 0.0096 | 0.0026 | 0.003
2021-07-06 | B65061 | B | 1 | AE4140M14 | 104 | 38700 | 0.0854 | 0.0708 | 0.0708 | 0.0894 | 1607 | 1607 | 1542 | 2664 |  |  |  | 0 | 미정 | 미정 | 미정 | 미정 | 0 | 0 | 0 | 204 | 0 | 0 | 0.0854 | 0.148 | 0.0034 | 0.3317 | 42 | 7000 | 1630 | 0.3773 | 0.8114 | 0.2322 | 0.0032 | [6 empty] | 1492 | 18 | 19 | 1 | 0.19 | 65 | 20 | 미정 |  | 2021-07-06 20:06 | 1621 |  | 0 | 33 | 11 | 0 | 0 | 0 | 0.412 | 0.9544 | 0.2526 | 0.0313 |  | 167 | 1774 | 3641 | 0.0025 | 0.0037 | 0.0266 | 0.0469 | 0.0561 | 0.0199 | 0.0182 | 0.0253
2021-07-06 | A65567 | B | 11 | AE1055LS | 103 | 36800 | 0.0676 | 0.0953 | 0.0953 | 0.1948 | 1645 | 1645 | 1573 | 3228 | 38.6 |  | 127 | 0 | 선택 | 미정 | 미정 | 미정 | 0 | 0 | 0 | 0 | 0 | 127 | 0.0676 | 0.1272 | 0.004 | 0.0012 | 40 | 3600 | 1584 | 0.446 | 0.6533 | 0.2051 | 0.025 | [6 empty] | 1484 | 25 | 25 | 3 | 0.19 | 64 | 27 | 미정 |  | 2021-07-06 20:45 | 1584 |  | 0 | 35 | 0 | 0 | 0 | 0 | 0.5517 | 0.7819 | 0.2324 | 0.0283 | 103350 | 90 | 18 | 116 | 0.0451 | 0.0228 | 0.0258 | 0.0543 | 0.0306 | 0.0078 | 0.0051 | 0.0053
2021-07-06 | B65062 | I | 35 | KWH1I | 104 | 40300 | 0.0752 | 0.0351 | 0.0351 | 0.0992 | 1622 | 1622 | 1552 | 2792 | 19.5 |  | 156 | 0 | 미정 | 미정 | 미정 | 미정 | 0 | 0 | 0 | 80 | 0 | 156 | 0.0752 | 0.1052 | 0.0036 | 0.1559 | 50 | 7700 | 1642 | 0.5768 | 0.5599 | 0.1764 | 0.0075 | [6 empty] | 1481 | 20 | 21 | 1 | 0.25 | 93 | 0 | 미정 |  | 2021-07-06 21:21 | 1637 |  | 0 | 37 | 32 | 0 | 0 | 17 | 0.595 | 0.6965 | 0.2618 | 0.0129 |  | 960 | 42 | 187 | 0.0287 | 0.0198 | 0.0195 | 0.0477 | 0.0326 | 0.0037 | 0.0045 | 0.0048
2021-07-06 | A65568 | B | 30 | AE1055LS | 103 | 36600 | 0.194 |  |  | 0.1882 |  | 1620 | 1521 | 3129 | 48.4 |  | 128 | 0 | 선택 | 미정 | 미정 | 미정 | 0 | 0 | 0 | 0 | 0 | 128 | 0.194 | 0.1965 | 0.0178 | 0.1077 | 41 | 5800 | 1589 | 0.4235 | 0.6441 | 0.1783 | 0.0189 | [6 empty] | 1484 | 25 | 25 | 3 | 0.22 | 68 | 23 | 미정 |  | 2021-07-06 21:48 | 1589 |  | 0 | 19 | 25 | 0 | 0 | 0 | 0.535 | 0.7833 | 0.2404 | 0.0314 |  | 89 | 40 | 155 | 0.0588 | 0.0146 | 0.0248 | 0.0625 | 0.0373 | 0.0061 | 0.0026 | 0.0031
2021-07-06 | B65063 | I | 18 | STB2I | 102 | 37400 | 0.0782 | 0.0612 | 0.0612 | 0.0923 | 1621 | 1621 | 1564 | 2625 | 10.9 |  | 77 | 0 | 미정 | 미정 | 미정 | 미정 | 0 | 0 | 0 | 104 | 0 | 77 | 0.0782 | 0.1287 | 0.0024 | 0.3662 | 44 | 7000 | 1629 | 0.8059 | 0.3083 | 0.2858 | 0.0079 | [6 empty] | 1455 | 25 | 26 | 1 | 0.25 | 85 | 0 | 미정 |  | 2021-07-06 22:41 | 1616 |  | 0 | 36 | 12 | 0 | 0 | 0 | 0.969 | 0.4226 | 0.3194 | 0.006 |  | 566 | 29 | 156 | 0.0091 | 0.0085 | 0.0058 | 0.0514 | 0.0153 | 0.0058 | 0.0056 | 0.0077
2021-07-06 | A65569 | B | 33 | AE1055LS | 104 | 37900 | 0.062 |  |  | 0.1423 |  | 1620 | 1550 | 3110 | 35.4 |  | 125 | 0 | 선택 | 미정 | 미정 | 미정 | 0 | 0 | 0 | 157 | 0 | 125 | 0.062 | 0.0877 | 0.0048 | 0.1286 | 41 | 4600 | 1589 | 0.4461 | 0.6624 | 0.1792 | 0.0164 | [6 empty] | 1484 | 25 | 25 | 3 | 0.22 | 59 | 23 | 미정 |  | 2021-07-06 23:20 | 1589 |  | 0 | 26 | 0 | 0 | 0 | 0 | 0.5531 | 0.7837 | 0.2475 | 0.03 |  | 70 | 27 | 130 | 0.042 | 0.0159 | 0.0251 | 0.0453 | 0.0251 | 0.0048 | 0.0033 | 0.0031
2021-07-06 | B65064 | T | 20 | AE8620HT | 103 | 42600 | 0.0881 | 0.0685 | 0.0761 | 0.1198 | 1571 | 1605 | 1554 | 2751 | 13 |  | 148 | 0 | 미정 | 미정 | 미정 | 미정 | 0 | 0 | 0 | 0 | 0 | 148 | 0.0881 | 0.1231 | 0.0072 | 0.2519 | 42 | 7800 | 1656 | 0.1628 | 0.8129 | 0.2003 | 0.0101 | [6 empty] | 1508 | 13 | 16 | 1 | 0.3 | 85 | 32 | 미정 |  | 2021-07-06 23:47 | 1659 |  | 0 | 20 | 0 | 0 | 0 | 32 | 0.203 | 0.8624 | 0.2829 | 0.0111 |  |  | 30 | 148 | 0.0199 | 0.0096 | 0.019 | 0.055 | 0.0194 | 0.0128 | 0.0112 | 0.0124
2021-07-06 | A65570 | B | 32 | AE1055LS | 103 | 37500 | 0.059 |  |  | 0.1306 |  | 1620 | 1539 | 3023 | 46.8 |  | 128 | 0 | 선택 | 미정 | 미정 | 미정 | 0 | 0 | 0 | 157 | 0 | 128 | 0.059 | 0.0788 | 0.0033 | 0.3387 | 41 | 4800 | 1591 | 0.4141 | 0.6697 | 0.1955 | 0.0253 | [6 empty] | 1484 | 25 | 25 | 3 | 0.23 | 58 | 24 | 미정 |  | 2021-07-07 00:18 | 1584 |  | 0 | 23 | 20 | 0 | 0 | 0 | 0.5449 | 0.7774 | 0.2465 | 0.0295 | 101050 | 68 | 28 | 134 | 0.0575 | 0.0168 | 0.0246 | 0.0449 | 0.0302 | 0.0069 | 0.0033 | 0.0039
2021-07-06 | B65065 | T | 1 | AE8620HT | 102 | 40500 | 0.0823 | 0.1613 | 0.147 | 0.1084 | 1569 | 1589 | 1561 | 2774 | 23.5 |  | 148 | 0 | 선택 | 해제 | 미정 | 미정 | 0 | 0 | 0 | 0 | 0 | 148 | 0.0823 | 0.1311 | 0.003 | 0.0395 | 40 | 6800 | 1640 | 0.1747 | 0.7898 | 0.1918 | 0.0101 | [6 empty] | 1508 | 13 | 16 | 1 | 0.24 | 67 | 33 | 미정 |  | 2021-07-07 01:00 | 1634 |  | 0 | 0 | 0 | 0 | 0 | 66 | 0.2062 | 0.8659 | 0.2902 | 0.017 |  |  | 14 | 117 | 0.0332 | 0.0108 | 0.0224 | 0.0588 | 0.0287 | 0.0092 | 0.0074 | 0.0127
2021-07-06 | A65571 | B | 11 | AE1055LS | 102 | 37500 | 0.0617 |  |  | 0.1231 |  | 1620 | 1551 | 2999 | 49.7 |  | 129 | 0 | 미정 | 선택 | 미정 | 미정 | 0 | 0 | 0 | 161 | 0 | 129 | 0.0617 | 0.0871 | 0.0028 | 0.2897 | 41 | 4600 | 1583 | 0.4203 | 0.6204 | 0.1878 | 0.0175 | [6 empty] | 1484 | 25 | 25 | 3 | 0.22 | 60 | 26 | 미정 |  | 2021-07-07 01:14 | 1582 |  | 0 | 13 | 0 | 0 | 0 | 0 | 0.562 | 0.7721 | 0.2413 | 0.029 | 106500 | 71 | 26 | 135 | 0.0581 | 0.0195 | 0.025 | 0.0516 | 0.0392 | 0.0058 | 0.0034 | 0.0038
2021-07-06 | B65066 | T | 35 | AE8620HT | 102 | 38400 | 0.087 | 0.0628 | 0.0628 | 0.0956 | 1591 | 1591 | 1556 | 2648 | 7.5 |  | 149 | 0 | 미정 | 미정 | 미정 | 미정 | 0 | 0 | 0 | 0 | 0 | 149 | 0.087 | 0.1199 | 0.0051 | 0.0078 | 36 | 6000 | 1614 | 0.1391 | 0.7742 | 0.1843 | 0.0078 | [6 empty] | 1508 | 13 | 14 | 1 | 0.23 | 53 | 21 | 미정 |  | 2021-07-07 02:04 | 1617 |  | 0 | 21 | 10 | 0 | 0 | 30 | 0.2035 | 0.8748 | 0.2734 | 0.0202 |  |  | 15 | 114 | 0.0118 | 0.0077 | 0.0241 | 0.0498 | 0.0305 | 0.013 | 0.0116 | 0.0133
2021-07-06 | A65572 | B | 30 | AE1055LS | 102 | 37400 | 0.0751 |  |  | 0.1653 |  | 1620 | 1564 | 3066 | 55.8 |  | 129 | 0 | 미정 | 선택 | 미정 | 미정 | 0 | 0 | 0 | 153 | 0 | 129 | 0.0751 | 0.0578 | 0.0024 | 0.3269 | 43 | 4100 | 1580 | 0.4262 | 0.6298 | 0.1885 | 0.017 | [6 empty] | 1484 | 25 | 25 | 3 | 0.23 | 58 | 24 | 미정 |  | 2021-07-07 02:13 | 1587 |  | 0 | 14 | 21 | 0 | 0 | 0 | 0.5541 | 0.7742 | 0.2483 | 0.0317 | 107850 | 71 | 30 | 143 | 0.0645 | 0.0159 | 0.0259 | 0.047 | 0.0377 | 0.0052 | 0.0036 | 0.0038
2021-07-06 | B65067 | T | 18 | AE8620HT | 103 | 40400 | 0.1736 | 0.0415 | 0.0415 | 0.0998 | 1631 | 1631 | 1530 | 2516 | 25.7 |  | 149 | 0 | 선택 | 미정 | 미정 | 미정 | 0 | 0 | 0 | 0 | 0 | 149 | 0.1736 | 0.1299 | 0.0044 | 0.1128 | 37 | 6800 | 1630 | 0.1388 | 0.7815 | 0.2309 | 0.015 | [6 empty] | 1508 | 13 | 14 | 1 | 0.26 | 58 | 17 | 미정 |  | 2021-07-07 03:15 | 1624 |  | 0 | 61 | 0 | 0 | 0 | 28 | 0.205 | 0.8944 | 0.2934 | 0.0266 | 97750 |  | 9 | 100 | 0.0379 | 0.0123 | 0.0224 | 0.062 | 0.0324 | 0.0169 | 0.0131 | 0.0132
2021-07-06 | A65573 | B | 33 | AE1055LS | 103 | 37900 | 0.0491 |  |  | 0.1645 |  | 1620 | 1548 | 3071 | 50.4 |  | 129 | 0 | 선택 | 미정 | 미정 | 미정 | 0 | 0 | 0 | 159 | 0 | 129 | 0.0491 | 0.0555 | 0.003 | 0.2521 | 40 | 4000 | 1586 | 0.4964 | 0.6447 | 0.2049 | 0.0189 | [6 empty] | 1484 | 25 | 25 | 3 | 0.22 | 59 | 21 | 미정 |  | 2021-07-07 03:20 | 1586 |  | 0 | 24 | 26 | 0 | 0 | 0 | 0.5593 | 0.7816 | 0.2591 | 0.032 | 0 | 66 | 33 | 138 | 0.0618 | 0.0214 | 0.0267 | 0.0334 | 0.025 | 0.0045 | 0.0035 | 0.0037
2021-07-06 | A65574 | B | 32 | AE1055LS | 103 | 37200 | 0.1235 |  |  | 0.1494 |  | 1620 | 1582 | 3143 | 44.3 |  | 127 | 0 | 선택 | 미정 | 미정 | 미정 | 0 | 0 | 0 | 151 | 0 | 127 | 0.1235 | 0.1274 | 0.0071 | 0.1175 | 40 | 3600 | 1581 | 0.4229 | 0.6356 | 0.1767 | 0.0171 | [6 empty] | 1484 | 25 | 25 | 3 | 0.22 | 63 | 27 | 미정 |  | 2021-07-07 04:23 | 1581 |  | 0 | 16 | 0 | 0 | 0 | 0 | 0.551 | 0.7807 | 0.2303 | 0.0277 | 105000 | 70 | 22 | 121 | 0.0518 | 0.0194 | 0.0223 | 0.063 | 0.0289 | 0.0071 | 0.0046 | 0.0069
2021-07-06 | B65068 | I | 20 | SCM420C2 | 107 | 41000 | 0.135 | 0.062 | 0.064 | 0.0928 | 1576 | 1601 | 1552 | 2807 | 19.7 |  | 148 | 0 | 미정 | 미정 | 미정 | 미정 | 0 | 0 | 0 | 0 | 0 | 148 | 0.135 | 0.1379 | 0.0044 | 0.2629 | 44 | 8500 | 1660 | 0.1618 | 0.5555 | 0.1715 | 0.0131 | [6 empty] | 1512 | 20 | 21 | 1 | 0.19 | 85 | 0 | 미정 |  | 2021-07-07 04:36 | 1657 |  | 0 | 35 | 0 | 0 | 0 | 5 | 0.1955 | 0.7056 | 0.2161 | 0.0087 | 101900 | 625 | 24 | 146 | 0.029 | 0.0099 | 0.0277 | 0.0552 | 0.0286 | 0.0148 | 0.0113 | 0.013
2021-07-06 | A65575 | B | 11 | AE1055LS | 103 | 37400 | 0.0577 |  |  | 0.1729 |  | 1620 | 1553 | 3068 | 53.2 |  | 128 | 0 | 미정 | 선택 | 미정 | 미정 | 0 | 0 | 0 | 150 | 0 | 128 | 0.0577 | 0.0721 | 0.003 | 0.2645 | 43 | 4000 | 1588 | 0.4145 | 0.6726 | 0.1881 | 0.0232 | [6 empty] | 1484 | 25 | 26 | 3 | 0.22 | 61 | 29 | 미정 |  | 2021-07-07 05:24 | 1588 |  | 0 | 12 | 0 | 0 | 0 | 0 | 0.5506 | 0.7718 | 0.2402 | 0.0279 | 105200 | 71 | 21 | 124 | 0.0626 | 0.0183 | 0.0231 | 0.0465 | 0.0378 | 0.0087 | 0.0049 | 0.0054
2021-07-06 | B65069 | T | 1 | SCR435BM | 101 | 42300 | 0.1464 | 0.0916 | 0.0794 | 0.1047 | 1566 | 1584 | 1565 | 2731 | 17.2 |  | 147 | 0 | 미정 | 미정 | 미정 | 미정 | 0 | 0 | 0 | 104 | 0 | 147 | 0.1464 | 0.2007 | 0.0053 | 0.1261 | 41 | 7000 | 1660 | 0.2752 | 0.8947 | 0.157 | 0.0099 | [6 empty] | 1496 | 13 | 13 | 1 | 0.19 | 89 | 43 | 미정 |  | 2021-07-07 05:38 | 1631 |  | 0 | 42 | 0 | 0 | 0 | 30 | 0.357 | 1.008 | 0.2317 | 0.0231 | 102200 |  | 27 | 138 | 0.0235 | 0.0082 | 0.0234 | 0.0463 | 0.0305 | 0.0061 | 0.0071 | 0.0061
2021-07-06 | A65576 | B | 30 | AE1055LS | 103 | 37000 | 0.0554 | 0.1932 | 0.1932 | 0.2427 | 1621 | 1621 | 1545 | 3077 | 45.8 |  | 128 | 0 | 미정 | 미정 | 미정 | 미정 | 0 | 0 | 0 | 0 | 0 | 128 | 0.0554 | 0.1117 | 0.0052 | 0.0251 | 42 | 4900 | 1587 | 0.4551 | 0.6645 | 0.1849 | 0.0311 | [6 empty] | 1484 | 25 | 25 | 3 | 0.22 | 65 | 31 | 미정 |  | 2021-07-07 06:21 | 1587 |  | 0 | 0 | 0 | 0 | 0 | 0 | 0.556 | 0.7743 | 0.2355 | 0.0283 | 105350 | 69 | 24 | 130 | 0.0531 | 0.0257 | 0.0236 | 0.0334 | 0.0274 | 0.0064 | 0.003 | 0.0045
2021-07-07 | B65070 | T | 35 | SCR435BM | 93 | 38600 | 0.0753 | 0.0406 | 0.0692 | 0.0937 | 1681 | 1616 | 1581 | 2886 | 12.6 |  | 150 | 0 | 미정 | 미정 | 미정 | 미정 | 0 | 0 | 0 | 107 | 0 | 150 | 0.0753 | 0.1184 | 0.0037 | 0.1352 | 41 | 7100 | 1658 | 0.329 | 0.8558 | 0.1917 | 0.0103 | [6 empty] | 1496 | 13 | 13 | 1 | 0.22 | 75 | 39 | 미정 |  | 2021-07-07 06:42 | 1632 |  | 0 | 18 | 0 | 0 | 0 | 28 | 0.362 | 0.9998 | 0.2484 | 0.0212 | 93900 |  | 39 | 162 | 0.0195 | 0.0124 | 0.0256 | 0.0337 | 0.0186 | 0.0053 | 0.0058 | 0.0065
2021-07-07 | A65577 | B | 33 | AE1055LS | 103 | 37200 | 0.0589 | 0.1645 | 0.1645 | 0.2455 | 1591 | 1591 | 1536 | 2978 | 62.5 |  | 130 | 0 | 미정 | 선택 | 미정 | 미정 | 0 | 0 | 0 | 207 | 0 | 130 | 0.0589 | 0.1062 | 0.003 | 0.1507 | 42 | 4900 | 1600 | 0.4622 | 0.6596 | 0.2067 | 0.027 | [6 empty] | 1484 | 25 | 25 | 3 | 0.2 | 69 | 32 | 미정 |  | 2021-07-07 07:16 | 1600 |  | 0 | 0 | 0 | 0 | 0 | 0 | 0.55 | 0.7689 | 0.2381 | 0.0283 | 103350 | 70 | 32 | 143 | 0.0761 | 0.0159 | 0.022 | 0.0426 | 0.038 | 0.0079 | 0.0035 | 0.0045
2021-07-07 | A65578 | B | 32 | AE1055LS | 104 | 38600 | 0.0564 | 0.1175 | 0.0847 | 0.2837 | 1564 | 1612 | 1571 | 3114 | 49.1 |  | 130 | 0 | 미정 | 선택 | 미정 | 미정 | 0 | 0 | 0 | 208 | 0 | 130 | 0.0564 | 0.0891 | 0.0051 | 0.4761 | 45 | 4600 | 1589 | 0.3817 | 0.6857 | 0.2028 | 0.013 | [6 empty] | 1484 | 25 | 25 | 3 | 0.23 | 58 | 25 | 미정 |  | 2021-07-07 08:17 | 1589 |  | 0 | 0 | 0 | 0 | 0 | 0 | 0.545 | 0.7685 | 0.2443 | 0.0262 | 102100 | 68 | 28 | 141 | 0.0591 | 0.0232 | 0.0261 | 0.0443 | 0.0457 | 0.0045 | 0.0032 | 0.0048
2021-07-07 | A65579 | B | 11 | AE1055LS | 104 | 38500 | 0.0611 | 0 | 0.1267 | 0.2055 | 9999 | 1571 | 1530 | 2981 | 59.4 |  | 129 | 0 | 미정 | 선택 | 미정 | 미정 | 0 | 0 | 0 | 196 | 0 | 129 | 0.0611 | 0.1011 | 0.004 | 0.2946 | 44 | 5900 | 1582 | 0.4353 | 0.6781 | 0.1944 | 0.026 | [6 empty] | 1484 | 25 | 26 | 3 | 0.23 | 70 | 32 | 미정 |  | 2021-07-07 09:13 | 1582 |  | 0 | 0 | 0 | 0 | 0 | 0 | 0.561 | 0.7841 | 0.2402 | 0.0303 | 102750 | 70 | 32 | 146 | 0.071 | 0.0169 | 0.0243 | 0.0506 | 0.0528 | 0.0094 | 0.0027 | 0.0044
2021-07-07 | A65580 | B | 30 | AE1055LS | 104 | 37300 | 0.0897 | 0.071 | 0.071 | 0.1955 | 1590 | 1590 | 1525 | 3000 | 57.8 |  | 129 | 0 | 미정 | 선택 | 미정 | 미정 | 0 | 0 | 0 | 196 | 0 | 129 | 0.0897 | 0.1322 | 0.0064 | 0.2392 | 43 | 6000 | 1590 | 0.4518 | 0.6684 | 0.1987 | 0.0266 | [6 empty] | 1484 | 25 | 25 | 3 | 0.23 | 65 | 29 | 미정 |  | 2021-07-07 10:20 | 1590 |  | 0 | 0 | 0 | 0 | 0 | 0 | 0.551 | 0.7757 | 0.2334 | 0.0292 | 104950 | 69 | 25 | 133 | 0.069 | 0.0226 | 0.0243 | 0.0509 | 0.0358 | 0.0078 | 0.0027 | 0.0037
2021-07-07 | A65581 | B | 33 | AE1055LS | 104 | 37500 | 0.0787 | 0.1547 | 0.1547 | 0.2011 | 1605 | 1605 | 1549 | 2926 | 64.5 |  | 129 | 0 | 미정 | 선택 | 미정 | 미정 | 0 | 0 | 0 | 197 | 0 | 129 | 0.0787 | 0.1548 | 0.002 | 0.1887 | 45 | 5300 | 1591 | 0.5145 | 0.7063 | 0.1831 | 0.0115 | [6 empty] | 1484 | 25 | 26 | 3 | 0.23 | 67 | 33 | 미정 |  | 2021-07-07 11:20 | 1582 |  | 0 | 0 | 26 | 0 | 0 | 0 | 0.538 | 0.7738 | 0.2393 | 0.029 | 102700 | 70 | 26 | 135 | 0.0767 | 0.0139 | 0.0239 | 0.0516 | 0.0469 | 0.0052 | 0.0043 | 0.0054
2021-07-07 | A65582 | B | 32 | AE1055LS | 103 | 36800 | 0.074 | 0.0712 | 0.0712 | 0.2314 | 1601 | 1601 | 1541 | 2971 | 55.2 |  | 129 | 0 | 미정 | 선택 | 미정 | 미정 | 0 | 0 | 0 | 197 | 0 | 129 | 0.074 | 0.1304 | 0.0061 | 0.1992 | 41 | 5600 | 1585 | 0.4105 | 0.6408 | 0.1976 | 0.0276 | [6 empty] | 1484 | 25 | 26 | 3 | 0.23 | 61 | 28 | 미정 |  | 2021-07-07 12:16 | 1585 |  | 0 | 0 | 21 | 0 | 0 | 0 | 0.55 | 0.7793 | 0.2376 | 0.0102 | 101000 | 75 | 27 | 136 | 0.0687 | 0.0131 | 0.0218 | 0.0464 | 0.043 | 0.0122 | 0.0027 | 0.004
2021-07-07 | A65583 | B | 11 | AE1055LS | 104 | 38900 | 0.0776 | 0.1512 | 0.144 | 0.2454 | 1556 | 1572 | 1530 | 3002 | 50.9 |  | 128 | 0 | 미정 | 선택 | 미정 | 미정 | 0 | 0 | 0 | 202 | 0 | 128 | 0.0776 | 0.116 | 0.0031 | 0.0011 | 49 | 7500 | 1628 | 0.4726 | 0.6629 | 0.2116 | 0.0172 | [6 empty] | 1484 | 25 | 26 | 3 | 0.24 | 102 | 38 | 미정 |  | 2021-07-07 13:24 | 1628 |  | 0 | 13 | 0 | 0 | 0 | 0 | 0.552 | 0.7761 | 0.2344 | 0.0245 | 102850 | 92 | 42 | 172 | 0.0614 | 0.0156 | 0.0231 | 0.0533 | 0.0455 | 0.0051 | 0.0032 | 0.006
2021-07-07 | A65584 | B | 30 | AE1055LS | 104 | 37900 | 0.0744 | 0.1533 | 0.1533 | 0.218 | 1587 | 1587 | 1542 | 3055 | 50.4 |  | 126 | 0 | 미정 | 선택 | 미정 | 미정 | 0 | 0 | 0 | 197 | 0 | 126 | 0.0744 | 0.1087 | 0.0027 | 0.1105 | 41 | 5000 | 1587 | 0.4144 | 0.5874 | 0.1916 | 0.017 | [6 empty] | 1484 | 25 | 25 | 3 | 0.21 | 66 | 30 | 미정 |  | 2021-07-07 14:15 | 1591 |  | 0 | 20 | 8 | 0 | 0 | 0 | 0.538 | 0.7779 | 0.2457 | 0.0308 | 108950 | 72 | 50 | 181 | 0.055 | 0.0182 | 0.0248 | 0.0423 | 0.0356 | 0.0059 | 0.0044 | 0.0043
2021-07-07 | A65585 | B | 33 | AE1055LS | 104 | 38300 | 0.0433 | 0.1115 | 0.1083 | 0.1228 | 1565 | 1617 | 1560 | 3153 | 28.9 |  | 129 | 0 | 선택 | 미정 | 미정 | 미정 | 0 | 0 | 0 | 0 | 0 | 129 | 0.0433 | 0.0752 | 0.0032 | 0.129 | 42 | 4800 | 1578 | 0.4774 | 0.6316 | 0.2334 | 0.0114 | [6 empty] | 1484 | 25 | 25 | 3 | 0.21 | 59 | 22 | 미정 |  | 2021-07-07 15:19 | 1578 |  | 0 | 17 | 0 | 0 | 0 | 0 | 0.5445 | 0.7818 | 0.2437 | 0.0305 | 105150 | 70 | 29 | 160 | 0.0335 | 0.0168 | 0.0266 | 0.0424 | 0.0141 | 0.0038 | 0.003 | 0.0036
2021-07-07 | A65586 | B | 32 | AE1055LS | 104 | 36600 | 0.1569 | 0.1105 | 0.1105 | 0.1657 | 1614 | 1614 | 1546 | 3040 | 40.3 |  | 129 | 0 | 선택 | 미정 | 미정 | 미정 | 0 | 0 | 0 | 0 | 0 | 129 | 0.1569 | 0.2095 | 0.007 | 0.0171 | 40 | 4500 | 1589 | 0.4233 | 0.6055 | 0.2205 | 0.0173 | [6 empty] | 1484 | 25 | 25 | 3 | 0.21 | 66 | 23 | 미정 |  | 2021-07-07 16:40 | 1580 |  | 0 | 19 | 16 | 0 | 0 | 0 | 0.546 | 0.775 | 0.2405 | 0.0316 |  | 67 | 37 | 146 | 0.0494 | 0.0248 | 0.0265 | 0.0381 | 0.0193 | 0.0028 | 0.0032 | 0.0037
2021-07-07 | A65587 | B | 11 | AE1055LS | 100 | 36600 | 0.1204 | 0.1604 | 0.1604 | 0.1682 | 1603 | 1603 | 1559 | 2962 | 49.4 |  | 128 | 0 | 선택 | 미정 | 미정 | 미정 | 0 | 0 | 0 | 0 | 0 | 128 | 0.1204 | 0.1575 | 0.0088 | 0.1441 | 43 | 4700 | 1587 | 0.4702 | 0.5995 | 0.1689 | 0.0342 | [6 empty] | 1484 | 25 | 26 | 3 | 0.21 | 61 | 23 | 미정 |  | 2021-07-07 17:45 | 1583 |  | 0 | 49 | 17 | 0 | 0 | 0 | 0.5495 | 0.7631 | 0.2391 | 0.028 |  | 70 | 27 | 132 | 0.0601 | 0.0263 | 0.0249 | 0.0639 | 0.0343 | 0.0097 | 0.0049 | 0.0046
2021-07-07 | A65588 | B | 30 | AE1055LS | 100 | 35900 | 0.0627 | 0.0669 | 0.1284 | 0.1627 | 1629 | 1609 | 1551 | 2909 | 47.1 |  | 126 | 0 | 미정 | 미정 | 미정 | 미정 | 0 | 0 | 0 | 0 | 0 | 126 | 0.0627 | 0.1275 | 0.0028 | 0.0653 | 41 | 5000 | 1588 | 0.4448 | 0.5925 | 0.181 | 0.0339 | [6 empty] | 1484 | 25 | 25 | 3 | 0.21 | 61 | 24 | 미정 |  | 2021-07-07 18:44 | 1583 |  | 0 | 15 | 28 | 0 | 0 | 0 | 0.5437 | 0.78 | 0.2491 | 0.0282 |  | 72 | 24 | 129 | 0.0564 | 0.0274 | 0.024 | 0.0443 | 0.0213 | 0.0058 | 0.0033 | 0.0036
2021-07-07 | A65589 | B | 33 | AE1055LS | 101 | 37400 | 0.113 | 0.215 | 0.216 | 0.2205 | 1579 | 1592 | 1532 | 3125 | 58 |  | 128 | 0 | 미정 | 미정 | 미정 | 미정 | 0 | 0 | 0 | 0 | 0 | 128 | 0.113 | 0.219 | 0.0047 | 0.19 | 42 | 4900 | 1589 | 0.5124 | 0.6352 | 0.1703 | 0.0179 | [6 empty] | 1484 | 25 | 25 | 3 | 0.23 | 66 | 28 | 미정 |  | 2021-07-07 19:44 | 1585 |  | 0 | 0 | 10 | 0 | 0 | 0 | 0.549 | 0.7787 | 0.2443 | 0.0264 |  | 77 | 28 | 134 | 0.0705 | 0.02 | 0.0213 | 0.0538 | 0.0277 | 0.0041 | 0.0033 | 0.0039
2021-07-07 | A65590 | B | 32 | AE1055LS | 101 | 36000 | 0.0498 | 0.0769 | 0.0769 | 0.1348 | 1602 | 1602 | 1528 | 3123 | 30.5 |  | 130 | 0 | 미정 | 미정 | 미정 | 미정 | 0 | 0 | 0 | 0 | 0 | 130 | 0.0498 | 0.1006 | 0.0029 | 0.3486 | 40 | 5600 | 1581 | 0.469 | 0.62 | 0.1782 | 0.0293 | [6 empty] | 1484 | 25 | 25 | 3 | 0.22 | 61 | 26 | 미정 |  | 2021-07-07 20:52 | 1591 |  | 0 | 0 | 16 | 0 | 0 | 0 | 0.533 | 0.7803 | 0.2339 | 0.0276 | 96600 | 73 | 18 | 121 | 0.0394 | 0.0213 | 0.0226 | 0.0451 | 0.0291 | 0.0046 | 0.0028 | 0.0032
2021-07-07 | A65591 | B | 11 | AE1055LS | 101 | 38600 |  | 0.1604 | 0.1604 | 0.1398 | 1576 | 1576 | 1547 | 3224 | 46.4 |  | 129 | 0 | 선택 | 미정 | 미정 | 미정 | 0 | 0 | 0 | 0 | 0 | 129 |  |  |  |  | 40 | 4900 | 1581 | 0.4581 | 0.624 | 0.1613 | 0.0213 | [6 empty] | 1484 | 25 | 25 | 3 | 0.23 | 53 | 26 | 미정 |  | 2021-07-07 22:07 | 1576 |  | 0 | 14 | 22 | 0 | 0 | 0 | 0.531 | 0.7819 | 0.2268 | 0.0283 | 106100 | 72 | 12 | 104 | 0.0546 | 0.0197 | 0.0238 |  | 0.043 | 0.0149 | 0.0071 | 0.0062
2021-07-07 | A65592 | B | 30 | AE1055LS | 100 | 38300 | 0.1043 |  |  | 0.1527 |  | 1620 | 1585 | 3098 | 41.8 |  | 125 | 0 | 선택 | 미정 | 미정 | 미정 | 0 | 0 | 0 | 156 | 0 | 125 | 0.1043 | 0.1611 | 0.006 | 0.002 | 41 | 3400 | 1582 | 0.464 | 0.6226 | 0.1985 | 0.0247 | [6 empty] | 1484 | 25 | 25 | 3 | 0.23 | 62 | 25 | 미정 |  | 2021-07-07 23:05 | 1583 |  | 0 | 13 | 0 | 0 | 0 | 0 | 0.5474 | 0.7773 | 0.2432 | 0.0321 |  | 65 | 18 | 115 | 0.0496 | 0.024 | 0.0246 | 0.0507 | 0.0228 | 0.0067 | 0.0051 | 0.0047
2021-07-07 | A65593 | B | 33 | AE1055LS | 100 | 36800 | 0.0859 |  |  | 0.1066 |  | 1620 | 1576 | 3042 | 34.6 |  | 130 | 0 | 선택 | 미정 | 미정 | 미정 | 0 | 0 | 0 | 150 | 0 | 130 | 0.0859 | 0.1289 | 0.0036 | 0.0692 | 45 | 3900 | 1590 | 0.478 | 0.6543 | 0.194 | 0.0174 | [6 empty] | 1484 | 25 | 25 | 3 | 0.23 | 60 | 28 | 미정 |  | 2021-07-08 00:05 | 1585 |  | 0 | 13 | 0 | 0 | 0 | 0 | 0.5551 | 0.776 | 0.2379 | 0.0288 | 101400 | 68 | 10 | 108 | 0.0428 | 0.0202 | 0.0235 | 0.057 | 0.022 | 0.0045 | 0.0042 | 0.0047
2021-07-07 | A65594 | B | 32 | AE1055LS | 104 | 37900 | 0.2124 |  |  | 0.1118 |  | 1620 | 1561 | 3239 | 41.6 |  | 124 | 0 | 선택 | 미정 | 미정 | 미정 | 0 | 0 | 0 | 151 | 0 | 124 | 0.2124 | 0.1645 | 0.0061 | 0.174 | 40 | 3900 | 1585 | 0.3999 | 0.6304 | 0.204 | 0.0194 | [6 empty] | 1484 | 25 | 25 | 3 | 0.23 | 53 | 23 | 미정 |  | 2021-07-08 01:00 | 1578 |  | 0 | 13 | 0 | 0 | 0 | 0 | 0.529 | 0.7798 | 0.2337 | 0.0291 |  | 68 | 14 | 111 | 0.049 | 0.0198 | 0.0234 | 0.0657 | 0.0282 | 0.0076 | 0.0056 | 0.0064
2021-07-07 | A65595 | B | 11 | AE1055LS | 103 | 37600 | 0.0966 |  |  | 0.1288 |  | 1620 | 1547 | 2988 | 43.7 |  | 125 | 0 | 선택 | 미정 | 미정 | 미정 | 0 | 0 | 0 | 150 | 0 | 125 | 0.0966 | 0.1352 | 0.0036 | 0.1986 | 40 | 4700 | 1585 | 0.4579 | 0.6319 | 0.1708 | 0.0182 | [6 empty] | 1484 | 25 | 25 | 3 | 0.24 | 62 | 24 | 미정 |  | 2021-07-08 01:58 | 1585 |  | 0 | 19 | 17 | 0 | 0 | 0 | 0.5431 | 0.7811 | 0.2427 | 0.0275 |  | 73 | 22 | 121 | 0.0519 | 0.0219 | 0.0225 | 0.0678 | 0.0332 | 0.0105 | 0.0064 | 0.007
2021-07-07 | A65596 | B | 30 | AE1055LS | 100 | 36800 | 0.0723 |  |  | 0.2054 |  | 1620 | 1549 | 2968 | 51.2 |  | 125 | 0 | 선택 | 미정 | 미정 | 미정 | 0 | 0 | 0 | 151 | 0 | 125 | 0.0723 | 0.0631 | 0.0027 | 0.2776 | 40 | 4300 | 1579 | 0.4713 | 0.6403 | 0.1922 | 0.0173 | [6 empty] | 1484 | 25 | 25 | 3 | 0.24 | 61 | 21 | 미정 |  | 2021-07-08 02:53 | 1584 |  | 0 | 0 | 0 | 0 | 0 | 0 | 0.5491 | 0.7754 | 0.2343 | 0.0279 |  | 68 | 35 | 143 | 0.0608 | 0.0246 | 0.0236 | 0.0523 | 0.0283 | 0.0057 | 0.0051 | 0.0052
2021-07-07 | A65597 | B | 33 | AE1055LS | 101 | 36700 | 0.0685 |  |  | 0.2143 |  | 1620 | 1527 | 2955 | 57.8 |  | 128 | 0 | 미정 | 선택 | 미정 | 미정 | 0 | 0 | 0 | 160 | 0 | 128 | 0.0685 | 0.0811 | 0.003 | 0.208 | 44 | 5000 | 1594 | 0.5074 | 0.6536 | 0.2021 | 0.0213 | [6 empty] | 1484 | 25 | 25 | 3 | 0.24 | 65 | 28 | 미정 |  | 2021-07-08 03:51 | 1590 |  | 0 | 0 | 14 | 0 | 0 | 0 | 0.558 | 0.7907 | 0.2296 | 0.0253 | 95400 | 65 | 28 | 139 | 0.0751 | 0.0177 | 0.0249 | 0.0493 | 0.0344 | 0.0056 | 0.004 | 0.0065
2021-07-07 | A65598 | B | 32 | AE1055LS | 101 | 37600 | 0.1226 |  |  | 0.1811 |  | 1620 | 1536 | 3064 | 53.5 |  | 128 | 0 | 미정 | 미정 | 미정 | 미정 | 0 | 0 | 0 | 161 | 0 | 128 | 0.1226 | 0.0775 | 0.0028 | 0.2059 | 40 | 4700 | 1592 | 0.461 | 0.6395 | 0.1998 | 0.0234 | [6 empty] | 1484 | 25 | 25 | 3 | 0.23 | 59 | 27 | 미정 |  | 2021-07-08 04:56 | 1590 |  | 0 | 24 | 0 | 0 | 0 | 0 | 0.535 | 0.7693 | 0.2299 | 0.0279 | 98900 | 65 | 19 | 118 | 0.0671 | 0.0205 | 0.0223 | 0.0503 | 0.0374 | 0.0077 | 0.0047 | 0.0069
2021-07-07 | A65599 | B | 11 | AE1055LS | 102 | 37500 | 0.0594 | 0.1092 | 0.1092 | 0.1397 | 1617 | 1617 | 1548 | 2982 | 38.7 |  | 128 | 0 | 선택 | 미정 | 미정 | 미정 | 0 | 0 | 0 | 161 | 0 | 128 | 0.0594 | 0.1364 | 0.0034 | 0.006 | 43 | 4800 | 1592 | 0.4726 | 0.6431 | 0.1902 | 0.0157 | [6 empty] | 1484 | 25 | 25 | 3 | 0.24 | 64 | 30 | 미정 |  | 2021-07-08 05:59 | 1592 |  | 0 | 0 | 26 | 0 | 0 | 0 | 0.56 | 0.7721 | 0.2418 | 0.0241 |  | 68 | 17 | 113 | 0.047 | 0.0206 | 0.0239 | 0.0505 | 0.0229 | 0.0044 | 0.0033 | 0.0054
2021-07-08 | A65600 | B | 30 | AE1055LS | 101 | 38900 | 0.0697 | 0.1207 | 0.0666 | 0.106 | 1564 | 1612 | 1529 | 3058 | 23.5 |  | 127 | 0 | 선택 | 미정 | 미정 | 미정 | 0 | 0 | 0 | 0 | 0 | 127 | 0.0697 | 0.098 | 0.0038 | 0.0557 | 40 | 5500 | 1590 | 0.3951 | 0.67 | 0.1757 | 0.0262 | [6 empty] | 1484 | 25 | 25 | 3 | 0.24 | 65 | 30 | 미정 |  | 2021-07-08 06:57 | 1590 |  | 0 | 0 | 0 | 0 | 0 | 0 | 0.556 | 0.7843 | 0.2242 | 0.0292 | 101650 | 138 | 16 | 108 | 0.0287 | 0.0283 | 0.0229 | 0.054 | 0.0347 | 0.0099 | 0.0036 | 0.0053
2021-07-08 | A65601 | I | 33 | SCM420C2 | 101 | 39500 | 0.079 | 0.1248 | 0.0781 | 0.1009 | 1570 | 1620 | 1560 | 3046 | 12.2 |  | 158 | 0 | 선택 | 미정 | 미정 | 미정 | 0 | 0 | 0 | 0 | 0 | 158 | 0.079 | 0.1712 | 0.006 | 0.0839 | 47 | 7300 | 1667 | 0.1705 | 0.7437 | 0.0791 | 0.003 | [6 empty] | 1512 | 20 | 20 | 1 | 0.26 | 75 | 0 | 미정 |  | 2021-07-08 08:07 | 1657 |  | 0 | 0 | 0 | 0 | 0 | 41 | 0.201 | 0.7331 | 0.2148 | 0.0306 | 101600 | 790 | 27 | 149 | 0.0182 | 0.0095 | 0.0298 | 0.0523 | 0.0641 | 0.0277 | 0.0158 | 0.0158
2021-07-08 | B65071 | B | 32 | SM45CB | 88 | 47500 | 0.1921 | 0.1062 | 0.1062 | 0.1143 | 1602 | 1602 | 1532 | 1329 |  |  | 0 | 0 | 미정 | 미정 | 미정 | 미정 | 0 | 0 | 0 | 0 | 0 | 0 | 0.1921 | 0.1663 | 0.0061 | 0.4518 | 210 | 8100 | 1684 | 0.3919 | 0.5374 | 0.1732 | 0.0044 | [6 empty] | 1493 | 14 | 20 | 1 | 0.27 | 84 | 35 | 미정 |  | 2021-07-08 08:49 | 1646 |  | 0 | 13 | 0 | 0 | 0 | 32 | 0.4523 | 0.654 | 0.1857 | 0.0111 | 89100 | 69 | 21 | 143 | 0.002 | 0.0079 | 0.0169 | 0.0739 | 0.0701 | 0.0136 | 0.006 | 0.0055
2021-07-08 | B65072 | B | 18 | SM45CB | 99 | 37600 | 0.1175 | 0.3257 | 0.1259 | 0.2428 | 1621 | 1587 | 1508 | 2679 |  |  | 0 | 0 | 미정 | 선택 | 미정 | 미정 | 0 | 0 | 0 | 206 | 0 | 0 | 0.1175 | 0.108 | 0.0046 | 0.3929 | 40 | 7600 | 1640 | 0.3264 | 0.5037 | 0.1385 | 0.005 | [6 empty] | 1493 | 14 | 14 | 1 | 0.28 | 74 | 28 | 미정 |  | 2021-07-08 09:56 | 1631 |  | 0 | 0 | 30 | 0 | 0 | 6 | 0.4717 | 0.6359 | 0.186 | 0.006 | 91150 | 84 | 21 | 128 | 0.0042 | 0.0066 | 0.0181 | 0.0655 | 0.0362 | 0.0094 | 0.0084 | 0.0093
2021-07-08 | B65073 | B | 35 | SM45CB | 99 | 37000 | 0.3765 | 0.3158 | 0.152 | 0.1056 | 1642 | 1673 | 1601 | 2732 |  |  | 0 | 0 | 미정 | 미정 | 미정 | 미정 | 0 | 0 | 0 | 201 | 0 | 0 | 0.3765 | 0.1713 | 0.0961 | 0.0251 | 51 | 5500 | 1624 | 0.395 | 0.5106 | 0.1255 | 0.0247 | [6 empty] | 1493 | 14 | 14 | 1 | 0.25 | 61 | 21 | 미정 |  | 2021-07-08 11:23 | 1612 |  | 0 | 35 | 0 | 0 | 0 | 34 | 0.442 | 0.6455 | 0.2074 | 0.0265 |  | 70 | 18 | 122 | 0.0016 | 0.0301 | 0.0254 | 0.3703 | 0.286 | 0.2533 | 0.0154 | 0.0053
2021-07-08 | B65074 | B | 1 | SM45CB | 99 | 37900 | 0.0643 | 0.0391 | 0.0369 | 0.1588 | 1567 | 1599 | 1547 | 2682 |  |  | 0 | 0 | 미정 | 미정 | 미정 | 미정 | 0 | 0 | 0 | 204 | 0 | 0 | 0.0643 | 0.0519 | 0.0054 | 0.104 | 33 | 5500 | 1629 | 0.4021 | 0.5043 | 0.12 | 0.004 | [6 empty] | 1493 | 14 | 14 | 1 | 0.21 | 67 | 22 | 미정 |  | 2021-07-08 12:17 | 1620 |  | 0 | 43 | 31 | 0 | 0 | 36 | 0.4496 | 0.652 | 0.2066 | 0.0127 | 88700 | 69 | 23 | 114 | 0.0014 | 0.0056 | 0.0126 | 0.0561 | 0.0594 | 0.0219 | 0.011 | 0.0084
2021-07-08 | A65602 | B | 11 | SM45CB | 104 | 44000 | 0.0605 | 0.1922 | 0.074 | 0.1229 | 1543 | 1587 | 513 | 3154 | 10.5 |  | 159 | 0 | 미정 | 미정 | 미정 | 미정 | 0 | 0 | 0 | 0 | 0 | 159 | 0.0605 | 0.0738 | 0.0023 | 0.2779 | 41 | 7200 | 1607 | 0.3201 | 0.6013 | 0.133 | 0.0346 | [6 empty] | 1493 | 14 | 15 | 1 | 0.26 | 63 | 20 | 미정 |  | 2021-07-08 13:23 | 1617 |  | 0 | 26 | 31 | 0 | 0 | 16 | 0.458 | 0.643 | 0.1941 | 0.0155 | 93700 | 72 | 4 | 97 | 0.019 | 0.0153 | 0.0139 | 0.0357 | 0.0447 | 0.0169 | 0.0048 | 0.0037
2021-07-08 | B65075 | B | 20 | SM45CM9 | 99 | 38200 | 0.0722 | 0.0234 | 0.0606 | 0.0762 | 1609 | 1580 | 1536 | 2579 | 10.3 |  | 117 | 0 | 미정 | 미정 | 미정 | 미정 | 0 | 0 | 0 | 53 | 0 | 117 | 0.0722 | 0.0462 | 0.0041 | 0.2584 | 68 | 8900 | 1636 | 0.4037 | 0.6217 | 0.1632 | 0.014 | [6 empty] | 1493 | 15 | 15 | 1 | 0.25 | 76 | 20 | 미정 |  | 2021-07-08 14:03 | 1623 |  | 0 | 0 | 0 | 0 | 0 | 14 | 0.444 | 0.6965 | 0.2158 | 0.0128 |  | 72 | 19 | 164 | 0.0126 | 0.0154 | 0.0124 | 0.0193 | 0.0246 | 0.0034 | 0.0026 | 0.0031
2021-07-08 | A65603 | B | 32 | SCM415HON | 104 | 39700 | 0.1103 | 0.2608 | 0.0807 | 0.0667 | 1610 | 1598 | 1540 | 3538 | 15.6 |  | 155 | 0 | 미정 | 미정 | 미정 | 미정 | 0 | 0 | 0 | 0 | 0 | 155 | 0.1103 | 0.1649 | 0.003 | 0.0018 | 42 | 7600 | 1657 | 0.1391 | 0.6932 | 0.1371 | 0.0105 | [6 empty] | 1513 | 16 | 21 | 3 | 0.25 | 100 | 23 | 미정 |  | 2021-07-08 14:44 | 1651 |  | 0 | 46 | 47 | 0 | 0 | 0 | 0.163 | 0.8429 | 0.2577 | 0.0323 | 93600 | 61 | 29 | 148 | 0.0254 | 0.0163 | 0.0267 | 0.0471 | 0.0546 | 0.0186 | 0.0064 | 0.0144
2021-07-08 | B65076 | B | 18 | SM45CM9 | 101 | 39400 | 0.039 | 0.026 | 0.0388 | 0.0644 | 1608 | 1581 | 1535 | 2466 | 3.7 |  | 117 | 0 | 미정 | 미정 | 미정 | 미정 | 0 | 0 | 0 | 54 | 0 | 117 | 0.039 | 0.0521 | 0.0496 | 0.3095 | 42 | 6600 | 1624 | 0.3665 | 0.5727 | 0.098 | 0.0085 | [6 empty] | 1493 | 15 | 15 | 1 | 0.23 | 71 | 22 | 미정 |  | 2021-07-08 15:02 | 1618 |  | 0 | 62 | 20 | 0 | 0 | 12 | 0.4542 | 0.6925 | 0.2222 | 0.0108 | 97250 | 75 | 25 | 149 | 0.0044 | 0.0129 | 0.0137 | 0.0172 | 0.0334 | 0.0106 | 0.0059 | 0.0049
2021-07-08 | A65604 | B | 30 | SCM415HON | 103 | 38800 | 0.0598 | 0.0534 | 0.0508 | 0.0546 | 1579 | 1621 | 1563 | 2880 | 17 |  | 160 | 0 | 미정 | 미정 | 미정 | 미정 | 0 | 0 | 0 | 0 | 0 | 160 | 0.0598 | 0.115 | 0.0027 | 0.22 | 40 | 6100 | 1624 | 0.1359 | 0.6725 | 0.1928 | 0.0184 | [6 empty] | 1513 | 16 | 17 | 3 | 0.23 | 65 | 9 | 미정 |  | 2021-07-08 15:41 | 1630 |  | 0 | 41 | 21 | 0 | 0 | 0 | 0.166 | 0.8493 | 0.2515 | 0.0291 | 94450 | 60 | 19 | 129 | 0.0282 | 0.0255 | 0.0263 | 0.0368 | 0.0221 | 0.0065 | 0.0051 | 0.0132
2021-07-08 | B65077 | B | 35 | SM45CM9 | 101 | 38900 | 0.0465 | 0.0207 | 0.0325 | 0.1319 | 1670 | 1630 | 1558 | 2681 | 9 |  | 121 | 0 | 미정 | 미정 | 미정 | 미정 | 0 | 0 | 0 | 57 | 0 | 121 | 0.0465 | 0.0497 | 0.0021 | 0.0202 | 40 | 5700 | 1619 | 0.3861 | 0.4882 | 0.1539 | 0.0132 | [6 empty] | 1493 | 15 | 15 | 1 | 0.23 | 70 | 19 | 미정 |  | 2021-07-08 16:12 | 1620 |  | 0 | 0 | 11 | 0 | 0 | 17 | 0.4468 | 0.7005 | 0.2232 | 0.0174 |  | 75 | 24 | 138 | 0.0112 | 0.0163 | 0.0162 | 0.0162 | 0.0187 | 0.0045 | 0.0042 | 0.0036
2021-07-08 | A65605 | B | 33 | SCM415HON | 104 | 37000 | 0.0678 | 0.0734 | 0.0734 | 0.061 | 1619 | 1619 | 1527 | 2986 | 15.9 |  | 154 | 0 | 미정 | 미정 | 미정 | 미정 | 0 | 0 | 0 | 0 | 0 | 154 | 0.0678 | 0.1419 | 0.003 | 0.0555 | 52 | 7800 | 1626 | 0.1403 | 0.6811 | 0.158 | 0.0184 | [6 empty] | 1513 | 16 | 16 | 3 | 0.22 | 83 | 18 | 미정 |  | 2021-07-08 16:52 | 1636 |  | 0 | 14 | 17 | 0 | 0 | 0 | 0.1642 | 0.8474 | 0.2488 | 0.029 | 102150 | 69 | 21 | 123 | 0.0234 | 0.0208 | 0.0303 | 0.0422 | 0.0435 | 0.0152 | 0.0085 | 0.0146
2021-07-08 | B65078 | B | 1 | SM45CM9 | 101 | 38400 | 0.063 | 0.0322 | 0.0322 | 0.052 | 1653 | 1653 | 1612 | 2522 | 2.8 |  | 122 | 0 | 미정 | 미정 | 미정 | 미정 | 0 | 0 | 0 | 56 | 0 | 122 | 0.063 | 0.0903 | 0.004 | 0.0236 | 36 | 3900 | 1630 | 0.3596 | 0.529 | 0.1447 | 0.0131 | [6 empty] | 1493 | 15 | 16 | 1 | 0.25 | 68 | 19 | 미정 |  | 2021-07-08 17:06 | 1620 |  | 0 | 0 | 0 | 0 | 0 | 19 | 0.443 | 0.6962 | 0.2354 | 0.0137 | 96950 | 75 | 37 | 159 | 0.0035 | 0.0147 | 0.0119 | 0.0241 | 0.0353 | 0.0073 | 0.0066 | 0.0051
2021-07-08 | A65606 | B | 11 | SCM415HON | 104 | 37400 | 0.0666 | 0.0854 | 0.0854 | 0.0794 | 1595 | 1595 | 1528 | 2921 | 27.6 |  | 157 | 0 | 미정 | 선택 | 미정 | 미정 | 0 | 0 | 0 | 0 | 0 | 157 | 0.0666 | 0.1338 | 0.0031 | 0.3376 | 43 | 6500 | 1621 | 0.1465 | 0.698 | 0.2027 | 0.016 | [6 empty] | 1513 | 16 | 16 | 3 | 0.25 | 92 | -46 | 미정 |  | 2021-07-08 17:46 | 1647 |  | 0 | 41 | 9 | 0 | 0 | 0 | 0.1662 | 0.8508 | 0.2521 | 0.0306 | 101300 | 68 | 28 | 128 | 0.0417 | 0.0175 | 0.0285 | 0.0418 | 0.0252 | 0.0076 | 0.0065 | 0.015
2021-07-08 | B65079 | B | 20 | SM45CM9 | 101 | 38700 | 0.0612 | 0.0378 | 0.0378 | 0.0569 | 1628 | 1628 | 1592 | 2390 | 3.3 |  | 149 | 0 | 미정 | 미정 | 미정 | 미정 | 0 | 0 | 0 | 55 | 0 | 149 | 0.0612 | 0.0977 | 0.0161 | 0.0462 | 38 | 4600 | 1620 | 0.3676 | 0.4612 | 0.1585 | 0.007 | [6 empty] | 1493 | 15 | 15 | 1 | 0.19 | 64 | 13 | 미정 |  | 2021-07-08 18:06 | 1610 |  | 0 | 12 | 20 | 0 | 0 | 23 | 0.4437 | 0.7016 | 0.2262 | 0.0152 | 95800 | 75 | 46 | 176 | 0.005 | 0.0113 | 0.0147 | 0.0179 | 0.0258 | 0.0053 | 0.0051 | 0.0044
2021-07-08 | A65607 | B | 32 | SCM415 | 104 | 38600 | 0.0872 | 0.1217 | 0.0541 | 0.0692 | 1595 | 1622 | 1545 | 3218 | 22.2 |  | 159 | 0 | 선택 | 미정 | 미정 | 미정 | 0 | 0 | 0 | 0 | 0 | 159 | 0.0872 | 0.176 | 0.0053 | 0.1646 | 43 | 6500 | 1620 | 0.1191 | 0.5134 | 0.1417 | 0.0164 | [6 empty] | 1516 | 15 | 16 | 3 | 0.25 | 87 | 25 | 미정 |  | 2021-07-08 18:49 | 1644 |  | 0 | 28 | 21 | 0 | 0 | 0 | 0.15 | 0.6862 | 0.2099 | 0.0269 | 110150 | 84 | 22 | 117 | 0.0311 | 0.0215 | 0.0233 | 0.0511 | 0.0396 | 0.0079 | 0.0073 | 0.0152
2021-07-08 | B65080 | B | 18 | SM45C | 104 | 39100 | 0.089 | 0.0749 | 0.0749 | 0.0703 | 1587 | 1587 | 1543 | 2606 | 15.7 |  | 146 | 0 | 미정 | 미정 | 미정 | 미정 | 0 | 0 | 0 | 102 | 0 | 146 | 0.089 | 0.1204 | 0.0037 | 0.0016 | 38 | 5800 | 1631 | 0.4048 | 0.5527 | 0.1309 | 0.0051 | [6 empty] | 1493 | 15 | 15 | 1 | 0.16 | 65 | 25 | 미정 |  | 2021-07-08 19:17 | 1625 |  | 0 | 20 | 13 | 0 | 0 | 34 | 0.448 | 0.6639 | 0.1974 | 0.0091 | 95300 | 74 | 36 | 161 | 0.0241 | 0.0062 | 0.0142 | 0.0462 | 0.0384 | 0.0094 | 0.0098 | 0.0127
2021-07-08 | A65608 | B | 30 | SCM415C1 | 102 | 38300 | 0.187 | 0.1625 | 0.0757 | 0.0827 | 1576 | 1607 | 1556 | 3261 | 32.3 |  | 154 | 0 | 선택 | 미정 | 미정 | 미정 | 0 | 0 | 0 | 0 | 0 | 154 | 0.187 | 0.2501 | 0.0098 | 0.1305 | 40 | 6100 | 1616 | 0.1213 | 0.4892 | 0.137 | 0.031 | [6 empty] | 1516 | 15 | 15 | 3 | 0.23 | 81 | 17 | 미정 |  | 2021-07-08 19:48 | 1639 |  | 0 | 22 | 35 | 0 | 0 | 0 | 0.153 | 0.7003 | 0.2138 | 0.0258 |  | 84 | 39 | 146 | 0.0472 | 0.0273 | 0.0241 | 0.0532 | 0.0437 | 0.0195 | 0.0125 | 0.0149
2021-07-08 | B65081 | B | 35 | SM45C | 105 | 38800 | 0.2277 | 0.0658 | 0.0658 | 0.0603 | 1581 | 1581 | 1536 | 2547 |  |  | 0 | 0 | 미정 | 미정 | 미정 | 미정 | 0 | 0 | 0 | 253 | 0 | 0 | 0.2277 | 0.1176 | 0.0195 | 0.1188 | 38 | 6000 | 1619 | 0.4061 | 0.4638 | 0.1299 | 0.0034 | [6 empty] | 1493 | 15 | 15 | 1 | 0.16 | 62 | 18 | 미정 |  | 2021-07-08 20:21 | 1609 |  | 0 | 0 | 20 | 0 | 0 | 36 | 0.4579 | 0.6624 | 0.1998 | 0.0103 | 97750 | 75 | 36 | 162 | 0.0027 | 0.0042 | 0.015 | 0.0617 | 0.0516 | 0.0186 | 0.019 | 0.0159
2021-07-08 | A65609 | B | 33 | SCM415C1 | 102 | 37300 |  | 0.0788 | 0.0788 | 0.0903 | 1594 | 1594 | 1531 | 2957 | 35.7 |  | 155 | 0 | 선택 | 미정 | 미정 | 미정 | 0 | 0 | 0 | 0 | 0 | 155 |  |  |  |  | 41 | 5600 | 1627 | 0.1357 | 0.5289 | 0.2005 | 0.0361 | [6 empty] | 1516 | 15 | 16 | 3 | 0.23 | 77 | 10 | 미정 |  | 2021-07-08 20:54 | 1643 |  | 0 | 19 | 10 | 0 | 0 | 0 | 0.1513 | 0.6963 | 0.2238 | 0.0269 | 88250 | 73 | 45 | 161 | 0.0608 | 0.025 | 0.0245 |  | 0.0274 | 0.0113 | 0.0087 | 0.0155
2021-07-08 | B65082 | B | 1 | SM45C | 103 | 37100 | 0.1573 | 0.061 | 0.061 | 0.0774 | 1609 | 1609 | 1550 | 2441 |  |  | 0 | 0 | 미정 | 미정 | 미정 | 미정 | 0 | 0 | 0 | 258 | 0 | 0 | 0.1573 | 0.1375 | 0.0066 | 0.003 | 36 | 5600 | 1630 | 0.39 | 0.5515 | 0.1017 | 0.0026 | [6 empty] | 1493 | 15 | 16 | 1 | 0.25 | 62 | 19 | 미정 |  | 2021-07-08 21:17 | 1615 |  | 0 | 40 | 0 | 0 | 0 | 31 | 0.458 | 0.6582 | 0.2051 | 0.006 | 94000 | 67 | 52 | 185 | 0.0027 | 0.006 | 0.0125 | 0.0498 | 0.0672 | 0.0312 | 0.0193 | 0.0167
2021-07-08 | A65610 | B | 11 | SCM415 | 104 | 38400 | 0.083 | 0.1153 | 0.0562 | 0.0542 | 1564 | 1606 | 1535 | 3162 | 6.8 |  | 155 | 0 | 미정 | 미정 | 미정 | 미정 | 0 | 0 | 0 | 0 | 0 | 155 | 0.083 | 0.1357 | 0.0047 | 0.1087 | 41 | 6700 | 1627 | 0.1276 | 0.513 | 0.1518 | 0.0202 | [6 empty] | 1516 | 15 | 15 | 3 | 0.2 | 92 | 24 | 미정 |  | 2021-07-08 22:03 | 1650 |  | 0 | 0 | 0 | 0 | 0 | 0 | 0.152 | 0.6788 | 0.2198 | 0.0303 | 102500 | 82 | 36 | 144 | 0.01 | 0.0206 | 0.0262 | 0.0459 | 0.0629 | 0.0149 | 0.01 | 0.0151
2021-07-08 | B65083 | B | 20 | SM45C | 103 | 38900 | 0.051 | 0.1051 | 0.0808 | 0.0721 | 1575 | 1603 | 1534 | 2592 |  |  | 0 | 0 | 미정 | 미정 | 미정 | 미정 | 0 | 0 | 0 | 258 | 0 | 0 | 0.051 | 0.0782 | 0.0022 | 0.0306 | 44 | 7100 | 1618 | 0.3834 | 0.5617 | 0.1612 | 0.0033 | [6 empty] | 1493 | 15 | 17 | 1 | 0.24 | 63 | 24 | 미정 |  | 2021-07-08 22:32 | 1615 |  | 0 | 13 | 0 | 0 | 0 | 44 | 0.4478 | 0.6708 | 0.2056 | 0.0075 |  | 182 | 33 | 157 | 0.003 | 0.0039 | 0.0125 | 0.0358 | 0.0418 | 0.0111 | 0.013 | 0.0126
2021-07-08 | A65611 | B | 32 | SCM415 | 104 | 39500 | 0.0517 | 0.0783 | 0.0783 | 0.1061 | 1616 | 1616 | 1543 | 3083 | 48.3 |  | 154 | 0 | 선택 | 미정 | 미정 | 미정 | 0 | 0 | 0 | 0 | 0 | 154 | 0.0517 | 0.0719 | 0.0034 | 0.2711 | 41 | 6200 | 1625 | 0.1275 | 0.5476 | 0.1245 | 0.0324 | [6 empty] | 1516 | 15 | 15 | 3 | 0.19 | 88 | 16 | 미정 |  | 2021-07-08 23:11 | 1625 |  | 0 | 0 | 0 | 0 | 0 | 0 | 0.153 | 0.7211 | 0.2075 | 0.0303 |  | 80 | 48 | 160 | 0.0707 | 0.0241 | 0.0274 | 0.0435 | 0.0347 | 0.0152 | 0.0119 | 0.0152
2021-07-08 | B65084 | T | 18 | KTB600 | 104 | 39700 | 0.0756 | 0.0226 | 0.0226 | 0.0613 | 1604 | 1604 | 1546 | 2673 |  |  |  | 0 | 미정 | 미정 | 미정 | 미정 | 0 | 0 | 0 | 107 | 0 | 0 | 0.0756 | 0.0709 | 0.0031 | 0.3615 | 39 | 7200 | 1659 | 0.1478 | 0.7784 | 0.0701 | 0.0025 | [6 empty] | 1510 | 10 | 11 | 1 | 0.32 | 92 | 37 | 미정 |  | 2021-07-08 23:57 | 1659 |  | 0 | 15 | 0 | 0 | 0 | 0 | 0.197 | 0.8575 | 0.2133 | 0.0036 | 94850 | 83 | 31 | 144 | 0.0016 | 0.0038 | 0.0034 | 0.0465 | 0.0835 | 0.0268 | 0.0171 | 0.014
2021-07-08 | A65612 | B | 30 | SCM415H1M | 104 | 38900 | 0.0859 | 0.0475 | 0.0475 | 0.0541 | 1597 | 1597 | 1539 | 3089 | 11.3 |  | 155 | 0 | 미정 | 미정 | 미정 | 미정 | 0 | 0 | 0 | 0 | 0 | 155 | 0.0859 | 0.128 | 0.0038 | 0.3772 | 42 | 7200 | 1631 | 0.1295 | 0.6762 | 0.1674 | 0.017 | [6 empty] | 1513 | 15 | 16 | 3 | 0.18 | 106 | 27 | 미정 |  | 2021-07-09 00:25 | 1631 |  | 0 | 29 | 0 | 0 | 0 | 0 | 0.1628 | 0.8348 | 0.2355 | 0.0293 | 101200 | 77 | 27 | 135 | 0.0166 | 0.0259 | 0.0273 | 0.0576 | 0.0431 | 0.0175 | 0.0065 | 0.0073
2021-07-08 | B65085 | T | 35 | KTB600 | 103 | 38500 | 0.0734 | 0.029 | 0.029 | 0.0643 | 1591 | 1591 | 1572 | 2642 |  |  |  | 0 | 미정 | 미정 | 미정 | 미정 | 0 | 0 | 0 | 103 | 0 | 0 | 0.0734 | 0.0665 | 0.0023 | 0.1245 | 36 | 5200 | 1618 | 0.1527 | 0.7132 | 0.2142 | 0.0035 | [6 empty] | 1510 | 10 | 11 | 1 | 0.18 | 68 | 35 | 미정 |  | 2021-07-09 00:56 | 1620 |  | 0 | 50 | 0 | 0 | 0 | 0 | 0.2029 | 0.8791 | 0.2036 | 0.0035 |  |  | 35 | 146 | 0.002 | 0.0032 | 0.0035 | 0.0488 | 0.0715 | 0.0167 | 0.0119 | 0.0127
2021-07-08 | A65613 | B | 33 | SCM415H1M | 103 | 38900 | 0.0425 | 0.0788 | 0.0788 | 0.0867 | 1604 | 1604 | 1539 | 3092 | 28.2 |  | 159 | 0 | 미정 | 미정 | 미정 | 미정 | 0 | 0 | 0 | 0 | 0 | 159 | 0.0425 | 0.0728 | 0.0024 | 0.0018 | 40 | 6700 | 1637 | 0.1519 | 0.6781 | 0.1761 | 0.0264 | [6 empty] | 1513 | 13 | 16 | 3 | 0.19 | 89 | 25 | 미정 |  | 2021-07-09 01:23 | 1637 |  | 0 | 26 | 9 | 0 | 0 | 0 | 0.171 | 0.8545 | 0.2485 | 0.0323 | 99400 | 78 | 42 | 155 | 0.0441 | 0.0193 | 0.028 | 0.0385 | 0.0324 | 0.0124 | 0.0058 | 0.0063
2021-07-08 | B65086 | T | 1 | KTB600 | 103 | 38500 | 0.0791 | 0.0363 | 0.0363 | 0.1255 | 1589 | 1589 | 1534 | 2688 |  |  |  | 0 | 미정 | 미정 | 미정 | 미정 | 0 | 0 | 0 | 104 | 0 | 0 | 0.0791 | 0.0735 | 0.0046 | 0.3287 | 38 | 6600 | 1618 | 0.1471 | 0.7379 | 0.2177 | 0.0036 | [6 empty] | 1510 | 10 | 11 | 1 | 0.18 | 71 | 28 | 미정 |  | 2021-07-09 02:02 | 1619 |  | 0 | 0 | 0 | 0 | 0 | 0 | 0.1975 | 0.9119 | 0.2048 | 0.0039 |  |  | 35 | 144 | 0.002 | 0.0036 | 0.0035 | 0.0565 | 0.0627 | 0.0191 | 0.0085 | 0.0097
2021-07-08 | A65614 | B | 11 | SCM415H1M | 104 | 39500 | 0.0663 | 0.0381 | 0.0381 | 0.0666 | 1616 | 1616 | 1552 | 3122 | 24.8 |  | 159 | 0 | 미정 | 미정 | 미정 | 미정 | 0 | 0 | 0 | 0 | 0 | 159 | 0.0663 | 0.0618 | 0.0022 | 0.2722 | 40 | 6500 | 1633 | 0.1388 | 0.7192 | 0.1822 | 0.0172 | [6 empty] | 1513 | 13 | 17 | 3 | 0.19 | 83 | 20 | 미정 |  | 2021-07-09 02:24 | 1633 |  | 0 | 0 | 0 | 0 | 0 | 0 | 0.168 | 0.841 | 0.2473 | 0.028 | 0 | 78 | 45 | 166 | 0.0374 | 0.0226 | 0.026 | 0.0439 | 0.0355 | 0.0111 | 0.0063 | 0.0067
2021-07-08 | B65087 | T | 20 | KTB600 | 104 | 39600 | 0.0643 | 0.0836 | 0.0836 | 0.1137 | 1559 | 1559 | 1546 | 2673 |  |  |  | 0 | 미정 | 미정 | 미정 | 미정 | 0 | 0 | 0 | 113 | 0 | 0 | 0.0643 | 0.071 | 0.0033 | 0.062 | 38 | 6000 | 1619 | 0.1769 | 0.7118 | 0.1709 | 0.0032 | [6 empty] | 1510 | 10 | 11 | 1 | 0.19 | 72 | 29 | 미정 |  | 2021-07-09 03:10 | 1618 |  | 0 | 35 | 0 | 0 | 0 | 0 | 0.2008 | 0.8909 | 0.1938 | 0.0039 | 96250 |  | 30 | 132 | 0.0033 | 0.004 | 0.0035 | 0.0517 | 0.0411 | 0.0109 | 0.0093 | 0.0101