## Sheet
HEAT NO | 기준일자 | 호기 | 작업조 | 연연주 | SEQ | 성분 | 강종명 | 6대강종 | 주조속도 | 연주기 | 출강온도 | 작업시간 | LF출발온도 | LF도착온도 | PonT | 전력투입량 | SLAG두께 | 구분 | 진공도 | 진공시간 | SLAG두께 | 온도DROP율 | 출발온도 | 도착온도 | AR | N2 | 진정기 | 번호 | 사용횟수 | 대기시간 | 자연개공 | 파이프수 | 출발일시 | 출발△T | 가열온도 | 1st | 2nd | 3rd | 4th | 5th | 6th | 7th | 8th | 9th | 10th | 11th | 12th | 13th | LAST | ΔT(평균) | MaxΔT | Min△T | △T최빈값 | 온도DROP율 | △T 포물선 유무 | 온도DROP시간 | 래들커버 | LAST온도DROP율 | VD완료 | 예측값(회귀식) | HYDRIS(1차) | HYDRIS(2차) | H보증 | 염기도 | C/A | 실적 | STR#1 | STR#2 | SR여부 | SEN깊이(mm) | 주입속도 | 주입시간(분) | 생산중량 | 환산중량 | LD잔강중량 | TD잔강중량(KG) | TD NO | 대차번호 | TDSlag두께 | 도착시각 | 도착온도 | 소요시간(출강~도착) | 홀딩시간(진공완료~주입) | 홀딩시간(출발~주입) | 물밀림시간 | 내역 | 이미지1 | 이미지2 | 이미지3 | 이미지4 | 이미지5 | 전체 | 사진1 | 사진2 | 사진3 | 전체 | 사진1 | 사진2 | 사진3 | 우발사항 | 수율 | Deburrer가동율 | HEAD | TAIL | SCRAP/SAMPLE | LOSS사유 | M-EMS | F-EMS | 히터기유무 | 히터기 강종 | HEAD | TAIL | SCRAP/SAMPLE | LOSS사유 | M-EMS | F-EMS | 히터기유무 | 히터기 강종 | 서냉 | 3톤 | 5톤 | 7톤 | 교체여부 | 사용 횟수 | 재사용 | 압연규격 | H/C
B64304 | 2021-06-01 | 2 | B |  | 4 | A | 42CRMO4HM | 소입성보증강 | D | BM#2 | 1597 | 51 | 1646 | 1569 | 41 | 8300 |  | 1 | 0.17 | 19 |  | 0 | 1581 | 1644 | 13.62 | 0 | 0 | 31 | 77 | 55 | Y |  | 2021-06-01 07:48 | 88 | 1092 | 14 | 13 | 35 | 44 | 47 | 48 | 47 | 47 | 46 | 43 | 43 | 40 | 38 | 34 | 40 | 48 | 34 | 47 | -0.35 | Y | 40 | N | -0.8 | [7 empty] | N | N | N | N | 200 | 0.49 | 63 | 93071 | 99621 | 3029 | 14800 | 09 | 2 |  | 2021-06-01 07:48 | 1581 | 141 |  | 37 | [16 empty] | 90.8 | 100 | 0 | 0 | 0 |  | 650 | 400 | Y | Y | 0 | 0 | 0 |  | 650 | 400 | Y | Y | N | Y | [5 empty] | BT180180 | H
A64816 | 2021-06-01 | 1 | B |  | 6 | A | AE1043M | 탄소강 | D1 | BM#1 | 1604 | 38 | 1610 | 1549 | 24 | 4800 |  | 3 | 0.24 | 16 |  | -1.74 | 1575 | 1610 | 0 | 352.61 |  | 11 | 29 | 55 | Y |  | 2021-06-01 07:46 | 84 | 1085 | 28 | 29 | 33 | 36 | 38 | 40 | 41 | 41 | 41 | 42 | 42 | 42 | 42 | 42 | 38 | 42 | 42 | 42 | 0 |  | 15 | Y | 0 | [7 empty] | N | N | N | N | 210 | 0.49 | 60 | 98652 | 95344 | 706 | 13500 | 10 | 1 |  | 2021-06-01 07:57 | 1575 | 131 |  | 46 |  | *T/D잔강 미달발생 ID101.201 | [14 empty] | 101.49 | 100 | 0 | 0 | 0 |  | 500 |  | Y | N | 0 | 0 | 0 |  | 501 |  | Y | N | N |  |  |  | Y |  |  | RB100.00 | W
B64305 | 2021-06-01 | 2 | B |  | 5 | A | 42CRMO4HM | 소입성보증강 | D | BM#2 | 1634 | 48 | 1650 | 1569 | 42 | 7500 |  | 1 | 0.23 | 18 |  | -2.52 | 1571 | 1640 | 21.67 | 0 | 0 | 35 | 87 | 23 | Y |  | 2021-06-01 08:49 | 78 | 1091 | 30 | 28 | 36 | 40 | 42 | 42 | 41 | 40 | 39 | 39 | 36 | 35 | 32 | 32 | 37 | 42 | 32 | 0 | -0.25 | Y | 40 | N | -0.6 | [7 empty] | N | N | N | N | 190 | 0.49 | 59 | 101532 | 93855 | 2995 | 16100 | 09 | 2 |  | 2021-06-01 08:50 | 1571 | 144 |  | 40 | [16 empty] | 104.14 | 100 | 0 | 0 | 0 |  | 650 | 400 | Y | Y | 0 | 0 | 0 |  | 650 | 400 | Y | Y | N | Y | [5 empty] | BT180180 | H
A64817 | 2021-06-01 | 1 | B | 연주종료 | 7 | A | AE1043M | 탄소강 | D1 | BM#1 | 1634 | 71 | 1635 | 1604 | 31 | 5400 |  | 1 | 0.2 | 16 |  | -2.57 | 1567 | 1627 | 0.05 | 27.19 | 0 | 30 | 23 | 58 | Y |  | 2021-06-01 09:16 | 76 | 1103 | 40 | 39 | 45 | 47 | 48 | 47 | 47 | 47 | 46 | 45 | 44 |  |  | 44 | 45 | 48 | 44 | 47 | -0.13 | Y | 30 | Y | -0.2 | [7 empty] | N | N | N | N | 200 | 0.48 | 57 | 77642 | 90765 | 2685 | 2000 | 10 | 1 |  | 2021-06-01 09:22 | 1567 | 130 |  | 18 |  | *연주종료 10:49 |  | 07379CA7FD5449B0B27E54608F6B2994 | F0BE2F962CDB4827859E3EF4DF010E68 | 1874F866C73E4689B1E1E13FAAE65D46 |  | 9547EF8FCE4C4CDDB6D99A94B6042285 |  |  |  | D37FC10C55794A76B033982C8C52F082 |  |  |  |  | 86.36 | 100 | 0 | 3000 | 0 |  | 500 |  | Y | N | 0 | 2800 | 0 |  | 501 |  | Y | N | N | [6 empty] | RB100.00 | W
B64306 | 2021-06-01 | 2 | B |  | 6 | A | 42CRMO4HM | 소입성보증강 | D | BM#2 | 1627 | 60 | 1655 | 1577 | 47 | 8900 |  | 1 | 0.19 | 19 |  | -2.38 | 1572 | 1634 | 11.81 | 1.07 | 0 | 37 | 72 | 24 | Y |  | 2021-06-01 10:05 | 79 | 1088 | 28 | 28 | 39 | 43 | 47 | 47 | 47 | 47 | 46 | 46 | 44 | 43 | 38 | 38 | 43 | 47 | 38 | 47 | -0.2 | Y | 45 | N | -0.5 | [7 empty] | N | N | N | N | 180 | 0.49 | 64 | 101532 | 99409 | 3041 | 15700 | 09 | 2 |  | 2021-06-01 10:05 | 1572 | 141 |  | 25 | [16 empty] | 99.79 | 100 | 0 | 0 | 0 |  | 650 | 400 | Y | Y | 0 | 0 | 0 |  | 650 | 400 | Y | Y | N | Y | [5 empty] | BT180180 | H
B64307 | 2021-06-01 | 2 | B |  | 7 | A | 42CRMO4HM | 소입성보증강 | D | BM#2 | 1634 | 45 | 1628 | 1575 | 35 | 6400 |  | 1 | 0.17 | 19 |  | -2.51 | 1551 | 1615 | 14.03 | 0 | 0 | 1 | 89 | 51 | Y |  | 2021-06-01 11:02 | 58 | 1075 | 34 | 33 | 29 | 28 | 26 | 25 | 24 | 22 | 20 | 20 | 18 | 15 | 14 | 14 | 23 | 29 | 14 | 0 | -0.3 |  | 50 | N | -0.2 | [7 empty] | N | N | N | N | 170 | 0.51 | 59 | 101532 | 94799 | 3001 | 15600 | 09 | 2 |  | 2021-06-01 11:08 | 1551 | 129 |  | 33 | [16 empty] | 102.71 | 50 | 0 | 0 | 0 |  | 650 | 400 | Y | Y | 0 | 0 | 0 |  | 650 | 400 | Y | Y | N | Y | [5 empty] | BT180180 | H
B64308 | 2021-06-01 | 2 | B | 잔강최소화전 | 8 | A | 42CRMO4HM | 소입성보증강 | D | BM#2 | 1627 | 45 | 1626 | 1554 | 40 | 8300 |  | 1 | 0.21 | 19 |  | 0 | 1566 | 1629 | 11.44 | 0 | 0 | 31 | 78 | 37 | Y |  | 2021-06-01 12:17 | 73 | 1090 | 11 | 12 | 33 | 41 | 44 | 45 | 45 | 44 | 44 | 44 | 42 | 41 | 38 | 36 | 38 | 45 | 36 | 44 | -0.22 | Y | 40 | N | -0.4 | [7 empty] | N | N | N | N | 170 | 0.5 | 65 | 96928 | 101785 | 3065 | 3000 | 09 | 2 |  | 2021-06-01 12:18 | 1566 | 126 |  | 16 |  |  | E10FCA2049AB4DD2AE8E88B2EEC45133 | [13 empty] | 92.18 | 41.67 | 0 | 3100 | 0 |  | 651 | 400 | Y | Y | 0 | 3100 | 0 |  | 650 | 400 | Y | Y | N | Y | [5 empty] | BT180180 | H
B64309 | 2021-06-01 | 2 | C | 잔강최소화 | 9 | A | SCM440 | 합금강 | D | BM#2 | 1607 | 52 | 1628 | 1554 | 45 | 7700 |  | 1 | 0.24 | 16 |  | -2.28 | 1560 | 1620 | 0.22 | 24.59 | 0 | 35 | 88 | 52 | Y |  | 2021-06-01 13:02 | 64 | 1089 | -207 | -219 | 15 | 19 | 23 | 24 | 24 | 24 | 24 | 24 | 22 | 21 |  | 21 | 10 | 24 | 21 | 24 | -0.08 | Y | 30 | Y | -0.2 |  |  |  | 0.77 |  |  |  | N | N | N | N | 220 | 0.48 | 57 | 91649 | 97567 | 1183 | 16100 | 09 | 2 |  | 2021-06-01 13:13 | 1560 | 147 |  | 51 |  | *잔강최소화(롱노즐 교체- 사용횟수 과다) | [14 empty] | 92.25 | 45.45 | 2500 | 0 | 0 |  | 650 | 400 | Y | N | 2500 | 0 | 0 |  | 651 | 400 | Y | N | N |  |  |  | Y |  |  | RB090.00 | C
A64818 | 2021-06-01 | 1 | C | 연주시작 | 1 | A | G-AE1055LST | 탄소강 | G-AE1055LS | BM#1 | 1613 | 42 | 1621 | 1559 | 33 | 6300 |  | 3 | 0.26 | 25 |  | -1.73 | 1565 | 1617 | 0 | 194.4 |  | 18 | 55 | 242 | Y |  | 2021-06-01 14:17 | 81 | 1097 | -318 | -255 | -156 | 17 | 24 | 28 | 31 | 32 | 33 | 34 | 35 | 36 |  | 36 | 23 | 36 | 36 | 0 | 0 |  |  | Y | 0.2 |  | 1.98 | 1.98 | [5 empty] | N | N | M | 210 | 0.51 | 54 | 80434 | 92007 | 6993 | 14400 | 07 | 2 |  | 2021-06-01 14:34 | 1565 | 109 |  | 21 |  | *T/D FLUX 유:10,용:220kg *STR#1,#2 EDGE HEATER 코일부 건조작업으로 적용不-이상재등록 *연주시작 14:40 |  | 5E41F97A041440F1B3E9A744F86B90AA | 7DB3208E59B44FD09A02FB08737B13E4 | [11 empty] | 81.7 | 100 | 1500 | 0 | 0 |  | 500 |  | N | N | 1500 | 0 | 0 |  | 501 |  | N | N | N |  | N | Y |  |  |  | BT180180 | H
B64310 | 2021-06-01 | 2 | C |  | 10 | A | SCM440 | 합금강 | D | BM#2 | 1642 | 47 | 1615 | 1551 | 35 | 6800 |  | 1 | 0.21 | 15 |  | -2.03 | 1559 | 1610 | 0 | 16.29 | 0 | 37 | 73 | 41 | Y |  | 2021-06-01 14:11 | 63 | 1095 | 18 | 18 | 23 | 25 | 26 | 25 | 24 | 24 | 23 | 22 | 20 | 17 |  | 17 | 22 | 26 | 17 | 0 | -0.26 | Y | 35 | N | -0.6 |  |  |  | 0.74 |  |  |  | N | N | N | N | 210 | 0.51 | 60 | 95961 | 96720 | -720 | 14300 | 09 | 2 |  | 2021-06-01 14:22 | 1559 | 142 |  | 40 | [16 empty] | 100.96 | 41.67 | 0 | 0 | 0 |  | 650 | 400 | Y | N | 0 | 0 | 0 |  | 650 | 400 | Y | N | N | [6 empty] | RB100.00 | C
A64819 | 2021-06-01 | 1 | C |  | 2 | A | G-AE1055LST | 탄소강 | G-AE1055LS | BM#1 | 1585 | 41 | 1598 | 1522 | 34 | 6500 |  | 3 | 0.25 | 25 |  | -1.67 | 1542 | 1592 | 0 | 179.44 |  | 30 | 24 | 174 | Y |  | 2021-06-01 15:19 | 58 | 1100 | 34 | 33 | 28 | 26 | 24 | 22 | 21 | 20 | 19 | 17 | 17 | 17 |  | 17 | 23 | 28 | 17 | 17 | -0.24 |  | 45 | Y | 0 | [8 empty] | N | N | Y | 200 | 0.52 | 53 | 84600 | 89949 | 5601 | 15000 | 07 | 2 |  | 2021-06-01 15:27 | 1542 | 103 |  | 14 |  | *STR#1,#2 EDGE HEATER 코일부 건조작업으로 적용不-이상재등록 | [6 empty] | 6187C0C6707E40A2862F27B8AE39AC53 | EFE86A0E1B7E4236B8BB2C8A54349BF3 | 7961C5AD6A844242996F90505EB82F24 |  | F1930E3D2D8D4BD288554194DF05E98B | 12BAC611AF0F435FBA0E5063E088CAED | 526F01BEB4404A6AAFB76E08E59B4573 |  | 87.26 | 100 | 0 | 0 | 0 |  | 500 |  | N | N | 0 | 0 | 0 |  | 501 |  | N | N | N |  |  | Y |  |  |  | BT180180 | H
B64311 | 2021-06-01 | 2 | C |  | 11 | A | SCM440 | 합금강 | D | BM#2 | 1641 | 47 | 1619 | 1541 | 40 | 7800 |  | 1 | 0.27 | 15 |  | -2.16 | 1562 | 1620 | 0 | 27.64 | 0 | 1 | 90 | 37 | Y |  | 2021-06-01 15:13 | 66 | 1103 | 12 | 16 | 22 | 25 | 26 | 26 | 25 | 24 | 23 | 22 | 20 | 19 | 16 | 13 | 21 | 26 | 13 | 0 | -0.29 | Y | 45 | N | -0.6 |  |  |  | 1.02 |  |  |  | Y | Y | Y | Y | 200 | 0.48 | 68 | 144204 | 103400 | 600 | 15300 | 09 | 2 |  | 2021-06-01 15:23 | 1562 | 143 |  | 39 |  | *연연주 혼탕부 성분확인 ID:308~310.409~411 | [14 empty] | 137.6 | 38.1 | 0 | 0 | 0 |  | 650 | 400 | Y | N | 0 | 0 | 0 |  | 650 | 400 | Y | N | N | [6 empty] | RB200.00 | C
A64820 | 2021-06-01 | 1 | C |  | 3 | A | G-AE1055LST | 탄소강 | G-AE1055LS | BM#1 | 1607 | 41 | 1601 | 1545 | 37 | 6200 |  | 3 | 0.23 | 25 |  | -1.97 | 1544 | 1601 | 0 | 151.35 |  | 20 | 44 | 429 | Y |  | 2021-06-01 16:15 | 60 | 1094 | 17 | 16 | 21 | 24 | 24 | 23 | 22 | 21 | 20 | 20 | 19 | 18 | 18 | 18 | 21 | 24 | 18 | 0 | -0.13 | Y | 45 | Y | 0 | [8 empty] | N | N | Y | 190 | 0.52 | 58 | 101520 | 95639 | 4211 | 14900 | 07 | 2 |  | 2021-06-01 16:24 | 1544 | 96 |  | 13 |  | *STR#1,#2 EDGE HEATER 코일부 건조작업으로 100KW적용-이상재등록 | [14 empty] | 99.48 | 100 | 0 | 0 | 0 |  | 500 |  | N | N | 0 | 0 | 0 |  | 501 |  | N | N | N |  |  | Y |  |  |  | BT180180 | H
B64312 | 2021-06-01 | 2 | C |  | 12 | A | SCM440HF | 소입성보증강 | D | BM#2 | 1627 | 50 | 1579 | 1566 | 35 | 6900 |  | 1 | 0.25 | 18 |  | -2.62 | 1558 | 1626 | 16.27 | 0 | 0 | 31 | 79 | 36 | Y |  | 2021-06-01 16:15 | 65 | 1098 | 11 | 19 | 24 | 26 | 27 | 28 | 27 | 25 | 24 | 23 | 21 | 19 | 16 | 16 | 22 | 28 | 16 | 0 | -0.34 | Y | 35 | N | -0.6 |  |  |  | 1 |  |  |  | Y | Y | Y | Y | 190 | 0.48 | 67 | 39330 | 99639 | 361 | 14500 | 09 | 2 |  | 2021-06-01 16:21 | 1558 | 149 |  | 46 | 7 | *연연주 혼탕부 성분확인 ID:301.401 | [6 empty] | C3623A6DA29A4223B37F10CC4E3AAE15 | 750F004CDCC04EF0B30D17F31CFACDB5 | 04B9FBB1AF1B4EBBBA9498F088E62D3D |  | 1695B9712B4E44F4AE14219278C17FA6 | 0762E10C820B4244981C93D1A48332C5 | D88F1D50D8C644DC8D51AE4E168CFD22 |  | 39.02 | 60 | 0 | 0 | 0 |  | 650 | 400 | Y | N | 0 | 0 | 0 |  | 650 | 400 | Y | N | N | [6 empty] | RB300.00 | C
A64821 | 2021-06-01 | 1 | C |  | 4 | A | G-AE1055LST | 탄소강 | G-AE1055LS | BM#1 | 1625 | 44 | 1591 | 1551 | 38 | 6800 |  | 3 | 0.23 | 25 |  | -1.24 | 1555 | 1591 | 0 | 152.92 |  | 11 | 30 | 362 | Y |  | 2021-06-01 17:18 | 71 | 1091 | 18 | 19 | 29 | 32 | 34 | 34 | 33 | 33 | 32 | 31 | 31 | 30 | 30 | 30 | 30 | 34 | 30 | 0 | -0.1 | Y | 40 | Y | 0 | [8 empty] | N | N | Y | 180 | 0.52 | 57 | 101520 | 95511 | 4389 | 14900 | 07 | 2 |  | 2021-06-01 17:26 | 1555 | 95 |  | 11 | [16 empty] | 99.04 | 100 | 0 | 0 | 0 |  | 500 |  | Y | N | 0 | 0 | 0 |  | 501 |  | Y | N | N |  |  | Y |  |  |  | BT180180 | H
B64313 | 2021-06-01 | 2 | C |  | 13 | A | SCM440HF | 소입성보증강 | D | BM#2 | 1635 | 46 | 1616 | 1562 | 38 | 7100 |  | 1 | 0.2 | 18 |  | -2.14 | 1553 | 1615 | 11.15 | 0 | 0 | 35 | 89 | 24 | Y |  | 2021-06-01 17:39 | 60 | 1108 | 10 | 12 | 22 | 28 | 29 | 30 | 30 | 29 | 29 | 27 | 27 | 25 | 24 | 22 | 25 | 30 | 22 | 29 | -0.2 | Y | 40 | N | -0.4 |  |  |  | 0.96 |  |  |  | Y | Y | Y | Y | 180 | 0.48 | 66 | 92185 | 100462 | 1538 | 15000 | 09 | 2 |  | 2021-06-01 17:46 | 1553 | 129 |  | 29 | 26 | [15 empty] | 89.5 | 36.36 | 0 | 0 | 0 |  | 650 | 400 | Y | N | 0 | 0 | 0 |  | 651 | 400 | Y | N | N | [6 empty] | RB190.00 | C
A64822 | 2021-06-01 | 1 | C |  | 5 | A | G-AE1055LST | 탄소강 | G-AE1055LS | BM#1 | 1604 | 42 | 1589 | 1562 | 25 | 4900 |  | 3 | 0.24 | 25 |  | -1.17 | 1548 | 1587 | 0 | 161.28 |  | 18 | 56 | 58 | Y |  | 2021-06-01 18:14 | 64 | 1096 | 29 | 30 | 31 | 32 | 32 | 32 | 30 | 30 | 29 | 29 | 28 | 28 |  | 28 | 30 | 32 | 28 | 32 | -0.08 | Y | 45 | Y | 0 | [8 empty] | N | N | Y | 170 | 0.52 | 61 | 101520 | 99491 | 6609 | 15000 | 07 | 2 |  | 2021-06-01 18:20 | 1548 | 96 |  | 13 | [16 empty] | 95.68 | 100 | 0 | 0 | 0 |  | 500 |  | Y | N | 0 | 0 | 0 |  | 501 |  | Y | N | N |  |  | Y |  |  |  | BT180180 | H
B64314 | 2021-06-01 | 2 | C |  | 14 | A | SCM440HF | 소입성보증강 | D | BM#2 | 1614 | 45 | 1618 | 1555 | 36 | 7000 |  | 1 | 0.23 | 19 |  | -2.39 | 1557 | 1615 | 11.57 | 0 | 0 | 37 | 74 | 53 | Y |  | 2021-06-01 18:47 | 64 | 1090 | 18 | 21 | 23 | 24 | 24 | 24 | 23 | 22 | 21 | 19 | 18 | 15 | 12 | 12 | 20 | 24 | 12 | 24 | -0.27 | Y | 45 | N | -0.6 |  |  |  | 0.77 |  |  |  | N | N | N | N | 170 | 0.48 | 65 | 98457 | 100091 | 509 | 16400 | 09 | 2 |  | 2021-06-01 18:53 | 1557 | 127 |  | 29 | 12 | *준빅사이즈 후속 | [14 empty] | 96.95 | 50 | 0 | 0 | 0 |  | 650 | 400 | Y | N | 0 | 0 | 0 |  | 651 | 400 | N | N | N | [6 empty] | RB090.00 | C
A64823 | 2021-06-01 | 1 | C |  | 6 | A | G-AE1055LST | 탄소강 | G-AE1055LS | BM#1 | 1585 | 39 | 1591 | 1519 | 27 | 5100 |  | 3 | 0.24 | 25 |  | -1.49 | 1540 | 1586 | 0 | 150.05 |  | 30 | 25 | 58 | Y |  | 2021-06-01 19:08 | 56 | 1100 | 27 | 26 | 25 | 24 | 23 | 22 | 21 | 20 | 19 | 18 | 18 | 18 |  | 18 | 21 | 25 | 18 | 18 | -0.16 |  | 45 | Y | 0 | [8 empty] | N | N | Y | 210 | 0.52 | 56 | 84600 | 94044 | 5756 | 14900 | 07 | 2 |  | 2021-06-01 19:14 | 1540 | 95 |  | 21 | [16 empty] | 83.76 | 100 | 0 | 0 | 0 |  | 500 |  | Y | N | 0 | 0 | 0 |  | 501 |  | Y | N | N |  |  | Y |  |  |  | BT180180 | H
B64315 | 2021-06-01 | 2 | C |  | 15 | A | SCM440HF | 소입성보증강 | D | BM#2 | 1593 | 37 | 1624 | 1557 | 31 | 6400 |  | 1 | 0.23 | 18 |  | -2.47 | 1560 | 1617 | 13.33 | 0 | 0 | 1 | 91 | 50 | Y |  | 2021-06-01 20:11 | 67 | 1091 | 8 | 20 | 23 | 24 | 24 | 24 | 24 | 23 | 22 | 20 | 17 |  |  | 17 | 20 | 24 | 17 | 24 | -0.2 | Y | 35 | N | -0.6 |  |  |  | 0.7 |  |  |  | N | N | N | N | 220 | 0.51 | 56 | 95400 | 90907 | 43 | 16000 | 09 | 2 |  | 2021-06-01 19:58 | 1560 | 120 |  | 11 | [16 empty] | 104.84 | 100 | 0 | 0 | 0 |  | 650 | 400 | Y | N | 0 | 0 | 0 |  | 651 | 400 | Y | N | N | [6 empty] | RB115.00 | C
A64824 | 2021-06-01 | 1 | C |  | 7 | A | G-AE1055LST | 탄소강 | G-AE1055LS | BM#1 | 1605 | 42 | 1596 | 1535 | 25 | 4900 |  | 3 | 0.24 | 25 |  | -1.17 | 1544 | 1582 | 0 | 172.03 |  | 20 | 45 | 58 | Y |  | 2021-06-01 20:12 | 60 | 1096 | 17 | 20 | 24 | 26 | 27 | 26 | 26 | 24 | 24 | 24 | 23 | 23 |  | 23 | 24 | 27 | 23 | 26 | -0.07 | Y | 35 | Y | 0 | [8 empty] | N | N | Y | 200 | 0.52 | 56 | 101520 | 91808 | 5592 | 15000 | 07 | 2 |  | 2021-06-01 20:17 | 1544 | 96 |  | 15 | [16 empty] | 102.75 | 100 | 0 | 0 | 0 |  | 500 |  | Y | N | 0 | 0 | 0 |  | 501 |  | Y | N | N |  |  | Y |  |  |  | BT180180 | H
A64825 | 2021-06-01 | 1 | A |  | 8 | A | G-AE1055LST | 탄소강 | G-AE1055LS | BM#1 | 1615 | 38 | 1589 | 1537 | 28 | 4500 |  | 3 | 0.25 | 25 |  | -1.14 | 1546 | 1580 | 0 | 164.23 |  | 11 | 31 | 65 | Y |  | 2021-06-01 21:04 | 62 | 1093 | 22 | 22 | 24 | 26 | 26 | 26 | 25 | 24 | 24 | 23 | 23 | 23 |  | 23 | 24 | 26 | 23 | 26 | -0.07 | Y | 40 | Y | 0 | [8 empty] | N | N | Y | 190 | 0.52 | 56 | 84600 | 92499 | 5651 | 14910 | 07 | 2 |  | 2021-06-01 21:11 | 1546 | 95 |  | 19 | [16 empty] | 85.03 | 100 | 0 | 0 | 0 |  | 500 |  | Y | N | 0 | 0 | 0 |  | 501 |  | Y | N | N |  |  | Y |  |  |  | BT180180 | H
B64316 | 2021-06-01 | 2 | A |  | 16 | A | SCM440HF | 소입성보증강 | D | BM#2 | 1601 | 49 | 1615 | 1562 | 38 | 6700 |  | 1 | 0.21 | 18 |  | -2.05 | 1564 | 1614 | 9.58 | 0 | 0 | 31 | 80 | 47 | Y |  | 2021-06-01 20:54 | 71 | 1107 | 15 | 18 | 29 | 33 | 34 | 35 | 34 | 33 | 32 | 31 | 29 | 27 | 25 | 21 | 29 | 35 | 21 | 0 | -0.35 | Y | 40 | N | -0.8 |  |  |  | 1.08 |  |  |  | N | N | N | N | 210 | 0.5 | 62 | 96505 | 98415 | 1085 | 15400 | 09 | 2 |  | 2021-06-01 21:03 | 1564 | 117 |  | 23 | [16 empty] | 102.5 | 100 | 0 | 0 | 0 |  | 650 | 400 | Y | N | 0 | 0 | 0 |  | 650 | 400 | Y | N | N | [6 empty] | RB130.00 | C
A64826 | 2021-06-01 | 1 | A |  | 9 | A | G-AE1055LST | 탄소강 | G-AE1055LS | BM#1 | 1591 | 40 | 1592 | 1521 | 25 | 5100 |  | 3 | 0.21 | 25 |  | -1.28 | 1548 | 1589 | 0 | 154.6 |  | 18 | 57 | 59 | Y |  | 2021-06-01 22:02 | 64 | 1090 | 22 | 24 | 27 | 29 | 30 | 29 | 29 | 29 | 28 | 29 | 28 | 28 |  | 28 | 28 | 30 | 28 | 29 | -0.02 | Y | 35 | Y | 0 | [8 empty] | N | N | Y | 180 | 0.52 | 56 | 84600 | 92024 | 6576 | 15160 | 07 | 2 |  | 2021-06-01 22:10 | 1548 | 96 |  | 19 | [16 empty] | 86.37 | 100 | 0 | 0 | 0 |  | 500 |  | Y | N | 0 | 0 | 0 |  | 501 |  | Y | N | N |  |  | Y |  |  |  | BT180180 | H
B64317 | 2021-06-01 | 2 | A | 연주종료 | 17 | A | SCM440HF | 소입성보증강 | D | BM#2 | 1612 | 38 | 1619 | 1558 | 32 | 6400 |  | 1 | 0.23 | 18 |  | -2.26 | 1551 | 1611 | 9.15 | 0 | 0 | 35 | 90 | 56 | Y |  | 2021-06-01 21:53 | 58 | 1096 | 20 | 22 | 25 | 26 | 28 | 27 | 27 | 26 | 25 | 24 | 23 | 22 | 22 | 21 | 24 | 28 | 21 | 22 | -0.16 | Y | 45 | Y | -0.2 |  |  |  | 0.98 |  |  |  | N | N | N | N | 200 | 0.51 | 64 | 128064 | 104899 | -1199 | 2100 | 09 | 2 |  | 2021-06-01 21:56 | 1551 | 116 |  | 29 |  | *종료 23시40분 | 7692DBE598854FEB80C17FC76594DC51 | 0FCF413F7E514015B29100B9F323A884 |  |  |  |  | 588C7565681B448BA257A90A4943CFAA | B79B4684A0FF4234BD6DCFAED6522A02 |  |  | CD32EDD0662245BE9219F2AA928DBCE3 | 5873D75D26934E238B9DF9B909F6B654 |  |  | 128.45 | 100 | 0 | 3500 | 0 |  | 650 | 400 | Y | N | 0 | 3640 | 0 |  | 651 | 400 | Y | N | N | [6 empty] | RB120.00 | C
A64827 | 2021-06-01 | 1 | A |  | 10 | A | G-AE1055LST | 탄소강 | G-AE1055LS | BM#1 | 1627 | 43 | 1586 | 1546 | 24 | 5000 |  | 3 | 0.22 | 25 |  | -1.16 | 1551 | 1586 | 0 | 13.27 |  | 30 | 26 | 53 | Y |  | 2021-06-01 22:59 | 67 | 1109 | 28 | 28 | 30 | 31 | 31 | 30 | 29 | 29 | 29 | 27 | 27 | 26 | 26 | 26 | 29 | 31 | 26 | 29 | -0.11 | Y | 45 | Y | 0 | [8 empty] | N | N | Y | 170 | 0.52 | 61 | 101520 | 97394 | 2856 | 13610 | 07 | 2 |  | 2021-06-01 23:07 | 1551 | 97 |  | 19 |  | *전공정 작업지연으로 인한 3TON 이월 | [14 empty] | 101.22 | 100 | 0 | 0 | 0 |  | 500 |  | Y | N | 0 | 0 | 0 |  | 501 |  | Y | N | N | Y |  | N |  |  |  | BT180180 | H
A64828 | 2021-06-01 | 1 | A |  | 11 | A | G-AE1055LST | 탄소강 | G-AE1055LS | BM#1 | 1599 | 42 | 1602 | 1518 | 31 | 5700 |  | 3 | 0.23 | 25 |  | -2.11 | 1543 | 1602 | 0 | 279 |  | 20 | 46 | 55 | Y |  | 2021-06-02 00:11 | 59 | 1099 | 25 | 24 | 29 | 31 | 32 | 32 | 31 | 30 | 29 | 28 | 27 | 26 | 26 | 25 | 29 | 32 | 25 | 0 | -0.16 | Y | 45 | Y | -0.2 | [8 empty] | N | N | Y | 210 | 0.49 | 62 | 101520 | 96002 | 6848 | 14940 | 07 | 2 |  | 2021-06-02 00:18 | 1543 | 94 |  | 8 |  | *전공정요청 감속주입 - 정속미준수 (전기로보수) ID103~106, 203~206 | [6 empty] | 67FD0E9AA45F4E39AC5F1BAA4557E741 | 825EA015080248F5868B09537B107355 | 63177B7A02EA442D9A593FAF35E5D048 |  | 5543800E31A24CD282F453ABE1CC7A11 | 89A7953E5A0447629222542A5F80DD59 | D4A4EE9154BC443A962A2238EC447C8C |  | 98.56 | 100 | 0 | 0 | 0 |  | 500 |  | Y | N | 0 | 0 | 0 |  | 501 |  | Y | N | N |  |  | Y |  |  |  | BT180180 | H
A64829 | 2021-06-01 | 1 | A |  | 12 | A | G-AE1055LST | 탄소강 | G-AE1055LS | BM#1 | 1605 | 45 | 1589 | 1539 | 29 | 4900 |  | 3 | 0.24 | 25 |  | -1.41 | 1547 | 1589 | 0 | 19.7 |  | 11 | 32 | 62 | Y |  | 2021-06-02 01:07 | 63 | 1098 | 24 | 23 | 26 | 29 | 29 | 29 | 28 | 28 | 27 | 26 | 26 | 25 | 25 | 24 | 26 | 29 | 24 | 29 | -0.1 | Y | 50 | Y | -0.2 | [8 empty] | N | N | Y | 200 | 0.45 | 67 | 101520 | 97209 | 6991 | 15810 | 07 | 2 |  | 2021-06-02 01:15 | 1547 | 93 |  | 16 |  | *랜싱 *전공정 요청 감속주입(전기로 보수)(정속미준수) - 이상재등록 | [14 empty] | 97.43 | 100 | 0 | 0 | 0 |  | 500 |  | Y | N | 0 | 0 | 0 |  | 501 |  | Y | N | N |  |  | Y |  |  |  | BT180180 | C
A64830 | 2021-06-01 | 1 | A |  | 13 | A | G-AE1055LST | 탄소강 | G-AE1055LS | BM#1 | 1589 | 42 | 1585 | 1543 | 33 | 4300 |  | 3 | 0.25 | 25 |  | -1.24 | 1547 | 1585 | 0 | 140.44 |  | 18 | 58 | 69 | Y |  | 2021-06-02 01:59 | 63 | 1097 | 22 | 22 | 22 | 24 | 25 | 25 | 26 | 25 | 25 | 24 | 24 | 24 |  | 24 | 24 | 26 | 24 | 25 | -0.03 | Y | 25 | Y | 0 | [8 empty] | N | N | Y | 190 | 0.52 | 58 | 101520 | 95842 | 6608 | 15300 | 07 | 2 |  | 2021-06-02 02:08 | 1547 | 106 |  | 32 | [16 empty] | 99.14 | 100 | 0 | 0 | 0 |  | 500 |  | Y | N | 0 | 0 | 0 |  | 501 |  | Y | N | N |  |  | Y |  |  |  | BT180180 | H
A64831 | 2021-06-01 | 1 | A |  | 14 | A | G-AE1055LST | 탄소강 | G-AE1055LS | BM#1 | 1613 | 42 | 1591 | 1550 | 26 | 4800 |  | 3 | 0.22 | 25 |  | -1.28 | 1550 | 1591 | 0 | 152.39 |  | 30 | 27 | 62 | Y |  | 2021-06-02 02:58 | 66 | 1099 | 24 | 24 | 25 | 26 | 25 | 25 | 25 | 24 | 24 | 24 | 24 |  |  | 24 | 25 | 26 | 24 | 25 | -0.02 | Y | 40 | Y | 0 | [8 empty] | N | N | Y | 180 | 0.52 | 58 | 101520 | 96008 | 6492 | 14710 | 07 | 2 |  | 2021-06-02 03:07 | 1550 | 109 |  | 33 | [16 empty] | 99.04 | 100 | 0 | 0 | 0 |  | 500 |  | Y | N | 0 | 0 | 0 |  | 501 |  | Y | N | N |  |  | Y |  |  |  | BT180180 | H
A64832 | 2021-06-01 | 1 | A |  | 15 | A | G-AE1055LST | 탄소강 | G-AE1055LS | BM#1 | 1584 | 43 | 1581 | 1534 | 33 | 6200 |  | 3 | 0.22 | 25 |  | -1.15 | 1545 | 1581 | 0 | 11.04 |  | 20 | 47 | 56 | Y |  | 2021-06-02 04:10 | 61 | 1098 | 23 | 23 | 25 | 26 | 26 | 26 | 25 | 24 | 24 | 23 | 22 | 21 | 21 | 20 | 24 | 26 | 20 | 26 | -0.12 | Y | 50 | Y | -0.2 | [8 empty] | N | N | Y | 170 | 0.45 | 68 | 101520 | 98726 | 5924 | 15640 | 07 | 2 |  | 2021-06-02 04:19 | 1545 | 113 |  | 22 |  | *전공정요청 감속주입 - 작업지연(정속미준수) - 이상재등록 | [14 empty] | 96.05 | 100 | 0 | 0 | 0 |  | 500 |  | Y | N | 0 | 0 | 0 |  | 501 |  | Y | N | N |  |  | Y |  |  |  | BT180180 | H
A64833 | 2021-06-01 | 1 | B |  | 16 | A | G-AE1055LST | 탄소강 | G-AE1055LS | BM#1 | 1614 | 43 | 1593 | 1542 | 27 | 4700 |  | 3 | 0.24 | 25 |  | -1.46 | 1549 | 1593 | 0 | 109.82 |  | 11 | 33 | 53 | Y |  | 2021-06-02 05:14 | 65 | 1106 | 20 | 21 | 24 | 26 | 27 | 26 | 26 | 26 | 25 | 24 | 24 | 24 | 23 | 23 | 24 | 27 | 23 | 26 | -0.09 | Y | 45 | Y | 0 | [8 empty] | N | N | Y | 210 | 0.45 | 67 | 84600 | 96004 | 6096 | 13090 | 07 | 2 |  | 2021-06-02 05:23 | 1549 | 102 |  | 26 |  | *전공정요청 감속주입 - 작업지연(정속미준수) - 이상재등록 *랜싱 | [14 empty] | 82.86 | 100 | 0 | 0 | 0 |  | 500 |  | Y | N | 0 | 0 | 0 |  | 501 |  | Y | N | N |  |  | Y |  |  |  | BT180180 | H
A64834 | 2021-06-01 | 1 | B |  | 17 | A | G-AE1055LST | 탄소강 | G-AE1055LS | BM#1 | 1583 | 41 | 1599 | 1539 | 26 | 4700 |  | 3 | 0.24 | 25 |  | -1.11 | 1552 | 1589 | 0 | 184.74 |  | 18 | 59 | 65 | Y |  | 2021-06-02 06:23 | 68 | 1102 | 20 | 23 | 24 | 26 | 27 | 28 | 28 | 28 | 28 | 28 | 27 | 27 | 27 | 27 | 26 | 28 | 27 | 28 | -0.03 | Y | 35 | Y | 0 | [8 empty] | N | N | Y | 200 | 0.45 | 63 | 84600 | 92337 | 6313 | 15730 | 07 | 2 |  | 2021-06-02 06:31 | 1552 | 111 |  | 29 |  | *전공정요청 감속주입 - 작업지연(정속미준수) - 이상재등록 *롱노즐 교체 - 16회 사용 | [14 empty] | 85.76 | 100 | 0 | 0 | 0 |  | 500 |  | Y | N | 0 | 0 | 0 |  | 501 |  | Y | N | N |  |  | Y | Y |  |  | BT180180 | H
A64835 | 2021-06-02 | 1 | B |  | 18 | A | G-AE1055LST | 탄소강 | G-AE1055LS | BM#1 | 1663 | 40 | 1596 | 1581 | 19 | 3300 |  | 3 | 0.25 | 25 |  | -1.41 | 1550 | 1596 | 0 | 171.91 |  | 30 | 28 | 71 | Y |  | 2021-06-02 07:21 | 66 | 1103 | 26 | 26 | 25 | 25 | 24 | 24 | 23 | 23 | 23 | 23 | 22 | 22 |  | 22 | 24 | 25 | 22 | 23 | -0.04 |  | 45 | Y | 0 | [8 empty] | N | N | Y | 190 | 0.49 | 56 | 93060 | 88766 | 5284 | 15310 | 07 | 2 |  | 2021-06-02 07:30 | 1550 | 114 |  | 35 |  | * STR#1 클로깅 발생, 정속미준수 이상재 등록 | [14 empty] | 97.19 | 100 | 0 | 0 | 0 |  | 500 |  | Y | N | 0 | 0 | 0 |  | 501 |  | Y | N | N |  |  | Y |  |  |  | BT180180 | H
A64836 | 2021-06-02 | 1 | B |  | 19 | A | G-AE1055LST | 탄소강 | G-AE1055LS | BM#1 | 1603 | 41 | 1585 | 1557 | 26 | 5000 |  | 3 | 0.23 | 25 |  | -1.48 | 1543 | 1590 | 0 | 185.98 |  | 20 | 48 | 55 | Y |  | 2021-06-02 08:31 | 59 | 1094 | 22 | 21 | 23 | 24 | 24 | 24 | 23 | 23 | 22 | 21 | 20 | 20 | 20 | 20 | 22 | 24 | 20 | 24 | -0.08 | Y | 50 | Y | 0 | [8 empty] | N | N | Y | 180 | 0.49 | 65 | 101520 | 99910 | 5640 | 14900 | 07 | 2 |  | 2021-06-02 08:44 | 1543 | 104 |  | 23 |  | * STR#1 클로깅 발생, 정속미준수 이상재 등록 | [14 empty] | 94.97 | 100 | 0 | 0 | 0 |  | 500 |  | Y | N | 0 | 0 | 0 |  | 501 |  | Y | N | N |  |  | Y |  |  |  | BT180180 | H
A64837 | 2021-06-02 | 1 | B | TUNDISH교체전 | 20 | A | G-AE1055LST | 탄소강 | G-AE1055LS | BM#1 | 1634 | 41 | 1584 | 1574 | 23 | 4500 |  | 3 | 0.24 | 26 |  | -0.98 | 1543 | 1572 | 0 | 172.42 |  | 11 | 34 | 63 | Y |  | 2021-06-02 09:45 | 59 | 1096 | 19 | 22 | 24 | 26 | 27 | 27 | 26 | 26 | 25 | 24 | 24 | 23 |  | 23 | 24 | 27 | 23 | 26 | -0.11 | Y | 35 | Y | -0.2 | [7 empty] | Y | N | N | M | 170 | 0.49 | 62 | 94997 | 96719 | 4181 | 1500 | 07 | 2 |  | 2021-06-02 09:53 | 1543 | 114 |  | 16 |  | * STR#1 클로깅 발생, 정속미준수 이상재 등록 |  | BFE6374FF2D04C3F95555756C0B27490 | A17AE2F70FA74A359156E07668F4A29F | 66875D896F1847E6BC782F270415D66F |  |  | 9CBC1E542C3D43809D56890269FCACB6 | 829B35824CF94E71AA1A5A5298B347BD | 8A0AFAE5DDD94A04969BA015D6A06B3F |  | 70D846B9B3064D01B34136D910E06210 | 246F47B0D2264FCDBDD889F791F0F649 | CDAA92B75800480F8E87BC2B611A4793 |  | 91.61 | 100 | 0 | 3500 | 0 |  | 500 |  | Y | N | 0 | 3800 | 0 |  | 501 |  | Y | N | N |  |  | Y |  |  |  | BT180180 | H
A64838 | 2021-06-02 | 1 | B | TUNDISH교체 | 1 | A | SM45CB | 탄소강 | SM45C | BM#1 | 1631 | 43 | 1623 | 1557 | 28 | 5900 |  | 3 | 0.25 | 20 |  | -1.89 | 1581 | 1632 | 0 | 278.06 |  | 18 | 60 | 45 | Y |  | 2021-06-02 10:45 | 88 | 1102 | -310 | -72 | 21 | 20 | 24 | 32 | 34 | 36 | 38 | 40 | 41 | 41 | 42 | 42 | 34 | 42 | 42 | 0 | 0 |  |  | Y | 0.2 |  | 1.6 | 1.53 |  |  |  |  | N | N | N | N | 210 | 0.49 | 62 | 97429 | 98001 |  | 14000 | 14 | 1 |  | 2021-06-02 10:51 | 1581 | 141 |  | 42 |  | *T/D FLUX 유:15KG 용:120KG | [14 empty] | 65.06 | 100 | 700 | 0 | 0 |  | 650 |  | N | N | 700 | 0 | 0 |  | 651 |  | N | N | N | [6 empty] | RB105.00 | C
A64839 | 2021-06-02 | 1 | B |  | 2 | A | SM45CB | 탄소강 | SM45C | BM#1 | 1620 | 33 | 1616 | 1550 | 27 | 5200 |  | 3 | 0.25 | 14 |  | -1.7 | 1561 | 1607 | 0 | 222.07 |  | 30 | 29 | 73 | Y |  | 2021-06-02 11:50 | 68 | 1105 | 41 | 40 | 30 | 26 | 22 | 21 | 21 | 21 | 20 | 20 | 20 | 21 |  | 21 | 24 | 30 | 20 | 21 | -0.22 |  | 45 | Y | 0.2 | [7 empty] | N | N | N | N | 200 | 0.51 | 58 | 98400 | 97899 | -399 | 15100 | 14 | 1 |  | 2021-06-02 12:02 | 1561 | 119 |  | 39 | [16 empty] | 100.31 | 100 | 0 | 0 | 0 |  | 650 |  | N | N | 0 | 0 | 0 |  | 651 |  | N | N | N | [6 empty] | BM510510 | C
A64840 | 2021-06-02 | 1 | D |  | 3 | A | SM45CB | 탄소강 | SM45C | BM#1 | 1640 | 36 | 1594 | 1571 | 31 | 3800 |  | 3 | 0.25 | 14 |  | -1.45 | 1556 | 1584 | 0 | 191.07 |  | 20 | 49 | 63 | Y |  | 2021-06-02 12:57 | 63 | 1094 | 19 | 19 | 19 | 20 | 20 | 20 | 20 | 19 | 19 | 19 | 18 | 17 | 18 | 19 | 19 | 20 | 17 | 20 | -0.02 | Y | 40 | Y | 0.2 | [7 empty] | Y | Y | Y | Y | 190 | 0.47 | 67 | 100442 | 99639 | 1761 | 14400 | 14 | 1 |  | 2021-06-02 13:05 | 1556 | 107 |  | 33 | 13 | [15 empty] | 97.99 | 100 | 0 | 0 | 0 |  | 650 |  | N | N | 0 | 0 | 0 |  | 651 |  | N | N | N | [6 empty] | RB250.00 | H
A64841 | 2021-06-02 | 1 | D |  | 4 | A | SM45CB | 탄소강 | SM45C | BM#1 | 1622 | 32 | 1597 | 1547 | 21 | 4100 |  | 3 | 0.25 | 15 |  | -2.01 | 1557 | 1596 | 0 | 192.48 |  | 11 | 35 | 75 | Y |  | 2021-06-02 13:55 | 64 | 1102 | 17 | 16 | 17 | 17 | 19 | 19 | 19 | 19 | 19 | 19 | 18 | 18 | 17 | 17 | 18 | 19 | 17 | 19 | -0.04 | Y | 45 | Y | 0 | [7 empty] | Y | Y | Y | Y | 180 | 0.47 | 65 | 152705 | 98871 | -21 | 14900 | 14 | 1 |  | 2021-06-02 14:08 | 1557 | 113 |  | 43 |  | *유사강종 연연주 혼탕부 성분확인 ID: 107~109.207~209 | [14 empty] | 150.08 | 100 | 0 | 0 | 0 |  | 650 |  | N | N | 0 | 0 | 0 |  | 651 |  | N | N | N | [6 empty] | RB250.00 | H
A64842 | 2021-06-02 | 1 | D |  | 5 | A | SM45C | 탄소강 | SM45C | BM#1 | 1570 | 45 | 1595 | 1524 | 41 | 5100 |  | 3 | 0.24 | 19 |  | -1.54 | 1560 | 1595 | 0 | 146.64 |  | 18 | 61 | 47 | Y |  | 2021-06-02 15:06 | 67 | 1097 | 15 | 15 | 18 | 20 | 21 | 22 | 22 | 22 | 22 | 22 | 22 | 22 | 22 | 22 | 20 | 22 | 22 | 22 | 0 |  | 40 | Y | 0 | [7 empty] | Y | Y | Y | Y | 170 | 0.47 | 66 | 45468 | 97982 | 1168 | 14100 | 14 | 1 |  | 2021-06-02 15:18 | 1560 | 117 |  | 40 |  | *유사강종 연연주 혼탕부 성분확인 ID: 101.201 | [14 empty] | 4546800 | 100 | 0 | 0 | 0 |  | 650 |  | Y | N | 0 | 0 | 0 |  | 651 |  | Y | N | N | [6 empty] | RB250.00 | H
A64843 | 2021-06-02 | 1 | D |  | 6 | A | SM45C | 탄소강 | SM45C | BM#1 | 1676 | 43 | 1600 | 1609 | 26 | 2000 |  | 3 | 0.25 | 17 |  | -2.13 | 1551 | 1590 | 0 | 157.85 |  | 30 | 30 | 75 | Y |  | 2021-06-02 16:36 | 58 | 1090 | 20 | 21 | 24 | 24 | 24 | 23 | 22 | 22 | 21 | 20 | 19 | 18 | 17 | 17 | 21 | 24 | 17 | 24 | -0.13 |  | 55 | Y | 0 | [7 empty] | Y | Y | Y | Y | 210 | 0.47 | 63 | 101306 | 96904 | 2096 | 15100 | 14 | 1 |  | 2021-06-02 16:43 | 1551 | 93 |  | 17 | [7 empty] | 5041FE7ECC1C44DBA32E7B78B2B7BF0D | 4AF7DD224B9F4E38B446EFF3FAB08928 | 6C8F5CFCB0C9446D866920F2BCCD6174 |  | 92AD36C36A79483A92983309309FF818 | 99F4CD0DC0FD42E5B451ACA404C5A874 | 14266896483D48EB9722271D153A4714 |  |  | 101.92 | 100 | 0 | 0 | 0 |  | 650 |  | Y | N | 0 | 0 | 0 |  | 651 |  | Y | N | N | [6 empty] | RB250.00 | H
A64844 | 2021-06-02 | 1 | D |  | 7 | A | SM45C | 탄소강 | SM45C | BM#1 | 1589 | 42 | 1583 | 1543 | 33 | 4400 |  | 3 | 0.25 | 17 |  | -1.72 | 1548 | 1584 | 0 | 114.66 |  | 20 | 50 | 86 | Y |  | 2021-06-02 17:32 | 55 | 1091 | 15 | 14 | 15 | 15 | 15 | 15 | 14 | 13 | 12 | 12 | 11 | 11 | 10 | 10 | 13 | 15 | 10 | 15 | -0.09 |  | 55 | Y | 0 | [7 empty] | Y | Y | Y | Y | 200 | 0.47 | 65 | 101452 | 97516 | 1084 | 15400 | 14 | 1 |  | 2021-06-02 17:43 | 1548 | 95 |  | 27 | [16 empty] | 10145200 | 100 | 0 | 0 | 0 |  | 650 |  | Y | N | 0 | 0 | 0 |  | 651 |  | Y | N | N | [6 empty] | RB250.00 | H
A64845 | 2021-06-02 | 1 | D |  | 8 | A | SM45C | 탄소강 | SM45C | BM#1 | 1633 | 41 | 1582 | 1575 | 23 | 3200 |  | 3 | 0.25 | 15 |  | -1.52 | 1553 | 1582 | 0 | 88.97 |  | 11 | 36 | 77 | Y |  | 2021-06-02 18:34 | 60 | 1109 | 8 | 8 | 11 | 14 | 16 | 17 | 17 | 17 | 17 | 17 | 16 | 15 | 15 | 14 | 15 | 17 | 14 | 17 | -0.07 | Y | 45 | Y | -0.2 | [7 empty] | Y | Y | Y | Y | 190 | 0.47 | 65 | 100980 | 99490 | -890 | 15000 | 14 | 1 |  | 2021-06-02 18:42 | 1553 | 93 |  | 31 | [16 empty] | 10098000 | 100 | 0 | 0 | 0 |  | 650 |  | Y | N | 0 | 0 | 0 |  | 651 |  | Y | N | N | [6 empty] | RB220.00 | C
A64846 | 2021-06-02 | 1 | D |  | 9 | A | SM45C | 탄소강 | SM45C | BM#1 | 1617 | 42 | 1593 | 1560 | 25 | 4100 |  | 3 | 0.25 | 16 |  | -2.31 | 1548 | 1593 | 0 | 104.89 |  | 18 | 62 | 75 | Y |  | 2021-06-02 19:49 | 55 | 1090 | 13 | 14 | 15 | 16 | 17 | 18 | 17 | 17 | 16 | 16 | 15 | 14 | 14 | 13 | 16 | 18 | 13 | 17 | -0.12 | Y | 40 | Y | -0.2 | [7 empty] | Y | Y | Y | Y | 180 | 0.47 | 64 | 153823 | 95189 | 3661 | 15700 | 14 | 1 |  | 2021-06-02 19:57 | 1548 | 90 |  | 23 |  | *유사강종 연연주 혼탕부 성분확인 ID: 107~109. 208~210 | [14 empty] | 15382300 | 100 | 0 | 0 | 0 |  | 650 |  | Y | N | 0 | 0 | 0 |  | 651 |  | Y | N | N | [6 empty] | RB100.00 | C
A64847 | 2021-06-02 | 1 | A |  | 10 | B | SWRCH45FCR | 탄소강 | B | BM#1 | 1577 | 40 | 1602 | 1528 | 25 | 5200 |  | 3 | 0.27 | 14 |  | -1.77 | 1564 | 1595 | 74.08 | 55.17 |  | 30 | 31 | 79 | Y |  | 2021-06-02 20:55 | 72 | 1094 | 12 | 14 | 24 | 27 | 29 | 29 | 29 | 29 | 28 | 28 | 28 | 27 | 26 | 26 | 26 | 29 | 26 | 29 | -0.06 | Y | 45 | Y | 0 | [8 empty] | N | N |  | 170 | 0.47 | 65 | 29564 | 99634 | 666 | 15010 | 14 | 1 |  | 2021-06-02 21:10 | 1564 | 91 |  | 22 |  | *유사강종 연연주 혼탕부 성분확인 ID: 101.201 *빅사이즈 후속히트 주속 적용 | [14 empty] | 2956400 | 100 | 0 | 0 | 0 |  | 650 |  | Y | N | 0 | 0 | 0 |  | 651 |  | Y | N | N | [6 empty] | BT180180 | H
A64848 | 2021-06-02 | 1 | A |  | 11 | A | SWRCH45FCR | 탄소강 | B | BM#1 | 1645 | 42 | 1582 | 1562 | 24 | 5000 |  | 3 | 0.21 | 17 |  | -1.04 | 1560 | 1582 | 86.03 | 59.88 |  | 20 | 51 | 81 | Y |  | 2021-06-02 22:02 | 68 | 1089 | 25 | 24 | 23 | 25 | 27 | 27 | 27 | 26 | 25 | 25 | 25 | 24 | 23 | 23 | 25 | 27 | 23 | 27 | -0.08 | Y | 50 | Y | 0 | [7 empty] | N | N | N | N | 210 | 0.47 | 69 | 88692 | 101214 | 786 | 15970 | 14 | 1 |  | 2021-06-02 22:11 | 1560 | 96 |  | 20 |  | *전공정요청 감속주입 - 작업지연 *롱노즐 크랙으로 인한 교체 (10회 사용) | [14 empty] | 85.57 | 100 | 0 | 0 | 0 |  | 650 |  | Y | N | 0 | 0 | 0 |  | 651 |  | Y | N | N |  |  |  | Y |  |  | BT180180 | H
A64849 | 2021-06-02 | 1 | A | TUNDISH교체전 | 12 | A | SWRCH45FCR | 탄소강 | B | BM#1 | 1607 | 40 | 1593 | 1561 | 26 | 4500 |  | 3 | 0.22 | 15 |  | -2.06 | 1559 | 1593 | 67.96 | 57.37 |  | 11 | 37 | 77 | Y |  | 2021-06-02 23:06 | 67 | 1099 | 22 | 21 | 25 | 27 | 28 | 28 | 28 | 27 | 27 | 27 | 26 | 26 | 26 | 26 | 26 | 28 | 26 | 28 | -0.04 | Y | 45 | Y | 0 | [7 empty] | N | N | N | N | 200 | 0.47 | 64 | 103474 | 97320 | -3670 | 2000 | 14 | 1 |  | 2021-06-02 23:14 | 1559 | 95 |  | 27 |  | *전공정 요청 감속주입 - 작업지연 | 8099F6C65EB44709AF8FE8A0AF16796F | A9B9EB3A45D4455490FBE80E12020118 |  | 661E95DE51324CBB83E2132C219BAC0E | [10 empty] | 109.27 | 100 | 0 | 4260 | 0 |  | 650 |  | Y | N | 0 | 3180 | 0 |  | 651 |  | Y | N | N | [6 empty] | BT180180 | H
A64850 | 2021-06-02 | 1 | A | TUNDISH교체 | 1 | A | STB2 | 베어링강 | STB (SF) | BM#1 | 1642 | 47 | 1585 | 1575 | 33 | 5700 |  | 3 | 0.22 | 25 |  | -1.48 | 1545 | 1585 | 97.58 | 62.64 |  | 18 | 63 | 80 | Y |  | 2021-06-03 00:27 | 89 | 1098 | 38 | 28 | 23 | 25 | 31 | 34 | 35 | 36 | 36 | 38 | 37 |  |  | 37 | 33 | 38 | 37 | 0 | -0.2 |  | 5 | Y | -0.2 |  | 1.56 | 1.56 | [5 empty] | Y | N | M | 240 | 0.47 | 63 | 101532 | 89406 | 7344 | 15420 | 15 | 0 |  | 2021-06-03 00:35 | 1545 | 119 |  | 34 |  | *FLUX 270KG/10KG | [14 empty] | 101.74 | 100 | 1500 | 0 | 0 |  | 650 |  | Y | N | 1500 | 0 | 0 |  | 651 |  | Y | N | Y |  |  | Y |  |  |  | BT180180 | H
A64851 | 2021-06-02 | 1 | A |  | 2 | B | STB2 | 베어링강 | STB (SF) | BM#1 | 1616 | 40 | 1560 | 1561 | 28 | 4800 |  | 3 | 0.21 | 25 |  | -1.45 | 1518 | 1560 | 93.89 | 71.11 |  | 30 | 32 | 81 | Y |  | 2021-06-03 01:22 | 62 | 1098 | 36 | 36 | 26 | 21 | 20 | 20 | 38 | 31 | 43 | 33 | 29 | 31 | 35 | 35 | 30 | 43 | 29 | 0 | -1.4 | Y | 10 | Y | 0.8 |  |  |  | 1.42 |  |  |  | Y | Y | Y | Y | 230 | 0.48 | 59 | 84610 | 91424 | 7726 | 15240 | 15 | 0 |  | 2021-06-03 01:30 | 1518 | 125 |  | 42 | [16 empty] | 85.12 | 100 | 0 | 0 | 0 |  | 650 |  | Y | N | 0 | 0 | 0 |  | 651 |  | Y | N | Y |  |  | Y |  |  |  | BT180180 | H
A64852 | 2021-06-02 | 1 | A |  | 3 | A | STB2 | 베어링강 | STB (SF) | BM#1 | 1628 | 40 | 1571 | 1565 | 28 | 4800 |  | 3 | 0.22 | 25 |  | -1.85 | 1520 | 1571 | 0.11 | 0 |  | 20 | 52 | 68 | Y |  | 2021-06-03 02:20 | 64 | 1098 | 34 | 33 | 20 | 23 | 25 | 25 | 25 | 24 | 24 | 23 | 23 | 22 | 21 | 21 | 25 | 25 | 21 | 25 | -0.1 | Y | 40 | Y | -0.2 |  |  |  | 1.29 |  |  |  | Y | Y | Y | Y | 220 | 0.48 | 60 | 84610 | 91460 | 7140 | 15330 | 15 | 0 |  | 2021-06-03 02:42 | 1520 | 126 |  | 46 | [16 empty] | 85.94 | 100 | 0 | 0 | 0 |  | 650 |  | Y | N | 0 | 0 | 0 |  | 651 |  | Y | N | Y |  |  | Y |  |  |  | BT180180 | H
A64853 | 2021-06-02 | 1 | A |  | 4 | A | STB2 | 베어링강 | STB (SF) | BM#1 | 1607 | 42 | 1571 | 1538 | 33 | 5800 |  | 3 | 0.22 | 25 |  | -1.37 | 1530 | 1571 | 108.48 | 89.1 |  | 11 | 38 | 65 | Y |  | 2021-06-03 03:23 | 74 | 1100 | 20 | 22 | 26 | 29 | 31 | 32 | 32 | 31 | 31 | 31 | 31 | 30 | 30 | 30 | 29 | 32 | 30 | 31 | -0.02 | Y | 40 | Y | 0 |  |  |  | 1.07 |  |  |  | Y | Y | Y | Y | 210 | 0.48 | 63 | 84610 | 96164 | 7886 | 15130 | 15 | 0 |  | 2021-06-03 03:32 | 1530 | 132 |  | 44 | [16 empty] | 81.24 | 100 | 0 | 0 | 0 |  | 650 |  | Y | N | 0 | 0 | 0 |  | 650 |  | Y | N | Y |  |  | Y |  |  |  | BT180180 | H
A64854 | 2021-06-02 | 1 | B |  | 5 | A | STB2 | 베어링강 | STB (SF) | BM#1 | 1596 | 48 | 1566 | 1542 | 32 | 5800 |  | 3 | 0.21 | 25 |  | -1.09 | 1536 | 1566 | 0.11 | 0 |  | 18 | 64 | 34 | Y |  | 2021-06-03 04:15 | 80 | 1099 | 29 | 28 | 30 | 31 | 34 | 34 | 35 | 35 | 35 | 35 | 35 | 34 | 34 | 34 | 33 | 35 | 34 | 35 | -0.03 | Y | 35 | Y | 0 |  |  |  | 1.14 |  |  |  | Y | Y | Y | Y | 200 | 0.48 | 69 | 101532 | 100969 | 7981 | 15500 | 15 | 2 |  | 2021-06-03 04:24 | 1536 | 141 |  | 59 | [16 empty] | 93.92 | 100 | 0 | 0 | 0 |  | 650 |  | Y | N | 0 | 0 | 0 |  | 651 |  | Y | N | Y |  |  | Y |  |  |  | BT180180 | H
A64855 | 2021-06-02 | 1 | B |  | 6 | A | STB2 | 베어링강 | STB (SF) | BM#1 | 1609 | 47 | 1546 | 1539 | 32 | 5600 |  | 3 | 0.21 | 25 |  | -0.88 | 1515 | 1546 | 125.75 | 30.26 |  | 30 | 33 | 53 | Y |  | 2021-06-03 05:49 | 59 | 1102 | 33 | 31 | 27 | 25 | 24 | 24 | 23 | 22 | 21 | 21 | 20 | 20 | 20 | 39 | 25 | 39 | 39 | 20 | 0 |  |  | Y | 3.8 |  |  |  | 1.04 |  |  |  |  | Y | Y | Y | 190 | 0.48 | 66 | 118454 | 97496 | 7954 | 15500 | 15 | 2 |  | 2021-06-03 06:04 | 1515 | 125 |  | 35 | 24 | *전공정요청 L/D잔강 5TON 이월 | [14 empty] | 111.22 | 100 | 0 | 0 | 0 |  | 650 |  | Y | N | 0 | 0 | 0 |  | 651 |  | Y | N | Y |  |  | Y |  |  |  | BT180180 | H
A64856 | 2021-06-02 | 1 | B | 연주종료 | 7 | A | STB2 | 베어링강 | STB (SF) | BM#1 | 1613 | 48 | 1567 | 1565 | 31 | 5500 |  | 3 | 0.26 | 25 |  | -1.63 | 1519 | 1567 | 104.34 | 151.71 |  | 20 | 53 | 51 | Y |  | 2021-06-03 07:02 | 63 | 1099 | 21 | 39 | 21 | 22 | 23 | 22 | 22 | 21 | 21 | 21 | 20 | 20 |  | 20 | 22 | 23 | 20 | 22 | -0.04 | Y | 35 | Y | 0 |  |  |  | 0.99 |  |  |  |  | Y | Y | M | 240 | 0.48 | 68 | 92914 | 95518 | 7382 | 2000 | 15 | 0 |  | 2021-06-03 07:14 | 1519 | 135 |  | 29 |  | *연주종료 08:50 *전공정요청 L/D잔강4TON 이월 |  | 491BDADE76FB41BBB9EE17B797EDF91D | 4E70CADC40F54F6995D1037325273753 | 6508FD3DB3DD4BF88AA982553198DA25 |  | 0C644FD382144C578029C8DB7B7D17CB |  |  |  | 2F5E5790C8984392A3871746F11542CE |  |  |  |  | 88.96 | 100 | 0 | 3500 | 0 |  | 650 |  | Y | N | 0 | 3500 | 0 |  | 651 |  | Y | N | Y |  |  | Y |  |  |  | BT180180 | H
A64857 | 2021-06-03 | 1 | B | 연주시작 | 1 | A | AE15B36C2 | 합금강 | 보론강 | BM#2 | 1582 | 63 | 1664 | 1563 | 31 | 14000 |  | 1 | 0.2 | 20 |  | -3.11 | 1588 | 1653 | 16.64 | 0 | 0 | 11 | 39 |  | Y |  | 2021-06-03 10:34 | 90 | 1095 | 40 | 36 | 38 | 43 | 45 | 46 | 48 | 48 | 48 | 47 | 47 |  |  | 47 | 45 | 48 | 47 | 48 | -0.05 |  | 20 | Y | 0 |  | 2.48 | 2.48 |  |  |  |  | N | N | N | N | 220 | 0.47 | 63 | 96475 | 104899 | -10449 | 14600 | 16 | 1 |  | 2021-06-03 10:38 | 1588 | 274 |  | 14 |  | * T/D FLUX 용탕부: 220 KG / 유탕부: 10KG 투입. * BUTT 타입롱노즐사용(일반타입.) * EDGE HEATER 코일 건조로 미적용. * STR#2 몰드내 조기주입 추가절단 500mm 실시 * 연주 시작 : 10시 51분 | F59455D1A0294EC79362DF1B2D800D57 |  | E12DBCB5DF354983AAC334F9F3E370DA |  |  |  | CCD380B0DB7948698EB257BB1E19CD28 | B7886A4CFF25493DA8DFE44A68732E47 | FBECAFA2D4E24DFE9F7D337141D67E26 |  | 538D668274354632B8502E9B8F19E076 | 9C65F6EABBD045E6BE3890E5FACDA5BA | 0F03C490F6254198A9D92E35672CD25F |  | 100.81 | 100 | 700 | 0 | 0 |  | 301 | 400 | N | Y | 1200 | 0 | 0 |  | 300 | 400 | N | Y | N | [6 empty] | RB100.00 | H
A64859 | 2021-06-03 | 1 | B |  | 2 | A | AE15B36C2 | 합금강 | 보론강 | BM#2 | 1602 | 50 | 1639 | 1546 | 41 | 8800 |  | 1 | 0.2 | 16 |  | -3.05 | 1568 | 1641 | 13.61 | 0 | 0 | 30 | 34 | 113 | Y |  | 2021-06-03 11:33 | 70 | 1095 | 43 | 39 | 36 | 34 | 33 | 32 | 30 | 29 | 28 | 27 | 26 | 25 | 24 | 24 | 31 | 36 | 24 | 0 | -0.24 |  | 50 | N | -0.2 | [7 empty] | N | N | N | N | 220 | 0.49 | 60 | 93636 | 94078 | -2278 | 14900 | 16 | 1 |  | 2021-06-03 11:43 | 1568 | 128 |  | 19 |  | * EDGE HEATER 코일 건조로 미적용. * 샘플채취 ID : 303,403 (300mm) | [14 empty] | 102.78 | 100 | 0 | 0 | 300 |  | 301 | 400 | N | Y | 0 | 0 | 300 |  | 300 | 400 | N | Y | N | [6 empty] | RB100.00 | H
A64860 | 2021-06-03 | 1 | B |  | 3 | A | AE15B36C2 | 합금강 | 보론강 | BM#2 | 1628 | 37 | 1629 | 1585 | 30 | 6400 |  | 1 | 0.19 | 16 |  | -2.88 | 1558 | 1632 | 14.03 | 0 | 0 | 20 | 54 | 110 | Y |  | 2021-06-03 12:20 | 60 | 1102 | 21 | 18 | 18 | 17 | 16 | 16 | 15 | 13 | 12 | 11 | 9 |  |  | 9 | 15 | 18 | 9 | 0 | -0.22 |  | 40 | N | -0.4 | [7 empty] | N | N | N | N | 210 | 0.5 | 52 | 94348 | 82879 | 17121 | 14400 | 16 | 1 |  | 2021-06-03 12:33 | 1558 | 128 |  | 33 |  | * EDGE HEATER 코일 건조로 미적용. * T/D 온도 낮아 L/D 17 TON 내림 | [14 empty] | 93.23 | 100 | 0 | 0 | 0 |  | 301 | 400 | N | Y | 0 | 0 | 0 |  | 300 | 400 | N | Y | N | [6 empty] | RB100.00 | H
A64861 | 2021-06-03 | 1 | D |  | 4 | A | AE15B36C2 | 합금강 | 보론강 | BM#2 | 1585 | 53 | 1645 | 1548 | 36 | 7900 |  | 1 | 0.19 | 16 |  | -3.16 | 1569 | 1647 | 11.18 | 0 | 0 | 32 | 1 | 26326 | Y |  | 2021-06-03 13:27 | 71 | 1108 | 6 | 19 | 25 | 29 | 31 | 32 | 31 | 31 | 30 | 29 | 28 | 27 | 26 | 26 | 27 | 32 | 26 | 31 | -0.17 | Y | 35 | Y | -0.2 |  |  |  | 1.09 |  |  |  | N | N | N | N | 200 | 0.48 | 62 | 76139 | 92288 | 2162 | 16000 | 16 | 1 |  | 2021-06-03 13:44 | 1569 | 123 |  | 20 |  | * EDGE HEATER 코일 건조로 미적용. * 대보수 래들로 작업하여 수소측정 실시 * 전공정 작업지연으로 감속주입 0.40 이상공정 등록 및 생관통보 ID : 304, 305, 403, 404 | [14 empty] | 79.56 | 100 | 0 | 0 | 0 |  | 301 | 400 | N | Y | 0 | 0 | 0 |  | 300 | 400 | N | Y | N | [6 empty] | RB080.00 | C
A64862 | 2021-06-03 | 1 | D |  | 5 | A | AE15B36C2 | 합금강 | 보론강 | BM#2 | 1603 | 44 | 1626 | 1546 | 38 | 7300 |  | 1 | 0.2 | 20 |  | -2.58 | 1549 | 1625 | 23.62 | 0 | 0 | 11 | 40 | 45 | Y |  | 2021-06-03 14:40 | 51 | 1089 | 23 | 22 | 25 | 26 | 26 | 25 | 25 | 24 | 23 | 22 | 21 | 20 | 19 | 17 | 23 | 26 | 17 | 25 | -0.16 | Y | 55 | N | -0.2 | [7 empty] | N | N | N | N | 190 | 0.48 | 67 | 95149 | 103544 | 1006 | 14000 | 16 | 1 |  | 2021-06-03 14:42 | 1549 | 102 |  | 10 |  | * EDGE HEATER 코일 건조로 미적용. * 후 HEAT L/D 강제개공 ID : 409 | [14 empty] | 87.9 | 100 | 0 | 0 | 0 |  | 301 | 400 | N | Y | 0 | 0 | 0 |  | 301 | 400 | N | Y | N | [6 empty] | RB100.00 | H
B64326 | 2021-06-03 | 2 | D |  | 6 | A | AE15B36C2 | 합금강 | 보론강 | BM#2 | 1599 | 77 | 1644 | 1550 | 42 | 8300 |  | 1 | 0.25 | 16 |  | -3.14 | 1551 | 1629 | 17.38 | 0 | 0 | 31 | 84 | 41 | N | 2 | 2021-06-03 15:22 | 53 | 1096 | 13 | 13 | 17 | 19 | 22 | 23 | 24 | 24 | 24 | 24 | 23 | 24 |  | 24 | 22 | 24 | 23 | 24 | -0.05 | Y | 20 | N | 0.2 | [7 empty] | N | N | N | N | 180 | 0.49 | 54 | 97950 | 86497 | 253 | 13400 | 16 | 1 |  | 2021-06-03 15:26 | 1551 | 174 |  | 38 |  | * L/D 강제개공 ID : 301, 302, 401 * 후 HEAT L/D 강제개공 ID : 307, 407 | [14 empty] | 112.07 | 100 | 0 | 0 | 0 |  | 301 | 400 | Y | Y | 0 | 0 | 0 |  | 300 | 400 | Y | Y | N | [6 empty] | RB130.00 | C
A64863 | 2021-06-03 | 1 | D | 연주시작 | 1 | A | STB2 | 베어링강 | STB (SF) | BM#1 | 1643 | 44 | 1603 | 1548 | 42 | 6800 |  | 3 | 0.25 | 25 |  | -1.63 | 1543 | 1592 | 121.47 | 66.9 |  | 30 | 35 | 58 | Y |  | 2021-06-03 15:57 | 87 | 1090 | 36 | 31 | 36 | 31 | 33 | 38 | 40 | 41 | 42 | 43 | 43 | 42 | 42 | 42 | 39 | 43 | 42 | 42 | 0 |  | 15 | Y | 0 |  | 1.84 | 1.84 |  |  |  |  | N | N | N | N | 240 | 0.47 | 61 | 80688 | 96518 | 7182 | 15400 | 18 | 1 |  | 2021-06-03 16:03 | 1543 | 117 |  | 16 |  | *T/D FLUX 유:15KG 용:275KG *연주시작 16:14 *엣지히터 코일부 가열, 미사용 | [14 empty] | 77.4 | 100 | 1500 | 0 | 0 |  | 650 |  | N | N | 1500 | 0 | 0 |  | 651 |  | N | N | Y |  |  | Y |  |  |  | BT180180 | H
B64327 | 2021-06-03 | 2 | D | 잔강최소화전 | 7 | B | AE15B36C2 | 합금강 | 보론강 | BM#2 | 1613 | 48 | 1636 | 1524 | 40 | 8500 |  | 1 | 0.24 | 16 |  | -3.4 | 1573 | 1652 | 15.62 | 0 | 0 | 18 | 66 | 257 | N | 2 | 2021-06-03 16:15 | 75 | 1089 | 18 | 21 | 25 | 27 | 29 | 30 | 31 | 30 | 29 | 29 | 29 | 28 |  | 28 | 27 | 31 | 28 | 29 | -0.02 | Y | 25 | Y | -0.2 | [7 empty] | N | N | N | N | 170 | 0.49 | 58 | 84706 | 94305 | -1705 | 3000 | 16 | 1 |  | 2021-06-03 16:17 | 1573 | 138 |  | 42 |  | * L/D 강제개공 ID : 301, 401 * T/D 실측잔강 : 2.4T | [14 empty] | 91.97 | 100 | 0 | 3700 | 0 |  | 301 | 400 | Y | Y | 0 | 3560 | 0 |  | 301 | 400 | Y | Y | N | [6 empty] | RB080.00 | C
A64864 | 2021-06-03 | 1 | D |  | 2 | A | STB2 | 베어링강 | STB (SF) | BM#1 | 1594 | 51 | 1567 | 1533 | 46 | 6200 |  | 3 | 0.24 | 25 |  | -1.24 | 1528 | 1564 | 134.89 | 72.05 |  | 20 | 55 | 77 | Y |  | 2021-06-03 16:50 | 72 | 1091 | 41 | 38 | 36 | 35 | 34 | 34 | 33 | 33 | 32 | 31 | 31 | 31 | 31 | 31 | 34 | 36 | 31 | 31 | -0.1 |  | 50 | Y | 0 |  |  |  | 1.22 |  |  |  | Y | Y | Y | Y | 230 | 0.48 | 62 | 101532 | 93760 | 7390 | 15600 | 18 | 1 |  | 2021-06-03 17:10 | 1528 | 121 |  | 26 |  | *엣지히터 코일부 가열, 미사용 | [14 empty] | 99.79 | 100 | 0 | 0 | 0 |  | 650 |  | N | N | 0 | 0 | 0 |  | 651 |  | N | N | Y |  |  | Y |  |  |  | BT180180 | H
B64328 | 2021-06-03 | 2 | D | 잔강최소화 | 8 | A | 46MNVS6 | 합금강 | KFMN445V계 | BM#2 | 1604 | 45 | 1657 | 1543 | 36 | 7000 |  | 1 | 0.24 | 16 |  | -3.16 | 1568 | 1651 | 0 | 17.82 | 0 | 37 | 78 | 1998 | N | 1 | 2021-06-03 17:14 | 74 | 1099 | -144 | -161 | 6 | 12 | 16 | 18 | 19 | 19 | 20 | 21 | 20 |  |  | 20 | 9 | 21 | 20 | 0 | -0.2 | Y | 5 | Y | -0.2 | [7 empty] | N | N | N | Y | 170 | 0.49 | 51 | 92080 | 89882 | 1968 | 13900 | 16 | 1 |  | 2021-06-03 17:20 | 1568 | 153 |  | 59 |  | * L/D 강제개공 ID : 301, 401 | A9EFB6ACBD6F4969B446DA144C098895 | [5 empty] | FCD37F9D308E4674BE824D7F82DF3638 | 697468DFB65E440F81E893B3AE178C42 | C1C514B3C05C49DFAE5CC0F259F26690 |  | 3286E7F7FE774ED784C773C4EE84507B | A455DFA60B074AFCAA96F2A9C7E73335 | 4AADD0FF818B496B9E36F556CFC209E1 |  | 98.59 | 100 | 2800 | 0 | 0 |  | 650 | 400 | Y | N | 2800 | 0 | 0 |  | 651 | 400 | Y | N | N | Y |  |  | Y |  |  | RB100.00 | H
A64865 | 2021-06-03 | 1 | D |  | 3 | A | STB2 | 베어링강 | STB (SF) | BM#1 | 1573 | 44 | 1569 | 1533 | 41 | 5700 |  | 3 | 0.23 | 26 |  | -1.28 | 1528 | 1566 | 138.28 | 58.88 |  | 32 | 2 | 79 | Y |  | 2021-06-03 17:50 | 72 | 1094 | 30 | 28 | 27 | 28 | 29 | 29 | 28 | 28 | 28 | 27 | 27 |  |  | 27 | 28 | 29 | 27 | 28 | -0.07 | Y | 30 | Y | 0 |  |  |  | 1.03 |  |  |  | Y | Y | Y | Y | 220 | 0.48 | 55 | 84610 | 83973 | 7227 | 15800 | 18 | 1 |  | 2021-06-03 18:03 | 1528 | 115 |  | 28 |  | *엣지히터 코일부 가열, 100KW사용 | [14 empty] | 93.03 | 100 | 0 | 0 | 0 |  | 650 |  | N | N | 0 | 0 | 0 |  | 651 |  | N | N | Y |  |  | Y |  |  |  | BT180180 | H
B64329 | 2021-06-03 | 2 | D |  | 9 | A | 46MNVS6 | 합금강 | KFMN445V계 | BM#2 | 1659 | 48 | 1649 | 1599 | 43 | 6900 |  | 1 | 0.3 | 16 |  | -2.71 | 1579 | 1655 | 0 | 42.19 | 0 | 33 | 30 | 4592 | Y |  | 2021-06-03 18:25 | 85 | 1088 | 18 | 24 | 28 | 33 | 35 | 36 | 36 | 36 | 35 | 35 |  |  |  | 35 | 32 | 36 | 35 | 36 | -0.05 | Y | 20 | N | 0 | [7 empty] | N | N | N | Y | 220 | 0.5 | 49 | 80570 | 80261 | 20089 | 15400 | 16 | 1 |  | 2021-06-03 18:26 | 1579 | 149 |  | 42 |  | * 클로깅 징후로 인하여 래들 조기 교체 래들잔강 : 20T 남김 | [14 empty] | 79.93 | 100 | 0 | 0 | 0 |  | 650 | 400 | Y | N | 0 | 0 | 0 |  | 650 | 400 | Y | N | N | Y | [5 empty] | RB100.00 | H
A64866 | 2021-06-03 | 1 | D |  | 4 | A | STB2 | 베어링강 | STB (SF) | BM#1 | 1610 | 53 | 1564 | 1530 | 43 | 7200 |  | 3 | 0.23 | 25 |  | -1.46 | 1525 | 1568 | 134.53 | 51.35 |  | 11 | 41 | 73 | Y |  | 2021-06-03 19:04 | 69 | 1096 | 27 | 27 | 32 | 36 | 37 | 37 | 37 | 36 | 35 | 34 | 34 | 33 | 32 | 32 | 34 | 37 | 32 | 37 | -0.09 | Y | 55 | Y | 0 |  |  |  | 0.98 |  |  |  | Y | Y | Y | Y | 210 | 0.48 | 73 | 101532 | 106225 | 7125 | 15400 | 18 | 1 |  | 2021-06-03 19:12 | 1525 | 103 |  | 10 | 14 | [15 empty] | 88.91 | 100 | 0 | 0 | 0 |  | 650 |  | Y | N | 0 | 0 | 0 |  | 651 |  | Y | N | Y |  |  | Y |  |  |  | BT180180 | H
B64330 | 2021-06-03 | 2 | D |  | 10 | A | 46MNVS6 | 합금강 | KFMN445V계 | BM#2 | 1577 | 38 | 1655 | 1548 | 30 | 6700 |  | 1 | 0.25 | 16 |  | -3.24 | 1572 | 1649 | 0 | 37.68 | 0 | 31 | 85 | 37 | Y |  | 2021-06-03 19:29 | 78 | 1090 | 32 | 34 | 41 | 44 | 45 | 46 | 46 | 45 | 44 | 44 | 42 | 41 |  | 41 | 42 | 46 | 41 | 44 | -0.17 | Y | 30 | N | -0.2 | [7 empty] | N | N | N | Y | 210 | 0.48 | 58 | 80570 | 89175 | 2925 | 15900 | 16 | 1 |  | 2021-06-03 19:32 | 1572 | 124 |  | 28 | 11 | * 클로깅 징후로 인하여 감속주입 | [14 empty] | 78.95 | 100 | 0 | 0 | 0 |  | 650 | 400 | Y | N | 0 | 0 | 0 |  | 651 | 400 | Y | N | N | Y | [5 empty] | RB100.00 | H
A64867 | 2021-06-03 | 1 | D |  | 5 | A | STB2 | 베어링강 | STB (SF) | BM#1 | 1614 | 44 | 1557 | 1532 | 42 | 5000 |  | 3 | 0.22 | 25 |  | -1.13 | 1527 | 1560 | 356.97 | 0 |  | 30 | 36 | 67 | Y |  | 2021-06-03 19:57 | 71 | 1099 | 31 | 30 | 30 | 30 | 30 | 28 | 27 | 27 | 25 | 25 | 25 | 24 | 24 | 24 | 27 | 30 | 24 | 30 | -0.12 |  | 50 | Y | 0 |  |  |  | 1.26 |  |  |  | Y | Y | Y | Y | 200 | 0.48 | 61 | 101532 | 92024 | 7976 | 15400 | 18 | 1 |  | 2021-06-03 20:12 | 1527 | 108 |  | 30 | 7 | [15 empty] | 10153200 | 100 | 0 | 0 | 0 |  | 650 |  | Y | N | 0 | 0 | 0 |  | 651 |  | Y | N | Y |  |  | Y |  |  |  | BT180180 | H
B64331 | 2021-06-03 | 2 | D |  | 11 | A | 46MNVS6 | 합금강 | KFMN445V계 | BM#2 | 1593 | 47 | 1650 | 1518 | 40 | 8300 |  | 1 | 0.24 | 20 |  | -2.89 | 1565 | 1650 | 0 | 31.32 | 0 | 18 | 67 | 43 | Y |  | 2021-06-03 20:45 | 71 | 1111 | 38 | 39 | 41 | 42 | 42 | 41 | 41 | 40 | 39 | 37 |  |  |  | 37 | 40 | 42 | 37 | 41 | -0.17 | Y | 30 | N | -0.4 | [7 empty] | N | N | N | Y | 200 | 0.45 | 50 | 68901 | 70236 | 29914 | 15100 | 16 | 1 |  | 2021-06-03 20:45 | 1565 | 122 |  | 11 |  | * 클로깅 으로 인하여20%이상 감속주입 305 306 * 클로깅 래들잔강 30T 남김 * 정속미준수 이상공정등록 및 생관통보 | [14 empty] | 67.88 | 100 | 0 | 0 | 0 |  | 650 | 400 | Y | N | 0 | 0 | 0 |  | 650 | 400 | Y | N | N | Y | [6 empty] | C
A64868 | 2021-06-03 | 1 | A |  | 6 | A | STB2 | 베어링강 | STB (SF) | BM#1 | 1652 | 46 | 1554 | 1578 | 24 | 4200 |  | 3 | 0.21 | 25 |  | -1.43 | 1519 | 1561 | 104.31 | 29 |  | 20 | 56 | 72 | Y |  | 2021-06-03 21:03 | 63 | 1091 | 24 | 26 | 27 | 28 | 28 | 28 | 28 | 27 | 27 | 26 | 26 | 25 | 25 | 25 | 26 | 28 | 25 | 28 | -0.06 | Y | 50 | Y | 0 |  |  |  | 1.07 |  |  |  | Y | Y | Y | Y | 190 | 0.48 | 68 | 101532 | 101217 | 7983 | 15380 | 18 | 1 |  | 2021-06-03 21:11 | 1519 | 109 |  | 27 | [16 empty] | 10153200 | 100 | 0 | 0 | 0 |  | 650 |  | Y | N | 0 | 0 | 0 |  | 651 |  | Y | N | Y |  |  | Y |  |  |  | BT180180 | H
B64332 | 2021-06-03 | 2 | A |  | 12 | A | 46MNVS6 | 합금강 | KFMN445V계 | BM#2 | 1622 | 42 | 1640 | 1554 | 34 | 7100 |  | 1 | 0.24 | 18 |  | -2.75 | 1571 | 1649 | 0 | 25.67 | 0 | 37 | 79 | 41 | Y |  | 2021-06-03 21:39 | 77 | 1099 | 34 | 40 | 46 | 48 | 48 | 49 | 49 | 49 | 47 | 47 | 46 | 45 | 44 | 39 | 45 | 49 | 39 | 49 | -0.2 | Y | 50 | N | -0.4 | [7 empty] | N | N | N | Y | 190 | 0.44 | 74 | 96934 | 102666 | 1084 |  | 16 | 1 |  | 2021-06-03 21:39 | 1571 | 104 |  | 8 |  | * 크로깅으로 20%이상감속주입 301~304 401~ 405 308 409 *크로깅으로 감속주입 정속미준수 *전공정 요청 L/D잔강이월 미실시 이상공정등록 및 생관통보 | [14 empty] | 92.27 | 100 | 0 | 0 | 0 |  | 650 | 400 | Y | N | 0 | 0 | 0 |  | 651 | 400 | Y | N | N | N | [6 empty] | C
A64869 | 2021-06-03 | 1 | A |  | 7 | A | STB2 | 베어링강 | STB (SF) | BM#1 | 1622 | 41 | 1554 | 1545 | 26 | 4500 |  | 3 | 0.21 | 25 |  | -1.12 | 1516 | 1554 | 106.79 | 33.42 |  | 32 | 3 | 72 | Y |  | 2021-06-03 22:15 | 60 | 1092 | 25 | 24 | 24 | 24 | 24 | 23 | 22 | 21 | 20 | 20 | 20 | 20 | 44 | 21 | 24 | 44 | 21 | 24 | -4.6 |  | 5 | Y | -4.6 |  |  |  | 1.07 |  |  |  | Y | Y | Y | Y | 190 | 0.48 | 64 | 101532 | 97318 | 7982 | 15360 | 18 | 1 |  | 2021-06-03 22:23 | 1516 | 107 |  | 24 | 10 | [15 empty] | 96.7 | 100 | 0 | 0 | 0 |  | 650 |  | Y | N | 0 | 0 | 0 |  | 651 |  | Y | N | Y |  |  | Y |  |  |  | BT180180 | H
B64333 | 2021-06-03 | 2 | A | TUNDISH교체전 | 13 | A | 46MNVS6 | 합금강 | KFMN445V계 | BM#2 | 1657 | 52 | 1649 | 1551 | 39 | 7200 |  | 1 | 0.19 | 15 |  | -2.62 | 1577 | 1638 | 0 | 15.23 | 0 | 33 | 31 | 49 | Y |  | 2021-06-03 22:35 | 83 | 1088 | 38 | 41 | 45 | 47 | 48 | 48 | 48 | 47 | 46 | 45 | 44 | 44 | 43 | 40 | 44 | 48 | 40 | 48 | -0.15 | Y | 55 | Y | -0.2 | [7 empty] | N | N | N | M | 180 | 0.44 | 75 | 91232 | 102584 | -184 | 2400 | 16 | 1 |  | 2021-06-03 22:38 | 1577 | 120 |  | 26 |  | *전공정 요청 20%이상감속주입 이상공정등록 및 생관통보 301~305 401~ 405 *전공정 요청 감속주입 정속미준수 *전공정 요청 L/D잔강이월 미실시 | 096B771BCF3C4C5F918E50546BD43678 | EA91B344D475448D9458DDAF8B85447F | [12 empty] | 88.53 | 100 | 0 | 5691 | 0 |  | 650 | 400 | Y | N | 0 | 5777 | 0 |  | 651 | 400 | Y | N | N | N | [5 empty] | RB090.00 | C
A64870 | 2021-06-03 | 1 | A | TUNDISH교체전 | 8 | A | STB2 | 베어링강 | STB (SF) | BM#1 | 1612 | 46 | 1571 | 1537 | 31 | 5500 |  | 3 | 0.22 | 25 |  | -1.37 | 1530 | 1571 | 163.23 | 68.3 |  | 11 | 42 | 66 | Y |  | 2021-06-03 23:16 | 74 | 1090 | 36 | 24 | 25 | 33 | 34 | 34 | 34 | 34 | 34 | 34 | 34 | 34 | 32 | 32 | 32 | 34 | 32 | 34 | -0.05 | Y | 40 | Y | -0.4 |  |  |  | 0.77 |  |  |  |  | N | N | M | 230 | 0.48 | 60 | 83163 | 88484 | 7416 | 2000 | 18 | 1 |  | 2021-06-03 23:25 | 1530 | 116 |  | 29 |  |  | 0DA502FDC711462480836B5F32D957BA | 021E177961FD47AEA3D453699EEEE261 | 45D5CADA498C4119B432E4B13C37209D |  |  |  | A4D5C32C380047E6B0D4143068A8D8B6 | 03592EB1119B493B987B8BBC79A5AAF2 | F0B395366ADD4F8CB6529748BFCF53C0 |  | DE60D8F27D1849A1A7180E4C29DE048F | 2E70F8356A7A469693F361240939937C | A2DA6A633309496FB4D5987EDD13093A |  | 86.22 | 100 | 0 | 3500 | 0 |  | 650 |  | Y | N | 0 | 3500 | 0 |  | 651 |  | Y | N | Y |  |  | Y |  |  |  | BT180180 | H
B64334 | 2021-06-03 | 2 | A | TUNDISH교체 | 1 | B | AE5180 | 합금강 | E1 | BM#2 | 1659 | 62 | 1644 | 1548 | 55 | 10300 |  | 1 | 0.18 | 21 |  | -1.5 | 1545 | 1585 | 31.13 | 0 | 0 | 31 | 86 | 53 | Y |  | 2021-06-04 00:12 | 80 | 1094 | -303 | -305 | 22 | 23 | 25 | 29 | 31 | 34 | 33 | 34 | 34 | 34 | 34 | 34 | 31 | 34 | 33 | 34 | -0.2 |  | 5 | Y | 0 |  | 1.47 | 1.4 |  |  |  |  | N | N | N | M | 220 | 0.47 | 69 | 94231 | 106703 | 297 | 15700 | 16 | 2 |  | 2021-06-04 00:15 | 1545 | 158 |  | 27 |  | * T/D FLUX 용탕부: 220 KG / 유탕부: 10KG 투입. * BUTT 타입롱노즐사용(일반타입.) *유탕구 1048 | [14 empty] | 86.93 | 100 | 700 | 0 | 0 |  | 649 | 700 | N | N | 700 | 0 | 0 |  | 650 | 700 | N | N | Y | [6 empty] | RB100.00 | H
A64871 | 2021-06-03 | 1 | A | TUNDISH교체 | 1 | A | SCR423PRH | 소입성보증강 | C2 | BM#1 | 1612 | 48 | 1648 | 1541 | 34 | 7000 |  | 3 | 0.22 | 21 |  | -1.62 | 1597 | 1640 | 0 | 318.1 |  | 30 | 37 | 67 | Y |  | 2021-06-04 00:21 | 94 | 1099 | -309 | 22 | 18 | 19 | 26 | 30 | 33 | 33 | 34 | 35 | 36 |  |  | 36 | 29 | 36 | 36 | 0 | 0 |  |  | Y | 0.2 |  |  |  | 2.2 |  |  |  | N | N | N | N | 150 | 0.49 | 58 | 101532 | 94512 | 6088 | 15310 | 03 | 2 |  | 2021-06-04 00:30 | 1597 | 139 |  | 46 |  | *FLUX 120KG/10KG *전공정요청 감속주입 - LF 전극이상 | [14 empty] | 100.13 | 100 | 1000 | 0 | 0 |  | 410 |  | Y | N | 1000 | 0 | 0 |  | 411 |  | Y | Y | N |  |  | Y |  |  |  | BT180180 | H
B64335 | 2021-06-03 | 2 | A |  | 2 | A | AE5180 | 합금강 | E1 | BM#2 | 1625 | 57 | 1605 | 1512 | 37 | 6900 |  | 1 | 0.2 | 18 |  | -2.5 | 1532 | 1597 | 32.75 | 0 | 0 | 18 | 68 | 72 | Y |  | 2021-06-04 01:04 | 67 | 1090 | 32 | 31 | 31 | 31 | 32 | 31 | 31 | 31 | 30 | 29 | 28 | 26 |  | 26 | 30 | 32 | 26 | 31 | -0.17 | Y | 35 | N | -0.4 |  |  |  | 0.76 |  |  |  | N | N | N | Y | 220 | 0.48 | 54 | 94231 | 82044 | 956 | 15300 | 16 | 2 |  | 2021-06-04 01:07 | 1532 | 153 |  | 46 | [8 empty] | 02F33672991D4A3CAFC3E830E101AC71 | 89DFE4266C9543A3AA6223A2E5DB0430 | 5132040D967344F59F05177C50D6F17C |  | EE1B5A2953454E5A8B465A77F4B2B059 | ADAA5B0B99894183A19046B1C73C4641 | 306E07067DEE41D0AA2F533CAA899744 |  | 111.65 | 100 | 0 | 0 | 0 |  | 650 | 700 | N | N | 0 | 0 | 0 |  | 650 | 700 | N | N | Y | [6 empty] | RB100.00 | H
A64872 | 2021-06-03 | 1 | A |  | 2 | A | SCR423PRH | 소입성보증강 | C2 | BM#1 | 1628 | 49 | 1607 | 1582 | 39 | 5600 |  | 3 | 0.22 | 17 |  | -0.96 | 1587 | 1607 | 0 | 209.72 |  | 20 | 57 | 57 | Y |  | 2021-06-04 01:10 | 84 | 1100 | 36 | 30 | 29 | 29 | 30 | 30 | 30 | 29 | 30 | 29 | 30 | 29 |  | 29 | 30 | 30 | 29 | 30 | -0.02 | Y | 35 | Y | -0.2 | [7 empty] | N | N | N | N | 140 | 0.52 | 56 | 84610 | 93685 | 6215 | 15290 | 03 | 2 |  | 2021-06-04 01:29 | 1587 | 140 |  | 56 | [16 empty] | 84.06 | 100 | 0 | 0 | 0 |  | 410 |  | Y | N | 0 | 0 | 0 |  | 411 |  | Y | Y | N |  |  | Y |  |  |  | BT180180 | C
B64336 | 2021-06-03 | 2 | A |  | 3 | A | AE5180 | 합금강 | E1 | BM#2 | 1593 | 53 | 1571 | 1541 | 50 | 8200 |  | 1 | 0.15 | 15 |  | -2.2 | 1528 | 1580 | 14.05 | 2.87 | 0 | 37 | 80 | 74 | Y |  | 2021-06-04 02:10 | 63 | 1099 | 23 | 23 | 26 | 28 | 29 | 29 | 28 | 28 | 27 | 26 | 25 | 24 | 23 | 20 | 26 | 29 | 20 | 28 | -0.18 | Y | 50 | N | -0.4 |  |  |  | 0.88 |  |  |  | N | N | N | Y | 210 | 0.48 | 68 | 94231 | 105924 | -624 | 16300 | 16 | 2 |  | 2021-06-04 02:15 | 1528 | 134 |  | 34 | [16 empty] | 88.73 | 100 | 0 | 0 | 0 |  | 650 | 700 | N | N | 0 | 0 | 0 |  | 651 | 700 | N | N | Y | [6 empty] | RB100.00 | H
A64873 | 2021-06-03 | 1 | A |  | 3 | A | SCR423PRH | 소입성보증강 | C2 | BM#1 | 1633 | 59 | 1594 | 1575 | 36 | 6200 |  | 3 | 0.22 | 18 |  | -0.92 | 1573 | 1594 | 0 | 181.8 |  | 32 | 4 | 55 | Y |  | 2021-06-04 02:32 | 70 | 1099 | 29 | 28 | 27 | 27 | 26 | 26 | 25 | 24 | 24 | 23 | 24 |  |  | 24 | 26 | 27 | 23 | 24 | -0.1 | Y | 40 | Y | 0.2 | [7 empty] | N | N | N | N | 130 | 0.52 | 56 | 84610 | 95182 | 6918 | 15130 | 03 | 2 |  | 2021-06-04 02:47 | 1573 | 124 |  | 32 | 19 | [15 empty] | 82.79 | 100 | 0 | 0 | 0 |  | 410 |  | Y | N | 0 | 0 | 0 |  | 411 |  | Y | Y | N |  |  | Y |  |  |  | BT180180 | C
A64874 | 2021-06-03 | 1 | A | 연주종료 | 4 | A | SCR423PRH | 소입성보증강 | C2 | BM#1 | 1637 | 53 | 1598 | 1563 | 30 | 6000 |  | 3 | 0.22 | 16 |  | -1.01 | 1578 | 1598 | 0 | 153.91 |  | 11 | 43 | 67 | Y |  | 2021-06-04 03:30 | 75 | 1091 | 22 | 24 | 28 | 30 | 31 | 31 | 31 | 30 | 30 | 30 | 30 | 30 |  | 30 | 29 | 31 | 30 | 31 | -0.03 | Y | 35 | Y | 0 | [7 empty] | N | N | N | N | 120 | 0.53 | 60 | 100283 | 98662 | 6588 | 2000 | 03 | 2 |  | 2021-06-04 03:37 | 1578 | 113 |  | 32 |  | *연주종료 05:18 | BFEDB0319C8640EB8FD6284AE1663902 | 6265DEF08D024D278185D2C0623EEDFC | 33473CFBC5F24CF7A72FD2C60728B163 | [11 empty] | 94.92 | 100 | 0 | 3100 | 0 |  | 410 |  | Y | N | 0 | 3100 | 0 |  | 411 |  | Y | Y | N |  |  | Y |  |  |  | BT180180 | H
B64337 | 2021-06-03 | 2 | A |  | 4 | A | AE5180 | 합금강 | E1 | BM#2 | 1568 | 44 | 1595 | 1556 | 39 | 7000 |  | 1 | 0.13 | 15 |  | -2.11 | 1538 | 1590 | 11.09 | 3.11 | 0 | 33 | 32 | 59 | Y |  | 2021-06-04 03:05 | 73 | 1108 | 17 | 18 | 25 | 31 | 33 | 35 | 35 | 35 | 35 | 34 | 34 | 34 | 32 | 30 | 31 | 35 | 30 | 35 | -0.11 | Y | 45 | N | -0.4 |  |  |  | 0.99 |  |  |  | N | N | N | Y | 200 | 0.48 | 68 | 94231 | 104971 | -421 | 15800 | 16 | 2 |  | 2021-06-04 03:08 | 1538 | 138 |  | 49 | [16 empty] | 88.73 | 0 | 0 | 0 | 0 |  | 650 | 700 | N | N | 0 | 0 | 0 |  | 650 | 700 | N | N | Y | [6 empty] | RB100.00 | H
A64875 | 2021-06-03 | 1 | C |  | 5 | A | AE5180 | 합금강 | E1 | BM#2 | 1630 | 41 | 1562 | 1560 | 24 | 4300 |  | 3 | 0.22 | 15 |  | -1.66 | 1530 | 1562 | 80.1 | 92.65 |  | 30 | 38 | 52 | Y |  | 2021-06-04 04:28 | 65 | 1101 | 28 | 28 | 30 | 33 | 35 | 35 | 35 | 34 | 34 | 34 | 34 | 33 | 33 | 33 | 33 | 35 | 33 | 35 | -0.04 | Y | 50 | N | 0 |  |  |  | 0.81 |  |  |  | N | N | N | Y | 190 | 0.48 | 69 | 99774 | 106208 | 1192 | 15400 | 04 | 2 |  | 2021-06-04 04:32 | 1530 | 113 |  | 36 | [16 empty] | 93.47 | 38.89 | 0 | 0 | 0 |  | 650 | 700 | N | N | 0 | 0 | 0 |  | 649 | 700 | N | N | Y | [6 empty] | RB100.00 | H
A64876 | 2021-06-03 | 1 | C |  | 6 | A | AE5180 | 합금강 | E1 | BM#2 | 1611 | 40 | 1564 | 1548 | 28 | 4900 |  | 3 | 0.22 | 15 |  | -0.9 | 1547 | 1564 | 69.5 | 25.24 |  | 20 | 58 | 49 | Y |  | 2021-06-04 05:25 | 82 | 1100 | 31 | 31 | 34 | 36 | 39 | 40 | 40 | 40 | 40 | 39 | 39 | 39 | 39 | 40 | 38 | 40 | 39 | 40 | -0.03 | Y | 35 | N | 0.2 |  |  |  | 0.67 |  |  |  | N | N | N | Y | 180 | 0.48 | 65 | 99774 | 101255 | -405 | 14700 | 04 | 2 |  | 2021-06-04 05:29 | 1547 | 115 |  | 49 | [16 empty] | 99.28 | 38.89 | 0 | 0 | 0 |  | 650 | 700 | N | N | 0 | 0 | 0 |  | 650 | 700 | N | N | Y | [6 empty] | RB100.00 | H
A64877 | 2021-06-03 | 1 | C |  | 7 | A | AE5180 | 합금강 | E1 | BM#2 | 1609 | 42 | 1583 | 1560 | 29 | 5000 |  | 3 | 0.2 | 15 |  | -1.47 | 1542 | 1570 | 62.61 | 107.43 |  | 32 | 5 | 63 | Y |  | 2021-06-04 06:37 | 77 | 1099 | 37 | 38 | 39 | 40 | 41 | 42 | 42 | 42 | 42 | 42 | 41 | 42 | 41 | 41 | 41 | 42 | 41 | 42 | -0.02 | Y | 35 | N | -0.2 |  |  |  | 0.64 |  |  |  | N | N | N | Y | 170 | 0.48 | 64 | 99774 | 100384 | 866 | 16100 | 04 | 2 |  | 2021-06-04 06:50 | 1542 | 123 |  | 44 | [16 empty] | 99.48 | 38.89 | 0 | 0 | 0 |  | 650 | 700 | N | N | 0 | 0 | 0 |  | 651 | 700 | N | N | Y | [6 empty] | RB100.00 | H
A64878 | 2021-06-04 | 1 | C |  | 8 | A | AE5180 | 합금강 | E1 | BM#2 | 1646 | 42 | 1559 | 1596 | 31 | 4300 |  | 3 | 0.2 | 17 |  | -1.57 | 1527 | 1560 | 62.3 | 88.44 |  | 11 | 44 | 58 | Y |  | 2021-06-04 07:34 | 62 | 1105 | 40 | 36 | 31 | 29 | 27 | 26 | 27 | 25 | 23 | 23 | 22 | 22 | 20 | 20 | 26 | 31 | 20 | 0 | -0.2 |  | 55 | N | 0 |  |  |  | 1.03 |  |  |  | N | N | N | Y | 170 | 0.48 | 68 | 110860 | 105343 | -1443 | 15700 | 04 | 2 |  | 2021-06-04 07:42 | 1527 | 129 |  | 53 | [16 empty] | 11086000 | 40 | 0 | 0 | 0 |  | 650 | 700 | N | N | 0 | 0 | 0 |  | 651 | 700 | N | N | Y | [6 empty] | RB100.00 | H
A64879 | 2021-06-04 | 1 | C |  | 9 | A | AE5180 | 합금강 | E1 | BM#2 | 1603 | 43 | 1563 | 1556 | 28 | 5300 |  | 3 | 0.19 | 16 |  | -1.28 | 1534 | 1559 | 42.68 | 52.33 |  | 30 | 39 | 41 | Y |  | 2021-06-04 08:37 | 69 | 1090 | -6 | 17 | 20 | 21 | 23 | 22 | 21 | 22 | 21 | 20 | 19 | 18 | 17 | 17 | 19 | 23 | 17 | 21 | -0.13 | Y | 45 | N | -0.2 |  |  |  | 1.02 |  |  |  | N | N | N | Y | 220 | 0.49 | 65 | 110860 | 102704 | -1004 | 16500 | 04 | 2 |  | 2021-06-04 08:47 | 1534 | 129 |  | 59 | [8 empty] | E4E0027E34F6408AADFD52758544E4FE | 8DB21658FFF5404CAF0CF7D2BB31CD8F | F663E8F137DA4C7E8CAF5FD36B8E7722 |  | CA223EAE707049139DFD56E24D819C66 | 417CE7299ED844ACBAA3AC8DE872D59B | 1B2549D7515B4B37B0774255C204F33B |  | 109.17 | 40 | 0 | 0 | 0 |  | 650 | 700 | N | N | 0 | 0 | 0 |  | 650 | 700 | N | N | Y | [6 empty] | RB100.00 | H
A64880 | 2021-06-04 | 1 | C |  | 10 | A | AE5180 | 합금강 | E1 | BM#2 | 1646 | 42 | 1567 | 1583 | 27 | 4300 |  | 3 | 0.21 | 16 |  | -1.32 | 1536 | 1563 | 13.86 | 153.6 |  | 20 | 59 | 41 | Y |  | 2021-06-04 09:40 | 71 | 1109 | 15 | 15 | 20 | 23 | 25 | 25 | 26 | 26 | 26 | 26 | 26 | 25 | 25 | 25 | 24 | 26 | 25 | 26 | -0.03 | Y | 35 | Y | 0 |  |  |  | 0.75 |  |  |  | N | N | N | Y | 210 | 0.49 | 65 | 99774 | 100375 | 2125 | 14800 | 04 | 2 |  | 2021-06-04 10:00 | 1536 | 139 |  | 63 | [16 empty] | 101.97 | 38.89 | 0 | 0 | 0 |  | 650 | 700 | N | N | 0 | 0 | 0 |  | 650 | 700 | N | N | Y | [6 empty] | RB100.00 | H
A64881 | 2021-06-04 | 1 | C | TUNDISH교체전 | 11 | A | AE5180 | 합금강 | E1 | BM#2 | 1661 | 52 | 1561 | 1595 | 33 | 5300 |  | 3 | 0.2 | 15 |  | -1.54 | 1537 | 1567 | 11.48 | 140.27 |  | 32 | 6 | 39 | Y |  | 2021-06-04 10:52 | 72 | 1091 | 23 | 22 | 26 | 27 | 28 | 29 | 29 | 29 | 29 | 29 | 29 | 28 | 28 | 28 | 28 | 29 | 28 | 29 | -0.03 | Y | 40 | Y | 0 |  |  |  | 1.12 |  |  |  | N | N | N | M | 200 | 0.48 | 67 | 110860 | 103717 | -417 | 2000 | 04 | 2 |  | 2021-06-04 11:01 | 1537 | 141 |  | 57 | 8 |  | 8E32EE563927445DA93BBB26F7F331AA | DC1311A09D9D491F87604CCD9CB2FC55 | D63C33F77DF647B8AAF58F909884D589 | [11 empty] | 107.21 | 100 | 0 | 4030 | 0 |  | 650 | 700 | N | N | 0 | 3940 | 0 |  | 650 | 700 | N | N | Y | [6 empty] | RB100.00 | H
A64882 | 2021-06-04 | 1 | C | 연주시작 | 1 | A | STB3D | 베어링강 | STB (SF) | BM#1 | 1630 | 48 | 1568 | 1568 | 38 | 6100 |  | 3 | 0.23 | 25 |  | -1.23 | 1545 | 1581 | 202.06 | 64.21 |  | 11 | 45 | 40 | Y |  | 2021-06-04 12:04 | 94 | 1101 | 39 | 34 | 37 | 31 | 35 | 39 | 41 | 43 | 44 | 45 | 44 | 45 | 45 | 45 | 41 | 45 | 44 | 45 | 0 |  | 5 | Y | 0 |  | 1.78 | 1.78 |  |  |  |  | N | N | N | N | 240 | 0.47 | 56 | 80534 | 91662 | 7588 | 16000 | 01 | 1 |  | 2021-06-04 12:18 | 1545 | 115 |  | 24 |  | *T/D FLUX 유:15KG 용:275KG *연주시작 12:30 *엣지히터 코일부 가열, 미사용 | [14 empty] | 81.27 | 100 | 1500 | 0 | 0 |  | 650 |  | N | N | 1500 | 0 | 0 |  | 651 |  | N | N | Y |  |  | Y |  |  |  | BT180180 | H
B64346 | 2021-06-04 | 2 | D | TUNDISH교체 | 1 | A | KFMN438S | 합금강 | D1 | BM#2 | 1636 | 42 | 1681 | 1566 | 37 | 7400 |  | 1 | 0.28 | 21 |  | -2.63 | 1580 | 1659 | 46.07 | 0 | 0 | 31 | 89 | 64 | Y |  | 2021-06-04 12:43 | 88 | 1104 | 32 | 31 | 32 | 39 | 40 | 42 | 43 | 44 | 44 | 44 | 44 | 43 |  | 43 | 40 | 44 | 43 | 44 | -0.05 |  | 20 | Y | -0.2 | 0.9 | 2.07 | 2.07 |  |  |  |  | Y | Y | Y | M | 220 | 0.45 | 63 | 94792 | 95872 | 878 | 15400 | 02 | 1 |  | 2021-06-04 12:49 | 1580 | 146 |  | 36 |  | * T/D FLUX 용탕부: 120 KG / 유탕부: 10KG 투입. * BUTT 타입롱노즐사용(일반타입.) | [14 empty] | 96.97 | 100 | 1030 | 0 | 0 |  | 650 | 400 | Y | Y | 1010 | 0 | 0 |  | 650 | 400 | Y | Y | [7 empty] | RB098.00 | C
A64883 | 2021-06-04 | 1 | D |  | 2 | A | STB3D | 베어링강 | STB (SF) | BM#1 | 1638 | 46 | 1559 | 1558 | 33 | 5100 |  | 3 | 0.21 | 25 |  | -1.27 | 1516 | 1553 | 162.37 | 19.24 |  | 30 | 40 | 28 | Y |  | 2021-06-04 13:03 | 65 | 1095 | 45 | 39 | 34 | 31 | 29 | 27 | 26 | 25 | 24 | 24 | 23 | 23 | 23 | 23 | 28 | 34 | 23 | 23 | -0.22 |  | 50 | Y | 0 |  |  |  | 1.01 |  |  |  | Y | Y | Y | Y | 230 | 0.48 | 61 | 84610 | 89326 | 7874 | 15600 | 01 | 1 |  | 2021-06-04 13:10 | 1516 | 108 |  | 24 | 5 | *엣지히터 코일부 가열, 미사용 | [14 empty] | 86.07 | 100 | 0 | 0 | 0 |  | 650 |  | N | N | 0 | 0 | 0 |  | 651 |  | N | N | Y |  |  | Y |  |  |  | BT180180 | H
B64347 | 2021-06-04 | 2 | D |  | 2 | A | KFMN438S | 합금강 | D1 | BM#2 | 1610 | 37 | 1640 | 1597 | 31 | 5700 |  | 1 | 0.63 | 15 |  | -2.46 | 1563 | 1633 | 10.73 | 0 | 0 | 18 | 71 | 107 | Y |  | 2021-06-04 13:28 | 71 | 1096 | 40 | 37 | 31 | 30 | 28 | 28 | 27 | 26 | 25 | 25 | 24 | 23 | 22 | 20 | 27 | 31 | 20 | 0 | -0.2 |  | 55 | N | -0.4 | [7 empty] | Y | Y | Y | Y | 220 | 0.47 | 65 | 94792 | 98450 | -700 | 15400 | 02 | 1 |  | 2021-06-04 13:35 | 1563 | 146 |  | 55 | [16 empty] | 96.14 | 100 | 0 | 0 | 0 |  | 650 | 400 | Y | Y | 0 | 0 | 0 |  | 650 | 400 | Y | Y | [7 empty] | RB098.00 | C
A64884 | 2021-06-04 | 1 | D |  | 3 | A | STB3D | 베어링강 | STB (SF) | BM#1 | 1620 | 44 | 1567 | 1557 | 28 | 4900 |  | 3 | 0.21 | 25 |  | -1.3 | 1523 | 1561 | 118.68 | 30.29 |  | 20 | 60 | 22 | Y |  | 2021-06-04 14:04 | 72 | 1091 | 22 | 22 | 28 | 30 | 32 | 33 | 33 | 33 | 32 | 32 | 32 | 31 | 32 | 32 | 31 | 33 | 31 | 33 | -0.03 | Y | 30 | Y | 0.2 |  |  |  | 1.03 |  |  |  | Y | Y | Y | Y | 220 | 0.48 | 61 | 152298 | 92567 | 7983 | 15100 | 01 | 1 |  | 2021-06-04 14:15 | 1523 | 105 |  | 24 |  | *엣지히터 코일부 가열, 100KW사용 *유사강종 연연주 혼탕부 성분확인 ID: 107~109.207~209 | [5 empty] | C5C05A3F4F384FBD82C7812C82B686F1 | 9658352CD8404A0D9556ED4886F10989 | AEAA6A3EB0E54B4BA84494B32417C3E3 |  | 5BAF3EA03C324167B0FDCA6DBBC7DD53 | EF7D0CE34128423698748DD24437D620 | 94C2C26AE1F14237977E20ACB97AFB0E |  |  | 15229800 | 100 | 0 | 0 | 0 |  | 650 |  | N | N | 0 | 0 | 0 |  | 651 |  | N | N | Y |  |  | Y |  |  |  | BT180180 | H
B64348 | 2021-06-04 | 2 | D |  | 3 | A | KFMN438S | 합금강 | D1 | BM#2 | 1584 | 41 | 1625 | 1554 | 36 | 7000 |  | 1 | 0.26 | 16 |  | -2.55 | 1563 | 1625 | 17.81 | 0 | 0 | 37 | 83 | 90 | Y |  | 2021-06-04 14:49 | 71 | 1108 | 17 | 16 | 22 | 25 | 27 | 27 | 28 | 27 | 27 | 27 | 26 | 26 | 25 | 24 | 25 | 28 | 24 | 27 | -0.11 | Y | 35 | Y | -0.2 | [7 empty] | Y | Y | Y | Y | 210 | 0.47 | 66 | 94792 | 98909 | -709 | 14600 | 02 | 1 |  | 2021-06-04 15:01 | 1563 | 139 |  | 41 | 14 | [15 empty] | 85.13 | 100 | 0 | 0 | 0 |  | 650 | 400 | Y | Y | 0 | 0 | 0 |  | 650 | 400 | Y | Y | [7 empty] | RB098.00 | C
A64885 | 2021-06-04 | 1 | D |  | 4 | B | P-STB3D | 베어링강 | STB (SF) | BM#1 | 1639 | 48 | 1558 | 1568 | 25 | 4200 |  | 3 | 0.21 | 25 |  | -1.49 | 1516 | 1560 | 119.55 | 34.1 |  | 32 | 7 | 24 | Y |  | 2021-06-04 15:17 | 66 | 1099 | 32 | 34 | 37 | 37 | 37 | 37 | 36 | 35 | 35 | 34 | 33 | 33 | 32 | 32 | 35 | 37 | 32 | 37 | -0.09 |  | 55 | Y | 0 | [7 empty] | Y | Y | Y | Y | 210 | 0.48 | 67 | 50766 | 99115 | 6985 | 14400 | 01 | 1 |  | 2021-06-04 15:25 | 1516 | 100 |  | 14 |  | *유사강종 연연주 혼탕부 성분확인 ID: 101.201 | [14 empty] | 5076600 | 100 | 0 | 0 | 0 |  | 650 |  | Y | N | 0 | 0 | 0 |  | 651 |  | Y | N | Y |  |  | Y |  |  |  | BT180180 | H
B64349 | 2021-06-04 | 2 | D | 잔강최소화전 | 4 | A | KFMN438S | 합금강 | D1 | BM#2 | 1588 | 44 | 1631 | 1543 | 32 | 6600 |  | 1 | 0.26 | 16 |  | -2.47 | 1565 | 1623 | 13.42 | 0 | 0 | 33 | 35 | 95 | Y |  | 2021-06-04 16:04 | 73 | 1090 | 20 | 23 | 28 | 32 | 33 | 34 | 33 | 33 | 32 | 32 | 31 | 29 | 28 | 28 | 30 | 34 | 28 | 33 | -0.15 | Y | 40 | Y | 0 | [7 empty] | Y | Y | Y | Y | 200 | 0.47 | 67 | 94792 | 100995 | 1055 | 3000 | 02 | 1 |  | 2021-06-04 16:08 | 1565 | 137 |  | 33 | 7 | * T/D 실측잔강 : 2.7T | [14 empty] | 94.7 | 100 | 0 | 4760 | 0 |  | 650 | 400 | Y | Y | 0 | 5260 | 0 |  | 650 | 400 | Y | Y | [7 empty] | RB098.00 | C
A64886 | 2021-06-04 | 1 | D |  | 5 | A | P-STB3D | 베어링강 | STB (SF) | BM#1 | 1653 | 43 | 1542 | 1572 | 30 | 4900 |  | 3 | 0.23 | 25 |  | -1.05 | 1520 | 1551 | 119.84 | 52.59 |  | 11 | 46 | 73 | Y |  | 2021-06-04 16:16 | 70 | 1099 | 32 | 31 | 33 | 35 | 35 | 35 | 34 | 34 | 33 | 33 | 32 | 31 | 32 | 31 | 33 | 35 | 31 | 35 | -0.07 | Y | 55 | Y | 0 | [7 empty] | Y | Y | Y | Y | 200 | 0.48 | 68 | 101532 | 104817 | 6483 | 13300 | 01 | 1 |  | 2021-06-04 16:23 | 1520 | 109 |  | 23 | [16 empty] | 90.82 | 100 | 0 | 0 | 0 |  | 650 |  | Y | N | 0 | 0 | 0 |  | 651 |  | Y | N | Y |  |  | Y |  |  |  | BT180180 | H
A64887 | 2021-06-04 | 1 | D |  | 6 | A | P-STB3D | 베어링강 | STB (SF) | BM#1 | 1605 | 52 | 1540 | 1538 | 32 | 5700 |  | 3 | 0.25 | 25 |  | -1.35 | 1513 | 1553 | 120.87 | 43.15 |  | 30 | 41 | 70 | Y |  | 2021-06-04 17:23 | 63 | 1091 | 30 | 28 | 28 | 29 | 29 | 29 | 28 | 26 | 26 | 26 | 26 | 25 | 26 | 26 | 27 | 29 | 25 | 29 | -0.06 | Y | 40 | Y | 0.2 | [7 empty] | Y | Y | Y | Y | 190 | 0.48 | 62 | 101532 | 94225 | 7675 | 15200 | 01 | 1 |  | 2021-06-04 17:36 | 1513 | 119 |  | 27 |  | *롱노즐 내부침식.(4회사용) | [14 empty] | 100.33 | 100 | 0 | 0 | 0 |  | 650 |  | Y | N | 0 | 0 | 0 |  | 651 |  | Y | N | Y |  |  | Y | Y |  |  | BT180180 | H
B64350 | 2021-06-04 | 2 | D | 잔강최소화 | 5 | A | SMN440 | 합금강 | D1 | BM#2 | 1625 | 62 | 1647 | 1549 | 45 | 8500 |  | 1 | 0.3 | 21 |  | 0 | 1571 | 1637 | 42.93 | 0 | 0 | 31 | 90 | 46 | N | 2 | 2021-06-04 17:25 | 77 | 1087 | -180 | -64 | 35 | 35 | 37 | 38 | 38 | 38 | 38 | 38 | 38 | 37 | 37 | 37 | 32 | 38 | 37 | 38 | -0.03 | Y | 35 | Y | 0 |  |  |  | 0.41 |  |  |  | N | N | N | N | 190 | 0.47 | 63 | 93312 | 105339 | 761 | 14400 | 02 | 1 |  | 2021-06-04 17:29 | 1571 | 163 |  | 38 |  | * L/D 강제개공 ID : 301, 401 * 롱노즐 실리부 부착 및 롱노즐 재사용 | EE750D4BA4D847F895EC11D71451E837 |  | 75A2BB12B69640A4B7D847E2F59DFFA8 |  |  |  | 62ABF20C1F7D4B91BE35E31F25FE1945 | 09BD055D4B6845A689F9758CFEB22A57 | 3B38625338AB4FD7867822BD3274DC5F |  | 501D584786BD42F18243202C3F58533E | A20744C8903C4CDAB4E650169BFFCB29 | D99465560C1F4587979B726BC34DB542 |  | 89.17 | 100 | 2800 | 0 | 0 |  | 650 | 400 | Y | Y | 2800 | 0 | 0 |  | 650 | 400 | Y | Y | [6 empty] | Y | RB100.00 | H
A64888 | 2021-06-04 | 1 | D |  | 7 | A | P-STB3D | 베어링강 | STB (SF) | BM#1 | 1642 | 43 | 1552 | 1578 | 26 | 4500 |  | 3 | 0.25 | 25 |  | -1.14 | 1513 | 1550 | 131.34 | 56.64 |  | 20 | 61 | 70 | Y |  | 2021-06-04 18:28 | 63 | 1098 | 25 | 24 | 27 | 27 | 28 | 28 | 28 | 27 | 26 | 26 | 26 | 25 | 25 | 26 | 26 | 28 | 25 | 28 | -0.04 | Y | 40 | Y | 0.2 | [7 empty] | Y | Y | Y | Y | 240 | 0.48 | 63 | 101532 | 95534 | 5166 | 15800 | 01 | 1 |  | 2021-06-04 18:35 | 1513 | 114 |  | 25 | 11 | [15 empty] | 99.06 | 100 | 0 | 0 | 0 |  | 650 |  | Y | N | 0 | 0 | 0 |  | 651 |  | Y | N | Y |  |  | Y |  |  |  | BT180180 | H
B64351 | 2021-06-04 | 2 | D |  | 6 | A | SMN440 | 합금강 | D1 | BM#2 | 1593 | 41 | 1620 | 1540 | 35 | 6900 |  | 1 | 0.25 | 19 |  | -2.45 | 1557 | 1615 | 22.89 | 0 | 0 | 18 | 72 | 57 | Y |  | 2021-06-04 18:16 | 63 | 1090 | 33 | 30 | 27 | 27 | 26 | 26 | 24 | 24 | 22 | 21 | 20 | 19 | 18 | 18 | 24 | 27 | 18 | 0 | -0.18 |  | 50 | N | -0.2 |  |  |  | 0.67 |  |  |  | N | N | N | N | 180 | 0.51 | 63 | 102704 | 101759 | 1491 | 13200 | 02 | 1 |  | 2021-06-04 18:20 | 1557 | 132 |  | 50 | [16 empty] | 98.94 | 100 | 0 | 0 | 0 |  | 650 | 400 | Y | Y | 0 | 0 | 0 |  | 651 | 400 | Y | Y | [7 empty] | RB170.00 | C
B64352 | 2021-06-04 | 2 | D |  | 7 | B | SMN440 | 합금강 | D1 | BM#2 | 1639 | 36 | 1629 | 1551 | 31 | 6000 |  | 1 | 0.2 | 21 |  | -2.38 | 1558 | 1616 | 39.83 | 0 | 0 | 37 | 84 | 60 | Y |  | 2021-06-04 19:39 | 64 | 1094 | 23 | 28 | 29 | 31 | 30 | 30 | 29 | 28 | 27 | 25 | 24 |  |  | 24 | 28 | 31 | 24 | 0 | -0.2 | Y | 35 | N | -0.2 |  |  |  | 1.17 |  |  |  | N | N | N | N | 170 | 0.51 | 58 | 98160 | 95880 | 820 | 14600 | 02 | 1 |  | 2021-06-04 19:43 | 1558 | 121 |  | 32 | 18 | [15 empty] | 101.2 | 100 | 0 | 0 | 0 |  | 650 | 400 | Y | Y | 0 | 0 | 0 |  | 650 | 400 | Y | Y | [7 empty] | RB170.00 | C
A64889 | 2021-06-04 | 1 | D |  | 8 | B | P-STB3D | 베어링강 | STB (SF) | BM#1 | 1669 | 50 | 1551 | 1596 | 22 | 3800 |  | 3 | 0.25 | 25 |  | -0.98 | 1521 | 1550 | 106.24 | 42.28 |  | 32 | 8 | 69 | Y |  | 2021-06-04 19:26 | 71 | 1110 | 25 | 28 | 32 | 34 | 35 | 36 | 36 | 35 | 34 | 34 | 34 | 33 | 33 | 32 | 33 | 36 | 32 | 34 | -0.09 | Y | 45 | Y | 0 | [7 empty] | Y | Y | Y | Y | 230 | 0.48 | 73 | 101532 | 108822 | 6978 | 15400 | 01 | 1 |  | 2021-06-04 19:34 | 1521 | 121 |  | 30 | [16 empty] | 87.68 | 100 | 0 | 0 | 0 |  | 650 |  | Y | N | 0 | 0 | 0 |  | 651 |  | Y | N | Y |  |  | Y |  |  |  | BT180180 | H
B64353 | 2021-06-04 | 2 | A | TUNDISH교체전 | 8 | A | SMN440 | 합금강 | D1 | BM#2 | 1620 | 35 | 1625 | 1571 | 32 | 5200 |  | 1 | 0.2 | 22 |  | -2.5 | 1561 | 1625 | 24.82 | 0 | 0 | 33 | 36 | 72 | Y |  | 2021-06-04 20:32 | 67 | 1088 | 22 | 21 | 26 | 29 | 31 | 32 | 32 | 31 | 31 | 30 | 29 | 28 | 26 | 26 | 29 | 32 | 26 | 31 | -0.17 | Y | 35 | Y | -0.4 |  |  |  | 0.5 |  |  |  | N | N | N | N | 170 | 0.51 | 59 | 91430 | 95950 | 1950 | 2300 | 02 | 1 |  | 2021-06-04 20:43 | 1561 | 120 |  | 38 |  |  | 8208E181FFCD45DCB1C4AE5402B0E4D3 | 8B9B30D97FFD4FC6841B0618739B9251 | [12 empty] | 91.8 | 100 | 0 | 2500 | 0 |  | 650 | 400 | Y | Y | 0 | 2500 | 0 |  | 650 | 400 | Y | Y | [7 empty] | RB120.00 | C
A64890 | 2021-06-04 | 1 | A |  | 9 | A | P-STB3D | 베어링강 | STB (SF) | BM#1 | 1680 | 43 | 1554 | 1590 | 22 | 3700 |  | 3 | 0.26 | 26 |  | -0.95 | 1522 | 1551 | 139.05 | 45.65 |  | 11 | 47 | 63 | Y |  | 2021-06-04 20:39 | 72 | 1092 | 31 | 31 | 34 | 34 | 35 | 36 | 35 | 36 | 35 | 35 | 34 | 34 | 35 | 35 | 34 | 36 | 34 | 35 | 0 | Y | 30 | Y | 0.2 | [7 empty] | Y | Y | Y | Y | 220 | 0.48 | 64 | 101532 | 97209 | 6441 | 15560 | 01 | 1 |  | 2021-06-04 20:51 | 1522 | 118 |  | 32 | 19 | [15 empty] | 97.44 | 100 | 0 | 0 | 0 |  | 650 |  | Y | N | 0 | 0 | 0 |  | 651 |  | Y | N | Y |  |  | Y |  |  |  | BT180180 | H
A64891 | 2021-06-04 | 1 | A | TUNDISH교체전 | 10 | B | P-STB3D | 베어링강 | STB (SF) | BM#1 | 1721 | 44 | 1581 | 1630 | 22 | 3900 |  | 3 | 0.25 | 25 |  | -1.54 | 1528 | 1573 | 96.69 | 71.58 |  | 6 | 1 | 29959 | Y |  | 2021-06-04 21:49 | 78 | 1099 | 34 | 31 | 31 | 31 | 31 | 30 | 29 | 29 | 29 | 28 | 28 | 28 |  | 28 | 30 | 31 | 28 | 31 | -0.05 |  | 45 | Y | 0 |  |  |  | 1.18 |  |  |  |  | N | N | M | 210 | 0.48 | 65 | 88585 | 95571 | 6979 | 2000 | 01 | 1 |  | 2021-06-04 21:56 | 1528 | 119 |  | 26 | 7 | *대보수 래들 | AB53695EA3AB4A0F9BF8386A4B9B7319 | B5EAB1081EDA46A38723DF9F377BA1B9 | 423A2A8FC2A24B1FBF44BFD83695D18F | [11 empty] | 86.47 | 100 | 0 | 3500 | 0 |  | 650 |  | Y | N | 0 | 3500 | 0 |  | 651 |  | Y | N | Y |  |  | Y |  |  |  | BT180180 | H
B64354 | 2021-06-04 | 2 | A | TUNDISH교체 | 1 | A | SMN443H | 소입성보증강 | 보론강 | BM#2 | 1606 | 40 | 1654 | 1564 | 36 | 7100 |  | 1 | 0.24 | 19 |  | -2.71 | 1581 | 1652 | 25.19 | 0 | 0 | 30 | 42 | 56 | N | 1 | 2021-06-04 21:39 | 90 | 1090 | -376 | 8 | 22 | 20 | 27 | 31 | 34 | 36 | 36 | 36 | 37 | 36 | 36 | 36 | 31 | 37 | 36 | 36 | 0 |  | 10 | Y | 0 |  | 1.68 | 1.68 |  |  |  |  | N | N | N | N | 220 | 0.47 | 61 | 96084 | 94942 | 1808 | 15400 | 11 | 2 |  | 2021-06-04 21:40 | 1581 | 147 |  | 56 |  | * T/D FLUX 용탕부: 220 KG / 유탕부: 10KG 투입. * BUTT 타입롱노즐사용(일반타입.) *유탕구 1191 *대기시간 70분에 강제개공 실시 로 스토퍼 컨트롤 T/D 8T 주입에 시작해 STR#1,2 헤드500MM 추가절단 요청함. *자연개공 안되 강제개공실시로 301 401 이상재 등록 및 생관통보 | [6 empty] | 60E2CF5DB32948ED8DEEEBBAFA995150 | E1038500C3E84B469145D63C2F22DF71 | 227623CE979749F299AB463D179B9DC7 |  | 99B103A0BD464412BA46BA17B598DFAB | AAB18467BACB465AA0FFB5BE9D20EBB9 | 9EC337DD34594388A0564F3808F9592F |  | 95.18 | 100 | 1200 | 0 | 0 |  | 650 | 400 | Y | Y | 1200 | 0 | 0 |  | 650 | 400 | Y | Y | [7 empty] | RB100.00 | H
A64892 | 2021-06-04 | 1 | A | TUNDISH교체 | 1 | A | SCR420H1V | 소입성보증강 | C | BM#1 | 1660 | 40 | 1662 | 1592 | 34 | 6800 |  | 3 | 0.22 | 20 |  | -2.13 | 1603 | 1657 | 1.05 | 203.01 |  | 20 | 62 | 70 | Y |  | 2021-06-04 22:51 | 94 | 1112 | -320 | -24 | 19 | 14 | 22 | 30 | 34 | 36 | 37 | 38 | 39 |  |  | 39 | 29 | 39 | 39 | 0 | 0 |  |  | Y | 0.2 |  | 2.43 | 2.37 |  |  |  |  | N | N | N | N | 150 | 0.52 | 53 | 101532 | 96504 | 3846 | 15120 | 12 | 2 |  | 2021-06-04 23:02 | 1603 | 134 |  | 55 | 17 | *FLUX 120KG/10KG | [14 empty] | 101.48 | 100 | 1000 | 0 | 0 |  | 0 |  | Y | Y | 1000 | 0 | 0 |  | 0 |  | Y | Y | N |  | Y |  |  |  |  | BT180180 | H
B64355 | 2021-06-04 | 2 | A |  | 2 | A | SMN443H | 소입성보증강 | 보론강 | BM#2 | 1639 | 44 | 1638 | 1570 | 35 | 6200 |  | 1 | 0.16 | 20 |  | -2.62 | 1555 | 1627 | 18.41 | 0 | 0 | 18 | 73 | 39 | Y |  | 2021-06-04 22:49 | 64 | 1093 | 33 | 30 | 27 | 26 | 25 | 25 | 24 | 23 | 23 | 22 | 21 | 20 | 18 | 18 | 24 | 27 | 18 | 0 | -0.18 |  | 50 | N | -0.4 |  |  |  | 0.8 |  |  |  | N | N | N | N | 220 | 0.49 | 63 | 96413 | 98657 | -107 | 15400 | 11 | 2 |  | 2021-06-04 22:52 | 1555 | 135 |  | 48 | 16 | [15 empty] | 96.22 | 100 | 0 | 0 | 0 |  | 651 | 400 | Y | Y | 0 | 0 | 0 |  | 650 | 400 | Y | Y | [7 empty] | RB100.00 | C
A64893 | 2021-06-04 | 1 | A |  | 2 | A | SCR420H1V | 소입성보증강 | C | BM#1 | 1652 | 47 | 1631 | 1596 | 30 | 5100 |  | 3 | 0.23 | 18 |  | -1.62 | 1593 | 1631 | 0 | 228.08 |  | 32 | 9 | 65 | Y |  | 2021-06-04 23:52 | 84 | 1100 | 40 | 40 | 34 | 32 | 31 | 32 | 31 | 31 | 31 | 31 | 31 | 30 | 30 | 30 | 32 | 34 | 30 | 31 | -0.08 |  | 50 | Y | 0 | [7 empty] | N | N | N | N | 140 | 0.55 | 57 | 84610 | 97431 | 4519 | 15590 | 12 | 2 |  | 2021-06-05 00:04 | 1593 | 130 |  | 48 | [16 empty] | 82.63 | 100 | 0 | 0 | 0 |  | 410 |  | Y | Y | 0 | 0 | 0 |  | 411 |  | Y | Y | N |  | Y |  |  |  |  | BT180180 | H
B64356 | 2021-06-04 | 2 | A |  | 3 | A | SMN443H | 소입성보증강 | 보론강 | BM#2 | 1657 | 44 | 1636 | 1573 | 36 | 6600 |  | 1 | 0.17 | 21 |  | 0 | 1558 | 1636 | 24.3 | 0 | 0 | 37 | 85 | 50 | Y |  | 2021-06-04 23:51 | 67 | 1099 | 15 | 19 | 24 | 26 | 28 | 28 | 28 | 27 | 26 | 25 | 24 | 23 | 22 | 22 | 24 | 28 | 22 | 28 | -0.15 | Y | 40 | N | -0.2 |  |  |  | 0.6 |  |  |  | N | N | N | N | 210 | 0.49 | 62 | 96883 | 96797 | 103 | 15200 | 11 | 2 |  | 2021-06-04 23:53 | 1558 | 143 |  | 50 | [16 empty] | 97.86 | 100 | 0 | 0 | 0 |  | 650 | 400 | Y | Y | 0 | 0 | 0 |  | 650 | 400 | Y | Y | [7 empty] | RB100.00 | H
A64894 | 2021-06-04 | 1 | A |  | 3 | A | SCR420H1V | 소입성보증강 | C | BM#1 | 1660 | 43 | 1628 | 1587 | 30 | 5200 |  | 3 | 0.23 | 16 |  | -1.78 | 1592 | 1628 | 0 | 175.18 |  | 11 | 48 | 61 | Y |  | 2021-06-05 00:52 | 83 | 1100 | 30 | 29 | 31 | 34 | 35 | 36 | 37 | 36 | 36 | 36 | 36 | 36 |  | 36 | 34 | 37 | 36 | 36 | -0.04 | Y | 25 | Y | 0 | [7 empty] | N | N | N | N | 130 | 0.55 | 53 | 101025 | 95549 | 3901 | 15460 | 12 | 2 |  | 2021-06-05 01:19 | 1592 | 129 |  | 46 | [16 empty] | 100.52 | 100 | 0 | 0 | 0 |  | 410 |  | Y | Y | 0 | 0 | 0 |  | 411 |  | Y | Y | N |  | Y |  |  |  |  | BT180180 | C
B64357 | 2021-06-04 | 2 | A | 잔강최소화전 | 4 | A | SMN443H | 소입성보증강 | 보론강 | BM#2 | 1586 | 43 | 1631 | 1543 | 33 | 6700 |  | 1 | 0.14 | 18 |  | -2.69 | 1560 | 1623 | 15.1 | 0 | 0 | 33 | 37 | 48 | Y |  | 2021-06-05 01:08 | 69 | 1099 | 19 | 18 | 26 | 31 | 32 | 33 | 33 | 33 | 32 | 32 | 31 | 30 | 29 | 28 | 30 | 33 | 28 | 33 | -0.12 | Y | 40 | Y | -0.2 |  |  |  | 0.74 |  |  |  | N | N | N | N | 200 | 0.49 | 62 | 85485 | 97935 | 515 | 3000 | 11 | 2 |  | 2021-06-05 01:13 | 1560 | 122 |  | 36 | 24 |  | 598433A26EFE4BB69894C70C14565611 | 0BA90FCC60B84F1487A8065D43D3018D | [12 empty] | 85.19 | 100 | 0 | 3827 | 0 |  | 650 | 400 | Y | Y | 0 | 3827 | 0 |  | 650 | 400 | Y | Y | [7 empty] | RB100.00 | C
A64895 | 2021-06-04 | 1 | A |  | 4 | A | SCR420H1V | 소입성보증강 | C | BM#1 | 1630 | 44 | 1616 | 1586 | 35 | 6000 |  | 3 | 0.23 | 16 |  | -1.8 | 1582 | 1616 | 0 | 140.32 |  | 6 | 2 | 46 | Y |  | 2021-06-05 01:58 | 73 | 1099 | 36 | 32 | 28 | 26 | 24 | 24 | 23 | 23 | 22 | 21 | 21 | 21 | 21 | 21 | 24 | 28 | 21 | 21 | -0.14 |  | 50 | Y | 0 | [7 empty] | N | N | N | N | 120 | 0.52 | 57 | 152298 | 94850 | 4950 | 15920 | 12 | 2 |  | 2021-06-05 02:07 | 1582 | 108 |  | 35 |  | *전공정 요청 감속주입 - 전공정 작업지연 *유사강종 연연주 혼탕부 성분확인 : ID 107~109, 207~209 | [14 empty] | 154.77 | 100 | 0 | 0 | 0 |  | 410 |  | Y | Y | 0 | 0 | 0 |  | 411 |  | Y | Y | N |  | Y |  |  |  |  | BT180180 | H
B64358 | 2021-06-04 | 2 | A | 잔강최소화 | 5 | A | SMN443H3 | 소입성보증강 | 보론강 | BM#2 | 1581 | 44 | 1632 | 1538 | 34 | 6700 |  | 1 | 0.16 | 18 |  | -2.25 | 1563 | 1616 | 9.06 | 0 | 0 | 30 | 43 | 46 | Y |  | 2021-06-05 02:02 | 70 | 1100 | -182 | -173 | 21 | 23 | 26 | 27 | 26 | 27 | 27 | 27 | 26 | 31 | 27 | 27 | 16 | 31 | 27 | 27 | -0.8 | Y | 5 | Y | -0.8 |  |  |  | 0.7 |  |  |  | N | N | N | N | 190 | 0.47 | 59 | 93653 | 98318 | 232 | 16100 | 11 | 2 |  | 2021-06-05 02:10 | 1563 | 146 |  | 61 |  | *롱노즐 재사용 | [14 empty] | 95.66 | 100 | 3100 | 0 | 0 |  | 650 | 400 | Y | Y | 3100 | 0 | 0 |  | 651 | 400 | Y | Y | [6 empty] | Y | RB100.00 | H
A64896 | 2021-06-04 | 1 | A | 유사강종연연주 | 5 | B | SCR420HON3 | 소입성보증강 | C | BM#1 | 1611 | 51 | 1615 | 1583 | 38 | 7200 |  | 3 | 0.25 | 20 |  | -1.47 | 1581 | 1615 | 0 | 169.98 |  | 38 | 1 | 37206 | Y |  | 2021-06-05 03:05 | 71 | 1136 | 20 | 17 | 17 | 16 | 16 | 16 | 15 | 14 | 13 | 12 | 11 | 12 |  | 12 | 15 | 17 | 11 | 16 | -0.15 | Y | 40 | Y | 0.2 |  |  |  | 1.66 |  |  |  | N | N | N | N | 110 | 0.55 | 56 | 50766 | 100825 | 3775 | 14620 | 12 | 2 |  | 2021-06-05 03:23 | 1581 | 108 |  | 26 |  | *대보수 래들 *유사강종 연연주 혼탕부 성분확인 ID 101,201 *전공정 요청 감속주입 - 작업지연 | [14 empty] | 48.01 | 100 | 0 | 0 | 0 |  | 410 |  | Y | Y | 0 | 0 | 0 |  | 411 |  | Y | Y | N |  | Y | N |  |  |  | BT180180 | H
B64359 | 2021-06-04 | 2 | A |  | 6 | A | SMN443H3 | 소입성보증강 | 보론강 | BM#2 | 1601 | 45 | 1641 | 1509 | 41 | 8400 |  | 1 | 0.13 | 22 |  | -2.64 | 1555 | 1629 | 29.65 | 0 | 0 | 18 | 74 | 33 | Y |  | 2021-06-05 03:14 | 62 | 1094 | 25 | 23 | 24 | 25 | 26 | 26 | 25 | 25 | 28 | 27 | 26 | 25 | 21 | 20 | 25 | 28 | 20 | 26 | -0.32 | Y | 25 | N | -0.2 |  |  |  | 0.41 |  |  |  | N | N | N | N | 180 | 0.49 | 63 | 93653 | 97073 | 677 | 14800 | 11 | 2 |  | 2021-06-05 03:17 | 1555 | 145 |  | 49 | [16 empty] | 93.84 | 41.18 | 0 | 0 | 0 |  | 650 | 400 | Y | Y | 0 | 0 | 0 |  | 650 | 400 | Y | Y | [7 empty] | RB100.00 | H
A64897 | 2021-06-04 | 1 | A |  | 6 | A | SCR420HON3 | 소입성보증강 | C | BM#1 | 1581 | 51 | 1615 | 1542 | 40 | 7200 |  | 3 | 0.23 | 20 |  | -1.08 | 1589 | 1615 | 0 | 183.84 |  | 32 | 10 | 61 | Y |  | 2021-06-05 04:08 | 79 | 1101 | 10 | 23 | 33 | 37 | 38 | 38 | 38 | 38 | 37 | 36 | 36 | 35 | 34 | 34 | 33 | 38 | 34 | 38 | -0.09 | Y | 45 | Y | 0 | [7 empty] | N | N | N | N | 100 | 0.49 | 67 | 84610 | 103719 | -1269 | 16510 | 12 | 2 |  | 2021-06-05 04:22 | 1589 | 105 |  | 23 |  | *전공정 요청 감속주입 - 작업지연 *전공정 요청 L/D잔강미이월 - 이상재 등록 | [14 empty] | 8461000 | 100 | 0 | 0 | 0 |  | 410 |  | Y | Y | 0 | 0 | 0 |  | 411 |  | Y | Y | N |  | N |  |  |  |  | BT180180 | H
B64360 | 2021-06-04 | 2 | C |  | 7 | A | SMN443H3 | 소입성보증강 | 보론강 | BM#2 | 1607 | 44 | 1625 | 1541 | 36 | 7600 |  | 1 | 0.17 | 18 |  | -2.24 | 1551 | 1617 | 12.95 | 0 | 0 | 20 | 63 | 103 | Y |  | 2021-06-05 04:17 | 58 | 1099 | 16 | 16 | 16 | 17 | 18 | 17 | 22 | 22 | 21 | 20 | 20 | 18 | 15 | 15 | 18 | 22 | 15 | 16 | -0.23 | Y | 30 | N | -0.6 |  |  |  | 0.74 |  |  |  | N | N | N | N | 170 | 0.5 | 61 | 154252 | 97847 | 1003 | 14800 | 11 | 2 |  | 2021-06-05 04:24 | 1551 | 143 |  | 50 |  | *연연주 혼탕부 ID:312~314 ,412~414 | [14 empty] | 154.1 | 39.29 | 0 | 0 | 0 |  | 650 | 400 | Y | Y | 0 | 0 | 0 |  | 651 | 400 | Y | Y | [7 empty] | BT180180 | C
A64898 | 2021-06-04 | 1 | C |  | 7 | B | SCR420HON3 | 소입성보증강 | C | BM#1 | 1580 | 48 | 1615 | 1555 | 36 | 7300 |  | 3 | 0.24 | 20 |  | -1.05 | 1591 | 1615 | 0 | 203.35 |  | 33 | 38 | 53 | Y |  | 2021-06-05 05:10 | 81 | 1101 | 32 | 30 | 32 | 34 | 36 | 36 | 35 | 34 | 34 | 33 | 33 | 31 | 31 | 29 | 33 | 36 | 29 | 34 | -0.13 | Y | 55 | Y | 0 | [7 empty] | N | N | N | N | 150 | 0.47 | 72 | 101532 | 110707 | -6357 | 15250 | 12 | 2 |  | 2021-06-05 05:23 | 1591 | 110 |  | 29 |  | *전공정 요청 감속주입 - 작업지연 *전공정 요청 L/D잔강미이월 - 이상재등록 | [14 empty] | 95.34 | 100 | 0 | 0 | 0 |  | 410 |  | Y | Y | 0 | 0 | 0 |  | 411 |  | Y | Y | N | [6 empty] | BT180180 | H
B64361 | 2021-06-04 | 2 | C | TUNDISH교체전 | 8 | A | SMN443H2 | 소입성보증강 | 보론강 | BM#2 | 1596 | 44 | 1646 | 1543 | 37 | 7500 |  | 1 | 0.17 | 18 |  | -3.06 | 1573 | 1639 | 16.16 | 0 | 0 | 37 | 86 | 101 | Y |  | 2021-06-05 05:09 | 82 | 1099 | -185 | 22 | 29 | 34 | 36 | 38 | 38 | 37 | 37 | 38 | 37 | 36 | 36 | 36 | 18 | 38 | 36 | 38 | -0.05 | Y | 35 | Y | 0 |  |  |  | 0.64 |  |  |  | N | N | N | N | 170 | 0.48 | 62 | 27877 | 96279 | -129 | 2000 | 11 | 2 |  | 2021-06-05 05:16 | 1573 | 147 |  | 61 |  | *연연주 혼탕부 성분확인 ID:301.401 *주입 말기 전공정 요청 20%이상 감속주입,이상재 등록 및 생관통보 ID:302.403 | 6449B1B5AC944740B88C7520E54048CE | 1F9F7618EB664DBF9194D960CE25371F | 869E75F2F7D74009954F0E7BE3D040DC | [11 empty] | 28.49 | 40 | 0 | 5940 | 0 |  | 650 | 400 | Y | Y | 0 | 2620 | 0 |  | 650 | 400 | Y | Y | [7 empty] | RB100.00 | H
A64899 | 2021-06-04 | 1 | C | TUNDISH교체전 | 8 | B | SCR420HON3 | 소입성보증강 | C | BM#1 | 1574 | 47 | 1612 | 1542 | 38 | 7000 |  | 3 | 0.23 | 18 |  | -1.66 | 1575 | 1612 | 0 | 184.6 |  | 6 | 3 | 71 | Y |  | 2021-06-05 06:28 | 65 | 1102 | 26 | 24 | 23 | 22 | 21 | 21 | 20 | 19 | 18 | 18 | 17 | 17 |  | 17 | 20 | 23 | 17 | 0 | -0.13 |  | 45 | Y | 0 | [7 empty] | N | N | N | N | 140 | 0.55 | 57 | 109788 | 99068 | -3718 | 2000 | 12 | 2 |  | 2021-06-05 06:39 | 1575 | 112 |  | 24 |  | *전공정 요청 L/D잔강미이월 - 이상재 등록 |  | A5FC233B702045ED90C2EEBB65B2D918 | 5EE0C616852843F1A79A027973A0C8C1 | [11 empty] | 113.77 | 100 | 0 | 3000 | 0 |  | 410 |  | Y | Y | 0 | 3100 | 0 |  | 411 |  | Y | Y | N | [6 empty] | BT180180 | H
B64362 | 2021-06-04 | 2 | C | TUNDISH교체 | 1 | B | 25MOCRS4HM3 | 소입성보증강 | C | BM#2 | 1592 | 57 | 1685 | 1576 | 46 | 9000 |  | 1 | 0.19 | 18 |  | -2.56 | 1592 | 1657 | 0 | 14.73 | 0 | 30 | 44 | 27 | Y |  | 2021-06-05 07:23 | 84 | 1099 | -392 | 28 | 37 | 37 | 43 | 45 | 47 | 47 | 48 | 48 | -5 |  |  | -5 | 38 | 48 | 48 | 0 | 0 |  | 10 | Y | 9.99 |  | 1.83 | 1.83 |  |  |  |  | N | N | N | N | 150 | 0.52 | 54 | 91223 | 95647 | 3853 | 15700 | 05 | 1 |  | 2021-06-05 07:22 | 1592 | 156 |  | 12 | 15 | * T/D FLUX 용탕부: 120 KG / 유탕부: 10KG 투입. * BUTT 타입롱노즐사용(일반타입.) | [14 empty] | 91.22 | 45.45 | 700 | 0 | 0 |  | 411 | 300 | Y | Y | 700 | 0 | 0 |  | 411 | 300 | Y | Y | N | Y | [5 empty] | RB080.00 | C
A64900 | 2021-06-05 | 1 | C | TUNDISH교체 | 1 | B | SM55C | 탄소강 | B | BM#1 | 1651 | 43 | 1633 | 1581 | 29 | 5200 |  | 3 | 0.26 | 20 |  | -2.19 | 1567 | 1622 | 109.55 | 62.94 |  | 38 | 2 | 82 | Y |  | 2021-06-05 07:26 | 79 | 1090 | -140 | 4 | 2 | 9 | 17 | 21 | 24 | 25 | 26 | 27 | 27 |  |  | 27 | 19 | 27 | 27 | 0 | 0 |  | 5 | Y | 0 |  | 1.84 | 1.78 |  |  |  |  | N | N | N | N | 210 | 0.51 | 59 | 156659 | 97468 | 782 | 14810 | 06 | 1 |  | 2021-06-05 07:34 | 1567 | 127 |  | 45 |  | *FLUX 220KG/10KG *유사강종 연연주 혼탕부 성분확인 ID 109~111.209~211 | [14 empty] | 157.05 | 100 | 700 | 0 | 0 |  | 650 |  | Y | N | 700 | 0 | 0 |  | 651 |  | Y | N | N | [6 empty] | SB110110 | C
B64363 | 2021-06-05 | 2 | C |  | 2 | B | 25MOCRS4HM3 | 소입성보증강 | C | BM#2 | 1625 | 50 | 1656 | 1580 | 43 | 8600 |  | 1 | 0.21 | 19 |  | -2.79 | 1575 | 1653 | 0 | 15.63 | 0 | 18 | 75 | 57 | Y |  | 2021-06-05 08:11 | 67 | 1097 | 47 | 41 | 38 | 35 | 33 | 32 | 31 | 30 | 29 | 27 | 25 | 23 |  | 23 | 33 | 38 | 23 | 0 | -0.33 |  | 45 | N | -0.4 | [7 empty] | N | N | N | N | 140 | 0.55 | 58 | 91718 | 101706 | 3044 | 14600 | 05 | 1 |  | 2021-06-05 08:17 | 1575 | 136 |  | 19 | [16 empty] | 87.14 | 38.46 | 0 | 0 | 0 |  | 411 | 300 | Y | Y | 0 | 0 | 0 |  | 410 | 300 | Y | Y | N | Y | [5 empty] | RB100.00 | C
A64901 | 2021-06-05 | 1 | C | 유사강종연연주 | 2 | A | AE1055LS | 탄소강 | G-AE1055LS | BM#1 | 1654 | 43 | 1590 | 1574 | 35 | 4600 |  | 3 | 0.25 | 25 |  | -1.17 | 1551 | 1586 | 0 | 236.65 |  | 32 | 11 | 58 | Y |  | 2021-06-05 08:29 | 67 | 1100 | 32 | 28 | 26 | 26 | 26 | 26 | 26 | 26 | 26 | 26 | 26 | 25 |  | 25 | 27 | 26 | 25 | 26 | -0.02 | Y | 45 | Y | -0.2 | [8 empty] | N | N | Y | 210 | 0.52 | 58 | 50760 | 90944 | 7656 | 15800 | 06 | 1 |  | 2021-06-05 08:36 | 1551 | 128 |  | 42 |  | *유사강종 연연주 혼탕부 성분확인 ID 101,201 | [5 empty] | D337852DF5384115AE52F162B541B04B | BFF2DC0CCE5E4DC19671833EBDC8E973 | 33732F03CA8E441CBF58C43FC069E963 |  | C4112EA2C17441F086369749FB3D27DF | 3240BBEB363F4EF6BB20624F11901714 | 155BBB4AC053452391CAA1BA9E715C19 |  |  | 50.81 | 100 | 0 | 0 | 0 |  | 400 |  | Y | N | 0 | 0 | 0 |  | 400 |  | Y | N | N |  |  | Y |  |  |  | BT180180 | H
B64364 | 2021-06-05 | 2 | C |  | 3 | B | 25MOCRS4HM3 | 소입성보증강 | C | BM#2 | 1628 | 45 | 1655 | 1578 | 41 | 8100 |  | 1 | 0.16 | 19 |  | -2.6 | 1576 | 1651 | 0.82 | 12.81 | 0 | 20 | 64 | 52 | Y |  | 2021-06-05 09:02 | 68 | 1109 | 19 | 26 | 30 | 32 | 32 | 31 | 31 | 30 | 29 | 28 |  |  |  | 28 | 29 | 32 | 28 | 0 | -0.13 | Y | 30 | N | -0.2 | [7 empty] | N | N | N | N | 130 | 0.55 | 55 | 96072 | 97958 | 15042 | 15400 | 05 | 1 |  | 2021-06-05 09:07 | 1576 | 132 |  | 28 | [16 empty] | 94.33 | 41.67 | 0 | 0 | 0 |  | 412 | 300 | Y | Y | 0 | 0 | 0 |  | 411 | 300 | Y | Y | N | Y | [5 empty] | RB130.00 | C
A64902 | 2021-06-05 | 1 | C |  | 3 | A | AE1055LS | 탄소강 | G-AE1055LS | BM#1 | 1633 | 47 | 1594 | 1567 | 32 | 4000 |  | 3 | 0.25 | 25 |  | -1.25 | 1555 | 1592 | 0 | 243.94 |  | 33 | 39 | 49 | Y |  | 2021-06-05 09:38 | 71 | 1093 | 24 | 24 | 29 | 32 | 34 | 35 | 34 | 34 | 34 | 33 | 33 | 33 |  | 33 | 32 | 35 | 33 | 34 | -0.03 | Y | 30 | Y | 0 | [7 empty] | Y | N | N | Y | 200 | 0.52 | 55 | 84600 | 89131 | 7769 | 15600 | 06 | 1 |  | 2021-06-05 09:49 | 1555 | 121 |  | 31 | [16 empty] | 85.37 | 100 | 0 | 0 | 0 |  | 400 |  | Y | N | 0 | 0 | 0 |  | 400 |  | Y | N | N |  |  | Y |  |  |  | BT180180 | H
B64365 | 2021-06-05 | 2 | C |  | 4 | B | 25MOCRS4HM3 | 소입성보증강 | C | BM#2 | 1611 | 50 | 1655 | 1560 | 45 | 8400 |  | 1 | 0.17 | 19 |  | 0 | 1576 | 1647 | 1.51 | 14.79 | 0 | 37 | 87 | 48 | Y |  | 2021-06-05 10:12 | 68 | 1097 | 22 | 28 | 36 | 38 | 39 | 39 | 39 | 38 | 37 | 36 | 35 | 34 |  | 34 | 35 | 39 | 34 | 39 | -0.14 | Y | 35 | N | -0.2 | [7 empty] | N | N | N | N | 120 | 0.52 | 59 | 96883 | 97018 | 3082 | 14500 | 05 | 1 |  | 2021-06-05 10:18 | 1576 | 128 |  | 14 | [8 empty] | 2EBC20023E4C4FF5BC15FD88CD942303 | FC4C1AD0543D4B5A8985616893CF0F0E | FCCD81E4EE68419B87D4D77E99C3E718 |  | 5615BEE5A69349C7AE2AFA71596BE43E | EBB226F2042E4492A922BBA7C2132BB5 | BDE6AF237A004160A167EE6A9AFB429C |  | 96.4 | 41.18 | 0 | 0 | 0 |  | 412 | 300 | Y | Y | 0 | 0 | 0 |  | 411 | 300 | Y | Y | N | Y | [5 empty] | RB100.00 | H
A64903 | 2021-06-05 | 1 | C |  | 4 | A | AE1055LS | 탄소강 | G-AE1055LS | BM#1 | 1621 | 40 | 1594 | 1564 | 19 | 3700 |  | 3 | 0.26 | 26 |  | -1.2 | 1555 | 1591 | 0 | 222.52 |  | 6 | 4 | 61 | Y |  | 2021-06-05 10:25 | 71 | 1101 | 31 | 27 | 26 | 25 | 25 | 24 | 24 | 23 | 23 | 23 | 23 | 24 |  | 24 | 25 | 26 | 23 | 24 | 0 | Y | 40 | Y | 0.2 | [7 empty] | Y | N | N | Y | 190 | 0.52 | 54 | 84600 | 86828 | 7022 | 15700 | 06 | 1 |  | 2021-06-05 10:39 | 1555 | 116 |  | 41 | [16 empty] | 88.31 | 100 | 0 | 0 | 0 |  | 400 |  | Y | N | 0 | 0 | 0 |  | 400 |  | Y | N | N |  |  | Y |  |  |  | BT180180 | H
B64366 | 2021-06-05 | 2 | C |  | 5 | A | 25MOCRS4HM3 | 소입성보증강 | C | BM#2 | 1632 | 50 | 1654 | 1583 | 40 | 8100 |  | 1 | 0.19 | 18 |  | -2.38 | 1579 | 1644 | 1.7 | 12.64 | 0 | 30 | 45 | 45 | Y |  | 2021-06-05 11:17 | 71 | 1091 | 30 | 35 | 40 | 41 | 42 | 41 | 40 | 39 | 38 | 37 | 36 | 34 | 32 | 29 | 37 | 42 | 29 | 0 | -0.29 | Y | 45 | N | -0.6 | [7 empty] | N | N | N | N | 110 | 0.49 | 66 | 96883 | 101634 | 3066 | 14300 | 05 | 1 |  | 2021-06-05 11:20 | 1579 | 120 |  | 10 |  | *전공정 요청 감속주입 | [14 empty] | 91.92 | 47.06 | 0 | 0 | 0 |  | 412 | 300 | Y | Y | 0 | 0 | 0 |  | 411 | 300 | N | Y | N | Y | [5 empty] | RB100.00 | H
A64904 | 2021-06-05 | 1 | C |  | 5 | A | AE1055LS | 탄소강 | G-AE1055LS | BM#1 | 1677 | 41 | 1596 | 1624 | 21 | 3200 |  | 3 | 0.23 | 27 |  | -1.26 | 1546 | 1589 | 0 | 216.31 |  | 38 | 3 | 38 | Y |  | 2021-06-05 11:31 | 62 | 1090 | 23 | 22 | 22 | 23 | 23 | 23 | 22 | 22 | 21 | 21 | 20 | 20 |  | 20 | 22 | 23 | 20 | 23 | -0.05 | Y | 40 | Y | 0 | [7 empty] | Y | N | N | Y | 180 | 0.52 | 57 | 84600 | 94274 | 7976 | 15800 | 06 | 1 |  | 2021-06-05 11:45 | 1546 | 110 |  | 30 | [16 empty] | 81.35 | 100 | 0 | 0 | 0 |  | 400 |  | Y | N | 0 | 0 | 0 |  | 400 |  | Y | N | N |  |  | Y |  |  |  | BT180180 | H
B64367 | 2021-06-05 | 2 | C | 잔강최소화전 | 6 | B | 25MOCRS4HM3 | 소입성보증강 | C | BM#2 | 1611 | 51 | 1638 | 1541 | 44 | 8900 |  | 1 | 0.2 | 18 |  | -2.34 | 1570 | 1629 | 0.99 | 13.94 | 0 | 18 | 76 | 41 | Y |  | 2021-06-05 12:19 | 62 | 1109 | 26 | 25 | 30 | 32 | 33 | 33 | 32 | 31 | 30 | 29 | 28 | 27 | 26 | 25 | 29 | 33 | 25 | 0 | -0.18 | Y | 45 | Y | -0.2 | [7 empty] | N | N | N | N | 150 | 0.47 | 67 | 113980 | 102066 | 2884 | 3000 | 05 | 1 |  | 2021-06-05 12:25 | 1570 | 123 |  | 15 |  | *전공정 요청 감속주입 * T/D 실측잔강 : 2.7T |  | 8FB3BA8B2478452AA98D9B4B9AC8D5B7 | [12 empty] | 109.91 | 100 | 0 | 3100 | 0 |  | 412 | 300 | Y | Y | 0 | 3326 | 0 |  | 410 | 300 | Y | Y | N | Y | [5 empty] | RB100.00 | H
A64905 | 2021-06-05 | 1 | C |  | 6 | A | AE1055LS | 탄소강 | G-AE1055LS | BM#1 | 1623 | 40 | 1592 | 1559 | 26 | 4400 |  | 3 | 0.26 | 25 |  | -1.25 | 1554 | 1594 | 0 | 317.58 |  | 32 | 12 | 42 | Y |  | 2021-06-05 12:41 | 70 | 1097 | 42 | 39 | 28 | 34 | 36 | 36 | 36 | 35 | 34 | 33 | 33 | 32 |  | 32 | 34 | 36 | 32 | 36 | -0.1 | Y | 40 | Y | -0.2 | [7 empty] | Y | N | N | Y | 170 | 0.52 | 60 | 101520 | 96919 | 7981 | 15900 | 06 | 1 |  | 2021-06-05 12:49 | 1554 | 94 |  | 19 | 13 | [15 empty] | 96.78 | 100 | 0 | 0 | 0 |  | 400 |  | Y | N | 0 | 0 | 0 |  | 400 |  | Y | N | N |  |  | Y |  |  |  | BT180180 | H
B64368 | 2021-06-05 | 2 | D | 잔강최소화 | 7 | A | 25MOCRS4HM4 | 소입성보증강 | C | BM#2 | 1633 | 52 | 1639 | 1524 | 42 | 9200 |  | 1 | 0.23 | 18 |  | -2.5 | 1569 | 1637 | 2.9 | 8.48 | 0 | 20 | 65 | 59 | Y |  | 2021-06-05 13:25 | 61 | 1092 | -147 | -52 | 21 | 20 | 22 | 23 | 23 | 24 | 23 | 23 | 23 | 22 |  | 22 | 18 | 24 | 22 | 23 | -0.03 | Y | 20 | Y | -0.2 |  |  |  |  | 1.2 |  |  | N | N | N | N | 150 | 0.52 | 56 | 96304 | 101081 | 2019 | 15100 | 05 | 1 |  | 2021-06-05 13:31 | 1569 | 139 |  | 32 |  | * 롱노즐 실리부 부착 및 롱노즐 재사용 * 전공정 요청으로 L/D 잔강 미실시 이상공정 등록. | [14 empty] | 94.55 | 100 | 2500 | 0 | 0 |  | 411 | 300 | Y | Y | 2500 | 0 | 0 |  | 411 | 300 | Y | Y | N | [5 empty] | Y | RB140.00 | C
A64906 | 2021-06-05 | 1 | D |  | 7 | A | AE1055LS | 탄소강 | G-AE1055LS | BM#1 | 1649 | 40 | 1595 | 1575 | 22 | 3700 |  | 3 | 0.24 | 26 |  | -1.31 | 1550 | 1592 | 0 | 228.6 |  | 33 | 40 | 51 | Y |  | 2021-06-05 13:45 | 66 | 1098 | 31 | 33 | 36 | 37 | 36 | 36 | 36 | 35 | 34 | 34 | 33 | 33 | 33 | 33 | 35 | 37 | 33 | 36 | -0.09 | Y | 45 | Y | 0 | [7 empty] | Y | N | N | Y | 170 | 0.52 | 60 | 101520 | 94517 | 7683 | 15400 | 06 | 1 |  | 2021-06-05 13:54 | 1550 | 92 |  | 15 | [16 empty] | 98.09 | 100 | 0 | 0 | 0 |  | 400 |  | Y | N | 0 | 0 | 0 |  | 400 |  | Y | N | N |  |  | Y |  |  |  | BT180180 | H
B64369 | 2021-06-05 | 2 | D |  | 8 | B | 25MOCRS4HM4 | 소입성보증강 | C | BM#2 | 1612 | 57 | 1634 | 1550 | 42 | 8300 |  | 1 | 0.32 | 20 |  | -2.62 | 1564 | 1636 | 0 | 43.99 | 0 | 37 | 88 | 55 | Y |  | 2021-06-05 14:37 | 56 | 1108 | 24 | 26 | 27 | 27 | 27 | 26 | 25 | 24 | 22 | 21 | 18 |  |  | 18 | 24 | 27 | 18 | 27 | -0.22 |  | 40 | N | -0.6 |  |  |  |  | 1.1 |  |  | N | N | N | N | 140 | 0.55 | 59 | 96304 | 104012 | 288 | 14000 | 05 | 1 |  | 2021-06-05 14:37 | 1564 | 132 |  | 18 |  | * 전공정 요청으로 L/D 잔강 미실시 이상공정 등록. | [6 empty] | F60D1C0A799749AC8D3E1F921C772B02 | 8B67363E76314D7485D9DE00DE5838D0 | 2DDE1305A8494ABA9AED04ACAEFC42F1 |  | 51B23F99EDCC4DDF9F19AB278B04BE39 | 1623C9D998ED4F81BF7A3801EE9CF102 | 3746B9B983C34B9F96D25F51F5BCDB72 |  | 92.64 | 100 | 0 | 0 | 0 |  | 411 | 300 | Y | Y | 0 | 0 | 0 |  | 411 | 300 | Y | Y | N | [6 empty] | RB140.00 | C
A64907 | 2021-06-05 | 1 | D |  | 8 | B | AE1055LS | 탄소강 | G-AE1055LS | BM#1 | 1601 | 46 | 1581 | 1532 | 30 | 5400 |  | 3 | 0.23 | 25 |  | -1.32 | 1540 | 1581 | 0 | 252.57 |  | 6 | 5 | 60 | Y |  | 2021-06-05 14:52 | 56 | 1105 | 32 | 30 | 30 | 29 | 28 | 26 | 25 | 24 | 23 | 22 | 22 | 21 | 21 | 21 | 26 | 30 | 21 | 0 | -0.18 |  | 50 | Y | 0 | [7 empty] | Y | N | N | Y | 210 | 0.51 | 59 | 101520 | 94226 | 7374 | 15800 | 06 | 1 |  | 2021-06-05 15:00 | 1540 | 97 |  | 9 | [16 empty] | 99.33 | 100 | 0 | 0 | 0 |  | 400 |  | Y | N | 0 | 0 | 0 |  | 400 |  | Y | N | N |  |  | Y |  |  |  | BT180180 | H
B64370 | 2021-06-05 | 2 | D |  | 9 | A | 25MOCRS4HM4 | 소입성보증강 | C | BM#2 | 1594 | 49 | 1636 | 1531 | 43 | 8700 |  | 1 | 0.31 | 19 |  | -2.51 | 1555 | 1627 | 0 | 28.62 | 0 | 30 | 46 | 58 | Y |  | 2021-06-05 15:39 | 47 | 1093 | 14 | 18 | 21 | 22 | 22 | 22 | 20 | 19 | 18 | 17 | 15 | 13 |  | 13 | 19 | 22 | 13 | 22 | -0.22 | Y | 40 | N | -0.4 |  |  |  |  | 1.15 |  |  | N | N | N | N | 130 | 0.55 | 57 | 103712 | 101854 | 596 | 15800 | 05 | 1 |  | 2021-06-05 15:42 | 1555 | 120 |  | 16 |  | * 전공정 요청으로 L/D 잔강 미실시 이상공정 등록. | [14 empty] | 102.53 | 100 | 0 | 0 | 0 |  | 412 | 300 | Y | Y | 0 | 0 | 0 |  | 411 | 300 | Y | Y | N | [6 empty] | RB140.00 | C
A64908 | 2021-06-05 | 1 | D |  | 9 | A | AE1055LS | 탄소강 | G-AE1055LS | BM#1 | 1585 | 44 | 1591 | 1523 | 34 | 5100 |  | 3 | 0.24 | 25 |  | -1.24 | 1543 | 1583 | 0 | 262.83 |  | 38 | 4 | 67 | Y |  | 2021-06-05 15:50 | 59 | 1091 | 20 | 23 | 27 | 28 | 28 | 28 | 27 | 26 | 25 | 24 | 24 | 23 |  | 23 | 25 | 28 | 23 | 28 | -0.12 | Y | 40 | Y | -0.2 | [7 empty] | Y | N | N | Y | 210 | 0.52 | 58 | 84600 | 93912 | 7388 | 15600 | 06 | 1 |  | 2021-06-05 15:57 | 1543 | 98 |  | 11 | [7 empty] | 7C414066F21E42E69A1A7201755EE594 | 5AA9FCB80BAE4C84B6342B6A929AC32F | 94D0B2659C7F463687659F027B765131 |  | 0CF67D5FA88A4275B9B387B898BD575E | 692E6242F09C416D925A45129F1446F3 | E20DF180766C4877B476C654ABCF09EE |  |  | 82.22 | 100 | 0 | 0 | 0 |  | 400 |  | Y | N | 0 | 0 | 0 |  | 400 |  | Y | N | N |  |  | Y |  |  |  | BT180180 | H
B64371 | 2021-06-05 | 2 | D | 연주종료 | 10 | A | 25MOCRS4HM4 | 소입성보증강 | C | BM#2 | 1603 | 43 | 1636 | 1578 | 39 | 7800 |  | 1 | 0.28 | 19 |  | -2.63 | 1566 | 1636 | 0 | 45.75 | 0 | 18 | 77 | 67 | Y |  | 2021-06-05 16:39 | 58 | 1090 | 10 | 12 | 23 | 28 | 31 | 31 | 31 | 30 | 30 | 29 | 28 | 27 |  | 27 | 27 | 31 | 27 | 31 | -0.11 | Y | 35 | Y | -0.2 |  |  |  |  | 0.95 |  |  | N | N | N | N | 120 | 0.55 | 57 | 97956 | 100314 | -714 | 2000 | 05 | 1 |  | 2021-06-05 16:40 | 1566 | 113 |  | 15 |  | * 전공정 요청으로 L/D 잔강 미실시 이상공정 등록. *연주종료 18:17 | 5D3C460C579A4FBE8D4565E079D57296 | A689086FA3844A6BB3A247C42298CC70 |  |  |  |  | 51F232350DBF4C8480ED84035B27EC29 | A0FB0E23B2234B6EA5BC1BBFFED35BB3 |  |  | 3DA832F12A324603B3D03F2A637D5DE4 | BBAF910551134F68A965E81A34FAD008 |  |  | 99.05 | 100 | 0 | 3960 | 0 |  | 412 | 300 | Y | Y | 0 | 3780 | 0 |  | 411 | 300 | Y | Y | N | [6 empty] | RB140.00 | C
A64909 | 2021-06-05 | 1 | D |  | 10 | A | AE1055LS | 탄소강 | G-AE1055LS | BM#1 | 1632 | 41 | 1585 | 1568 | 17 | 3600 |  | 3 | 0.25 | 25 |  | -1.37 | 1545 | 1587 | 0 | 221.18 |  | 32 | 13 | 67 | Y |  | 2021-06-05 16:39 | 61 | 1091 | 23 | 26 | 28 | 29 | 29 | 29 | 28 | 27 | 26 | 26 | 25 | 26 |  | 26 | 27 | 29 | 25 | 29 | -0.11 | Y | 35 | Y | 0.2 | [7 empty] | Y | N | N | Y | 200 | 0.52 | 58 | 101520 | 90843 | 7607 | 16000 | 06 | 1 |  | 2021-06-05 16:49 | 1545 | 98 |  | 21 | [16 empty] | 100.71 | 100 | 0 | 0 | 0 |  | 400 |  | Y | N | 0 | 0 | 0 |  | 400 |  | Y | N | N |  |  | Y |  |  |  | BT180180 | H
A64910 | 2021-06-05 | 1 | D |  | 11 | A | AE1055LS | 탄소강 | G-AE1055LS | BM#1 | 1607 | 40 | 1588 | 1549 | 21 | 4200 |  | 3 | 0.25 | 25 |  | -1.24 | 1545 | 1583 | 0 | 247.25 |  | 33 | 41 | 72 | Y |  | 2021-06-05 17:39 | 61 | 1093 | 25 | 24 | 26 | 27 | 27 | 27 | 26 | 25 | 25 | 25 | 25 | 24 | 24 | 24 | 25 | 27 | 24 | 27 | -0.06 | Y | 45 | Y | 0 | [7 empty] | Y | N | N | Y | 190 | 0.52 | 60 | 101520 | 97135 | 7615 | 15500 | 06 | 1 |  | 2021-06-05 17:46 | 1545 | 100 |  | 20 | [16 empty] | 95.68 | 100 | 0 | 0 | 0 |  | 400 |  | Y | N | 0 | 0 | 0 |  | 400 |  | Y | N | N |  |  | Y |  |  |  | BT180180 | H
A64911 | 2021-06-05 | 1 | D |  | 12 | A | AE1055LS | 탄소강 | G-AE1055LS | BM#1 | 1632 | 40 | 1585 | 1577 | 20 | 3600 |  | 3 | 0.25 | 25 |  | -1.55 | 1543 | 1589 | 0 | 233.26 |  | 6 | 6 | 65 | Y |  | 2021-06-05 18:35 | 59 | 1093 | 29 | 28 | 27 | 26 | 26 | 25 | 25 | 24 | 24 | 23 | 23 | 23 |  | 23 | 25 | 27 | 23 | 23 | -0.09 |  | 45 | Y | 0 | [7 empty] | Y | N | N | Y | 180 | 0.52 | 55 | 84600 | 89481 | 7969 | 15700 | 06 | 1 |  | 2021-06-05 18:42 | 1543 | 104 |  | 25 | [16 empty] | 8460000 | 100 | 0 | 0 | 0 |  | 400 |  | Y | N | 0 | 0 | 0 |  | 400 |  | Y | N | N |  |  | Y |  |  |  | BT180180 | H
A64912 | 2021-06-05 | 1 | D |  | 13 | A | AE1055LS | 탄소강 | G-AE1055LS | BM#1 | 1599 | 40 | 1584 | 1542 | 20 | 4200 |  | 3 | 0.25 | 25 |  | -1.52 | 1539 | 1584 | 0 | 216.93 |  | 38 | 5 | 54 | Y |  | 2021-06-05 19:36 | 55 | 1092 | 23 | 23 | 24 | 25 | 25 | 24 | 23 | 23 | 22 | 21 | 20 | 21 |  | 21 | 23 | 25 | 20 | 23 | -0.14 | Y | 35 | Y | 0.2 | [7 empty] | Y | N | N | Y | 170 | 0.52 | 55 | 101520 | 90774 | 7976 | 15200 | 06 | 1 |  | 2021-06-05 19:44 | 1539 | 95 |  | 20 | [16 empty] | 10152000 | 100 | 0 | 0 | 0 |  | 400 |  | Y | N | 0 | 0 | 0 |  | 400 |  | Y | N | N |  |  | Y |  |  |  | BT180180 | H
B64374 | 2021-06-05 | 2 | D |  | 14 | A | AE1055LS | 탄소강 | G-AE1055LS | BM#1 | 1594 | 58 | 1605 | 1538 | 35 | 5900 |  | 3 | 0.25 | 25 |  | -1.57 | 1545 | 1592 | 0 | 241.32 |  | 30 | 47 | 70 | Y |  | 2021-06-05 20:17 | 61 | 1091 | 22 | 43 | 20 | 22 | 24 | 25 | 24 | 24 | 24 | 23 | 23 | 23 |  | 23 | 25 | 25 | 23 | 24 | -0.03 | Y | 30 | Y | 0 | [7 empty] | Y | N | N | Y | 170 | 0.52 | 55 | 93060 | 88062 | 7988 | 15600 | 06 | 1 |  | 2021-06-05 20:26 | 1545 | 151 |  | 36 | [16 empty] | 96.89 | 100 | 0 | 0 | 0 |  | 400 |  | Y | N | 0 | 0 | 0 |  | 400 |  | Y | N | N |  |  | Y |  |  |  | BT180180 | H
A64913 | 2021-06-05 | 1 | B |  | 15 | A | AE1055LS | 탄소강 | G-AE1055LS | BM#1 | 1622 | 69 | 1590 | 1564 | 22 | 4600 |  | 3 | 0.25 | 25 |  | -1.19 | 1554 | 1589 | 0 | 283.72 |  | 32 | 14 | 62 | Y |  | 2021-06-05 21:14 | 70 | 1093 | 23 | 22 | 27 | 30 | 32 | 32 | 32 | 32 | 32 | 31 | 31 | 31 |  | 31 | 30 | 32 | 31 | 32 | -0.03 | Y | 35 | Y | 0 | [7 empty] | Y | N | N | Y | 210 | 0.52 | 56 | 84600 | 91031 | 7769 | 15160 | 06 | 1 |  | 2021-06-05 21:22 | 1554 | 150 |  | 34 | [16 empty] | 84.56 | 100 | 0 | 0 | 0 |  | 400 |  | Y | N | 0 | 0 | 0 |  | 400 |  | Y | N | N |  |  | Y |  |  |  | BT180180 | H
B64373 | 2021-06-05 | 2 | B | 연주시작 | 1 | A | ATA105M4 | 탄소강 | C1 | BM#2 | 1585 | 51 | 1700 | 1591 | 40 | 15100 |  | 1 | 0.21 | 16 |  | -2.81 | 1616 | 1666 | 17.39 | 0 | 0 | 37 | 89 |  | Y |  | 2021-06-05 21:44 | 107 | 1092 | -380 | 28 | 53 | 52 | 54 | 58 | 62 | 62 | 62 | 61 | 60 | 59 | 57 | 57 | 57 | 62 | 57 | 62 | -0.17 |  | 30 | N | -0.4 |  | 2.05 | 1.99 |  |  |  |  | Y | N | N | M | 150 | 0.42 | 64 | 97714 | 100314 | -9264 | 16000 | 17 | 1 |  | 2021-06-05 21:43 | 1616 | 273 |  | 12 |  | * BUTT 타입롱노즐사용(일반타입.) * T/D FLUX 용탕부: 120 KG / 유탕부: 10KG 투입. * 연주시작 : 21시 58분 * EDGE HEATER 코일 건조로 미적용. * 빅사이즈 기준 온도 벗어나 생관 통보함. 빅사이즈로 조업 요청 | E3E9700F72E8446C84F81F101DBA3AF6 |  | 8EE0717241FD47429D198E496A233548 |  |  |  | DB85E791524041629F2C8A093389FD9B | E23B9109A6804A90AFE195760380BC0A | 0CF66C1B41104F64BC62F2D92FD910A6 |  | F7F034DCC9724CF0AA91959EA00D65BA | 1DDF914E327649A5B02E60E9DB3C9A18 | 368AAAAF91D346898BB425E1505AFB7D |  | 98.8 | 100 | 700 | 0 | 0 |  | 491 | 600 | N | Y | 700 | 0 | 0 |  | 491 | 600 | N | Y | N | [6 empty] | RB240.00 | C
A64914 | 2021-06-05 | 1 | B |  | 16 | A | AE1055LS | 탄소강 | G-AE1055LS | BM#1 | 1663 | 46 | 1578 | 1569 | 31 | 4900 |  | 3 | 0.24 | 25 |  | -1.09 | 1552 | 1585 | 0 | 228.83 |  | 33 | 42 | 100 | Y |  | 2021-06-05 22:29 | 68 | 1093 | 30 | 31 | 33 | 34 | 34 | 34 | 34 | 33 | 33 | 33 | 33 | 33 |  | 33 | 33 | 34 | 33 | 34 | -0.03 | Y | 40 | Y | 0 | [8 empty] | N | N | Y | 210 | 0.52 | 58 | 101520 | 91663 | 7737 | 15700 | 06 | 1 |  | 2021-06-05 22:36 | 1552 | 107 |  | 18 | [8 empty] | 714AC058D0F3470FB7F3813822BA29BD | 296F93634F1F433A9DE881AD48DB2410 | 557E4F1F62964B6C92F22B34588ED2FD |  | 2C14DA0205CD4552B2FCE472B84548BE | FAEB9CABD24E4A91B1F7FE032D63F044 | 92D43378398E4712934B33021D6F3D11 |  | 99.87 | 100 | 0 | 0 | 0 |  | 400 |  | Y | N | 0 | 0 | 0 |  | 400 |  | Y | N | N |  |  | Y |  |  |  | BT180180 | H
B64372 | 2021-06-05 | 2 | B |  | 2 | A | ATA105M4 | 탄소강 | C1 | BM#2 | 1599 | 68 | 1654 | 1550 | 36 | 13900 |  | 1 | 0.23 | 20 |  | -2.9 | 1577 | 1651 | 40.02 | 0 | 0 | 20 | 66 |  | Y |  | 2021-06-05 22:31 | 68 | 1090 | -481 | 4 | 9 | 54 | 53 | 44 | 39 | 35 | 32 | 29 | 26 | 23 | 20 | 10 | 31 | 44 | 10 | 0 | -0.76 |  | 45 | N | -1.2 |  |  |  | 0.99 |  |  |  | N | N | N | Y | 140 | 0.47 | 53 | 93426 | 79423 | -2573 | 15100 | 17 | 1 |  | 2021-06-05 22:47 | 1577 | 404 |  | 29 |  | * EDGE HEATER 코일 건조로 미적용. |  | 1C991D9D51934A43B797A4773ADB6DFF | [12 empty] | 101.17 | 100 | 0 | 0 | 0 |  | 489 | 600 | N | Y | 0 | 0 | 0 |  | 490 | 600 | N | Y | N | [6 empty] | RB250.00 | C
A64915 | 2021-06-05 | 1 | B |  | 17 | A | AE1055LS | 탄소강 | G-AE1055LS | BM#1 | 1640 | 41 | 1576 | 1565 | 25 | 4200 |  | 3 | 0.24 | 25 |  | -1.32 | 1542 | 1583 | 0 | 199.98 |  | 6 | 7 | 107 | Y |  | 2021-06-05 23:27 | 58 | 1102 | 32 | 27 | 25 | 23 | 22 | 20 | 20 | 44 | 42 | 32 | 27 | 40 |  | 40 | 29 | 44 | 27 | 0 | -1.13 | Y | 15 | Y | 2.6 | [8 empty] | N | N | Y | 200 | 0.52 | 55 | 84600 | 90542 | 7508 | 15400 | 06 | 1 |  | 2021-06-05 23:35 | 1542 | 95 |  | 18 | [16 empty] | 84.98 | 100 | 0 | 0 | 0 |  | 400 |  | Y | N | 0 | 0 | 0 |  | 400 |  | Y | N | N |  |  | Y | Y |  |  | BT180180 | H
B64375 | 2021-06-05 | 2 | B |  | 3 | A | ATA105M4 | 탄소강 | C1 | BM#2 | 1598 | 43 | 1651 | 1554 | 37 | 7100 |  | 1 | 0.23 | 19 |  | -2.74 | 1573 | 1641 | 16.83 | 0 | 0 | 20 | 67 | -143 | Y |  | 2021-06-05 23:21 | 64 | 1100 | 8 | 7 | 16 | 21 | 23 | 24 | 22 | 22 | 21 | 20 | 18 | 15 | 12 | 12 | 18 | 24 | 12 | 0 | -0.3 | Y | 40 | N | -0.6 |  |  |  | 0.62 |  |  |  | N | N | N | Y | 130 | 0.47 | 65 | 93002 | 97765 | -665 | 15300 | 17 | 1 |  | 2021-06-05 23:37 | 1573 | 121 |  | 33 |  | * EDGE HEATER 코일 건조로 미적용. | [14 empty] | 96.23 | 100 | 0 | 0 | 0 |  | 489 | 600 | N | Y | 0 | 0 | 0 |  | 490 | 600 | N | Y | N | [6 empty] | RB240.00 | C
A64916 | 2021-06-05 | 1 | B |  | 18 | A | AE1055LS | 탄소강 | G-AE1055LS | BM#1 | 1612 | 40 | 1577 | 1548 | 25 | 4300 |  | 3 | 0.24 | 25 |  | -1.16 | 1544 | 1578 | 0 | 214.95 |  | 38 | 6 | 114 | Y |  | 2021-06-06 00:20 | 60 | 1103 | 34 | 33 | 21 | 23 | 23 | 23 | 22 | 22 | 21 | 20 | 20 | 20 |  | 20 | 23 | 23 | 20 | 23 | -0.07 | Y | 40 | Y | 0 | [8 empty] | N | N | Y | 190 | 0.52 | 57 | 101520 | 93041 | 7709 | 15900 | 06 | 1 |  | 2021-06-06 00:29 | 1544 | 96 |  | 22 | [16 empty] | 99.48 | 100 | 0 | 0 | 0 |  | 400 |  | Y | N | 0 | 0 | 0 |  | 400 |  | Y | N | N |  |  | Y |  |  |  | BT180180 | H
B64376 | 2021-06-05 | 2 | B | 잔강최소화전 | 4 | A | ATA105M4 | 탄소강 | C1 | BM#2 | 1590 | 43 | 1652 | 1563 | 37 | 7000 |  | 1 | 0.23 | 16 |  | -2.89 | 1586 | 1643 | 13.06 | 0 | 0 | 30 | 48 | 45 | Y |  | 2021-06-06 00:32 | 77 | 1092 | 5 | 5 | 23 | 31 | 35 | 36 | 37 | 37 | 36 | 35 | 33 | 32 | 29 | 26 | 30 | 37 | 26 | 0 | -0.31 | Y | 35 | N | -0.6 |  |  |  | 0.89 |  |  |  | N | N | N | Y | 120 | 0.47 | 65 | 72778 | 98102 | -452 | 3000 | 17 | 1 |  | 2021-06-06 00:36 | 1586 | 115 |  | 27 | 13 |  | 5EDB0B168BE84008A216E42EE615A8D0 | [13 empty] | 74.26 | 100 | 0 | 3000 | 0 |  | 489 | 300 | Y | Y | 0 | 3100 | 0 |  | 490 | 300 | Y | Y | N | [6 empty] | RB210.00 | C
A64917 | 2021-06-05 | 1 | B |  | 19 | A | AE1055LS | 탄소강 | G-AE1055LS | BM#1 | 1620 | 40 | 1593 | 1587 | 19 | 3200 |  | 3 | 0.24 | 25 |  | -1.21 | 1555 | 1591 | 0 | 199.32 |  | 32 | 15 | 54 | Y |  | 2021-06-06 01:17 | 71 | 1096 | 20 | 20 | 23 | 30 | 33 | 35 | 35 | 35 | 34 | 34 | 33 | 33 | 33 | 33 | 31 | 35 | 33 | 35 | -0.05 | Y | 35 | Y | 0 | [8 empty] | N | N | Y | 180 | 0.52 | 59 | 101520 | 93944 | 7706 | 15100 | 06 | 1 |  | 2021-06-06 01:26 | 1555 | 99 |  | 22 | [16 empty] | 98.61 | 100 | 0 | 0 | 0 |  | 400 |  | Y | N | 0 | 0 | 0 |  | 400 |  | Y | N | N |  |  | Y |  |  |  | BT180180 | H
B64377 | 2021-06-05 | 2 | B | 잔강최소화 | 5 | A | SM20CB | 탄소강 | A | BM#2 | 1610 | 42 | 1633 | 1551 | 30 | 5700 |  | 1 | 0.17 | 14 |  | -2.11 | 1577 | 1625 | 0 | 12.88 | 0 | 18 | 79 | 51 | Y |  | 2021-06-06 01:27 | 63 | 1102 | -230 | -92 | 12 | 14 | 17 | 18 | 19 | 18 | 18 | 17 | 16 | 15 |  | 15 | 10 | 19 | 15 | 18 | -0.16 | Y | 25 | Y | -0.2 | [7 empty] | N | N | N | N | 110 | 0.48 | 57 | 90200 | 95982 | -482 | 14900 | 17 | 1 |  | 2021-06-06 01:30 | 1577 | 133 |  | 55 |  | * 롱노즐 재사용 | [14 empty] | 94.11 | 100 | 2600 | 0 | 0 |  | 412 | 300 | Y | Y | 2600 | 0 | 0 |  | 410 | 300 | Y | Y | N | [5 empty] | Y | RB110.00 | C
A64918 | 2021-06-05 | 1 | B |  | 20 | A | AE1055LS | 탄소강 | G-AE1055LS | BM#1 | 1620 | 40 | 1584 | 1570 | 21 | 3700 |  | 3 | 0.23 | 25 |  | -1.48 | 1544 | 1588 | 0 | 228.88 |  | 11 | 49 | 1326 | Y |  | 2021-06-06 02:16 | 60 | 1107 | 38 | 32 | 28 | 25 | 23 | 22 | 21 | 21 | 20 | 21 | 21 |  |  | 21 | 25 | 28 | 20 | 21 | -0.23 |  | 35 | Y | 0 | [8 empty] | N | N | Y | 170 | 0.52 | 55 | 84600 | 87634 | 7066 | 15600 | 06 | 1 |  | 2021-06-06 02:25 | 1544 | 100 |  | 24 | [16 empty] | 86.95 | 100 | 0 | 0 | 0 |  | 400 |  | Y | N | 0 | 0 | 0 |  | 400 |  | Y | N | N |  |  | Y |  |  |  | BT180180 | H
B64378 | 2021-06-05 | 2 | B |  | 6 | A | SM20CB | 탄소강 | A | BM#2 | 1590 | 40 | 1646 | 1564 | 26 | 5400 |  | 1 | 0.25 | 15 |  | -2.57 | 1574 | 1631 | 0 | 27.31 | 0 | 33 | 43 | 63 | Y |  | 2021-06-06 02:42 | 60 | 1083 | 11 | 11 | 18 | 21 | 22 | 23 | 23 | 22 | 21 | 20 | 19 | 17 |  | 17 | 20 | 23 | 17 | 0 | -0.2 | Y | 30 | Y | -0.4 | [7 empty] | N | N | N | N | 100 | 0.5 | 56 | 92195 | 89241 | 1559 | 16200 | 17 | 1 |  | 2021-06-06 02:46 | 1574 | 125 |  | 38 | [16 empty] | 100.05 | 100 | 0 | 0 | 0 |  | 411 | 300 | Y | Y | 0 | 0 | 0 |  | 410 | 300 | Y | Y | N | [6 empty] | RB150.00 | C
A64919 | 2021-06-05 | 1 | B |  | 21 | A | AE1055LS | 탄소강 | G-AE1055LS | BM#1 | 1597 | 40 | 1577 | 1560 | 30 | 3800 |  | 3 | 0.24 | 26 |  | -1.08 | 1548 | 1580 | 0 | 209.37 |  | 6 | 8 | 50 | Y |  | 2021-06-06 03:06 | 64 | 1086 | 21 | 21 | 23 | 24 | 25 | 25 | 24 | 24 | 24 | 23 | 23 | 22 |  | 22 | 23 | 25 | 22 | 24 | -0.05 | Y | 35 | Y | -0.2 | [8 empty] | N | N | Y | 170 | 0.52 | 58 | 101520 | 94258 | 7742 | 15900 | 06 | 1 |  | 2021-06-06 03:14 | 1548 | 101 |  | 30 | [16 empty] | 98.32 | 100 | 0 | 0 | 0 |  | 400 |  | Y | N | 0 | 0 | 0 |  | 400 |  | Y | N | N |  |  | Y |  |  |  | BT180180 | H
B64379 | 2021-06-05 | 2 | B |  | 7 | A | SM20CB | 탄소강 | A | BM#2 | 1630 | 39 | 1648 | 1589 | 28 | 5200 |  | 1 | 0.22 | 15 |  | -2.34 | 1583 | 1637 | 0 | 21.67 | 0 | 20 | 68 | 56 | Y |  | 2021-06-06 03:30 | 69 | 1090 | 13 | 15 | 21 | 23 | 25 | 24 | 23 | 22 | 21 | 19 | 17 | 14 | 12 | 12 | 19 | 25 | 12 | 0 | -0.32 | Y | 40 | N | -0.4 | [7 empty] | Y | Y | Y | Y | 150 | 0.48 | 63 | 93542 | 95227 | 823 | 15000 | 17 | 1 |  | 2021-06-06 03:34 | 1583 | 122 |  | 46 | [16 empty] | 96.04 | 36.36 | 0 | 0 | 0 |  | 491 | 300 | Y | Y | 0 | 0 | 0 |  | 491 | 300 | Y | Y | N | [6 empty] | RB230.00 | C
A64920 | 2021-06-05 | 1 | B |  | 22 | A | AE1055LS | 탄소강 | G-AE1055LS | BM#1 | 1620 | 43 | 1594 | 1586 | 23 | 4000 |  | 3 | 0.24 | 25 |  | -1.39 | 1548 | 1590 | 0 | 228.84 |  | 38 | 7 | 44 | Y |  | 2021-06-06 04:13 | 64 | 1095 | 39 | 21 | 26 | 29 | 29 | 29 | 28 | 28 | 27 | 26 | 26 | 26 |  | 26 | 28 | 29 | 26 | 29 | -0.06 | Y | 45 | Y | 0 | [8 empty] | N | N | Y | 210 | 0.52 | 60 | 101520 | 96852 | 7798 | 15700 | 06 | 1 |  | 2021-06-06 04:21 | 1548 | 108 |  | 23 | [16 empty] | 95.91 | 100 | 0 | 0 | 0 |  | 400 |  | Y | N | 0 | 0 | 0 |  | 400 |  | Y | N | N |  |  | Y |  |  |  | BT180180 | H
B64380 | 2021-06-05 | 2 | C |  | 8 | A | SM20CB | 탄소강 | A | BM#2 | 1664 | 43 | 1651 | 1592 | 28 | 5200 |  | 1 | 0.55 | 15 |  | 0 | 1584 | 1641 | 12.42 | 0 | 0 | 30 | 49 | 40 | Y |  | 2021-06-06 04:37 | 70 | 1102 | 7 | 17 | 22 | 25 | 26 | 26 | 25 | 24 | 23 | 21 | 19 | 16 |  | 16 | 21 | 26 | 16 | 0 | -0.29 | Y | 35 | N | -0.6 | [7 empty] | Y | Y | Y | Y | 140 | 0.48 | 60 | 93566 | 91824 | 1476 | 15700 | 17 | 1 |  | 2021-06-06 04:41 | 1584 | 124 |  | 44 | [16 empty] | 98.8 | 36.36 | 0 | 0 | 0 |  | 491 | 300 | Y | Y | 0 | 0 | 0 |  | 491 | 300 | Y | Y | N | [6 empty] | RB220.00 | C
A64921 | 2021-06-05 | 1 | C |  | 23 | A | AE1055LS | 탄소강 | G-AE1055LS | BM#1 | 1631 | 40 | 1589 | 1565 | 22 | 3600 |  | 3 | 0.24 | 25 |  | -1.25 | 1548 | 1587 | 0 | 239.93 |  | 32 | 16 | 52 | Y |  | 2021-06-06 05:06 | 64 | 1091 | 25 | 24 | 26 | 27 | 27 | 28 | 27 | 27 | 27 | 26 | 26 | 26 |  | 26 | 26 | 28 | 26 | 27 | -0.07 | Y | 30 | Y | 0 | [8 empty] | N | N | Y | 210 | 0.52 | 56 | 84600 | 92585 | 7115 | 15500 | 06 | 1 |  | 2021-06-06 05:20 | 1548 | 108 |  | 31 | 7 | [15 empty] | 84.14 | 100 | 0 | 0 | 0 |  | 400 |  | Y | N | 0 | 0 | 0 |  | 400 |  | Y | N | N |  |  | Y |  |  |  | BT180180 | H
B64381 | 2021-06-05 | 2 | C |  | 9 | A | SM20CB | 탄소강 | A | BM#2 | 1626 | 43 | 1642 | 1560 | 37 | 6800 |  | 1 | 0.16 | 16 |  | -2.26 | 1598 | 1642 | 10.83 | 0 | 0 | 18 | 80 | 31 | Y |  | 2021-06-06 05:56 | 84 | 1094 | 11 | 24 | 36 | 40 | 42 | 41 | 40 | 38 | 36 | 31 | 27 | 23 |  | 23 | 32 | 42 | 23 | 0 | -0.47 | Y | 40 | N | -0.8 | [7 empty] | N | N | N | N | 130 | 0.47 | 67 | 100602 | 99699 | 801 | 14500 | 17 | 1 |  | 2021-06-06 06:01 | 1598 | 109 |  | 25 |  | *빅사이즈 후속 | [14 empty] | 99.95 | 50 | 0 | 0 | 0 |  | 412 | 300 | Y | Y | 0 | 0 | 0 |  | 412 | 300 | Y | Y | N | [6 empty] | RB110.00 | C
A64922 | 2021-06-05 | 1 | C |  | 24 | A | AE1055LS | 탄소강 | G-AE1055LS | BM#1 | 1593 | 41 | 1578 | 1557 | 24 | 4100 |  | 3 | 0.24 | 25 |  | -1.35 | 1537 | 1579 | 0 | 211.11 |  | 11 | 50 | 45 | Y |  | 2021-06-06 06:09 | 53 | 1093 | 31 | 31 | 26 | 23 | 22 | 21 | 20 | 20 | 41 | 43 | 32 | 32 | 44 | 44 | 29 | 44 | 44 | 0 | 0 |  |  | Y | 2.4 | [8 empty] | N | N | Y | 200 | 0.52 | 59 | 101520 | 90679 | 7871 | 15700 | 06 | 1 |  | 2021-06-06 06:16 | 1537 | 104 |  | 25 | 5 | [15 empty] | 10152000 | 100 | 0 | 0 | 0 |  | 400 |  | Y | N | 0 | 0 | 0 |  | 400 |  | Y | N | N |  |  | Y |  |  |  | BT180180 | H
B64382 | 2021-06-05 | 2 | C |  | 10 | A | SM20CB2 | 탄소강 | C1 | BM#2 | 1629 | 39 | 1641 | 1577 | 28 | 5500 |  | 1 | 0.19 | 20 |  | -2.27 | 1569 | 1643 | 9.59 | 0 | 0 | 33 | 44 | 52 | Y |  | 2021-06-06 07:11 | 54 | 1101 | 15 | 15 | 24 | 27 | 28 | 29 | 28 | 27 | 26 | 25 | 23 | 21 |  | 21 | 25 | 29 | 21 | 0 | -0.27 | Y | 30 | N | -0.4 |  |  |  | 1.05 |  |  |  | N | N | N | N | 120 | 0.52 | 57 | 90953 | 93423 | 4177 | 14500 | 17 | 1 |  | 2021-06-06 07:26 | 1569 | 112 |  | 18 |  | *탈가스 기준 미준수,수소 측정 | [14 empty] | 93.91 | 37.5 | 0 | 0 | 0 |  | 412 | 300 | Y | Y | 0 | 0 | 0 |  | 412 | 300 | Y | Y | N | [6 empty] | RB095.00 | C
A64923 | 2021-06-05 | 1 | C |  | 25 | A | AE1055LS | 탄소강 | G-AE1055LS | BM#1 | 1644 | 40 | 1585 | 1589 | 28 | 4100 |  | 3 | 0.24 | 25 |  | -1.19 | 1547 | 1583 | 0 | 199.99 |  | 6 | 9 | 52 | Y |  | 2021-06-06 07:10 | 63 | 1093 | 23 | 41 | 28 | 22 | 24 | 25 | 25 | 25 | 24 | 24 | 23 | 23 | 23 | 23 | 26 | 28 | 22 | 25 | -1.2 | Y | 5 | Y | 0 | [8 empty] | N | N | Y | 190 | 0.52 | 61 | 101520 | 99504 | 7396 | 15400 | 06 | 1 |  | 2021-06-06 07:20 | 1547 | 100 |  | 23 | [8 empty] | E053005C88E643D682AB81EB702EF05F | D29E119EB9FD4C0F8D47BE0D7D48FD00 | 3543AA1F136647D38CDF91213229FCF7 |  | CA22C8495D8043ED892719682852B242 | 17BDFBC51B2A4ACF9594D8D6BD68C400 | 01D7270351FB4155AEDF1DD8386F8F53 |  | 93.57 | 100 | 0 | 0 | 0 |  | 400 |  | Y | N | 0 | 0 | 0 |  | 400 |  | Y | N | N |  |  | Y |  |  |  | BT180180 | H
B64383 | 2021-06-06 | 2 | C | TUNDISH교체전 | 11 | A | SM20CB | 탄소강 | A | BM#2 | 1626 | 33 | 1631 | 1573 | 29 | 5200 |  | 1 | 0.13 | 14 |  | -2.63 | 1574 | 1621 | 7.93 | 0 | 0 | 20 | 69 | 71 | Y |  | 2021-06-06 07:59 | 60 | 1098 | 17 | 18 | 20 | 22 | 21 | 21 | 20 | 19 | 18 | 17 | 15 | 14 | 13 | 13 | 18 | 22 | 13 | 0 | -0.2 | Y | 45 | Y | -0.2 | [7 empty] | N | N | N | N | 110 | 0.5 | 64 | 97330 | 102048 | 652 | 2000 | 17 | 1 |  | 2021-06-06 08:07 | 1574 | 104 |  | 27 |  | *전공정 요청 감속주입 | 04FB7C1383B04B05B4B367953267BDD3 | 2259D16909DC40CA9B6D7C779F1D5485 | E7A592862983401EA7F179CCFFD27483 | [11 empty] | 94.5 | 50 | 0 | 2920 | 0 |  | 412 | 300 | Y | Y | 0 | 2690 | 0 |  | 412 | 300 | Y | Y | N | [6 empty] | RB120.00 | C
A64924 | 2021-06-06 | 1 | C |  | 26 | A | AE1055LS | 탄소강 | G-AE1055LS | BM#1 | 1626 | 42 | 1590 | 1565 | 28 | 4300 |  | 3 | 0.24 | 25 |  | -1.17 | 1552 | 1587 | 0 | 215.83 |  | 38 | 8 | 54 | Y |  | 2021-06-06 08:11 | 68 | 1091 | 23 | 24 | 27 | 29 | 30 | 29 | 29 | 28 | 27 | 27 | 27 | 27 |  | 27 | 27 | 30 | 27 | 29 | -0.04 | Y | 40 | Y | 0 | [8 empty] | N | N | Y | 180 | 0.52 | 61 | 84600 | 95370 | 7980 | 15900 | 06 | 1 |  | 2021-06-06 08:18 | 1552 | 105 |  | 24 |  | *산소랜싱 | [14 empty] | 8460000 | 100 | 0 | 0 | 0 |  | 400 |  | Y | N | 0 | 0 | 0 |  | 400 |  | Y | N | N |  |  | Y |  |  |  | BT180180 | H
A64925 | 2021-06-06 | 1 | C |  | 27 | A | AE1055LS | 탄소강 | G-AE1055LS | BM#1 | 1639 | 41 | 1594 | 1570 | 23 | 3900 |  | 3 | 0.22 | 25 |  | -0.99 | 1551 | 1580 | 0 | 191.13 |  | 32 | 17 | 57 | Y |  | 2021-06-06 09:05 | 67 | 1129 | 26 | 25 | 27 | 27 | 28 | 28 | 28 | 27 | 27 | 26 | 26 | 25 | 25 | 23 | 26 | 28 | 23 | 28 | -0.08 | Y | 60 | Y | 0 | [8 empty] | N | N | Y | 170 | 0.4 | 82 | 101520 | 90382 | 7668 | 16000 | 06 | 1 |  | 2021-06-06 09:11 | 1551 | 109 |  | 32 |  | *전공정 요청으로 감속주입-감속주입 20%이상으로 이상재및 생관통보 | [14 empty] | 100.61 | 100 | 0 | 0 | 0 |  | 400 |  | Y | N | 0 | 0 | 0 |  | 400 |  | Y | N | N |  |  | Y |  |  |  | BT180180 | H
B64384 | 2021-06-06 | 2 | C | TUNDISH교체 | 1 | A | AE4140M14 | 합금강 | D4 | BM#2 | 1622 | 51 | 1667 | 1577 | 45 | 9200 |  | 1 | 0.24 | 21 |  | -2.8 | 1577 | 1661 | 18.8 | 0 | 0 | 30 | 50 | 55 | Y |  | 2021-06-06 09:30 | 85 | 1105 | -440 | 22 | 32 | 30 | 34 | 39 | 40 | 41 | 40 | 41 | 40 | 40 | 39 | 38 | 37 | 41 | 38 | 40 | -0.09 |  | 35 | Y | -0.2 |  | 1.82 | 1.82 |  |  |  |  | N | N | N | N | 220 | 0.42 | 72 | 95812 | 100289 | 2361 | 15400 | 09 | 2 |  | 2021-06-06 09:35 | 1577 | 130 |  | 20 |  | * T/D FLUX 용탕부: 120 KG / 유탕부: 10KG 투입. * BUTT 타입롱노즐사용(일반타입.) | [14 empty] | 92.75 | 30.77 | 700 | 0 | 0 |  | 650 | 1100 | Y | N | 700 | 0 | 0 |  | 651 | 1100 | Y | N | Y | [6 empty] | RB139.70 | C
B64385 | 2021-06-06 | 2 | C |  | 2 | A | AE4140M14 | 합금강 | D4 | BM#2 | 1612 | 44 | 1642 | 1565 | 38 | 7800 |  | 1 | 0.47 | 19 |  | -2.9 | 1556 | 1635 | 30 | 0 | 0 | 18 | 81 | 67 | Y |  | 2021-06-06 10:43 | 64 | 1091 | 35 | 32 | 32 | 32 | 31 | 30 | 29 | 28 | 27 | 26 | 25 | 24 | 23 | 21 | 28 | 32 | 21 | 32 | -0.2 |  | 55 | N | -0.4 |  |  |  | 1.22 |  |  |  | N | N | N | N | 220 | 0.49 | 66 | 103531 | 102371 | -671 | 15100 | 09 | 2 |  | 2021-06-06 10:49 | 1556 | 122 |  | 20 | [8 empty] | 4FD81BF7D04948D2AF0B4DE36BEE387A | 7151F78A5B764A019D1E728888B440BE | FCF208C1FBBD44A4A4408FA93C222293 |  | 771E49828D4F48E5B28967B147A5177A | 939EBD68407E4316AA95EEBE89B04517 | 79FD8990173D45A3A6FE969400A28B77 |  | 101.3 | 53.85 | 0 | 0 | 0 |  | 650 | 1100 | Y | N | 0 | 0 | 0 |  | 651 | 1100 | Y | N | Y | [6 empty] | RB184.15 | C
A64926 | 2021-06-06 | 1 | C |  | 28 | B | AE1055LS | 탄소강 | G-AE1055LS | BM#1 | 1613 | 47 | 1590 | 1532 | 30 | 5400 |  | 3 | 0.24 | 25 |  | -1.41 | 1562 | 1603 | 0 | 488.93 |  | 11 | 51 | 53 | Y |  | 2021-06-06 10:53 | 78 | 1095 | 29 | 27 | 39 | 42 | 44 | 44 | 44 | 44 | 44 | 43 | 43 | 42 | 41 | 39 | 41 | 44 | 39 | 44 | -0.1 | Y | 50 | Y | -0.2 | [8 empty] | N | N | Y | 170 | 0.4 | 71 | 101520 | 94990 | 7010 | 15800 | 06 | 1 |  | 2021-06-06 10:59 | 1562 | 135 |  | 7 |  | *T/D 잔강미달 12 TON 이하 이상재 ID:101.201 *전공정 요청으로 감속주입-감속주입 20%이상으로 이상재및 생관통보 *롱노즐교체 - L/D 대기 롱노즐 파손우려로 조기교체 | [14 empty] | 100.76 | 100 | 0 | 0 | 0 |  | 400 |  | Y | N | 0 | 0 | 0 |  | 400 |  | Y | N | N |  |  | Y | Y |  |  | BT180180 | H
A64927 | 2021-06-06 | 1 | C |  | 29 | B | AE1055LS | 탄소강 | G-AE1055LS | BM#1 | 1654 | 84 | 1593 | 1591 | 33 | 7600 |  | 3 | 0.23 | 25 |  | -1.31 | 1550 | 1588 | 0 | 294.43 |  | 6 | 10 | 51 | Y |  | 2021-06-06 12:02 | 66 | 1108 | 38 | 37 | 38 | 38 | 37 | 37 | 35 | 35 | 34 |  |  |  |  | 34 | 37 | 38 | 34 | 38 | -0.08 |  | 40 | Y | -0.2 | [8 empty] | N | N | Y | 210 | 0.52 | 52 | 84600 | 83828 | 7672 | 15800 | 06 | 1 |  | 2021-06-06 12:08 | 1550 | 138 |  | 10 | [16 empty] | 90.19 | 100 | 0 | 0 | 0 |  | 400 |  | Y | N | 0 | 0 | 0 |  | 400 |  | Y | N | N |  |  | Y |  |  |  | BT180180 | H
B64386 | 2021-06-06 | 2 | C |  | 3 | A | AE4140M14 | 합금강 | D4 | BM#2 | 1635 | 45 | 1628 | 1589 | 38 | 7000 |  | 1 | 0.25 | 19 |  | -2.56 | 1552 | 1624 | 12.23 | 0 | 0 | 33 | 45 | 75 | Y |  | 2021-06-06 11:43 | 60 | 1097 | 18 | 22 | 23 | 24 | 25 | 25 | 24 | 23 | 22 | 21 | 20 | 18 | 15 | 15 | 21 | 25 | 15 | 0 | -0.25 | Y | 40 | N | -0.6 |  |  |  | 0.94 |  |  |  | N | N | N | Y | 210 | 0.48 | 66 | 96062 | 101037 | 1713 | 15400 | 09 | 2 |  | 2021-06-06 11:53 | 1552 | 127 |  | 27 | [16 empty] | 93.13 | 100 | 0 | 0 | 0 |  | 649 | 1100 | Y | N | 0 | 0 | 0 |  | 651 | 1100 | Y | N | Y | [6 empty] | RB215.90 | C
A64928 | 2021-06-06 | 1 | D |  | 30 | A | AE1055LS | 탄소강 | G-AE1055LS | BM#1 | 1616 | 41 | 1594 | 1569 | 25 | 4300 |  | 3 | 0.25 | 25 |  | -1.5 | 1547 | 1591 | 0 | 269.25 |  | 38 | 9 | 107 | Y |  | 2021-06-06 12:46 | 63 | 1101 | 33 | 31 | 29 | 27 | 26 | 25 | 24 | 23 | 22 | 21 | 21 | 21 |  | 21 | 25 | 29 | 21 | 21 | -0.18 |  | 45 | Y | 0 | [8 empty] | N | N | Y | 200 | 0.51 | 54 | 152280 | 84275 | 7975 | 15200 | 06 | 1 |  | 2021-06-06 12:53 | 1547 | 97 |  | 20 |  | *유사강종 연연주 혼탕부 성분확인 ID: 107~109.207~209 | [14 empty] | 15228000 | 100 | 0 | 0 | 0 |  | 400 |  | Y | N | 0 | 0 | 0 |  | 400 |  | Y | N | N |  |  | Y |  |  |  | BT180180 | H
B64387 | 2021-06-06 | 2 | D |  | 4 | A | AE4140M14 | 합금강 | D4 | BM#2 | 1575 | 43 | 1641 | 1573 | 40 | 7600 |  | 1 | 0.21 | 19 |  | -2.52 | 1556 | 1628 | 10.45 | 0 | 0 | 20 | 70 | 71 | Y |  | 2021-06-06 12:40 | 64 | 1097 | 10 | 12 | 16 | 19 | 21 | 21 | 21 | 21 | 20 | 19 | 17 | 16 | 13 | 10 | 17 | 21 | 10 | 21 | -0.24 | Y | 45 | N | -0.6 |  |  |  | 0.98 |  |  |  | N | N | N | Y | 200 | 0.48 | 65 | 109577 | 100698 | -198 | 15800 | 09 | 2 |  | 2021-06-06 12:50 | 1556 | 137 |  | 37 | [16 empty] | 108.6 | 100 | 0 | 0 | 0 |  | 650 | 1100 | Y | N | 0 | 0 | 0 |  | 651 | 1100 | Y | N | Y | [6 empty] | RB171.45 | C
A64929 | 2021-06-06 | 1 | D |  | 31 | A | P-AE1055LSM | 탄소강 | G-AE1055LS | BM#1 | 1596 | 45 | 1579 | 1531 | 35 | 6000 |  | 3 | 0.2 | 25 |  | -1.35 | 1550 | 1591 | 0 | 273.74 |  | 32 | 18 | 61 | Y |  | 2021-06-06 13:51 | 66 | 1092 | 20 | 25 | 31 | 33 | 34 | 34 | 33 | 32 | 31 | 30 | 29 | 28 | 28 | 28 | 30 | 34 | 28 | 0 | -0.15 | Y | 40 | Y | 0 | [7 empty] | Y | Y | Y | Y | 190 | 0.48 | 61 | 50766 | 93324 | 7876 | 15900 | 06 | 1 |  | 2021-06-06 13:59 | 1550 | 94 |  | 10 |  | *유사강종 연연주 혼탕부 성분확인 ID: 101.201 | [14 empty] | 50.61 | 100 | 0 | 0 | 0 |  | 400 |  | Y | N | 0 | 0 | 0 |  | 401 |  | Y | N | N |  |  | Y |  |  |  | BT180180 | H
B64388 | 2021-06-06 | 2 | D | 잔강최소화전 | 5 | A | AE4140M14 | 합금강 | D4 | BM#2 | 1619 | 50 | 1644 | 1563 | 42 | 8100 |  | 1 | 0.23 | 19 |  | -2.7 | 1574 | 1649 | 14.22 | 0 | 0 | 30 | 51 | 41 | Y |  | 2021-06-06 14:02 | 82 | 1099 | 7 | 8 | 23 | 33 | 37 | 41 | 42 | 42 | 41 | 40 | 39 | 38 | 37 | 35 | 35 | 42 | 35 | 0 | -0.17 | Y | 40 | Y | -0.2 |  |  |  | 0.79 |  |  |  | N | N | N | N | 190 | 0.47 | 68 | 92536 | 102454 | -954 | 3000 | 09 | 2 |  | 2021-06-06 14:22 | 1574 | 146 |  | 22 |  | * T/D 실측잔강 : 2.7T | [6 empty] | 8664F19F13ED4B8C8DC94D55563494E0 | 4DA195D27DD242E5A292B6E914C5ACB5 | 2A336146C7F0498699A45428495D6476 |  | CF9E09298FE94CAAA4E2860C8A0936ED | 646322D979064787BD47F41D574E5DCE | D7D167BB21A74E9E86C9C29CA561FEE9 |  | 91.12 | 100 | 0 | 3400 | 0 |  | 650 | 1100 | Y | N | 0 | 3250 | 0 |  | 651 | 1100 | Y | N | Y | [6 empty] | RB158.75 | C
A64930 | 2021-06-06 | 1 | D |  | 32 | A | P-AE1055LSM | 탄소강 | G-AE1055LS | BM#1 | 1628 | 39 | 1587 | 1562 | 31 | 3700 |  | 3 | 0.24 | 25 |  | -1.07 | 1549 | 1581 | 0 | 271.33 |  | 11 | 52 | 54 | Y |  | 2021-06-06 14:46 | 65 | 1101 | 27 | 27 | 28 | 29 | 30 | 29 | 29 | 29 | 28 | 27 | 27 | 26 | 26 | 26 | 28 | 30 | 26 | 29 | -0.09 | Y | 45 | Y | 0 | [7 empty] | Y | Y | Y | Y | 180 | 0.48 | 66 | 84610 | 98013 | 4787 | 15400 | 06 | 1 |  | 2021-06-06 14:53 | 1549 | 96 |  | 17 | [7 empty] | 9A1B43009845427689DF8B87F28A8DE9 | 6B0DC266FDD84F789164FD64F5476DC8 | 1F2161BD13ED478FAB41644A58CF3F34 |  | 19567C00B2794B3FB59C185ABAADC0AA | FE6FC0DDE3F74551BD8B6494754BCBC0 | 695FD39AB4124BE5BAC66B6A6BBD8953 |  |  | 80.58 | 100 | 0 | 0 | 0 |  | 400 |  | Y | N | 0 | 0 | 0 |  | 401 |  | Y | N | N |  |  | Y |  |  |  | BT180180 | H
B64389 | 2021-06-06 | 2 | D | 잔강최소화 | 6 | A | AE4140MB | 합금강 | D1 | BM#2 | 1627 | 50 | 1643 | 1573 | 45 | 8100 |  | 1 | 0.3 | 19 |  | -2.29 | 1570 | 1634 | 29.16 | 0 | 0 | 18 | 82 | 30 | Y |  | 2021-06-06 15:08 | 78 | 1106 | -219 | -200 | 31 | 35 | 36 | 37 | 38 | 39 | 38 | 38 | 37 | 36 | 35 | 35 | 24 | 39 | 35 | 38 | -0.16 | Y | 25 | Y | -0.2 |  |  |  | 0.68 |  |  |  | N | N | N | N | 180 | 0.47 | 60 | 136589 | 99174 | 1576 | 16500 | 09 | 2 |  | 2021-06-06 15:13 | 1570 | 144 |  | 40 | 28 | * 롱노즐 실리부 부착 및 롱노즐 재사용 * 전공정 요청으로 L/D 잔강 미실시 생관통보 및 이상공정 등록. * 연연주 혼탕부 ID : 308, 309, 310, 408, 409, 410 | E3C343578FC74041BA4500D265EAC39F | [13 empty] | 135.37 | 100 | 2500 | 0 | 0 |  | 650 | 400 | Y | Y | 2500 | 0 | 0 |  | 651 | 400 | Y | Y | Y | N |  |  |  |  | Y | RB101.60 | C
A64931 | 2021-06-06 | 1 | D |  | 33 | A | P-AE1055LSM | 탄소강 | G-AE1055LS | BM#1 | 1625 | 40 | 1583 | 1543 | 26 | 4400 |  | 3 | 0.23 | 25 |  | -1.39 | 1541 | 1583 | 0 | 268.82 |  | 6 | 11 | 61 | Y |  | 2021-06-06 15:56 | 57 | 1094 | 25 | 25 | 25 | 26 | 26 | 26 | 25 | 24 | 24 | 23 | 22 | 22 |  | 22 | 24 | 26 | 22 | 26 | -0.1 | Y | 40 | Y | 0 | [7 empty] | Y | Y | Y | Y | 170 | 0.48 | 60 | 101532 | 91172 | 7178 | 15300 | 06 | 1 |  | 2021-06-06 16:04 | 1541 | 96 |  | 14 | [16 empty] | 103.45 | 100 | 0 | 0 | 300 |  | 400 |  | Y | N | 0 | 0 | 300 |  | 401 |  | Y | N | N |  |  | Y |  |  |  | BT180180 | H
B64390 | 2021-06-06 | 2 | D |  | 7 | B | AE4140M12 | 합금강 | D | BM#2 | 1571 | 46 | 1626 | 1551 | 41 | 7900 |  | 1 | 0.25 | 19 |  | -2.43 | 1551 | 1616 | 19.32 | 0 | 0 | 33 | 46 | 67 | Y |  | 2021-06-06 16:29 | 60 | 1093 | 35 | 34 | 33 | 32 | 31 | 30 | 29 | 28 | 27 | 26 | 24 | 23 | 23 | 21 | 28 | 33 | 21 | 0 | -0.22 |  | 55 | Y | -0.4 |  |  |  | 0.82 |  |  |  | N | N | N | N | 170 | 0.48 | 66 | 46015 | 100327 | 1023 | 15900 | 09 | 2 |  | 2021-06-06 16:30 | 1551 | 118 |  | 20 | 28 | * 전공정 요청으로 L/D 잔강 미실시 생관통보 및 이상공정 등록. * 연연주 혼탕부 ID : 301, 401 * 전공정 요청으로 감속주입 | [14 empty] | 48.44 | 100 | 0 | 0 | 0 |  | 650 | 400 | Y | N | 0 | 0 | 0 |  | 652 | 400 | Y | N | Y | [6 empty] | RB190.50 | C
A64932 | 2021-06-06 | 1 | D |  | 34 | A | P-AE1055LSM | 탄소강 | G-AE1055LS | BM#1 | 1605 | 43 | 1590 | 1536 | 24 | 4300 |  | 3 | 0.24 | 26 |  | -1.26 | 1544 | 1582 | 0 | 238.2 |  | 38 | 10 | 85 | Y |  | 2021-06-06 16:57 | 60 | 1094 | 21 | 23 | 26 | 27 | 28 | 27 | 26 | 25 | 24 | 23 | 22 | 22 | 22 | 22 | 24 | 28 | 22 | 22 | -0.15 | Y | 40 | Y | 0 | [7 empty] | Y | Y | Y | Y | 210 | 0.48 | 62 | 101532 | 94025 | 6525 | 16000 | 06 | 1 |  | 2021-06-06 17:05 | 1544 | 95 |  | 14 | [16 empty] | 100.53 | 100 | 0 | 0 | 0 |  | 400 |  | Y | N | 0 | 0 | 0 |  | 401 |  | Y | N | N |  |  | Y |  |  |  | BT180180 | H
B64391 | 2021-06-06 | 2 | D |  | 8 | B | AE4140M12 | 합금강 | D | BM#2 | 1581 | 44 | 1636 | 1534 | 40 | 8200 |  | 1 | 0.29 | 21 |  | -2.75 | 1541 | 1623 | 43.77 | 0 | 0 | 20 | 71 | 79 | Y |  | 2021-06-06 17:46 | 50 | 1091 | 19 | 21 | 23 | 23 | 23 | 22 | 21 | 21 | 19 | 18 | 17 | 16 | 16 | 16 | 20 | 23 | 16 | 23 | -0.14 |  | 50 | Y | 0 |  |  |  | 0.55 |  |  |  | Y | Y | Y | Y | 170 | 0.48 | 64 | 92852 | 98236 | -136 | 15400 | 09 | 2 |  | 2021-06-06 17:47 | 1541 | 104 |  | 11 |  | * 전공정 요청으로 L/D 잔강 미실시 생관통보 및 이상공정 등록. | [14 empty] | 94.22 | 100 | 0 | 0 | 0 |  | 650 | 400 | Y | N | 0 | 0 | 0 |  | 651 | 400 | Y | N | Y | [6 empty] | RB209.55 | C
A64933 | 2021-06-06 | 1 | D |  | 35 | A | P-AE1055LSM | 탄소강 | G-AE1055LS | BM#1 | 1580 | 42 | 1588 | 1533 | 31 | 5100 |  | 3 | 0.24 | 26 |  | -1.66 | 1537 | 1588 | 0 | 240.06 |  | 32 | 19 | 73 | Y |  | 2021-06-06 17:59 | 53 | 1092 | 22 | 22 | 22 | 23 | 23 | 23 | 22 | 21 | 20 | 19 | 19 | 18 | 17 | 17 | 20 | 23 | 17 | 23 | -0.11 | Y | 55 | Y | 0 | [7 empty] | Y | Y | Y | Y | 200 | 0.48 | 66 | 101532 | 99775 | 6975 | 16200 | 06 | 1 |  | 2021-06-06 18:07 | 1537 | 95 |  | 15 | [16 empty] | 95.11 | 100 | 0 | 0 | 0 |  | 400 |  | Y | N | 0 | 0 | 0 |  | 401 |  | Y | N | N |  |  | Y |  |  |  | BT180180 | H
B64392 | 2021-06-06 | 2 | D | TUNDISH교체전 | 9 | B | AE4140M12 | 합금강 | D | BM#2 | 1583 | 40 | 1622 | 1540 | 35 | 7400 |  | 1 | 0.25 | 19 |  | -2.47 | 1548 | 1609 | 18.93 | 0 | 0 | 30 | 52 | 88 | Y |  | 2021-06-06 18:50 | 57 | 1090 | 13 | 18 | 23 | 26 | 28 | 27 | 25 | 25 | 25 | 23 | 23 | 22 | 21 | 21 | 23 | 28 | 21 | 25 | -0.17 | Y | 40 | Y | -0.2 |  |  |  | 0.62 |  |  |  | Y | N | N | M | 220 | 0.48 | 64 | 102754 | 96821 |  | 2000 | 09 | 2 |  | 2021-06-06 18:53 | 1548 | 106 |  | 12 |  | * 전공정 요청으로 L/D 잔강 미실시 생관통보 및 이상공정 등록. | 1572D895BF56456FB4692D1D6A693E7F | 937433629C1F449992405BF5BD4E51C8 | 704CBEEA528C4291B21124FCBC372B6D | [11 empty] | 69.48 | 100 | 0 | 3150 | 0 |  | 650 | 400 | Y | N | 0 | 3480 | 0 |  | 651 | 400 | Y | N | Y | [6 empty] | RB165.10 | C
A64934 | 2021-06-06 | 1 | D |  | 36 | B | P-AE1055LSM | 탄소강 | G-AE1055LS | BM#1 | 1627 | 40 | 1579 | 1555 | 23 | 3700 |  | 3 | 0.25 | 25 |  | -1.15 | 1544 | 1579 | 0 | 219.08 |  | 11 | 53 | 66 | Y |  | 2021-06-06 18:55 | 60 | 1093 | 17 | 18 | 23 | 23 | 24 | 24 | 23 | 23 | 22 | 22 | 22 | 22 |  | 22 | 22 | 24 | 22 | 23 | -0.02 | Y | 35 | Y | 0 | [7 empty] | Y | Y | Y | Y | 190 | 0.48 | 62 | 84610 | 91972 | 7728 | 15300 | 06 | 1 |  | 2021-06-06 19:05 | 1544 | 105 |  | 26 | [16 empty] | 85.51 | 100 | 0 | 0 | 0 |  | 400 |  | Y | N | 0 | 0 | 0 |  | 401 |  | Y | N | N |  |  | Y |  |  |  | BT180180 | H
A64935 | 2021-06-06 | 1 | D |  | 37 | A | P-AE1055LSM | 탄소강 | G-AE1055LS | BM#1 | 1632 | 43 | 1579 | 1567 | 22 | 3900 |  | 3 | 0.25 | 25 |  | -1.6 | 1542 | 1590 | 0 | 206.18 |  | 6 | 12 | 68 | Y |  | 2021-06-06 19:56 | 58 | 1093 | 21 | 21 | 23 | 24 | 25 | 25 | 24 | 24 | 23 | 23 | 23 | 22 | 22 | 23 | 23 | 25 | 22 | 24 | -0.02 | Y | 40 | Y | 0.2 | [7 empty] | Y | Y | Y | Y | 180 | 0.48 | 64 | 101532 | 97882 | 6968 | 15200 | 06 | 1 |  | 2021-06-06 20:04 | 1542 | 109 |  | 28 | [16 empty] | 10153200 | 100 | 0 | 0 | 0 |  | 400 |  | Y | N | 0 | 0 | 0 |  | 401 |  | Y | N | N |  |  | Y |  |  |  | BT180180 | H
B64393 | 2021-06-06 | 2 | D | TUNDISH교체 | 1 | A | SM45CB | 탄소강 | SM45C | BM#2 | 1585 | 41 | 1632 | 1570 | 37 | 6500 |  | 1 | 0.25 | 16 |  | -2.49 | 1580 | 1631 | 0 | 26.81 | 0 | 18 | 83 | 72 | Y |  | 2021-06-06 20:01 | 87 | 1091 | -282 | 24 | 29 | 27 | 32 | 35 | 37 | 38 | 38 | 40 | 39 | 39 | 46 | 46 | 36 | 46 | 46 | 0 | 0 |  |  | Y | 1.4 |  |  |  | 1.34 |  |  |  | N | N | N | N | 220 | 0.48 | 64 | 96500 | 100060 | 3540 | 14900 | 14 | 1 |  | 2021-06-06 20:06 | 1580 | 109 |  | 29 | 24 | * BUTT 타입롱노즐사용(일반타입.) * T/D FLUX 용탕부: 120 KG / 유탕부: 10KG 투입. | [14 empty] | 98.07 | 100 | 700 | 0 | 0 |  | 650 | 400 | N | N | 700 | 0 | 0 |  | 651 | 400 | N | N | N | [6 empty] | RB110.00 | C
A64936 | 2021-06-06 | 1 | B |  | 38 | A | P-AE1055LSM | 탄소강 | G-AE1055LS | BM#1 | 1571 | 40 | 1575 | 1533 | 31 | 5200 |  | 3 | 0.25 | 25 |  | -1.38 | 1540 | 1581 | 0 | 230.84 |  | 38 | 11 | 57 | Y |  | 2021-06-06 21:11 | 56 | 1092 | 23 | 22 | 22 | 23 | 22 | 21 | 20 | 19 | 18 | 18 | 17 | 17 | 17 | 17 | 20 | 23 | 17 | 22 | -0.12 | Y | 50 | Y | 0 | [7 empty] | Y | Y | Y | Y | 170 | 0.48 | 67 | 101532 | 100100 | 6750 | 15300 | 06 | 1 |  | 2021-06-06 21:19 | 1540 | 101 |  | 19 | 13 | [15 empty] | 94.8 | 100 | 0 | 0 | 0 |  | 400 |  | Y | N | 0 | 0 | 0 |  | 401 |  | Y | N | N |  |  | Y |  |  |  | BT180180 | H
B64394 | 2021-06-06 | 2 | B |  | 2 | A | SM45CB | 탄소강 | SM45C | BM#2 | 1673 | 34 | 1615 | 1611 | 22 | 3500 |  | 1 | 0.3 | 17 |  | -2.18 | 1559 | 1607 | 0 | 25.3 | 0 | 33 | 47 | 90 | Y |  | 2021-06-06 20:55 | 66 | 1094 | 45 | 24 | 23 | 21 | 20 | 18 | 17 | 14 | [5 empty] | 14 | 31 | 23 | 14 | 0 | -0.36 |  | 25 | N | -0.6 | [7 empty] | N | N | N | N | 220 | 0.51 | 63 | 90179 | 102267 | -467 | 14100 | 14 | 1 |  | 2021-06-06 21:02 | 1559 | 113 |  | 41 | [16 empty] | 87.68 | 100 | 0 | 0 | 0 |  | 650 | 400 | N | N | 0 | 0 | 0 |  | 652 | 400 | N | N | N | [6 empty] | RB110.00 | C
A64937 | 2021-06-06 | 1 | B |  | 39 | A | P-AE1055LSM | 탄소강 | G-AE1055LS | BM#1 | 1615 | 39 | 1580 | 1554 | 25 | 4300 |  | 3 | 0.25 | 25 |  | -1.47 | 1551 | 1595 | 0 | 243.01 |  | 32 | 20 | 73 | Y |  | 2021-06-06 22:12 | 67 | 1091 | 16 | 16 | 23 | 26 | 27 | 28 | 28 | 27 | 27 | 27 | 27 | 26 | 26 | 26 | 25 | 28 | 26 | 27 | -0.02 | Y | 35 | Y | 0 | [8 empty] | Y | Y | Y | 210 | 0.48 | 61 | 84610 | 93373 | 7027 | 15200 | 06 | 1 |  | 2021-06-06 22:21 | 1551 | 109 |  | 26 | [16 empty] | 8461000 | 100 | 0 | 0 | 0 |  | 400 |  | Y | N | 0 | 0 | 0 |  | 401 |  | Y | N | N |  |  | Y |  |  |  | BT180180 | H
B64395 | 2021-06-06 | 2 | B |  | 3 | A | SM45CB | 탄소강 | SM45C | BM#2 | 1619 | 32 | 1609 | 1562 | 28 | 5000 |  | 1 | 0.26 | 16 |  | -2.62 | 1555 | 1608 | 0 | 21.34 | 0 | 20 | 72 | 76 | Y |  | 2021-06-06 21:54 | 62 | 1093 | 9 | 8 | 11 | 12 | 13 | 13 | 16 | 12 | 11 | 11 | 10 | 10 | 9 | 8 | 11 | 16 | 8 | 11 | -0.23 | Y | 35 | Y | -0.2 | [7 empty] | Y | Y | Y | Y | 210 | 0.48 | 64 | 155616 | 96367 | 2083 | 15400 | 14 | 1 |  | 2021-06-06 21:59 | 1555 | 116 |  | 46 | [16 empty] | 157.11 | 100 | 0 | 0 | 0 |  | 650 | 600 | N | N | 0 | 0 | 0 |  | 651 | 600 | N | N | N | [6 empty] | RB220.00 | H
B64396 | 2021-06-06 | 2 | B |  | 4 | A | SM45C | 탄소강 | SM45C | BM#2 | 1646 | 41 | 1622 | 1576 | 28 | 5100 |  | 1 | 0.28 | 16 |  | -2.66 | 1555 | 1615 | 0 | 24.45 | 0 | 30 | 53 | 74 | Y |  | 2021-06-06 23:05 | 62 | 1092 | 6 | 6 | 14 | 18 | 20 | 22 | 22 | 22 | 21 | 20 | 19 | 18 | 18 | 17 | 18 | 22 | 17 | 22 | -0.12 | Y | 40 | Y | -0.2 | [7 empty] | Y | Y | Y | Y | 200 | 0.47 | 63 | 47526 | 93885 | 1715 | 15000 | 14 | 1 |  | 2021-06-06 23:08 | 1555 | 115 |  | 39 | [16 empty] | 49.71 | 100 | 0 | 0 | 0 |  | 650 | 600 | Y | N | 0 | 0 | 0 |  | 652 | 600 | Y | N | N | [6 empty] | RB220.00 | H
A64938 | 2021-06-06 | 1 | B | TUNDISH교체전 | 40 | A | P-AE1055LSM | 탄소강 | G-AE1055LS | BM#1 | 1603 | 41 | 1590 | 1550 | 28 | 4600 |  | 3 | 0.25 | 25 |  | -1.23 | 1550 | 1587 | 0 | 189.03 |  | 11 | 54 | 64 | Y |  | 2021-06-06 23:14 | 66 | 1102 | 26 | 26 | 27 | 27 | 27 | 27 | 27 | 26 | 26 | 24 | 23 | 23 | 23 | 23 | 25 | 27 | 23 | 27 | -0.06 | Y | 50 | Y | 0 | [7 empty] | N | Y | Y | N | 200 | 0.45 | 80 | 97211 | 99959 | 4441 | 2000 | 06 | 1 |  | 2021-06-06 23:22 | 1550 | 103 |  | 27 |  | *전공정 작업지연 감속주입 정속유지 강종 감속주입 ID:102~106.202.~206 |  | A6202359AA0C4AE7959F554BB8DB86A1 | 1381DEE85554444D87F2E46CF00FAEB4 | 077CCA2DFB2B4DD2B2265CDE94849261 |  |  | 96A9F33818FB4950A99360D852D4087E | 5D05D6CAA8BD4D92A88221E62D9B7692 | 6839516CFA5C4D13A2F82F2A2CAB4F18 |  | 5359597753444D529E7D8AF3BAA3389F | B61EDB3AF85E445DA41E788D579F0FAE | 2FB7B0004202414C87BDE70B50F8022C |  | 90.85 | 100 | 0 | 3500 | 0 |  | 400 |  | Y | N | 0 | 3500 | 0 |  | 401 |  | Y | N | N |  |  | Y |  |  |  | BT180180 | H
B64397 | 2021-06-06 | 2 | B |  | 5 | A | SM45C | 탄소강 | SM45C | BM#2 | 1638 | 43 | 1610 | 1576 | 31 | 5400 |  | 1 | 0.28 | 16 |  | -2.33 | 1555 | 1614 | 0 | 27.03 | 0 | 18 | 84 | 45 | Y |  | 2021-06-07 00:21 | 62 | 1096 | 14 | 13 | 24 | 27 | 29 | 30 | 30 | 29 | 28 | 26 | 25 | 22 | 19 | 16 | 25 | 30 | 16 | 0 | -0.35 | Y | 40 | Y | -0.6 | [7 empty] | Y | Y | Y | Y | 190 | 0.47 | 63 | 92388 | 94087 | 1063 | 13600 | 14 | 1 |  | 2021-06-07 00:29 | 1555 | 110 |  | 28 | 8 | [15 empty] | 96.09 | 100 | 0 | 0 | 0 |  | 650 | 600 | Y | N | 0 | 0 | 0 |  | 651 | 600 | Y | N | N | [6 empty] | RB210.00 | C
A64939 | 2021-06-06 | 1 | B | TUNDISH교체 | 1 | B | SEAH-BQ1 | 베어링강 | STB (SF) | BM#1 | 1622 | 43 | 1570 | 1546 | 35 | 5800 |  | 3 | 0.27 | 30 |  | -0.9 | 1539 | 1570 | 156.7 | 37.71 |  | 6 | 13 | 75 | Y |  | 2021-06-07 00:52 | 84 | 1100 | -241 | 22 | 28 | 29 | 30 | 32 | 34 | 35 | 35 | 35 | 36 | 37 | 38 | 38 | 33 | 38 | 38 | 35 | 0 |  |  | Y | 0.2 |  | 1.69 | 1.57 | [5 empty] | N | N | M | 240 | 0.46 | 63 | 101532 | 94558 | 5742 | 15500 | 07 | 2 |  | 2021-06-07 00:59 | 1539 | 107 |  | 21 | 10 | *T/D FLUX 유:10KG,용270KG | [14 empty] | 99.01 | 100 | 1500 | 0 | 0 |  | 650 |  | Y | N | 1500 | 0 | 0 |  | 651 |  | Y | N | Y |  |  | Y |  |  |  | BT180180 | H
B64398 | 2021-06-06 | 2 | B |  | 6 | A | SM45C | 탄소강 | SM45C | BM#2 | 1654 | 39 | 1610 | 1597 | 31 | 4600 |  | 1 | 0.29 | 16 |  | -2.28 | 1552 | 1607 | 0 | 26.41 | 0 | 33 | 48 | 52 | Y |  | 2021-06-07 01:22 | 59 | 1095 | 12 | 12 | 19 | 22 | 24 | 24 | 24 | 23 | 22 | 21 | 20 | 18 |  | 18 | 21 | 24 | 18 | 24 | -0.17 | Y | 35 | Y | -0.4 | [7 empty] | N | N | N | N | 180 | 0.47 | 62 | 94615 | 95223 | 477 | 15800 | 14 | 1 |  | 2021-06-07 01:42 | 1552 | 114 |  | 32 | [16 empty] | 98.66 | 100 | 0 | 0 | 0 |  | 650 | 400 | Y | N | 0 | 0 | 0 |  | 651 | 400 | Y | N | N | [6 empty] | RB105.00 | C
A64940 | 2021-06-06 | 1 | B |  | 2 | A | SEAH-BQ1 | 베어링강 | STB (SF) | BM#1 | 1635 | 41 | 1559 | 1558 | 27 | 4200 |  | 3 | 0.26 | 30 |  | -0.99 | 1525 | 1559 | 155.75 | 27.85 |  | 38 | 12 | 90 | Y |  | 2021-06-07 01:44 | 70 | 1107 | 38 | 31 | 30 | 29 | 29 | 28 | 29 | 28 | 27 | 28 | 27 | 27 | 28 | 28 | 30 | 30 | 27 | 29 | -0.07 | Y | 45 | Y | 0.2 |  |  |  | 0.9 |  |  |  |  | Y | Y | Y | 230 | 0.48 | 63 | 84610 | 94227 | 6073 | 15300 | 07 | 2 |  | 2021-06-07 01:52 | 1525 | 114 |  | 33 | [16 empty] | 82.79 | 100 | 0 | 0 | 0 |  | 650 |  | Y | N | 0 | 0 | 0 |  | 651 |  | Y | N | Y |  |  | Y |  |  |  | BT180180 | H
B64399 | 2021-06-06 | 2 | B |  | 7 | A | SM45C | 탄소강 | SM45C | BM#2 | 1642 | 40 | 1596 | 1598 | 28 | 4800 |  | 1 | 0.25 | 19 |  | -2.45 | 1559 | 1621 | 0 | 33.05 | 0 | 20 | 73 | 62 | Y |  | 2021-06-07 02:25 | 66 | 1092 | 15 | 19 | 23 | 27 | 29 | 29 | 30 | 30 | 28 | 28 |  |  |  | 28 | 26 | 30 | 28 | 0 | -0.13 | Y | 15 | Y | 0 | [7 empty] | N | N | N | N | 170 | 0.49 | 48 | 93202 | 74874 | 20076 | 15500 | 14 | 1 |  | 2021-06-07 02:27 | 1559 | 117 |  | 32 |  | * 전공정 요청으로 L/D 20 TON 내림 | [14 empty] | 101.09 | 100 | 0 | 0 | 0 |  | 650 | 400 | Y | N | 0 | 0 | 0 |  | 651 | 400 | Y | N | N | [6 empty] | RB110.00 | C
A64941 | 2021-06-06 | 1 | B |  | 3 | B | SEAH-BQ1 | 베어링강 | STB (SF) | BM#1 | 1633 | 41 | 1571 | 1574 | 28 | 4000 |  | 3 | 0.26 | 30 |  | -1.13 | 1521 | 1560 | 157.08 | 15.62 |  | 32 | 21 | 81 | Y |  | 2021-06-07 02:38 | 66 | 1106 | 27 | 25 | 26 | 25 | 25 | 25 | 25 | 24 | 24 | 23 | 23 | 23 |  | 23 | 24 | 26 | 23 | 25 | -0.03 |  | 50 | Y | 0 |  |  |  | 0.85 |  |  |  |  | Y | Y | Y | 220 | 0.48 | 63 | 101532 | 97022 | 5578 | 15300 | 07 | 2 |  | 2021-06-07 02:53 | 1521 | 123 |  | 44 | [16 empty] | 97.58 | 100 | 0 | 0 | 0 |  | 650 |  | Y | N | 0 | 0 | 0 |  | 651 |  | Y | N | Y |  |  | Y |  |  |  | BT180180 | H
B64400 | 2021-06-06 | 2 | B |  | 8 | A | SM45C | 탄소강 | SM45C | BM#2 | 1611 | 43 | 1620 | 1570 | 30 | 5300 |  | 1 | 0.25 | 18 |  | -2.59 | 1554 | 1617 | 0 | 28.95 | 0 | 30 | 54 | 40 | Y |  | 2021-06-07 03:35 | 61 | 1089 | 27 | 30 | 32 | 33 | 33 | 32 | 31 | 30 | 29 | 28 | 27 | 26 | 24 | 23 | 29 | 33 | 23 | 0 | -0.18 | Y | 55 | Y | -0.2 | [7 empty] | N | N | N | N | 170 | 0.4 | 73 | 91044 | 91603 | 597 | 15500 | 14 | 1 |  | 2021-06-07 03:38 | 1554 | 91 |  | 11 |  | * 전공정 요청으로 감속주입 0.40 이상공정 등록 및 생관통보 | [14 empty] | 97.74 | 33.33 | 0 | 0 | 0 |  | 650 | 400 | Y | N | 0 | 0 | 0 |  | 651 | 400 | Y | N | N | [6 empty] | RB110.00 | C
A64942 | 2021-06-06 | 1 | B |  | 4 | A | SEAH-BQ1 | 베어링강 | STB (SF) | BM#1 | 1617 | 41 | 1554 | 1559 | 29 | 4200 |  | 3 | 0.26 | 30 |  | -1.04 | 1518 | 1554 | 157.25 | 4.67 |  | 11 | 55 | 83 | Y |  | 2021-06-07 03:57 | 63 | 1102 | 23 | 23 | 25 | 25 | 25 | 25 | 25 | 24 | 24 | 24 | 23 | 23 | 23 | 23 | 24 | 25 | 23 | 25 | -0.04 | Y | 50 | Y | 0 |  |  |  | 0.97 |  |  |  |  | Y | Y | Y | 210 | 0.48 | 68 | 101532 | 99997 | 6003 | 15100 | 07 | 2 |  | 2021-06-07 04:04 | 1518 | 107 |  | 30 | 24 | [15 empty] | 93.92 | 100 | 0 | 0 | 0 |  | 650 |  | Y | N | 0 | 0 | 0 |  | 651 |  | Y | N | Y |  |  | Y |  |  |  | BT180180 | H
B64401 | 2021-06-06 | 2 | B |  | 9 | B | SM45C | 탄소강 | SM45C | BM#2 | 1684 | 58 | 1592 | 1605 | 32 | 5700 |  | 1 | 0.19 | 16 |  | -1.97 | 1557 | 1597 | 0 | 13.2 | 0 | 18 | 85 | 58 | Y |  | 2021-06-07 04:51 | 64 | 1096 | 20 | 20 | 28 | 31 | 31 | 30 | 25 | 22 | 18 | 15 | 10 | 6 |  | 6 | 22 | 31 | 6 | 0 | -0.56 | Y | 45 | N | -0.8 | [7 empty] | Y | Y | Y | Y | 220 | 0.47 | 61 | 84876 | 91063 | 20637 | 14700 | 14 | 1 |  | 2021-06-07 04:53 | 1557 | 104 |  | 8 |  | *T/D온도 낮아서 래들 잔강 21톤 내림 | [14 empty] | 76.46 | 33.33 | 0 | 0 | 0 |  | 650 | 700 | Y | N | 0 | 0 | 0 |  | 650 | 700 | Y | N | N | [6 empty] | RB130.00 | C
A64943 | 2021-06-06 | 1 | C |  | 5 | B | SEAH-BQ1 | 베어링강 | STB (SF) | BM#1 | 1633 | 41 | 1555 | 1537 | 30 | 4600 |  | 3 | 0.26 | 30 |  | -1.31 | 1516 | 1561 | 181.11 | 5.8 |  | 6 | 14 | 55 | Y |  | 2021-06-07 05:04 | 61 | 1107 | 22 | 22 | 24 | 25 | 25 | 25 | 25 | 25 | 25 | 24 | 24 | 23 |  | 23 | 24 | 25 | 23 | 25 | -0.05 | Y | 40 | Y | -0.2 |  |  |  | 0.88 |  |  |  | Y | Y | Y | Y | 200 | 0.48 | 56 | 84610 | 87753 | 5447 | 15300 | 07 | 2 |  | 2021-06-07 05:23 | 1516 | 115 |  | 31 | 5 | [15 empty] | 89.3 | 100 | 0 | 0 | 0 |  | 650 |  | Y | N | 0 | 0 | 0 |  | 651 |  | Y | N | Y |  |  | Y |  |  |  | BT180180 | H
B64402 | 2021-06-06 | 2 | C |  | 10 | A | SM45CB | 탄소강 | SM45C | BM#2 | 1643 | 36 | 1623 | 1617 | 23 | 3900 |  | 1 | 0.31 | 15 |  | -2.74 | 1563 | 1616 | 0 | 27.47 | 0 | 33 | 49 | 66 | Y |  | 2021-06-07 05:31 | 70 | 1097 | 1 | 14 | 22 | 27 | 29 | 31 | 31 | 30 | 30 | 29 | 28 | 26 | 24 | 24 | 25 | 31 | 24 | 0 | -0.2 | Y | 35 | Y | -0.4 | [7 empty] | N | N | N | N | 210 | 0.47 | 62 | 95690 | 92881 | 2069 | 15100 | 14 | 1 |  | 2021-06-07 05:58 | 1563 | 99 |  | 30 |  | *빅사이즈 후속 | [14 empty] | 9569000 | 33.33 | 0 | 0 | 0 |  | 650 | 400 | N | N | 0 | 0 | 0 |  | 651 | 400 | N | N | N | [6 empty] | RB110.00 | C
A64944 | 2021-06-06 | 1 | C |  | 6 | A | SEAH-BQ1 | 베어링강 | STB (SF) | BM#1 | 1599 | 41 | 1555 | 1553 | 33 | 4800 |  | 3 | 0.26 | 30 |  | -1.2 | 1516 | 1557 | 155.05 | 59.27 |  | 38 | 13 | 63 | Y |  | 2021-06-07 06:10 | 61 | 1101 | 23 | 22 | 24 | 26 | 27 | 27 | 27 | 26 | 25 | 25 | 24 | 24 | 23 | 22 | 25 | 27 | 22 | 27 | -0.1 | Y | 50 | Y | 0 |  |  |  | 0.92 |  |  |  | Y | Y | Y | Y | 190 | 0.48 | 68 | 101532 | 102626 | 5574 | 15000 | 07 | 2 |  | 2021-06-07 06:17 | 1516 | 111 |  | 24 | 7 | *산소랜싱 | [14 empty] | 92.64 | 100 | 0 | 0 | 0 |  | 650 |  | Y | N | 0 | 0 | 0 |  | 651 |  | Y | N | Y |  |  | Y |  |  |  | BT180180 | H
B64403 | 2021-06-06 | 2 | C |  | 11 | A | SM45CB | 탄소강 | SM45C | BM#2 | 1699 | 34 | 1625 | 1593 | 28 | 4500 |  | 1 | 0.23 | 15 |  | -0.26 | 1549 | 1563 | 0 | 17.68 | 0 | 20 | 74 | 65 | Y |  | 2021-06-07 06:44 | 56 | 1098 | 21 | 19 | 25 | 26 | 27 | 27 | 27 | 26 | 25 | 24 | 21 | 18 |  | 18 | 24 | 27 | 18 | 27 | -0.22 | Y | 40 | N | -0.6 | [7 empty] | N | N | N | N | 200 | 0.5 | 60 | 93160 | 95671 | 979 | 15600 | 14 | 1 |  | 2021-06-07 06:51 | 1549 | 99 |  | 20 | [8 empty] | 0B60320E60E4416E8C16ED3FC70F08CC | F47FC62013564B1BBE3F5440E7592F3C | 093B7605400C4695A603A3DACB72E48E |  | 29011D7875B44F428587B3D18A88DE6F | 5D8DCC909A6840EC9CB6273FEF438BEB | 6DF26C46470B421F90E4A8C1154CF1A0 |  | 96.14 | 33.33 | 0 | 0 | 0 |  | 650 | 400 | N | N | 0 | 0 | 0 |  | 652 | 400 | N | N | N | [6 empty] | RB105.00 | C
A64945 | 2021-06-06 | 1 | C |  | 7 | A | SEAH-BQ1 | 베어링강 | STB (SF) | BM#1 | 1628 | 45 | 1552 | 1556 | 34 | 4700 |  | 3 | 0.27 | 30 |  | -1.1 | 1524 | 1562 | 209.52 | 42.36 |  | 32 | 22 | 55 | Y |  | 2021-06-07 07:17 | 69 | 1091 | 21 | 21 | 27 | 31 | 33 | 34 | 33 | 33 | 32 | 32 | 31 | 31 | 31 | 30 | 30 | 34 | 30 | 33 | -0.1 | Y | 40 | Y | -0.2 |  |  |  | 1.1 |  |  |  | Y | Y | Y | Y | 240 | 0.48 | 62 | 101532 | 95680 | 5870 | 15200 | 07 | 2 |  | 2021-06-07 07:24 | 1524 | 114 |  | 26 | 9 | [7 empty] | 580A248C10E34423ABF8C8EEE2FEAEF3 | 60387F5761AF4BC7814C5FAE5B2BA6B7 | 1361F9691ED74F05B8B43B587BD5EC98 |  | E22931C1435A4AB4A400C3C87E800CBB | C9CD55669C4F420FB5B07298E88E8FF3 | B7676D39C2A942A3A1C15872116CEE20 |  | 98.91 | 100 | 0 | 0 | 0 |  | 650 |  | Y | N | 0 | 0 | 0 |  | 651 |  | Y | N | Y |  |  | Y |  |  |  | BT180180 | H
B64404 | 2021-06-07 | 2 | C | 연주종료 | 12 | A | SM45CB | 탄소강 | SM45C | BM#2 | 1652 | 35 | 1618 | 1572 | 29 | 4900 |  | 1 | 0.21 | 15 |  | -2.54 | 1558 | 1607 | 0 | 13.27 | 0 | 30 | 55 | 62 | Y |  | 2021-06-07 07:42 | 65 | 1102 | 14 | 14 | 22 | 26 | 29 | 30 | 30 | 29 | 29 | 28 | 26 | 24 | 21 | 17 | 25 | 30 | 17 | 29 | -0.32 | Y | 40 | N | -0.8 | [7 empty] | N | N | N | N | 190 | 0.51 | 65 | 96770 | 100246 | 1104 | 2000 | 14 | 1 |  | 2021-06-07 07:50 | 1558 | 98 |  | 22 |  | *연주 종료 09:22(잉고트 생산) | F1D1C530EC774EBA827FFF80826CEE0B | [5 empty] | 14AF7CB06EAD43FA9F5730D65EA3217B | 3746F68DD0114237B12A4E5068DD670C |  |  | 7BAE0CB8EA21483186B5390395672C7C | 514753F9801B469897DD35C7EE3310F4 |  |  | 101.86 | 33.33 | 0 | 3000 | 0 |  | 650 | 400 | N | N | 0 | 3000 | 0 |  | 651 | 400 | N | N | N | [6 empty] | RB110.00 | H
A64946 | 2021-06-07 | 1 | C |  | 8 | A | SEAH-BQ1 | 베어링강 | STB (SF) | BM#1 | 1615 | 42 | 1558 | 1549 | 30 | 4300 |  | 3 | 0.25 | 30 |  | -1 | 1516 | 1551 | 172.42 | 54.46 |  | 11 | 56 | 50 | Y |  | 2021-06-07 08:20 | 61 | 1107 | 30 | 29 | 27 | 27 | 27 | 27 | 27 | 26 | 26 | 26 | 25 | 25 | 24 | 23 | 26 | 27 | 23 | 27 | -0.07 | Y | 55 | Y | -0.2 |  |  |  | 0.88 |  |  |  | Y | Y | Y | Y | 230 | 0.48 | 69 | 101532 | 100551 | 6999 | 15000 | 07 | 2 |  | 2021-06-07 08:26 | 1516 | 115 |  | 26 | [16 empty] | 10153200 | 100 | 0 | 0 | 0 |  | 650 |  | Y | N | 0 | 0 | 0 |  | 651 |  | Y | N | Y |  |  | Y |  |  |  | BT180180 | H
A64947 | 2021-06-07 | 1 | C |  | 9 | A | SEAH-BQ1 | 베어링강 | STB (SF) | BM#1 | 1635 | 48 | 1560 | 1562 | 28 | 4600 |  | 3 | 0.23 | 31 |  | -1.19 | 1510 | 1556 | 143.78 | 37.63 |  | 6 | 15 | 53 | Y |  | 2021-06-07 09:33 | 55 | 1095 | 22 | 22 | 22 | 23 | 23 | 23 | 22 | 21 | 21 | 21 | 20 | 20 | 20 | 20 | 22 | 23 | 20 | 23 | -0.06 | Y | 45 | Y | 0 |  |  |  | 1.03 |  |  |  | Y | Y | Y | Y | 220 | 0.48 | 62 | 84610 | 94596 | 7004 | 15400 | 07 | 2 |  | 2021-06-07 09:40 | 1510 | 118 |  | 22 | [16 empty] | 83.28 | 100 | 0 | 0 | 0 |  | 650 |  | Y | N | 0 | 0 | 0 |  | 651 |  | Y | N | Y |  |  | Y |  |  |  | BT180180 | H
A64948 | 2021-06-07 | 1 | C |  | 10 | B | SEAH-BQ1 | 베어링강 | STB (SF) | BM#1 | 1607 | 43 | 1553 | 1545 | 30 | 5200 |  | 3 | 0.24 | 30 |  | -0.97 | 1511 | 1546 | 133.46 | 69.26 |  | 38 | 14 | 58 | Y |  | 2021-06-07 10:35 | 56 | 1107 | 19 | 19 | 20 | 22 | 23 | 23 | 22 | 21 | 21 | 21 | 20 | 19 |  | 19 | 21 | 23 | 19 | 21 | -0.1 | Y | 40 | Y | -0.2 |  |  |  | 1.05 |  |  |  | Y | Y | Y | Y | 210 | 0.48 | 60 | 101532 | 90840 | 6010 | 15000 | 07 | 2 |  | 2021-06-07 10:43 | 1511 | 116 |  | 24 |  | *유사강종 연연주 혼탕부 성분 확인 ID:106,206 | [14 empty] | 103.82 | 100 | 0 | 0 | 0 |  | 650 |  | Y | N | 0 | 0 | 0 |  | 651 |  | Y | N | Y |  |  | Y |  |  |  | BT180180 | H
A64949 | 2021-06-07 | 1 | C | 유사강종연연주 | 11 | A | STB2 | 베어링강 | STB (SF) | BM#1 | 1640 | 45 | 1557 | 1558 | 28 | 4700 |  | 3 | 0.25 | 25 |  | -1.06 | 1514 | 1549 | 136.2 | 19.27 |  | 32 | 23 | 55 | Y |  | 2021-06-07 11:45 | 58 | 1091 | 21 | 30 | 21 | 24 | 26 | 26 | 26 | 25 | 25 | 24 | 24 | 23 | 22 | 21 | 24 | 26 | 21 | 26 | -0.1 | Y | 50 | Y | 0 |  |  |  | 1.25 |  |  |  | Y | Y | Y | Y | 200 | 0.48 | 67 | 84610 | 101197 | 7253 | 15800 | 07 | 2 |  | 2021-06-07 11:52 | 1514 | 97 |  | 15 | 19 | *유사강종 연연주 혼탕부 성분 확인 ID:101,201 | [14 empty] | 77.48 | 100 | 0 | 0 | 0 |  | 650 |  | Y | N | 0 | 0 | 0 |  | 651 |  | Y | N | Y |  |  | Y |  |  |  | BT180180 | H
A64950 | 2021-06-07 | 1 | A |  | 12 | A | STB2 | 베어링강 | STB (SF) | BM#1 | 1613 | 43 | 1564 | 1548 | 27 | 4700 |  | 3 | 0.25 | 25 |  | -1.1 | 1517 | 1551 | 168.36 | 35.59 |  | 11 | 57 | 69 | Y |  | 2021-06-07 12:52 | 61 | 1102 | 20 | 20 | 26 | 28 | 30 | 30 | 30 | 29 | 29 | 29 | 28 | 28 | 28 | 28 | 28 | 30 | 28 | 30 | -0.05 | Y | 40 | Y | 0 |  |  |  | 0.85 |  |  |  | Y | Y | Y | Y | 190 | 0.48 | 61 | 97867 | 89118 | 7182 | 15250 | 07 | 2 |  | 2021-06-07 13:00 | 1517 | 97 |  | 16 | [16 empty] | 98.76 | 100 | 0 | 0 | 500 |  | 650 |  | Y | N | 0 | 0 | 500 |  | 651 |  | Y | N | Y |  |  | Y |  |  |  | BT180180 | H
A64951 | 2021-06-07 | 1 | A |  | 13 | A | STB2 | 베어링강 | STB (SF) | BM#1 | 1610 | 43 | 1555 | 1550 | 29 | 4900 |  | 3 | 0.26 | 25 |  | -1.39 | 1512 | 1553 | 163.02 | 34.14 |  | 6 | 16 | 70 | Y |  | 2021-06-07 13:46 | 56 | 1087 | 26 | 24 | 23 | 22 | 22 | 21 | 20 | 34 | 25 | 35 | 33 | 38 |  | 38 | 26 | 38 | 38 | 0 | 0 |  |  | Y | 1 |  |  |  | 0.95 |  |  |  | Y | Y | Y | Y | 240 | 0.48 | 62 | 101532 | 93920 | 7380 | 15870 | 07 | 2 |  | 2021-06-07 13:57 | 1512 | 103 |  | 25 | [16 empty] | 99.64 | 100 | 0 | 0 | 300 |  | 650 |  | Y | N | 0 | 0 | 300 |  | 651 |  | Y | N | Y |  |  | Y |  |  |  | BT180180 | H
B64409 | 2021-06-07 | 2 | A | 연주시작 | 1 | A | 20MNCRS5HM7 | 소입성보증강 | C1 | BM#2 | 1603 | 65 | 1691 | 1579 | 51 | 10700 |  | 1 | 0.31 | 21 |  | -2.87 | 1601 | 1686 | 0 | 34.41 | 0 | 18 | 87 | 97 | Y |  | 2021-06-07 13:43 | 94 | 1099 | -390 | -258 | 35 | 31 | 36 | 42 | 45 | 46 | 48 | 49 | 49 | 49 | 49 | 49 | 41 | 49 | 49 | 49 | 0 |  | 20 | Y | 0 | 1 | 1.61 | 1.61 |  |  |  |  | N | N | N | N | 150 | 0.5 | 65 | 94668 | 100246 | 7254 | 14900 | 13 | 2 |  | 2021-06-07 13:49 | 1601 | 155 |  | 25 |  | *코너히터기 건조로 미적용 * BUTT 타입롱노즐사용(일반타입.) * T/D FLUX 용탕부: 120 KG / 유탕부: 10KG 투입. *유탕구 1100 *START 14시10분 | [6 empty] | 402DC4B0429C472D834BBF1717688F1B | 8DBAF78658814BADBA4C96612D945D48 | 641709ACA2CF4380997C2DE75C2FF30D |  | 3B2640D735F3433BBF9B624D4D5461D9 | C29C7A67594144F2AADF945471434576 | B5DD8A6687014D0BBC1BB58D7CB5F789 |  | 92.68 | 100 | 700 | 0 | 0 |  | 450 | 300 | N | Y | 700 | 0 | 0 |  | 450 | 300 | N | Y | [7 empty] | RB110.00 | H
B64410 | 2021-06-07 | 2 | A |  | 2 | A | 20MNCRS5HM7 | 소입성보증강 | C1 | BM#2 | 1575 | 61 | 1637 | 1540 | 53 | 10900 |  | 1 | 0.23 | 19 |  | -2.47 | 1573 | 1645 | 0 | 18.12 | 0 | 33 | 51 | 104 | Y |  | 2021-06-07 14:47 | 66 | 1098 | 45 | 44 | 36 | 34 | 31 | 30 | 28 | 27 | 26 | 26 | 24 | 23 | 21 | 18 | 28 | 36 | 18 | 0 | -0.33 |  | 55 | N | -0.6 | [7 empty] | N | N | N | N | 140 | 0.52 | 65 | 94668 | 108711 | -1311 | 16000 | 13 | 2 |  | 2021-06-07 14:55 | 1573 | 145 |  | 28 | 21 | *코너히터기 건조로 미적용 | [14 empty] | 87.33 | 100 | 0 | 0 | 0 |  | 451 | 300 | N | Y | 0 | 0 | 0 |  | 450 | 300 | N | Y | [7 empty] | RB110.00 | H
A64952 | 2021-06-07 | 1 | A |  | 14 | A | STB2 | 베어링강 | STB (SF) | BM#1 | 1603 | 42 | 1559 | 1541 | 18 | 5300 |  | 3 | 0.26 | 25 |  | -1.38 | 1517 | 1559 | 169.32 | 25.7 |  | 38 | 15 | 66 | Y |  | 2021-06-07 14:44 | 61 | 1100 | 23 | 22 | 24 | 26 | 26 | 26 | 26 | 25 | 24 | 24 | 23 | 23 | 23 | 22 | 24 | 26 | 22 | 26 | -0.08 | Y | 50 | Y | -0.2 |  |  |  | 0.99 |  |  |  | Y | Y | Y | Y | 230 | 0.48 | 65 | 101532 | 96784 | 7616 | 15400 | 07 | 2 |  | 2021-06-07 14:51 | 1517 | 109 |  | 31 |  | *샘플채취 (ID:103.023) | [14 empty] | 96.01 | 100 | 0 | 0 | 0 |  | 650 |  | Y | N | 0 | 0 | 0 |  | 651 |  | Y | N | Y |  |  | Y |  |  |  | BT180180 | H
B64411 | 2021-06-07 | 2 | A |  | 3 | A | 20MNCRS5HM7 | 소입성보증강 | C1 | BM#2 | 1650 | 45 | 1653 | 1625 | 32 | 6200 |  | 1 | 0.27 | 18 |  | -2.46 | 1575 | 1643 | 1.93 | 20.54 | 0 | 20 | 76 | 126 | Y |  | 2021-06-07 15:43 | 68 | 1099 | 13 | 17 | 22 | 24 | 25 | 24 | 24 | 24 | 23 | 22 | 21 | 19 |  | 19 | 22 | 25 | 19 | 24 | -0.17 | Y | 35 | N | -0.4 | [7 empty] | N | N | N | N | 130 | 0.53 | 58 | 94668 | 97190 | -490 | 15700 | 13 | 2 |  | 2021-06-07 15:54 | 1575 | 140 |  | 37 |  | *코너히터기 건조로 100KW 적용 | [14 empty] | 96.6 | 100 | 0 | 0 | 0 |  | 450 | 300 | N | Y | 0 | 0 | 0 |  | 450 | 300 | N | Y | [7 empty] | RB110.00 | H
A64953 | 2021-06-07 | 1 | A |  | 15 | A | STB2 | 베어링강 | STB (SF) | BM#1 | 1618 | 48 | 1573 | 1537 | 31 | 5400 |  | 3 | 0.28 | 25 |  | -1.27 | 1530 | 1573 | 205.96 | 34.51 |  | 32 | 24 | 56 | Y |  | 2021-06-07 15:53 | 74 | 1101 | 37 | 23 | 30 | 34 | 36 | 36 | 36 | 35 | 35 | 35 | 35 | 35 | 35 | 34 | 34 | 36 | 34 | 36 | -0.04 | Y | 45 | Y | -0.2 |  |  |  | 0.98 |  |  |  | Y | Y | Y | Y | 220 | 0.48 | 66 | 101532 | 98872 | 7078 | 15480 | 07 | 2 |  | 2021-06-07 16:02 | 1530 | 116 |  | 28 |  | *수동온도 측정:1497, 자동온도:1492 보정값+5. 오차없음 | [14 empty] | 94.14 | 100 | 0 | 0 | 0 |  | 650 |  | Y | N | 0 | 0 | 0 |  | 651 |  | Y | N | Y |  |  | Y |  |  |  | BT180180 | H
B64412 | 2021-06-07 | 2 | A |  | 4 | A | 20MNCRS5HM7 | 소입성보증강 | C1 | BM#2 | 1660 | 41 | 1649 | 1600 | 35 | 7000 |  | 1 | 0.28 | 18 |  | -2.85 | 1569 | 1643 | 0 | 21.62 | 0 | 30 | 57 | 121 | Y |  | 2021-06-07 16:48 | 62 | 1102 | 16 | 15 | 19 | 21 | 23 | 23 | 23 | 22 | 21 | 20 | 19 | 18 | 17 | 17 | 20 | 23 | 17 | 23 | -0.15 | Y | 40 | N | -0.2 | [7 empty] | N | N | N | N | 120 | 0.53 | 58 | 102557 | 98806 | 344 | 13200 | 13 | 2 |  | 2021-06-07 16:56 | 1569 | 141 |  | 30 |  | *후 HEAT L/D자연개공 안되 강제개공실시 306 407 이상재 등록 및 생관통보 | [14 empty] | 102.81 | 100 | 0 | 0 | 0 |  | 450 | 300 | Y | Y | 0 | 0 | 0 |  | 450 | 300 | Y | Y | [7 empty] | RB110.00 | C
A64954 | 2021-06-07 | 1 | A |  | 16 | A | STB2 | 베어링강 | STB (SF) | BM#1 | 1588 | 46 | 1546 | 1542 | 33 | 5700 |  | 3 | 0.25 | 25 |  | -0.78 | 1517 | 1546 | 135.11 | 79.21 |  | 11 | 58 | 55 | Y |  | 2021-06-07 17:03 | 61 | 1099 | 33 | 32 | 31 | 30 | 29 | 28 | 28 | 27 | 26 | 26 | 26 | 25 | 25 | 24 | 27 | 31 | 24 | 26 | -0.12 |  | 60 | Y | -0.2 |  |  |  | 1.08 |  |  |  | Y | Y | Y | Y | 210 | 0.48 | 70 | 101532 | 101962 | 7488 | 15780 | 07 | 2 |  | 2021-06-07 17:11 | 1517 | 121 |  | 26 | [16 empty] | 90.69 | 100 | 0 | 0 | 0 |  | 650 |  | Y | N | 0 | 0 | 0 |  | 651 |  | Y | N | Y |  |  | Y |  |  |  | BT180180 | H
B64413 | 2021-06-07 | 2 | A |  | 5 | A | 20MNCRS5HM7 | 소입성보증강 | C1 | BM#2 | 1611 | 51 | 1643 | 1540 | 44 | 8900 |  | 1 | 0.27 | 18 |  | 0 | 1568 | 1637 | 0 | 15.94 | 0 | 18 | 88 | 35 | N | 1 | 2021-06-07 17:50 | 61 | 1101 | 11 | 11 | 21 | 27 | 28 | 29 | 29 | 28 | 28 | 27 | 26 | 25 | 24 | 24 | 25 | 29 | 24 | 28 | -0.14 | Y | 35 | N | -0.2 | [7 empty] | N | N | N | N | 110 | 0.52 | 59 | 102557 | 100022 | -72 | 15200 | 13 | 2 |  | 2021-06-07 17:53 | 1568 | 142 |  | 30 |  | *L/D자연개공 안되 강제개공 실시 301 401이상재등록 및 생관통보 | [14 empty] | 101.95 | 100 | 0 | 0 | 0 |  | 450 | 300 | Y | Y | 0 | 0 | 0 |  | 451 | 300 | Y | Y | [7 empty] | RB110.00 | C
A64955 | 2021-06-07 | 1 | A |  | 17 | A | STB2 | 베어링강 | STB (SF) | BM#1 | 1593 | 42 | 1562 | 1531 | 34 | 6000 |  | 3 | 0.27 | 25 |  | -1.18 | 1519 | 1562 | 160 | 57.26 |  | 6 | 17 | 55 | Y |  | 2021-06-07 18:09 | 63 | 1098 | 24 | 24 | 25 | 26 | 26 | 26 | 25 | 24 | 24 | 24 | 23 | 22 | 22 | 22 | 24 | 26 | 22 | 26 | -0.08 | Y | 50 | Y | 0 |  |  |  | 0.86 |  |  |  | Y | Y | Y | Y | 200 | 0.48 | 65 | 101532 | 98830 | 7670 | 15920 | 07 | 2 |  | 2021-06-07 18:18 | 1519 | 118 |  | 31 | 19 | [15 empty] | 94.19 | 100 | 0 | 0 | 0 |  | 650 |  | Y | N | 0 | 0 | 0 |  | 651 |  | Y | N | Y |  |  | Y |  |  |  | BT180180 | H
B64414 | 2021-06-07 | 2 | A |  | 6 | A | 20MNCRS5HM7 | 소입성보증강 | C1 | BM#2 | 1593 | 48 | 1645 | 1554 | 42 | 9000 |  | 1 | 0.21 | 18 |  | -2.27 | 1582 | 1647 | 0 | 14.37 | 0 | 29 | 1 | 30940 | Y |  | 2021-06-07 18:51 | 75 | 1110 | 20 | 19 | 25 | 27 | 28 | 29 | 28 | 27 | 26 | 25 | 24 | 23 | 21 | 21 | 25 | 29 | 21 | 0 | -0.23 | Y | 35 | Y | -0.4 |  |  |  | 0.89 |  |  |  | N | N | N | N | 100 | 0.52 | 59 | 110446 | 97611 | 1039 | 14300 | 13 | 2 |  | 2021-06-07 18:53 | 1582 | 132 |  | 29 |  | *대보수 L/D | [14 empty] | 112.01 | 100 | 0 | 0 | 0 |  | 450 | 300 | Y | Y | 0 | 0 | 0 |  | 451 | 300 | Y | Y | [7 empty] | RB110.00 | C
A64956 | 2021-06-07 | 1 | A |  | 18 | A | STB2 | 베어링강 | STB (SF) | BM#1 | 1653 | 51 | 1559 | 1606 | 38 | 4700 |  | 3 | 0.25 | 26 |  | -1.12 | 1523 | 1559 | 177.39 | 0 |  | 38 | 16 | 62 | Y |  | 2021-06-07 19:09 | 67 | 1099 | 22 | 22 | 26 | 27 | 28 | 29 | 29 | 27 | 27 | 27 | 27 | 27 | 26 | 26 | 27 | 29 | 26 | 27 | -0.02 | Y | 45 | Y | 0 |  |  |  | 0.94 |  |  |  | Y | Y | Y | Y | 190 | 0.48 | 68 | 101532 | 99823 | 7127 | 15800 | 07 | 2 |  | 2021-06-07 19:16 | 1523 | 129 |  | 38 | [16 empty] | 93.32 | 100 | 0 | 0 | 0 |  | 650 |  | Y | N | 0 | 0 | 0 |  | 651 |  | Y | N | Y |  |  | Y |  |  |  | BT180180 | H
B64415 | 2021-06-07 | 2 | A |  | 7 | B | 20MNCRS5HM7 | 소입성보증강 | C1 | BM#2 | 1597 | 45 | 1645 | 1561 | 39 | 7900 |  | 1 | 0.23 | 18 |  | -2.64 | 1571 | 1637 | 0 | 18.16 | 0 | 20 | 77 | 32 | Y |  | 2021-06-07 19:52 | 64 | 1108 | 17 | 16 | 24 | 27 | 29 | 29 | 28 | 28 | 27 | 25 | 24 | 23 | 21 | 21 | 25 | 29 | 21 | 0 | -0.2 | Y | 40 | N | -0.4 | [7 empty] | N | N | N | N | 150 | 0.53 | 58 | 94668 | 97591 | 459 | 15000 | 13 | 2 |  | 2021-06-07 19:55 | 1571 | 133 |  | 27 | [16 empty] | 94.86 | 100 | 0 | 0 | 0 |  | 450 | 300 | Y | Y | 0 | 0 | 0 |  | 451 | 300 | Y | Y | [7 empty] | RB110.00 | H
A64957 | 2021-06-07 | 1 | A |  | 19 | B | STB2 | 베어링강 | STB (SF) | BM#1 | 1600 | 47 | 1557 | 1545 | 36 | 6400 |  | 3 | 0.25 | 25 |  | -1.21 | 1519 | 1557 | 333.66 | 0 |  | 32 | 25 | 54 | Y |  | 2021-06-07 20:28 | 63 | 1098 | 25 | 26 | 29 | 30 | 30 | 30 | 30 | 29 | 29 | 28 | 28 | 27 | 27 | 27 | 28 | 30 | 27 | 30 | -0.06 | Y | 45 | Y | 0 |  |  |  | 0.83 |  |  |  | Y | Y | Y | Y | 240 | 0.48 | 63 | 101532 | 96686 | 7014 | 15700 | 07 | 2 |  | 2021-06-07 20:36 | 1519 | 140 |  | 28 | [8 empty] | FD1367C18F4C461AB1440AE55984F4A0 | ABC6E807BD0C4A03B27F4448C1B65A63 | C23ED51A7C854518A9D2BFA43032D6D4 |  | A0D600633A4344E89FF5328DDDF6879C | 53ABC67C909144469BFEBC7B1DAA3268 | E3B9A139BF4745E1A7B6E894FF0F317A |  | 10153200 | 100 | 0 | 0 | 0 |  | 650 |  | Y | N | 0 | 0 | 0 |  | 651 |  | Y | N | Y |  |  | Y |  |  |  | BT180180 | H
B64416 | 2021-06-07 | 2 | B | TUNDISH교체전 | 8 | B | 20MNCRS5HM7 | 소입성보증강 | C1 | BM#2 | 1622 | 48 | 1637 | 1591 | 41 | 8100 |  | 1 | 0.22 | 18 |  | -2.63 | 1564 | 1629 | 0 | 12.28 | 0 | 33 | 52 | 160 | Y |  | 2021-06-07 20:53 | 57 | 1099 | 17 | 15 | 18 | 18 | 18 | 18 | 17 | 16 | 16 | 15 | 14 |  |  | 14 | 16 | 18 | 14 | 18 | -0.09 |  | 45 | Y | -0.2 | [7 empty] | N | N | N | N | 140 | 0.53 | 62 | 113770 | 105312 | -912 | 2000 | 13 | 2 |  | 2021-06-07 20:53 | 1564 | 129 |  | 26 |  |  | 6CE5D0C831A6436AA1F686C2DD3682D9 | AA4B0EB1C484457AB90EABBE04EFE60C | 67E4AF1E217248D7BC5204ABC793D293 | [11 empty] | 106.33 | 100 | 0 | 2880 | 0 |  | 451 | 300 | Y | Y | 0 | 2750 | 0 |  | 451 | 300 | Y | Y | [7 empty] | RB110.00 | H
A64958 | 2021-06-07 | 1 | B | TUNDISH교체전 | 20 | A | STB2 | 베어링강 | STB (SF) | BM#1 | 1609 | 45 | 1559 | 1565 | 28 | 5200 |  | 3 | 0.26 | 26 |  | -1.21 | 1522 | 1559 | 200.31 | 0 |  | 11 | 59 | 48 | Y |  | 2021-06-07 21:27 | 66 | 1101 | 26 | 25 | 26 | 28 | 28 | 29 | 28 | 28 | 28 | 27 | 27 | 26 |  | 26 | 27 | 29 | 26 | 28 | -0.04 | Y | 30 | Y | -0.2 |  |  |  | 0.86 |  |  |  | N | N | N | N | 230 | 0.48 | 65 | 94498 | 94276 | 7974 | 2000 | 07 | 2 |  | 2021-06-07 21:35 | 1522 | 119 |  | 34 | 27 |  |  | DA3AEF2A821D482F8C181F946AED732E | 6E54106595974596A71D64D10708531F | EEE38DEF4B5641EBA862EBCA0A230021 | [10 empty] | 90.6 | 100 | 0 | 3500 | 0 |  | 650 |  | Y | N | 0 | 3500 | 0 |  | 651 |  | Y | N | Y |  |  | Y |  |  |  | BT180180 | H
B64417 | 2021-06-07 | 2 | B | TUNDISH교체 | 1 | B | 17NICRMOS6HM | 소입성보증강 | C1 | BM#2 | 1615 | 49 | 1687 | 1567 | 46 | 9400 |  | 1 | 0.25 | 21 |  | -2.89 | 1595 | 1677 | 0 | 21.7 | 0 | 18 | 89 | 31 | Y |  | 2021-06-07 21:59 | 86 | 1097 | 8 | 33 | 35 | 38 | 39 | 35 | 35 | 35 | 35 |  |  |  |  | 35 | 33 | 39 | 35 | 35 | -0.2 |  | 20 | Y | 0 |  | 1.69 | 1.62 |  |  |  |  | N | N | N | N | 150 | 0.5 | 65 | 95952 | 102169 | 781 | 16100 | 18 | 1 |  | 2021-06-07 22:01 | 1595 | 157 |  | 50 |  | * BUTT 타입롱노즐사용(일반타입.) * T/D FLUX 용탕부: 120 KG / 유탕부: 10KG 투입. * STR#1 카세트 실린더 동작이 되지 않아 메뉴얼 작업실시 ID: 301~303 | [14 empty] | 91.91 | 100 | 700 | 0 | 0 |  | 491 | 300 | Y | Y | 700 | 0 | 0 |  | 491 | 300 | Y | Y | [7 empty] | RB110.00 | H
A64959 | 2021-06-07 | 1 | B | TUNDISH교체 | 1 | A | SCR420HD | 소입성보증강 | C | BM#1 | 1674 | 35 | 1652 | 1598 | 29 | 5300 |  | 3 | 0.26 | 20 |  | -1.8 | 1610 | 1655 | 0 | 285.12 |  | 6 | 18 | 62 | Y |  | 2021-06-07 22:41 | 101 | 1099 | -270 | 22 | 23 | 21 | 29 | 35 | 38 | 39 | 40 | 42 |  |  |  | 42 | 33 | 42 | 42 | 0 | 0 |  |  | Y | 0.4 |  | 2.13 | 1.95 |  |  |  |  | N | N | N | N | 150 | 0.53 | 50 | 84610 | 85633 | 3267 | 14630 | 15 | 1 |  | 2021-06-07 22:52 | 1610 | 119 |  | 46 | 21 | *T/D FLUX 유:10KG,용120KG | [6 empty] | E750968282094BAF866F6EEDDE99461F | C93516B0450040709CA374AF80C07DC1 | ACD134D7C42F41AEA996EB27B14E58D6 |  | 1C011EC9F9824F8BA09C3AC8C49FEA9A | 881BE9EEF50940F292331A89D585F263 |  |  | 93.34 | 100 | 700 | 0 | 0 |  | 410 |  | Y | Y | 700 | 0 | 0 |  | 410 |  | Y | Y | N |  | Y |  |  |  |  | BT180180 | H
B64418 | 2021-06-07 | 2 | B |  | 2 | A | 17NICRMOS6HM | 소입성보증강 | C1 | BM#2 | 1605 | 47 | 1667 | 1562 | 41 | 8800 |  | 1 | 0.25 | 19 |  | 0 | 1585 | 1663 | 0 | 18.22 | 0 | 29 | 2 | 41 | Y |  | 2021-06-07 23:11 | 76 | 1100 | 33 | 32 | 30 | 30 | 30 | 30 | 30 | 29 | 28 | 27 | 27 | 26 | 25 | 25 | 29 | 30 | 25 | 30 | -0.1 |  | 50 | Y | -0.2 | [7 empty] | N | N | N | N | 140 | 0.52 | 60 | 91948 | 98231 | -1981 | 15300 | 18 | 1 |  | 2021-06-07 23:15 | 1585 | 144 |  | 43 | [16 empty] | 94.26 | 100 | 0 | 0 | 0 |  | 491 | 300 | Y | Y | 0 | 0 | 0 |  | 491 | 300 | Y | Y | [7 empty] | RB110.00 | H
A64960 | 2021-06-07 | 1 | B |  | 2 | A | SCR420HD | 소입성보증강 | C | BM#1 | 1650 | 35 | 1627 | 1575 | 25 | 5100 |  | 3 | 0.24 | 14 |  | -1.38 | 1583 | 1609 | 0 | 284.86 |  | 38 | 17 | 70 | Y |  | 2021-06-07 23:36 | 74 | 1095 | 41 | 39 | 28 | 24 | 22 | 21 | 21 | 21 | 21 | 21 | 21 | 21 |  | 21 | 24 | 28 | 21 | 21 | -0.16 |  | 45 | Y | 0 | [7 empty] | N | N | N | N | 140 | 0.55 | 56 | 101532 | 97162 | 3238 | 14200 | 15 | 1 |  | 2021-06-07 23:43 | 1583 | 114 |  | 44 | [16 empty] | 99.4 | 100 | 0 | 0 | 0 |  | 410 |  | Y | Y | 0 | 0 | 0 |  | 411 |  | Y | Y | N |  | Y |  |  |  |  | BT180180 | H
B64419 | 2021-06-07 | 2 | B |  | 3 | B | 17NICRMOS6HM | 소입성보증강 | C1 | BM#2 | 1654 | 47 | 1644 | 1549 | 41 | 8800 |  | 1 | 0.26 | 19 |  | 0 | 1579 | 1652 | 0 | 18.2 | 0 | 20 | 78 | 61 | Y |  | 2021-06-08 00:08 | 70 | 1075 | 23 | 22 | 22 | 23 | 24 | 24 | 23 | 23 | 22 | 21 | 20 | 19 | 18 | 18 | 22 | 24 | 18 | 23 | -0.15 | Y | 40 | Y | -0.2 | [7 empty] | N | N | N | N | 130 | 0.53 | 60 | 95952 | 100903 | -2503 | 14300 | 18 | 1 |  | 2021-06-08 00:19 | 1579 | 146 |  | 47 | [8 empty] | 2DF83FF99966490A9E65A23A6282CA53 | 2407E9CE09F34E64ABBEB4FA2FC3C6C5 | AF5AA29635504E72901E2A7D54202877 |  | 50D55772B5BA4EFDAC74E81240595C7D | 65D4D966A0194A869095F174F184BD89 | EDEDD36A2B814C6A9E0937CEC0F3D77C |  | 96.29 | 100 | 0 | 0 | 0 |  | 491 | 300 | Y | Y | 0 | 0 | 0 |  | 491 | 300 | Y | Y | [7 empty] | RB110.00 | H
A64961 | 2021-06-07 | 1 | B |  | 3 | A | SCR420HD | 소입성보증강 | C | BM#1 | 1689 | 40 | 1618 | 1631 | 23 | 3800 |  | 3 | 0.27 | 14 |  | -2.09 | 1581 | 1620 | 0 | 263.5 |  | 32 | 26 | 61 | Y |  | 2021-06-08 00:41 | 72 | 1102 | 19 | 22 | 24 | 27 | 27 | 26 | 26 | 26 | 27 | 26 | 28 |  |  | 28 | 25 | 28 | 28 | 27 | 0 |  |  | Y | 0.4 | [7 empty] | N | N | N | N | 130 | 0.55 | 57 | 101532 | 103058 | 3092 | 11800 | 15 | 1 |  | 2021-06-08 00:48 | 1581 | 108 |  | 35 | 7 | *T/D잔강미달발생 ID:106.206 | [14 empty] | 93.97 | 100 | 0 | 0 | 0 |  | 410 |  | Y | Y | 0 | 0 | 0 |  | 411 |  | Y | Y | N |  | Y |  |  |  |  | BT180180 | H
B64420 | 2021-06-07 | 2 | B |  | 4 | A | 17NICRMOS6HM | 소입성보증강 | C1 | BM#2 | 1619 | 45 | 1646 | 1583 | 37 | 7500 |  | 1 | 0.21 | 19 |  | -2.67 | 1582 | 1652 | 0 | 16.09 | 0 | 33 | 53 | 49 | Y |  | 2021-06-08 01:11 | 73 | 1096 | 16 | 22 | 24 | 26 | 27 | 27 | 27 | 26 | 26 | 25 | 25 | 24 |  | 24 | 25 | 27 | 24 | 27 | -0.07 | Y | 35 | Y | -0.2 | [7 empty] | N | N | N | N | 120 | 0.53 | 59 | 103948 | 99508 | -408 | 15400 | 18 | 1 |  | 2021-06-08 01:17 | 1582 | 145 |  | 45 | [16 empty] | 103.48 | 100 | 0 | 0 | 0 |  | 491 | 300 | Y | Y | 0 | 0 | 0 |  | 490 | 300 | Y | Y | [7 empty] | RB110.00 | C
A64962 | 2021-06-07 | 1 | B |  | 4 | A | SCR420HD | 소입성보증강 | C | BM#1 | 1691 | 31 | 1629 | 1620 | 23 | 4200 |  | 3 | 0.25 | 15 |  | -2.63 | 1584 | 1635 | 0 | 230.17 |  | 5 | 1 | 21035 | Y |  | 2021-06-08 01:34 | 75 | 1110 | 25 | 14 | 11 | 11 | 10 | 9 | 9 | 9 | 9 | 9 |  |  |  | 9 | 11 | 11 | 9 | 9 | 0 |  | 35 | Y | 0 | [7 empty] | N | N | N | N | 120 | 0.56 | 48 | 84610 | 88536 | 2064 | 13900 | 15 | 1 |  | 2021-06-08 01:43 | 1584 | 102 |  | 42 |  | *T/D잔강미달발생 ID:101.201 | [14 empty] | 90.44 | 100 | 0 | 0 | 0 |  | 410 |  | Y | Y | 0 | 0 | 0 |  | 410 |  | Y | Y | N |  | Y | N |  |  |  | BT180180 | C
B64421 | 2021-06-07 | 2 | B |  | 5 | A | 17NICRMOS6HM | 소입성보증강 | C1 | BM#2 | 1596 | 45 | 1650 | 1604 | 38 | 7400 |  | 1 | 0.24 | 19 |  | -2.66 | 1574 | 1649 | 0 | 18.34 | 0 | 11 | 60 | 69 | Y |  | 2021-06-08 02:15 | 65 | 1094 | 21 | 19 | 20 | 21 | 21 | 20 | 20 | 19 | 18 | 17 | 16 | 16 | 14 | 14 | 19 | 21 | 14 | 21 | -0.16 | Y | 45 | Y | -0.4 | [7 empty] | N | N | N | N | 110 | 0.53 | 61 | 103948 | 102971 | -1421 | 14700 | 18 | 1 |  | 2021-06-08 02:16 | 1574 | 139 |  | 41 | [16 empty] | 101.17 | 100 | 0 | 0 | 0 |  | 491 | 300 | Y | Y | 0 | 0 | 0 |  | 491 | 300 | Y | Y | [7 empty] | RB110.00 | H
A64963 | 2021-06-07 | 1 | B |  | 5 | A | SCR420HD | 소입성보증강 | C | BM#1 | 1672 | 35 | 1626 | 1551 | 26 | 5300 |  | 3 | 0.26 | 13 |  | -1.99 | 1590 | 1625 | 0 | 210.66 |  | 6 | 19 | 48 | Y |  | 2021-06-08 02:31 | 81 | 1102 | 9 | 17 | 25 | 29 | 31 | 32 | 33 | 32 | 32 | 32 | 33 |  |  | 33 | 28 | 33 | 32 | 32 | -0.07 | Y | 15 | Y | 0.2 | [7 empty] | N | N | N | N | 110 | 0.55 | 52 | 152298 | 95027 | 4223 | 15400 | 15 | 1 |  | 2021-06-08 02:38 | 1590 | 96 |  | 35 |  | *유사강종 연연주 혼탕부 성분 확인 ID:107~109.207~209 | [14 empty] | 152.22 | 100 | 0 | 0 | 0 |  | 410 |  | Y | Y | 0 | 0 | 0 |  | 411 |  | Y | Y | N |  | Y |  |  |  |  | BT180180 | C
A64964 | 2021-06-07 | 1 | B | 유사강종연연주 | 6 | A | SCR420HON | 소입성보증강 | C | BM#1 | 1620 | 41 | 1615 | 1565 | 28 | 5600 |  | 3 | 0.26 | 20 |  | -1.48 | 1584 | 1620 | 0 | 205.18 |  | 38 | 18 | 56 | Y |  | 2021-06-08 03:32 | 74 | 1093 | 31 | 31 | 32 | 32 | 32 | 32 | 31 | 30 | 30 | 30 | 30 | 30 |  | 30 | 31 | 32 | 30 | 32 | -0.04 | Y | 45 | Y | 0 | [7 empty] | N | N | N | N | 100 | 0.55 | 56 | 50766 | 99665 | -1515 | 14100 | 15 | 1 |  | 2021-06-08 03:44 | 1584 | 97 |  | 28 |  | *유사강종 연연주 혼탕부 성분 확인 ID:101.201 | [14 empty] | 48.53 | 100 | 0 | 0 | 0 |  | 410 |  | Y | Y | 0 | 0 | 0 |  | 411 |  | Y | Y | N |  | Y |  |  |  |  | BT180180 | H
B64422 | 2021-06-07 | 2 | B |  | 6 | A | 17NICRMOS6HM | 소입성보증강 | C1 | BM#2 | 1622 | 53 | 1661 | 1548 | 42 | 8600 |  | 1 | 0.21 | 19 |  | -2.59 | 1577 | 1650 | 0 | 18.36 | 0 | 29 | 3 | 25 | Y |  | 2021-06-08 03:27 | 68 | 1076 | 13 | 15 | 25 | 29 | 31 | 32 | 31 | 31 | 30 | 29 | 28 | 27 | 26 | 26 | 27 | 32 | 26 | 31 | -0.17 | Y | 35 | Y | -0.2 | [7 empty] | N | N | N | N | 100 | 0.52 | 59 | 103948 | 99158 | 192 | 14200 | 18 | 1 |  | 2021-06-08 03:48 | 1577 | 143 |  | 31 | [16 empty] | 112.8 | 46.15 | 0 | 0 | 0 |  | 491 | 300 | Y | Y | 0 | 0 | 0 |  | 491 | 300 | Y | Y | [7 empty] | RB110.00 | H
A64965 | 2021-06-07 | 1 | B |  | 7 | A | SCR420HON | 소입성보증강 | C | BM#1 | 1649 | 33 | 1627 | 1587 | 26 | 4500 |  | 3 | 0.26 | 20 |  | -1.6 | 1578 | 1617 | 0 | 298.81 |  | 32 | 27 | 42 | Y |  | 2021-06-08 04:35 | 68 | 1079 | 30 | 28 | 29 | 28 | 28 | 28 | 27 | 26 | 25 | 25 | 24 | 23 |  | 23 | 27 | 29 | 23 | 28 | -0.13 |  | 45 | Y | -0.2 | [7 empty] | N | N | N | N | 150 | 0.52 | 55 | 84610 | 94934 | 3016 | 14900 | 15 | 1 |  | 2021-06-08 04:45 | 1578 | 96 |  | 23 | [16 empty] | 84.69 | 100 | 0 | 0 | 0 |  | 410 |  | Y | Y | 0 | 0 | 0 |  | 411 |  | Y | Y | N |  | Y |  |  |  |  | BT180180 | H
B64423 | 2021-06-07 | 2 | B | 연주종료 | 7 | A | 17NICRMOS6HM | 소입성보증강 | C1 | BM#2 | 1613 | 49 | 1646 | 1539 | 42 | 9000 |  | 1 | 0.19 | 19 |  | -2.38 | 1573 | 1644 | 0 | 15.71 | 0 | 20 | 79 | 38 | Y |  | 2021-06-08 04:28 | 64 | 1083 | 24 | 24 | 27 | 28 | 29 | 28 | 27 | 26 | 25 | 24 | 23 | 21 |  | 21 | 26 | 29 | 21 | 24 | -0.2 | Y | 40 | Y | -0.4 | [7 empty] | N | N | N | N | 150 | 0.52 | 59 | 101672 | 99553 | -453 | 2000 | 18 | 1 |  | 2021-06-08 04:31 | 1573 | 134 |  | 31 |  | *연주 종료 06:14 | 21C5027A4E5A4FAC802AEB417A396E77 |  |  |  |  | 4830601BA11D49CFAA25099DC105FEB1 | ED7DF1BA3F1148358BAF76E7FC28D9BE |  |  | ED37BC98F05C4FD2AFAA78BA895F4D11 | 61D2FE3194124B8FA2A1D53A7CD56778 |  |  |  | 101.42 | 30.77 | 0 | 3220 | 0 |  | 491 | 300 | Y | Y | 0 | 3000 | 0 |  | 491 | 300 | Y | Y | [7 empty] | RB110.00 | H
A64966 | 2021-06-07 | 1 | C |  | 8 | A | SCR420HON | 소입성보증강 | C | BM#1 | 1628 | 32 | 1621 | 1570 | 27 | 5600 |  | 3 | 0.25 | 20 |  | -1.87 | 1585 | 1630 | 0 | 239.55 |  | 5 | 2 | 47 | Y |  | 2021-06-08 05:22 | 75 | 1084 | 21 | 19 | 20 | 21 | 21 | 21 | 20 | 20 | 20 | 19 | 19 | 20 |  | 20 | 20 | 21 | 19 | 21 | -0.06 | Y | 35 | Y | 0.2 | [7 empty] | N | N | N | N | 140 | 0.52 | 59 | 101532 | 96554 | 1196 | 14400 | 15 | 1 |  | 2021-06-08 05:34 | 1585 | 98 |  | 33 |  | *산소랜싱 | [14 empty] | 100.03 | 100 | 0 | 0 | 0 |  | 410 |  | Y | Y | 0 | 0 | 0 |  | 411 |  | Y | Y | N |  | Y |  |  |  |  | BT180180 | H
A64967 | 2021-06-07 | 1 | C |  | 9 | A | SCR420HON | 소입성보증강 | C | BM#1 | 1602 | 43 | 1617 | 1559 | 32 | 6000 |  | 3 | 0.26 | 18 |  | -0.71 | 1601 | 1617 | 0 | 234.57 |  | 6 | 20 | 50 | Y |  | 2021-06-08 06:34 | 91 | 1073 | 19 | 19 | 26 | 31 | 33 | 35 | 35 | 34 | 33 | 33 | 33 | 33 | 31 | 31 | 31 | 35 | 31 | 33 | -0.05 | Y | 35 | Y | -0.4 | [7 empty] | N | N | N | N | 130 | 0.5 | 59 | 84610 | 96035 | 2915 | 15300 | 15 | 1 |  | 2021-06-08 06:45 | 1601 | 98 |  | 20 |  | *전공정 요청으로 감속주입-감속주입 20%이상으로 이상재및 생관통보 104,105,204,205 (LF성분 OVER) | [14 empty] | 83.73 | 100 | 0 | 0 | 0 |  | 410 |  | Y | Y | 0 | 0 | 0 |  | 411 |  | Y | Y | N |  | Y |  |  |  |  | BT180180 | H
A64968 | 2021-06-08 | 1 | C |  | 10 | A | SCR420HON | 소입성보증강 | C | BM#1 | 1627 | 44 | 1619 | 1584 | 31 | 5400 |  | 3 | 0.27 | 17 |  | 0 | 1621 | 1621 | 0 | 237.81 |  | 38 | 19 | 53 | Y |  | 2021-06-08 07:33 | 111 | 1101 | 31 | 31 | 30 | 31 | 33 | 34 | 34 | 33 | 32 | 30 | 30 | 29 | 29 | 25 | 30 | 34 | 25 | 31 | -0.15 | Y | 60 | Y | 0 | [7 empty] | N | N | N | N | 120 | 0.4 | 83 | 101532 | 102943 | 2457 | 15000 | 15 | 1 |  | 2021-06-08 07:44 | 1621 | 98 |  | 21 |  | *전공정 요청으로 감속주입-감속주입 20%이상으로 이상재및 생관통보 (LF성분 OVER) | [6 empty] | D45C2EBC509B4DE997FF1DE5D6C1F717 | C49BC842E3E54A23A84C2BC5585CA244 | 14738041CD4D4153AECDECD14FA44EE5 |  | 434237CA37E3401195C628DEB1A46A74 | 77C37688C78647B6AE27423EA7556F94 | F5E854C3800C4CC1A900C4525FF84E02 |  | 94.05 | 100 | 0 | 0 | 0 |  | 410 |  | Y | Y | 0 | 0 | 0 |  | 411 |  | Y | Y | N |  | Y |  |  |  |  | BT180180 | H
A64969 | 2021-06-08 | 1 | C |  | 11 | A | SCR420HON | 소입성보증강 | C | BM#1 | 1646 | 68 | 1640 | 1570 | 42 | 7200 |  | 3 | 0.27 | 19 |  | -2.19 | 1588 | 1640 | 0 | 315.98 |  | 32 | 28 | 57 | Y |  | 2021-06-08 09:00 | 78 | 1094 | 24 | 24 | 32 | 38 | 39 | 39 | 39 | 38 | 37 | 36 | 35 | 34 | 33 | 33 | 35 | 39 | 33 | 39 | -0.15 | Y | 40 | Y | -0.2 | [7 empty] | N | N | N | N | 110 | 0.48 | 62 | 101532 | 95808 | 3292 | 14900 | 15 | 1 |  | 2021-06-08 09:13 | 1588 | 126 |  | 18 |  | *전공정 요청 감속주입 | [14 empty] | 100.73 | 100 | 0 | 0 | 0 |  | 410 |  | Y | Y | 0 | 0 | 0 |  | 411 |  | Y | Y | N |  | Y |  | Y |  |  | BT180180 | H
A64970 | 2021-06-08 | 1 | C |  | 12 | A | SCR420HON | 소입성보증강 | C | BM#1 | 1661 | 59 | 1642 | 1602 | 35 | 6900 |  | 1 | 0.22 | 17 |  | -2.35 | 1591 | 1662 | 0 | 15.86 | 0 | 5 | 3 | 61 | Y |  | 2021-06-08 10:16 | 81 | 1098 | 31 | 32 | 41 | 44 | 45 | 44 | 43 | 41 | 39 | 36 | 34 |  |  | 34 | 39 | 45 | 34 | 0 | -0.37 | Y | 30 | Y | -0.4 | [7 empty] | N | N | N | N | 100 | 0.52 | 55 | 101532 | 92514 | 2986 | 14800 | 15 | 1 |  | 2021-06-08 10:20 | 1591 | 123 |  | 7 | [16 empty] | 106.32 | 100 | 0 | 0 | 0 |  | 410 |  | Y | Y | 0 | 0 | 0 |  | 411 |  | Y | Y | N | Y | [5 empty] | BT180180 | H
B64428 | 2021-06-08 | 2 | C |  | 13 | A | SCR420HON | 소입성보증강 | C | BM#1 | 1637 | 52 | 1665 | 1608 | 39 | 7000 |  | 1 | 0.32 | 17 |  | -2.31 | 1589 | 1655 | 0 | 19.63 | 0 | 33 | 55 | 50 | Y |  | 2021-06-08 11:01 | 79 | 1090 | 25 | 24 | 35 | 41 | 43 | 44 | 45 | 45 | 45 | 44 | 43 | 42 | 42 | 42 | 41 | 45 | 42 | 45 | -0.09 | Y | 30 | Y | 0 | [7 empty] | N | N | N | N | 150 | 0.52 | 60 | 101532 | 101607 | 2993 | 15000 | 15 | 1 |  | 2021-06-08 11:07 | 1589 | 130 |  | 18 | [16 empty] | 97.07 | 100 | 0 | 0 | 0 |  | 410 |  | Y | Y | 0 | 0 | 0 |  | 411 |  | Y | Y | N | Y | [5 empty] | BT180180 | H
B64429 | 2021-06-08 | 2 | C |  | 14 | A | SCR420HON | 소입성보증강 | C | BM#1 | 1603 | 47 | 1656 | 1571 | 38 | 7600 |  | 1 | 0.3 | 17 |  | -2.3 | 1576 | 1650 | 0 | 17.79 | 0 | 11 | 62 | 58 | Y |  | 2021-06-08 12:02 | 66 | 1107 | 40 | 40 | 39 | 39 | 38 | 36 | 35 | 33 | 31 | 29 | 26 | 23 |  | 23 | 34 | 39 | 23 | 0 | -0.36 |  | 45 | Y | -0.6 | [7 empty] | N | N | N | N | 140 | 0.55 | 57 | 101532 | 100549 | 2951 | 15000 | 15 | 1 |  | 2021-06-08 12:06 | 1576 | 126 |  | 18 | [16 empty] | 98.1 | 100 | 0 | 0 | 0 |  | 410 |  | Y | Y | 0 | 0 | 0 |  | 411 |  | Y | Y | N | Y | [5 empty] | BT180180 | H
B64430 | 2021-06-08 | 2 | A | TUNDISH교체전 | 15 | A | SCR420HON | 소입성보증강 | C | BM#1 | 1612 | 41 | 1664 | 1575 | 31 | 6700 |  | 1 | 0.27 | 18 |  | -2.46 | 1579 | 1653 | 0 | 21.69 | 0 | 29 | 5 | 52 | Y |  | 2021-06-08 12:58 | 69 | 1101 | 20 | 18 | 27 | 31 | 32 | 33 | 31 | 30 | 29 | 27 | 25 | 23 |  | 23 | 28 | 33 | 23 | 0 | -0.33 | Y | 30 | Y | -0.4 | [7 empty] | N | N | N | N | 130 | 0.55 | 53 | 84335 | 94778 | 2972 | 2000 | 15 | 1 |  | 2021-06-08 13:03 | 1579 | 124 |  | 21 |  |  | 280D417EE7F341A8810DB0C3DDCDF42F | 9AD03011502342A099CDF487ADD15856 | 89369F8503E14C608045ECBEA476FE6B | [11 empty] | 86.28 | 100 | 0 | 3000 | 0 |  | 410 |  | Y | Y | 0 | 3000 | 0 |  | 411 |  | Y | Y | N | Y | [5 empty] | BT180180 | H
B64431 | 2021-06-08 | 2 | A | TUNDISH교체 | 1 | A | SCR420HC | 소입성보증강 | C | BM#1 | 1638 | 50 | 1668 | 1582 | 43 | 8900 |  | 1 | 0.3 | 21 |  | -2.59 | 1609 | 1691 | 0 | 37.23 | 0 | 20 | 81 | 54 | Y |  | 2021-06-08 13:58 | 98 | 1095 | -390 | -4 | 37 | 28 | 34 | 40 | 43 | 46 | 46 | 46 | 46 |  |  | 46 | 39 | 46 | 46 | 46 | 0 |  | 15 | Y | 0 | [7 empty] | N | N | N | N | 150 | 0.52 | 55 | 152298 | 97406 | 1494 | 14340 | 01 | 2 |  | 2021-06-08 14:02 | 1609 | 142 |  | 39 |  | *FLUX 120KG/10KG *유사강종 연연주 혼탕부 성분확인 ID:107~109, 207~209 | [14 empty] | 149.38 | 100 | 700 | 0 | 0 |  | 410 |  | Y | Y | 700 | 0 | 0 |  | 411 |  | Y | Y | N |  | Y |  |  |  |  | BT180180 | H
B64432 | 2021-06-08 | 2 | A | 유사강종연연주 | 2 | A | SCR420HON2 | 소입성보증강 | C | BM#1 | 1652 | 46 | 1661 | 1581 | 35 | 7200 |  | 1 | 0.29 | 16 |  | -2.49 | 1585 | 1658 | 0 | 22.99 | 0 | 33 | 56 | 34 | Y |  | 2021-06-08 14:50 | 74 | 1109 | 45 | 42 | 41 | 40 | 40 | 39 | 38 | 37 | 37 | 36 | 35 | 35 | 34 | 34 | 38 | 41 | 34 | 0 | -0.14 |  | 50 | Y | -0.2 | [7 empty] | N | N | N | N | 140 | 0.53 | 58 | 50766 | 99634 | 616 | 14930 | 01 | 2 |  | 2021-06-08 14:56 | 1585 | 136 |  | 42 |  | *유사강종 연연주 혼탕부 성분확인 ID 101,201 *전공정 요청 감속주입 | [14 empty] | 49.48 | 100 | 0 | 0 | 0 |  | 410 |  | Y | Y | 0 | 0 | 0 |  | 411 |  | Y | Y | N | Y | N |  |  |  |  | BT180180 | H
A64971 | 2021-06-08 | 1 | A |  | 3 | A | SCR420HON2 | 소입성보증강 | C | BM#1 | 1616 | 50 | 1654 | 1544 | 46 | 8400 |  | 3 | 0.28 | 21 |  | -1.57 | 1612 | 1654 | 0 | 262.82 |  | 5 | 4 | 135 | Y |  | 2021-06-08 15:30 | 101 | 1102 | 32 | 31 | 31 | 35 | 36 | 38 | 38 | 37 | 37 | 37 | 37 | 36 |  | 36 | 36 | 38 | 36 | 37 | -0.04 | Y | 30 | Y | -0.2 | [7 empty] | N | N | N | N | 130 | 0.52 | 57 | 84610 | 94995 | 1255 | 15320 | 01 | 2 |  | 2021-06-08 16:10 | 1612 | 157 |  | 62 |  | *전공정 요청 감속주입 | [6 empty] | DA40AF4ADE8F456EAADEA814DEB485E6 | B98166B3077F4F72888886D6A41312C1 | C5006AEF3B7D4A49AD083F3FBA91BD59 |  | 9772F8377D914264873344A2E235FA21 | CC5F36FB6CBE4E81B1A55F3426279883 | E7A98C0DD8BC4EDA9AFE33B3F52AE44D |  | 84.65 | 100 | 0 | 0 | 0 |  | 410 |  | Y | Y | 0 | 0 | 0 |  | 411 |  | Y | Y | N |  | Y |  |  |  |  | BT180180 | H
B64433 | 2021-06-08 | 2 | A | 연주시작 | 1 | A | AE5180 | 합금강 | E1 | BM#2 | 1621 | 45 | 1634 | 1560 | 41 | 7700 |  | 1 | 0.24 | 20 |  | -2.42 | 1561 | 1626 | 24.41 | 4.56 | 0 | 11 | 63 | 38 | Y |  | 2021-06-08 16:02 | 96 | 1101 | -328 | -330 | 34 | 37 | 37 | 40 | 42 | 44 | 45 | 45 | 46 | 46 | 45 | 45 | 43 | 46 | 45 | 45 | -0.05 |  | 20 | Y | 0 | 1.5 | 1.74 | 1.74 |  |  |  |  | N | N | N | M | 220 | 0.42 | 72 | 94231 | 99553 | 1247 | 15600 | 18 | 2 |  | 2021-06-08 16:12 | 1561 | 129 |  | 23 |  | * T/D FLUX 용탕부: 220 KG / 유탕부: 10KG 투입. * BUTT 타입롱노즐사용(일반타입.) *스타트 16시28분 *전기로 요청 감속주입 | [14 empty] | 98 | 100 | 700 | 0 | 0 |  | 650 | 700 | N | N | 700 | 0 | 0 |  | 651 | 700 | N | N | Y | [6 empty] | RB100.00 | H
A64972 | 2021-06-08 | 1 | A |  | 4 | A | SCR420HON2 | 소입성보증강 | C | BM#1 | 1617 | 43 | 1648 | 1568 | 36 | 6800 |  | 3 | 0.23 | 21 |  | -2.24 | 1595 | 1648 | 0 | 285.12 |  | 32 | 29 | 259 | Y |  | 2021-06-08 16:36 | 84 | 1099 | 36 | 31 | 30 | 30 | 30 | 29 | 28 | 28 | 27 | 27 | 26 | 26 |  | 26 | 29 | 30 | 26 | 30 | -0.09 |  | 45 | Y | 0 | [7 empty] | N | N | N | N | 120 | 0.52 | 59 | 84610 | 99112 | 1388 | 15110 | 01 | 2 |  | 2021-06-08 16:52 | 1595 | 146 |  | 54 |  | *전공정 요청 감속주입 | [14 empty] | 81.28 | 100 | 0 | 0 | 0 |  | 410 |  | Y | Y | 0 | 0 | 0 |  | 411 |  | Y | Y | N |  | Y |  |  |  |  | BT180180 | H
B64434 | 2021-06-08 | 2 | A |  | 2 | A | AE5180 | 합금강 | E1 | BM#2 | 1659 | 53 | 1611 | 1531 | 47 | 9100 |  | 1 | 0.24 | 21 |  | -2.06 | 1531 | 1610 | 28.76 | 7.1 | 0 | 30 | 58 | 1245 | Y |  | 2021-06-08 17:07 | 66 | 1101 | 43 | 38 | 31 | 27 | 24 | 22 | 21 | 20 | 19 | 19 | 18 | 18 | 17 | 17 | 23 | 31 | 17 | 0 | -0.25 |  | 55 | Y | 0 |  |  |  | 1.16 |  |  |  | N | N | N | Y | 220 | 0.47 | 65 | 94231 | 98580 | 4570 | 16000 | 18 | 2 |  | 2021-06-08 17:09 | 1531 | 142 |  | 31 |  | *전기로#2 전력수요중단으로 감속주입 | [6 empty] | F28A5EAD81E740229423027EA5DD1B02 | 35B163131E2247E39F88D870FDA98DB2 | D2398A2E36364F91820B6D9EAED14156 |  | ADD6BC313EFC453DB4ED2B197C0590F5 | 5FFDBB25AAA446CBB0910C9C196E548C | 9581C276E1664936A27FE4FDB6564C6D |  | 95.18 | 100 | 0 | 0 | 0 |  | 650 | 700 | N | N | 0 | 0 | 0 |  | 652 | 700 | N | N | Y | [6 empty] | RB100.00 | H
A64973 | 2021-06-08 | 1 | A |  | 5 | A | SCR420HON2 | 소입성보증강 | C | BM#1 | 1611 | 49 | 1636 | 1558 | 41 | 7800 |  | 3 | 0.23 | 21 |  | -1.7 | 1594 | 1636 | 0 | 308.89 |  | 29 | 6 | 97 | Y |  | 2021-06-08 17:44 | 83 | 1099 | 25 | 25 | 30 | 32 | 32 | 33 | 33 | 32 | 32 | 31 | 30 | 29 |  | 29 | 30 | 33 | 29 | 32 | -0.13 | Y | 30 | Y | -0.2 | [7 empty] | N | N | N | N | 110 | 0.52 | 57 | 101532 | 94634 | 2416 | 15730 | 01 | 2 |  | 2021-06-08 18:02 | 1594 | 151 |  | 47 | [16 empty] | 101.94 | 100 | 0 | 0 | 0 |  | 410 |  | Y | Y | 0 | 0 | 0 |  | 411 |  | Y | Y | N |  | Y |  |  |  |  | BT180180 | H
B64435 | 2021-06-08 | 2 | A |  | 3 | A | AE5180 | 합금강 | E1 | BM#2 | 1605 | 45 | 1599 | 1536 | 37 | 7400 |  | 1 | 0.27 | 15 |  | -2.53 | 1532 | 1593 | 12.47 | 4.43 | 0 | 38 | 20 | 418 | Y |  | 2021-06-08 18:00 | 67 | 1101 | 15 | 15 | 19 | 22 | 23 | 24 | 24 | 24 | 23 | 23 | 22 | 22 | 21 | 21 | 22 | 24 | 21 | 24 | -0.08 | Y | 35 | Y | -0.2 |  |  |  | 0.86 |  |  |  | N | N | N | Y | 210 | 0.48 | 58 | 94231 | 89603 | -1153 | 15800 | 18 | 2 |  | 2021-06-08 18:05 | 1532 | 127 |  | 44 |  | *전기로#2 전력수요중단으로 감속주입 | [14 empty] | 99.56 | 100 | 0 | 0 | 0 |  | 650 | 700 | N | N | 0 | 0 | 0 |  | 651 | 700 | N | N | Y | [6 empty] | RB100.00 | H
A64974 | 2021-06-08 | 1 | A |  | 6 | A | SCR420HON2 | 소입성보증강 | C | BM#1 | 1582 | 66 | 1634 | 1534 | 44 | 8500 |  | 3 | 0.23 | 21 |  | -1.7 | 1591 | 1634 | 0 | 218.43 |  | 6 | 21 | 535 | Y |  | 2021-06-08 18:50 | 80 | 1099 | 28 | 27 | 27 | 28 | 29 | 30 | 29 | 29 | 29 | 28 | 27 | 26 | 26 | 26 | 28 | 30 | 26 | 29 | -0.11 | Y | 35 | Y | 0 | [7 empty] | N | N | N | N | 100 | 0.51 | 57 | 84610 | 94967 | 3533 | 15340 | 01 | 2 |  | 2021-06-08 19:13 | 1591 | 143 |  | 39 |  | *전공정 요청 감속주입 | [14 empty] | 84.65 | 100 | 0 | 0 | 0 |  | 410 |  | Y | Y | 0 | 0 | 0 |  | 411 |  | Y | Y | N |  | Y |  |  |  |  | BT180180 | H
B64436 | 2021-06-08 | 2 | A |  | 4 | A | AE5180 | 합금강 | E1 | BM#2 | 1688 | 53 | 1594 | 1616 | 32 | 5800 |  | 1 | 0.21 | 15 |  | -2.01 | 1533 | 1582 | 10.89 | 3.01 | 0 | 20 | 82 | 107 | Y |  | 2021-06-08 19:10 | 68 | 1100 | 20 | 21 | 26 | 29 | 30 | 31 | 31 | 30 | 30 | 29 | 28 | 28 | 27 | 26 | 28 | 31 | 26 | 30 | -0.12 | Y | 40 | Y | -0.2 |  |  |  | 0.88 |  |  |  | N | N | N | Y | 200 | 0.48 | 66 | 94231 | 100842 | -742 | 15000 | 18 | 2 |  | 2021-06-08 19:17 | 1533 | 132 |  | 34 | [16 empty] | 88.73 | 100 | 0 | 0 | 0 |  | 650 | 700 | N | N | 0 | 0 | 0 |  | 651 | 700 | N | N | Y | [6 empty] | RB100.00 | H
A64975 | 2021-06-08 | 1 | A |  | 7 | A | SCR420HON2 | 소입성보증강 | C | BM#1 | 1634 | 43 | 1623 | 1559 | 33 | 6300 |  | 3 | 0.22 | 21 |  | -0.52 | 1611 | 1623 | 0 | 224.14 | 0 | 33 | 57 | 100 | Y |  | 2021-06-08 20:15 | 100 | 1098 | 25 | 25 | 30 | 33 | 35 | 36 | 36 | 36 | 35 | 35 | 34 | 33 | 33 | 33 | 33 | 36 | 33 | 36 | -0.08 | Y | 35 | Y | 0 | [7 empty] | N | N | N | N | 150 | 0.52 | 60 | 101532 | 99350 | -149950 | 15720 | 01 | 2 |  | 2021-06-08 20:22 | 1611 | 105 |  | 14 |  | *전공정 요청 감속주입 | [14 empty] | 97.35 | 100 | 0 | 0 | 0 |  | 410 |  | Y | Y | 0 | 0 | 0 |  | 411 |  | Y | Y | N |  | Y |  |  |  |  | BT180180 | H
B64437 | 2021-06-08 | 2 | A |  | 5 | A | AE5180 | 합금강 | E1 | BM#2 | 1584 | 45 | 1587 | 1520 | 39 | 7600 |  | 1 | 0.21 | 15 |  | -2.37 | 1530 | 1583 | 7.28 | 4.93 | 0 | 11 | 64 | 54 | Y |  | 2021-06-08 20:26 | 65 | 1099 | 24 | 28 | 30 | 31 | 32 | 32 | 32 | 31 | 30 | 29 | 28 | 27 | 26 | 26 | 29 | 32 | 26 | 32 | -0.15 | Y | 40 | Y | -0.2 |  |  |  | 0.84 |  |  |  | N | N | N | Y | 190 | 0.48 | 64 | 94231 | 99187 | 263 | 15000 | 18 | 2 |  | 2021-06-08 20:30 | 1530 | 114 |  | 24 | [16 empty] | 90.13 | 100 | 0 | 0 | 0 |  | 650 | 700 | N | N | 0 | 0 | 0 |  | 651 | 700 | N | N | Y | [6 empty] | RB100.00 | H
A64976 | 2021-06-08 | 1 | B |  | 8 | A | SCR420HON2 | 소입성보증강 | C | BM#1 | 1638 | 45 | 1623 | 1588 | 31 | 5500 |  | 3 | 0.23 | 21 |  | -1.42 | 1590 | 1623 | 0 | 194.95 |  | 32 | 30 | 51 | Y |  | 2021-06-08 20:58 | 79 | 1109 | 33 | 32 | 34 | 35 | 36 | 37 | 35 | 35 | 35 | 34 | 34 | 33 | 33 | 33 | 34 | 37 | 33 | 35 | -0.04 | Y | 35 | Y | 0 | [7 empty] | N | N | N | N | 140 | 0.52 | 57 | 101532 | 95513 | 3737 | 15800 | 01 | 2 |  | 2021-06-08 21:15 | 1590 | 110 |  | 31 |  | *전공정요청 감속주입 | [14 empty] | 101.08 | 100 | 0 | 0 | 0 |  | 410 |  | Y | Y | 0 | 0 | 0 |  | 411 |  | Y | Y | N |  | Y |  |  |  |  | BT180180 | H
B64438 | 2021-06-08 | 2 | B |  | 6 | A | AE5180 | 합금강 | E1 | BM#2 | 1602 | 46 | 1584 | 1539 | 36 | 7200 |  | 1 | 0.2 | 15 |  | -2.27 | 1534 | 1587 | 15.66 | 3.03 | 0 | 30 | 59 | 53 | Y |  | 2021-06-08 21:18 | 69 | 1101 | 24 | 25 | 27 | 29 | 29 | 29 | 29 | 28 | 27 | 26 | 25 | 24 | 23 | 23 | 27 | 29 | 23 | 29 | -0.13 | Y | 45 | Y | -0.2 |  |  |  | 0.98 |  |  |  | N | N | N | Y | 180 | 0.48 | 62 | 94231 | 97192 | -2492 | 15000 | 18 | 2 |  | 2021-06-08 21:22 | 1534 | 124 |  | 38 | [16 empty] | 91.93 | 100 | 0 | 0 | 0 |  | 651 | 700 | N | N | 0 | 0 | 0 |  | 651 | 700 | N | N | Y | [6 empty] | RB100.00 | C
A64977 | 2021-06-08 | 1 | B |  | 9 | A | SCR420HON2 | 소입성보증강 | C | BM#1 | 1611 | 43 | 1635 | 1573 | 27 | 5500 |  | 3 | 0.23 | 20 |  | -1.67 | 1593 | 1635 | 0 | 156.63 |  | 29 | 7 | 55 | Y |  | 2021-06-08 21:53 | 82 | 1099 | 32 | 32 | 35 | 36 | 37 | 38 | 37 | 36 | 36 | 36 | 35 | 36 |  | 36 | 36 | 38 | 35 | 36 | 0 | Y | 25 | Y | 0.2 | [7 empty] | N | N | N | N | 130 | 0.54 | 55 | 101532 | 93793 | 5957 | 14900 | 01 | 2 |  | 2021-06-08 22:14 | 1593 | 109 |  | 35 | [16 empty] | 102.77 | 100 | 0 | 0 | 0 |  | 410 |  | Y | Y | 0 | 0 | 0 |  | 410 |  | Y | Y | N |  | Y |  |  |  |  | BT180180 | H
B64439 | 2021-06-08 | 2 | B |  | 7 | A | AE5180 | 합금강 | E1 | BM#2 | 1626 | 44 | 1609 | 1505 | 39 | 8000 |  | 1 | 0.25 | 16 |  | -2.44 | 1539 | 1594 | 12.92 | 0 | 0 | 38 | 21 | 52 | Y |  | 2021-06-08 22:20 | 74 | 1100 | 21 | 21 | 27 | 30 | 32 | 34 | 34 | 34 | 33 | 32 | 31 | 30 | 29 | 29 | 30 | 34 | 29 | 34 | -0.14 | Y | 35 | Y | -0.2 |  |  |  | 0.75 |  |  |  | N | N | N | Y | 170 | 0.48 | 61 | 94231 | 92472 | 528 | 15600 | 18 | 2 |  | 2021-06-08 22:22 | 1539 | 127 |  | 39 | [8 empty] | 4E72259E9AB24D3DAD870B6A0A6A7E98 | 8E8212F1A71B4B84ABC2190E1F65617D | 8C270310DA6E4D3E9E3E62286AE76318 |  | 2BFB0AF447734313AFACC2E5026113C8 | 2548B1DE6A394A32B7286455CE86AD89 | BDE8D1058AB24FEBA266925F9F01928C |  | 101.71 | 100 | 0 | 0 | 0 |  | 650 | 700 | N | N | 0 | 0 | 0 |  | 651 | 700 | N | N | Y | [6 empty] | RB100.00 | H
A64978 | 2021-06-08 | 1 | B | TUNDISH교체전 | 10 | A | SCR420HON2 | 소입성보증강 | C | BM#1 | 1603 | 43 | 1610 | 1553 | 33 | 6600 |  | 3 | 0.23 | 20 |  | -1.4 | 1588 | 1622 | 0 | 184.22 |  | 6 | 22 | 51 | Y |  | 2021-06-08 22:52 | 77 | 1098 | 35 | 33 | 33 | 32 | 33 | 33 | 32 | 32 | 31 | 31 | 31 |  |  | 31 | 32 | 33 | 31 | 33 | -0.04 | Y | 40 | Y | 0 | [7 empty] | N | N | N | N | 120 | 0.55 | 55 | 96731 | 97981 | 5019 | 2000 | 01 | 2 |  | 2021-06-08 23:06 | 1588 | 109 |  | 32 |  |  |  | C6B233B3FB194A4A9100CE401911DB8D | A2C771268C8649E7A193CC2F97B092B4 | B08DCB73CE924EE09AB54D41FA3363B6 | [10 empty] | 9673100 | 100 | 0 | 3000 | 0 |  | 410 |  | Y | Y | 0 | 3000 | 0 |  | 411 |  | Y | Y | N |  | Y |  |  |  |  | BT180180 | H
B64440 | 2021-06-08 | 2 | B |  | 8 | A | AE5180 | 합금강 | E1 | BM#2 | 1601 | 45 | 1603 | 1558 | 38 | 7200 |  | 1 | 0.22 | 16 |  | -2.56 | 1543 | 1598 | 13.21 | 0 | 0 | 20 | 83 | 43 | Y |  | 2021-06-08 23:32 | 78 | 1092 | 28 | 32 | 37 | 39 | 41 | 41 | 40 | 39 | 39 | 38 | 38 | 37 | 36 | 36 | 37 | 41 | 36 | 39 | -0.12 | Y | 40 | Y | -0.2 |  |  |  | 0.83 |  |  |  | N | N | N | Y | 170 | 0.48 | 65 | 94231 | 100167 | -767 | 15000 | 18 | 2 |  | 2021-06-08 23:34 | 1543 | 124 |  | 28 | [16 empty] | 89.74 | 100 | 0 | 0 | 0 |  | 650 | 700 | N | N | 0 | 0 | 0 |  | 651 | 700 | N | N | Y | [6 empty] | RB100.00 | H
A64979 | 2021-06-08 | 1 | B | TUNDISH교체 | 1 | A | SCM420HT | 소입성보증강 | C | BM#1 | 1690 | 42 | 1648 | 1613 | 31 | 4900 |  | 3 | 0.23 | 20 |  | -1.75 | 1609 | 1651 | 0 | 188.74 |  | 33 | 58 | 49 | Y |  | 2021-06-09 00:01 | 99 | 1102 | -268 | 28 | 26 | 27 | 32 | 35 | 38 | 41 | 42 | 43 | 43 | 44 | 45 | 45 | 38 | 45 | 45 | 0 | 0 |  |  | Y | 0.2 |  | 2.04 | 1.87 |  |  |  |  | N | N | N | N | 150 | 0.44 | 68 | 93611 | 98550 | -1200 | 15100 | 16 | 1 |  | 2021-06-09 00:08 | 1609 | 122 |  | 41 |  | *T/D FLUX 유:10KG,용120KG *전기로 2기 작업지연 감속주입 | [14 empty] | 95.08 | 100 | 700 | 0 | 0 |  | 410 |  | Y | Y | 700 | 0 | 0 |  | 410 |  | Y | Y | N | [6 empty] | RB120.00 | C
B64441 | 2021-06-08 | 2 | B |  | 9 | A | AE5180 | 합금강 | E1 | BM#2 | 1599 | 44 | 1587 | 1548 | 35 | 6900 |  | 1 | 0.18 | 16 |  | -2.06 | 1536 | 1586 | 10.81 | 0 | 0 | 11 | 65 | 52 | Y |  | 2021-06-09 00:34 | 71 | 1078 | 34 | 34 | 34 | 34 | 35 | 35 | 34 | 34 | 33 | 31 | 31 | 29 |  | 29 | 33 | 35 | 29 | 34 | -0.15 | Y | 40 | Y | -0.4 |  |  |  | 0.83 |  |  |  | N | N | N | Y | 220 | 0.48 | 64 | 99774 | 98158 | -108 | 16000 | 18 | 2 |  | 2021-06-09 00:36 | 1536 | 119 |  | 33 | [16 empty] | 101.86 | 100 | 0 | 0 | 0 |  | 650 | 700 | N | N | 0 | 0 | 0 |  | 651 | 700 | N | N | Y | [6 empty] | RB100.00 | C
A64980 | 2021-06-08 | 1 | B |  | 2 | A | SCM420HT | 소입성보증강 | C | BM#1 | 1658 | 38 | 1623 | 1610 | 26 | 4400 |  | 3 | 0.23 | 18 |  | -1.51 | 1593 | 1627 | 0 | 182.05 |  | 32 | 31 | 81 | Y |  | 2021-06-09 00:54 | 83 | 1091 | 43 | 36 | 31 | 29 | 28 | 28 | 28 | 28 | 28 | 27 | 27 | 27 | 26 | 26 | 29 | 31 | 26 | 28 | -0.09 | Y | 55 | Y | 0 | [7 empty] | N | N | N | N | 140 | 0.45 | 66 | 99376 | 97213 | -1863 | 13900 | 16 | 1 |  | 2021-06-09 01:01 | 1593 | 132 |  | 57 |  | *전기로 2기 작업지연 감속주입 | [14 empty] | 102.29 | 100 | 0 | 0 | 0 |  | 410 |  | Y | Y | 0 | 0 | 0 |  | 411 |  | Y | Y | N | [6 empty] | RB135.00 | C
B64442 | 2021-06-08 | 2 | B |  | 10 | A | AE5180 | 합금강 | E1 | BM#2 | 1646 | 44 | 1598 | 1574 | 34 | 6300 |  | 1 | 0.2 | 17 |  | -2.31 | 1541 | 1598 | 12.91 | 0 | 0 | 30 | 60 | 48 | Y |  | 2021-06-09 01:37 | 76 | 1103 | 27 | 29 | 33 | 36 | 37 | 38 | 37 | 37 | 36 | 35 | 34 | 33 | 32 | 31 | 34 | 38 | 31 | 37 | -0.17 | Y | 40 | Y | -0.2 |  |  |  | 0.82 |  |  |  | N | N | N | Y | 210 | 0.48 | 67 | 99774 | 101566 | -716 | 15800 | 18 | 2 |  | 2021-06-09 01:40 | 1541 | 118 |  | 34 | [16 empty] | 98.79 | 100 | 0 | 0 | 0 |  | 650 | 700 | N | N | 0 | 0 | 0 |  | 651 | 700 | N | N | Y | [6 empty] | RB100.00 | H
A64981 | 2021-06-08 | 1 | B |  | 3 | A | SCM420HT | 소입성보증강 | C | BM#1 | 1595 | 40 | 1612 | 1565 | 33 | 6600 |  | 3 | 0.28 | 18 |  | -2.59 | 1571 | 1628 | 0 | 360.53 |  | 29 | 8 | 52 | Y |  | 2021-06-09 02:24 | 61 | 1095 | 24 | 24 | 21 | 20 | 19 | 19 | 18 | 18 | 17 | 15 | 15 | 14 | 13 | 10 | 17 | 21 | 10 | 0 | -0.18 |  | 60 | Y | -0.4 | [7 empty] | Y | Y | Y | Y | 130 | 0.49 | 68 | 98941 | 105114 | -3514 | 14800 | 16 | 1 |  | 2021-06-09 02:31 | 1571 | 142 |  | 36 | [8 empty] | 714E335E0F974784ABF8CC752FA9360D | 615B99D76B2A44A9BE9515EF9B9ACD51 | 06FBCB37F48A4F5BA8A7A07F4D02FB9A |  | AB571B4D30EB4C2E94BB268EF08D7981 | D7915D546D444C85BE075314E49CC367 | 2D65AD1B0AEA497BBE378E2295700618 |  | 95.64 | 100 | 0 | 0 | 0 |  | 490 |  | Y | Y | 0 | 0 | 0 |  | 491 |  | Y | Y | N | [6 empty] | RB210.00 | C
B64443 | 2021-06-08 | 2 | B | TUNDISH교체전 | 11 | A | AE5180 | 합금강 | E1 | BM#2 | 1625 | 41 | 1588 | 1531 | 35 | 7000 |  | 1 | 0.19 | 16 |  | -2.3 | 1534 | 1587 | 12.13 | 0 | 0 | 38 | 22 | 50 | Y |  | 2021-06-09 02:34 | 69 | 1075 | 29 | 29 | 28 | 28 | 28 | 28 | 28 | 27 | 27 | 26 | 25 | 24 | 23 | 23 | 27 | 28 | 23 | 28 | -0.1 |  | 50 | Y | -0.2 |  |  |  | 0.93 |  |  |  | N | N | N | M | 200 | 0.48 | 62 | 110860 | 94705 | 145 | 2000 | 18 | 2 |  | 2021-06-09 02:37 | 1534 | 129 |  | 45 |  |  | 3D74326FE8E64D9C9177311E3BCB998B | C1BCD703C4A64BBC8D695A118D7EE80B | BD46D689D15D42299DB626FF971C0D8E | [11 empty] | 116.39 | 100 | 0 | 2720 | 0 |  | 650 | 700 | N | N | 0 | 3070 | 0 |  | 652 | 700 | N | N | Y | [6 empty] | RB100.00 | H
B64444 | 2021-06-08 | 2 | B |  | 4 | A | SCM420HT | 소입성보증강 | C | BM#1 | 1624 | 45 | 1639 | 1551 | 39 | 7900 |  | 1 | 0.22 | 19 |  | -2.09 | 1578 | 1638 | 0.28 | 18.77 | 0 | 20 | 84 | 42 | Y |  | 2021-06-09 03:44 | 68 | 1080 | 7 | 7 | 19 | 24 | 27 | 28 | 29 | 29 | 28 | 27 | 27 | 26 | 25 | 25 | 25 | 29 | 25 | 27 | -0.11 | Y | 35 | Y | -0.2 | [7 empty] | Y | Y | Y | Y | 120 | 0.48 | 65 | 93327 | 100758 | -858 | 15500 | 16 | 1 |  | 2021-06-09 03:48 | 1578 | 119 |  | 25 | [16 empty] | 92.17 | 100 | 0 | 0 | 0 |  | 490 |  | N | Y | 0 | 0 | 0 |  | 491 |  | Y | Y | N | [6 empty] | RB210.00 | C
A64982 | 2021-06-08 | 1 | B | TUNDISH교체 | 1 | A | AE1055LS | 탄소강 | G-AE1055LS | BM#2 | 1590 | 51 | 1627 | 1530 | 36 | 7000 |  | 3 | 0.25 | 25 |  | -1.58 | 1572 | 1622 | 0 | 223.46 |  | 6 | 23 | 57 | Y |  | 2021-06-09 03:52 | 88 | 1091 | 26 | 20 | 22 | 20 | 26 | 32 | 34 | 34 | 36 | 36 | 37 |  |  | 37 | 31 | 37 | 37 | 0 | 0 |  |  | Y | 0.2 |  | 1.58 | 1.58 |  |  |  |  | Y | N | N | M | 220 | 0.49 | 56 | 93060 | 90382 | 7196 | 15800 | 02 | 1 |  | 2021-06-09 04:02 | 1572 | 152 |  | 53 | 35 | * T/D FLUX 용탕부: 220 KG / 유탕부: 10KG 투입. * BUTT 타입롱노즐사용(일반타입.) | [14 empty] | 93.11 | 100 | 1500 | 0 | 0 |  | 400 | 400 | Y | N | 1540 | 0 | 0 |  | 400 | 400 | Y | N | N |  |  | Y |  |  |  | BT180180 | H
B64445 | 2021-06-08 | 2 | D |  | 5 | A | SCM420HT | 소입성보증강 | C | BM#1 | 1605 | 44 | 1659 | 1575 | 33 | 7000 |  | 1 | 0.21 | 21 |  | 0 | 1576 | 1652 | 0 | 28.16 | 0 | 11 | 66 | 31 | Y |  | 2021-06-09 04:38 | 66 | 1094 | 23 | 24 | 26 | 28 | 30 | 30 | 29 | 29 | 28 | 26 | 26 | 26 | 24 | 23 | 27 | 30 | 23 | 26 | -0.16 | Y | 45 | Y | -0.2 | [7 empty] | Y | Y | Y | Y | 110 | 0.47 | 66 | 95543 | 100023 | -3273 | 15900 | 16 | 1 |  | 2021-06-09 04:43 | 1576 | 130 |  | 39 | [16 empty] | 96.61 | 100 | 0 | 0 | 0 |  | 0 |  | Y | Y | 0 | 0 | 0 |  | 0 |  | Y | Y | N |  | Y |  |  |  |  | RB160.00 | C
A64983 | 2021-06-08 | 1 | D |  | 2 | A | AE1055LS | 탄소강 | G-AE1055LS | BM#2 | 1604 | 40 | 1608 | 1552 | 29 | 4700 |  | 3 | 0.25 | 25 |  | -1.42 | 1548 | 1590 | 0 | 330.9 |  | 33 | 59 | 75 | Y |  | 2021-06-09 05:12 | 64 | 1096 | 36 | 33 | 31 | 30 | 30 | 30 | 30 | 30 | 30 | 30 | 30 | 29 |  | 29 | 31 | 31 | 29 | 30 | -0.02 | Y | 45 | Y | -0.2 | [7 empty] | Y | N | N | Y | 220 | 0.52 | 58 | 93060 | 93677 | 7723 | 15600 | 02 | 1 |  | 2021-06-09 05:25 | 1548 | 126 |  | 29 | 22 | [15 empty] | 91.91 | 100 | 0 | 0 | 0 |  | 400 | 400 | Y | N | 0 | 0 | 0 |  | 400 | 400 | Y | N | N |  |  | Y |  |  |  | BT180180 | H
A64984 | 2021-06-08 | 1 | D |  | 3 | A | AE1055LS | 탄소강 | G-AE1055LS | BM#2 | 1583 | 40 | 1605 | 1522 | 27 | 5500 |  | 3 | 0.25 | 25 |  | -1.31 | 1552 | 1591 | 0 | 242.14 |  | 32 | 32 | 68 | Y |  | 2021-06-09 06:15 | 68 | 1096 | 27 | 28 | 30 | 31 | 32 | 31 | 31 | 31 | 29 | 29 | 29 |  |  | 29 | 30 | 32 | 29 | 31 | -0.1 | Y | 30 | Y | 0 | [7 empty] | Y | N | N | Y | 210 | 0.52 | 55 | 84600 | 89450 | 7100 | 15900 | 02 | 1 |  | 2021-06-09 06:23 | 1552 | 117 |  | 25 | 9 | [15 empty] | 87.31 | 100 | 0 | 0 | 0 |  | 400 | 400 | Y | N | 0 | 0 | 0 |  | 400 | 400 | Y | N | N |  |  | Y |  |  |  | BT180180 | H
B64446 | 2021-06-08 | 2 | D | 연주종료 | 6 | A | SCM420HT | 소입성보증강 | C | BM#1 | 1654 | 46 | 1632 | 1577 | 32 | 6700 |  | 1 | 0.24 | 19 |  | -2.45 | 1586 | 1651 | 0 | 21.52 | 0 | 30 | 61 | 24 | Y |  | 2021-06-09 05:34 | 76 | 1087 | 22 | 21 | 25 | 28 | 31 | 33 | 33 | 32 | 31 | 30 | 30 | 30 |  | 30 | 0 | 0 | 0 | 0 | 0 |  | 0 | Y | 0 | [7 empty] | N | N | N | N | 100 | 0 | 21 | 106713 | 96579 | -1379 | 1500 | 16 | 0 |  | 2021-06-09 05:39 | 1586 | 207 |  | 115 |  | *빅사이즈 후속히트 주속 적용 *연주종료 07:46 | [14 empty] | 110.93 | 100 | 0 | 2500 | 0 |  | 410 |  | Y | Y | 0 | 2500 | 0 |  | 411 |  | Y | Y | N | [6 empty] | RB120.00 | C
A64985 | 2021-06-08 | 1 | D |  | 4 | A | AE1055LS | 탄소강 | G-AE1055LS | BM#2 | 1633 | 44 | 1595 | 1545 | 22 | 4300 |  | 3 | 0.25 | 25 |  | -1.11 | 1553 | 1586 | 0 | 175.52 |  | 29 | 9 | 67 | Y |  | 2021-06-09 07:15 | 69 | 1094 | 28 | 31 | 32 | 34 | 34 | 34 | 33 | 32 | 32 | 31 | 31 |  |  | 31 | 32 | 34 | 31 | 34 | -0.07 | Y | 35 | Y | 0 | [7 empty] | Y | N | N | Y | 200 | 0.52 | 56 | 93060 | 90557 | 7893 | 15600 | 02 | 1 |  | 2021-06-09 07:23 | 1553 | 104 |  | 21 | 10 | [7 empty] | 104B72E62976428EBF46CC3E531BD9A1 | 41EBD2F2D50047DF89F04608CDAF85AB | 152568FDDF114FAF84455AC5C606F5F9 |  | 683E2033ADDA4985899892519CD12A16 | 333B4F66F8594445847DD03C6C7010CD | 32E147B08ED74498A4BE00935A44BC17 |  | 93.39 | 100 | 0 | 0 | 0 |  | 400 | 400 | Y | N | 0 | 0 | 0 |  | 400 | 400 | Y | N | N |  |  | Y |  |  |  | BT180180 | H
A64986 | 2021-06-09 | 1 | D |  | 5 | A | AE1055LS | 탄소강 | G-AE1055LS | BM#2 | 1652 | 49 | 1590 | 1571 | 23 | 4100 |  | 3 | 0.24 | 26 |  | -1.08 | 1558 | 1593 | 0 | 173.9 |  | 6 | 24 | 64 | Y |  | 2021-06-09 08:21 | 74 | 1090 | 30 | 35 | 40 | 43 | 44 | 44 | 43 | 42 | 42 | 41 | 40 | 39 | 38 | 38 | 41 | 44 | 38 | 0 | -0.15 | Y | 40 | Y | -0.2 | [7 empty] | Y | N | N | Y | 190 | 0.5 | 61 | 93060 | 93595 | 7655 | 15200 | 02 | 1 |  | 2021-06-09 08:26 | 1558 | 99 |  | 12 |  | * 정속유지 강종이나 전공정 요청으로 감속주입 ID : 305, 306, 404, 405 이상공정/생관통보 | [14 empty] | 9306000 | 100 | 0 | 0 | 0 |  | 400 | 400 | Y | N | 0 | 0 | 0 |  | 400 | 400 | Y | N | N |  |  | Y |  |  |  | BT180180 | H
A64987 | 2021-06-09 | 1 | D |  | 6 | A | AE1055LS | 탄소강 | G-AE1055LS | BM#2 | 1641 | 51 | 1593 | 1555 | 26 | 5200 |  | 3 | 0.24 | 25 |  | -1.16 | 1556 | 1593 | 0 | 215.12 |  | 5 | 5 | 847 | Y |  | 2021-06-09 09:25 | 72 | 1088 | 36 | 36 | 38 | 38 | 38 | 36 | 35 | 33 | 32 | 31 | 30 | 29 | 28 | 27 | 33 | 38 | 27 | 38 | -0.18 |  | 60 | Y | 0 | [7 empty] | Y | N | N | Y | 180 | 0.46 | 70 | 101520 | 100131 | 7119 | 15600 | 02 | 1 |  | 2021-06-09 09:28 | 1556 | 101 |  | 9 |  | * 정속유지 강종이나 전공정 요청으로 감속주입. 이상공정/생관통보 | [14 empty] | 10152000 | 100 | 0 | 0 | 0 |  | 400 | 400 | Y | N | 0 | 0 | 0 |  | 400 | 400 | Y | N | N |  |  | Y |  |  |  | BT180180 | H
A64988 | 2021-06-09 | 1 | D |  | 7 | A | AE1055LS | 탄소강 | G-AE1055LS | BM#2 | 1620 | 42 | 1588 | 1584 | 25 | 3100 |  | 3 | 0.24 | 25 |  | -1.2 | 1550 | 1592 | 0 | 238.57 |  | 32 | 33 | 68 | Y |  | 2021-06-09 10:22 | 66 | 1099 | 27 | 27 | 29 | 31 | 31 | 31 | 31 | 30 | 29 | 29 | 29 | 28 |  | 28 | 30 | 31 | 28 | 31 | -0.06 | Y | 40 | Y | -0.2 | [7 empty] | Y | N | N | Y | 170 | 0.52 | 57 | 93060 | 92756 | 7094 | 15500 | 02 | 1 |  | 2021-06-09 10:27 | 1550 | 108 |  | 23 | [16 empty] | 9306000 | 100 | 0 | 0 | 0 |  | 400 | 400 | Y | N | 0 | 0 | 0 |  | 400 | 400 | Y | N | N |  |  | Y |  |  |  | BT180180 | C
A64989 | 2021-06-09 | 1 | D |  | 8 | A | AE1055LS | 탄소강 | G-AE1055LS | BM#2 | 1620 | 40 | 1587 | 1560 | 18 | 3800 |  | 3 | 0.23 | 25 |  | -1.05 | 1546 | 1585 | 0 | 226.95 |  | 29 | 10 | 66 | Y |  | 2021-06-09 11:14 | 62 | 1087 | 27 | 28 | 28 | 28 | 27 | 27 | 27 | 27 | 26 | 26 | 26 |  |  | 26 | 27 | 28 | 26 | 28 | -0.04 |  | 40 | Y | 0 | [7 empty] | Y | N | N | Y | 170 | 0.52 | 54 | 93060 | 87712 | 7488 | 15600 | 02 | 1 |  | 2021-06-09 11:25 | 1546 | 109 |  | 28 | [16 empty] | 9306000 | 100 | 0 | 0 | 0 |  | 400 | 400 | Y | N | 0 | 0 | 0 |  | 400 | 400 | Y | N | N |  |  | Y |  |  |  | BT180180 | H
B64451 | 2021-06-09 | 2 | D | 연주시작 | 1 | A | AE1038M2 | 탄소강 | B | BM#1 | 1654 | 31 | 1668 | 1592 | 13 | 5300 |  | 1 | 0.27 | 19 |  | -2.97 | 1584 | 1662 | 26.14 | 0.04 | 0 | 20 | 86 | 53 | Y |  | 2021-06-09 12:04 | 87 | 1088 | -268 | -260 | 27 | 25 | 30 | 36 | 39 | 39 | 41 | 41 | 40 | 39 | 38 | 38 | 36 | 41 | 38 | 39 | -0.15 |  | 20 | Y | -0.2 | 0.9 | 2 | 1.94 |  |  |  |  | N | N | N | N | 210 | 0.47 | 58 | 94560 | 96579 | 221 | 15200 | 04 | 2 |  | 2021-06-09 12:11 | 1584 | 102 |  | 15 |  | *T/D FLUX 유:15KG 용:120GK *연주시작 12:22 *엣지히터 코일부 가열, 미사용 *전공정 요청 감속주입 | [14 empty] | 97.64 | 100 | 700 | 0 | 0 |  | 650 |  | N | N | 700 | 0 | 0 |  | 651 |  | N | N | N | Y | N |  |  |  |  | RB110.00 | H
A64990 | 2021-06-09 | 1 | D |  | 9 | A | AE1055LS | 탄소강 | G-AE1055LS | BM#2 | 1620 | 43 | 1591 | 1618 | 24 | 2900 |  | 3 | 0.23 | 25 |  | -1.49 | 1546 | 1592 | 0 | 215.47 |  | 6 | 25 | 66 | Y |  | 2021-06-09 12:24 | 62 | 1090 | 25 | 27 | 32 | 33 | 34 | 33 | 33 | 32 | 31 | 31 | 30 | 30 |  | 30 | 31 | 34 | 30 | 33 | -0.11 | Y | 35 | Y | 0 | [7 empty] | Y | N | N | Y | 220 | 0.52 | 58 | 93060 | 94446 | 7054 | 15700 | 02 | 1 |  | 2021-06-09 12:29 | 1546 | 96 |  | 14 | [16 empty] | 90.44 | 100 | 0 | 0 | 0 |  | 400 | 400 | Y | N | 0 | 0 | 0 |  | 400 | 400 | Y | N | N |  |  | Y |  |  |  | BT180180 | H
B64452 | 2021-06-09 | 2 | A |  | 2 | A | AE1038M2 | 탄소강 | B | BM#1 | 1581 | 42 | 1615 | 1559 | 33 | 5800 |  | 1 | 0.4 | 16 |  | -2.35 | 1569 | 1620 | 25.11 | 0 | 0 | 11 | 68 | 40 | Y |  | 2021-06-09 13:07 | 72 | 1099 | 36 | 36 | 38 | 38 | 38 | 38 | 36 | 36 | 35 | 34 | 33 | 32 | 30 | 29 | 35 | 38 | 29 | 38 | -0.16 |  | 55 | Y | -0.2 | [7 empty] | N | N | N | N | 200 | 0.49 | 64 | 94560 | 101286 | 2964 | 15470 | 04 | 2 |  | 2021-06-09 13:13 | 1569 | 99 |  | 11 |  | *엣지히터 코일부 가열, 미사용 | [14 empty] | 90.71 | 100 | 0 | 0 | 0 |  | 650 |  | N | N | 0 | 0 | 0 |  | 651 |  | N | N | N | Y | [5 empty] | RB110.00 | H
A64991 | 2021-06-09 | 1 | A |  | 10 | A | AE1055LS | 탄소강 | G-AE1055LS | BM#2 | 1620 | 41 | 1591 | 1588 | 17 | 3300 |  | 3 | 0.23 | 25 |  | -1.34 | 1546 | 1586 | 0 | 225.44 |  | 5 | 6 | 63 | Y |  | 2021-06-09 13:19 | 62 | 1090 | 30 | 31 | 32 | 32 | 32 | 31 | 30 | 29 | 29 | 28 | 28 | 28 |  | 28 | 30 | 32 | 28 | 32 | -0.09 |  | 45 | Y | 0 | [7 empty] | Y | N | N | Y | 210 | 0.52 | 56 | 93060 | 90900 | 7100 | 15700 | 02 | 1 |  | 2021-06-09 13:28 | 1546 | 97 |  | 16 | [16 empty] | 92.6 | 100 | 0 | 0 | 0 |  | 400 | 400 | Y | N | 0 | 0 | 0 |  | 400 | 400 | Y | N | N |  |  | Y |  |  |  | BT180180 | H
B64453 | 2021-06-09 | 2 | A |  | 3 | A | AE1038M2 | 탄소강 | B | BM#1 | 1637 | 37 | 1621 | 1607 | 23 | 3800 |  | 1 | 0.23 | 17 |  | -2.16 | 1555 | 1611 | 12.75 | 0 | 0 | 33 | 61 | 117 | Y |  | 2021-06-09 14:10 | 58 | 1110 | 26 | 26 | 26 | 26 | 26 | 24 | 23 | 23 | 22 | 20 | 19 | 17 |  | 17 | 23 | 26 | 17 | 26 | -0.18 |  | 50 | Y | -0.4 | [7 empty] | N | N | N | N | 190 | 0.51 | 59 | 97017 | 97483 | -433 | 15280 | 04 | 2 |  | 2021-06-09 14:11 | 1555 | 105 |  | 13 |  | *코너히터기 100KW 적용 *L/D 슬라그 나옴에 4.5TON 이월 | [6 empty] | AAD045D935BE447B99BF700255119D4A | FFEE20DDD6BC41DE99A332C9AAF87C69 | 2A4F70A5A20C44DFB832591C5935E0A1 |  | BB097D943D974957937BE68974D44E8A | 57DD5A761477493086E04E3C94026B18 | 064E091083D645698D2AC4922F0A7964 |  | 94.65 | 100 | 0 | 0 | 0 |  | 650 |  | Y | N | 0 | 0 | 0 |  | 651 |  | Y | N | N | Y | [5 empty] | RB110.00 | C
A64992 | 2021-06-09 | 1 | A |  | 11 | A | AE1055LS | 탄소강 | G-AE1055LS | BM#2 | 1620 | 40 | 1593 | 1574 | 18 | 3100 |  | 3 | 0.21 | 26 |  | -0.96 | 1559 | 1589 | 0 | 180.25 |  | 32 | 34 | 61 | Y |  | 2021-06-09 14:08 | 75 | 1094 | 26 | 28 | 33 | 37 | 39 | 39 | 39 | 39 | 39 | 39 | 39 | 39 |  | 39 | 37 | 39 | 39 | 39 | 0 |  | 35 | Y | 0 | [7 empty] | Y | N | N | Y | 200 | 0.52 | 54 | 101520 | 90910 | 7040 | 16000 | 02 | 1 |  | 2021-06-09 14:15 | 1559 | 99 |  | 25 | [16 empty] | 10152000 | 100 | 0 | 0 | 0 |  | 400 | 400 | Y | N | 0 | 0 | 0 |  | 400 | 400 | Y | N | N |  |  | Y |  |  |  | BT180180 | H
B64454 | 2021-06-09 | 2 | A |  | 4 | A | AE1038M2 | 탄소강 | B | BM#1 | 1651 | 43 | 1607 | 1592 | 26 | 4800 |  | 1 | 0.21 | 15 |  | -2.23 | 1552 | 1604 | 10.55 | 0 | 0 | 30 | 63 | 86 | Y |  | 2021-06-09 14:56 | 55 | 1091 | 15 | 14 | 17 | 18 | 18 | 17 | 16 | 15 | 14 | 13 | 12 | 11 |  | 11 | 15 | 18 | 11 | 0 | -0.17 | Y | 40 | Y | -0.2 | [7 empty] | N | N | N | N | 180 | 0.52 | 60 | 95520 | 98158 | 992 | 14060 | 04 | 2 |  | 2021-06-09 15:01 | 1552 | 105 |  | 27 | [16 empty] | 94.43 | 100 | 0 | 0 | 0 |  | 650 |  | Y | N | 0 | 0 | 0 |  | 651 |  | Y | N | N | Y | [5 empty] | RB080.00 | C
A64993 | 2021-06-09 | 1 | A |  | 12 | A | AE1055LS | 탄소강 | G-AE1055LS | BM#2 | 1605 | 42 | 1590 | 1531 | 28 | 5100 |  | 3 | 0.23 | 26 |  | -1.42 | 1547 | 1590 | 0 | 177.4 |  | 29 | 11 | 59 | Y |  | 2021-06-09 15:09 | 63 | 1099 | 38 | 37 | 34 | 32 | 31 | 30 | 29 | 28 | 27 | 27 | 26 | 26 | 25 | 25 | 30 | 34 | 25 | 0 | -0.18 |  | 50 | Y | -0.2 | [7 empty] | Y | N | N | Y | 190 | 0.51 | 60 | 152280 | 95254 | 7096 | 16000 | 02 | 1 |  | 2021-06-09 15:13 | 1547 | 95 |  | 20 |  | *연연주 혼탕부 307 308 309 407 408 409 *전공정 지연으로 20% 이상감속 304.404 | [14 empty] | 146.14 | 100 | 0 | 0 | 0 |  | 400 | 400 | Y | N | 0 | 0 | 0 |  | 400 | 400 | Y | N | N |  |  | Y |  |  |  | BT180180 | H
B64455 | 2021-06-09 | 2 | A |  | 5 | A | AE1038M2 | 탄소강 | B | BM#1 | 1639 | 42 | 1612 | 1553 | 32 | 5500 |  | 1 | 0.22 | 17 |  | -2.16 | 1563 | 1605 | 10.89 | 0 | 0 | 20 | 87 | 56 | Y |  | 2021-06-09 15:57 | 66 | 1097 | 9 | 8 | 16 | 18 | 20 | 19 | 19 | 18 | 17 | 16 | 15 | 14 | 13 | 13 | 16 | 20 | 13 | 0 | -0.17 | Y | 40 | Y | -0.2 | [7 empty] | N | N | N | N | 170 | 0.52 | 57 | 94545 | 97217 | 2433 | 15400 | 04 | 2 |  | 2021-06-09 16:05 | 1563 | 107 |  | 28 | [16 empty] | 94.36 | 100 | 0 | 0 | 0 |  | 650 |  | Y | N | 0 | 0 | 0 |  | 651 |  | Y | N | N | Y | [5 empty] | RB080.00 | C
A64994 | 2021-06-09 | 1 | A |  | 13 | A | P-AE1055LSM | 탄소강 | G-AE1055LS | BM#2 | 1605 | 41 | 1590 | 1538 | 31 | 5300 |  | 3 | 0.23 | 25 |  | -1.48 | 1542 | 1590 | 0 | 241.19 |  | 6 | 26 | 54 | Y |  | 2021-06-09 16:20 | 58 | 1100 | 24 | 24 | 26 | 29 | 29 | 29 | 28 | 28 | 27 | 26 | 25 | 25 | 24 | 23 | 26 | 29 | 23 | 29 | -0.12 | Y | 50 | Y | -0.2 | [7 empty] | Y | Y | Y | Y | 180 | 0.48 | 65 | 50766 | 97022 | 6928 | 15800 | 02 | 1 |  | 2021-06-09 16:23 | 1542 | 92 |  | 9 |  | *연연주 혼탕부 301 401 *주입말 전공정 지연감속주입 정속미준수 이사공정등록 및 생관통보 | [6 empty] | 2BE83E4889214FBF824FCD0CE563B59D | 98D98E4BAA064691A2E9336D049E066C | 225AB43E9B5D48B4B3AB7D52B72296F6 |  | 0C615239F92041B8BB846F2744CA32AE | 4812A5824E54443C994D16A07BBACAC7 | E0AA05F49D704458BB02B5167F3F394A |  | 48.7 | 100 | 0 | 0 | 0 |  | 400 | 400 | Y | N | 0 | 0 | 0 |  | 400 | 400 | Y | N | N |  | N | Y |  |  |  | BT180180 | H
B64456 | 2021-06-09 | 2 | A |  | 6 | A | AE1038M2 | 탄소강 | B | BM#1 | 1631 | 44 | 1624 | 1570 | 28 | 5100 |  | 1 | 0.3 | 16 |  | -2.89 | 1555 | 1619 | 16.94 | 0 | 0 | 11 | 69 | 52 | Y |  | 2021-06-09 16:57 | 58 | 1101 | 12 | 11 | 24 | 29 | 31 | 31 | 31 | 30 | 30 | 29 | 28 | 27 |  | 27 | 27 | 31 | 27 | 31 | -0.1 | Y | 40 | Y | -0.2 | [7 empty] | N | N | N | N | 210 | 0.51 | 61 | 94545 | 95066 | 1484 | 14800 | 04 | 2 |  | 2021-06-09 17:00 | 1555 | 110 |  | 26 | [16 empty] | 96.43 | 100 | 0 | 0 | 0 |  | 650 |  | Y | N | 0 | 0 | 0 |  | 651 |  | Y | N | N | Y | [5 empty] | RB080.00 | C
A64995 | 2021-06-09 | 1 | A |  | 14 | A | P-AE1055LSM | 탄소강 | G-AE1055LS | BM#2 | 1621 | 40 | 1589 | 1561 | 23 | 3900 |  | 3 | 0.22 | 25 |  | -1.4 | 1539 | 1589 | 0.05 | 214.67 |  | 5 | 7 | 64 | Y |  | 2021-06-09 17:21 | 55 | 1097 | 23 | 23 | 24 | 25 | 25 | 24 | 23 | 22 | 22 | 20 | 20 | 20 |  | 20 | 23 | 25 | 20 | 23 | -0.11 | Y | 45 | Y | 0 | [7 empty] | Y | Y | Y | Y | 170 | 0.48 | 62 | 84610 | 93355 | 7045 | 16100 | 02 | 1 |  | 2021-06-09 17:24 | 1539 | 98 |  | 14 |  | *샘플채취 303 403 (300MM) | [14 empty] | 8461000 | 100 | 0 | 0 | 300 |  | 400 | 400 | Y | N | 0 | 0 | 300 |  | 401 | 400 | Y | N | N |  |  | Y |  |  |  | BT180180 | H
B64457 | 2021-06-09 | 2 | A |  | 7 | A | AE1038M2 | 탄소강 | B | BM#1 | 1648 | 47 | 1615 | 1594 | 26 | 4600 |  | 1 | 0.22 | 15 |  | -1.99 | 1561 | 1607 | 8.85 | 0 | 0 | 33 | 62 | 50 | Y |  | 2021-06-09 17:52 | 64 | 1100 | 25 | 24 | 27 | 28 | 29 | 29 | 28 | 27 | 27 | 26 | 25 | 23 |  | 23 | 26 | 29 | 23 | 27 | -0.15 | Y | 40 | Y | -0.2 | [7 empty] | N | N | N | N | 200 | 0.51 | 61 | 97836 | 100829 | 1771 | 15610 | 04 | 2 |  | 2021-06-09 17:59 | 1561 | 111 |  | 32 | [16 empty] | 93.18 | 100 | 0 | 0 | 0 |  | 650 |  | Y | N | 0 | 0 | 0 |  | 651 |  | Y | N | N | Y | [5 empty] | RB110.00 | C
A64996 | 2021-06-09 | 1 | A |  | 15 | A | P-AE1055LSM | 탄소강 | G-AE1055LS | BM#2 | 1619 | 40 | 1594 | 1557 | 24 | 4200 |  | 3 | 0.22 | 25 |  | -1.33 | 1549 | 1594 | 0 | 156.81 |  | 32 | 35 | 59 | Y |  | 2021-06-09 18:09 | 65 | 1094 | 19 | 19 | 24 | 26 | 28 | 29 | 29 | 28 | 28 | 27 | 27 | 27 | 27 | 27 | 26 | 29 | 27 | 28 | -0.02 | Y | 40 | Y | 0 | [7 empty] | Y | Y | Y | Y | 220 | 0.48 | 63 | 101532 | 96279 | 6821 | 14200 | 02 | 1 |  | 2021-06-09 18:12 | 1549 | 105 |  | 30 | [16 empty] | 98.57 | 100 | 0 | 0 | 0 |  | 400 | 400 | Y | N | 0 | 0 | 0 |  | 400 | 400 | Y | N | N |  |  | Y |  |  |  | BT180180 | H
B64458 | 2021-06-09 | 2 | A | 잔강최소화전 | 8 | A | AE1038M2 | 탄소강 | B | BM#1 | 1626 | 48 | 1620 | 1538 | 29 | 5700 |  | 1 | 0.25 | 15 |  | -2.42 | 1560 | 1611 | 9.9 | 0 | 0 | 30 | 64 | 43 | Y |  | 2021-06-09 18:51 | 63 | 1100 | 20 | 21 | 24 | 26 | 26 | 26 | 25 | 24 | 23 | 23 | 22 | 21 |  | 21 | 24 | 26 | 21 | 26 | -0.12 | Y | 40 | Y | -0.2 | [7 empty] | N | N | N | N | 190 | 0.52 | 57 | 97274 | 95228 | 1122 | 3000 | 04 | 2 |  | 2021-06-09 18:58 | 1560 | 118 |  | 36 |  | *잔강최소화 이상재 등록 ID 107,207 |  | 8EE0C531EE114D0ABBEC06586B2C5D8B | 84BD931147BF44648704F884FE972AA7 | [11 empty] | 99.26 | 100 | 0 | 3340 | 0 |  | 650 |  | Y | N | 0 | 3260 | 0 |  | 651 |  | Y | N | N | Y | [5 empty] | RB110.00 | C
A64997 | 2021-06-09 | 1 | A |  | 16 | A | P-AE1055LSM | 탄소강 | G-AE1055LS | BM#2 | 1628 | 40 | 1592 | 1575 | 24 | 4100 |  | 3 | 0.22 | 26 |  | -1.44 | 1545 | 1592 | 0 | 214.73 |  | 29 | 12 | 55 | Y |  | 2021-06-09 19:14 | 61 | 1099 | 26 | 25 | 24 | 24 | 24 | 24 | 24 | 24 | 23 | 23 | 22 | 22 | 22 | 21 | 23 | 24 | 21 | 24 | -0.05 | Y | 55 | Y | -0.2 | [7 empty] | Y | Y | Y | Y | 210 | 0.48 | 64 | 101532 | 98271 | 7079 | 15700 | 02 | 1 |  | 2021-06-09 19:18 | 1545 | 113 |  | 30 | [16 empty] | 96.15 | 0 | 0 | 0 | 0 |  | 400 | 400 | Y | N | 0 | 0 | 0 |  | 401 | 400 | Y | N | N |  |  | Y | Y |  |  | BT180180 | H
B64459 | 2021-06-09 | 2 | A | 잔강최소화 | 9 | A | AE1050M2 | 탄소강 | B | BM#1 | 1640 | 46 | 1636 | 1565 | 34 | 6600 |  | 1 | 0.26 | 15 |  | -2.61 | 1561 | 1629 | 19.68 | 0 | 0 | 20 | 88 | 45 | Y |  | 2021-06-09 20:03 | 76 | 1106 | -183 | 17 | 35 | 37 | 38 | 39 | 40 | 39 | 39 | 38 | 38 | 37 |  | 37 | 31 | 40 | 37 | 39 | -0.06 | Y | 25 | Y | -0.2 | [7 empty] | N | N | N | N | 210 | 0.48 | 56 | 86500 | 97745 | -545 | 14520 | 04 | 2 |  | 2021-06-09 20:09 | 1561 | 123 |  | 37 |  | *잔강최소화 이상재 등록 ID: 101, 201 | [14 empty] | 86.59 | 100 | 2500 | 0 | 0 |  | 650 |  | Y | N | 2500 | 0 | 0 |  | 651 |  | Y | N | N | Y | [5 empty] | LT170170 | C
A64998 | 2021-06-09 | 1 | A |  | 17 | A | P-AE1055LSM | 탄소강 | G-AE1055LS | BM#2 | 1610 | 43 | 1595 | 1553 | 28 | 4800 |  | 3 | 0.22 | 25 |  | -1.37 | 1547 | 1595 | 0 | 241.39 |  | 6 | 27 | 52 | Y |  | 2021-06-09 20:16 | 63 | 1101 | 20 | 20 | 22 | 24 | 25 | 26 | 26 | 25 | 25 | 24 | 24 | 24 | 23 | 23 | 24 | 26 | 23 | 25 | -0.04 | Y | 35 | Y | -0.2 | [7 empty] | Y | Y | Y | Y | 200 | 0.48 | 62 | 93071 | 93999 | 7001 | 15500 | 02 | 1 |  | 2021-06-09 20:21 | 1547 | 123 |  | 33 | [16 empty] | 92.15 | 100 | 0 | 0 | 0 |  | 401 | 400 | Y | N | 0 | 0 | 0 |  | 401 | 400 | Y | N | N |  | N | Y |  |  |  | BT180180 | H
B64460 | 2021-06-09 | 2 | B |  | 10 | A | AE1050M2 | 탄소강 | B | BM#1 | 1644 | 45 | 1608 | 1581 | 26 | 4600 |  | 1 | 0.24 | 15 |  | -1.97 | 1558 | 1602 | 17.23 | 0 | 0 | 11 | 70 | 54 | Y |  | 2021-06-09 21:01 | 73 | 1101 | 35 | 34 | 34 | 34 | 35 | 34 | 34 | 33 | 32 | 32 | 31 | 30 | 29 | 28 | 33 | 35 | 28 | 34 | -0.16 | Y | 45 | Y | -0.2 | [7 empty] | N | N | N | N | 200 | 0.5 | 62 | 103800 | 99430 | 2070 | 15500 | 04 | 2 |  | 2021-06-09 21:06 | 1558 | 117 |  | 39 | [16 empty] | 101.32 | 100 | 0 | 0 | 0 |  | 650 |  | Y | N | 0 | 0 | 0 |  | 651 |  | Y | N | N | Y | [5 empty] | LT170170 | C
A64999 | 2021-06-09 | 1 | B |  | 18 | A | P-AE1055LSM | 탄소강 | G-AE1055LS | BM#2 | 1584 | 42 | 1585 | 1552 | 31 | 5400 |  | 3 | 0.22 | 25 |  | -0.98 | 1553 | 1585 | 0 | 189.78 |  | 5 | 8 | 56 | Y |  | 2021-06-09 21:08 | 69 | 1099 | 22 | 23 | 24 | 26 | 27 | 28 | 28 | 28 | 28 | 27 | 27 | 27 | 26 | 26 | 26 | 28 | 26 | 28 | -0.05 | Y | 35 | Y | -0.2 | [7 empty] | Y | Y | Y | Y | 190 | 0.49 | 61 | 93071 | 94352 | 6948 | 15000 | 02 | 1 |  | 2021-06-09 21:13 | 1553 | 128 |  | 45 | [16 empty] | 92.01 | 100 | 0 | 0 | 0 |  | 400 | 400 | Y | N | 0 | 0 | 0 |  | 401 | 400 | Y | N | N |  |  | Y |  |  |  | BT180180 | H
B64461 | 2021-06-09 | 2 | B |  | 11 | A | AE1050M2 | 탄소강 | B | BM#1 | 1611 | 40 | 1615 | 1568 | 28 | 5300 |  | 1 | 0.23 | 16 |  | -2.58 | 1552 | 1608 | 14.59 | 0 | 0 | 33 | 63 | 50 | Y |  | 2021-06-09 22:13 | 67 | 1107 | 27 | 28 | 32 | 33 | 34 | 34 | 33 | 32 | 31 | 30 | 29 | 29 | 28 | 28 | 31 | 34 | 28 | 0 | -0.15 | Y | 40 | Y | -0.2 | [7 empty] | N | N | N | N | 190 | 0.5 | 59 | 103800 | 96846 | 1554 | 15400 | 04 | 2 |  | 2021-06-09 22:17 | 1552 | 117 |  | 29 | [8 empty] | 770138DFC2D94F87AF7A9B2D414E20A3 | 3B4EB10118C849E886B31F7C5AD6DAA0 | 1E78096D14AA4B39B7FFE41E5C01D8DF |  | 561E7EF534954248A79E8E05CC97BA4E | C17DA510C86D48A599AC595DF814574B | ADE2F5066C8B41A9AFA1B21FBEF22F1C |  | 103.96 | 100 | 0 | 0 | 0 |  | 650 |  | Y | N | 0 | 0 | 0 |  | 651 |  | Y | N | N | Y | [5 empty] | LT170170 | C
A65000 | 2021-06-09 | 1 | B |  | 19 | A | P-AE1055LSM | 탄소강 | G-AE1055LS | BM#2 | 1609 | 43 | 1600 | 1544 | 28 | 4800 |  | 3 | 0.22 | 25 |  | -1.51 | 1548 | 1597 | 0 | 276.69 |  | 32 | 36 | 50 | Y |  | 2021-06-09 22:19 | 64 | 1101 | 26 | 25 | 26 | 26 | 27 | 27 | 27 | 27 | 27 | 26 | 26 | 26 | 26 | 26 | 26 | 27 | 26 | 27 | -0.03 | Y | 40 | Y | 0 | [7 empty] | Y | Y | Y | Y | 180 | 0.48 | 58 | 84610 | 86975 | 7025 | 15500 | 02 | 1 |  | 2021-06-09 22:24 | 1548 | 135 |  | 36 | [16 empty] | 91.08 | 100 | 0 | 0 | 0 |  | 399 | 400 | Y | N | 0 | 0 | 0 |  | 401 | 400 | Y | N | N |  |  | Y |  |  |  | BT180180 | H
B64462 | 2021-06-09 | 2 | B | TUNDISH교체전 | 12 | A | AE1050M2 | 탄소강 | B | BM#1 | 1646 | 43 | 1607 | 1570 | 36 | 5400 |  | 1 | 0.26 | 16 |  | 0 | 1553 | 1599 | 15.48 | 0 | 0 | 30 | 65 | 65 | Y |  | 2021-06-09 23:12 | 68 | 1095 | 25 | 24 | 28 | 28 | 28 | 28 | 27 | 25 | 24 | 24 | 23 |  |  | 23 | 25 | 28 | 23 | 28 | -0.12 |  | 40 | Y | -0.2 | [7 empty] | N | N | N | N | 180 | 0.51 | 61 | 82358 | 97613 | -13 | 2000 | 04 | 2 |  | 2021-06-09 23:15 | 1553 | 124 |  | 32 |  |  |  | 267F4DE0B12447DFBDC1EB8E5750044A | F09BD696EF6D49039FA4A3C5DAD76FFE | 3B3D085132F949D998FAD3C50FB625E6 | [10 empty] | 81.87 | 100 | 0 | 2950 | 0 |  | 650 |  | Y | N | 0 | 2500 | 0 |  | 651 |  | Y | N | N | Y | [5 empty] | LT170170 | C
A65001 | 2021-06-09 | 1 | B | TUNDISH교체전 | 20 | B | P-AE1055LSM | 탄소강 | G-AE1055LS | BM#2 | 1628 | 60 | 1601 | 1530 | 38 | 6200 |  | 3 | 0.22 | 25 |  | -1.13 | 1564 | 1601 | 0 | 217.28 |  | 29 | 13 | 30 | Y |  | 2021-06-09 23:20 | 80 | 1102 | 25 | 27 | 33 | 38 | 40 | 42 | 42 | 42 | 42 | 41 | 41 | 41 | 40 | 40 | 39 | 42 | 40 | 42 | -0.05 | Y | 35 | Y | -0.2 | [7 empty] | Y | N | N | M | 170 | 0.48 | 64 | 83319 | 94314 | 6986 | 2000 | 02 | 1 |  | 2021-06-09 23:36 | 1564 | 140 |  | 33 |  |  | 25282AF86D4E4F1D88D334822EB12B93 | D768575DC49B43E2A48EF03772FDAC6E | A474474E58124706A99207F4D52379A5 | [11 empty] | 82.01 | 100 | 0 | 3430 | 0 |  | 400 | 400 | Y | N | 0 | 3400 | 0 |  | 401 | 400 | Y | N | N |  |  | Y |  |  |  | BT180180 | H
A65002 | 2021-06-09 | 1 | B | TUNDISH교체 | 1 | A | P-STB2 | 베어링강 | STB (SF) | BM#1 | 1603 | 43 | 1598 | 1547 | 34 | 6000 |  | 3 | 0.24 | 25 |  | -1.09 | 1555 | 1588 | 132.83 | 56.18 |  | 6 | 28 | 44 | Y |  | 2021-06-10 00:32 | 99 | 1078 | -247 | -45 | 38 | 35 | 39 | 41 | 44 | 46 | 47 | 48 | 48 | 48 |  | 48 | 44 | 48 | 48 | 48 | 0 |  | 10 | Y | 0 |  | 1.51 | 1.33 | [5 empty] | Y | Y | M | 240 | 0.47 | 57 | 84610 | 90315 | 4185 | 15300 | 05 | 1 |  | 2021-06-10 00:39 | 1555 | 122 |  | 35 | 33 | *T/D FLUX 유:10KG,용270KG | [14 empty] | 86.91 | 100 | 1500 | 0 | 0 |  | 650 |  | Y | N | 1500 | 0 | 0 |  | 651 |  | Y | N | Y |  |  | Y |  |  |  | BT180180 | H
B64463 | 2021-06-09 | 2 | B | TUNDISH교체 | 1 | A | SM45CB | 탄소강 | SM45C | BM#2 | 1609 | 42 | 1646 | 1582 | 34 | 6400 |  | 1 | 0.23 | 20 |  | -2.04 | 1579 | 1642 | 0 | 29.76 | 0 | 20 | 89 | 69 | Y |  | 2021-06-10 00:48 | 86 | 1103 | -405 | 22 | 26 | 22 | 28 | 31 | 34 | 36 | 36 | 36 | 36 | 35 |  | 35 | 32 | 36 | 35 | 36 | -0.04 |  | 20 | Y | -0.2 |  | 1.89 | 1.89 |  |  |  |  | N | N | N | N | 220 | 0.48 | 59 | 94093 | 93978 | 2572 | 14700 | 11 | 2 |  | 2021-06-10 00:51 | 1579 | 127 |  | 33 | 34 | * BUTT 타입롱노즐사용(일반타입.) * T/D FLUX 용탕부: 120 KG / 유탕부: 10KG 투입. | [14 empty] | 103.17 | 100 | 700 | 0 | 0 |  | 650 | 400 | N | N | 700 | 0 | 0 |  | 651 | 400 | N | N | N | [6 empty] | RB088.00 | C
A65003 | 2021-06-09 | 1 | B |  | 2 | A | P-STB2 | 베어링강 | STB (SF) | BM#1 | 1616 | 43 | 1565 | 1551 | 24 | 4500 |  | 3 | 0.23 | 25 |  | -1.14 | 1530 | 1564 | 120.72 | 65.21 |  | 5 | 9 | 50 | Y |  | 2021-06-10 01:35 | 74 | 1097 | 48 | 43 | 39 | 37 | 35 | 33 | 32 | 32 | 32 | 31 | 31 |  |  | 31 | 35 | 39 | 31 | 32 | -0.16 |  | 50 | Y | 0 |  |  |  | 1.09 |  |  |  |  | Y | Y | Y | 230 | 0.48 | 62 | 84610 | 93273 | 3827 | 14000 | 05 | 1 |  | 2021-06-10 01:48 | 1530 | 117 |  | 32 | [16 empty] | 84.36 | 100 | 0 | 0 | 0 |  | 650 |  | Y | N | 0 | 0 | 0 |  | 651 |  | Y | N | Y |  |  | Y |  |  |  | BT180180 | H
B64464 | 2021-06-09 | 2 | B |  | 2 | A | SM45CB | 탄소강 | SM45C | BM#2 | 1634 | 44 | 1622 | 1589 | 29 | 5300 |  | 1 | 0.24 | 17 |  | -2.29 | 1560 | 1621 | 0 | 27.95 | 0 | 11 | 71 | 75 | Y |  | 2021-06-10 01:58 | 67 | 1105 | 33 | 33 | 33 | 34 | 34 | 32 | 32 | 31 | 30 | 29 | 28 |  |  | 28 | 32 | 34 | 28 | 33 | -0.15 | Y | 40 | Y | -0.2 | [7 empty] | N | N | N | N | 220 | 0.5 | 59 | 99370 | 94470 | -144170 | 16100 | 11 | 2 |  | 2021-06-10 02:16 | 1560 | 122 |  | 22 | 10 | [15 empty] | 110.17 | 100 | 0 | 0 | 0 |  | 650 | 400 | N | N | 0 | 0 | 0 |  | 651 | 400 | N | N | N | [6 empty] | RB190.00 | C
A65004 | 2021-06-09 | 1 | B |  | 3 | A | P-STB2 | 베어링강 | STB (SF) | BM#1 | 1599 | 46 | 1553 | 1542 | 27 | 4800 |  | 3 | 0.23 | 25 |  | -0.82 | 1520 | 1546 | 127.92 | 72.99 |  | 32 | 37 | 55 | Y |  | 2021-06-10 02:37 | 64 | 1092 | 31 | 30 | 28 | 28 | 28 | 28 | 27 | 27 | 25 | 25 | 25 | 25 | 25 | 24 | 27 | 28 | 24 | 28 | -0.07 | Y | 60 | Y | 0 |  |  |  | 0.74 |  |  |  |  | Y | Y | Y | 220 | 0.48 | 66 | 101532 | 100970 | 4380 | 14900 | 05 | 1 |  | 2021-06-10 02:44 | 1520 | 123 |  | 32 | [16 empty] | 94.05 | 100 | 0 | 0 | 0 |  | 650 |  | Y | N | 0 | 0 | 0 |  | 651 |  | Y | N | Y |  |  | Y |  |  |  | BT180180 | H
B64465 | 2021-06-09 | 2 | B |  | 3 | A | SM45CB | 탄소강 | SM45C | BM#2 | 1653 | 43 | 1606 | 1591 | 32 | 5000 |  | 1 | 0.22 | 15 |  | -2.26 | 1555 | 1603 | 0 | 20.47 | 0 | 33 | 64 | 85 | Y |  | 2021-06-10 02:46 | 62 | 1108 | 26 | 23 | 23 | 22 | 22 | 21 | 20 | 19 | 19 | 18 | 17 | 16 | 14 | 14 | 20 | 23 | 14 | 0 | -0.18 |  | 50 | Y | -0.4 | [7 empty] | Y | Y | Y | Y | 210 | 0.47 | 65 | 91349 | 94960 | 1140 | 15700 | 11 | 2 |  | 2021-06-10 02:47 | 1555 | 122 |  | 35 | [16 empty] | 95.65 | 100 | 0 | 0 | 0 |  | 650 | 600 | N | N | 0 | 0 | 0 |  | 651 | 600 | N | N | N | [6 empty] | RB210.00 | C
A65005 | 2021-06-09 | 1 | B |  | 4 | A | P-STB2 | 베어링강 | STB (SF) | BM#1 | 1606 | 43 | 1557 | 1539 | 27 | 4800 |  | 3 | 0.24 | 25 |  | -1.25 | 1518 | 1557 | 126.52 | 32.23 |  | 29 | 14 | 56 | Y |  | 2021-06-10 03:45 | 62 | 1086 | 24 | 23 | 24 | 24 | 24 | 24 | 24 | 23 | 23 | 23 | 23 | 22 | 22 | 22 | 23 | 24 | 22 | 24 | -0.03 | Y | 50 | Y | 0 |  |  |  | 0.84 |  |  |  | Y | Y | Y | Y | 210 | 0.48 | 62 | 101532 | 92462 | 5388 | 14700 | 05 | 1 |  | 2021-06-10 03:56 | 1518 | 113 |  | 32 | 22 | [15 empty] | 102.09 | 100 | 0 | 0 | 0 |  | 650 |  | Y | N | 0 | 0 | 0 |  | 651 |  | Y | N | Y |  |  | Y | N |  |  | BT180180 | H
B64466 | 2021-06-09 | 2 | B |  | 4 | A | SM45CB | 탄소강 | SM45C | BM#2 | 1661 | 43 | 1608 | 1579 | 29 | 4900 |  | 1 | 0.21 | 14 |  | -1.81 | 1559 | 1600 | 0 | 19.85 | 0 | 30 | 66 | 77 | Y |  | 2021-06-10 03:34 | 66 | 1097 | 12 | 14 | 16 | 18 | 18 | 19 | 19 | 18 | 17 | 17 | 16 | 15 | 14 | 12 | 16 | 19 | 12 | 18 | -0.17 | Y | 40 | Y | -0.4 | [7 empty] | Y | Y | Y | Y | 200 | 0.47 | 67 | 93145 | 99434 | -384 | 14400 | 11 | 2 |  | 2021-06-10 03:49 | 1559 | 128 |  | 52 | [16 empty] | 93.57 | 100 | 0 | 0 | 0 |  | 649 | 600 | N | N | 0 | 0 | 0 |  | 650 | 600 | N | N | N | [6 empty] | RB210.00 | C
A65006 | 2021-06-09 | 1 | D |  | 5 | A | P-STB2 | 베어링강 | STB (SF) | BM#1 | 1627 | 43 | 1561 | 1557 | 29 | 4300 |  | 3 | 0.24 | 25 |  | -1.33 | 1517 | 1557 | 140.96 | 42.94 |  | 6 | 29 | 59 | Y |  | 2021-06-10 05:01 | 61 | 1088 | 22 | 23 | 26 | 27 | 27 | 26 | 25 | 25 | 24 | 24 | 23 | 23 | 24 | 24 | 25 | 27 | 23 | 24 | -0.1 | Y | 40 | Y | 0.2 |  |  |  | 0.68 |  |  |  | Y | Y | Y | Y | 200 | 0.48 | 61 | 84610 | 93870 | 4730 | 15400 | 05 | 1 |  | 2021-06-10 05:17 | 1517 | 106 |  | 20 | 7 | [15 empty] | 83.9 | 100 | 0 | 0 | 0 |  | 650 |  | Y | N | 0 | 0 | 0 |  | 651 |  | Y | N | Y |  |  | Y |  |  |  | BT180180 | H
B64467 | 2021-06-09 | 2 | D |  | 5 | B | SM45CB | 탄소강 | SM45C | BM#2 | 1638 | 43 | 1598 | 1560 | 30 | 5300 |  | 1 | 0.2 | 15 |  | -2.4 | 1555 | 1601 | 0 | 15.25 | 0 | 20 | 90 | 26 | Y |  | 2021-06-10 04:52 | 62 | 1096 | 10 | 9 | 13 | 14 | 15 | 15 | 21 | 21 | 20 | 19 | 19 | 18 | 17 | 17 | 17 | 21 | 17 | 0 | -0.13 | Y | 30 | Y | -0.2 | [7 empty] | Y | Y | Y | Y | 190 | 0.47 | 62 | 93632 | 93361 | 1389 | 15400 | 11 | 2 |  | 2021-06-10 04:53 | 1555 | 119 |  | 42 | [16 empty] | 95.3 | 100 | 0 | 0 | 0 |  | 650 | 600 | N | N | 0 | 0 | 0 |  | 650 | 600 | N | N | N | [6 empty] | RB210.00 | C
A65007 | 2021-06-09 | 1 | D |  | 6 | A | P-STB2 | 베어링강 | STB (SF) | BM#1 | 1599 | 43 | 1559 | 1532 | 29 | 5100 |  | 3 | 0.24 | 25 |  | -1.1 | 1520 | 1554 | 124.68 | 34.63 |  | 5 | 10 | 74 | Y |  | 2021-06-10 05:58 | 64 | 1095 | 24 | 24 | 27 | 29 | 30 | 30 | 29 | 28 | 28 | 28 | 28 | 27 | 27 | 27 | 28 | 30 | 27 | 28 | -0.03 | Y | 45 | Y | 0 |  |  |  | 0.55 |  |  |  | Y | Y | Y | Y | 190 | 0.48 | 63 | 101532 | 93172 | 4878 | 15100 | 05 | 1 |  | 2021-06-10 06:05 | 1520 | 107 |  | 25 | 6 | [6 empty] | 807AE649D5844AF7B92CEB0019687DAB | 258F9A8808824828AB732B24AC593C99 | E231D7CEC3E64E0F97E1B5BCB16A6839 |  | 43F0D09FD75F49FA901DA315D3EAFB4D | DC0DF9F64F0E4200AAE10FBC02D34C35 | FF157D0A16334D55910B15A5DD120E8A |  |  | 101.38 | 100 | 0 | 0 | 0 |  | 650 |  | Y | N | 0 | 0 | 0 |  | 651 |  | Y | N | Y |  |  | Y |  |  |  | BT180180 | H
B64468 | 2021-06-09 | 2 | D |  | 6 | A | SM45CB | 탄소강 | SM45C | BM#2 | 1645 | 39 | 1601 | 1568 | 30 | 4600 |  | 1 | 0.24 | 15 |  | 0 | 1599 | 1599 | 0 | 16.22 | 0 | 11 | 72 | 45 | Y |  | 2021-06-10 05:49 | 106 | 1091 | 14 | 16 | 19 | 23 | 24 | 25 | 25 | 24 | 24 | 23 | 22 | 21 | 20 | 18 | 22 | 25 | 18 | 24 | -0.17 | Y | 40 | Y | -0.4 | [7 empty] | Y | Y | Y | Y | 180 | 0.47 | 64 | 93632 | 96090 | 760 | 15400 | 11 | 2 |  | 2021-06-10 05:55 | 1599 | 124 |  | 48 | [8 empty] | C6E1CB107CB144A1BA1C9ED7E4578075 | BFD51D8BF46E4A2E88D54719F1340193 | 05E8287B8FB5467387511D78985A0B0B |  | 4C2147530BD94865B330A898C704A232 | BC60AE8853B142F39C9A00B0C7AD5D4F | 422BD7F9253C47348A5893F46870B9F4 |  | 101.88 | 100 | 0 | 0 | 0 |  | 650 | 600 | N | N | 0 | 0 | 0 |  | 650 | 600 | N | N | N | [6 empty] | RB210.00 | C
A65008 | 2021-06-09 | 1 | D |  | 7 | A | P-STB2 | 베어링강 | STB (SF) | BM#1 | 1615 | 39 | 1559 | 1533 | 30 | 5300 |  | 3 | 0.24 | 25 |  | -1.21 | 1521 | 1557 | 150.46 | 65.05 |  | 32 | 38 | 62 | Y |  | 2021-06-10 07:01 | 65 | 1090 | 26 | 27 | 28 | 30 | 31 | 31 | 30 | 29 | 29 | 29 | 28 | 28 | 28 | 28 | 29 | 31 | 28 | 29 | -0.04 | Y | 45 | Y | 0 |  |  |  | 0.57 |  |  |  | Y | Y | Y | Y | 240 | 0.48 | 64 | 101532 | 98126 | 6974 | 15600 | 05 | 1 |  | 2021-06-10 07:10 | 1521 | 106 |  | 25 | 7 | [15 empty] | 10153200 | 100 | 0 | 0 | 0 |  | 650 |  | Y | N | 0 | 0 | 0 |  | 651 |  | Y | N | Y |  |  | Y |  |  |  | BT180180 | H
B64469 | 2021-06-09 | 2 | D | 연주종료 | 7 | A | SM45CB | 탄소강 | SM45C | BM#2 | 1687 | 34 | 1627 | 1572 | 29 | 4900 |  | 1 | 0.3 | 17 |  | -2.59 | 1566 | 1623 | 0 | 45.82 | 0 | 33 | 65 | 39 | Y |  | 2021-06-10 06:47 | 73 | 1087 | 17 | 19 | 23 | 26 | 28 | 29 | 30 | 30 | 30 | 30 | 29 | 28 | 27 | 26 | 27 | 30 | 26 | 30 | -0.11 | Y | 35 | Y | -0.2 | [7 empty] | N | N | N | N | 170 | 0.47 | 66 | 104532 | 98611 | -1561 | 2000 | 11 | 2 |  | 2021-06-10 06:51 | 1566 | 134 |  | 56 |  | * 연주종료 : 09 : 05 | 4453C93E30D14CB1AC68085F074885AC | 6F36D5CC1BF6410CB8BF5DAD1A1F1E2F | FF3F7AE2F5BA4C648AD884201F972487 | [11 empty] | 111.68 | 100 | 0 | 2710 | 0 |  | 650 | 400 | N | N | 0 | 2570 | 0 |  | 650 | 400 | N | N | N | [6 empty] | RB110.00 | C
A65009 | 2021-06-10 | 1 | D |  | 8 | A | P-STB2 | 베어링강 | STB (SF) | BM#1 | 1611 | 43 | 1549 | 1533 | 30 | 5100 |  | 3 | 0.24 | 25 |  | -1.12 | 1522 | 1556 | 153.68 | 106.4 |  | 29 | 15 | 61 | Y |  | 2021-06-10 08:12 | 66 | 1091 | 28 | 29 | 31 | 33 | 33 | 33 | 31 | 31 | 31 | 30 | 31 | 30 |  | 30 | 31 | 33 | 30 | 33 | -0.07 | Y | 40 | Y | -0.2 |  |  |  | 0.57 |  |  |  | Y | Y | Y | Y | 230 | 0.48 | 64 | 101532 | 95624 | 5626 | 15400 | 05 | 1 |  | 2021-06-10 08:23 | 1522 | 114 |  | 20 | [16 empty] | 98.96 | 100 | 0 | 0 | 0 |  | 650 |  | Y | N | 0 | 0 | 0 |  | 651 |  | Y | N | Y |  |  | Y |  |  |  | BT180180 | H
A65010 | 2021-06-10 | 1 | D |  | 9 | A | P-STB2 | 베어링강 | STB (SF) | BM#1 | 1653 | 47 | 1555 | 1571 | 20 | 3500 |  | 3 | 0.24 | 25 |  | -1.14 | 1518 | 1555 | 164.2 | 4.61 |  | 6 | 30 | 69 | Y |  | 2021-06-10 09:10 | 62 | 1088 | 30 | 29 | 29 | 28 | 28 | 28 | 26 | 26 | 26 | 25 | 25 | 25 | 25 | 25 | 27 | 29 | 25 | 28 | -0.07 | Y | 50 | Y | 0 |  |  |  | 0.7 |  |  |  | Y | Y | Y | Y | 220 | 0.48 | 59 | 84610 | 90032 | 6968 | 13700 | 05 | 1 |  | 2021-06-10 09:20 | 1518 | 107 |  | 26 | 14 | [15 empty] | 87.23 | 100 | 0 | 0 | 0 |  | 650 |  | Y | N | 0 | 0 | 0 |  | 651 |  | Y | N | Y |  |  | Y |  |  |  | BT180180 | H
A65011 | 2021-06-10 | 1 | D |  | 10 | A | P-STB2 | 베어링강 | STB (SF) | BM#1 | 1659 | 39 | 1564 | 1555 | 19 | 3300 |  | 3 | 0.25 | 25 |  | -1.26 | 1519 | 1558 | 157.26 | 63.4 |  | 5 | 11 | 60 | Y |  | 2021-06-10 10:10 | 63 | 1110 | 24 | 25 | 25 | 26 | 27 | 27 | 27 | 26 | 26 | 25 | 24 | 25 | 25 | 25 | 26 | 27 | 24 | 27 | -0.05 | Y | 30 | Y | 0 |  |  |  | 0.69 |  |  |  | Y | Y | Y | Y | 210 | 0.48 | 60 | 84610 | 91269 | 5331 | 14600 | 05 | 1 |  | 2021-06-10 10:20 | 1519 | 111 |  | 28 | [16 empty] | 86.12 | 100 | 0 | 0 | 0 |  | 650 |  | Y | N | 0 | 0 | 0 |  | 651 |  | Y | N | Y |  |  | Y |  |  |  | BT180180 | H
A65012 | 2021-06-10 | 1 | D |  | 11 | A | STB2 | 베어링강 | STB (SF) | BM#1 | 1679 | 42 | 1557 | 1581 | 17 | 3000 |  | 3 | 0.24 | 25 |  | -1.02 | 1524 | 1554 | 149.59 | 45.13 |  | 32 | 39 | 65 | Y |  | 2021-06-10 11:12 | 68 | 1087 | 24 | 23 | 28 | 31 | 32 | 32 | 32 | 31 | 31 | 30 | 30 | 30 | 29 | 30 | 30 | 32 | 29 | 32 | -0.04 | Y | 40 | Y | 0.2 |  |  |  | 0.64 |  |  |  | Y | Y | Y | Y | 200 | 0.48 | 63 | 101532 | 94418 | 7832 | 15400 | 05 | 1 |  | 2021-06-10 11:30 | 1524 | 107 |  | 27 | 8 | [15 empty] | 98.19 | 100 | 0 | 0 | 0 |  | 650 |  | Y | N | 0 | 0 | 0 |  | 651 |  | Y | N | Y |  |  | Y |  |  |  | BT180180 | H
A65013 | 2021-06-10 | 1 | D |  | 12 | A | STB2 | 베어링강 | STB (SF) | BM#1 | 1643 | 45 | 1553 | 1550 | 34 | 4200 |  | 3 | 0.24 | 25 |  | -0.98 | 1519 | 1549 | 123.85 | 88.57 |  | 29 | 16 | 70 | Y |  | 2021-06-10 12:26 | 63 | 1099 | 29 | 29 | 30 | 31 | 32 | 31 | 31 | 31 | 30 | 29 | 29 | 29 | 28 | 28 | 30 | 32 | 28 | 31 | -0.09 | Y | 45 | Y | 0 |  |  |  | 0.61 |  |  |  | Y | Y | Y | Y | 190 | 0.48 | 64 | 84610 | 95815 | 7485 | 15260 | 05 | 1 |  | 2021-06-10 12:35 | 1519 | 110 |  | 18 |  | *롱노즐 11회 사용 | [14 empty] | 81.51 | 100 | 0 | 0 | 0 |  | 650 |  | Y | N | 0 | 0 | 0 |  | 651 |  | Y | N | Y |  |  | Y | Y |  |  | BT180180 | H
A65014 | 2021-06-10 | 1 | A |  | 13 | A | STB2 | 베어링강 | STB (SF) | BM#1 | 1601 | 41 | 1564 | 1536 | 31 | 5400 |  | 3 | 0.22 | 25 |  | -1.31 | 1524 | 1564 | 123.47 | 56.34 |  | 33 | 66 | 181 | Y |  | 2021-06-10 13:22 | 68 | 1081 | 28 | 28 | 30 | 31 | 33 | 33 | 33 | 32 | 32 | 32 | 32 | 31 | 31 | 31 | 31 | 33 | 31 | 33 | -0.04 | Y | 45 | Y | 0 |  |  |  | 0.48 |  |  |  | Y | Y | Y | Y | 240 | 0.48 | 65 | 101532 | 98990 | 7010 | 16000 | 05 | 1 |  | 2021-06-10 13:31 | 1524 | 109 |  | 26 | 11 | [15 empty] | 94.89 | 100 | 0 | 0 | 0 |  | 650 |  | Y | N | 0 | 0 | 0 |  | 651 |  | Y | N | Y |  |  | Y |  |  |  | BT180180 | H
A65015 | 2021-06-10 | 1 | A |  | 14 | A | STB2 | 베어링강 | STB (SF) | BM#1 | 1618 | 40 | 1558 | 1544 | 22 | 3800 |  | 3 | 0.22 | 26 |  | -1.31 | 1523 | 1564 | 127.15 | 52.09 |  | 5 | 12 | 72 | Y |  | 2021-06-10 14:14 | 67 | 1096 | 31 | 31 | 28 | 27 | 27 | 27 | 27 | 26 | 25 | 25 | 25 | 25 |  | 25 | 27 | 28 | 25 | 27 | -0.04 |  | 50 | Y | 0 |  |  |  | 0.5 |  |  |  | Y | Y | Y | Y | 230 | 0.48 | 58 | 101532 | 84961 | 7789 | 15450 | 05 | 1 |  | 2021-06-10 14:23 | 1523 | 122 |  | 41 | [16 empty] | 108.07 | 100 | 0 | 0 | 0 |  | 650 |  | Y | N | 0 | 0 | 0 |  | 651 |  | Y | N | Y |  |  | Y |  |  |  | BT180180 | H
B64472 | 2021-06-10 | 2 | A | 연주시작 | 1 | A | SM45CB | 탄소강 | SM45C | BM#2 | 1638 | 46 | 1653 | 1588 | 35 | 6500 |  | 1 | 0.39 | 20 |  | -2.68 | 1580 | 1660 | 0 | 27.49 | 0 | 6 | 31 | 98 | Y |  | 2021-06-10 14:11 | 87 | 1099 | -307 | -208 | 26 | 22 | 28 | 32 | 34 | 35 | 36 | 36 | 36 | 36 |  | 36 | 25 | 36 | 36 | 36 | 0 |  | 15 | Y | 0 | 1.1 | 1.5 | 1.44 |  |  |  |  | N | N | N | N | 220 | 0.48 | 58 | 92996 | 98611 | -311 | 15400 | 17 | 1 |  | 2021-06-10 14:13 | 1580 | 151 |  | 57 |  | * BUTT 타입롱노즐사용(일반타입.) * T/D FLUX 용탕부: 120 KG / 유탕부: 10KG 투입. *유탕구 1201 *L/D 대기시간이 70분 걸려 T/D 7T에 스토퍼조절 시작함. STR#1,2 헤드부 500MM추가절단 요청 *시작 15시 09분 | [6 empty] | F7DEEC9659E94991B8ADE24694CDA89C | 0DAE80278B2B48CD8DE77869FDB9B456 | B2D386A35EBB4C098F789848FBE40C08 |  | B6B5E7628B304970B1EE34D04DD972FD | 00A55F1AFDDA46EB8839ABDDE5722B76 | 49193FC5D94F48DC858B1329D68CC371 |  | 94.13 | 100 | 1200 | 0 | 0 |  | 650 | 400 | N | N | 1200 | 0 | 0 |  | 651 | 400 | N | N | N | [6 empty] | RB140.00 | C
A65016 | 2021-06-10 | 1 | A |  | 15 | A | STB2 | 베어링강 | STB (SF) | BM#1 | 1589 | 43 | 1558 | 1540 | 32 | 5500 |  | 3 | 0.25 | 25 |  | -1.3 | 1525 | 1563 | 171.27 | 37 |  | 32 | 40 | 57 | Y |  | 2021-06-10 15:21 | 69 | 1093 | 24 | 24 | 26 | 28 | 28 | 28 | 28 | 28 | 28 | 27 | 27 | 27 | 26 | 27 | 27 | 28 | 26 | 28 | -0.04 | Y | 45 | Y | 0.2 |  |  |  | 0.49 |  |  |  | Y | Y | Y | Y | 220 | 0.48 | 66 | 101532 | 99006 | 7594 | 15130 | 05 | 1 |  | 2021-06-10 15:33 | 1525 | 112 |  | 33 | 13 | [7 empty] | CD7756F6319F40FC9E840122E9DCBED2 | 3AABD351989B46F88BD93D9FAEF61806 | 546E901C73EF4DD08D3EBECDC5E71F7E |  | 4675263B08504F6C94D6C669F591B232 | 327909164DA4425DBDCADAF8C66FD61C | 8FB5FE0E45C74D5C9CB1A93EF11C1977 |  | 94.01 | 100 | 0 | 0 | 0 |  | 650 |  | Y | N | 0 | 0 | 0 |  | 651 |  | Y | N | Y |  |  | Y |  |  |  | BT180180 | H
B64473 | 2021-06-10 | 2 | A |  | 2 | A | SM45CB | 탄소강 | SM45C | BM#2 | 1601 | 44 | 1617 | 1537 | 37 | 6200 |  | 1 | 0.41 | 14 |  | -2.41 | 1576 | 1611 | 0 | 20.27 | 0 | 20 | 92 | 203 | Y |  | 2021-06-10 15:07 | 83 | 1089 | 35 | 33 | 31 | 33 | 34 | 35 | 35 | 35 | 35 | 35 | 35 | 35 |  | 35 | 34 | 35 | 35 | 35 | 0 |  | 30 | Y | 0 | [7 empty] | N | N | N | N | 220 | 0.5 | 56 | 91860 | 90710 | -810 | 15800 | 17 | 1 |  | 2021-06-10 15:26 | 1576 | 156 |  | 60 |  | *몰드교체로 샘플교체 303 403 (300MM) *STR#2 모바블 4-2 과냉으로 스프레이 30%감소 주입. | [14 empty] | 101.45 | 100 | 0 | 0 | 300 |  | 650 | 400 | N | N | 0 | 0 | 300 |  | 651 | 400 | N | N | N | [6 empty] | RB140.00 | C
A65017 | 2021-06-10 | 1 | A |  | 16 | B | STB2 | 베어링강 | STB (SF) | BM#1 | 1686 | 50 | 1568 | 1579 | 18 | 4300 |  | 3 | 0.25 | 25 |  | -0.86 | 1520 | 1545 | 207.83 | 96.53 |  | 29 | 17 | 51 | Y |  | 2021-06-10 16:35 | 64 | 1099 | 26 | 27 | 28 | 29 | 29 | 30 | 29 | 29 | 28 | 28 | 28 | 27 | 27 | 27 | 28 | 30 | 27 | 29 | -0.04 | Y | 40 | Y | 0 |  |  |  | 0.48 |  |  |  | Y | Y | Y | Y | 210 | 0.48 | 64 | 99533 | 94858 | 7142 | 15810 | 05 | 1 |  | 2021-06-10 16:42 | 1520 | 125 |  | 27 | [16 empty] | 96.77 | 100 | 0 | 0 | 0 |  | 650 |  | Y | N | 0 | 0 | 0 |  | 651 |  | Y | N | Y |  |  | Y |  |  |  | BT180180 | H
B64474 | 2021-06-10 | 2 | A |  | 3 | A | SM45CB | 탄소강 | SM45C | BM#2 | 1555 | 51 | 1623 | 1536 | 45 | 7800 |  | 1 | 0.33 | 14 |  | -2.37 | 1562 | 1623 | 0 | 29.83 | 0 | 11 | 73 | 388 | Y |  | 2021-06-10 16:11 | 69 | 1088 | 34 | 33 | 29 | 29 | 30 | 30 | 30 | 30 | 29 | 29 | 28 | 27 | 26 | 24 | 29 | 30 | 24 | 30 | -0.13 | Y | 45 | Y | -0.4 | [7 empty] | Y | Y | Y | Y | 210 | 0.47 | 65 | 93136 | 97419 | 2331 | 15300 | 17 | 1 |  | 2021-06-10 16:17 | 1562 | 150 |  | 54 | [16 empty] | 93.42 | 100 | 0 | 0 | 0 |  | 649 | 700 | N | N | 0 | 0 | 0 |  | 650 | 700 | N | N | N | [6 empty] | RB230.00 | C
A65018 | 2021-06-10 | 1 | A |  | 17 | B | STB2 | 베어링강 | STB (SF) | BM#1 | 1647 | 41 | 1567 | 1580 | 25 | 4300 |  | 3 | 0.25 | 25 |  | 53.26 | 1517 | 0 | 235.87 | 165.42 |  | 33 | 67 | 52 | Y |  | 2021-06-10 17:36 | 61 | 1093 | 27 | 26 | 27 | 28 | 29 | 30 | 30 | 30 | 30 | 29 | 29 | 29 | 29 | 29 | 29 | 30 | 29 | 30 | -0.03 | Y | 35 | Y | 0 |  |  |  | 0.43 |  |  |  | Y | Y | Y | Y | 200 | 0.48 | 63 | 101532 | 94173 | 7777 | 15400 | 05 | 1 |  | 2021-06-10 17:42 | 1517 | 131 |  | 30 | [16 empty] | 97.49 | 100 | 0 | 0 | 0 |  | 650 |  | Y | N | 0 | 0 | 0 |  | 651 |  | Y | N | Y |  |  | Y |  |  |  | BT180180 | H
B64475 | 2021-06-10 | 2 | A |  | 4 | A | SM45CB | 탄소강 | SM45C | BM#2 | 1599 | 54 | 1615 | 1531 | 49 | 9700 |  | 1 | 0.32 | 15 |  | -2.77 | 1560 | 1618 | 0 | 18.57 | 0 | 30 | 68 | 384 | Y |  | 2021-06-10 17:45 | 67 | 1084 | 21 | 21 | 21 | 22 | 22 | 21 | 21 | 20 | 20 | 19 | 19 | 18 | 18 | 17 | 20 | 22 | 17 | 21 | -0.1 | Y | 50 | Y | -0.2 | [7 empty] | Y | Y | Y | Y | 200 | 0.47 | 66 | 97476 | 98117 | 583 | 15300 | 17 | 1 |  | 2021-06-10 17:49 | 1560 | 124 |  | 26 | 37 | [15 empty] | 99.47 | 100 | 0 | 0 | 0 |  | 650 | 700 | N | N | 0 | 0 | 0 |  | 651 | 700 | N | N | N | [6 empty] | RB200.00 | C
A65019 | 2021-06-10 | 1 | A |  | 18 | A | STB2 | 베어링강 | STB (SF) | BM#1 | 1598 | 44 | 1569 | 1561 | 30 | 5200 |  | 3 | 0.26 | 25 |  | -1.24 | 1523 | 1560 | 302.56 | 40.85 |  | 5 | 13 | 47 | Y |  | 2021-06-10 18:37 | 67 | 1088 | 28 | 27 | 28 | 29 | 30 | 30 | 30 | 29 | 29 | 29 | 28 | 28 | 28 | 28 | 29 | 30 | 28 | 30 | -0.05 | Y | 40 | Y | 0 |  |  |  | 0.45 |  |  |  | Y | Y | Y | Y | 190 | 0.48 | 61 | 101532 | 90666 | 7684 | 15480 | 05 | 1 |  | 2021-06-10 18:44 | 1523 | 126 |  | 35 | 16 | [15 empty] | 100.88 | 100 | 0 | 0 | 0 |  | 650 |  | Y | N | 0 | 0 | 0 |  | 651 |  | Y | N | Y |  |  | Y |  |  |  | BT180180 | H
B64476 | 2021-06-10 | 2 | A |  | 5 | A | SM45CB | 탄소강 | SM45C | BM#2 | 1570 | 43 | 1617 | 1533 | 34 | 6500 |  | 1 | 0.27 | 14 |  | -2.33 | 1561 | 1607 | 0 | 19.6 | 0 | 6 | 32 | 44 | Y |  | 2021-06-10 18:41 | 68 | 1090 | 16 | 18 | 23 | 27 | 29 | 29 | 29 | 29 | 29 | 29 | 28 | 27 | 27 | 27 | 27 | 29 | 27 | 29 | -0.04 | Y | 45 | Y | 0 | [7 empty] | Y | Y | Y | Y | 190 | 0.47 | 65 | 93335 | 96124 | 1626 | 16600 | 17 | 1 |  | 2021-06-10 18:48 | 1561 | 125 |  | 37 | [16 empty] | 95.73 | 45.45 | 0 | 0 | 0 |  | 650 | 600 | N | N | 0 | 0 | 0 |  | 651 | 600 | N | N | N | [6 empty] | RB200.00 | C
A65020 | 2021-06-10 | 1 | A |  | 19 | A | STB2 | 베어링강 | STB (SF) | BM#1 | 1611 | 46 | 1559 | 1533 | 36 | 6300 |  | 3 | 0.24 | 25 |  | -1.33 | 1517 | 1559 | 217.43 | 169.88 |  | 32 | 41 | 50 | Y |  | 2021-06-10 19:50 | 61 | 1090 | 28 | 27 | 27 | 27 | 27 | 28 | 27 | 27 | 26 | 25 | 25 | 25 | 25 | 24 | 26 | 28 | 24 | 27 | -0.1 | Y | 40 | Y | -0.2 |  |  |  | 0.65 |  |  |  | Y | Y | Y | Y | 240 | 0.48 | 63 | 99533 | 94592 | 7558 | 15610 | 05 | 1 |  | 2021-06-10 19:57 | 1517 | 134 |  | 24 | [16 empty] | 96.07 | 100 | 0 | 0 | 0 |  | 650 |  | Y | N | 0 | 0 | 0 |  | 651 |  | Y | N | Y |  |  | Y |  |  |  | BT180180 | H
B64477 | 2021-06-10 | 2 | A |  | 6 | A | SM45CB | 탄소강 | SM45C | BM#2 | 1661 | 46 | 1613 | 1541 | 31 | 6000 |  | 1 | 0.25 | 14 |  | -2.53 | 1560 | 1607 | 0 | 23.28 | 0 | 20 | 93 | 57 | Y |  | 2021-06-10 19:39 | 67 | 1099 | 26 | 25 | 25 | 25 | 26 | 26 | 26 | 26 | 25 | 25 | 24 | 23 | 23 | 22 | 25 | 26 | 22 | 26 | -0.09 | Y | 45 | Y | -0.2 | [7 empty] | Y | Y | Y | Y | 180 | 0.47 | 64 | 144245 | 95206 | 244 | 15500 | 17 | 1 |  | 2021-06-10 19:41 | 1560 | 124 |  | 45 |  | *연연주 혼탕부 307 308 309 406 407 408 | [14 empty] | 151.92 | 41.18 | 0 | 0 | 0 |  | 650 | 600 | N | N | 0 | 0 | 0 |  | 651 | 600 | N | N | N | [6 empty] | RB200.00 | C
A65021 | 2021-06-10 | 1 | C | TUNDISH교체전 | 20 | A | STB2 | 베어링강 | STB (SF) | BM#1 | 1607 | 45 | 1564 | 1561 | 28 | 4900 |  | 3 | 0.26 | 25 |  | -1.39 | 1522 | 1564 | 235.56 | 55.41 |  | 29 | 18 | 40 | Y |  | 2021-06-10 20:45 | 66 | 1098 | 23 | 23 | 24 | 27 | 29 | 30 | 30 | 30 | 29 | 29 | 29 | 28 | 28 | 28 | 28 | 30 | 28 | 30 | -0.05 | Y | 35 | Y | 0 |  |  |  | 0.42 |  |  |  |  | N | N | M | 230 | 0.48 | 64 | 76530 | 94369 | 7181 | 2000 | 05 | 1 |  | 2021-06-10 20:54 | 1522 | 122 |  | 35 | 12 |  |  | CE11C3462CC74B5A9A9D04CF6A680871 | 73C00B8D6BD840ACA6D4BA090A841248 | [11 empty] | 74.77 | 100 | 0 | 3500 | 0 |  | 650 |  | Y | N | 0 | 3500 | 0 |  | 651 |  | Y | N | Y |  |  | Y |  |  |  | BT180180 | H
B64478 | 2021-06-10 | 2 | C |  | 7 | A | SM45C | 탄소강 | SM45C | BM#2 | 1576 | 40 | 1621 | 1519 | 34 | 6700 |  | 1 | 0.26 | 15 |  | -2.09 | 1555 | 1607 | 0 | 15.97 | 0 | 11 | 74 | 51 | Y |  | 2021-06-10 20:42 | 62 | 1092 | 21 | 18 | 19 | 21 | 21 | 21 | 21 | 20 | 20 | 19 | 19 | 18 | 17 | 16 | 19 | 21 | 16 | 21 | -0.1 | Y | 50 | Y | -0.2 | [7 empty] | Y | Y | Y | Y | 170 | 0.47 | 64 | 44949 | 95367 | 283 | 15000 | 17 | 1 |  | 2021-06-10 20:46 | 1555 | 130 |  | 46 |  | *연연주 혼탕부 301 401 | [14 empty] | 46.82 | 33.33 | 0 | 0 | 0 |  | 650 | 600 | Y | N | 0 | 0 | 0 |  | 651 | 600 | Y | N | N | [6 empty] | RB200.00 | C
B64479 | 2021-06-10 | 2 | C |  | 8 | A | SM45C | 탄소강 | SM45C | BM#2 | 1626 | 54 | 1611 | 1512 | 42 | 8200 |  | 1 | 0.34 | 17 |  | -2.32 | 1541 | 1605 | 0 | 30.25 | 0 | 30 | 69 | 38 | Y |  | 2021-06-10 22:06 | 48 | 1087 | 14 | 14 | 16 | 18 | 18 | 18 | 18 | 17 | 16 | 15 | 15 | 14 | 13 | 13 | 16 | 18 | 13 | 18 | -0.11 | Y | 45 | Y | -0.2 | [7 empty] | Y | Y | Y | Y | 170 | 0.47 | 65 | 92046 | 97773 | 1227 | 16100 | 17 | 1 |  | 2021-06-10 22:17 | 1541 | 133 |  | 28 | [16 empty] | 93.26 | 41.67 | 0 | 0 | 0 |  | 650 | 700 | Y | N | 0 | 0 | 0 |  | 651 | 700 | Y | N | N | [6 empty] | RB230.00 | C
A65022 | 2021-06-10 | 1 | C | TUNDISH교체 | 1 | A | SCR420H1V | 소입성보증강 | C | BM#1 | 1624 | 43 | 1670 | 1581 | 35 | 6800 |  | 3 | 0.26 | 21 |  | -2.03 | 1612 | 1671 | 0 | 237.91 |  | 33 | 68 | 60 | Y |  | 2021-06-10 21:51 | 103 | 1084 | -286 | 31 | 26 | 33 | 41 | 45 | 48 | 50 | 51 | 52 | 52 |  |  | 52 | 44 | 52 | 52 | 0 | 0 |  | 5 | Y | 0 |  | 1.85 | 1.78 |  |  |  |  | N | N | N | N | 150 | 0.52 | 58 | 141382 | 97316 | 4584 | 14990 | 03 | 2 |  | 2021-06-10 22:09 | 1612 | 138 |  | 55 | 15 | *FLUX 120KG/10KG *유사강종 연연주 혼탕부 성분확인 : ID : 107~109, 207~209 | [14 empty] | 137.2 | 100 | 1000 | 0 | 0 |  | 410 |  | Y | Y | 1000 | 0 | 0 |  | 411 |  | Y | Y | N | N | Y |  |  |  |  | BT180180 | C
A65023 | 2021-06-10 | 1 | C | 유사강종연연주 | 2 | A | BP-SCR420HC | 소입성보증강 | C | BM#1 | 1677 | 42 | 1626 | 1613 | 31 | 4500 |  | 3 | 0.23 | 18 |  | -1.42 | 1588 | 1631 | 0 | 265.95 |  | 5 | 14 | 52 | Y |  | 2021-06-10 22:48 | 77 | 1090 | 49 | 39 | 31 | 28 | 27 | 26 | 25 | 25 | 25 | 25 | 25 |  |  | 25 | 29 | 31 | 25 | 25 | -0.15 |  | 40 | Y | 0 | [7 empty] | N | N | N | N | 140 | 0.55 | 53 | 50766 | 92668 | -142968 | 13210 | 03 | 2 |  | 2021-06-10 23:04 | 1588 | 144 |  | 58 |  | *유사강종 연연주 혼탕부 성분확인 : ID 103, 203 | [14 empty] | 50.94 | 100 | 0 | 0 | 0 |  | 650 |  | Y | Y | 0 | 0 | 0 |  | 651 |  | Y | Y | N |  |  | Y |  |  |  | BT180180 | C
B64480 | 2021-06-10 | 2 | C |  | 9 | A | SM45C | 탄소강 | SM45C | BM#2 | 1613 | 38 | 1610 | 1529 | 32 | 6900 |  | 1 | 0.34 | 16 |  | -2.24 | 1549 | 1610 | 0 | 16 | 0 | 6 | 33 | 54 | Y |  | 2021-06-10 23:29 | 56 | 1110 | 11 | 11 | 20 | 25 | 27 | 28 | 28 | 27 | 26 | 25 | 24 | 23 | 22 | 20 | 23 | 28 | 20 | 0 | -0.18 | Y | 45 | Y | -0.2 | [7 empty] | Y | Y | Y | Y | 220 | 0.47 | 69 | 96771 | 101410 | 740 | 16200 | 17 | 1 |  | 2021-06-10 23:29 | 1549 | 103 |  | 11 | [8 empty] | 9D0CDB79D1454BF99D915A1273CD9B24 | 52365B8E75324D81BBBD6EA1AE5BB30C | 4B3686F7307C45B994A77BB2B035C16D |  | E72FB403C70F42BB8BDAB0509D559144 | B576D1E7E0784477B3EE81B2FF912928 | 0FEEEE5F5979419DAE8C38CC780B30C4 |  | 95.39 | 35.71 | 0 | 0 | 0 |  | 650 | 700 | Y | N | 0 | 0 | 0 |  | 651 | 700 | Y | N | N | [6 empty] | RB135.00 | C
A65024 | 2021-06-10 | 1 | C |  | 3 | B | BP-SCR420HC | 소입성보증강 | C | BM#1 | 1642 | 52 | 1621 | 1593 | 35 | 6100 |  | 3 | 0.21 | 19 |  | -1.27 | 1594 | 1629 | 0 | 257.78 |  | 32 | 42 | 41 | N | 1 | 2021-06-10 23:54 | 83 | 1091 | 23 | 23 | 28 | 31 | 32 | 33 | 33 | 33 | 33 | 34 |  |  |  | 34 | 31 | 34 | 34 | 33 | 0 |  |  | Y | 0.2 | [7 empty] | N | N | N | N | 130 | 0.54 | 48 | 84610 | 88189 | 4861 | 15030 | 03 | 2 |  | 2021-06-11 00:08 | 1594 | 144 |  | 48 |  | *L/D강제개공으로 나탕주입ID:101.201 | [6 empty] | 3BCC27CDD9FE4937A438E3AF7F497B7B | 3D8AA6DE6DBC40569A5D51BF4D18B774 | CFD4C8C3C7FA4D25804D860196D5DD0A |  | CE8B19C3766F4B129BE295DB6FC241AA | 99C6B4B4BC0347CBA706E0F7A7B40096 | 1B1CBFF04C9540BFBBC337E60BC5E96F |  | 88.92 | 100 | 0 | 0 | 0 |  | 650 |  | Y | Y | 0 | 0 | 0 |  | 651 |  | Y | Y | N |  |  | Y |  |  |  | BT180180 | C
B64481 | 2021-06-10 | 2 | C | 연주종료 | 10 | A | SM45C | 탄소강 | SM45C | BM#2 | 1611 | 37 | 1609 | 1526 | 34 | 6700 |  | 1 | 0.34 | 16 |  | -2.59 | 1546 | 1607 | 0 | 11.59 | 0 | 20 | 94 | 60 | Y |  | 2021-06-11 00:30 | 53 | 1095 | 18 | 18 | 21 | 21 | 22 | 21 | 20 | 19 | 19 | 17 | 16 | 15 | 14 | 13 | 18 | 22 | 13 | 21 | -0.18 | Y | 50 | Y | -0.2 | [7 empty] | N | N | N | N | 210 | 0.47 | 68 | 117343 | 101074 | 1376 | 2000 | 17 | 1 |  | 2021-06-11 00:37 | 1546 | 107 |  | 19 |  | *빅사이즈 후속 *연주 종료 02:10 (잉곳트 생산) | 6F9BB1F7E412432FAE936E30C1D3B04C |  |  |  |  | EBA4F75AF85947FD9045B9FE286FB53F | 74F2D06EA37347D1B5282F9CE0F61461 |  |  | F9E9EBA6FF12488C9F6084A926B4B99E | 46D7221AA12143068B326ACE59F33D9E |  |  |  | 115.78 | 27.78 | 0 | 3220 | 0 |  | 650 | 400 | Y | N | 0 | 3820 | 0 |  | 651 | 400 | Y | N | N | [6 empty] | RB135.00 | C
A65025 | 2021-06-10 | 1 | C |  | 4 | A | BP-SCR420HC | 소입성보증강 | C | BM#1 | 1601 | 56 | 1624 | 1549 | 35 | 7100 |  | 3 | 0.25 | 17 |  | -1.38 | 1591 | 1623 | 0 | 288.34 |  | 29 | 19 | 39 | Y |  | 2021-06-11 00:55 | 80 | 1105 | 34 | 31 | 32 | 33 | 33 | 32 | 33 | 33 | 33 | 33 | 34 |  |  | 34 | 33 | 34 | 34 | 33 | 0 |  |  | Y | 0.2 | [7 empty] | N | N | N | N | 120 | 0.55 | 53 | 84610 | 91627 | 4573 | 14820 | 03 | 2 |  | 2021-06-11 01:12 | 1591 | 132 |  | 36 | 4 | [15 empty] | 85.81 | 100 | 0 | 0 | 0 |  | 650 |  | Y | Y | 0 | 0 | 0 |  | 651 |  | Y | Y | N |  |  | Y |  |  |  | BT180180 | C
A65026 | 2021-06-10 | 1 | C |  | 5 | A | BP-SCR420HC | 소입성보증강 | C | BM#1 | 1609 | 43 | 1617 | 1546 | 29 | 5900 |  | 3 | 0.23 | 17 |  | -1.24 | 1579 | 1610 | 0 | 272.77 |  | 33 | 69 | 26 | Y |  | 2021-06-11 01:49 | 68 | 1092 | 32 | 30 | 28 | 29 | 29 | 28 | 28 | 27 | 28 | 27 | 26 | 26 |  | 26 | 28 | 29 | 26 | 28 | -0.07 | Y | 40 | Y | 0 | [7 empty] | N | N | N | N | 110 | 0.55 | 55 | 101532 | 99255 | 4195 | 14730 | 03 | 2 |  | 2021-06-11 01:57 | 1579 | 118 |  | 36 | 11 | [15 empty] | 95.6 | 100 | 0 | 0 | 0 |  | 650 |  | Y | Y | 0 | 0 | 0 |  | 651 |  | Y | Y | N |  |  | Y |  |  |  | BT180180 | C
A65027 | 2021-06-10 | 1 | C |  | 6 | A | BP-SCR420HC | 소입성보증강 | C | BM#1 | 1595 | 42 | 1614 | 1550 | 28 | 5400 |  | 3 | 0.25 | 17 |  | -1.13 | 1575 | 1605 | 0 | 266.32 |  | 5 | 15 | 31 | Y |  | 2021-06-11 02:50 | 64 | 1098 | 25 | 24 | 25 | 25 | 25 | 25 | 25 | 25 | 24 | 24 |  |  |  | 24 | 25 | 25 | 24 | 25 | -0.03 | Y | 35 | Y | 0 | [7 empty] | N | N | N | N | 100 | 0.54 | 53 | 84610 | 91023 | 3877 | 15010 | 03 | 2 |  | 2021-06-11 02:59 | 1575 | 111 |  | 32 |  | *전공정 요청 감속주입 - 작업지연 | [14 empty] | 86.34 | 100 | 0 | 0 | 0 |  | 650 |  | Y | Y | 0 | 0 | 0 |  | 651 |  | Y | Y | N |  |  | Y |  |  |  | BT180180 | C
A65028 | 2021-06-10 | 1 | C |  | 7 | A | BP-SCR420HC | 소입성보증강 | C | BM#1 | 1593 | 47 | 1615 | 1541 | 27 | 5600 |  | 3 | 0.24 | 17 |  | -1.89 | 1575 | 1617 | 0 | 250.33 |  | 32 | 43 | 49 | Y |  | 2021-06-11 03:49 | 64 | 1099 | 23 | 22 | 24 | 25 | 25 | 25 | 25 | 24 | 23 | 23 | 24 |  |  | 24 | 24 | 25 | 23 | 25 | -0.06 | Y | 35 | Y | 0.2 | [7 empty] | N | N | N | N | 150 | 0.52 | 55 | 101532 | 92935 | 6065 | 15110 | 03 | 2 |  | 2021-06-11 03:58 | 1575 | 107 |  | 27 |  | *전공정 요청 감속주입 - 작업지연 | [14 empty] | 101.63 | 100 | 0 | 0 | 0 |  | 650 |  | Y | Y | 0 | 0 | 0 |  | 651 |  | Y | Y | N |  |  | Y |  |  |  | BT180180 | C
A65029 | 2021-06-10 | 1 | D |  | 8 | A | BP-SCR420HC | 소입성보증강 | C | BM#1 | 1593 | 42 | 1618 | 1568 | 25 | 5100 |  | 3 | 0.24 | 17 |  | -0.82 | 1595 | 1613 | 0 | 238.49 |  | 29 | 20 | 46 | Y |  | 2021-06-11 04:50 | 84 | 1103 | 24 | 21 | 24 | 26 | 27 | 27 | 26 | 26 | 25 | 25 | 25 | 25 |  | 25 | 25 | 27 | 25 | 26 | -0.05 | Y | 40 | Y | 0 | [7 empty] | N | N | N | N | 140 | 0.51 | 60 | 101532 | 94871 | 4629 | 15400 | 03 | 2 |  | 2021-06-11 05:04 | 1595 | 92 |  | 21 |  | *전공정 요청 감속주입 - 작업지연 | [14 empty] | 99.69 | 100 | 0 | 0 | 0 |  | 650 |  | Y | Y | 0 | 0 | 0 |  | 651 |  | Y | Y | N |  |  | Y |  |  |  | BT180180 | C
A65030 | 2021-06-10 | 1 | D | TUNDISH교체전 | 9 | A | BP-SCR420HC | 소입성보증강 | C | BM#1 | 1636 | 42 | 1622 | 1578 | 28 | 4800 |  | 3 | 0.22 | 17 |  | -2.2 | 1574 | 1622 | 0 | 269.68 |  | 33 | 70 | 58 | Y |  | 2021-06-11 05:57 | 63 | 1098 | 25 | 25 | 29 | 31 | 32 | 31 | 31 | 30 | 30 | 29 | 29 |  |  | 29 | 29 | 32 | 29 | 31 | -0.04 | Y | 30 | Y | 0 | [7 empty] | N | N | N | N | 130 | 0.52 | 63 | 83282 | 95814 | 6986 | 1500 | 03 | 2 |  | 2021-06-11 06:08 | 1574 | 94 |  | 14 |  |  | EA541596923148D581C9F7E787FD83D8 | CAAFD1BF1C01431E98EAFB947311D199 | 5BFF77AB47A44D038931CC478C1E1F19 | [11 empty] | 8328200 | 100 | 0 | 3300 | 0 |  | 650 |  | Y | Y | 0 | 3000 | 0 |  | 651 |  | Y | Y | N |  |  | Y |  |  |  | BT180180 | C
B64485 | 2021-06-10 | 2 | D | 연주시작 | 1 | B | SNCM8 | 합금강 | SNCM439계 | BM#2 | 1637 | 66 | 1659 | 1565 | 49 | 9900 |  | 1 | 0.35 | 21 |  | -2.46 | 1582 | 1654 | 18.09 | 0 | 0 | 20 | 95 | 113 | Y |  | 2021-06-11 05:59 | 93 | 1090 | -392 | -11 | 43 | 38 | 45 | 48 | 50 | 51 | 51 | 52 | 52 | 52 | 51 | 51 | 47 | 52 | 51 | 52 | -0.03 |  | 25 | Y | 0 |  | 2.22 | 2.22 |  |  |  |  | N | N | N | N | 220 | 0.45 | 73 | 152298 | 101074 | 7026 | 15800 | 06 | 2 |  | 2021-06-11 06:10 | 1582 | 138 |  | 23 |  | * 연주시작 : 06 : 24 * BUTT 타입롱노즐사용(일반타입.) * T/D FLUX 용탕부: 120 KG / 유탕부: 10KG 투입. * EDGE HEATER 코일 건조로 미적용. 이상공정/생관통보 * 연연주 혼탕부 ID : 307, 308, 309, 407, 408, 409 | A4F60823901643AEB24BDA4B9CD61976 |  | 71CECE92E84C468594BC3FEE54BB4A50 | [11 empty] | 144.7 | 100 | 770 | 0 | 0 |  | 651 | 400 | N | Y | 820 | 0 | 0 |  | 651 | 400 | N | Y | Y | [6 empty] | BT180180 | C
A65031 | 2021-06-10 | 1 | D | TUNDISH교체 | 1 | A | SF40CVM2 | 합금강 | D | BM#1 | 1594 | 39 | 1630 | 1548 | 32 | 6100 |  | 3 | 0.23 | 20 |  | -1.34 | 1592 | 1625 | 0 | 164.75 |  | 5 | 16 | 68 | Y |  | 2021-06-11 06:55 | 95 | 1095 | -471 | -289 | 29 | 22 | 22 | 29 | 33 | 36 | 38 | 39 | 40 | 39 | 39 | 39 | 34 | 40 | 39 | 39 | 0 |  | 10 | Y | 0 |  | 2.17 | 2.05 |  |  |  |  | N | N | N | N | 210 | 0.48 | 61 | 101532 | 96870 | 5930 | 15000 | 07 | 1 |  | 2021-06-11 07:13 | 1592 | 113 |  | 38 |  | *T/D FLUX 유:15KG 용:225KG | [14 empty] | 97.35 | 100 | 1000 | 0 | 0 |  | 650 |  | Y | Y | 1000 | 0 | 0 |  | 651 |  | Y | Y | N |  |  | Y |  |  |  | BT180180 | C
B64486 | 2021-06-10 | 2 | D |  | 2 | A | AE4340 | 합금강 | SNCM439계 | BM#2 | 1682 | 65 | 1621 | 1518 | 47 | 9600 |  | 1 | 0.37 | 19 |  | -2.46 | 1548 | 1615 | 25.64 | 0 | 0 | 11 | 76 | 160 | Y |  | 2021-06-11 07:16 | 59 | 1100 | 50 | 41 | 36 | 33 | 31 | 29 | 27 | 25 | 24 | 23 | 22 | 22 |  | 22 | 30 | 36 | 22 | 0 | -0.28 |  | 50 | Y | 0 |  |  |  | 0.67 |  |  |  | N | N | N | N | 220 | 0.49 | 65 | 43356 | 102517 | -2017 | 14200 | 06 | 2 |  | 2021-06-11 07:19 | 1548 | 133 |  | 19 |  | * EDGE HEATER 코일 건조로 미적용. 이상공정/생관통보 * 연연주 혼탕부 ID : 301, 401 | [6 empty] | 2392200F76D44E8B94BC853D0D854FF4 | 0B710423B5ED41769F8F9B1974F6164F | F77892E6CE59489581C3A77D6418B7EC |  | A98B57039D68492FBE2ECA244E88CA86 | 94D521D5EC6648AE83A7877F654FD010 | D0F984D602294931AE94FECD1AEEBCB1 |  | 43.14 | 100 | 0 | 0 | 0 |  | 649 | 400 | N | Y | 0 | 0 | 0 |  | 651 | 400 | N | Y | Y | [6 empty] | RB140.00 | C
A65032 | 2021-06-11 | 1 | D |  | 2 | A | SF40CVM2 | 합금강 | D | BM#1 | 1581 | 40 | 1611 | 1524 | 31 | 5800 |  | 3 | 0.22 | 16 |  | -1.28 | 1578 | 1606 | 0 | 201.74 |  | 32 | 44 | 70 | Y |  | 2021-06-11 07:51 | 81 | 1099 | 38 | 33 | 33 | 33 | 33 | 33 | 32 | 32 | 31 | 32 | 32 | 32 |  | 32 | 33 | 33 | 31 | 33 | -0.02 | Y | 30 | Y | 0 | [7 empty] | N | N | N | N | 200 | 0.49 | 61 | 84610 | 95720 | 6430 | 14300 | 07 | 1 |  | 2021-06-11 08:03 | 1578 | 115 |  | 44 | [7 empty] | 62B1A559B60E48EDB9C5A5B17BAD8175 | 50FAE3099A8C46E89D73023A163A87FC | BCB7DB74F2DA482F9523DACBA5F59EB2 |  | CB253935B3FE40E8B0235956CDB1ED39 | 399C522349FE46AC9FA4ACEF4AAF11E2 | D285A027754248089B1D1B6CD7400E82 |  |  | 82.39 | 100 | 0 | 0 | 0 |  | 650 |  | Y | Y | 0 | 0 | 0 |  | 651 |  | Y | Y | N |  |  | Y |  |  |  | BT180180 | C
B64487 | 2021-06-11 | 2 | D |  | 3 | A | AE4340 | 합금강 | SNCM439계 | BM#2 | 1599 | 44 | 1609 | 1531 | 38 | 8000 |  | 1 | 0.33 | 19 |  | -2.33 | 1558 | 1611 | 18.32 | 0 | 0 | 30 | 71 | 170 | Y |  | 2021-06-11 08:11 | 69 | 1111 | 19 | 22 | 24 | 25 | 25 | 25 | 24 | 23 | 22 | 22 | 21 | 20 | 20 | 19 | 23 | 25 | 19 | 25 | -0.11 | Y | 55 | Y | -0.2 |  |  |  | 1.02 |  |  |  | Y | Y | Y | N | 210 | 0.45 | 71 | 90151 | 101089 | 3061 | 15000 | 06 | 2 |  | 2021-06-11 08:18 | 1558 | 121 |  | 31 |  | * EDGE HEATER 코일 건조로 미적용. 이상공정/생관통보 | [14 empty] | 92.75 | 100 | 0 | 0 | 0 |  | 649 | 600 | N | Y | 0 | 0 | 0 |  | 650 | 600 | N | Y | Y | [6 empty] | RB140.00 | C
A65033 | 2021-06-11 | 1 | D |  | 3 | A | SF40CVM2 | 합금강 | D | BM#1 | 1582 | 39 | 1604 | 1536 | 26 | 5500 |  | 3 | 0.25 | 17 |  | -2.03 | 1564 | 1604 | 0 | 241.87 |  | 29 | 21 | 69 | Y |  | 2021-06-11 09:00 | 67 | 1090 | 30 | 28 | 26 | 25 | 25 | 24 | 23 | 22 | 22 | 21 | 21 | 21 | 21 | 21 | 23 | 26 | 21 | 21 | -0.09 |  | 55 | Y | 0 | [7 empty] | N | N | N | N | 190 | 0.5 | 63 | 101532 | 101463 | 5687 | 15300 | 07 | 1 |  | 2021-06-11 09:14 | 1564 | 111 |  | 38 | [16 empty] | 93.62 | 100 | 0 | 0 | 0 |  | 650 |  | Y | Y | 0 | 0 | 0 |  | 651 |  | Y | Y | N |  |  | Y |  |  |  | BT180180 | C
B64488 | 2021-06-11 | 2 | D | 잔강최소화전 | 4 | A | AE4340 | 합금강 | SNCM439계 | BM#2 | 1620 | 37 | 1639 | 1560 | 31 | 6000 |  | 1 | 1000 | 21 |  | -2.14 | 1573 | 1631 | 21.54 | 0 | 0 | 6 | 35 | 120 | Y |  | 2021-06-11 09:26 | 84 | 1089 | 17 | 20 | 26 | 31 | 34 | 35 | 36 | 35 | 34 | 34 | 33 | 32 | 31 | 31 | 32 | 36 | 31 | 34 | -0.17 | Y | 30 | Y | -0.2 |  |  |  | 0.68 |  |  |  | N | N | N | N | 200 | 0.45 | 66 | 110746 | 95636 | 1414 | 3000 | 06 | 2 |  | 2021-06-11 09:31 | 1573 | 134 |  | 28 |  | * T/D 실측잔강 : 2.7T | [14 empty] | 122.03 | 100 | 0 | 3520 | 0 |  | 650 | 400 | Y | Y | 0 | 3800 | 0 |  | 651 | 400 | Y | Y | Y | [6 empty] | RB135.00 | C
A65034 | 2021-06-11 | 1 | D |  | 4 | A | SF40CVM2 | 합금강 | D | BM#1 | 1664 | 40 | 1596 | 1588 | 16 | 3300 |  | 3 | 0.24 | 15 |  | -1.43 | 1573 | 1601 | 0 | 217.69 |  | 33 | 71 | 76 | Y |  | 2021-06-11 09:55 | 76 | 1098 | 20 | 22 | 26 | 29 | 31 | 33 | 33 | 33 | 33 | 33 | 33 | 33 |  | 33 | 30 | 33 | 33 | 33 | 0 |  | 35 | Y | 0 | [7 empty] | N | N | N | N | 180 | 0.5 | 63 | 101532 | 101911 | 6039 | 15400 | 07 | 1 |  | 2021-06-11 10:09 | 1573 | 118 |  | 47 | [16 empty] | 93.23 | 100 | 0 | 0 | 0 |  | 650 |  | Y | Y | 0 | 0 | 0 |  | 651 |  | Y | Y | N |  |  | Y |  |  |  | BT180180 | C
B64489 | 2021-06-11 | 2 | D | 잔강최소화 | 5 | B | AE4330VM2 | 합금강 | SNCM439계 | BM#2 | 1610 | 49 | 1646 | 1579 | 43 | 8600 |  | 1 | 0.38 | 19 |  | 0 | 1571 | 1638 | 25.36 | 0 | 0 | 20 | 96 | 45 | Y |  | 2021-06-11 10:19 | 78 | 1081 | -218 | -220 | 23 | 29 | 31 | 33 | 34 | 34 | 35 | 34 | 34 | 34 | 33 | 32 | 23 | 35 | 32 | 34 | -0.05 | Y | 30 | Y | -0.2 |  |  |  | 0.62 |  |  |  | N | N | N | N | 190 | 0.43 | 67 | 100369 | 102883 | 3367 | 15700 | 06 | 2 |  | 2021-06-11 10:34 | 1571 | 157 |  | 56 |  | * 롱노즐 실리부 부착 및 롱노즐 재사용 | DF5E6D2F2EEE40F8B2EFCEDF0C214F62 | [13 empty] | 101.33 | 100 | 4100 | 0 | 0 |  | 650 | 400 | Y | Y | 4100 | 0 | 0 |  | 651 | 400 | Y | Y | Y | Y |  |  |  |  | Y | RB146.05 | C
A65035 | 2021-06-11 | 1 | D |  | 5 | A | SF40CVM2 | 합금강 | D | BM#1 | 1620 | 45 | 1599 | 1546 | 22 | 4600 |  | 3 | 0.23 | 16 |  | -1.33 | 1577 | 1604 | 0 | 189.27 |  | 5 | 17 | 51 | Y |  | 2021-06-11 10:55 | 80 | 1100 | 31 | 29 | 28 | 30 | 31 | 32 | 33 | 32 | 32 | 31 | 31 | 31 | 31 | 31 | 31 | 33 | 31 | 32 | -0.03 | Y | 30 | Y | 0 | [7 empty] | N | N | N | N | 170 | 0.49 | 61 | 101532 | 96536 | 6014 | 15500 | 07 | 1 |  | 2021-06-11 11:07 | 1577 | 128 |  | 52 | [16 empty] | 98.1 | 100 | 0 | 0 | 0 |  | 650 |  | Y | Y | 0 | 0 | 0 |  | 651 |  | Y | Y | N |  |  | Y |  |  |  | BT180180 | C
B64490 | 2021-06-11 | 2 | D |  | 6 | B | AE4330VM2 | 합금강 | SNCM439계 | BM#2 | 1631 | 42 | 1626 | 1581 | 37 | 7200 |  | 1 | 0.34 | 19 |  | -2.37 | 1553 | 1618 | 21.87 | 0 | 0 | 11 | 77 | 54 | Y |  | 2021-06-11 11:45 | 60 | 1096 | 31 | 29 | 27 | 26 | 25 | 25 | 25 | 24 | 22 | 22 | 21 | 21 | 21 | 21 | 24 | 27 | 21 | 25 | -0.11 |  | 55 | Y | 0 |  |  |  | 0.61 |  |  |  | N | N | N | N | 180 | 0.45 | 68 | 90815 | 97162 | 3088 | 15800 | 06 | 2 |  | 2021-06-11 11:54 | 1553 | 132 |  | 38 | 22 | [15 empty] | 90.82 | 100 | 0 | 0 | 0 |  | 650 | 400 | Y | Y | 0 | 0 | 0 |  | 651 | 400 | Y | Y | Y | Y | [5 empty] | RB101.60 | C
A65036 | 2021-06-11 | 1 | D |  | 6 | A | SF40CVM2 | 합금강 | D | BM#1 | 1639 | 43 | 1601 | 1574 | 17 | 3500 |  | 3 | 0.24 | 16 |  | -1.59 | 1568 | 1601 | 0 | 134.1 |  | 32 | 45 | 46 | Y |  | 2021-06-11 12:10 | 71 | 1097 | 30 | 30 | 27 | 26 | 26 | 26 | 26 | 26 | 25 | 25 | 24 | 24 |  | 24 | 26 | 27 | 24 | 26 | -0.04 |  | 45 | Y | 0 | [7 empty] | N | N | N | N | 210 | 0.5 | 56 | 84610 | 91064 | 5586 | 16200 | 07 | 1 |  | 2021-06-11 12:21 | 1568 | 105 |  | 38 | 25 | [15 empty] | 86.34 | 100 | 0 | 0 | 0 |  | 650 |  | Y | Y | 0 | 0 | 0 |  | 651 |  | Y | Y | N |  |  | Y |  |  |  | BT180180 | C
B64491 | 2021-06-11 | 2 | A |  | 7 | B | AE4330VM2 | 합금강 | SNCM439계 | BM#2 | 1643 | 47 | 1629 | 1580 | 39 | 7400 |  | 1 | 0.39 | 19 |  | -2.55 | 1559 | 1620 | 25.26 | 0 | 0 | 30 | 72 | 63 | Y |  | 2021-06-11 12:45 | 66 | 1089 | 19 | 19 | 21 | 23 | 23 | 23 | 23 | 22 | 21 | 21 | 20 | 20 |  | 20 | 21 | 23 | 20 | 23 | -0.06 | Y | 45 | Y | 0 |  |  |  | 0.6 |  |  |  | N | N | N | N | 170 | 0.45 | 68 | 91370 | 96882 | 3118 | 15700 | 06 | 2 |  | 2021-06-11 12:56 | 1559 | 142 |  | 47 | [16 empty] | 91.64 | 100 | 0 | 0 | 0 |  | 650 | 400 | Y | Y | 0 | 0 | 0 |  | 651 | 400 | Y | Y | Y | Y | [5 empty] | RB215.90 | C
A65037 | 2021-06-11 | 1 | A |  | 7 | A | SF40CVM2 | 합금강 | D | BM#1 | 1617 | 40 | 1599 | 1553 | 27 | 4000 |  | 3 | 0.25 | 15 |  | -1.55 | 1568 | 1599 | 0 | 137.92 |  | 29 | 22 | 62 | Y |  | 2021-06-11 13:04 | 71 | 1090 | 24 | 22 | 23 | 24 | 25 | 25 | 25 | 25 | 24 | 24 | 24 | 24 | 25 | 25 | 24 | 25 | 24 | 25 | -0.03 | Y | 35 | Y | 0.2 | [7 empty] | N | N | N | N | 200 | 0.51 | 60 | 84610 | 96345 | 6105 | 14590 | 07 | 1 |  | 2021-06-11 13:16 | 1568 | 104 |  | 41 | [16 empty] | 81.91 | 100 | 0 | 0 | 0 |  | 650 |  | Y | Y | 0 | 0 | 0 |  | 651 |  | Y | Y | N |  |  | Y |  |  |  | BT180180 | C
A65038 | 2021-06-11 | 1 | A |  | 8 | A | SF40CVM2 | 합금강 | D | BM#1 | 1615 | 41 | 1599 | 1547 | 30 | 4100 |  | 3 | 0.23 | 16 |  | -1.62 | 1567 | 1599 | 0 | 134.98 |  | 33 | 72 | 50 | Y |  | 2021-06-11 14:09 | 70 | 1098 | 24 | 25 | 27 | 29 | 30 | 31 | 31 | 31 | 31 | 31 | 31 | 31 | 31 | 31 | 29 | 31 | 31 | 31 | 0 |  | 35 | Y | 0 | [7 empty] | N | N | N | N | 190 | 0.5 | 60 | 101532 | 96868 | 4182 | 15100 | 07 | 1 |  | 2021-06-11 14:23 | 1567 | 102 |  | 37 |  | 7TON 이월 과정, 8TON여에 슬라그 나와 이월 | [14 empty] | 97.63 | 100 | 0 | 0 | 0 |  | 650 |  | Y | Y | 0 | 0 | 0 |  | 651 |  | Y | Y | N |  |  | Y |  |  |  | BT180180 | C
B64492 | 2021-06-11 | 2 | A |  | 8 | B | AE4330VM2 | 합금강 | SNCM439계 | BM#2 | 1641 | 49 | 1644 | 1580 | 42 | 7500 |  | 1 | 0.36 | 20 |  | -2.42 | 1558 | 1631 | 18.62 | 0 | 0 | 6 | 36 | 65 | Y |  | 2021-06-11 13:53 | 65 | 1111 | 19 | 23 | 26 | 28 | 30 | 30 | 29 | 29 | 28 | 27 | 27 | 26 | 25 | 24 | 27 | 30 | 24 | 0 | -0.13 | Y | 45 | Y | -0.2 |  |  |  | 0.71 |  |  |  | N | N | N | N | 170 | 0.45 | 68 | 93678 | 97559 | 3091 | 15800 | 06 | 2 |  | 2021-06-11 13:57 | 1558 | 147 |  | 47 | [16 empty] | 92.57 | 100 | 0 | 0 | 0 |  | 650 | 400 | Y | Y | 0 | 0 | 0 |  | 651 | 400 | Y | Y | Y | Y | [5 empty] | RB190.50 | C
A65039 | 2021-06-11 | 1 | A | TUNDISH교체전 | 9 | B | SF40CVM2 | 합금강 | D | BM#1 | 1633 | 37 | 1607 | 1555 | 27 | 4000 |  | 3 | 0.26 | 16 |  | -1.85 | 1570 | 1607 | 0 | 197.65 |  | 5 | 18 | 52 | Y |  | 2021-06-11 15:11 | 73 | 1110 | 29 | 27 | 28 | 27 | 30 | 31 | 32 | 33 | 33 | 33 | 33 | 33 |  | 33 | 31 | 33 | 33 | 33 | 0 |  | 20 | Y | 0 | [7 empty] | N | N | N | N | 180 | 0.49 | 62 | 98303 | 91752 | 5198 | 2000 | 07 | 1 |  | 2021-06-11 15:33 | 1570 | 101 |  | 37 |  |  | 77EC21132399491E92FE8E45F45B010C | 167A07F19E1F42DB9F489AF9DD699EF8 | 5CA40D2A7BE3496B9C784AFD5D9A84E3 | [11 empty] | 99.55 | 100 | 0 | 3000 | 0 |  | 650 |  | Y | Y | 0 | 3000 | 0 |  | 651 |  | Y | Y | N |  |  | Y |  |  |  | BT180180 | C
B64493 | 2021-06-11 | 2 | A |  | 9 | B | AE4330VM2 | 합금강 | SNCM439계 | BM#2 | 1605 | 49 | 1633 | 1565 | 45 | 8400 |  | 1 | 0.33 | 20 |  | -2.12 | 1555 | 1617 | 19.85 | 0 | 0 | 20 | 97 | 43 | Y |  | 2021-06-11 15:25 | 62 | 1097 | 23 | 23 | 27 | 29 | 30 | 30 | 30 | 29 | 27 | 26 | 25 | 25 | 24 | 23 | 27 | 30 | 23 | 30 | -0.14 | Y | 50 | Y | -0.2 |  |  |  | 0.76 |  |  |  | Y | Y | Y | N | 210 | 0.45 | 73 | 98208 | 103340 | 3110 | 15500 | 06 | 2 |  | 2021-06-11 15:26 | 1555 | 125 |  | 24 | 23 | [15 empty] | 92.78 | 100 | 0 | 0 | 0 |  | 650 | 400 | Y | Y | 0 | 0 | 0 |  | 651 | 400 | Y | Y | Y | Y | [5 empty] | RB215.90 | C
A65040 | 2021-06-11 | 1 | A | TUNDISH교체 | 1 | A | SCM440 | 합금강 | D | BM#1 | 1604 | 44 | 1639 | 1531 | 35 | 7000 |  | 3 | 0.25 | 20 |  | -1.99 | 1592 | 1639 | 0 | 235.48 |  | 32 | 46 | 63 | Y |  | 2021-06-11 16:31 | 96 | 1099 | -112 | 30 | 27 | 34 | 37 | 39 | 40 | 42 | 42 | 43 | 44 |  |  | 44 | 38 | 44 | 44 | 0 | 0 |  |  | Y | 0.2 |  |  |  | 2.36 |  |  |  | N | N | N | N | 210 | 0.47 | 62 | 92828 | 97033 | 117 | 12840 | 13 | 2 |  | 2021-06-11 16:46 | 1592 | 125 |  | 39 |  | *FLUX 120KG/10KG | [14 empty] | 94.05 | 100 | 1000 | 0 | 0 |  | 650 |  | Y | N | 1000 | 0 | 0 |  | 651 |  | Y | N | N | [6 empty] | RB135.00 | C
B64494 | 2021-06-11 | 2 | A |  | 10 | A | AE4330VM2 | 합금강 | SNCM439계 | BM#2 | 1597 | 49 | 1629 | 1559 | 40 | 8000 |  | 1 | 0.31 | 20 |  | -2.22 | 1558 | 1616 | 21.83 | 0 | 0 | 11 | 78 | 60 | Y |  | 2021-06-11 16:39 | 65 | 1100 | 21 | 23 | 27 | 30 | 31 | 30 | 30 | 29 | 29 | 28 | 27 | 25 | 24 | 21 | 27 | 31 | 21 | 30 | -0.2 | Y | 50 | Y | -0.4 |  |  |  | 0.69 |  |  |  | Y | Y | Y | N | 200 | 0.45 | 70 | 100568 | 99744 | 1556 | 15500 | 06 | 2 |  | 2021-06-11 16:39 | 1558 | 125 |  | 24 | 17 | * 전공정 요청으로 L/D 잔강 미실시 이상공정 등록.생관통보 | [14 empty] | 99.67 | 100 | 0 | 0 | 0 |  | 650 | 600 | Y | Y | 0 | 0 | 0 |  | 650 | 600 | Y | Y | Y | [6 empty] | RB241.30 | C
A65041 | 2021-06-11 | 1 | A |  | 2 | A | SCM440 | 합금강 | D | BM#1 | 1635 | 44 | 1607 | 1554 | 32 | 6000 |  | 3 | 0.25 | 16 |  | -2.09 | 1564 | 1607 | 0 | 286.17 |  | 38 | 24 | 3197 | Y |  | 2021-06-11 17:37 | 68 | 1098 | 40 | 27 | 21 | 19 | 17 | 16 | 14 | 14 | 14 | 12 | 12 | 11 |  | 11 | 17 | 21 | 11 | 14 | -0.2 |  | 50 | Y | -0.2 |  |  |  | 0.64 |  |  |  | N | N | N | N | 200 | 0.53 | 64 | 95500 | 108283 | 1117 | 12100 | 13 | 2 |  | 2021-06-11 17:50 | 1564 | 126 |  | 38 |  | *롱노즐 교체 - 크랙으로 인한 1회 사용 | [14 empty] | 85.5 | 100 | 0 | 0 | 0 |  | 650 |  | Y | N | 0 | 0 | 0 |  | 651 |  | Y | N | N |  |  |  | Y |  |  | SB100100 | C
B64495 | 2021-06-11 | 2 | A |  | 11 | A | AE4330VM2 | 합금강 | SNCM439계 | BM#2 | 1649 | 44 | 1620 | 1590 | 34 | 7100 |  | 1 | 0.3 | 22 |  | -2.23 | 1548 | 1616 | 23.88 | 0 | 0 | 30 | 73 | 71 | Y |  | 2021-06-11 17:36 | 55 | 1097 | 19 | 18 | 18 | 18 | 19 | 18 | 18 | 17 | 16 | 15 | 14 | 13 | 12 | 7 | 15 | 19 | 7 | 18 | -0.22 | Y | 55 | Y | -0.4 |  |  |  | 0.7 |  |  |  | Y | Y | Y | N | 190 | 0.45 | 73 | 91063 | 103928 | 822 | 15800 | 06 | 2 |  | 2021-06-11 17:42 | 1548 | 133 |  | 38 |  | * 전공정 요청으로 L/D 잔강 미실시 이상공정 등록.생관통보 | [14 empty] | 86.81 | 100 | 0 | 0 | 0 |  | 650 | 400 | Y | Y | 0 | 0 | 0 |  | 651 | 400 | Y | Y | Y | [6 empty] | RB196.85 | C
A65042 | 2021-06-11 | 1 | A |  | 3 | A | SCM440 | 합금강 | D | BM#1 | 1645 | 40 | 1612 | 1574 | 25 | 4500 |  | 3 | 0.23 | 15 |  | -1.84 | 1558 | 1595 | 0 | 145 |  | 29 | 23 | 135 | N | 2 | 2021-06-11 18:32 | 62 | 1100 | 5 | 0 | 5 | 8 | 11 | 12 | 11 | 12 | 10 | 13 | 12 |  |  | 12 | 10 | 13 | 12 | 12 | 0 | Y | 5 | Y | -0.2 |  |  |  | 1.08 |  |  |  | N | N | N | N | 190 | 0.52 | 56 | 93244 | 97841 | 1759 | 12400 | 13 | 2 |  | 2021-06-11 18:54 | 1558 | 129 |  | 50 |  | *L/D 강제개공 (ID:101.202 이상재등록) | [6 empty] | 9716B508AEDB402295ECE72A7FF0EA88 | 8BD2F4123B31489E98A821881ECF341B | 024B1130E4BC42E58973D1C3438C6DC2 |  | F42CF2F4884C4C9D854D66FFF5471308 | E6D0EF6919E3442E85746A888B8230C3 | DA0BDECB6F8B4A64A0916F6C742E6E0E |  | 92.32 | 100 | 0 | 0 | 0 |  | 650 |  | Y | N | 0 | 0 | 0 |  | 651 |  | Y | N | N | [6 empty] | RB150.00 | C
B64496 | 2021-06-11 | 2 | A | TUNDISH교체전 | 12 | A | AE4330VM2 | 합금강 | SNCM439계 | BM#2 | 1626 | 48 | 1624 | 1574 | 38 | 7700 |  | 1 | 0.27 | 18 |  | -2.07 | 1556 | 1617 | 14.7 | 0 | 0 | 33 | 73 | 63 | Y |  | 2021-06-11 18:42 | 63 | 1092 | 5 | 7 | 13 | 19 | 22 | 23 | 24 | 24 | 23 | 23 | 23 | 22 | 22 | 21 | 20 | 24 | 21 | 23 | -0.04 | Y | 40 | Y | -0.2 |  |  |  | 0.97 |  |  |  | N | N | N | N | 180 | 0.45 | 72 | 124473 | 104026 | -626 | 2000 | 06 | 2 |  | 2021-06-11 18:48 | 1556 | 146 |  | 46 |  | * 전공정 요청으로 L/D 잔강 미실시 이상공정 등록.생관통보 *준빅사이즈 후속 | F777C5CFDCCA4D97B96D3095A77717B0 | FC0F675AA42A4DAEA23C90CFBC52B047 | 49020CBBDEC84EF597B1F40340E7D316 | [11 empty] | 120.79 | 42.11 | 0 | 2500 | 0 |  | 650 | 400 | Y | Y | 0 | 2580 | 0 |  | 650 | 400 | Y | Y | Y | [6 empty] | RB107.95 | C
A65043 | 2021-06-11 | 1 | A |  | 4 | A | SCM440 | 합금강 | D | BM#1 | 1621 | 42 | 1610 | 1559 | 32 | 5400 |  | 3 | 0.24 | 19 |  | -1.79 | 1565 | 1606 | 0 | 280.67 |  | 5 | 19 | 56 | Y |  | 2021-06-11 19:40 | 69 | 1099 | 16 | 16 | 15 | 14 | 13 | -155 | 24 | 25 | 24 | 24 | 23 | 22 | 21 | 21 | 6 | 25 | 21 | 24 | -0.13 | Y | 30 | Y | 0 |  |  |  | 0.59 |  |  |  | Y | Y | Y | Y | 180 | 0.48 | 65 | 92264 | 100443 | 2507 | 14610 | 13 | 2 |  | 2021-06-11 19:52 | 1565 | 128 |  | 40 | [16 empty] | 88.5 | 100 | 0 | 0 | 0 |  | 650 |  | Y | N | 0 | 0 | 0 |  | 651 |  | Y | N | N | [6 empty] | RB240.00 | C
B64497 | 2021-06-11 | 2 | C | TUNDISH교체 | 1 | A | AE15B38M | 탄소강 | 보론강 | BM#2 | 1626 | 50 | 1656 | 1566 | 43 | 7900 |  | 1 | 0.3 | 20 |  | -2.36 | 1591 | 1660 | 37.5 | 0 | 0 | 6 | 37 | 130 | Y |  | 2021-06-11 20:06 | 94 | 1099 | -261 | -258 | 22 | 23 | 22 | 28 | 33 | 36 | 37 | 37 | 38 | 38 | 39 | 39 | 33 | 39 | 39 | 0 | 0 |  |  | Y | 0.2 | 1 | 1.8 | 1.73 |  |  |  |  | N | N | N | N | 220 | 0.47 | 60 | 93071 | 93587 | 563 | 16700 | 14 | 1 |  | 2021-06-11 20:07 | 1591 | 164 |  | 59 |  | * T/D FLUX 용탕부: 220 KG / 유탕부: 10KG 투입. * BUTT 타입롱노즐사용(일반타입.) | [14 empty] | 100.02 | 27.27 | 1000 | 0 | 0 |  | 301 | 400 | Y | Y | 1000 | 0 | 0 |  | 302 | 400 | Y | Y | N | [6 empty] | BT180180 | C
A65044 | 2021-06-11 | 1 | C |  | 5 | A | SCM440 | 합금강 | D | BM#1 | 1583 | 49 | 1615 | 1533 | 35 | 6700 |  | 3 | 0.25 | 18 |  | -1.38 | 1565 | 1599 | 0 | 354.59 |  | 32 | 47 | 33 | Y |  | 2021-06-11 20:48 | 69 | 1101 | 20 | 23 | 27 | 28 | 29 | 29 | 29 | 29 | 30 | 29 | 29 | 28 | 28 | 27 | 28 | 30 | 27 | 29 | -0.04 | Y | 30 | Y | -0.2 |  |  |  | 0.59 |  |  |  | Y | Y | Y | Y | 170 | 0.47 | 69 | 95422 | 105037 | 1213 | 15210 | 13 | 2 |  | 2021-06-11 21:00 | 1565 | 138 |  | 38 | [16 empty] | 88.72 | 100 | 0 | 0 | 0 |  | 650 |  | Y | N | 0 | 0 | 0 |  | 651 |  | Y | N | N | [6 empty] | RB228.60 | C
B64498 | 2021-06-11 | 2 | C |  | 2 | A | AE15B38M | 탄소강 | 보론강 | BM#2 | 1584 | 45 | 1634 | 1558 | 36 | 6400 |  | 1 | 0.32 | 18 |  | -2.37 | 1568 | 1634 | 41.04 | 0 | 0 | 11 | 79 | 54 | Y |  | 2021-06-11 21:13 | 71 | 1098 | 37 | 32 | 30 | 29 | 28 | 29 | 28 | 28 | 27 | 27 | 26 | 25 | 24 | 24 | 28 | 30 | 24 | 28 | -0.12 | Y | 50 | Y | -0.2 | [7 empty] | N | N | N | N | 220 | 0.49 | 64 | 93071 | 99090 | -1440 | 16100 | 14 | 1 |  | 2021-06-11 21:16 | 1568 | 147 |  | 52 | 16 | [15 empty] | 95.51 | 45.45 | 0 | 0 | 0 |  | 301 | 400 | Y | Y | 0 | 0 | 0 |  | 301 | 400 | Y | Y | N | [6 empty] | BT180180 | C
A65045 | 2021-06-11 | 1 | C | 잔강최소화전 | 6 | A | SCM440 | 합금강 | D | BM#1 | 1599 | 45 | 1616 | 1551 | 33 | 5800 |  | 3 | 0.43 | 16 |  | -1.8 | 1569 | 1616 | 0 | 235.76 |  | 38 | 25 | 37 | Y |  | 2021-06-11 21:41 | 73 | 1097 | 26 | 23 | 23 | 24 | 26 | 27 | 28 | 28 | 28 | 27 | 27 | 26 | 26 | 25 | 26 | 28 | 25 | 28 | -0.07 | Y | 40 | Y | -0.2 | [7 empty] | N | N | N | N | 210 | 0.47 | 68 | 129671 | 101645 | 355 | 3000 | 13 | 2 |  | 2021-06-11 21:49 | 1569 | 152 |  | 57 |  | *빅사이즈 후속히트 감속주입 *잔강최소화 전히트 이상재 등록 ID:108, 209 | E21A84D53A0F4B209C852CCA43C147DA | F9052990B3EF4129B3A23AF79675E9E0 | AB1CDBE0EBA44C0EA01DA7DDF26DDCD4 | [11 empty] | 125.1 | 100 | 0 | 3100 | 0 |  | 650 |  | Y | N | 0 | 3100 | 0 |  | 651 |  | Y | N | N | [6 empty] | RB135.00 | C
B64499 | 2021-06-11 | 2 | C |  | 3 | A | AE15B38M | 탄소강 | 보론강 | BM#2 | 1624 | 43 | 1642 | 1549 | 32 | 6200 |  | 1 | 0.39 | 14 |  | -2.19 | 1575 | 1633 | 18.15 | 0 | 0 | 30 | 74 | 56 | Y |  | 2021-06-11 22:18 | 78 | 1100 | 22 | 25 | 29 | 31 | 31 | 31 | 31 | 31 | 30 | 29 | 29 | 28 |  | 28 | 29 | 31 | 28 | 31 | -0.06 | Y | 40 | Y | -0.2 | [7 empty] | N | N | N | N | 210 | 0.49 | 61 | 93071 | 94753 | 2547 | 16700 | 14 | 1 |  | 2021-06-11 22:37 | 1575 | 146 |  | 53 | [8 empty] | 60BC89AF281544CF9734F4A3154B525C | 6754FB93629F448DB0C07D6ABBF602F2 | 62D8E31D7A16429CBF6AE33D855BC547 |  | 03F380814C434A25BB81E74CFECD7F4F | EC6A93462EAA463EB716E50AB9B139B2 | 7C5258F5271141E4AACD351903E60CD8 |  | 96.55 | 45.45 | 0 | 0 | 0 |  | 302 | 400 | Y | Y | 0 | 0 | 0 |  | 301 | 400 | Y | Y | N | [6 empty] | BT180180 | C
A65046 | 2021-06-11 | 1 | C | 잔강최소화 | 7 | A | SACM1 | 합금강 | D | BM#1 | 1638 | 60 | 1630 | 1588 | 35 | 6200 |  | 3 | 0.27 | 25 |  | -1.35 | 1591 | 1632 | 200.56 | 71.85 |  | 29 | 24 | 26 | Y |  | 2021-06-11 22:54 | 100 | 1101 | -206 | -235 | -90 | 35 | 41 | 43 | 45 | 46 | 47 | 47 | 47 | 47 | 47 | 46 | 25 | 47 | 46 | 47 | -0.03 | Y | 30 | Y | 0 | [8 empty] | N | N | Y | 210 | 0.43 | 70 | 84610 | 101004 | -804 | 14830 | 13 | 2 |  | 2021-06-11 23:01 | 1591 | 166 |  | 62 |  | *램핑다운 17분 20초 *롱노즐 재사용X 5회 사용(지금 융착) *잔강최소화 ID 이상재 등록 ID : | [14 empty] | 82.83 | 100 | 4300 | 0 | 0 |  | 650 |  | Y | N | 4300 | 0 | 0 |  | 651 |  | Y | N | Y |  |  |  | Y |  |  | BT180180 | H
B64500 | 2021-06-11 | 2 | C |  | 4 | A | AE15B38M | 탄소강 | 보론강 | BM#2 | 1583 | 38 | 1639 | 1561 | 33 | 6300 |  | 1 | 0.4 | 14 |  | -2.45 | 1581 | 1634 | 14.27 | 0 | 0 | 33 | 74 | 40 | Y |  | 2021-06-11 23:19 | 84 | 1099 | 25 | 28 | 33 | 37 | 39 | 40 | 40 | 41 | 40 | 40 | 39 | 38 | 38 | 38 | 37 | 41 | 38 | 40 | -0.05 | Y | 25 | Y | 0 | [7 empty] | N | N | N | N | 200 | 0.49 | 63 | 93071 | 99262 | -962 | 15500 | 14 | 1 |  | 2021-06-11 23:24 | 1581 | 141 |  | 54 | [16 empty] | 94.49 | 36.36 | 0 | 0 | 0 |  | 302 | 400 | Y | Y | 0 | 0 | 0 |  | 301 | 400 | Y | Y | N | [6 empty] | BT180180 | C
A65047 | 2021-06-11 | 1 | C |  | 8 | A | SACM1 | 합금강 | D | BM#1 | 1601 | 63 | 1630 | 1532 | 54 | 7300 |  | 3 | 0.26 | 26 |  | -1.12 | 1572 | 1606 | 226.73 | 137.73 |  | 5 | 20 | 45 | Y |  | 2021-06-12 00:21 | 81 | 1100 | 45 | 43 | 40 | 39 | 38 | 38 | 37 | 37 | 36 | 36 | 36 | 35 | 34 | 33 | 37 | 40 | 33 | 36 | -0.11 |  | 65 | Y | 0 | [7 empty] | Y | Y | Y | Y | 200 | 0.45 | 72 | 90866 | 102023 | -2623 | 14720 | 13 | 2 |  | 2021-06-12 00:29 | 1572 | 165 |  | 47 | 16 | *STR#1 강압화 과정 몰드레벨 헌팅으로 인한 이상재 등록 - ID 106 *STR#1 SR작업과정 압력 부화로 인한 재세팅 | [14 empty] | 88.43 | 100 | 0 | 0 | 0 |  | 650 |  | Y | N | 0 | 0 | 0 |  | 651 |  | Y | N | Y | [6 empty] | RB210.00 | C
B64521 | 2021-06-11 | 2 | C |  | 5 | A | AE15B38M | 탄소강 | 보론강 | BM#2 | 1585 | 38 | 1642 | 1542 | 33 | 6500 |  | 1 | 0.41 | 14 |  | -2.12 | 1572 | 1636 | 14.37 | 0 | 0 | 6 | 38 | 28 | Y |  | 2021-06-12 00:52 | 75 | 1104 | 35 | 35 | 36 | 37 | 38 | 37 | 37 | 36 | 35 | 34 | 32 | 31 |  | 31 | 35 | 38 | 31 | 37 | -0.17 | Y | 40 | Y | -0.2 | [7 empty] | N | N | N | N | 190 | 0.49 | 63 | 101532 | 98286 | 764 | 14500 | 14 | 1 |  | 2021-06-12 00:58 | 1572 | 137 |  | 26 | 13 | [15 empty] | 103.34 | 33.33 | 0 | 0 | 0 |  | 301 | 400 | Y | Y | 0 | 0 | 0 |  | 301 | 400 | Y | Y | N | [6 empty] | BT180180 | C
B64522 | 2021-06-11 | 2 | C |  | 6 | A | AE15B38M | 탄소강 | 보론강 | BM#2 | 1624 | 36 | 1631 | 1553 | 30 | 5500 |  | 1 | 0.3 | 14 |  | -2.15 | 1563 | 1625 | 9.82 | 0 | 0 | 11 | 80 | 31 | Y |  | 2021-06-12 01:56 | 66 | 1097 | 27 | 30 | 33 | 35 | 36 | 36 | 36 | 36 | 35 | 34 | 33 | 32 | 30 | 30 | 33 | 36 | 30 | 36 | -0.15 | Y | 40 | Y | -0.4 | [7 empty] | N | N | N | N | 180 | 0.49 | 63 | 101532 | 98859 | 441 | 15900 | 14 | 1 |  | 2021-06-12 02:00 | 1563 | 125 |  | 27 | 14 | [15 empty] | 103.76 | 41.67 | 0 | 0 | 0 |  | 301 | 400 | Y | Y | 0 | 0 | 0 |  | 301 | 400 | Y | Y | N | [6 empty] | BT180180 | C
A65048 | 2021-06-11 | 1 | C | TUNDISH교체전 | 9 | A | SACM1 | 합금강 | D | BM#1 | 1633 | 55 | 1619 | 1570 | 29 | 5400 |  | 3 | 0.26 | 23 |  | -1.17 | 1579 | 1611 | 195.26 | 84.76 |  | 32 | 48 | 49 | Y |  | 2021-06-12 01:37 | 88 | 1090 | 32 | 35 | 38 | 40 | 41 | 41 | 42 | 42 | 42 | 41 | 41 | 41 | 40 | 40 | 40 | 42 | 40 | 42 | -0.05 | Y | 30 | Y | -0.2 | [8 empty] | N | N | M | 190 | 0.45 | 69 | 108484 | 100223 | 1827 | 2000 | 13 | 2 |  | 2021-06-12 01:51 | 1579 | 142 |  | 44 | 42 |  |  | 2E2B4EEAB4D54127A6E187E2E977E6C1 | 29EFB76AA91D48AA9D5F0613478F6688 | [11 empty] | 105.48 | 100 | 0 | 2540 | 0 |  | 650 |  | Y | N | 0 | 2500 | 0 |  | 651 |  | Y | N | Y | [6 empty] | BT180180 | C
B64523 | 2021-06-11 | 2 | C |  | 7 | A | AE15B38M | 탄소강 | 보론강 | BM#2 | 1620 | 33 | 1639 | 1571 | 27 | 5100 |  | 1 | 0.35 | 14 |  | -2.13 | 1553 | 1621 | 11.89 | 0 | 0 | 30 | 75 | 39 | Y |  | 2021-06-12 03:00 | 56 | 1102 | 27 | 29 | 31 | 32 | 33 | 33 | 33 | 32 | 32 | 31 | 30 | 28 | 27 | 27 | 31 | 33 | 27 | 33 | -0.15 | Y | 40 | Y | -0.2 | [7 empty] | N | N | N | N | 170 | 0.49 | 63 | 101532 | 97408 | 1592 | 15400 | 14 | 1 |  | 2021-06-12 03:06 | 1553 | 129 |  | 27 | [16 empty] | 103.76 | 50 | 0 | 0 | 0 |  | 301 | 400 | Y | Y | 0 | 0 | 0 |  | 301 | 400 | Y | Y | N | [6 empty] | BT180180 | C
A65049 | 2021-06-11 | 1 | C | TUNDISH교체 | 1 | B | STB2 | 베어링강 | STB (SF) | BM#1 | 1637 | 69 | 1579 | 1570 | 36 | 6200 |  | 3 | 0.28 | 25 |  | -1.22 | 1551 | 1587 | 232.33 | 30.32 |  | 38 | 26 | 79 | Y |  | 2021-06-12 03:07 | 95 | 1109 | 35 | 31 | 27 | 24 | 29 | 33 | 37 | 37 | 38 | 39 | 40 | 41 | 41 | 41 | 36 | 41 | 41 | 0 | 0 |  | 5 | Y | 0 |  | 2.03 | 2.03 | 1.13 |  |  |  |  | Y | Y | M | 240 | 0.47 | 63 | 84610 | 92949 | 7401 | 15850 | 9 | 1 |  | 2021-06-12 03:21 | 1551 | 154 |  | 50 | 24 | *FLUX 270KG/10KG *첫HEAT 10분값 수소측정 OVER - 이상재 등록 ID101~102, 201~202 | [6 empty] | 5FC74E091E3F4698BD8B12F0AAF9982B | F190430796EF42A0940C9369CDECFA0C | BA336404C5434BE1A04D4320130ACE4A |  | 59E74946622546269D65B9E3D7BC7C1D | 90349FDC99D44F1EB8E9F19ACC5834B6 | 206F3BD714FD4D40AA5B1DB15FFCC4D1 |  | 82.07 | 0 | 1500 | 0 | 0 |  | 650 |  | Y | N | 1500 | 0 | 0 |  | 651 |  | Y | N | Y |  |  | Y |  |  |  | BT180180 | H
B64524 | 2021-06-11 | 2 | C | 잔강최소화전 | 8 | A | AE15B38M | 탄소강 | 보론강 | BM#2 | 1604 | 44 | 1643 | 1545 | 33 | 6200 |  | 1 | 0.34 | 15 |  | -2.26 | 1571 | 1627 | 17.67 | 0 | 0 | 33 | 75 | 34 | Y |  | 2021-06-12 04:06 | 74 | 1099 | 24 | 33 | 38 | 41 | 42 | 42 | 42 | 42 | 41 | 39 | 37 | 37 | 35 | 35 | 38 | 42 | 35 | 42 | -0.17 | Y | 40 | Y | -0.4 | [7 empty] | N | N | N | N | 170 | 0.49 | 62 | 95866 | 96670 | 980 | 3000 | 14 | 1 |  | 2021-06-12 04:12 | 1571 | 137 |  | 24 |  | * T/D 실측잔강 : 2.7T | [14 empty] | 100.44 | 100 | 0 | 3100 | 0 |  | 302 | 400 | Y | Y | 0 | 3100 | 0 |  | 301 | 400 | Y | Y | N | [6 empty] | BT180180 | C
A65050 | 2021-06-11 | 1 | C |  | 2 | A | STB2 | 베어링강 | STB (SF) | BM#1 | 1623 | 43 | 1557 | 1570 | 30 | 5200 |  | 3 | 0.25 | 25 |  | -1.5 | 1513 | 1557 | 192.02 | 66.6 |  | 29 | 25 | 99 | Y |  | 2021-06-12 04:45 | 57 | 1092 | 40 | 33 | 28 | 25 | 23 | 21 | 20 | 27 | 31 | 20 | 44 | 29 |  | 29 | 28 | 44 | 29 | 0 | -3 | Y | 5 | Y | -3 |  |  |  | 0.72 |  |  |  | Y | Y | Y | Y | 230 | 0.48 | 59 | 84610 | 88321 | 7979 | 15700 | 9 | 1 |  | 2021-06-12 04:53 | 1513 | 100 |  | 15 | 31 | [15 empty] | 86.96 | 100 | 0 | 0 | 0 |  | 650 |  | Y | N | 0 | 0 | 0 |  | 651 |  | Y | N | Y |  |  | Y |  |  |  | BT180180 | H
B64525 | 2021-06-11 | 2 | D | 잔강최소화 | 9 | A | AE15B35C | 합금강 | 보론강 | BM#2 | 1627 | 43 | 1660 | 1566 | 36 | 7000 |  | 1 | 0.27 | 18 |  | -2.78 | 1565 | 1651 | 17.14 | 0 | 0 | 16 | 1 | 26572 | Y |  | 2021-06-12 05:12 | 67 | 1100 | -131 | -133 | 16 | 20 | 20 | 21 | 21 | 22 | 21 | 20 | 20 | 19 | 18 | 18 | 14 | 22 | 18 | 21 | -0.16 | Y | 25 | Y | -0.2 |  |  |  | 1.26 |  |  |  | N | N | N | N | 220 | 0.47 | 58 | 91730 | 96945 | -195 | 15800 | 14 | 1 |  | 2021-06-12 05:20 | 1565 | 143 |  | 37 | 15 | * 잔강최소화(롱노즐 교체) * 대보수 래들/수소측정 실시 | 75C70AEDC9334CC487D81E065C541B2E | [13 empty] | 96.05 | 100 | 2500 | 0 | 0 |  | 301 | 400 | Y | Y | 2500 | 0 | 0 |  | 301 | 400 | Y | Y | N |  |  |  | Y |  |  | RB100.00 | C
A65051 | 2021-06-11 | 1 | D |  | 3 | A | STB2 | 베어링강 | STB (SF) | BM#1 | 1602 | 42 | 1560 | 1550 | 25 | 4500 |  | 3 | 0.25 | 26 |  | -1.24 | 1515 | 1552 | 209.25 | 17.29 |  | 5 | 21 | 105 | Y |  | 2021-06-12 05:39 | 59 | 1098 | 42 | 21 | 24 | 25 | 26 | 26 | 25 | 25 | 24 | 23 | 23 | 22 |  | 22 | 25 | 26 | 22 | 25 | -0.11 | Y | 35 | Y | -0.2 |  |  |  | 0.9 |  |  |  |  | Y | Y | Y | 220 | 0.48 | 58 | 84610 | 84105 | 7295 | 15100 | 09 | 1 |  | 2021-06-12 05:47 | 1515 | 101 |  | 22 | [16 empty] | 89.91 | 100 | 0 | 0 | 0 |  | 650 |  | Y | N | 0 | 0 | 0 |  | 651 |  | Y | N | Y |  |  | Y |  |  |  | BT180180 | H
B64526 | 2021-06-11 | 2 | D |  | 10 | A | AE15B35C | 합금강 | 보론강 | BM#2 | 1586 | 45 | 1621 | 1526 | 40 | 7300 |  | 1 | 0.37 | 16 |  | -2.62 | 1572 | 1635 | 16.72 | 0 | 0 | 6 | 39 | 114 | Y |  | 2021-06-12 05:58 | 74 | 1091 | 16 | 17 | 23 | 27 | 30 | 32 | 32 | 32 | 31 | 31 | 30 | 29 | 29 | 29 | 28 | 32 | 29 | 32 | -0.07 | Y | 35 | Y | 0 | [7 empty] | N | N | N | N | 210 | 0.49 | 63 | 94266 | 98046 | 204 | 15800 | 14 | 1 |  | 2021-06-12 06:06 | 1572 | 142 |  | 51 | 5 | [15 empty] | 99.91 | 100 | 0 | 0 | 0 |  | 301 | 400 | Y | Y | 0 | 0 | 0 |  | 301 | 400 | Y | Y | N | [6 empty] | RB120.00 | C
A65052 | 2021-06-11 | 1 | D |  | 4 | A | STB2 | 베어링강 | STB (SF) | BM#1 | 1597 | 40 | 1554 | 1544 | 27 | 4700 |  | 3 | 0.24 | 25 |  | -0.95 | 1518 | 1546 | 90.17 | 50.99 |  | 32 | 49 | 85 | Y |  | 2021-06-12 06:44 | 62 | 1091 | 38 | 23 | 27 | 28 | 28 | 28 | 28 | 27 | 27 | 26 | 26 | 25 | 25 | 25 | 27 | 28 | 25 | 28 | -0.06 | Y | 50 | Y | 0 |  |  |  | 0.69 |  |  |  |  | Y | Y | Y | 210 | 0.48 | 66 | 101532 | 99399 | 7301 | 15500 | 09 | 1 |  | 2021-06-12 06:52 | 1518 | 96 |  | 16 | [16 empty] | 94.54 | 100 | 0 | 0 | 0 |  | 650 |  | Y | N | 0 | 0 | 0 |  | 651 |  | Y | N | Y |  |  | Y |  |  |  | BT180180 | H
B64527 | 2021-06-11 | 2 | D |  | 11 | A | AE15B35C | 합금강 | 보론강 | BM#2 | 1611 | 50 | 1649 | 1541 | 47 | 8300 |  | 1 | 0.44 | 16 |  | -2.73 | 1571 | 1641 | 33.76 | 0 | 0 | 11 | 81 | 103 | Y |  | 2021-06-12 07:18 | 73 | 1109 | 27 | 29 | 34 | 37 | 38 | 38 | 39 | 38 | 38 | 37 | 36 | 36 | 35 | 34 | 36 | 39 | 34 | 38 | -0.14 | Y | 35 | Y | -0.2 |  |  |  | 0.58 |  |  |  | Y | Y | Y | Y | 200 | 0.47 | 67 | 94782 | 100592 | -392 | 15200 | 14 | 1 |  | 2021-06-12 07:22 | 1571 | 147 |  | 35 | [8 empty] | 35C9E5945F954E068648F1D9B1481426 | 79971E8F066C4A6C9DF58763B5AC3B06 | 476795981DC24D3EA98C7630701FD35C |  | DC87526DF87C4EC6915CB6FE60BFFFAF | 0D968528CFED4829A1F47B416E4B8859 | 0BA4FCF1974644A49C1FD6CCA244F260 |  | 95.93 | 100 | 0 | 0 | 0 |  | 450 | 400 | Y | Y | 0 | 0 | 0 |  | 450 | 400 | Y | Y | N | [6 empty] | RB120.00 | C
A65053 | 2021-06-12 | 1 | D |  | 5 | A | STB2 | 베어링강 | STB (SF) | BM#1 | 1608 | 40 | 1551 | 1539 | 27 | 4700 |  | 3 | 0.26 | 25 |  | -1.3 | 1520 | 1558 | 148.87 | 54.91 |  | 38 | 27 | 67 | Y |  | 2021-06-12 07:45 | 64 | 1090 | 25 | 26 | 29 | 31 | 30 | 29 | 29 | 29 | 28 | 27 | 27 | 27 | 27 | 27 | 28 | 31 | 27 | 29 | -0.09 | Y | 45 | Y | 0 |  |  |  | 0.62 |  |  |  |  | Y | Y | Y | 200 | 0.48 | 65 | 101532 | 95167 | 7333 | 15900 | 09 | 1 |  | 2021-06-12 07:52 | 1520 | 102 |  | 22 | [16 empty] | 96.51 | 100 | 0 | 0 | 0 |  | 650 |  | Y | N | 0 | 0 | 0 |  | 651 |  | Y | N | Y |  |  | Y |  |  |  | BT180180 | H
B64528 | 2021-06-12 | 2 | D |  | 12 | A | AE15B35C | 합금강 | 보론강 | BM#2 | 1562 | 44 | 1616 | 1544 | 40 | 6800 |  | 1 | 0.35 | 18 |  | -2.56 | 1562 | 1635 | 35.85 | 0 | 0 | 33 | 76 | 46 | Y |  | 2021-06-12 08:33 | 64 | 1094 | 32 | 33 | 35 | 36 | 36 | 36 | 35 | 34 | 33 | 32 | 31 | 30 | 30 | 30 | 33 | 36 | 30 | 36 | -0.13 | Y | 45 | Y | 0 | [7 empty] | N | N | N | N | 190 | 0.47 | 65 | 96177 | 97968 | 832 | 14800 | 14 | 1 |  | 2021-06-12 08:37 | 1562 | 134 |  | 28 | [16 empty] | 9617700 | 100 | 0 | 0 | 0 |  | 300 | 400 | Y | Y | 0 | 0 | 0 |  | 299 | 400 | Y | Y | N | [6 empty] | RB105.00 | C
A65054 | 2021-06-12 | 1 | D |  | 6 | A | STB2 | 베어링강 | STB (SF) | BM#1 | 1683 | 40 | 1548 | 1602 | 16 | 2700 |  | 3 | 0.26 | 25 |  | -1.15 | 1523 | 1555 | 159.53 | 35.94 |  | 29 | 26 | 68 | Y |  | 2021-06-12 08:33 | 67 | 1090 | 26 | 25 | 25 | 24 | 25 | 25 | 24 | 23 | 22 | 23 | 21 | 23 | 23 | 23 | 24 | 25 | 21 | 25 | -0.09 | Y | 45 | Y | 0 |  |  |  | 0.45 |  |  |  |  | Y | Y | Y | 190 | 0.48 | 62 | 101532 | 94487 | 7013 | 15900 | 09 | 1 |  | 2021-06-12 08:45 | 1523 | 114 |  | 40 | [16 empty] | 10153200 | 100 | 0 | 0 | 0 |  | 650 |  | Y | N | 0 | 0 | 0 |  | 651 |  | Y | N | Y |  |  | Y |  |  |  | BT180180 | H
B64529 | 2021-06-12 | 2 | D |  | 13 | A | AE15B35C | 합금강 | 보론강 | BM#2 | 1647 | 36 | 1614 | 1577 | 29 | 5000 |  | 1 | 0.32 | 16 |  | -2.79 | 1550 | 1608 | 21.49 | 0 | 0 | 16 | 2 | 48 | Y |  | 2021-06-12 09:32 | 52 | 1099 | 27 | 24 | 20 | 19 | 18 | 17 | 16 | 16 | 15 | 14 | 13 | 13 | 12 | 12 | 17 | 20 | 12 | 0 | -0.16 |  | 50 | Y | -0.2 | [7 empty] | N | N | N | N | 180 | 0.5 | 59 | 93491 | 94651 | 899 | 15100 | 14 | 1 |  | 2021-06-12 09:36 | 1550 | 114 |  | 37 | 29 | [15 empty] | 9349100 | 100 | 0 | 0 | 0 |  | 300 | 400 | Y | Y | 0 | 0 | 0 |  | 299 | 400 | Y | Y | N | [6 empty] | RB105.00 | C
A65055 | 2021-06-12 | 1 | D |  | 7 | A | STB2 | 베어링강 | STB (SF) | BM#1 | 1610 | 40 | 1553 | 1541 | 27 | 4500 |  | 3 | 0.26 | 25 |  | -1.34 | 1515 | 1555 | 194.15 | 36.4 |  | 5 | 22 | 61 | Y |  | 2021-06-12 09:47 | 59 | 1110 | 27 | 26 | 25 | 26 | 24 | 24 | 23 | 23 | 23 | 22 | 22 | 23 | 23 | 23 | 24 | 26 | 22 | 23 | 0 | Y | 35 | Y | 0 |  |  |  | 0.56 |  |  |  |  | Y | Y | Y | 240 | 0.48 | 58 | 84610 | 86901 | 7949 | 15500 | 09 | 1 |  | 2021-06-12 09:54 | 1515 | 110 |  | 30 | 11 | [15 empty] | 8461000 | 100 | 0 | 0 | 0 |  | 650 |  | Y | N | 0 | 0 | 0 |  | 651 |  | Y | N | Y |  |  | Y |  |  |  | BT180180 | H
B64530 | 2021-06-12 | 2 | D |  | 14 | A | AE15B35C | 합금강 | 보론강 | BM#2 | 1593 | 37 | 1619 | 1560 | 15 | 5700 |  | 1 | 0.38 | 16 |  | -2.83 | 1558 | 1622 | 29.9 | 0 | 0 | 6 | 40 | 64 | Y |  | 2021-06-12 10:35 | 60 | 1089 | 10 | 18 | 23 | 26 | 27 | 27 | 27 | 26 | 26 | 25 | 24 | 23 |  | 23 | 23 | 27 | 23 | 27 | -0.11 | Y | 35 | Y | -0.2 | [7 empty] | N | N | N | N | 170 | 0.49 | 59 | 96636 | 93908 | 592 | 16500 | 14 | 1 |  | 2021-06-12 10:39 | 1558 | 116 |  | 35 | [16 empty] | 103.13 | 100 | 0 | 0 | 0 |  | 300 | 400 | Y | Y | 0 | 0 | 0 |  | 299 | 400 | Y | Y | N | [6 empty] | RB105.00 | C
A65056 | 2021-06-12 | 1 | D |  | 8 | A | STB2 | 베어링강 | STB (SF) | BM#1 | 1641 | 47 | 1561 | 1573 | 21 | 3600 |  | 3 | 0.26 | 25 |  | -1.24 | 1525 | 1562 | 179.96 | 36.06 |  | 32 | 50 | 62 | Y |  | 2021-06-12 10:46 | 69 | 1091 | 40 | 31 | 25 | 28 | 29 | 30 | 30 | 30 | 30 | 29 | 29 | 29 | 29 | 29 | 30 | 30 | 29 | 30 | -0.03 | Y | 40 | Y | 0 |  |  |  | 0.54 |  |  |  |  | Y | Y | Y | 230 | 0.48 | 65 | 101532 | 98919 | 7581 | 15100 | 09 | 1 |  | 2021-06-12 10:55 | 1525 | 114 |  | 31 | [16 empty] | 95.88 | 100 | 0 | 0 | 0 |  | 650 |  | Y | N | 0 | 0 | 0 |  | 651 |  | Y | N | Y |  |  | Y |  |  |  | BT180180 | H
B64531 | 2021-06-12 | 2 | D |  | 15 | A | AE15B35C | 합금강 | 보론강 | BM#2 | 1587 | 42 | 1620 | 1559 | 35 | 6600 |  | 1 | 0.33 | 16 |  | -2.46 | 1560 | 1618 | 14.47 | 0 | 0 | 11 | 82 | 50 | Y |  | 2021-06-12 11:42 | 62 | 1099 | 21 | 25 | 29 | 31 | 32 | 32 | 31 | 30 | 30 | 29 | 28 | 27 | 26 | 25 | 28 | 32 | 25 | 0 | -0.16 | Y | 45 | Y | -0.2 | [7 empty] | N | N | N | N | 220 | 0.49 | 67 | 97665 | 103558 | -958 | 16100 | 14 | 1 |  | 2021-06-12 11:52 | 1560 | 116 |  | 28 | [16 empty] | 96.32 | 100 | 0 | 0 | 0 |  | 300 | 400 | Y | Y | 0 | 0 | 0 |  | 300 | 400 | Y | Y | N | [6 empty] | RB105.00 | C
A65057 | 2021-06-12 | 1 | D |  | 9 | A | STB2 | 베어링강 | STB (SF) | BM#1 | 1592 | 42 | 1556 | 1533 | 28 | 4900 |  | 3 | 0.26 | 25 |  | -1.13 | 1520 | 1554 | 180.76 | 63.44 |  | 38 | 28 | 53 | Y |  | 2021-06-12 11:59 | 64 | 1088 | 28 | 27 | 27 | 25 | 25 | 24 | 23 | 22 | 22 | 22 | 22 | 22 |  | 22 | 24 | 27 | 22 | 22 | -0.1 |  | 50 | Y | 0 |  |  |  | 0.53 |  |  |  |  | Y | Y | Y | 220 | 0.48 | 61 | 101532 | 90553 | 7047 | 15500 | 09 | 1 |  | 2021-06-12 12:12 | 1520 | 109 |  | 24 | 15 | [15 empty] | 101.99 | 100 | 0 | 0 | 0 |  | 650 |  | Y | N | 0 | 0 | 0 |  | 651 |  | Y | N | Y |  |  | Y |  |  |  | BT180180 | H
B64532 | 2021-06-12 | 2 | B | TUNDISH교체전 | 16 | A | AE15B35C | 합금강 | 보론강 | BM#2 | 1584 | 44 | 1619 | 1533 | 38 | 7300 |  | 1 | 0.32 | 19 |  | -2.44 | 1562 | 1626 | 25.56 | 0 | 0 | 33 | 77 | 50 | Y |  | 2021-06-12 12:46 | 64 | 1093 | 24 | 25 | 29 | 33 | 34 | 35 | 35 | 35 | 34 | 33 | 33 | 32 | 31 | 31 | 32 | 35 | 31 | 35 | -0.11 | Y | 35 | Y | -0.2 | [7 empty] | N | N | N | N | 210 | 0.49 | 64 | 109616 | 99325 | 175 | 2000 | 14 | 1 |  | 2021-06-12 12:50 | 1562 | 118 |  | 31 |  |  | EC3F35A2DBE04897AF18F1DE137125BE | C82EE9A84E844883A1E1B782241414B9 | 04EE3CA3A8944940BEBF50242BF3D93B | [11 empty] | 114.96 | 100 | 0 | 2700 | 0 |  | 300 | 400 | Y | Y | 0 | 2500 | 0 |  | 299 | 400 | Y | Y | N | [6 empty] | RB090.00 | C
A65058 | 2021-06-12 | 1 | B |  | 10 | A | STB2 | 베어링강 | STB (SF) | BM#1 | 1612 | 41 | 1556 | 1540 | 26 | 4400 |  | 3 | 0.25 | 25 |  | -1.23 | 1517 | 1554 | 184.75 | 73.36 |  | 29 | 27 | 62 | Y |  | 2021-06-12 12:57 | 61 | 1090 | 21 | 22 | 24 | 24 | 25 | 25 | 25 | 24 | 24 | 22 | 22 | 23 | 23 | 23 | 23 | 25 | 22 | 25 | -0.1 | Y | 30 | Y | 0 |  |  |  | 0.51 |  |  |  |  | Y | Y | Y | 210 | 0.48 | 63 | 101532 | 93621 | 7629 | 15500 | 09 | 1 |  | 2021-06-12 13:03 | 1517 | 113 |  | 28 | [16 empty] | 99.01 | 100 | 0 | 0 | 0 |  | 650 |  | Y | N | 0 | 0 | 0 |  | 651 |  | Y | N | Y |  |  | Y |  |  |  | BT180180 | H
A65059 | 2021-06-12 | 1 | B |  | 11 | A | STB2 | 베어링강 | STB (SF) | BM#1 | 1615 | 42 | 1552 | 1533 | 30 | 5100 |  | 3 | 0.25 | 25 |  | -1.35 | 1521 | 1559 | 172.51 | 44.45 |  | 5 | 23 | 62 | Y |  | 2021-06-12 13:59 | 65 | 1098 | 23 | 23 | 24 | 25 | 25 | 24 | 25 | 24 | 24 | 24 | 24 | 24 |  | 24 | 24 | 25 | 24 | 25 | -0.02 | Y | 45 | Y | 0 |  |  |  | 0.57 |  |  |  |  | Y | Y | Y | 200 | 0.48 | 61 | 84610 | 88329 | 7371 | 15200 | 09 | 1 |  | 2021-06-12 14:11 | 1521 | 110 |  | 31 | 12 | [15 empty] | 85.21 | 100 | 0 | 0 | 0 |  | 650 |  | Y | N | 0 | 0 | 0 |  | 651 |  | Y | N | Y |  |  | Y |  |  |  | BT180180 | H
B64533 | 2021-06-12 | 2 | B | TUNDISH교체 | 1 | B | 42CRMO4HH | 합금강 | D | BM#2 | 1617 | 43 | 1670 | 1551 | 38 | 8100 |  | 1 | 0.34 | 23 |  | -2.65 | 1580 | 1661 | 23.48 | 0 | 0 | 16 | 3 | 57 | Y |  | 2021-06-12 14:03 | 87 | 1095 | -360 | 25 | 28 | 25 | 31 | 35 | 38 | 39 | 40 | 41 | 41 | 40 | 39 | 39 | 36 | 41 | 39 | 0 | -0.13 |  | 15 | Y | -0.2 |  | 1.76 | 1.69 |  |  |  |  | N | N | N | N | 220 | 0.47 | 62 | 95117 | 96824 | 1226 | 15900 | 18 | 2 |  | 2021-06-12 14:04 | 1580 | 147 |  | 43 |  | * BUTT 타입롱노즐사용(일반타입.) * T/D FLUX 용탕부: 120 KG / 유탕부: 10KG 투입. | [14 empty] | 100.92 | 100 | 700 | 0 | 0 |  | 650 | 400 | Y | Y | 700 | 0 | 0 |  | 651 | 400 | Y | Y | N | [6 empty] | RB125.00 | C
A65060 | 2021-06-12 | 1 | B |  | 12 | A | STB2 | 베어링강 | STB (SF) | BM#1 | 1654 | 41 | 1559 | 1578 | 20 | 3400 |  | 3 | 0.25 | 25 |  | -1.19 | 1525 | 1561 | 152.85 | 23.86 |  | 32 | 51 | 64 | Y |  | 2021-06-12 14:55 | 69 | 1111 | 24 | 21 | 24 | 25 | 27 | 27 | 27 | 27 | 27 | 26 | 27 | 27 |  | 27 | 26 | 27 | 26 | 27 | -0.03 | Y | 30 | Y | 0 |  |  |  | 0.61 |  |  |  |  | Y | Y | Y | 190 | 0.48 | 59 | 84610 | 89797 | 7503 | 16000 | 09 | 1 |  | 2021-06-12 15:04 | 1525 | 113 |  | 37 | [16 empty] | 87.41 | 100 | 0 | 0 | 0 |  | 650 |  | Y | N | 0 | 0 | 0 |  | 651 |  | Y | N | Y |  |  | Y |  |  |  | BT180180 | H
B64534 | 2021-06-12 | 2 | B |  | 2 | A | 42CRMO4HH | 합금강 | D | BM#2 | 1591 | 49 | 1642 | 1541 | 46 | 8000 |  | 1 | 0.29 | 20 |  | -2.91 | 1563 | 1636 | 26.07 | 0 | 0 | 6 | 41 | 59 | Y |  | 2021-06-12 15:20 | 70 | 1099 | 37 | 37 | 37 | 38 | 38 | 37 | 37 | 36 | 35 | 34 | 33 | 33 | 32 | 30 | 35 | 38 | 30 | 37 | -0.16 | Y | 50 | Y | -0.4 | [7 empty] | N | N | N | N | 220 | 0.49 | 65 | 96407 | 100477 | -1727 | 15300 | 18 | 2 |  | 2021-06-12 15:20 | 1563 | 146 |  | 28 | [16 empty] | 104.85 | 100 | 0 | 0 | 0 |  | 650 | 400 | Y | Y | 0 | 0 | 0 |  | 651 | 400 | Y | Y | N | [6 empty] | RB100.00 | C
A65061 | 2021-06-12 | 1 | B |  | 13 | A | STB2 | 베어링강 | STB (SF) | BM#1 | 1610 | 41 | 1565 | 1542 | 28 | 4500 |  | 3 | 0.25 | 25 |  | -1.68 | 1512 | 1565 | 160.01 | 6.43 |  | 38 | 29 | 58 | Y |  | 2021-06-12 16:07 | 56 | 1103 | 27 | 25 | 24 | 23 | 22 | 22 | 21 | 20 | 20 | 23 | 42 | 43 | 30 | 30 | 26 | 43 | 30 | 0 | -2.6 | Y | 5 | Y | -2.6 |  |  |  | 0.47 |  |  |  |  | Y | Y | Y | 240 | 0.48 | 61 | 101532 | 92571 | 7129 | 15700 | 09 | 1 |  | 2021-06-12 16:14 | 1512 | 101 |  | 26 | 13 | [7 empty] | 796BBCB088874461B79EEA993FBA08E7 | 283605FB56164EC2AC59C27180503654 | 4621D5273D824FE0A4EFBCDE9D1135AA |  | 8B591D1C89BF47C4B224E2C1B0631966 | 9641C31976FA4775B310595726C7C93F | 74DBBB37D866499BA83E997EA9397485 |  | 100.93 | 100 | 0 | 0 | 0 |  | 650 |  | Y | N | 0 | 0 | 0 |  | 651 |  | Y | N | Y |  |  | Y |  |  |  | BT180180 | H
B64535 | 2021-06-12 | 2 | B |  | 3 | A | 42CRMO4HH | 합금강 | D | BM#2 | 1637 | 42 | 1624 | 1546 | 32 | 6100 |  | 1 | 0.25 | 22 |  | -2.32 | 1558 | 1621 | 12.09 | 0 | 0 | 11 | 83 | 50 | Y |  | 2021-06-12 16:06 | 65 | 1095 | 29 | 27 | 26 | 25 | 25 | 25 | 24 | 24 | 23 | 22 | 21 | 20 | 19 | 19 | 24 | 26 | 19 | 25 | -0.14 |  | 50 | Y | -0.2 | [7 empty] | N | N | N | N | 210 | 0.51 | 60 | 90834 | 97005 | 545 | 14400 | 18 | 2 |  | 2021-06-12 16:07 | 1558 | 136 |  | 47 | 17 | [15 empty] | 99.44 | 100 | 0 | 0 | 0 |  | 650 | 400 | Y | Y | 0 | 0 | 0 |  | 651 | 400 | Y | Y | N | [6 empty] | RB140.00 | C
A65062 | 2021-06-12 | 1 | B |  | 14 | A | STB2 | 베어링강 | STB (SF) | BM#1 | 1641 | 41 | 1562 | 1547 | 25 | 4200 |  | 3 | 0.26 | 25 |  | -1.27 | 1524 | 1563 | 165.76 | 61.74 |  | 29 | 28 | 57 | Y |  | 2021-06-12 17:16 | 68 | 1095 | 41 | 23 | 28 | 30 | 31 | 31 | 30 | 30 | 30 | 29 | 29 | 29 | 30 | 30 | 30 | 31 | 29 | 30 | 0 | Y | 35 | Y | 0.2 |  |  |  | 0.62 |  |  |  |  | Y | Y | Y | 230 | 0.48 | 62 | 101532 | 93208 | 7542 | 15500 | 09 | 1 |  | 2021-06-12 17:23 | 1524 | 104 |  | 19 | [16 empty] | 98.72 | 100 | 0 | 0 | 0 |  | 650 |  | Y | N | 0 | 0 | 0 |  | 651 |  | Y | N | Y |  |  | Y |  |  |  | BT180180 | H
B64536 | 2021-06-12 | 2 | B | 잔강최소화전 | 4 | A | 42CRMO4HH | 합금강 | D | BM#2 | 1613 | 42 | 1629 | 1536 | 37 | 7600 |  | 1 | 0.23 | 21 |  | -2.63 | 1566 | 1632 | 19.82 | 0 | 0 | 33 | 78 | 53 | Y |  | 2021-06-12 17:12 | 73 | 1088 | 17 | 16 | 29 | 34 | 36 | 37 | 38 | 37 | 36 | 35 | 34 | 33 | 32 | 32 | 33 | 38 | 32 | 0 | -0.2 | Y | 30 | Y | -0.2 | [7 empty] | N | N | N | N | 200 | 0.5 | 62 | 99646 | 98246 | -96 | 3000 | 18 | 2 |  | 2021-06-12 17:12 | 1566 | 139 |  | 43 |  |  | 055A7A15DFC44DFE83E98CD8DCC01610 | [5 empty] | 9D6E6FCA17F34AEA8AA7770A6FA08069 | B4DFA78D7D584A12AC679045472C8791 | B3FB8344C2DE412DAD314EE104B45013 |  | C5F491A7E66446E38B2F5523DBE31DB9 | 74EE0E2FA3024628AC2E187D7359ECD8 | C39C965DD0A348A8A7D8D7CC0FA934CD |  | 101.78 | 100 | 0 | 3300 | 0 |  | 649 | 400 | Y | Y | 0 | 3500 | 0 |  | 650 | 400 | Y | Y | N | [6 empty] | RB140.00 | C
A65063 | 2021-06-12 | 1 | B |  | 15 | A | STB2 | 베어링강 | STB (SF) | BM#1 | 1592 | 40 | 1545 | 1543 | 28 | 4600 |  | 3 | 0.25 | 25 |  | -1.01 | 1522 | 1552 | 150.59 | 44.18 |  | 16 | 4 | 43 | Y |  | 2021-06-12 18:10 | 66 | 1090 | 30 | 28 | 28 | 27 | 26 | 26 | 26 | 26 | 25 | 25 | 25 | 24 | 24 | 24 | 26 | 28 | 24 | 26 | -0.07 | Y | 55 | Y | 0 |  |  |  | 0.55 |  |  |  |  | Y | Y | Y | 220 | 0.48 | 63 | 84610 | 91919 | 7731 | 16000 | 09 | 1 |  | 2021-06-12 18:18 | 1522 | 105 |  | 28 | [16 empty] | 84.69 | 100 | 0 | 0 | 0 |  | 650 |  | Y | N | 0 | 0 | 0 |  | 651 |  | Y | N | Y |  |  | Y |  |  |  | BT180180 | H
B64537 | 2021-06-12 | 2 | B | 잔강최소화 | 5 | A | SCM440HF | 소입성보증강 | D | BM#2 | 1567 | 42 | 1625 | 1548 | 34 | 7000 |  | 1 | 0.24 | 18 |  | -2.23 | 1558 | 1611 | 13.3 | 0 | 0 | 5 | 24 | 39 | Y |  | 2021-06-12 18:07 | 65 | 1103 | -145 | 14 | 15 | 17 | 19 | 19 | 19 | 19 | 19 | 19 |  |  |  | 19 | 11 | 19 | 19 | 19 | 0 |  | 25 | Y | 0 |  |  |  | 0.82 |  |  |  | N | N | N | N | 190 | 0.51 | 51 | 90476 | 90988 | -1288 | 15000 | 18 | 2 |  | 2021-06-12 18:22 | 1558 | 156 |  | 66 | [16 empty] | 99.92 | 100 | 2500 | 0 | 0 |  | 649 | 400 | Y | N | 2500 | 0 | 0 |  | 651 | 400 | Y | N | N | [5 empty] | Y | RB140.00 | C
A65064 | 2021-06-12 | 1 | B |  | 16 | A | STB2 | 베어링강 | STB (SF) | BM#1 | 1609 | 40 | 1561 | 1546 | 28 | 4600 |  | 3 | 0.26 | 25 |  | -1.18 | 1525 | 1561 | 154.79 | 7.85 |  | 6 | 42 | 37 | Y |  | 2021-06-12 19:11 | 69 | 1093 | 24 | 24 | 27 | 29 | 30 | 31 | 31 | 30 | 29 | 29 | 29 | 29 | 28 | 28 | 29 | 31 | 28 | 29 | -0.02 | Y | 40 | Y | 0 |  |  |  | 0.49 |  |  |  |  | Y | Y | Y | 210 | 0.48 | 66 | 101532 | 95587 | 7363 | 15100 | 09 | 1 |  | 2021-06-12 19:18 | 1525 | 104 |  | 31 | 7 | [15 empty] | 94.36 | 100 | 0 | 0 | 0 |  | 650 |  | Y | N | 0 | 0 | 0 |  | 651 |  | Y | N | Y |  |  | Y |  |  |  | BT180180 | H
B64538 | 2021-06-12 | 2 | B |  | 6 | A | SCM440HF | 소입성보증강 | D | BM#2 | 1618 | 54 | 1616 | 1557 | 38 | 7400 |  | 1 | 0.27 | 18 |  | -2.13 | 1557 | 1615 | 12.51 | 0 | 0 | 32 | 52 | 45 | Y |  | 2021-06-12 19:32 | 64 | 1097 | 16 | 24 | 30 | 32 | 34 | 35 | 34 | 34 | 33 | 33 | 32 | 31 | 30 | 29 | 30 | 35 | 29 | 34 | -0.15 | Y | 40 | Y | -0.2 |  |  |  | 1.25 |  |  |  | Y | Y | Y | Y | 180 | 0.48 | 68 | 91839 | 102943 | 2007 | 14400 | 18 | 2 |  | 2021-06-12 19:35 | 1557 | 138 |  | 33 | [16 empty] | 87.63 | 41.67 | 0 | 0 | 0 |  | 649 | 400 | Y | N | 0 | 0 | 0 |  | 651 | 400 | Y | N | N | [6 empty] | LT180180 | C
A65065 | 2021-06-12 | 1 | B |  | 17 | A | STB2 | 베어링강 | STB (SF) | BM#1 | 1612 | 42 | 1561 | 1551 | 25 | 4100 |  | 3 | 0.24 | 25 |  | -1.2 | 1515 | 1551 | 152.91 | 39.83 |  | 38 | 30 | 58 | Y |  | 2021-06-12 20:16 | 59 | 1080 | 33 | 32 | 28 | 25 | 24 | 23 | 22 | 20 | 20 | 34 | 42 | 22 | 34 | 34 | 28 | 42 | 22 | 34 | -4 | Y | 5 | Y | 0 |  |  |  | 0.67 |  |  |  | Y | Y | Y | Y | 200 | 0.48 | 64 | 101532 | 94543 | 7507 | 16000 | 09 | 1 |  | 2021-06-12 20:23 | 1515 | 113 |  | 34 | 5 | [15 empty] | 98.1 | 100 | 0 | 0 | 0 |  | 650 |  | Y | N | 0 | 0 | 0 |  | 651 |  | Y | N | Y |  |  | Y |  |  |  | BT180180 | H
B64539 | 2021-06-12 | 2 | C |  | 7 | B | SCM440HF | 소입성보증강 | D | BM#2 | 1643 | 43 | 1608 | 1539 | 33 | 6800 |  | 1 | 0.23 | 19 |  | -2.36 | 1555 | 1617 | 14.04 | 0 | 0 | 11 | 84 | 47 | Y |  | 2021-06-12 20:41 | 62 | 1082 | 26 | 29 | 30 | 31 | 31 | 31 | 30 | 30 | 29 | 29 | 28 | 27 |  | 27 | 29 | 31 | 27 | 31 | -0.1 | Y | 40 | Y | -0.2 |  |  |  | 1.32 |  |  |  | Y | Y | Y | Y | 170 | 0.47 | 60 | 91872 | 91390 | -340 | 15000 | 18 | 2 |  | 2021-06-12 20:42 | 1555 | 126 |  | 35 | [16 empty] | 101.35 | 33.33 | 0 | 0 | 0 |  | 650 | 400 | Y | N | 0 | 0 | 0 |  | 650 | 400 | Y | N | N | [6 empty] | RB230.00 | C
A65066 | 2021-06-12 | 1 | C |  | 18 | A | STB2 | 베어링강 | STB (SF) | BM#1 | 1600 | 42 | 1556 | 1530 | 32 | 5500 |  | 3 | 0.26 | 25 |  | -1.18 | 1516 | 1551 | 151.65 | 59.24 |  | 29 | 29 | 51 | Y |  | 2021-06-12 21:32 | 60 | 1097 | 23 | 33 | 22 | 25 | 27 | 28 | 28 | 27 | 26 | 26 | 25 | 25 | 26 | 26 | 27 | 28 | 25 | 26 | 0 | Y | 35 | Y | 0.2 |  |  |  | 0.48 |  |  |  | Y | Y | Y | Y | 190 | 0.48 | 65 | 101532 | 98047 | 7200 | 15500 | 09 | 1 |  | 2021-06-12 21:40 | 1516 | 104 |  | 22 | 8 | [15 empty] | 95.69 | 100 | 0 | 0 | 0 |  | 650 |  | Y | N | 0 | 0 | 0 |  | 651 |  | Y | N | Y |  |  | Y |  |  |  | BT180180 | H
B64540 | 2021-06-12 | 2 | C |  | 8 | A | SCM440 | 합금강 | D | BM#2 | 1640 | 43 | 1629 | 1541 | 36 | 7100 |  | 1 | 0.24 | 17 |  | -1.95 | 1567 | 1621 | 3.82 | 12.73 | 0 | 33 | 79 | 51 | Y |  | 2021-06-12 21:51 | 71 | 1091 | 20 | 26 | 34 | 37 | 38 | 39 | 38 | 37 | 36 | 35 | 34 | 33 | 31 | 31 | 34 | 39 | 31 | 0 | -0.23 | Y | 35 | Y | -0.4 |  |  |  | 0.56 |  |  |  | N | N | N | N | 170 | 0.47 | 62 | 142871 | 91568 | 1882 | 13400 | 18 | 2 |  | 2021-06-12 22:05 | 1567 | 125 |  | 25 |  | *빅사이즈 후속 *연연주 혼탕부 성분확인 ID::307~309.406~408 | [14 empty] | 153.46 | 41.18 | 0 | 0 | 0 |  | 650 | 400 | Y | N | 0 | 0 | 0 |  | 651 | 400 | Y | N | N | [6 empty] | RB100.00 | C
A65067 | 2021-06-12 | 1 | C |  | 19 | A | STB2 | 베어링강 | STB (SF) | BM#1 | 1626 | 41 | 1548 | 1555 | 25 | 3900 |  | 3 | 0.24 | 25 |  | -1.15 | 1518 | 1552 | 149.95 | 52.3 |  | 16 | 5 | 64 | Y |  | 2021-06-12 22:28 | 62 | 1098 | 21 | 21 | 21 | 21 | 21 | 21 | 21 | 21 | 21 | 20 | 21 | 21 | 21 | 21 | 21 | 21 | 20 | 21 | -0.03 | Y | 35 | Y | 0 |  |  |  | 0.52 |  |  |  | Y | Y | Y | Y | 240 | 0.48 | 67 | 101532 | 98843 | 7907 | 15200 | 09 | 1 |  | 2021-06-12 22:36 | 1518 | 113 |  | 33 | [16 empty] | 94.14 | 100 | 0 | 0 | 0 |  | 650 |  | Y | N | 0 | 0 | 0 |  | 651 |  | Y | N | Y |  |  | Y |  |  |  | BT180180 | H
B64541 | 2021-06-12 | 2 | C |  | 9 | A | SCM440J | 합금강 | D4 | BM#2 | 1635 | 35 | 1630 | 1566 | 31 | 6000 |  | 1 | 0.25 | 16 |  | -2.56 | 1554 | 1619 | 10.46 | 0 | 0 | 5 | 25 | 51 | Y |  | 2021-06-12 22:56 | 59 | 1094 | 28 | 30 | 30 | 30 | 30 | 29 | 28 | 27 | 27 | 25 | 24 | 23 | 22 | 22 | 27 | 30 | 22 | 30 | -0.16 |  | 50 | Y | -0.2 | [7 empty] | N | N | N | N | 220 | 0.49 | 62 | 42741 | 98106 | -206 | 14900 | 18 | 2 |  | 2021-06-12 23:02 | 1554 | 124 |  | 25 |  | *연연주 혼탕부 성분확인 ID:301.401 | [6 empty] | E24048E050CF4C14B0E51979B7BD0BF1 | 93AC33FE658C4B258EA9088A4A0B49BB | 27ADED98BFD14A00AC554F6C7F8F39EC |  | 578AB69A3D6144AEAC5ED5A4ADE1FDF7 | DD2E5897EF8F44F1957500CA8AF68792 | 314ECF3381614226A3BBCE565833B3F2 |  | 43.24 | 33.33 | 0 | 0 | 0 |  | 650 | 1100 | Y | N | 0 | 0 | 0 |  | 651 | 1100 | Y | N | N |  |  |  | Y |  |  | RB085.00 | C
A65068 | 2021-06-12 | 1 | C | TUNDISH교체전 | 20 | A | STB2 | 베어링강 | STB (SF) | BM#1 | 1610 | 40 | 1554 | 1557 | 21 | 3500 |  | 3 | 0.27 | 25 |  | -0.94 | 1526 | 1554 | 150.63 | 21.96 |  | 6 | 43 | 52 | Y |  | 2021-06-12 23:24 | 70 | 1105 | 20 | 28 | 20 | 22 | 24 | 25 | 25 | 25 | 25 | 24 | 24 | 24 |  | 24 | 24 | 25 | 24 | 25 | -0.03 | Y | 35 | Y | 0 |  |  |  | 0.51 |  |  |  |  | N | N | M | 230 | 0.48 | 62 | 87244 | 93686 | 7964 | 2000 | 09 | 1 |  | 2021-06-12 23:30 | 1526 | 120 |  | 45 |  |  |  | B1C046828D0D4E5CBFE67AEFBBE627A1 | 70E4D217ADBF4EA59DB739B64E0166C1 |  |  |  | 54E9D0F252E94745A1CB6E3DF188C429 | 00313BD51DA0426E984290DC764BB2B3 | 13567FC4BEF8453EACFFB2C2EECC3C27 |  | CC5344E0E8354796B62F72BF10CF899D | EEBC4E37519D4830ADDB0E62EE695E9F | E874CD230F95488EBEDB1AD4D6781CD9 |  | 85.95 | 100 | 0 | 3600 | 0 |  | 650 |  | Y | N | 0 | 3500 | 0 |  | 651 |  | Y | N | Y |  |  | Y |  |  |  | BT180180 | H
B64542 | 2021-06-12 | 2 | C |  | 10 | A | SCM440J | 합금강 | D4 | BM#2 | 1656 | 36 | 1624 | 1570 | 31 | 5800 |  | 1 | 0.28 | 16 |  | -2.25 | 1561 | 1621 | 13.76 | 0 | 0 | 32 | 53 | 41 | Y |  | 2021-06-12 23:48 | 66 | 1092 | 20 | 21 | 25 | 28 | 29 | 30 | 30 | 30 | 29 | 28 | 28 | 27 | 26 | 24 | 27 | 30 | 24 | 30 | -0.13 | Y | 45 | Y | -0.2 | [7 empty] | N | N | N | N | 210 | 0.45 | 70 | 99215 | 99692 | 1908 | 15600 | 18 | 2 |  | 2021-06-12 23:55 | 1561 | 124 |  | 36 |  | *전공정 요청 감속주입 | [14 empty] | 97.65 | 38.46 | 0 | 0 | 0 |  | 650 | 1100 | Y | N | 0 | 0 | 0 |  | 651 | 1100 | Y | N | N | [6 empty] | RB098.00 | C
A65069 | 2021-06-12 | 1 | C | TUNDISH교체 | 1 | A | SCR423PRH | 소입성보증강 | C2 | BM#1 | 1659 | 43 | 1648 | 1594 | 30 | 5800 |  | 3 | 0.24 | 21 |  | -1.55 | 1596 | 1638 | 0 | 216.8 |  | 38 | 31 | 52 | Y |  | 2021-06-13 00:36 | 93 | 1091 | -535 | 4 | 15 | 17 | 23 | 27 | 30 | 31 | 32 | 33 | 34 | 36 |  | 36 | 27 | 36 | 36 | 0 | 0 |  |  | Y | 0.4 |  | 1.93 | 1.93 |  |  |  |  | N | N | N | N | 150 | 0.5 | 58 | 84610 | 95062 | 6988 | 14600 | 08 | 2 |  | 2021-06-13 00:43 | 1596 | 137 |  | 58 |  | *T/D FLUX 유:10,용:120kg | [14 empty] | 83.07 | 100 | 1000 | 0 | 0 |  | 0 |  | Y | N | 1000 | 0 | 0 |  | 0 |  | Y | Y | N |  |  | Y |  |  |  | BT180180 | H
B64543 | 2021-06-12 | 2 | C |  | 11 | B | SCM440J | 합금강 | D4 | BM#2 | 1656 | 42 | 1614 | 1550 | 32 | 6300 |  | 1 | 0.28 | 16 |  | -2.52 | 1562 | 1617 | 13.63 | 0 | 0 | 11 | 85 | 38 | Y |  | 2021-06-13 00:55 | 67 | 1109 | 22 | 26 | 29 | 31 | 32 | 33 | 33 | 32 | 31 | 31 | 30 | 29 | 29 | 27 | 30 | 33 | 27 | 31 | -0.15 | Y | 40 | Y | -0.4 | [7 empty] | N | N | N | N | 200 | 0.45 | 70 | 101023 | 100140 | -440 | 15700 | 18 | 2 |  | 2021-06-13 01:01 | 1562 | 125 |  | 40 |  | *전공정 요청 감속주입 | [14 empty] | 101.17 | 30.77 | 0 | 0 | 0 |  | 650 | 1100 | Y | N | 0 | 0 | 0 |  | 651 | 1100 | Y | N | N | [6 empty] | RB140.00 | C
A65070 | 2021-06-12 | 1 | C |  | 2 | A | SCR423PRH | 소입성보증강 | C2 | BM#1 | 1641 | 42 | 1613 | 1585 | 32 | 4900 |  | 3 | 0.25 | 17 |  | -1.53 | 1578 | 1612 | 0 | 174.68 |  | 29 | 30 | 56 | Y |  | 2021-06-13 01:37 | 75 | 1102 | 35 | 30 | 25 | 24 | 24 | 24 | 24 | 24 | 24 | 24 | 24 | 24 |  | 24 | 25 | 25 | 24 | 24 | -0.02 | Y | 45 | Y | 0 | [7 empty] | N | N | N | N | 140 | 0.53 | 56 | 84610 | 95229 | 5771 | 14900 | 08 | 2 |  | 2021-06-13 01:52 | 1578 | 127 |  | 56 | [16 empty] | 82.79 | 100 | 0 | 0 | 0 |  | 410 |  | Y | N | 0 | 0 | 0 |  | 411 |  | Y | Y | N |  |  | Y |  |  |  | BT180180 | H
B64544 | 2021-06-12 | 2 | C |  | 12 | A | SCM440 | 합금강 | D | BM#2 | 1627 | 38 | 1611 | 1577 | 33 | 6000 |  | 1 | 0.34 | 16 |  | -2.24 | 1556 | 1617 | 0.44 | 27.64 | 0 | 33 | 80 | 50 | Y |  | 2021-06-13 02:27 | 60 | 1099 | 25 | 27 | 31 | 32 | 32 | 32 | 31 | 30 | 29 | 28 | 27 | 26 | 25 | 24 | 28 | 32 | 24 | 32 | -0.16 | Y | 50 | Y | -0.2 |  |  |  | 0.96 |  |  |  | Y | Y | Y | Y | 190 | 0.47 | 71 | 92161 | 105174 | 326 | 15500 | 18 | 2 |  | 2021-06-13 02:33 | 1556 | 119 |  | 19 | [16 empty] | 87.61 | 41.67 | 0 | 0 | 0 |  | 649 | 400 | Y | N | 0 | 0 | 0 |  | 651 | 400 | Y | N | N | [6 empty] | RB250.00 | C
A65071 | 2021-06-12 | 1 | C |  | 3 | A | SCR423PRH | 소입성보증강 | C2 | BM#1 | 1647 | 52 | 1620 | 1570 | 32 | 5200 |  | 3 | 0.24 | 19 |  | -1.48 | 1577 | 1612 | 0 | 250.32 |  | 16 | 6 | 56 | Y |  | 2021-06-13 02:54 | 74 | 1096 | 24 | 26 | 28 | 30 | 30 | 30 | 30 | 30 | 29 | 29 | 30 | 29 |  | 29 | 29 | 30 | 29 | 30 | -0.03 | Y | 40 | Y | -0.2 | [7 empty] | N | N | N | N | 130 | 0.52 | 58 | 101532 | 93758 | 6342 | 13700 | 08 | 2 |  | 2021-06-13 03:03 | 1577 | 123 |  | 36 | [16 empty] | 100.83 | 100 | 0 | 0 | 0 |  | 410 |  | Y | N | 0 | 0 | 0 |  | 411 |  | Y | Y | N |  |  | Y |  |  |  | BT180180 | H
B64545 | 2021-06-12 | 2 | C |  | 13 | A | SCM440 | 합금강 | D | BM#2 | 1629 | 38 | 1618 | 1574 | 33 | 6000 |  | 1 | 0.25 | 17 |  | -2.33 | 1553 | 1615 | 0 | 13.68 | 0 | 5 | 26 | 58 | Y |  | 2021-06-13 03:34 | 57 | 1098 | 21 | 22 | 25 | 26 | 26 | 26 | 25 | 24 | 23 | 23 | 21 | 20 | 20 | 18 | 23 | 26 | 18 | 26 | -0.16 | Y | 50 | Y | -0.4 |  |  |  | 0.94 |  |  |  | Y | Y | Y | Y | 180 | 0.48 | 67 | 165475 | 102448 | -398 | 14800 | 18 | 2 |  | 2021-06-13 03:37 | 1553 | 126 |  | 23 |  | *연연주 혼탕부 성분확인 ID:307~309.407~409 | [14 empty] | 161.99 | 100 | 0 | 0 | 0 |  | 650 | 400 | Y | N | 0 | 0 | 0 |  | 651 | 400 | Y | N | N | [6 empty] | RB260.00 | C
A65072 | 2021-06-12 | 1 | C |  | 4 | A | SCR423PRH | 소입성보증강 | C2 | BM#1 | 1602 | 49 | 1608 | 1550 | 31 | 6200 |  | 3 | 0.25 | 18 |  | -1.14 | 1573 | 1599 | 0 | 204.83 |  | 6 | 44 | 66 | Y |  | 2021-06-13 03:53 | 70 | 1108 | 27 | 25 | 26 | 27 | 27 | 27 | 27 | 27 | 27 | 26 | 25 | 25 |  | 25 | 26 | 27 | 25 | 27 | -0.03 | Y | 45 | Y | 0 | [7 empty] | N | N | N | N | 120 | 0.52 | 58 | 101532 | 99576 | 6974 | 14700 | 08 | 2 |  | 2021-06-13 04:08 | 1573 | 113 |  | 35 | [16 empty] | 95.29 | 100 | 0 | 0 | 0 |  | 410 |  | Y | N | 0 | 0 | 0 |  | 411 |  | Y | Y | N |  |  | Y | Y |  |  | BT180180 | H
B64546 | 2021-06-12 | 2 | D |  | 14 | A | SCM440HM2 | 소입성보증강 | D | BM#2 | 1638 | 38 | 1632 | 1605 | 32 | 5800 |  | 1 | 0.25 | 18 |  | -1.97 | 1554 | 1628 | 9.36 | 0.83 | 0 | 32 | 54 | 57 | Y |  | 2021-06-13 04:38 | 61 | 1105 | 20 | 26 | 29 | 30 | 32 | 33 | 31 | 30 | 30 | 29 | 28 | 28 | 27 | 27 | 29 | 33 | 27 | 30 | -0.15 | Y | 40 | Y | -0.2 |  |  |  | 1.23 |  |  |  | Y | Y | Y | Y | 170 | 0.47 | 71 | 65083 | 105288 | 912 | 14100 | 18 | 2 |  | 2021-06-13 04:49 | 1554 | 131 |  | 28 |  | * 연연주 혼탕부 성분확인 ID : 301, 401 | [14 empty] | 61.4 | 100 | 0 | 0 | 0 |  | 650 | 400 | Y | N | 0 | 0 | 0 |  | 651 | 400 | Y | N | N | [6 empty] | RB260.00 | C
A65073 | 2021-06-12 | 1 | D |  | 5 | A | SCR423PRH | 소입성보증강 | C2 | BM#1 | 1657 | 43 | 1607 | 1615 | 24 | 3600 |  | 3 | 0.25 | 17 |  | -1.51 | 1579 | 1611 | 0 | 244.32 |  | 38 | 32 | 46 | Y |  | 2021-06-13 04:50 | 76 | 1091 | 24 | 24 | 29 | 32 | 32 | 33 | 33 | 32 | 32 | 31 | 31 | 31 | 30 | 30 | 31 | 33 | 30 | 32 | -0.04 | Y | 35 | Y | -0.2 | [7 empty] | N | N | N | N | 110 | 0.52 | 61 | 101532 | 102584 | 5666 | 15400 | 08 | 2 |  | 2021-06-13 05:06 | 1579 | 113 |  | 38 | [16 empty] | 92.68 | 100 | 0 | 0 | 0 |  | 410 |  | Y | N | 0 | 0 | 0 |  | 411 |  | Y | Y | N |  |  | Y |  |  |  | BT180180 | H
A65074 | 2021-06-12 | 1 | D |  | 6 | B | SCR423PRH | 소입성보증강 | C2 | BM#1 | 1607 | 39 | 1615 | 1545 | 28 | 5100 |  | 3 | 0.25 | 19 |  | -1.62 | 1569 | 1608 | 0 | 259.79 |  | 29 | 31 | 44 | Y |  | 2021-06-13 05:59 | 66 | 1110 | 30 | 27 | 27 | 28 | 28 | 28 | 28 | 27 | 27 | 27 | 27 |  |  | 27 | 28 | 28 | 27 | 28 | -0.03 | Y | 35 | Y | 0 | [7 empty] | N | N | N | N | 100 | 0.52 | 52 | 84610 | 87537 | 6513 | 14800 | 08 | 2 |  | 2021-06-13 06:14 | 1569 | 105 |  | 32 | [16 empty] | 89.58 | 100 | 0 | 0 | 0 |  | 410 |  | Y | N | 0 | 0 | 0 |  | 411 |  | Y | Y | N |  |  | Y |  |  |  | BT180180 | H
B64547 | 2021-06-12 | 2 | D |  | 15 | A | SCM440HM2 | 소입성보증강 | D | BM#2 | 1650 | 41 | 1640 | 1588 | 30 | 5600 |  | 1 | 0.3 | 19 |  | -2.32 | 1546 | 1626 | 12.27 | 0 | 0 | 11 | 86 | 45 | Y |  | 2021-06-13 06:01 | 53 | 1097 | 24 | 26 | 28 | 29 | 29 | 29 | 28 | 26 | 25 | 23 | 21 | 19 | 17 | 13 | 24 | 29 | 13 | 29 | -0.32 | Y | 50 | Y | -0.8 |  |  |  | 0.95 |  |  |  | Y | Y | Y | Y | 220 | 0.47 | 66 | 97920 | 98790 | 1310 | 14900 | 18 | 2 |  | 2021-06-13 06:03 | 1546 | 147 |  | 16 | [16 empty] | 98.56 | 100 | 0 | 0 | 0 |  | 650 | 400 | Y | N | 0 | 0 | 0 |  | 651 | 400 | Y | N | N | [6 empty] | RB260.00 | C
A65075 | 2021-06-12 | 1 | D |  | 7 | A | SCR423PRH | 소입성보증강 | C2 | BM#1 | 1672 | 39 | 1618 | 1588 | 21 | 4400 |  | 3 | 0.26 | 17 |  | -1.68 | 1581 | 1617 | 0 | 264.29 |  | 16 | 7 | 57 | Y |  | 2021-06-13 06:56 | 78 | 1090 | 26 | 31 | 36 | 38 | 39 | 38 | 38 | 38 | 38 | 37 | 37 | 37 |  | 37 | 36 | 39 | 37 | 38 | -0.06 | Y | 35 | Y | 0 | [7 empty] | N | N | N | N | 150 | 0.52 | 57 | 101532 | 96027 | 6973 | 15000 | 08 | 2 |  | 2021-06-13 07:03 | 1581 | 104 |  | 29 | [16 empty] | 10153200 | 100 | 0 | 0 | 0 |  | 410 |  | Y | N | 0 | 0 | 0 |  | 411 |  | Y | Y | N |  |  | Y |  |  |  | BT180180 | H
B64548 | 2021-06-12 | 2 | D |  | 16 | A | SCM440HM2 | 소입성보증강 | D | BM#2 | 1615 | 47 | 1633 | 1551 | 38 | 7100 |  | 1 | 0.31 | 22 |  | -2.22 | 1558 | 1628 | 38.15 | 0 | 0 | 33 | 81 | 34 | Y |  | 2021-06-13 07:08 | 65 | 1092 | 11 | 22 | 29 | 33 | 34 | 34 | 34 | 33 | 32 | 31 | 30 | 29 | 28 | 28 | 29 | 34 | 28 | 34 | -0.15 | Y | 40 | Y | -0.2 |  |  |  | 0.22 |  |  |  | N | Y | Y | N | 210 | 0.47 | 65 | 101164 | 98659 | 791 | 15600 | 18 | 2 |  | 2021-06-13 07:11 | 1558 | 137 |  | 17 | 22 | [7 empty] | C631519707024C51B4C5DC2F3E255969 | 8B8F81BE02164BACACF61600DE00CFBD | EE7847EC3484473DAECDA0B752768DF9 |  | 03C0A972F4F64B2BA416E55AC78063B3 | 6BD161246CD446F281C05EF0D4DD831A | D331A56D49F3471B8CF03F228F04B632 |  | 101.62 | 100 | 0 | 0 | 0 |  | 650 | 400 | Y | N | 0 | 0 | 0 |  | 651 | 400 | Y | N | N | [6 empty] | RB145.00 | C
A65076 | 2021-06-13 | 1 | D | TUNDISH교체전 | 8 | A | SCR423PRH | 소입성보증강 | C2 | BM#1 | 1642 | 48 | 1619 | 1572 | 25 | 5300 |  | 3 | 0.25 | 16 |  | -1.86 | 1576 | 1615 | 0 | 240.1 |  | 6 | 45 | 43 | Y |  | 2021-06-13 08:00 | 73 | 1089 | 36 | 36 | 38 | 37 | 39 | 40 | 39 | 38 | 36 | 36 | 35 | 35 | 34 | 34 | 37 | 40 | 34 | 36 | -0.17 | Y | 35 | Y | -0.2 | [7 empty] | N | N | N | N | 140 | 0.52 | 63 | 100676 | 104620 | 6930 | 2000 | 08 | 2 |  | 2021-06-13 08:08 | 1576 | 103 |  | 24 |  |  | A15852353F114EF4BD9B6538C31759BF | 77EC4C63849F46609C2466776D9363FD | A94BD58055C8442EA710B586AA4A232D | [11 empty] | 93.22 | 100 | 0 | 3300 | 0 |  | 410 |  | Y | N | 0 | 3000 | 0 |  | 411 |  | Y | Y | N |  |  | Y |  |  |  | BT180180 | H
B64549 | 2021-06-13 | 2 | D | TUNDISH교체전 | 17 | A | SCM440HM2 | 소입성보증강 | D | BM#2 | 1578 | 44 | 1634 | 1556 | 39 | 7100 |  | 1 | 0.34 | 21 |  | -2.46 | 1558 | 1623 | 23.96 | 0 | 0 | 5 | 27 | 54 | Y |  | 2021-06-13 08:23 | 65 | 1091 | 25 | 26 | 30 | 31 | 31 | 30 | 29 | 28 | 27 | 25 | 23 | 22 |  | 22 | 27 | 31 | 22 | 0 | -0.22 | Y | 40 | Y | -0.2 |  |  |  | 0.46 |  |  |  | N | N | N | N | 200 | 0.51 | 60 | 100364 | 98187 | -587 | 2000 | 18 | 2 |  | 2021-06-13 08:21 | 1558 | 133 |  | 9 | 13 |  | C0EEAF245BCF4295BFDAF251CE0266CB | E8DBC70A9E9E4936A8A891CEAD0597AD | 143138DDACE54B62938DA8D212A6A5C2 | [11 empty] | 104.38 | 100 | 0 | 3450 | 0 |  | 650 | 400 | Y | N | 0 | 3000 | 0 |  | 651 | 400 | Y | N | N | [6 empty] | RB145.00 | C
A65077 | 2021-06-13 | 1 | D | TUNDISH교체 | 1 | B | AE5120HF | 소입성보증강 | C1 | BM#1 | 1659 | 45 | 1643 | 1596 | 30 | 5400 |  | 3 | 0.24 | 21 |  | 0 | 1653 | 1653 | 0 | 267.71 |  | 38 | 33 | 57 | Y |  | 2021-06-13 09:11 | 144 | 1091 | -293 | 34 | 35 | 41 | 45 | 46 | 49 | 50 | 52 | 53 | 53 | 52 |  | 52 | 36 | 53 | 52 | 0 | -0.1 |  | 10 | Y | -0.2 |  | 2.36 | 2.29 |  |  |  |  | N | N | N | N | 150 | 0.48 | 60 | 98040 | 98602 | 3948 | 14800 | 01 | 1 |  | 2021-06-13 09:10 | 1653 | 124 |  | 39 | 10 | *T/D FLUX 유:10,용:120kg *STR#2 STOPPER CONTROL 안되어 용강 조기주입-추가절단 500mm | [14 empty] | 95.42 | 100 | 1000 | 0 | 0 |  | 450 |  | Y | Y | 1500 | 0 | 0 |  | 451 |  | Y | Y | [7 empty] | BT180180 | H
B64550 | 2021-06-13 | 2 | D | TUNDISH교체 | 1 | A | SBC70L | 특수용도강 | D3 | BM#2 | 1608 | 48 | 1648 | 1550 | 41 | 8500 |  | 1 | 0.35 | 21 |  | -2.73 | 1589 | 1657 | 33.57 | 0 | 0 | 32 | 55 | 44 | Y |  | 2021-06-13 09:28 | 91 | 1090 | 22 | 32 | 26 | 33 | 40 | 42 | 43 | 43 | 44 | 44 | 43 | 44 |  | 44 | 39 | 44 | 43 | 44 | -0.1 |  | 10 | Y | 0.2 |  | 2.26 | 2.19 | 0.99 |  |  |  | N | N | N | M | 220 | 0.48 | 63 | 93344 | 100617 | 183 | 13400 | 02 | 1 |  | 2021-06-13 09:31 | 1589 | 132 |  | 32 | 28 | * BUTT 타입롱노즐사용(일반타입.) * T/D FLUX 용탕부: 120 KG / 유탕부: 10KG 투입. * 첫 HEAT 수소 기준값 초과(10분) 이상공정 등록 및 생관통보 1차: 2.19 PPM 2차: 0.99 PPM ID : 301, 302, 303, 401, 402, 403 * 후 HEAT L/D 강제개공 ID : 308, 408 | [14 empty] | 88.31 | 100 | 760 | 0 | 0 |  | 650 | 400 | Y | Y | 730 | 0 | 0 |  | 651 | 400 | Y | Y | Y | [6 empty] | RB095.00 | C
A65078 | 2021-06-13 | 1 | D |  | 2 | B | AE5120HF | 소입성보증강 | C1 | BM#1 | 1660 | 43 | 1626 | 1587 | 32 | 4400 |  | 3 | 0.25 | 18 |  | -1.63 | 1587 | 1624 | 0 | 209.93 |  | 29 | 32 | 67 | Y |  | 2021-06-13 10:00 | 78 | 1096 | 51 | 43 | 37 | 35 | 35 | 32 | 32 | 32 | 31 | 32 | 32 | 31 | 31 | 31 | 35 | 37 | 31 | 32 | -0.12 |  | 50 | Y | 0 | [7 empty] | N | N | N | N | 140 | 0.52 | 62 | 98040 | 101853 | 4197 | 14600 | 01 | 1 |  | 2021-06-13 10:22 | 1587 | 128 |  | 52 |  | *L/D강제개공으로 나탕주입ID:106.206 | [14 empty] | 92.93 | 100 | 0 | 0 | 0 |  | 450 |  | Y | Y | 0 | 0 | 0 |  | 451 |  | Y | Y | [7 empty] | BT180180 | H
B64551 | 2021-06-13 | 2 | D |  | 2 | A | SBC70L | 특수용도강 | D3 | BM#2 | 1582 | 37 | 1633 | 1562 | 33 | 5900 |  | 1 | 0.29 | 21 |  | -2.38 | 1563 | 1625 | 27.79 | 0 | 0 | 11 | 87 | 76 | N | 1 | 2021-06-13 10:19 | 65 | 1099 | 39 | 32 | 29 | 28 | 27 | 27 | 26 | 25 | 24 | 24 | 23 | 22 | 21 | 21 | 27 | 29 | 21 | 0 | -0.16 |  | 50 | Y | -0.2 |  |  |  | 0.51 |  |  |  | N | N | N | Y | 220 | 0.5 | 61 | 93344 | 100713 | -2413 | 15000 | 02 | 1 |  | 2021-06-13 10:48 | 1563 | 137 |  | 48 |  | * L/D 강제개공 ID : 301 ,401 | [14 empty] | 94.96 | 100 | 0 | 0 | 0 |  | 650 | 400 | Y | Y | 0 | 0 | 0 |  | 651 | 400 | Y | Y | Y | [6 empty] | RB095.00 | C
A65079 | 2021-06-13 | 1 | D |  | 3 | A | AE5120HF | 소입성보증강 | C1 | BM#1 | 1666 | 44 | 1609 | 1588 | 21 | 4500 |  | 3 | 0.28 | 18 |  | -1.8 | 1570 | 1610 | 82.81 | 152.63 |  | 16 | 8 | 66 | Y |  | 2021-06-13 11:13 | 61 | 1090 | 29 | 28 | 24 | 23 | 23 | 22 | 22 | 22 | 21 | 20 | 20 | 19 | 18 | 18 | 22 | 24 | 18 | 22 | -0.12 |  | 50 | Y | -0.2 | [7 empty] | N | N | N | N | 130 | 0.52 | 59 | 98040 | 99525 | -225 | 15700 | 01 | 1 |  | 2021-06-13 11:24 | 1570 | 124 |  | 41 | 10 | *L/D강제개공으로 나탕주입ID:101.201 | [14 empty] | 98.58 | 100 | 0 | 0 | 0 |  | 450 |  | Y | Y | 0 | 0 | 0 |  | 451 |  | Y | Y | [7 empty] | BT180180 | H
B64552 | 2021-06-13 | 2 | D |  | 3 | A | SBC70L | 특수용도강 | D3 | BM#2 | 1615 | 39 | 1621 | 1566 | 35 | 6300 |  | 1 | 0.34 | 21 |  | -3.19 | 1565 | 1630 | 24.16 | 0 | 0 | 33 | 82 | 65 | Y |  | 2021-06-13 11:14 | 67 | 1099 | 19 | 18 | 20 | 22 | 22 | 23 | 23 | 22 | 21 | 20 | 20 | 19 | 18 | 18 | 21 | 23 | 18 | 22 | -0.14 | Y | 35 | Y | -0.2 |  |  |  | 0.4 |  |  |  | N | N | N | Y | 210 | 0.5 | 62 | 110248 | 98878 | 922 | 14200 | 02 | 1 |  | 2021-06-13 11:31 | 1565 | 141 |  | 55 | [16 empty] | 115.2 | 100 | 0 | 0 | 0 |  | 650 | 400 | Y | Y | 0 | 0 | 0 |  | 651 | 400 | Y | Y | Y | [6 empty] | RB105.00 | C
A65080 | 2021-06-13 | 1 | D |  | 4 | A | AE5120HF | 소입성보증강 | C1 | BM#1 | 1624 | 40 | 1618 | 1566 | 27 | 5700 |  | 3 | 0.27 | 17 |  | -1.76 | 1583 | 1620 | 60.13 | 165.19 |  | 6 | 46 | 72 | Y |  | 2021-06-13 12:17 | 74 | 1111 | 16 | 16 | 21 | 29 | 31 | 31 | 31 | 31 | 31 | 31 | 31 | 30 | 31 | 31 | 28 | 31 | 30 | 31 | -0.03 | Y | 35 | Y | 0.2 | [8 empty] | N | N | Y | 120 | 0.52 | 62 | 98040 | 102990 | 1760 | 14200 | 01 | 1 |  | 2021-06-13 12:29 | 1583 | 117 |  | 38 | 12 | [15 empty] | 93.82 | 100 | 0 | 0 | 0 |  | 450 |  | Y | Y | 0 | 0 | 0 |  | 451 |  | Y | Y | [7 empty] | BT180180 | H
B64553 | 2021-06-13 | 2 | B |  | 4 | A | SBC70L | 특수용도강 | D3 | BM#2 | 1624 | 41 | 1625 | 1543 | 37 | 6500 |  | 1 | 0.3 | 21 |  | -2.52 | 1555 | 1624 | 26.77 | 0 | 0 | 5 | 28 | 55 | Y |  | 2021-06-13 12:38 | 57 | 1098 | 15 | 18 | 21 | 24 | 24 | 23 | 23 | 22 | 22 | 21 | 21 | 20 |  | 20 | 21 | 24 | 20 | 21 | -0.1 | Y | 40 | Y | -0.2 |  |  |  | 0.52 |  |  |  | N | N | N | Y | 200 | 0.51 | 60 | 95364 | 99936 | -286 | 15300 | 02 | 1 |  | 2021-06-13 13:00 | 1555 | 124 |  | 35 | [16 empty] | 96.18 | 100 | 0 | 0 | 0 |  | 650 | 400 | Y | Y | 0 | 0 | 0 |  | 651 | 400 | Y | Y | Y | [6 empty] | RB105.00 | H
A65081 | 2021-06-13 | 1 | B |  | 5 | A | AE5120HF | 소입성보증강 | C1 | BM#1 | 1637 | 40 | 1624 | 1575 | 24 | 4900 |  | 3 | 0.27 | 19 |  | -1.26 | 1591 | 1620 | 58.86 | 116.46 |  | 38 | 34 | 50 | Y |  | 2021-06-13 13:20 | 82 | 1090 | 27 | 26 | 30 | 33 | 34 | 36 | 37 | 37 | 37 | 36 | 36 | 36 | 37 | 37 | 34 | 37 | 36 | 37 | -0.04 | Y | 25 | Y | 0.2 | [8 empty] | N | N | Y | 110 | 0.52 | 59 | 98040 | 97696 | 604 | 14200 | 01 | 1 |  | 2021-06-13 13:30 | 1591 | 113 |  | 39 | 13 | [15 empty] | 99.99 | 100 | 0 | 0 | 0 |  | 450 |  | Y | Y | 0 | 0 | 0 |  | 451 |  | Y | Y | [7 empty] | BT180180 | H
B64554 | 2021-06-13 | 2 | B |  | 5 | A | SBC70L | 특수용도강 | D3 | BM#2 | 1588 | 45 | 1624 | 1527 | 39 | 7700 |  | 1 | 0.34 | 21 |  | -2.46 | 1566 | 1627 | 23.08 | 0 | 0 | 32 | 56 | 46 | Y |  | 2021-06-13 13:41 | 68 | 1099 | 18 | 18 | 27 | 32 | 34 | 34 | 34 | 33 | 33 | 32 | 31 | 30 | 29 | 28 | 30 | 34 | 28 | 34 | -0.13 | Y | 45 | Y | -0.2 |  |  |  | 0.3 |  |  |  | N | N | N | Y | 190 | 0.5 | 64 | 95364 | 102194 | -844 | 14300 | 02 | 1 |  | 2021-06-13 13:48 | 1566 | 126 |  | 33 | [16 empty] | 94.37 | 100 | 0 | 0 | 0 |  | 650 | 400 | Y | Y | 0 | 0 | 0 |  | 651 | 400 | Y | Y | Y | [6 empty] | RB105.00 | H
A65082 | 2021-06-13 | 1 | B |  | 6 | A | AE5120HF | 소입성보증강 | C1 | BM#1 | 1596 | 36 | 1635 | 1539 | 30 | 6400 |  | 3 | 0.26 | 16 |  | -1.65 | 1590 | 1624 | 22.99 | 211.29 |  | 29 | 33 | 52 | Y |  | 2021-06-13 14:16 | 81 | 1089 | 34 | 32 | 36 | 36 | 37 | 38 | 37 | 38 | 37 | 37 | 36 | 35 | 35 | 35 | 36 | 38 | 35 | 37 | -0.09 | Y | 35 | Y | 0 | [7 empty] | N | N | N | N | 100 | 0.52 | 58 | 98040 | 99354 | -304 | 14200 | 01 | 1 |  | 2021-06-13 14:26 | 1590 | 113 |  | 42 | [16 empty] | 99.23 | 100 | 0 | 0 | 0 |  | 450 |  | Y | Y | 0 | 0 | 0 |  | 451 |  | Y | Y | [7 empty] | BT180180 | H
B64555 | 2021-06-13 | 2 | B |  | 6 | A | SBC70L | 특수용도강 | D3 | BM#2 | 1615 | 43 | 1633 | 1571 | 40 | 6800 |  | 1 | 0.32 | 22 |  | 0 | 1573 | 1638 | 19.56 | 0 | 0 | 11 | 88 | 50 | Y |  | 2021-06-13 14:49 | 75 | 1093 | 25 | 25 | 37 | 41 | 43 | 44 | 45 | 44 | 43 | 43 | 42 | 41 | 40 | 40 | 41 | 45 | 40 | 43 | -0.17 | Y | 30 | Y | -0.2 |  |  |  | 0.7 |  |  |  | N | N | N | Y | 180 | 0.5 | 61 | 95364 | 98534 | 316 | 14800 | 02 | 1 |  | 2021-06-13 14:51 | 1573 | 128 |  | 31 | [16 empty] | 95.32 | 100 | 0 | 0 | 0 |  | 650 | 400 | Y | Y | 0 | 0 | 0 |  | 651 | 400 | Y | Y | Y | [6 empty] | RB105.00 | H
A65083 | 2021-06-13 | 1 | B |  | 7 | B | AE5120HF | 소입성보증강 | C1 | BM#1 | 1622 | 33 | 1610 | 1568 | 28 | 5100 |  | 3 | 0.24 | 17 |  | -1.89 | 1589 | 1629 | 55.68 | 172.82 |  | 16 | 9 | 48 | Y |  | 2021-06-13 15:28 | 80 | 1096 | 31 | 30 | 35 | 38 | 39 | 40 | 40 | 40 | 39 | 39 | 39 | 38 | 38 | 38 | 38 | 40 | 38 | 40 | -0.05 | Y | 35 | Y | 0 | [7 empty] | N | N | N | N | 150 | 0.52 | 59 | 98040 | 98202 | -1302 | 13900 | 01 | 1 |  | 2021-06-13 15:35 | 1589 | 103 |  | 31 | [16 empty] | 100.35 | 100 | 0 | 0 | 0 |  | 450 |  | Y | Y | 0 | 0 | 0 |  | 451 |  | Y | Y | [7 empty] | BT180180 | H
B64556 | 2021-06-13 | 2 | B |  | 7 | A | SBC70L | 특수용도강 | D3 | BM#2 | 1651 | 42 | 1648 | 1588 | 36 | 6000 |  | 1 | 0.29 | 24 |  | -2.2 | 1570 | 1637 | 24.52 | 0 | 0 | 33 | 83 | 41 | Y |  | 2021-06-13 15:59 | 72 | 1102 | 37 | 39 | 42 | 43 | 44 | 43 | 43 | 41 | 41 | 40 | 39 | 38 |  | 38 | 41 | 44 | 38 | 43 | -0.17 | Y | 35 | Y | -0.2 |  |  |  | 0.7 |  |  |  | N | N | N | Y | 170 | 0.5 | 62 | 94000 | 100330 | -780 | 14900 | 02 | 1 |  | 2021-06-13 15:59 | 1570 | 128 |  | 23 | [16 empty] | 96.96 | 100 | 0 | 0 | 0 |  | 650 | 400 | Y | Y | 0 | 0 | 0 |  | 651 | 400 | Y | Y | Y | [6 empty] | RB093.00 | C
A65084 | 2021-06-13 | 1 | B | TUNDISH교체전 | 8 | B | AE5120HF | 소입성보증강 | C1 | BM#1 | 1628 | 32 | 1627 | 1566 | 26 | 5000 |  | 3 | 0.24 | 17 |  | -1.86 | 1587 | 1627 | 85.4 | 149.33 |  | 6 | 47 | 52 | Y |  | 2021-06-13 16:27 | 78 | 1092 | 35 | 35 | 36 | 37 | 38 | 39 | 39 | 39 | 38 | 38 | 37 | 36 |  | 36 | 37 | 39 | 36 | 39 | -0.07 | Y | 30 | Y | -0.2 | [7 empty] | N | N | N | N | 140 | 0.51 | 61 | 102282 | 100825 | 75 | 2000 | 01 | 1 |  | 2021-06-13 16:43 | 1587 | 101 |  | 33 |  | *STR#1 클로깅 발생 감속주입 |  | 9632224A34B74BFCB8FDBEEF9ECE8C3C | 49A93AC62A9F41538093D38426F2C0D9 | A51C5A3C55FB407F9A5F1E5AB68AF10B | [10 empty] | 100.87 | 100 | 0 | 3000 | 0 |  | 450 |  | Y | Y | 0 | 3000 | 0 |  | 451 |  | Y | Y | [7 empty] | BT180180 | H
B64557 | 2021-06-13 | 2 | B |  | 8 | A | SBC70L | 특수용도강 | D3 | BM#2 | 1674 | 48 | 1613 | 1588 | 45 | 6000 |  | 1 | 0.22 | 27 |  | -1.99 | 1567 | 1634 | 15.6 | 0 | 0 | 5 | 29 | 49 | Y |  | 2021-06-13 17:00 | 69 | 1088 | 34 | 38 | 40 | 41 | 41 | 41 | 40 | 40 | 39 | 38 | 36 | 35 |  | 35 | 39 | 41 | 35 | 41 | -0.15 | Y | 40 | Y | -0.2 |  |  |  | 0.5 |  |  |  | N | N | N | Y | 170 | 0.49 | 59 | 103311 | 91900 | 600 | 17000 | 02 | 1 |  | 2021-06-13 17:03 | 1567 | 130 |  | 25 |  | * 전공정 요청으로 감속주입 | [14 empty] | 111.75 | 100 | 0 | 0 | 0 |  | 650 | 400 | Y | Y | 0 | 0 | 0 |  | 651 | 400 | Y | Y | Y | [6 empty] | RB105.00 | H
A65085 | 2021-06-13 | 1 | B | TUNDISH교체 | 1 | A | AE1055M1 | 탄소강 | AE1055LS계 | BM#1 | 1639 | 41 | 1621 | 1579 | 28 | 4900 |  | 3 | 0.23 | 21 |  | -1.5 | 1585 | 1624 | 0 | 245.93 |  | 38 | 35 | 47 | Y |  | 2021-06-13 17:35 | 99 | 1094 | -539 | 20 | 23 | 29 | 32 | 35 | 37 | 38 | 39 | 39 | 41 | 40 |  | 40 | 34 | 41 | 40 | 0 | -0.2 |  | 5 | Y | -0.2 |  | 3.02 | 2.81 | 1.75 |  |  |  |  | N | N | M | 210 | 0.46 | 62 | 84610 | 92707 | 7043 | 13800 | 04 | 2 |  | 2021-06-13 18:00 | 1585 | 124 |  | 48 |  | *T/D FLUX 유:10KG,용220KG *첫Heat 수소측정치 OVER되어 이상재 등록및 생관통보-ID:101.102.201.202 | [14 empty] | 84.86 | 100 | 1500 | 0 | 0 |  | 650 |  | Y | N | 1500 | 0 | 0 |  | 650 |  | Y | N | N |  |  | Y |  |  |  | BT180180 | H
B64558 | 2021-06-13 | 2 | B |  | 9 | A | SBC70L | 특수용도강 | D3 | BM#2 | 1667 | 47 | 1620 | 1597 | 41 | 5600 |  | 1 | 0.27 | 21 |  | -1.9 | 1562 | 1616 | 11.47 | 0 | 0 | 32 | 57 | 47 | Y |  | 2021-06-13 17:56 | 64 | 1097 | 34 | 34 | 35 | 35 | 35 | 35 | 34 | 33 | 32 | 31 | 30 | 29 | 28 | 27 | 32 | 35 | 27 | 35 | -0.15 |  | 55 | Y | -0.2 |  |  |  | 1.05 |  |  |  | N | N | N | Y | 220 | 0.47 | 71 | 100898 | 105042 | -1292 | 15300 | 02 | 1 |  | 2021-06-13 18:02 | 1562 | 126 |  | 30 |  | * 전공정 요청으로 감속주입 | [6 empty] | B9FA2CEDD7A44D6EBB75CEFB52D99DC7 | 726653DD792546459D90F9DDE56EA5E6 | F09626DFA3004FE89E35CF99F73CD6D4 |  | 8E22788A222B47CD9FD846FF4C6AD3A2 | EAA3FA23F7DD48D7B1A5D52D6D21C792 | 98FE229D98FD4E2EB4DFC78AF2DB1000 |  | 97.25 | 100 | 0 | 0 | 0 |  | 650 | 400 | Y | Y | 0 | 0 | 0 |  | 651 | 400 | Y | Y | Y | [6 empty] | RB093.00 | C
A65086 | 2021-06-13 | 1 | B |  | 2 | A | AE1055M1 | 탄소강 | AE1055LS계 | BM#1 | 1592 | 42 | 1602 | 1541 | 24 | 4900 |  | 3 | 0.24 | 24 |  | -1 | 1565 | 1595 | 18.27 | 279.34 |  | 29 | 34 | 53 | Y |  | 2021-06-13 18:38 | 79 | 1088 | 38 | 32 | 30 | 28 | 28 | 28 | 29 | 28 | 28 | 28 | 27 | 27 | 26 | 26 | 29 | 30 | 26 | 28 | -0.08 | Y | 50 | Y | -0.2 | [7 empty] | N | N | N | N | 200 | 0.48 | 60 | 101532 | 95170 | 6380 | 14400 | 04 | 2 |  | 2021-06-13 18:46 | 1565 | 130 |  | 48 | [16 empty] | 99.35 | 100 | 0 | 0 | 0 |  | 650 |  | Y | N | 0 | 0 | 0 |  | 651 |  | Y | N | N |  |  | Y |  |  |  | BT180180 | H
B64559 | 2021-06-13 | 2 | B |  | 10 | A | SBC70L | 특수용도강 | D3 | BM#2 | 1627 | 43 | 1629 | 1561 | 36 | 6600 |  | 1 | 0.23 | 21 |  | -2.05 | 1566 | 1622 | 11.79 | 0 | 0 | 11 | 89 | 46 | Y |  | 2021-06-13 19:05 | 68 | 1074 | 24 | 27 | 31 | 34 | 35 | 35 | 34 | 34 | 33 | 32 | 31 | 30 | 28 | 28 | 32 | 35 | 28 | 34 | -0.17 | Y | 40 | Y | -0.4 |  |  |  | 0.77 |  |  |  | N | N | N | Y | 210 | 0.5 | 61 | 105750 | 98122 | -122 | 15200 | 02 | 1 |  | 2021-06-13 19:12 | 1566 | 124 |  | 32 | [16 empty] | 107.52 | 100 | 0 | 0 | 0 |  | 650 | 400 | Y | Y | 0 | 0 | 0 |  | 651 | 400 | Y | Y | Y | [6 empty] | RB093.00 | C
A65087 | 2021-06-13 | 1 | B |  | 3 | A | AE1055M1 | 탄소강 | AE1055LS계 | BM#1 | 1599 | 50 | 1601 | 1550 | 46 | 4900 |  | 3 | 0.25 | 21 |  | -1.44 | 1555 | 1595 | 0 | 375.81 |  | 16 | 10 | 55 | Y |  | 2021-06-13 19:59 | 69 | 1096 | 26 | 24 | 27 | 30 | 31 | 32 | 31 | 31 | 30 | 30 | 30 | 29 | 28 | 27 | 29 | 32 | 27 | 31 | -0.12 | Y | 40 | Y | -0.2 | [7 empty] | N | N | N | N | 190 | 0.48 | 63 | 84610 | 93296 | 5804 | 15000 | 04 | 2 |  | 2021-06-13 20:07 | 1555 | 129 |  | 28 | [16 empty] | 84.53 | 100 | 0 | 0 | 0 |  | 650 |  | Y | N | 0 | 0 | 0 |  | 651 |  | Y | N | N |  |  | Y |  |  |  | BT180180 | H
B64560 | 2021-06-13 | 2 | B | TUNDISH교체전 | 11 | A | SBC70L | 특수용도강 | D3 | BM#2 | 1654 | 42 | 1636 | 1583 | 29 | 5100 |  | 1 | 0.25 | 24 |  | -1.83 | 1568 | 1625 | 12.09 | 0 | 0 | 33 | 84 | 53 | Y |  | 2021-06-13 20:14 | 70 | 1102 | 25 | 33 | 37 | 40 | 42 | 41 | 41 | 40 | 39 | 38 | 38 | 37 | 35 | 35 | 38 | 42 | 35 | 0 | -0.17 | Y | 40 | Y | -0.4 |  |  |  | 0.55 |  |  |  | N | N | N | M | 200 | 0.5 | 63 | 106957 | 100739 | -789 | 2000 | 02 | 1 |  | 2021-06-13 20:16 | 1568 | 114 |  | 27 |  |  | A3030E504A2F4C97BF3B91BA6A3D43B2 | 3255A1420D6046D5828ED165758372FC | 6A7492FB134A4715AD9851960BF2826E | [11 empty] | 109.7 | 40 | 0 | 2700 | 0 |  | 650 | 400 | Y | Y | 0 | 2630 | 0 |  | 651 | 400 | Y | Y | Y | [6 empty] | RB120.00 | C
A65088 | 2021-06-13 | 1 | C |  | 4 | A | AE1055M1 | 탄소강 | AE1055LS계 | BM#1 | 1617 | 35 | 1606 | 1551 | 28 | 4500 |  | 3 | 0.25 | 21 |  | -1.44 | 1549 | 1587 | 0 | 346.74 |  | 6 | 48 | 65 | Y |  | 2021-06-13 21:08 | 63 | 1092 | 26 | 27 | 29 | 30 | 31 | 30 | 30 | 29 | 29 | 28 | 28 | 27 | 27 | 27 | 29 | 31 | 27 | 30 | -0.1 | Y | 40 | Y | 0 | [7 empty] | N | N | N | N | 180 | 0.48 | 61 | 101532 | 95248 | 6302 | 14700 | 04 | 2 |  | 2021-06-13 21:17 | 1549 | 105 |  | 23 | 26 | [15 empty] | 99.3 | 100 | 0 | 0 | 0 |  | 650 |  | Y | N | 0 | 0 | 0 |  | 651 |  | Y | N | N |  |  | Y |  |  |  | BT180180 | H
B64561 | 2021-06-13 | 2 | C | TUNDISH교체 | 1 | A | SM45CM3 | 탄소강 | SM45C | BM#2 | 1652 | 41 | 1645 | 1580 | 27 | 5600 |  | 1 | 0.3 | 22 |  | -2.21 | 1577 | 1640 | 0 | 24.48 | 0 | 5 | 30 | 56 | Y |  | 2021-06-13 21:07 | 86 | 1089 | -392 | 14 | 17 | 15 | 23 | 27 | 30 | 32 | 34 | 34 | 34 | 34 |  | 34 | 28 | 34 | 34 | 34 | 0 |  | 15 | Y | 0 |  | 2.23 | 2.23 |  |  |  |  | Y | Y | Y | M | 220 | 0.45 | 58 | 96120 | 87024 | 6676 | 16200 | 15 | 2 |  | 2021-06-13 21:11 | 1577 | 144 |  | 58 | [16 empty] | 102.91 | 33.33 | 1000 | 0 | 0 |  | 651 | 700 | Y | Y | 1000 | 0 | 0 |  | 651 | 700 | Y | Y | N |  | Y |  |  |  |  | RB114.30 | C
A65089 | 2021-06-13 | 1 | C |  | 5 | A | AE1055M1 | 탄소강 | AE1055LS계 | BM#1 | 1633 | 36 | 1592 | 1568 | 22 | 4000 |  | 3 | 0.25 | 20 |  | -1.4 | 1561 | 1596 | 0 | 300.48 |  | 38 | 36 | 59 | Y |  | 2021-06-13 22:02 | 75 | 1095 | 25 | 24 | 30 | 33 | 34 | 35 | 34 | 34 | 34 | 33 | 33 | 32 | 31 | 31 | 32 | 35 | 31 | 34 | -0.1 | Y | 40 | Y | 0 | [7 empty] | N | N | N | N | 170 | 0.48 | 64 | 84610 | 97335 | 5215 | 15000 | 04 | 2 |  | 2021-06-13 22:10 | 1561 | 105 |  | 32 |  | *산소세척 | [14 empty] | 81.12 | 100 | 0 | 0 | 0 |  | 650 |  | Y | N | 0 | 0 | 0 |  | 651 |  | Y | N | N |  |  | Y |  |  |  | BT180180 | H
B64562 | 2021-06-13 | 2 | C |  | 2 | A | SM45CM3 | 탄소강 | SM45C | BM#2 | 1655 | 43 | 1635 | 1577 | 32 | 5600 |  | 1 | 0.25 | 16 |  | -2.09 | 1555 | 1626 | 0.62 | 16.58 | 0 | 32 | 58 | 39 | Y |  | 2021-06-13 22:38 | 64 | 1091 | 33 | 32 | 32 | 34 | 34 | 34 | 33 | 31 | 30 | 29 | 28 | 28 | 27 | 26 | 31 | 34 | 26 | 34 | -0.16 | Y | 50 | Y | -0.2 | [7 empty] | Y | Y | Y | Y | 220 | 0.47 | 65 | 102069 | 96256 | 5094 | 15400 | 15 | 2 |  | 2021-06-13 22:45 | 1555 | 144 |  | 25 | [16 empty] | 102.07 | 33.33 | 0 | 0 | 0 |  | 650 | 700 | Y | Y | 0 | 0 | 0 |  | 651 | 700 | Y | Y | N |  | Y |  |  |  |  | RB085.00 | C
A65090 | 2021-06-13 | 1 | C |  | 6 | A | AE1055M1 | 탄소강 | AE1055LS계 | BM#1 | 1657 | 41 | 1593 | 1585 | 21 | 3500 |  | 3 | 0.26 | 20 |  | -1.13 | 1557 | 1585 | 0 | 262.98 |  | 29 | 35 | 58 | Y |  | 2021-06-13 23:09 | 71 | 1094 | 28 | 27 | 32 | 35 | 36 | 36 | 36 | 36 | 35 | 35 | 35 | 34 | 34 | 33 | 34 | 36 | 33 | 36 | -0.07 | Y | 45 | Y | -0.2 | [7 empty] | N | N | N | N | 210 | 0.48 | 61 | 101532 | 95456 | 5494 | 14800 | 04 | 2 |  | 2021-06-13 23:16 | 1557 | 105 |  | 29 | [8 empty] | 9121A39E1AE04910BF87522969C888A7 | A7F75995006446D78B5C168EF810C075 | FC8AE6A842674A9293E7662B2714A17F |  | ED777F8A43394EC7B03E2A13CC278C85 | A95F62FE8FF14CF9A32ACA3053A4C450 | 748FC5AF61E14A6EB15FB69EAFCC9909 |  | 99.1 | 100 | 0 | 0 | 0 |  | 650 |  | Y | N | 0 | 0 | 0 |  | 651 |  | Y | N | N |  |  | Y |  |  |  | BT180180 | H
B64563 | 2021-06-13 | 2 | C |  | 3 | A | SM45CM3 | 탄소강 | SM45C | BM#2 | 1614 | 41 | 1630 | 1558 | 35 | 6200 |  | 1 | 0.34 | 16 |  | -2.43 | 1559 | 1621 | 0 | 18.11 | 0 | 11 | 90 | 34 | Y |  | 2021-06-13 23:46 | 68 | 1085 | 29 | 32 | 33 | 33 | 32 | 31 | 30 | 29 | 28 | 27 | 26 | 25 | 23 | 23 | 29 | 33 | 23 | 0 | -0.2 |  | 50 | Y | -0.4 | [7 empty] | Y | Y | Y | Y | 210 | 0.47 | 68 | 93624 | 101371 | 5079 | 15300 | 15 | 2 |  | 2021-06-13 23:53 | 1559 | 136 |  | 24 | [16 empty] | 87.91 | 42.86 | 0 | 0 | 0 |  | 650 | 700 | Y | Y | 0 | 0 | 0 |  | 651 | 700 | Y | Y | N | [6 empty] | RB150.00 | C
A65091 | 2021-06-13 | 1 | C |  | 7 | A | AE1055M1 | 탄소강 | AE1055LS계 | BM#1 | 1650 | 44 | 1604 | 1566 | 22 | 3700 |  | 3 | 0.25 | 20 |  | -1.8 | 1548 | 1593 | 0 | 292.99 |  | 16 | 11 | 55 | Y |  | 2021-06-14 00:17 | 62 | 1108 | 32 | 31 | 31 | 31 | 30 | 30 | 30 | 29 | 29 | 28 | 28 |  |  | 28 | 30 | 31 | 28 | 31 | -0.06 |  | 45 | Y | 0 | [7 empty] | N | N | N | N | 200 | 0.48 | 56 | 84610 | 85999 | 6701 | 14900 | 04 | 2 |  | 2021-06-14 00:26 | 1548 | 105 |  | 25 |  | *산소세척 | [14 empty] | 90.98 | 100 | 0 | 0 | 0 |  | 650 |  | Y | N | 0 | 0 | 0 |  | 651 |  | Y | N | N |  |  | Y |  |  |  | BT180180 | H
B64564 | 2021-06-13 | 2 | C |  | 4 | A | SM45CM3 | 탄소강 | SM45C | BM#2 | 1629 | 47 | 1628 | 1574 | 33 | 5800 |  | 1 | 0.32 | 16 |  | -2.23 | 1556 | 1618 | 0 | 17.73 | 0 | 33 | 85 | 57 | Y |  | 2021-06-14 00:52 | 65 | 1103 | 21 | 21 | 28 | 31 | 33 | 32 | 32 | 31 | 29 | 28 | 27 | 26 | 24 | 23 | 28 | 33 | 23 | 0 | -0.2 | Y | 50 | Y | -0.2 | [7 empty] | Y | Y | Y | Y | 200 | 0.47 | 68 | 96284 | 101137 | 5063 | 16300 | 15 | 2 |  | 2021-06-14 00:58 | 1556 | 136 |  | 27 | [16 empty] | 92.8 | 42.86 | 0 | 0 | 0 |  | 650 | 700 | Y | Y | 0 | 0 | 0 |  | 651 | 700 | Y | Y | N |  | Y |  |  |  |  | RB110.00 | C
A65092 | 2021-06-13 | 1 | C |  | 8 | A | AE1055M1 | 탄소강 | AE1055LS계 | BM#1 | 1607 | 37 | 1592 | 1571 | 28 | 3600 |  | 3 | 0.23 | 20 |  | -1.33 | 1559 | 1592 | 0 | 252.88 |  | 5 | 31 | 22 | Y |  | 2021-06-14 01:01 | 73 | 1092 | 26 | 25 | 29 | 31 | 32 | 32 | 32 | 32 | 32 | 31 | 31 | 31 | 31 | 30 | 31 | 32 | 30 | 32 | -0.04 | Y | 45 | Y | -0.2 | [7 empty] | N | N | N | N | 190 | 0.48 | 63 | 101532 | 98645 | 5105 | 14900 | 04 | 2 |  | 2021-06-14 01:09 | 1559 | 105 |  | 38 | [16 empty] | 96.15 | 100 | 0 | 0 | 0 |  | 650 |  | Y | N | 0 | 0 | 0 |  | 651 |  | Y | N | N |  |  | Y |  |  |  | BT180180 | H
B64565 | 2021-06-13 | 2 | C |  | 5 | B | SM45CM3 | 탄소강 | SM45C | BM#2 | 1619 | 41 | 1613 | 1580 | 31 | 5200 |  | 1 | 0.3 | 16 |  | -2.46 | 1552 | 1610 | 0 | 13.79 | 0 | 6 | 49 | 83 | Y |  | 2021-06-14 01:55 | 61 | 1110 | 22 | 21 | 22 | 23 | 23 | 23 | 22 | 21 | 20 | 19 | 18 | 17 | 16 | 15 | 20 | 23 | 15 | 23 | -0.16 | Y | 50 | Y | -0.2 | [7 empty] | Y | Y | Y | Y | 190 | 0.47 | 68 | 91836 | 100404 | 5146 | 15600 | 15 | 2 |  | 2021-06-14 02:01 | 1552 | 125 |  | 33 | 23 | [15 empty] | 87.46 | 41.67 | 0 | 0 | 0 |  | 650 | 700 | Y | Y | 0 | 0 | 0 |  | 651 | 700 | Y | Y | N |  | Y |  |  |  |  | RB290.00 | C
A65093 | 2021-06-13 | 1 | C | TUNDISH교체전 | 9 | A | AE1055M1 | 탄소강 | AE1055LS계 | BM#1 | 1643 | 38 | 1584 | 1580 | 22 | 3400 |  | 3 | 0.26 | 20 |  | -1.22 | 1558 | 1588 | 0 | 256.57 |  | 38 | 37 | 54 | Y |  | 2021-06-14 02:05 | 72 | 1097 | 29 | 28 | 27 | 27 | 27 | 27 | 27 | 27 | 26 | 25 | 25 | 25 |  | 25 | 26 | 27 | 25 | 27 | -0.03 | Y | 50 | Y | 0 | [7 empty] | N | N | N | N | 180 | 0.48 | 66 | 96559 | 100614 | 5436 | 2000 | 04 | 2 |  | 2021-06-14 02:20 | 1558 | 109 |  | 40 |  |  | F374AD6EDB1E4EAE87D8A7CDC18D3754 | BCD9962C0C1044FE993CE5982923E11A | 43A598E9EE4C448499683911E91496E0 | [11 empty] | 89.74 | 100 | 0 | 3500 | 0 |  | 650 |  | Y | N | 0 | 3500 | 0 |  | 651 |  | Y | N | N |  |  | Y |  |  |  | BT180180 | H
B64566 | 2021-06-13 | 2 | C |  | 6 | A | SM45C | 탄소강 | SM45C | BM#2 | 1619 | 36 | 1628 | 1576 | 28 | 5100 |  | 1 | 0.28 | 16 |  | -2.1 | 1568 | 1615 | 0 | 17.84 | 0 | 32 | 59 | 51 | Y |  | 2021-06-14 02:45 | 75 | 1091 | 11 | 16 | 29 | 30 | 32 | 32 | 31 | 30 | 30 | 29 | 28 | 28 | 26 | 26 | 27 | 32 | 26 | 30 | -0.15 | Y | 40 | Y | -0.4 | [7 empty] | N | N | N | N | 180 | 0.47 | 69 | 98839 | 102810 | 2290 | 15500 | 15 | 2 |  | 2021-06-14 02:53 | 1568 | 137 |  | 52 | [16 empty] | 96.76 | 50 | 0 | 0 | 0 |  | 650 | 400 | Y | N | 0 | 0 | 0 |  | 651 | 400 | Y | N | N | [6 empty] | LT180180 | C
A65094 | 2021-06-13 | 1 | C | TUNDISH교체 | 1 | A | KST523 | 합금강 | C1 | BM#1 | 1635 | 39 | 1637 | 1569 | 29 | 5500 |  | 3 | 0.26 | 21 |  | -1.54 | 1605 | 1643 | 132.54 | 47.78 |  | 29 | 36 | 45 | Y |  | 2021-06-14 03:19 | 96 | 1103 | -319 | -276 | 15 | 12 | 15 | 21 | 25 | 27 | 28 | 30 | 31 | 31 | 32 | 32 | 25 | 32 | 32 | 0 | 0 |  |  | Y | 0.2 |  | 2.02 | 2.02 |  |  |  |  | N | N | N | N | 150 | 0.51 | 60 | 96320 | 104317 | -967 | 15300 | 16 | 1 |  | 2021-06-14 03:33 | 1605 | 128 |  | 56 | 15 | *T/D FLUX 유:10,용:120kg | [14 empty] | 92.22 | 100 | 700 | 0 | 0 |  | 450 |  | Y | Y | 700 | 0 | 0 |  | 451 |  | Y | Y | N | [6 empty] | RB160.00 | C
B64567 | 2021-06-13 | 2 | C |  | 7 | A | SM45C | 탄소강 | SM45C | BM#2 | 1643 | 34 | 1630 | 1573 | 26 | 4700 |  | 1 | 0.25 | 16 |  | -2.58 | 1555 | 1620 | 0 | 14.85 | 0 | 11 | 91 | 42 | Y |  | 2021-06-14 04:07 | 62 | 1109 | 24 | 25 | 27 | 28 | 28 | 27 | 27 | 26 | 25 | 24 | 22 | 21 | 20 | 20 | 25 | 28 | 20 | 27 | -0.18 | Y | 45 | Y | -0.2 | [7 empty] | N | N | N | N | 170 | 0.5 | 62 | 101820 | 98753 | 397 | 14000 | 15 | 2 |  | 2021-06-14 04:14 | 1555 | 130 |  | 39 | 18 | [7 empty] | 1FEE6EDD0F8D4A01AAA90E328B09E169 | E4B8EC9CA26B4480B6397B2CD9C9BB7A | C149A7597C9E4EEC9DD58876CF9C4282 |  | 72E0066C4A6C4A75B8FA3968A5975820 | C577DFCE823B44BD958368EC8B98384F | FFADB89AA80C4E17A04C0EE3A65987B3 |  | 103.9 | 100 | 0 | 0 | 0 |  | 650 | 400 | Y | N | 0 | 0 | 0 |  | 650 | 400 | Y | N | N | [6 empty] | LT180180 | H
A65095 | 2021-06-13 | 1 | A |  | 2 | A | KST523 | 합금강 | C1 | BM#1 | 1626 | 40 | 1611 | 1562 | 24 | 4800 |  | 3 | 0.27 | 16 |  | -1.63 | 1577 | 1610 | 124.3 | 35.62 |  | 16 | 12 | 66 | Y |  | 2021-06-14 04:26 | 68 | 1090 | 32 | 32 | 26 | 21 | 19 | 18 | 18 | 18 | 18 | 17 | 17 | 17 | 17 | 17 | 20 | 26 | 17 | 18 | -0.15 | Y | 60 | Y | 0 | [7 empty] | Y | Y | Y | Y | 140 | 0.47 | 67 | 98820 | 97573 | 227 | 14700 | 16 | 1 |  | 2021-06-14 04:46 | 1577 | 115 |  | 49 | 18 | [15 empty] | 100.32 | 100 | 0 | 0 | 0 |  | 0 |  | Y | Y | 0 | 0 | 0 |  | 0 |  | Y | Y | N | [6 empty] | RB310.00 | C
B64568 | 2021-06-13 | 2 | A |  | 8 | A | SM45C | 탄소강 | SM45C | BM#2 | 1626 | 39 | 1614 | 1543 | 26 | 5000 |  | 1 | 0.32 | 16 |  | -2.2 | 1553 | 1609 | 0 | 13.1 | 0 | 33 | 86 | 43 | Y |  | 2021-06-14 05:17 | 60 | 1095 | 18 | 17 | 26 | 28 | 29 | 29 | 29 | 29 | 28 | 27 | 26 | 25 | 24 | 24 | 26 | 29 | 24 | 29 | -0.12 | Y | 40 | Y | -0.2 | [7 empty] | N | N | N | N | 170 | 0.5 | 60 | 101820 | 96585 | 3915 | 16500 | 15 | 2 |  | 2021-06-14 05:24 | 1553 | 123 |  | 33 | 10 | [15 empty] | 102.33 | 100 | 0 | 0 | 0 |  | 650 | 400 | Y | N | 0 | 0 | 0 |  | 651 | 400 | Y | N | N | [6 empty] | LT180180 | H
A65096 | 2021-06-13 | 1 | A |  | 3 | A | KST523 | 합금강 | C1 | BM#1 | 1597 | 44 | 1613 | 1542 | 32 | 6100 |  | 3 | 0.28 | 16 |  | -1.59 | 1583 | 1615 | 133.11 | 86.77 |  | 5 | 32 | 72 | Y |  | 2021-06-14 05:30 | 74 | 1108 | 15 | 14 | 17 | 18 | 20 | 20 | 21 | 21 | 21 | 21 | 20 | 19 | 19 | 17 | 19 | 21 | 17 | 21 | -0.1 | Y | 40 | Y | -0.2 | [7 empty] | Y | Y | Y | Y | 130 | 0.47 | 70 | 96768 | 104986 | -1386 | 15200 | 16 | 1 |  | 2021-06-14 05:37 | 1583 | 128 |  | 53 | [16 empty] | 92.34 | 100 | 0 | 0 | 0 |  | 490 |  | Y | Y | 0 | 0 | 0 |  | 491 |  | Y | Y | N | [6 empty] | RB270.00 | C
B64569 | 2021-06-13 | 2 | A | TUNDISH교체전 | 9 | A | SM45C | 탄소강 | SM45C | BM#2 | 1619 | 38 | 1634 | 1570 | 30 | 5300 |  | 1 | 0.25 | 21 |  | -2.32 | 1552 | 1625 | 0 | 23.05 | 0 | 6 | 50 | 44 | Y |  | 2021-06-14 06:26 | 59 | 1101 | 21 | 21 | 27 | 31 | 33 | 33 | 31 | 31 | 30 | 29 | 28 | 28 |  | 28 | 30 | 33 | 28 | 31 | -0.12 | Y | 40 | Y | 0 | [7 empty] | N | N | N | N | 220 | 0.5 | 60 | 97918 | 95509 | 141 | 2300 | 15 | 2 |  | 2021-06-14 06:30 | 1552 | 119 |  | 24 |  |  | B76B64D8094940D68AB9DEBABC2FDA80 | 00EB3A6E479C403EA81783F75F8D6235 | 946E1F4C8E3A480D84978B4BF8ED3387 | [11 empty] | 102.59 | 100 | 0 | 2500 | 0 |  | 650 | 400 | Y | N | 0 | 2500 | 0 |  | 651 | 400 | Y | N | N | [6 empty] | BM510510 | C
A65097 | 2021-06-13 | 1 | A |  | 4 | A | KST523 | 합금강 | C1 | BM#1 | 1602 | 45 | 1599 | 1548 | 31 | 5300 |  | 3 | 0.25 | 17 |  | -1.69 | 1568 | 1599 | 75.53 | 75.09 |  | 38 | 38 | 57 | Y |  | 2021-06-14 06:43 | 59 | 1091 | 15 | 15 | 12 | 12 | 12 | 13 | 12 | 12 | 12 | 12 | 11 | 11 | 10 | 9 | 12 | 13 | 9 | 12 | -0.1 | Y | 40 | Y | -0.2 | [7 empty] | Y | Y | Y | Y | 120 | 0.48 | 66 | 96102 | 99498 | 1352 | 15100 | 16 | 1 |  | 2021-06-14 06:51 | 1568 | 126 |  | 52 | 20 | [15 empty] | 95.15 | 100 | 0 | 0 | 0 |  | 0 |  | Y | Y | 0 | 0 | 0 |  | 0 |  | Y | Y | N | [6 empty] | RB300.00 | C
B64570 | 2021-06-13 | 2 | A | TUNDISH교체 | 1 | A | SCM440 | 합금강 | D | BM#2 | 1590 | 52 | 1650 | 1533 | 48 | 9000 |  | 1 | 0.34 | 21 |  | -2.63 | 1581 | 1660 | 0 | 36.05 | 0 | 32 | 60 | 50 | Y |  | 2021-06-14 07:34 | 85 | 1094 | -279 | 15 | 32 | 29 | 34 | 39 | 42 | 44 | 45 | 46 | 46 | 45 | 45 | 45 | 40 | 46 | 45 | 45 | 0 |  | 15 | Y | 0 |  | 1.95 | 1.95 | 1.59 |  |  |  | N | N | N | N | 220 | 0.47 | 61 | 95849 | 95197 | 303 | 15300 | 12 | 1 |  | 2021-06-14 07:33 | 1581 | 148 |  | 42 |  | * BUTT 타입롱노즐사용(일반타입.) * T/D FLUX 용탕부: 120 KG / 유탕부: 10KG 투입. * 유탕구 1128 | [14 empty] | 100.89 | 100 | 1000 | 0 | 0 |  | 650 | 400 | Y | N | 1000 | 0 | 0 |  | 651 | 400 | Y | N | N | [6 empty] | RB135.00 | C
A65098 | 2021-06-14 | 1 | A |  | 5 | A | KST523 | 합금강 | C1 | BM#1 | 1587 | 41 | 1603 | 1536 | 36 | 6700 |  | 3 | 0.28 | 16 |  | -1.27 | 1576 | 1603 | 112.55 | 86.37 |  | 29 | 37 | 35 | Y |  | 2021-06-14 07:46 | 67 | 1100 | 8 | 8 | 13 | 16 | 18 | 19 | 19 | 19 | 19 | 18 | 18 | 17 | 16 | 15 | 16 | 19 | 15 | 19 | -0.1 | Y | 40 | Y | -0.2 | [7 empty] | N | N | N | N | 110 | 0.47 | 68 | 94906 | 103951 | -101 | 15000 | 16 | 1 |  | 2021-06-14 07:56 | 1576 | 132 |  | 56 |  | *BIG SIZE 후속 HEAT BIG SIZE 주속적용 | [14 empty] | 93.46 | 100 | 0 | 0 | 0 |  | 450 |  | Y | Y | 0 | 0 | 0 |  | 451 |  | Y | Y | N | [6 empty] | RB120.00 | C
B64571 | 2021-06-14 | 2 | A |  | 2 | A | SCM440 | 합금강 | D | BM#2 | 1564 | 49 | 1626 | 1516 | 43 | 8700 |  | 1 | 0.26 | 16 |  | -3.12 | 1570 | 1637 | 0 | 11.95 | 0 | 30 | 76 | 3008 | Y |  | 2021-06-14 08:40 | 74 |  | 43 | 38 | 31 | 30 | 30 | 30 | 30 | 29 | 29 | 28 | 28 | 27 |  | 27 | 30 | 31 | 27 | 30 | -0.08 |  | 50 | Y | -0.2 |  |  |  | 1.83 |  |  |  | N | N | N | N | 220 | 0.5 | 60 | 144390 | 97511 | -1711 | 15800 | 12 | 1 |  | 2021-06-14 08:42 | 1570 | 132 |  | 38 |  | *연연주 혼탕부 308 309 310 407 408 409 | [14 empty] | 151.19 | 100 | 0 | 0 | 0 |  | 650 | 400 | Y | N | 0 | 0 | 0 |  | 651 | 400 | Y | N | N | [6 empty] | RB105.00 | C
A65099 | 2021-06-14 | 1 | A | 연주종료 | 6 | A | KST523 | 합금강 | C1 | BM#1 | 1618 | 64 | 1638 | 1576 | 39 | 5700 |  | 1 | 0.27 | 13 |  | -2.15 | 1582 | 1625 | 11.2 | 0 | 0 | 16 | 13 | 48 | Y |  | 2021-06-14 09:14 | 73 | 1100 | 12 | 21 | 26 | 29 | 31 | 31 | 32 | 32 | 31 | 31 | 30 | 28 |  | 28 | 28 | 32 | 28 | 31 | -0.08 | Y | 25 | Y | -0.4 | [7 empty] | N | N | N | N | 100 | 0.52 | 57 | 112396 | 92345 | -145 | 1500 | 16 | 1 |  | 2021-06-14 09:20 | 1582 | 142 |  | 37 |  | *연주종료 11:04 | CD8F820E6521468FB94104419EBE170F | 1421D9974D5842F0B619C1B79262E6CB | ADB7D5BB0BB44B8F9B0B2E758DD318A8 |  |  | 4B0EC9133520464C9BD347220D6D07C8 |  |  |  | D151CA8F10F34DB7B7A400D3E74E9B93 |  |  |  |  | 123.04 | 100 | 0 | 3000 | 0 |  | 450 |  | Y | Y | 0 | 3000 | 0 |  | 451 |  | Y | Y | N | [6 empty] | BT180180 | H
B64572 | 2021-06-14 | 2 | A |  | 3 | A | AE4140Q | 합금강 | D4 | BM#2 | 1601 | 53 | 1625 | 1554 | 38 | 7100 |  | 1 | 0.33 | 20 |  | -2.34 | 1565 | 1626 | 20.81 | 0 | 0 | 33 | 87 | 65 | Y |  | 2021-06-14 09:50 | 71 | 1098 | 27 | 26 | 36 | 40 | 42 | 43 | 44 | 43 | 43 | 42 | 41 | 41 |  | 41 | 40 | 44 | 41 | 43 | -0.05 | Y | 30 | Y | 0 |  |  |  | 1.71 |  |  |  | N | N | N | N | 210 | 0.49 | 61 | 33809 | 94300 | 3100 | 16000 | 12 | 1 |  | 2021-06-14 09:56 | 1565 | 129 |  | 29 |  | *연연주 혼탕부 301 401 | [14 empty] | 35.27 | 100 | 0 | 0 | 0 |  | 651 | 1100 | Y | Y | 0 | 0 | 0 |  | 651 | 1100 | Y | Y | Y | Y | [5 empty] | RB160.00 | C
B64573 | 2021-06-14 | 2 | A |  | 4 | A | AE4140Q | 합금강 | D4 | BM#2 | 1555 | 45 | 1623 | 1541 | 37 | 7600 |  | 1 | 0.24 | 19 |  | -1.9 | 1560 | 1616 | 12.6 | 0 | 0 | 6 | 51 | 60 | Y |  | 2021-06-14 10:49 | 66 | 1094 | 38 | 36 | 35 | 34 | 34 | 33 | 32 | 31 | 30 | 29 | 28 | 28 | 27 | 26 | 31 | 35 | 26 | 0 | -0.16 |  | 55 | Y | -0.2 |  |  |  | 1.04 |  |  |  | N | N | N | Y | 200 | 0.47 | 68 | 96425 | 101529 | 3000 | 15600 | 12 | 1 |  | 2021-06-14 10:53 | 1560 | 131 |  | 33 | [8 empty] | 17FA63CDB103442FBA30119A3873DA0A | 49DCB45543AF4AD584CD635197DE8F60 | 23FDDEC95826429C94174AFC63D4A6C4 |  | 4FEF194E563A4F5E979D88F0FD8D1B95 | 4C1B1F7A13C940DF91DFD304C6FE38FD | 6D3FB638F7BC4B9EAA978D69D492D800 |  | 91.75 | 100 | 0 | 0 | 0 |  | 650 | 1100 | Y | Y | 0 | 0 | 0 |  | 651 | 1100 | Y | Y | Y | Y | N |  |  |  |  | RB200.00 | C
B64574 | 2021-06-14 | 2 | A |  | 5 | A | AE4140Q | 합금강 | D4 | BM#2 | 1592 | 45 | 1643 | 1570 | 32 | 7000 |  | 1 | 0.27 | 25 |  | -2.2 | 1565 | 1641 | 14.13 | 0 | 0 | 32 | 61 | 43 | Y |  | 2021-06-14 11:51 | 71 | 1099 | 24 | 31 | 37 | 39 | 39 | 39 | 39 | 39 | 38 | 37 | 36 | 35 | 34 | 32 | 36 | 39 | 32 | 39 | -0.14 | Y | 50 | Y | -0.4 |  |  |  | 0.92 |  |  |  | N | N | N | Y | 190 | 0.47 | 65 | 96123 | 97734 | 3066 | 16400 | 12 | 1 |  | 2021-06-14 12:02 | 1565 | 140 |  | 39 | [16 empty] | 102.48 | 100 | 0 | 0 | 0 |  | 650 | 1100 | Y | Y | 0 | 0 | 0 |  | 651 | 1100 | Y | Y | Y | Y | [5 empty] | RB114.30 | C
B64575 | 2021-06-14 | 2 | B |  | 6 | A | AE4140Q | 합금강 | D4 | BM#2 | 1625 | 45 | 1638 | 1550 | 41 | 7300 |  | 1 | 0.23 | 24 |  | -2.07 | 1566 | 1633 | 15.12 | 0 | 0 | 30 | 77 | 36 | Y |  | 2021-06-14 12:47 | 72 | 1100 | 31 | 30 | 31 | 32 | 33 | 34 | 34 | 34 | 33 | 32 | 32 | 31 |  | 31 | 32 | 34 | 31 | 34 | -0.08 | Y | 30 | Y | -0.2 |  |  |  | 0.74 |  |  |  | N | N | N | N | 180 | 0.47 | 60 | 105469 | 89462 | 8038 | 16300 | 12 | 1 |  | 2021-06-14 12:50 | 1566 | 151 |  | 50 |  | *준빅후속 * 전공정 요청으로 L/D 8 TON 내림 | [14 empty] | 107.24 | 100 | 0 | 0 | 0 |  | 650 | 1100 | Y | Y | 0 | 0 | 0 |  | 651 | 1100 | Y | Y | Y | Y | [5 empty] | RB120.00 | C
A65100 | 2021-06-14 | 1 | B |  | 7 | A | AE4140Q | 합금강 | D4 | BM#2 | 1590 | 62 | 1640 | 1562 | 47 | 8600 |  | 3 | 0.27 | 18 |  | -1.72 | 1579 | 1619 | 83.38 | 147.97 |  | 5 | 33 | 251 | Y |  | 2021-06-14 14:13 | 85 | 1098 | 30 | 35 | 42 | 45 | 46 | 46 | 46 | 45 | 44 | 43 | 42 | 41 | 40 | 40 | 42 | 46 | 40 | 46 | -0.13 | Y | 45 | Y | 0 |  |  |  | 0.73 |  |  |  | N | N | N | N | 170 | 0.48 | 66 | 99612 | 99694 | -994 | 15400 | 12 | 1 |  | 2021-06-14 14:19 | 1579 | 149 |  | 24 |  | * 전공정 요청으로 L/D 잔강 미실시 이상공정 등록. | [6 empty] | C7D26C3F4ECB472A9391A37FA1EE364A | A8D37A39A5D9417593294FA9E936ED45 | 70BD4B316571426F9FFA44BA9F25D75B |  | 3C2E7E1E2A9C4F02A1C627D22327058F | 39A9E61A4BEB46EA8DC12EDBB970CFFB | F4661FE68A084D068A26BED6493DDD65 |  | 98.82 | 100 | 0 | 0 | 0 |  | 650 | 1100 | Y | Y | 0 | 0 | 0 |  | 651 | 1100 | Y | Y | Y | [6 empty] | RB150.00 | C
A65101 | 2021-06-14 | 1 | B | TUNDISH교체전 | 8 | A | AE4140Q | 합금강 | D4 | BM#2 | 1614 | 51 | 1617 | 1555 | 34 | 7000 |  | 3 | 0.26 | 18 |  | 0 | 1622 | 1622 | 86.23 | 81.55 |  | 16 | 14 | 151 | Y |  | 2021-06-14 15:03 | 128 | 1097 | 38 | 38 | 39 | 40 | 41 | 41 | 41 | 41 | 40 | 40 | 40 | 39 | 38 | 39 | 40 | 41 | 38 | 41 | -0.04 | Y | 40 | Y | 0.2 |  |  |  | 0.8 |  |  |  | N | N | N | N | 170 | 0.48 | 65 | 94956 | 99640 | 10 | 2000 | 12 | 1 |  | 2021-06-14 15:07 | 1622 | 131 |  | 40 | 12 | * 전공정 요청으로 L/D 잔강 미실시 이상공정 등록. | 247AB387553B4186B8D230034A1762C3 | EC897931FFA34DFE8627D3049DD580B7 | DCFAD1D3CE554C88B9C883BE9ED7D56C | [11 empty] | 95.05 | 100 | 0 | 3510 | 0 |  | 650 | 1100 | Y | Y | 0 | 3090 | 0 |  | 651 | 1100 | Y | Y | Y | [6 empty] | RB110.00 | C
A65102 | 2021-06-14 | 1 | B | TUNDISH교체 | 1 | A | SM45C | 탄소강 | SM45C | BM#2 | 1598 | 38 | 1642 | 1525 | 33 | 7100 |  | 3 | 0.24 | 20 |  | -2.33 | 1581 | 1637 | 0 | 240.89 |  | 29 | 38 | 275 | Y |  | 2021-06-14 16:27 | 88 | 1086 | 10 | 13 | 20 | 25 | 28 | 30 | 31 | 32 | 33 |  |  |  |  | 33 | 25 | 33 | 33 | 0 | 0 |  |  | Y | 0.2 |  | 1.96 | 1.96 |  |  |  |  | N | N | N | N | 220 | 0.51 | 58 | 96548 | 94046 | 3304 | 15100 | 17 | 2 |  | 2021-06-14 16:31 | 1581 | 137 |  | 46 | 23 | * BUTT 타입롱노즐사용(일반타입.) * T/D FLUX 용탕부: 120 KG / 유탕부: 10KG 투입. | [14 empty] | 99.13 | 100 | 730 | 0 | 0 |  | 650 | 400 | Y | N | 700 | 0 | 0 |  | 651 | 400 | Y | N | N | [6 empty] | RB125.00 | C
A65103 | 2021-06-14 | 1 | B |  | 2 | A | SM45C | 탄소강 | SM45C | BM#2 | 1589 | 35 | 1611 | 1536 | 29 | 6000 |  | 3 | 0.25 | 15 |  | -2.22 | 1564 | 1607 | 0 | 227.01 |  | 38 | 39 | 414 | Y |  | 2021-06-14 17:26 | 71 | 1090 | 33 | 26 | 22 | 20 | 19 | 19 | 19 | 20 | 19 | 19 | 18 | 17 | 18 | 18 | 20 | 22 | 17 | 19 | -0.11 | Y | 45 | Y | 0.2 | [7 empty] | N | N | N | N | 220 | 0.5 | 62 | 103496 | 97515 | -147915 | 14200 | 17 | 2 |  | 2021-06-14 18:06 | 1564 | 126 |  | 47 |  | * 전공정 요청으로 감속주입 | [14 empty] | 102.57 | 100 | 0 | 0 | 0 |  | 650 | 400 | Y | N | 0 | 0 | 0 |  | 651 | 400 | Y | N | N | [6 empty] | BM510510 | C
A65104 | 2021-06-14 | 1 | B | 연주시작 | 1 | A | AE1055LS | 탄소강 | G-AE1055LS | BM#1 | 1612 | 40 | 1623 | 1565 | 28 | 5100 |  | 3 | 0.24 | 25 |  | -1.54 | 1577 | 1623 | 0 | 193.04 |  | 5 | 34 | 55 | Y |  | 2021-06-14 18:20 | 93 | 1096 | 26 | 25 | 34 | 27 | 32 | 35 | 40 | 43 | 44 | 45 | 24 |  |  | 24 | 36 | 45 | 24 | 0 | -4.2 |  | 5 | Y | -4.2 |  | 1.95 | 1.74 | [5 empty] | N | N | M | 210 | 0.49 | 54 | 80546 | 89941 | 7509 | 15400 | 10 | 2 |  | 2021-06-14 18:47 | 1577 | 110 |  | 35 |  | *T/D FLUX 유:10KG,용220KG *연주시작 18:57 *STR#1,#2 EDGE HEATER 코일부 건조작업으로 적용不-이상재등록 |  | F7EFD6658C71472DB7B75A42E91FB0AD | 13F3F4FC26C6499D9910D804DDCC5536 | [11 empty] | 80.63 | 100 | 1500 | 0 | 0 |  | 400 |  | N | N | 1500 | 0 | 0 |  | 400 |  | N | N | N |  |  | Y |  |  |  | BT180180 | H
B64580 | 2021-06-14 | 2 | B |  | 3 | A | SM45C | 탄소강 | SM45C | BM#2 | 1642 | 43 | 1606 | 1564 | 30 | 5600 |  | 1 | 0.25 | 16 |  | -2.37 | 1550 | 1606 | 0 | 23.25 | 0 | 30 | 78 | 129 | Y |  | 2021-06-14 18:41 | 57 | 1088 | 14 | 13 | 12 | 13 | 13 | 13 | 13 | 13 | 12 | 12 | 11 | 9 |  | 9 | 12 | 13 | 9 | 13 | -0.07 | Y | 45 | Y | -0.2 | [7 empty] | N | N | N | N | 210 | 0.47 | 61 | 86203 | 92686 | 1564 | 14700 | 17 | 2 |  | 2021-06-14 19:07 | 1550 | 121 |  | 35 | 32 | * 전공정 요청으로 감속주입 | [14 empty] | 91.51 | 45.45 | 0 | 0 | 0 |  | 650 | 400 | Y | N | 0 | 0 | 0 |  | 651 | 400 | Y | N | N | [6 empty] | RB170.00 | C
A65105 | 2021-06-14 | 1 | B |  | 2 | A | AE1055LS | 탄소강 | G-AE1055LS | BM#1 | 1624 | 40 | 1603 | 1569 | 23 | 4100 |  | 3 | 0.23 | 25 |  | -1.43 | 1557 | 1600 | 0 | 209.55 |  | 16 | 15 | 47 | Y |  | 2021-06-14 19:23 | 73 | 1096 | 21 | 43 | 39 | 36 | 34 | 33 | 32 | 31 | 31 | 30 | 30 | 30 |  | 30 | 33 | 39 | 30 | 30 | -0.18 |  | 50 | Y | 0 | [8 empty] | N | N | Y | 200 | 0.51 | 60 | 84600 | 91687 | 7063 | 15600 | 10 | 2 |  | 2021-06-14 19:33 | 1557 | 104 |  | 26 |  | *STR#1,#2 EDGE HEATER 코일부 건조작업으로 적용不-이상재등록 | [14 empty] | 85.76 | 100 | 0 | 0 | 0 |  | 400 |  | N | N | 0 | 0 | 0 |  | 400 |  | N | N | N |  |  | Y |  |  |  | BT180180 | H
B64581 | 2021-06-14 | 2 | B |  | 4 | A | SM45C | 탄소강 | SM45C | BM#2 | 1593 | 39 | 1611 | 1548 | 32 | 6300 |  | 1 | 0.23 | 16 |  | -2.13 | 1562 | 1620 | 0 | 16.76 | 0 | 6 | 53 | 135 | Y |  | 2021-06-14 19:47 | 69 | 1089 | 6 | 7 | 21 | 26 | 29 | 31 | 32 | 32 | 32 | 32 | 31 | 30 | 29 | 27 | 27 | 32 | 27 | 32 | -0.12 | Y | 40 | Y | -0.2 | [7 empty] | Y | Y | Y | Y | 200 | 0.47 | 68 | 93632 | 102422 | -122 | 14700 | 17 | 2 |  | 2021-06-14 19:48 | 1562 | 121 |  | 32 | [16 empty] | 91.62 | 36.36 | 0 | 0 | 0 |  | 650 | 700 | Y | N | 0 | 0 | 0 |  | 651 | 700 | Y | N | N | [6 empty] | RB260.00 | C
A65106 | 2021-06-14 | 1 | B |  | 3 | A | AE1055LS | 탄소강 | G-AE1055LS | BM#1 | 1596 | 40 | 1582 | 1547 | 25 | 4300 |  | 3 | 0.24 | 25 |  | -1.51 | 1545 | 1590 | 0 | 231.05 |  | 29 | 39 | 27 | Y |  | 2021-06-14 20:32 | 61 | 1095 | 26 | 25 | 27 | 28 | 28 | 27 | 27 | 26 | 27 | 26 | 26 | 26 |  | 26 | 27 | 28 | 26 | 27 | -0.02 | Y | 40 | Y | 0 | [8 empty] | N | N | Y | 190 | 0.51 | 55 | 101520 | 92382 | 7468 | 15900 | 10 | 2 |  | 2021-06-14 20:40 | 1545 | 104 |  | 18 |  | *STR#1,#2 EDGE HEATER 코일부 건조작업으로 적용不-이상재등록 | [14 empty] | 101.22 | 100 | 0 | 0 | 0 |  | 400 |  | N | N | 0 | 0 | 0 |  | 400 |  | N | N | N |  |  | Y | Y |  |  | BT180180 | H
B64582 | 2021-06-14 | 2 | C |  | 5 | A | SM45C | 탄소강 | SM45C | BM#2 | 1606 | 41 | 1611 | 1569 | 30 | 5200 |  | 1 | 0.25 | 16 |  | -1.84 | 1556 | 1606 | 0 | 19.72 | 0 | 32 | 63 | 125 | Y |  | 2021-06-14 20:45 | 63 | 1098 | 24 | 24 | 25 | 27 | 27 | 28 | 27 | 27 | 26 | 25 | 24 | 23 | 22 | 21 | 25 | 28 | 21 | 27 | -0.17 | Y | 40 | Y | -0.2 | [7 empty] | Y | Y | Y | Y | 190 | 0.47 | 67 | 100304 | 99602 | 548 | 15100 | 17 | 2 |  | 2021-06-14 20:48 | 1556 | 132 |  | 43 | [16 empty] | 98.34 | 50 | 0 | 0 | 0 |  | 650 | 700 | Y | N | 0 | 0 | 0 |  | 651 | 700 | Y | N | N | [6 empty] | RB254.00 | C
A65107 | 2021-06-14 | 1 | C |  | 4 | A | AE1055LS | 탄소강 | G-AE1055LS | BM#1 | 1600 | 41 | 1588 | 1538 | 23 | 4400 |  | 3 | 0.24 | 25 |  | -1.25 | 1548 | 1586 | 0 | 176.33 |  | 38 | 40 | 31 | Y |  | 2021-06-14 21:26 | 64 | 1092 | 26 | 27 | 29 | 30 | 30 | 30 | 30 | 29 | 29 | 29 | 28 | 28 | 29 | 29 | 29 | 30 | 28 | 30 | -0.05 | Y | 40 | Y | 0.2 | [8 empty] | N | N | Y | 180 | 0.52 | 61 | 101520 | 97588 | 7812 | 15800 | 10 | 2 |  | 2021-06-14 21:33 | 1548 | 100 |  | 21 |  | *전공정 요청으로 감속주입-정속주입 강종 감속으로 이상재 등록ID: 106.206 (전공정 작업지연) | [14 empty] | 96.18 | 100 | 0 | 0 | 0 |  | 400 |  | Y | N | 0 | 0 | 0 |  | 400 |  | Y | N | N |  |  | Y |  |  |  | BT180180 | H
B64583 | 2021-06-14 | 2 | C |  | 6 | B | SM45C | 탄소강 | SM45C | BM#2 | 1646 | 42 | 1623 | 1548 | 34 | 6800 |  | 1 | 0.28 | 16 |  | -2.22 | 1555 | 1613 | 0 | 17.52 | 0 | 33 | 90 | 134 | Y |  | 2021-06-14 21:59 | 62 | 1095 | 17 | 20 | 21 | 23 | 23 | 24 | 24 | 24 | 23 | 22 | 21 | 19 | 18 | 16 | 21 | 24 | 16 | 24 | -0.2 | Y | 40 | Y | -0.4 | [7 empty] | N | N | N | N | 180 | 0.47 | 66 | 91602 | 98941 | 1459 | 14300 | 17 | 2 |  | 2021-06-14 22:06 | 1555 | 122 |  | 37 |  | *빅사이즈 후속 | [14 empty] | 92.53 | 41.67 | 0 | 0 | 0 |  | 650 | 400 | Y | N | 0 | 0 | 0 |  | 651 | 400 | Y | N | N | [6 empty] | RB130.00 | C
A65108 | 2021-06-14 | 1 | C |  | 5 | A | AE1055LS | 탄소강 | G-AE1055LS | BM#1 | 1610 | 43 | 1593 | 1547 | 25 | 4300 |  | 3 | 0.24 | 25 |  | -1.27 | 1559 | 1598 | 0 | 165.32 |  | 5 | 35 | 50 | Y |  | 2021-06-14 22:24 | 75 | 1087 | 27 | 28 | 34 | 37 | 37 | 37 | 37 | 37 | 36 | 36 | 35 | 35 |  | 35 | 35 | 37 | 35 | 37 | -0.04 | Y | 40 | Y | 0 | [8 empty] | N | N | Y | 170 | 0.45 | 62 | 84600 | 88015 | 7235 | 15200 | 10 | 2 |  | 2021-06-14 22:30 | 1559 | 104 |  | 24 |  | *전공정 요청으로 감속주입-정속주입 강종 감속으로 이상재 등록ID: (전공정 작업지연) | [14 empty] | 88.82 | 100 | 0 | 0 | 0 |  | 400 |  | Y | N | 0 | 0 | 0 |  | 400 |  | Y | N | N |  |  | Y |  |  |  | BT180180 | H
B64584 | 2021-06-14 | 2 | C |  | 7 | A | SM45C | 탄소강 | SM45C | BM#2 | 1610 | 35 | 1604 | 1563 | 29 | 5100 |  | 1 | 0.32 | 16 |  | -2.6 | 1557 | 1608 | 0 | 22.29 | 0 | 30 | 79 | 55 | Y |  | 2021-06-14 23:01 | 64 | 1097 | 13 | 12 | 15 | 17 | 18 | 20 | 20 | 20 | 19 | 19 | 18 | 17 |  | 17 | 18 | 20 | 17 | 20 | -0.09 | Y | 30 | Y | -0.2 | [7 empty] | N | N | N | N | 170 | 0.52 | 55 | 99381 | 91719 | 381 | 14700 | 17 | 2 |  | 2021-06-14 23:03 | 1557 | 129 |  | 44 | [16 empty] | 109.21 | 100 | 0 | 0 | 0 |  | 650 | 400 | Y | N | 0 | 0 | 0 |  | 650 | 400 | Y | N | N | [6 empty] | LT180180 | C
A65109 | 2021-06-14 | 1 | C |  | 6 | A | AE1055LS | 탄소강 | G-AE1055LS | BM#1 | 1596 | 44 | 1589 | 1543 | 24 | 4700 |  | 3 | 0.23 | 25 |  | -1.17 | 1556 | 1592 | 0 | 189.19 |  | 16 | 16 | 60 | Y |  | 2021-06-14 23:37 | 72 | 1096 | 36 | 35 | 38 | 39 | 39 | 37 | 37 | 36 | 36 | 35 | 35 | 34 | 34 | 34 | 36 | 39 | 34 | 36 | -0.11 | Y | 45 | Y | 0 | [8 empty] | N | N | Y | 210 | 0.45 | 63 | 101520 | 86436 | 7714 | 15200 | 10 | 2 |  | 2021-06-14 23:49 | 1556 | 99 |  | 14 |  | *전공정 요청으로 감속주입-정속주입 강종 감속으로 이상재 등록ID: (전공정 작업지연) | [6 empty] | 1C2A5DD85F6749719A4E9FE539ECCFCE | 9338DFB3A7894999AC16C5E299BAD85A | E6F4D2B676D944EB8EA39C5471FADCCD |  | 7A939220E46444B68712476F3FD1A10D | EEA14D46CAE1439FAADE81C0F4E66BD9 | 25AAAEA4037C45C98B88F87EBC02E376 |  | 107.49 | 100 | 0 | 0 | 0 |  | 400 |  | Y | N | 0 | 0 | 0 |  | 400 |  | Y | N | N |  |  | Y |  |  |  | BT180180 | H
B64585 | 2021-06-14 | 2 | C |  | 8 | A | SM45C | 탄소강 | SM45C | BM#2 | 1613 | 34 | 1616 | 1566 | 30 | 5300 |  | 1 | 0.22 | 15 |  | -2.34 | 1551 | 1613 | 0 | 10.93 | 0 | 6 | 54 | 38 | Y |  | 2021-06-15 00:10 | 58 | 1104 | 15 | 20 | 23 | 25 | 25 | 25 | 25 | 23 | 23 | 22 | 20 | 19 |  | 19 | 22 | 25 | 19 | 25 | -0.15 | Y | 40 | Y | -0.2 | [7 empty] | N | N | N | N | 170 | 0.51 | 59 | 91824 | 97507 | 693 | 14600 | 17 | 2 |  | 2021-06-15 00:16 | 1551 | 117 |  | 30 | [16 empty] | 93.7 | 33.33 | 0 | 0 | 0 |  | 650 | 400 | Y | N | 0 | 0 | 0 |  | 651 | 400 | Y | N | N | [6 empty] | RB165.10 | C
A65110 | 2021-06-14 | 1 | C |  | 7 | A | AE1055LS | 탄소강 | G-AE1055LS | BM#1 | 1595 | 42 | 1598 | 1537 | 29 | 5000 |  | 3 | 0.24 | 25 |  | -1.3 | 1552 | 1591 | 0 | 156.45 |  | 29 | 40 | 70 | Y |  | 2021-06-15 00:33 | 68 | 1092 | 33 | 32 | 34 | 34 | 35 | 35 | 34 | 34 | 34 | 33 | 33 | 32 | 33 | 33 | 34 | 35 | 32 | 34 | -0.02 | Y | 35 | Y | 0 | [8 empty] | N | N | Y | 200 | 0.5 | 62 | 101520 | 97843 | 7957 | 15800 | 10 | 2 |  | 2021-06-15 00:48 | 1552 | 99 |  | 21 |  | *전공정 요청으로 감속주입-정속주입 강종 감속으로 이상재 등록ID: 101..201 (전공정 작업지연) | [14 empty] | 95.95 | 100 | 0 | 0 | 0 |  | 400 |  | Y | N | 0 | 0 | 0 |  | 400 |  | Y | N | N |  |  | Y |  |  |  | BT180180 | H
B64586 | 2021-06-14 | 2 | C |  | 9 | B | SM45CB | 탄소강 | SM45C | BM#2 | 1596 | 34 | 1619 | 1559 | 28 | 5000 |  | 1 | 0.3 | 14 |  | -2.3 | 1551 | 1610 | 0 | 12.24 | 0 | 32 | 64 | 38 | Y |  | 2021-06-15 01:08 | 58 | 1097 | 17 | 21 | 24 | 25 | 25 | 26 | 25 | 24 | 24 | 22 | 21 | 20 |  | 20 | 23 | 26 | 20 | 25 | -0.2 | Y | 30 | Y | -0.2 | [7 empty] | N | N | N | N | 220 | 0.52 | 58 | 93076 | 96048 | 1502 | 13900 | 17 | 2 |  | 2021-06-15 01:14 | 1551 | 120 |  | 33 | [16 empty] | 95.95 | 46.15 | 0 | 0 | 0 |  | 650 | 400 | N | N | 0 | 0 | 0 |  | 651 | 400 | N | N | N | [6 empty] | RB130.00 | H
A65111 | 2021-06-14 | 1 | C |  | 8 | A | AE1055LS | 탄소강 | G-AE1055LS | BM#1 | 1578 | 43 | 1601 | 1539 | 27 | 4700 |  | 3 | 0.23 | 25 |  | -1.53 | 1556 | 1601 | 0 | 133.29 |  | 38 | 41 | 63 | Y |  | 2021-06-15 01:33 | 72 | 1109 | 32 | 31 | 33 | 34 | 34 | 34 | 34 | 33 | 33 | 33 | 32 | 32 | 32 | 32 | 33 | 34 | 32 | 34 | -0.04 | Y | 45 | Y | 0 | [8 empty] | N | N | Y | 190 | 0.52 | 57 | 84600 | 92013 | 7137 | 15700 | 10 | 2 |  | 2021-06-15 01:39 | 1556 | 100 |  | 25 | [16 empty] | 85.33 | 100 | 0 | 0 | 0 |  | 400 |  | Y | N | 0 | 0 | 0 |  | 400 |  | Y | N | N |  |  | Y |  |  |  | BT180180 | C
B64587 | 2021-06-14 | 2 | C |  | 10 | A | SM45CB | 탄소강 | SM45C | BM#2 | 1621 | 37 | 1637 | 1580 | 31 | 5700 |  | 1 | 0.3 | 15 |  | -3.13 | 1562 | 1630 | 0 | 12.52 | 0 | 22 | 1 | 28131 | Y |  | 2021-06-15 02:15 | 69 | 1100 | 18 | 20 | 21 | 23 | 23 | 23 | 22 | 21 | 20 | 19 | 18 | 16 |  | 16 | 21 | 23 | 16 | 23 | -0.17 | Y | 40 | Y | -0.4 |  |  |  | 1.49 |  |  |  | N | N | N | N | 210 | 0.52 | 57 | 95856 | 95179 | 1421 | 15200 | 17 | 2 |  | 2021-06-15 02:20 | 1562 | 125 |  | 26 |  | *대보수 첫HEAT | [14 empty] | 99.85 | 33.33 | 0 | 0 | 0 |  | 650 | 400 | N | N | 0 | 0 | 0 |  | 651 | 400 | N | N | N | [6 empty] | RB130.00 | C
A65112 | 2021-06-14 | 1 | C |  | 9 | A | AE1055LS | 탄소강 | G-AE1055LS | BM#1 | 1608 | 42 | 1601 | 1546 | 30 | 5100 |  | 3 | 0.23 | 25 |  | -1.09 | 1555 | 1587 | 0 | 183.04 |  | 5 | 36 | 68 | Y |  | 2021-06-15 02:37 | 71 | 1098 | 30 | 32 | 35 | 36 | 36 | 35 | 35 | 34 | 34 | 33 | 32 | 32 |  | 32 | 34 | 36 | 32 | 35 | -0.09 | Y | 45 | Y | 0 | [8 empty] | N | N | Y | 180 | 0.47 | 62 | 84600 | 89853 | 7847 | 15800 | 10 | 2 |  | 2021-06-15 02:45 | 1555 | 101 |  | 19 |  | *전공정 요청으로 감속주입-정속주입 강종 감속으로 이상재 등록ID: (전기로 스모엘보 날개 냉각수 호스 터짐 교체작업) | [14 empty] | 84.73 | 100 | 0 | 0 | 0 |  | 400 |  | Y | N | 0 | 0 | 0 |  | 400 |  | Y | N | N |  |  | Y |  |  |  | BT180180 | H
B64588 | 2021-06-14 | 2 | C |  | 11 | A | SM45CB | 탄소강 | SM45C | BM#2 | 1644 | 39 | 1617 | 1584 | 29 | 4800 |  | 1 | 0.3 | 15 |  | -2.62 | 1552 | 1612 | 0 | 16.75 | 0 | 30 | 80 | 34 | Y |  | 2021-06-15 03:11 | 59 | 1101 | 14 | 16 | 23 | 27 | 29 | 30 | 29 | 29 | 29 | 28 | 27 | 26 | 25 | 25 | 26 | 30 | 25 | 29 | -0.14 | Y | 35 | Y | -0.2 | [7 empty] | N | N | N | N | 200 | 0.51 | 61 | 96079 | 96349 | 1901 | 14500 | 17 | 2 |  | 2021-06-15 03:17 | 1552 | 122 |  | 27 | [16 empty] | 98.04 | 46.15 | 0 | 0 | 0 |  | 650 | 400 | N | N | 0 | 0 | 0 |  | 651 | 400 | N | N | N | [6 empty] | RB130.00 | C
A65113 | 2021-06-14 | 1 | C |  | 10 | A | AE1055LS | 탄소강 | G-AE1055LS | BM#1 | 1611 | 40 | 1594 | 1535 | 28 | 4700 |  | 3 | 0.24 | 25 |  | -1.39 | 1554 | 1596 | 0 | 150.21 |  | 16 | 17 | 62 | Y |  | 2021-06-15 03:33 | 70 | 1105 | 31 | 30 | 30 | 30 | 30 | 29 | 29 | 29 | 28 | 27 | 26 | 26 | 26 | 26 | 28 | 30 | 26 | 30 | -0.07 | Y | 55 | Y | 0 | [8 empty] | N | N | Y | 170 | 0.45 | 64 | 101520 | 89983 | 7317 | 16000 | 10 | 2 |  | 2021-06-15 03:39 | 1554 | 102 |  | 28 |  | *전공정 요청으로 감속주입-정속주입 강종 감속으로 이상재 등록ID: (전기로 스모엘보 날개 냉각수 호스 터짐 교체작업) | FCD902CAC72446E2844AF8F6E1BD1BDB | 240CC073109E4E9380C277660E8772FC | 3B59F6A4298F4E5589B945E0C5E0B7DC | [11 empty] | 104.34 | 100 | 0 | 3670 | 0 |  | 400 |  | Y | N | 0 | 3520 | 0 |  | 400 |  | Y | N | N |  |  | Y |  |  |  | BT180180 | C
B64589 | 2021-06-14 | 2 | C |  | 12 | A | SM45CB | 탄소강 | SM45C | BM#2 | 1606 | 41 | 1620 | 1548 | 33 | 6000 |  | 1 | 0.31 | 16 |  |  | 1548 |  | 0 | 0.15 | 0 | 6 | 55 | 41 | Y |  | 2021-06-15 04:11 | 55 | 1092 | 24 | 23 | 27 | 27 | 27 | 28 | 27 | 26 | 25 | 24 | 23 | 22 | 21 | 21 | 25 | 28 | 21 | 27 | -0.2 | Y | 35 | Y | -0.2 | [7 empty] | N | N | N | N | 190 | 0.51 | 61 | 98400 | 98382 | 2118 | 14800 | 17 | 2 |  | 2021-06-15 04:18 | 1548 | 125 |  | 28 | [8 empty] | 14B96E4BA9E144FF9D1AB61DE9D73F96 | 86BDF4741A3143B18066CEECDF79B687 | D7DA4AF7DEB34FBABFD906F1E29840EB |  | CD66E3D069C946C98FFCC3DA127AEC82 | C0B0B8F5AA13451A99D2D6F93F1B9115 | 75D063DF82BE4B8698ECE17746A7CDF5 |  | 98.4 | 100 | 0 | 0 | 0 |  | 650 | 400 | N | N | 0 | 0 | 0 |  | 651 | 400 | N | N | N | [6 empty] | RB130.00 | C
A65114 | 2021-06-14 | 1 | A |  | 11 | A | AE1055LS | 탄소강 | G-AE1055LS | BM#1 | 1603 | 48 | 1594 | 1532 | 27 | 5400 |  | 3 | 0.24 | 25 |  | -1.15 | 1555 | 1590 | 0 | 157.96 |  | 29 | 41 | 59 | Y |  | 2021-06-15 04:32 | 71 | 1087 | 25 | 26 | 27 | 29 | 29 | 29 | 29 | 30 | 29 | 28 | 28 | 27 | 27 | 27 | 28 | 30 | 27 | 29 | -0.04 | Y | 25 | Y | 0 | [8 empty] | N | N | Y | 210 | 0.43 | 63 | 84600 | 84007 | 7493 | 15400 | 10 | 2 |  | 2021-06-15 04:42 | 1555 | 118 |  | 34 |  | *전공정 요청으로 감속주입-감속주입 20%이상으로 이상재및 생관통보 (전기로 1번 판넬위 어퍼셸 누수로 용접) *STR#1 압력헌팅으로 SR재세팅 | [14 empty] | 92.46 | 100 | 0 | 0 | 0 |  | 400 |  | Y | N | 0 | 0 | 0 |  | 400 |  | Y | N | N |  |  | Y |  |  |  | BT180180 | H
B64590 | 2021-06-14 | 2 | A |  | 13 | A | SM45CB | 탄소강 | SM45C | BM#2 | 1611 | 40 | 1620 | 1574 | 33 | 5500 |  | 1 | 0.29 | 15 |  | -2.16 | 1560 | 1610 | 0 | 11.38 | 0 | 32 | 65 | 39 | Y |  | 2021-06-15 05:11 | 67 | 1109 | 19 | 25 | 29 | 31 | 32 | 32 | 31 | 30 | 29 | 28 | 27 | 26 |  | 26 | 29 | 32 | 26 | 0 | -0.15 | Y | 40 | Y | -0.2 | [7 empty] | N | N | N | N | 180 | 0.5 | 62 | 150747 | 99634 | 1716 | 14300 | 17 | 2 |  | 2021-06-15 05:13 | 1560 | 125 |  | 29 |  | *연연주 혼탕부 성분확인 ID 308 309 310 408 409 410 | [14 empty] | 149.4 | 100 | 0 | 0 | 0 |  | 650 | 400 | N | N | 0 | 0 | 0 |  | 651 | 400 | N | N | N | [6 empty] | RB125.00 | C
A65115 | 2021-06-14 | 1 | A |  | 12 | A | AE1055LS | 탄소강 | G-AE1055LS | BM#1 | 1594 | 43 | 1600 | 1539 | 29 | 4500 |  | 3 | 0.21 | 25 |  | -1.23 | 1548 | 1584 | 0 | 150.73 |  | 38 | 42 | 56 | Y |  | 2021-06-15 05:44 | 64 | 1093 | 25 | 24 | 24 | 24 | 24 | 23 | 23 | 22 | 21 | 20 | 20 | 20 | 20 | 36 | 24 | 42 | 36 | 24 | -1.2 |  | 5 | Y | -1.2 | [8 empty] | N | N | Y | 200 | 0.4 | 71 | 84600 | 89157 | 7993 | 15700 | 10 | 2 |  | 2021-06-15 05:55 | 1548 | 105 |  | 28 |  | *전공정 요청으로 감속주입-감속주입 20%이상으로 이상재및 생관통보 (전기로 1번 판넬위 어퍼셸 누수로 용접) | [14 empty] | 87.08 | 100 | 0 | 0 | 0 |  | 400 |  | Y | N | 0 | 0 | 0 |  | 400 |  | Y | N | N |  |  | Y |  |  |  | BT180180 | C
B64591 | 2021-06-14 | 2 | A |  | 14 | A | SM45CR2 | 탄소강 | SM45CR2 | BM#2 | 1617 | 42 | 1633 | 1550 | 31 | 6300 |  | 1 | 0.33 | 16 |  | -2.74 | 1564 | 1625 | 0 | 14.28 | 0 | 22 | 2 | 43 | Y |  | 2021-06-15 06:18 | 70 | 1100 | 23 | 22 | 26 | 28 | 28 | 29 | 28 | 27 | 26 | 25 | 24 | 23 | 21 | 20 | 25 | 29 | 20 | 28 | -0.22 | Y | 40 | Y | -0.2 | [7 empty] | Y | Y | Y | N | 170 | 0.47 | 64 | 47910 | 96343 | 1357 | 14700 | 17 | 2 |  | 2021-06-15 06:20 | 1564 | 127 |  | 27 |  | *전공정 요청 L/D잔강이월 미실시 이상공정등록 및 생관통보 *연연주 혼탕부 301 401 | [14 empty] | 48.69 | 100 | 0 | 0 | 0 |  | 650 | 400 | Y | Y | 0 | 0 | 0 |  | 651 | 400 | Y | Y | N | [6 empty] | RB170.00 | C
A65116 | 2021-06-14 | 1 | A |  | 13 | A | AE1055LS | 탄소강 | G-AE1055LS | BM#1 | 1620 | 42 | 1593 | 1529 | 30 | 5300 |  | 3 | 0.24 | 25 |  | -0.97 | 1564 | 1593 | 0 | 143.54 |  | 5 | 37 | 61 | Y |  | 2021-06-15 06:48 | 80 | 1109 | 35 | 23 | 28 | 31 | 33 | 33 | 33 | 34 | 33 | 33 | 32 | 32 | 32 | 30 | 32 | 34 | 30 | 33 | -0.11 | Y | 35 | Y | -0.2 | [8 empty] | N | N | Y | 190 | 0.4 | 74 | 84600 | 95058 | 7442 | 16200 | 10 | 2 |  | 2021-06-15 06:55 | 1564 | 117 |  | 37 |  | *산소랜싱 *전공정 요청으로 감속주입-감속주입 20%이상으로 이상재및 생관통보 (전공정 작업지연) | [14 empty] | 82.1 | 100 | 0 | 0 | 0 |  | 400 |  | Y | N | 0 | 0 | 0 |  | 400 |  | Y | N | N |  |  | Y |  |  |  | BT180180 | H
B64592 | 2021-06-14 | 2 | A | TUNDISH교체전 | 15 | A | SM45CR2 | 탄소강 | SM45CR2 | BM#2 | 1609 | 47 | 1627 | 1523 | 37 | 6900 |  | 1 | 0.33 | 16 |  | 0 | 1550 | 1610 | 0 | 14.89 | 0 | 30 | 81 | 42 | Y |  | 2021-06-15 07:31 | 56 | 1091 | 19 | 18 | 22 | 23 | 25 | 25 | 25 | 25 | 24 | 23 | 23 | 22 | 21 | 21 | 23 | 25 | 21 | 25 | -0.1 | Y | 40 | Y | -0.2 | [7 empty] | Y | N | N | N | 220 | 0.47 | 62 | 104134 | 92802 | 1998 | 2300 | 17 | 2 |  | 2021-06-15 07:35 | 1550 | 118 |  | 18 |  | * 전공정 요청으로 L/D 잔강 미실시 이상공정 등록 및 생관통보 *샘플채취 303 403 (300MM) | 5B6FE9BC2BBD4027A296B4CDF2726733 | C162C773F53C4498BEEB24DD0A8138F6 | [12 empty] | 103.1 | 100 | 0 | 4700 | 0 |  | 651 | 400 | Y | Y | 0 | 5409 | 0 |  | 651 | 400 | Y | Y | N | [6 empty] | RB140.00 | C
A65117 | 2021-06-15 | 1 | A |  | 14 | A | AE1055LS | 탄소강 | G-AE1055LS | BM#1 | 1611 | 42 | 1586 | 1552 | 29 | 4900 |  | 3 | 0.24 | 25 |  | -1.38 | 1545 | 1586 | 0 | 133.6 |  | 16 | 18 | 95 | Y |  | 2021-06-15 08:30 | 61 | 1099 | 30 | 30 | 30 | 30 | 30 | 29 | 28 | 27 | 26 | 25 | 24 | 23 | 23 | 21 | 27 | 30 | 21 | 30 | -0.15 |  | 60 | Y | -0.2 | [8 empty] | N | N | Y | 180 | 0.45 | 72 | 101520 | 100315 | 7935 | 15400 | 10 | 2 |  | 2021-06-15 08:36 | 1545 | 91 |  | 12 |  | *전공정 요청으로 감속주입-정속주입 강종 감속으로 이상재 등록ID: (전공정 작업지연) | [6 empty] | 94BB4B81A7F24208A81EFB79E8A92331 | 0E62181E819D4F38A6AF8483B2509ACD | 799191EF357341C8A102C7955D477331 |  | ED50330FE73A45BDABFDD1BD45414670 | C944C68E4D2B440CB08F6BB151923308 | 3F6411ED01D747509C6D9293DE2EF186 |  | 93.74 | 100 | 0 | 0 | 0 |  | 400 |  | Y | N | 0 | 0 | 0 |  | 400 |  | Y | N | N |  |  | Y |  |  |  | BT180180 | H
B64593 | 2021-06-15 | 2 | A | TUNDISH교체 | 1 | A | 20MNCRS5HM8 | 소입성보증강 | C1 | BM#2 | 1585 | 52 | 1672 | 1551 | 49 | 10000 |  | 1 | 0.42 | 20 |  | -2.63 | 1600 | 1674 | 0 | 29.86 | 0 | 6 | 56 | 50 | Y |  | 2021-06-15 08:42 | 91 | 1100 | 39 | 39 | 40 | 40 | 39 | 38 | [7 empty] | 38 | 39 | 40 | 38 | 39 | -0.04 |  | 15 | Y | -0.2 |  | 1.68 | 1.56 |  |  |  |  | N | N | N | N | 150 | 0.52 | 60 | 95616 | 99843 | -243 | 15100 | 03 | 1 |  | 2021-06-15 08:46 | 1600 | 146 |  | 34 |  | * BUTT 타입롱노즐사용(일반타입.) * T/D FLUX 용탕부: 120 KG / 유탕부: 10KG 투입. | [14 empty] | 96.58 | 100 | 700 | 0 | 0 |  | 449 | 300 | Y | Y | 700 | 0 | 0 |  | 450 | 300 | Y | Y | N | [6 empty] | RB130.00 | H
A65118 | 2021-06-15 | 1 | A |  | 15 | A | AE1055LS | 탄소강 | G-AE1055LS | BM#1 | 1625 | 40 | 1595 | 1566 | 25 | 4200 |  | 3 | 0.2 | 25 |  | -1.47 | 1547 | 1595 | 0 | 16.71 |  | 29 | 42 | 106 | Y |  | 2021-06-15 09:29 | 63 | 1100 | 40 | 38 | 25 | 28 | 30 | 30 | 30 | 30 | 29 | 29 | 29 | 28 | 28 | 28 | 30 | 30 | 28 | 30 | -0.05 | Y | 40 | Y | 0 | [8 empty] | N | N | Y | 170 | 0.52 | 58 | 101520 | 93998 | 7102 | 15500 | 10 | 2 |  | 2021-06-15 09:38 | 1547 | 105 |  | 25 |  | *Sample채취 ID:103.203 각300MM | [14 empty] | 98.61 | 100 | 0 | 0 | 300 |  | 400 |  | Y | N | 0 | 0 | 300 |  | 400 |  | Y | N | N |  |  | Y |  |  |  | BT180180 | H
B64594 | 2021-06-15 | 2 | A |  | 2 | A | 20MNCRS5HM8 | 소입성보증강 | C1 | BM#2 | 1594 | 46 | 1638 | 1545 | 42 | 8300 |  | 1 | 0.34 | 18 |  | -2.76 | 1579 | 1648 | 0 | 18.02 | 0 | 32 | 66 | 54 | Y |  | 2021-06-15 09:50 | 70 | 1098 | 35 | 35 | 33 | 33 | 33 | 32 | 31 | 30 | 29 | 29 | 28 | 27 | 26 | 26 | 31 | 33 | 26 | 33 | -0.14 |  | 50 | Y | -0.2 | [7 empty] | N | N | N | N | 140 | 0.52 | 59 | 95616 | 98723 | 277 | 15200 | 03 | 1 |  | 2021-06-15 09:53 | 1579 | 131 |  | 28 | [16 empty] | 98.57 | 100 | 0 | 0 | 0 |  | 450 | 300 | Y | Y | 0 | 0 | 0 |  | 451 | 300 | Y | Y | N | [6 empty] | RB130.00 | H
A65119 | 2021-06-15 | 1 | A |  | 16 | A | AE1055LS | 탄소강 | G-AE1055LS | BM#1 | 1609 | 44 | 1582 | 1525 | 32 | 6000 |  | 3 | 0.2 | 25 |  | -1.19 | 1547 | 1582 | 0 | 166.58 |  | 38 | 43 | 74 | Y |  | 2021-06-15 10:37 | 63 | 1094 | 27 | 26 | 27 | 28 | 27 | 26 | 26 | 25 | 24 | 23 | 22 | 21 | 21 | 21 | 25 | 28 | 21 | 27 | -0.14 | Y | 50 | Y | 0 | [8 empty] | N | N | Y | 210 | 0.52 | 63 | 101520 | 98999 | 7751 | 15800 | 10 | 2 |  | 2021-06-15 10:45 | 1547 | 96 |  | 16 | [16 empty] | 94.04 | 100 | 0 | 0 | 0 |  | 400 |  | Y | N | 0 | 0 | 0 |  | 400 |  | Y | N | N |  |  | Y |  |  |  | BT180180 | H
B64595 | 2021-06-15 | 2 | A |  | 3 | B | 20MNCRS5HM8 | 소입성보증강 | C1 | BM#2 | 1581 | 46 | 1646 | 1544 | 40 | 8300 |  | 1 | 0.28 | 18 |  | 0 | 1569 | 1628 | 0 | 12.66 | 0 | 22 | 3 | 63 | Y |  | 2021-06-15 11:04 | 60 | 1100 | 23 | 23 | 26 | 26 | 27 | 27 | 26 | 25 | 24 | 23 | 22 | 21 | 20 | 20 | 24 | 27 | 20 | 26 | -0.17 | Y | 40 | Y | -0.2 | [7 empty] | N | N | N | N | 130 | 0.53 | 58 | 95616 | 96732 | -432 | 15500 | 03 | 1 |  | 2021-06-15 11:03 | 1569 | 127 |  | 15 | [8 empty] | 5DE3D4CFE6A24583AC91EA570882C2F9 | 1087882D8F7C48CEB580B92678EBF41F | B15FBF7B668F4185AD110F998693BF21 |  | D9FAFEEFF4F94667A7941645B266BE9A | 390C0AFC01114835825363A1BFD55E6D | A1057E949DDC4139AAF2956E673B17A5 |  | 101.72 | 100 | 0 | 0 | 0 |  | 449 | 300 | Y | Y | 0 | 0 | 0 |  | 450 | 300 | Y | Y | N | [6 empty] | RB130.00 | C
A65120 | 2021-06-15 | 1 | A |  | 17 | A | AE1055LS | 탄소강 | G-AE1055LS | BM#1 | 1574 | 41 | 1584 | 1532 | 32 | 6200 |  | 3 | 0.23 | 25 |  | -1.38 | 1545 | 1584 | 0 | 156.17 |  | 5 | 38 | 79 | N | 1 | 2021-06-15 11:35 | 61 | 1099 | 22 | 35 | 23 | 24 | 25 | 25 | 23 | 23 | 23 | 22 | 22 | 21 | 21 | 21 | 24 | 25 | 21 | 23 | -0.04 | Y | 40 | Y | 0 | [8 empty] | N | N | Y | 200 | 0.52 | 58 | 101520 | 97776 | 7074 | 15200 | 10 | 2 |  | 2021-06-15 11:41 | 1545 | 100 |  | 23 | [16 empty] | 96 | 100 | 0 | 0 | 0 |  | 400 |  | Y | N | 0 | 0 | 0 |  | 400 |  | Y | N | N |  |  | Y |  |  |  | BT180180 | H
B64596 | 2021-06-15 | 2 | A |  | 4 | B | 20MNCRS5HM8 | 소입성보증강 | C1 | BM#2 | 1589 | 45 | 1646 | 1552 | 40 | 8400 |  | 1 | 0.32 | 18 |  | -2.28 | 1570 | 1636 | 0 | 20.15 | 0 | 30 | 82 | 78 | Y |  | 2021-06-15 12:05 | 61 | 1098 | 18 | 22 | 25 | 27 | 27 | 27 | 26 | 26 | 25 | 23 | 22 | 21 | 20 | 20 | 24 | 27 | 20 | 27 | -0.16 | Y | 45 | Y | -0.2 | [7 empty] | N | N | N | N | 120 | 0.52 | 61 | 95616 | 100532 | 468 | 15100 | 03 | 1 |  | 2021-06-15 12:09 | 1570 | 116 |  | 12 |  | *주입말 전공정 지연 감속주입 | [14 empty] | 94.9 | 0 | 0 | 0 | 0 |  | 450 | 300 | Y | Y | 0 | 0 | 0 |  | 450 | 300 | Y | Y | N | [6 empty] | RB130.00 | H
A65121 | 2021-06-15 | 1 | A |  | 18 | A | AE1055LS | 탄소강 | G-AE1055LS | BM#1 | 1601 | 40 | 1590 | 1532 | 29 | 5600 |  | 3 | 0.23 | 26 |  | -1.48 | 1545 | 1590 | 0 | 156.35 |  | 16 | 19 | 62 | Y |  | 2021-06-15 12:41 | 61 | 1099 | 20 | 20 | 25 | 27 | 27 | 27 | 26 | 26 | 24 | 24 | 23 | 23 | 23 | 23 | 24 | 27 | 23 | 27 | -0.09 | Y | 45 | Y | 0 | [8 empty] | N | N | Y | 190 | 0.52 | 58 | 101520 | 93526 | 7824 | 15700 | 10 | 2 |  | 2021-06-15 12:49 | 1545 | 90 |  | 17 | [16 empty] | 100.02 | 100 | 0 | 0 | 0 |  | 400 |  | Y | N | 0 | 0 | 0 |  | 400 |  | Y | N | N |  |  | Y |  |  |  | BT180180 | H
B64597 | 2021-06-15 | 2 | B |  | 5 | B | 20MNCRS5HM8 | 소입성보증강 | C1 | BM#2 | 1607 | 49 | 1635 | 1527 | 45 | 9300 |  | 1 | 0.36 | 18 |  | -2.35 | 1571 | 1641 | 0 | 19.16 | 0 | 6 | 57 | 55 | Y |  | 2021-06-15 13:08 | 62 | 1091 | 17 | 17 | 28 | 31 | 34 | 35 | 34 | 34 | 33 | 31 | 29 | 28 | 26 | 24 | 30 | 35 | 24 | 34 | -0.24 | Y | 45 | Y | -0.4 | [7 empty] | N | N | N | N | 110 | 0.48 | 68 | 95616 | 102850 | -3150 | 15500 | 03 | 1 |  | 2021-06-15 13:10 | 1571 | 117 |  | 11 |  | *전공정 지연 감속주입 *주입말기 전공정 요청으로 감속주입 0.40 ID: 306,407 | [14 empty] | 93.79 | 100 | 0 | 0 | 0 |  | 450 | 300 | Y | Y | 0 | 0 | 0 |  | 451 | 300 | Y | Y | N | [6 empty] | RB130.00 | C
A65122 | 2021-06-15 | 1 | B |  | 19 | A | AE1055LS | 탄소강 | G-AE1055LS | BM#1 | 1634 | 40 | 1582 | 1570 | 20 | 3600 |  | 3 | 0.23 | 25 |  | -1.07 | 1548 | 1582 | 0 | 161.48 |  | 29 | 43 | 67 | Y |  | 2021-06-15 13:43 | 64 | 1101 | 21 | 24 | 29 | 32 | 33 | 32 | 32 | 31 | 30 | 30 | 30 | 30 | 30 | 30 | 30 | 33 | 30 | 32 | -0.04 | Y | 40 | Y | 0 | [7 empty] | Y | N | N | Y | 180 | 0.5 | 60 | 101520 | 93773 | 7427 | 15400 | 10 | 2 |  | 2021-06-15 13:50 | 1548 | 88 |  | 14 |  | *전공정요청 감속주입(정속유지강종) | [14 empty] | 99.77 | 100 | 0 | 0 | 0 |  | 400 |  | Y | N | 0 | 0 | 0 |  | 400 |  | Y | N | N |  |  | Y |  |  |  | BT180180 | H
B64598 | 2021-06-15 | 2 | B |  | 6 | B | 20MNCRS5HM8 | 소입성보증강 | C1 | BM#2 | 1614 | 47 | 1651 | 1564 | 32 | 7400 |  | 1 | 0.28 | 19 |  | -2.26 | 1574 | 1636 | 0 | 13.88 | 0 | 32 | 67 | 55 | Y |  | 2021-06-15 14:17 | 65 | 1097 | 22 | 23 | 28 | 31 | 32 | 32 | 32 | 31 | 31 | 30 | 29 | 28 | 28 | 27 | 29 | 32 | 27 | 32 | -0.11 | Y | 45 | Y | -0.2 | [7 empty] | N | N | N | N | 100 | 0.51 | 64 | 95616 | 103891 | -1241 | 15100 | 03 | 1 |  | 2021-06-15 14:09 | 1574 | 119 |  | 12 |  | * 전공정 요청으로 감속주입 | [14 empty] | 99.55 | 100 | 0 | 0 | 0 |  | 450 | 300 | Y | Y | 0 | 0 | 0 |  | 450 | 300 | Y | Y | N | [6 empty] | RB130.00 | C
A65123 | 2021-06-15 | 1 | B | TUNDISH교체전 | 20 | A | AE1055LS | 탄소강 | G-AE1055LS | BM#1 | 1580 | 40 | 1588 | 1548 | 27 | 4700 |  | 3 | 0.24 | 25 |  | -1.67 | 1534 | 1588 | 0 | 179.98 |  | 38 | 44 | 70 | Y |  | 2021-06-15 14:49 | 50 | 1097 | 29 | 27 | 26 | 25 | 24 | 23 | 21 | 20 | 20 | 33 | 36 | 34 |  | 34 | 27 | 36 | 34 | 0 | -0.4 | Y | 5 | Y | -0.4 | [7 empty] | Y | N | N | M | 170 | 0.52 | 59 | 91281 | 90876 | 7924 | 1500 | 10 | 2 |  | 2021-06-15 14:56 | 1534 | 86 |  | 9 |  |  |  | 0F53764679564DC3B969001582210501 | F38B9B793D764267B3CD2831C735A4BB | 7E73AE91821249A4A8D35881B9145620 | [10 empty] | 89.62 | 100 | 0 | 3500 | 0 |  | 400 |  | Y | N | 0 | 3500 | 0 |  | 400 |  | Y | N | N |  |  | Y |  |  |  | BT180180 | H
B64599 | 2021-06-15 | 2 | B |  | 7 | B | 20MNCRS5HM8 | 소입성보증강 | C1 | BM#2 | 1644 | 45 | 1643 | 1585 | 31 | 6400 |  | 1 | 0.3 | 19 |  | -2.67 | 1572 | 1640 | 0 | 22.64 | 0 | 22 | 4 | 57 | Y |  | 2021-06-15 15:00 | 63 | 1100 | 24 | 23 | 24 | 23 | 22 | 21 | 21 | 20 | 19 |  |  |  |  | 19 | 22 | 24 | 19 | 0 | -0.14 |  | 35 | Y | -0.2 | [7 empty] | N | N | N | N | 150 | 0.47 | 46 | 95616 | 69035 | 19315 | 16500 | 03 | 1 |  | 2021-06-15 15:03 | 1572 | 117 |  | 34 |  | * 전공정 요청으로 감속주입 * STR#2크로깅 발생으로 L/D 19TON 내림 - 주속 0.40 ID: 406 | [14 empty] | 108.41 | 100 | 0 | 0 | 0 |  | 450 | 300 | Y | Y | 0 | 0 | 0 |  | 450 | 300 | Y | Y | N | [6 empty] | RB130.00 | C
B64600 | 2021-06-15 | 2 | B |  | 8 | B | 20MNCRS5HM8 | 소입성보증강 | C1 | BM#2 | 1625 | 49 | 1625 | 1531 | 44 | 8900 |  | 1 | 0.28 | 18 |  | -2.47 | 1575 | 1635 | 0 | 21.35 | 0 | 30 | 83 | 44 | Y |  | 2021-06-15 16:15 | 66 | 1094 | 17 | 17 | 24 | 30 | 32 | 32 | 32 | 31 | 31 | 30 | 28 | 28 |  | 28 | 29 | 32 | 28 | 32 | -0.1 | Y | 35 | Y | 0 | [7 empty] | N | N | N | N | 140 | 0.44 | 56 | 71712 | 76470 | 24780 | 16400 | 03 | 1 |  | 2021-06-15 16:14 | 1575 | 115 |  | 5 |  | *크로깅 발생으로 감속주입 및 메뉴얼 조업 실시 ID: 401,402 * L/D 25 TON 내림 | [14 empty] | 70.86 | 100 | 0 | 0 | 0 |  | 451 | 300 | Y | Y | 0 | 0 | 0 |  | 451 | 300 | Y | Y | N | [6 empty] | RB130.00 | C
A65124 | 2021-06-15 | 1 | B | TUNDISH교체 | 1 | A | AE15B34M | 합금강 | 보론강 | BM#1 | 1608 | 33 | 1624 | 1544 | 29 | 6200 |  | 3 | 0.26 | 20 |  | -1.7 | 1594 | 1637 | 104.51 | 43.42 |  | 5 | 39 | 82 | Y |  | 2021-06-15 15:38 | 97 | 1095 | -279 | 20 | 22 | 18 | 26 | 28 | 33 | 34 | 36 | 37 | 37 | 40 | 41 | 41 | 32 | 41 | 41 | 0 | 0 |  |  | Y | 0.2 |  | 1.85 | 1.72 |  |  |  |  | N | N | N | N | 210 | 0.47 | 64 | 101532 | 97178 | 22 | 15500 | 07 | 1 |  | 2021-06-15 15:48 | 1594 | 107 |  | 39 |  | *T/D FLUX 유:15KG 용:120KG * HEAD 교체길이 700MM중 #1기 570MM/#2기 580MM로 길이 입력착오로 절단됨. | [14 empty] | 102.71 | 100 | 700 | 0 | 0 |  | 300 |  | Y | Y | 700 | 0 | 0 |  | 301 |  | Y | Y | N | [6 empty] | BT180180 | H
B64601 | 2021-06-15 | 2 | B | TUNDISH교체전 | 9 | A | 20MNCRS5HM8 | 소입성보증강 | C1 | BM#2 | 1576 | 47 | 1657 | 1551 | 42 | 8700 |  | 1 | 0.31 | 18 |  | -2.43 | 1593 | 1654 | 0 | 18.6 | 0 | 6 | 58 | 48 | Y |  | 2021-06-15 17:15 | 84 | 1088 | 26 | 35 | 43 | 47 | 49 | 50 | 50 | 49 | 49 | 48 | 48 | 47 | 47 | 46 | 46 | 50 | 46 | 49 | -0.1 | Y | 40 | Y | -0.2 | [7 empty] | N | N | N | N | 130 | 0.48 | 68 | 103877 | 100020 | -320 | 2000 | 03 | 1 |  | 2021-06-15 17:13 | 1593 | 102 |  | 2 |  | * 크로깅 발생으로 감속주입 ID:401~403 | 91A49F6C596D4E80AC5863D727EF7F8F | 72970954863A4FD08F618C73921FF3B5 | [12 empty] | 106 | 100 | 0 | 2603 | 0 |  | 450 | 300 | Y | Y | 0 | 2590 | 0 |  | 450 | 300 | Y | Y | N | [6 empty] | RB130.00 | C
A65125 | 2021-06-15 | 1 | B |  | 2 | A | AE15B34M | 합금강 | 보론강 | BM#1 | 1621 | 37 | 1619 | 1545 | 25 | 5400 |  | 3 | 0.25 | 13 |  | -2.09 | 1574 | 1610 | 101.5 | 41.01 |  | 16 | 20 | 64 | Y |  | 2021-06-15 16:40 | 77 | 1075 | 33 | 32 | 31 | 7 | 26 | 24 | 24 | 25 | 23 | 23 | 22 | 22 | 23 | 24 | 24 | 31 | 7 | 24 | -4.8 | Y | 5 | Y | 0.2 | [7 empty] | N | N | N | N | 200 | 0.49 | 66 | 101532 | 101016 | 434 | 13900 | 07 | 1 |  | 2021-06-15 16:54 | 1574 | 114 |  | 43 | [8 empty] | 184A48E085F64E4EA52F50EF46FF788F | F8FAD2FA5CD34C63BA5C896C6608121F | D941B017CEAA48F9A843F19281CD84E2 |  | 32D80D792C8B4F9BBC3B6B885EEA0E4F | CF6DDC85452E4B6E8282B061C783FDA5 | 6B4DB004933B45A19F3D21880F4F6057 |  | 99.88 | 100 | 0 | 0 | 0 |  | 300 |  | Y | Y | 0 | 0 | 0 |  | 301 |  | Y | Y | N | [6 empty] | BT180180 | H
B64602 | 2021-06-15 | 2 | B |  | 3 | A | AE15B34M | 합금강 | 보론강 | BM#1 | 1612 | 49 | 1627 | 1553 | 43 | 6900 |  | 1 | 0.31 | 16 |  | -2.23 | 1568 | 1622 | 19.52 | 0 | 0 | 32 | 68 | 47 | Y |  | 2021-06-15 18:10 | 71 | 1095 | 22 | 29 | 33 | 34 | 35 | 35 | 35 | 35 | 34 | 34 | 34 | 33 | 33 | 33 | 33 | 35 | 33 | 35 | -0.05 | Y | 40 | Y | 0 | [7 empty] | N | N | N | N | 190 | 0.49 | 64 | 98100 | 102789 | -1189 | 14600 | 07 | 1 |  | 2021-06-15 18:14 | 1568 | 118 |  | 20 | [16 empty] | 96.75 | 100 | 0 | 0 | 0 |  | 300 |  | Y | Y | 0 | 0 | 0 |  | 301 |  | Y | Y | N | [6 empty] | RB160.00 | C
A65126 | 2021-06-15 | 1 | B | TUNDISH교체 | 1 | A | SMNCRMOB435H | 합금강 | 보론강 | BM#2 | 1649 | 39 | 1648 | 1573 | 32 | 6500 |  | 3 | 0.25 | 20 |  | -1.7 | 1595 | 1636 | 100.53 | 109.13 |  | 29 | 44 | 68 | Y |  | 2021-06-15 17:50 | 100 | 1089 | -419 | -343 | 35 | 25 | 28 | 33 | 39 | 42 | 45 | 46 | 47 | 48 | 49 | 50 | 42 | 50 | 50 | 0 | 0 |  |  | Y | 0.2 |  | 2.15 | 2.15 |  |  |  |  | Y | N | N | M | 220 | 0.44 | 71 | 89268 | 103973 | 727 | 14100 | 13 | 2 |  | 2021-06-15 18:05 | 1595 | 142 |  | 59 |  | * BUTT 타입롱노즐사용(일반타입.) * T/D FLUX 용탕부: 120 KG / 유탕부: 10KG 투입. * 첫 HEAT 수소 기준값 초과(10분) 이상공정 등록 및 생관통보 | [14 empty] | 83.35 | 100 | 700 | 0 | 0 |  | 650 | 400 | Y | Y | 700 | 0 | 0 |  | 651 | 400 | Y | Y | Y | [6 empty] | RB160.00 | C
B64603 | 2021-06-15 | 2 | B |  | 4 | A | AE15B34M | 합금강 | 보론강 | BM#1 | 1645 | 43 | 1650 | 1546 | 35 | 7300 |  | 1 | 0.26 | 20 |  | -2.74 | 1562 | 1650 | 16.08 | 0 | 0 | 36 | 1 | 27868 | Y |  | 2021-06-15 19:12 | 65 | 1112 | 30 | 28 | 27 | 26 | 26 | 24 | 23 | 22 | 21 | 20 | 19 | 19 | 18 | 18 | 23 | 27 | 18 | 0 | -0.18 |  | 50 | Y | -0.2 | [7 empty] | N | N | N | N | 180 | 0.49 | 63 | 98100 | 98743 | -643 | 14800 | 07 | 1 |  | 2021-06-15 19:20 | 1562 | 122 |  | 24 | [16 empty] | 99.34 | 100 | 0 | 0 | 0 |  | 300 |  | Y | Y | 0 | 0 | 0 |  | 301 |  | Y | Y | N | [6 empty] | RB160.00 | C
A65127 | 2021-06-15 | 1 | B |  | 2 | A | SMNCRMOB435H | 합금강 | 보론강 | BM#2 | 1615 | 31 | 1608 | 1535 | 26 | 5400 |  | 3 | 0.27 | 20 |  | -2.11 | 1561 | 1612 | 100.74 | 152.53 |  | 38 | 45 | 68 | Y |  | 2021-06-15 19:03 | 66 | 1103 | 48 | 36 | 28 | 23 | 21 | 18 | 16 | 15 | 15 | 14 | 14 | 13 | 13 | 12 | 20 | 28 | 12 | 13 | -0.27 |  | 60 | Y | -0.2 |  |  |  | 0.67 |  |  |  | Y | N | Y | Y | 220 | 0.45 | 73 | 99565 | 103439 | 1711 | 15300 | 13 | 2 |  | 2021-06-15 19:07 | 1561 | 141 |  | 58 | 18 | * 샘플채취 ID : 303,403 (500mm) | [14 empty] | 94.33 | 100 | 0 | 0 | 500 |  | 650 | 400 | Y | Y | 0 | 0 | 500 |  | 651 | 400 | Y | Y | Y | [6 empty] | RB170.00 | C
B64604 | 2021-06-15 | 2 | B |  | 5 | A | AE15B34M | 합금강 | 보론강 | BM#1 | 1676 | 41 | 1623 | 1547 | 36 | 6900 |  | 1 | 0.33 | 16 |  | -2.68 | 1570 | 1634 | 13.41 | 0 | 0 | 22 | 5 | 120 | Y |  | 2021-06-15 20:06 | 73 | 1092 | 16 | 17 | 22 | 23 | 24 | 24 | 23 | 23 | 22 | 20 | 20 | 19 | 19 | 19 | 21 | 24 | 19 | 23 | -0.12 | Y | 40 | Y | 0 | [7 empty] | N | N | N | N | 170 | 0.49 | 63 | 101725 | 99897 | -1947 | 14800 | 07 | 1 |  | 2021-06-15 20:06 | 1570 | 129 |  | 34 | [16 empty] | 102.6 | 100 | 0 | 0 | 0 |  | 0 |  | Y | Y | 0 | 0 | 0 |  | 0 |  | Y | Y | N | [6 empty] | RB160.00 | C
A65128 | 2021-06-15 | 1 | D |  | 3 | A | SMNCRMOB435H | 합금강 | 보론강 | BM#2 | 1630 | 52 | 1610 | 1553 | 30 | 5700 |  | 3 | 0.25 | 20 |  | -1.67 | 1564 | 1604 | 90.33 | 141.46 |  | 5 | 40 | 47 | Y |  | 2021-06-15 20:26 | 69 | 1096 | 12 | 11 | 14 | 18 | 21 | 22 | 22 | 23 | 23 | 23 | 22 | 22 | 21 | 21 | 20 | 23 | 21 | 23 | -0.05 | Y | 35 | Y | 0 |  |  |  | 0.61 |  |  |  | Y | N | N | Y | 210 | 0.45 | 70 | 114819 | 100501 | 299 | 15300 | 13 | 2 |  | 2021-06-15 20:29 | 1564 | 151 |  | 49 | 9 | [15 empty] | 114.48 | 100 | 0 | 0 | 0 |  | 651 | 400 | Y | Y | 0 | 0 | 0 |  | 651 | 400 | Y | Y | Y | [6 empty] | RB160.00 | C
B64605 | 2021-06-15 | 2 | D |  | 6 | A | AE15B34M | 합금강 | 보론강 | BM#1 | 1624 | 41 | 1624 | 1529 | 35 | 6800 |  | 1 | 0.32 | 16 |  | -2.9 | 1559 | 1631 | 14.83 | 0 | 0 | 30 | 84 | 112 | Y |  | 2021-06-15 20:56 | 62 | 1098 | 15 | 18 | 20 | 21 | 21 | 20 | 19 | 19 | 18 | 18 | 17 | 16 | 16 | 16 | 18 | 21 | 16 | 18 | -0.11 | Y | 45 | Y | 0 | [7 empty] | N | N | N | N | 210 | 0.49 | 64 | 93071 | 100497 | -797 | 14700 | 07 | 1 |  | 2021-06-15 20:58 | 1559 | 139 |  | 50 |  | 래들미개공으로 강제개공실시 이상공정등록ID105.206 | [14 empty] | 86.46 | 100 | 0 | 0 | 0 |  | 300 |  | Y | Y | 0 | 0 | 0 |  | 301 |  | Y | Y | N | [6 empty] | BT180180 | H
A65129 | 2021-06-15 | 1 | D | 잔강최소화전 | 4 | A | SMNCRMOB435H | 합금강 | 보론강 | BM#2 | 1580 | 38 | 1614 | 1526 | 33 | 7100 |  | 3 | 0.25 | 20 |  | -1.76 | 1572 | 1614 | 89.87 | 65.66 |  | 16 | 21 | 66 | Y |  | 2021-06-15 21:33 | 77 | 1096 | 20 | 21 | 23 | 25 | 26 | 28 | 28 | 28 | 27 | 27 | 27 | 26 | 26 | 25 | 26 | 28 | 25 | 28 | -0.06 | Y | 45 | Y | -0.2 |  |  |  | 0.66 |  |  |  | Y | N | N | M | 200 | 0.45 | 72 | 94572 | 103753 | 3597 | 3000 | 13 | 2 |  | 2021-06-15 21:37 | 1572 | 126 |  | 52 | 33 | * T/D 실측잔강 : 2.7T * 샘플채취 ID : 305, 405 (500mm) | [14 empty] | 88.59 | 100 | 0 | 3350 | 500 |  | 650 | 400 | Y | Y | 0 | 3370 | 500 |  | 651 | 400 | Y | Y | Y | [6 empty] | RB140.00 | C
B64606 | 2021-06-15 | 2 | D |  | 7 | A | AE15B34M | 합금강 | 보론강 | BM#1 | 1621 | 41 | 1623 | 1555 | 34 | 6200 |  | 1 | 0.33 | 16 |  | -2.2 | 1564 | 1622 | 13.81 | 0 | 0 | 6 | 59 | 103 | N | 2 | 2021-06-15 22:00 | 67 | 1094 | 14 | 10 | 13 | 16 | 17 | 18 | 19 | 19 | 18 | 17 | 16 | 16 | 15 | 15 | 16 | 19 | 15 | 16 | -0.13 | Y | 30 | Y | -0.2 | [7 empty] | N | N | N | N | 200 | 0.5 | 62 | 101532 | 99847 | -1547 | 12800 | 07 | 1 |  | 2021-06-15 22:15 | 1564 | 145 |  | 52 |  | 래들미개공으로 강제개공실시 이상공정등록ID101.201 래들미개공으로 강제개공실시 이상공정등록ID106.206 | [14 empty] | 110.06 | 100 | 0 | 0 | 0 |  | 0 |  | Y | Y | 0 | 0 | 0 |  | 0 |  | Y | Y | N | [6 empty] | BT180180 | H
A65130 | 2021-06-15 | 1 | D | 잔강최소화 | 5 | A | BP-SM45CS | 탄소강 | B | BM#2 | 1593 | 40 | 1605 | 1518 | 29 | 5800 |  | 3 | 0.21 | 13 |  | -1.69 | 1573 | 1602 | 45.09 | 48.19 |  | 29 | 45 | 53 | Y |  | 2021-06-15 22:54 | 80 | 1092 | -173 | -136 | 21 | 23 | 26 | 28 | 30 | 31 | 31 | 31 | 31 | 31 | 32 | 32 | 20 | 32 | 32 | 31 | 0 |  |  | Y | 0.2 | [7 empty] | N | N | N | N | 190 | 0.48 | 59 | 84610 | 99920 | 6730 | 13500 | 13 | 2 |  | 2021-06-15 23:05 | 1573 | 126 |  | 59 | 22 | * 실리부 부착 및 롱노즐 재사용 | 368C423523D54B6AB177EB482F51FCE8 | [13 empty] | 82.67 | 100 | 2500 | 0 | 0 |  | 650 | 400 | Y | N | 2500 | 0 | 0 |  | 651 | 400 | Y | N | N |  | N |  |  |  | Y | BT180180 | H
B64607 | 2021-06-15 | 2 | D |  | 8 | A | AE15B34M | 합금강 | 보론강 | BM#1 | 1628 | 42 | 1642 | 1573 | 37 | 6800 |  | 1 | 0.46 | 16 |  | -2.69 | 1572 | 1645 | 22.83 | 0 | 0 | 32 | 69 | 91 | N | 1 | 2021-06-15 22:57 | 75 | 1085 | 10 | 12 | 17 | 23 | 25 | 26 | 27 | 27 | 27 | 27 | 26 | 25 | 25 | 25 | 23 | 27 | 25 | 27 | -0.06 | Y | 35 | Y | 0 | [7 empty] | N | N | N | N | 190 | 0.49 | 63 | 101532 | 99590 | -990 | 14000 | 07 | 1 |  | 2021-06-15 23:12 | 1572 | 153 |  | 60 |  | 래들미개공으로 강제개공실시 이상공정등록ID101.201 래들미개공으로 강제개공실시 이상공정등록ID106.206 | [5 empty] | E3333C7361EA4F099B62A6D99119B607 | 824466378ADA45C88820F9D1D1F8BF94 | C37C690DF73A4E2CB81A8B343AEB44CC |  | 74197E23FD144802B5EC7DD0767D4954 | 5721C62421D44B9488029A7162011D5A | 1D31A5D6C17044E1AC7292DE8192CD8A |  |  | 111.39 | 100 | 0 | 0 | 0 |  | 300 |  | Y | Y | 0 | 0 | 0 |  | 301 |  | Y | Y | N | [6 empty] | BT180180 | H
A65131 | 2021-06-15 | 1 | D |  | 6 | A | BP-SM45CS | 탄소강 | B | BM#2 | 1652 | 39 | 1604 | 1598 | 28 | 3300 |  | 3 | 0.22 | 13 |  | -2.76 | 1560 | 1607 | 61.13 | 206.61 |  | 38 | 46 | 76 | Y |  | 2021-06-16 00:14 | 67 | 1089 | 30 | 29 | 27 | 27 | 27 | 27 | 27 | 26 | 26 | 25 | 24 | 24 |  | 24 | 26 | 27 | 24 | 27 | -0.06 |  | 50 | Y | 0 | [7 empty] | N | N | N | N | 180 | 0.5 | 58 | 93071 | 95257 | 6993 | 14800 | 13 | 2 |  | 2021-06-16 00:20 | 1560 | 133 |  | 41 |  | * STR#1 LOOP#4-1 과냉으로 비수량 30% 감소 | [6 empty] | 367B725070F84D79959150FD4AFDF8A5 | 9B6A17C07B4A4F65A0B044D547754164 | 9A1BA6BC569A4A49AFF41BBEB41C5F47 |  | D8904F181BE7419FB8C78CEA4D53219B | FEDD1970441943F6B7B0FEC7B4E503BD | A4FF453632544B6CBFC0C4CD46B27406 |  | 90.89 | 100 | 0 | 0 | 0 |  | 650 | 400 | Y | N | 0 | 0 | 0 |  | 651 | 400 | Y | N | N |  |  | Y | Y |  |  | BT180180 | C
B64608 | 2021-06-15 | 2 | D | TUNDISH교체전 | 9 | A | AE15B34M | 합금강 | 보론강 | BM#1 | 1585 | 70 | 1628 | 1542 | 48 | 9100 |  | 1 | 0.35 | 14 |  | -2.56 | 1571 | 1630 | 11.98 | 0 | 0 | 36 | 2 | 89 | N | 2 | 2021-06-16 00:18 | 74 | 1089 | 22 | 20 | 21 | 22 | 23 | 23 | 22 | 23 | 23 | 21 | 20 | 19 | 19 | 19 | 21 | 23 | 19 | 23 | -0.1 | Y | 40 | Y | 0 | [7 empty] | N | N | N | N | 180 | 0.49 | 67 | 101532 | 107020 | -1570 | 1500 | 07 | 1 |  | 2021-06-16 00:30 | 1571 | 159 |  | 44 |  | 래들미개공으로 강제개공실시 이상공정등록ID101.201 | C3C9616A3A25424A8B95D4B0F17F9367 | 6AC83390428E45398AECD9BAD9803E60 | 3A4DFDF6A1DA4CBDBA2D4AD8A1FF13AA | [11 empty] | 96.7 | 100 | 0 | 2700 | 0 |  | 300 |  | Y | Y | 0 | 2600 | 0 |  | 301 |  | Y | Y | N | [6 empty] | BT180180 | H
A65132 | 2021-06-15 | 1 | D |  | 7 | A | BP-SM45CS | 탄소강 | B | BM#2 | 1632 | 49 | 1601 | 1581 | 21 | 3900 |  | 3 | 0.22 | 13 |  | -2.23 | 1565 | 1603 | 94.5 | 60.17 |  | 5 | 41 | 63 | Y |  | 2021-06-16 01:08 | 72 | 1094 | 23 | 23 | 24 | 27 | 29 | 30 | 30 | 30 | 30 | 30 | 29 | 29 |  | 29 | 28 | 30 | 29 | 30 | -0.03 | Y | 30 | Y | 0 | [7 empty] | N | N | N | N | 170 | 0.5 | 59 | 93071 | 94830 | 7120 | 15700 | 13 | 2 |  | 2021-06-16 01:15 | 1565 | 136 |  | 47 | [16 empty] | 89.28 | 100 | 0 | 0 | 0 |  | 650 | 400 | Y | N | 0 | 0 | 0 |  | 650 | 400 | Y | N | N |  |  | Y |  |  |  | BT180180 | C
B64609 | 2021-06-15 | 2 | D | TUNDISH교체 | 1 | B | AE8617HG | 소입성보증강 | C | BM#1 | 1588 | 51 | 1659 | 1529 | 45 | 9700 |  | 1 | 0.57 | 21 |  | -2.87 | 1595 | 1683 | 0 | 59.22 | 0 | 30 | 85 | 45 | Y |  | 2021-06-16 02:01 | 83 | 1099 | -322 | 21 | 23 | 20 | 27 | 31 | 33 | 35 | 36 | 34 | 32 | 31 | 30 | 30 | 30 | 36 | 30 | 0 | -0.3 |  | 20 | Y | -0.2 |  | 2.05 | 2.05 |  |  |  |  | N | N | N | N | 150 | 0.47 | 60 | 101532 | 97353 | 1947 | 15500 | 14 | 2 |  | 2021-06-16 02:06 | 1595 | 142 |  | 35 | 39 | *T/D FLUX 유:15KG 용:120KG 전공정지연으로 감속주입함 이상공정등록 ID104~106.204~206 | [14 empty] | 102042.21 | 100 | 700 | 0 | 0 |  | 410 |  | Y | Y | 700 | 0 | 0 |  | 411 |  | Y | Y | N | Y | [5 empty] | BT180180 | H
A65133 | 2021-06-15 | 1 | D | TUNDISH교체전 | 8 | A | BP-SM45CS | 탄소강 | B | BM#2 | 1657 | 54 | 1610 | 1574 | 18 | 3600 |  | 3 | 0 | 16 |  | -1.75 | 1566 | 1600 | 71.88 | 74.7 |  | 16 | 22 | 53 | Y |  | 2021-06-16 02:24 | 73 | 1091 | 27 | 27 | 31 | 34 | 37 | 38 | 38 | 38 | 38 | 38 | 38 | 37 |  | 37 | 36 | 38 | 37 | 38 | -0.03 | Y | 30 | Y | -0.2 | [7 empty] | N | N | N | N | 170 | 0.5 | 60 | 92528 | 87333 | 6917 | 2000 | 13 | 2 |  | 2021-06-16 02:28 | 1566 | 118 |  | 30 | 20 | [15 empty] | 97.76 | 100 | 0 | 4600 | 0 |  | 651 | 400 | Y | N | 0 | 4600 | 0 |  | 651 | 400 | Y | N | N |  |  | Y |  |  |  | BT180180 | C
B64610 | 2021-06-15 | 2 | D |  | 2 | A | AE8617HG | 소입성보증강 | C | BM#1 | 1584 | 37 | 1663 | 1555 | 32 | 6800 |  | 1 | 0.42 | 17 |  | -2.89 | 1584 | 1648 | 0 | 43.66 | 0 | 6 | 60 | 69 | Y |  | 2021-06-16 02:57 | 72 | 1100 | 28 | 25 | 25 | 27 | 27 | 27 | 26 | 26 | 25 | 24 | 24 | 23 | 22 | 19 | 24 | 27 | 19 | 27 | -0.13 | Y | 60 | Y | -0.2 | [7 empty] | N | N | N | N | 140 | 0.4 | 77 | 84610 | 99055 | 2995 | 14400 | 14 | 2 |  | 2021-06-16 03:01 | 1584 | 142 |  | 40 |  | 전공정지연으로 감속주입함 이상공정등록ID101~105.201~205 래들미개공으로 강제개공함 이상공정등록 ID105.205 | [14 empty] | 89.77 | 100 | 0 | 0 | 0 |  | 410 |  | Y | Y | 0 | 0 | 0 |  | 411 |  | Y | Y | N | Y | [5 empty] | BT180180 | H
B64611 | 2021-06-15 | 2 | D | TUNDISH교체 | 1 | A | SCM440 | 합금강 | D | BM#2 | 1593 | 42 | 1643 | 1544 | 38 | 8100 |  | 1 | 0.5 | 18 |  | -2.64 | 1580 | 1649 | 0 | 50.07 | 0 | 32 | 70 | 65 | Y |  | 2021-06-16 03:44 | 84 | 1090 | -249 | 20 | 28 | 22 | 31 | 36 | 38 | 39 | 40 | 40 | 39 | 39 | 39 | 39 | 36 | 40 | 39 | 39 | 0 |  | 20 | Y | 0 | 1.1 | 1.64 | 1.64 |  |  |  |  | N | N | N | N | 220 | 0.47 | 66 | 101508 | 104077 | -177 | 15800 | 06 | 1 |  | 2021-06-16 03:47 | 1580 | 121 |  | 31 |  | * BUTT 타입롱노즐사용(일반타입.) * T/D FLUX 용탕부: 120 KG / 유탕부: 10KG 투입. | [14 empty] | 104.43 | 100 | 1000 | 0 | 0 |  | 650 | 400 | Y | N | 1000 | 0 | 0 |  | 651 | 400 | Y | N | N | [6 empty] | RB150.00 | C
A65134 | 2021-06-15 | 1 | D |  | 3 | B | AE8617HG | 소입성보증강 | C | BM#1 | 1660 | 62 | 1627 | 1610 | 21 | 5600 |  | 3 | 0.24 | 16 |  | -1.72 | 1592 | 1627 | 0 | 196.16 |  | 29 | 46 | 68 | N | 1 | 2021-06-16 03:53 | 80 | 1099 | 15 | 15 | 17 | 20 | 22 | 25 | 27 | 28 | 28 | 29 | 28 | 29 | 29 | 29 | 25 | 29 | 28 | 29 | -0.2 | Y | 5 | Y | 0 | [7 empty] | N | N | N | N | 130 | 0.51 | 60 | 101532 | 96582 | 3218 | 14500 | 14 | 2 |  | 2021-06-16 04:04 | 1592 | 161 |  | 63 | 21 | 래들미개공으로 강제개공함 이상공정등록ID101.201 전공정요청 감속주입(20%이상) ID: 101.102.201.202 | [14 empty] | 99.98 | 100 | 0 | 0 | 0 |  | 410 |  | Y | Y | 0 | 0 | 0 |  | 411 |  | Y | Y | N |  | Y |  |  |  |  | BT180180 | H
B64612 | 2021-06-15 | 2 | A |  | 2 | A | SCM440 | 합금강 | D | BM#2 | 1614 | 42 | 1607 | 1546 | 34 | 6700 |  | 1 | 0.27 | 16 |  | -2.26 | 1564 | 1617 | 0 | 15.63 | 0 | 36 | 3 | 46 | Y |  | 2021-06-16 05:06 | 68 | 1089 | 36 | 32 | 29 | 28 | 28 | 27 | 25 | 24 | 23 | 21 | 20 | 19 | 18 | 16 | 24 | 29 | 16 | 0 | -0.24 |  | 55 | Y | -0.4 |  |  |  | 0.95 |  |  |  | N | N | N | N | 220 | 0.51 | 65 | 91128 | 103835 | -1285 | 15100 | 06 | 1 |  | 2021-06-16 05:10 | 1564 | 131 |  | 16 | [16 empty] | 90.14 | 100 | 0 | 0 | 0 |  | 651 | 400 | Y | N | 0 | 0 | 0 |  | 651 | 400 | Y | N | N | [6 empty] | BM510510 | C
A65135 | 2021-06-15 | 1 | A |  | 4 | A | AE8617HG | 소입성보증강 | C | BM#1 | 1571 | 44 | 1612 | 1538 | 29 | 6200 |  | 3 | 0.25 | 16 |  | -1.52 | 1580 | 1612 | 0 | 189.37 |  | 38 | 47 | 89 | Y |  | 2021-06-16 05:23 | 68 | 1088 | 28 | 26 | 24 | 25 | 24 | 23 | 23 | 22 | 22 | 21 | 21 |  |  | 21 | 23 | 25 | 21 | 0 | -0.11 | Y | 35 | Y | 0 | [7 empty] | N | N | N | N | 120 | 0.55 | 53 | 84610 | 94791 | 4159 | 14900 | 14 | 2 |  | 2021-06-16 05:35 | 1580 | 113 |  | 34 |  | *자동:1536℃ 수동:1539℃ | [14 empty] | 84.82 | 100 | 0 | 0 | 0 |  | 410 |  | Y | Y | 0 | 0 | 0 |  | 411 |  | Y | Y | N |  | Y |  |  |  |  | BT180180 | H
B64613 | 2021-06-15 | 2 | A |  | 3 | A | SCM440 | 합금강 | D | BM#2 | 1598 | 50 | 1623 | 1532 | 37 | 7900 |  | 1 | 0.3 | 16 |  | -2.49 | 1570 | 1628 | 0 | 26.56 | 0 | 22 | 6 | 371 | Y |  | 2021-06-16 05:46 | 74 | 1090 | 14 | 16 | 20 | 22 | 24 | 24 | 24 | 23 | 22 | 21 | 21 | 20 | 20 | 20 | 21 | 24 | 20 | 24 | -0.09 | Y | 45 | Y | 0 |  |  |  | 0.74 |  |  |  | Y | Y | Y | Y | 210 | 0.48 | 66 | 109956 | 101003 | 447 | 16700 | 06 | 1 |  | 2021-06-16 05:50 | 1570 | 138 |  | 42 | [16 empty] | 108.71 | 100 | 0 | 0 | 0 |  | 650 | 400 | Y | N | 0 | 0 | 0 |  | 651 | 400 | Y | N | N | [6 empty] | SB110110 | C
A65136 | 2021-06-15 | 1 | A |  | 5 | A | AE8617HG | 소입성보증강 | C | BM#1 | 1651 | 43 | 1629 | 1571 | 22 | 4800 |  | 3 | 0.22 | 17 |  | -1.46 | 1599 | 1629 | 0 | 162.55 |  | 5 | 42 | 116 | Y |  | 2021-06-16 06:15 | 87 | 1091 | 20 | 21 | 29 | 30 | 30 | 30 | 29 | 29 | 29 | 28 | 28 |  |  | 28 | 27 | 30 | 28 | 30 | -0.05 | Y | 35 | Y | 0 | [7 empty] | N | N | N | N | 110 | 0.55 | 55 | 152298 | 97001 | 2999 | 15000 | 14 | 2 |  | 2021-06-16 06:29 | 1599 | 108 |  | 36 |  | *유사강종 연연주 혼탕부 성분 확인 ID:107~109.207~209 | [6 empty] | AA1AB70F83FB4E76A44B0EB60A3A4799 | CEE196EDED9E4CDEA6E444A870DDCBE6 | 5F1E10B318154A94B5E6AE93229E5A94 |  | 439B387878464D049C4DCD10A8CE4C84 | B6C39F053B9F4A3EA9CE749D07DEC986 | A1647E3995EE4F8CAFDE1C5B39DA8ECB |  | 150.79 | 100 | 0 | 0 | 0 |  | 410 |  | Y | Y | 0 | 0 | 0 |  | 411 |  | Y | Y | N |  | Y |  |  |  |  | BT180180 | C
A65137 | 2021-06-16 | 1 | A | 유사강종연연주 | 6 | A | AE8617HS | 소입성보증강 | C | BM#1 | 1604 | 41 | 1630 | 1567 | 24 | 4700 |  | 3 | 0.22 | 17 |  | -2.12 | 1585 | 1630 | 0 | 15.09 |  | 16 | 23 | 110 | Y |  | 2021-06-16 07:17 | 73 | 1101 | 28 | 27 | 28 | 30 | 30 | 30 | 29 | 29 | 29 | 29 |  |  |  | 29 | 29 | 30 | 29 | 30 | -0.03 | Y | 30 | Y | 0 | [7 empty] | N | N | N | N | 100 | 0.55 | 52 | 50766 | 92308 | 4892 | 15200 | 14 | 2 |  | 2021-06-16 07:26 | 1585 | 101 |  | 31 |  | *유사강종 연연주 혼탕부 성분 확인 ID:101.201 | [14 empty] | 52.2 | 100 | 0 | 0 | 0 |  | 410 |  | Y | Y | 0 | 0 | 0 |  | 411 |  | Y | Y | N |  | Y |  |  |  |  | BT180180 | C
B64614 | 2021-06-15 | 2 | A |  | 4 | A | SCM440 | 합금강 | D | BM#2 | 1615 | 48 | 1627 | 1551 | 37 | 7200 |  | 1 | 0.32 | 18 |  | -2.72 | 1554 | 1623 | 0 | 23.75 | 0 | 30 | 86 | 90 | Y |  | 2021-06-16 06:54 | 58 | 1084 | 17 | 17 | 18 | 19 | 20 | 20 | 19 | 18 | 17 | 17 | 16 | 15 | 15 | 15 | 18 | 20 | 15 | 17 | -0.12 | Y | 40 | Y | 0 |  |  |  | 0.64 |  |  |  | Y | Y | Y | Y | 200 | 0.49 | 66 | 94784 | 101515 | 485 | 14800 | 06 | 1 |  | 2021-06-16 06:57 | 1554 | 133 |  | 40 | 14 | [15 empty] | 92.93 | 100 | 0 | 0 | 0 |  | 650 | 400 | Y | N | 0 | 0 | 0 |  | 651 | 400 | Y | N | N | [6 empty] | RB090.00 | C
B64615 | 2021-06-16 | 2 | A |  | 5 | A | SCM440 | 합금강 | D | BM#2 | 1573 | 46 | 1627 | 1538 | 38 | 7600 |  | 1 | 0.35 | 15 |  | -1.83 | 1564 | 1624 | 0 | 29.45 | 0 | 6 | 61 | 65 | Y |  | 2021-06-16 08:00 | 68 | 1099 | 11 | 19 | 25 | 29 | 30 | 30 | 29 | 29 | 29 | 28 | 28 | 28 | 28 | 28 | 27 | 30 | 28 | 29 | -0.05 | Y | 40 | Y | 0 |  |  |  | 0.78 |  |  |  | Y | Y | Y | Y | 190 | 0.48 | 67 | 156565 | 101787 | -87 | 15100 | 06 | 1 |  | 2021-06-16 08:04 | 1564 | 143 |  | 42 |  | *연연주혼탕부 308 309 310 408 409 410 | [14 empty] | 153.12 | 100 | 0 | 0 | 0 |  | 650 | 400 | Y | N | 0 | 0 | 0 |  | 651 | 400 | Y | N | N | [6 empty] | RB290.00 | C
A65138 | 2021-06-16 | 1 | A | 연주종료 | 7 | A | AE8617HS | 소입성보증강 | C | BM#1 | 1676 | 40 | 1625 | 1589 | 23 | 3900 |  | 3 | 0.22 | 17 |  | -1.78 | 1590 | 1625 | 0 | 15.17 |  | 29 | 47 | 57 | Y |  | 2021-06-16 08:09 | 78 | 1097 | 28 | 28 | 33 | 35 | 37 | 38 | 38 | 38 | 38 | 38 | 36 |  |  | 36 | 0 | 0 | 0 | 0 | 0 |  | 0 | Y | -0.4 | [7 empty] | N | N | N | N | 150 | 0 | 12 | 91161 | 98827 | 1123 | 2000 | 14 | 0 |  | 2021-06-16 08:17 | 1590 | 163 |  | 99 |  | *연주종료 09:56 | 3E1E45825F244E1ABCE6C78EAB160381 | 05E36A7291B9436DAEBA2B2C167893AF | BBB57259C9864BE6AF9627C281B4E5CB | [11 empty] | 91.53 | 100 | 0 | 3000 | 0 |  | 410 |  | Y | Y | 0 | 3000 | 0 |  | 411 |  | Y | Y | N | [6 empty] | BT180180 | C
A65139 | 2021-06-16 | 1 | A |  | 6 | A | SRD1 | 합금강 | D4 | BM#2 | 1657 | 42 | 1603 | 1606 | 22 | 3900 |  | 3 | 0.24 | 20 |  | -1.6 | 1564 | 1603 | 151.06 | 38.68 |  | 38 | 48 | 47 | Y |  | 2021-06-16 09:17 | 71 | 1101 | 29 | 30 | 31 | 32 | 32 | 32 | 32 | 31 | 30 | 30 | 29 | 29 | 28 | 27 | 30 | 32 | 27 | 32 | -0.1 | Y | 50 | Y | -0.2 | [7 empty] | N | N | N | N | 180 | 0.47 | 65 | 39573 | 98093 | 1207 | 16100 | 06 | 1 |  | 2021-06-16 09:35 | 1564 | 108 |  | 34 |  | *빅사이즈 후속 *연연주 혼탕부 301 401 | [14 empty] | 39.65 | 100 | 0 | 0 | 0 |  | 650 | 600 | Y | N | 0 | 0 | 0 |  | 651 | 600 | Y | N | N | [6 empty] | RB125.00 | C
A65140 | 2021-06-16 | 1 | A | 잔강최소화전 | 7 | B | SRD1 | 합금강 | D4 | BM#2 | 1687 | 41 | 1610 | 1617 | 18 | 3200 |  | 3 | 0.21 | 15 |  | -1.9 | 1573 | 1610 | 63.07 | 22.62 |  | 5 | 43 | 54 | Y |  | 2021-06-16 10:05 | 80 | 1100 | 26 | 28 | 32 | 34 | 36 | 36 | 36 | 36 | 36 | 36 | 35 | 35 | 35 | 34 | 34 | 36 | 34 | 36 | -0.04 | Y | 50 | Y | 0 | [7 empty] | N | N | N | N | 170 | 0.41 | 73 | 96874 | 94803 | 3897 | 3000 | 06 | 1 |  | 2021-06-16 10:12 | 1573 | 117 |  | 51 |  | *전공정 요청 감속주입 정속미준수 이상공정등록 및 생관통보 *전공정 요청 20%이상감속주입 301~307 401~406 *T/D 잔강 2.2T | [6 empty] | 3FCE0DD90A264FB298EEE0C130EC9DCE | 900F3121D86D462E9D66BE3AEBDE6427 | 65F3BD3BCDC84B1A8B27AE86794A4061 |  | EAFAE728F7574100AFCE2A14C99CBC8C | DAA8246B23944001AB19D59D06960182 | 8DC20A099287444E8C587A850DF23F2E |  | 98.35 | 100 | 0 | 2500 | 0 |  | 650 | 600 | Y | N | 0 | 2500 | 0 |  | 651 | 600 | Y | N | N | [6 empty] | RB100.00 | C
A65141 | 2021-06-16 | 1 | A | 잔강최소화, 교체전 | 8 | C | 27SICRMOV6M | 합금강 | C | BM#2 | 1605 | 59 | 1653 | 1580 | 41 | 8100 |  | 1 | 0.45 | 19 |  | -2.17 | 1581 | 1633 | 13.6 | 9.61 | 0 | 16 | 24 | 61 | Y |  | 2021-06-16 12:00 | 87 | 1099 | -174 | -175 | -2 | 41 | 44 | 44 | 45 | 45 | 45 | 45 | 44 | 43 | 43 | 42 | 32 | 45 | 42 | 45 | -0.08 | Y | 35 | Y | -0.2 |  |  |  | 0.84 |  |  |  | N | N | N | N | 220 | 0.43 | 64 | 106758 | 98111 | -1711 | 2000 | 06 | 1 |  | 2021-06-16 12:03 | 1581 | 131 |  | 24 |  | *R ODER 잔강최소화 *롱노즐 재사용 *C급발생 TCM 마니푸레타 생관연락완료 | 79B62F071EE74EE5B2465E95F3ED22C1 | CD01528ECD8C41398EF59B09030CC62D | AEE92468844A4B49B0EB64EF3E1A167E | [11 empty] | 104.46 | 100 | 700 | 3100 | 0 |  | 650 | 900 | Y | Y | 700 | 2530 | 0 |  | 651 | 900 | Y | Y | Y | [5 empty] | Y | RB150.00 | C
A65142 | 2021-06-16 | 1 | B | TUNDISH교체 | 1 | B | AE5124H | 소입성보증강 | C1 | BM#2 | 1629 | 52 | 1640 | 1587 | 39 | 7400 |  | 3 | 0.21 | 20 |  | -1.81 | 1599 | 1644 | 0 | 192.73 |  | 29 | 48 | 73 | Y |  | 2021-06-16 12:55 | 91 | 1094 | 42 | 42 | 42 | 41 | [9 empty] | 41 | 42 | 42 | 41 | 42 | -0.2 |  | 5 | Y | -0.2 |  | 2.33 | 2.33 |  |  |  |  | N | N | N | N | 150 | 0.51 | 59 | 93071 | 97772 | 6578 | 15400 | 09 | 2 |  | 2021-06-16 13:00 | 1599 | 144 |  | 58 | 11 | * BUTT 타입롱노즐사용(일반타입.) * T/D FLUX 용탕부: 120 KG / 유탕부: 10KG 투입. | [14 empty] | 88.85 | 100 | 1000 | 0 | 0 |  | 450 | 300 | Y | Y | 1000 | 0 | 0 |  | 450 | 300 | Y | Y |  |  | Y |  |  |  |  | BT180180 | H
A65143 | 2021-06-16 | 1 | B |  | 2 | A | AE5124H | 소입성보증강 | C1 | BM#2 | 1601 | 42 | 1635 | 1559 | 34 | 5900 |  | 3 | 0.24 | 18 |  | -2.14 | 1589 | 1635 | 0 | 170.92 |  | 38 | 49 | 79 | Y |  | 2021-06-16 13:43 | 81 | 1099 | 40 | 34 | 30 | 29 | 28 | 28 | 28 | 28 | 27 | 26 | 26 | 26 | 25 | 25 | 28 | 30 | 25 | 28 | -0.1 |  | 50 | Y | -0.2 | [7 empty] | N | N | N | N | 140 | 0.52 | 60 | 93071 | 99689 | 5011 | 15000 | 09 | 2 |  | 2021-06-16 14:07 | 1589 | 145 |  | 70 | [16 empty] | 88.81 | 100 | 0 | 0 | 0 |  | 450 | 300 | Y | Y | 0 | 0 | 0 |  | 450 | 300 | Y | Y |  |  | Y |  |  |  |  | BT180180 | H
A65144 | 2021-06-16 | 1 | B |  | 3 | A | AE5124H | 소입성보증강 | C1 | BM#2 | 1607 | 54 | 1637 | 1555 | 36 | 6600 |  | 3 | 0.24 | 17 |  | -1.62 | 1585 | 1621 | 0 | 266.06 |  | 5 | 44 | 56 | Y |  | 2021-06-16 15:21 | 77 | 1100 | 23 | 25 | 32 | 37 | 39 | 39 | 39 | 39 | 39 | 38 | 37 | 37 |  | 37 | 36 | 39 | 37 | 39 | -0.06 | Y | 35 | Y | 0 | [7 empty] | N | N | N | N | 130 | 0.52 | 57 | 101532 | 94194 |  | 15100 | 09 | 2 |  | 2021-06-16 15:25 | 1585 | 148 |  | 32 | [16 empty] | 99.54 | 100 | 0 | 0 | 0 |  | 450 | 300 | Y | Y | 0 | 0 | 0 |  | 450 | 300 | Y | Y |  |  | Y |  |  |  |  | BT180180 | H
A65145 | 2021-06-16 | 1 | B |  | 4 | A | AE5124H | 소입성보증강 | C1 | BM#2 | 1625 | 66 | 1622 | 1575 | 36 | 6600 |  | 3 | 0.26 | 16 |  | -1.93 | 1585 | 1626 | 0 | 242.47 |  | 16 | 25 | 40 | Y |  | 2021-06-16 16:14 | 77 | 1094 | 35 | 37 | 38 | 39 | 41 | 41 | 41 | 41 | 41 | 40 | 40 | 40 | 40 | 40 | 40 | 41 | 40 | 41 | -0.03 | Y | 40 | Y | 0 | [7 empty] | N | N | N | N | 120 | 0.52 | 63 | 101532 | 103694 | 5056 | 15700 | 09 | 2 |  | 2021-06-16 16:19 | 1585 | 147 |  | 38 | [16 empty] | 93.02 | 100 | 0 | 0 | 0 |  | 450 | 300 | Y | Y | 0 | 0 | 0 |  | 451 | 300 | Y | Y |  |  | Y |  |  |  |  | BT180180 | H
A65146 | 2021-06-16 | 1 | B |  | 5 | A | AE5124H | 소입성보증강 | C1 | BM#2 | 1598 | 45 | 1617 | 1537 | 29 | 5800 |  | 3 | 0.27 | 16 |  | -1.48 | 1588 | 1619 | 0 | 170.23 |  | 29 | 49 | 38 | Y |  | 2021-06-16 17:13 | 80 | 1102 | 39 | 39 | 37 | 36 | 38 | 38 | 38 | 38 | 36 | 36 | 36 | 36 | 36 | 36 | 37 | 38 | 36 | 38 | -0.04 | Y | 45 | Y | 0 | [7 empty] | N | N | N | N | 110 | 0.52 | 60 | 101532 | 99310 | 5440 | 13500 | 09 | 2 |  | 2021-06-16 17:17 | 1588 | 116 |  | 42 | 35 | * L/D 잔강이월인데 WEIGHT 불일치로 5.5TON 에 SLAG 나옴. | [6 empty] | 1F4F369019FE44A8A381FF15D8F5AB2A | 2DF96FDEF483431781F8AE2C86BB3849 | 1325D2658E37437BB52FED17C485FBF6 |  | 32B8712E0CD04DBB82E0BBF4630DC111 | 9046A92F2F88454F9C18FD560E57AA64 | 7F2C57B6169A49509C35DBF3FFC1ABCB |  | 96.7 | 100 | 0 | 0 | 0 |  | 450 | 300 | Y | Y | 0 | 0 | 0 |  | 450 | 300 | Y | Y |  |  | N |  |  |  |  | BT180180 | C
A65147 | 2021-06-16 | 1 | B |  | 6 | A | AE5124H | 소입성보증강 | C1 | BM#2 | 1601 | 43 | 1613 | 1546 | 35 | 6300 |  | 3 | 0.26 | 16 |  | -1.74 | 1579 | 1615 | 0 | 179.83 |  | 38 | 50 | 47 | N | 2 | 2021-06-16 18:17 | 71 | 1096 | 34 | 30 | 30 | 29 | 29 | 28 | 27 | 26 | 25 | 25 | 24 | 24 | 23 | 23 | 27 | 30 | 23 | 0 | -0.14 |  | 50 | Y | -0.2 | [7 empty] | N | N | N | N | 100 | 0.52 | 65 | 101532 | 106641 | 5509 | 12900 | 09 | 2 |  | 2021-06-16 18:54 | 1579 | 113 |  | 40 | 11 | * 전공정 요청으로 L/D 잔강 미실시 이상공정 등록. * L/D 강제개공 ID : 301,401 | [14 empty] | 90.65 | 100 | 0 | 0 | 0 |  | 450 | 300 | Y | Y | 0 | 0 | 0 |  | 450 | 300 | Y | Y | [7 empty] | BT180180 | H
A65148 | 2021-06-16 | 1 | B |  | 7 | A | AE5124H | 소입성보증강 | C1 | BM#2 | 1616 | 38 | 1613 | 1554 | 30 | 5300 |  | 3 | 0.24 | 16 |  | -1.5 | 1578 | 1609 | 0 | 177.54 |  | 5 | 45 | 55 | Y |  | 2021-06-16 19:13 | 70 | 1086 | 20 | 21 | 23 | 23 | 24 | 24 | 24 | 24 | 23 | 23 | 23 | 22 | 22 | 22 | 23 | 24 | 22 | 24 | -0.04 | Y | 45 | Y | 0 | [7 empty] | N | N | N | N | 150 | 0.48 | 65 | 101532 | 99682 | 7618 | 15100 | 09 | 2 |  | 2021-06-16 19:21 | 1578 | 118 |  | 49 |  | * 전공정 요청으로 L/D 잔강 미실시 이상공정 등록. * 전공정 요청으로 감속주입 | [14 empty] | 94.36 | 100 | 0 | 0 | 0 |  | 450 | 300 | Y | Y | 0 | 0 | 0 |  | 450 | 300 | Y | Y | [7 empty] | BT180180 | H
A65149 | 2021-06-16 | 1 | D | TUNDISH교체전 | 8 | A | AE5124H | 소입성보증강 | C1 | BM#2 | 1597 | 41 | 1613 | 1540 | 30 | 5700 |  | 3 | 0.25 | 17 |  | -1.75 | 1587 | 1624 | 0 | 216.46 |  | 16 | 26 | 48 | Y |  | 2021-06-16 20:23 | 79 | 1095 | 20 | 19 | 26 | 30 | 33 | 36 | 36 | 37 | 37 | 37 | 36 | 37 | 36 | 36 | 33 | 37 | 36 | 37 | -0.03 | Y | 30 | Y | 0 | [7 empty] | N | N | N | N | 140 | 0.47 | 65 | 101532 | 97919 | 881 | 2000 | 09 | 2 |  | 2021-06-16 20:27 | 1587 | 124 |  | 46 |  | * 전공정 요청으로 감속주입 * 전공정 요청으로 L/D 잔강 미실시 이상공정 등록. | 2588B33C2C024D6FBD0A701465FEFD3E | 27325BC310DE478E92C0A8760FBAD3C5 | B9B900D39C6D4987A165CCE689932793 | [11 empty] | 102.4 | 100 | 0 | 3310 | 0 |  | 450 | 300 | Y | Y | 0 | 3150 | 0 |  | 450 | 300 | Y | Y | [7 empty] | BT180180 | H
A65150 | 2021-06-16 | 1 | D | 연주시작 | 1 | C | SEAH-BQ2 | 탄소강 | P-AE1055LS | BM#1 | 1616 | 41 | 1613 | 1557 | 33 | 5900 |  | 3 | 0.24 | 31 |  | -1.54 | 1570 | 1625 | 0 | 284.46 |  | 29 | 50 | 47 | Y |  | 2021-06-16 21:41 | 85 | 1088 | -251 | 15 | 31 | 29 | 33 | 35 | 37 | 38 | 39 | 39 | 39 | 39 |  | 39 | 35 | 39 | 39 | 39 | 0 |  | 15 | Y | 0 |  | 2.03 | 2.03 |  |  |  |  | N | N | N | N | 210 | 0.46 | 57 | 97610 | 93827 | 5523 | 15900 | 08 | 1 |  | 2021-06-16 21:57 | 1570 | 118 |  | 24 |  | *T/D FLUX 유:15KG 용:225KG *연주시작 22:07 *엣지히터 코일부 가열, 미사용 | [14 empty] | 98.1 | 100 | 1500 | 0 | 0 |  | 400 |  | N | N | 1500 | 0 | 0 |  | 401 |  | N | N |  |  |  | Y |  |  |  | BT180180 | H
B64620 | 2021-06-16 | 2 | D | TUNDISH교체 | 1 | A | SM58CM2 | 탄소강 | B | BM#2 | 1581 | 45 | 1658 | 1552 | 36 | 7100 |  | 1 | 0.33 | 21 |  | -2.58 | 1570 | 1654 | 18.74 | 0 | 0 | 38 | 51 | 14 | Y |  | 2021-06-16 22:08 | 86 | 1103 | -270 | -231 | 36 | 34 | 33 | 39 | 43 | 46 | 46 | 47 | 47 | 47 |  | 47 | 43 | 47 | 47 | 47 | 0 |  | 10 | Y | 0 |  |  |  | 1.66 |  |  |  | N | N | N | N | 220 | 0.47 | 58 | 93488 | 89475 | 3775 | 14300 | 18 | 1 |  | 2021-06-16 22:05 | 1570 | 134 |  | 31 |  | * BUTT 타입롱노즐사용(일반타입.) * T/D FLUX 용탕부: 120 KG / 유탕부: 10KG 투입. | [14 empty] | 105.46 | 100 | 750 | 0 | 0 |  | 650 | 400 | Y | Y | 720 | 0 | 0 |  | 651 | 400 | Y | Y | N | Y | [5 empty] | SB083083 | C
A65151 | 2021-06-16 | 1 | D |  | 2 | B | SEAH-BQ2 | 탄소강 | P-AE1055LS | BM#1 | 1627 | 47 | 1608 | 1565 | 31 | 5500 |  | 3 | 0.22 | 31 |  | -1.46 | 1551 | 1602 | 0 | 233.49 |  | 36 | 5 | 533 | Y |  | 2021-06-16 22:40 | 66 | 1085 | 38 | 37 | 32 | 26 | 24 | 22 | 22 | 22 | 22 | 21 | 21 | 20 | 20 | 20 | 24 | 32 | 20 | 22 | -0.22 |  | 55 | Y | 0 | [7 empty] | Y | Y | Y | Y | 200 | 0.48 | 63 | 84610 | 94497 | 5903 | 16300 | 08 | 1 |  | 2021-06-16 22:48 | 1551 | 116 |  | 24 |  | *엣지히터 코일부 가열, 미사용 | [14 empty] | 83.4 | 100 | 0 | 0 | 0 |  | 400 |  | N | N | 0 | 0 | 0 |  | 401 |  | N | N |  |  |  | Y |  |  |  | BT180180 | H
B64621 | 2021-06-16 | 2 | D |  | 2 | A | SM58CM2 | 탄소강 | B | BM#2 | 1641 | 39 | 1635 | 1580 | 32 | 5700 |  | 1 | 0.28 | 16 |  | -3.3 | 1547 | 1623 | 36.33 | 0 | 0 | 30 | 88 | 351 | Y |  | 2021-06-16 22:53 | 63 | 1097 | 44 | 34 | 27 | 25 | 23 | 23 | 22 | 21 | 21 | 20 | 20 | 20 |  | 20 | 24 | 27 | 20 | 20 | -0.16 |  | 45 | Y | 0 |  |  |  | 0.85 |  |  |  | N | N | N | N | 220 | 0.51 | 55 | 93488 | 89978 | 3072 | 14400 | 18 | 1 |  | 2021-06-16 22:57 | 1547 | 133 |  | 44 | [16 empty] | 100.47 | 100 | 0 | 0 | 0 |  | 651 | 400 | Y | Y | 0 | 0 | 0 |  | 651 | 400 | Y | Y | N | Y | [5 empty] | SB083083 | C
A65152 | 2021-06-16 | 1 | D |  | 3 | A | SEAH-BQ2 | 탄소강 | P-AE1055LS | BM#1 | 1573 | 41 | 1592 | 1533 | 31 | 5500 |  | 3 | 0.23 | 30 |  | -1.06 | 1554 | 1591 | 0 | 239.48 |  | 5 | 46 | 48 | Y |  | 2021-06-16 23:47 | 69 | 1090 | 15 | 18 | 25 | 28 | 30 | 30 | 30 | 30 | 30 | 28 | 28 | 28 | 27 | 26 | 27 | 30 | 26 | 30 | -0.09 | Y | 45 | Y | -0.2 | [7 empty] | Y | Y | Y | Y | 190 | 0.48 | 63 | 84610 | 95424 | 11176 | 15700 | 08 | 1 |  | 2021-06-16 23:56 | 1554 | 110 |  | 20 | 7 | *엣지히터 코일부 가열, 100KW사용 | [5 empty] | 83225E4A2FB64B5DA1CB32552F616E32 | CCAB9CF4FA584E6983F3E90D8476B286 | 5894C41CF16E44A888F7E73BBD0B8EDF |  | 0BFAA2668E734F77B0BAD78255DFDC4D | 0AA8084752044839B00B487B4DD038B1 | 0023ED4B4B62433EB08C02DD0D471005 |  |  | 82.63 | 100 | 0 | 0 | 0 |  | 400 |  | N | N | 0 | 0 | 0 |  | 401 |  | N | N |  |  |  | Y |  |  |  | BT180180 | H
B64622 | 2021-06-16 | 2 | D |  | 3 | A | SM58CM2 | 탄소강 | B | BM#2 | 1570 | 60 | 1637 | 1525 | 55 | 10100 |  | 1 | 0.25 | 16 |  | -3.16 | 1556 | 1631 | 21.66 | 0 | 0 | 32 | 72 | 752 | Y |  | 2021-06-17 00:08 | 72 | 1099 | 18 | 19 | 25 | 29 | 30 | 30 | 30 | 28 | 28 | 27 | 27 | 26 | 26 | 26 | 27 | 30 | 26 | 30 | -0.09 | Y | 40 | Y | 0 |  |  |  | 0.97 |  |  |  | N | N | N | N | 210 | 0.5 | 61 | 97075 | 98901 | 3649 | 14300 | 18 | 1 |  | 2021-06-17 00:13 | 1556 | 129 |  | 25 | [8 empty] | 550C0F34DF3F4283A1021AEE025C34BC | BC217DD9D31B4DD4A3DAA232BFE8FB8B | 96218D3FBF3944389E8E823C7996C5CC |  | A3B93DAA989A4BBF9DB07CB341FC3728 | 4DE991614E5B40149AF589FE326A30FE | 000592E511AF477DA7E03F9859FF6039 |  | 95.08 | 100 | 0 | 0 | 0 |  | 650 | 400 | Y | Y | 0 | 0 | 0 |  | 651 | 400 | Y | Y | N | Y | [5 empty] | SB100100 | C
A65153 | 2021-06-16 | 1 | D |  | 4 | A | SEAH-BQ2 | 탄소강 | P-AE1055LS | BM#1 | 1610 | 41 | 1594 | 1554 | 24 | 4300 |  | 3 | 0.23 | 30 |  | -1.38 | 1546 | 1593 | 0 | 274.98 |  | 16 | 27 | 42 | Y |  | 2021-06-17 00:49 | 61 | 1098 | 25 | 28 | 31 | 32 | 32 | 32 | 32 | 31 | 31 | 31 | 30 | 29 | 28 | 27 | 30 | 32 | 27 | 32 | -0.1 | Y | 50 | Y | -0.2 | [7 empty] | Y | Y | Y | Y | 180 | 0.48 | 66 | 101532 | 97959 | 6991 | 15600 | 08 | 1 |  | 2021-06-17 01:04 | 1546 | 108 |  | 23 | 8 | [15 empty] | 96.74 | 100 | 0 | 0 | 0 |  | 400 |  | Y | N | 0 | 0 | 0 |  | 401 |  | Y | N |  |  |  | Y |  |  |  | BT180180 | H
B64623 | 2021-06-16 | 2 | D |  | 4 | B | SM58CM2 | 탄소강 | B | BM#2 | 1571 | 44 | 1620 | 1570 | 36 | 6600 |  | 1 | 0.25 | 16 |  | -2.62 | 1557 | 1619 | 16.64 | 0 | 0 | 6 | 62 | 816 | Y |  | 2021-06-17 01:14 | 73 | 1089 | 23 | 32 | 36 | 37 | 38 | 37 | 36 | 36 | 35 | 34 | 34 | 33 | 33 | 33 | 34 | 38 | 33 | 36 | -0.12 | Y | 40 | Y | 0 |  |  |  | 0.84 |  |  |  | N | N | N | N | 200 | 0.5 | 64 | 89973 | 101947 | 4653 | 15100 | 18 | 1 |  | 2021-06-17 01:18 | 1557 | 108 |  | 22 | 16 | [15 empty] | 84.64 | 100 | 0 | 0 | 0 |  | 650 | 400 | Y | Y | 0 | 0 | 0 |  | 651 | 400 | Y | Y | N | Y | [5 empty] | SB110110 | C
A65154 | 2021-06-16 | 1 | D |  | 5 | A | SEAH-BQ2 | 탄소강 | P-AE1055LS | BM#1 | 1617 | 46 | 1586 | 1554 | 26 | 4700 |  | 3 | 0.24 | 30 |  | -1 | 1555 | 1590 | 0 | 276.1 |  | 29 | 51 | 62 | Y |  | 2021-06-17 01:58 | 70 | 1090 | 27 | 26 | 31 | 33 | 34 | 35 | 34 | 33 | 33 | 33 | 32 | 32 | 32 | 32 | 32 | 35 | 32 | 33 | -0.02 | Y | 35 | Y | 0 | [7 empty] | Y | Y | Y | Y | 170 | 0.48 | 65 | 101532 | 99672 | 7528 | 16500 | 08 | 1 |  | 2021-06-17 02:06 | 1555 | 118 |  | 20 | [16 empty] | 95.2 | 100 | 0 | 0 | 0 |  | 400 |  | Y | N | 0 | 0 | 0 |  | 401 |  | Y | N |  |  |  | Y |  |  |  | BT180180 | H
B64624 | 2021-06-16 | 2 | D | 잔강최소화전 | 5 | A | SM58CM2 | 탄소강 | B | BM#2 | 1584 | 38 | 1614 | 1537 | 31 | 5800 |  | 1 | 0.28 | 16 |  | -2.6 | 1549 | 1609 | 17.81 | 0 | 0 | 38 | 52 | 53 | Y |  | 2021-06-17 02:12 | 65 | 1091 | 29 | 32 | 33 | 33 | 33 | 33 | 33 | 32 | 31 | 30 | 28 | 27 |  | 27 | 31 | 33 | 27 | 33 | -0.13 |  | 45 | Y | -0.2 |  |  |  | 0.86 |  |  |  | N | N | N | N | 190 | 0.5 | 59 | 93488 | 95093 | 3007 | 3000 | 18 | 1 |  | 2021-06-17 02:23 | 1549 | 111 |  | 29 |  | * T/D 실측잔강 : 2.5T | [14 empty] | 96.58 | 100 | 0 | 3150 | 0 |  | 651 | 400 | Y | Y | 0 | 3280 | 0 |  | 651 | 400 | Y | Y | N | Y | [5 empty] | SB083083 | C
A65155 | 2021-06-16 | 1 | D |  | 6 | A | SEAH-BQ2 | 탄소강 | P-AE1055LS | BM#1 | 1646 | 40 | 1594 | 1569 | 22 | 3900 |  | 3 | 0.22 | 30 |  | -1.33 | 1548 | 1594 | 0 | 226.02 |  | 36 | 6 | 54 | Y |  | 2021-06-17 03:03 | 63 | 1099 | 32 | 32 | 28 | 26 | 25 | 25 | 25 | 23 | 22 | 20 | 19 | 19 | 19 | 19 | 24 | 28 | 19 | 25 | -0.16 |  | 55 | Y | 0 | [7 empty] | Y | Y | Y | Y | 210 | 0.48 | 62 | 84610 | 92825 | 7125 | 15900 | 08 | 1 |  | 2021-06-17 03:11 | 1548 | 107 |  | 21 | 15 | [15 empty] | 84.78 | 100 | 0 | 0 | 0 |  | 400 |  | Y | N | 0 | 0 | 0 |  | 401 |  | Y | N |  |  |  | Y |  |  |  | BT180180 | H
B64625 | 2021-06-16 | 2 | D | 잔강최소화 | 6 | B | SFMN438VM2 | 합금강 | KFMN443계 | BM#2 | 1612 | 43 | 1647 | 1563 | 35 | 6900 |  | 1 | 0.26 | 19 |  | -2.83 | 1557 | 1635 | 0 | 21.7 | 0 | 30 | 89 | 56 | Y |  | 2021-06-17 03:30 | 66 | 1098 | -151 | -21 | 28 | 28 | 30 | 31 | 31 | 31 | 31 | 30 | 29 | 27 |  | 27 | 24 | 31 | 27 | 31 | -0.12 | Y | 30 | Y | -0.4 |  |  |  | 0.76 |  |  |  | N | N | N | Y | 180 | 0.5 | 57 | 97100 | 99653 | 897 | 15000 | 18 | 1 |  | 2021-06-17 03:30 | 1557 | 130 |  | 27 |  | * 실리부 부착 및 롱노즐 재사용 | 96220B1B8B504D3DB9EEA231AF3764AE | [13 empty] | 97.59 | 100 | 2500 | 0 | 0 |  | 650 | 400 | Y | N | 2500 | 0 | 0 |  | 651 | 400 | Y | N | [6 empty] | Y | RB178.00 | C
A65156 | 2021-06-16 | 1 | D |  | 7 | A | SEAH-BQ2 | 탄소강 | P-AE1055LS | BM#1 | 1613 | 42 | 1598 | 1553 | 24 | 4300 |  | 3 | 0.23 | 30 |  | -1.38 | 1549 | 1598 | 0 | 259.74 |  | 5 | 47 | 65 | Y |  | 2021-06-17 04:07 | 64 | 1090 | 19 | 21 | 25 | 27 | 28 | 28 | 27 | 27 | 26 | 26 | 26 | 26 | 26 | 26 | 26 | 28 | 26 | 27 | -0.04 | Y | 45 | Y | 0 | [7 empty] | Y | Y | Y | Y | 200 | 0.48 | 64 | 101532 | 96528 | 6072 | 16100 | 08 | 1 |  | 2021-06-17 04:14 | 1549 | 114 |  | 20 | [16 empty] | 97.16 | 100 | 0 | 0 | 0 |  | 400 |  | Y | N | 0 | 0 | 0 |  | 401 |  | Y | N |  |  |  | Y |  |  |  | BT180180 | H
B64626 | 2021-06-16 | 2 | D |  | 7 | A | SFMN438VM2 | 합금강 | KFMN443계 | BM#2 | 1600 | 45 | 1645 | 1557 | 39 | 7600 |  | 1 | 0.24 | 19 |  | -2.94 | 1561 | 1645 | 0 | 24.33 | 0 | 32 | 73 | 65 | Y |  | 2021-06-17 04:33 | 70 | 1111 | 25 | 25 | 30 | 33 | 34 | 35 | 34 | 33 | 33 | 32 | 31 | 30 | 29 | 28 | 31 | 35 | 28 | 33 | -0.17 | Y | 40 | Y | -0.2 |  |  |  | 0.46 |  |  |  | N | N | N | Y | 170 | 0.5 | 64 | 90937 | 99432 | 118 | 14100 | 18 | 1 |  | 2021-06-17 04:40 | 1561 | 124 |  | 21 |  | * 전공정 요청으로 감속주입 0.40 이상공정 등록 및 생관통보 ID : 304,305, 404, 405, 406 | [14 empty] | 98.2 | 100 | 0 | 0 | 0 |  | 651 | 400 | Y | N | 0 | 0 | 0 |  | 651 | 400 | Y | N | [7 empty] | SB150150 | C
A65157 | 2021-06-16 | 1 | A |  | 8 | A | SEAH-BQ2 | 탄소강 | P-AE1055LS | BM#1 | 1630 | 41 | 1587 | 1570 | 21 | 3800 |  | 3 | 0.23 | 30 |  | -1.11 | 1550 | 1590 | 0 | 232.07 |  | 16 | 28 | 60 | Y |  | 2021-06-17 05:10 | 65 | 1096 | 25 | 26 | 28 | 30 | 30 | 30 | 30 | 29 | 28 | 28 | 27 | 27 | 27 | 26 | 28 | 30 | 26 | 30 | -0.08 | Y | 50 | Y | -0.2 | [7 empty] | Y | Y | Y | Y | 190 | 0.48 | 68 | 101532 | 99668 | 6132 | 15410 | 08 | 1 |  | 2021-06-17 05:22 | 1550 | 106 |  | 22 | 13 | [15 empty] | 95.2 | 100 | 0 | 0 | 0 |  | 400 |  | Y | N | 0 | 0 | 0 |  | 401 |  | Y | N |  |  |  | Y |  |  |  | BT180180 | H
B64627 | 2021-06-16 | 2 | A |  | 8 | B | SFMN438VM2 | 합금강 | KFMN443계 | BM#2 | 1576 | 40 | 1654 | 1565 | 33 | 6700 |  | 1 | 0.2 | 21 |  | -2.6 | 1561 | 1644 | 0 | 24.67 | 0 | 6 | 63 | 60 | Y |  | 2021-06-17 05:33 | 70 | 1088 | 25 | 28 | 30 | 31 | 31 | 31 | 30 | 30 | 29 | 28 | 28 | 26 | 26 | 20 | 28 | 31 | 20 | 31 | -0.17 | Y | 65 | Y | -0.4 |  |  |  | 0.47 |  |  |  | N | N | N | Y | 210 | 0.4 | 79 | 90167 | 102440 | -500 | 15100 | 18 | 1 |  | 2021-06-17 05:37 | 1561 | 131 |  | 29 |  | *T/D 단높이 살짝 틀어져 풀다운 작업. *전공정 요청 20%이상감속주입 이상공정등록 및 생관통보 301~306 401~405 | [14 empty] | 91.45 | 100 | 0 | 0 | 0 |  | 650 | 400 | Y | N | 0 | 0 | 0 |  | 651 | 400 | Y | N | [7 empty] | SB150150 | C
A65158 | 2021-06-16 | 1 | A |  | 9 | A | SEAH-BQ2 | 탄소강 | P-AE1055LS | BM#1 | 1660 | 40 | 1592 | 1587 | 18 | 3000 |  | 3 | 0.2 | 30 |  | -0.97 | 1558 | 1592 | 0 | 217.9 |  | 29 | 52 | 65 | Y |  | 2021-06-17 06:10 | 73 | 1090 | 26 | 29 | 32 | 33 | 34 | 34 | 33 | 33 | 33 | 33 | 33 | 32 | 32 | 32 | 32 | 34 | 32 | 33 | -0.05 | Y | 40 | Y | 0 | [7 empty] | Y | Y | Y | Y | 180 | 0.48 | 61 | 101532 | 92991 | 6059 | 15500 | 08 | 1 |  | 2021-06-17 06:19 | 1558 | 113 |  | 30 | [16 empty] | 101.53 | 100 | 0 | 0 | 0 |  | 400 |  | Y | N | 0 | 0 | 0 |  | 401 |  | Y | N |  |  |  | Y |  |  |  | BT180180 | H
B64628 | 2021-06-16 | 2 | A |  | 9 | A | SFMN438VM2 | 합금강 | KFMN443계 | BM#2 | 1631 | 42 | 1662 | 1580 | 35 | 6500 |  | 1 | 0.18 | 18 |  | -2.52 | 1568 | 1647 | 0 | 14.53 | 0 | 38 | 53 | 55 | Y |  | 2021-06-17 06:38 | 77 | 1088 | 18 | 23 | 30 | 36 | 39 | 40 | 40 | 40 | 39 | 40 | 39 | 38 | 38 | 38 | 36 | 40 | 38 | 40 | -0.05 | Y | 35 | Y | 0 |  |  |  | 0.82 |  |  |  | N | N | N | Y | 200 | 0.52 | 60 | 102576 | 99884 | -1534 | 15800 | 18 | 1 |  | 2021-06-17 06:40 | 1568 | 147 |  | 45 | 7 | [15 empty] | 100.76 | 100 | 0 | 0 | 0 |  | 650 | 400 | Y | N | 0 | 0 | 0 |  | 651 | 400 | Y | N | [7 empty] | RB178.00 | C
A65159 | 2021-06-16 | 1 | A |  | 10 | C | SEAH-BQ2 | 탄소강 | P-AE1055LS | BM#1 | 1617 | 41 | 1588 | 1559 | 27 | 4600 |  | 3 | 0.2 | 30 |  | -1.22 | 1546 | 1588 | 0 | 231.13 |  | 36 | 7 | 57 | Y |  | 2021-06-17 07:11 | 61 | 1095 | 32 | 29 | 25 | 24 | 23 | 23 | 23 | 22 | 22 | 20 | 19 | 18 | 17 | 18 | 22 | 25 | 17 | 23 | -0.16 | Y | 50 | Y | 0.2 | [7 empty] | Y | Y | Y | Y | 170 | 0.48 | 65 | 84610 | 95963 | 6587 | 15290 | 08 | 1 |  | 2021-06-17 07:18 | 1546 | 112 |  | 30 | [8 empty] | 3058C723E4A342BA98588CD94691113E | 07FF5B90559C47DF84CFE92537CCA70E | 76D2CAA073CA4E5A90E63FCE2ECF3ED7 |  | 90888BDC0194405D94264396144D423A | 093043BCFE6F4483A89994CA900C352F | 6B913593E5C2446BB631880475256086 |  | 82.19 | 100 | 0 | 0 | 0 |  | 400 |  | Y | N | 0 | 0 | 0 |  | 401 |  | Y | N |  |  |  | Y |  |  |  | BT180180 | H
B64629 | 2021-06-17 | 2 | A |  | 10 | A | SFMN438VM2 | 합금강 | KFMN443계 | BM#2 | 1617 | 44 | 1641 | 1571 | 34 | 6700 |  | 1 | 0.27 | 18 |  | -3.01 | 1554 | 1642 | 0 | 33.08 | 0 | 30 | 90 | 41 | Y |  | 2021-06-17 08:04 | 63 | 1088 | 36 | 36 | 35 | 35 | 35 | 34 | 33 | 32 | 31 | 30 | 30 | 29 | 27 | 27 | 32 | 35 | 27 | 35 | -0.16 |  | 50 | Y | -0.4 |  |  |  | 0.83 |  |  |  | N | N | N | Y | 190 | 0.52 | 58 | 99744 | 96992 | -942 | 14400 | 18 | 1 |  | 2021-06-17 08:07 | 1554 | 116 |  | 20 | [16 empty] | 102.83 | 100 | 0 | 0 | 0 |  | 650 | 400 | Y | N | 0 | 0 | 0 |  | 651 | 400 | Y | N | [7 empty] | RB178.00 | H
A65160 | 2021-06-17 | 1 | A | 유사강종연연주 | 11 | A | AE1055LS | 탄소강 | G-AE1055LS | BM#1 | 1638 | 41 | 1593 | 1572 | 26 | 4600 |  | 3 | 0.21 | 26 |  | -1.22 | 1555 | 1593 | 0 | 191.33 |  | 5 | 48 | 54 | Y |  | 2021-06-17 08:08 | 71 | 1092 | 44 | 41 | 21 | 24 | 26 | 26 | 27 | 27 | 27 | 27 | 26 | 26 | 26 | 26 | 28 | 27 | 26 | 27 | -0.03 | Y | 30 | Y | 0 | [7 empty] | Y | N | N | Y | 210 | 0.51 | 59 | 101520 | 96137 | 7413 | 16300 | 08 | 1 |  | 2021-06-17 08:16 | 1555 | 124 |  | 40 | [16 empty] | 97.52 | 100 | 0 | 0 | 0 |  | 400 |  | Y | N | 0 | 0 | 0 |  | 400 |  | Y | N | N |  |  | Y |  |  |  | BT180180 | H
B64630 | 2021-06-17 | 2 | A |  | 11 | A | SFMN438VM2 | 합금강 | KFMN443계 | BM#2 | 0 | 38 | 1639 | 1563 | 13 | 6700 |  | 1 | 0.17 | 18 |  | -2.32 | 1551 | 1622 | 0 | 15.42 | 0 | 32 | 74 | 67 | Y |  | 2021-06-17 09:03 | 60 | 1099 | 25 | 25 | 28 | 29 | 30 | 30 | 29 | 28 | 28 | 28 | 27 | 26 | 26 | 26 | 28 | 30 | 26 | 28 | -0.1 | Y | 40 | Y | 0 |  |  |  | 0.76 |  |  |  | N | N | N | Y | 180 | 0.53 | 58 | 102576 | 98598 | 802 | 15500 | 18 | 1 |  | 2021-06-17 09:11 | 1551 | 120 |  | 21 | [8 empty] | 50BD47C2EE334CFC84FFF191AAA67EBA | D6B51745ED124ADDA4FC421F9B07E33F | 9F30452F51A44C58BB117D3DA9AB821D |  | F28E6A0EFBED406FA6F6711A1BCF6E21 | D1326C975D344C9DAB76EED5203D0592 | 6F261AC867EB428AAE649A54B1FCA413 |  | 102.37 | 100 | 0 | 0 | 0 |  | 650 | 400 | Y | N | 0 | 0 | 0 |  | 651 | 400 | Y | N | [7 empty] | RB178.00 | H
A65161 | 2021-06-17 | 1 | A |  | 12 | A | AE1055LS | 탄소강 | G-AE1055LS | BM#1 | 1636 | 43 | 1597 | 1571 | 28 | 4600 |  | 3 | 0.22 | 25 |  | -1.41 | 1554 | 1597 | 0 | 255.2 |  | 16 | 29 | 45 | Y |  | 2021-06-17 09:13 | 70 | 1100 | 26 | 24 | 28 | 30 | 32 | 33 | 33 | 33 | 30 | 36 | 28 | 33 | 33 | 33 | 31 | 36 | 28 | 33 | -1.6 | Y | 5 | Y | 0 | [8 empty] | N | N |  |  | 0.52 | 58 | 101520 | 91998 | 7352 | 15820 | 08 | 1 |  | 2021-06-17 09:33 | 1554 | 129 |  | 34 |  | *온도측정 - 자동 1519, 수동 1519 - 오차X | [14 empty] | 101.52 | 100 | 0 | 0 | 0 |  | 400 |  | N | N | 0 | 0 | 0 |  | 400 |  | N | N | N |  |  | Y |  |  |  | BT180180 | H
B64631 | 2021-06-17 | 2 | A |  | 12 | A | SFMN438VM2 | 합금강 | KFMN443계 | BM#2 | 1599 | 45 | 1636 | 1561 | 32 | 6600 |  | 1 | 0.21 | 18 |  | -2.39 | 1553 | 1622 | 0 | 12.79 | 0 | 6 | 64 | 46 | Y |  | 2021-06-17 09:57 | 62 | 1102 | 25 | 25 | 27 | 28 | 28 | 28 | 27 | 26 | 26 | 24 | 24 | 23 | 22 | 21 | 26 | 28 | 21 | 28 | -0.14 | Y | 50 | Y | -0.2 |  |  |  | 0.72 |  |  |  | N | N | N | Y | 170 | 0.53 | 62 | 99744 | 104081 | -1331 | 16000 | 18 | 1 |  | 2021-06-17 10:02 | 1553 | 121 |  | 26 | [16 empty] | 98.56 | 100 | 0 | 0 | 0 |  | 650 | 400 | Y | N | 0 | 0 | 0 |  | 651 | 400 | Y | N | [7 empty] | RB178.00 | H
A65162 | 2021-06-17 | 1 | A |  | 13 | A | AE1055LS | 탄소강 | G-AE1055LS | BM#1 | 1564 | 41 | 1589 | 1541 | 35 | 5300 |  | 3 | 0.22 | 25 |  | -1.37 | 1548 | 1589 | 0 | 240.54 |  | 29 | 53 | 43 | Y |  | 2021-06-17 10:16 | 64 | 1101 | 32 | 29 | 28 | 28 | 28 | 27 | 27 | 26 | 26 | 26 | 26 | 25 |  | 25 | 27 | 28 | 25 | 28 | -0.06 |  | 45 | Y | -0.2 | [7 empty] | Y | N | N | Y | 190 | 0.52 | 55 | 101520 | 90623 | 7977 | 15300 | 08 | 1 |  | 2021-06-17 10:25 | 1548 | 108 |  | 30 | 23 | *STR#1 SR 재세팅 - W/R#6 압력X | [14 empty] | 103.8 | 100 | 0 | 0 | 0 |  | 400 |  | Y | N | 0 | 0 | 0 |  | 400 |  | Y | N | N |  |  | Y |  |  |  | BT180180 | H
B64632 | 2021-06-17 | 2 | A |  | 13 | A | SFMN438VM2 | 합금강 | KFMN443계 | BM#2 | 1603 | 44 | 1652 | 1570 | 35 | 6400 |  | 1 | 0.24 | 19 |  | -2.59 | 1558 | 1640 | 0 | 18.91 | 0 | 38 | 54 | 32 | Y |  | 2021-06-17 10:52 | 67 | 1100 | 20 | 26 | 30 | 32 | 34 | 34 | 34 | 34 | 34 | 33 | 33 | 32 |  | 32 | 32 | 34 | 32 | 34 | -0.06 | Y | 35 | Y | -0.2 |  |  |  | 0.78 |  |  |  | N | N | N | Y | 210 | 0.53 | 57 | 102576 | 95601 | -301 | 15600 | 18 | 1 |  | 2021-06-17 10:56 | 1558 | 131 |  | 35 | [16 empty] | 106.85 | 100 | 0 | 0 | 0 |  | 650 | 400 | Y | N | 0 | 0 | 0 |  | 651 | 400 | Y | N | [7 empty] | RB178.00 | H
A65163 | 2021-06-17 | 1 | A |  | 14 | A | AE1055LS | 탄소강 | G-AE1055LS | BM#1 | 1621 | 42 | 1596 | 1536 | 28 | 4400 |  | 3 | 0.24 | 25 |  | -1.55 | 1548 | 1596 | 0 | 249 |  | 36 | 8 | 48 | Y |  | 2021-06-17 11:28 | 64 | 1098 | 23 | 23 | 29 | 32 | 32 | 32 | 32 | 31 | 30 | 29 | 28 | 28 |  | 28 | 30 | 32 | 28 | 32 | -0.1 | Y | 40 | Y | 0 | [7 empty] | Y | N | N | Y | 180 | 0.52 | 54 | 101520 | 88544 | 7956 | 15860 | 08 | 1 |  | 2021-06-17 11:37 | 1548 | 99 |  | 16 | [16 empty] | 105.31 | 100 | 0 | 0 | 0 |  | 400 |  | Y | N | 0 | 0 | 0 |  | 400 |  | Y | N | N |  |  | Y |  |  |  | BT180180 | H
B64633 | 2021-06-17 | 2 | A |  | 14 | A | SFMN438VM2 | 합금강 | KFMN443계 | BM#2 | 1600 | 44 | 1641 | 1550 | 38 | 7500 |  | 1 | 0.25 | 18 |  | -2.2 | 1549 | 1623 | 0 | 12.74 | 0 | 30 | 91 | 35 | Y |  | 2021-06-17 12:00 | 58 | 1101 | 31 | 31 | 31 | 30 | 30 | 30 | 29 | 28 | 27 | 26 | 26 | 26 | 24 | 24 | 28 | 31 | 24 | 31 | -0.13 |  | 55 | Y | -0.2 |  |  |  | 0.75 |  |  |  | N | N | N | Y | 200 | 0.53 | 62 | 99463 | 103557 | -807 | 16000 | 18 | 1 |  | 2021-06-17 12:06 | 1549 | 134 |  | 25 | [16 empty] | 98.28 | 46.15 | 0 | 0 | 0 |  | 650 | 400 | Y | N | 0 | 0 | 0 |  | 651 | 400 | Y | N | [7 empty] | RB170.00 | C
A65164 | 2021-06-17 | 1 | A |  | 15 | A | AE1055LS | 탄소강 | G-AE1055LS | BM#1 | 1606 | 40 | 1591 | 1564 | 30 | 4500 |  | 3 | 0.15 | 25 |  | -1.53 | 1544 | 1591 | 0 | 236.79 |  | 5 | 49 | 60 | Y |  | 2021-06-17 12:28 | 60 | 1098 | 27 | 26 | 30 | 32 | 32 | 31 | 30 | 30 | 29 | 28 | 27 | 27 | 26 | 26 | 29 | 32 | 26 | 30 | -0.13 | Y | 45 | Y | -0.2 | [7 empty] | Y | N | N | Y | 170 | 0.52 | 60 | 84600 | 95801 | 7399 | 15600 | 08 | 1 |  | 2021-06-17 12:37 | 1544 | 98 |  | 11 | [16 empty] | 79.21 | 100 | 0 | 0 | 0 |  | 400 |  | Y | N | 0 | 0 | 0 |  | 400 |  | Y | N | N |  |  | Y |  |  |  | BT180180 | H
B64634 | 2021-06-17 | 2 | C |  | 15 | A | SFMN438VM2 | 합금강 | KFMN443계 | BM#2 | 1593 | 47 | 1648 | 1553 | 36 | 7100 |  | 1 | 0 | 18 |  | -2.18 | 1563 | 1627 | 0 | 13.97 | 0 | 32 | 75 | 37 | Y |  | 2021-06-17 12:50 | 72 | 1099 | 23 | 26 | 30 | 33 | 34 | 35 | 35 | 34 | 34 | 34 | 33 | 33 | 33 | 33 | 32 | 35 | 33 | 34 | -0.02 | Y | 35 | Y | 0 |  |  |  | 0.68 |  |  |  | N | N | N | Y | 190 | 0.53 | 60 | 94028 | 100376 | -1526 | 15200 | 18 | 1 |  | 2021-06-17 12:54 | 1563 | 139 |  | 37 | [16 empty] | 92.91 | 27.27 | 0 | 0 | 0 |  | 651 | 400 | Y | N | 0 | 0 | 0 |  | 651 | 400 | Y | N | [7 empty] | RB178.00 | H
A65165 | 2021-06-17 | 1 | C |  | 16 | A | AE1055LS | 탄소강 | G-AE1055LS | BM#1 | 1574 | 41 | 1585 | 1567 | 31 | 4000 |  | 3 | 0.41 | 25 |  | -1.15 | 1547 | 1585 | 0 | 15.34 |  | 16 | 30 | 56 | Y |  | 2021-06-17 13:19 | 63 | 1100 | 21 | 24 | 27 | 29 | 29 | 29 | 29 | 29 | 29 | 28 | 27 | 27 | 27 | 27 | 28 | 29 | 27 | 29 | -0.04 | Y | 50 | Y | 0 | [8 empty] | N | N | Y | 210 | 0.44 | 64 | 84600 | 92009 | 7991 | 15400 | 08 | 1 |  | 2021-06-17 13:27 | 1547 | 104 |  | 24 |  | *전공정 요청 감속주입 - 정속미준수 (전기로보수)101~103,201~203 *전공정 요청으로 감속주입-감속주입 20%이상으로 이상재및 생관통보 104~105,204~205 (전기로보수) *롱노즐교체 15회사용 - 지금융착 | [14 empty] | 84.81 | 100 | 0 | 0 | 0 |  | 400 |  | Y | N | 0 | 0 | 0 |  | 400 |  | Y | N | N |  |  | Y | Y |  |  | BT180180 | H
B64635 | 2021-06-17 | 2 | C | TUNDISH교체전 | 16 | A | SFMN438VM2 | 합금강 | KFMN443계 | BM#2 | 1582 | 46 | 1656 | 1561 | 36 | 7100 |  | 1 | 0.27 | 18 |  | -2.26 | 1563 | 1638 | 0 | 15.83 | 0 | 6 | 65 | 30 | Y |  | 2021-06-17 13:58 | 72 | 1098 | 32 | 33 | 38 | 39 | 41 | 41 | 40 | 40 | 40 | 39 | 38 | 38 | 37 | 37 | 38 | 41 | 37 | 40 | -0.1 | Y | 40 | Y | -0.2 |  |  |  | 0.61 |  |  |  | N | N | N | M | 180 | 0.52 | 61 | 113138 | 101968 | -518 | 2000 | 18 | 1 |  | 2021-06-17 14:05 | 1563 | 143 |  | 30 |  |  | 227A436540144B4D90484D930C065858 | 0BD6890CD0AC42EFA3A99C8F33DE35E4 | F2C8DFDF25E24A5590FF8853387A2895 | [11 empty] | 112.46 | 37.5 | 0 | 3490 | 0 |  | 650 | 400 | Y | N | 0 | 3200 | 0 |  | 651 | 400 | Y | N | [7 empty] | RB170.00 | C
A65166 | 2021-06-17 | 1 | C |  | 17 | A | AE1055LS | 탄소강 | G-AE1055LS | BM#1 | 1662 | 40 | 1592 | 1590 | 17 | 2800 |  | 3 | 0.22 | 25 |  | -1.16 | 1546 | 1584 | 0 | 202.14 |  | 29 | 54 | 64 | Y |  | 2021-06-17 14:15 | 62 | 1101 | 30 | 29 | 28 | 27 | 27 | 27 | 26 | 25 | 25 | 24 | 24 | 23 | 22 | 21 | 25 | 28 | 21 | 27 | -0.11 |  | 65 | Y | -0.2 | [8 empty] | N | N | Y | 200 | 0.4 | 76 | 101520 | 95188 | 7962 | 15600 | 08 | 1 |  | 2021-06-17 14:23 | 1546 | 109 |  | 33 |  | *전공정 요청으로 감속주입-감속주입 20%이상으로 이상재및 생관통보 (전기로보수) | [14 empty] | 97.43 | 100 | 0 | 0 | 0 |  | 400 |  | Y | N | 0 | 0 | 0 |  | 400 |  | Y | N | N |  |  | Y |  |  |  | BT180180 | H
B64636 | 2021-06-17 | 2 | C | TUNDISH교체 | 1 | A | SCM440HK | 소입성보증강 | D | BM#2 | 1616 | 47 | 1669 | 1530 | 43 | 8400 |  | 1 | 0.28 | 20 |  | -2.56 | 1578 | 1653 | 21.75 | 0 | 0 | 38 | 55 | 34 | Y |  | 2021-06-17 15:01 | 84 | 1101 | -445 | -6 | 20 | 17 | 26 | 32 | 34 | 35 | 36 | 35 | 35 | 34 |  | 34 | 30 | 36 | 34 | 35 | -0.04 |  | 15 | Y | -0.2 |  | 1.51 | 1.51 |  |  |  |  | N | N | N | N | 220 | 0.48 | 58 | 95820 | 91267 | 1583 | 16700 | 11 | 2 |  | 2021-06-17 15:08 | 1578 | 152 |  | 50 | [16 empty] | 103.7 | 33.33 | 700 | 0 | 0 |  | 651 | 400 | Y | N | 700 | 0 | 0 |  | 651 | 400 | Y | N | N | [6 empty] | RB110.00 | C
A65167 | 2021-06-17 | 1 | C |  | 18 | A | AE1055LS | 탄소강 | G-AE1055LS | BM#1 | 1627 | 45 | 1594 | 1568 | 40 | 4400 |  | 3 | 0.22 | 26 |  | -1.32 | 1554 | 1597 | 0 | 247.05 |  | 36 | 9 | 58 | Y |  | 2021-06-17 15:32 | 70 | 1097 | 26 | 20 | 24 | 27 | 27 | 27 | 27 | 27 | 26 | 26 | 26 | 25 | 25 | 25 | 26 | 27 | 25 | 27 | -0.04 | Y | 55 | Y | 0 | [8 empty] | N | N | Y | 190 | 0.4 | 71 | 84600 | 86069 | 7581 | 15500 | 08 | 1 |  | 2021-06-17 15:38 | 1554 | 122 |  | 33 |  | *전공정 요청으로 감속주입-감속주입 20%이상으로 이상재및 생관통보 (전기로보수) | [6 empty] | 6AC0CF794AFB4D66AA92C5AB35D437B0 | 1955A607819E48AF9DE0EAA642B412DB | 86FC7A3D789C4039B48608BCA1B8D8CD |  | 6F1BB6B0BED64AC0967384984F67910D | 9A30A5E18B314702AE4EEB9A2F5563C7 | FE8926D15DEE4AC4B5D4301BDD278EF0 |  | 88.96 | 100 | 0 | 0 | 0 |  | 400 |  | Y | N | 0 | 0 | 0 |  | 400 |  | Y | N | N |  |  | Y |  |  |  | BT180180 | H
B64637 | 2021-06-17 | 2 | C |  | 2 | A | SCM440HK | 소입성보증강 | D | BM#2 | 1614 | 45 | 1636 | 1557 | 39 | 7900 |  | 1 | 0.24 | 19 |  | -2.13 | 1562 | 1631 | 13.81 | 0 | 0 | 22 | 8 | 1640 | Y |  | 2021-06-17 16:12 | 68 | 1080 | 32 | 31 | 24 | 22 | 22 | 22 | 22 | 21 | 20 | 19 | 18 | 17 | 17 | 17 | 21 | 24 | 17 | 22 | -0.14 |  | 50 | Y | 0 | [7 empty] | N | N | N | N | 220 | 0.51 | 62 | 95820 | 100814 | -2214 | 15200 | 11 | 2 |  | 2021-06-17 16:18 | 1562 | 135 |  | 38 | 20 | [7 empty] | 4F574C74BF5C475984C1431D8475C325 | B9405920D2824D27A45EAA2FF25A5745 | 0683586A88804C389F9E4723E14431C0 |  | E23853F6C3F84DBB86E4E7441EF515CC | 2CF4D48236914EFEA4E87A7C6647FAE1 | FB34E3D54A2B4BE682BB0A76F70069D0 |  | 97.78 | 41.67 | 0 | 0 | 0 |  | 650 | 400 | N | N | 0 | 0 | 0 |  | 651 | 400 | N | N | N | [6 empty] | RB110.00 | C
A65168 | 2021-06-17 | 1 | C |  | 19 | A | AE1055LS | 탄소강 | G-AE1055LS | BM#1 | 1628 | 40 | 1590 | 1544 | 25 | 4500 |  | 3 | 0.22 | 25 |  | -1.47 | 1548 | 1591 | 0 | 212.65 |  | 5 | 50 | 81 | Y |  | 2021-06-17 16:51 | 64 | 1091 | 24 | 24 | 24 | 25 | 25 | 24 | 23 | 22 | 22 | 22 | 22 | 21 | 23 | 23 | 23 | 25 | 21 | 24 | -0.1 | Y | 40 | Y | 0.4 | [8 empty] | N | N | Y | 180 | 0.48 | 59 | 101520 | 87448 | 7902 | 16000 | 08 | 1 |  | 2021-06-17 17:00 | 1548 | 99 |  | 26 |  | *전공정 요청으로 감속주입-정속주입 강종 감속으로 이상재 등록ID: 101~102,201~202 | [14 empty] | 104.23 | 100 | 0 | 0 | 0 |  | 400 |  | Y | N | 0 | 0 | 0 |  | 400 |  | Y | N | N |  |  | Y |  |  |  | BT180180 | H
B64638 | 2021-06-17 | 2 | C |  | 3 | A | SCM440HK | 소입성보증강 | D | BM#2 | 1620 | 42 | 1619 | 1537 | 37 | 7300 |  | 1 | 0.31 | 16 |  | -2.31 | 1556 | 1627 | 30.36 | 0 | 0 | 32 | 76 | 48 | Y |  | 2021-06-17 17:23 | 62 | 1100 | 14 | 19 | 27 | 30 | 31 | 31 | 31 | 31 | 30 | 29 | 28 | 27 | 25 | 25 | 28 | 31 | 25 | 31 | -0.15 | Y | 40 | Y | -0.4 | [7 empty] | N | N | N | N | 210 | 0.5 | 62 | 95656 | 100014 | -564 | 17300 | 11 | 2 |  | 2021-06-17 17:33 | 1556 | 134 |  | 29 | [16 empty] | 96.62 | 38.46 | 0 | 0 | 0 |  | 650 | 400 | Y | N | 0 | 0 | 0 |  | 651 | 400 | Y | N | N | [6 empty] | SB120120 | C
A65169 | 2021-06-17 | 1 | C | TUNDISH교체전 | 20 | A | AE1055LS | 탄소강 | G-AE1055LS | BM#1 | 1588 | 42 | 1586 | 1548 | 32 | 4800 |  | 3 | 0.22 | 25 |  | -1.34 | 1547 | 1587 | 0 | 200.87 |  | 16 | 31 | 83 | Y |  | 2021-06-17 18:06 | 63 | 1109 | 22 | 25 | 29 | 31 | 31 | 30 | 29 | 28 | 27 | 26 | 26 |  |  | 26 | 28 | 31 | 26 | 0 | -0.14 | Y | 35 | Y | 0 | [8 empty] | N | N | M | 170 | 0.52 | 58 | 79609 | 93313 | 7987 | 2000 | 08 | 1 |  | 2021-06-17 18:13 | 1547 | 88 |  | 12 |  | *램핑다운 14:45 TAIL 추가절단 500MM |  | D6FC5BE00CC14D0190F5544B188CA2A2 | 5DCAB3075BB24A609D63663676027996 | [11 empty] | 78.59 | 100 | 0 | 4000 | 0 |  | 400 |  | Y | N | 0 | 4000 | 0 |  | 400 |  | Y | N | N |  |  | Y |  |  |  | BT180180 | H
B64639 | 2021-06-17 | 2 | C |  | 4 | A | SCM440HK | 소입성보증강 | D | BM#2 | 1625 | 39 | 1613 | 1561 | 38 | 6800 |  | 1 | 0.31 | 16 |  | -2.17 | 1564 | 1633 | 27.72 | 0 | 0 | 6 | 66 | 51 | Y |  | 2021-06-17 18:22 | 70 | 1090 | 23 | 23 | 30 | 33 | 35 | 37 | 37 | 36 | 35 | 34 | 33 | 32 | 30 | 28 | 33 | 37 | 28 | 0 | -0.22 | Y | 40 | Y | -0.4 | [7 empty] | N | N | N | N | 200 | 0.49 | 63 | 92912 | 98430 | 1920 | 16500 | 11 | 2 |  | 2021-06-17 18:53 | 1564 | 134 |  | 33 | [16 empty] | 93.85 | 30.77 | 0 | 0 | 0 |  | 650 | 400 | Y | N | 0 | 0 | 0 |  | 651 | 400 | Y | N | N | [6 empty] | SB120120 | C
A65170 | 2021-06-17 | 1 | C | TUNDISH교체 | 1 | A | BP-AE10B35M | 탄소강 | B | BM#1 | 1674 | 35 | 1632 | 1595 | 23 | 4000 |  | 3 | 0.25 | 23 |  | -1.67 | 1578 | 1624 | 167.82 | 11.59 |  | 29 | 55 | 91 | Y |  | 2021-06-17 19:03 | 81 | 1105 | -72 | 21 | 14 | 19 | 25 | 29 | 31 | 33 | 34 | 34 | 34 |  |  | 34 | 28 | 34 | 34 | 34 | 0 |  | 10 | Y | 0 |  | 2.59 | 2.59 | 0.74 |  |  |  | N | N | N | N | 210 | 0.5 | 59 | 84610 | 92900 | 7750 | 15200 | 04 | 2 |  | 2021-06-17 19:10 | 1578 | 97 |  | 31 |  | *T/D FLUX 유:10,용:120kg *첫Heat 수소측정치 OVER되어 이상재 등록및 생관통보-ID:101.102.103.201.202.203 | [14 empty] | 84.69 | 100 | 1000 | 0 | 0 |  | 650 |  | Y | Y | 1000 | 0 | 0 |  | 651 |  | Y | Y | N |  |  | Y |  |  |  | BT180180 | H
B64640 | 2021-06-17 | 2 | C |  | 5 | A | SCM440HK | 소입성보증강 | D | BM#2 | 1573 | 41 | 1631 | 1521 | 35 | 7200 |  | 1 | 0.23 | 16 |  | -2.64 | 1565 | 1629 | 15.3 | 0 | 0 | 38 | 56 | 32 | Y |  | 2021-06-17 19:32 | 71 | 1098 | 25 | 24 | 29 | 32 | 33 | 32 | 31 | 31 | 29 | 29 | 27 | 26 | 25 | 25 | 29 | 33 | 25 | 29 | -0.2 | Y | 40 | Y | -0.2 | [7 empty] | N | N | N | N | 190 | 0.5 | 62 | 96537 | 98573 | -173 | 15500 | 11 | 2 |  | 2021-06-17 19:44 | 1565 | 141 |  | 27 | [16 empty] | 99.32 | 50 | 0 | 0 | 0 |  | 650 | 400 | Y | N | 0 | 0 | 0 |  | 650 | 400 | Y | N | N | [6 empty] | SB120120 | C
A65171 | 2021-06-17 | 1 | C |  | 2 | A | BP-AE10B35M | 탄소강 | B | BM#1 | 1613 | 36 | 1611 | 1537 | 23 | 4300 |  | 3 | 0.24 | 18 |  | -1.56 | 1566 | 1600 | 112.31 | 8.79 |  | 36 | 10 | 77 | Y |  | 2021-06-17 19:52 | 69 | 1109 | 34 | 34 | 26 | 24 | 22 | 22 | 21 | 21 | 22 | 21 | 22 | 22 |  | 22 | 23 | 26 | 21 | 22 | -0.14 | Y | 35 | Y | 0 | [7 empty] | N | N | N | N | 200 | 0.52 | 52 | 84610 | 85443 | 6407 | 14800 | 04 | 2 |  | 2021-06-17 20:09 | 1566 | 102 |  | 43 |  | *자동:1519℃ 수동:1524℃ | [14 empty] | 91.57 | 100 | 0 | 0 | 0 |  | 650 |  | Y | Y | 0 | 0 | 0 |  | 651 |  | Y | Y | N |  |  | Y |  |  |  | BT180180 | H
B64641 | 2021-06-17 | 2 | D |  | 6 | B | SCM440HK | 소입성보증강 | D | BM#2 | 1635 | 37 | 1621 | 1561 | 34 | 6300 |  | 1 | 0.21 | 16 |  | -2.37 | 1551 | 1616 | 11.37 | 0 | 0 | 22 | 9 | 23 | Y |  | 2021-06-17 20:32 | 57 | 1095 | 21 | 21 | 24 | 25 | 25 | 25 | 25 | 23 | 23 | 21 | 20 | 19 |  | 19 | 23 | 25 | 19 | 25 | -0.15 | Y | 40 | Y | -0.2 | [7 empty] | N | N | N | N | 180 | 0.51 | 60 | 101832 | 97718 | -1118 | 16400 | 11 | 2 |  | 2021-06-17 20:38 | 1551 | 130 |  | 30 | 18 | [15 empty] | 104.12 | 100 | 0 | 0 | 0 |  | 650 | 400 | Y | N | 0 | 0 | 0 |  | 651 | 400 | Y | N | N | [6 empty] | RB170.00 | C
A65172 | 2021-06-17 | 1 | D |  | 3 | A | BP-AE10B35M | 탄소강 | B | BM#1 | 1594 | 39 | 1606 | 1539 | 26 | 4700 |  | 3 | 0.43 | 17 |  | -1.63 | 1562 | 1597 | 120.37 | 35.71 |  | 5 | 51 | 65 | Y |  | 2021-06-17 20:58 | 65 | 1101 | 21 | 21 | 23 | 25 | 25 | 25 | 25 | 24 | 24 | 23 | 22 |  |  | 22 | 24 | 25 | 22 | 25 | -0.07 | Y | 40 | Y | -0.2 | [7 empty] | N | N | N | N | 190 | 0.52 | 57 | 101532 | 95973 | 5477 | 16100 | 04 | 2 |  | 2021-06-17 21:05 | 1562 | 98 |  | 30 | [16 empty] | 98.62 | 100 | 0 | 0 | 0 |  | 650 |  | Y | Y | 0 | 0 | 0 |  | 651 |  | Y | Y | N |  |  | Y |  |  |  | BT180180 | H
B64642 | 2021-06-17 | 2 | D |  | 7 | A | SCM440 | 합금강 | D | BM#2 | 1599 | 44 | 1609 | 1554 | 35 | 6300 |  | 1 | 0.23 | 16 |  | -2.25 | 1557 | 1615 | 0.13 | 17.36 | 0 | 32 | 77 | 43 | Y |  | 2021-06-17 21:41 | 61 | 1099 | 15 | 18 | 22 | 23 | 25 | 27 | 26 | 25 | 25 | 25 | 24 | 23 | 22 | 21 | 23 | 27 | 21 | 25 | -0.15 | Y | 40 | Y | -0.2 |  |  |  | 0.78 |  |  |  | Y | Y | Y | Y | 170 | 0.48 | 65 | 88356 | 97092 | 1608 | 15000 | 11 | 2 |  | 2021-06-17 21:35 | 1557 | 131 |  | 22 | [16 empty] | 89.66 | 100 | 0 | 0 | 0 |  | 650 | 400 | Y | N | 0 | 0 | 0 |  | 651 | 400 | Y | N | N | [6 empty] | RB120.00 | C
A65173 | 2021-06-17 | 1 | D |  | 4 | A | BP-AE10B35M | 탄소강 | B | BM#1 | 1613 | 40 | 1605 | 1520 | 29 | 5100 |  | 3 | 0.25 | 17 |  | -1.51 | 1568 | 1600 | 107.51 | 33.28 |  | 16 | 32 | 64 | Y |  | 2021-06-17 21:52 | 71 | 1091 | 23 | 22 | 23 | 26 | 26 | 26 | 26 | 26 | 26 | 26 | 26 | 26 |  | 26 | 25 | 26 | 26 | 26 | 0 |  | 40 | Y | 0 | [7 empty] | N | N | N | N | 180 | 0.52 | 57 | 101532 | 94784 | 6166 | 16000 | 04 | 2 |  | 2021-06-17 22:06 | 1568 | 100 |  | 33 | [16 empty] | 99.79 | 100 | 0 | 0 | 0 |  | 650 |  | Y | Y | 0 | 0 | 0 |  | 651 |  | Y | Y | N |  |  | Y |  |  |  | BT180180 | H
B64643 | 2021-06-17 | 2 | D | 연주종료 | 8 | A | SCM440 | 합금강 | D | BM#2 | 1615 | 38 | 1625 | 1552 | 33 | 6500 |  | 1 | 0.28 | 17 |  | -2.26 | 1561 | 1621 | 0 | 50.97 | 0 | 6 | 67 | 37 | Y |  | 2021-06-17 22:39 | 65 | 1096 | 18 | 18 | 26 | 29 | 31 | 32 | 32 | 31 | 31 | 30 | 29 | 28 | 28 | 27 | 28 | 32 | 27 | 31 | -0.12 | Y | 40 | Y | -0.2 |  |  |  | 0.7 |  |  |  | N | N | N | N | 170 | 0.47 | 65 | 110034 | 98330 | -380 | 2000 | 11 | 2 |  | 2021-06-17 22:41 | 1561 | 113 |  | 30 |  | * 연주종료 : 00 : 29 | 1A3077607C7A404F868467D33CDBAE20 | [5 empty] | 91A2ED3E957C4FC48741A1D0DA28241C | B3E1998102094FE89F73E0767E1581D3 |  |  | 1405DBE15D904503BB2FEBDFDB9AD7A0 | 1B1EAEF9EDF045D3A69956CEB2FA772A |  |  | 112.34 | 100 | 0 | 3360 | 0 |  | 650 | 400 | Y | N | 0 | 3650 | 0 |  | 651 | 400 | Y | N | N | [6 empty] | RB135.00 | C
A65174 | 2021-06-17 | 1 | D |  | 5 | A | BP-AE10B35M | 탄소강 | B | BM#1 | 1627 | 44 | 1600 | 1566 | 27 | 4700 |  | 3 | 0.25 | 14 |  | -1.77 | 1576 | 1608 | 92.54 | 36.24 |  | 29 | 56 | 55 | Y |  | 2021-06-17 22:56 | 79 | 1090 | 26 | 25 | 30 | 33 | 34 | 34 | 36 | 36 | 36 | 36 | 35 | 34 | 34 | 34 | 33 | 36 | 34 | 36 | -0.06 | Y | 30 | Y | 0 | [7 empty] | N | N | N | N | 170 | 0.5 | 61 | 101532 | 97929 | 7621 | 16000 | 04 | 2 |  | 2021-06-17 23:05 | 1576 | 98 |  | 28 | [16 empty] | 96.79 | 100 | 0 | 0 | 0 |  | 650 |  | Y | Y | 0 | 0 | 0 |  | 651 |  | Y | Y | N |  |  | Y |  |  |  | BT180180 | H
A65175 | 2021-06-17 | 1 | D |  | 6 | A | BP-AE10B35M | 탄소강 | B | BM#1 | 1625 | 44 | 1597 | 1562 | 25 | 4200 |  | 3 | 0.24 | 13 |  | -1.96 | 1564 | 1598 | 89.35 | 41.23 |  | 36 | 11 | 55 | Y |  | 2021-06-17 23:52 | 67 | 1089 | 34 | 30 | 26 | 23 | 21 | 20 | 20 | 19 | 19 | 19 | 20 | 18 |  | 18 | 22 | 26 | 18 | 20 | -0.18 |  | 45 | Y | -0.4 | [7 empty] | N | N | N | N | 210 | 0.51 | 57 | 84610 | 92024 | 7076 | 15400 | 04 | 2 |  | 2021-06-18 00:08 | 1564 | 103 |  | 34 | [7 empty] | ADABB4FE9A54449A9ED847AAF357A8E2 | BD4E4B4016EF4A5E96E72E84E29ABFF9 | E14C9D7ED31D404AB4167394ACCC100D |  | A1FE992B515D4215A0BF3C473D84128F | F0D51AE7CE484914BDCD7CAA9ABBE3CC | B267D29B0C214CE896B4E18453BCBC5E |  |  | 85.46 | 100 | 0 | 0 | 0 |  | 650 |  | Y | Y | 0 | 0 | 0 |  | 651 |  | Y | Y | N |  |  | Y |  |  |  | BT180180 | H
A65176 | 2021-06-17 | 1 | D |  | 7 | A | BP-AE10B35M | 탄소강 | B | BM#1 | 1580 | 41 | 1599 | 1528 | 38 | 5100 |  | 3 | 0.25 | 13 |  | -1.92 | 1567 | 1600 | 83.21 | 50.83 |  | 5 | 52 | 57 | Y |  | 2021-06-18 00:59 | 70 | 1090 | 16 | 21 | 26 | 28 | 27 | 28 | 27 | 27 | 27 | 26 | 26 | 26 |  | 26 | 25 | 28 | 26 | 27 | -0.03 | Y | 40 | Y | 0 | [7 empty] | N | N | N | N | 200 | 0.48 | 59 | 84610 | 90469 | 6381 | 16300 | 04 | 2 |  | 2021-06-18 01:09 | 1567 | 95 |  | 25 |  | *전공정요청 감속주입 | [14 empty] | 86.82 | 100 | 0 | 0 | 0 |  | 650 |  | Y | Y | 0 | 0 | 0 |  | 651 |  | Y | Y | N |  |  | Y |  |  |  | BT180180 | H
A65177 | 2021-06-17 | 1 | D | TUNDISH교체전 | 8 | A | BP-AE10B35M | 탄소강 | B | BM#1 | 1669 | 38 | 1619 | 1608 | 21 | 3600 |  | 3 | 0.25 | 13 |  | -1.95 | 1579 | 1616 | 80.6 | 64.74 | 0 | 16 | 33 | 67 | Y |  | 2021-06-18 02:14 | 82 | 1100 | 24 | 23 | 30 | 34 | 38 | 40 | 41 | 40 | 40 | 40 | 39 | 38 | 37 | 37 | 37 | 41 | 37 | 40 | -0.13 | Y | 30 | Y | -0.2 | [7 empty] | N | N | N | N | 190 | 0.49 | 63 | 91413 | 97214 | 6636 | 1500 | 04 | 2 |  | 2021-06-18 02:19 | 1579 | 96 |  | 10 |  |  | 67F59E23B5BB4267B9FF5053D3D634F1 | 58D7A5F81F03406EBE119706B770F5CF | 634E707F0DE04244927A237DA51521CE | [11 empty] | 87.73 | 100 | 0 | 3000 | 0 |  | 650 |  | Y | Y | 0 | 3000 | 0 |  | 651 |  | Y | Y | N |  |  | Y |  |  |  | BT180180 | H
A65178 | 2021-06-17 | 1 | D | TUNDISH교체 | 1 | A | G-AE1055LST | 탄소강 | G-AE1055LS | BM#1 | 1624 | 41 | 1631 | 1556 | 32 | 6300 |  | 3 | 0.23 | 25 |  | -1.41 | 1580 | 1622 | 0 | 259.49 |  | 29 | 57 | 60 | Y |  | 2021-06-18 03:10 | 96 | 1091 | -272 | -272 | 26 | 29 | 25 | 32 | 38 | 40 | 42 | 44 | 44 | 45 | 45 | 45 | 38 | 45 | 45 | 0 | 0 |  | 5 | Y | 0 |  | 1.56 | 1.5 |  |  |  |  | N | N | N | N | 210 | 0.5 | 57 | 84600 | 94781 | 7819 | 15300 | 15 | 1 |  | 2021-06-18 03:20 | 1580 | 121 |  | 40 |  | *T/D FLUX 유:15KG 용:225KG | [14 empty] | 8460000 | 100 | 1500 | 0 | 0 |  | 500 |  | Y | N | 1500 | 0 | 0 |  | 501 |  | Y | N | N |  |  | Y |  |  |  | BT180180 | H
B64647 | 2021-06-17 | 2 | D | 연주시작 | 1 | B | AE15B36C2 | 합금강 | 보론강 | BM#2 | 1600 | 60 | 1677 | 1533 | 49 | 10100 |  | 1 | 0.2 | 22 |  | -2.56 | 1595 | 1677 | 20.35 | 0 | 0 | 6 | 68 | 66 | Y |  | 2021-06-18 03:49 | 97 | 1098 | -337 | -16 | 28 | 26 | 29 | 33 | 34 | 34 | 33 | 31 | 30 | 28 | 25 | 16 | 28 | 34 | 16 | 0 | -0.45 |  | 40 | Y | -1.2 | 1 | 1.26 | 1.26 |  |  |  |  | N | N | N | N | 220 | 0.47 | 70 | 83260 | 98330 | 10370 | 14200 | 06 | 1 |  | 2021-06-18 03:50 | 1595 | 151 |  | 33 | 20 | * 연주시작 : 04 : 24 * BUTT 타입롱노즐사용(일반타입.) * T/D FLUX 용탕부: 220 KG / 유탕부: 10KG 투입. * EDGE HEATER 코일 건조로 미적용. 이상공정/생관통보 | [14 empty] | 76.18 | 100 | 700 | 0 | 0 |  | 300 | 400 | N | Y | 700 | 0 | 0 |  | 299 | 400 | N | Y | N | [6 empty] | RB080.00 | C
A65179 | 2021-06-17 | 1 | D |  | 2 | A | G-AE1055LST | 탄소강 | G-AE1055LS | BM#1 | 1648 | 40 | 1598 | 1579 | 23 | 4000 |  | 3 | 0.22 | 25 |  | -1.58 | 1552 | 1599 | 0 | 228.02 |  | 36 | 12 | 64 | Y |  | 2021-06-18 04:11 | 68 | 1098 | 46 | 44 | 36 | 32 | 29 | 27 | 27 | 25 | 25 | 24 | 23 | 24 | 23 | 23 | 29 | 36 | 23 | 0 | -0.26 |  | 50 | Y | -0.2 | [7 empty] | Y | N | N | Y | 200 | 0.52 | 59 | 101520 | 96581 | 3919 | 15220 | 15 | 1 |  | 2021-06-18 04:20 | 1552 | 119 |  | 38 | [16 empty] | 98.04 | 100 | 0 | 0 | 0 |  | 500 |  | Y | N | 0 | 0 | 0 |  | 501 |  | Y | N | N |  |  | Y |  |  |  | BT180180 | H
B64648 | 2021-06-17 | 2 | A |  | 2 | B | AE15B36C2 | 합금강 | 보론강 | BM#2 | 1594 | 46 | 1646 | 1544 | 38 | 7500 |  | 1 | 0.38 | 16 |  | -3.1 | 1582 | 1656 | 14.9 | 0 | 0 | 38 | 58 | 123 | Y |  | 2021-06-18 04:48 | 84 | 1094 | 14 | 16 | 27 | 31 | 33 | 35 | 34 | 34 | 33 | 33 | 32 | 32 | 31 | 31 | 30 | 35 | 31 | 33 | -0.11 | Y | 35 | Y | -0.2 | [7 empty] | N | N | N | N | 220 | 0.49 | 62 | 99912 | 96391 | -791 | 14800 | 06 | 1 |  | 2021-06-18 04:51 | 1582 | 148 |  | 46 |  | * EDGE HEATER 코일 건조로 미적용. 이상공정/생관통보 * 샘플채취 ID : 303,403 (300mm) | [14 empty] | 104.95 | 100 | 0 | 0 | 300 |  | 300 | 400 | N | Y | 0 | 0 | 300 |  | 300 | 400 | N | Y | N | [6 empty] | RB080.00 | C
A65180 | 2021-06-17 | 1 | A |  | 3 | A | G-AE1055LST | 탄소강 | G-AE1055LS | BM#1 | 1647 | 44 | 1595 | 1588 | 21 | 3600 |  | 3 | 0.21 | 25 |  | -1.26 | 1552 | 1591 | 0 | 215.53 |  | 5 | 53 | 62 | Y |  | 2021-06-18 05:10 | 68 | 1084 | 23 | 22 | 23 | 24 | 25 | 26 | 25 | 25 | 24 | 23 | 24 |  |  | 24 | 24 | 26 | 23 | 25 | -0.02 | Y | 30 | Y | 0.2 | [7 empty] | Y | N | N | Y | 190 | 0.52 | 57 | 84600 | 95101 | 5949 | 15570 | 15 | 1 |  | 2021-06-18 05:20 | 1552 | 120 |  | 39 | [16 empty] | 82.9 | 100 | 0 | 0 | 0 |  | 500 |  | Y | N | 0 | 0 | 0 |  | 501 |  | Y | N | N |  |  | Y |  |  |  | BT180180 | H
B64649 | 2021-06-17 | 2 | A |  | 3 | B | AE15B36C2 | 합금강 | 보론강 | BM#2 | 1645 | 44 | 1633 | 1550 | 42 | 7300 |  | 1 | 0.15 | 16 |  | -2.93 | 1567 | 1633 | 12.05 | 0 | 0 | 22 | 11 | 119 | Y |  | 2021-06-18 05:41 | 69 | 1099 | 28 | 23 | 21 | 21 | 21 | 21 | 21 | 21 | 20 | 20 | 20 | 19 | 19 | 19 | 21 | 21 | 19 | 21 | -0.04 | Y | 55 | Y | 0 | [7 empty] | N | N | N | N | 210 | 0.49 | 66 | 97446 | 102237 | 563 | 16000 | 06 | 1 |  | 2021-06-18 05:44 | 1567 | 156 |  | 55 |  | * EDGE HEATER 코일 건조로100KW 적용 이상공정등록 및 생관통보 | [6 empty] | 9DEDEA115C2F4ED7B47EAB5A53B52EC9 | A3BC79865F5A4736977357BF748798B9 | 6CF330B22DCF41E6A02F20798550ACD4 |  | 98B1CE3C1CD34E8E97014712DB529ED5 | E845613E8CF14A4DB044C923EF963A8A | CA01227B0DE842839DF54F1BF1D53D8F |  | 96.91 | 100 | 0 | 0 | 0 |  | 299 | 400 | N | Y | 0 | 0 | 0 |  | 299 | 400 | N | Y | N | [6 empty] | RB150.00 | C
A65181 | 2021-06-17 | 1 | A |  | 4 | A | G-AE1055LST | 탄소강 | G-AE1055LS | BM#1 | 1676 | 39 | 1595 | 1572 | 28 | 3000 |  | 3 | 0.23 | 25 |  | -1.43 | 1548 | 1595 | 0 | 245.56 |  | 16 | 34 | 58 | Y |  | 2021-06-18 06:18 | 64 | 1099 | 23 | 22 | 26 | 29 | 31 | 31 | 30 | 30 | 29 | 30 | 29 | 28 |  | 28 | 28 | 31 | 28 | 30 | -0.09 | Y | 35 | Y | -0.2 | [7 empty] | Y | N | N | Y | 180 | 0.52 | 57 | 101520 | 93496 | 6254 | 15180 | 15 | 1 |  | 2021-06-18 06:26 | 1548 | 113 |  | 30 | [16 empty] | 101.01 | 100 | 0 | 0 | 0 |  | 500 |  | Y | N | 0 | 0 | 0 |  | 501 |  | Y | N | N |  |  | Y |  |  |  | BT180180 | H
A65182 | 2021-06-17 | 1 | A |  | 5 | A | G-AE1055LST | 탄소강 | G-AE1055LS | BM#1 | 1624 | 42 | 1583 | 1586 | 25 | 4300 |  | 3 | 0.68 | 25 |  | -0.95 | 1549 | 1583 | 0 | 252.19 |  | 29 | 58 | 42 | Y |  | 2021-06-18 07:17 | 65 | 1088 | 29 | 28 | 30 | 31 | 31 | 31 | 31 | 31 | 30 | 30 | 29 | 29 |  | 29 | 30 | 31 | 29 | 31 | -0.05 | Y | 40 | Y | 0 | [7 empty] | Y | N | N | Y | 170 | 0.52 | 55 | 101520 | 92513 | 7037 | 14830 | 15 | 1 |  | 2021-06-18 07:28 | 1549 | 116 |  | 29 | [8 empty] | 1CB7DE60F34E4351B8FD886E84B33B32 | 44E1694321D64176A0CEC623556A46C9 | 5D851993DD254D309949FDA4C2AD74BF |  | 8529F84B6CCF4F6D8F33B8233A505CDB | C041299F859646B591729BC591B8455B | D250D9AED0064124BDEA3D4E2966738D |  | 102.08 | 100 | 0 | 0 | 0 |  | 500 |  | Y | N | 0 | 0 | 0 |  | 501 |  | Y | N | N |  |  | Y |  |  |  | BT180180 | H
B64650 | 2021-06-17 | 2 | A |  | 4 | B | AE15B36C2 | 합금강 | 보론강 | BM#2 | 1574 | 45 | 1651 | 1553 | 40 | 7700 |  | 1 | 0.2 | 15 |  | -3.27 | 1564 | 1640 | 20.67 | 0 | 0 | 32 | 79 | 120 | Y |  | 2021-06-18 06:55 | 66 | 1099 | 18 | 17 | 17 | 18 | 19 | 19 | 18 | 18 | 17 | 16 | 15 | 14 | 12 | 12 | 17 | 19 | 12 | 18 | -0.17 | Y | 40 | Y | -0.4 | [7 empty] | N | N | N | N | 200 | 0.5 | 60 | 93361 | 94259 | -609 | 13400 | 06 | 1 |  | 2021-06-18 06:58 | 1564 | 142 |  | 47 | 22 | *후HEAT 강제개공실시 407 이상재 및 생관통보 | [14 empty] | 99.9 | 100 | 0 | 0 | 0 |  | 301 | 400 | Y | Y | 0 | 0 | 0 |  | 300 | 400 | Y | Y | N | [6 empty] | RB140.00 | C
A65183 | 2021-06-18 | 1 | A |  | 6 | A | G-AE1055LST | 탄소강 | G-AE1055LS | BM#1 | 1681 | 42 | 1591 | 1619 | 27 | 3200 |  | 3 | 0.41 | 25 |  | -1.21 | 1543 | 1582 | 0 | 4.16 |  | 36 | 13 | 44 | Y |  | 2021-06-18 08:24 | 59 | 1097 | 28 | 26 | 28 | 29 | 29 | 29 | 28 | 27 | 28 | 27 | 25 | 25 | 25 | 25 | 27 | 29 | 25 | 29 | -0.09 | Y | 45 | Y | 0 | [7 empty] | Y | N | N | Y | 210 | 0.52 | 59 | 84600 | 96634 | 5416 | 15960 | 15 | 1 |  | 2021-06-18 08:35 | 1543 | 116 |  | 18 | [16 empty] | 81.66 | 100 | 0 | 0 | 0 |  | 500 |  | Y | N | 0 | 0 | 0 |  | 501 |  | Y | N | N |  |  | Y |  |  |  | BT180180 | H
B64651 | 2021-06-18 | 2 | A |  | 5 | A | AE15B36C2 | 합금강 | 보론강 | BM#2 | 1619 | 47 | 1637 | 1568 | 36 | 6600 |  | 1 | 0.24 | 18 |  | -2.88 | 1576 | 1650 | 28.73 | 0 | 0 | 6 | 69 | 30 | N | 2 | 2021-06-18 07:58 | 78 | 1100 | 9 | 9 | 23 | 28 | 31 | 32 | 32 | 33 | 32 | 31 | 30 | 29 | 27 | 27 | 28 | 33 | 27 | 32 | -0.24 | Y | 25 | Y | -0.4 | [7 empty] | N | N | N | N | 190 | 0.49 | 58 | 93588 | 92643 | -443 | 15500 | 06 | 1 |  | 2021-06-18 08:01 | 1576 | 147 |  | 46 |  | *L/D자연개공 안되 강제개공실시 301 302 401 이상재 및 생관통보 | [14 empty] | 101.67 | 100 | 0 | 0 | 0 |  | 299 | 400 | Y | Y | 0 | 0 | 0 |  | 300 | 400 | Y | Y | N | [6 empty] | RB140.00 | C
A65184 | 2021-06-18 | 1 | A |  | 7 | A | G-AE1055LST | 탄소강 | G-AE1055LS | BM#1 | 1604 | 43 | 1590 | 1562 | 28 | 4800 |  | 3 | 0.23 | 25 |  | -1.33 | 1549 | 1590 | 0 | 328.07 |  | 5 | 54 | 37 | Y |  | 2021-06-18 09:17 | 65 | 1099 | 23 | 23 | 27 | 29 | 30 | 32 | 32 | 32 | 31 | 30 | 30 | 29 |  | 29 | 29 | 32 | 29 | 32 | -0.09 | Y | 30 | Y | -0.2 | [7 empty] | Y | N | N | Y | 200 | 0.52 | 57 | 101520 | 94894 | 5756 | 15460 | 15 | 1 |  | 2021-06-18 09:25 | 1549 | 121 |  | 26 | [16 empty] | 99.68 | 100 | 0 | 0 | 0 |  | 500 |  | Y | N | 0 | 0 | 0 |  | 501 |  | Y | N | N |  |  | Y |  |  |  | BT180180 | H
B64652 | 2021-06-18 | 2 | A |  | 6 | A | AE15B36C2 | 합금강 | 보론강 | BM#2 | 1575 | 51 | 1638 | 1530 | 46 | 9100 |  | 1 | 0.19 | 15 |  | -2.87 | 1570 | 1637 | 10.64 | 0 | 0 | 37 | 1 | 17711 | Y |  | 2021-06-18 09:11 | 72 | 1103 | 25 | 24 | 24 | 24 | 25 | 25 | 24 | 23 | 23 | 21 | 20 | 20 | 19 | 18 | 22 | 25 | 18 | 25 | -0.16 | Y | 45 | Y | -0.2 |  |  |  | 1.18 |  |  |  | N | N | N | N | 180 | 0.49 | 65 | 152826 | 100963 | -163 | 15600 | 06 | 1 |  | 2021-06-18 09:15 | 1570 | 141 |  | 32 |  | *연연주 혼탕부 310 311 312 409 410 411 *대보수L/D | [14 empty] | 151.76 | 100 | 0 | 0 | 0 |  | 300 | 400 | Y | Y | 0 | 0 | 0 |  | 300 | 400 | Y | Y | N | [6 empty] | RB100.00 | C
A65185 | 2021-06-18 | 1 | A |  | 8 | A | G-AE1055LST | 탄소강 | G-AE1055LS | BM#1 | 1594 | 42 | 1591 | 1548 | 30 | 5400 |  | 3 | 0.19 | 26 |  | 0 | 1591 | 1591 | 0 | 353.87 |  | 16 | 35 | 45 | Y |  | 2021-06-18 10:17 | 107 | 1099 | 29 | 29 | 31 | 32 | 31 | 30 | 30 | 30 | 29 | 28 | 28 | 28 |  | 28 | 30 | 32 | 28 | 30 | -0.09 | Y | 45 | Y | 0 | [7 empty] | Y | N | N | Y | 190 | 0.52 | 60 | 101520 | 98435 | 1915 | 15310 | 15 | 1 |  | 2021-06-18 10:23 | 1591 | 123 |  | 24 | [16 empty] | 96.32 | 100 | 0 | 0 | 0 |  | 500 |  | Y | N | 0 | 0 | 0 |  | 501 |  | Y | N | N |  |  | Y |  |  |  | BT180180 | H
B64653 | 2021-06-18 | 2 | A |  | 7 | A | AE15B36C3 | 합금강 | 보론강 | BM#2 | 1564 | 47 | 1625 | 1537 | 42 | 8100 |  | 1 | 0.22 | 15 |  | -2.96 | 1560 | 1633 | 21.33 | 0 | 0 | 38 | 59 | 105 | Y |  | 2021-06-18 10:22 | 62 | 1092 | 16 | 15 | 22 | 25 | 26 | 27 | 27 | 26 | 26 | 25 | 24 | 24 | 23 | 22 | 24 | 27 | 22 | 26 | -0.12 | Y | 40 | Y | -0.2 | [7 empty] | N | N | N | N | 170 | 0.47 | 66 | 48084 | 97853 | 47 | 15100 | 06 | 1 |  | 2021-06-18 10:26 | 1560 | 133 |  | 27 | 14 | *연연주 혼탕부 301 401 *샘플 300MM 303 403 | [14 empty] | 48.74 | 100 | 0 | 0 | 300 |  | 651 | 400 | Y | Y | 0 | 0 | 300 |  | 651 | 400 | Y | Y | N | [6 empty] | RB120.00 | H
A65186 | 2021-06-18 | 1 | A |  | 9 | A | G-AE1055LST | 탄소강 | G-AE1055LS | BM#1 | 1639 | 41 | 1592 | 1581 | 21 | 3800 |  | 3 | 0.22 | 25 |  | -1.07 | 1555 | 1592 | 0 | 314.77 |  | 29 | 59 | 33 | Y |  | 2021-06-18 11:12 | 71 | 1099 | 27 | 26 | 30 | 33 | 34 | 34 | 34 | 34 | 34 | 33 | 33 | 34 |  | 34 | 32 | 34 | 33 | 34 | -0.03 | Y | 30 | Y | 0.2 | [7 empty] | Y | N | N | Y | 180 | 0.52 | 55 | 101520 | 92639 | 7961 | 15430 | 15 | 1 |  | 2021-06-18 11:22 | 1555 | 120 |  | 31 | [16 empty] | 101.98 | 100 | 0 | 0 | 0 |  | 500 |  | Y | N | 0 | 0 | 0 |  | 501 |  | Y | N | N |  |  | Y |  |  |  | BT180180 | H
B64654 | 2021-06-18 | 2 | A |  | 8 | A | AE15B36C3 | 합금강 | 보론강 | BM#2 | 1606 | 46 | 1629 | 1526 | 39 | 7800 |  | 1 | 0.28 | 15 |  | -3.4 | 1563 | 1634 | 19.7 | 0 | 0 | 32 | 80 | 46 | Y |  | 2021-06-18 11:24 | 65 | 1100 | 20 | 23 | 27 | 29 | 30 | 30 | 30 | 29 | 28 | 28 | 27 | 25 | 24 | 22 | 27 | 30 | 22 | 30 | -0.18 | Y | 45 | Y | -0.4 | [7 empty] | N | N | N | N | 170 | 0.47 | 65 | 112196 | 98174 | -874 | 15000 | 06 | 1 |  | 2021-06-18 11:33 | 1563 | 133 |  | 33 | [16 empty] | 115.55 | 35.71 | 0 | 0 | 0 |  | 651 | 400 | Y | Y | 0 | 0 | 0 |  | 651 | 400 | Y | Y | N | [6 empty] | RB120.00 | H
A65187 | 2021-06-18 | 1 | A |  | 10 | A | G-AE1055LST | 탄소강 | G-AE1055LS | BM#1 | 1624 | 43 | 1597 | 1574 | 27 | 4600 |  | 3 | 0.4 | 25 |  | -1.47 | 1543 | 1597 | 0 | 23.44 |  | 36 | 14 | 45 | Y |  | 2021-06-18 12:22 | 59 | 1099 | 33 | 32 | 32 | 31 | 30 | 29 | 28 | 28 | 26 | 26 | 26 | 24 |  | 24 | 29 | 32 | 24 | 26 | -0.18 |  | 45 | Y | -0.4 | [7 empty] | Y | N | N | Y | 170 | 0.52 | 58 | 84600 | 95553 | 5897 | 15330 | 15 | 1 |  | 2021-06-18 12:30 | 1543 | 113 |  | 18 | [16 empty] | 82.5 | 100 | 0 | 0 | 0 |  | 500 |  | Y | N | 0 | 0 | 0 |  | 501 |  | Y | N | N |  |  | Y |  |  |  | BT180180 | H
B64655 | 2021-06-18 | 2 | C |  | 9 | A | AE15B36C3 | 합금강 | 보론강 | BM#2 | 1599 | 43 | 1642 | 1555 | 34 | 6800 |  | 1 | 0.28 | 15 |  | -3.72 | 1565 | 1647 | 21.87 | 0 | 0 | 6 | 70 | 55 | Y |  | 2021-06-18 12:15 | 67 | 1100 | 21 | 22 | 29 | 32 | 35 | 36 | 36 | 36 | 36 | 35 | 35 | 33 | 32 | 30 | 32 | 36 | 30 | 36 | -0.15 | Y | 40 | Y | -0.4 | [7 empty] | N | N | N | N | 220 | 0.46 | 66 | 99096 | 98116 | -1566 | 15200 | 06 | 1 |  | 2021-06-18 12:19 | 1565 | 136 |  | 48 | [16 empty] | 102.16 | 33.33 | 0 | 0 | 300 |  | 651 | 400 | Y | Y | 0 | 0 | 300 |  | 651 | 400 | Y | Y | N | [6 empty] | RB120.00 | H
A65188 | 2021-06-18 | 1 | C |  | 11 | A | G-AE1055LST | 탄소강 | G-AE1055LS | BM#1 | 1621 | 37 | 1592 | 1572 | 25 | 4200 |  | 3 | 0.22 | 25 |  | -1.38 | 1543 | 1592 | 0 | 303.17 |  | 5 | 55 | 58 | Y |  | 2021-06-18 13:28 | 59 | 1101 | 24 | 23 | 26 | 28 | 27 | 27 | 26 | 26 | 25 | 25 | 25 | 23 |  | 23 | 26 | 28 | 23 | 26 | -0.12 | Y | 40 | Y | -0.4 | [8 empty] | N | N | Y | 210 | 0.52 | 56 | 101520 | 92463 | 5487 | 14800 | 15 | 1 |  | 2021-06-18 13:34 | 1543 | 108 |  | 11 | [16 empty] | 102.08 | 100 | 0 | 0 | 0 |  | 500 |  | Y | N | 0 | 0 | 0 |  | 501 |  | Y | N | N |  |  | Y |  |  |  | BT180180 | H
B64656 | 2021-06-18 | 2 | C | 잔강최소화전 | 10 | A | AE15B36C3 | 합금강 | 보론강 | BM#2 | 1590 | 41 | 1637 | 1530 | 35 | 7100 |  | 1 | 0.2 | 15 |  | -2.51 | 1568 | 1624 | 12.15 | 0 | 0 | 37 | 2 | 32 | Y |  | 2021-06-18 13:29 | 70 | 1102 | 27 | 24 | 23 | 22 | 22 | 22 | 22 | 21 | 20 | 19 | 18 | 18 | 17 | 16 | 21 | 23 | 16 | 22 | -0.13 |  | 55 | Y | -0.2 | [7 empty] | N | N | N | N | 210 | 0.47 | 66 | 102744 | 98963 | 187 | 3000 | 06 | 1 |  | 2021-06-18 13:37 | 1568 | 135 |  | 42 |  |  | 1B7FC4D429ED41ABB99106BC2956CA08 | [13 empty] | 105 | 42.86 | 0 | 3100 | 0 |  | 651 | 400 | Y | Y | 0 | 3170 | 0 |  | 651 | 400 | Y | Y | N | [6 empty] | RB120.00 | C
A65189 | 2021-06-18 | 1 | C | TUNDISH교체전 | 12 | A | G-AE1055LST | 탄소강 | G-AE1055LS | BM#1 | 1588 | 41 | 1590 | 1548 | 27 | 4800 |  | 3 | 0.3 | 25 |  | -0.99 | 1544 | 1577 | 0 | 192.24 |  | 16 | 36 | 43 | Y |  | 2021-06-18 14:15 | 60 | 1099 | 23 | 23 | 23 | 26 | 26 | 27 | 27 | 27 | 26 | 26 | 25 | 25 |  | 25 | 25 | 27 | 25 | 27 | -0.07 | Y | 30 | Y | 0 | [8 empty] | N | N | M | 200 | 0.52 | 59 | 82165 | 95298 | 4702 | 2000 | 15 | 1 |  | 2021-06-18 14:22 | 1544 | 106 |  | 20 |  |  |  | D4056B39C698401FA873A532064B3715 | 7D67F4AE845941AA84CEBE50CBB8FAB9 | [11 empty] | 80.36 | 100 | 0 | 3500 | 0 |  | 500 |  | Y | N | 0 | 3500 | 0 |  | 501 |  | Y | N | N |  |  | Y |  |  |  | BT180180 | H
B64657 | 2021-06-18 | 2 | C | 잔강최소화 | 11 | A | SBC70L | 특수용도강 | D3 | BM#2 | 1596 | 43 | 1653 | 1564 | 37 | 7000 |  | 1 | 0.22 | 22 |  | -2.78 | 1571 | 1647 | 13.97 | 0 | 0 | 38 | 60 | 39 | Y |  | 2021-06-18 14:33 | 73 | 1101 | -150 | -99 | 20 | 24 | 27 | 28 | 29 | 29 | 29 | 29 | 28 | 28 |  | 28 | 18 | 29 | 28 | 29 | -0.04 | Y | 25 | Y | 0 |  |  |  | 0.68 |  |  |  | N | N | N | Y | 200 | 0.48 | 59 | 94596 | 99429 | 121 | 15500 | 06 | 1 |  | 2021-06-18 14:39 | 1571 | 157 |  | 58 |  | *잔강최소화(롱노즐 교체-사용횟수 과다) | [14 empty] | 95.41 | 33.33 | 2600 | 0 | 0 |  | 651 | 400 | Y | Y | 2600 | 0 | 0 |  | 651 | 400 | Y | Y | Y |  |  |  | Y |  |  | RB120.00 | H
A65190 | 2021-06-18 | 1 | C | TUNDISH교체 | 1 | A | BP-SM45CRBK | 탄소강 | B | BM#1 | 1637 | 44 | 1629 | 1539 | 29 | 5700 |  | 3 | 0.27 | 20 |  | -1.15 | 1591 | 1622 | 170.04 | 45.27 |  | 29 | 60 | 46 | Y |  | 2021-06-18 15:05 | 99 | 1101 | -323 | 12 | 20 | 24 | 30 | 35 | 37 | 38 | 39 | 41 | 41 | 42 |  | 42 | 34 | 42 | 42 | 0 | 0 |  |  | Y | 0.2 |  | 2.15 | 2.15 |  |  |  |  | N | N | N | N | 210 | 0.48 | 59 | 84610 | 93739 | 6411 | 15000 | 02 | 2 |  | 2021-06-18 15:19 | 1591 | 133 |  | 52 |  | *T/D FLUX 유:10,용:120kg | [14 empty] | 82.95 | 100 | 1000 | 0 | 0 |  | 0 |  | Y | N | 1000 | 0 | 0 |  | 0 |  | Y | N | N |  |  | Y |  |  |  | BT180180 | H
B64658 | 2021-06-18 | 2 | C |  | 12 | A | SBC70L | 특수용도강 | D3 | BM#2 | 1588 | 42 | 1656 | 1557 | 34 | 7100 |  | 1 | 0.24 | 23 |  | -2.65 | 1566 | 1645 | 16.45 | 0 | 0 | 32 | 81 | 33 | Y |  | 2021-06-18 16:00 | 68 | 1090 | 25 | 27 | 31 | 33 | 33 | 33 | 32 | 32 | 31 | 30 | 29 | 28 | 27 | 27 | 30 | 33 | 27 | 33 | -0.13 | Y | 45 | Y | -0.2 |  |  |  | 0.53 |  |  |  | N | N | N | Y | 190 | 0.5 | 62 | 94596 | 98072 | -72 | 15300 | 06 | 1 |  | 2021-06-18 16:07 | 1566 | 143 |  | 32 | [8 empty] | 080CF0AE89FD4FEFB6DCA613DCBA74B0 | 5A40BBB74AF34052BCFEB0003171DCD2 | F9179418A96D43C190D1C334B2945FBE |  | 7CF06B5D91B049028545A9D72E159C4B | 2B18329012724C9980C0EB2C44A667C5 | 871DB81585F04E1490214F4BC502D251 |  | 97.93 | 41.67 | 0 | 0 | 0 |  | 651 | 400 | Y | Y | 0 | 0 | 0 |  | 651 | 400 | Y | Y | Y | [6 empty] | RB120.00 | C
A65191 | 2021-06-18 | 1 | C |  | 2 | A | BP-SM45CRBK | 탄소강 | B | BM#1 | 1596 | 45 | 1597 | 1524 | 36 | 6300 |  | 3 | 0.25 | 17 |  | -1.73 | 1564 | 1602 | 123.4 | 53.34 |  | 36 | 15 | 47 | Y |  | 2021-06-18 16:08 | 72 | 1098 | 41 | 37 | 29 | 27 | 25 | 23 | 23 | 22 | 22 | 21 | 21 | 21 | 22 | 22 | 25 | 29 | 21 | 22 | -0.18 |  | 45 | Y | 0.2 | [7 empty] | N | N | N | N | 200 | 0.51 | 59 | 101532 | 96416 | 6984 | 14700 | 02 | 2 |  | 2021-06-18 16:14 | 1564 | 129 |  | 50 | [8 empty] | 1101A4CAA9CA40A5BCCB1E0A9BD5137F | 8AC7813342F747B482ED6B5F3F7B5E4A | 05F91C7E0CC1478681D65969FEB248E5 |  | B4FCE380FD1D488A8C48ED1DB3EF87DE | 053ACBC1D3094240804298316331F7F4 | 7DE04A3896AA4F5CBFD6B6C744AB00CD |  | 98.19 | 100 | 0 | 0 | 0 |  | 650 |  | Y | N | 0 | 0 | 0 |  | 651 |  | Y | N | N |  |  | Y |  |  |  | BT180180 | H
B64659 | 2021-06-18 | 2 | C |  | 13 | A | SBC70L | 특수용도강 | D3 | BM#2 | 1610 | 41 | 1634 | 1573 | 33 | 6100 |  | 1 | 0.24 | 21 |  | -2.45 | 1567 | 1634 | 16.14 | 0 | 0 | 6 | 71 | 50 | Y |  | 2021-06-18 16:55 | 69 | 1100 | 26 | 25 | 27 | 29 | 30 | 30 | 29 | 29 | 28 | 27 | 26 | 25 | 24 | 24 | 27 | 30 | 24 | 29 | -0.15 | Y | 40 | Y | -0.2 |  |  |  | 0.49 |  |  |  | N | N | N | Y | 180 | 0.5 | 62 | 94596 | 99222 | 178 | 14700 | 06 | 1 |  | 2021-06-18 17:09 | 1567 | 135 |  | 40 | 14 | [15 empty] | 95.89 | 41.67 | 0 | 0 | 0 |  | 651 | 400 | Y | Y | 0 | 0 | 0 |  | 651 | 400 | Y | Y | Y | [6 empty] | RB120.00 | C
A65192 | 2021-06-18 | 1 | C |  | 3 | A | BP-SM45CRBK | 탄소강 | B | BM#1 | 1660 | 46 | 1606 | 1588 | 24 | 4300 |  | 3 | 0.27 | 16 |  | -1.52 | 1571 | 1602 | 106.18 | 12.68 |  | 22 | 12 | 474 | Y |  | 2021-06-18 17:07 | 79 | 1080 | 21 | 18 | 16 | 18 | 18 | 20 | 20 | 21 | 21 | 21 | 21 | 22 |  | 22 | 20 | 22 | 22 | 21 | 0 |  |  | Y | 0.2 | [7 empty] | N | N | N | N | 190 | 0.52 | 53 | 84610 | 89827 | 6323 | 15400 | 02 | 2 |  | 2021-06-18 17:29 | 1571 | 123 |  | 51 | [16 empty] | 87.41 | 100 | 0 | 0 | 0 |  | 650 |  | Y | N | 0 | 0 | 0 |  | 651 |  | Y | N | N |  |  | Y |  |  |  | BT180180 | H
B64660 | 2021-06-18 | 2 | C |  | 14 | A | SBC70L | 특수용도강 | D3 | BM#2 | 1637 | 41 | 1646 | 1584 | 32 | 6000 |  | 1 | 0.25 | 22 |  | -2.46 | 1578 | 1639 | 19.64 | 0 | 0 | 5 | 56 | 81 | Y |  | 2021-06-18 17:44 | 80 | 1092 | 22 | 24 | 28 | 31 | 33 | 33 | 33 | 33 | 32 | 32 | 31 | 31 | 30 | 30 | 31 | 33 | 30 | 33 | -0.07 | Y | 40 | Y | -0.2 |  |  |  | 0.74 |  |  |  | N | N | N | Y | 170 | 0.5 | 59 | 102479 | 95927 | 823 | 16600 | 06 | 1 |  | 2021-06-18 17:51 | 1578 | 144 |  | 53 | [16 empty] | 106.92 | 38.46 | 0 | 0 | 0 |  | 651 | 400 | Y | Y | 0 | 0 | 0 |  | 651 | 400 | Y | Y | Y | [6 empty] | RB120.00 | C
A65193 | 2021-06-18 | 1 | C |  | 4 | A | BP-SM45CRBK | 탄소강 | B | BM#1 | 1632 | 40 | 1598 | 1547 | 27 | 4800 |  | 3 | 0.45 | 17 |  | -1.71 | 1559 | 1595 | 129.29 | 49.52 |  | 37 | 3 | 78 | Y |  | 2021-06-18 18:18 | 67 | 1107 | 23 | 20 | 20 | 21 | 21 | 21 | 20 | 20 | 20 | 20 | 20 | 20 |  | 20 | 20 | 21 | 20 | 21 | -0.02 | Y | 45 | Y | 0 | [7 empty] | N | N | N | N | 180 | 0.52 | 60 | 101532 | 96616 | 4934 | 14400 | 02 | 2 |  | 2021-06-18 18:26 | 1559 | 103 |  | 33 | 19 | [15 empty] | 98.72 | 100 | 0 | 0 | 0 |  | 650 |  | Y | N | 0 | 0 | 0 |  | 651 |  | Y | N | N |  |  | Y |  |  |  | BT180180 | H
B64661 | 2021-06-18 | 2 | C |  | 15 | A | SBC70L | 특수용도강 | D3 | BM#2 | 1636 | 44 | 1644 | 1530 | 38 | 7000 |  | 1 | 0.22 | 22 |  | -2.51 | 1564 | 1629 | 15.46 | 0 | 0 | 38 | 61 | 24 | Y |  | 2021-06-18 19:13 | 66 | 1092 | 29 | 28 | 32 | 33 | 34 | 34 | 33 | 32 | 31 | 30 | 29 | 28 | 27 | 27 | 31 | 34 | 27 | 0 | -0.17 | Y | 40 | Y | -0.2 |  |  |  | 0.52 |  |  |  |  | N | N | Y | 220 | 0.5 | 60 | 86713 | 95044 | 306 | 15100 | 06 | 1 |  | 2021-06-18 19:27 | 1564 | 132 |  | 25 | 16 | [15 empty] | 92.15 | 45.45 | 0 | 0 | 0 |  | 651 | 400 | Y | Y | 0 | 0 | 0 |  | 651 | 400 | Y | Y | Y | [6 empty] | RB120.00 | H
A65194 | 2021-06-18 | 1 | C |  | 5 | A | BP-SM45CRBK | 탄소강 | B | BM#1 | 1636 | 38 | 1599 | 1590 | 23 | 3900 |  | 3 | 0.27 | 17 |  | -1.56 | 1560 | 1593 | 111.72 | 51.55 |  | 16 | 37 | 136 | Y |  | 2021-06-18 19:15 | 68 | 1090 | 18 | 18 | 22 | 24 | 26 | 26 | 26 | 25 | 25 | 25 | 25 | 25 | 25 | 25 | 24 | 26 | 25 | 26 | -0.03 | Y | 40 | Y | 0 | [7 empty] | N | N | N | N | 170 | 0.52 | 58 | 101532 | 97192 | 6958 | 14800 | 02 | 2 |  | 2021-06-18 19:21 | 1560 | 108 |  | 38 | [16 empty] | 97.49 | 100 | 0 | 0 | 0 |  | 650 |  | Y | N | 0 | 0 | 0 |  | 651 |  | Y | N | N |  |  | Y | N |  |  | BT180180 | H
B64662 | 2021-06-18 | 2 | C |  | 16 | A | SBC70L | 특수용도강 | D3 | BM#2 | 1624 | 40 | 1642 | 1560 | 32 | 6400 |  | 1 | 0.2 | 23 |  | -2.58 | 1556 | 1631 | 16.01 | 0 | 0 | 29 | 61 | 82 | Y |  | 2021-06-18 20:22 | 58 | 1097 | 25 | 24 | 28 | 31 | 31 | 31 | 31 | 29 | 29 | 28 | 27 | 26 | 25 | 25 | 28 | 31 | 25 | 31 | -0.13 | Y | 45 | Y | -0.2 |  |  |  | 0.62 |  |  |  | N | N | N | Y | 210 | 0.5 | 60 | 94596 | 95692 | -42 | 16500 | 06 | 1 |  | 2021-06-18 20:29 | 1556 | 124 |  | 18 | 10 | [15 empty] | 99.57 | 100 | 0 | 0 | 0 |  | 651 | 400 | Y | Y | 0 | 0 | 0 |  | 651 | 400 | Y | Y | Y | [6 empty] | RB120.00 | H
A65195 | 2021-06-18 | 1 | C |  | 6 | A | BP-SM45CRBK | 탄소강 | B | BM#1 | 1636 | 40 | 1602 | 1565 | 23 | 4000 |  | 3 | 0.4 | 16 |  | -1.26 | 1568 | 1594 | 9.92 | 800 |  | 36 | 16 | 43 | Y |  | 2021-06-18 20:13 | 76 | 1105 | 24 | 23 | 25 | 27 | 27 | 28 | 27 | 26 | 27 | 26 | 26 | 26 | 26 | 26 | 26 | 28 | 26 | 27 | -0.02 | Y | 35 | Y | 0 | [7 empty] | N | N | N | N | 210 | 0.51 | 60 | 101532 | 96924 | 5526 | 15900 | 02 | 2 |  | 2021-06-18 20:23 | 1568 | 109 |  | 39 | [16 empty] | 97.72 | 100 | 0 | 0 | 0 |  | 650 |  | Y | N | 0 | 0 | 0 |  | 651 |  | Y | N | N |  |  | Y |  |  |  | BT180180 | H
B64663 | 2021-06-18 | 2 | D |  | 17 | A | SBC70L | 특수용도강 | D3 | BM#2 | 1614 | 36 | 1644 | 1594 | 29 | 5600 |  | 1 | 0.21 | 21 |  | -2.77 | 1558 | 1634 | 15.21 | 0 | 0 | 32 | 82 | 106 | Y |  | 2021-06-18 21:13 | 60 | 1090 | 23 | 23 | 24 | 26 | 27 | 27 | 26 | 25 | 24 | 23 | 23 | 22 |  | 22 | 25 | 27 | 22 | 23 | -0.12 | Y | 40 | Y | -0.2 |  |  |  | 0.91 |  |  |  | N | N | N | Y | 200 | 0.51 | 60 | 94596 | 96625 | 625 | 14800 | 06 | 1 |  | 2021-06-18 21:15 | 1558 | 128 |  | 27 | [16 empty] | 97.77 | 100 | 0 | 0 | 0 |  | 651 | 400 | Y | Y | 0 | 0 | 0 |  | 651 | 400 | Y | Y | Y | [6 empty] | RB120.00 | H
A65196 | 2021-06-18 | 1 | D |  | 7 | A | BP-SM45CRBK | 탄소강 | B | BM#1 | 1661 | 42 | 1604 | 1583 | 28 | 4000 |  | 3 | 0.42 | 16 |  | -1.8 | 1561 | 1598 | 609.57 | 0 |  | 22 | 13 | 49 | Y |  | 2021-06-18 21:16 | 69 | 1101 | 26 | 24 | 22 | 21 | 22 | 21 | 20 | 20 | 20 | 19 | 18 | 20 | 19 | 19 | 21 | 22 | 18 | 20 | -0.1 | Y | 40 | Y | -0.2 | [7 empty] | N | N | N | N | 200 | 0.51 | 59 | 84610 | 96928 | -150328 | 15900 | 02 | 2 |  | 2021-06-18 21:23 | 1561 | 108 |  | 37 | [16 empty] | 81.43 | 100 | 0 | 0 | 0 |  | 650 |  | Y | N | 0 | 0 | 0 |  | 651 |  | Y | N | N |  |  | Y |  |  |  | BT180180 | H
B64664 | 2021-06-18 | 2 | D | TUNDISH교체전 | 18 | A | SBC70L | 특수용도강 | D3 | BM#2 | 1621 | 41 | 1648 | 1594 | 32 | 5600 |  | 1 | 0.23 | 22 |  | -2.55 | 1570 | 1641 | 21.99 | 0 | 0 | 5 | 57 | 36 | Y |  | 2021-06-18 22:01 | 72 | 1105 | 19 | 27 | 32 | 35 | 36 | 37 | 37 | 36 | 36 | 35 | 34 | 33 |  | 33 | 33 | 37 | 33 | 36 | -0.13 | Y | 30 | Y | -0.2 |  |  |  | 0.6 |  |  |  | N | N | N | M | 190 | 0.5 | 59 | 102756 | 95812 | -612 | 2000 | 06 | 1 |  | 2021-06-18 22:15 | 1570 | 134 |  | 40 |  |  | BF647ADD365A4A22918F513B2E53BAFB | AA293088DB88480096CA12D36AD19F3A | 41C9EBB0325F473DA3567E3305243439 | [11 empty] | 108.11 | 100 | 0 | 2840 | 0 |  | 651 | 400 | Y | Y | 0 | 2820 | 0 |  | 651 | 400 | Y | Y | Y | [6 empty] | RB120.00 | H
A65197 | 2021-06-18 | 1 | D | TUNDISH교체전 | 8 | A | BP-SM45CRBK | 탄소강 | B | BM#1 | 1610 | 39 | 1603 | 1544 | 24 | 4300 |  | 3 | 0.55 | 17 |  | -1.78 | 1562 | 1599 | 127.51 | 8.33 |  | 37 | 4 | 52 | Y |  | 2021-06-18 22:09 | 70 | 1091 | 21 | 19 | 18 | 20 | 21 | 21 | 21 | 21 | 21 | 21 | 21 |  |  | 21 | 20 | 21 | 21 | 21 | 0 |  | 30 | Y | 0 | [7 empty] | N | N | N | N | 190 | 0.52 | 55 | 86181 | 90318 | 6982 | 1500 | 02 | 2 |  | 2021-06-18 22:24 | 1562 | 106 |  | 45 |  |  | D3AC6370504746ED97000F0D9AB58291 | 27D287058AF34025ABB330F517FC3971 | E3A2043AE92E41B39CA7DCC75B32FE45 |  |  | 782471C84C0E4EDD9CA916B7797B9F9F | 5A20667B67574829AB5278C208F1B6FB | 7703F30C6F2A400F8C7CF81A48F98DD2 |  | E636AC774A3E4E6384CA93544C37047F | B3E3B82D9BCE47B8BE5D2D2A7C607D6F | 70CFCCDBB52A4694B3ADC1F1C923F33C |  |  | 8618100 | 100 | 0 | 3000 | 0 |  | 650 |  | Y | N | 0 | 3300 | 0 |  | 651 |  | Y | N | N |  |  | Y |  |  |  | BT180180 | H
B64665 | 2021-06-18 | 2 | D | TUNDISH교체 | 1 | A | SM45CB | 탄소강 | SM45C | BM#2 | 1655 | 45 | 1628 | 1532 | 41 | 7600 |  | 1 | 0.24 | 16 |  | -2.83 | 1583 | 1642 | 0 | 34.06 | 0 | 38 | 62 | 30 | Y |  | 2021-06-18 23:19 | 90 | 1099 | -455 | -96 | 26 | 15 | 24 | 31 | 34 | 37 | 37 | 38 | 38 | 38 |  | 38 | 28 | 38 | 38 | 38 | 0 |  | 10 | Y | 0 | 0.9 |  |  | 1.98 |  |  |  | N | N | N | N | 220 | 0.48 | 58 | 95480 | 93986 | 214 | 13800 | 16 | 2 |  | 2021-06-18 23:21 | 1583 | 135 |  | 48 | 26 | * BUTT 타입롱노즐사용(일반타입.) * T/D FLUX 용탕부: 120 KG / 유탕부: 10KG 투입. | [14 empty] | 102.23 | 100 | 700 | 0 | 0 |  | 651 | 400 | N | N | 780 | 0 | 0 |  | 651 | 400 | N | N | N | [6 empty] | RB120.00 | C
A65198 | 2021-06-18 | 1 | D | TUNDISH교체 | 1 | A | KSG4120H | 소입성보증강 | C | BM#1 | 1654 | 50 | 1663 | 1581 | 33 | 6900 |  | 3 | 0.56 | 21 |  | -1.47 | 1613 | 1655 | 0 | 242.22 |  | 16 | 38 | 47 | Y |  | 2021-06-18 23:31 | 100 | 1089 | -347 | -304 | 26 | 23 | 29 | 34 | 38 | 41 | 42 | 43 | 44 | 45 |  | 45 | 37 | 45 | 45 | 0 | 0 |  |  | Y | 0.2 |  | 2.42 | 2.42 |  |  |  |  | N | N | N | N | 150 | 0.54 | 57 | 101532 | 102123 | 5477 | 16000 | 13 | 1 |  | 2021-06-18 23:41 | 1613 | 129 |  | 41 |  | *T/D FLUX 유:15KG 용:220KG | [14 empty] | 94.45 | 100 | 1000 | 0 | 0 |  | 0 |  | Y | Y | 1000 | 0 | 0 |  | 0 |  | Y | Y | N |  | Y |  |  |  |  | BT180180 | H
B64666 | 2021-06-18 | 2 | D |  | 2 | A | SM45CB | 탄소강 | SM45C | BM#2 | 1584 | 42 | 1602 | 1540 | 36 | 5700 |  | 1 | 0.2 | 15 |  | -2.13 | 1558 | 1598 | 0 | 16.47 | 0 | 29 | 62 | 61 | Y |  | 2021-06-19 00:18 | 65 | 1091 | 36 | 27 | 23 | 22 | 21 | 21 | 21 | 20 | 20 | 20 | 19 | 19 |  | 19 | 22 | 23 | 19 | 21 | -0.09 |  | 45 | Y | 0 | [7 empty] | N | N | N | N | 220 | 0.52 | 58 | 92031 | 94750 | 350 | 13000 | 16 | 2 |  | 2021-06-19 00:22 | 1558 | 127 |  | 48 | [16 empty] | 96.93 | 100 | 0 | 0 | 0 |  | 651 | 400 | N | N | 0 | 0 | 0 |  | 651 | 400 | N | N | N | [6 empty] | RB160.00 | C
A65199 | 2021-06-18 | 1 | D |  | 2 | A | KSG4120H | 소입성보증강 | C | BM#1 | 1683 | 41 | 1630 | 1608 | 26 | 4500 |  | 3 | 0.24 | 18 |  | -1.49 | 1591 | 1626 | 0 | 211.64 |  | 36 | 17 | 65 | Y |  | 2021-06-19 00:26 | 78 | 1089 | 46 | 40 | 34 | 32 | 31 | 30 | 30 | 30 | 30 | 30 | 29 | 29 |  | 29 | 33 | 34 | 29 | 30 | -0.11 |  | 45 | Y | 0 | [7 empty] | N | N | N | N | 140 | 0.55 | 55 | 84610 | 95935 | 4515 | 15500 | 13 | 1 |  | 2021-06-19 00:37 | 1591 | 119 |  | 45 | 11 | [15 empty] | 83.86 | 100 | 0 | 0 | 300 |  | 410 |  | Y | Y | 0 | 0 | 300 |  | 411 |  | Y | Y | N |  | Y |  |  |  |  | BT180180 | H
A65200 | 2021-06-18 | 1 | D |  | 3 | A | KSG4120H | 소입성보증강 | C | BM#1 | 1639 | 40 | 1637 | 1582 | 28 | 5600 |  | 3 | 0.24 | 18 |  | -1.73 | 1591 | 1631 | 0 | 999 |  | 22 | 14 | 63 | Y |  | 2021-06-19 01:30 | 78 | 1099 | 29 | 27 | 27 | 28 | 29 | 29 | 29 | 29 | 29 | 27 | 28 | 30 |  | 30 | 28 | 30 | 30 | 29 | 0 |  |  | Y | 0.4 | [7 empty] | N | N | N | N | 130 | 0.55 | 53 | 101532 | 94123 | 3977 | 15100 | 13 | 1 |  | 2021-06-19 01:44 | 1591 | 120 |  | 37 | [16 empty] | 102.45 | 100 | 0 | 0 | 0 |  | 410 |  | Y | Y | 0 | 0 | 0 |  | 411 |  | Y | Y | N |  | Y |  |  |  |  | BT180180 | H
B64667 | 2021-06-18 | 2 | D |  | 3 | A | SM45CB | 탄소강 | SM45C | BM#2 | 1592 | 41 | 1569 | 1528 | 37 | 6300 |  | 1 | 0.16 | 15 |  | -1.89 | 1570 | 1606 | 0 | 11.69 | 0 | 32 | 83 | 63 | Y |  | 2021-06-19 01:43 | 77 | 1098 | 17 | 23 | 24 | 25 | 25 | 25 | 25 | 24 | 23 | 23 | 22 | 21 |  | 21 | 23 | 25 | 21 | 25 | -0.1 | Y | 40 | Y | -0.2 | [7 empty] | N | N | N | N | 210 | 0.52 | 57 | 91897 | 95622 | 678 | 15200 | 16 | 2 |  | 2021-06-19 01:47 | 1570 | 128 |  | 23 | [16 empty] | 95.73 | 100 | 0 | 0 | 0 |  | 651 | 400 | N | N | 0 | 0 | 0 |  | 651 | 400 | N | N | N | [6 empty] | RB120.00 | C
A65201 | 2021-06-18 | 1 | D |  | 4 | A | KSG4120H | 소입성보증강 | C | BM#1 | 1644 | 57 | 1632 | 1566 | 28 | 6000 |  | 3 | 0.22 | 18 |  | -1.62 | 1596 | 1633 | 0 | 174 |  | 37 | 5 | 61 | Y |  | 2021-06-19 02:29 | 83 | 1100 | 28 | 30 | 34 | 36 | 37 | 38 | 37 | 37 | 36 | 36 | 36 |  |  | 36 | 35 | 38 | 36 | 37 | -0.03 | Y | 30 | Y | 0 | [7 empty] | N | N | N | N | 120 | 0.55 | 57 | 101532 | 100636 | 4964 | 15100 | 13 | 1 |  | 2021-06-19 02:38 | 1596 | 116 |  | 33 | [16 empty] | 10153200 | 100 | 0 | 0 | 0 |  | 410 |  | Y | Y | 0 | 0 | 0 |  | 411 |  | Y | Y | N |  | Y |  |  |  |  | BT180180 | H
B64668 | 2021-06-18 | 2 | D |  | 4 | A | SM45CB | 탄소강 | SM45C | BM#2 | 1588 | 38 | 1609 | 1525 | 35 | 6100 |  | 1 | 0.2 | 15 |  | -2.32 | 1555 | 1598 | 0 | 18.95 | 0 | 5 | 58 | 57 | Y |  | 2021-06-19 02:28 | 62 | 1089 | 19 | 19 | 21 | 22 | 23 | 23 | 22 | 22 | 21 | 20 | 20 |  |  | 20 | 21 | 23 | 20 | 22 | -0.04 | Y | 35 | Y | 0 | [7 empty] | N | N | N | N | 200 | 0.52 | 57 | 98034 | 94891 | -91 | 14900 | 16 | 2 |  | 2021-06-19 02:47 | 1555 | 115 |  | 36 | [8 empty] | 19871B99786D4606A7ECBC21D32B7695 | 10A1DF697CD647C09C60EABA6FD9333F | 66E6B12F52E5424283DFE481751A3814 |  | FA18E29AB8D44070B8DC9DAE64BBBB45 | 8CFACD3B6AC547A58276FB740E42E938 | 31276736831044A087D826939D28A15A |  | 103.47 | 100 | 0 | 0 | 0 |  | 652 | 400 | N | N | 0 | 0 | 0 |  | 651 | 400 | N | N | N | [6 empty] | RB120.00 | C
A65202 | 2021-06-18 | 1 | D |  | 5 | A | KSG4120H | 소입성보증강 | C | BM#1 | 1633 | 47 | 1633 | 1547 | 28 | 6000 |  | 3 | 0.22 | 18 |  | -1.65 | 1595 | 1633 | 0 | 204.4 |  | 16 | 39 | 55 | Y |  | 2021-06-19 03:27 | 82 | 1089 | 35 | 35 | 38 | 41 | 43 | 44 | 44 | 43 | 43 | 43 | 43 | 43 |  | 43 | 42 | 44 | 43 | 43 | -0.03 | Y | 30 | Y | 0 | [7 empty] | N | N | N | N | 110 | 0.55 | 54 | 101532 | 95532 | 3968 | 15500 | 13 | 1 |  | 2021-06-19 03:35 | 1595 | 111 |  | 32 | 8 | [15 empty] | 101.03 | 100 | 0 | 0 | 0 |  | 410 |  | Y | Y | 0 | 0 | 0 |  | 411 |  | Y | Y | N |  | Y |  |  |  |  | BT180180 | H
B64669 | 2021-06-18 | 2 | D |  | 5 | A | SM45CB | 탄소강 | SM45C | BM#2 | 1627 | 35 | 1607 | 1571 | 26 | 4500 |  | 1 | 0.23 | 15 |  | -2.28 | 1557 | 1601 | 0 | 26.42 | 0 | 38 | 63 | 40 | Y |  | 2021-06-19 03:27 | 64 | 1088 | 18 | 20 | 22 | 25 | 25 | 24 | 23 | 23 | 22 | 22 | 21 | 21 | 20 | 20 | 22 | 25 | 20 | 22 | -0.11 | Y | 45 | Y | -0.2 | [7 empty] | N | N | N | N | 190 | 0.52 | 60 | 97162 | 99104 | -1404 | 13400 | 16 | 2 |  | 2021-06-19 03:37 | 1557 | 109 |  | 35 | [16 empty] | 99.35 | 100 | 0 | 0 | 0 |  | 651 | 400 | N | N | 0 | 0 | 0 |  | 651 | 400 | N | N | N | [6 empty] | RB120.00 | H
A65203 | 2021-06-18 | 1 | D |  | 6 | A | KSG4120H | 소입성보증강 | C | BM#1 | 1661 | 43 | 1627 | 1577 | 24 | 5100 |  | 3 | 0.22 | 18 |  | -1.6 | 1590 | 1626 | 0 | 253.44 |  | 36 | 18 | 54 | Y |  | 2021-06-19 04:32 | 77 | 1090 | 43 | 43 | 41 | 40 | 40 | 40 | 38 | 37 | 37 | 36 | 36 | 36 | 36 | 36 | 38 | 41 | 36 | 40 | -0.1 |  | 50 | Y | 0 | [7 empty] | N | N | N | N | 100 | 0.55 | 57 | 84610 | 98429 | 4971 | 13200 | 13 | 1 |  | 2021-06-19 04:42 | 1590 | 105 |  | 22 | [16 empty] | 81.83 | 100 | 0 | 0 | 0 |  | 410 |  | Y | Y | 0 | 0 | 0 |  | 411 |  | Y | Y | N |  | Y |  |  |  |  | BT180180 | H
B64670 | 2021-06-18 | 2 | D |  | 6 | A | SM45CB | 탄소강 | SM45C | BM#2 | 1576 | 39 | 1597 | 1552 | 34 | 5500 |  | 1 | 0.24 | 15 |  | -2.15 | 1552 | 1592 | 0 | 24.17 | 0 | 29 | 63 | 43 | Y |  | 2021-06-19 04:41 | 59 | 1086 | 18 | 19 | 22 | 23 | 24 | 23 | 23 | 23 | 22 | 21 | 20 | 20 |  | 20 | 22 | 24 | 20 | 23 | -0.11 | Y | 35 | Y | 0 | [7 empty] | N | N | N | N | 180 | 0.52 | 56 | 98400 | 92754 | 1646 | 14500 | 16 | 2 |  | 2021-06-19 04:44 | 1552 | 102 |  | 22 | [16 empty] | 104.57 | 100 | 0 | 0 | 0 |  | 651 | 400 | N | N | 0 | 0 | 0 |  | 651 | 400 | N | N | N | [6 empty] | RB120.00 | H
A65204 | 2021-06-18 | 1 | B |  | 7 | A | KSG4120H | 소입성보증강 | C | BM#1 | 1636 | 45 | 1620 | 1582 | 28 | 5500 |  | 3 | 0.22 | 18 |  | -1.52 | 1584 | 1619 | 0 | 176.66 |  | 22 | 15 | 55 | Y |  | 2021-06-19 05:27 | 71 | 1089 | 33 | 31 | 31 | 31 | 31 | 30 | 29 | 29 | 28 | 28 | 28 | 29 |  | 29 | 30 | 31 | 28 | 31 | -0.04 | Y | 40 | Y | 0.2 | [7 empty] | N | N | N | N | 150 | 0.55 | 54 | 101532 | 98117 | 1583 | 13300 | 13 | 1 |  | 2021-06-19 05:34 | 1584 | 99 |  | 26 |  | *전공정요청 L/D잔강 이월 안함-이상재등록 | [6 empty] | 947628246BA84F95AFE820E98A0A39D8 | F751A2B0CBC74B36AD5E242A53A61734 | 348E8540246644288C2386B34FE4D36C |  | 709152BAF1E44818AF17E07562C7924A | 982E880877964A4D8AFBC1302CC76452 | 120F5C69D2E1458197E92CB9D32C109E |  | 10153200 | 100 | 0 | 0 | 0 |  | 410 |  | Y | Y | 0 | 0 | 0 |  | 411 |  | Y | Y | N |  | N |  |  |  |  | BT180180 | H
B64671 | 2021-06-18 | 2 | B |  | 7 | A | SM45CB | 탄소강 | SM45C | BM#2 | 1604 | 39 | 1611 | 1551 | 35 | 5500 |  | 1 | 0.19 | 15 |  | -2.35 | 1546 | 1591 | 0 | 26.26 | 0 | 32 | 84 | 62 | Y |  | 2021-06-19 05:42 | 53 | 1111 | 18 | 22 | 24 | 25 | 24 | 24 | 23 | 22 | 21 | 20 | 18 | 17 | 14 | 14 | 21 | 25 | 14 | 24 | -0.24 | Y | 45 | Y | -0.6 | [7 empty] | N | N | N | N | 170 | 0.47 | 64 | 155016 | 97219 | 1331 | 15000 | 16 | 2 |  | 2021-06-19 05:53 | 1546 | 102 |  | 18 |  | * 전공정 요청으로 감속주입 | [14 empty] | 157.06 | 100 | 0 | 0 | 0 |  | 651 | 400 | N | N | 0 | 0 | 0 |  | 651 | 400 | N | N | N | [6 empty] | RB150.00 | C
A65205 | 2021-06-18 | 1 | B |  | 8 | A | KSG4120H | 소입성보증강 | C | BM#1 | 1656 | 41 | 1625 | 1589 | 23 | 4800 |  | 3 | 0.24 | 18 |  | -1.42 | 1589 | 1621 | 0 | 192.19 |  | 37 | 6 | 51 | Y |  | 2021-06-19 06:22 | 76 | 1090 | 26 | 26 | 32 | 33 | 34 | 35 | 35 | 33 | 34 | 33 | 33 | 32 | 32 | 32 | 33 | 35 | 32 | 33 | -0.02 | Y | 40 | Y | 0 | [7 empty] | N | N | N | N | 140 | 0.53 | 60 | 84610 | 101971 | 1279 | 7000 | 13 | 1 |  | 2021-06-19 06:29 | 1589 | 99 |  | 28 |  | *전공정요청 L/D잔강 이월 안함-이상재등록 *자연개공 안되어 강제개공 10번이상 실시함 T/D잔강7TON 빠짐 고철처리함 | [14 empty] | 81.12 | 100 | 0 | 0 | 5385 | 턴디시미달 | 410 |  | Y | Y | 0 | 0 | 5385 | 턴디시미달 | 411 |  | Y | Y | N | [6 empty] | BT180180 | H
B64672 | 2021-06-18 | 2 | B |  | 8 | A | SM45C | 탄소강 | SM45C | BM#2 | 1600 | 44 | 1611 | 1562 | 36 | 5800 |  | 1 | 0.16 | 16 |  | -2.12 | 1548 | 1596 | 0 | 21.63 | 0 | 5 | 59 | 62 | Y |  | 2021-06-19 06:50 | 55 | 1094 | 11 | 18 | 23 | 26 | 27 | 27 | 26 | 26 | 25 | 24 | 24 | 23 | 22 | 22 | 23 | 27 | 22 | 26 | -0.12 | Y | 40 | Y | -0.2 | [7 empty] | N | N | N | N | 170 | 0.48 | 62 | 42662 | 95647 | -947 | 11700 | 16 | 2 |  | 2021-06-19 06:52 | 1548 | 108 |  | 16 |  | * 전공정 요청으로 감속주입 * 후 HEAT L/D 강제개공 ID : 302,303,402,403 | [14 empty] | 45.05 | 100 | 0 | 0 | 0 |  | 651 | 400 | Y | N | 0 | 0 | 0 |  | 651 | 400 | Y | N | N | [6 empty] | RB120.00 | H
B64673 | 2021-06-19 | 2 | B |  | 9 | A | SM45C | 탄소강 | SM45C | BM#2 | 1614 | 42 | 1606 | 1534 | 29 | 5600 |  | 1 | 0.17 | 16 |  | -2.59 | 1547 | 1598 | 0 | 18.42 | 0 | 38 | 64 | 66 | N | 2 | 2021-06-19 07:44 | 54 | 1078 | 18 | 18 | 18 | 18 | 18 | 18 | 18 | 17 | 16 | 15 | 15 | 14 |  | 14 | 17 | 18 | 14 | 18 | -0.09 |  | 45 | Y | -0.2 | [7 empty] | N | N | N | N | 220 | 0.47 | 59 | 96156 | 92338 | 462 | 14700 | 16 | 2 |  | 2021-06-19 07:46 | 1547 | 105 |  | 28 |  | * 전공정 요청으로 감속주입 | [14 empty] | 103.56 | 100 | 0 | 0 | 0 |  | 651 | 400 | Y | N | 0 | 0 | 0 |  | 651 | 400 | Y | N | N | [6 empty] | RB120.00 | H
A65206 | 2021-06-19 | 1 | B |  | 9 | A | KSG4120H | 소입성보증강 | C | BM#1 | 1641 | 43 | 1631 | 1602 | 29 | 5500 |  | 3 | 0.22 | 18 |  | -1.65 | 1594 | 1631 | 0 | 208.76 |  | 16 | 40 | 59 | N | 5 | 2021-06-19 07:25 | 81 | 1075 | -160 | 26 | 30 | 29 | 29 | 30 | 29 | 30 | 30 | 30 | 30 | 30 | 29 | 24 | 24 | 30 | 24 | 30 | -0.09 | Y | 65 | Y | -1 | [7 empty] | N | N | N | N | 130 | 0.38 | 76 | 84610 | 96690 | 3610 | 13000 | 13 | 1 |  | 2021-06-19 07:31 | 1594 | 110 |  | 35 |  | *전공정요청 L/D잔강 이월 안함-이상재등록 *자연개공 안되어 강제개공 실시함 T/D잔강7TON 빠짐 고철처리 *T/D잔강미달 ID:101.102.201.202 *강제개공 및 나탕주입 ID:101102.201.202 *전공정 작업지연 20%이강 감속주입 ID101~101.201~205 | [14 empty] | 84.27 | 100 | 0 | 0 | 5385 | 턴디시미달 | 410 |  | Y | Y | 0 | 0 | 5385 | 턴디시미달 | 411 |  | Y | Y | N |  |  |  | Y |  |  | BT180180 | H
A65207 | 2021-06-19 | 1 | B | 연주종료 | 10 | B | KSG4120H | 소입성보증강 | C | BM#1 | 1650 | 86 | 1615 | 1595 | 10 | 7100 |  | 1 | 0.22 | 16 |  | -2.61 | 1573 | 1628 | 0 | 12.6 | 0 | 36 | 19 | 58 | Y |  | 2021-06-19 09:12 | 60 | 1098 | 22 | 26 | 31 | 33 | 33 | 33 | 32 | 31 | 29 | 25 |  |  |  | 25 | 30 | 33 | 25 | 33 | -0.27 | Y | 30 | Y | -0.8 |  |  |  | 0.82 |  |  |  | N | N | N | N | 120 | 0.54 | 51 | 82378 | 89118 | 582 | 2000 | 13 | 1 |  | 2021-06-19 09:16 | 1573 | 125 |  | 5 |  | *전공정요청 L/D잔강 이월 안함-이상재등록 *진공기준미달 *연주종료 10:19 |  | FE6E5CBF9C854FF195D38C9CC8ED3E34 | A69E88FC1E8D4D79BE2954FE2A11ECDC | 6C403071041C4565A5E354325C7DDFBA |  | 0A15C217C0AE4460BBD8982CB6F0F5CC |  |  |  | 99BBCB59E10F4562850F9E9C8D50DD6D |  |  |  |  | 92.2 | 100 | 0 | 3100 | 0 |  | 410 |  | Y | Y | 0 | 3100 | 0 |  | 411 |  | Y | Y | N | [6 empty] | BT180180 | H
B64674 | 2021-06-19 | 2 | B |  | 10 | A | SM45C | 탄소강 | SM45C | BM#2 | 1669 | 40 | 1608 | 1553 | 28 | 5300 |  | 1 | 0.1 | 15 |  | -2.52 | 1551 | 1600 | 0 | 11.14 | 0 | 29 | 64 | 61 | Y |  | 2021-06-19 08:47 | 58 | 1074 | 11 | 15 | 21 | 24 | 25 | 25 | 24 | 23 | 23 | 22 | 21 | 21 | 20 | 20 | 21 | 25 | 20 | 21 | -0.12 | Y | 40 | Y | -0.2 | [7 empty] | N | N | N | N | 210 | 0.5 | 60 | 94289 | 96164 | 86 | 15400 | 16 | 2 |  | 2021-06-19 08:49 | 1551 | 103 |  | 26 |  | * 전공정 요청으로 감속주입 | [14 empty] | 98.22 | 100 | 0 | 0 | 0 |  | 651 | 400 | Y | N | 0 | 0 | 0 |  | 651 | 400 | Y | N | N | [6 empty] | RB120.00 | H
B64675 | 2021-06-19 | 2 | B |  | 11 | A | SM45C | 탄소강 | SM45C | BM#2 | 1622 | 42 | 1621 | 1556 | 34 | 6100 |  | 1 | 0.17 | 16 |  | -2.33 | 1558 | 1614 | 0 | 17.85 | 0 | 32 | 85 | 58 | Y |  | 2021-06-19 09:50 | 65 | 1072 | 18 | 21 | 27 | 30 | 32 | 32 | 32 | 32 | 31 | 30 | 29 | 28 | 27 | 27 | 29 | 32 | 27 | 32 | -0.12 | Y | 40 | Y | -0.2 | [7 empty] | N | N | N | N | 200 | 0.49 | 63 | 98724 | 97962 | 88 | 14000 | 16 | 2 |  | 2021-06-19 09:52 | 1558 | 106 |  | 23 |  | * 전공정 요청으로 감속주입 | [6 empty] | 247BB90BC137484295113E23A2D3D172 | A663025FA6F34BED9512651783A3C4A2 | 8E2330CACC694C3990970013F170357C |  | 2109926630744223B56CD43A971FDAFD | 15B4C96C3A9A44F286680903FBD18279 | 8C1F86BECB83444288A43A9060CF3797 |  | 101.2 | 100 | 0 | 0 | 0 |  | 651 | 400 | Y | N | 0 | 0 | 0 |  | 650 | 400 | Y | N | N | [6 empty] | RB160.00 | C
B64676 | 2021-06-19 | 2 | B |  | 12 | A | SM45C | 탄소강 | SM45C | BM#2 | 1640 | 43 | 1630 | 1541 | 32 | 6000 |  | 1 | 0.15 | 16 |  | -2.35 | 1559 | 1609 | 0 | 19.83 | 0 | 5 | 60 | 62 | Y |  | 2021-06-19 10:43 | 66 | 1084 | 23 | 24 | 25 | 27 | 28 | 28 | 27 | 27 | 26 | 26 | 25 | 24 | 23 | 23 | 26 | 28 | 23 | 27 | -0.12 | Y | 40 | Y | -0.2 | [7 empty] | N | N | N | N | 190 | 0.47 | 61 | 99312 | 93123 | -873 | 14800 | 16 | 2 |  | 2021-06-19 10:48 | 1559 | 112 |  | 35 |  | * 전공정 요청으로 감속주입 | [14 empty] | 107.42 | 100 | 0 | 0 | 0 |  | 651 | 400 | Y | N | 0 | 0 | 0 |  | 651 | 400 | Y | N | N |  |  |  | Y |  |  | RB160.00 | C
B64677 | 2021-06-19 | 2 | B |  | 13 | A | SM45C | 탄소강 | SM45C | BM#2 | 1601 | 42 | 1603 | 1551 | 27 | 5500 |  | 1 | 0.27 | 16 |  | -2.31 | 1548 | 1600 | 0 | 15.86 | 0 | 38 | 65 | 47 | Y |  | 2021-06-19 11:55 | 55 | 1096 | 20 | 21 | 22 | 23 | 23 | 22 | 21 | 20 | 20 | 19 | 18 | 17 | 16 | 16 | 20 | 23 | 16 | 20 | -0.16 | Y | 45 | Y | -0.2 | [7 empty] | Y | Y | Y | Y | 180 | 0.47 | 65 | 93195 | 96943 | 1357 | 15600 | 16 | 2 |  | 2021-06-19 11:59 | 1548 | 106 |  | 25 | [16 empty] | 94.81 | 33.33 | 0 | 0 | 0 |  | 651 | 700 | Y | N | 0 | 0 | 0 |  | 651 | 700 | Y | N | N | [6 empty] | RB250.00 | C
B64678 | 2021-06-19 | 2 | C |  | 14 | A | SM45C | 탄소강 | SM45C | BM#2 | 1610 | 39 | 1606 | 1545 | 27 | 5300 |  | 1 | 0.1 | 15 |  | -2.41 | 1549 | 1596 | 0 | 11.55 | 0 | 29 | 65 | 63 | Y |  | 2021-06-19 13:02 | 56 | 1092 | 13 | 16 | 18 | 20 | 20 | 20 | 20 | 19 | 18 | 17 | 17 | 16 | 15 | 14 | 18 | 20 | 14 | 20 | -0.12 | Y | 50 | Y | -0.2 | [7 empty] | Y | Y | Y | Y | 170 | 0.47 | 67 | 93636 | 99429 | 271 | 15600 | 16 | 2 |  | 2021-06-19 13:08 | 1549 | 96 |  | 24 | [16 empty] | 94.11 | 33.33 | 0 | 0 | 0 |  | 651 | 700 | Y | N | 0 | 0 | 0 |  | 651 | 700 | Y | N | N | [6 empty] | RB250.00 | C
A65208 | 2021-06-19 | 1 | C |  | 15 | A | SM45C | 탄소강 | SM45C | BM#2 | 1622 | 53 | 1640 | 1565 | 29 | 5700 |  | 1 | 0.13 | 16 |  | -2.09 | 1561 | 1615 | 0 | 18.14 | 0 | 36 | 20 | 107 | Y |  | 2021-06-19 13:56 | 68 | 1089 | 12 | 12 | 21 | 26 | 29 | 30 | 30 | 30 | 30 | 29 | 29 | 28 | 27 | 27 | 27 | 30 | 27 | 30 | -0.07 | Y | 35 | Y | -0.2 | [7 empty] | Y | Y | Y | Y | 220 | 0.47 | 62 | 93636 | 92171 | 1529 | 16000 | 16 | 2 |  | 2021-06-19 14:28 | 1561 | 148 |  | 38 | [16 empty] | 100.79 | 41.67 | 0 | 0 | 0 |  | 651 | 700 | Y | N | 0 | 0 | 0 |  | 651 | 700 | Y | N | N | [6 empty] | RB250.00 | C
A65209 | 2021-06-19 | 1 | C | 연주시작 | 1 | A | SCR415HM | 소입성보증강 | C1 | BM#1 | 1624 | 42 | 1649 | 1578 | 36 | 7100 |  | 3 | 0.48 | 20 |  | -2.57 | 1591 | 1658 | 0 | 176.82 |  | 37 | 7 | 291 | Y |  | 2021-06-19 14:33 | 79 | 1094 | -257 | 27 | 24 | 31 | 32 | 34 | 35 | 36 | 36 | 35 |  |  |  | 35 | 32 | 36 | 35 | 0 | -0.1 |  | 10 | Y | -0.2 |  | 2.42 | 2.42 |  |  |  |  | N | N | N | N | 150 | 0.49 | 57 | 81828 | 96402 | 3598 | 15300 | 03 | 2 |  | 2021-06-19 14:40 | 1591 | 100 |  | 13 |  | *T/D FLUX 유:10,용:120kg *STR#1,#2 EDGE HEATER 코일부 건조작업으로 적용不-이상재등록 *연주시작 14:51 |  | D71597C8F09C46AFAB923508F44B4C9A | DB61C5CCF6BB49EFA6CB5629FC317AC9 | [11 empty] | 80.07 | 100 | 700 | 0 | 0 |  | 450 |  | N | Y | 700 | 0 | 0 |  | 451 |  | N | Y | N |  | Y |  |  |  |  | BT180180 | H
A65210 | 2021-06-19 | 1 | C |  | 2 | A | SCR415HM | 소입성보증강 | C1 | BM#1 | 1673 | 42 | 1640 | 1609 | 28 | 4900 |  | 3 | 0.48 | 17 |  | -1.9 | 1585 | 1632 | 0 | 106.16 |  | 22 | 16 | 417 | Y |  | 2021-06-19 15:28 | 73 | 1100 | 34 | 30 | 28 | 28 | 27 | 27 | 26 | 25 | 24 | 23 | 23 | 22 |  | 22 | 26 | 28 | 22 | 0 | -0.13 |  | 45 | Y | -0.2 | [7 empty] | N | N | N | N | 140 | 0.52 | 57 | 101532 | 95036 | 4964 | 14700 | 03 | 2 |  | 2021-06-19 15:36 | 1585 | 91 |  | 18 |  | *STR#1,#2 EDGE HEATER 코일부 건조작업으로 적용不-이상재등록 | [14 empty] | 101.53 | 100 | 0 | 0 | 0 |  | 450 |  | N | Y | 0 | 0 | 0 |  | 451 |  | N | Y | N |  | Y |  |  |  |  | BT180180 | H
B64679 | 2021-06-19 | 2 | C | TUNDISH교체전 | 16 | B | SM45C | 탄소강 | SM45C | BM#2 | 1628 | 69 | 1603 | 1567 | 38 | 6400 |  | 1 | 0.13 | 15 |  | -2.05 | 1561 | 1603 | 0 | 9.94 | 0 | 32 | 86 | 64 | Y |  | 2021-06-19 14:49 | 68 | 1085 | 25 | 23 | 23 | 24 | 24 | 24 | 23 | 23 | 23 | 22 | 22 | 21 | 21 | 20 | 23 | 24 | 20 | 24 | -0.08 | Y | 50 | Y | -0.2 | [7 empty] | N | N | N | N | 210 | 0.47 | 66 | 100402 | 99016 | -566 | 2000 | 16 | 2 |  | 2021-06-19 15:00 | 1561 | 169 |  | 48 |  | *빅사이즈 후속 | 8A9A64DD282045A1A9A9DF7FD9840A54 | 6BEA01B61F4847D3908E6E063C4D8A61 | D535A0AC6991459B9E234913F6DFF0BB | [11 empty] | 102.5 | 42.86 | 0 | 2500 | 0 |  | 651 | 400 | Y | N | 0 | 2500 | 0 |  | 651 | 400 | Y | N | N | [6 empty] | BM510510 | C
A65211 | 2021-06-19 | 1 | C |  | 3 | A | SCR415HM | 소입성보증강 | C1 | BM#1 | 1656 | 37 | 1629 | 1592 | 28 | 4900 |  | 3 | 0.33 | 16 |  | -1.79 | 1593 | 1632 | 0 | 93.13 |  | 16 | 41 | 334 | Y |  | 2021-06-19 16:20 | 81 | 1080 | 21 | 21 | 28 | 33 | 33 | 34 | 34 | 33 | 33 | 32 | 33 |  |  | 33 | 31 | 34 | 32 | 33 | 0 | Y | 20 | Y | 0.1 | [7 empty] | N | N | N | N | 130 | 0.52 | 57 | 152298 | 97012 | 1488 | 14700 | 03 | 2 |  | 2021-06-19 16:27 | 1593 | 88 |  | 24 |  | *STR#1,#2 EDGE HEATER 코일부 건조작업으로 100KW적용不-이상재등록 *유사강종 연연주 혼탕부 성분 확인 ID:107~109.207~209 | [6 empty] | 3841ECC68CAA43D5A65694164CECFCBA | 6490921E381B4F7EADC810110FE4C6AD | 0873A52C2489404FB0ED7547D265118B |  | E892778024574FA6A119D76BD59E57F6 | 78ED2D7E1A3C4B0B84718386D45E21A1 | 7FCEF4B153AA4C989969AE1BF0D10100 |  | 149.31 | 100 | 0 | 0 | 0 |  | 450 |  | N | Y | 0 | 0 | 0 |  | 451 |  | N | Y | N |  | Y |  |  |  |  | BT180180 | H
B64680 | 2021-06-19 | 2 | C | TUNDISH교체 | 1 | A | AE4150M3 | 합금강 | D4 | BM#2 | 1589 | 58 | 1652 | 1542 | 42 | 8400 |  | 1 | 0.21 | 20 |  | -2.27 | 1577 | 1646 | 18.67 | 0 | 0 | 5 | 61 | 101 | Y |  | 2021-06-19 16:04 | 90 | 1087 | -424 | -337 | 20 | 22 | 22 | 28 | 32 | 35 | 36 | 37 | 37 | 37 | 37 | 37 | 32 | 37 | 37 | 37 | 0 |  | 15 | Y | 0 | 1 |  |  | 1.94 |  |  |  | N | N | N | N | 220 | 0.46 | 60 | 93071 | 93120 | 1680 | 15500 | 12 | 1 |  | 2021-06-19 16:11 | 1577 | 172 |  | 61 |  | * T/D FLUX 용탕부: 120 KG / 유탕부: 10KG 투입. * BUTT 타입롱노즐사용(일반타입.) | [14 empty] | 99.38 | 36.36 | 1500 | 0 | 0 |  | 651 | 400 | Y | Y | 1500 | 0 | 0 |  | 651 | 400 | Y | Y | Y |  |  |  | Y |  |  | BT180180 | H
A65212 | 2021-06-19 | 1 | C | 유사강종연연주 | 4 | A | 16MNCR5H | 소입성보증강 | AE1055M계 | BM#1 | 1668 | 38 | 1637 | 1586 | 31 | 6500 |  | 3 | 0.35 | 17 |  | -2.23 | 1596 | 1645 | 0 | 132.27 |  | 35 | 1 | 25172 | Y |  | 2021-06-19 17:26 | 84 | 1102 | 32 | 32 | 36 | 37 | 36 | 35 | 34 | 32 | 31 | 30 | 30 | 29 | 29 | 29 | 32 | 37 | 29 | 32 | -0.16 | Y | 50 | Y | 0 |  |  |  | 0.85 |  |  |  | N | N | N | N | 120 | 0.48 | 66 | 50766 | 100622 | 2328 | 15600 | 03 | 2 |  | 2021-06-19 17:34 | 1596 | 82 |  | 17 |  | *유사강종 연연주 혼탕부 성분 확인 ID:101.201 *대보수래들 | [14 empty] | 48.1 | 100 | 0 | 0 | 0 |  | 650 |  | Y | Y | 0 | 0 | 0 |  | 651 |  | Y | Y | N | [6 empty] | BT180180 | H
B64681 | 2021-06-19 | 2 | C |  | 2 | A | AE4150M3 | 합금강 | D4 | BM#2 | 1661 | 39 | 1645 | 1606 | 34 | 6200 |  | 1 | 0.14 | 17 |  | -2.54 | 1553 | 1631 | 13.02 | 0 | 0 | 38 | 66 | 103 | Y |  | 2021-06-19 17:25 | 66 | 1094 | 36 | 31 | 30 | 29 | 28 | 28 | 26 | 26 | 25 | 25 | 24 | 23 | 22 | 21 | 27 | 30 | 21 | 0 | -0.16 |  | 55 | Y | -0.2 |  |  |  | 0.86 |  |  |  | N | N | N | N | 220 | 0.49 | 66 | 93071 | 103070 | -1620 | 14900 | 12 | 1 |  | 2021-06-19 17:41 | 1553 | 160 |  | 41 | 18 | [15 empty] | 92.7 | 27.27 | 0 | 0 | 0 |  | 651 | 400 | Y | Y | 0 | 0 | 0 |  | 651 | 400 | Y | Y | Y | [6 empty] | BT180180 | C
A65213 | 2021-06-19 | 1 | C |  | 5 | A | 16MNCR5H | 소입성보증강 | AE1055M계 | BM#1 | 1658 | 38 | 1610 | 1601 | 31 | 4500 |  | 3 | 0.48 | 18 |  | -1.36 | 1578 | 1612 | 0 | 110.74 |  | 37 | 8 | 68 | Y |  | 2021-06-19 18:26 | 66 | 1091 | 28 | 27 | 26 | 25 | 24 | 24 | 22 | 22 | 21 | 20 | 20 | 20 |  | 20 | 23 | 26 | 20 | 20 | -0.12 |  | 50 | Y | 0 | [7 empty] | N | N | N | N | 110 | 0.48 | 62 | 84610 | 98418 | -918 | 14700 | 03 | 2 |  | 2021-06-19 18:33 | 1578 | 92 |  | 24 | [16 empty] | 85.12 | 100 | 0 | 0 | 0 |  | 650 |  | Y | Y | 0 | 0 | 0 |  | 651 |  | Y | Y | N | [6 empty] | BT180180 | H
B64682 | 2021-06-19 | 2 | C |  | 3 | A | AE4150M3 | 합금강 | D4 | BM#2 | 1660 | 42 | 1622 | 1589 | 38 | 5900 |  | 1 | 0.13 | 17 |  | -2.33 | 1552 | 1617 | 12.05 | 0 | 0 | 29 | 66 | 92 | Y |  | 2021-06-19 18:48 | 65 | 1108 | 20 | 20 | 23 | 24 | 25 | 26 | 25 | 24 | 24 | 23 | 22 | 21 | 19 | 18 | 23 | 26 | 18 | 24 | -0.2 | Y | 40 | Y | -0.2 |  |  |  | 0.81 |  |  |  | N | N | N | N | 210 | 0.49 | 65 | 101532 | 102302 | 1248 | 16200 | 12 | 1 |  | 2021-06-19 18:52 | 1552 | 146 |  | 25 | 25 | [7 empty] | 68BE1599C51D4743B3487ABC67DC92ED | 21532A567D2E40D99BEA90B557862284 | 74BE300C4E0B4D3FBE5399F4D281FF61 |  | 75F5D74928E745BB9BAA048CC4BA5DAA | 7B8E5EBE560C48BDB36C0CBB9D1BFB7E | 95753BA8171F4BF68F04736B1187E295 |  | 99.49 | 50 | 0 | 0 | 0 |  | 651 | 400 | Y | Y | 0 | 0 | 0 |  | 651 | 400 | Y | Y | Y | [6 empty] | BT180180 | H
A65214 | 2021-06-19 | 1 | C |  | 6 | A | 16MNCR5H | 소입성보증강 | AE1055M계 | BM#1 | 1611 | 38 | 1630 | 1558 | 30 | 5600 |  | 3 | 0.51 | 18 |  | -1.63 | 1578 | 1618 | 0 | 196.51 |  | 22 | 17 | 67 | Y |  | 2021-06-19 19:29 | 66 | 1110 | 18 | 17 | 23 | 24 | 25 | 25 | 25 | 25 | 24 | 24 | 23 | 22 | 21 | 22 | 23 | 25 | 21 | 25 | -0.09 | Y | 45 | Y | 0.2 | [7 empty] | N | N | N | N | 100 | 0.48 | 66 | 101532 | 100161 | 839 | 15300 | 03 | 2 |  | 2021-06-19 19:38 | 1578 | 97 |  | 25 | [16 empty] | 98.15 | 100 | 0 | 0 | 0 |  | 650 |  | Y | Y | 0 | 0 | 0 |  | 651 |  | Y | Y | N | [6 empty] | BT180180 | H
B64683 | 2021-06-19 | 2 | C | 잔강최소화전 | 4 | A | AE4150M3 | 합금강 | D4 | BM#2 | 1591 | 44 | 1634 | 1556 | 40 | 7100 |  | 1 | 0.15 | 17 |  | -2.04 | 1551 | 1621 | 18.36 | 0 | 0 | 32 | 87 | 45 | Y |  | 2021-06-19 19:49 | 64 | 1098 | 15 | 15 | 26 | 31 | 33 | 34 | 34 | 33 | 32 | 31 | 30 | 30 | 29 | 27 | 29 | 34 | 27 | 0 | -0.17 | Y | 40 | Y | -0.4 |  |  |  | 1.1 |  |  |  | N | N | N | N | 200 | 0.49 | 66 | 99835 | 100797 | 3 | 3000 | 12 | 1 |  | 2021-06-19 19:49 | 1551 | 144 |  | 30 | [16 empty] | 98.94 | 100 | 0 | 3100 | 0 |  | 651 | 400 | N | Y | 0 | 3100 | 0 |  | 651 | 400 | N | Y | Y | [6 empty] | BT180180 | H
A65215 | 2021-06-19 | 1 | D |  | 7 | A | 16MNCR5H | 소입성보증강 | AE1055M계 | BM#1 | 1613 | 41 | 1618 | 1556 | 32 | 6400 |  | 3 | 0.59 | 18 |  | -1.53 | 1585 | 1621 | 0 | 192.46 |  | 16 | 42 | 69 | Y |  | 2021-06-19 20:34 | 73 | 1119 | 21 | 22 | 28 | 30 | 30 | 30 | 30 | 29 | 29 | 29 | 29 | 28 | 28 | 28 | 28 | 30 | 28 | 30 | -0.04 | Y | 50 | Y | 0 | [7 empty] | N | N | N | N | 150 | 0.48 | 68 | 101532 | 105229 | -879 | 15900 | 03 | 2 |  | 2021-06-19 20:41 | 1585 | 103 |  | 27 | [16 empty] | 95.29 | 100 | 0 | 0 | 0 |  | 650 |  | Y | Y | 0 | 0 | 0 |  | 651 |  | Y | Y | N | [6 empty] | BT180180 | H
B64684 | 2021-06-19 | 2 | D | 잔강최소화 | 5 | A | AE4140M14 | 합금강 | D4 | BM#2 | 1612 | 49 | 1652 | 1593 | 45 | 7300 |  | 1 | 0.16 | 18 |  | -2.53 | 1571 | 1641 | 12.16 | 0 | 0 | 5 | 62 | 33 | Y |  | 2021-06-19 20:58 | 79 | 1095 | -177 | -187 | 26 | 28 | 31 | 33 | 33 | 34 | 33 | 33 | 33 | 32 | 31 | 31 | 22 | 34 | 31 | 33 | -0.05 | Y | 25 | Y | -0.2 |  |  |  | 1.58 |  |  |  | N | N | N | N | 190 | 0.47 | 60 | 95292 | 100325 | 625 | 15400 | 12 | 1 |  | 2021-06-19 21:16 | 1571 | 167 |  | 40 |  | *잔강 최소화 (롱노즐 교체- 지금 융착) | 0F45B696C5CD44A78F13418F3A0728CC | [13 empty] | 94.96 | 100 | 2500 | 0 | 0 |  | 651 | 1100 | Y | N | 2500 | 0 | 0 |  | 651 | 1100 | Y | N | Y |  |  |  | Y |  |  | RB146.05 | C
A65216 | 2021-06-19 | 1 | D | TUNDISH교체전 | 8 | A | 16MNCR5H | 소입성보증강 | AE1055M계 | BM#1 | 1598 | 39 | 1632 | 1546 | 33 | 6500 |  | 3 | 0.7 | 16 |  | -1.56 | 1582 | 1618 | 0 | 232.98 |  | 35 | 2 | 66 | Y |  | 2021-06-19 21:40 | 70 | 1095 | 25 | 25 | 23 | 22 | 21 | 19 | 19 | 18 | 17 | 16 | 14 |  |  | 14 | 19 | 23 | 14 | 0 | -0.18 |  | 50 | Y | -0.4 | [7 empty] | N | N | N | N | 140 | 0.48 | 66 | 102899 | 97382 | 2368 | 1500 | 03 | 2 |  | 2021-06-19 21:57 | 1582 | 113 |  | 30 |  |  | FC523DEBF56C4B799CF6C257D737E8F8 | 0D38A7315A4845158249B39CE0364336 | 340782A753AF4BF5B6BB2DCD147FFF0E | [11 empty] | 103.16 | 100 | 0 | 3000 | 0 |  | 650 |  | Y | Y | 0 | 3300 | 0 |  | 651 |  | Y | Y | N | [6 empty] | BT180180 | H
B64685 | 2021-06-19 | 2 | D |  | 6 | A | AE4140M14 | 합금강 | D4 | BM#2 | 1608 | 48 | 1646 | 1589 | 45 | 7600 |  | 1 | 0.12 | 19 |  | -2.4 | 1575 | 1644 | 10.73 | 0 | 0 | 38 | 67 | 23 | Y |  | 2021-06-19 21:48 | 83 | 1097 | 29 | 32 | 35 | 37 | 37 | 37 | 36 | 36 | 35 | 34 | 33 | 32 | 31 | 31 | 34 | 37 | 31 | 37 | -0.13 | Y | 45 | Y | -0.2 |  |  |  | 1.04 |  |  |  | N | N | N | N | 180 | 0.49 | 64 | 94248 | 100882 | -1332 | 15000 | 12 | 1 |  | 2021-06-19 22:10 | 1575 | 159 |  | 53 | [16 empty] | 94.67 | 100 | 0 | 0 | 0 |  | 650 | 1100 | Y | N | 0 | 0 | 0 |  | 651 | 1100 | Y | N | Y | [6 empty] | RB165.10 | C
B64686 | 2021-06-19 | 2 | D | TUNDISH교체 | 1 | B | KF70CVS | 합금강 | D4 | BM#1 | 1644 | 41 | 1644 | 1596 | 34 | 5800 |  | 1 | 0.11 | 21 |  | -2.5 | 1568 | 1633 | 0 | 20.39 | 0 | 29 | 67 | 27 | Y |  | 2021-06-19 23:08 | 92 | 1109 | -257 | -218 | 25 | 20 | 26 | 29 | 31 | 33 | 33 | 34 | 35 | 35 | 35 | 33 | 31 | 35 | 33 | 35 | -0.1 |  | 15 | Y | -0.4 |  | 1.52 | 1.46 |  |  |  |  | N | N | N | N | 150 | 0.42 | 66 | 84610 | 98363 | 87 | 15200 | 10 | 1 |  | 2021-06-19 23:15 | 1568 | 142 |  | 30 | 18 | *T/D FLUX 유:10KG,용120KG | [14 empty] | 83.07 | 100 | 1000 | 0 | 0 |  | 650 |  | Y | N | 1000 | 0 | 0 |  | 651 |  | Y | N | [7 empty] | BT180180 | H
A65217 | 2021-06-19 | 1 | D |  | 7 | A | AE4140M14 | 합금강 | D4 | BM#2 | 1628 | 38 | 1629 | 1569 | 27 | 5700 |  | 3 | 0.74 | 18 |  | -1.74 | 1565 | 1616 | 125.65 | 103.61 |  | 37 | 9 | 72 | Y |  | 2021-06-19 22:54 | 73 | 1091 | 29 | 27 | 27 | 28 | 28 | 27 | 27 | 26 | 25 | 24 | 23 | 22 |  | 22 | 26 | 28 | 22 | 27 | -0.15 | Y | 40 | Y | -0.2 |  |  |  | 0.56 |  |  |  | N | N | N | Y | 170 | 0.47 | 65 | 102144 | 96836 | -436 | 14000 | 12 | 1 |  | 2021-06-19 23:17 | 1565 | 140 |  | 53 | 14 | [15 empty] | 105.09 | 100 | 0 | 0 | 0 |  | 651 | 1100 | Y | N | 0 | 0 | 0 |  | 651 | 1100 | Y | N | Y | [6 empty] | RB254.00 | C
A65218 | 2021-06-19 | 1 | D |  | 8 | A | AE4140M14 | 합금강 | D4 | BM#2 | 1658 | 39 | 1608 | 1595 | 21 | 4400 |  | 3 | 0.63 | 18 |  | -1.7 | 1559 | 1603 | 110.61 | 96.99 |  | 22 | 18 | 70 | Y |  | 2021-06-20 00:06 | 67 | 1094 | 19 | 20 | 22 | 24 | 26 | 27 | 27 | 27 | 27 | 27 | 26 | 26 | 26 | 25 | 25 | 27 | 25 | 27 | -0.05 | Y | 40 | Y | -0.2 |  |  |  | 0.62 |  |  |  | N | N | N | Y | 170 | 0.47 | 65 | 102144 | 98818 | 1982 | 16700 | 12 | 1 |  | 2021-06-20 00:20 | 1559 | 130 |  | 47 | 19 | [7 empty] | 19983B6678B143409F71B9939DD397CF | 6C7564E32C334127ABA5C976DC1BB2AB | 7D047FBD8D004D839801A2FE3112A558 |  | EB8457976A3B4B418B5D6EB26153AEA3 | 2285EAFEEB764E57B72B07330166AAED | A8096191155D41A1B6D9057D7EB6C56F |  | 100.29 | 100 | 0 | 0 | 0 |  | 651 | 1100 | Y | N | 0 | 0 | 0 |  | 651 | 1100 | Y | N | Y | [6 empty] | RB254.00 | C
B64687 | 2021-06-19 | 2 | D |  | 2 | A | KF70CVS | 합금강 | D4 | BM#1 | 1583 | 50 | 1601 | 1545 | 43 | 6600 |  | 1 | 0.19 | 15 |  | -2.35 | 1545 | 1600 | 0 | 18.69 | 0 | 32 | 88 | 35 | Y |  | 2021-06-20 00:08 | 69 | 1098 | 31 | 28 | 28 | 27 | 25 | 25 | 24 | 23 | 22 | 21 | 21 | 20 | 17 | 15 | 23 | 28 | 15 | 0 | -0.22 |  | 60 | Y | -0.4 | [7 empty] | N | N | N | N | 140 | 0.43 | 73 | 101532 | 99160 | 140 | 16200 | 10 | 1 |  | 2021-06-20 00:17 | 1545 | 140 |  | 38 | 12 | *Sample채취 ID:103.203 | [14 empty] | 103.39 | 100 | 0 | 0 | 300 |  | 650 |  | Y | N | 0 | 0 | 300 |  | 651 |  | Y | N | [7 empty] | BT180180 | H
A65219 | 2021-06-19 | 1 | D |  | 9 | A | AE4140M14 | 합금강 | D4 | BM#2 | 1630 | 41 | 1592 | 1572 | 26 | 5100 |  | 3 | 0.35 | 18 |  | -1.85 | 1555 | 1597 | 75.73 | 53.54 |  | 16 | 43 | 81 | Y |  | 2021-06-20 01:15 | 63 | 1088 | 24 | 24 | 23 | 23 | 25 | 25 | 25 | 26 | 25 | 24 | 24 | 24 | 23 | 23 | 24 | 26 | 23 | 25 | -0.04 | Y | 30 | Y | 0 |  |  |  | 0.76 |  |  |  | N | N | N | Y | 220 | 0.48 | 66 | 96272 | 99929 | 2621 | 15300 | 12 | 1 |  | 2021-06-20 01:19 | 1555 | 119 |  | 45 | 20 | [15 empty] | 93.06 | 100 | 0 | 0 | 0 |  | 651 | 1100 | Y | N | 0 | 0 | 0 |  | 650 | 1100 | Y | N | Y | [6 empty] | RB228.60 | C
B64688 | 2021-06-19 | 2 | D |  | 3 | A | KF70CVS | 합금강 | D4 | BM#1 | 1600 | 47 | 1614 | 1553 | 39 | 6100 |  | 1 | 0.19 | 14 |  | -2.24 | 1548 | 1598 | 0 | 19.14 | 0 | 5 | 63 | 37 | Y |  | 2021-06-20 01:38 | 72 | 1090 | 13 | 12 | 19 | 26 | 28 | 30 | 31 | 30 | 30 | 28 | 28 | 28 | 28 | 25 | 26 | 31 | 25 | 30 | -0.15 | Y | 40 | Y | -0.4 | [7 empty] | N | N | N | N | 130 | 0.43 | 70 | 101532 | 97112 | -3462 | 15600 | 10 | 1 |  | 2021-06-20 01:47 | 1548 | 126 |  | 22 | 25 | [15 empty] | 102.09 | 100 | 0 | 0 | 0 |  | 650 |  | Y | N | 0 | 0 | 0 |  | 651 |  | Y | N | [7 empty] | BT180180 | H
A65220 | 2021-06-19 | 1 | D |  | 10 | A | AE4140M14 | 합금강 | D4 | BM#2 | 1611 | 43 | 1591 | 1543 | 27 | 5900 |  | 3 | 0.53 | 18 |  | -1.6 | 1564 | 1600 | 69.53 | 63.5 |  | 35 | 3 | 79 | Y |  | 2021-06-20 02:14 | 72 | 1099 | 21 | 20 | 20 | 22 | 23 | 24 | 24 | 24 | 23 | 23 | 23 | 23 | 22 | 22 | 22 | 24 | 22 | 24 | -0.04 | Y | 40 | Y | 0 |  |  |  | 0.75 |  |  |  | N | N | N | Y | 210 | 0.47 | 68 | 105854 | 101300 | -2850 | 15300 | 12 | 1 |  | 2021-06-20 02:20 | 1564 | 132 |  | 53 | [16 empty] | 103.63 | 100 | 0 | 0 | 0 |  | 651 | 1100 | Y | N | 0 | 0 | 0 |  | 651 | 1100 | Y | N | Y | [6 empty] | RB165.10 | C
B64689 | 2021-06-19 | 2 | D |  | 4 | B | KF70CVS | 합금강 | D4 | BM#1 | 1580 | 40 | 1596 | 1538 | 36 | 5500 |  | 1 | 0.24 | 14 |  | -2.11 | 1535 | 1582 | 0 | 14.85 | 0 | 38 | 68 | 65 | Y |  | 2021-06-20 02:41 | 59 | 1087 | 24 | 23 | 24 | 24 | 23 | 23 | 22 | 21 | 21 | 20 | 19 | 17 | 16 | 15 | 21 | 24 | 15 | 24 | -0.16 |  | 55 | Y | -0.2 | [7 empty] | N | N | N | N | 120 | 0.43 | 71 | 101532 | 96767 | 33 | 16300 | 10 | 1 |  | 2021-06-20 02:46 | 1535 | 120 |  | 31 | 21 | [15 empty] | 106.76 | 100 | 0 | 0 | 0 |  | 650 |  | Y | N | 0 | 0 | 0 |  | 651 |  | Y | N | [7 empty] | BT180180 | H
A65221 | 2021-06-19 | 1 | D |  | 11 | A | AE4140M14 | 합금강 | D4 | BM#2 | 1611 | 39 | 1607 | 1568 | 25 | 5300 |  | 3 | 0.33 | 18 |  | -1.77 | 1561 | 1601 | 79.46 | 60.95 |  | 37 | 10 | 49 | Y |  | 2021-06-20 03:29 | 69 | 1090 | 20 | 21 | 23 | 25 | 26 | 26 | 26 | 26 | 25 | 25 | 24 | 23 | 23 | 22 | 24 | 26 | 22 | 26 | -0.09 | Y | 45 | Y | -0.2 |  |  |  | 0.74 |  |  |  | N | N | N | N | 200 | 0.47 | 67 | 92160 | 100233 | 67 | 14300 | 12 | 1 |  | 2021-06-20 03:34 | 1561 | 121 |  | 46 | 23 | [15 empty] | 91.16 | 100 | 0 | 0 | 0 |  | 652 | 1100 | Y | N | 0 | 0 | 0 |  | 651 | 1100 | Y | N | Y | [6 empty] | RB165.10 | C
B64690 | 2021-06-19 | 2 | D |  | 5 | A | KF70CVS | 합금강 | D4 | BM#1 | 1602 | 38 | 1595 | 1564 | 35 | 5200 |  | 1 | 0.17 | 14 |  | -2.6 | 1531 | 1585 | 0 | 13.79 | 0 | 29 | 68 | 71 | Y |  | 2021-06-20 03:55 | 55 | 1098 | 13 | 11 | 13 | 15 | 16 | 16 | 16 | 15 | 14 | 14 | 13 | 12 | 11 | 9 | 14 | 16 | 9 | 16 | -0.14 | Y | 50 | Y | -0.2 | [7 empty] | N | N | N | N | 110 | 0.43 | 72 | 101532 | 100771 | -1471 | 15400 | 10 | 1 |  | 2021-06-20 04:00 | 1531 | 119 |  | 28 | 13 | [15 empty] | 104.19 | 100 | 0 | 0 | 0 |  | 650 |  | Y | N | 0 | 0 | 0 |  | 651 |  | Y | N | [7 empty] | BT180180 | H
A65222 | 2021-06-19 | 1 | B |  | 12 | A | AE4140M14 | 합금강 | D4 | BM#2 | 1640 | 46 | 1620 | 1569 | 26 | 5700 |  | 3 | 0.32 | 18 |  | -1.91 | 1578 | 1621 | 76.13 | 71.64 |  | 22 | 19 | 57 | Y |  | 2021-06-20 04:39 | 86 | 1100 | 20 | 20 | 31 | 38 | 42 | 44 | 46 | 47 | 47 | 47 | 47 |  |  | 47 | 40 | 47 | 47 | 47 | 0 |  | 15 | Y | 0 |  |  |  | 0.62 |  |  |  | N | N | N | N | 190 | 0.47 | 47 | 90050 | 72587 | 23213 | 15700 | 12 | 1 |  | 2021-06-20 04:45 | 1578 | 130 |  | 45 |  | * 크로깅 발생으로 감속주입 이상공정 등록 L/D 23TON 내림 | [14 empty] | 93.12 | 100 | 0 | 0 | 0 |  | 652 | 1100 | Y | N | 0 | 0 | 0 |  | 651 | 1100 | Y | N | Y | [6 empty] | RB152.40 | C
B64691 | 2021-06-19 | 2 | B |  | 6 | A | KF70CVS | 합금강 | D4 | BM#1 | 1598 | 42 | 1551 | 1538 | 40 | 6300 |  | 1 | 0.18 | 14 |  | -2.38 | 1541 | 1590 | 0 | 12.7 | 0 | 32 | 89 | 66 | Y |  | 2021-06-20 05:16 | 65 | 1090 | 8 | 8 | 17 | 21 | 23 | 24 | 24 | 24 | 23 | 22 | 22 | 21 | 21 | 20 | 20 | 24 | 20 | 24 | -0.09 | Y | 45 | Y | 0 | [7 empty] | N | N | N | N | 100 | 0.43 | 72 | 84610 | 96736 | -186 | 14700 | 10 | 1 |  | 2021-06-20 05:16 | 1541 | 121 |  | 22 | 10 | [7 empty] | 4AD0DA89D1E44098B23724CF7FEFF8CE | 9D630C91093F46B3BA0163A3CDE03656 | 864A2182E14542F2B7D92176DADBCAD3 |  | CC37F2C92D0F4B8E989A396865CE38B3 | F9C10792F3AB4895B3F552706A1E0B3D | 69184EC7C0944AA29C6EF228E5741E93 |  | 89.02 | 100 | 0 | 0 | 0 |  | 650 |  | Y | N | 0 | 0 | 0 |  | 651 |  | Y | N | [7 empty] | BT180180 | H
A65223 | 2021-06-19 | 1 | B | TUNDISH교체전 | 13 | A | AE4140M14 | 합금강 | D4 | BM#2 | 1644 | 39 | 1623 | 1578 | 25 | 5400 |  | 3 | 0.31 | 18 |  | -1.88 | 1581 | 1623 | 69.11 | 62.22 |  | 16 | 44 | 54 | Y |  | 2021-06-20 05:46 | 89 | 1101 | 46 | 48 | 50 | 52 | 53 | 53 | 53 | 53 | 52 | 52 | 52 | 51 | 51 | 50 | 51 | 53 | 50 | 53 | -0.06 | Y | 50 | Y | 0 |  |  |  | 0.63 |  |  |  | N | N | N | N | 180 | 0.47 | 71 | 88378 | 104489 | 311 | 2000 | 12 | 1 |  | 2021-06-20 05:55 | 1581 | 102 |  | 27 | 20 | * 크로깅발생으로 감속주입 ID:304~306 | E4E6EEEFE691472EB7379C303CFD71BD | 8B3E616ABC9B473B8C63B6F0059ECAFB | 92CAA4CA7CD9408393FCBD1D17E490FA | [11 empty] | 83.57 | 100 | 0 | 2760 | 0 |  | 651 | 1100 | Y | N | 0 | 2420 | 0 |  | 651 | 1100 | Y | N | Y | [6 empty] | RB152.40 | C
B64692 | 2021-06-19 | 2 | B |  | 7 | A | KF70CVS | 합금강 | D4 | BM#1 | 1594 | 35 | 1612 | 1552 | 32 | 5600 |  | 1 | 0.17 | 14 |  | -2.81 | 1539 | 1606 | 0 | 14.63 | 0 | 5 | 64 | 65 | Y |  | 2021-06-20 06:15 | 63 | 1090 | 18 | 20 | 23 | 24 | 25 | 24 | 24 | 24 | 24 | 23 | 23 | 22 | 21 | 21 | 23 | 25 | 21 | 24 | -0.09 | Y | 45 | Y | 0 | [7 empty] | N | N | N | N | 150 | 0.43 | 69 | 101532 | 97244 | -1944 | 15300 | 10 | 1 |  | 2021-06-20 06:22 | 1539 | 123 |  | 36 | 13 | [15 empty] | 104.73 | 100 | 0 | 0 | 0 |  | 650 |  | Y | N | 0 | 0 | 0 |  | 651 |  | Y | N | [7 empty] | BT180180 | H
A65224 | 2021-06-19 | 1 | B | TUNDISH교체 | 1 | A | SM48CH | 탄소강 | B | BM#2 | 1644 | 46 | 1631 | 1586 | 21 | 4400 |  | 3 | 0.53 | 20 |  | -1.96 | 1579 | 1629 | 0 | 186.83 |  | 35 | 4 | 57 | Y |  | 2021-06-20 06:55 | 88 | 1099 | -340 | -314 | 24 | 19 | 24 | 29 | 34 | 34 | 36 | 36 | 36 | 37 |  | 37 | 31 | 37 | 37 | 36 | 0 |  |  | Y | 0.2 |  | 1.78 | 1.78 |  |  |  |  | N | N | N | N | 220 | 0.49 | 55 | 84610 | 88324 | 7026 | 15700 | 17 | 2 |  | 2021-06-20 07:15 | 1579 | 139 |  | 53 |  | * BUTT 타입롱노즐사용(일반타입.) * T/D FLUX 용탕부: 120 KG / 유탕부: 10KG 투입. | [14 empty] | 88.32 | 100 | 1000 | 0 | 0 |  | 651 | 400 | Y | N | 1000 | 0 | 0 |  | 651 | 400 | Y | N | N |  | Y |  |  |  |  | BT180180 | H
B64693 | 2021-06-19 | 2 | B | TUNDISH교체전 | 8 | A | KF70CVS | 합금강 | D4 | BM#1 | 1601 | 44 | 1618 | 1526 | 38 | 6700 |  | 1 | 0.18 | 14 |  | -3.24 | 1542 | 1612 | 0 | 16.08 | 0 | 38 | 69 | 62 | Y |  | 2021-06-20 07:26 | 66 | 1093 | 17 | 18 | 23 | 26 | 27 | 27 | 27 | 27 | 26 | 25 | 24 | 22 | 21 | 21 | 24 | 27 | 21 | 27 | -0.15 | Y | 40 | Y | -0.2 | [7 empty] | N | N | N | N | 140 | 0.43 | 69 | 92082 | 94337 | -2687 | 2000 | 10 | 1 |  | 2021-06-20 07:30 | 1542 | 138 |  | 37 |  |  |  | 4C63BAFF0DF14FA0BC21365A7DA97676 | AB71021474E34333B9042A98BC2DCD48 | 67570D5F80B347A2846219117D654B8C | [10 empty] | 98.75 | 100 | 0 | 3000 | 0 |  | 650 |  | Y | N | 0 | 3000 | 0 |  | 651 |  | Y | N |  |  |  |  | N |  |  | BT180180 | H
B64694 | 2021-06-20 | 2 | B |  | 2 | A | SM48CH | 탄소강 | B | BM#2 | 1632 | 42 | 1628 | 1552 | 35 | 6400 |  | 1 | 0.13 | 17 |  | -2.41 | 1555 | 1623 | 0 | 32.51 | 0 | 29 | 69 | 52 | Y |  | 2021-06-20 08:26 | 64 | 1098 | 36 | 35 | 34 | 34 | 33 | 32 | 31 | 30 | 30 | 28 | 28 | 27 | 26 | 26 | 31 | 34 | 26 | 0 | -0.16 |  | 50 | Y | -0.2 | [7 empty] | N | N | N | N | 220 | 0.49 | 60 | 84610 | 92530 | 3020 | 15900 | 17 | 2 |  | 2021-06-20 08:26 | 1555 | 119 |  | 18 |  | * 전공정 요청으로 감속주입 | [14 empty] | 89.02 | 100 | 0 | 0 | 0 |  | 651 | 400 | Y | N | 0 | 0 | 0 |  | 651 | 400 | Y | N | N | Y | [5 empty] | BT180180 | H
A65225 | 2021-06-20 | 1 | B | TUNDISH교체 | 1 | B | AE1055LS | 탄소강 | G-AE1055LS | BM#1 | 1603 | 44 | 1621 | 1537 | 37 | 6800 |  | 3 | 0.29 | 25 |  | -1.82 | 1573 | 1630 | 0 | 262.3 |  | 37 | 11 | 52 | Y |  | 2021-06-20 08:51 | 89 | 1103 | 33 | 27 | 31 | 29 | 26 | 27 | 31 | 33 | 33 | 35 | 36 |  |  | 36 | 31 | 36 | 36 | 33 | 0 |  |  | Y | 0.2 |  | 1.58 | 1.4 | [5 empty] | N | N | M | 210 | 0.49 | 55 | 84600 | 87799 | 7501 | 15500 | 14 | 2 |  | 2021-06-20 09:03 | 1573 | 141 |  | 42 | 39 | *T/D FLUX 유:10KG,용220KG | [14 empty] | 87.49 | 100 | 1500 | 0 | 0 |  | 400 |  | Y | N | 1500 | 0 | 0 |  | 400 |  | Y | N | N |  |  | Y |  |  |  | BT180180 | H
B64695 | 2021-06-20 | 2 | B |  | 3 | A | SM48CH | 탄소강 | B | BM#2 | 1615 | 43 | 1619 | 1539 | 32 | 6200 |  | 1 | 0.13 | 17 |  | -2.05 | 1551 | 1607 | 0 | 18.18 | 0 | 32 | 90 | 40 | Y |  | 2021-06-20 09:23 | 60 | 1096 | 25 | 24 | 25 | 26 | 27 | 26 | 25 | 25 | 24 | 23 | 22 | 21 | 20 | 16 | 23 | 27 | 16 | 25 | -0.2 | Y | 55 | Y | -0.4 | [7 empty] | N | N | N | N | 210 | 0.4 | 73 | 93071 | 93101 | 2949 | 15800 | 17 | 2 |  | 2021-06-20 09:26 | 1551 | 112 |  | 21 | 10 | * 전공정 요청으로 감속주입 0.40 이상공정 등록 및 생관통보 | [14 empty] | 97.41 | 100 | 0 | 0 | 0 |  | 651 | 400 | Y | N | 0 | 0 | 0 |  | 651 | 400 | Y | N | N | Y | [5 empty] | BT180180 | H
A65226 | 2021-06-20 | 1 | B |  | 2 | A | AE1055LS | 탄소강 | G-AE1055LS | BM#1 | 1614 | 44 | 1595 | 1531 | 32 | 6100 |  | 3 | 0.29 | 25 |  | -1.7 | 1552 | 1603 | 0 | 214.72 |  | 22 | 20 | 100 | Y |  | 2021-06-20 09:53 | 68 | 1078 | 34 | 28 | 25 | 23 | 22 | 21 | 21 | 21 | 20 | 20 | 20 | 20 |  | 20 | 23 | 25 | 20 | 21 | -0.11 |  | 45 | Y | 0 | [8 empty] | N | N | Y | 200 | 0.52 | 58 | 101520 | 94254 | 7196 | 15800 | 14 | 2 |  | 2021-06-20 10:01 | 1552 | 128 |  | 39 | 13 | [15 empty] | 98.37 | 100 | 0 | 0 | 0 |  | 400 |  | Y | N | 0 | 0 | 0 |  | 400 |  | Y | N | N |  |  | Y |  |  |  | BT180180 | H
B64696 | 2021-06-20 | 2 | B |  | 4 | A | SM48CH | 탄소강 | B | BM#2 | 1626 | 48 | 1627 | 1554 | 37 | 7200 |  | 1 | 0.12 | 17 |  | -2.71 | 1574 | 1636 | 0 | 24.43 | 0 | 5 | 65 | 35 | Y |  | 2021-06-20 10:41 | 83 | 1096 | 15 | 20 | 32 | 39 | 42 | 43 | 44 | 44 | 44 | 43 | 42 | 41 | 40 | 36 | 39 | 44 | 36 | 44 | -0.18 | Y | 45 | Y | -0.4 | [7 empty] | N | N | N | N | 200 | 0.4 | 75 | 93071 | 95378 | 3072 | 16000 | 17 | 2 |  | 2021-06-20 10:44 | 1574 | 119 |  | 17 |  | * 전공정 요청으로 감속주입 0.40 이상공정 등록 및 생관통보 | [14 empty] | 95.31 | 100 | 0 | 0 | 0 |  | 651 | 400 | Y | N | 0 | 0 | 0 |  | 651 | 400 | Y | N | N | Y | [5 empty] | BT180180 | C
A65227 | 2021-06-20 | 1 | B |  | 3 | A | AE1055LS | 탄소강 | G-AE1055LS | BM#1 | 1624 | 40 | 1588 | 1567 | 31 | 4000 |  | 3 | 0.29 | 25 |  | -1.43 | 1544 | 1587 | 0 | 220.51 |  | 16 | 45 | 97 | Y |  | 2021-06-20 10:58 | 60 | 1091 | 25 | 23 | 23 | 23 | 23 | 23 | 23 | 22 | 23 | 22 | 22 | 22 |  | 22 | 23 | 23 | 22 | 23 | -0.02 | Y | 45 | Y | 0 | [7 empty] | N | N | N | N | 190 | 0.52 | 56 | 84600 | 90048 | 8152 | 15800 | 14 | 2 |  | 2021-06-20 11:16 | 1544 | 118 |  | 33 | 12 | [15 empty] | 55.38 | 100 | 0 | 0 | 0 |  | 400 |  | Y | N | 0 | 0 | 0 |  | 400 |  | Y | N | N |  |  | Y |  |  |  | BT180180 | H
B64697 | 2021-06-20 | 2 | B |  | 5 | A | SM48CH | 탄소강 | B | BM#2 | 1637 | 41 | 1619 | 1564 | 37 | 6200 |  | 1 | 0.21 | 17 |  | -2.28 | 1563 | 1621 | 0 | 24.24 | 0 | 38 | 70 | 36 | Y |  | 2021-06-20 11:59 | 72 | 1074 | 34 | 34 | 37 | 40 | 41 | 41 | 40 | 39 | 37 | 37 | 36 | 35 | 33 | 33 | 37 | 41 | 33 | 37 | -0.2 | Y | 40 | Y | -0.4 | [7 empty] | N | N | N | N | 190 | 0.47 | 62 | 93071 | 92082 | 3018 | 16000 | 17 | 2 |  | 2021-06-20 12:08 | 1563 | 105 |  | 15 |  | * 전공정 요청으로 감속주입 | [14 empty] | 97.3 | 27.27 | 0 | 0 | 0 |  | 651 | 400 | Y | N | 0 | 0 | 0 |  | 651 | 400 | Y | N | N | Y | [5 empty] | BT180180 | C
A65228 | 2021-06-20 | 1 | B |  | 4 | A | AE1055LS | 탄소강 | G-AE1055LS | BM#1 | 1638 | 41 | 1602 | 1558 | 21 | 4200 |  | 3 | 0.29 | 25 |  | -1.41 | 1557 | 1599 | 0 | 213.13 |  | 35 | 5 | 82 | Y |  | 2021-06-20 12:06 | 73 | 1095 | 34 | 33 | 26 | 30 | 32 | 33 | 33 | 31 | 32 | 32 | 32 | 32 |  | 32 | 31 | 33 | 31 | 33 | -0.2 | Y | 10 | Y | 0 | [8 empty] | N | N | Y | 180 | 0.52 | 54 | 84600 | 87758 | 7942 | 15200 | 14 | 2 |  | 2021-06-20 12:14 | 1557 | 111 |  | 23 | 12 | [15 empty] | 87.44 | 100 | 0 | 0 | 0 |  | 400 |  | Y | N | 0 | 0 | 0 |  | 400 |  | Y | N | N |  |  | Y |  |  |  | BT180180 | H
B64698 | 2021-06-20 | 2 | C |  | 6 | A | SM48CH | 탄소강 | B | BM#2 | 1623 | 44 | 1619 | 1542 | 30 | 6000 |  | 1 | 0.13 | 17 |  | -2.35 | 1552 | 1611 | 0 | 19.01 | 0 | 29 | 70 | 81 | Y |  | 2021-06-20 12:56 | 61 | 1088 | 30 | 30 | 31 | 32 | 32 | 31 | 31 | 30 | 30 | 29 | 28 | 27 | 25 | 25 | 30 | 32 | 25 | 31 | -0.16 | Y | 45 | Y | -0.4 | [7 empty] | N | N | N | N | 180 | 0.49 | 60 | 93071 | 93455 | 3045 | 15100 | 17 | 2 |  | 2021-06-20 13:00 | 1552 | 108 |  | 21 |  | * 전공정 요청으로 감속주입 | [14 empty] | 96.5 | 45.45 | 0 | 0 | 0 |  | 651 | 400 | Y | N | 0 | 0 | 0 |  | 650 | 400 | Y | N | N | Y | [5 empty] | BT180180 | H
A65229 | 2021-06-20 | 1 | C |  | 5 | A | AE1055LS | 탄소강 | G-AE1055LS | BM#1 | 1602 | 40 | 1598 | 1546 | 30 | 5000 |  | 3 | 0.22 | 25 |  | -1.42 | 1555 | 1599 | 0 | 15.28 |  | 37 | 12 | 61 | Y |  | 2021-06-20 13:02 | 71 | 1096 | 31 | 30 | 33 | 36 | 36 | 36 | 36 | 35 | 35 | 34 | 34 | 34 | 34 | 34 | 34 | 36 | 34 | 36 | -0.04 | Y | 45 | Y | 0 | [8 empty] | N | N | Y | 170 | 0.52 | 58 | 101520 | 95988 | 7712 | 15800 | 14 | 2 |  | 2021-06-20 13:11 | 1555 | 99 |  | 22 | 10 | [15 empty] | 96.73 | 100 | 0 | 0 | 0 |  | 400 |  | Y | N | 0 | 0 | 0 |  | 400 |  | Y | N | N |  |  | Y |  |  |  | BT180180 | H
B64699 | 2021-06-20 | 2 | C |  | 7 | A | SM48CH | 탄소강 | B | BM#2 | 1640 | 45 | 1622 | 1558 | 30 | 5700 |  | 1 | 0.13 | 16 |  | -2.22 | 1555 | 1609 | 0 | 21.63 | 0 | 32 | 91 | 68 | Y |  | 2021-06-20 13:55 | 64 | 1087 | 24 | 24 | 31 | 33 | 34 | 33 | 33 | 32 | 31 | 31 | 29 | 28 |  | 28 | 30 | 34 | 28 | 33 | -0.17 | Y | 35 | Y | -0.2 | [7 empty] | N | N | N | N | 170 | 0.51 | 58 | 101532 | 92722 | 3378 | 16000 | 17 | 2 |  | 2021-06-20 14:02 | 1555 | 107 |  | 23 | [16 empty] | 106.37 | 33.33 | 0 | 0 | 0 |  | 651 | 400 | Y | N | 0 | 0 | 0 |  | 650 | 400 | Y | N | N | Y | [5 empty] | BT180180 | H
A65230 | 2021-06-20 | 1 | C |  | 6 | A | AE1055LS | 탄소강 | G-AE1055LS | BM#1 | 1623 | 44 | 1578 | 1563 | 28 | 4700 |  | 3 | 0.25 | 25 |  | -1.26 | 1547 | 1585 | 0 | 209.82 |  | 22 | 21 | 53 | Y |  | 2021-06-20 14:08 | 63 | 1090 | 34 | 33 | 34 | 34 | 33 | 33 | 32 | 31 | 30 | 29 | 29 | 28 | 28 | 29 | 31 | 34 | 28 | 34 | -0.12 | Y | 50 | Y | 0.2 | [8 empty] | N | N | Y | 210 | 0.52 | 62 | 101520 | 98961 | 7989 | 15100 | 14 | 2 |  | 2021-06-20 14:19 | 1547 | 99 |  | 15 | 3 | [15 empty] | 94.92 | 100 | 0 | 0 | 0 |  | 400 |  | Y | N | 0 | 0 | 0 |  | 400 |  | Y | N | N |  |  | Y |  |  |  | BT180180 | H
B64700 | 2021-06-20 | 2 | C |  | 8 | A | SM48CH | 탄소강 | B | BM#2 | 1628 | 39 | 1623 | 1527 | 32 | 6500 |  | 1 | 0.16 | 17 |  | -2.2 | 1556 | 1614 | 0 | 20.83 | 0 | 5 | 66 | 53 | Y |  | 2021-06-20 14:54 | 65 | 1103 | 26 | 27 | 32 | 34 | 34 | 34 | 33 | 32 | 32 | 31 | 30 | 29 | 27 | 27 | 31 | 34 | 27 | 34 | -0.14 | Y | 50 | Y | -0.2 | [7 empty] | N | N | N | N | 170 | 0.5 | 64 | 101532 | 100562 | 3038 | 15200 | 17 | 2 |  | 2021-06-20 15:00 | 1556 | 107 |  | 23 | [16 empty] | 98.77 | 33.33 | 0 | 0 | 0 |  | 651 | 400 | Y | N | 0 | 0 | 0 |  | 651 | 400 | Y | N | N | Y | [5 empty] | BT180180 | C
A65231 | 2021-06-20 | 1 | C |  | 7 | B | AE1055LS | 탄소강 | G-AE1055LS | BM#1 | 1623 | 42 | 1602 | 1536 | 30 | 5000 |  | 3 | 0.26 | 25 |  | -1.19 | 1558 | 1602 | 0 | 249.74 |  | 16 | 46 | 55 | Y |  | 2021-06-20 15:06 | 74 | 1098 | 28 | 37 | 39 | 41 | 40 | 40 | 40 | 39 | 39 | 38 | 38 | 38 |  | 38 | 37 | 41 | 38 | 40 | -0.05 | Y | 40 | Y | 0 | [8 empty] | N | N | Y | 200 | 0.5 | 62 | 101520 | 97790 | 7010 | 15300 | 14 | 2 |  | 2021-06-20 15:15 | 1558 | 103 |  | 20 |  | *전공정 요청으로 감속주입-정속주입 강종 감속으로 이상재 등록ID: 104~106,204~206 (전극절손) | [14 empty] | 96.87 | 100 | 0 | 0 | 0 |  | 400 |  | Y | N | 0 | 0 | 0 |  | 400 |  | Y | N | N |  |  | Y |  |  |  | BT180180 | H
B64701 | 2021-06-20 | 2 | C |  | 9 | A | SM48CH | 탄소강 | B | BM#2 | 1627 | 39 | 1617 | 1554 | 31 | 6000 |  | 1 | 0.15 | 17 |  | -2.41 | 1559 | 1619 | 0 | 22.07 | 0 | 38 | 71 | 48 | Y |  | 2021-06-20 16:14 | 68 | 1091 | 27 | 31 | 33 | 34 | 34 | 33 | 33 | 32 | 31 | 30 | 29 | 28 | 27 | 25 | 31 | 34 | 25 | 33 | -0.18 | Y | 50 | Y | -0.4 | [7 empty] | N | N | N | N | 220 | 0.5 | 66 | 101532 | 104231 | 3119 | 15700 | 17 | 2 |  | 2021-06-20 16:16 | 1559 | 113 |  | 7 | [8 empty] | 727B1857B0C648E3A701E516E86CE15C | A06DB10129D840489B019B0DE9B75E4B | A9A236EABC89436AB5C7CBED352E53BC |  | D8536D385FBA42798029C5731CEFA889 | DBE70B6D89A642B89E12776084322662 | 568137FC6A7940468B7687447DD17513 |  | 94.14 | 33.33 | 0 | 0 | 0 |  | 651 | 400 | Y | N | 0 | 0 | 0 |  | 651 | 400 | Y | N | N | Y | [5 empty] | BT180180 | H
A65232 | 2021-06-20 | 1 | C |  | 8 | A | AE1055LS | 탄소강 | G-AE1055LS | BM#1 | 1624 | 48 | 1592 | 1559 | 42 | 4300 |  | 3 | 0.26 | 25 |  | -1.37 | 1545 | 1585 | 0 | 249.47 |  | 35 | 6 | 57 | Y |  | 2021-06-20 16:11 | 61 | 1109 | 37 | 35 | 34 | 32 | 32 | 31 | 30 | 29 | 27 | 27 | 27 | 26 | 26 | 26 | 30 | 34 | 26 | 27 | -0.16 |  | 50 | Y | 0 | [8 empty] | N | N | Y | 190 | 0.45 | 64 | 84600 | 87517 | 7333 | 15800 | 14 | 2 |  | 2021-06-20 16:18 | 1545 | 107 |  | 19 |  | *전공정 요청으로 감속주입-정속주입 강종 감속으로 이상재 등록ID: (전극절손) | [14 empty] | 87.67 | 100 | 0 | 0 | 0 |  | 400 |  | Y | N | 0 | 0 | 0 |  | 400 |  | Y | N | N |  |  | Y |  |  |  | BT180180 | H
B64702 | 2021-06-20 | 2 | C | TUNDISH교체전 | 10 | A | SM48CH | 탄소강 | B | BM#2 | 1654 | 43 | 1628 | 1576 | 35 | 6400 |  | 1 | 0.14 | 17 |  | -2.72 | 1565 | 1633 | 0 | 14.58 | 0 | 36 | 21 | 1404 | Y |  | 2021-06-20 17:05 | 74 | 1090 | 24 | 24 | 30 | 32 | 32 | 33 | 32 | 31 | 30 | 29 | 28 | 27 | 26 | 26 | 29 | 33 | 26 | 32 | -0.2 | Y | 35 | Y | -0.2 | [7 empty] | N | N | N | N | 210 | 0.5 | 60 | 100495 | 95126 | 3074 | 2000 | 17 | 2 |  | 2021-06-20 17:11 | 1565 | 117 |  | 23 |  |  | 0E93F085B5C54E05B6C7F66AAAEA0485 | 7C61DDC61FA5488FB7A6AEDA9E8531BB | 8ECAF8BE4BC94190AC40C9A6A8121AE2 | [11 empty] | 103.39 | 41.67 | 0 | 3000 | 0 |  | 651 | 400 | Y | N | 0 | 3000 | 0 |  | 651 | 400 | Y | N | N | Y | [5 empty] | BT180180 | C
A65233 | 2021-06-20 | 1 | C |  | 9 | A | AE1055LS | 탄소강 | G-AE1055LS | BM#1 | 1611 | 40 | 1584 | 1550 | 31 | 4500 |  | 3 | 0.31 | 25 |  | -1.12 | 1550 | 1583 | 0 | 255.35 |  | 37 | 13 | 62 | Y |  | 2021-06-20 17:08 | 66 | 1098 | 25 | 24 | 27 | 30 | 31 | 32 | 31 | 31 | 29 | 29 | 27 | 27 | 27 | 27 | 29 | 32 | 27 | 31 | -0.08 | Y | 45 | Y | 0 | [8 empty] | N | N | Y | 180 | 0.45 | 66 | 101520 | 94285 | 7065 | 15800 | 14 | 2 |  | 2021-06-20 17:18 | 1550 | 107 |  | 27 | 8 | *전공정 요청으로 감속주입-정속주입 강종 감속으로 이상재 등록ID: (전극절손) | [14 empty] | 99.29 | 100 | 0 | 0 | 0 |  | 400 |  | Y | N | 0 | 0 | 0 |  | 400 |  | Y | N | N |  |  | Y |  |  |  | BT180180 | H
A65234 | 2021-06-20 | 1 | C |  | 10 | A | AE1055LS | 탄소강 | G-AE1055LS | BM#1 | 1644 | 44 | 1574 | 1571 | 29 | 4100 |  | 3 | 0.24 | 26 |  | -1.33 | 1545 | 1585 | 0 | 275.48 |  | 22 | 22 | 70 | Y |  | 2021-06-20 18:27 | 61 | 1101 | 26 | 26 | 28 | 29 | 30 | 29 | 29 | 27 | 27 | 27 | 26 |  |  | 26 | 28 | 30 | 26 | 29 | -0.07 | Y | 35 | Y | -0.2 | [8 empty] | N | N | Y | 170 | 0.52 | 56 | 101520 | 91463 | 7987 | 15800 | 14 | 2 |  | 2021-06-20 18:34 | 1545 | 98 |  | 16 |  | *산소랜싱 | [14 empty] | 102.08 | 100 | 0 | 0 | 0 |  | 400 |  | Y | N | 0 | 0 | 0 |  | 400 |  | Y | N | N |  |  | Y |  |  |  | BT180180 | H
B64703 | 2021-06-20 | 2 | C | TUNDISH교체 | 1 | A | SM45CB | 탄소강 | SM45C | BM#2 | 1581 | 44 | 1645 | 1559 | 40 | 8100 |  | 1 | 0.31 | 21 |  | -2.67 | 1580 | 1654 | 49.77 | 16.33 | 0 | 29 | 71 | 108 | Y |  | 2021-06-20 18:29 | 87 | 1105 | -353 | -32 | 26 | 22 | 26 | 32 | 35 | 37 | 38 | 38 | 38 | 38 | 37 | 37 | 32 | 38 | 37 | 38 | -0.04 |  | 20 | Y | -0.2 |  | 2.09 | 2.02 |  |  |  |  | N | N | N | N | 220 | 0.48 | 65 | 96942 | 103054 | 346 | 16000 | 9 | 1 |  | 2021-06-20 18:23 | 1580 | 132 |  | 23 | 12 | * T/D FLUX 용탕부: 120 KG / 유탕부: 10KG 투입. * BUTT 타입롱노즐사용(일반타입) | [14 empty] | 94.53 | 50 | 700 | 0 | 0 |  | 651 | 400 | N | N | 700 | 0 | 0 |  | 651 | 400 | N | N | N |  |  |  | Y |  |  | RB160.00 | C
A65235 | 2021-06-20 | 1 | C |  | 11 | A | AE1055LS | 탄소강 | G-AE1055LS | BM#1 | 1658 | 42 | 1593 | 1584 | 25 | 3300 |  | 3 | 0.44 | 25 |  | -1.17 | 1549 | 1583 | 0 | 600 |  | 16 | 47 | 77 | Y |  | 2021-06-20 19:17 | 65 | 1110 | 26 | 26 | 28 | 30 | 31 | 31 | 31 | 30 | 30 | 29 | 29 | 29 | 29 | 29 | 29 | 31 | 29 | 31 | -0.05 | Y | 40 | Y | 0 | [8 empty] | N | N | Y | 210 | 0.52 | 56 | 84600 | 91949 | 7551 | 15900 | 14 | 2 |  | 2021-06-20 19:25 | 1549 | 99 |  | 23 | [8 empty] | 69A70EF345D34AB3807FC5F9D20985DE | FEE400DC53394F7FBAA52024094E55C6 | B24B0DA35A6B40D4A7BA44FC6C43AFB1 |  | 3A654F0A359D4226B738D0C5693A3A8D | 50FC259C77B14F0B856304E685298F8F | C39FC03F067E41DAA68E7C91BDC7546E |  | 84.68 | 100 | 0 | 0 | 0 |  | 400 |  | Y | N | 0 | 0 | 0 |  | 400 |  | Y | N | N |  |  | Y |  |  |  | BT180180 | H
B64704 | 2021-06-20 | 2 | C |  | 2 | A | SM45CB | 탄소강 | SM45C | BM#2 | 1614 | 37 | 1628 | 1532 | 32 | 6400 |  | 1 | 0.21 | 17 |  | -2.4 | 1561 | 1618 | 2.03 | 71.24 | 0 | 5 | 67 | 60 | Y |  | 2021-06-20 19:27 | 68 | 1090 | 34 | 30 | 29 | 28 | 27 | 27 | 26 | 25 | 24 | 23 | 22 | 21 | 20 | 20 | 26 | 29 | 20 | 0 | -0.18 |  | 50 | Y | -0.2 | [7 empty] | N | N | N | N | 220 | 0.51 | 63 | 94428 | 100589 | -989 | 13700 | 9 | 1 |  | 2021-06-20 19:34 | 1561 | 127 |  | 29 | [16 empty] | 95.38 | 50 | 0 | 0 | 0 |  | 651 | 400 | N | N | 0 | 0 | 0 |  | 650 | 400 | N | N | N | [6 empty] | RB140.00 | C
A65236 | 2021-06-20 | 1 | C |  | 12 | A | AE1055LS | 탄소강 | G-AE1055LS | BM#1 | 1649 | 42 | 1583 | 1584 | 32 | 3500 |  | 3 | 0.29 | 25 |  | -1.21 | 1547 | 1582 | 0 | 182.04 |  | 35 | 7 | 66 | Y |  | 2021-06-20 20:13 | 63 | 1119 | 28 | 27 | 28 | 28 | 27 | 27 | 27 | 26 | 25 | 24 | 24 | 24 | 24 | 24 | 26 | 28 | 24 | 28 | -0.08 |  | 50 | Y | 0 | [8 empty] | N | N | Y | 200 | 0.52 | 59 | 101520 | 95609 | 7991 | 15800 | 14 | 2 |  | 2021-06-20 20:20 | 1547 | 100 |  | 25 | [16 empty] | 97.99 | 100 | 0 | 0 | 0 |  | 400 |  | Y | N | 0 | 0 | 0 |  | 400 |  | Y | N | N |  |  | Y |  |  |  | BT180180 | H
B64705 | 2021-06-20 | 2 | A |  | 3 | A | SM45CB | 탄소강 | SM45C | BM#2 | 1567 | 37 | 1596 | 1549 | 30 | 6000 |  | 1 | 0.2 | 14 |  | -2.33 | 1552 | 1610 | 0 | 13.05 | 0 | 38 | 72 | 53 | Y |  | 2021-06-20 20:33 | 59 | 1094 | 16 | 21 | 23 | 24 | 24 | 24 | 24 | 23 | 22 | 22 | 21 | 19 | 18 | 17 | 21 | 24 | 17 | 24 | -0.14 | Y | 50 | Y | -0.2 | [7 empty] | Y | Y | Y | Y | 210 | 0.47 | 67 | 99600 | 100546 | 3454 | 16000 | 9 | 1 |  | 2021-06-20 20:35 | 1552 | 134 |  | 28 |  | *STR#1 위드롤 2번 하이토크 발생으로 적용 불가,이상공정 등록 | [14 empty] | 96.09 | 100 | 0 | 0 | 0 |  | 651 | 700 | N | N | 0 | 0 | 0 |  | 651 | 700 | N | N | N | [6 empty] | RB160.00 | C
A65237 | 2021-06-20 | 1 | A |  | 13 | A | AE1055LS | 탄소강 | G-AE1055LS | BM#1 | 1663 | 40 | 1583 | 1568 | 27 | 3500 |  | 3 | 0.28 | 25 |  | -1.09 | 1543 | 1575 | 0 | 196.58 |  | 37 | 14 | 59 | Y |  | 2021-06-20 21:11 | 59 | 1097 | 23 | 22 | 25 | 26 | 26 | 26 | 26 | 25 | 24 | 24 | 23 | 23 |  | 23 | 24 | 26 | 23 | 26 | -0.07 | Y | 40 | Y | 0 | [8 empty] | N | N | Y | 190 | 0.52 | 57 | 84600 | 93145 | 7405 | 15760 | 14 | 2 |  | 2021-06-20 21:18 | 1543 | 103 |  | 26 | [16 empty] | 82.86 | 100 | 0 | 0 | 0 |  | 400 |  | Y | N | 0 | 0 | 0 |  | 400 |  | Y | N | N |  |  | Y |  |  |  | BT180180 | H
B64706 | 2021-06-20 | 2 | A |  | 4 | A | SM45CB | 탄소강 | SM45C | BM#2 | 1621 | 40 | 1630 | 1572 | 31 | 5600 |  | 1 | 0.22 | 15 |  | -2.6 | 1553 | 1621 | 0 | 16.04 | 0 | 36 | 22 | 53 | Y |  | 2021-06-20 21:31 | 60 | 1101 | 14 | 13 | 15 | 17 | 19 | 20 | 19 | 20 | 19 | 19 | 18 | 18 | 16 | 15 | 17 | 20 | 15 | 19 | -0.12 | Y | 40 | Y | -0.2 | [7 empty] | Y | Y | Y | Y | 200 | 0.47 | 65 | 98400 | 96100 | 1950 | 15600 | 9 | 1 |  | 2021-06-20 21:32 | 1553 | 145 |  | 37 |  | *STR#1 위드롤2번 하이토크로 미적용 이상공정등록 및 생관통보 (사무실협의) | [14 empty] | 100.97 | 100 | 0 | 0 | 0 |  | 650 | 700 | N | N | 0 | 0 | 0 |  | 651 | 700 | N | N | N | [6 empty] | RB250.00 | C
A65238 | 2021-06-20 | 1 | A |  | 14 | A | AE1055LS | 탄소강 | G-AE1055LS | BM#1 | 1623 | 40 | 1586 | 1557 | 24 | 3800 |  | 3 | 0.5 | 25 |  | -1.53 | 1541 | 1586 | 0 | 10.81 |  | 22 | 23 | 59 | Y |  | 2021-06-20 22:12 | 57 | 1099 | 22 | 22 | 23 | 24 | 23 | 23 | 23 | 23 | 22 | 22 | 22 | 21 |  | 21 | 23 | 24 | 21 | 23 | -0.04 | Y | 40 | Y | -0.2 | [8 empty] | N | N | Y | 180 | 0.52 | 54 | 101520 | 88582 | 7968 | 15220 | 14 | 2 |  | 2021-06-20 22:23 | 1541 | 100 |  | 25 | [16 empty] | 10152000 | 100 | 0 | 0 | 0 |  | 400 |  | Y | N | 0 | 0 | 0 |  | 400 |  | Y | N | N |  |  | Y |  |  |  | BT180180 | H
B64707 | 2021-06-20 | 2 | A |  | 5 | A | SM45CB | 탄소강 | SM45C | BM#2 | 1604 | 45 | 1623 | 1567 | 35 | 6100 |  | 1 | 0.17 | 14 |  | -2.4 | 1558 | 1611 | 0 | 27.71 | 0 | 29 | 72 | 24 | Y |  | 2021-06-20 22:37 | 65 | 1086 | 13 | 12 | 20 | 24 | 26 | 27 | 27 | 26 | 26 | 25 | 25 | 24 | 23 | 21 | 23 | 27 | 21 | 26 | -0.13 | Y | 45 | Y | -0.2 | [7 empty] | Y | Y | Y | Y | 190 | 0.47 | 69 | 96012 | 102155 | 1545 | 15700 | 9 | 1 |  | 2021-06-20 22:41 | 1558 | 129 |  | 37 | 26 | *STR#1 위드롤2번 하이토크로 S/R 미적용 이상공정등록 및 생관통보 | [6 empty] | 6E49485947394280BA770B14EC437AC4 | 24517F1768CA4A248C650FDC3A20DB78 | FAB0440DF2D44415955A0F2304882B59 |  | B29DC5F68E7C4C3E9618C26670787783 | 18F10942F4114BF1A7F1ED4354ECFB16 | 86D5A9BB972A4CC4BB5BDC48CCAC0BB5 |  | 93.44 | 100 | 0 | 0 | 0 |  | 651 | 700 | N | N | 0 | 0 | 0 |  | 651 | 700 | N | N | N | [6 empty] | RB240.00 | C
A65239 | 2021-06-20 | 1 | A |  | 15 | A | AE1055LS | 탄소강 | G-AE1055LS | BM#1 | 1672 | 40 | 1596 | 1607 | 29 | 3000 |  | 3 | 0.59 | 25 |  | -1.64 | 1546 | 1596 | 0 | 228.22 |  | 16 | 48 | 54 | Y |  | 2021-06-20 23:06 | 62 | 1100 | 20 | 23 | 28 | 31 | 32 | 32 | 32 | 32 | 31 | 31 | 30 | 31 |  | 31 | 30 | 32 | 30 | 32 | -0.03 | Y | 30 | Y | 0.2 | [8 empty] | N | N | Y | 170 | 0.52 | 57 | 84600 | 89626 | 7924 | 16530 | 14 | 2 |  | 2021-06-20 23:14 | 1546 | 99 |  | 26 | [8 empty] | EA038B47FCE84222A636EEEF0F506DE4 | 3238DDF9AEE644C39CA66ABD959C04D8 | AAF1DACB27EA4926B5CD86CE59DCFC04 |  | 71BB21F2969A41BB8C3802C2B81B8FF4 | 66B09CE561A4489FB35B5B3660DE2F17 | AFDBC34E1ED74367B5E5C1A5DF4712BB |  | 83.76 | 100 | 0 | 0 | 0 |  | 400 |  | Y | N | 0 | 0 | 0 |  | 400 |  | Y | N | N |  |  | Y |  |  |  | BT180180 | H
B64708 | 2021-06-20 | 2 | A |  | 6 | A | SM45CB | 탄소강 | SM45C | BM#2 | 1621 | 45 | 1615 | 1513 | 37 | 6900 |  | 1 | 0.17 | 14 |  | 0 | 1608 | 1608 | 0 | 25.97 | 0 | 5 | 68 | 54 | Y |  | 2021-06-20 23:42 | 115 | 1097 | 19 | 18 | 18 | 18 | 19 | 19 | 19 | 18 | 18 | 17 | 16 | 16 | 15 | 14 | 18 | 19 | 14 | 19 | -0.11 | Y | 45 | Y | -0.2 | [7 empty] | Y | Y | Y | Y | 180 | 0.47 | 61 | 152108 | 92121 | 1179 | 16200 | 9 | 1 |  | 2021-06-20 23:45 | 1608 | 126 |  | 42 | 17 | *STR#1 위드롤2번 하이토크로 S/R 미적용 이상공정등록 및 생관통보 *연연주 혼탕부 309 310 311 409 410 411 | [14 empty] | 163.38 | 100 | 0 | 0 | 0 |  | 650 | 600 | N | N | 0 | 0 | 0 |  | 651 | 600 | N | N | N | [6 empty] | RB110.00 | C
A65240 | 2021-06-20 | 1 | A | TUNDISH교체전 | 16 | A | AE1055LS | 탄소강 | G-AE1055LS | BM#1 | 1656 | 41 | 1572 | 1579 | 23 | 3900 |  | 3 | 0.4 | 25 |  | -0.75 | 1549 | 1572 | 0 | 189.45 |  | 35 | 8 | 48 | Y |  | 2021-06-21 00:15 | 65 | 1100 | 31 | 30 | 32 | 34 | 34 | 34 | 33 | 33 | 32 | 31 | 30 | 30 | 29 | 29 | 32 | 34 | 29 | 34 | -0.1 | Y | 50 | Y | 0 | [8 empty] | N | N | M | 210 | 0.52 | 61 | 100313 | 96193 | 7157 | 1800 | 14 | 2 |  | 2021-06-21 00:22 | 1549 | 97 |  | 14 |  |  | 25394910830845939037CB0AEC937ADF | A14C039953E840418FBD979599EBCCD6 | BA2A21F025B3450F93ADEDC927D6F750 | [11 empty] | 96.27 | 100 | 0 | 3500 | 0 |  | 400 |  | Y | N | 0 | 3500 | 0 |  | 400 |  | Y | N | N |  |  | Y |  |  |  | BT180180 | H
B64709 | 2021-06-20 | 2 | A |  | 7 | A | SM45C | 탄소강 | SM45C | BM#2 | 1640 | 43 | 1612 | 1579 | 29 | 5100 |  | 1 | 0.15 | 15 |  | -2.46 | 1558 | 1613 | 0 | 12.68 | 0 | 38 | 73 | 51 | Y |  | 2021-06-21 00:47 | 65 | 1098 | 13 | 16 | 20 | 22 | 24 | 24 | 24 | 24 | 23 | 23 | 22 | 22 | 21 | 21 | 22 | 24 | 21 | 24 | -0.06 | Y | 45 | Y | 0 | [7 empty] | Y | Y | Y | Y | 170 | 0.47 | 67 | 42855 | 100057 | 493 | 15700 | 9 | 1 |  | 2021-06-21 00:50 | 1558 | 126 |  | 40 |  | *연연주 혼탕부 301 401 *STR#1 위드롤2번 하이토크로 S/R 미적용 이상공정등록 및 생관통보 | [14 empty] | 42.88 | 100 | 0 | 0 | 0 |  | 651 | 700 | Y | N | 0 | 0 | 0 |  | 651 | 700 | Y | N | N | [6 empty] | RB270.00 | C
A65241 | 2021-06-20 | 1 | A | TUNDISH교체 | 1 | A | STB3D | 베어링강 | STB (SF) | BM#1 | 1661 | 40 | 1593 | 1584 | 30 | 5300 |  | 3 | 0.53 | 25 |  | -1.07 | 1553 | 1585 | 98.2 | 26.2 |  | 36 | 23 | 19 | Y |  | 2021-06-21 01:06 | 102 | 1105 | 32 | 45 | 39 | 36 | 39 | 45 | 25 | 37 | 31 | 45 | 25 | 37 | 34 | 40 | 36 | 45 | 25 | 45 | -0.8 |  | 25 | Y | 1.2 |  | 1.62 | 1.62 | [5 empty] | N | N | M | 240 | 0.45 | 62 | 101532 | 93735 | 7815 | 15620 | 07 | 1 |  | 2021-06-21 01:14 | 1553 | 123 |  | 48 |  | *FLUX 270KG/10 | [14 empty] | 99.4 | 100 | 1500 | 0 | 0 |  | 650 |  | Y | N | 1500 | 0 | 0 |  | 651 |  | Y | N | Y |  |  | Y |  |  |  | BT180180 | H
B64710 | 2021-06-20 | 2 | A |  | 8 | A | SM45C | 탄소강 | SM45C | BM#2 | 1614 | 44 | 1602 | 1542 | 35 | 5700 |  | 1 | 0.12 | 15 |  | -1.97 | 1554 | 1598 | 0 | 12.85 | 0 | 37 | 15 | 83 | Y |  | 2021-06-21 01:42 | 61 | 1099 | 18 | 18 | 18 | 18 | 18 | 17 | 17 | 16 | 16 | 15 | 15 | 14 | 14 | 14 | 17 | 18 | 14 | 18 | -0.08 |  | 50 | Y | 0 | [7 empty] | Y | Y | Y | Y | 170 | 0.47 | 63 | 94281 | 93268 | 932 | 14900 | 09 | 1 |  | 2021-06-21 01:45 | 1554 | 137 |  | 53 |  | *STR#1 위드롤2번 하이토크로 S/R 미적용 이상공정등록 및 생관통보 | [14 empty] | 100.25 | 100 | 0 | 0 | 0 |  | 652 | 700 | Y | N | 0 | 0 | 0 |  | 651 | 700 | Y | N | N | [6 empty] | RB100.00 | C
A65242 | 2021-06-20 | 1 | A |  | 2 | A | STB3D | 베어링강 | STB (SF) | BM#1 | 1640 | 41 | 1569 | 1572 | 28 | 4800 |  | 3 | 0.76 | 25 |  | -1.09 | 1527 | 1561 | 190.07 | 36.46 |  | 22 | 24 | 54 | Y |  | 2021-06-21 02:05 | 76 | 1100 | 23 | 45 | 36 | 33 | 32 | 30 | 29 | 28 | 27 | 27 | 27 | 26 | 26 | 26 | 30 | 36 | 26 | 27 | -0.18 |  | 55 | Y | 0 |  |  |  | 0.7 |  |  |  | Y | Y | Y | Y | 230 | 0.48 | 66 | 84610 | 98479 | 7171 | 15440 | 07 | 1 |  | 2021-06-21 02:17 | 1527 | 131 |  | 52 | [16 empty] | 79.48 | 100 | 0 | 0 | 0 |  | 650 |  | Y | N | 0 | 0 | 0 |  | 651 |  | Y | N | Y |  |  | Y |  |  |  | BT180180 | H
B64711 | 2021-06-20 | 2 | A |  | 9 | A | SM45C | 탄소강 | SM45C | BM#2 | 1610 | 47 | 1621 | 1566 | 33 | 5700 |  | 1 | 0.18 | 15 |  | -2.3 | 1557 | 1613 | 0 | 17.98 | 0 | 29 | 73 | 32 | Y |  | 2021-06-21 02:42 | 64 | 1100 | 11 | 10 | 18 | 21 | 25 | 25 | 25 | 25 | 24 | 23 | 22 | 21 | 21 | 21 | 22 | 25 | 21 | 25 | -0.1 | Y | 40 | Y | 0 | [7 empty] | Y | Y | Y | Y | 220 | 0.47 | 66 | 102144 | 99407 | 593 | 13600 | 09 | 1 |  | 2021-06-21 02:45 | 1557 | 142 |  | 58 |  | *STR#1 위드롤2번 하이토크로 S/R 미적용 이상공정등록 및 생관통보 *후HEAT 자연개공 안되 강제개공 실시 306 406 | [14 empty] | 102.5 | 100 | 0 | 0 | 0 |  | 651 | 700 | Y | N | 0 | 0 | 0 |  | 651 | 700 | Y | N | N | [6 empty] | RB250.00 | C
A65243 | 2021-06-20 | 1 | A |  | 3 | A | STB3D | 베어링강 | STB (SF) | BM#1 | 1601 | 45 | 1559 | 1543 | 35 | 6100 |  | 3 | 0.46 | 25 |  | -1.25 | 1521 | 1559 | 185.55 | 123.16 |  | 16 | 49 | 52 | Y |  | 2021-06-21 03:24 | 70 | 1098 | 25 | 24 | 27 | 29 | 30 | 31 | 32 | 32 | 32 | 32 | 31 | 31 | 31 | 31 | 30 | 32 | 31 | 32 | -0.03 | Y | 35 | Y | 0 |  |  |  | 0.59 |  |  |  | Y | Y | Y | Y | 220 | 0.48 | 65 | 95062 | 97454 | 7496 | 15410 | 07 | 1 |  | 2021-06-21 03:33 | 1521 | 138 |  | 41 | [16 empty] | 89.3 | 100 | 0 | 0 | 0 |  | 650 |  | Y | N | 0 | 0 | 0 |  | 651 |  | Y | N | Y |  |  | Y |  |  |  | LT170170 | H
B64712 | 2021-06-20 | 2 | A |  | 10 | A | SM45C | 탄소강 | SM45C | BM#2 | 1614 | 45 | 1639 | 1540 | 40 | 6700 |  | 1 | 0.14 | 15 |  | -2.3 | 1570 | 1624 | 0 | 22.6 | 0 | 5 | 69 | 33 | N | 1 | 2021-06-21 03:46 | 77 | 1099 | 17 | 19 | 25 | 28 | 31 | 32 | 32 | 32 | 32 | 32 | 32 | 31 | 31 | 31 | 29 | 32 | 31 | 32 | -0.03 | Y | 35 | Y | 0 | [7 empty] | Y | Y | Y | Y | 210 | 0.47 | 61 | 98400 | 92485 | 1265 | 15400 | 09 | 1 |  | 2021-06-21 03:49 | 1570 | 153 |  | 62 |  | *STR#1 위드롤2번 하이토크로 S/R 미적용 이상공정등록 및 생관통보 *자연개공 안되 강제개공 실시 301 401 | [14 empty] | 104.68 | 100 | 0 | 0 | 0 |  | 650 | 700 | Y | N | 0 | 0 | 0 |  | 651 | 700 | Y | N | N | [6 empty] | RB250.00 | C
A65244 | 2021-06-20 | 1 | B |  | 4 | A | STB3D | 베어링강 | STB (SF) | BM#1 | 1644 | 65 | 1563 | 1580 | 35 | 6200 |  | 3 | 0.52 | 25 |  | -1.35 | 1524 | 1563 | 87.72 | 85.94 |  | 35 | 9 | 58 | Y |  | 2021-06-21 04:32 | 73 | 1100 | 30 | 30 | 32 | 33 | 33 | 34 | 33 | 33 | 33 | 32 | 31 | 31 | 30 | 30 | 32 | 34 | 30 | 33 | -0.1 | Y | 40 | Y | 0 |  |  |  | 0.82 |  |  |  | Y | Y | Y | Y | 210 | 0.48 | 66 | 146371 | 96761 | 7989 | 15600 | 07 | 1 |  | 2021-06-21 04:40 | 1524 | 149 |  | 40 |  | *유사강종 연연주 혼탕부 성분 확인 ID:106~108.207~209 | [14 empty] | 138.41 | 100 | 0 | 0 | 0 |  | 650 |  | Y | N | 0 | 0 | 0 |  | 651 |  | Y | N | Y |  |  | Y |  |  |  | BT180180 | H
B64713 | 2021-06-20 | 2 | B |  | 11 | A | SM45C | 탄소강 | SM45C | BM#2 | 1637 | 44 | 1635 | 1579 | 34 | 5200 |  | 1 | 0.19 | 15 |  | -2.42 | 1569 | 1623 | 0 | 22.21 | 0 | 38 | 74 | 30 | Y |  | 2021-06-21 04:53 | 76 | 1099 | 28 | 29 | 30 | 32 | 33 | 33 | 33 | 33 | 33 | 32 | 31 | 31 | 30 | 30 | 31 | 33 | 30 | 33 | -0.07 | Y | 40 | Y | -0.2 | [7 empty] | Y | Y | Y | Y | 200 | 0.47 | 63 | 93612 | 93646 | 254 | 15200 | 09 | 1 |  | 2021-06-21 05:00 | 1569 | 140 |  | 57 |  | *STR#1 위드롤2번 하이토크로 S/R 미적용 이상공정등록 및 생관통보 | [14 empty] | 103.67 | 100 | 0 | 0 | 0 |  | 651 | 700 | Y | N | 0 | 0 | 0 |  | 651 | 700 | Y | N | N | [6 empty] | RB250.00 | C
A65245 | 2021-06-20 | 1 | B | 유사강종연연주 | 5 | A | P-STB3D | 베어링강 | STB (SF) | BM#1 | 1611 | 48 | 1567 | 1566 | 36 | 5500 |  | 3 | 0.38 | 26 |  | -1.66 | 1517 | 1567 | 90.89 | 44.51 |  | 36 | 24 | 50 | Y |  | 2021-06-21 05:42 | 67 | 1101 | 29 | 27 | 28 | 28 | 28 | 28 | 27 | 27 | 26 | 25 | 25 | 25 | 24 | 24 | 26 | 28 | 24 | 28 | -0.07 | Y | 55 | Y | 0 | [8 empty] | Y | Y | Y | 200 | 0.48 | 63 | 50766 | 97800 | 4950 | 14800 | 07 | 1 |  | 2021-06-21 06:01 | 1517 | 124 |  | 37 | 32 | *유사강종 연연주 혼탕부 성분 확인 ID:101.201 | [14 empty] | 48.44 | 100 | 0 | 0 | 0 |  | 650 |  | Y | N | 0 | 0 | 0 |  | 651 |  | Y | N | Y |  |  | Y |  |  |  | BT180180 | H
B64714 | 2021-06-20 | 2 | B |  | 12 | A | SM45C | 탄소강 | SM45C | BM#2 | 1613 | 44 | 1626 | 1570 | 38 | 6100 |  | 1 | 0.2 | 16 |  | -2.23 | 1566 | 1624 | 0 | 13.9 | 0 | 37 | 16 | 34 | Y |  | 2021-06-21 06:01 | 73 | 1102 | 28 | 28 | 32 | 33 | 34 | 35 | 35 | 34 | 34 | 33 | 32 | 32 | 31 | 30 | 33 | 35 | 30 | 34 | -0.12 | Y | 40 | Y | -0.2 | [7 empty] | Y | Y | Y | Y | 190 | 0.47 | 64 | 96012 | 95482 | 868 | 14800 | 09 | 1 |  | 2021-06-21 06:04 | 1566 | 148 |  | 53 |  | *STR#1 위드롤2번 하이토크로 S/R 미적용 이상공정등록 및 생관통보 | [14 empty] | 94.87 | 100 | 0 | 0 | 0 |  | 651 | 700 | Y | N | 0 | 0 | 0 |  | 651 | 700 | Y | N | N | [6 empty] | RB110.00 | C
A65246 | 2021-06-20 | 1 | B |  | 6 | A | P-STB3D | 베어링강 | STB (SF) | BM#1 | 1621 | 47 | 1570 | 1569 | 32 | 5700 |  | 3 | 0.37 | 25 |  | -1.46 | 1525 | 1568 | 119.52 | 39.96 |  | 22 | 25 | 60 | Y |  | 2021-06-21 06:40 | 75 | 1101 | 23 | 22 | 27 | 31 | 33 | 34 | 34 | 33 | 33 | 33 | 33 | 32 | 31 | 31 | 31 | 34 | 31 | 33 | -0.04 | Y | 40 | Y | -0.2 | [8 empty] | Y | Y | Y | 190 | 0.48 | 65 | 101532 | 99274 | 5926 | 14800 | 07 | 1 |  | 2021-06-21 06:48 | 1525 | 129 |  | 44 | [16 empty] | 95.6 | 100 | 0 | 0 | 0 |  | 650 |  | Y | N | 0 | 0 | 0 |  | 651 |  | Y | N | Y |  |  | Y |  |  |  | BT180180 | H
B64715 | 2021-06-20 | 2 | B |  | 13 | A | SM45C | 탄소강 | SM45C | BM#2 | 1618 | 45 | 1629 | 1561 | 41 | 6400 |  | 1 | 0.2 | 16 |  | -2.34 | 1567 | 1623 | 0 | 27.91 | 0 | 29 | 74 | 29 | Y |  | 2021-06-21 07:07 | 74 | 1097 | 27 | 27 | 31 | 33 | 35 | 35 | 35 | 34 | 33 | 33 | 32 | 31 | 29 | 29 | 32 | 35 | 29 | 35 | -0.15 | Y | 40 | Y | -0.4 | [7 empty] | N | N | N | N | 180 | 0.47 | 59 | 95976 | 89333 | 767 | 16000 | 09 | 1 |  | 2021-06-21 07:12 | 1567 | 147 |  | 53 | 11 | [15 empty] | 106.46 | 100 | 0 | 0 | 0 |  | 651 | 400 | Y | N | 0 | 0 | 0 |  | 651 | 400 | Y | N | N | [6 empty] | RB160.00 | C
A65247 | 2021-06-21 | 1 | B |  | 7 | A | P-STB3D | 베어링강 | STB (SF) | BM#1 | 1617 | 46 | 1560 | 1558 | 31 | 5300 |  | 3 | 0.24 | 25 |  | -1.32 | 1514 | 1553 | 120.08 | 50.3 |  | 16 | 50 | 49 | Y |  | 2021-06-21 07:48 | 64 | 1096 | 30 | 26 | 27 | 26 | 26 | 27 | 27 | 26 | 25 | 26 | 25 | 26 | 25 | 25 | 26 | 27 | 25 | 27 | -0.04 | Y | 50 | Y | -0.2 | [8 empty] | Y | Y | Y | 240 | 0.48 | 63 | 101532 | 96398 | 6852 | 14900 | 07 | 1 |  | 2021-06-21 07:55 | 1514 | 128 |  | 43 | 12 | [7 empty] | EE8D12BD473C4BAFA450708FFB289D61 | 700271C724BF4558A21EF7603DDD0013 | 3C69945BA4BA41CD8B81A8D7CB51ED01 |  | 0E580892624340B6B3A13E4356EA17AE | 1BD27BEB77854001B277DCB91FB9CFF7 | 7C175392ADB04B5D8BBC30A12E8F57D5 |  | 98.19 | 100 | 0 | 0 | 0 |  | 650 |  | Y | N | 0 | 0 | 0 |  | 651 |  | Y | N | Y |  |  | Y |  |  |  | BT180180 | H
B64716 | 2021-06-21 | 2 | B | 연주종료 | 14 | A | SM45C | 탄소강 | SM45C | BM#2 | 1650 | 46 | 1626 | 1609 | 31 | 4300 |  | 1 | 0.17 | 16 |  | -2.21 | 1572 | 1620 | 0 | 20.39 | 0 | 5 | 70 | 25 | Y |  | 2021-06-21 08:03 | 79 | 1088 | 27 | 27 | 31 | 33 | 36 | 37 | 37 | 37 | 37 | 36 | 35 | 34 | 34 | 34 | 34 | 37 | 34 | 37 | -0.07 | Y | 35 | Y | 0 | [7 empty] | N | N | N | N | 170 | 0.49 | 62 | 101869 | 96175 | -725 | 2000 | 09 | 1 |  | 2021-06-21 08:10 | 1572 | 148 |  | 57 |  | * 연주 종료 : 10 시 17분 | 944EB735DC674000A2496BFF3B16304A | CCF18DB119894A3DBEAC6E8C61C48E4C | C846086AFF9F46A180F5F17F04EB97BD |  |  | 8F2334BB2F524E3E8FCF75ABD16AE783 | 503BFB96F34E4E63A16D2020D2F71F4C |  |  | 9DAB595D4F9240658E5618EB3D3DFD2B | BE726A881D8E4F2B98EE5FD92A8CC2D9 |  |  |  | 106.95 | 100 | 0 | 3050 | 0 |  | 651 | 400 | Y | N | 0 | 3100 | 0 |  | 651 | 400 | Y | N | N | [6 empty] | BM510510 | C
A65248 | 2021-06-21 | 1 | B |  | 8 | A | P-STB3D | 베어링강 | STB (SF) | BM#1 | 1604 | 42 | 1559 | 1557 | 30 | 4800 |  | 3 | 0.25 | 25 |  | -1.53 | 1514 | 1560 | 122.11 | 53.48 |  | 35 | 10 | 49 | Y |  | 2021-06-21 09:07 | 64 | 1091 | 24 | 27 | 28 | 29 | 29 | 29 | 28 | 28 | 27 | 26 | 26 | 26 | 25 | 24 | 27 | 29 | 24 | 29 | -0.09 | Y | 55 | Y | -0.2 | [8 empty] | Y | Y | Y | 230 | 0.44 | 69 | 101532 | 95077 | 7023 | 15900 | 07 | 1 |  | 2021-06-21 09:14 | 1514 | 112 |  | 29 | 24 | *합탕작업으로 작업지연 감속주입 정속유지강종 감속 ID:103~106.203~206 | [14 empty] | 99.49 | 100 | 0 | 0 | 0 |  | 650 |  | Y | N | 0 | 0 | 0 |  | 651 |  | Y | N | Y |  |  | Y |  |  |  | BT180180 | H
A65249 | 2021-06-21 | 1 | B | TUNDISH교체전 | 9 | B | P-STB3D | 베어링강 | STB (SF) | BM#1 | 1652 | 41 | 1557 | 1576 | 32 | 4300 |  | 3 | 0.25 | 25 |  | -1.35 | 1520 | 1560 | 120.26 | 15.66 |  | 37 | 17 | 32 | Y |  | 2021-06-21 10:37 | 70 | 1096 | 23 | 29 | 36 | 38 | 40 | 40 | 40 | 40 | 39 | 39 | 38 | 38 |  | 38 | 37 | 40 | 38 | 40 | -0.06 | Y | 35 | Y | 0 | [7 empty] | N | N | N | N | 220 | 0.48 | 71 | 84352 | 96045 | 7355 | 2000 | 07 | 1 |  | 2021-06-21 10:44 | 1520 | 115 |  | 10 |  |  |  | D58BEF2FC466428D86A441D068CC3CA4 | 68268CB0CC6548E1BBC1968BB5CEBD3C | [11 empty] | 81.9 | 100 | 0 | 3800 | 0 |  | 650 |  | Y | N | 0 | 3500 | 0 |  | 651 |  | Y | N | Y |  |  | Y |  |  |  | BT180180 | H
A65250 | 2021-06-21 | 1 | B | TUNDISH교체 | 1 | A | SCR420HB | 소입성보증강 | C2 | BM#1 | 1622 | 69 | 1619 | 1542 | 47 | 8900 |  | 3 | 0.64 | 20 |  | -1.64 | 1595 | 1639 | 0 | 167.03 |  | 22 | 26 | 57 | Y |  | 2021-06-21 11:48 | 87 | 1075 | -271 | 30 | 25 | 27 | 29 | 31 | 32 | 35 | 34 | 35 | 36 | 36 | 36 | 36 | 32 | 36 | 36 | 36 | 0 |  | 10 | Y | 0 |  | 1.84 | 1.72 |  |  |  |  | N | N | N | N | 150 | 0.41 | 67 | 84610 | 90258 | 3342 | 14500 | 15 | 2 |  | 2021-06-21 11:55 | 1595 | 126 |  | 23 | 13 | *T/D FLUX 유:10KG,용120KG *전기로 보수 작업지연 감속주입 20%이상 감속주입 | [14 empty] | 88.78 | 100 | 1000 | 0 | 0 |  | 450 |  | Y | Y | 1000 | 0 | 0 |  | 451 |  | Y | Y | N |  | Y |  |  |  |  | BT180180 | H
A65251 | 2021-06-21 | 1 | C |  | 2 | A | SCR420HB | 소입성보증강 | C2 | BM#1 | 1608 | 42 | 1629 | 1570 | 31 | 6000 |  | 3 | 0.78 | 18 |  | -1.82 | 1592 | 1633 | 0 | 170.17 |  | 16 | 51 | 86 | Y |  | 2021-06-21 12:43 | 84 | 1096 | 34 | 32 | 32 | 35 | 36 | 37 | 37 | 37 | 36 | 36 | 36 | 36 |  | 36 | 35 | 37 | 36 | 37 | -0.03 | Y | 30 | Y | 0 | [7 empty] | N | N | N | N | 140 | 0.55 | 52 | 84610 | 94043 | 2607 | 14800 | 15 | 2 |  | 2021-06-21 12:52 | 1592 | 109 |  | 36 |  | *Sample채취 ID:103.203 각300MM | [14 empty] | 85.42 | 100 | 0 | 0 | 300 |  | 450 |  | Y | Y | 0 | 0 | 300 |  | 451 |  | Y | Y | N |  | Y | N |  |  |  | BT180180 | H
A65252 | 2021-06-21 | 1 | C |  | 3 | A | SCR420HB | 소입성보증강 | C2 | BM#1 | 1646 | 46 | 1621 | 1579 | 27 | 5300 |  | 3 | 0.74 | 18 |  | 0 | 1622 | 1622 | 0 | 187.51 |  | 35 | 11 | 83 | Y |  | 2021-06-21 13:49 | 114 | 1097 | 37 | 34 | 35 | 36 | 35 | 34 | 33 | 33 | 32 | 32 | 31 | 32 |  | 32 | 34 | 36 | 31 | 32 | -0.14 | Y | 35 | Y | 0.2 | [7 empty] | N | N | N | N | 130 | 0.55 | 56 | 101532 | 95942 | 3958 | 15300 | 15 | 2 |  | 2021-06-21 14:01 | 1622 | 104 |  | 22 | [16 empty] | 100.58 | 100 | 0 | 0 | 0 |  | 450 |  | Y | Y | 0 | 0 | 0 |  | 451 |  | Y | Y | N |  | Y |  |  |  |  | BT180180 | H
B64720 | 2021-06-21 | 2 | C | 연주시작 | 1 | A | AE1548 | 합금강 | AE4130M6 | BM#2 | 1607 | 66 | 1672 | 1578 | 49 | 10200 |  | 1 | 0.18 | 21 |  | -2.41 | 1580 | 1651 | 21.97 | 0 | 0 | 38 | 76 | 68 | Y |  | 2021-06-21 13:58 | 92 | 1087 | -405 | -44 | 37 | 32 | 37 | 40 | 41 | 41 | 40 | 39 | 37 | 35 | 32 | 32 | 35 | 41 | 32 | 37 | -0.3 |  | 30 | N | -0.6 |  | 2.24 | 2.24 |  |  |  |  | N | N | N | M | 220 | 0.45 | 64 | 96732 | 100100 | 2600 | 15700 | 08 | 2 |  | 2021-06-21 14:07 | 1580 | 177 |  | 23 | 21 | *START 14:24 * T/D FLUX 용탕부: 120 KG / 유탕부: 10KG 투입. * BUTT 타입롱노즐사용(일반타입.) *STR#1.2 코너히터기 건조로 미적용 |  | 69E30C3AE1EA455389F4CA9E899C4D6F | 227105BBA3074648BFCCBE6DAFF4E1BF | [11 empty] | 95.02 | 25 | 700 | 0 | 0 |  | 651 | 700 | N | N | 700 | 0 | 0 |  | 651 | 700 | N | N | N | Y |  |  | Y |  |  | SB129129 | C
A65253 | 2021-06-21 | 1 | C |  | 4 | A | SCR420HB | 소입성보증강 | C2 | BM#1 | 1631 | 42 | 1623 | 1571 | 26 | 5300 |  | 3 | 0.65 | 19 |  | -1.49 | 1573 | 1611 | 0 | 201.56 |  | 37 | 18 | 73 | Y |  | 2021-06-21 14:43 | 65 | 1090 | 30 | 28 | 28 | 28 | 28 | 28 | 27 | 26 | 26 | 25 | 25 | 25 |  | 25 | 27 | 28 | 25 | 28 | -0.06 |  | 45 | Y | 0 | [7 empty] | N | N | N | N | 120 | 0.54 | 54 | 101532 | 95996 | 2904 | 14600 | 15 | 2 |  | 2021-06-21 14:51 | 1573 | 101 |  | 26 | [16 empty] | 100.58 | 100 | 0 | 0 | 0 |  | 450 |  | Y | Y | 0 | 0 | 0 |  | 451 |  | Y | Y | N |  | Y |  |  |  |  | BT180180 | H
B64721 | 2021-06-21 | 2 | C |  | 2 | A | AE1548 | 합금강 | AE4130M6 | BM#2 | 1653 | 72 | 1634 | 1560 | 48 | 7800 |  | 1 | 0.19 | 16 |  | -2.64 | 1553 | 1624 | 17.66 | 0 | 0 | 5 | 71 | 144 | Y |  | 2021-06-21 15:03 | 65 | 1081 | 27 | 24 | 25 | 25 | 25 | 24 | 24 | 23 | 22 | 22 | 21 | 19 | 19 | 19 | 23 | 25 | 19 | 25 | -0.12 |  | 50 | Y | 0 |  |  |  | 1.02 |  |  |  | N | N | N | Y | 220 | 0.48 | 63 | 96732 | 94215 | 3085 | 14400 | 08 | 2 |  | 2021-06-21 15:14 | 1553 | 164 |  | 23 | 18 | *STR#1.2 코너히터기 건조로 미적용 | [6 empty] | 83F8E2746BFB44ECA374BBC15957097F | 54D94E7B51FD44B1A1ADF7B31C844875 | 4DA8A4E72B4C4E9A941F8D8579A3A8C5 |  | B4827141A5734B57A9FC62F7E2DF4E6F | 606EBADD9F6E40D99E3C71F21E9D765B | 1013EB27B16C48F79043C3F15ECE8581 |  | 100.55 | 33.33 | 0 | 0 | 0 |  | 651 | 700 | N | N | 0 | 0 | 0 |  | 651 | 700 | N | N | N | Y | [5 empty] | SB129129 | C
A65254 | 2021-06-21 | 1 | C |  | 5 | A | SCR420HB | 소입성보증강 | C2 | BM#1 | 1677 | 41 | 1615 | 1609 | 31 | 4200 |  | 3 | 0.68 | 20 |  | -1.63 | 1575 | 1618 | 0 | 213.56 |  | 22 | 27 | 47 | Y |  | 2021-06-21 15:43 | 67 | 1098 | 23 | 29 | 31 | 31 | 31 | 29 | 30 | 30 | 29 | 28 | 29 |  |  | 29 | 29 | 31 | 28 | 31 | -0.05 | Y | 35 | Y | 0.2 | [7 empty] | N | N | N | N | 110 | 0.53 | 58 | 101532 | 96283 | 3767 | 14700 | 15 | 2 |  | 2021-06-21 15:50 | 1575 | 97 |  | 22 | [8 empty] | 60EB1C4FDAE14A4AB11EABCF95F37AF5 | 64E2C02CB81F4D58BC6D29BAE8A0EAA9 | 4277F531FAE1441D96C02F707D460FA2 |  | 34217F6677414B12A3050063D7D3BFB3 | DE7BDD5538D14E77B1796C2B5BEAEB78 | AF9BCFBD778649E79B4A1F8981FFD5FE |  | 100.28 | 100 | 0 | 0 | 0 |  | 450 |  | Y | Y | 0 | 0 | 0 |  | 451 |  | Y | Y | N |  | Y |  |  |  |  | BT180180 | H
B64722 | 2021-06-21 | 2 | C |  | 3 | A | AE1548 | 합금강 | AE4130M6 | BM#2 | 1615 | 37 | 1615 | 1583 | 32 | 5800 |  | 1 | 0.19 | 16 |  | -2.61 | 1548 | 1608 | 14.86 | 0 | 0 | 29 | 76 | 91 | Y |  | 2021-06-21 15:46 | 60 | 1105 | 17 | 17 | 16 | 16 | 15 | 15 | 15 | 14 | 14 | 13 | 12 | 12 |  | 12 | 14 | 16 | 12 | 15 | -0.09 |  | 45 | Y | 0 |  |  |  | 1.11 |  |  |  | N | N | N | Y | 210 | 0.48 | 57 | 92144 | 87238 | 14712 | 15300 | 08 | 2 |  | 2021-06-21 16:27 | 1548 | 127 |  | 43 | 20 | *STR#1.2 코너히터기 건조로 미적용 *전공정 요청 L/D 잔강 10톤 내림 | [14 empty] | 90.12 | 46.15 | 0 | 0 | 0 |  | 651 | 700 | N | N | 0 | 0 | 0 |  | 651 | 700 | N | N | N | Y | [5 empty] | SB120120 | H
A65255 | 2021-06-21 | 1 | C |  | 6 | A | SCR420HB | 소입성보증강 | C2 | BM#1 | 1608 | 41 | 1603 | 1555 | 30 | 5900 |  | 3 | 0.66 | 18 |  | -1.13 | 1575 | 1603 | 0 | 171.86 |  | 16 | 52 | 62 | Y |  | 2021-06-21 16:51 | 67 | 1103 | 27 | 26 | 31 | 33 | 33 | 33 | 33 | 31 | 31 | 30 | 29 | 29 | 29 | 29 | 31 | 33 | 29 | 33 | -0.08 | Y | 50 | Y | 0 | [7 empty] | N | N | N | N | 100 | 0.52 | 62 | 84610 | 104288 | 912 | 14800 | 15 | 2 |  | 2021-06-21 16:58 | 1575 | 89 |  | 13 |  | *전공정요청 L/D잔강 이월 안함-이상재등록 | [14 empty] | 79.04 | 100 | 0 | 0 | 0 |  | 450 |  | Y | Y | 0 | 0 | 0 |  | 451 |  | Y | Y | N |  | N |  |  |  |  | BT180180 | H
B64723 | 2021-06-21 | 2 | C |  | 4 | A | AE1548 | 합금강 | AE4130M6 | BM#2 | 1633 | 43 | 1620 | 1591 | 35 | 6300 |  | 1 | 0.15 | 15 |  | -2.53 | 1545 | 1610 | 9.96 | 0 | 0 | 36 | 26 | 223 | Y |  | 2021-06-21 16:58 | 57 | 1092 | 10 | 10 | 14 | 15 | 14 | 13 | 12 | 12 | 10 | 9 | 8 |  |  | 8 | 12 | 15 | 8 | 10 | -0.17 | Y | 40 | Y | -0.2 |  |  |  | 1.12 |  |  |  | N | N | N | Y | 200 | 0.48 | 59 | 92144 | 90954 | 9646 | 15600 | 08 | 2 |  | 2021-06-21 17:15 | 1545 | 127 |  | 29 |  | *T/D온도 낮아서 래들 잔강 9.6톤 내림 | [14 empty] | 93.07 | 100 | 0 | 0 | 0 |  | 651 | 700 | Y | N | 0 | 0 | 0 |  | 651 | 700 | Y | N | N | Y | [5 empty] | SB120120 | H
A65256 | 2021-06-21 | 1 | C |  | 7 | A | SCR420HB | 소입성보증강 | C2 | BM#1 | 1583 | 39 | 1602 | 1530 | 28 | 5700 |  | 3 | 0.71 | 18 |  | -1.46 | 1565 | 1600 | 0 | 150.03 |  | 35 | 12 | 69 | Y |  | 2021-06-21 17:46 | 57 | 1097 | 29 | 26 | 26 | 26 | 25 | 24 | 24 | 23 | 22 | 22 | 22 | 21 | 21 | 21 | 24 | 26 | 21 | 26 | -0.1 |  | 50 | Y | 0 | [7 empty] | N | N | N | N | 150 | 0.52 | 59 | 101532 | 94989 | 661 | 14500 | 15 | 2 |  | 2021-06-21 17:53 | 1565 | 91 |  | 20 |  | *전공정요청 L/D잔강 이월 안함-이상재등록 | [14 empty] | 104.24 | 100 | 0 | 0 | 0 |  | 450 |  | Y | Y | 0 | 0 | 0 |  | 451 |  | Y | Y | N | [6 empty] | BT180180 | H
B64724 | 2021-06-21 | 2 | C |  | 5 | A | AE1548 | 합금강 | AE4130M6 | BM#2 | 1616 | 43 | 1611 | 1533 | 38 | 7000 |  | 1 | 0.18 | 16 |  | -2.28 | 1554 | 1613 | 9.64 | 0 | 0 | 38 | 77 | 32 | Y |  | 2021-06-21 18:16 | 66 | 1109 | 6 | 18 | 30 | 36 | 38 | 39 | 39 | 38 | 37 | 36 | 35 | 34 | 33 | 32 | 33 | 39 | 32 | 0 | -0.17 | Y | 40 | Y | -0.2 |  |  |  | 0.86 |  |  |  | N | N | N | Y | 190 | 0.47 | 67 | 85056 | 98217 | 3133 | 16300 | 08 | 2 |  | 2021-06-21 18:23 | 1554 | 103 |  | 11 | 24 | *전공정 요청 감속주입 | [14 empty] | 84.8 | 41.67 | 0 | 0 | 0 |  | 651 | 700 | Y | N | 0 | 0 | 0 |  | 651 | 700 | Y | N | N | Y | [5 empty] | SB120120 | H
A65257 | 2021-06-21 | 1 | C | TUNDISH교체전 | 8 | A | SCR420HB | 소입성보증강 | C2 | BM#1 | 1643 | 43 | 1621 | 1578 | 28 | 5200 |  | 3 | 0.76 | 18 |  | -1.89 | 1571 | 1621 | 0 | 193.4 |  | 37 | 19 | 68 | Y |  | 2021-06-21 18:55 | 63 | 1099 | 20 | 29 | 34 | 35 | 36 | 36 | 36 | 35 | 34 | 33 | 33 | 32 |  | 32 | 33 | 36 | 32 | 36 | -0.11 | Y | 35 | Y | -0.2 | [7 empty] | N | N | N | N | 140 | 0.52 | 65 | 100707 | 101527 | 423 | 2000 | 15 | 2 |  | 2021-06-21 19:02 | 1571 | 91 |  | 11 |  | *전공정요청 L/D잔강 이월 안함-이상재등록 | D44026B69825491B884468A8EC45398F | 1B1216CF4B454FB59595D989FCD61E00 | 008C61D5BDFE4570B67B7303A695AA7A | [11 empty] | 96.93 | 100 | 0 | 3150 | 0 |  | 450 |  | Y | Y | 0 | 3000 | 0 |  | 451 |  | Y | Y | N | [6 empty] | BT180180 | H
B64725 | 2021-06-21 | 2 | C |  | 6 | A | AE1548 | 합금강 | AE4130M6 | BM#2 | 1605 | 48 | 1625 | 1531 | 40 | 7800 |  | 1 | 0.19 | 16 |  | -2.42 | 1564 | 1620 | 19.61 | 0 | 0 | 5 | 72 | 61 | Y |  | 2021-06-21 19:22 | 76 | 1104 | 30 | 30 | 39 | 44 | 46 | 47 | 46 | 45 | 45 | 43 | 41 | 40 | 38 | 34 | 41 | 47 | 34 | 0 | -0.29 | Y | 45 | Y | -0.4 |  |  |  | 1.15 |  |  |  | N | N | N | Y | 180 | 0.46 | 69 | 99232 | 100662 | 3088 | 15700 | 08 | 2 |  | 2021-06-21 19:27 | 1564 | 110 |  | 12 |  | *전공정 요청 감속주입 | [14 empty] | 96.34 | 50 | 0 | 0 | 0 |  | 651 | 700 | Y | N | 0 | 0 | 0 |  | 651 | 700 | Y | N | N | Y | [5 empty] | SB120120 | C
A65258 | 2021-06-21 | 1 | C | TUNDISH교체 | 1 | C | P-AE1055LSM | 탄소강 | G-AE1055LS | BM#1 | 1619 | 42 | 1617 | 1555 | 35 | 6200 |  | 3 | 0.43 | 26 |  | -1.63 | 1571 | 1624 | 0 | 253.26 |  | 22 | 28 | 77 | Y |  | 2021-06-21 20:03 | 87 | 1095 | -881 | 13 | 31 | 24 | 29 | 30 | 32 | 34 | 36 | 36 | 36 | 37 | 38 | 39 | 33 | 39 | 39 | 36 | 0 |  | 5 | Y | 0 |  | 2.25 | 2.25 | [5 empty] | N | N | M | 210 | 0.39 | 72 | 135376 | 93833 | 7017 | 15500 | 18 | 1 |  | 2021-06-21 20:11 | 1571 | 111 |  | 26 |  | *T/D FLUX 유:10,용:220kg *전공정 요청으로 감속주입-정속주입 강종 감속으로 이상재 등록 ID:101~108, 201~208 | [14 empty] | 134.24 | 100 | 1500 | 0 | 0 |  | 400 |  | Y | N | 1500 | 0 | 0 |  | 401 |  | Y | N | N |  |  | Y |  |  |  | BT180180 | H
B64726 | 2021-06-21 | 2 | C |  | 7 | A | AE1548 | 합금강 | AE4130M6 | BM#2 | 1599 | 45 | 1620 | 1537 | 34 | 6800 |  | 1 | 0.18 | 17 |  | -2.38 | 1555 | 1618 | 18.16 | 0 | 0 | 29 | 77 | 73 | Y |  | 2021-06-21 20:26 | 67 | 1108 | 32 | 32 | 34 | 36 | 36 | 36 | 34 | 33 | 33 | 32 | 31 | 31 | 29 | 28 | 33 | 36 | 28 | 36 | -0.15 | Y | 55 | Y | -0.2 |  |  |  | 0.92 |  |  |  | N | N | N | Y | 170 | 0.48 | 67 | 99232 | 100906 | 2994 | 15100 | 08 | 2 |  | 2021-06-21 20:32 | 1555 | 115 |  | 18 | [16 empty] | 96.34 | 100 | 0 | 0 | 0 |  | 651 | 700 | Y | N | 0 | 0 | 0 |  | 651 | 700 | Y | N | N | Y | [5 empty] | SB120120 | C
A65259 | 2021-06-21 | 1 | A |  | 2 | A | P-AE1055LS | 탄소강 | G-AE1055LS | BM#1 | 1668 | 65 | 1604 | 1602 | 44 | 6000 |  | 3 | 0.72 | 26 |  | -1.59 | 1557 | 1604 | 0 | 231.15 |  | 16 | 53 | 64 | Y |  | 2021-06-21 21:34 | 72 | 1101 | 37 | 37 | 40 | 42 | 41 | 40 | 39 | 39 | 38 | 38 | 38 | 38 |  | 38 | 39 | 42 | 38 | 38 | -0.1 | Y | 40 | Y | 0 | [7 empty] | Y | Y | Y | Y | 200 | 0.49 | 61 | 50766 | 96000 | 4550 | 15110 | 18 | 1 |  | 2021-06-21 21:38 | 1557 | 112 |  | 9 | [16 empty] | 49.29 | 100 | 0 | 0 | 0 |  | 400 |  | Y | N | 0 | 0 | 0 |  | 401 |  | Y | N | N |  |  | Y |  |  |  | BT180180 | H
B64727 | 2021-06-21 | 2 | A |  | 8 | A | AE1548 | 합금강 | AE4130M6 | BM#2 | 1625 | 36 | 1627 | 1571 | 29 | 5500 |  | 1 | 0.16 | 16 |  | -2.5 | 1550 | 1618 | 13.05 | 0 | 0 | 36 | 27 | 69 | Y |  | 2021-06-21 21:26 | 62 | 1099 | 27 | 27 | 27 | 28 | 28 | 27 | 26 | 25 | 24 | 23 | 22 | 21 | 19 | 19 | 25 | 28 | 19 | 27 | -0.2 | Y | 45 | Y | -0.4 |  |  |  | 1.03 |  |  |  | N | N | N | Y | 170 | 0.48 | 64 | 99232 | 98553 | 3097 | 14500 | 08 | 2 |  | 2021-06-21 21:32 | 1550 | 117 |  | 26 | [16 empty] | 98.01 | 100 | 0 | 0 | 0 |  | 651 | 700 | Y | N | 0 | 0 | 0 |  | 651 | 700 | Y | N | N | Y | [5 empty] | SB120120 | H
A65260 | 2021-06-21 | 1 | A |  | 3 | A | P-AE1055LS | 탄소강 | G-AE1055LS | BM#1 | 1593 | 41 | 1592 | 1544 | 29 | 4900 |  | 3 | 0.7 | 25 |  | -1.64 | 1544 | 1592 | 0 | 19.51 |  | 35 | 13 | 107 | Y |  | 2021-06-21 22:19 | 59 | 1129 | 37 | 32 | 30 | 28 | 27 | 26 | 25 | 25 | 24 | 24 | 23 | 24 |  | 24 | 27 | 30 | 23 | 24 | -0.17 |  | 40 | Y | 0.2 | [7 empty] | Y | Y | Y | Y | 190 | 0.5 | 57 | 84610 | 89023 | 6777 | 15480 | 18 | 1 |  | 2021-06-21 22:29 | 1544 | 103 |  | 27 | [16 empty] | 88.14 | 100 | 0 | 0 | 0 |  | 400 |  | Y | N | 0 | 0 | 0 |  | 401 |  | Y | N | N |  |  | Y |  |  |  | BT180180 | H
B64728 | 2021-06-21 | 2 | A |  | 9 | A | AE1548 | 합금강 | AE4130M6 | BM#2 | 1629 | 45 | 1613 | 1557 | 33 | 5900 |  | 1 | 0.21 | 15 |  | -2.3 | 1557 | 1606 | 10.68 | 0 | 0 | 38 | 78 | 51 | Y |  | 2021-06-21 22:20 | 69 | 1096 | 17 | 20 | 26 | 29 | 30 | 30 | 30 | 29 | 29 | 28 | 27 | 26 | 25 | 24 | 27 | 30 | 24 | 30 | -0.13 | Y | 45 | Y | -0.2 |  |  |  | 1.06 |  |  |  | N | N | N | Y | 220 | 0.48 | 63 | 94848 | 96343 | 3057 | 14800 | 08 | 2 |  | 2021-06-21 22:22 | 1557 | 125 |  | 37 | [8 empty] | 486BD6414ACD45A2BD593A5DB21D62D3 | A9CBAFEE27BC41BE8390CD2B1BF6D5E4 | 362F91F7B08C4000B3AC9F6EF045149B |  | 741E702869D74584A55FF8D90C93F1C8 | BBABD34D6DE3434EB6A0F6B47C71832F | 384E0E99613C4374B4B188ACD6A6204B |  | 95.56 | 100 | 0 | 0 | 0 |  | 651 | 700 | Y | N | 0 | 0 | 0 |  | 651 | 700 | Y | N | N | Y | [5 empty] | SB120120 | H
A65261 | 2021-06-21 | 1 | A |  | 4 | A | P-AE1055LS | 탄소강 | G-AE1055LS | BM#1 | 1596 | 41 | 1594 | 1534 | 30 | 5100 |  | 3 | 0.75 | 26 |  | -1.75 | 1546 | 1594 | 0 | 178.97 |  | 37 | 20 | 96 | Y |  | 2021-06-21 23:27 | 61 | 1099 | 22 | 21 | 26 | 26 | 26 | 25 | 24 | 24 | 22 | 22 | 21 |  |  | 21 | 23 | 26 | 21 | 26 | -0.12 |  | 40 | Y | -0.2 | [7 empty] | Y | Y | Y | Y | 180 | 0.5 | 56 | 84610 | 91032 | 6318 | 15380 | 18 | 1 |  | 2021-06-21 23:35 | 1546 | 96 |  | 17 | [8 empty] | 8F83E45C05564A738EFD9E2166248003 | 087907740E99482880E06A0D4E112016 | B80A0F75E8D544EA8D9F9716A8EBFFBD |  | EF6FABB19E824B34B67BBCB4EDD25672 | B8977B9438C34916ADDFA184F364DF8E | D177758C84CE4CEFB0D05F18CFAA3140 |  | 86.34 | 100 | 0 | 0 | 0 |  | 400 |  | Y | N | 0 | 0 | 0 |  | 401 |  | Y | N | N |  |  | Y |  |  |  | BT180180 | H
B64729 | 2021-06-21 | 2 | A |  | 10 | A | AE1548 | 합금강 | AE4130M6 | BM#2 | 1599 | 47 | 1613 | 1537 | 29 | 5800 |  | 1 | 0.17 | 15 |  | -2.48 | 1553 | 1601 | 8.07 | 0 | 0 | 5 | 73 | 45 | Y |  | 2021-06-21 23:28 | 65 | 1101 | 23 | 25 | 25 | 26 | 27 | 27 | 27 | 26 | 25 | 24 | 23 | 22 | 21 | 20 | 25 | 27 | 20 | 27 | -0.16 | Y | 45 | Y | -0.2 |  |  |  | 1.46 |  |  |  | N | N | N | Y | 210 | 0.48 | 64 | 99554 | 99706 | 2994 | 15200 | 08 | 2 |  | 2021-06-21 23:29 | 1553 | 121 |  | 34 | 13 | [15 empty] | 97.41 | 100 | 0 | 0 | 0 |  | 651 | 700 | Y | N | 0 | 0 | 0 |  | 651 | 700 | Y | N | N | Y | [5 empty] | SB120120 | H
A65262 | 2021-06-21 | 1 | A |  | 5 | A | P-AE1055LS | 탄소강 | G-AE1055LS | BM#1 | 1628 | 42 | 1603 | 1560 | 27 | 4300 |  | 3 | 0.71 | 25 |  | -1.72 | 1545 | 1603 | 0 | 208.06 |  | 22 | 29 | 70 | Y |  | 2021-06-22 00:28 | 60 | 1101 | 21 | 21 | 25 | 27 | 27 | 27 | 26 | 26 | 25 | 24 | 23 | 23 | 23 | 23 | 25 | 27 | 23 | 27 | -0.08 | Y | 50 | Y | 0 | [7 empty] | Y | Y | Y | Y | 170 | 0.5 | 64 | 101532 | 100631 | 6969 | 15090 | 18 | 1 |  | 2021-06-22 00:37 | 1545 | 100 |  | 15 | [16 empty] | 95.16 | 100 | 0 | 0 | 0 |  | 400 |  | Y | N | 0 | 0 | 0 |  | 401 |  | Y | N | N |  |  | Y |  |  |  | BT180180 | H
B64730 | 2021-06-21 | 2 | A |  | 11 | A | AE1548 | 합금강 | AE4130M6 | BM#2 | 1627 | 44 | 1612 | 1536 | 32 | 6600 |  | 1 | 0.22 | 15 |  | -2.4 | 1557 | 1606 | 19.8 | 0 | 0 | 29 | 78 | 47 | Y |  | 2021-06-22 00:26 | 69 | 1100 | 19 | 20 | 24 | 28 | 29 | 30 | 30 | 29 | 28 | 28 | 27 | 26 | 26 | 26 | 27 | 30 | 26 | 28 | -0.1 | Y | 40 | Y | 0 |  |  |  | 1.27 |  |  |  | N | N | N | Y | 200 | 0.48 | 66 | 152249 | 101725 | 3025 | 14000 | 08 | 2 |  | 2021-06-22 00:29 | 1557 | 132 |  | 42 |  | *연연주 혼탕부 309 310 311 408 409 410 | [14 empty] | 145.41 | 100 | 0 | 0 | 0 |  | 651 | 700 | Y | N | 0 | 0 | 0 |  | 651 | 700 | Y | N | N | Y | [5 empty] | SB129129 | C
A65263 | 2021-06-21 | 1 | A |  | 6 | A | P-AE1055LS | 탄소강 | G-AE1055LS | BM#1 | 1626 | 42 | 1601 | 1549 | 22 | 3900 |  | 3 | 0.58 | 25 |  | -1.78 | 1545 | 1601 | 0 | 229.91 |  | 36 | 28 | 57 | Y |  | 2021-06-22 01:24 | 60 | 1099 | 22 | 22 | 25 | 26 | 27 | 27 | 27 | 26 | 26 | 25 | 25 | 25 |  | 25 | 25 | 27 | 25 | 27 | -0.06 | Y | 35 | Y | 0 | [7 empty] | Y | Y | Y | Y | 210 | 0.5 | 57 | 101532 | 92378 | 6972 | 15450 | 18 | 1 |  | 2021-06-22 01:33 | 1545 | 101 |  | 24 | [16 empty] | 102.25 | 100 | 0 | 0 | 0 |  | 400 |  | Y | N | 0 | 0 | 0 |  | 401 |  | Y | N | N |  |  | Y |  |  |  | BT180180 | H
B64731 | 2021-06-21 | 2 | A |  | 12 | A | AE1548M | 합금강 | AE4130M6 | BM#2 | 1619 | 46 | 1608 | 1526 | 35 | 7100 |  | 1 | 0.17 | 15 |  | -2.47 | 1554 | 1604 | 11.25 | 0 | 0 | 16 | 54 | 46 | Y |  | 2021-06-22 01:23 | 67 | 1101 | 24 | 23 | 23 | 24 | 25 | 25 | 25 | 24 | 24 | 23 | 23 | 22 | 21 | 21 | 23 | 25 | 21 | 25 | -0.09 | Y | 45 | Y | 0 |  |  |  | 1.22 |  |  |  | N | N | N | Y | 190 | 0.48 | 66 | 51918 | 102611 | 3039 | 15200 | 08 | 2 |  | 2021-06-22 01:26 | 1554 | 143 |  | 53 |  | *연연주혼탕부 301 401 | [14 empty] | 49.35 | 100 | 0 | 0 | 0 |  | 651 | 700 | Y | N | 0 | 0 | 0 |  | 651 | 700 | Y | N | N | Y |  |  | Y |  |  |  | C
A65264 | 2021-06-21 | 1 | A |  | 7 | A | P-AE1055LS | 탄소강 | G-AE1055LS | BM#1 | 1639 | 40 | 1576 | 1572 | 22 | 3900 |  | 3 | 0.83 | 25 |  | -1.09 | 1541 | 1576 | 0 | 190.44 |  | 35 | 14 | 71 | Y |  | 2021-06-22 02:22 | 56 | 1100 | 23 | 23 | 25 | 26 | 26 | 26 | 25 | 25 | 24 | 23 | 23 | 22 | 22 | 22 | 24 | 26 | 22 | 26 | -0.09 | Y | 45 | Y | 0 | [7 empty] | Y | Y | Y | Y | 200 | 0.5 | 60 | 84610 | 94780 | 3670 | 15440 | 18 | 1 |  | 2021-06-22 02:30 | 1541 | 102 |  | 24 | [16 empty] | 85.94 | 100 | 0 | 0 | 0 |  | 400 |  | Y | N | 0 | 0 | 0 |  | 401 |  | Y | N | N |  |  | Y |  |  |  | BT180180 | H
B64732 | 2021-06-21 | 2 | A |  | 13 | A | AE1548M | 합금강 | AE4130M6 | BM#2 | 1631 | 49 | 1629 | 1553 | 36 | 7000 |  | 1 | 0.18 | 16 |  | -2.4 | 1561 | 1618 | 16.61 | 0 | 0 | 38 | 79 | 36 | Y |  | 2021-06-22 02:35 | 74 | 1098 | 19 | 20 | 27 | 31 | 34 | 34 | 35 | 34 | 34 | 33 | 32 | 32 | 31 | 31 | 31 | 35 | 31 | 34 | -0.11 | Y | 35 | Y | -0.2 |  |  |  | 0.87 |  |  |  | N | N | N | Y | 180 | 0.48 | 65 | 103836 | 99929 | 2921 | 15200 | 08 | 2 |  | 2021-06-22 02:38 | 1561 | 150 |  | 48 | [16 empty] | 100.81 | 100 | 0 | 0 | 0 |  | 651 | 700 | Y | N | 0 | 0 | 0 |  | 651 | 700 | Y | N | N | Y | [5 empty] | SB152152 | C
A65265 | 2021-06-21 | 1 | A |  | 8 | A | P-AE1055LS | 탄소강 | G-AE1055LS | BM#1 | 1605 | 41 | 1589 | 1531 | 27 | 4800 |  | 3 | 0.59 | 26 |  | -1.33 | 1548 | 1589 | 0 | 14.79 |  | 37 | 21 | 57 |  |  | 2021-06-22 03:16 | 63 | 1097 | 22 | 22 | 25 | 25 | 26 | 26 | 25 | 24 | 24 | 24 | 23 | 22 | 21 | 21 | 24 | 26 | 21 | 25 | -0.11 | Y | 45 | Y | 0 | [8 empty] | Y | Y |  | 190 | 0.44 | 67 | 101532 | 92584 | 7016 | 14500 | 18 | 1 |  | 2021-06-22 03:25 | 1548 | 106 |  | 31 |  | *전공정요청 감속주입 - 정속미준수 이상재 등록 ID:101~103, 201~203 *전공정요청 감속주입 - 20% 이상 감속주입 ID:104~, 204~ (전기로#1 #2 버너 냉각수 관련 확인작업으로 인한 작업지연) | [14 empty] | 101.94 | 100 | 0 | 0 | 0 |  | 400 |  | N | N | 0 | 0 | 0 |  | 401 |  | N | N | N | [6 empty] | BT180180 | H
B64733 | 2021-06-21 | 2 | A |  | 14 | A | AE1548M | 합금강 | AE4130M6 | BM#2 | 1624 | 45 | 1615 | 1546 | 36 | 7000 |  | 1 | 0.18 | 15 |  | -2.33 | 1559 | 1616 | 15.54 | 0 | 0 | 5 | 74 | 42 | Y |  | 2021-06-22 03:39 | 72 | 1102 | 29 | 29 | 31 | 33 | 34 | 35 | 35 | 35 | 34 | 33 | 33 | 32 | 31 | 31 | 33 | 35 | 31 | 35 | -0.1 | Y | 40 | Y | -0.2 |  |  |  | 1 |  |  |  | N | N | N | Y | 170 | 0.48 | 64 | 103836 | 96959 | 2841 | 14800 | 08 | 2 |  | 2021-06-22 03:41 | 1559 | 139 |  | 51 | [16 empty] | 104.83 | 100 | 0 | 0 | 0 |  | 651 | 700 | Y | N | 0 | 0 | 0 |  | 650 | 700 | Y | N | N | Y | [5 empty] | SB152152 | C
A65266 | 2021-06-21 | 1 | A | 유사강종연연주 | 9 | A | AE1055LS | 탄소강 | G-AE1055LS | BM#1 | 1648 | 40 | 1597 | 1594 | 22 | 3800 |  | 3 | 0.5 | 26 |  | -1.58 | 1543 | 1597 | 0 | 173.37 |  | 22 | 30 | 51 | Y |  | 2021-06-22 04:18 | 59 | 1103 | 32 | 44 | 38 | 21 | 23 | 23 | 24 | 23 | 23 | 23 | 23 | 23 | 22 | 22 | 26 | 38 | 21 | 23 | -3.4 | Y | 5 | Y | -0.2 | [8 empty] | N | N | Y | 180 | 0.51 | 61 | 101520 | 101023 | 7427 | 15700 | 18 | 1 |  | 2021-06-22 04:26 | 1543 | 119 |  | 40 |  | *CN(3회사용)부 크랙으로 인한 OVER FLOW - 롱노즐교체(8회) *SR재세팅 | [14 empty] | 94.66 | 100 | 0 | 0 | 0 |  | 400 |  | Y | N | 0 | 0 | 0 |  | 400 |  | Y | N | N |  |  | Y | Y |  |  | BT180180 | H
B64734 | 2021-06-21 | 2 | B |  | 15 | A | AE1548M | 합금강 | AE4130M6 | BM#2 | 1601 | 48 | 1620 | 1525 | 39 | 7600 |  | 1 | 0.19 | 15 |  | -2.43 | 1562 | 1618 | 14.91 | 0 | 0 | 29 | 79 | 39 | Y |  | 2021-06-22 04:47 | 75 | 1101 | 30 | 29 | 34 | 36 | 37 | 39 | 39 | 38 | 38 | 37 | 36 | 36 | 35 | 35 | 36 | 39 | 35 | 36 | -0.11 | Y | 35 | Y | -0.2 |  |  |  | 0.83 |  |  |  | N | N | N | Y | 220 | 0.47 | 65 | 95183 | 98588 | 3062 | 14500 | 08 | 2 |  | 2021-06-22 04:50 | 1562 | 143 |  | 47 | [16 empty] | 94.05 | 100 | 0 | 0 | 0 |  | 651 | 700 | Y | N | 0 | 0 | 0 |  | 651 | 700 | Y | N | N | Y | [5 empty] | SB152152 | H
A65267 | 2021-06-21 | 1 | B |  | 10 | A | AE1055LS | 탄소강 | G-AE1055LS | BM#1 | 1611 | 42 | 1580 | 1544 | 27 | 4800 |  | 3 | 0.24 | 25 |  | -1.2 | 1542 | 1580 | 0 | 184.84 |  | 36 | 29 | 60 | Y |  | 2021-06-22 05:42 | 58 | 1099 | 20 | 23 | 27 | 27 | 28 | 29 | 28 | 27 | 26 | 26 | 26 | 26 |  | 26 | 26 | 29 | 26 | 27 | -0.02 | Y | 30 | Y | 0 | [8 empty] | N | N | Y | 170 | 0.52 | 56 | 84600 | 92331 | 7819 | 15500 | 18 | 1 |  | 2021-06-22 05:54 | 1542 | 101 |  | 19 | [8 empty] | E3228E7E3D0443CB841F891633B54A46 | F970436BAAF04E5281DFD18C532D750D | F4045037431E426C8AF6E77A397A08B2 |  | CCE60DF5C9B846D1B0D70575FF506DD7 | 17973B32C1F54F87BB755298F9F5391A | 9472A5B11C91418096D06BB4D107D43D |  | 83.47 | 100 | 0 | 0 | 0 |  | 400 |  | Y | N | 0 | 0 | 0 |  | 400 |  | Y | N | N |  |  | Y |  |  |  | BT180180 | H
B64735 | 2021-06-21 | 2 | B |  | 16 | A | AE1548M | 합금강 | AE4130M6 | BM#2 | 1636 | 49 | 1618 | 1578 | 39 | 6700 |  | 1 | 0.18 | 17 |  | -2.3 | 1567 | 1619 | 14.65 | 0 | 0 | 16 | 55 | 40 | Y |  | 2021-06-22 05:54 | 80 | 1102 | 33 | 35 | 38 | 39 | 40 | 41 | 40 | 40 | 40 | 39 | 38 | 38 | 36 | 36 | 38 | 41 | 36 | 40 | -0.12 | Y | 40 | Y | 0 |  |  |  | 0.99 |  |  |  | N | N | N | Y | 210 | 0.47 | 66 | 95183 | 100619 | 2931 | 15100 | 08 | 2 |  | 2021-06-22 05:58 | 1567 | 147 |  | 47 |  | * STR#2 EDGE HEATER 코일에서 증류수 누수로 미적용 | [6 empty] | 5B7E31F6967143CCB59AFB6EC77B61E2 | 3F37C9A35F29481593E45D4A9E770ECF | 399C911A944440D285E353E95222012C |  | 957722AFEAB84C2AB1DA653B1F0BC6AD | BC001115A751459A8CB2DF269CD7F612 | 6BE7C8FE587B4471BF5105A749D2DBC8 |  | 92.23 | 100 | 0 | 0 | 0 |  | 651 | 700 | Y | N | 0 | 0 | 0 |  | 651 | 700 | N | N | N | Y | [5 empty] | SB152152 | H
A65268 | 2021-06-21 | 1 | B |  | 11 | A | AE1055LS | 탄소강 | G-AE1055LS | BM#1 | 1636 | 40 | 1592 | 1568 | 22 | 3900 |  | 3 | 0.24 | 25 |  | -1.43 | 1546 | 1590 | 0 | 202.08 |  | 35 | 15 | 69 | Y |  | 2021-06-22 06:35 | 62 | 1098 | 27 | 26 | 29 | 30 | 29 | 28 | 29 | 28 | 27 | 27 | 28 | 27 | 28 | 28 | 28 | 30 | 27 | 29 | -0.07 | Y | 40 | Y | 0.2 | [8 empty] | N | N | Y | 210 | 0.52 | 58 | 101520 | 94240 | 7460 | 15200 | 18 | 1 |  | 2021-06-22 06:46 | 1546 | 100 |  | 24 | [16 empty] | 99.29 | 100 | 0 | 0 | 0 |  | 400 |  | Y | N | 0 | 0 | 0 |  | 400 |  | Y | N | N |  |  | Y |  |  |  | BT180180 | H
B64736 | 2021-06-21 | 2 | B | TUNDISH교체전 | 17 | A | AE1548M | 합금강 | AE4130M6 | BM#2 | 1664 | 43 | 1614 | 1604 | 29 | 4500 |  | 1 | 0.2 | 16 |  | -2.49 | 1553 | 1605 | 17.24 | 0 | 0 | 38 | 80 | 40 | Y |  | 2021-06-22 07:00 | 66 | 1101 | 34 | 33 | 31 | 30 | 29 | 28 | 28 | 27 | 26 | 25 | 25 | 24 | 23 | 22 | 27 | 31 | 22 | 0 | -0.16 |  | 55 | Y | -0.2 |  |  |  | 0.9 |  |  |  | N | N | N | M | 200 | 0.48 | 64 | 95433 | 98003 | 2997 | 2000 | 08 | 2 |  | 2021-06-22 07:01 | 1553 | 144 |  | 48 | 12 | * STR#2 EDGE HEATER 코일에서 증류수 누수로 미적용 | 21642735683F464A84167B2EC613BA38 | 09D4D84C8A934425969C7754AEF7A0EC | 1487C551E820405BB08E49C5C1843572 | [11 empty] | 95.2 | 100 | 0 | 3000 | 0 |  | 651 | 700 | Y | N | 0 | 2750 | 0 |  | 651 | 700 | N | N | N | [6 empty] | SB152152 | H
A65269 | 2021-06-22 | 1 | B |  | 12 | A | AE1055LS | 탄소강 | G-AE1055LS | BM#1 | 1638 | 40 | 1585 | 1572 | 20 | 3500 |  | 3 | 0.53 | 25 |  | -1.36 | 1545 | 1586 | 0 | 197.68 |  | 37 | 22 | 61 | Y |  | 2021-06-22 07:31 | 61 | 1085 | 26 | 25 | 26 | 28 | 28 | 27 | 27 | 25 | 25 | 25 | 24 | 25 | 25 | 25 | 26 | 28 | 24 | 25 | 0 | Y | 35 | Y | 0 | [8 empty] | N | N | Y | 200 | 0.5 | 60 | 101520 | 93776 | 7074 | 15400 | 18 | 1 |  | 2021-06-22 07:39 | 1545 | 99 |  | 27 |  | *전기로 보수 작업지연 감속주입 20%이상 감속 ID103.104.203.204 | [14 empty] | 100.76 | 100 | 0 | 0 | 0 |  | 400 |  | Y | N | 0 | 0 | 0 |  | 400 |  | Y | N | N |  |  | Y |  |  |  | BT180180 | H
B64738 | 2021-06-22 | 2 | B |  | 13 | A | AE1055LS | 탄소강 | G-AE1055LS | BM#1 | 1617 | 95 | 1592 | 1579 | 27 | 3500 |  | 3 | 0.59 | 25 |  | -1.11 | 1549 | 1582 | 0 | 223.67 |  | 22 | 31 | 75 | Y |  | 2021-06-22 08:41 | 65 | 1087 | 24 | 24 | 25 | 29 | 32 | 31 | 31 | 31 | 30 | 30 | 29 | 28 |  | 28 | 29 | 32 | 28 | 31 | -0.11 | Y | 35 | Y | -0.2 | [8 empty] | N | N | Y | 190 | 0.52 | 54 | 84600 | 87340 | 7760 | 15600 | 18 | 1 |  | 2021-06-22 08:49 | 1549 | 92 |  | 19 | [16 empty] | 88.73 | 100 | 0 | 0 | 0 |  | 400 |  | Y | N | 0 | 0 | 0 |  | 400 |  | Y | N | N |  |  | Y |  |  |  | BT180180 | H
B64737 | 2021-06-22 | 2 | B | TUNDISH교체 | 1 | B | AE5130M | 합금강 | D1 | BM#2 | 1653 | 54 | 1685 | 1574 | 50 | 9200 |  | 1 | 0.3 | 20 |  | -2.23 | 1596 | 1671 | 0.32 | 66.87 | 0 | 5 | 75 | 31 | Y |  | 2021-06-22 08:25 | 94 | 1095 | -269 | -24 | 34 | 28 | 34 | 40 | 44 | 46 | 47 | 47 | 48 | 47 | 48 | 48 | 41 | 48 | 47 | 47 | 0.04 |  | 5 | Y | 0.2 | 0.7 | 1.65 | 1.65 |  |  |  |  | N | N | N | N | 220 | 0.47 | 61 | 93071 | 96164 | 5186 | 15900 | 04 | 1 |  | 2021-06-22 08:26 | 1596 | 176 |  | 51 |  | * STR#2 EDGE HEATER 코일에서 증류수 누수로 미적용 생관통보 * BUTT 타입롱노즐사용(일반타입.) * T/D FLUX 용탕부: 120 KG / 유탕부: 10KG 투입. | [14 empty] | 95.07 | 100 | 700 | 0 | 0 |  | 651 | 400 | Y | Y | 700 | 0 | 0 |  | 651 | 400 | N | Y | N | Y | [5 empty] | BT180180 | H
A65270 | 2021-06-22 | 1 | B | 연주종료 | 14 | A | AE1055LS | 탄소강 | G-AE1055LS | BM#1 | 1652 | 90 | 1600 | 1587 | 34 | 6200 |  | 3 | 0.23 | 25 |  | -1.24 | 1570 | 1607 | 0 | 203.33 |  | 31 | 1 | 25190 | Y |  | 2021-06-22 09:24 | 86 | 1105 | 29 | 29 | 32 | 39 | 41 | 42 | 42 | 42 | 41 | 41 | 42 | 42 |  | 42 | 39 | 42 | 41 | 42 | -0.05 | Y | 20 | Y | 0 | [8 empty] | N | N | M | 180 | 0.52 | 57 | 97080 | 94034 | 7666 | 2000 | 18 | 1 |  | 2021-06-22 09:33 | 1570 | 160 |  | 30 |  | *연주종료 11:10 |  | 3F147658A5904138A9D3AABC41C0F3A6 | 6DC24A4F4C864FD9B5EA2626BC6390EC | 8460962D031F4039902C3C9C5E697B24 |  | 6833E2B3ADD84C80A608057C48D58BA7 |  |  |  | EBB6AE21172142968AC2C4EF6D26E979 |  |  |  |  | 95.13 | 100 | 0 | 3500 | 0 |  | 400 |  | Y | N | 0 | 3500 | 0 |  | 400 |  | Y | N | N |  |  | Y |  |  |  | BT180180 | H
B64739 | 2021-06-22 | 2 | B |  | 2 | A | AE5130M | 합금강 | D1 | BM#2 | 1626 | 48 | 1633 | 1554 | 39 | 8100 |  | 1 | 0.2 | 18 |  | -2.31 | 1564 | 1630 | 0 | 20.66 | 0 | 29 | 80 | 76 | Y |  | 2021-06-22 10:03 | 62 | 1095 | 47 | 45 | 40 | 37 | 35 | 34 | 32 | 32 | 30 | 29 | 28 | 27 | 27 | 25 | 33 | 40 | 25 | 0 | -0.27 |  | 55 | Y | -0.4 | [7 empty] | N | N | N | N | 220 | 0.5 | 64 | 93071 | 99819 | 3081 | 15000 | 04 | 1 |  | 2021-06-22 10:05 | 1564 | 116 |  | 15 |  | * STR#2 EDGE HEATER 코일에서 증류수 누수로 미적용 생관통보 | [14 empty] | 90.71 | 100 | 0 | 0 | 0 |  | 651 | 400 | Y | Y | 0 | 0 | 0 |  | 651 | 400 | N | Y | N | Y | [5 empty] | BT180180 | H
B64740 | 2021-06-22 | 2 | B |  | 3 | B | AE5130M | 합금강 | D1 | BM#2 | 1619 | 40 | 1617 | 1568 | 27 | 5700 |  | 1 | 0.16 | 16 |  | -2.21 | 1555 | 1601 | 0 | 15.85 | 0 | 16 | 56 | 80 | Y |  | 2021-06-22 10:49 | 53 | 1072 | 24 | 20 | 17 | 15 | 14 | 14 | 13 | 13 | 12 | 11 | 11 | 10 |  | 10 | 14 | 17 | 10 | 0 | -0.16 |  | 45 | Y | -0.2 | [7 empty] | N | N | N | N | 210 | 0.54 | 55 | 93071 | 93597 | 3003 | 15200 | 04 | 1 |  | 2021-06-22 10:52 | 1555 | 121 |  | 34 |  | * STR#2 EDGE HEATER 코일에서 증류수 누수로 미적용 생관통보 | [14 empty] | 97.3 | 100 | 0 | 0 | 0 |  | 651 | 400 | Y | Y | 0 | 0 | 0 |  | 651 | 400 | N | Y | N | Y | [5 empty] | BT180180 | C
B64741 | 2021-06-22 | 2 | B |  | 4 | A | AE5130M | 합금강 | D1 | BM#2 | 1649 | 41 | 1616 | 1602 | 34 | 5500 |  | 1 | 0.22 | 17 |  | -2.39 | 1570 | 1625 | 0 | 20.26 | 0 | 38 | 81 | 61 | Y |  | 2021-06-22 11:43 | 68 | 1083 | 9 | 12 | 23 | 27 | 29 | 29 | 29 | 29 | 29 | 28 | 27 | 26 |  | 26 | 26 | 29 | 26 | 29 | -0.07 | Y | 35 | Y | -0.2 | [7 empty] | N | N | N | N | 200 | 0.52 | 59 | 93071 | 95280 | 3020 | 15600 | 04 | 1 |  | 2021-06-22 11:56 | 1570 | 121 |  | 36 |  | * STR#2 EDGE HEATER 코일에서 증류수 누수로 미적용 생관통보 | [14 empty] | 95.36 | 100 | 0 | 0 | 0 |  | 651 | 400 | Y | Y | 0 | 0 | 0 |  | 651 | 400 | N | Y | N | Y | [5 empty] | BT180180 | C
B64742 | 2021-06-22 | 2 | D |  | 5 | A | AE5130M | 합금강 | D1 | BM#2 | 1577 | 50 | 1626 | 1573 | 26 | 6600 |  | 1 | 0.19 | 17 |  | -2.04 | 1561 | 1614 | 0 | 19.53 | 0 | 5 | 76 | 37 | Y |  | 2021-06-22 12:58 | 59 | 1072 | 24 | 25 | 29 | 30 | 31 | 30 | 30 | 29 | 28 | 28 | 27 | 26 |  | 26 | 28 | 31 | 26 | 30 | -0.14 | Y | 35 | Y | -0.2 | [7 empty] | N | N | N | N | 190 | 0.51 | 57 | 93071 | 92031 | 2919 | 14200 | 04 | 1 |  | 2021-06-22 12:59 | 1561 | 119 |  | 20 |  | * STR#2 EDGE HEATER 코일에서 증류수 누수로 미적용 생관통보 | [14 empty] | 98.07 | 100 | 0 | 0 | 0 |  | 652 | 400 | Y | Y | 0 | 0 | 0 |  | 651 | 400 | N | Y | N | Y | [5 empty] | BT180180 | C
B64743 | 2021-06-22 | 2 | D | 잔강최소화전 | 6 | A | AE5130M | 합금강 | D1 | BM#2 | 1637 | 40 | 1622 | 1601 | 29 | 5200 |  | 1 | 0.23 | 17 |  | -2.27 | 1555 | 1612 | 0 | 21.17 | 0 | 29 | 81 | 38 | Y |  | 2021-06-22 13:58 | 53 | 1096 | 24 | 26 | 27 | 28 | 28 | 27 | 25 | 25 | 24 | 23 | 22 |  |  | 22 | 26 | 28 | 22 | 0 | -0.15 | Y | 40 | Y | -0.2 | [7 empty] | N | N | N | N | 180 | 0.51 | 58 | 99215 | 94483 | 3067 | 25000 | 04 | 1 |  | 2021-06-22 13:59 | 1555 | 116 |  | 17 |  | * STR#2 EDGE HEATER 코일에서 증류수 누수로 미적용 생관통보 * T/D실측잔강 : 2.3T | [14 empty] | 95.58 | 100 | 0 | 3100 | 0 |  | 651 | 400 | Y | Y | 0 | 3100 | 0 |  | 651 | 400 | N | Y | N | Y | [5 empty] | BT180180 | H
A65272 | 2021-06-22 | 1 | D | 연주시작 | 1 | A | SBMA75 | 합금강 | D1 | BM#1 | 1634 | 41 | 1636 | 1580 | 28 | 5400 |  | 3 | 0.75 | 21 |  | -2.26 | 1580 | 1640 | 2.65 | 222.33 |  | 31 | 2 | 120 | Y |  | 2021-06-22 14:41 | 89 | 1102 | -369 | -215 | 31 | 27 | 31 | 36 | 39 | 41 | 43 | 44 | 45 | 46 |  | 46 | 39 | 46 | 46 | 0 | 0 |  |  | Y | 0.2 |  | 2.33 | 2.26 |  |  |  |  | N | N | N | N | 210 | 0.48 | 56 | 100322 | 95034 | 4016 | 15600 | 01 | 2 |  | 2021-06-22 14:50 | 1580 | 114 |  | 17 |  | *T/D FLUX 유:15KG 용:120KG *연주시작 15:01 *엣지히터 코일부 가열, 미사용 | [14 empty] | 10032200 | 100 | 700 | 0 | 0 |  | 650 |  | N | Y | 700 | 0 | 0 |  | 651 |  | N | Y | N |  |  | Y |  |  |  | BT180180 | H
B64744 | 2021-06-22 | 2 | D | 잔강최소화 | 7 | A | AE5130M1 | 합금강 | D1 | BM#2 | 1656 | 41 | 1639 | 1609 | 30 | 5600 |  | 1 | 0.28 | 17 |  | -2.34 | 1573 | 1634 | 0 | 36.69 | 0 | 16 | 57 | 44 | Y |  | 2021-06-22 14:55 | 73 | 1093 | -179 | -195 | 27 | 28 | 31 | 33 | 33 | 32 | 33 | 33 | 32 | 32 |  | 32 | 21 | 33 | 32 | 33 | -0.03 | Y | 35 | Y | 0 | [7 empty] | N | N | N | N | 170 | 0.47 | 58 | 93071 | 97184 | 4266 | 11000 | 04 | 1 |  | 2021-06-22 14:57 | 1573 | 128 |  | 33 |  | * 롱노즐 재사용 * STR#2 EDGE HEATER 코일에서 증류수 누수로 미적용 생관통보 * Heat 내 주속 20% 이상 감속 ID : 305, 405, 406 | 87E56DDA8E3641DCA52D88BC122A3C90 | [13 empty] | 91.88 | 100 | 2500 | 0 | 0 |  | 651 | 400 | Y | Y | 2500 | 0 | 0 |  | 651 | 400 | N | Y | N | Y |  |  |  |  | Y | BT180180 | H
A65273 | 2021-06-22 | 1 | D |  | 2 | A | SBMA75 | 합금강 | D1 | BM#1 | 1620 | 39 | 1603 | 1572 | 23 | 4800 |  | 3 | 0.55 | 16 |  | -1.08 | 1568 | 1594 | 0 | 1394.9 |  | 36 | 30 | 408 | Y |  | 2021-06-22 15:23 | 77 | 1090 | 47 | 39 | 33 | 31 | 28 | 26 | 26 | 25 | 24 | 24 | 25 | 26 |  | 26 | 30 | 33 | 24 | 26 | -0.26 | Y | 35 | Y | 0.2 | [7 empty] | N | N | N | N | 200 | 0.5 | 60 | 84610 | 95872 | 6978 | 15300 | 01 | 2 |  | 2021-06-22 15:37 | 1568 | 110 |  | 31 |  | *엣지히터 코일부 가열, 미사용 | [5 empty] | CBF7F81AE9A849468C7116286FE7C526 | 8F73C118B54E4503916E2CDCC7F658BD | F9E7F7A7C9174FC686590B47DCE3738B |  | CCC4A193FA7F442E8F25E1EF05F2E52B | 56FF96FBEA36456C883A5E1CE191F1CE | F717D0CDE98C48EC971A44484E836E2B |  |  | 8461000 | 100 | 0 | 0 | 0 |  | 650 |  | N | Y | 0 | 0 | 0 |  | 651 |  | N | Y | N |  |  | Y |  |  |  | BT180180 | H
B64745 | 2021-06-22 | 2 | D |  | 8 | A | AE5130M1 | 합금강 | D1 | BM#2 | 1611 | 37 | 1641 | 1553 | 34 | 6500 |  | 1 | 0.3 | 17 |  | -2.05 | 1568 | 1625 | 0 | 41.42 | 0 | 38 | 82 | 43 | Y |  | 2021-06-22 16:12 | 68 | 1089 | 27 | 30 | 32 | 33 | 33 | 33 | 32 | 31 | 31 | 30 | 29 | 28 | 26 | 26 | 31 | 33 | 26 | 33 | -0.16 | Y | 45 | Y | -0.4 | [7 empty] | N | N | N | N | 170 | 0.47 | 60 | 93071 | 95302 | -352 | 16400 | 04 | 1 |  | 2021-06-22 16:14 | 1568 | 110 |  | 19 |  | * STR#2 EDGE HEATER 코일에서 증류수 누수로 미적용 생관통보 * Heat 내 주속 20% 이상 감속 ID : 301 * 전공정 요청으로 감속주입 | [14 empty] | 98.18 | 100 | 0 | 0 | 0 |  | 651 | 400 | Y | Y | 0 | 0 | 0 |  | 651 | 400 | N | Y | N |  |  |  | Y |  |  | BT180180 | C
A65274 | 2021-06-22 | 1 | D |  | 3 | A | SBMA75 | 합금강 | D1 | BM#1 | 1604 | 54 | 1602 | 1555 | 29 | 5900 |  | 1 | 0.25 | 17 |  | -2.49 | 1557 | 1611 | 0 | 23.31 | 0 | 22 | 33 | 40 | Y |  | 2021-06-22 16:36 | 66 | 1099 | 26 | 26 | 28 | 29 | 29 | 27 | 27 | 27 | 26 | 26 | 24 | 23 | 21 | 21 | 26 | 29 | 21 | 27 | -0.18 | Y | 45 | Y | -0.4 | [7 empty] | N | N | N | N | 190 | 0.45 | 62 | 84610 | 90670 | 8780 | 15400 | 01 | 2 |  | 2021-06-22 16:43 | 1557 | 114 |  | 19 |  | *엣지히터 코일부 가열, 100KW 사용 *전공정요청 감속주입 | [14 empty] | 86.65 | 100 | 0 | 0 | 0 |  | 650 |  | N | Y | 0 | 0 | 0 |  | 651 |  | N | Y | N |  |  | Y |  |  |  | BT180180 | H
B64746 | 2021-06-22 | 2 | D | TUNDISH교체전 | 9 | A | AE5130M1 | 합금강 | D1 | BM#2 | 1616 | 46 | 1639 | 1567 | 31 | 6600 |  | 1 | 0.28 | 17 |  | 0 | 1568 | 1629 | 0 | 29.68 | 0 | 5 | 77 | 66 | Y |  | 2021-06-22 17:24 | 68 | 1090 | 25 | 28 | 34 | 36 | 37 | 37 | 37 | 36 | 35 | 34 | 34 | 33 | 31 | 31 | 34 | 37 | 31 | 37 | -0.15 | Y | 40 | Y | -0.4 | [7 empty] | N | N | N | N | 220 | 0.5 | 63 | 93046 | 99691 | -341 | 2000 | 04 | 1 |  | 2021-06-22 17:22 | 1568 | 96 |  | 9 |  | * STR#2 EDGE HEATER 코일에서 증류수 누수로 미적용 생관통보 | 5ADD5003C3DF475CB18DD5E24F34107D | BCB7FCEF60A84170A8AB9F8EEA75D772 | F26CD0B5EA8E48D4AB1B9E92047BE907 |  |  |  | 2412FA27D6E8412E81AADABC7D1EDF45 | 934A67780DD4439AAAB6C13431B94172 | ADAAB64C7AEE4467858098B712CDA56E |  | CC18372E06324A74BF7B53C72FCA7756 | BD4D29960876419BACB71306FFD04DF4 | 42CE567E9D97484E94B6D1FFAB77285E |  | 94.61 | 100 | 0 | 2500 | 0 |  | 651 | 400 | Y | Y | 0 | 2620 | 0 |  | 651 | 400 | N | Y | N | [6 empty] | BT180180 | C
A65275 | 2021-06-22 | 1 | D |  | 4 | A | SBMA75 | 합금강 | D1 | BM#1 | 1645 | 61 | 1647 | 1556 | 30 | 6500 |  | 3 | 0.93 | 17 |  | -2.36 | 1562 | 1615 | 0 | 1303.3 |  | 37 | 23 | 405 | Y |  | 2021-06-22 17:49 | 71 | 1088 | 21 | 21 | 24 | 27 | 28 | 29 | 28 | 26 | 25 | 25 | 22 | 22 | 22 | 22 | 25 | 29 | 22 | 22 | -0.2 | Y | 35 | Y | 0 | [7 empty] | N | N | N | N | 180 | 0.51 | 59 | 101532 | 96125 | 6975 | 15100 | 01 | 2 |  | 2021-06-22 17:54 | 1562 | 111 |  | 10 | [16 empty] | 10153200 | 100 | 0 | 0 | 0 |  | 650 |  | Y | Y | 0 | 0 | 0 |  | 651 |  | Y | Y | N |  |  | Y |  |  |  | BT180180 | H
A65276 | 2021-06-22 | 1 | D |  | 5 | A | SBMA75 | 합금강 | D1 | BM#1 | 1672 | 46 | 1613 | 1576 | 17 | 3500 |  | 3 | 0.78 | 16 |  | -1.54 | 1573 | 1613 | 0 | 244.17 |  | 31 | 3 | 57 | Y |  | 2021-06-22 18:32 | 82 | 1099 | 20 | 19 | 34 | 43 | 45 | 45 | 45 | 45 | 45 | 44 | 44 | 44 |  | 44 | 40 | 45 | 44 | 45 | -0.03 | Y | 35 | Y | 0 | [7 empty] | N | N | N | N | 170 | 0.5 | 58 | 84610 | 93474 | 5876 | 15400 | 01 | 2 |  | 2021-06-22 18:41 | 1573 | 115 |  | 27 | [16 empty] | 84.23 | 100 | 0 | 0 | 0 |  | 650 |  | Y | Y | 0 | 0 | 0 |  | 651 |  | Y | Y | N |  |  | Y |  |  |  | BT180180 | H
B64747 | 2021-06-22 | 2 | D | TUNDISH교체 | 1 | A | AE1548 | 합금강 | AE4130M6 | BM#2 | 1636 | 43 | 1639 | 1546 | 38 | 8000 |  | 1 | 0.25 | 16 |  | -2.64 | 1574 | 1641 | 17.71 | 0 | 0 | 29 | 82 | 82 | Y |  | 2021-06-22 18:26 | 86 | 1091 | -464 | -21 | 24 | 30 | 38 | 40 | 41 | 41 | 41 | 41 | 40 |  |  | 40 | 33 | 41 | 40 | 41 | -0.05 |  | 20 | Y | -0.2 |  | 1.61 | 1.61 |  |  |  |  | N | N | N | M | 220 | 0.46 | 65 | 96900 | 100000 | 3250 | 15700 | 13 | 2 |  | 2021-06-22 18:26 | 1574 | 124 |  | 35 |  | * STR#2 EDGE HEATER 코일에서 증류수 누수로 미적용 생관통보 * BUTT 타입롱노즐사용(일반타입.) * T/D FLUX 용탕부: 120 KG / 유탕부: 10KG 투입. | [14 empty] | 93.8 | 100 | 710 | 0 | 0 |  | 651 | 700 | Y | N | 740 | 0 | 0 |  | 651 | 700 | N | N | N | Y | [5 empty] | SB135135 | C
A65277 | 2021-06-22 | 1 | D |  | 6 | A | SBMA75 | 합금강 | D1 | BM#1 | 1670 | 38 | 1611 | 1599 | 17 | 3700 |  | 3 | 0.76 | 16 |  | -1.78 | 1572 | 1611 | 0 | 213.72 |  | 36 | 31 | 63 | Y |  | 2021-06-22 19:29 | 81 | 1100 | 44 | 43 | 40 | 39 | 39 | 40 | 39 | 38 | 37 | 36 | 36 | 36 | 37 | 37 | 38 | 40 | 36 | 39 | -0.08 | Y | 50 | Y | 0.2 | [7 empty] | N | N | N | N | 210 | 0.49 | 64 | 101532 | 99503 | 3697 | 15500 | 01 | 2 |  | 2021-06-22 19:37 | 1572 | 101 |  | 31 |  | *전공정요청 L/D잔강 미이월 | [14 empty] | 100.18 | 100 | 0 | 0 | 0 |  | 650 |  | Y | Y | 0 | 0 | 0 |  | 651 |  | Y | Y | N | [6 empty] | BT180180 | H
B64748 | 2021-06-22 | 2 | D |  | 2 | A | AE1548 | 합금강 | AE4130M6 | BM#2 | 1616 | 38 | 1606 | 1570 | 34 | 5900 |  | 1 | 0.24 | 16 |  | -2.59 | 1555 | 1610 | 19.69 | 0 | 0 | 16 | 58 | 68 | Y |  | 2021-06-22 19:15 | 67 | 1089 | 38 | 31 | 25 | 22 | 21 | 20 | 19 | 18 | 17 | 16 | 16 | 15 | 14 | 13 | 20 | 25 | 13 | 0 | -0.22 |  | 55 | Y | -0.2 |  |  |  | 0.66 |  |  |  | N | N | N | Y | 220 | 0.48 | 66 | 96900 | 99555 | 2995 | 16100 | 13 | 2 |  | 2021-06-22 19:17 | 1555 | 131 |  | 52 |  | * STR#2 EDGE HEATER 코일에서 증류수 누수로 미적용 생관통보 | [14 empty] | 91.59 | 100 | 0 | 0 | 0 |  | 651 | 700 | Y | N | 0 | 0 | 0 |  | 651 | 700 | N | N | N | Y | [5 empty] | SB135135 | H
A65278 | 2021-06-22 | 1 | A |  | 7 | A | SBMA75 | 합금강 | D1 | BM#1 | 1637 | 39 | 1593 | 1573 | 34 | 5000 |  | 3 | 0.24 | 19 |  | -1.17 | 1565 | 1593 | 0 | 233.5 |  | 22 | 34 | 57 | Y |  | 2021-06-22 20:34 | 74 | 1089 | 36 | 35 | 35 | 35 | 35 | 34 | 35 | 34 | 34 | 33 | 32 | 32 | 32 | 31 | 34 | 35 | 31 | 35 | -0.07 | Y | 60 | Y | 0 | [7 empty] | N | N | N | N | 200 | 0.49 | 68 | 95558 | 106751 | -3351 | 15130 | 01 | 2 |  | 2021-06-22 20:45 | 1565 | 103 |  | 30 |  | *전공정요청 L/D잔강 미이월 | [14 empty] | 89.52 | 100 | 0 | 0 | 0 |  | 650 |  | Y | Y | 0 | 0 | 0 |  | 651 |  | Y | Y | N | [6 empty] | RB184.15 | C
B64749 | 2021-06-22 | 2 | A |  | 3 | A | AE1548 | 합금강 | AE4130M6 | BM#2 | 1602 | 58 | 1603 | 1572 | 53 | 6500 |  | 1 | 0.27 | 16 |  | -2.48 | 1554 | 1612 | 17.39 | 0 | 0 | 38 | 83 | 63 | Y |  | 2021-06-22 20:35 | 66 | 1089 | 12 | 14 | 22 | 27 | 29 | 29 | 29 | 28 | 28 | 27 | 26 | 26 | 25 | 24 | 25 | 29 | 24 | 29 | -0.11 | Y | 45 | Y | -0.2 |  |  |  | 0.63 |  |  |  | N | N | N | Y | 210 | 0.48 | 66 | 96900 | 99918 | 2632 | 13000 | 13 | 2 |  | 2021-06-22 20:38 | 1554 | 139 |  | 38 |  | * STR#2 EDGE HEATER 코일에서 증류수 누수로 미적용 생관통보 | [14 empty] | 96.04 | 100 | 0 | 0 | 0 |  | 651 | 700 | Y | N | 0 | 0 | 0 |  | 650 | 700 | N | N | N | Y | [5 empty] | SB135135 | H
A65279 | 2021-06-22 | 1 | A | TUNDISH교체전 | 8 | A | SBMA75 | 합금강 | D1 | BM#1 | 1611 | 38 | 1604 | 1547 | 23 | 4700 |  | 3 | 0.26 | 17 |  | -1.78 | 1564 | 1604 | 0 | 220.53 |  | 37 | 24 | 62 | Y |  | 2021-06-22 21:34 | 73 | 1088 | 29 | 28 | 29 | 31 | 31 | 32 | 33 | 33 | 32 | 32 | 32 | 31 |  | 31 | 31 | 33 | 31 | 32 | -0.02 | Y | 25 | Y | -0.2 | [7 empty] | N | N | N | N | 190 | 0.5 | 63 | 110672 | 97957 | 1843 | 1900 | 01 | 2 |  | 2021-06-22 21:42 | 1564 | 110 |  | 40 |  | *전공정요청 L/D잔강 미이월 | E956EB4020D447C688162334B1E6AB6E | 3D9E2AE31DD64E10B0FAEAFA1911DAB0 | 7D330BF482FA44B0B53E9B96B3205A98 | [11 empty] | 112.02 | 100 | 0 | 2500 | 0 |  | 650 |  | Y | Y | 0 | 2500 | 0 |  | 651 |  | Y | Y | N | [6 empty] | BT180180 | H
B64750 | 2021-06-22 | 2 | A |  | 4 | A | AE1548 | 합금강 | AE4130M6 | BM#2 | 1601 | 37 | 1618 | 1541 | 32 | 6500 |  | 1 | 0.3 | 15 |  | -2.45 | 1553 | 1608 | 21.52 | 0 | 0 | 5 | 78 | 74 | Y |  | 2021-06-22 21:51 | 65 | 1099 | 21 | 27 | 28 | 29 | 30 | 30 | 29 | 28 | 28 | 27 | 26 | 25 | 24 | 24 | 27 | 30 | 24 | 28 | -0.15 | Y | 40 | Y | -0.2 |  |  |  | 0.8 |  |  |  | N | N | N | Y | 200 | 0.48 | 64 | 96900 | 98389 | 3111 | 15100 | 13 | 2 |  | 2021-06-22 21:55 | 1553 | 112 |  | 29 |  | * STR#2 EDGE HEATER 누수로 미적용 이상공정/생관통보 | [14 empty] | 95.7 | 100 | 0 | 0 | 0 |  | 651 | 700 | Y | N | 0 | 0 | 0 |  | 651 | 700 | N | N | N | Y | [5 empty] | SB135135 | C
B64751 | 2021-06-22 | 2 | A |  | 5 | A | AE1548 | 합금강 | AE4130M6 | BM#2 | 1631 | 45 | 1597 | 1582 | 28 | 4400 |  | 1 | 0.19 | 15 |  | -2.15 | 1539 | 1587 | 6.91 | 0 | 0 | 29 | 83 | 64 | Y |  | 2021-06-22 22:57 | 51 | 1099 | 22 | 20 | 20 | 20 | 19 | 19 | 18 | 17 | 16 | 15 | 14 | 14 | 12 | 12 | 18 | 20 | 12 | 20 | -0.16 |  | 50 | Y | -0.4 |  |  |  | 1.61 |  |  |  | N | N | N | Y | 190 | 0.48 | 61 | 96900 | 95228 | 2072 | 16100 | 13 | 2 |  | 2021-06-22 22:58 | 1539 | 109 |  | 28 |  | * STR#2 EDGE HEATER 누수로 미적용 이상공정/생관통보 *L/D3T이월 정상적으로함. | [14 empty] | 99.9 | 100 | 0 | 0 | 0 |  | 651 | 700 | Y | N | 0 | 0 | 0 |  | 651 | 700 | N | N | N | Y | [5 empty] | SB135135 | C
A65280 | 2021-06-22 | 1 | A | TUNDISH교체 | 1 | A | AE1055LS | 탄소강 | G-AE1055LS | BM#1 | 1604 | 42 | 1636 | 1522 | 34 | 6500 |  | 3 | 0.4 | 25 |  | -1.92 | 1574 | 1636 | 0 | 600 |  | 31 | 4 | 62 | Y |  | 2021-06-22 22:44 | 90 | 1090 | 37 | 39 | 25 | 42 | 23 | 29 | 33 | 35 | 36 | 37 | 38 |  |  | 38 | 34 | 42 | 23 | 0 | -3.8 |  | 5 | Y | 0.2 |  | 2.28 | 2.16 | 1.47 |  |  |  |  | N | N | M | 210 | 0.49 | 55 | 101520 | 88578 | 7272 | 15530 | 03 | 1 |  | 2021-06-22 22:52 | 1574 | 140 |  | 55 |  | *FLUX 220KG/10KG *RH 진공시간 미달(25분▶0분) - 이상재 등록 | [14 empty] | 106.92 | 100 | 1500 | 0 | 0 |  | 400 |  | Y | N | 1500 | 0 | 0 |  | 400 |  | Y | N | N |  |  | Y |  |  |  | BT180180 | H
B64752 | 2021-06-22 | 2 | A |  | 6 | A | AE1548 | 합금강 | AE4130M6 | BM#2 | 1633 | 49 | 1602 | 1553 | 29 | 5600 |  | 1 | 0.2 | 16 |  | -2.32 | 1551 | 1600 | 7.4 | 0 | 0 | 16 | 59 | 63 | Y |  | 2021-06-22 23:58 | 63 | 1099 | 11 | 16 | 22 | 26 | 28 | 28 | 28 | 27 | 26 | 25 | 25 | 24 | 23 | 22 | 24 | 28 | 22 | 28 | -0.13 | Y | 45 | Y | -0.2 |  |  |  | 1.27 |  |  |  | N | N | N | Y | 180 | 0.48 | 64 | 96900 | 97104 | 3096 | 15300 | 13 | 2 |  | 2021-06-23 00:03 | 1551 | 116 |  | 29 |  | * STR#2 EDGE HEATER 누수로 미적용 이상공정/생관통보 | [6 empty] | 10C66E62E6384BFD906C2A78AA9EF1D6 | 271F43F113914E2CA5874125A21855CC | F2926E7A631A47FCAB4241935D27BFFC |  | 23A507F0A8F645559D76F0DFA0179FFB | C99FBFFDAE544AD7BB8BF52D0E0A3C78 | EAD17E41F85549FFA80C7DA06322D0B4 |  | 96.75 | 100 | 0 | 0 | 0 |  | 651 | 700 | Y | N | 0 | 0 | 0 |  | 651 | 700 | N | N | N | Y | [5 empty] | SB135135 | H
A65281 | 2021-06-22 | 1 | A |  | 2 | A | AE1055LS | 탄소강 | G-AE1055LS | BM#1 | 1627 | 42 | 1609 | 1522 | 33 | 5800 |  | 3 | 0.34 | 26 |  | -1.66 | 1555 | 1609 | 0 | 226.67 |  | 36 | 32 | 57 | Y |  | 2021-06-22 23:54 | 71 | 1101 | 37 | 33 | 30 | 29 | 29 | 29 | 28 | 28 | 27 | 27 | 26 | 26 |  | 26 | 29 | 30 | 26 | 29 | -0.09 |  | 45 | Y | 0 | [8 empty] | N | N | Y | 200 | 0.52 | 56 | 84600 | 91303 | 7997 | 15970 | 03 | 1 |  | 2021-06-23 | 1555 | 132 |  | 42 | 8 | [7 empty] | A2559E91C8444F5EBC1FC1397519A7F8 | 929861F677BF4F49B1206CCA26768E0D | 9EEEB44778E44E4DA7E9247F317EB9C0 |  | 67921E967BE14ECEB22D09E06E2A51C2 | 245C402AE6394AE79436BA85CAF446C7 | 374B4695512848159BF4B39083AF0893 |  | 85.58 | 100 | 0 | 0 | 0 |  | 400 |  | Y | N | 0 | 0 | 0 |  | 400 |  | Y | N | N |  |  | Y |  |  |  | BT180180 | H
A65282 | 2021-06-22 | 1 | A |  | 3 | A | AE1055LS | 탄소강 | G-AE1055LS | BM#1 | 1600 | 42 | 1602 | 1543 | 32 | 5500 |  | 3 | 0.2 | 25 |  | -1.18 | 1564 | 1602 | 0 | 256.2 |  | 22 | 35 | 50 | Y |  | 2021-06-23 00:54 | 80 | 1101 | 24 | 23 | 33 | 38 | 39 | 41 | 42 | 42 | 42 | 42 | 42 | 41 |  | 41 | 38 | 42 | 41 | 42 | -0.04 | Y | 25 | Y | -0.2 | [8 empty] | N | N | Y | 190 | 0.52 | 57 | 84600 | 94190 | 7960 | 15160 | 03 | 1 |  | 2021-06-23 01:11 | 1564 | 134 |  | 39 | [16 empty] | 83.76 | 100 | 0 | 0 | 0 |  | 400 |  | Y | N | 0 | 0 | 0 |  | 400 |  | Y | N | N |  |  | Y |  |  |  | BT180180 | H
B64753 | 2021-06-22 | 2 | A |  | 7 | A | AE1548 | 합금강 | AE4130M6 | BM#2 | 1635 | 50 | 1605 | 1580 | 31 | 5100 |  | 1 | 0.21 | 15 |  | -2.12 | 1566 | 1613 | 10.54 | 0 | 0 | 38 | 84 | 56 | Y |  | 2021-06-23 00:57 | 78 | 1101 | 20 | 24 | 34 | 38 | 41 | 41 | 42 | 41 | 40 | 39 | 39 | 38 | 37 | 36 | 37 | 42 | 36 | 41 | -0.17 | Y | 35 | Y | -0.2 |  |  |  | 0.89 |  |  |  | N | N | N | Y | 170 | 0.47 | 64 | 96900 | 96453 | 2997 | 16000 | 13 | 2 |  | 2021-06-23 01:06 | 1566 | 122 |  | 35 |  | * STR#2 EDGE HEATER 누수로 미적용 이상공정/생관통보 | [14 empty] | 97.48 | 100 | 0 | 0 | 0 |  | 651 | 700 | Y | N | 0 | 0 | 0 |  | 651 | 700 | Y | N | N | Y | [5 empty] | SB135135 | H
A65283 | 2021-06-22 | 1 | A |  | 4 | A | AE1055LS | 탄소강 | G-AE1055LS | BM#1 | 1617 | 46 | 1613 | 1555 | 33 | 5900 |  | 3 | 0.2 | 25 |  | -1.72 | 1558 | 1613 | 0 | 414.33 |  | 37 | 25 | 44 | Y |  | 2021-06-23 02:03 | 74 | 1099 | 41 | 42 | 43 | 44 | 45 | 45 | 45 | 44 | 44 | 43 | 43 | 43 |  | 43 | 44 | 45 | 43 | 45 | -0.06 | Y | 35 | Y | 0 | [8 empty] | N | N | Y | 180 | 0.52 | 56 | 84600 | 92844 | 7006 | 15980 | 03 | 1 |  | 2021-06-23 02:14 | 1613 | 138 |  | 29 | [16 empty] | 86.11 | 100 | 0 | 0 | 0 |  | 400 |  | Y | N | 0 | 0 | 0 |  | 400 |  | Y | N | N |  |  | Y |  |  |  | BT180180 | H
B64754 | 2021-06-22 | 2 | A |  | 8 | A | AE1548 | 합금강 | AE4130M6 | BM#2 | 1624 | 49 | 1617 | 1568 | 33 | 5900 |  | 1 | 0.27 | 15 |  | -2.24 | 1558 | 1608 | 16.05 | 0 | 0 | 5 | 79 | 50 | Y |  | 2021-06-23 02:04 | 70 | 1101 | 34 | 33 | 34 | 33 | 33 | 33 | 33 | 31 | 30 | 30 | 29 | 28 | 27 | 27 | 31 | 34 | 27 | 33 | -0.13 |  | 55 | Y | 0 |  |  |  | 1.18 |  |  |  | N | N | N | Y | 170 | 0.48 | 64 | 96900 | 97998 | 3002 | 15800 | 13 | 2 |  | 2021-06-23 02:07 | 1558 | 128 |  | 34 |  | * STR#2 EDGE HEATER 누수로 미적용 이상공정/생관통보 | [14 empty] | 96.51 | 100 | 0 | 0 | 0 |  | 651 | 700 | Y | N | 0 | 0 | 0 |  | 651 | 700 | N | N | N | Y | [5 empty] | SB135135 | H
A65284 | 2021-06-22 | 1 | A |  | 5 | A | AE1055LS | 탄소강 | G-AE1055LS | BM#1 | 1616 | 42 | 1598 | 1549 | 35 | 5700 |  | 3 | 0.52 | 25 |  | -1.63 | 1547 | 1598 | 0 | 328.43 |  | 31 | 5 | 29 | Y |  | 2021-06-23 03:02 | 63 | 1100 | 41 | 40 | 36 | 35 | 33 | 32 | 31 | 29 | 29 | 28 | 28 | 27 |  | 27 | 32 | 36 | 27 | 0 | -0.18 |  | 50 | Y | -0.2 | [8 empty] | N | N | Y | 170 | 0.52 | 59 | 101520 | 98206 | 7494 | 15030 | 03 | 1 |  | 2021-06-23 03:08 | 1547 | 117 |  | 27 | 21 | [15 empty] | 96.78 | 100 | 0 | 0 | 0 |  | 400 |  | Y | N | 0 | 0 | 0 |  | 400 |  | Y | N | N |  |  | Y |  |  |  | BT180180 | H
B64755 | 2021-06-22 | 2 | A | 잔강최소화전 | 9 | A | AE1548 | 합금강 | AE4130M6 | BM#2 | 1609 | 49 | 1623 | 1543 | 37 | 7000 |  | 1 | 0.17 | 15 |  | -2.19 | 1558 | 1609 | 15.39 | 0 | 0 | 29 | 84 | 55 | Y |  | 2021-06-23 03:12 | 70 | 1101 | 25 | 26 | 31 | 33 | 34 | 35 | 34 | 34 | 33 | 32 | 31 | 31 | 30 | 29 | 32 | 35 | 29 | 34 | -0.15 | Y | 40 | Y | -0.2 |  |  |  | 1.16 |  |  |  | Y | N | N | Y | 220 | 0.48 | 66 | 94763 | 101459 | 3091 | 3000 | 13 | 2 |  | 2021-06-23 03:15 | 1558 | 122 |  | 31 |  | * STR#2 EDGE HEATER 누수로 미적용 이상공정/생관통보 *T/D 중량 2T | 8B7A465E39A44BB0A196FD59AB2EB936 | [13 empty] | 90.81 | 100 | 0 | 3387 | 0 |  | 651 | 700 | Y | N | 0 | 3138 | 0 |  | 651 | 700 | N | N | N | Y | [5 empty] | SB135135 | H
A65285 | 2021-06-22 | 1 | A |  | 6 | A | AE1055LS | 탄소강 | G-AE1055LS | BM#1 | 1582 | 44 | 1596 | 1534 | 30 | 5200 |  | 3 | 0.16 | 25 |  | -1.58 | 1544 | 1596 | 0 | 263.05 |  | 36 | 33 | 40 | Y |  | 2021-06-23 04:04 | 60 | 1101 | 26 | 26 | 29 | 29 | 29 | 29 | 28 | 28 | 27 | 27 | 27 | 26 |  | 26 | 28 | 29 | 26 | 29 | -0.06 |  | 45 | Y | -0.2 | [8 empty] | N | N | Y | 210 | 0.52 | 59 | 101520 | 96504 | 7496 | 15940 | 03 | 1 |  | 2021-06-23 04:15 | 1544 | 122 |  | 26 | [16 empty] | 97.19 | 100 | 0 | 0 | 0 |  | 400 |  | Y | N | 0 | 0 | 0 |  | 400 |  | Y | N | N |  |  | Y |  |  |  | BT180180 | H
B64756 | 2021-06-22 | 2 | B | 잔강최소화 | 10 | A | SM35C | 탄소강 | B | BM#2 | 1611 | 45 | 1633 | 1558 | 35 | 6200 |  | 1 | 0.2 | 15 |  | -2.49 | 1569 | 1624 | 12.34 | 0 | 0 | 16 | 60 | 54 | Y |  | 2021-06-23 04:06 | 68 | 1099 | -210 | -31 | 15 | 16 | 19 | 21 | 22 | 22 | 23 | 22 | 22 | 21 |  | 21 | 12 | 23 | 21 | 22 | -0.03 | Y | 15 | Y | -0.2 | [7 empty] | N | N | N | N | 210 | 0.46 | 59 | 99905 | 96817 | 533 | 15400 | 13 | 2 |  | 2021-06-23 04:09 | 1569 | 146 |  | 60 |  | * STR#2 EDGE HEATER 누수로 미적용 *최소화 롱노즐 교체. *전 HEAT S/R 로인한 주속 적용. | [14 empty] | 103.21 | 100 | 2800 | 0 | 0 |  | 651 | 400 | Y | N | 2800 | 0 | 0 |  | 651 | 400 | N | N | N | [6 empty] | RB140.00 | C
A65286 | 2021-06-22 | 1 | B |  | 7 | A | AE1055LS | 탄소강 | G-AE1055LS | BM#1 | 1608 | 42 | 1597 | 1551 | 28 | 5000 |  | 3 | 0.33 | 25 |  | -1.35 | 1553 | 1597 | 0 | 276.39 |  | 22 | 36 | 46 | Y |  | 2021-06-23 05:02 | 69 | 1100 | 25 | 27 | 31 | 33 | 33 | 33 | 32 | 32 | 32 | 31 | 31 | 31 |  | 31 | 31 | 33 | 31 | 33 | -0.05 | Y | 40 | Y | 0 | [8 empty] | N | N | Y | 200 | 0.52 | 56 | 101520 | 92499 | 7951 | 15200 | 03 | 1 |  | 2021-06-23 05:10 | 1553 | 125 |  | 29 | [16 empty] | 101.57 | 100 | 0 | 0 | 0 |  | 400 |  | Y | N | 0 | 0 | 0 |  | 400 |  | Y | N | N |  |  | Y |  |  |  | BT180180 | H
B64757 | 2021-06-22 | 2 | B |  | 11 | A | SM35C | 탄소강 | B | BM#2 | 1641 | 44 | 1644 | 1539 | 36 | 6700 |  | 1 | 0.19 | 18 |  | -2.24 | 1558 | 1632 | 20.63 | 0 | 0 | 38 | 85 | 49 | Y |  | 2021-06-23 05:18 | 57 | 1099 | 19 | 19 | 22 | 23 | 24 | 24 | 24 | 24 | 23 | 23 | 23 | 22 |  | 22 | 23 | 24 | 22 | 24 | -0.06 | Y | 35 | Y | -0.2 | [7 empty] | N | N | N | N | 200 | 0.52 | 58 | 91611 | 95839 | 911 | 14900 | 13 | 2 |  | 2021-06-23 05:24 | 1558 | 147 |  | 48 |  | * STR#2 EDGE HEATER 누수로 미적용 | [14 empty] | 93.01 | 100 | 0 | 0 | 0 |  | 651 | 400 | Y | N | 0 | 0 | 0 |  | 651 | 400 | N | N | N | [6 empty] | BM510510 | C
A65287 | 2021-06-22 | 1 | B |  | 8 | A | AE1055LS | 탄소강 | G-AE1055LS | BM#1 | 1628 | 42 | 1598 | 1565 | 27 | 4700 |  | 3 | 0.17 | 26 |  | -1.29 | 1559 | 1598 | 0 | 204.89 |  | 37 | 26 | 39 | Y |  | 2021-06-23 05:44 | 75 | 1102 | 30 | 31 | 33 | 35 | 36 | 37 | 36 | 35 | 35 | 34 | 36 | 36 | 35 | 35 | 35 | 37 | 34 | 36 | -0.15 | Y | 20 | Y | -0.2 | [8 empty] | N | N | Y | 190 | 0.52 | 59 | 101520 | 96306 | 7994 | 15300 | 03 | 1 |  | 2021-06-23 06:01 | 1559 | 127 |  | 44 | [8 empty] | 733E8D042A4E46888B5A8C0DA1172A00 | D29D6229E1A941BEBEEAA0FA38A15AF5 | 357DEB8C54B84C4BA527DAA8B09068DD |  | A3EE376F9FC34493A7F67DFBB2D3CD02 | 7AAC6C016C104052A10B40B75A8205B9 | BC53A839F0994293B0C67BA5686E86C4 |  | 10152000 | 100 | 0 | 0 | 0 |  | 400 |  | Y | N | 0 | 0 | 0 |  | 400 |  | Y | N | N |  |  | Y |  |  |  | BT180180 | H
B64758 | 2021-06-22 | 2 | B |  | 12 | A | SM35C | 탄소강 | B | BM#2 | 1649 | 45 | 1645 | 1579 | 35 | 5900 |  | 1 | 0.18 | 20 |  | -2.14 | 1568 | 1629 | 15.32 | 0 | 0 | 5 | 80 | 38 | Y |  | 2021-06-23 06:19 | 67 | 1101 | 21 | 23 | 27 | 28 | 28 | 28 | 28 | 28 | 27 | 26 | 26 | 25 | 24 | 24 | 26 | 28 | 24 | 28 | -0.08 | Y | 50 | Y | 0 | [7 empty] | Y | Y | Y | N | 190 | 0.45 | 67 | 92810 | 94574 | 5076 | 14200 | 13 | 2 |  | 2021-06-23 06:23 | 1568 | 148 |  | 46 |  | * STR#2 EDGE HEATER 누수로 미적용 * 전공정 요청으로 L/D 5TON 내림 * 후 HEAT L/D 강제개공 ID : 306,406 | [14 empty] | 93 | 100 | 0 | 0 | 0 |  | 651 | 600 | Y | N | 0 | 0 | 0 |  | 652 | 600 | N | N | N | [6 empty] | RB100.00 | C
A65288 | 2021-06-22 | 1 | B |  | 9 | A | AE1055LS | 탄소강 | G-AE1055LS | BM#1 | 1607 | 40 | 1579 | 1552 | 33 | 5000 |  | 3 | 0.6 | 25 |  | -1.16 | 1546 | 1580 | 0 | 231.44 |  | 31 | 6 | 38 | Y |  | 2021-06-23 06:52 | 62 | 1104 | 33 | 30 | 26 | 24 | 22 | 22 | 20 | 20 | 26 | 21 | 37 | 32 | 33 | 33 | 26 | 37 | 32 | 0 | -1 | Y | 5 | Y | 0.2 | [8 empty] | N | N | Y | 180 | 0.52 | 59 | 101520 | 97712 | 7788 | 15600 | 03 | 1 |  | 2021-06-23 07:07 | 1546 | 119 |  | 36 | [16 empty] | 96 | 100 | 0 | 0 | 0 |  | 400 |  | Y | N | 0 | 0 | 0 |  | 400 |  | Y | N | N |  |  | Y |  |  |  | BT180180 | H
B64759 | 2021-06-22 | 2 | B | 연주종료 | 13 | A | SM35C | 탄소강 | B | BM#2 | 1661 | 51 | 1647 | 1595 | 43 | 5800 |  | 1 | 0.23 | 16 |  | -2.54 | 1583 | 1644 | 13.03 | 0 | 0 | 29 | 85 | 32 | Y |  | 2021-06-23 07:19 | 82 | 1099 | 21 | 20 | 29 | 35 | 38 | 40 | 41 | 40 | 40 | 39 | 39 | 38 | 37 | 37 | 36 | 41 | 37 | 40 | -0.13 | Y | 30 | Y | -0.2 | [7 empty] | N | N | N | N | 180 | 0.44 | 63 | 78514 | 89351 | 1599 | 2000 | 13 | 2 |  | 2021-06-23 07:21 | 1583 | 160 |  | 55 |  | * STR#2 EDGE HEATER 누수로 미적용 * 연주 종료 : 09 시 34분 | C9EED80239CB4FB2A4E0F7E869D3E463 | 5B1E35553C6B455FBAC5B9F32F862A1A | 7BD98B62B9794325996DFC78709FC3B1 |  |  | 8D4B0958428947478B593A7BA58BBB03 | 2B259242ECD34C7FBBA3686BFB73A33D |  |  | E3DB848236C44D76B4DBB56493681526 | F3CF8AA34D2349BB8527CC9F1FE21280 |  |  |  | 86.37 | 100 | 0 | 3230 | 0 |  | 651 | 400 | Y | N | 0 | 3350 | 0 |  | 651 | 400 | N | N | N | [6 empty] | RB110.00 | C
A65289 | 2021-06-23 | 1 | B |  | 10 | A | AE1055LS | 탄소강 | G-AE1055LS | BM#1 | 1633 | 46 | 1602 | 1569 | 25 | 4400 |  | 3 | 0.51 | 25 |  | -1.21 | 1562 | 1602 | 0 | 208.59 |  | 36 | 34 | 43 | Y |  | 2021-06-23 07:52 | 78 | 1085 | 43 | 22 | 26 | 28 | 29 | 29 | 29 | 29 | 29 | 29 | 28 | 27 | 28 | 28 | 29 | 29 | 27 | 29 | -0.02 | Y | 35 | Y | 0.2 | [8 empty] | N | N | Y | 170 | 0.5 | 61 | 84600 | 94715 | 7135 | 16000 | 03 | 1 |  | 2021-06-23 08:00 | 1562 | 122 |  | 38 |  | *RH설비점검 작업지연 감속주입 20%이상 감속 ID:104~105.204~205 STR#2기 에지히터 HEAYY FAULT 발생 OFF ID 203~205 | [14 empty] | 83.19 | 100 | 0 | 0 | 0 |  | 400 |  | Y | N | 0 | 0 | 0 |  | 400 |  | Y | N | N |  |  | Y |  |  |  | BT180180 | H
A65290 | 2021-06-23 | 1 | B |  | 11 | A | AE1055LS | 탄소강 | G-AE1055LS | BM#1 | 1611 | 40 | 1590 | 1541 | 21 | 4300 |  | 3 | 0.64 | 25 |  | -0.95 | 1566 | 1596 | 0 | 219.93 |  | 22 | 37 | 39 | Y |  | 2021-06-23 08:55 | 82 | 1092 | 25 | 26 | 26 | 28 | 30 | 30 | 30 | 30 | 29 | 29 | 29 | 29 | 28 | 28 | 28 | 30 | 28 | 30 | -0.04 | Y | 50 | Y | 0 | [8 empty] | N | N | Y | 210 | 0.4 | 70 | 84600 | 90220 | 7980 | 15900 | 03 | 1 |  | 2021-06-23 09:22 | 1566 | 110 |  | 38 | 19 | *RH설비점검 작업지연 감속주입 20%이상 감속 | [14 empty] | 86.11 | 100 | 0 | 0 | 0 |  | 400 |  | Y | N | 0 | 0 | 0 |  | 400 |  | Y | N | N |  |  | Y |  |  |  | BT180180 | H
A65291 | 2021-06-23 | 1 | B |  | 12 | A | AE1055LS | 탄소강 | G-AE1055LS | BM#1 | 1622 | 40 | 1597 | 1532 | 29 | 5700 |  | 3 | 0.16 | 25 |  | -1.23 | 1557 | 1594 | 0 | 267.25 |  | 37 | 27 | 47 | Y |  | 2021-06-23 10:09 | 73 | 1103 | 27 | 27 | 29 | 30 | 30 | 30 | 29 | 29 | 29 | 29 | 29 | 29 | 29 | 29 | 29 | 30 | 29 | 30 | -0.02 | Y | 45 | Y | 0 | [8 empty] | N | N | Y | 200 | 0.51 | 62 | 101520 | 96925 | 7525 | 15400 | 03 | 1 |  | 2021-06-23 10:16 | 1557 | 123 |  | 37 | 5 | [15 empty] | 96.73 | 100 | 0 | 0 | 0 |  | 400 |  | Y | N | 0 | 0 | 0 |  | 400 |  | Y | N | N |  |  | Y |  |  |  | BT180180 | H
A65292 | 2021-06-23 | 1 | B |  | 13 | A | AE1055LS | 탄소강 | G-AE1055LS | BM#1 | 1623 | 44 | 1581 | 1543 | 26 | 5000 |  | 3 | 0.17 | 25 |  | -1.51 | 1552 | 1598 | 0 | 332.47 |  | 31 | 7 | 52 | Y |  | 2021-06-23 11:22 | 68 | 1083 | 25 | 23 | 26 | 27 | 28 | 29 | 29 | 28 | 28 | 27 | 26 | 26 |  | 26 | 27 | 29 | 26 | 28 | -0.05 | Y | 30 | Y | 0 | [8 empty] | N | N | Y | 190 | 0.52 | 55 | 101520 | 92555 | 7945 | 15500 | 03 | 1 |  | 2021-06-23 11:30 | 1552 | 129 |  | 26 | [16 empty] | 101.07 | 100 | 0 | 0 | 0 |  | 400 |  | Y | N | 0 | 0 | 0 |  | 400 |  | Y | N | N |  |  | Y |  |  |  | BT180180 | H
A65293 | 2021-06-23 | 1 | B |  | 14 | A | AE1055LS | 탄소강 | G-AE1055LS | BM#1 | 1608 | 41 | 1594 | 1533 | 22 | 4500 |  | 3 | 0.16 | 25 |  | -1.39 | 1551 | 1593 | 0 | 216.39 |  | 36 | 35 | 68 | Y |  | 2021-06-23 12:24 | 67 | 1102 | 43 | 25 | 27 | 31 | 33 | 32 | 32 | 33 | 33 | 31 | 31 | 31 | 31 | 31 | 31 | 33 | 31 | 33 | -0.05 | Y | 40 | Y | 0 | [8 empty] | N | N | Y | 180 | 0.48 | 60 | 84600 | 88861 | 7939 | 15600 | 03 | 1 |  | 2021-06-23 12:35 | 1551 | 101 |  | 20 | 29 | *전공정 작업지연 정속유지강종 감속 ID:103~105.203~205 | [14 empty] | 87.31 | 100 | 0 | 0 | 0 |  | 400 |  | Y | N | 0 | 0 | 0 |  | 400 |  | Y | N | N |  |  | Y |  |  |  | BT180180 | H
A65294 | 2021-06-23 | 1 | D |  | 15 | A | AE1055LS | 탄소강 | G-AE1055LS | BM#1 | 1668 | 41 | 1608 | 1610 | 40 | 4000 |  | 3 | 0.16 | 25 |  | -1.54 | 1562 | 1608 | 0 | 244.1 |  | 35 | 16 | 1663 | Y |  | 2021-06-23 13:23 | 78 | 1110 | 31 | 30 | 31 | 33 | 33 | 33 | 33 | 31 | 30 | 30 | 30 | 28 | 27 | 27 | 31 | 33 | 27 | 33 | -0.12 | Y | 50 | Y | 0 | [8 empty] | N | N | Y | 170 | 0.45 | 64 | 101520 | 91568 | 7832 | 16200 | 03 | 1 |  | 2021-06-23 13:30 | 1562 | 103 |  | 21 |  | *전공정요청 감속주입(정속유지강종) | [14 empty] | 103.01 | 100 | 0 | 0 | 0 |  | 400 |  | Y | N | 0 | 0 | 0 |  | 400 |  | Y | N | N |  |  | Y |  |  |  | BT180180 | H
B64762 | 2021-06-23 | 2 | D | 연주시작 | 1 | B | AE4330VM2 | 합금강 | SNCM439계 | BM#2 | 1594 | 57 | 1636 | 1533 | 49 | 10400 |  | 3 | 0.17 | 20 |  | -1.63 | 1591 | 1635 | 86.81 | 33.53 | 0 | 22 | 38 | 72 | Y |  | 2021-06-23 14:10 | 98 | 1089 | -224 | -44 | 50 | 43 | 46 | 48 | 50 | 51 | 52 | 52 | 52 | 52 | 52 | 52 | 50 | 52 | 52 | 52 | 0 |  | 25 | Y | 0 |  | 1.99 | 1.99 |  |  |  |  | N | N | N | N | 210 | 0.44 | 67 | 95337 | 108650 | 3000 | 15300 | 16 | 1 |  | 2021-06-23 14:10 | 1591 | 136 |  | 23 |  | * 연주시작 : 14 : 35 * BUTT 타입롱노즐사용(일반타입.) * T/D FLUX 용탕부: 120 KG / 유탕부: 10KG 투입. * EDGE HEATER 코일 건조로 미적용. 이상공정/생관통보 | F2AABC59ED634E84A743E740BF023499 |  | 4CB1CDD1F65D4ABCA31812832ED336B8 | [11 empty] | 86.59 | 100 | 730 | 0 | 0 |  | 651 | 400 | N | Y | 810 | 0 | 0 |  | 651 | 400 | N | Y | Y | Y | [5 empty] | RB152.40 | C
A65295 | 2021-06-23 | 1 | D |  | 16 | A | AE1055LS | 탄소강 | G-AE1055LS | BM#1 | 1665 | 56 | 1597 | 1587 | 21 | 3400 |  | 3 | 0.15 | 25 |  | -1.16 | 1562 | 1597 | 0 | 214.72 |  | 37 | 28 | 51 | Y |  | 2021-06-23 14:28 | 78 | 1096 | 28 | 29 | 35 | 43 | 38 | 41 | 34 | 32 | 22 | 36 | 34 | 45 | 44 | 44 | 36 | 45 | 44 | 44 | -0.07 | Y | 15 | Y | 0 | [7 empty] | Y | N | N | Y | 210 | 0.44 | 71 | 152280 | 95058 | 7992 | 16100 | 03 | 1 |  | 2021-06-23 14:36 | 1562 | 110 |  | 22 |  | *전공정 작업지연 정속유지강종 감속 전공정지연으로 감속주입함(20%이상)공정등록ID104~109.204~209 | [14 empty] | 15228000 | 100 | 0 | 0 | 0 |  | 400 |  | Y | N | 0 | 0 | 0 |  | 400 |  | Y | N | N |  |  | Y |  |  |  | BT180180 | H
B64763 | 2021-06-23 | 2 | D |  | 2 | B | AE4330VM2 | 합금강 | SNCM439계 | BM#2 | 1560 | 64 | 1614 | 1543 | 43 | 8800 |  | 3 | 0.17 | 18 |  | -1.34 | 1554 | 1614 | 0.11 | 0 | 0 | 5 | 81 | 287 | Y |  | 2021-06-23 15:28 | 61 | 1105 | 50 | 43 | 38 | 36 | 34 | 33 | 32 | 30 | 29 | 29 | 28 | 28 | 27 | 27 | 33 | 38 | 27 | 0 | -0.2 |  | 55 | Y | 0 |  |  |  | 1.18 |  |  |  | N | N | N | N | 210 | 0.45 | 69 | 90729 | 99058 | 5042 | 15300 | 16 | 1 |  | 2021-06-23 15:30 | 1554 | 136 |  | 13 |  | * EDGE HEATER 코일 건조로 미적용. 이상공정/생관통보 * 전 공정 RH 작업으로 L/D잔강이월 5T | [6 empty] | D74BAF43F47040F4A9EF9CEC215BAF5E | D006E6C843E9424E84C54B297A757536 | 73ADC024863148A1B4D0C424F3776D7D |  | F2EF96378044487CBADAD436BB24CDC9 | C400D9BD02BC4CD5B2BD5034F3D4B98D | C3DD5CA119D045F598DC9AE0E10E7952 |  | 88.3 | 100 | 0 | 0 | 0 |  | 651 | 400 | N | Y | 0 | 0 | 0 |  | 651 | 400 | N | Y | Y |  | Y |  |  |  |  | RB165.10 | C
A65296 | 2021-06-23 | 1 | D |  | 17 | A | P-AE1055LSM | 탄소강 | G-AE1055LS | BM#1 | 1615 | 70 | 1597 | 1554 | 30 | 5100 |  | 3 | 0.16 | 25 |  | -0.96 | 1565 | 1597 | 4.47 | 262.21 |  | 31 | 8 | 68 | Y |  | 2021-06-23 15:52 | 81 | 1090 | 43 | 42 | 42 | 41 | 40 | 40 | 38 | 37 | 36 | 36 | 36 | 35 | 34 | 34 | 39 | 42 | 34 | 36 | -0.16 |  | 50 | Y | -0.2 | [7 empty] | Y | Y | Y | Y | 200 | 0.5 | 61 | 50766 | 97113 | 6987 | 16300 | 03 | 1 |  | 2021-06-23 15:58 | 1565 | 122 |  | 9 |  | *전공정 작업지연 정속유지강종 감속 *유사강종 연연주 혼탕부 성분확인 ID: 101.201 | [14 empty] | 5076600 | 100 | 0 | 0 | 0 |  | 400 |  | Y | N | 0 | 0 | 0 |  | 401 |  | Y | N | N |  |  | Y |  |  |  | BT180180 | H
B64764 | 2021-06-23 | 2 | D |  | 3 | B | AE4330VM2 | 합금강 | SNCM439계 | BM#2 | 1592 | 53 | 1632 | 1561 | 51 | 9200 |  | 1 | 0.54 | 19 |  | -2.79 | 1550 | 1633 | 28.81 | 0 | 0 | 16 | 62 | 296 | Y |  | 2021-06-23 16:13 | 57 | 1089 | 26 | 22 | 21 | 19 | 18 | 18 | 17 | 16 | 15 | 14 | 13 | 13 | 12 | 11 | 17 | 21 | 11 | 0 | -0.18 |  | 55 | Y | -0.2 |  |  |  | 0.93 |  |  |  | Y | Y | Y | N | 200 | 0.45 | 70 | 94303 | 99240 | 3010 | 16200 | 16 | 1 |  | 2021-06-23 16:17 | 1550 | 138 |  | 37 |  | * EDGE HEATER 코일 건조로 미적용. 이상공정/생관통보 | [14 empty] | 92.73 | 100 | 0 | 0 | 0 |  | 651 | 600 | N | Y | 0 | 0 | 0 |  | 651 | 600 | N | Y | Y | Y | [5 empty] | RB254.00 | C
A65297 | 2021-06-23 | 1 | D |  | 18 | A | P-AE1055LSM | 탄소강 | G-AE1055LS | BM#1 | 1612 | 42 | 1596 | 1548 | 25 | 4400 |  | 3 | 0.16 | 25 |  | -0.98 | 1567 | 1596 | 0 | 240.58 |  | 36 | 36 | 67 | Y |  | 2021-06-23 16:33 | 83 | 1090 | 34 | 33 | 32 | 34 | 33 | 33 | 32 | 31 | 30 | 30 | 30 | 29 | 31 | 31 | 32 | 34 | 29 | 33 | -0.11 | Y | 45 | Y | 0.4 | [7 empty] | Y | Y | Y | Y | 190 | 0.48 | 61 | 101532 | 92276 | 8074 | 15900 | 03 | 1 |  | 2021-06-23 16:45 | 1567 | 111 |  | 31 | 14 | [6 empty] | 04F3C59524DB419593AD22DAE21E2A37 | 59BDF7F96B8645CB9D3A657764210668 | C77AED98585F48E3BDDFC7F2EB4482B7 |  | C2091EA8648C4E2391EA7AB96DB9181D | DAFD78029E99450B8B64E5329B56CCF8 | 3887859507F0467E9AD7301F2E4EBF87 |  |  | 102.3 | 100 | 0 | 0 | 0 |  | 400 |  | Y | N | 0 | 0 | 0 |  | 401 |  | Y | N | N |  |  | Y |  |  |  | BT180180 | H
A65298 | 2021-06-23 | 1 | D |  | 19 | A | P-AE1055LSM | 탄소강 | G-AE1055LS | BM#1 | 1634 | 38 | 1591 | 1558 | 23 | 3900 |  | 3 | 0.16 | 25 |  | -0.99 | 1559 | 1590 | 0 | 239.25 |  | 35 | 17 | 67 | Y |  | 2021-06-23 17:40 | 75 | 1091 | 30 | 28 | 27 | 26 | 25 | 24 | 23 | 21 | 21 | 21 | 20 | 20 | 20 | 20 | 24 | 27 | 20 | 21 | -0.14 |  | 50 | Y | 0 | [7 empty] | Y | Y | Y | Y | 180 | 0.48 | 61 | 84610 | 92467 | 6983 | 15500 | 03 | 1 |  | 2021-06-23 17:49 | 1559 | 103 |  | 26 | 10 | [15 empty] | 8461000 | 100 | 0 | 0 | 0 |  | 400 |  | Y | N | 0 | 0 | 0 |  | 401 |  | Y | N | N |  |  | Y |  |  |  | BT180180 | H
B64765 | 2021-06-23 | 2 | D |  | 4 | B | AE4330VM2 | 합금강 | SNCM439계 | BM#2 | 1610 | 51 | 1632 | 1537 | 48 | 10100 |  | 1 | 0.42 | 20 |  | -2.65 | 1552 | 1629 | 15.58 | 0 | 0 | 29 | 86 | 373 | Y |  | 2021-06-23 17:39 | 59 | 1087 | 7 | 11 | 16 | 19 | 20 | 20 | 20 | 20 | 19 | 18 | 17 | 16 | 15 | 16 | 17 | 20 | 15 | 20 | -0.12 | Y | 40 | Y | 0.2 |  |  |  | 1.02 |  |  |  | Y | Y | Y | N | 190 | 0.45 | 68 | 102876 | 96888 | 3000 | 15900 | 16 | 1 |  | 2021-06-23 17:42 | 1552 | 122 |  | 22 | 15 | * EDGE HEATER 코일 건조로 미적용. 이상공정/생관통보 | [14 empty] | 69.7 | 100 | 0 | 0 | 0 |  | 651 | 600 | N | Y | 0 | 0 | 0 |  | 650 | 600 | N | Y | Y | Y | [5 empty] | RB254.00 | C
A65299 | 2021-06-23 | 1 | D | TUNDISH교체전 | 20 | A | P-AE1055LSM | 탄소강 | G-AE1055LS | BM#1 | 1614 | 41 | 1591 | 1539 | 28 | 4500 |  | 3 | 0.16 | 26 |  | -0.71 | 1561 | 1583 | 0 | 185.7 |  | 37 | 29 | 72 | Y |  | 2021-06-23 18:35 | 77 | 1090 | 20 | 20 | 19 | 22 | 23 | 25 | 23 | 23 | 23 | 22 | 21 | 21 |  | 21 | 22 | 25 | 21 | 23 | -0.11 | Y | 35 | Y | 0 | [7 empty] | Y | N | N | M | 170 | 0.48 | 62 | 79531 | 93111 | 6989 | 1500 | 03 | 1 |  | 2021-06-23 18:46 | 1561 | 109 |  | 34 |  |  | 2714A1103C4F479F93FB893E8BEF7CE4 | 86613B152E014B98A9F28F7853C55EEA | F0A9DC32942A4A03809A0C54E12C1375 | [11 empty] | 7953100 | 100 | 0 | 3500 | 0 |  | 400 |  | Y | N | 0 | 3500 | 0 |  | 401 |  | Y | N | N |  |  | Y |  |  |  | BT180180 | H
B64766 | 2021-06-23 | 2 | D |  | 5 | B | AE4330VM2 | 합금강 | SNCM439계 | BM#2 | 1590 | 52 | 1634 | 1520 | 42 | 8900 |  | 1 | 0.49 | 20 |  | -2.81 | 1542 | 1621 | 38.91 | 0 | 0 | 22 | 39 | 71 | Y |  | 2021-06-23 18:56 | 49 | 1100 | 13 | 16 | 19 | 21 | 21 | 20 | 20 | 18 | 17 | 16 | 16 | 15 | 14 | 14 | 17 | 21 | 14 | 16 | -0.14 | Y | 50 | Y | 0 |  |  |  | 0.68 |  |  |  | Y | Y | Y | N | 180 | 0.45 | 68 | 92832 | 95915 | 3085 | 15900 | 16 | 1 |  | 2021-06-23 18:59 | 1542 | 119 |  | 15 | 11 | * EDGE HEATER 코일 건조로 미적용. 이상공정/생관통보 | [14 empty] | 93.77 | 100 | 0 | 0 | 0 |  | 651 | 600 | N | Y | 0 | 0 | 0 |  | 651 | 600 | N | Y | Y | Y | [5 empty] | RB241.30 | C
B64767 | 2021-06-23 | 2 | D |  | 6 | B | AE4330VM2 | 합금강 | SNCM439계 | BM#2 | 1590 | 45 | 1635 | 1556 | 38 | 7700 |  | 1 | 0.39 | 19 |  | -2.53 | 1546 | 1616 | 28.03 | 0 | 0 | 5 | 82 | 78 | Y |  | 2021-06-23 19:58 | 53 | 1088 | 12 | 12 | 16 | 18 | 19 | 19 | 19 | 18 | 17 | 16 | 15 | 12 | 11 | 11 | 16 | 19 | 11 | 19 | -0.18 | Y | 45 | Y | -0.2 |  |  |  | 0.84 |  |  |  | Y | Y | Y | N | 170 | 0.45 | 67 | 95064 | 95875 | 3025 | 15900 | 16 | 1 |  | 2021-06-23 20:05 | 1546 | 120 |  | 21 | [16 empty] | 96.12 | 100 | 0 | 0 | 0 |  | 651 | 600 | Y | Y | 0 | 0 | 0 |  | 650 | 600 | Y | Y | Y | Y | [5 empty] | RB228.60 | C
A65300 | 2021-06-23 | 1 | D | TUNDISH교체 | 1 | A | AE1055LS | 탄소강 | G-AE1055LS | BM#1 | 1632 | 43 | 1631 | 1568 | 26 | 5400 |  | 3 | 0.16 | 31 |  | -1.13 | 1579 | 1621 | 0 | 272.86 |  | 31 | 9 | 56 | Y |  | 2021-06-23 19:50 | 95 | 1094 | 39 | 23 | 22 | 35 | 20 | 26 | 31 | 34 | 36 | 37 | 38 | 39 | 39 | 39 | 33 | 39 | 39 | 39 | 0 |  | 5 | Y | 0 |  | 1.49 | 1.42 |  |  |  |  | N | N | N | N | 210 | 0.51 | 58 | 101520 | 97808 | 8042 | 15900 | 10 | 2 |  | 2021-06-23 19:57 | 1579 | 138 |  | 46 |  | *T/D FLUX 유:15KG 용:225KG | [14 empty] | 96.69 | 100 | 1500 | 0 | 0 |  | 400 |  | Y | N | 1500 | 0 | 0 |  | 400 |  | Y | N | N |  |  | Y |  |  |  | BT180180 | H
A65301 | 2021-06-23 | 1 | A |  | 2 | A | AE1055LS | 탄소강 | G-AE1055LS | BM#1 | 1625 | 40 | 1597 | 1550 | 31 | 4600 |  | 3 | 0.15 | 25 |  | -1.34 | 1553 | 1593 | 0 | 240.78 |  | 36 | 37 | 55 | Y |  | 2021-06-23 20:56 | 69 | 1092 | 40 | 33 | 31 | 29 | 29 | 28 | 28 | 28 | 27 | 27 | 27 | 28 |  | 28 | 30 | 31 | 27 | 28 | -0.1 |  | 40 | Y | 0.2 | [7 empty] | Y | N | N | Y | 200 | 0.52 | 58 | 84600 | 92156 | 7994 | 15840 | 10 | 2 |  | 2021-06-23 21:04 | 1553 | 122 |  | 40 | 20 | [15 empty] | 84.47 | 100 | 0 | 0 | 0 |  | 400 |  | Y | N | 0 | 0 | 0 |  | 400 |  | Y | N | N |  |  | Y |  |  |  | BT180180 | H
B64768 | 2021-06-23 | 2 | A |  | 7 | A | AE4330VM2 | 합금강 | SNCM439계 | BM#2 | 1591 | 46 | 1625 | 1536 | 42 | 8600 |  | 1 | 0.33 | 19 |  | -2.67 | 1549 | 1616 | 19.1 | 0 | 0 | 16 | 63 | 70 | Y |  | 2021-06-23 21:04 | 56 | 1099 | 7 | 10 | 17 | 19 | 21 | 21 | 21 | 21 | 20 | 19 | 19 | 18 | 16 | 13 | 17 | 21 | 13 | 21 | -0.16 | Y | 50 | Y | -0.4 |  |  |  | 0.76 |  |  |  | Y | Y | Y | N | 170 | 0.45 | 72 | 91624 | 100029 | 1121 | 15000 | 16 | 1 |  | 2021-06-23 21:09 | 1549 | 119 |  | 24 | 12 | *전공정 요청L/D잔강이월 미실시 이상공정등록 및 생관통보 | [14 empty] | 91.72 | 100 | 0 | 0 | 0 |  | 650 | 600 | Y | Y | 0 | 0 | 0 |  | 651 | 600 | Y | Y | Y | N | [5 empty] | RB228.60 | H
A65302 | 2021-06-23 | 1 | A |  | 3 | A | AE1055LS | 탄소강 | G-AE1055LS | BM#1 | 1593 | 40 | 1593 | 1553 | 32 | 4300 |  | 3 | 0.16 | 25 |  | -0.96 | 1569 | 1598 | 0 | 207.47 |  | 35 | 18 | 61 | Y |  | 2021-06-23 21:48 | 85 | 1097 | 27 | 25 | 25 | 26 | 27 | 28 | 27 | 28 | 28 | 27 | 27 | 27 | 27 | 27 | 27 | 28 | 27 | 28 | -0.03 | Y | 35 | Y | 0 | [7 empty] | Y | N | N | Y | 190 | 0.52 | 56 | 84600 | 93136 | 7964 | 15110 | 10 | 2 |  | 2021-06-23 22:14 | 1569 | 124 |  | 47 | [16 empty] | 84.52 | 100 | 0 | 0 | 0 |  | 400 |  | Y | N | 0 | 0 | 0 |  | 400 |  | Y | N | N |  |  | Y |  |  |  | BT180180 | H
B64769 | 2021-06-23 | 2 | A |  | 8 | B | AE4330VM2 | 합금강 | SNCM439계 | BM#2 | 1569 | 53 | 1612 | 1517 | 50 | 10200 |  | 1 | 0.26 | 20 |  | -2.49 | 1546 | 1620 | 25.55 | 0 | 0 | 29 | 87 | 68 | Y |  | 2021-06-23 22:28 | 53 | 1111 | 10 | 10 | 19 | 22 | 23 | 24 | 24 | 23 | 22 | 22 | 21 | 20 | 19 | 14 | 20 | 24 | 14 | 22 | -0.2 | Y | 50 | Y | -0.6 |  |  |  | 0.75 |  |  |  | Y | Y | Y | N | 210 | 0.45 | 71 | 98672 | 101984 | 2066 | 15400 | 16 | 1 |  | 2021-06-23 22:30 | 1546 | 114 |  | 11 |  | * 전공정 요청으로 L/D 잔강 미실시 이상공정 등록. | [6 empty] | C8EC99429B7345BDAB03D35D95F79DE3 | 42A84448821A4DC49A9E68517354BE53 | 17BD29A6AEBD4628A586D2BBBF1C1A19 |  | 5379D92A3FA84E7CBB689AE09284C45C | 25F003299CDD47D4B9C1285F8A37A5FB | AE188C6DEC80406BBE625B21CDC463FE |  | 95.84 | 100 | 0 | 0 | 0 |  | 651 | 600 | Y | Y | 0 | 0 | 0 |  | 650 | 600 | Y | Y | Y | [6 empty] | RB228.60 | H
A65303 | 2021-06-23 | 1 | A |  | 4 | A | AE1055LS | 탄소강 | G-AE1055LS | BM#1 | 1597 | 45 | 1593 | 1556 | 36 | 5600 |  | 3 | 0.15 | 25 |  | -1.18 | 1556 | 1593 | 0 | 242.12 |  | 37 | 30 | 59 | Y |  | 2021-06-23 23:03 | 72 | 1097 | 26 | 25 | 28 | 29 | 29 | 29 | 28 | 27 | 27 | 26 | 26 | 26 | 26 | 26 | 27 | 29 | 26 | 29 | -0.06 | Y | 45 | Y | 0 | [7 empty] | Y | N | N | Y | 180 | 0.52 | 62 | 101520 | 101643 | 7007 | 15230 | 10 | 2 |  | 2021-06-23 23:12 | 1556 | 113 |  | 30 | 10 | [7 empty] | 6B541578ABB64DC387D7632B3A68C51C | 51E5BABADACE413CAAC6D19E6CCC4546 | 9D03ACFF927941D684EF6E93D1DA3935 |  | 992D19E3EDD64130BE1FE5FF5EF584A1 | 0EBFEA17FB6C45978175CA3C8C123443 | B897E85A9BF54FA4BC92054AD3A62B8F |  | 94.04 | 100 | 0 | 0 | 0 |  | 400 |  | Y | N | 0 | 0 | 0 |  | 400 |  | Y | N | N |  |  | Y |  |  |  | BT180180 | H
B64770 | 2021-06-23 | 2 | A |  | 9 | A | AE4330VM2 | 합금강 | SNCM439계 | BM#2 | 1597 | 49 | 1634 | 1545 | 42 | 8600 |  | 1 | 0.28 | 19 |  | 0 | 1555 | 1619 | 17.6 | 0 | 0 | 22 | 40 | 71 | Y |  | 2021-06-23 23:30 | 62 | 1099 | 13 | 19 | 21 | 24 | 25 | 25 | 24 | 24 | 24 | 23 | 22 | 21 | 21 | 20 | 22 | 25 | 20 | 24 | -0.1 | Y | 50 | Y | 0 |  |  |  | 0.76 |  |  |  | Y | Y | Y | N | 200 | 0.45 | 70 | 120258 | 100041 | 1059 | 16400 | 16 | 1 |  | 2021-06-23 23:31 | 1555 | 122 |  | 22 | 10 | * 전공정 요청으로 L/D 잔강 미실시 이상공정 등록. | [14 empty] | 118.6 | 100 | 0 | 0 | 0 |  | 651 | 600 | Y | Y | 0 | 0 | 0 |  | 651 | 600 | Y | Y | Y | [6 empty] | RB215.90 | C
A65304 | 2021-06-23 | 1 | A |  | 5 | A | AE1055LS | 탄소강 | G-AE1055LS | BM#1 | 1610 | 42 | 1582 | 1526 | 33 | 6100 |  | 3 | 0.14 | 25 |  | -0.91 | 1555 | 1582 | 0 | 248.89 |  | 31 | 10 | 40 | Y |  | 2021-06-24 00:01 | 71 | 1098 | 25 | 25 | 24 | 25 | 25 | 26 | 25 | 24 | 24 | 23 | 23 | 22 | 22 | 21 | 24 | 26 | 21 | 25 | -0.12 | Y | 40 | Y | -0.2 | [7 empty] | Y | N | N | Y | 170 | 0.52 | 61 | 101520 | 99864 | 7986 | 15210 | 10 | 2 |  | 2021-06-24 00:11 | 1555 | 121 |  | 34 | [16 empty] | 94.7 | 100 | 0 | 0 | 0 |  | 400 |  | Y | N | 0 | 0 | 0 |  | 400 |  | Y | N | N |  |  | Y |  |  |  | BT180180 | H
B64771 | 2021-06-23 | 2 | A | 연주종료 | 10 | A | AE4330VM2 | 합금강 | SNCM439계 | BM#2 | 1646 | 46 | 1631 | 1532 | 41 | 8600 |  | 1 | 0.25 | 18 |  | -2.45 | 1552 | 1618 | 13.16 | 0 | 0 | 5 | 83 | 71 | Y |  | 2021-06-24 00:35 | 59 | 1099 | 18 | 20 | 23 | 25 | 26 | 27 | 26 | 26 | 25 | 24 | 23 | 23 | 22 | 20 | 24 | 27 | 20 | 26 | -0.16 | Y | 45 | Y | -0.2 |  |  |  | 0.9 |  |  |  | N | N | N | N | 190 | 0.45 | 70 | 99245 | 100208 | -908 | 2300 | 16 | 1 |  | 2021-06-24 00:39 | 1552 | 123 |  | 28 | 13 | * 전공정 요청으로 L/D 잔강 미실시 이상공정 등록. * 종료 : 02시28분 | FF9972DF49A6450B862C4B47524D511D | 58BF8E9D55CD424ABCEAA07CFA7EFDF1 |  |  |  |  | 26F128FD5C5A47D3AC42E4690B06E319 | 2811157546B64E24BBE72041E85B0FBB |  |  | 60A46BEF854F4BEFAD7B32D88FC254FB | E1E20896721A4E218495E42EAB647462 |  |  | 99.79 | 100 | 0 | 3770 | 0 |  | 651 | 400 | Y | Y | 0 | 4070 | 0 |  | 651 | 400 | Y | Y | Y | [6 empty] | RB139.70 | C
A65305 | 2021-06-23 | 1 | A |  | 6 | A | AE1055LS | 탄소강 | G-AE1055LS | BM#1 | 1571 | 44 | 1584 | 1536 | 33 | 5500 |  | 3 | 0.12 | 25 |  | -0.55 | 1568 | 1584 | 0 | 197.26 |  | 36 | 38 | 55 | Y |  | 2021-06-24 01:02 | 84 | 1099 | 20 | 21 | 26 | 29 | 31 | 31 | 32 | 31 | 31 | 31 | 30 | 30 |  | 30 | 29 | 32 | 30 | 31 | -0.03 | Y | 25 | Y | 0 | [7 empty] | Y | N | N | Y | 210 | 0.52 | 57 | 101520 | 92536 | 7964 | 15340 | 10 | 2 |  | 2021-06-24 01:09 | 1568 | 122 |  | 36 | [16 empty] | 101.88 | 100 | 0 | 0 | 0 |  | 400 |  | Y | N | 0 | 0 | 0 |  | 400 |  | Y | N | N |  |  | Y |  |  |  | BT180180 | H
A65306 | 2021-06-23 | 1 | A |  | 7 | A | AE1055LS | 탄소강 | G-AE1055LS | BM#1 | 1579 | 40 | 1592 | 1533 | 26 | 4600 |  | 3 | 0.13 | 25 |  | -1.3 | 1552 | 1592 | 0 | 327.25 |  | 35 | 19 | 54 | Y |  | 2021-06-24 02:17 | 68 | 1100 | 29 | 27 | 28 | 27 | 25 | 25 | 25 | 24 | 23 | 23 | 23 |  |  | 23 | 25 | 28 | 23 | 25 | -0.12 |  | 40 | Y | 0 | [7 empty] | Y | N | N | Y | 200 | 0.52 | 53 | 84600 | 87735 | 7765 | 15520 | 10 | 2 |  | 2021-06-24 02:24 | 1552 | 104 |  | 19 | [16 empty] | 88.36 | 100 | 0 | 0 | 0 |  | 400 |  | Y | N | 0 | 0 | 0 |  | 400 |  | Y | N | N |  |  | Y |  |  |  | BT180180 | H
A65307 | 2021-06-23 | 1 | A |  | 8 | A | AE1055LS | 탄소강 | G-AE1055LS | BM#1 | 1615 | 40 | 1584 | 1554 | 30 | 5100 |  | 3 | 0.13 | 25 |  | -0.92 | 1558 | 1584 | 0 | 298.6 |  | 37 | 31 | 52 | Y |  | 2021-06-24 03:14 | 74 | 1100 | 21 | 27 | 31 | 33 | 33 | 34 | 33 | 32 | 32 | 31 | 30 | 30 | 30 | 30 | 31 | 34 | 30 | 33 | -0.11 | Y | 35 | Y | 0 | [7 empty] | Y | N | N | Y | 190 | 0.52 | 61 | 101520 | 98244 | 7956 | 15020 | 10 | 2 |  | 2021-06-24 03:20 | 1558 | 98 |  | 17 | [16 empty] | 96.87 | 100 | 0 | 0 | 0 |  | 400 |  | Y | N | 0 | 0 | 0 |  | 400 |  | Y | N | N |  |  | Y |  |  |  | BT180180 | H
A65308 | 2021-06-23 | 1 | A |  | 9 | A | AE1055LS | 탄소강 | G-AE1055LS | BM#1 | 1616 | 40 | 1582 | 1566 | 22 | 3800 |  | 3 | 0.13 | 26 |  | -0.65 | 1563 | 1582 | 0 | 265.57 |  | 31 | 11 | 58 | Y |  | 2021-06-24 04:01 | 79 | 1101 | 27 | 26 | 29 | 31 | 31 | 31 | 31 | 31 | 30 | 30 | 30 | 29 |  | 29 | 30 | 31 | 29 | 31 | -0.05 | Y | 40 | Y | -0.2 | [7 empty] | Y | N | N | Y | 180 | 0.52 | 53 | 101520 | 89584 | 7216 | 15560 | 10 | 2 |  | 2021-06-24 04:08 | 1563 | 104 |  | 32 | [16 empty] | 104.07 | 100 | 0 | 0 | 0 |  | 400 |  | Y | N | 0 | 0 | 0 |  | 400 |  | Y | N | N |  |  | Y |  |  |  | BT180180 | H
A65309 | 2021-06-23 | 1 | C |  | 10 | A | AE1055LS | 탄소강 | G-AE1055LS | BM#1 | 1620 | 40 | 1597 | 1551 | 27 | 4700 |  | 3 | 0.14 | 25 |  | -0.84 | 1554 | 1597 | 0 | 327.2 |  | 36 | 39 | 46 | Y |  | 2021-06-24 05:11 | 70 | 1100 | 28 | 28 | 34 | 36 | 36 | 36 | 36 | 35 | 34 | 34 | 34 | 33 | 33 | 33 | 34 | 36 | 33 | 36 | -0.07 | Y | 45 | Y | 0 | [8 empty] | N | N | Y | 170 | 0.52 | 58 | 84600 | 94094 | 7006 | 16000 | 10 | 2 |  | 2021-06-24 05:20 | 1554 | 102 |  | 17 | [16 empty] | 84.6 | 100 | 0 | 0 | 0 |  | 400 |  | Y | N | 0 | 0 | 0 |  | 400 |  | Y | N | N |  |  | Y |  |  |  | BT180180 | H
A65310 | 2021-06-23 | 1 | C |  | 11 | A | AE1055LS | 탄소강 | G-AE1055LS | BM#1 | 1607 | 40 | 1593 | 1532 | 25 | 4600 |  | 3 | 0.12 | 25 |  | -1.32 | 1547 | 1587 | 0 | 265.05 |  | 35 | 20 | 56 | Y |  | 2021-06-24 06:08 | 63 | 1102 | 32 | 30 | 31 | 31 | 30 | 28 | 27 | 28 | 27 | 26 | 26 | 25 |  | 25 | 28 | 31 | 25 | 0 | -0.13 | Y | 45 | Y | -0.2 | [8 empty] | N | N | Y | 210 | 0.52 | 55 | 101520 | 91357 | 7993 | 15500 | 10 | 2 |  | 2021-06-24 06:16 | 1547 | 90 |  | 19 | [16 empty] | 102.44 | 100 | 0 | 0 | 0 |  | 400 |  | Y | N | 0 | 0 | 0 |  | 400 |  | Y | N | N |  |  | Y |  |  |  | BT180180 | H
B64776 | 2021-06-23 | 2 | C | 연주시작 | 1 | A | SCM822HT | 소입성보증강 | C | BM#2 | 1589 | 55 | 1659 | 1538 | 47 | 10300 |  | 1 | 0.25 | 21 |  | -2.35 | 1595 | 1662 | 0 | 25.94 | 0 | 16 | 65 | 39 | Y |  | 2021-06-24 06:02 | 87 | 1098 | -340 | 28 | 36 | 33 | 40 | 42 | 45 | 45 | 45 | 46 | 45 | 45 |  | 45 | 41 | 46 | 45 | 45 | 0 |  | 10 | Y | 0 |  | 1.51 | 1.51 |  |  |  |  | N | N | N | N | 150 | 0.5 | 62 | 90803 | 105480 | -230 | 15700 | 02 | 2 |  | 2021-06-24 06:12 | 1595 | 139 |  | 18 |  | *START 06:22 * T/D FLUX 용탕부: 120 KG / 유탕부: 10KG 투입. * BUTT 타입롱노즐사용(일반타입) *STR#1.2 코너히터기 건조로 미적용,이상공정 등록 및 생관통보 |  | 57EC7BD7D49C4EC19DCF94043540B913 | 65193FEA8494477B9FA6659C09614899 | [11 empty] | 86.31 | 35.71 | 683 | 0 | 0 |  | 411 | 300 | N | Y | 647 | 0 | 0 |  | 412 | 300 | N | Y | N |  |  |  | Y |  |  | RB140.00 | C
A65311 | 2021-06-23 | 1 | C | TUNDISH교체전 | 12 | A | AE1055LS | 탄소강 | G-AE1055LS | BM#1 | 1621 | 40 | 1600 | 1558 | 27 | 3600 |  | 3 | 0.12 | 25 |  | -1.24 | 1553 | 1590 | 0 | 249.9 |  | 37 | 32 | 56 | Y |  | 2021-06-24 07:04 | 69 | 1100 | 26 | 24 | 32 | 33 | 34 | 33 | 33 | 32 | 31 | 30 | 29 |  |  | 29 | 31 | 34 | 29 | 33 | -0.17 | Y | 30 | Y | -0.2 | [8 empty] | N | N | M | 200 | 0.52 | 57 | 84277 | 90435 | 7665 | 2000 | 10 | 2 |  | 2021-06-24 07:12 | 1553 | 90 |  | 17 |  |  |  | A480ED5C258A4FDDB9A02378194F5093 | BE905E5EA6AC40CCAA476292774F61C2 | [11 empty] | 85.65 | 100 | 0 | 3500 | 0 |  | 400 |  | Y | N | 0 | 3500 | 0 |  | 400 |  | Y | N | N |  |  | Y |  |  |  | BT180180 | H
B64777 | 2021-06-23 | 2 | C |  | 2 | A | SCM822HT | 소입성보증강 | C | BM#2 | 1611 | 39 | 1653 | 1586 | 31 | 6700 |  | 1 | 0.24 | 18 |  | -2.58 | 1573 | 1641 | 0 | 19.68 | 0 | 29 | 89 | 37 | Y |  | 2021-06-24 06:48 | 65 | 1099 | 43 | 43 | 34 | 32 | 30 | 29 | 28 | 27 | 26 | 25 | 24 | 24 | 23 | 23 | 29 | 34 | 23 | 0 | -0.22 |  | 50 | Y | -0.2 | [7 empty] | N | N | N | N | 140 | 0.52 | 60 | 99032 | 100677 | -227 | 15600 | 02 | 2 |  | 2021-06-24 06:55 | 1573 | 124 |  | 37 |  | *STR#1.2 코너히터기 건조로 미적용,이상공정 등록 및 생관통보 | [6 empty] | 886228306196466889CA593146C7A43B | 5E10B69E79884A2BB804B7CD9565C0A1 | EAA866D0AF8D41C4B7D9957A42BD77D4 |  | 6C9FC82346B64017B92D0E7BC268E8C7 | F36AB5F9334D457BB8F4C4516E9BC797 | FC9BDB97F94B497BBB546B139D91FF61 |  | 99.98 | 37.5 | 0 | 0 | 0 |  | 411 | 300 | N | Y | 0 | 0 | 0 |  | 411 | 300 | N | Y | N | [6 empty] | RB110.00 | C
B64778 | 2021-06-24 | 2 | C |  | 3 | A | SCM822HT | 소입성보증강 | C | BM#2 | 1644 | 42 | 1654 | 1612 | 32 | 6000 |  | 1 | 0.25 | 15 |  | -2.01 | 1584 | 1629 | 0 | 9.83 | 0 | 18 | 1 | 23407 | Y |  | 2021-06-24 07:46 | 76 | 1110 | 20 | 20 | 21 | 22 | 22 | 22 | 21 | 20 | 20 | 19 | 19 | 18 |  | 18 | 20 | 22 | 18 | 22 | -0.1 | Y | 40 | Y | -0.2 | [7 empty] | N | N | N | N | 130 | 0.53 | 59 | 89592 | 100661 | 1439 | 14800 | 02 | 2 |  | 2021-06-24 07:56 | 1584 | 127 |  | 39 |  | *STR#1.2 코너히터기 건조로 미적용,이상공정 등록 및 생관통보 | [14 empty] | 88.27 | 33.33 | 0 | 0 | 0 |  | 410 | 300 | N | Y | 0 | 0 | 0 |  | 411 | 300 | N | Y | N | [6 empty] | RB150.00 | C
A65312 | 2021-06-24 | 1 | C | TUNDISH교체 | 1 | A | G-AE1055LST | 탄소강 | G-AE1055LS | BM#1 | 1653 | 38 | 1623 | 1586 | 24 | 4300 |  | 3 | 0.12 | 25 |  | -1.2 | 1576 | 1611 | 0 | 218.81 |  | 31 | 12 | 56 | Y |  | 2021-06-24 08:07 | 92 | 1090 | -321 | -150 | 26 | 22 | 30 | 33 | 35 | 37 | 39 | 40 | 40 | 41 |  | 41 | 35 | 41 | 41 | 0 | 0 |  |  | Y | 0.2 |  | 1.8 | 1.8 | [5 empty] | N | N | M | 210 | 0.51 | 57 | 84600 | 95936 | 6664 | 14900 | 17 | 1 |  | 2021-06-24 08:15 | 1576 | 109 |  | 36 |  | *T/D FLUX 유:10,용:220kg | [14 empty] | 82.22 | 100 | 3500 | 0 | 0 |  | 500 |  | Y | N | 3500 | 0 | 0 |  | 501 |  | Y | N | N |  |  | Y |  |  |  | BT180180 | H
B64779 | 2021-06-24 | 2 | C |  | 4 | A | SCM822HT | 소입성보증강 | C | BM#2 | 1617 | 40 | 1640 | 1583 | 37 | 6600 |  | 1 | 0.21 | 17 |  | -2.29 | 1576 | 1634 | 0 | 14.8 | 0 | 22 | 42 | 98 | Y |  | 2021-06-24 08:44 | 68 | 1097 | 15 | 19 | 23 | 25 | 26 | 26 | 26 | 25 | 24 | 24 | 23 | 22 |  | 22 | 23 | 26 | 22 | 26 | -0.11 | Y | 35 | Y | -0.2 | [7 empty] | N | N | N | N | 120 | 0.55 | 57 | 102720 | 101410 | -10 | 15000 | 02 | 2 |  | 2021-06-24 08:51 | 1576 | 130 |  | 42 | [16 empty] | 102.01 | 41.67 | 0 | 0 | 0 |  | 410 | 300 | Y | Y | 0 | 0 | 0 |  | 411 | 300 | Y | Y | N | [6 empty] | LT180180 | H
A65313 | 2021-06-24 | 1 | C |  | 2 | A | G-AE1055LST | 탄소강 | G-AE1055LS | BM#1 | 1641 | 42 | 1589 | 1568 | 32 | 4000 |  | 3 | 0.12 | 26 |  | -1.19 | 1554 | 1589 | 0 | 262.11 |  | 36 | 40 | 59 | Y |  | 2021-06-24 09:22 | 70 | 1101 | 41 | 41 | 37 | 36 | 35 | 35 | 33 | 33 | 32 | 31 | 30 | 29 | 28 | 29 | 33 | 37 | 28 | 0 | -0.18 | Y | 50 | Y | 0.2 | [8 empty] | N | N | Y | 200 | 0.49 | 63 | 101520 | 94846 | 7004 | 14800 | 17 | 1 |  | 2021-06-24 09:30 | 1554 | 95 |  | 18 |  | *전공정 요청으로 감속주입-정속주입 강종 감속으로 이상재 등록ID: 103~106,203~206 | [6 empty] | 9D3EBC8EDD374AE78882B666CB496308 | 7BDFC35C01FA484ABB91426F4348251F | 47C53D382BC44C11ABE327778C4A00C8 |  | 2B8BCCB5C5BA49629629EDC86940E93F | 166B62B28D90461B948438875298C671 | DCE673CEFFCB43E5832BFC0A1E2A2C3A |  | 99.68 | 100 | 0 | 0 | 0 |  | 500 |  | Y | N | 0 | 0 | 0 |  | 501 |  | Y | N | N |  |  | Y |  |  |  | BT180180 | H
B64780 | 2021-06-24 | 2 | C |  | 5 | A | SCM822HT | 소입성보증강 | C | BM#2 | 1631 | 38 | 1660 | 1625 | 32 | 5600 |  | 1 | 0.22 | 20 |  | 0 | 1575 | 1646 | 0 | 36.53 | 0 | 5 | 85 | 83 | Y |  | 2021-06-24 09:42 | 67 | 1108 | 20 | 19 | 27 | 30 | 31 | 32 | 32 | 32 | 31 | 31 | 30 | 30 |  | 30 | 29 | 32 | 30 | 32 | -0.06 | Y | 30 | Y | 0 | [7 empty] | N | N | N | N | 110 | 0.55 | 56 | 102720 | 97090 | 1810 | 16000 | 02 | 2 |  | 2021-06-24 09:50 | 1575 | 133 |  | 43 | [16 empty] | 97.36 | 33.33 | 0 | 0 | 0 |  | 411 | 300 | Y | Y | 0 | 0 | 0 |  | 412 | 300 | Y | Y | N | [6 empty] | LT180180 | C
A65314 | 2021-06-24 | 1 | C |  | 3 | A | G-AE1055LST | 탄소강 | G-AE1055LS | BM#1 | 1626 | 40 | 1593 | 1565 | 27 | 4400 |  | 3 | 0.12 | 25 |  | -1.36 | 1548 | 1588 | 0 | 273.19 |  | 35 | 21 | 83 | Y |  | 2021-06-24 10:26 | 64 | 1092 | 28 | 26 | 26 | 26 | 26 | 25 | 23 | 23 | 22 | 21 | 20 | 20 | 19 | 18 | 23 | 26 | 18 | 26 | -0.13 |  | 60 | Y | -0.2 | [8 empty] | N | N | Y | 190 | 0.45 | 67 | 101520 | 96928 | 6972 | 14900 | 17 | 1 |  | 2021-06-24 10:33 | 1548 | 99 |  | 18 |  | *전공정 요청으로 감속주입-정속주입 강종 감속으로 이상재 등록ID: | [14 empty] | 99.04 | 100 | 0 | 0 | 0 |  | 500 |  | Y | N | 0 | 0 | 0 |  | 501 |  | Y | N | N |  |  | Y |  |  |  | BT180180 | H
B64781 | 2021-06-24 | 2 | C |  | 6 | A | SCM822HT | 소입성보증강 | C | BM#2 | 1637 | 39 | 1645 | 1614 | 32 | 5500 |  | 1 | 0.2 | 15 |  | 0 | 1576 | 1629 | 0 | 15.93 | 0 | 16 | 66 | 87 | Y |  | 2021-06-24 10:39 | 68 | 1100 | 27 | 28 | 28 | 29 | 29 | 29 | 29 | 28 | 27 | 27 | 26 | 24 |  | 24 | 28 | 29 | 24 | 29 | -0.12 | Y | 40 | Y | -0.4 | [7 empty] | N | N | N | N | 100 | 0.55 | 56 | 162422 | 98935 | 1665 | 15600 | 02 | 2 |  | 2021-06-24 10:46 | 1576 | 131 |  | 42 |  | *연연주 혼탕부 성분확인 ID:308~310.408~410 | [14 empty] | 162.58 | 50 | 0 | 0 | 0 |  | 411 | 300 | Y | Y | 0 | 0 | 0 |  | 412 | 300 | Y | Y | N | [6 empty] | RB110.00 | C
A65315 | 2021-06-24 | 1 | C |  | 4 | A | G-AE1055LST | 탄소강 | G-AE1055LS | BM#1 | 1652 | 40 | 1583 | 1573 | 26 | 3900 |  | 3 | 0.12 | 25 |  | -1 | 1546 | 1575 | 0 | 211.56 |  | 37 | 33 | 86 | Y |  | 2021-06-24 11:27 | 62 | 1097 | 17 | 16 | 20 | 22 | 23 | 23 | 22 | 22 | 21 | 21 | 20 | 20 | 20 | 20 | 21 | 23 | 20 | 22 | -0.04 | Y | 40 | Y | 0 | [8 empty] | N | N | Y | 180 | 0.51 | 60 | 84600 | 97011 | 6989 | 14700 | 17 | 1 |  | 2021-06-24 11:34 | 1546 | 99 |  | 27 | [16 empty] | 81.35 | 100 | 0 | 0 | 0 |  | 500 |  | Y | N | 0 | 0 | 0 |  | 501 |  | Y | N | N |  |  | Y |  |  |  | BT180180 | H
B64782 | 2021-06-24 | 2 | C |  | 7 | A | SCM822HD2 | 소입성보증강 | C2 | BM#2 | 1616 | 40 | 1637 | 1579 | 34 | 6500 |  | 1 | 0.3 | 16 |  | -2.14 | 1577 | 1630 | 0 | 19.09 | 0 | 18 | 2 | 33 | Y |  | 2021-06-24 11:42 | 69 | 1099 | 22 | 22 | 26 | 30 | 31 | 31 | 31 | 31 | 30 | 29 | 28 | 27 |  | 27 | 29 | 31 | 27 | 31 | -0.11 | Y | 35 | Y | -0.2 | [7 empty] | N | N | N | N | 150 | 0.55 | 54 | 49154 | 95506 | 2994 | 15000 | 02 | 2 |  | 2021-06-24 12:01 | 1577 | 128 |  | 36 |  | *연연주 혼탕부 성분확인 ID:301.401 | [14 empty] | 50.16 | 100 | 0 | 0 | 0 |  | 451 | 300 | Y | Y | 0 | 0 | 0 |  | 451 | 300 | Y | Y | N | Y | [5 empty] | RB110.00 | C
A65316 | 2021-06-24 | 1 | C |  | 5 | A | G-AE1055LST | 탄소강 | G-AE1055LS | BM#1 | 1641 | 41 | 1586 | 1566 | 25 | 3500 |  | 3 | 0.12 | 27 |  | -1.17 | 1544 | 1580 | 0 | 224.47 |  | 31 | 13 | 68 | Y |  | 2021-06-24 12:31 | 60 | 1101 | 20 | 19 | 23 | 25 | 26 | 25 | 25 | 25 | 24 | 24 | 23 | 23 | 23 | 23 | 24 | 26 | 23 | 25 | -0.04 | Y | 40 | Y | 0 | [8 empty] | N | N | Y | 170 | 0.52 | 58 | 101520 | 96628 | 6972 | 15800 | 17 | 1 |  | 2021-06-24 12:38 | 1544 | 99 |  | 24 | [16 empty] | 99.43 | 100 | 0 | 0 | 0 |  | 500 |  | Y | N | 0 | 0 | 0 |  | 501 |  | Y | N | N |  |  | Y |  |  |  | BT180180 | H
B64783 | 2021-06-24 | 2 | D |  | 8 | A | SCM822HD2 | 소입성보증강 | C2 | BM#2 | 1594 | 40 | 1633 | 1564 | 35 | 6600 |  | 1 | 0.25 | 15 |  | 0 | 1578 | 1629 | 0 | 24.54 | 0 | 22 | 43 | 35 | Y |  | 2021-06-24 12:43 | 70 | 1108 | 25 | 26 | 31 | 33 | 35 | 35 | 35 | 34 | 34 | 33 | 32 | 31 |  | 31 | 32 | 35 | 31 | 35 | -0.11 | Y | 35 | Y | -0.2 | [7 empty] | N | N | N | N | 140 | 0.55 | 55 | 96120 | 96644 | 3056 | 15400 | 02 | 2 |  | 2021-06-24 12:51 | 1578 | 121 |  | 31 | [16 empty] | 97.09 | 100 | 0 | 0 | 0 |  | 450 | 300 | Y | Y | 0 | 0 | 0 |  | 451 | 300 | Y | Y | N | Y | [5 empty] | RB110.00 | C
A65317 | 2021-06-24 | 1 | D |  | 6 | A | G-AE1055LST | 탄소강 | G-AE1055LS | BM#1 | 1632 | 39 | 1585 | 1568 | 24 | 3500 |  | 3 | 0.12 | 25 |  | -0.48 | 1560 | 1574 | 0 | 238.49 |  | 36 | 41 | 67 | Y |  | 2021-06-24 13:36 | 76 | 1095 | 22 | 22 | 23 | 24 | 23 | 23 | 22 | 21 | 21 | 20 | 19 | 19 | 19 | 19 | 21 | 24 | 19 | 23 | -0.11 | Y | 45 | Y | 0 | [8 empty] | N | N | Y | 210 | 0.52 | 58 | 101520 | 94123 | -147023 | 13900 | 17 | 1 |  | 2021-06-24 13:43 | 1560 | 95 |  | 17 | [16 empty] | 100.42 | 100 | 0 | 0 | 0 |  | 500 |  | Y | N | 0 | 0 | 0 |  | 501 |  | Y | N | N |  |  | Y |  |  |  | BT180180 | H
B64784 | 2021-06-24 | 2 | D | TUNDISH교체전 | 9 | A | SCM822HD2 | 소입성보증강 | C2 | BM#2 | 1633 | 50 | 1618 | 1538 | 44 | 8200 |  | 1 | 0.31 | 16 |  | -2.32 | 1582 | 1631 | 0 | 23.81 | 0 | 5 | 86 | 40 | Y |  | 2021-06-24 13:58 | 74 | 1099 | 29 | 29 | 36 | 39 | 41 | 41 | 40 | 39 | 38 | 37 | 36 | 35 | 34 | 32 | 37 | 41 | 32 | 0 | -0.2 | Y | 45 | Y | -0.4 | [7 empty] | N | N | N | N | 130 | 0.5 | 64 | 98358 | 101620 | -920 | 2000 | 02 | 2 |  | 2021-06-24 14:08 | 1582 | 107 |  | 11 |  | * 전공정 요청으로 감속주입 * 전공정 요청으로 L/D 잔강 미실시 이상공정 등록. | 910FE653005F4A35BC201DBB1E756A92 | 685E81FD4C2543DC90889892DD46EA1D | 66C72920C7BE4A65AC2789680A652C47 | [11 empty] | 97.67 | 100 | 0 | 2610 | 0 |  | 450 | 300 | Y | Y | 0 | 2500 | 0 |  | 452 | 300 | Y | Y | N | N | [5 empty] | BT180180 | H
A65318 | 2021-06-24 | 1 | D |  | 7 | B | G-AE1055LST | 탄소강 | G-AE1055LS | BM#1 | 1642 | 41 | 1591 | 1575 | 26 | 3800 |  | 3 | 0.12 | 25 |  | -1.1 | 1552 | 1585 | 0 | 228.21 |  | 35 | 22 | 59 | Y |  | 2021-06-24 14:35 | 68 | 1109 | 17 | 17 | 26 | 29 | 31 | 30 | 29 | 29 | 28 | 27 | 27 | 27 |  | 27 | 27 | 31 | 27 | 29 | -0.11 | Y | 35 | Y | 0 | [8 empty] | N | N | Y | 200 | 0.52 | 57 | 101520 | 95117 | 8033 | 15700 | 17 | 1 |  | 2021-06-24 14:43 | 1552 | 94 |  | 18 | [16 empty] | 99.43 | 100 | 0 | 0 | 0 |  | 500 |  | Y | N | 0 | 0 | 0 |  | 501 |  | Y | N | N |  |  | Y |  |  |  | BT180180 | H
B64785 | 2021-06-24 | 2 | D | TUNDISH교체 | 1 | A | SCM440HK | 소입성보증강 | D | BM#2 | 1626 | 60 | 1635 | 1566 | 51 | 8300 |  | 1 | 0.3 | 16 |  | -2.54 | 1584 | 1646 | 21.86 | 0 | 0 | 16 | 67 | 53 | Y |  | 2021-06-24 15:11 | 90 | 1092 | -305 | -305 | 18 | 31 | 28 | 35 | 38 | 40 | 40 | 39 | 39 | 37 | 35 | 31 | 36 | 40 | 31 | 0 | -0.3 |  | 30 | Y | -0.8 |  |  |  | 1.62 |  |  |  | N | N | N | N | 220 | 0.47 | 62 | 101532 | 96921 | 79 | 13300 | 02 | 1 |  | 2021-06-24 15:15 | 1584 | 136 |  | 28 |  | * BUTT 타입롱노즐사용(일반타입.) * T/D FLUX 용탕부: 120 KG / 유탕부: 10KG 투입. | [14 empty] | 104.67 | 100 | 730 | 0 | 0 |  | 650 | 400 | Y | N | 730 | 0 | 0 |  | 650 | 400 | Y | N | N | [6 empty] | BT180180 | C
A65319 | 2021-06-24 | 1 | D |  | 8 | A | G-AE1055LST | 탄소강 | G-AE1055LS | BM#1 | 1645 | 43 | 1595 | 1584 | 24 | 3700 |  | 3 | 0.13 | 25 |  | -1.37 | 1552 | 1589 | 0 | 219.25 |  | 37 | 34 | 64 | Y |  | 2021-06-24 15:39 | 68 | 1099 | 26 | 27 | 33 | 34 | 34 | 32 | 32 | 31 | 31 | 30 | 29 | 28 | 29 | 29 | 31 | 34 | 28 | 0 | -0.15 | Y | 40 | Y | 0.2 | [8 empty] | N | N | Y | 190 | 0.52 | 64 | 101520 | 103780 | 6970 | 15300 | 17 | 1 |  | 2021-06-24 15:47 | 1552 | 88 |  | 12 | [7 empty] | EBE2C597F1BA40CD867AE446C2AAE978 | B910942A5BD541E19E3487DCAD3EA39F | B88574D8A90E4537BCEBFCDC3CF6BFD0 |  | DD7F2CBDB22048CC91777276A73CA5C5 | 9D380FA69DBC4EF093379DEB733013CB | 7554B8B0D29344958E501E2A5D93E838 |  |  | 10152000 | 100 | 0 | 0 | 0 |  | 500 |  | Y | N | 0 | 0 | 0 |  | 501 |  | Y | N | N |  |  | Y |  |  |  | BT180180 | H
B64786 | 2021-06-24 | 2 | D |  | 2 | A | SCM440HK | 소입성보증강 | D | BM#2 | 1609 | 54 | 1622 | 1591 | 34 | 6600 |  | 1 | 0.36 | 19 |  | -2.51 | 1557 | 1618 | 29.45 | 0 | 0 | 18 | 3 | 76 | Y |  | 2021-06-24 16:09 | 63 | 1097 | 28 | 25 | 23 | 23 | 24 | 24 | 23 | 23 | 21 | 21 | 20 | 20 | 18 | 18 | 22 | 24 | 18 | 23 | -0.15 | Y | 40 | Y | -0.4 | [7 empty] | N | N | N | N | 220 | 0.51 | 63 | 101532 | 103058 | -208 | 15200 | 02 | 1 |  | 2021-06-24 16:12 | 1557 | 128 |  | 35 | [16 empty] | 99.01 | 100 | 0 | 0 | 0 |  | 650 | 400 | Y | N | 0 | 0 | 0 |  | 650 | 400 | Y | N | N | [6 empty] | BT180180 | C
A65320 | 2021-06-24 | 1 | D |  | 9 | A | G-AE1055LST | 탄소강 | G-AE1055LS | BM#1 | 1603 | 40 | 1593 | 1543 | 24 | 4200 |  | 3 | 0.15 | 25 |  | -1.45 | 1550 | 1593 | 0 | 199.88 |  | 31 | 14 | 68 | Y |  | 2021-06-24 16:32 | 66 | 1091 | 28 | 29 | 30 | 30 | 30 | 30 | 30 | 29 | 29 | 29 | 29 | 29 | 28 | 28 | 29 | 30 | 28 | 30 | -0.04 | Y | 50 | Y | -0.2 | [8 empty] | N | N | Y | 180 | 0.52 | 60 | 101520 | 99303 | 1447 | 12200 | 17 | 1 |  | 2021-06-24 16:39 | 1593 | 95 |  | 24 | [16 empty] | 100.76 | 100 | 0 | 0 | 0 |  | 500 |  | Y | N | 0 | 0 | 0 |  | 501 |  | Y | N | N |  |  | Y |  |  |  | BT180180 | H
B64787 | 2021-06-24 | 2 | D |  | 3 | A | SCM440HK | 소입성보증강 | D | BM#2 | 1596 | 41 | 1621 | 1540 | 35 | 7000 |  | 1 | 0.35 | 14 |  | 0 | 1560 | 1611 | 18.52 | 0 | 0 | 22 | 44 | 81 | Y |  | 2021-06-24 17:06 | 66 | 1100 | 16 | 17 | 19 | 21 | 22 | 23 | 22 | 21 | 21 | 20 | 19 | 19 | 18 | 18 | 20 | 23 | 18 | 21 | -0.14 | Y | 35 | Y | -0.2 | [7 empty] | N | N | N | N | 210 | 0.51 | 59 | 101532 | 96519 | 2181 | 15100 | 02 | 1 |  | 2021-06-24 17:26 | 1560 | 122 |  | 42 | [16 empty] | 100.63 | 100 | 0 | 0 | 0 |  | 650 | 400 | Y | N | 0 | 0 | 0 |  | 650 | 400 | Y | N | N | [6 empty] | BT180180 | C
A65321 | 2021-06-24 | 1 | D |  | 10 | A | G-AE1055LST | 탄소강 | G-AE1055LS | BM#1 | 1603 | 40 | 1587 | 1533 | 28 | 4300 |  | 3 | 0.15 | 25 |  | -1.44 | 1541 | 1587 | 0 | 193.49 |  | 36 | 42 | 58 | Y |  | 2021-06-24 17:37 | 57 | 1097 | 24 | 25 | 26 | 26 | 25 | 25 | 24 | 23 | 23 | 23 | 21 | 22 |  | 22 | 24 | 26 | 21 | 25 | -0.12 | Y | 40 | Y | 0.2 | [8 empty] | N | N | Y | 170 | 0.52 | 55 | 84600 | 91629 | 6971 | 15500 | 17 | 1 |  | 2021-06-24 17:45 | 1541 | 96 |  | 20 | [16 empty] | 85.8 | 100 | 0 | 0 | 0 |  | 500 |  | Y | N | 0 | 0 | 0 |  | 501 |  | Y | N | N |  |  | Y |  |  |  | BT180180 | H
A65322 | 2021-06-24 | 1 | D |  | 11 | A | G-AE1055LST | 탄소강 | G-AE1055LS | BM#1 | 1614 | 38 | 1589 | 1555 | 32 | 3500 |  | 3 | 0.19 | 25 |  | -1.41 | 1546 | 1589 | 0 | 181.62 |  | 35 | 23 | 70 | Y |  | 2021-06-24 18:35 | 62 | 1087 | 21 | 20 | 23 | 25 | 25 | 25 | 24 | 24 | 23 | 22 | 22 | 22 |  | 22 | 23 | 25 | 22 | 25 | -0.07 | Y | 40 | Y | 0 | [8 empty] | N | N | Y | 210 | 0.52 | 56 | 84600 | 93225 | 6975 | 14500 | 17 | 1 |  | 2021-06-24 18:44 | 1546 | 92 |  | 18 | [16 empty] | 84.43 | 100 | 0 | 0 | 0 |  | 500 |  | Y | N | 0 | 0 | 0 |  | 501 |  | Y | N | N |  |  | Y |  |  |  | BT180180 | H
B64788 | 2021-06-24 | 2 | D |  | 4 | B | SCM440HK | 소입성보증강 | D | BM#2 | 1637 | 44 | 1608 | 1524 | 39 | 7800 |  | 1 | 0.3 | 16 |  | -2.19 | 1557 | 1608 | 15.52 | 0 | 0 | 5 | 87 | 77 | Y |  | 2021-06-24 18:12 | 63 | 1099 | 16 | 15 | 19 | 22 | 24 | 23 | 23 | 23 | 23 | 22 | 21 | 21 | 20 | 20 | 21 | 24 | 20 | 23 | -0.1 | Y | 40 | Y | -0.2 | [7 empty] | N | N | N | N | 200 | 0.51 | 61 | 86472 | 101182 | -282 | 16400 | 02 | 1 |  | 2021-06-24 18:14 | 1557 | 124 |  | 37 | [16 empty] | 86.3 | 100 | 0 | 0 | 0 |  | 650 | 400 | Y | N | 0 | 0 | 0 |  | 650 | 400 | Y | N | N | [6 empty] | RB180.00 | C
A65323 | 2021-06-24 | 1 | D |  | 12 | A | G-AE1055LST | 탄소강 | G-AE1055LS | BM#1 | 1614 | 41 | 1596 | 1563 | 26 | 4300 |  | 3 | 0.18 | 25 |  | -1.49 | 1550 | 1596 | 0 | 187.59 |  | 37 | 35 | 60 | Y |  | 2021-06-24 19:35 | 66 | 1085 | 21 | 25 | 30 | 33 | 33 | 33 | 32 | 31 | 29 | 29 | 29 | 29 | 28 | 28 | 30 | 33 | 28 | 33 | -0.11 | Y | 45 | Y | -0.2 | [8 empty] | N | N | Y | 200 | 0.52 | 60 | 101520 | 99513 | 6987 | 14500 | 17 | 1 |  | 2021-06-24 19:42 | 1550 | 93 |  | 17 | [16 empty] | 95.32 | 100 | 0 | 0 | 0 |  | 500 |  | Y | N | 0 | 0 | 0 |  | 501 |  | Y | N | N |  |  | Y |  |  |  | BT180180 | H
B64789 | 2021-06-24 | 2 | D |  | 5 | A | SCM440 | 합금강 | D | BM#2 | 1581 | 38 | 1622 | 1550 | 33 | 6600 |  | 1 | 0.29 | 16 |  | -2.5 | 1563 | 1619 | 0 | 32.59 | 0 | 16 | 68 | 48 | Y |  | 2021-06-24 19:13 | 67 | 1099 | 17 | 21 | 25 | 27 | 29 | 28 | 28 | 27 | 27 | 26 | 25 | 25 | 24 | 24 | 25 | 29 | 24 | 27 | -0.12 | Y | 40 | Y | -0.2 |  |  |  | 0.47 |  |  |  | Y | Y | Y | Y | 190 | 0.48 | 65 | 152611 | 98333 | 1417 | 16300 | 02 | 1 |  | 2021-06-24 19:16 | 1563 | 118 |  | 38 |  | * 연연주 혼탕부 ID : 308, 309, 310, 407, 408, 409 | [14 empty] | 153.69 | 100 | 0 | 0 | 0 |  | 650 | 400 | Y | N | 0 | 0 | 0 |  | 650 | 400 | Y | N | N | [6 empty] | RB105.00 | C
A65324 | 2021-06-24 | 1 | D |  | 13 | A | G-AE1055LST | 탄소강 | G-AE1055LS | BM#1 | 1614 | 41 | 1594 | 1562 | 23 | 3900 |  | 3 | 0.17 | 26 |  | -1.41 | 1551 | 1594 | 0 | 194.15 |  | 31 | 15 | 65 | Y |  | 2021-06-24 20:42 | 67 | 1099 | 27 | 27 | 32 | 33 | 33 | 33 | 32 | 31 | 30 | 29 | 29 | 29 |  | 29 | 31 | 33 | 29 | 33 | -0.1 | Y | 40 | Y | 0 | [8 empty] | N | N | Y | 190 | 0.52 | 56 | 101520 | 93496 | 7004 | 15350 | 17 | 1 |  | 2021-06-24 20:48 | 1551 | 89 |  | 11 | [16 empty] | 101.01 | 100 | 0 | 0 | 0 |  | 500 |  | Y | N | 0 | 0 | 0 |  | 501 |  | Y | N | N |  |  | Y |  |  |  | BT180180 | H
B64790 | 2021-06-24 | 2 | A |  | 6 | A | AE4140MR | 합금강 | D | BM#2 | 1625 | 41 | 1625 | 1553 | 37 | 7200 |  | 1 | 0.29 | 17 |  | -2.61 | 1562 | 1624 | 0 | 30.35 | 0 | 18 | 4 | 43 | Y |  | 2021-06-24 20:32 | 67 | 1096 | 22 | 24 | 27 | 29 | 29 | 28 | 28 | 27 | 26 | 25 | 24 | 23 | 22 | 21 | 26 | 29 | 21 | 0 | -0.16 | Y | 50 | Y | -0.2 | [7 empty] | N | N | N | N | 180 | 0.48 | 63 | 42305 | 96511 | 2889 | 16000 | 02 | 1 |  | 2021-06-24 20:35 | 1562 | 121 |  | 25 |  | * 연연주 혼탕부 ID : 301, 401 *빅사이즈 후속 | [14 empty] | 42.54 | 100 | 0 | 0 | 0 |  | 650 | 400 | Y | Y | 0 | 0 | 0 |  | 650 | 400 | Y | Y | N | Y | [5 empty] | BT180180 | H
A65325 | 2021-06-24 | 1 | A | 연주종료 | 14 | A | G-AE1055LST | 탄소강 | G-AE1055LS | BM#1 | 1668 | 38 | 1593 | 1587 | 19 | 3300 |  | 3 | 0.17 | 25 |  | -1.52 | 1549 | 1593 | 0 | 220.42 |  | 36 | 43 | 67 | Y |  | 2021-06-24 21:39 | 65 | 1099 | 28 | 32 | 34 | 37 | 36 | 36 | 35 | 34 | 34 | 33 | 33 | 34 |  | 34 | 34 | 37 | 33 | 34 | -0.11 | Y | 35 | Y | 0.2 | [8 empty] | N | N | M | 180 | 0.52 | 57 | 88181 | 90999 | 6951 | 2000 | 17 | 1 |  | 2021-06-24 21:47 | 1549 | 83 |  | 12 |  | *연주종료 : 23:07 | 31C19B245C7D4304BCBE87A0662911D8 | 075E0869B9F442F9BD141A851EDD4B50 | 9AA3DFF75A3949B9926F3731AC678474 | [11 empty] | 91.86 | 100 | 0 | 3500 | 0 |  | 500 |  | Y | N | 0 | 3500 | 0 |  | 501 |  | Y | N | N |  |  | Y |  |  |  | BT180180 | H
B64791 | 2021-06-24 | 2 | A |  | 7 | A | AE4140MR | 합금강 | D | BM#2 | 1606 | 43 | 1627 | 1539 | 39 | 7600 |  | 1 | 0.26 | 17 |  | -2.66 | 1564 | 1627 | 0 | 26.33 | 0 | 22 | 45 | 53 | Y |  | 2021-06-24 21:25 | 69 | 1090 | 21 | 24 | 27 | 29 | 29 | 30 | 29 | 28 | 27 | 27 | 26 | 25 |  | 25 | 27 | 30 | 25 | 29 | -0.17 | Y | 30 | Y | -0.2 |  |  |  | 0.52 |  |  |  | N | N | N | N | 170 | 0.5 | 59 | 101532 | 94172 | 3078 | 14800 | 02 | 1 |  | 2021-06-24 21:26 | 1564 | 129 |  | 36 | [16 empty] | 102.4 | 100 | 0 | 0 | 0 |  | 650 | 400 | Y | Y | 0 | 0 | 0 |  | 650 | 400 | Y | Y | N | Y | [5 empty] | BT180180 | H
A65326 | 2021-06-24 | 1 | A |  | 8 | A | AE4140MR | 합금강 | D | BM#2 | 1609 | 40 | 1591 | 1553 | 26 | 5000 |  | 3 | 0.15 | 16 |  | -2.04 | 1548 | 1591 | 0 | 165.08 |  | 35 | 24 | 65 | Y |  | 2021-06-24 22:31 | 53 | 1111 | 22 | 19 | 19 | 18 | 18 | 17 | 16 | 16 | 15 | 15 | 14 | 14 |  | 14 | 17 | 19 | 14 | 0 | -0.11 |  | 45 | Y | 0 | [7 empty] | N | N | N | N | 170 | 0.53 | 56 | 101532 | 96504 | 5096 | 16100 | 02 | 1 |  | 2021-06-24 22:38 | 1548 | 98 |  | 31 | [8 empty] | C5FF1DD8EE1B45CBBF8D09B672C14784 | 10EBE73AF4A64180BFA761466436295D | DCAE48A2529F490BB6DAC4C27FB3CD96 |  | 348AA1C0862247239AD72FF1B50FC179 | 9099C19A7E01488FB2EDC77EAA7D7D8B | 454E141B83294195AFD394FC0B817187 |  | 100.63 | 100 | 0 | 0 | 0 |  | 651 | 400 | Y | Y | 0 | 0 | 0 |  | 650 | 400 | Y | Y | N |  | Y |  |  |  |  | BT180180 | C
A65327 | 2021-06-24 | 1 | A |  | 9 | A | AE4140MR | 합금강 | D | BM#2 | 1602 | 40 | 1601 | 1540 | 29 | 5600 |  | 3 | 0.16 | 16 |  | -1.88 | 1563 | 1601 | 0 | 164.48 |  | 37 | 36 | 77 | Y |  | 2021-06-24 23:28 | 68 | 1101 | 13 | 13 | 20 | 23 | 25 | 26 | 27 | 26 | 26 | 25 | 25 | 25 | 24 | 24 | 24 | 27 | 24 | 26 | -0.05 | Y | 35 | Y | 0 | [7 empty] | N | N | N | N | 220 | 0.51 | 61 | 101532 | 100039 | 5061 | 16300 | 02 | 1 |  | 2021-06-24 23:34 | 1563 | 93 |  | 31 | [16 empty] | 97.3 | 100 | 0 | 0 | 0 |  | 650 | 400 | Y | Y | 0 | 0 | 0 |  | 650 | 400 | Y | Y | N |  | Y |  |  |  |  | BT180180 | C
A65328 | 2021-06-24 | 1 | A |  | 10 | A | AE4140MR | 합금강 | D | BM#2 | 1624 | 41 | 1604 | 1570 | 28 | 5000 |  | 3 | 0.17 | 16 |  | -1.98 | 1567 | 1604 | 0 | 165.98 |  | 31 | 16 | 72 | Y |  | 2021-06-25 00:27 | 72 | 1101 | 24 | 26 | 28 | 30 | 30 | 31 | 30 | 30 | 29 | 29 | 28 | 28 | 28 | 29 | 29 | 31 | 28 | 30 | -0.02 | Y | 35 | Y | 0.2 | [7 empty] | N | N | N | N | 210 | 0.48 | 65 | 101532 | 98691 | 5109 | 16000 | 02 | 1 |  | 2021-06-25 00:39 | 1567 | 95 |  | 35 |  | *전공정 요청 감속주입. | [14 empty] | 98.53 | 100 | 0 | 0 | 0 |  | 650 | 400 | Y | Y | 0 | 0 | 0 |  | 650 | 400 | Y | Y | N |  | Y |  |  |  |  | BT180180 | H
A65329 | 2021-06-24 | 1 | A |  | 11 | A | AE4140MR | 합금강 | D | BM#2 | 1660 | 41 | 1601 | 1606 | 35 | 5900 |  | 3 | 0.15 | 16 |  | -1.12 | 1579 | 1601 | 0 | 217.04 |  | 36 | 44 | 82 | Y |  | 2021-06-25 01:34 | 84 | 1097 | 28 | 32 | 37 | 40 | 42 | 42 | 42 | 42 | 42 | 41 | 40 | 40 | 38 | 37 | 39 | 42 | 37 | 42 | -0.1 | Y | 50 | Y | -0.2 | [7 empty] | N | N | N | N | 200 | 0.44 | 73 | 101532 | 101992 | 658 | 15300 | 02 | 1 |  | 2021-06-25 01:40 | 1579 | 105 |  | 33 |  | *전공정 요청 L/D잔강이월 미실시 이상공정등록 및 생관통보 *주입말 전공정 지연 20%이상감속주입 305 306 405 406 이상공정등록 및 생관통보 | [14 empty] | 99.3 | 100 | 0 | 0 | 0 |  | 650 | 400 | Y | Y | 0 | 0 | 0 |  | 650 | 400 | Y | Y | N |  | N |  |  |  |  | BT180180 | C
A65330 | 2021-06-24 | 1 | A | 연주시작 | 1 | B | SHPG2 | 소입성보증강 | C | BM#1 | 1636 | 47 | 1635 | 1611 | 38 | 7200 |  | 3 | 0.15 | 20 |  | -2.04 | 1603 | 1654 | 0 | 327.47 |  | 35 | 25 | 66 | Y |  | 2021-06-25 02:57 | 95 | 1101 | -1119 | 25 | 31 | 29 | 38 | 41 | 42 | 43 | 43 | 44 | 44 | 44 |  | 44 | 40 | 44 | 44 | 44 | 0 |  | 10 | Y | 0 |  | 2.06 | 2.06 |  |  |  |  | N | N | N | N | 150 | 0.52 | 58 | 98750 | 90999 | 17451 | 14680 | 14 | 2 |  | 2021-06-25 03:19 | 1603 | 124 |  | 29 |  | *연주START *STR#1 몰드 TEST 작업진행 *FLUX 120KG/10KG *작업방안에 따른 코너히터기 미적용 - 이상재 등록 *Sample채취 ID:103.203 | [14 empty] | 92.42 | 100 | 700 | 0 | 300 |  | 410 |  | N | Y | 700 | 0 | 300 |  | 411 |  | N | Y | Y |  | Y |  |  |  |  | BT180180 | C
B64796 | 2021-06-24 | 2 | A |  | 12 | A | AE4140MR | 합금강 | D | BM#2 | 1600 | 51 | 1628 | 1550 | 35 | 7500 |  | 1 | 0.2 | 16 |  | -1.51 | 1564 | 1602 | 0 | 15.84 | 0 | 5 | 89 | 101 | Y |  | 2021-06-25 03:15 | 69 | 1101 | 33 | 37 | 39 | 40 | 40 | 40 | 39 | 38 | 37 | 36 | 35 | 34 | 33 | 32 | 37 | 40 | 32 | 40 | -0.16 | Y | 50 | Y | -0.2 | [7 empty] | N | N | N | N | 190 | 0.49 | 66 | 101532 | 103651 | -851 | 15600 | 02 | 1 |  | 2021-06-25 03:15 | 1564 | 106 |  | 7 |  | * 전공정 요청으로 L/D 잔강 미실시 이상공정 등록. | [14 empty] | 99.74 | 50 | 0 | 0 | 0 |  | 650 | 400 | Y | Y | 0 | 0 | 0 |  | 650 | 400 | Y | Y | N | [6 empty] | BT180180 | C
A65331 | 2021-06-24 | 1 | A |  | 2 | A | SHPG2 | 소입성보증강 | C | BM#1 | 1627 | 42 | 1623 | 1580 | 39 | 6800 |  | 3 | 0.15 | 20 |  | -1.71 | 1581 | 1623 | 0 | 17.97 |  | 37 | 37 | 73 | Y |  | 2021-06-25 03:53 | 73 | 1101 | 43 | 42 | 34 | 31 | 29 | 27 | 26 | 30 | 28 | 29 | 28 | 28 | 26 | 26 | 30 | 34 | 26 | 28 | -0.16 | Y | 50 | Y | -0.4 | [7 empty] | N | N | N | N | 140 | 0.54 | 59 | 84610 | 101900 | 5000 | 15500 | 14 | 2 |  | 2021-06-25 04:02 | 1581 | 117 |  | 31 |  | *STR#1 몰드 TEST 작업진행 *작업방안에 따른 코너히터기 미적용 - 이상재 등록 *수동온도 측정 1542, 자동온도계 1532 - 10개 오차(보조값 0으로 맞춤) -자동온도계 4주 사용, 이번 시퀀스까지 받고 교체 | [6 empty] | 7EE7428A826845DBA66A45B0B1195B8D | 30E5DB50B3C34ED79D98EC168C55F6C5 | 2EF2827ACD3844539DF36CDCA5B2C494 |  | A6D7EF4BD7844B00B196F752DFAC9095 | 8010D6ABC4CF4DC69FA109803A5337E1 | 5550757031724BD5B165E68A9ECA7781 |  | 79.67 | 100 | 0 | 0 | 0 |  | 410 |  | N | Y | 0 | 0 | 0 |  | 411 |  | N | Y | Y |  | Y | N |  |  |  | BT180180 | C
B64797 | 2021-06-24 | 2 | A | TUNDISH교체전 | 13 | A | AE4140MR | 합금강 | D | BM#2 | 1582 | 45 | 1626 | 1541 | 37 | 8000 |  | 1 | 0.27 | 16 |  | -2.7 | 1561 | 1624 | 0 | 26.25 | 0 | 16 | 70 | 102 | Y |  | 2021-06-25 04:17 | 66 | 1097 | 30 | 30 | 32 | 33 | 34 | 34 | 33 | 32 | 31 | 30 | 29 | 28 | 26 | 25 | 31 | 34 | 25 | 30 | -0.2 | Y | 45 | Y | -0.2 | [7 empty] | N | N | N | N | 180 | 0.47 | 65 | 90785 | 97124 | 126 | 2000 | 02 | 1 |  | 2021-06-25 04:15 | 1561 | 108 |  | 12 |  | * 전공정 요청으로 L/D 잔강 미실시 이상공정 등록. *클로깅으로 감속주입. | 034ED1E8C57B415A9860A22C6325CF22 | 94CC9771B6004437A72D16A618824FCE | 8D9EF7DD6FFA44FE978CE40EEC7021CD | [11 empty] | 93.88 | 33.33 | 0 | 2500 | 0 |  | 650 | 400 | Y | Y | 0 | 2500 | 0 |  | 650 | 400 | Y | Y | N | [6 empty] | BT180180 | C
A65332 | 2021-06-24 | 1 | C |  | 3 | A | SHPG2 | 소입성보증강 | C | BM#1 | 1594 | 42 | 1624 | 1577 | 30 | 5700 |  | 3 | 0.18 | 19 |  | -1.9 | 1578 | 1624 | 0 | 323.8 |  | 31 | 17 | 62 | Y |  | 2021-06-25 04:49 | 70 | 1102 | 26 | 25 | 27 | 28 | 30 | 30 | 30 | 30 | 29 | 29 | 28 | 27 | 27 | 27 | 28 | 30 | 27 | 30 | -0.07 | Y | 40 | Y | 0 | [7 empty] | N | N | N | N | 130 | 0.55 | 58 | 101183 | 101340 | -1040 | 14800 | 14 | 2 |  | 2021-06-25 04:57 | 1578 | 120 |  | 35 |  | *STR#1 몰드 TEST 작업진행 *작업방안에 따른 코너히터기 100KW 적용 *전공정요청 잔강미이월 - 이상재등록 *Sample채취 ID:103.203 각300MM | [14 empty] | 102.62 | 100 | 0 | 0 | 300 |  | 0 |  | Y | Y | 0 | 0 | 300 |  | 0 |  | Y | Y | Y |  | N |  |  |  |  | BT180180 | C
B64798 | 2021-06-24 | 2 | C | TUNDISH교체 | 1 | B | SCR423PRH | 소입성보증강 | C2 | BM#2 | 1626 | 46 | 1663 | 1588 | 34 | 7200 |  | 1 | 0.24 | 20 |  | -2.53 | 1583 | 1659 | 0 | 27.44 | 0 | 18 | 6 | 99 | Y |  | 2021-06-25 05:14 | 80 | 1098 | -405 | -48 | 24 | 18 | 22 | 26 | 28 | 30 | 32 | 32 | 33 |  |  | 33 | 25 | 33 | 33 | 0 | 0 |  |  | Y | 0.2 | 1.2 | 2.83 | 2.83 | 1.45 |  |  |  | N | N | N | N | 150 | 0.47 | 53 | 93071 | 86672 | 6128 | 16600 | 04 | 2 |  | 2021-06-25 05:17 | 1583 | 139 |  | 42 |  | * BUTT 타입롱노즐사용(일반타입.) * T/D FLUX 용탕부: 120 KG / 유탕부: 10KG 투입. *전공정 요청 감속주입 *수소 10분 측정값 기준치 초과, 이상재 등록 및 생관통보 (1차 2.91PPM ,2차 2.83PPM, 3차 1.45PPM) | [14 empty] | 100.08 | 27.27 | 1000 | 0 | 0 |  | 412 | 300 | Y | N | 1000 | 0 | 0 |  | 411 | 300 | Y | Y | N |  | Y |  | Y |  |  | BT180180 | C
A65333 | 2021-06-24 | 1 | C |  | 4 | A | SHPG2 | 소입성보증강 | C | BM#1 | 1676 | 41 | 1628 | 1619 | 28 | 5000 |  | 3 | 0.17 | 16 |  | -1.74 | 1589 | 1628 | 0 | 234.65 |  | 36 | 45 | 49 | Y |  | 2021-06-25 05:32 | 81 | 1101 | 23 | 22 | 29 | 33 | 35 | 35 | 36 | 35 | 35 | 35 | 34 | 33 | 33 | 33 | 33 | 36 | 33 | 35 | -0.04 | Y | 35 | Y | 0 | [7 empty] | N | N | N | N | 120 | 0.54 | 63 | 118454 | 109621 | 729 | 14200 | 14 | 2 |  | 2021-06-25 05:39 | 1589 | 122 |  | 52 |  | *STR#1 몰드 TEST 작업진행 *전공정요청 잔강미이월 - 이상재등록 | [14 empty] | 108.52 | 100 | 0 | 0 | 0 |  | 0 |  | Y | Y | 0 | 0 | 0 |  | 0 |  | Y | Y | Y |  | N |  |  |  |  | BT180180 | H
B64799 | 2021-06-24 | 2 | C |  | 2 | A | SCR423PRH | 소입성보증강 | C2 | BM#2 | 1638 | 48 | 1649 | 1576 | 37 | 7300 |  | 1 | 0.29 | 17 |  | -2.78 | 1570 | 1643 | 0 | 26.59 | 0 | 22 | 47 | 78 | Y |  | 2021-06-25 06:19 | 67 | 1103 | 32 | 31 | 32 | 32 | 31 | 31 | 30 | 29 | 28 | 27 | 26 |  |  | 26 | 30 | 32 | 26 | 32 | -0.13 |  | 45 | Y | -0.2 | [8 empty] | N | N |  | 140 | 0.49 | 60 | 93071 | 93974 | 5076 | 15600 | 04 | 2 |  | 2021-06-25 06:21 | 1570 | 133 |  | 32 |  | *전공정 요청 감속주입 | [14 empty] | 94.49 | 54.55 | 0 | 0 | 0 |  | 411 | 300 | Y | N | 0 | 0 | 0 |  | 412 | 300 | Y | Y | N |  | Y |  |  |  |  | BT180180 | H
B64800 | 2021-06-24 | 2 | C |  | 3 | A | SCR423PRH | 소입성보증강 | C2 | BM#2 | 1588 | 49 | 1649 | 1557 | 40 | 8000 |  | 1 | 0.21 | 20 |  | -2.53 | 1570 | 1645 | 0 | 43.58 | 0 | 5 | 90 | 51 | Y |  | 2021-06-25 07:16 | 67 | 1099 | 24 | 26 | 29 | 31 | 32 | 31 | 32 | 31 | 29 | 28 | 28 | 27 | 26 | 25 | 29 | 32 | 25 | 31 | -0.16 | Y | 45 | Y | -0.2 | [7 empty] | N | N | N | N | 130 | 0.46 | 65 | 93071 | 95542 | 5008 | 15500 | 04 | 2 |  | 2021-06-25 07:22 | 1570 | 136 |  | 35 |  | *전공정 요청 감속주입 | [14 empty] | 93.44 | 45.45 | 0 | 0 | 0 |  | 411 | 300 | Y | N | 0 | 0 | 0 |  | 411 | 300 | Y | Y | N |  | Y |  |  |  |  | BT180180 | C
B64801 | 2021-06-25 | 2 | C |  | 4 | A | SCR423PRH | 소입성보증강 | C2 | BM#2 | 1596 | 47 | 1632 | 1549 | 38 | 7900 |  | 1 | 0.28 | 17 |  | -2.43 | 1565 | 1628 | 0 | 26.9 | 0 | 16 | 71 | 46 | Y |  | 2021-06-25 08:37 | 62 | 1096 | 24 | 24 | 28 | 30 | 31 | 30 | 30 | 29 | 28 | 27 | 26 | 25 | 23 | 22 | 27 | 31 | 22 | 30 | -0.18 | Y | 50 | Y | -0.2 | [7 empty] | N | N | N | N | 120 | 0.45 | 71 | 93071 | 102886 | 5014 | 16000 | 04 | 2 |  | 2021-06-25 08:45 | 1565 | 115 |  | 21 | 23 | *전공정 요청 감속주입 | [14 empty] | 86.02 | 27.27 | 0 | 0 | 0 |  | 411 | 300 | Y | N | 0 | 0 | 0 |  | 411 | 300 | Y | Y | N |  | Y |  |  |  |  | BT180180 | C
B64802 | 2021-06-25 | 2 | C |  | 5 | A | SCR423PRH | 소입성보증강 | C2 | BM#2 | 1619 | 39 | 1652 | 1566 | 32 | 6400 |  | 1 | 0.31 | 21 |  | -2.54 | 1573 | 1648 | 0 | 35.69 | 0 | 18 | 7 | 50 | Y |  | 2021-06-25 09:40 | 70 | 1095 | 19 | 25 | 30 | 31 | 33 | 33 | 32 | 32 | 32 | 31 | 30 | 30 |  | 30 | 30 | 33 | 30 | 32 | -0.07 | Y | 35 | N | 0 | [7 empty] | N | N | N | N | 110 | 0.49 | 58 | 93071 | 90967 | 5233 | 16200 | 04 | 2 |  | 2021-06-25 09:47 | 1573 | 121 |  | 31 |  | *전공정 요청 감속주입 | [14 empty] | 98.12 | 36.36 | 0 | 0 | 0 |  | 412 | 300 | Y | N | 0 | 0 | 0 |  | 411 | 300 | Y | Y | N |  | Y |  |  |  |  | BT180180 | H
B64803 | 2021-06-25 | 2 | C |  | 6 | A | SCR423PRH | 소입성보증강 | C2 | BM#2 | 1631 | 42 | 1600 | 1551 | 34 | 6800 |  | 1 | 0.28 | 16 |  | -2.5 | 1566 | 1631 | 0 | 25.74 | 0 | 22 | 48 | 54 | Y |  | 2021-06-25 10:46 | 63 | 1103 | 28 | 27 | 31 | 33 | 33 | 33 | 32 | 31 | 30 | 29 | 28 | 27 | 27 | 26 | 30 | 33 | 26 | 33 | -0.14 | Y | 50 | Y | -0.2 | [7 empty] | N | N | N | N | 100 | 0.5 | 63 | 93071 | 100838 | -438 | 15600 | 04 | 2 |  | 2021-06-25 10:53 | 1566 | 114 |  | 24 |  | *전공정 요청 감속주입 *전공정 요청 L/D 잔강이월 미실시, 이상공정 등록 및 생관통보 | [6 empty] | CD93260617044ABC9B2CB84E7434CDCE | 4759E72274D3489587922B87428C9265 | 442BCCDA9E0448FEA384AA9BB139C6CC |  | 32EA7ABA37F04D698A391C5256BD4A87 | 1AD95B7078CF4125872A7FA0CDF8563A | 3EF57588A3664375BDF3482A7B48907A |  | 93.49 | 36.36 | 0 | 0 | 0 |  | 411 | 300 | Y | N | 0 | 0 | 0 |  | 412 | 300 | Y | Y | N | [6 empty] | BT180180 | H
B64804 | 2021-06-25 | 2 | C |  | 7 | A | SCR423PRH | 소입성보증강 | C2 | BM#2 | 1622 | 44 | 1636 | 1585 | 33 | 6500 |  | 1 | 0.25 | 17 |  | 0 | 1554 | 1623 | 0 | 41.4 | 0 | 36 | 46 | 150 | Y |  | 2021-06-25 11:53 | 51 | 1098 | 24 | 23 | 22 | 20 | 18 | 18 | 16 | 15 | 14 | 12 | 10 | 10 | 9 | 9 | 16 | 22 | 9 | 0 | -0.26 |  | 50 | Y | -0.2 | [7 empty] | N | N | N | N | 150 | 0.53 | 59 | 101532 | 100587 | -1387 | 15800 | 04 | 2 |  | 2021-06-25 11:59 | 1554 | 120 |  | 21 |  | *전공정 요청 L/D 잔강이월 미실시, 이상공정 등록 및 생관통보 | [14 empty] | 103.03 | 100 | 0 | 0 | 0 |  | 412 | 300 | Y | N | 0 | 0 | 0 |  | 411 | 300 | Y | Y | N | [6 empty] | BT180180 | H
B64805 | 2021-06-25 | 2 | D | TUNDISH교체전 | 8 | A | SCR423PRH | 소입성보증강 | C2 | BM#2 | 1602 | 49 | 1626 | 1541 | 40 | 8100 |  | 1 | 0.24 | 17 |  | 0 | 1569 | 1634 | 0 | 22.89 | 0 | 5 | 91 | 121 | Y |  | 2021-06-25 12:43 | 66 | 1092 | 7 | 10 | 19 | 25 | 27 | 28 | 29 | 28 | 28 | 27 | 26 | 25 | 24 | 24 | 24 | 29 | 24 | 28 | -0.17 | Y | 30 | Y | -0.2 | [7 empty] | N | N | N | N | 140 | 0.52 | 62 | 101532 | 102629 | -529 | 2000 | 04 | 2 |  | 2021-06-25 12:50 | 1569 | 123 |  | 30 |  | *전공정 요청 L/D 잔강이월 미실시, 이상공정 등록 및 생관통보 | 324EF88EDD4E4AFD80FFF0D19C85B4E9 | 2789ACCE1F2241BE97DA467063C3723D | 561FA6E76A9542769C5B38C31E48DED9 | [11 empty] | 99.59 | 100 | 0 | 4140 | 0 |  | 411 | 300 | Y | N | 0 | 4360 | 0 |  | 411 | 300 | Y | Y | N | [6 empty] | BT180180 | H
B64806 | 2021-06-25 | 2 | D | 교체연주종료 | 1 | A | 46MNVNBS5M | 합금강 | D1 | BM#2 | 1609 | 51 | 1673 | 1552 | 45 | 9200 |  | 1 | 0.31 | 22 |  | -2.86 | 1572 | 1669 | 0 | 30.68 | 0 | 16 | 72 | 103 | Y |  | 2021-06-25 14:12 | 86 | 1105 | -298 | -293 | 31 | 28 | 27 | 32 | 37 | 39 | 40 | 40 | 40 | 39 | 37 | 33 | 36 | 40 | 33 | 40 | -0.28 | Y | 25 | Y | -0.8 |  | 1.76 | 1.76 |  |  |  |  | N | N | N | N | 220 | 0.5 | 65 | 91712 | 100893 | 457 | 2000 | 06 | 1 |  | 2021-06-25 14:12 | 1572 | 149 |  | 28 |  | * 연주종료 : 15 : 58 * BUTT 타입롱노즐사용(일반타입.) * T/D FLUX 용탕부: 120 KG / 유탕부: 10KG 투입. | [6 empty] | 71DBA21B73224F3FA4F9B01FC6FD5F38 | 6663EDBFFE5A44828B1B6A95EEBB9E93 |  |  | 1CE60E1217A74D0A9A769EDF0F750AF5 | B8A463788C3F4342935923D0D044616D |  |  | 90.45 | 100 | 710 | 2500 | 0 |  | 400 | 400 | Y | Y | 710 | 2500 | 0 |  | 399 | 400 | Y | Y | [7 empty] | BT180180 | H
B64809 | 2021-06-25 | 2 | D | 연주시작 | 1 | A | 46MNVNBS5M | 합금강 | D1 | BM#2 | 1595 | 162 | 1667 | 1563 | 86 | 16800 |  | 1 | 0.3 | 19 |  | -2.68 | 1576 | 1669 | 0 | 46.37 | 0 | 5 | 92 |  | Y |  | 2021-06-25 19:27 | 90 | 1090 | -438 | -157 | 42 | 39 | 44 | 50 | 52 | 55 | 57 | 56 | 57 | 58 | 58 | 58 | 50 | 58 | 58 | 0 | 0 |  | 5 | Y | 0 |  | 1.46 | 1.46 |  |  |  |  | N | N | N | M | 220 | 0.5 | 64 | 101532 | 100893 | 2907 | 15300 | 13 | 2 |  | 2021-06-25 19:32 | 1576 | 266 |  | 26 |  | * 연주시작 : 19 : 54 * BUTT 타입롱노즐사용(일반타입.) * T/D FLUX 용탕부: 120 KG / 유탕부: 10KG 투입. * EDGE HEATER 코일 건조로 미적용. 이상공정/생관통보 | E7E0B53835A74448AA9F9EE8C72B5445 |  | 205E50CC10484F97959D72530B3DDFBA | [11 empty] | 98.57 | 100 | 780 | 0 | 0 |  | 400 | 400 | N | Y | 770 | 0 | 0 |  | 400 | 400 | N | Y | [7 empty] | BT180180 | H
B64808 | 2021-06-25 | 2 | D |  | 2 | A | 46MNVNBS5M | 합금강 | D1 | BM#2 | 1638 | 87 | 1654 | 1581 | 48 | 16400 |  | 1 | 0.35 | 19 |  | -2.83 | 1559 | 1654 | 0 | 48.89 | 0 | 36 | 47 |  | Y |  | 2021-06-25 20:36 | 73 | 1097 | 56 | 50 | 44 | 41 | 38 | 35 | 32 | 30 | 27 | 25 | 22 | 18 | 13 | 13 | 32 | 44 | 13 | 0 | -0.62 |  | 50 | Y | -1 |  |  |  | 0.82 |  |  |  | N | N | N | Y | 220 | 0.52 | 62 | 101532 | 102467 | -2667 | 15200 | 13 | 2 |  | 2021-06-25 20:52 | 1559 | 393 |  | 22 |  | * EDGE HEATER 코일 건조로 미적용. 이상공정/생관통보 | [6 empty] | 4B54B0B3F732497FA482EA6DA4E36602 | E244EB73328C499E9BDFDB91D3807A07 | 353E81AD720746B1B1A78B71ACF1CDD5 |  | 29F9F98AED8C4AE5AC3312AE321CF3EF | 920DCB04D33C41E99D8B9E7192C32CDE | BC090BFE9BFD41EC8D518D85A7561F0E |  | 98.48 | 100 | 0 | 0 | 0 |  | 400 | 400 | N | Y | 0 | 0 | 0 |  | 399 | 400 | N | Y | [7 empty] | BT180180 | H
B64807 | 2021-06-25 | 2 | B |  | 3 | A | 46MNVNBS5M | 합금강 | D1 | BM#2 | 1607 | 46 | 1656 | 1496 | 41 | 14500 |  | 1 | 0.33 | 19 |  | -3.12 | 1558 | 1645 | 0 | 43.86 | 0 | 22 | 49 |  | Y |  | 2021-06-25 21:34 | 72 | 1119 | 9 | 20 | 28 | 32 | 33 | 33 | 33 | 33 | 33 | 32 | 31 | 30 |  | 30 | 29 | 33 | 30 | 33 | -0.08 | Y | 35 | Y | -0.2 |  |  |  | 0.43 |  |  |  | N | N | N | Y | 210 | 0.52 | 59 | 101532 | 97539 | -139 | 15800 | 13 | 2 |  | 2021-06-25 21:36 | 1558 | 523 |  | 26 |  | * EDGE HEATER 코일 건조로 미적용. 이상공정/생관통보 | [14 empty] | 104.24 | 100 | 0 | 0 | 0 |  | 400 | 400 | N | Y | 0 | 0 | 0 |  | 400 | 400 | N | Y | [7 empty] | BT180180 | H
B64810 | 2021-06-25 | 2 | B |  | 4 | A | 46MNVNBS5M | 합금강 | D1 | BM#2 | 1611 | 43 | 1643 | 1554 | 38 | 7600 |  | 1 | 0.32 | 19 |  | -2.69 | 1556 | 1645 | 0 | 24.98 | 0 | 5 | 93 | -19 | Y |  | 2021-06-25 22:34 | 70 | 1110 | 28 | 28 | 33 | 37 | 39 | 40 | 40 | 40 | 39 | 39 | 39 | 38 | 37 | 37 | 37 | 40 | 37 | 40 | -0.07 | Y | 40 | Y | 0 |  |  |  | 0.77 |  |  |  | N | N | N | Y | 200 | 0.52 | 65 | 101532 | 107074 | -8624 | 15600 | 13 | 2 |  | 2021-06-25 22:36 | 1556 | 133 |  | 26 | [16 empty] | 104.83 | 100 | 0 | 0 | 0 |  | 400 | 400 | Y | Y | 0 | 0 | 0 |  | 400 | 400 | Y | Y | [7 empty] | BT180180 | H
B64811 | 2021-06-25 | 2 | B |  | 5 | A | 46MNVNBS5M | 합금강 | D1 | BM#2 | 1619 | 41 | 1637 | 1566 | 32 | 5900 |  | 1 | 0.24 | 19 |  | -2.45 | 1556 | 1628 | 0 | 22.25 | 0 | 16 | 74 | -94 | Y |  | 2021-06-25 23:23 | 70 | 1102 | 35 | 34 | 34 | 35 | 35 | 34 | 33 | 33 | 31 | 30 | 28 | 26 |  | 26 | 32 | 35 | 26 | 35 | -0.22 | Y | 40 | Y | -0.4 |  |  |  | 0.7 |  |  |  | N | N | N | Y | 190 | 0.52 | 60 | 101532 | 100266 | -2216 | 14900 | 13 | 2 |  | 2021-06-25 23:28 | 1556 | 140 |  | 42 | [16 empty] | 105.6 | 100 | 0 | 0 | 0 |  | 400 | 400 | Y | Y | 0 | 0 | 0 |  | 399 | 400 | Y | Y | [7 empty] | BT180180 | H
B64812 | 2021-06-25 | 2 | B |  | 6 | A | 46MNVNBS5M | 합금강 | D1 | BM#2 | 1646 | 40 | 1641 | 1582 | 27 | 5300 |  | 1 | 0.25 | 19 |  | -2.49 | 1550 | 1630 | 0 | 31.72 | 0 | 22 | 51 | 24 | Y |  | 2021-06-26 00:27 | 64 | 1096 | 21 | 23 | 27 | 28 | 29 | 29 | 29 | 28 | 28 | 27 | 26 | 25 | 24 | 24 | 27 | 29 | 24 | 29 | -0.12 | Y | 40 | Y | -0.2 |  |  |  | 0.73 |  |  |  | N | N | N | Y | 180 | 0.52 | 60 | 101532 | 99990 | -1990 | 15300 | 13 | 2 |  | 2021-06-26 00:30 | 1550 | 140 |  | 39 | [8 empty] | 82BAB54A41094668A3B576E8B0B94FEE | 97FCB66DD8EE44CF821785BC79C591A1 | 6550821DC35E4F99A2BE7608FFBB2A75 |  | D1E0C44069B34AF3BEC921D762526A17 | 80335F5F3FEB4930BA587EF0F5915644 | 7BE2DF39CCCE47F285D89D056FB92D32 |  | 104.24 | 100 | 0 | 0 | 0 |  | 400 | 400 | Y | Y | 0 | 0 | 0 |  | 400 | 400 | Y | Y | [7 empty] | BT180180 | H
B64813 | 2021-06-25 | 2 | B | 잔강최소화전 | 7 | A | 46MNVNBS5M | 합금강 | D1 | BM#2 | 1676 | 43 | 1649 | 1622 | 27 | 4500 |  | 1 | 0.21 | 19 |  | -2.5 | 1560 | 1634 | 0 | 26.15 | 0 | 36 | 49 | 147 | Y |  | 2021-06-26 01:23 | 74 | 1085 | 23 | 23 | 28 | 30 | 31 | 32 | 32 | 31 | 30 | 29 | 29 | 27 |  | 27 | 29 | 32 | 27 | 0 | -0.17 | Y | 30 | Y | -0.4 |  |  |  | 0.83 |  |  |  | N | N | N | Y | 170 | 0.52 | 60 | 89732 | 95762 | -1262 | 3000 | 13 | 2 |  | 2021-06-26 01:26 | 1560 | 146 |  | 45 |  |  | 742229E811CE4FF8AFDF0FFFC318559B | [13 empty] | 95.06 | 100 | 0 | 3100 | 0 |  | 400 | 400 | Y | Y | 0 | 3100 | 0 |  | 400 | 400 | Y | Y | [7 empty] | BT180180 | H
B64814 | 2021-06-25 | 2 | B | 잔강최소화 | 8 | A | SFMN438VS2 | 합금강 | KFMN438V | BM#2 | 1635 | 43 | 1632 | 1588 | 37 | 6200 |  | 1 | 0.24 | 19 |  | -2.45 | 1574 | 1639 | 0 | 31.4 | 0 | 5 | 94 | 19 | Y |  | 2021-06-26 02:18 | 80 | 1096 | -184 | -36 | 22 | 24 | 27 | 28 | 29 | 29 | 29 | 29 | 28 | 26 |  | 26 | 23 | 29 | 26 | 29 | -0.11 | Y | 25 | Y | -0.4 | [7 empty] | N | N | N | Y | 170 | 0.51 | 54 | 93071 | 96920 | -2020 | 16100 | 13 | 2 |  | 2021-06-26 02:20 | 1574 | 167 |  | 64 | [16 empty] | 98.12 | 100 | 2500 | 0 | 0 |  | 650 | 400 | Y | Y | 2500 | 0 | 0 |  | 651 | 400 | Y | Y |  |  |  |  | Y |  |  | BT180180 | H
A65334 | 2021-06-24 | 1 | B | 연주종료 | 5 | B | SHPG2 | 소입성보증강 | C | BM#1 | 1648 | 45 | 1602 | 1600 | 35 | 5900 |  | 3 | 0.16 | 16 |  | 0 | 1602 | 1602 | 0 | 213.64 |  | 35 | 26 | 48 | Y |  | 2021-06-25 06:38 | 94 | 1094 | 31 | 29 | 36 | 39 | 40 | 41 | 41 | 40 | 40 | 40 | 39 | 39 |  | 39 | 0 | 0 | 0 | 0 | 0 |  | 0 | Y | 0 | [7 empty] | N | N | N | N | 110 | 0 | 143 | 100486 | 102258 | 1692 | 2000 | 14 | 2 |  | 2021-06-25 06:47 | 1602 | 1259 |  | 1181 |  | *STR#1 몰드 TEST 작업진행 *전공정요청 잔강미이월 - 이상재등록 *연주종료 08:43 |  | BAB4D46253E84D068A481B5C3C263FC8 | 7358BB2BBC994BEEBC64518032FFD026 |  |  | 611C4C69C03F40A0A478D1F573BAAB64 |  |  |  | 8B75410C6ECE4AD686F1D90CD0163287 |  |  |  |  | 96.67 | 92.31 | 0 | 3100 | 0 |  | 410 |  | Y | Y | 0 | 3100 | 0 |  | 411 |  | Y | Y | Y | [6 empty] | BT180180 | H
B64815 | 2021-06-25 | 2 | B |  | 9 | A | SFMN438VS2 | 합금강 | KFMN438V | BM#2 | 1634 | 41 | 1646 | 1567 | 34 | 6800 |  | 1 | 0.17 | 18 |  | -2.87 | 1559 | 1638 | 0 | 20.77 | 0 | 18 | 8 | 846 | Y |  | 2021-06-26 03:21 | 65 | 1103 | 25 | 20 | 14 | 12 | 12 | 11 | 11 | 11 | 10 | 10 | 10 |  |  | 10 | 13 | 14 | 10 | 11 | -0.1 |  | 40 | Y | 0 | [7 empty] | N | N | N | Y | 220 | 0.54 | 50 | 93071 | 84577 | 13973 | 15900 | 13 | 2 |  | 2021-06-26 03:30 | 1559 | 155 |  | 57 | 12 | * 주입말기 크로깅 발생으로 감속주입 L/D 14 TON 내림 | [14 empty] | 95.41 | 36.36 | 0 | 0 | 0 |  | 650 | 400 | Y | Y | 0 | 0 | 0 |  | 651 | 400 | Y | Y | [7 empty] | BT180180 | H
B64816 | 2021-06-25 | 2 | C |  | 10 | B | SFMN438VS2 | 합금강 | KFMN438V | BM#2 | 1626 | 67 | 1643 | 1552 | 45 | 8200 |  | 1 | 0.22 | 19 |  | -2.84 | 1559 | 1635 | 0 | 26.57 | 0 | 16 | 75 | 72 | Y |  | 2021-06-26 04:40 | 65 | 1080 | 9 | 15 | 24 | 28 | 30 | 31 | 31 | 31 | 30 | 29 | 28 | 27 |  | 27 | 27 | 31 | 27 | 31 | -0.13 | Y | 30 | Y | -0.2 | [7 empty] | N | N | N | Y | 210 | 0.53 | 57 | 84610 | 93908 | 1892 | 16000 | 13 | 2 |  | 2021-06-26 04:41 | 1559 | 149 |  | 28 | [16 empty] | 89.44 | 30 | 0 | 0 | 0 |  | 650 | 400 | Y | Y | 0 | 0 | 0 |  | 650 | 400 | Y | Y | [7 empty] | BT180180 | H
B64817 | 2021-06-25 | 2 | C |  | 11 | A | KFMN438V | 합금강 | KFMN438V | BM#2 | 1639 | 41 | 1647 | 1584 | 33 | 6400 |  | 1 | 0.2 | 19 |  | -2.88 | 1563 | 1641 | 0 | 25.89 | 0 | 22 | 52 | 75 | Y |  | 2021-06-26 05:29 | 69 | 1078 | 25 | 24 | 26 | 28 | 28 | 29 | 28 | 28 | 27 | 26 | 26 | 23 |  | 23 | 27 | 29 | 23 | 28 | -0.17 | Y | 35 | Y | -0.3 | [7 empty] | N | N | N | Y | 200 | 0.53 | 59 | 93060 | 97358 | -458 | 15800 | 13 | 2 |  | 2021-06-26 05:29 | 1563 | 128 |  | 36 | [16 empty] | 96.59 | 27.27 | 0 | 0 | 0 |  | 650 | 400 | Y | Y | 0 | 0 | 0 |  | 651 | 400 | Y | Y | [7 empty] | BT180180 | H
B64818 | 2021-06-25 | 2 | C |  | 12 | A | KFMN438V | 합금강 | KFMN438V | BM#2 | 1622 | 51 | 1646 | 1563 | 39 | 7500 |  | 1 | 0.2 | 18 |  | -2.27 | 1572 | 1643 | 0 | 22.44 | 0 | 36 | 50 | 87 | Y |  | 2021-06-26 06:47 | 78 | 1095 | 21 | 22 | 33 | 40 | 42 | 43 | 43 | 43 | 42 | 41 | 40 | 39 | 38 | 38 | 39 | 43 | 38 | 43 | -0.12 | Y | 40 | Y | -0.2 | [7 empty] | N | N | N | Y | 190 | 0.52 | 65 | 93060 | 107109 | -1959 | 15500 | 13 | 2 |  | 2021-06-26 06:54 | 1572 | 131 |  | 17 | [16 empty] | 89.18 | 72.73 | 0 | 0 | 0 |  | 650 | 400 | Y | Y | 0 | 0 | 0 |  | 651 | 400 | Y | Y | [7 empty] | BT180180 | H
B64819 | 2021-06-26 | 2 | C |  | 13 | A | KFMN438V | 합금강 | KFMN438V | BM#2 | 1660 | 41 | 1665 | 1592 | 33 | 6400 |  | 1 | 0.23 | 19 |  | -3.28 | 1570 | 1662 | 0 | 26.34 | 0 | 37 | 38 | 1447 | Y |  | 2021-06-26 07:52 | 76 | 1080 | 36 | 34 | 35 | 35 | 35 | 35 | 34 | 33 | 31 | 30 | 30 | 28 | 27 | 27 | 32 | 35 | 27 | 35 | -0.16 |  | 50 | Y | -0.2 | [7 empty] | N | N | N | Y | 180 | 0.52 | 60 | 101520 | 99012 | -112 | 16000 | 13 | 2 |  | 2021-06-26 07:53 | 1570 | 123 |  | 17 | [16 empty] | 104.61 | 33.33 | 0 | 0 | 0 |  | 650 | 400 | Y | Y | 0 | 0 | 0 |  | 651 | 400 | Y | Y | [7 empty] | BT180180 | H
B64820 | 2021-06-26 | 2 | C |  | 14 | A | KFMN438V | 합금강 | KFMN438V | BM#2 | 1612 | 39 | 1638 | 1576 | 31 | 6000 |  | 1 | 0.24 | 18 |  | -2.51 | 1556 | 1631 | 0 | 20.33 | 0 | 16 | 76 | 36 | Y |  | 2021-06-26 08:40 | 62 | 1092 | 25 | 24 | 26 | 28 | 29 | 28 | 28 | 27 | 26 | 25 | 24 | 23 | 20 | 20 | 26 | 29 | 20 | 28 | -0.22 | Y | 40 | Y | -0.6 | [7 empty] | N | N | N | Y | 170 | 0.53 | 59 | 101520 | 98966 | -216 | 15000 | 13 | 2 |  | 2021-06-26 08:48 | 1556 | 127 |  | 29 | [16 empty] | 104.5 | 41.67 | 0 | 0 | 0 |  | 650 | 400 | Y | Y | 0 | 0 | 0 |  | 650 | 400 | Y | Y | [7 empty] | BT180180 | H
B64821 | 2021-06-26 | 2 | C | TUNDISH교체전 | 15 | A | KFMN438V | 합금강 | KFMN438V | BM#2 | 1564 | 48 | 1637 | 1558 | 38 | 7200 |  | 1 | 0.28 | 18 |  | -2.39 | 1560 | 1632 | 0 | 17.83 | 0 | 22 | 53 | 36 | Y |  | 2021-06-26 09:51 | 66 | 1110 | 18 | 18 | 26 | 30 | 31 | 31 | 31 | 30 | 29 | 28 | 28 | 27 | 26 | 26 | 28 | 31 | 26 | 31 | -0.12 | Y | 40 | Y | -0.2 | [7 empty] | N | N | N | M | 220 | 0.53 | 59 | 106530 | 99581 | 719 | 2000 | 13 | 2 |  | 2021-06-26 09:59 | 1560 | 126 |  | 18 |  |  |  | EA7FD0D5092D42DD82BBF4CB9A78B966 | 6D5C8A9AA52C45C1A4FD9A8551FBDB48 | [11 empty] | 107.17 | 50 | 0 | 3150 | 0 |  | 650 | 400 | Y | Y | 0 | 3110 | 0 |  | 651 | 400 | Y | Y | [7 empty] | BT180180 | H
A65335 | 2021-06-26 | 1 | C | 연주시작 | 1 | A | P-AE1055LSV | 합금강 | G-AE1055LS | BM#1 | 1640 | 178 | 1635 | 1552 | 42 | 7200 |  | 3 | 0.16 | 26 |  | -1.59 | 1579 | 1629 | 0 | 312.18 |  | 18 | 9 | 251 | Y |  | 2021-06-26 11:09 | 96 | 1095 | 40 | 38 | 30 | 34 | 37 | 40 | 42 | 44 | 44 | 44 | 45 |  |  | 45 | 40 | 45 | 45 | 44 | 0 |  |  | Y | 0.2 |  | 2.25 | 2.25 | [5 empty] | Y | Y | M | 210 | 0.49 | 56 | 80378 | 90021 | 7979 | 15300 | 09 | 1 |  | 2021-06-26 11:18 | 1579 | 116 |  | 19 |  | *T/D FLUX 유:10,용:220kg *STR#1,#2 EDGE HEATER 코일부 건조작업으로 적용不-이상재등록 *연주시작 11:31 |  | FFEA26098B114DF889228E1DCF98AABF | 44889081467141D3A9815E2F6823FFE1 | [11 empty] | 83.6 | 100 | 1500 | 0 | 0 |  | 400 |  | N | N | 1500 | 0 | 0 |  | 401 |  | N | N | N |  |  | Y |  |  |  | BT180180 | H
B64822 | 2021-06-26 | 2 | C | TUNDISH교체 | 1 | A | SCM420HT | 소입성보증강 | C | BM#2 | 1594 | 45 | 1688 | 1600 | 39 | 7300 |  | 1 | 0.27 | 21 |  | -2.38 | 1595 | 1676 | 0 | 47.81 | 0 | 36 | 51 | 36 | Y |  | 2021-06-26 10:55 | 85 | 1109 | -310 | -63 | 30 | 25 | 33 | 37 | 39 | 41 | 42 | 43 | 43 |  |  | 43 | 37 | 43 | 43 | 0 | 0 |  | 5 | Y | 0 | 0.9 | 1.81 | 1.81 |  |  |  |  | N | N | N | N | 150 | 0.53 | 58 | 90337 | 99788 | -38 | 14600 | 18 | 1 |  | 2021-06-26 11:04 | 1595 | 149 |  | 37 |  | * T/D FLUX 용탕부: 120 KG / 유탕부: 10KG 투입. * BUTT 타입롱노즐사용(일반타입.) | [14 empty] | 91.85 | 50 | 700 | 0 | 0 |  | 410 | 300 | Y | Y | 700 | 0 | 0 |  | 411 | 300 | Y | Y | N | [6 empty] | RB115.00 | C
A65336 | 2021-06-26 | 1 | C |  | 2 | A | P-AE1055LSV | 합금강 | G-AE1055LS | BM#1 | 1640 | 43 | 1609 | 1589 | 24 | 4100 |  | 3 | 0.15 | 25 |  | -1.14 | 1577 | 1611 | 0 | 282.2 |  | 31 | 18 | 1677 | Y |  | 2021-06-26 11:56 | 94 | 1105 | 44 | 45 | 29 | 24 | 34 | 42 | 27 | 21 | 35 | 36 | 25 |  |  | 25 | 32 | 42 | 21 | 0 | -2.1 | Y | 10 | Y | -2.2 | [7 empty] | Y | Y | Y | Y | 200 | 0.48 | 57 | 84610 | 86506 | 7994 | 15200 | 09 | 1 |  | 2021-06-26 12:13 | 1577 | 112 |  | 29 |  | *STR#1,#2 EDGE HEATER 코일부 건조작업으로 적용不-이상재등록 *자동:1530℃ 수동:1532℃ | [14 empty] | 90.2 | 100 | 0 | 0 | 0 |  | 400 |  | N | N | 0 | 0 | 0 |  | 401 |  | N | N | N |  |  | Y |  |  |  | BT180180 | H
B64823 | 2021-06-26 | 2 | C |  | 2 | A | SCM420HT | 소입성보증강 | C | BM#2 | 1602 | 44 | 1639 | 1556 | 40 | 7700 |  | 1 | 0.29 | 19 |  | -2.57 | 1573 | 1643 | 0 | 38.05 | 0 | 37 | 39 | 41 | Y |  | 2021-06-26 11:44 | 63 | 1129 | 40 | 29 | 26 | 23 | 22 | 20 | 20 | 19 | 18 | 18 | 17 |  |  | 17 | 23 | 26 | 17 | 0 | -0.2 |  | 45 | Y | -0.2 | [7 empty] | N | N | N | N | 140 | 0.55 | 57 | 90347 | 97938 | 2012 | 14100 | 18 | 1 |  | 2021-06-26 11:57 | 1573 | 141 |  | 46 | 13 | *STR#2 코너 히터기 펄트 발생으로 적용 불가, 이상공정 등록 및 생관통보 | [14 empty] | 91.54 | 100 | 0 | 0 | 0 |  | 411 | 300 | Y | Y | 0 | 0 | 0 |  | 411 | 300 | Y | Y | N | [6 empty] | RB140.00 | C
A65337 | 2021-06-26 | 1 | D |  | 3 | A | P-AE1055LSV | 합금강 | G-AE1055LS | BM#1 | 1611 | 40 | 1606 | 1556 | 28 | 4500 |  | 3 | 0.11 | 25 |  | -1.69 | 1549 | 1599 | 0 | 146.31 |  | 1 | 1 | 34725 | Y |  | 2021-06-26 12:55 | 66 | 1087 | 33 | 34 | 32 | 27 | 22 | 45 | 36 | 40 | 23 | 23 | 41 | 40 |  | 40 | 33 | 45 | 23 | 0 | -0.88 | Y | 25 | Y | -0.2 | [7 empty] | Y | Y | Y | Y | 190 | 0.49 | 59 | 84610 | 88019 | 7981 | 15600 | 09 | 1 |  | 2021-06-26 13:02 | 1549 | 106 |  | 27 |  | *엣지히터 코일부 가열, 미사용 | [14 empty] | 88.14 | 100 | 0 | 0 | 0 |  | 400 |  | N | N | 0 | 0 | 0 |  | 401 |  | N | N | N |  |  | Y |  |  |  | BT180180 | H
B64824 | 2021-06-26 | 2 | D |  | 3 | A | SCM420HT | 소입성보증강 | C | BM#2 | 1632 | 39 | 1648 | 1572 | 34 | 6500 |  | 1 | 0.22 | 19 |  | -2.28 | 1572 | 1638 | 0 | 29 | 0 | 16 | 77 | 41 | Y |  | 2021-06-26 12:49 | 62 | 1092 | 15 | 16 | 21 | 22 | 24 | 23 | 24 | 24 | 23 | 22 | 21 | 21 | 19 | 19 | 22 | 24 | 19 | 24 | -0.12 | Y | 40 | Y | -0.4 | [7 empty] | N | N | N | N | 130 | 0.53 | 59 | 108976 | 99446 | 2454 | 15000 | 18 | 1 |  | 2021-06-26 13:07 | 1572 | 133 |  | 40 |  | * STR#2 EDGE HEATER FAULT 발생하여 미적용. 이상공정/생관통보 | [14 empty] | 107.42 | 100 | 0 | 0 | 0 |  | 410 | 300 | Y | Y | 0 | 0 | 0 |  | 410 | 300 | N | Y | N | [6 empty] | RB140.00 | C
A65338 | 2021-06-26 | 1 | D |  | 4 | A | P-AE1055LSV | 합금강 | G-AE1055LS | BM#1 | 1660 | 43 | 1612 | 1573 | 35 | 6200 |  | 3 | 0.12 | 25 |  | -1.65 | 1567 | 1616 | 0 | 156.61 |  | 35 | 27 | 447 | Y |  | 2021-06-26 14:04 | 84 | 1096 | 33 | 27 | 29 | 33 | 35 | 35 | 35 | 34 | 33 | 33 | 32 | 32 | 32 | 32 | 33 | 35 | 32 | 35 | -0.07 | Y | 40 | Y | 0 | [7 empty] | Y | Y | Y | Y | 180 | 0.5 | 59 | 101532 | 93778 | 8122 | 15900 | 09 | 1 |  | 2021-06-26 14:12 | 1567 | 103 |  | 19 |  | *엣지히터 코일부 가열, 미사용 | [14 empty] | 100.78 | 100 | 0 | 0 | 0 |  | 400 |  | N | N | 0 | 0 | 0 |  | 401 |  | N | N | N |  |  | Y |  |  |  | BT180180 | H
B64825 | 2021-06-26 | 2 | D |  | 4 | A | SCM420HT | 소입성보증강 | C | BM#2 | 1626 | 45 | 1655 | 1542 | 37 | 7900 |  | 1 | 0.28 | 24 |  | -2.4 | 1577 | 1655 | 0 | 54.17 | 0 | 22 | 54 | 41 | Y |  | 2021-06-26 14:06 | 67 | 1110 | 17 | 18 | 27 | 28 | 30 | 30 | 30 | 29 | 28 | 27 | 27 | 26 | 25 | 24 | 27 | 30 | 24 | 30 | -0.13 | Y | 45 | Y | -0.2 | [7 empty] | Y | Y | Y | Y | 120 | 0.48 | 66 | 93864 | 99374 | 1126 | 14400 | 18 | 1 |  | 2021-06-26 14:14 | 1577 | 127 |  | 23 | 11 | * STR#2 EDGE HEATER FAULT 발생하여 미적용. 이상공정/생관통보 * STR#2 EDGE HEATER 점검으로 STR #1 EDGE HEATER 미적용 | [14 empty] | 93.49 | 100 | 0 | 0 | 0 |  | 490 | 300 | N | Y | 0 | 0 | 0 |  | 491 | 300 | N | Y | N | [6 empty] | RB270.00 | C
A65339 | 2021-06-26 | 1 | D |  | 5 | A | P-AE1055LSV | 합금강 | G-AE1055LS | BM#1 | 1606 | 44 | 1584 | 1550 | 29 | 4900 |  | 3 | 0.12 | 26 |  | -1.57 | 1558 | 1606 | 0 | 193.36 |  | 18 | 10 | 56 | Y |  | 2021-06-26 15:04 | 75 | 1098 | 32 | 32 | 38 | 42 | 43 | 43 | 42 | 42 | 42 | 41 | 41 | 41 | 41 | 41 | 41 | 43 | 41 | 42 | -0.05 | Y | 40 | Y | 0 | [7 empty] | Y | Y | Y | Y | 170 | 0.5 | 60 | 101532 | 94525 | 8075 | 15500 | 09 | 1 |  | 2021-06-26 15:11 | 1558 | 106 |  | 21 |  | *엣지히터 코일부 가열, 100KW사용. | [14 empty] | 100.03 | 100 | 0 | 0 | 0 |  | 400 |  | N | N | 0 | 0 | 0 |  | 401 |  | N | N | N |  |  | Y |  |  |  | BT180180 | H
B64826 | 2021-06-26 | 2 | D |  | 5 | A | SCM420HT | 소입성보증강 | C | BM#2 | 1613 | 62 | 1646 | 1602 | 35 | 6600 |  | 1 | 0.31 | 24 |  | -2.37 | 1566 | 1642 | 0 | 106.53 | 0 | 36 | 52 | 30 | Y |  | 2021-06-26 15:28 | 56 | 1092 | 20 | 26 | 30 | 29 | 30 | 29 | 28 | 28 | 26 | 25 | 22 | 20 | 16 | 16 | 25 | 30 | 16 | 0 | -0.28 | Y | 50 | Y | -0.8 | [7 empty] | Y | Y | Y | Y | 110 | 0.47 | 63 | 102904 | 96265 | 935 | 14800 | 18 | 1 |  | 2021-06-26 15:29 | 1566 | 137 |  | 8 | [8 empty] | 4F74D0C0BE034A4BB7590ED8BE9F7BD2 | 054FC462769D4D9AA28EDB1111586C58 | 5F5A874DD06A4B09BBE10479F3A3D740 |  | 56BC0679412E47FBB9573C1E46D25CC9 | D97114C8B063429EB0D6DEF7C8D9BCD5 | D59EAC374774482B8492CF648A8EE3E3 |  | 103.06 | 100 | 0 | 0 | 0 |  | 490 | 300 | Y | Y | 0 | 0 | 0 |  | 491 | 300 | Y | Y | N | [6 empty] | RB300.00 | C
A65340 | 2021-06-26 | 1 | D |  | 6 | A | P-AE1055LSV | 합금강 | G-AE1055LS | BM#1 | 1602 | 44 | 1601 | 1533 | 32 | 5600 |  | 3 | 0.12 | 25 |  | -1.43 | 1556 | 1598 | 0 | 207.34 |  | 31 | 19 | 62 | Y |  | 2021-06-26 16:06 | 73 | 1090 | 40 | 40 | 40 | 41 | 41 | 41 | 40 | 39 | 39 | 38 | 38 | 37 | 37 | 37 | 39 | 41 | 37 | 41 | -0.09 | Y | 45 | Y | 0 | [7 empty] | Y | Y | Y | Y | 210 | 0.5 | 58 | 84610 | 92667 | 7983 | 15700 | 09 | 1 |  | 2021-06-26 16:15 | 1556 | 106 |  | 19 | [7 empty] | 6B394EF4D0A24A858C65E4296DEACE25 | E159AAE82F7648398D56D82EBF28847F | 5120C7F911794AE18409E073CAD9F998 |  | 1286086CB5B94213A5FEC90D8F953B1C | 38B022F674714BD586B58835E3906421 | C776965714374B90B8CF3F95459407F9 |  |  | 84.91 | 100 | 0 | 0 | 0 |  | 400 |  | Y | N | 0 | 0 | 0 |  | 401 |  | Y | N | N |  |  | Y |  |  |  | BT180180 | H
B64827 | 2021-06-26 | 2 | D |  | 6 | B | SCM420HT | 소입성보증강 | C | BM#2 | 1615 | 40 | 1642 | 1596 | 33 | 5700 |  | 1 | 0.26 | 23 |  | -2.26 | 1561 | 1636 | 0 | 70.59 | 0 | 37 | 40 | 62 | Y |  | 2021-06-26 16:31 | 51 | 1097 | 12 | 17 | 22 | 24 | 24 | 24 | 23 | 22 | 21 | 20 | 19 | 17 | 15 | 15 | 20 | 24 | 15 | 24 | -0.2 | Y | 45 | Y | -0.4 | [7 empty] | Y | Y | Y | Y | 100 | 0.48 | 62 | 94614 | 94777 | 1023 | 14700 | 18 | 1 |  | 2021-06-26 16:31 | 1561 | 117 |  | 10 | 29 | [15 empty] | 99.7 | 100 | 0 | 0 | 0 |  | 490 | 300 | Y | Y | 0 | 0 | 0 |  | 491 | 300 | Y | Y | N | [6 empty] | RB300.00 | C
A65341 | 2021-06-26 | 1 | D |  | 7 | A | P-AE1055LSV | 합금강 | G-AE1055LS | BM#1 | 1603 | 41 | 1619 | 1533 | 30 | 5300 |  | 3 | 0.12 | 26 |  | -1.54 | 1556 | 1602 | 0 | 189.22 |  | 1 | 2 | 58 | Y |  | 2021-06-26 17:07 | 73 | 1099 | 37 | 36 | 39 | 40 | 40 | 39 | 38 | 37 | 36 | 35 | 34 | 34 | 34 | 34 | 37 | 40 | 34 | 34 | -0.13 | Y | 45 | Y | 0 | [7 empty] | Y | Y | Y | Y | 200 | 0.5 | 57 | 101532 | 87321 | 7979 | 16400 | 09 | 1 |  | 2021-06-26 17:16 | 1556 | 98 |  | 17 | 9 | [15 empty] | 10153200 | 100 | 0 | 0 | 0 |  | 400 |  | Y | N | 0 | 0 | 0 |  | 401 |  | Y | N | N |  |  | Y |  |  |  | BT180180 | H
B64828 | 2021-06-26 | 2 | D |  | 7 | A | SCM420HT | 소입성보증강 | C | BM#2 | 1602 | 40 | 1640 | 1548 | 35 | 6900 |  | 1 | 0.25 | 23 |  | -2.33 | 1565 | 1630 | 0 | 64.01 | 0 | 16 | 78 | 67 | Y |  | 2021-06-26 17:19 | 55 | 1100 | 13 | 14 | 20 | 23 | 25 | 25 | 25 | 24 | 24 | 23 | 22 | 21 | 20 | 20 | 22 | 25 | 20 | 25 | -0.12 | Y | 40 | Y | -0.2 | [7 empty] | Y | Y | Y | Y | 150 | 0.48 | 62 | 100534 | 94885 | 2465 | 15900 | 18 | 1 |  | 2021-06-26 17:28 | 1565 | 119 |  | 24 | [16 empty] | 103.86 | 100 | 0 | 0 | 0 |  | 490 | 300 | Y | Y | 0 | 0 | 0 |  | 490 | 300 | Y | Y | N | [6 empty] | RB190.00 | C
A65342 | 2021-06-26 | 1 | D | TUNDISH교체전 | 8 | B | P-AE1055LSV | 합금강 | G-AE1055LS | BM#1 | 1596 | 41 | 1596 | 1530 | 30 | 5400 |  | 3 | 0.12 | 25 |  | -1.61 | 1544 | 1591 | 0 | 191 |  | 35 | 28 | 63 | Y |  | 2021-06-26 18:08 | 61 | 1090 | 33 | 32 | 31 | 30 | 29 | 28 | 27 | 26 | 25 | 24 | 24 | 23 |  | 23 | 27 | 31 | 23 | 0 | -0.18 |  | 45 | Y | -0.2 | [7 empty] | Y | N | N | Y | 190 | 0.5 | 67 | 84483 | 92879 | 8371 | 1500 | 09 | 1 |  | 2021-06-26 18:17 | 1544 | 96 |  | 14 |  |  | 1424C6C65B9E47159FB420AE2C3A0609 | B18937DA6C3D418A9A7A5BCEC1A91F8A | B012A6F24F234BCAA3C12C8B99750F6C | [11 empty] | 84.61 | 100 | 0 | 3500 | 0 |  | 400 |  | Y | N | 0 | 3500 | 0 |  | 401 |  | Y | N | N |  |  | Y |  |  |  | BT180180 | H
B64829 | 2021-06-26 | 2 | D |  | 8 | A | SCM420HT | 소입성보증강 | C | BM#2 | 1623 | 38 | 1617 | 1539 | 34 | 6900 |  | 1 | 0.28 | 20 |  | -2.42 | 1571 | 1630 | 0 | 48.7 | 0 | 22 | 55 | 60 | Y |  | 2021-06-26 18:11 | 61 | 1101 | 18 | 20 | 21 | 22 | 23 | 23 | 23 | 22 | 21 | 21 | 20 | 19 | 18 | 18 | 21 | 23 | 18 | 23 | -0.12 | Y | 40 | Y | -0.2 | [7 empty] | Y | Y | Y | Y | 140 | 0.48 | 64 | 95452 | 97092 | 1608 | 15200 | 18 | 1 |  | 2021-06-26 18:20 | 1571 | 124 |  | 37 | [16 empty] | 97.65 | 100 | 0 | 0 | 0 |  | 490 | 300 | Y | Y | 0 | 0 | 0 |  | 491 | 300 | Y | Y | N | [6 empty] | RB210.00 | C
A65343 | 2021-06-26 | 1 | D | TUNDISH교체 | 1 | A | STB2 | 베어링강 | STB (SF) | BM#1 | 1618 | 51 | 1583 | 1541 | 34 | 5800 |  | 3 | 0.14 | 25 |  | -1.23 | 1547 | 1583 | 120.4 | 58.05 |  | 18 | 11 | 71 | Y |  | 2021-06-26 19:21 | 91 | 1089 | 38 | 44 | 35 | 35 | 41 | 45 | 34 | 24 | 33 | 29 | 31 |  |  | 31 | 35 | 45 | 24 | 0 | -1.4 |  | 15 | Y | 0.4 |  | 2.21 | 2.21 | 1.11 |  |  |  | N | Y | N | N | 240 | 0.47 | 64 | 84610 | 94655 | 7401 | 15500 | 08 | 2 |  | 2021-06-26 19:27 | 1547 | 112 |  | 19 |  | *T/D FLUX 유:15KG 용:270KG *수소측정 기준초과(10분) ID: 101.201.202.202 생관통보 | [14 empty] | 83.03 | 100 | 1500 | 0 | 0 |  | 650 |  | Y | N | 1500 | 0 | 0 |  | 651 |  | Y | N | Y |  |  | Y |  |  |  | BT180180 | H
B64830 | 2021-06-26 | 2 | D |  | 9 | A | SCM420HT | 소입성보증강 | C | BM#2 | 1618 | 42 | 1634 | 1518 | 34 | 7300 |  | 1 | 0.24 | 19 |  | -2.13 | 1575 | 1627 | 0 | 44.5 | 0 | 36 | 53 | 45 | Y |  | 2021-06-26 19:12 | 65 | 1099 | 15 | 19 | 23 | 26 | 27 | 27 | 27 | 27 | 26 | 25 | 24 | 24 | 23 | 22 | 24 | 27 | 22 | 27 | -0.11 | Y | 45 | Y | -0.2 | [7 empty] | Y | Y | Y | Y | 130 | 0.48 | 64 | 96453 | 97975 | 1075 | 16100 | 18 | 1 |  | 2021-06-26 19:16 | 1575 | 128 |  | 40 | [16 empty] | 97.62 | 100 | 0 | 0 | 0 |  | 490 | 300 | Y | Y | 0 | 0 | 0 |  | 491 | 300 | Y | Y | N | [6 empty] | RB210.00 | C
A65344 | 2021-06-26 | 1 | D |  | 2 | A | STB2 | 베어링강 | STB (SF) | BM#1 | 1596 | 43 | 1567 | 1544 | 26 | 4500 |  | 3 | 0.16 | 26 |  | -1.25 | 1525 | 1562 | 124.48 | 28.73 |  | 31 | 20 | 82 | Y |  | 2021-06-26 20:16 | 69 | 1092 | 37 | 43 | 38 | 36 | 34 | 33 | 32 | 32 | 31 | 31 | 31 | 32 | 31 | 31 | 34 | 38 | 31 | 32 | -0.14 |  | 50 | Y | -0.2 |  |  |  | 0.58 |  |  |  | Y | Y | Y | Y | 230 | 0.48 | 61 | 84610 | 93383 | 8417 | 15200 | 08 | 2 |  | 2021-06-26 20:25 | 1525 | 108 |  | 29 | 10 | [15 empty] | 84.27 | 100 | 0 | 0 | 0 |  | 650 |  | Y | N | 0 | 0 | 0 |  | 651 |  | Y | N | Y |  |  | Y |  |  |  | BT180180 | H
B64831 | 2021-06-26 | 2 | B |  | 10 | A | SCM420HT | 소입성보증강 | C | BM#2 | 1606 | 42 | 1633 | 1567 | 37 | 6600 |  | 1 | 0.28 | 20 |  | -2.09 | 1572 | 1630 | 0 | 50.05 | 0 | 37 | 41 | 47 | Y |  | 2021-06-26 20:30 | 62 | 1088 | 20 | 21 | 23 | 26 | 26 | 27 | 27 | 26 | 25 | 25 | 24 | 22 | 22 | 22 | 24 | 27 | 22 | 26 | -0.14 | Y | 35 | Y | 0 | [7 empty] | Y | Y | Y | Y | 120 | 0.48 | 63 | 100506 | 96162 | 88 | 14700 | 18 | 1 |  | 2021-06-26 20:33 | 1572 | 120 |  | 28 | [16 empty] | 103.88 | 100 | 0 | 0 | 0 |  | 490 | 300 | Y | Y | 0 | 0 | 0 |  | 491 | 300 | Y | Y | N | [6 empty] | RB210.00 | C
A65345 | 2021-06-26 | 1 | B |  | 3 | A | STB2 | 베어링강 | STB (SF) | BM#1 | 1658 | 42 | 1559 | 1568 | 20 | 3400 |  | 3 | 0.16 | 25 |  | -1.34 | 1515 | 1549 | 127.1 | 47.97 |  | 1 | 3 | 77 | Y |  | 2021-06-26 21:20 | 59 | 1087 | 31 | 31 | 24 | 22 | 21 | 20 | 45 | 43 | 29 | 21 | 30 | 25 |  | 25 | 29 | 45 | 21 | 0 | -1.6 | Y | 15 | Y | -0.5 |  |  |  | 0.51 |  |  |  |  | Y | Y | Y | 220 | 0.48 | 57 | 152298 | 87280 | 7515 | 15100 | 08 | 2 |  | 2021-06-26 21:26 | 1515 | 114 |  | 30 |  | *유사강종 연연주 혼탕부 성분 확인 ID:107~109.207~209 *STR#1 W/D3번 FAULT 발생으로 OPEN 작업함 | [14 empty] | 161.5 | 100 | 0 | 0 | 0 |  | 650 |  | Y | N | 0 | 0 | 0 |  | 651 |  | Y | N | Y |  |  | Y |  |  |  | BT180180 | H
B64832 | 2021-06-26 | 2 | B |  | 11 | A | SCM420HT | 소입성보증강 | C | BM#2 | 1601 | 38 | 1631 | 1575 | 15 | 6100 |  | 1 | 0.25 | 20 |  | -2.08 | 1572 | 1626 | 0 | 55.61 | 0 | 16 | 79 | 60 | Y |  | 2021-06-26 21:31 | 62 | 1090 | 17 | 21 | 23 | 26 | 27 | 27 | 27 | 27 | 26 | 25 | 24 | 24 | 22 | 21 | 24 | 27 | 21 | 27 | -0.13 | Y | 45 | Y | -0.2 | [7 empty] | N | N | N | N | 110 | 0.47 | 66 | 99357 | 99325 | -275 | 15100 | 18 | 1 |  | 2021-06-26 21:32 | 1572 | 118 |  | 31 | [16 empty] | 102.54 | 100 | 0 | 0 | 0 |  | 411 | 300 | Y | Y | 0 | 0 | 0 |  | 411 | 300 | Y | Y | N | [6 empty] | RB170.00 | C
A65346 | 2021-06-26 | 1 | B |  | 4 | A | P-STB2 | 베어링강 | STB (SF) | BM#1 | 1625 | 41 | 1563 | 1553 | 24 | 3900 |  | 3 | 0.16 | 25 |  | -1.29 | 1517 | 1555 | 119.01 | 8.81 |  | 35 | 29 | 71 | Y |  | 2021-06-26 22:17 | 61 | 1087 | 18 | 17 | 20 | 21 | 21 | 21 | 21 | 21 | 21 | 20 | 21 | 21 |  | 21 | 20 | 21 | 20 | 21 | -0.03 | Y | 35 | Y | 0 |  |  |  | 0.63 |  |  |  |  | Y | Y | Y | 210 | 0.48 | 59 | 50766 | 91764 | 6986 | 14400 | 08 | 2 |  | 2021-06-26 22:24 | 1517 | 105 |  | 31 | 9 | *유사강종 연연주 혼탕부 성분 확인 ID:101.201 *STR#1 W/D3번 FAULT 발생으로 OPEN 작업함 | [6 empty] | AF22B8B35E5148C2B5E343C4927AB36B | 70E1C96938574881BE4E526C3FACDC7F | 3E51CA56B6F74D2FB6DFD55822957AD5 |  | DC29E0DF49004F3A837D1F426016D7CF | FF6B40FC5F45498D909C658961547E7F | 1F16EAC687C4488B9E5C02CB422C31E3 |  | 5076600 | 100 | 0 | 0 | 0 |  | 650 |  | Y | N | 0 | 0 | 0 |  | 651 |  | Y | N | Y |  |  | Y |  |  |  | BT180180 | H
B64833 | 2021-06-26 | 2 | B |  | 12 | A | SCM420HT | 소입성보증강 | C | BM#2 | 1606 | 40 | 1642 | 1570 | 34 | 6200 |  | 1 | 0.25 | 23 |  | -2.42 | 1565 | 1637 | 0 | 70.11 | 0 | 22 | 56 | 56 | Y |  | 2021-06-26 22:39 | 55 | 1091 | 19 | 19 | 23 | 24 | 25 | 25 | 24 | 24 | 23 | 22 | 21 | 20 | 20 | 20 | 23 | 25 | 20 | 24 | -0.12 | Y | 40 | Y | 0 | [7 empty] | N | N | N | N | 100 | 0.51 | 58 | 91459 | 94973 | 1227 | 14800 | 18 | 1 |  | 2021-06-26 22:40 | 1565 | 121 |  | 30 | [16 empty] | 95.37 | 100 | 0 | 0 | 0 |  | 411 | 300 | Y | Y | 0 | 0 | 0 |  | 410 | 300 | Y | Y | N | [6 empty] | RB110.00 | C
A65347 | 2021-06-26 | 1 | B |  | 5 | A | P-STB2 | 베어링강 | STB (SF) | BM#1 | 1623 | 41 | 1567 | 1541 | 30 | 4400 |  | 3 | 0.16 | 27 |  | -1.53 | 1516 | 1563 | 124.78 | 21.13 |  | 18 | 12 | 53 | Y |  | 2021-06-26 23:27 | 60 | 1096 | 20 | 24 | 27 | 28 | 29 | 29 | 28 | 28 | 28 | 28 | 28 | 27 | 27 | 27 | 27 | 29 | 27 | 28 | -0.05 | Y | 40 | Y | 0 |  |  |  | 0.52 |  |  |  |  | Y | Y | Y | 200 | 0.48 | 61 | 84610 | 93213 | 7637 | 15600 | 08 | 2 |  | 2021-06-26 23:33 | 1516 | 101 |  | 23 | 9 | *STR#1 W/D3번 FAULT 발생으로 OPEN 작업함 *STR#1 W/D5번 FAULT발생 S/R재세팅 | [14 empty] | 84.44 | 100 | 0 | 0 | 0 |  | 650 |  | Y | N | 0 | 0 | 0 |  | 651 |  | Y | N | Y |  |  | Y |  |  |  | BT180180 | H
B64834 | 2021-06-26 | 2 | B |  | 13 | A | SCM420HT | 소입성보증강 | C | BM#2 | 1650 | 51 | 1642 | 1531 | 44 | 9000 |  | 1 | 0.25 | 19 |  | -2.88 | 1576 | 1644 | 0 | 49.76 | 0 | 6 | 72 | 11711 | Y |  | 2021-06-26 23:43 | 66 | 1105 | 18 | 17 | 18 | 21 | 22 | 22 | 23 | 22 | 21 | 20 | 19 | 19 |  | 19 | 20 | 23 | 19 | 22 | -0.16 | Y | 25 | Y | 0 | [7 empty] | N | N | N | N | 150 | 0.55 | 56 | 95256 | 99288 | -88 | 12800 | 18 | 1 |  | 2021-06-26 23:44 | 1576 | 123 |  | 25 | [16 empty] | 96.76 | 100 | 0 | 0 | 0 |  | 410 | 300 | Y | Y | 0 | 0 | 0 |  | 411 | 300 | Y | Y | N | [6 empty] | RB105.00 | C
A65348 | 2021-06-26 | 1 | B |  | 6 | A | P-STB2 | 베어링강 | STB (SF) | BM#1 | 1651 | 43 | 1556 | 1563 | 22 | 3800 |  | 3 | 0.16 | 25 |  | -1.33 | 1519 | 1558 | 119.11 | 9.72 |  | 31 | 21 | 56 | Y |  | 2021-06-27 00:25 | 63 | 1080 | 26 | 26 | 28 | 28 | 28 | 28 | 27 | 27 | 27 | 27 | 26 | 26 | 27 | 27 | 27 | 28 | 26 | 28 | -0.02 | Y | 45 | Y | 0.2 |  |  |  | 0.7 |  |  |  |  | N | Y | Y | 190 | 0.48 | 60 | 93071 | 92406 | 6994 | 13900 | 08 | 2 |  | 2021-06-27 00:32 | 1519 | 103 |  | 27 |  | *STR#1 W/D3번 FAULT 발생으로 OPEN 작업함 *STR#1 W/D5번 FAULT발생 S/R해제 ID103~106 | [14 empty] | 9307100 | 100 | 0 | 0 | 0 |  | 650 |  | Y | N | 0 | 0 | 0 |  | 651 |  | Y | N | Y |  |  | Y |  |  |  | BT180180 | H
B64835 | 2021-06-26 | 2 | B | TUNDISH교체전 | 14 | A | SCM420HT | 소입성보증강 | C | BM#2 | 1624 | 43 | 1629 | 1552 | 35 | 7200 |  | 1 | 0.15 | 19 |  | -2.02 | 1575 | 1621 | 0 | 20.53 | 0 | 36 | 54 | 116 | N | 1 | 2021-06-27 00:31 | 65 | 1092 | 15 | 17 | 19 | 20 | 21 | 21 | 20 | 20 | 19 | 18 | 17 |  |  | 17 | 19 | 21 | 17 | 20 | -0.13 | Y | 30 | Y | -0.2 | [7 empty] | N | N | N | N | 140 | 0.55 | 54 | 110476 | 98071 | -2421 | 2000 | 18 | 1 |  | 2021-06-27 00:48 | 1575 | 118 |  | 35 |  | * L/D 강제개공 ID : 301,401 | 7270FA14CE5F4DFEB87111433C6AE396 | 9CCB0CBD7675483188B6C58F43F013B4 | AE0242F3BAC64EB9AEE188D996716825 | [11 empty] | 112.39 | 100 | 0 | 3150 | 0 |  | 411 | 300 | Y | Y | 0 | 2700 | 0 |  | 411 | 300 | Y | Y | N | [6 empty] | RB170.00 | C
A65349 | 2021-06-26 | 1 | B |  | 7 | A | P-STB2 | 베어링강 | STB (SF) | BM#1 | 1640 | 43 | 1564 | 1531 | 27 | 4600 |  | 3 | 0.14 | 26 |  | -1.46 | 1516 | 1559 | 128.18 | 59.05 |  | 1 | 4 | 56 | Y |  | 2021-06-27 01:33 | 60 | 1096 | 26 | 27 | 27 | 27 | 27 | 25 | 25 | 25 | 24 | 24 | 24 | 24 |  | 24 | 25 | 27 | 24 | 27 | -0.06 | Y | 45 | Y | 0 |  |  |  | 0.62 |  |  |  |  | Y | Y | Y | 240 | 0.48 | 60 | 84610 | 90556 | 7744 | 14500 | 08 | 2 |  | 2021-06-27 01:40 | 1516 | 108 |  | 21 |  | *STR#1 W/D3번 FAULT 발생으로 OPEN 작업함 *STR#1 W/D5번 FAULT 발생으로 OPEN 작업함 | [14 empty] | 86.78 | 100 | 0 | 0 | 0 |  | 650 |  | Y | N | 0 | 0 | 0 |  | 651 |  | Y | N | Y |  |  | Y |  |  |  | BT180180 | H
B64836 | 2021-06-26 | 2 | B | TUNDISH교체 | 1 | A | SM20C | 탄소강 | C2 | BM#2 | 1649 | 42 | 1672 | 1596 | 31 | 6000 |  | 1 | 0.24 | 17 |  | -2.59 | 1603 | 1661 | 26.98 | 0 | 0 | 16 | 80 | 44 | Y |  | 2021-06-27 01:43 | 89 | 1077 | -345 | 25 | 19 | 24 | 29 | 31 | 34 | 35 | 36 | 36 | 36 |  |  | 36 | 31 | 36 | 36 | 36 | 0 |  | 10 | Y | 0 |  | 2.38 | 2.38 |  |  |  |  | N | N | N | N | 150 | 0.49 | 57 | 93071 | 91239 | 2661 | 16000 | 15 | 2 |  | 2021-06-27 01:44 | 1603 | 128 |  | 44 | 17 | [15 empty] | 99.43 | 100 | 700 | 0 | 0 |  | 411 | 300 | Y | Y | 700 | 0 | 0 |  | 410 | 300 | Y | Y | N | [6 empty] | BT180180 | C
A65350 | 2021-06-26 | 1 | B |  | 8 | B | P-STB2 | 베어링강 | STB (SF) | BM#1 | 1639 | 41 | 1560 | 1562 | 22 | 3700 |  | 3 | 0.14 | 25 |  | -1.35 | 1517 | 1557 | 119.54 | 19.8 |  | 35 | 30 | 61 | Y |  | 2021-06-27 02:25 | 61 | 1089 | 23 | 23 | 23 | 25 | 25 | 25 | 25 | 24 | 24 | 24 | 24 | 24 | 24 | 24 | 24 | 25 | 24 | 25 | -0.02 | Y | 45 | Y | 0 |  |  |  | 0.7 |  |  |  |  | Y | Y | Y | 230 | 0.48 | 59 | 101532 | 91138 | 7462 | 13500 | 08 | 2 |  | 2021-06-27 02:32 | 1517 | 105 |  | 30 | 7 | *STR#1 W/D3번 FAULT 발생으로 OPEN 작업함 *STR#1 W/D5번 FAULT 발생으로 OPEN 작업함 | [14 empty] | 102.82 | 100 | 0 | 0 | 0 |  | 650 |  | Y | N | 0 | 0 | 0 |  | 651 |  | Y | N | Y |  |  | Y |  |  |  | BT180180 | H
B64837 | 2021-06-26 | 2 | B |  | 2 | A | SM20C | 탄소강 | C2 | BM#2 | 1651 | 40 | 1638 | 1576 | 25 | 4500 |  | 1 | 0.21 | 14 |  | -2.53 | 1583 | 1632 | 24.98 | 0 | 0 | 22 | 57 | 49 | Y |  | 2021-06-27 02:33 | 69 | 1093 | 33 | 26 | 23 | 22 | 22 | 21 | 20 | 20 | 19 | 18 | 17 |  |  | 17 | 22 | 23 | 17 | 0 | -0.15 |  | 40 | Y | -0.2 | [7 empty] | N | N | N | N | 140 | 0.5 | 56 | 93071 | 88900 | 200 | 15300 | 15 | 2 |  | 2021-06-27 02:36 | 1583 | 126 |  | 52 | [16 empty] | 104.93 | 100 | 0 | 0 | 0 |  | 411 | 300 | Y | Y | 0 | 0 | 0 |  | 411 | 300 | Y | Y | N | [6 empty] | BT180180 | C
A65351 | 2021-06-26 | 1 | B |  | 9 | A | P-STB2 | 베어링강 | STB (SF) | BM#1 | 1615 | 41 | 1566 | 1539 | 28 | 4700 |  | 3 | 0.14 | 26 |  | -1.35 | 1524 | 1564 | 120.37 | 26.32 |  | 18 | 13 | 54 | Y |  | 2021-06-27 03:29 | 68 | 1090 | 23 | 26 | 29 | 32 | 33 | 33 | 33 | 33 | 33 | 32 | 33 | 33 | 33 | 33 | 31 | 33 | 32 | 33 | -0.04 | Y | 25 | Y | 0 |  |  |  | 0.52 |  |  |  |  | Y | Y | Y | 220 | 0.48 | 60 | 101532 | 92276 | 7524 | 14800 | 08 | 2 |  | 2021-06-27 03:50 | 1524 | 105 |  | 28 | 6 | *STR#1 W/D3번 FAULT 발생으로 OPEN 작업함 *STR#1 W/D5번 FAULT 발생으로 OPEN 작업함 | [14 empty] | 102.25 | 100 | 0 | 0 | 0 |  | 650 |  | Y | N | 0 | 0 | 0 |  | 651 |  | Y | N | Y |  |  | Y | Y |  |  | BT180180 | H
B64838 | 2021-06-26 | 2 | B |  | 3 | A | SM20C | 탄소강 | C2 | BM#2 | 1645 | 44 | 1645 | 1549 | 35 | 6800 |  | 1 | 0.19 | 17 |  | -2.47 | 1577 | 1633 | 30.57 | 0 | 0 | 6 | 73 | 48 | Y |  | 2021-06-27 03:50 | 63 | 1103 | 14 | 15 | 18 | 21 | 23 | 23 | 23 | 23 | 23 | 22 | 21 | 20 | 19 | 19 | 21 | 23 | 19 | 23 | -0.1 | Y | 40 | Y | -0.2 | [7 empty] | Y | Y | Y | Y | 130 | 0.48 | 66 | 99398 | 97985 | 615 | 13600 | 15 | 2 |  | 2021-06-27 03:52 | 1577 | 123 |  | 32 | [16 empty] | 101.22 | 35.71 | 0 | 0 | 0 |  | 490 | 300 | Y | Y | 0 | 0 | 0 |  | 491 | 300 | Y | Y | N | [6 empty] | RB145.00 | C
A65352 | 2021-06-26 | 1 | B | 유사강종연연주 | 10 | B | STB2 | 베어링강 | STB (SF) | BM#1 | 1621 | 42 | 1554 | 1547 | 28 | 4700 |  | 3 | 0.14 | 25 |  | -1.29 | 1518 | 1556 | 118.98 | 39.9 |  | 31 | 22 | 56 | Y |  | 2021-06-27 04:28 | 62 | 1075 | 33 | 31 | 29 | 29 | 28 | 28 | 27 | 27 | 26 | 26 | 25 | 25 | 25 | 25 | 27 | 29 | 25 | 25 | -0.08 |  | 50 | Y | 0 |  |  |  | 0.5 |  |  |  | Y | Y | Y | Y | 210 | 0.48 | 62 | 84610 | 96125 | 7125 | 15500 | 08 | 2 |  | 2021-06-27 04:36 | 1518 | 109 |  | 30 |  | *STR#1 W/D3번 FAULT 발생으로 OPEN 작업함 *STR#1 W/D5번 FAULT 발생으로 OPEN 작업함 | [14 empty] | 82.07 | 100 | 0 | 0 | 0 |  | 650 |  | Y | N | 0 | 0 | 0 |  | 651 |  | Y | N | Y |  |  | Y |  |  |  | BT180180 | H
B64839 | 2021-06-26 | 2 | C |  | 4 | A | SM20C | 탄소강 | C2 | BM#2 | 1638 | 44 | 1631 | 1563 | 32 | 5900 |  | 1 | 0.19 | 17 |  | -2.05 | 1578 | 1630 | 36.94 | 0 | 0 | 36 | 55 | 66 | Y |  | 2021-06-27 04:57 | 64 | 1095 | 15 | 16 | 22 | 23 | 24 | 24 | 24 | 23 | 23 | 22 | 21 | 20 | 20 | 20 | 22 | 24 | 20 | 24 | -0.1 | Y | 40 | Y | 0 | [7 empty] | Y | Y | Y | Y | 120 | 0.48 | 62 | 141592 | 96011 | 2189 | 15100 | 15 | 2 |  | 2021-06-27 05:11 | 1578 | 117 |  | 32 | 11 | *연연주 혼탕부 성분확인 ID:307~309.407~409 | [14 empty] | 144.11 | 38.89 | 0 | 0 | 0 |  | 489 | 300 | Y | Y | 0 | 0 | 0 |  | 490 | 300 | Y | Y | N | [6 empty] | SB131131 | C
A65353 | 2021-06-26 | 1 | C |  | 11 | A | STB2 | 베어링강 | STB (SF) | BM#1 | 1633 | 42 | 1557 | 1560 | 24 | 4100 |  | 3 | 0.17 | 25 |  | -1.52 | 1517 | 1562 | 121.23 | 78.66 |  | 1 | 5 | 53 | Y |  | 2021-06-27 05:38 | 61 | 1088 | 25 | 25 | 26 | 26 | 27 | 27 | 26 | 26 | 26 | 25 | 25 | 25 | 25 | 25 | 26 | 27 | 25 | 26 | -0.02 | Y | 40 | Y | 0 |  |  |  | 0.52 |  |  |  | Y | Y | Y | Y | 200 | 0.48 | 61 | 101532 | 92197 | 7003 | 15100 | 08 | 2 |  | 2021-06-27 05:45 | 1517 | 110 |  | 23 | 7 | *STR#1 W/D3번 FAULT 발생으로 OPEN 작업함 *STR#1 W/D5번 FAULT 발생으로 OPEN 작업함 | [14 empty] | 102.71 | 100 | 0 | 0 | 0 |  | 650 |  | Y | N | 0 | 0 | 0 |  | 651 |  | Y | N | Y |  |  | Y |  |  |  | BT180180 | H
B64840 | 2021-06-26 | 2 | C |  | 5 | A | SM20CM7 | 탄소강 | C2 | BM#2 | 1674 | 37 | 1633 | 1554 | 30 | 5500 |  | 1 | 0.2 | 13 |  | -2.01 | 1588 | 1620 | 13.8 | 0 | 0 | 16 | 81 | 46 | Y |  | 2021-06-27 05:59 | 72 | 1105 | 15 | 20 | 23 | 26 | 27 | 28 | 27 | 27 | 26 | 25 | 24 | 23 | 22 | 22 | 24 | 28 | 22 | 27 | -0.17 | Y | 35 | Y | -0.2 | [7 empty] | N | N | N | N | 110 | 0.48 | 63 | 50766 | 95885 | 1665 | 14800 | 15 | 2 |  | 2021-06-27 06:10 | 1588 | 105 |  | 33 |  | *빅사이즈 후속 | [14 empty] | 52.55 | 33.33 | 0 | 0 | 0 |  | 410 | 300 | Y | Y | 0 | 0 | 0 |  | 410 | 300 | Y | Y | N | [6 empty] | BT180180 | C
A65354 | 2021-06-26 | 1 | C |  | 12 | A | STB2 | 베어링강 | STB (SF) | BM#1 | 1619 | 42 | 1560 | 1555 | 34 | 4100 |  | 3 | 0.14 | 25 |  | -1.33 | 1513 | 1552 | 105.5 | 56.76 |  | 35 | 31 | 60 | Y |  | 2021-06-27 06:39 | 57 | 1097 | 25 | 25 | 27 | 29 | 29 | 30 | 29 | 28 | 28 | 27 | 27 | 27 | 27 | 27 | 28 | 30 | 27 | 29 | -0.04 | Y | 40 | Y | 0 |  |  |  | 0.48 |  |  |  | Y | Y | Y | Y | 190 | 0.48 | 63 | 84610 | 95437 | 7963 | 15900 | 08 | 2 |  | 2021-06-27 06:54 | 1513 | 108 |  | 25 | 13 | *STR#1 W/D3번 FAULT 발생으로 OPEN 작업함 *STR#1 W/D5번 FAULT 발생으로 OPEN 작업함 | [14 empty] | 81.83 | 100 | 0 | 0 | 0 |  | 650 |  | Y | N | 0 | 0 | 0 |  | 651 |  | Y | N | Y |  |  | Y |  |  |  | BT180180 | H
B64841 | 2021-06-26 | 2 | C |  | 6 | B | SM20CM7 | 탄소강 | C2 | BM#2 | 1624 | 32 | 1633 | 1568 | 28 | 4800 |  | 1 | 0.22 | 14 |  | -2.59 | 1587 | 1634 | 13.12 | 0 | 0 | 22 | 58 | 61 | Y |  | 2021-06-27 07:16 | 71 | 1090 | 19 | 23 | 27 | 28 | 28 | 27 | 26 | 25 | 24 | 23 | 21 | 20 |  | 20 | 24 | 28 | 20 | 0 | -0.2 | Y | 40 | Y | -0.2 | [7 empty] | N | N | N | N | 100 | 0.5 | 59 | 93071 | 94311 | 1739 | 14300 | 15 | 2 |  | 2021-06-27 07:21 | 1587 | 104 |  | 20 | [16 empty] | 97.66 | 36.36 | 0 | 0 | 0 |  | 410 | 300 | Y | Y | 0 | 0 | 0 |  | 411 | 300 | Y | Y | N | [6 empty] | BT180180 | C
A65355 | 2021-06-27 | 1 | C |  | 13 | A | STB2 | 베어링강 | STB (SF) | BM#1 | 1592 | 43 | 1563 | 1533 | 33 | 5500 |  | 3 | 0.15 | 25 |  | -1.17 | 1516 | 1550 | 117.61 | 50.55 |  | 18 | 14 | 61 | Y |  | 2021-06-27 07:43 | 60 | 1102 | 27 | 27 | 28 | 29 | 29 | 29 | 28 | 28 | 28 | 27 | 27 | 27 | 26 | 26 | 28 | 29 | 26 | 29 | -0.06 | Y | 50 | Y | 0 |  |  |  | 0.55 |  |  |  | Y | Y | Y | Y | 240 | 0.48 | 66 | 101532 | 95918 | 7982 | 15100 | 08 | 2 |  | 2021-06-27 07:51 | 1516 | 105 |  | 24 | 8 | *STR#1 W/D3번 FAULT 발생으로 OPEN 작업함 *STR#1 W/D5번 FAULT 발생으로 OPEN 작업함 | [14 empty] | 98.67 | 100 | 0 | 0 | 0 |  | 650 |  | Y | N | 0 | 0 | 0 |  | 651 |  | Y | N | Y |  |  | Y | N |  |  | BT180180 | H
B64842 | 2021-06-27 | 2 | C |  | 7 | A | SM20CM7 | 탄소강 | C2 | BM#2 | 1598 | 32 | 1639 | 1560 | 29 | 5100 |  | 1 | 0.21 | 14 |  | -2.83 | 1579 | 1631 | 11.47 | 0 | 0 | 6 | 74 | 52 | Y |  | 2021-06-27 08:02 | 63 | 1105 | 16 | 18 | 18 | 20 | 20 | 20 | 20 | 20 | 19 | 18 | 17 | 17 |  | 17 | 19 | 20 | 17 | 20 | -0.07 | Y | 40 | Y | 0 | [7 empty] | N | N | N | N | 150 | 0.5 | 59 | 93071 | 95022 | 3028 | 15600 | 15 | 2 |  | 2021-06-27 08:08 | 1579 | 109 |  | 34 | [16 empty] | 95.56 | 36.36 | 0 | 0 | 0 |  | 411 | 300 | Y | Y | 0 | 0 | 0 |  | 412 | 300 | Y | Y | N | [6 empty] | BT180180 | C
A65356 | 2021-06-27 | 1 | C |  | 14 | A | STB2 | 베어링강 | STB (SF) | BM#1 | 1651 | 43 | 1550 | 1580 | 25 | 3800 |  | 3 | 0.14 | 25 |  | -1.34 | 1513 | 1552 | 129.05 | 49.1 |  | 31 | 23 | 60 | Y |  | 2021-06-27 08:47 | 57 | 1098 | 25 | 25 | 27 | 28 | 28 | 28 | 28 | 27 | 27 | 26 | 26 | 26 | 25 | 24 | 27 | 28 | 24 | 28 | -0.08 | Y | 50 | Y | -0.2 |  |  |  | 0.7 |  |  |  | Y | Y | Y | Y | 230 | 0.48 | 63 | 101532 | 95704 | 7996 | 16000 | 08 | 2 |  | 2021-06-27 08:55 | 1513 | 112 |  | 27 |  | *STR#1 W/D3번 FAULT 발생으로 OPEN 작업함 *STR#1 W/D5번 FAULT 발생으로 OPEN 작업함 | [6 empty] | 097347BEDD0F48959F6D316230D589C4 | 1B553DE400504638BBC200C6B36E54B7 | 08CE38B1019E422EAD784C40E5AA1E3F |  | BC9C8F8331444F02BE8220601368F801 | 8C10D0BF5D624436A974FDBECD670C92 | CD4FAEFDD97345029217D1252FBDC933 |  | 97.91 | 100 | 0 | 0 | 0 |  | 650 |  | Y | N | 0 | 0 | 0 |  | 651 |  | Y | N | Y |  |  | Y |  |  |  | BT180180 | H
B64843 | 2021-06-27 | 2 | C | TUNDISH교체전 | 8 | A | SM20CM7 | 탄소강 | C2 | BM#2 | 1602 | 33 | 1640 | 1557 | 29 | 4800 |  | 1 | 0.2 | 14 |  | -2.1 | 1576 | 1612 | 14.18 | 0 | 0 | 36 | 56 | 49 | Y |  | 2021-06-27 09:04 | 60 | 1090 | 15 | 17 | 19 | 20 | 20 | 20 | 19 | 19 | 18 | 17 | 16 | 15 | 15 | 15 | 18 | 20 | 15 | 20 | -0.11 | Y | 45 | Y | 0 | [7 empty] | N | N | N | N | 140 | 0.5 | 63 | 92802 | 97051 | -2751 | 2000 | 15 | 2 |  | 2021-06-27 09:09 | 1576 | 114 |  | 33 |  |  |  | DA26D49D3DFB4331B2F27C496833DD0A | A04E9C8DF05349F5BFBF8FA874199858 | [11 empty] | 9280200 | 33.33 | 0 | 2500 | 0 |  | 411 | 300 | Y | Y | 0 | 2500 | 0 |  | 411 | 300 | Y | Y | N | [6 empty] | BT180180 | C
A65357 | 2021-06-27 | 1 | C |  | 15 | B | STB2 | 베어링강 | STB (SF) | BM#1 | 1682 | 46 | 1555 | 1594 | 27 | 3600 |  | 3 | 0.14 | 28 |  | -1.45 | 1513 | 1559 | 127.75 | 31.29 |  | 1 | 6 | 57 | Y |  | 2021-06-27 09:46 | 57 | 1102 | 29 | 28 | 26 | 26 | 26 | 25 | 25 | 24 | 24 | 23 | 23 | 22 | 22 | 21 | 24 | 26 | 21 | 26 | -0.09 |  | 55 | Y | -0.2 |  |  |  | 0.83 |  |  |  | Y | Y | Y | Y | 220 | 0.48 | 66 | 101532 | 97888 | 7012 | 15300 | 08 | 2 |  | 2021-06-27 09:53 | 1513 | 116 |  | 31 |  | *STR#1 W/D3번 FAULT 발생으로 OPEN 작업함 *STR#1 W/D5번 FAULT 발생으로 OPEN 작업함 | [14 empty] | 96.79 | 100 | 0 | 0 | 0 |  | 650 |  | Y | N | 0 | 0 | 0 |  | 651 |  | Y | N | Y |  |  | Y |  |  |  | BT180180 | H
B64844 | 2021-06-27 | 2 | C | TUNDISH교체 | 1 | A | SM45CB | 탄소강 | SM45C | BM#2 | 1592 | 43 | 1646 | 1555 | 38 | 7500 |  | 1 | 0.24 | 20 |  | -2.34 | 1582 | 1646 | 3.9 | 73.3 | 0 | 16 | 82 | 47 | Y |  | 2021-06-27 10:21 | 89 | 1095 | -265 | -265 | 28 | 27 | 28 | 33 | 36 | 39 | 40 | 41 | 41 | 41 | 41 | 40 | 37 | 41 | 40 | 41 | -0.04 |  | 20 | Y | -0.2 | 1.1 | 2.11 | 2.11 |  |  |  |  | N | N | N | N | 220 | 0.48 | 64 | 94507 | 102649 | 1001 | 15200 | 03 | 1 |  | 2021-06-27 10:28 | 1582 | 137 |  | 39 | [16 empty] | 88.57 | 45.45 | 700 | 0 | 0 |  | 651 | 400 | N | N | 700 | 0 | 0 |  | 652 | 400 | N | N | N |  |  |  | Y |  |  | RB190.00 | C
A65358 | 2021-06-27 | 1 | C |  | 16 | A | STB2 | 베어링강 | STB (SF) | BM#1 | 1670 | 50 | 1562 | 1607 | 31 | 4000 |  | 3 | 0.16 | 25 |  | -1.3 | 1517 | 1555 | 118.64 | 32.4 |  | 35 | 32 | 59 | Y |  | 2021-06-27 10:47 | 61 | 1097 | 42 | 44 | 21 | 22 | 23 | 24 | 24 | 23 | 23 | 22 | 22 | 21 | 21 | 20 | 24 | 24 | 20 | 23 | -0.1 | Y | 40 | Y | -0.2 |  |  |  | 0.6 |  |  |  | Y | Y | Y | Y | 210 | 0.48 | 63 | 101532 | 95727 | 7873 | 15200 | 08 | 2 |  | 2021-06-27 10:54 | 1517 | 122 |  | 37 |  | *STR#1 W/D3번 FAULT 발생으로 OPEN 작업함 *STR#1 W/D5번 FAULT 발생으로 OPEN 작업함 | [14 empty] | 97.91 | 100 | 0 | 0 | 0 |  | 650 |  | Y | N | 0 | 0 | 0 |  | 651 |  | Y | N | Y |  |  | Y |  |  |  | BT180180 | H
B64845 | 2021-06-27 | 2 | C |  | 2 | A | SM45CB | 탄소강 | SM45C | BM#2 | 1628 | 39 | 1622 | 1568 | 34 | 5800 |  | 1 | 0.18 | 14 |  | -2.34 | 1569 | 1618 | 0 | 16.38 | 0 | 22 | 59 | 45 | Y |  | 2021-06-27 11:03 | 76 | 1102 | 38 | 37 | 32 | 30 | 30 | 29 | 29 | 29 | 28 | 28 | 27 | 26 | 26 | 25 | 29 | 32 | 25 | 29 | -0.13 |  | 55 | Y | -0.2 | [7 empty] | N | N | N | N | 220 | 0.5 | 63 | 96120 | 100096 | 704 | 14400 | 03 | 1 |  | 2021-06-27 11:09 | 1569 | 145 |  | 62 | [16 empty] | 96.12 | 100 | 0 | 0 | 0 |  | 651 | 400 | N | N | 0 | 0 | 0 |  | 651 | 400 | N | N | N | [6 empty] | RB095.00 | C
A65359 | 2021-06-27 | 1 | C |  | 17 | A | STB2 | 베어링강 | STB (SF) | BM#1 | 1657 | 42 | 1548 | 1578 | 27 | 4000 |  | 3 | 0.14 | 25 |  | -1.44 | 1515 | 1557 | 129.41 | 42.68 |  | 18 | 15 | 55 | Y |  | 2021-06-27 12:03 | 59 | 1090 | 20 | 20 | 24 | 26 | 27 | 28 | 27 | 26 | 26 | 26 | 25 | 25 | 25 | 25 | 25 | 28 | 25 | 26 | -0.02 | Y | 40 | Y | 0 |  |  |  | 0.57 |  |  |  | Y | Y | Y | Y | 200 | 0.48 | 62 | 84610 | 93048 | 7652 | 15900 | 08 | 2 |  | 2021-06-27 12:13 | 1515 | 107 |  | 26 | 24 | *STR#1 W/D3번 FAULT 발생으로 OPEN 작업함 *STR#1 W/D5번 FAULT 발생으로 OPEN 작업함 | [14 empty] | 83.73 | 100 | 0 | 0 | 0 |  | 650 |  | Y | N | 0 | 0 | 0 |  | 651 |  | Y | N | Y |  |  | Y |  |  |  | BT180180 | H
B64846 | 2021-06-27 | 2 | A |  | 3 | A | SM45CB | 탄소강 | SM45C | BM#2 | 1605 | 40 | 1595 | 1551 | 35 | 5900 |  | 1 | 0.21 | 14 |  | -2.79 | 1557 | 1608 | 0 | 14.44 | 0 | 6 | 75 | 44 | Y |  | 2021-06-27 12:11 | 64 | 1098 | 23 | 20 | 20 | 19 | 20 | 21 | 21 | 21 | 20 | 20 | 19 | 19 | 17 | 17 | 20 | 21 | 17 | 21 | -0.11 | Y | 35 | Y | -0.4 | [7 empty] | N | N | N | N | 210 | 0.52 | 57 | 99515 | 93991 | 3109 | 15600 | 03 | 1 |  | 2021-06-27 12:37 | 1557 | 141 |  | 57 | [16 empty] | 103.5 | 100 | 0 | 0 | 0 |  | 650 | 400 | N | N | 0 | 0 | 0 |  | 652 | 400 | N | N | N | [6 empty] | RB130.00 | C
A65360 | 2021-06-27 | 1 | A |  | 18 | A | STB2 | 베어링강 | STB (SF) | BM#1 | 1634 | 42 | 1553 | 1563 | 29 | 4400 |  | 3 | 0.14 | 26 |  | -1.27 | 1516 | 1554 | 121.48 | 60.39 |  | 31 | 24 | 62 | Y |  | 2021-06-27 13:12 | 60 | 1109 | 25 | 26 | 28 | 29 | 30 | 31 | 30 | 30 | 29 | 29 | 28 | 28 | 28 | 28 | 29 | 31 | 28 | 30 | -0.05 | Y | 35 | Y | 0 |  |  |  | 0.53 |  |  |  | Y | Y | Y | Y | 190 | 0.48 | 62 | 101532 | 94129 | 7971 | 15490 | 08 | 2 |  | 2021-06-27 13:18 | 1516 | 104 |  | 20 |  | *STR#1 W/D3번 FAULT 발생으로 OPEN 작업함 *STR#1 W/D5번 FAULT 발생으로 OPEN 작업함 | [14 empty] | 99.54 | 100 | 0 | 0 | 0 |  | 650 |  | Y | N | 0 | 0 | 0 |  | 651 |  | Y | N | Y |  |  | Y |  |  |  | BT180180 | H
B64847 | 2021-06-27 | 2 | A |  | 4 | A | SM45CB | 탄소강 | SM45C | BM#2 | 1607 | 45 | 1631 | 1531 | 40 | 6800 |  | 1 | 0.23 | 14 |  | 0 | 1567 | 1617 | 0 | 26.58 | 0 | 36 | 57 | 50 | Y |  | 2021-06-27 13:28 | 74 | 1104 | 16 | 23 | 31 | 33 | 35 | 35 | 35 | 35 | 34 | 33 | 32 | 32 | 30 | 30 | 31 | 35 | 30 | 35 | -0.12 | Y | 40 | Y | -0.4 | [7 empty] | N | N | N | N | 200 | 0.5 | 60 | 101478 | 95187 | 1513 | 15100 | 03 | 1 |  | 2021-06-27 13:34 | 1567 | 129 |  | 38 | [16 empty] | 105.38 | 100 | 0 | 0 | 0 |  | 651 | 400 | N | N | 0 | 0 | 0 |  | 651 | 400 | N | N | N | [6 empty] | RB095.00 | C
A65361 | 2021-06-27 | 1 | A |  | 19 | A | STB2 | 베어링강 | STB (SF) | BM#1 | 1653 | 40 | 1555 | 1568 | 25 | 4000 |  | 3 | 0.15 | 25 |  | -1.25 | 1516 | 1555 | 127.88 | 21.77 |  | 1 | 7 | 62 | Y |  | 2021-06-27 14:13 | 60 | 1091 | 28 | 28 | 27 | 25 | 25 | 26 | 25 | 24 | 23 | 23 | 22 | 22 | 22 | 22 | 24 | 27 | 22 | 25 | -0.09 | Y | 55 | Y | 0 |  |  |  | 0.63 |  |  |  | Y | Y | Y | Y | 240 | 0.48 | 65 | 101532 | 93756 | 7994 | 15640 | 08 | 2 |  | 2021-06-27 14:22 | 1516 | 97 |  | 21 |  | *STR#1 W/D3번 FAULT 발생으로 OPEN 작업함 *STR#1 W/D5번 FAULT 발생으로 OPEN 작업함 | [14 empty] | 10153200 | 100 | 0 | 0 | 0 |  | 650 |  | Y | N | 0 | 0 | 0 |  | 651 |  | Y | N | Y |  |  | Y |  |  |  | BT180180 | H
B64848 | 2021-06-27 | 2 | A |  | 5 | A | SM45CB | 탄소강 | SM45C | BM#2 | 1584 | 46 | 1622 | 1552 | 34 | 6100 |  | 1 | 0.2 | 14 |  | -2.42 | 1557 | 1608 | 0 | 20.52 | 0 | 16 | 83 | 41 | Y |  | 2021-06-27 14:32 | 64 | 1095 | 28 | 29 | 30 | 30 | 30 | 30 | 29 | 29 | 28 | 27 | 25 | 25 | 23 | 23 | 28 | 30 | 23 | 30 | -0.14 |  | 50 | Y | -0.4 | [7 empty] | N | N | N | N | 190 | 0.5 | 61 | 96690 | 98307 | 893 | 15700 | 03 | 1 |  | 2021-06-27 14:34 | 1557 | 118 |  | 35 | 15 | [15 empty] | 97.86 | 100 | 0 | 0 | 0 |  | 651 | 400 | N | N | 0 | 0 | 0 |  | 652 | 400 | N | N | N | [6 empty] | RB120.00 | C
A65362 | 2021-06-27 | 1 | A |  | 20 | A | STB2 | 베어링강 | STB (SF) | BM#1 | 1623 | 42 | 1567 | 1559 | 28 | 4900 |  | 3 | 0.15 | 25 |  | -1.77 | 1515 | 1567 | 149.95 | 24.93 |  | 35 | 33 | 63 | Y |  | 2021-06-27 15:18 | 59 | 1107 | 22 | 26 | 29 | 30 | 31 | 31 | 30 | 30 | 29 | 28 | 28 | 28 | 27 | 27 | 28 | 31 | 27 | 30 | -0.1 | Y | 40 | Y | -0.2 |  |  |  | 0.65 |  |  |  | Y | Y | Y | Y | 230 | 0.48 | 64 | 101532 | 98376 | 7974 | 15130 | 08 | 2 |  | 2021-06-27 15:25 | 1515 | 101 |  | 22 |  | *STR#1 W/D3번 FAULT 발생으로 OPEN 작업함 *STR#1 W/D5번 FAULT 발생으로 OPEN 작업함 | [14 empty] | 96.79 | 100 | 0 | 0 | 0 |  | 650 |  | Y | N | 0 | 0 | 0 |  | 651 |  | Y | N | Y |  |  | Y |  |  |  | BT180180 | H
B64849 | 2021-06-27 | 2 | A |  | 6 | A | SM45CB | 탄소강 | SM45C | BM#2 | 1580 | 44 | 1618 | 1543 | 30 | 5400 |  | 1 | 0.21 | 14 |  | -2.24 | 1557 | 1599 | 0 | 13.28 | 0 | 22 | 60 | 43 | Y |  | 2021-06-27 15:37 | 64 | 1101 | 21 | 20 | 21 | 22 | 22 | 22 | 21 | 21 | 20 | 19 | 18 | 17 | 16 | 15 | 20 | 22 | 15 | 22 | -0.14 | Y | 50 | Y | -0.2 | [7 empty] | Y | Y | Y | Y | 180 | 0.47 | 63 | 103082 | 92915 | 4735 | 15700 | 03 | 1 |  | 2021-06-27 15:41 | 1557 | 111 |  | 32 |  | *STR#1 LOOP#4-2 과냉으로 30%감소 // LOOP#6 과냉으로 OFF후 작업 (사무실협의) | [6 empty] | D1666DD3EFF74F6F93D47E0BB220670F | AFDB9525C58846468B056AEB695BDA98 | A612E70DF736491EB92FC0DB9FA01F68 |  | DBEECF7403D34B97A9487B286E048C9B | 6751BA0D40704A1593EF9BA6EC3DA91D | 5A3C07D3457341DD8BFA75DFBF307F05 |  | 108.51 | 100 | 0 | 0 | 0 |  | 651 | 600 | N | N | 0 | 0 | 0 |  | 652 | 600 | N | N | N | [6 empty] | RB290.00 | C
A65363 | 2021-06-27 | 1 | A |  | 21 | A | STB2 | 베어링강 | STB (SF) | BM#1 | 1637 | 42 | 1565 | 1565 | 29 | 5000 |  | 3 | 0.15 | 25 |  | -1.39 | 1526 | 1565 | 134.89 | 30.12 |  | 18 | 16 | 65 | Y |  | 2021-06-27 16:14 | 70 | 1099 | 27 | 29 | 33 | 35 | 36 | 36 | 36 | 35 | 35 | 34 | 34 | 32 | 32 | 32 | 33 | 36 | 32 | 36 | -0.08 | Y | 45 | Y | 0 |  |  |  | 0.59 |  |  |  | Y | Y | Y | Y | 220 | 0.48 | 66 | 84610 | 99103 | 7997 | 15430 | 08 | 2 |  | 2021-06-27 16:23 | 1526 | 109 |  | 33 |  | *STR#1 W/D3번 FAULT 발생으로 OPEN 작업함 *STR#1 W/D5번 FAULT 발생으로 OPEN 작업함 | [6 empty] | 6C71CD3BB7E34BEA88C7139DD4DCC260 | 1205E482189749F2B183E52F543AE1C4 | 0F524828B1F34DF4B142B84EAC625EAF |  | EF3CAA7339CF4F998605CE5C21312D90 | 8B1153AE726B484FA23DE23D7034946C | 2373299F1AA8465DABA4F52AAE02BC1A |  | 80.62 | 100 | 0 | 0 | 0 |  | 650 |  | Y | N | 0 | 0 | 0 |  | 651 |  | Y | N | Y |  |  | Y |  |  |  | BT180180 | H
B64850 | 2021-06-27 | 2 | A |  | 7 | A | SM45CB | 탄소강 | SM45C | BM#2 | 1609 | 45 | 1628 | 1541 | 35 | 6100 |  | 1 | 0.25 | 14 |  | 0 | 1555 | 1611 | 0 | 24.31 | 0 | 6 | 76 | 53 | Y |  | 2021-06-27 16:37 | 62 | 1102 | 13 | 14 | 20 | 22 | 24 | 25 | 25 | 24 | 24 | 23 | 22 | 21 | 19 | 17 | 21 | 25 | 17 | 24 | -0.2 | Y | 40 | Y | -0.4 | [7 empty] | Y | Y | Y | Y | 170 | 0.47 | 64 | 99840 | 95664 | 736 | 15000 | 03 | 1 |  | 2021-06-27 16:47 | 1555 | 120 |  | 36 |  | *STR#1 LOOP6 정상 적용중. | [14 empty] | 103.41 | 100 | 0 | 0 | 0 |  | 651 | 600 | N | N | 0 | 0 | 0 |  | 652 | 600 | N | N | N | [6 empty] | RB270.00 | C
A65364 | 2021-06-27 | 1 | A |  | 22 | A | STB2 | 베어링강 | STB (SF) | BM#1 | 1615 | 45 | 1561 | 1549 | 28 | 4900 |  | 3 | 0.16 | 26 |  | -1.16 | 1528 | 1561 | 161.08 | 37.57 |  | 31 | 25 | 63 | Y |  | 2021-06-27 17:20 | 72 | 1098 | 31 | 31 | 32 | 36 | 37 | 37 | 37 | 37 | 36 | 36 | 36 | 35 | 35 | 35 | 35 | 37 | 35 | 37 | -0.04 | Y | 45 | Y | 0 |  |  |  | 0.63 |  |  |  | Y | Y | Y | Y | 210 | 0.48 | 64 | 101532 | 97108 | 7992 | 15490 | 08 | 2 |  | 2021-06-27 17:29 | 1528 | 117 |  | 34 |  | *STR#1 W/D3번 FAULT 발생으로 OPEN 작업함 *STR#1 W/D5번 FAULT 발생으로 OPEN 작업함 | [14 empty] | 10153200 | 100 | 0 | 0 | 0 |  | 650 |  | Y | N | 0 | 0 | 0 |  | 651 |  | Y | N | Y |  |  | Y |  |  |  | BT180180 | H
B64851 | 2021-06-27 | 2 | A |  | 8 | A | SM45CB | 탄소강 | SM45C | BM#2 | 1623 | 43 | 1608 | 1548 | 35 | 5900 |  | 1 | 0.27 | 14 |  | -2.12 | 1562 | 1604 | 0 | 19.41 | 0 | 36 | 58 | 54 | Y |  | 2021-06-27 17:35 | 69 | 1096 | 15 | 16 | 21 | 24 | 26 | 27 | 27 | 26 | 26 | 25 | 23 | 22 | 20 | 20 | 24 | 27 | 20 | 26 | -0.17 | Y | 40 | Y | -0.4 | [7 empty] | Y | Y | Y | Y | 170 | 0.47 | 63 | 96796 | 93563 | 1587 | 16200 | 03 | 1 |  | 2021-06-27 17:38 | 1562 | 127 |  | 43 |  | *STR#1 위드롤2번 하이토크(엔코더 온도문제)로 S/R 미적용 302~307 이상재 등록 . | [14 empty] | 101.62 | 100 | 0 | 0 | 0 |  | 651 | 600 | N | N | 0 | 0 | 0 |  | 651 | 600 | N | N | N | [6 empty] | RB220.00 | C
A65365 | 2021-06-27 | 1 | A |  | 23 | A | STB2 | 베어링강 | STB (SF) | BM#1 | 1622 | 53 | 1560 | 1572 | 31 | 5400 |  | 3 | 0.16 | 25 |  | -1.38 | 1521 | 1560 | 166.47 | 52.11 |  | 1 | 8 | 59 | Y |  | 2021-06-27 18:26 | 65 | 1100 | 35 | 33 | 32 | 32 | 32 | 32 | 31 | 31 | 30 | 30 | 30 | 29 | 29 | 29 | 31 | 32 | 29 | 32 | -0.05 | Y | 50 | Y | 0 |  |  |  | 0.73 |  |  |  | Y | Y | Y | Y | 200 | 0.48 | 65 | 101532 | 96759 | 7991 | 15500 | 08 | 2 |  | 2021-06-27 18:34 | 1521 | 125 |  | 34 |  | *STR#1 W/D3번 FAULT 발생으로 OPEN 작업함 *STR#1 W/D5번 FAULT 발생으로 OPEN 작업함 | [14 empty] | 98 | 100 | 0 | 0 | 0 |  | 650 |  | Y | N | 0 | 0 | 0 |  | 651 |  | Y | N | Y |  |  | Y |  |  |  | BT180180 | H
B64852 | 2021-06-27 | 2 | A |  | 9 | A | SM45CB | 탄소강 | SM45C | BM#2 | 1611 | 45 | 1623 | 1572 | 32 | 5300 |  | 1 | 0.19 | 14 |  | -2.31 | 1561 | 1604 | 0 | 17.47 | 0 | 16 | 84 | 42 | Y |  | 2021-06-27 18:42 | 68 | 1101 | 19 | 21 | 23 | 25 | 26 | 26 | 26 | 25 | 25 | 24 | 23 | 22 | 21 | 19 | 23 | 26 | 19 | 26 | -0.16 | Y | 45 | Y | -0.4 | [7 empty] | Y | Y | Y | Y | 220 | 0.47 | 67 | 85710 | 99418 | -718 | 15900 | 03 | 1 |  | 2021-06-27 18:54 | 1561 | 125 |  | 40 |  | *STR#1 위드롤2번 하이토크로 S/R 미적용 이상공정등록 및 생관통보 | [14 empty] | 87.1 | 100 | 0 | 0 | 0 |  | 651 | 700 | N | N | 0 | 0 | 0 |  | 652 | 700 | N | N | N | [6 empty] | RB240.00 | C
A65366 | 2021-06-27 | 1 | A |  | 24 | A | STB2 | 베어링강 | STB (SF) | BM#1 | 1632 | 45 | 1567 | 1553 | 31 | 5300 |  | 3 | 0.17 | 25 |  | -1.41 | 1526 | 1567 | 172.86 | 37.22 |  | 35 | 34 | 59 | Y |  | 2021-06-27 19:17 | 70 | 1102 | 29 | 28 | 29 | 30 | 30 | 30 | 29 | 29 | 29 | 29 | 28 | 28 | 28 | 28 | 29 | 30 | 28 | 30 | -0.04 | Y | 45 | Y | 0 |  |  |  | 0.61 |  |  |  | Y | Y | Y | Y | 190 | 0.48 | 63 | 101532 | 94904 | 7996 | 15540 | 08 | 2 |  | 2021-06-27 19:26 | 1526 | 129 |  | 48 |  | *STR#1 W/D3번 FAULT 발생으로 OPEN 작업함 *STR#1 W/D5번 FAULT 발생으로 OPEN 작업함 | [14 empty] | 99.44 | 100 | 0 | 0 | 0 |  | 650 |  | Y | N | 0 | 0 | 0 |  | 651 |  | Y | N | Y |  |  | Y |  |  |  | BT180180 | H
B64853 | 2021-06-27 | 2 | A |  | 10 | A | SM45CB | 탄소강 | SM45C | BM#2 | 1615 | 44 | 1617 | 1581 | 32 | 5100 |  | 1 | 0.26 | 14 |  | -2.41 | 1561 | 1615 | 0 | 23.03 | 0 | 22 | 61 | 49 | Y |  | 2021-06-27 19:34 | 68 | 1099 | 17 | 17 | 20 | 23 | 25 | 26 | 27 | 27 | 26 | 25 | 24 | 24 | 23 | 21 | 24 | 27 | 21 | 0 | -0.15 | Y | 40 | Y | -0.2 | [7 empty] | Y | Y | Y | Y | 210 | 0.47 | 67 | 101924 | 99861 | 39 | 15500 | 03 | 1 |  | 2021-06-27 19:38 | 1561 | 134 |  | 56 |  | *STR#1 위드롤2번 하이토크로 S/R 미적용 이상공정등록 및 생관통보 | [14 empty] | 102.08 | 100 | 0 | 0 | 0 |  | 651 | 700 | N | N | 0 | 0 | 0 |  | 652 | 700 | N | N | N | [6 empty] | RB110.00 | C
A65367 | 2021-06-27 | 1 | B | TUNDISH교체전 | 25 | A | STB2 | 베어링강 | STB (SF) | BM#1 | 1672 | 51 | 1580 | 1605 | 27 | 4600 |  | 3 | 0.17 | 26 |  | -1.84 | 1527 | 1580 | 175.27 | 138.33 |  | 18 | 17 | 47 | Y |  | 2021-06-27 20:39 | 71 | 1099 | 28 | 34 | 38 | 40 | 41 | 41 | 40 | 40 | 40 | 40 | 40 | 39 |  | 39 | 39 | 41 | 39 | 40 | -0.06 | Y | 35 | Y | -0.2 |  |  |  | 0.52 |  |  |  | N | N | N | N | 240 | 0.48 | 63 | 88075 | 94149 | 7001 | 2000 | 08 | 2 |  | 2021-06-27 20:51 | 1527 | 135 |  | 31 |  | *STR#1 W/D3번 FAULT 발생으로 OPEN 작업함 *STR#1 W/D5번 FAULT 발생으로 OPEN 작업함 |  | 1C030F470EC5487D8A5E7DCE3DFC2889 | 917CFC4AA2EF42C7B85AC2AA504F37AD | 7D43ABC00C914A95A2F3F2446782BA45 | [10 empty] | 87.9 | 100 | 0 | 3500 | 0 |  | 650 |  | Y | N | 0 | 3500 | 0 |  | 651 |  | Y | N | Y |  |  | Y |  |  |  | BT180180 | H
B64854 | 2021-06-27 | 2 | B |  | 11 | A | SM45CB | 탄소강 | SM45C | BM#2 | 1607 | 45 | 1623 | 1571 | 33 | 5500 |  | 1 | 0.25 | 14 |  | -2.22 | 1565 | 1609 | 0 | 21.13 | 0 | 6 | 77 | 33 | Y |  | 2021-06-27 20:37 | 72 | 1100 | 19 | 19 | 21 | 22 | 23 | 23 | 23 | 23 | 23 | 22 | 21 | 20 | 19 | 17 | 21 | 23 | 17 | 23 | -0.13 | Y | 45 | Y | -0.4 | [7 empty] | Y | Y | Y | Y | 200 | 0.47 | 66 | 150828 | 98866 | 1684 | 15000 | 03 | 1 |  | 2021-06-27 20:44 | 1565 | 144 |  | 61 |  | *STR#1 위드롤2번 하이토크로 S/R 미적용 이상공정등록 및 생관통보 | [14 empty] | 149.04 | 100 | 0 | 0 | 0 |  | 651 | 700 | N | N | 0 | 0 | 0 |  | 652 | 700 | N | N | N | [6 empty] | RB110.00 | C
A65368 | 2021-06-27 | 1 | B | TUNDISH교체 | 1 | A | SCR420HB2 | 소입성보증강 | C2 | BM#1 | 1714 | 56 | 1644 | 1632 | 53 | 5100 |  | 3 | 0.13 | 20 |  | -1.65 | 1606 | 1644 | 0 | 142.33 |  | 31 | 26 | 47 | Y |  | 2021-06-27 21:50 | 97 | 1098 | -277 | 25 | 23 | 21 | 28 | 32 | 35 | 37 | 39 | 39 |  |  |  | 39 | 32 | 39 | 39 | 0 | 0 |  | 5 | Y | 0 |  | 2.54 | 2.41 | 1.35 |  |  |  | N | N | N | N | 150 | 0.52 | 48 | 84610 | 85593 | 5607 | 13500 | 16 | 1 |  | 2021-06-27 22:02 | 1606 | 133 |  | 45 | 28 | *T/D FLUX 유:10KG,용220KG *STR#1 W/D3번 FAULT 발생으로 OPEN 작업함 *STR#1 W/D5번 FAULT 발생으로 OPEN 작업함 *첫Heat 수소측정치 OVER되어 이상재 등록및 생관통보-ID:101.102.201.202 | [14 empty] | 93.39 | 100 | 1000 | 0 | 0 |  | 450 |  | Y | Y | 1000 | 0 | 0 |  | 450 |  | Y | Y | N |  | Y |  |  |  |  | BT180180 | H
B64855 | 2021-06-27 | 2 | B |  | 12 | A | SM45C | 탄소강 | SM45C | BM#2 | 1615 | 44 | 1644 | 1564 | 38 | 6500 |  | 1 | 0.26 | 20 |  | -2.2 | 1563 | 1622 | 0 | 79.99 | 0 | 36 | 59 | 37 | Y |  | 2021-06-27 21:54 | 70 | 1100 | 14 | 20 | 25 | 27 | 29 | 29 | 29 | 29 | 28 | 27 | 26 | 25 | 24 | 24 | 26 | 29 | 24 | 29 | -0.12 | Y | 40 | Y | -0.2 | [7 empty] | Y | Y | Y | Y | 190 | 0.47 | 64 | 44768 | 95819 | 1081 | 16000 | 03 | 1 |  | 2021-06-27 22:05 | 1563 | 155 |  | 52 |  | *STR#1 위드롤2번 하이토크로 S/R 미적용 이상공정등록 및 생관통보 | [14 empty] | 46.18 | 100 | 0 | 0 | 0 |  | 651 | 700 | Y | N | 0 | 0 | 0 |  | 651 | 700 | Y | N | N | [6 empty] | RB290.00 | C
A65369 | 2021-06-27 | 1 | B |  | 2 | A | SCR420HB2 | 소입성보증강 | C2 | BM#1 | 1657 | 41 | 1615 | 1561 | 31 | 5400 |  | 3 | 0.15 | 18 |  | -1.53 | 1581 | 1615 | 0 | 199.53 |  | 1 | 9 | 73 | Y |  | 2021-06-27 22:46 | 72 | 1099 | 38 | 30 | 27 | 26 | 26 | 26 | 26 | 26 | 26 | 26 | 26 |  |  | 26 | 28 | 27 | 26 | 26 | -0.03 | Y | 40 | Y | 0 | [7 empty] | N | N | N | N | 140 | 0.55 | 55 | 84610 | 95610 | 5990 | 13900 | 16 | 1 |  | 2021-06-27 22:53 | 1581 | 117 |  | 39 |  | *STR#1 W/D3번 FAULT 발생으로 OPEN 작업함 *STR#1 W/D5번 FAULT 발생으로 OPEN 작업함 | [14 empty] | 84.11 | 100 | 0 | 0 | 0 |  | 450 |  | Y | Y | 0 | 0 | 0 |  | 450 |  | Y | Y | N |  | Y |  |  |  |  | BT180180 | H
B64856 | 2021-06-27 | 2 | B |  | 13 | A | SM45C | 탄소강 | SM45C | BM#2 | 1593 | 42 | 1623 | 1561 | 39 | 6000 |  | 1 | 0.27 | 16 |  | -2.05 | 1559 | 1607 | 0 | 74.15 | 0 | 16 | 85 | 37 | Y |  | 2021-06-27 23:13 | 66 | 1098 | 22 | 24 | 27 | 28 | 29 | 29 | 28 | 27 | 27 | 26 | 24 | 24 | 23 | 23 | 26 | 29 | 23 | 27 | -0.15 | Y | 40 | Y | -0.2 | [7 empty] | Y | Y | Y | Y | 180 | 0.47 | 65 | 93632 | 95938 | 1662 | 15500 | 03 | 1 |  | 2021-06-27 23:16 | 1559 | 139 |  | 37 |  | *STR#1 위드롤2번 하이토크로 S/R 미적용 이상공정등록 및 생관통보 | [14 empty] | 89.43 | 100 | 0 | 0 | 0 |  | 651 | 700 | Y | N | 0 | 0 | 0 |  | 651 | 700 | Y | N | N | [6 empty] | RB270.00 | C
A65370 | 2021-06-27 | 1 | B |  | 3 | B | SCR420HB2 | 소입성보증강 | C2 | BM#1 | 1652 | 42 | 1628 | 1577 | 28 | 5000 |  | 3 | 0.15 | 18 |  | -1.66 | 1578 | 1615 | 0 | 162.88 |  | 35 | 35 | 57 | Y |  | 2021-06-27 23:41 | 69 | 1095 | 26 | 25 | 25 | 26 | 26 | 26 | 25 | 25 | 25 | 24 | 25 |  |  | 25 | 25 | 26 | 24 | 26 | -0.07 | Y | 30 | Y | 0.2 | [7 empty] | N | N | N | N | 130 | 0.55 | 52 | 101532 | 93623 | 5577 | 13200 | 16 | 1 |  | 2021-06-27 23:48 | 1578 | 113 |  | 40 |  | *STR#1 W/D3번 FAULT 발생으로 OPEN 작업함 *STR#1 W/D5번 FAULT 발생으로 OPEN 작업함 | [14 empty] | 103.08 | 100 | 0 | 0 | 0 |  | 450 |  | Y | Y | 0 | 0 | 0 |  | 451 |  | Y | Y | N |  | Y |  |  |  |  | BT180180 | H
B64857 | 2021-06-27 | 2 | B |  | 14 | A | SM45C | 탄소강 | SM45C | BM#2 | 1650 | 42 | 1619 | 1610 | 32 | 4100 |  | 1 | 0.28 | 17 |  | -2.4 | 1546 | 1604 | 0 | 32.32 | 0 | 22 | 62 | 50 | Y |  | 2021-06-28 00:13 | 53 | 1075 | 20 | 18 | 17 | 17 | 17 | 17 | 17 | 16 | 16 | 15 | 14 | 14 | 13 | 13 | 16 | 17 | 13 | 17 | -0.08 |  | 50 | Y | -0.2 | [7 empty] | Y | Y | Y | Y | 170 | 0.47 | 62 | 93632 | 92932 | 2018 | 15200 | 03 | 1 |  | 2021-06-28 00:18 | 1546 | 127 |  | 43 | 16 | *STR#1 위드롤2번 하이토크로 S/R 미적용 이상공정등록 및 생관통보 | [6 empty] | 0BF667E6B6E843D6A3EBAFE66680E1C9 | 48AE13C3406C4E91A490F21CECAF7655 | 8D44737C6F73486280A4A96EAEACBCA9 |  | 2B5105D19325470EB1274321743ACC16 | 81F6FD12FBFF48EC8F1C0975E5F9C497 | A2C15BC1C65040A0884BE5D491E3726C |  | 99.4 | 100 | 0 | 0 | 0 |  | 651 | 700 | Y | N | 0 | 0 | 0 |  | 651 | 700 | Y | N | N | [6 empty] | RB280.00 | C
A65371 | 2021-06-27 | 1 | B |  | 4 | A | SCR420HB2 | 소입성보증강 | C2 | BM#1 | 1650 | 37 | 1620 | 1573 | 26 | 5000 |  | 3 | 0.16 | 18 |  | -1.67 | 1582 | 1619 | 0 | 163.66 |  | 18 | 18 | 47 | Y |  | 2021-06-28 00:42 | 73 | 1096 | 24 | 27 | 30 | 31 | 31 | 31 | 31 | 30 | 30 | 29 | 29 | 30 |  | 30 | 29 | 31 | 29 | 31 | -0.06 | Y | 35 | Y | 0.2 | [8 empty] | N | N | Y | 120 | 0.55 | 55 | 101532 | 98435 | 5765 | 14400 | 16 | 1 |  | 2021-06-28 00:54 | 1582 | 102 |  | 34 | 10 | *STR#1 W/D3번 FAULT 발생으로 OPEN 작업함 *STR#1 W/D5번 FAULT 발생으로 OPEN 작업함 | [14 empty] | 98.19 | 100 | 0 | 0 | 0 |  | 450 |  | Y | Y | 0 | 0 | 0 |  | 451 |  | Y | Y | N |  | Y |  |  |  |  | BT180180 | H
A65372 | 2021-06-27 | 1 | B |  | 5 | A | SCR420HB2 | 소입성보증강 | C2 | BM#1 | 1622 | 35 | 1603 | 1530 | 32 | 6000 |  | 3 | 0.14 | 18 |  | -1.65 | 1573 | 1610 | 0 | 170.33 |  | 31 | 27 | 46 | Y |  | 2021-06-28 01:47 | 64 | 1095 | 28 | 28 | 30 | 31 | 30 | 30 | 30 | 29 | 28 | 28 | 28 |  |  | 28 | 29 | 31 | 28 | 30 | -0.05 | Y | 35 | Y | 0 | [7 empty] | N | N | N | N | 110 | 0.55 | 51 | 84610 | 92376 | 5674 | 12400 | 16 | 1 |  | 2021-06-28 01:55 | 1573 | 93 |  | 25 |  | *STR#1 W/D3번 FAULT 발생으로 OPEN 작업함 *STR#1 W/D5번 FAULT 발생으로 OPEN 작업함 | [6 empty] | 8AE7BC517F014E898C889D4BC8A328E6 | B829026A2A49438FA60AA2EF678B795C | 088AA68719FC457CB450424E83359E10 |  | 617FA71A8C2C4F7B8CE8975BE83A689C | FAEE7828D40B4FEBB71F4F3311969FEA | 37C63FC4A0A645298B6B4DDFAF336B0D |  | 86.87 | 100 | 0 | 0 | 0 |  | 450 |  | Y | Y | 0 | 0 | 0 |  | 451 |  | Y | Y | N |  | Y |  |  |  |  | BT180180 | H
B64858 | 2021-06-27 | 2 | B |  | 15 | A | SM45C | 탄소강 | SM45C | BM#2 | 1688 | 40 | 1616 | 1551 | 29 | 5300 |  | 1 | 0.17 | 16 |  | -2.27 | 1552 | 1609 | 0 | 24.43 | 0 | 6 | 78 | 41 | Y |  | 2021-06-28 01:09 | 59 | 1090 | 11 | 13 | 16 | 18 | 19 | 20 | 19 | 19 | 18 | 18 | 17 | 16 | 15 | 15 | 17 | 20 | 15 | 19 | -0.14 | Y | 35 | Y | -0.2 | [7 empty] | Y | Y | Y | Y | 220 | 0.47 | 64 | 99912 | 95334 | 2066 | 15200 | 03 | 1 |  | 2021-06-28 01:09 | 1552 | 131 |  | 51 |  | *STR#1 위드롤2번 하이토크로 S/R 미적용 이상공정등록 및 생관통보 | [14 empty] | 102.84 | 100 | 0 | 0 | 0 |  | 651 | 700 | Y | N | 0 | 0 | 0 |  | 651 | 700 | Y | N | N | [6 empty] | RB270.00 | C
A65373 | 2021-06-27 | 1 | B |  | 6 | A | SCR420HB2 | 소입성보증강 | C2 | BM#1 | 1629 | 34 | 1608 | 1563 | 30 | 5500 |  | 3 | 0.16 | 18 |  | -1.52 | 1568 | 1602 | 0 | 164.81 |  | 1 | 10 | 53 | Y |  | 2021-06-28 02:51 | 59 | 1098 | 27 | 27 | 27 | 27 | 27 | 26 | 25 | 24 | 23 | 22 | 22 | 21 | 21 | 21 | 25 | 27 | 21 | 27 | -0.12 |  | 50 | Y | 0 | [7 empty] | N | N | N | N | 100 | 0.55 | 59 | 101532 | 105237 | 2463 | 13500 | 16 | 1 |  | 2021-06-28 02:59 | 1568 | 82 |  | 16 |  | *STR#1 W/D3번 FAULT 발생으로 OPEN 작업함 *STR#1 W/D5번 FAULT 발생으로 OPEN 작업함 *전공정요청 L/D잔강 이월 안함-이상재등록 | [14 empty] | 95.42 | 100 | 0 | 0 | 0 |  | 450 |  | Y | Y | 0 | 0 | 0 |  | 451 |  | Y | Y | N |  | N |  | Y |  |  | BT180180 | H
B64859 | 2021-06-27 | 2 | B |  | 16 | A | SM45C | 탄소강 | SM45C | BM#2 | 1651 | 40 | 1621 | 1581 | 26 | 4300 |  | 1 | 0.24 | 16 |  | -2.27 | 1548 | 1606 | 0 | 24.13 | 0 | 36 | 60 | 32 | Y |  | 2021-06-28 02:16 | 55 | 1085 | 13 | 16 | 18 | 20 | 20 | 21 | 20 | 20 | 19 | 18 | 18 | 17 | 16 | 16 | 18 | 21 | 16 | 20 | -0.14 | Y | 35 | Y | -0.2 | [7 empty] | Y | Y | Y | Y | 210 | 0.47 | 63 | 93648 | 94530 | 1870 | 15200 | 03 | 1 |  | 2021-06-28 02:20 | 1548 | 134 |  | 49 |  | *STR#1 위드롤2번 하이토크로 S/R 미적용 이상공정등록 및 생관통보 | [14 empty] | 97.75 | 100 | 0 | 0 | 0 |  | 652 | 700 | Y | N | 0 | 0 | 0 |  | 650 | 700 | Y | N | N | [6 empty] | RB290.00 | C
A65374 | 2021-06-27 | 1 | B |  | 7 | A | SCR420HB2 | 소입성보증강 | C2 | BM#1 | 1607 | 35 | 1606 | 1535 | 30 | 6000 |  | 3 | 0.15 | 18 |  | -1.49 | 1571 | 1605 | 0 | 184.03 |  | 35 | 36 | 59 | Y |  | 2021-06-28 03:50 | 62 | 1093 | 20 | 22 | 24 | 25 | 25 | 25 | 24 | 23 | 23 | 22 | 21 | 21 |  | 21 | 23 | 25 | 21 | 25 | -0.1 | Y | 40 | Y | 0 | [7 empty] | N | N | N | N | 150 | 0.55 | 56 | 101532 | 101368 | 732 | 14500 | 16 | 1 |  | 2021-06-28 03:58 | 1571 | 86 |  | 17 |  | *전공정요청 L/D잔강 이월 안함-이상재등록 *STR#1 W/D3번 FAULT 발생으로 OPEN 작업함 *STR#1 W/D5번 FAULT 발생으로 OPEN 작업함 | [14 empty] | 99.79 | 100 | 0 | 0 | 0 |  | 450 |  | Y | Y | 0 | 0 | 0 |  | 451 |  | Y | Y | N |  | N |  |  |  |  | BT180180 | H
B64860 | 2021-06-27 | 2 | B |  | 17 | A | SM45C | 탄소강 | SM45C | BM#2 | 1613 | 42 | 1636 | 1582 | 38 | 5600 |  | 1 | 0.19 | 16 |  | -2.21 | 1566 | 1627 | 0 | 28.23 | 0 | 16 | 86 | 35 | Y |  | 2021-06-28 03:20 | 73 | 1088 | 14 | 14 | 24 | 32 | 36 | 38 | 38 | 38 | 38 | 37 | 36 | 35 | 34 | 33 | 33 | 38 | 33 | 38 | -0.12 | Y | 40 | Y | -0.2 | [7 empty] | N | N | N | N | 200 | 0.47 | 63 | 98556 | 94886 | -86 | 14500 | 03 | 1 |  | 2021-06-28 03:23 | 1566 | 135 |  | 50 | [16 empty] | 103.8 | 50 | 0 | 0 | 0 |  | 651 | 400 | Y | N | 0 | 0 | 0 |  | 651 | 400 | Y | N | N | [6 empty] | SB090090 | C
A65375 | 2021-06-27 | 1 | C | 연주종료 | 8 | A | SCR420HB2 | 소입성보증강 | C2 | BM#1 | 1626 | 32 | 1611 | 1535 | 28 | 5700 |  | 3 | 0.16 | 18 |  | -1.53 | 1577 | 1611 | 0 | 169.31 |  | 18 | 19 | 66 | Y |  | 2021-06-28 04:42 | 68 | 1090 | 20 | 26 | 29 | 32 | 33 | 33 | 34 | 33 | 33 | 33 | 33 |  |  | 33 | 31 | 34 | 33 | 33 | -0.05 | Y | 20 | Y | 0 | [7 empty] | N | N | N | N | 140 | 0.55 | 56 | 100887 | 98235 | 2665 | 1600 | 16 | 1 |  | 2021-06-28 04:49 | 1577 | 88 |  | 23 |  | *전공정요청 L/D잔강 이월 안함-이상재등록 *STR#1 W/D3번 FAULT 발생으로 OPEN 작업함 *STR#1 W/D5번 FAULT 발생으로 OPEN 작업함 *연주종료 06:17 |  | 91749364B69F4669B000586681AFC2BD | 9CD651533731415A879A68ABAE1AECE3 |  |  | 44F5DF49815444318DBBBA6DE21E6F1D |  |  |  | 1CB86EC40CBF44A992B47A92BC63B4B5 |  |  |  |  | 100.79 | 100 | 0 | 3100 | 0 |  | 450 |  | Y | Y | 0 | 3360 | 0 |  | 451 |  | Y | Y | N | [6 empty] | BT180180 | H
B64861 | 2021-06-27 | 2 | C | TUNDISH교체전 | 18 | A | SM45C | 탄소강 | SM45C | BM#2 | 1661 | 44 | 1633 | 1563 | 35 | 5600 |  | 1 | 0.21 | 16 |  | -2.36 | 1553 | 1618 | 0 | 27.02 | 0 | 22 | 63 | 34 | Y |  | 2021-06-28 04:29 | 60 | 1097 | 30 | 29 | 28 | 28 | 28 | 27 | 27 | 27 | 26 | 25 | 24 | 23 | 23 | 23 | 26 | 28 | 23 | 28 | -0.1 |  | 50 | Y | 0 | [7 empty] | N | N | N | N | 190 | 0.5 | 59 | 100535 | 96168 | -3168 | 2000 | 03 | 1 |  | 2021-06-28 04:51 | 1553 | 129 |  | 45 |  |  |  | B059C75B85E64E7DBD134A3EBA04B4E9 | 7B9588208C994E109F1C14FA194B0520 | [11 empty] | 103.8 | 35.71 | 0 | 2500 | 0 |  | 651 | 400 | Y | N | 0 | 2570 | 0 |  | 651 | 400 | Y | N | N | [6 empty] | BM510510 | C
B64862 | 2021-06-27 | 2 | C | TUNDISH교체 | 1 | A | SM35C | 탄소강 | B | BM#2 | 1670 | 47 | 1685 | 1592 | 40 | 7200 |  | 1 | 0.2 | 21 |  | -2.41 | 1591 | 1659 | 18.15 | 0 | 0 | 6 | 79 | 38 | Y |  | 2021-06-28 05:44 | 90 | 1087 | -388 | -62 | 23 | 20 | 26 | 31 | 34 | 37 | 39 | 39 | 40 | 40 | 39 | 39 | 33 | 40 | 39 | 39 | 0 |  | 10 | Y | -0.2 |  | 1.87 | 1.87 |  |  |  |  | N | N | N | N | 220 | 0.49 | 62 | 93071 | 99172 | -22 | 15400 | 01 | 2 |  | 2021-06-28 05:48 | 1591 | 150 |  | 52 |  | * T/D FLUX 용탕부: 120 KG / 유탕부: 10KG 투입. * BUTT 타입롱노즐사용(일반타입.) | [14 empty] | 93.73 | 45.45 | 700 | 0 | 0 |  | 650 | 400 | Y | N | 700 | 0 | 0 |  | 651 | 400 | Y | N | N |  |  |  | Y |  |  | BT180180 | H
A65376 | 2021-06-27 | 1 | C |  | 2 | A | SM35C | 탄소강 | B | BM#2 | 1692 | 71 | 1631 | 1615 | 28 | 4600 |  | 3 | 0.17 | 15 |  | -1.83 | 1575 | 1611 | 80.48 | 140.99 |  | 31 | 28 | 67 | Y |  | 2021-06-28 06:48 | 74 | 1092 | 37 | 36 | 29 | 27 | 27 | 27 | 26 | 26 | 26 | 25 | 23 | 23 | 22 | 20 | 26 | 29 | 20 | 27 | -0.16 |  | 55 | Y | -0.4 | [7 empty] | N | N | N | N | 220 | 0.51 | 64 | 93071 | 103449 | 501 | 15700 | 01 | 2 |  | 2021-06-28 06:57 | 1575 | 168 |  | 51 | 14 | [15 empty] | 90.01 | 36.36 | 0 | 0 | 0 |  | 651 | 400 | Y | N | 0 | 0 | 0 |  | 651 | 400 | Y | N | N | [6 empty] | BT180180 | H
A65377 | 2021-06-28 | 1 | C |  | 3 | A | SM35C | 탄소강 | B | BM#2 | 1593 | 52 | 1622 | 1531 | 33 | 6200 |  | 3 | 0.18 | 15 |  | -2.24 | 1571 | 1614 | 67.65 | 131.54 |  | 1 | 11 | 127 | Y |  | 2021-06-28 08:01 | 70 | 1096 | 19 | 18 | 17 | 17 | 18 | 19 | 19 | 19 | 19 | 18 | 18 | 18 | 18 | 18 | 18 | 19 | 18 | 19 | -0.03 | Y | 35 | Y | 0 | [7 empty] | Y | Y | Y | N | 210 | 0.49 | 61 | 156794 | 94664 | 3236 | 15500 | 01 | 2 |  | 2021-06-28 08:10 | 1571 | 138 |  | 44 | 35 | *연연주 혼탕부 성분확인 ID:308~310.408~410 | [14 empty] | 161.64 | 35 | 0 | 0 | 0 |  | 650 | 400 | Y | N | 0 | 0 | 0 |  | 651 | 400 | Y | N | N | [6 empty] | BT180180 | C
A65378 | 2021-06-28 | 1 | C |  | 4 | A | SM35CM4 | 탄소강 | B | BM#2 | 1612 | 42 | 1618 | 1556 | 31 | 5100 |  | 3 | 0.16 | 13 |  | -1.99 | 1572 | 1606 | 53.12 | 145.57 |  | 35 | 37 | 142 | Y |  | 2021-06-28 09:09 | 70 | 1098 | 15 | 15 | 19 | 21 | 22 | 22 | 21 | 20 | 21 | 20 | 19 | 19 | 19 | 19 | 20 | 22 | 19 | 21 | -0.07 | Y | 40 | Y | 0 | [7 empty] | N | Y | Y | N | 200 | 0.48 | 64 | 50766 | 97500 | 1400 | 14800 | 01 | 2 |  | 2021-06-28 09:17 | 1572 | 123 |  | 38 | 15 | *연연주 혼탕부 성분확인 ID:301.401 *준빅사이즈 후속 | [14 empty] | 51.64 | 50 | 0 | 0 | 0 |  | 651 | 400 | Y | N | 0 | 0 | 0 |  | 651 | 400 | Y | N | N | [6 empty] | BT180180 | H
A65379 | 2021-06-28 | 1 | C |  | 5 | A | SM35CM4 | 탄소강 | B | BM#2 | 1674 | 43 | 1611 | 1609 | 21 | 3500 |  | 3 | 0.16 | 13 |  | -1.7 | 1568 | 1597 | 47.7 | 53.99 |  | 18 | 20 | 157 | Y |  | 2021-06-28 10:15 | 66 | 1090 | 17 | 15 | 16 | 17 | 18 | 18 | 17 | 17 | 16 | 16 | 16 | 15 | 16 | 16 | 16 | 18 | 15 | 17 | -0.02 | Y | 35 | Y | 0.2 | [7 empty] | N | N | N | N | 190 | 0.48 | 64 | 93071 | 97515 | 2585 | 13500 | 01 | 2 |  | 2021-06-28 10:23 | 1568 | 106 |  | 36 |  | *전공정 요청 감속주입 | [6 empty] | 3E7AE1E31FE84C87BCC95A4D087735AA | 974BD99258C94CA893E1D78555A6AEC2 | 2D0DB3C0D2984C9493C7E2B3BBC26A8E |  | DF14791BE5C945F38CE19396DC5D006D | 89273704C2F941D282C93C35AE9A1A65 | 05C6BA44C70F4B7D8D6FCA6C90B1C6D8 |  | 93.68 | 45.45 | 0 | 0 | 0 |  | 651 | 400 | Y | N | 0 | 0 | 0 |  | 651 | 400 | Y | N | N | [6 empty] | BT180180 | H
B64867 | 2021-06-28 | 2 | C |  | 6 | A | SM35CM4 | 탄소강 | B | BM#2 | 1641 | 44 | 1645 | 1548 | 36 | 7100 |  | 1 | 0.23 | 14 |  | -2.94 | 1573 | 1628 | 11.93 | 0 | 0 | 6 | 80 | 101 | Y |  | 2021-06-28 11:20 | 71 | 1094 | 13 | 16 | 20 | 20 | 19 | 19 | 18 | 17 | 16 | 15 | 14 | 13 | 12 | 12 | 16 | 20 | 12 | 0 | -0.16 |  | 50 | Y | -0.2 | [7 empty] | N | N | N | N | 180 | 0.47 | 66 | 93071 | 100211 | 2539 | 15500 | 01 | 2 |  | 2021-06-28 11:30 | 1573 | 127 |  | 37 |  | *전공정 요청 감속주입 | [14 empty] | 96.15 | 100 | 0 | 0 | 0 |  | 651 | 400 | Y | N | 0 | 0 | 0 |  | 651 | 400 | Y | N | N | [6 empty] | BT180180 | H
A65380 | 2021-06-28 | 1 | C | 연주시작 | 1 | A | SP-AE1541M | 합금강 | D1 | BM#1 | 1683 | 87 | 1639 | 1602 | 78 | 7200 |  | 3 | 0.18 | 20 |  | -1.79 | 1582 | 1625 | 132.64 | 63.31 |  | 31 | 29 | 61 | Y |  | 2021-06-28 12:15 | 89 | 1110 | -280 | -110 | 38 | 36 | 38 | 42 | 44 | 46 | 46 | 46 | 45 |  |  | 45 | 43 | 46 | 45 | 46 | -0.04 |  | 20 | Y | -0.2 |  | 2.14 | 2.14 |  |  |  |  | N | N | N | N | 210 | 0.48 | 57 | 82458 | 98235 | 5065 | 14560 | 10 | 2 |  | 2021-06-28 12:23 | 1582 | 139 |  | 17 |  | *연주 START : 12:35 *FLUX 120KG/10KG *작업방안에 따른 코너히터기 미적용 | [14 empty] | 83.67 | 100 | 700 | 0 | 0 |  | 650 |  | N | N | 700 | 0 | 0 |  | 651 |  | N | N |  |  | Y |  |  |  |  | BT180180 | H
B64868 | 2021-06-28 | 2 | A |  | 7 | A | SM35CM4 | 탄소강 | B | BM#2 | 1628 | 35 | 1625 | 1544 | 29 | 6000 |  | 1 | 0.24 | 13 |  | -2.74 | 1573 | 1622 | 11.46 | 0 | 0 | 16 | 88 | 112 | Y |  | 2021-06-28 12:40 | 71 | 1097 | 9 | 13 | 22 | 25 | 27 | 28 | 28 | 27 | 27 | 27 | 27 | 26 | 24 | 23 | 24 | 28 | 23 | 27 | -0.12 | Y | 40 | Y | -0.2 | [7 empty] | N | N | N | N | 170 | 0.46 | 66 | 101532 | 94866 | 2234 | 14900 | 01 | 2 |  | 2021-06-28 12:41 | 1573 | 105 |  | 23 |  | *전공정 요청 감속주입 | [14 empty] | 104.94 | 100 | 0 | 0 | 0 |  | 651 | 400 | Y | N | 0 | 0 | 0 |  | 651 | 400 | Y | N | N | [6 empty] | BT180180 | C
A65381 | 2021-06-28 | 1 | A |  | 2 | A | SP-AE1541M | 합금강 | D1 | BM#1 | 1625 | 28 | 1610 | 1597 | 22 | 4700 |  | 3 | 0.17 | 18 |  | -1.63 | 1557 | 1600 | 199.28 | 307.3 |  | 1 | 12 | 78 | Y |  | 2021-06-28 13:24 | 64 | 1102 | 43 | 40 | 37 | 35 | 34 | 33 | 32 | 31 | 30 | 30 | 30 | 29 | 30 | 30 | 33 | 37 | 29 | 30 | -0.18 |  | 45 | Y | 0.2 | [7 empty] | N | N | N | N | 200 | 0.49 | 60 | 84610 | 94293 | 5907 | 14530 | 10 | 2 |  | 2021-06-28 13:26 | 1557 | 133 |  | 8 |  | *작업방안에 따른 코너히터기 미적용 | [14 empty] | 89.16 | 100 | 0 | 0 | 0 |  | 650 |  | N | N | 0 | 0 | 0 |  | 651 |  | N | N |  |  | Y |  |  |  |  | BT180180 | H
B64869 | 2021-06-28 | 2 | A | 잔강최소화전 | 8 | A | SM35CM4 | 탄소강 | B | BM#2 | 1605 | 35 | 1651 | 1569 | 30 | 6000 |  | 1 | 0.22 | 13 |  | -2.72 | 1576 | 1637 | 12.86 | 0 | 0 | 22 | 65 | 125 | Y |  | 2021-06-28 14:00 | 74 | 1109 | 21 | 26 | 28 | 30 | 30 | 31 | 30 | 30 | 29 | 28 | 27 | 26 | 25 | 25 | 28 | 31 | 25 | 30 | -0.17 | Y | 35 | Y | -0.2 | [7 empty] | N | N | N | N | 170 | 0.49 | 62 | 98906 | 97913 | 2137 | 3000 | 01 | 2 |  | 2021-06-28 14:02 | 1576 | 98 |  | 10 |  | *T/D잔강 : 2.1T | [14 empty] | 95.47 | 100 | 0 | 3100 | 0 |  | 651 | 400 | Y | N | 0 | 3100 | 0 |  | 651 | 400 | Y | N | N | [6 empty] | BT180180 | C
A65382 | 2021-06-28 | 1 | A |  | 3 | A | SP-AE1541M | 합금강 | D1 | BM#1 | 1608 | 43 | 1595 | 1554 | 29 | 5200 |  | 3 | 0.17 | 18 |  | -1.69 | 1564 | 1602 | 90.48 | 0 |  | 35 | 38 | 88 | Y |  | 2021-06-28 14:02 | 71 | 1096 | 28 | 26 | 25 | 26 | 26 | 25 | 25 | 24 | 24 | 23 | 23 | 23 | 22 | 22 | 25 | 26 | 22 | 26 | -0.09 | Y | 45 | Y | -0.2 | [7 empty] | N | N | N | N | 190 | 0.51 | 58 | 101532 | 95648 | 4602 | 15420 | 10 | 2 |  | 2021-06-28 14:10 | 1564 | 100 |  | 31 |  | *작업방안에 따른 코너히터기 100KW 적용 | [6 empty] | 1BCFFBE947464555B2D260A336730B08 | 49962BFC77E84482B6A52C4088D11306 | 04F67A079ECC4975A247160D55A554D0 |  | 92F7325B45524C339A8278F155C5312F | 75E298378A344D9AA3DCFF8F32715C1F | 46B97BE833AE4948BD90A9D9A34C5E82 |  | 100.88 | 100 | 0 | 0 | 0 |  | 650 |  | Y | N | 0 | 0 | 0 |  | 651 |  | Y | N |  |  | Y | N |  |  |  | BT180180 | H
B64870 | 2021-06-28 | 2 | A | 잔강최소화 | 9 | A | AE1548 | 합금강 | AE4130M6 | BM#2 | 1618 | 43 | 1617 | 1562 | 32 | 5700 |  | 1 | 0.24 | 15 |  | -2.02 | 1555 | 1603 | 8.05 | 0 | 0 | 36 | 63 | 128 | Y |  | 2021-06-28 14:56 | 67 | 1110 | -169 | -182 | 24 | 24 | 24 | 25 | 25 | 25 | 25 | 24 | 24 | 23 | 23 | 23 | 15 | 25 | 23 | 25 | -0.05 | Y | 35 | Y | 0 |  |  |  | 1.64 |  |  |  | N | N | N | Y | 220 | 0.46 | 59 | 95220 | 96895 | 3000 | 15600 | 01 | 2 |  | 2021-06-28 14:58 | 1555 | 113 |  | 33 |  | *STR#1 위드롤2번 하이토크로 S/R 미적용 이상공정등록 및 생관통보 *최소화 롱노즐 교체 |  | 9978809738F14075B95AE92E8D3BCF10 |  |  |  |  | 4F171AA710F14BBD991DE78CB018AB35 | E6F7661B69424937A5833FD6305A62F0 | CCC6AEBDB7194BD8866702FDCDE2BF59 |  | 957CCA59E6F545C995F495A6DBD84FE6 | 8533199460114540B01DEB66767DE294 | 84F3E444A67547E2AF8BC8012945018D |  | 95.79 | 100 | 3200 | 0 | 0 |  | 651 | 700 | Y | N | 3200 | 0 | 0 |  | 650 | 700 | Y | N | N | Y | [5 empty] | RB152.00 | H
A65383 | 2021-06-28 | 1 | A |  | 4 | A | SP-AE1541M | 합금강 | D1 | BM#1 | 1631 | 40 | 1607 | 1573 | 24 | 4300 |  | 3 | 0.18 | 19 |  | -1.6 | 1567 | 1607 | 124.81 | 3.78 |  | 18 | 21 | 90 | Y |  | 2021-06-28 14:57 | 74 | 1095 | 21 | 21 | 25 | 28 | 29 | 30 | 29 | 28 | 28 | 28 | 28 | 28 |  | 28 | 27 | 30 | 28 | 28 | 0 | Y | 35 | Y | 0 | [7 empty] | N | N | N | N | 180 | 0.51 | 60 | 101532 | 97918 | 4832 | 15520 | 10 | 2 |  | 2021-06-28 15:07 | 1567 | 99 |  | 36 | [16 empty] | 10153200 | 100 | 0 | 0 | 0 |  | 650 |  | Y | N | 0 | 0 | 0 |  | 651 |  | Y | N |  |  | Y |  |  |  |  | BT180180 | H
A65384 | 2021-06-28 | 1 | A |  | 5 | A | SP-AE1541M | 합금강 | D1 | BM#1 | 1606 | 41 | 1604 | 1549 | 30 | 5500 |  | 3 | 0.18 | 18 |  | -2.12 | 1557 | 1604 | 112.81 | 29.35 |  | 31 | 30 | 57 | Y |  | 2021-06-28 16:01 | 64 | 1101 | 27 | 26 | 27 | 28 | 28 | 28 | 28 | 27 | 26 | 25 | 25 | 24 | 24 | 24 | 26 | 28 | 24 | 28 | -0.09 | Y | 45 | Y | 0 | [7 empty] | N | N | N | N | 170 | 0.51 | 60 | 101532 | 99216 | 4984 | 15370 | 10 | 2 |  | 2021-06-28 16:07 | 1557 | 104 |  | 33 | [16 empty] | 10153200 | 100 | 0 | 0 | 0 |  | 650 |  | Y | N | 0 | 0 | 0 |  | 651 |  | Y | N |  |  | Y |  |  |  |  | BT180180 | H
B64871 | 2021-06-28 | 2 | A |  | 10 | A | AE1548 | 합금강 | AE4130M6 | BM#2 | 1586 | 43 | 1631 | 1556 | 34 | 5800 |  | 1 | 0.17 | 15 |  | -2.13 | 1554 | 1608 | 9.04 | 0 | 0 | 6 | 81 | 67 | Y |  | 2021-06-28 15:57 | 66 | 1105 | 21 | 20 | 24 | 27 | 28 | 29 | 28 | 28 | 27 | 26 | 25 | 24 | 23 | 21 | 25 | 29 | 21 | 28 | -0.18 | Y | 45 | Y | -0.2 |  |  |  | 1.03 |  |  |  | N | N | N | Y | 210 | 0.47 | 67 | 95220 | 100094 | 3106 | 15200 | 01 | 2 |  | 2021-06-28 15:58 | 1554 | 117 |  | 32 |  | *STR#1 위드롤2번 하이토크로 S/R 미적용 이상공정등록 및 생관통보 *전공정 요청 감속주입 정속미준수 이상공정등록 및 생관통보 | [14 empty] | 92.76 | 100 | 0 | 0 | 0 |  | 651 | 700 | Y | N | 0 | 0 | 0 |  | 651 | 700 | Y | N | N | Y | [5 empty] | RB152.00 | H
A65385 | 2021-06-28 | 1 | A |  | 6 | A | SP-AE1541M | 합금강 | D1 | BM#1 | 1635 | 41 | 1607 | 1573 | 23 | 4000 |  | 3 | 0.2 | 19 |  | -1.99 | 1562 | 1607 | 128.69 | 8.71 |  | 1 | 13 | 58 | Y |  | 2021-06-28 16:50 | 69 | 1100 | 23 | 23 | 24 | 25 | 26 | 26 | 26 | 26 | 25 | 25 | 24 | 24 | 24 | 24 | 25 | 26 | 24 | 26 | -0.05 | Y | 40 | Y | 0 | [7 empty] | N | N | N | N | 210 | 0.51 | 60 | 84610 | 97019 | 4581 |  | 10 | 2 |  | 2021-06-28 17:08 | 1562 | 104 |  | 46 | [16 empty] | 8461000 | 100 | 0 | 0 | 0 |  | 650 |  | Y | N | 0 | 0 | 0 |  | 651 |  | N | N |  |  | Y |  |  |  |  | BT180180 | H
B64872 | 2021-06-28 | 2 | A |  | 11 | A | AE1548 | 합금강 | AE4130M6 | BM#2 | 1617 | 43 | 1629 | 1582 | 31 | 5500 |  | 1 | 0.25 | 16 |  | -2.66 | 1555 | 1612 | 19.44 | 0 | 0 | 16 | 89 | 59 | Y |  | 2021-06-28 16:57 | 67 | 1099 | 20 | 19 | 22 | 23 | 23 | 23 | 23 | 22 | 22 | 21 | 20 | 19 | 18 | 17 | 21 | 23 | 17 | 23 | -0.12 | Y | 50 | Y | -0.2 |  |  |  | 1.08 |  |  |  | N | N | N | Y | 200 | 0.48 | 64 | 95220 | 97481 | -181 | 15200 | 01 | 2 |  | 2021-06-28 16:58 | 1555 | 129 |  | 40 |  | *STR#1 위드롤2번 하이토크로 S/R 미적용 이상공정등록 및 생관통보 * 전공정 요청으로 L/D 잔강 미실시 이상공정 등록. | [14 empty] | 98.16 | 100 | 0 | 0 | 0 |  | 650 | 700 | Y | N | 0 | 0 | 0 |  | 651 | 700 | Y | N | N | N | [5 empty] | RB152.00 | H
A65386 | 2021-06-28 | 1 | A |  | 7 | A | SP-AE1541M | 합금강 | D1 | BM#1 | 1626 | 40 | 1575 | 1566 | 41 | 4400 |  | 3 | 0.18 | 18 |  | -0.55 | 1564 | 1575 | 81.97 | 6.46 |  | 35 | 39 | 52 | Y |  | 2021-06-28 17:52 | 71 | 1099 | 23 | 23 | 21 | 21 | 22 | 22 | 22 | 22 | 21 | 21 | 21 | 21 |  | 21 | 22 | 22 | 21 | 22 | -0.03 | Y | 35 | Y | 0 | [7 empty] | N | N | N | N | 200 | 0.51 | 56 | 101532 | 94627 | 3973 | 16220 | 10 | 2 |  | 2021-06-28 17:59 | 1564 | 107 |  | 46 | [16 empty] | 10153200 | 100 | 0 | 0 | 0 |  | 650 |  | Y | N | 0 | 0 | 0 |  | 651 |  | Y | N |  |  | Y |  |  |  |  | BT180180 | H
B64873 | 2021-06-28 | 2 | A |  | 12 | A | AE1548 | 합금강 | AE4130M6 | BM#2 | 1617 | 65 | 1616 | 1592 | 24 | 4800 |  | 1 | 0.2 | 15 |  | -2.44 | 1550 | 1605 | 14.97 | 0 | 0 | 22 | 66 |  | Y |  | 2021-06-28 18:14 | 62 | 1100 | 15 | 18 | 23 | 26 | 27 | 27 | 27 | 26 | 25 | 25 | 24 | 23 | 22 | 21 | 24 | 27 | 21 | 27 | -0.13 | Y | 45 | Y | -0.2 |  |  |  | 1.06 |  |  |  | N | N | N | Y | 190 | 0.48 | 65 | 99232 | 100121 | 1429 | 14900 | 01 | 2 |  | 2021-06-28 18:19 | 1550 | 134 |  | 28 |  | *STR#1 위드롤2번 하이토크로 S/R 미적용 이상공정등록 및 생관통보 * 전공정 요청으로 L/D 잔강 미실시 이상공정 등록. | [14 empty] | 98.06 | 100 | 0 | 0 | 0 |  | 651 | 700 | Y | N | 0 | 0 | 0 |  | 651 | 700 | Y | N | N | Y | [6 empty] | C
A65387 | 2021-06-28 | 1 | A | TUNDISH교체전 | 8 | A | SP-AE1541M | 합금강 | D1 | BM#1 | 1676 | 41 | 1595 | 1632 | 17 | 3000 |  | 3 | 0.17 | 18 |  | -1.5 | 1563 | 1595 | 86.99 | 12.64 |  | 18 | 22 | 50 | Y |  | 2021-06-28 18:54 | 70 | 1098 | 20 | 23 | 26 | 28 | 30 | 30 | 30 | 30 | 29 | 29 | 28 | 28 | 27 | 27 | 28 | 30 | 27 | 30 | -0.07 | Y | 40 | Y | -0.2 | [7 empty] | N | N | N | N | 190 | 0.51 | 61 | 103267 | 97924 | 5026 | 1800 | 10 | 2 |  | 2021-06-28 19:05 | 1563 | 106 |  | 42 |  |  |  | 0F9561475BCC467EB7EAE1ECE938ACDD | 970CC2C1F9944876A96E48B4870BC8FF | BFA6B63DD9354D8E9D40607048E6CA44 | [10 empty] | 10326700 | 100 | 0 | 2500 | 0 |  | 650 |  | Y | N | 0 | 2500 | 0 |  | 651 |  | Y | N |  |  | Y |  |  |  |  | BT180180 | H
B64874 | 2021-06-28 | 2 | A |  | 13 | A | AE1548 | 합금강 | AE4130M6 | BM#2 | 1606 | 55 | 1624 | 1533 | 29 | 6000 |  | 1 | 0.22 | 15 |  | -3.05 | 1546 | 1608 | 12.5 | 0 | 0 | 37 | 42 | 2638 | Y |  | 2021-06-28 19:24 | 58 | 1098 | 18 | 16 | 17 | 16 | 16 | 15 | 14 | 13 | 12 | 11 | 10 | 9 | 8 | 8 | 13 | 17 | 8 | 16 | -0.18 |  | 50 | Y | -0.2 |  |  |  | 1.24 |  |  |  | N | N | N | Y | 180 | 0.48 | 60 | 95220 | 91392 | 4108 | 15200 | 01 | 2 |  | 2021-06-28 19:25 | 1546 | 122 |  | 24 |  | *STR#1 위드롤2번 하이토크로 S/R 미적용 이상공정등록 및 생관통보 * 전공정 요청으로 L/D 잔강 미실시 이상공정 등록. | [14 empty] | 100.66 | 100 | 0 | 0 | 0 |  | 651 | 700 | Y | N | 0 | 0 | 0 |  | 651 | 700 | Y | N | N | [6 empty] | RB152.00 | H
B64875 | 2021-06-28 | 2 | A |  | 14 | A | AE1548 | 합금강 | AE4130M6 | BM#2 | 1607 | 44 | 1608 | 1539 | 32 | 6100 |  | 1 | 0.2 | 15 |  | -2.43 | 1550 | 1605 | 10 | 0 | 0 | 6 | 82 | 64 | Y |  | 2021-06-28 20:18 | 62 | 1100 | 5 | 4 | 15 | 20 | 23 | 25 | 25 | 25 | 25 | 24 | 23 | 23 | 22 | 22 | 21 | 25 | 22 | 25 | -0.07 | Y | 35 | Y | -0.2 |  |  |  | 1.22 |  |  |  | N | N | N | Y | 170 | 0.48 | 65 | 95220 | 99991 | 2059 | 14500 | 01 | 2 |  | 2021-06-28 20:22 | 1550 | 110 |  | 31 |  | *STR#1 위드롤2번 하이토크로 S/R 미적용 이상공정등록 및 생관통보 * 전공정 요청으로 L/D 잔강 미실시 이상공정 등록. | [14 empty] | 94.14 | 100 | 0 | 0 | 0 |  | 651 | 700 | Y | N | 0 | 0 | 0 |  | 651 | 700 | Y | N | N | [6 empty] | RB152.00 | H
A65388 | 2021-06-28 | 1 | B | TUNDISH교체 | 1 | A | STB2 | 베어링강 | STB (SF) | BM#1 | 1617 | 41 | 1592 | 1551 | 36 | 6000 |  | 3 | 0.19 | 26 |  | -1.49 | 1548 | 1592 | 144.66 | 28.63 |  | 31 | 31 | 51 | Y |  | 2021-06-28 20:18 | 92 | 1096 | 44 | 23 | 29 | 26 | 33 | 36 | 39 | 41 | 42 | 43 | 43 | 44 | 44 | 44 | 38 | 44 | 44 | 44 | 0 |  | 5 | Y | 0 |  | 2.57 | 2.5 | 1.98 |  |  |  |  | N | N | M | 240 | 0.46 | 61 | 84610 | 92694 | 7706 | 15600 | 11 | 1 |  | 2021-06-28 20:30 | 1548 | 118 |  | 42 |  | *FLUX 270KG/10KG *수소측정(10분값) OVER - 이상재등록 ID101~102, 201~202 | [14 empty] | 84.69 | 100 | 1500 | 0 | 0 |  | 650 |  | Y | N | 1500 | 0 | 0 |  | 651 |  | Y | N | Y |  |  | Y |  |  |  | BT180180 | H
B64876 | 2021-06-28 | 2 | B |  | 15 | A | AE1548 | 합금강 | AE4130M6 | BM#2 | 1603 | 44 | 1624 | 1575 | 31 | 6200 |  | 1 | 0.18 | 15 |  | -2.47 | 1559 | 1615 | 8.51 | 0 | 0 | 22 | 67 | -14 | Y |  | 2021-06-28 21:20 | 71 | 1097 | 18 | 21 | 23 | 25 | 26 | 26 | 26 | 25 | 24 | 24 | 23 | 22 | 21 | 20 | 23 | 26 | 20 | 26 | -0.13 | Y | 45 | Y | -0.2 |  |  |  | 1.2 |  |  |  | N | N | N | Y | 220 | 0.48 | 67 | 87285 | 103401 | -351 | 15500 | 01 | 2 |  | 2021-06-28 21:21 | 1559 | 117 |  | 36 |  | *STR#1 위드롤2번 하이토크로 S/R 미적용 이상공정등록 및 생관통보 * 전공정 요청으로 L/D 잔강 미실시 이상공정 등록. | [14 empty] | 84.99 | 100 | 0 | 0 | 0 |  | 651 | 700 | Y | N | 0 | 0 | 0 |  | 651 | 700 | Y | N | N | [6 empty] | RB152.00 | H
A65389 | 2021-06-28 | 1 | B |  | 2 | A | STB2 | 베어링강 | STB (SF) | BM#1 | 1653 | 43 | 1571 | 1587 | 23 | 3900 |  | 3 | 0.19 | 25 |  | -1.53 | 1526 | 1571 | 208.42 | 64.85 |  | 1 | 14 | 72 | Y |  | 2021-06-28 21:26 | 70 | 1100 | 43 | 40 | 35 | 32 | 31 | 31 | 30 | 29 | 29 | 29 | 29 | 29 | 29 | 29 | 32 | 35 | 29 | 29 | -0.12 |  | 50 | Y | 0 |  |  |  | 1.12 |  |  |  | Y | Y | Y | Y | 230 | 0.48 | 62 | 101532 | 92695 | 7155 | 15800 | 11 | 1 |  | 2021-06-28 21:34 | 1526 | 121 |  | 37 | [16 empty] | 100.83 | 100 | 0 | 0 | 0 |  | 650 |  | Y | N | 0 | 0 | 0 |  | 651 |  | Y | N | Y |  |  | Y |  |  |  | BT180180 | H
B64877 | 2021-06-28 | 2 | B | TUNDISH교체전 | 16 | A | AE1548 | 합금강 | AE4130M6 | BM#2 | 1571 | 44 | 1638 | 1550 | 32 | 6200 |  | 1 | 0.23 | 19 |  | -2.49 | 1569 | 1629 | 29.88 | 0 | 0 | 36 | 65 | 44 | Y |  | 2021-06-28 22:30 | 81 | 1099 | 19 | 18 | 27 | 31 | 33 | 35 | 35 | 36 | 35 | 35 | 34 | 33 | 33 | 33 | 32 | 36 | 33 | 35 | -0.05 | Y | 25 | Y | 0 |  |  |  | 0.9 |  |  |  | N | N | N | M | 210 | 0.48 | 60 | 98776 | 92021 | 1179 | 2000 | 01 | 2 |  | 2021-06-28 22:30 | 1569 | 126 |  | 34 |  | *STR#1 위드롤2번 하이토크로 S/R 미적용 이상공정등록 및 생관통보 * 전공정 요청으로 L/D 잔강 미실시 이상공정 등록. | 4E84CF61386B46C1A6F268E6A697D51B | 0C3FF88C2FAC4131896291E419181F64 | 1B4A8DE34529408CA99548314B5871B1 | [11 empty] | 106.44 | 100 | 0 | 2870 | 0 |  | 652 | 700 | Y | N | 0 | 2750 | 0 |  | 651 | 700 | Y | N | N | [7 empty] | C
A65390 | 2021-06-28 | 1 | B |  | 3 | A | STB2 | 베어링강 | STB (SF) | BM#1 | 1627 | 48 | 1561 | 1553 | 26 | 4800 |  | 3 | 0.17 | 25 |  | -1.5 | 1520 | 1564 | 134.07 | 102.41 |  | 35 | 40 | 75 | Y |  | 2021-06-28 22:35 | 64 | 1099 | 29 | 29 | 31 | 32 | 32 | 32 | 31 | 31 | 30 | 30 | 29 | 29 | 29 | 29 | 30 | 32 | 29 | 32 | -0.06 | Y | 45 | Y | 0 |  |  |  | 0.89 |  |  |  |  | Y | Y | Y | 220 | 0.48 | 65 | 101532 | 96980 | 7570 | 15900 | 11 | 1 |  | 2021-06-28 22:43 | 1520 | 126 |  | 30 | [16 empty] | 96.7 | 100 | 0 | 0 | 0 |  | 650 |  | Y | N | 0 | 0 | 0 |  | 651 |  | Y | N | Y |  |  | Y |  |  |  | BT180180 | H
A65391 | 2021-06-28 | 1 | B |  | 4 | A | STB2 | 베어링강 | STB (SF) | BM#1 | 1633 | 41 | 1554 | 1566 | 26 | 4000 |  | 3 | 0.16 | 25 |  | -1.22 | 1516 | 1552 | 133.86 | 38.73 |  | 18 | 23 | 79 | Y |  | 2021-06-28 23:45 | 60 | 1085 | 28 | 27 | 26 | 25 | 25 | 25 | 24 | 23 | 23 | 23 | 22 | 22 | 22 | 22 | 24 | 26 | 22 | 25 | -0.07 | Y | 55 | Y | 0 |  |  |  | 1.07 |  |  |  |  | Y | Y | Y | 210 | 0.48 | 64 | 101532 | 96241 | 7409 | 15200 | 11 | 1 |  | 2021-06-28 23:53 | 1516 | 106 |  | 27 | 21 | [7 empty] | 0ADF5C5FCD1D4713B1579855B6DAF216 | EE64D51A736F4D15864EB56A40DC8D99 | 50053B0ED6FD4DA99476A04073837E4E |  | D18E0AA999184F44B328237AF8F273E7 | 7852E83E2F2B465C8B52609F246A5996 | 674BC8ADA3D541528789D7B4A143CFA1 |  | 98.05 | 100 | 0 | 0 | 0 |  | 650 |  | Y | N | 0 | 0 | 0 |  | 651 |  | Y | N | Y |  |  | Y |  |  |  | BT180180 | H
B64878 | 2021-06-28 | 2 | B | TUNDISH교체 | 1 | A | SM10CM5 | 탄소강 | A | BM#2 | 1616 | 52 | 1669 | 1568 | 41 | 8400 |  | 1 | 0.19 | 20 |  | -2.22 | 1609 | 1666 | 16.46 | 0 | 0 | 37 | 43 | 52 | Y |  | 2021-06-28 23:43 | 86 | 1085 | -277 | -267 | 19 | 14 | 17 | 23 | 27 | 28 | 29 | 30 | 30 | 30 | 30 | 30 | 26 | 30 | 30 | 30 | 0 |  | 15 | Y | 0 |  | 2.64 | 2.64 | 1.88 |  |  |  | N | N | N | N | 150 | 0.5 | 59 | 95179 | 96735 | 3015 | 15800 | 17 | 1 |  | 2021-06-28 23:44 | 1609 | 145 |  | 46 |  | * BUTT 타입롱노즐사용(일반타입.) * T/D FLUX 용탕부: 120 KG / 유탕부: 10KG 투입. * 첫 HEAT 수소 기준값 초과(10분) 이상공정 등록 및 생관통보 | [14 empty] | 95.99 | 100 | 700 | 0 | 0 |  | 410 | 300 | Y | Y | 700 | 0 | 0 |  | 411 | 300 | Y | Y | N | [6 empty] | RB150.00 | H
A65392 | 2021-06-28 | 1 | B |  | 5 | A | STB2 | 베어링강 | STB (SF) | BM#1 | 1641 | 42 | 1552 | 1575 | 24 | 3300 |  | 3 | 0.17 | 25 |  | -1.16 | 1522 | 1556 | 133.99 | 15.33 |  | 31 | 32 | 64 | Y |  | 2021-06-29 00:41 | 66 | 1096 | 21 | 23 | 26 | 27 | 28 | 29 | 29 | 28 | 28 | 27 | 27 | 27 |  | 27 | 27 | 29 | 27 | 28 | -0.02 | Y | 35 | Y | 0 |  |  |  | 0.56 |  |  |  |  | Y | Y | Y | 200 | 0.48 | 62 | 101532 | 92697 | 7453 | 15100 | 11 | 1 |  | 2021-06-29 00:49 | 1522 | 111 |  | 36 | [16 empty] | 99.83 | 100 | 0 | 0 | 0 |  | 650 |  | Y | N | 0 | 0 | 0 |  | 651 |  | Y | N | Y |  |  | Y |  |  |  | BT180180 | H
B64879 | 2021-06-28 | 2 | B |  | 2 | A | SM10CM5 | 탄소강 | A | BM#2 | 1613 | 73 | 1674 | 1597 | 37 | 7200 |  | 1 | 0.22 | 19 |  | -2.53 | 1599 | 1668 | 21.1 | 0 | 0 | 6 | 83 | 51 | Y |  | 2021-06-29 01:12 | 76 | 1086 | 27 | 27 | 34 | 39 | 40 | 41 | 41 | 40 | 40 | 39 | 37 | 36 |  | 36 | 38 | 41 | 36 | 40 | -0.14 | Y | 35 | Y | -0.2 | [7 empty] | N | N | N | N | 140 | 0.51 | 58 | 97544 | 94557 | 843 | 14500 | 17 | 1 |  | 2021-06-29 01:12 | 1599 | 137 |  | 17 | 13 | [15 empty] | 103.33 | 100 | 0 | 0 | 0 |  | 411 | 300 | Y | Y | 0 | 0 | 0 |  | 410 | 300 | Y | Y | N | [6 empty] | RB150.00 | H
A65393 | 2021-06-28 | 1 | B |  | 6 | A | STB2 | 베어링강 | STB (SF) | BM#1 | 1622 | 42 | 1556 | 1555 | 29 | 4500 |  | 3 | 0.17 | 25 |  | -1.42 | 1515 | 1557 | 140.76 | 69.52 |  | 1 | 15 | 61 | Y |  | 2021-06-29 02:02 | 59 | 1093 | 25 | 27 | 27 | 27 | 28 | 27 | 26 | 26 | 25 | 24 | 24 | 24 | 24 | 24 | 26 | 28 | 24 | 27 | -0.1 | Y | 40 | Y | 0 |  |  |  | 0.91 |  |  |  |  | Y | Y | Y | 190 | 0.48 | 64 | 101532 | 95692 | 7108 | 15500 | 11 | 1 |  | 2021-06-29 02:18 | 1515 | 106 |  | 19 | 9 | [15 empty] | 97.91 | 100 | 0 | 0 | 0 |  | 650 |  | Y | N | 0 | 0 | 0 |  | 651 |  | Y | N | Y |  |  | Y |  |  |  | BT180180 | H
B64880 | 2021-06-28 | 2 | B |  | 3 | A | SM10CM5 | 탄소강 | A | BM#2 | 1579 | 41 | 1673 | 1590 | 32 | 5900 |  | 1 | 0.18 | 19 |  | -2.23 | 1589 | 1645 | 15.36 | 0 | 0 | 22 | 68 | 72 | Y |  | 2021-06-29 02:05 | 66 | 1095 | 33 | 30 | 29 | 27 | 26 | 25 | 24 | 22 | 21 | 20 | 19 | 18 |  | 18 | 24 | 29 | 18 | 0 | -0.24 |  | 45 | Y | -0.2 | [7 empty] | N | N | N | N | 130 | 0.51 | 56 | 90616 | 92795 | 1505 | 15100 | 17 | 1 |  | 2021-06-29 02:07 | 1589 | 113 |  | 24 | [16 empty] | 96.76 | 100 | 0 | 0 | 0 |  | 410 | 300 | Y | Y | 0 | 0 | 0 |  | 410 | 300 | Y | Y | N | [6 empty] | RB150.00 | H
B64881 | 2021-06-28 | 2 | B | 연주종료 | 4 | A | SM10CM5 | 탄소강 | A | BM#2 | 1642 | 39 | 1653 | 1591 | 29 | 5300 |  | 1 | 0.2 | 19 |  | -2.61 | 1584 | 1649 | 23.31 | 0 | 0 | 36 | 66 | 66 | Y |  | 2021-06-29 02:56 | 61 | 1089 | 15 | 16 | 18 | 19 | 19 | 18 | 18 | 17 | 16 | 15 | 14 | 13 |  | 13 | 17 | 19 | 13 | 18 | -0.15 | Y | 40 | Y | -0.2 | [7 empty] | N | N | N | N | 120 | 0.52 | 56 | 85347 | 93209 | 1091 | 2000 | 17 | 1 |  | 2021-06-29 02:56 | 1584 | 117 |  | 31 |  | * 연주 종료 : 04시 38분 | 78A9A1AF887C4B38BDD292497D83C3F4 | 56A3462418EC47D8B198CF073F78EB9E | 2DE50F8ABF4B435699C3F34BED11668C |  |  | 11CFC5FF07CF4DE99238FFB9F747A416 | 9104FB1CB9694F66A887CBF17E422899 |  |  | C7E9DCD21AE34463B8E6C3B55F0F1FF9 | 1924CAC3A4BE44B18D3F072AFA9B4089 |  |  |  | 90.84 | 100 | 0 | 3570 | 0 |  | 411 | 300 | Y | Y | 0 | 3320 | 0 |  | 410 | 300 | Y | Y | N | [6 empty] | RB150.00 | H
A65394 | 2021-06-28 | 1 | B |  | 7 | A | STB2 | 베어링강 | STB (SF) | BM#1 | 1663 | 41 | 1558 | 1594 | 25 | 3400 |  | 3 | 0.17 | 25 |  | -1.26 | 1519 | 1556 | 134.09 | 35.09 |  | 35 | 41 | 78 | Y |  | 2021-06-29 02:58 | 63 | 1088 | 24 | 26 | 27 | 28 | 29 | 28 | 28 | 27 | 27 | 26 | 26 | 26 | 26 | 26 | 27 | 29 | 26 | 28 | -0.04 | Y | 40 | Y | 0 |  |  |  | 0.9 |  |  |  |  | Y | Y | Y | 240 | 0.48 | 64 | 84610 | 95951 | 7149 | 15100 | 11 | 1 |  | 2021-06-29 03:19 | 1519 | 105 |  | 28 | 5 | *L/D강제개공으로 나탕주입ID:105.205 *T/D잔강미달 발생 ID:105.205 *정속유지 강종 감속주입 20%이상 감속 ID:105.205 | [14 empty] | 81.39 | 100 | 0 | 0 | 0 |  | 650 |  | Y | N | 0 | 0 | 0 |  | 651 |  | Y | N | Y |  |  | Y |  |  |  | BT180180 | H
A65395 | 2021-06-28 | 1 | B |  | 8 | A | STB2 | 베어링강 | STB (SF) | BM#1 | 1630 | 42 | 1559 | 1544 | 26 | 3700 |  | 3 | 0.18 | 25 |  | -1.22 | 1521 | 1557 | 134.06 | 12.66 |  | 18 | 24 | 64 | Y |  | 2021-06-29 03:52 | 65 | 1088 | 33 | 31 | 27 | 28 | 29 | 29 | 29 | 29 | 29 | 29 | 29 | 28 | 28 | 28 | 29 | 29 | 28 | 29 | -0.03 | Y | 40 | Y | 0 |  |  |  | 0.66 |  |  |  |  | Y | Y | Y | 230 | 0.47 | 61 | 84610 | 95007 | 7443 | 15400 | 11 | 1 |  | 2021-06-29 04:21 | 1521 | 119 |  | 45 |  | *L/D강제개공으로 나탕주입ID:101.201 *T/D잔강미달 발생 ID:101.201 | [14 empty] | 82.95 | 100 | 0 | 0 | 0 |  | 650 |  | Y | N | 0 | 0 | 0 |  | 651 |  | Y | N | Y |  |  | Y |  |  |  | BT180180 | H
A65396 | 2021-06-28 | 1 | D |  | 9 | A | STB2 | 베어링강 | STB (SF) | BM#1 | 1631 | 41 | 1553 | 1560 | 25 | 4200 |  | 3 | 0.16 | 25 |  | -1.35 | 1519 | 1559 | 135.64 | 40.79 |  | 31 | 33 | 54 | Y |  | 2021-06-29 05:10 | 63 | 1089 | 22 | 21 | 24 | 25 | 27 | 27 | 26 | 26 | 26 | 26 | 25 | 25 | 25 | 25 | 25 | 27 | 25 | 26 | -0.05 | Y | 40 | Y | 0 |  |  |  | 0.62 |  |  |  |  | Y | Y | Y | 220 | 0.48 | 61 | 101532 | 93919 | 7931 | 15200 | 11 | 1 |  | 2021-06-29 05:23 | 1519 | 108 |  | 28 | [16 empty] | 98.67 | 100 | 0 | 0 | 0 |  | 650 |  | Y | N | 0 | 0 | 0 |  | 651 |  | Y | N | Y |  |  | Y | Y |  |  | BT180180 | H
A65397 | 2021-06-28 | 1 | D |  | 10 | A | STB2 | 베어링강 | STB (SF) | BM#1 | 1617 | 42 | 1551 | 1540 | 32 | 4700 |  | 3 | 0.16 | 25 |  | -1.38 | 1514 | 1555 | 147.69 | 73.06 |  | 1 | 16 | 71 | Y |  | 2021-06-29 06:28 | 58 | 1088 | 24 | 26 | 29 | 31 | 31 | 30 | 29 | 28 | 28 | 26 | 27 | 26 | 25 | 25 | 28 | 31 | 25 | 26 | -0.12 | Y | 50 | Y | 0 |  |  |  | 0.68 |  |  |  |  | Y | Y | Y | 210 | 0.48 | 63 | 101532 | 95878 | 7672 | 15900 | 11 | 1 |  | 2021-06-29 06:34 | 1514 | 101 |  | 14 | [16 empty] | 98.72 | 100 | 0 | 0 | 0 |  | 650 |  | Y | N | 0 | 0 | 0 |  | 651 |  | Y | N | Y |  |  | Y |  |  |  | BT180180 | H
A65398 | 2021-06-28 | 1 | D |  | 11 | A | STB2 | 베어링강 | STB (SF) | BM#1 | 1608 | 44 | 1549 | 1569 | 25 | 4100 |  | 3 | 0.17 | 25 |  | -1.21 | 1519 | 1555 | 151.74 | 53.2 |  | 35 | 42 | 78 | Y |  | 2021-06-29 07:25 | 63 | 1098 | 25 | 28 | 31 | 31 | 32 | 32 | 32 | 31 | 31 | 30 | 30 | 30 | 30 | 30 | 30 | 32 | 30 | 32 | -0.05 | Y | 40 | Y | 0 |  |  |  | 0.69 |  |  |  |  | Y | Y | Y | 200 | 0.48 | 62 | 101532 | 94302 | 7898 | 16200 | 11 | 1 |  | 2021-06-29 07:34 | 1519 | 107 |  | 20 | [16 empty] | 100.23 | 100 | 0 | 0 | 0 |  | 650 |  | Y | N | 0 | 0 | 0 |  | 651 |  | Y | N | Y |  |  | Y |  |  |  | BT180180 | H
A65399 | 2021-06-29 | 1 | D |  | 12 | A | STB2 | 베어링강 | STB (SF) | BM#1 | 1644 | 46 | 1557 | 1574 | 34 | 4300 |  | 3 | 0.17 | 25 |  | -1.25 | 1517 | 1554 | 150.73 | 70.31 |  | 18 | 25 | 72 | Y |  | 2021-06-29 08:37 | 61 | 1098 | 30 | 30 | 32 | 33 | 34 | 34 | 33 | 32 | 32 | 31 | 31 | 30 | 30 | 29 | 32 | 34 | 29 | 32 | -0.11 | Y | 45 | Y | -0.2 |  |  |  | 0.82 |  |  |  | Y | Y | Y | Y | 190 | 0.48 | 65 | 101532 | 97532 | 8718 | 15030 | 11 | 1 |  | 2021-06-29 08:44 | 1517 | 102 |  | 13 | [16 empty] | 97.16 | 100 | 0 | 0 | 0 |  | 650 |  | Y | N | 0 | 0 | 0 |  | 651 |  | Y | N | Y |  |  | Y |  |  |  | BT180180 | H
A65400 | 2021-06-29 | 1 | D |  | 13 | A | STB2 | 베어링강 | STB (SF) | BM#1 | 1696 | 48 | 1551 | 1597 | 34 | 3400 |  | 3 | 0.17 | 26 |  | -1.32 | 1521 | 1559 | 145.49 | 61.57 |  | 31 | 34 | 75 | Y |  | 2021-06-29 09:33 | 65 | 1099 | 28 | 32 | 34 | 35 | 36 | 35 | 35 | 34 | 34 | 34 | 33 | 33 | 33 | 33 | 34 | 36 | 33 | 35 | -0.04 | Y | 40 | Y | 0 |  |  |  | 0.48 |  |  |  | Y | Y | Y | Y | 240 | 0.48 | 64 | 101532 | 97557 | 7843 | 15610 | 11 | 1 |  | 2021-06-29 09:45 | 1521 | 111 |  | 23 | [16 empty] | 96.19 | 100 | 0 | 0 | 0 |  | 650 |  | Y | N | 0 | 0 | 0 |  | 651 |  | Y | N | Y |  |  | Y |  |  |  | BT180180 | H
A65401 | 2021-06-29 | 1 | D |  | 14 | A | STB2 | 베어링강 | STB (SF) | BM#1 | 1599 | 44 | 1556 | 1534 | 31 | 5300 |  | 3 | 0.17 | 25 |  | -1.4 | 1515 | 1557 | 152.3 | 54.61 |  | 1 | 17 | 80 | Y |  | 2021-06-29 10:39 | 59 | 1097 | 33 | 31 | 31 | 30 | 29 | 28 | 28 | 27 | 27 | 26 | 25 | 25 | 25 | 25 | 28 | 31 | 25 | 25 | -0.11 |  | 55 | Y | 0 |  |  |  | 0.58 |  |  |  | Y | Y | Y | Y | 230 | 0.48 | 67 | 101583 | 96502 | 7998 | 15720 | 11 | 1 |  | 2021-06-29 10:48 | 1515 | 104 |  | 21 | 14 | [15 empty] | 97.49 | 100 | 0 | 0 | 0 |  | 650 |  | Y | N | 0 | 0 | 0 |  | 651 |  | Y | N | Y |  |  | Y |  |  |  | BT180180 | H
A65402 | 2021-06-29 | 1 | D |  | 15 | A | STB2 | 베어링강 | STB (SF) | BM#1 | 1613 | 41 | 1553 | 1538 | 28 | 4800 |  | 3 | 0.16 | 26 |  | -1.3 | 1516 | 1553 | 144.44 | 39.06 |  | 35 | 43 | 77 | Y |  | 2021-06-29 11:41 | 60 | 1099 | 25 | 25 | 28 | 29 | 30 | 30 | 30 | 29 | 28 | 28 | 28 | 28 | 28 | 28 | 28 | 30 | 28 | 30 | -0.04 | Y | 45 | Y | 0 |  |  |  | 0.56 |  |  |  | Y | Y | Y | Y | 220 | 0.48 | 64 | 101532 | 96683 | 7967 | 15220 | 11 | 1 |  | 2021-06-29 11:53 | 1516 | 106 |  | 27 | [16 empty] | 97.39 | 100 | 0 | 0 | 0 |  | 650 |  | Y | N | 0 | 0 | 0 |  | 651 |  | Y | N | Y |  |  | Y |  |  |  | BT180180 | H
A65403 | 2021-06-29 | 1 | A |  | 16 | A | STB2 | 베어링강 | STB (SF) | BM#1 | 1652 | 40 | 1558 | 1574 | 21 | 3600 |  | 3 | 0.16 | 25 |  | -1.21 | 1519 | 1555 | 151.54 | 27.29 |  | 18 | 26 | 75 | Y |  | 2021-06-29 12:39 | 63 | 1098 | 27 | 26 | 25 | 26 | 25 | 25 | 25 | 24 | 24 | 23 | 23 | 23 | 22 | 23 | 24 | 26 | 22 | 25 | -0.09 | Y | 45 | Y | 0.2 |  |  |  | 0.6 |  |  |  | Y | Y | Y | Y | 210 | 0.48 | 65 | 84610 | 96240 | 7010 | 15010 | 11 | 1 |  | 2021-06-29 12:47 | 1519 | 111 |  | 34 | [16 empty] | 8461000 | 100 | 0 | 0 | 0 |  | 650 |  | Y | N | 0 | 0 | 0 |  | 651 |  | Y | N | Y |  |  | Y |  |  |  | BT180180 | H
B64887 | 2021-06-29 | 2 | A | 연주시작 | 1 | B | FPA-20NICRMOHM2 | 소입성보증강 | C1 | BM#2 | 1610 | 65 | 1694 | 1575 | 50 | 10300 |  | 1 | 0.31 | 21 |  | -3.01 | 1604 | 1699 | 0 | 17.83 | 0 | 37 | 46 | 68 | Y |  | 2021-06-29 13:26 | 96 | 1090 | -420 | -1 | 39 | 35 | 41 | 46 | 48 | 49 | 49 | 49 | 49 | 48 | 47 | 47 | 44 | 49 | 47 | 49 | -0.07 |  | 25 | Y | -0.2 |  | 2.24 | 2.18 |  |  |  |  | N | N | N | M | 220 | 0.44 | 63 | 99612 | 93209 | 1491 | 15900 | 07 | 2 |  | 2021-06-29 13:29 | 1604 | 145 |  | 15 |  | * BUTT 타입롱노즐사용(일반타입.) * T/D FLUX 용탕부: 120 KG / 유탕부: 10KG 투입. *코너히터기 건조로 미적용 이상공정등록 및 생관통보 *시작:13시44분 *유탕구 1137 | [14 empty] | 105.52 | 100 | 700 | 0 | 0 |  | 650 | 300 | N | Y | 700 | 0 | 0 |  | 651 | 300 | N | Y | N | [6 empty] | BT180180 | C
A65404 | 2021-06-29 | 1 | A |  | 17 | A | STB2 | 베어링강 | STB (SF) | BM#1 | 1625 | 42 | 1550 | 1550 | 26 | 4400 |  | 3 | 0.17 | 26 |  | -1.29 | 1517 | 1556 | 153.83 | 54.11 |  | 31 | 35 | 55 | Y |  | 2021-06-29 13:53 | 61 | 1089 | 22 | 23 | 27 | 28 | 29 | 29 | 29 | 29 | 28 | 28 | 28 | 28 | 27 | 28 | 28 | 29 | 27 | 29 | -0.02 | Y | 40 | Y | 0.2 |  |  |  | 0.55 |  |  |  | Y | Y | Y | Y | 200 | 0.48 | 64 | 84610 | 96702 | 7998 | 15680 | 11 | 1 |  | 2021-06-29 14:03 | 1517 | 108 |  | 26 | 12 | [15 empty] | 81.43 | 100 | 0 | 0 | 0 |  | 650 |  | Y | N | 0 | 0 | 0 |  | 651 |  | Y | N | Y |  |  | Y |  |  |  | BT180180 | H
B64888 | 2021-06-29 | 2 | A |  | 2 | B | FPA-20NICRMOHM2 | 소입성보증강 | C1 | BM#2 | 1620 | 43 | 1665 | 1579 | 39 | 7900 |  | 1 | 0.21 | 17 |  | -2.76 | 1585 | 1659 | 1.79 | 21.44 | 0 | 6 | 85 | 342 | Y |  | 2021-06-29 14:16 | 77 | 1100 | 42 | 37 | 34 | 32 | 31 | 30 | 29 | 29 | 27 | 27 | 26 | 24 | 23 | 21 | 29 | 34 | 21 | 0 | -0.24 |  | 55 | Y | -0.4 | [7 empty] | N | N | N | Y | 220 | 0.47 | 66 | 83010 | 99588 | 662 | 15600 | 07 | 2 |  | 2021-06-29 14:19 | 1585 | 131 |  | 30 |  | * EDGE HEATER 코일 건조로 미적용. 이상공정/생관통보 | [6 empty] | C7AEEEF63CE34E8987189463AD4CA964 | BC49A33A03154105819E38DEDB44527A | 667C04176F224AA8A3C37370DCB88398 |  | 6DDFA36DF3FF456B88573755D2C9E861 | 222AFA0C58CF48EFB08BC09834710A5E | 3B6B387F4C5849DE9DA467F90C94D1D7 |  | 83.34 | 100 | 0 | 0 | 0 |  | 650 | 300 | N | Y | 0 | 0 | 0 |  | 651 | 300 | N | Y | N | [6 empty] | BT180180 | C
B64889 | 2021-06-29 | 2 | A |  | 3 | B | FPA-20NICRMOHM2 | 소입성보증강 | C1 | BM#2 | 1642 | 44 | 1639 | 1591 | 39 | 7800 |  | 1 | 0.17 | 16 |  | -3.01 | 1569 | 1635 | 11.39 | 1.76 | 0 | 36 | 68 | 265 | Y |  | 2021-06-29 15:15 | 61 | 1091 | 19 | 14 | 14 | 14 | 13 | 12 | 12 | [6 empty] | 12 | 14 | 14 | 12 | 14 | -0.08 |  | 20 | Y | 0 | [7 empty] | N | N | N | Y | 210 | 0.47 | 28 | 49806 | 44448 | 52302 | 16500 | 07 | 2 |  | 2021-06-29 15:17 | 1569 | 137 |  | 38 |  | *코너히터기 건조로 100KW 적용 이상공정등록 및 생관통보 *T/D 마지막 온도 -2 개로 L/D잔강 52T 내림. | [14 empty] | 51.56 | 100 | 0 | 0 | 0 |  | 650 | 300 | N | Y | 0 | 0 | 0 |  | 651 | 300 | N | Y | N | [6 empty] | BT180180 | C
A65405 | 2021-06-29 | 1 | A |  | 18 | A | STB2 | 베어링강 | STB (SF) | BM#1 | 1627 | 44 | 1568 | 1548 | 28 | 4700 |  | 3 | 0.18 | 25 |  | -1.59 | 1520 | 1568 | 171.78 | 43.04 |  | 1 | 18 | 67 | Y |  | 2021-06-29 14:52 | 64 | 1090 | 28 | 27 | 29 | 31 | 32 | 32 | 32 | 32 | 31 | 31 | 30 | 30 | 30 | 30 | 31 | 32 | 30 | 32 | -0.04 | Y | 45 | Y | 0 |  |  |  | 0.56 |  |  |  | Y | Y | Y | Y | 190 | 0.48 | 64 | 101532 | 96877 | 7423 | 15250 | 11 | 1 |  | 2021-06-29 15:08 | 1520 | 114 |  | 33 | [16 empty] | 96.84 | 100 | 0 | 0 | 0 |  | 650 |  | Y | N | 0 | 0 | 0 |  | 651 |  | Y | N | Y |  |  | Y |  |  |  | BT180180 | H
B64890 | 2021-06-29 | 2 | A |  | 4 | A | FPA-20NICRMOHM2 | 소입성보증강 | C1 | BM#2 | 1624 | 49 | 1649 | 1529 | 44 | 9300 |  | 1 | 0.15 | 16 |  | -2.68 | 1569 | 1635 | 11.87 | 1.23 | 0 | 22 | 70 | 392 | Y |  | 2021-06-29 16:20 | 61 | 1101 | -2 | 7 | 16 | 19 | 21 | 21 | 21 | 21 | 20 | 18 | 17 | 16 | 15 | 13 | 16 | 21 | 13 | 21 | -0.18 | Y | 45 | Y | -0.4 | [7 empty] | N | N | N | Y | 200 | 0.41 | 67 | 83010 | 85636 | 2714 | 15800 | 07 | 2 |  | 2021-06-29 16:17 | 1569 | 102 |  | 2 |  | *전공정 요청 20%이상 감속주입 이상공정등록 및 생관통보 *전공정 요청 감속주입 정속 미준수 이상공정등록 및 생관통보 | [14 empty] | 94.54 | 100 | 0 | 0 | 0 |  | 650 | 300 | Y | Y | 0 | 0 | 0 |  | 651 | 300 | Y | Y | N | [6 empty] | BT180180 | H
A65406 | 2021-06-29 | 1 | A |  | 19 | A | STB2 | 베어링강 | STB (SF) | BM#1 | 1634 | 40 | 1563 | 1563 | 24 | 4200 |  | 3 | 0.17 | 26 |  | -1.35 | 1522 | 1563 | 153.76 | 18.11 |  | 35 | 44 | 61 | Y |  | 2021-06-29 16:00 | 66 | 1100 | 29 | 29 | 31 | 31 | 31 | 31 | 30 | 30 | 29 | 29 | 28 | 28 | 28 | 28 | 30 | 31 | 28 | 31 | -0.06 | Y | 50 | Y | 0 |  |  |  | 0.5 |  |  |  | Y | Y | Y | Y | 240 | 0.48 | 62 | 101532 | 93507 | 7393 | 15830 | 11 | 1 |  | 2021-06-29 16:11 | 1522 | 104 |  | 30 | 17 | [15 empty] | 10153200 | 100 | 0 | 0 | 0 |  | 650 |  | Y | N | 0 | 0 | 0 |  | 651 |  | Y | N | Y |  |  | Y |  |  |  | BT180180 | H
A65407 | 2021-06-29 | 1 | A | TUNDISH교체전 | 20 | A | STB2 | 베어링강 | STB (SF) | BM#1 | 1616 | 45 | 1570 | 1538 | 29 | 5000 |  | 3 | 0.2 | 25 |  | -1.7 | 1522 | 1570 | 158.15 | 2.6 |  | 18 | 27 | 62 | Y |  | 2021-06-29 17:11 | 66 | 1099 | 28 | 28 | 32 | 34 | 35 | 35 | 35 | 34 | 34 | 33 | 33 | 33 | 32 | 32 | 33 | 35 | 32 | 35 | -0.06 | Y | 45 | Y | 0 | [8 empty] | Y | Y | M | 230 | 0.48 | 64 | 84320 | 94394 | 7006 | 1800 | 11 | 1 |  | 2021-06-29 17:18 | 1522 | 98 |  | 22 |  |  | 7B3A05D0996040F18139C5E8D5842794 | D025B7E240AA47DC832CE94190476433 | 78D062D8EB0040A2AAB1D91849CF85D1 | [11 empty] | 8432000 | 100 | 0 | 3500 | 0 |  | 650 |  | Y | N | 0 | 3500 | 0 |  | 651 |  | Y | N | Y |  |  | Y |  |  |  | BT180180 | H
B64891 | 2021-06-29 | 2 | A |  | 5 | A | FPA-20NICRMOHM2 | 소입성보증강 | C1 | BM#2 | 1586 | 45 | 1647 | 1582 | 35 | 7000 |  | 1 | 0.19 | 16 |  | 0 | 1585 | 1636 | 9.06 | 1.34 | 0 | 37 | 47 | 46 | Y |  | 2021-06-29 17:17 | 77 | 1098 | 11 | 21 | 30 | 35 | 38 | 39 | 39 | 38 | 38 | 38 | 37 | 37 | 37 | 36 | 34 | 39 | 36 | 38 | -0.04 | Y | 45 | Y | 0 | [7 empty] | N | N | N | Y | 190 | 0.43 | 72 | 99612 | 98704 | 396 | 15400 | 07 | 2 |  | 2021-06-29 17:21 | 1585 | 107 |  | 14 |  | *전공정 요청 20%이상감속주입 이상공정등록 및 생관통보 301 302 303 401 402 403 *전공정 요청감속주입 정속미준수 이상공정등록 및 생관통보 | [14 empty] | 101.49 | 100 | 0 | 0 | 0 |  | 650 | 300 | Y | Y | 0 | 0 | 0 |  | 651 | 300 | Y | Y | N | [6 empty] | BT180180 | H
B64892 | 2021-06-29 | 2 | A |  | 6 | A | FPA-20NICRMOHM2 | 소입성보증강 | C1 | BM#2 | 1628 | 49 | 1656 | 1511 | 40 | 8700 |  | 1 | 0.19 | 16 |  | -2.92 | 1577 | 1649 | 10.92 | 3.8 | 0 | 6 | 86 | 35 | Y |  | 2021-06-29 18:32 | 69 | 1100 | 33 | 32 | 34 | 35 | 35 | 35 | 35 | 33 | 33 | 31 | 30 | 27 | 25 | 25 | 33 | 35 | 25 | 35 | -0.2 | Y | 50 | Y | -0.4 | [7 empty] | N | N | N | Y | 180 | 0.47 | 63 | 99612 | 96067 | -467 | 15700 | 07 | 2 |  | 2021-06-29 18:32 | 1577 | 113 |  | 12 | 24 | [15 empty] | 104.2 | 100 | 0 | 0 | 0 |  | 650 | 300 | Y | Y | 0 | 0 | 0 |  | 650 | 300 | Y | Y | N | [6 empty] | BT180180 | H
A65408 | 2021-06-29 | 1 | A | TUNDISH교체 | 1 | A | SNCM21 | 합금강 | C | BM#1 | 1648 | 40 | 1665 | 1577 | 27 | 5300 |  | 3 | 0.19 | 20 |  | -1.69 | 1612 | 1653 | 107.12 | 21.29 |  | 31 | 36 | 80 | Y |  | 2021-06-29 18:02 | 102 | 1099 | -481 | 21 | 20 | 20 | 30 | 37 | 41 | 43 | 44 | 45 | 46 |  |  | 46 | 36 | 46 | 46 | 0 | 0 |  |  | Y | 0.2 |  | 2.12 | 2.12 |  |  |  |  | N | N | N | N | 210 | 0.52 | 53 | 103362 | 88553 | 1697 | 15040 | 04 | 2 |  | 2021-06-29 18:13 | 1612 | 124 |  | 56 |  | *FLUX 120KG/10KG *TEST 방안서 적용 | [14 empty] | 10336200 | 100 | 700 | 0 | 0 |  | 410 |  | Y | Y | 700 | 0 | 0 |  | 411 |  | Y | Y | N | [6 empty] | RB090.00 | C
B64893 | 2021-06-29 | 2 | A |  | 7 | B | FPA-20NICRMOHM2 | 소입성보증강 | C1 | BM#2 | 1607 | 46 | 1650 | 1575 | 37 | 7600 |  | 1 | 1000 | 19 |  | -2.22 | 1577 | 1638 | 14.97 | 6.52 | 0 | 36 | 69 | 75 | Y |  | 2021-06-29 19:28 | 69 | 1098 | 23 | 22 | 27 | 30 | 31 | 31 | 31 | 31 | 30 | 29 | 28 | 27 | 26 | 22 | 28 | 31 | 22 | 31 | -0.18 | Y | 50 | Y | -0.4 | [7 empty] | N | N | N | Y | 170 | 0.47 | 69 | 99612 | 103245 | -1295 | 15100 | 07 | 2 |  | 2021-06-29 19:31 | 1577 | 116 |  | 21 | [16 empty] | 98.82 | 100 | 0 | 0 | 0 |  | 650 | 300 | Y | Y | 0 | 0 | 0 |  | 651 | 300 | Y | Y | N | [6 empty] | BT180180 | H
A65409 | 2021-06-29 | 1 | A |  | 2 | A | SNCM21 | 합금강 | C | BM#1 | 1654 | 40 | 1628 | 1579 | 29 | 5000 |  | 3 | 0.18 | 18 |  | -1.49 | 1590 | 1622 | 86.49 | 64.55 |  | 1 | 19 | 59 | Y |  | 2021-06-29 19:06 | 80 | 1100 | 31 | 30 | 29 | 29 | 28 | 28 | 27 | 27 | 27 | 27 | 27 | 27 |  | 27 | 28 | 29 | 27 | 27 | 0 | Y | 45 | Y | 0 | [7 empty] | Y | Y | Y | Y | 200 | 0.47 | 66 | 121002 | 98902 | 2648 | 15010 | 04 | 2 |  | 2021-06-29 19:29 | 1590 | 121 |  | 46 |  | *유사강종 연연주 혼탕부 성분 확인 ID:105~107.206~208 *TEST 방안서 적용 | [6 empty] | E8968564285548DB915203C22D289909 | F5BEF674CB7E43BA997D6D6ED03399B0 | A9209D3F806146BDB4B80D3A1263257C |  | D7CE239465664CD88A02BB83E7FE78E7 | 2C9A2438D7A14D31B857EE2ADFC948A2 | CF4F36314BCE434E8B163E3F7F3F6100 |  | 12100200 | 100 | 0 | 0 | 0 |  | 490 |  | Y | Y | 0 | 0 | 0 |  | 491 |  | Y | Y | N | [6 empty] | RB130.00 | C
B64894 | 2021-06-29 | 2 | A |  | 8 | B | FPA-20NICRMOHM2 | 소입성보증강 | C1 | BM#2 | 1630 | 47 | 1629 | 1522 | 45 | 8900 |  | 1 | 0.16 | 16 |  | -2.69 | 1565 | 1630 | 9.56 | 2.86 | 0 | 22 | 71 | 66 | Y |  | 2021-06-29 20:33 | 57 | 1101 | 20 | 18 | 18 | 17 | 16 | 16 | 14 | 13 | 12 | 11 | 10 | 9 | 8 | 8 | 14 | 18 | 8 | 0 | -0.2 |  | 50 | Y | -0.2 | [7 empty] | N | N | N | Y | 170 | 0.47 | 61 | 99612 | 92256 | 7994 | 15200 | 07 | 2 |  | 2021-06-29 20:36 | 1565 | 128 |  | 25 |  | * T/D 온도 낮아 L/D 8 TON 내림 | [14 empty] | 99.26 | 100 | 0 | 0 | 0 |  | 650 | 300 | Y | Y | 0 | 0 | 0 |  | 651 | 300 | Y | Y | N | [6 empty] | BT180180 | H
A65410 | 2021-06-29 | 1 | B | 유사강종연연주 | 3 | A | AE8620HT | 소입성보증강 | C | BM#1 | 1634 | 50 | 1628 | 1565 | 36 | 6500 |  | 3 | 0.17 | 30 |  | -1.41 | 1581 | 1628 | 0 | 331.19 |  | 35 | 45 | 53 | Y |  | 2021-06-29 20:37 | 73 | 1101 | 28 | 27 | 32 | 35 | 35 | 35 | 34 | 35 | 34 | 34 | 33 | 33 | 32 | 32 | 33 | 35 | 32 | 35 | -0.06 | Y | 50 | Y | 0 | [7 empty] | Y | Y | Y | Y | 190 | 0.47 | 63 | 47195 | 94998 | 7002 | 15900 | 04 | 2 |  | 2021-06-29 20:51 | 1581 | 121 |  | 23 | 10 | *유사강종 연연주 혼탕부 성분 확인 ID:101,201 *TEST 방안서 적용 | [14 empty] | 46.61 | 100 | 0 | 0 | 0 |  | 650 |  | Y | Y | 0 | 0 | 0 |  | 651 |  | Y | Y | N |  |  | Y |  |  |  | RB160.00 | C
A65411 | 2021-06-29 | 1 | B |  | 4 | A | AE8620HT | 소입성보증강 | C | BM#1 | 1619 | 49 | 1629 | 1567 | 35 | 6200 |  | 3 | 0.18 | 30 |  | -1.73 | 1572 | 1629 | 0 | 303.07 |  | 18 | 28 | 73 | Y |  | 2021-06-29 21:44 | 64 | 1100 | 32 | 30 | 31 | 30 | 30 | 29 | 28 | 29 | 28 | 26 | 26 | 24 | 24 | 21 | 27 | 31 | 21 | 30 | -0.17 | Y | 60 | Y | -0.2 | [8 empty] | Y | Y | Y | 180 | 0.47 | 67 | 94924 | 100023 | 5027 | 15900 | 04 | 2 |  | 2021-06-29 21:58 | 1572 | 119 |  | 20 |  | *TEST 방안서 적용 *전공정 요청 L/D잔강 5TON 이월 *Sample채취 ID:103.203 | [14 empty] | 91.01 | 100 | 0 | 0 | 500 |  | 650 |  | Y | Y | 0 | 0 | 500 |  | 651 |  | Y | Y | N |  | Y | N |  |  |  | RB110.00 | C
B64895 | 2021-06-29 | 2 | B |  | 9 | B | FPA-20NICRMOHM2 | 소입성보증강 | C1 | BM#2 | 1661 | 47 | 1630 | 1544 | 41 | 9000 |  | 1 | 0.21 | 16 |  | -2.35 | 1572 | 1628 | 8.85 | 2.26 | 0 | 37 | 48 | 59 | Y |  | 2021-06-29 21:33 | 64 | 1094 | 6 | 15 | 21 | 25 | 27 | 28 | 27 | 27 | 27 | 26 | 25 | 24 | 23 | 23 | 23 | 28 | 23 | 27 | -0.12 | Y | 40 | Y | 0 | [7 empty] | N | N | N | Y | 220 | 0.47 | 70 | 99612 | 106228 | 972 | 16200 | 07 | 2 |  | 2021-06-29 21:35 | 1572 | 130 |  | 28 | [16 empty] | 93.53 | 100 | 0 | 0 | 0 |  | 650 | 300 | Y | Y | 0 | 0 | 0 |  | 650 | 300 | Y | Y | N | [6 empty] | BT180180 | H
A65412 | 2021-06-29 | 1 | B |  | 5 | A | AE8620HT | 소입성보증강 | C | BM#1 | 1626 | 48 | 1637 | 1579 | 40 | 5700 |  | 3 | 0.17 | 33 |  | -1.42 | 1582 | 1637 | 0 | 291.05 |  | 31 | 37 | 67 | Y |  | 2021-06-29 22:49 | 74 | 1100 | 20 | 25 | 34 | 37 | 39 | 39 | 39 | 39 | 38 | 38 | 38 | 37 | 37 | 37 | 36 | 39 | 37 | 39 | -0.04 | Y | 45 | Y | 0 | [8 empty] | Y | Y | Y | 170 | 0.47 | 65 | 101834 | 99403 | 4697 | 15900 | 04 | 2 |  | 2021-06-29 23:00 | 1582 | 118 |  | 23 |  | *TEST 방안서 적용 *전공정 요청 L/D잔강 5TON 이월 | [6 empty] | 8ECA5F1BED2047E3AC63470C13B97972 | 6C04AE6C9F584A909B579496158D81EC | 223DADFF97ED4A7CB6DABE6918162EA3 |  | 981C47BA37B745B0A2FEBE8116063DCF | 6C80730821784FEEA6EF3B30A3D36B3B | F5869F6CF3FF4E0F9FD7FA2867D9D064 |  | 98.25 | 100 | 0 | 0 | 0 |  | 650 |  | Y | Y | 0 | 0 | 0 |  | 651 |  | Y | Y | N |  | Y |  |  |  |  | RB120.00 | C
B64896 | 2021-06-29 | 2 | B | TUNDISH교체전 | 10 | A | FPA-20NICRMOHM2 | 소입성보증강 | C1 | BM#2 | 1606 | 56 | 1672 | 1570 | 46 | 8700 |  | 1 | 0.23 | 16 |  | -2.43 | 1580 | 1655 | 5.25 | 19.43 | 0 | 6 | 87 | 44 | Y |  | 2021-06-29 23:01 | 72 | 1099 | 21 | 24 | 29 | 33 | 34 | 34 | 34 | 33 | 31 | 30 | 29 | 28 | 27 | 25 | 30 | 34 | 25 | 34 | -0.2 | Y | 45 | Y | -0.4 | [7 empty] | N | N | N | M | 210 | 0.47 | 66 | 102780 | 99173 | 577 | 2000 | 07 | 2 |  | 2021-06-29 23:04 | 1580 | 131 |  | 11 |  |  | EB05222C7ED947E3912E5FCE11A23602 | D6ACBF6D53B54235872EB70795172E6E | F6F97DFB6B0648329E351525217AB2C3 | [11 empty] | 103.19 | 100 | 0 | 2550 | 0 |  | 651 | 300 | Y | Y | 0 | 2500 | 0 |  | 651 | 300 | Y | Y | N | [6 empty] | BT180180 | H
A65413 | 2021-06-29 | 1 | B | 연주종료 | 6 | A | AE8620HT | 소입성보증강 | C | BM#1 | 1681 | 42 | 1639 | 1561 | 29 | 5200 |  | 3 | 0.18 | 31 |  | -1.38 | 1588 | 1637 | 0 | 269.9 |  | 1 | 20 | 72 | Y |  | 2021-06-29 23:48 | 80 | 1100 | 36 | 36 | 38 | 40 | 42 | 42 | 42 | 42 | 42 | 41 | 41 | 41 |  | 41 | 41 | 42 | 41 | 42 | -0.03 | Y | 35 | Y | 0 | [7 empty] | N | Y | Y | N | 210 | 0.47 | 63 | 95085 | 92888 | 2262 | 2000 | 04 | 2 |  | 2021-06-29 23:58 | 1588 | 115 |  | 31 |  | *TEST 방안서 적용 *전공정요청 L/D잔강 이월 안함-이상재등록 *연주종료 01:37 |  | 29B4C27FCD234EE0860803CC789C2BFE | A16243078A014258BF38140A8815E913 | 3601A9A2A66B46FF8BEA5EDDD388B403 |  | 404DB50F07964347BB25A1A8F4A658E7 |  |  |  | E3CDD70BF7804BF39AEAD021C8D4A722 |  |  |  |  | 100.62 | 100 | 0 | 3800 | 0 |  | 650 |  | Y | Y | 0 | 4200 | 0 |  | 651 |  | Y | Y | N | [6 empty] | BM510510 | C
B64897 | 2021-06-29 | 2 | B | TUNDISH교체 | 1 | A | SM18CM9 | 탄소강 | C1 | BM#2 | 1574 | 44 | 1680 | 1531 | 40 | 8400 |  | 1 | 0.22 | 21 |  | -2.67 | 1596 | 1671 | 16.15 | 0 | 0 | 36 | 70 | 63 | N | 1 | 2021-06-29 23:51 | 83 | 1020 | -285 | 14 | 20 | 15 | 21 | 24 | 26 | 27 | 28 | 27 | 27 |  |  | 27 | 24 | 28 | 27 | 27 | 0 |  | 10 | Y | 0 | 1.1 | 2.1 | 2.1 |  |  |  |  | N | N | N | N | 150 | 0.5 | 56 | 91799 | 93205 | 7145 | 16200 | 14 | 1 |  | 2021-06-29 23:53 | 1596 | 150 |  | 54 |  | * BUTT 타입롱노즐사용(일반타입.) * T/D FLUX 용탕부: 120 KG / 유탕부: 10KG 투입. * L/D 강제개공 ID : 301,401 | [14 empty] | 92.17 | 100 | 700 | 0 | 0 |  | 450 | 300 | Y | Y | 700 | 0 | 0 |  | 451 | 300 | Y | Y | N |  | Y |  |  |  |  | RB150.00 | H
A65414 | 2021-06-29 | 1 | B |  | 2 | A | SM18CM9 | 탄소강 | C1 | BM#2 | 1617 | 46 | 1630 | 1571 | 33 | 6500 |  | 3 | 0.19 | 18 |  | -1.25 | 1589 | 1617 | 206.13 | 237.62 |  | 35 | 46 | 73 | Y |  | 2021-06-30 01:12 | 76 | 1030 | 25 | 26 | 28 | 30 | 31 | 31 | 31 | 30 | 30 | 29 | 28 | 28 |  | 28 | 29 | 31 | 28 | 31 | -0.07 | Y | 35 | Y | 0 | [7 empty] | N | N | N | N | 140 | 0.52 | 60 | 94992 | 98476 | 7124 | 15600 | 14 | 1 |  | 2021-06-30 01:03 | 1589 | 130 |  | 30 | 11 | [15 empty] | 90 | 100 | 0 | 0 | 0 |  | 450 | 300 | Y | Y | 0 | 0 | 0 |  | 451 | 300 | Y | Y | N |  |  | Y |  |  |  | RB150.00 | H
A65415 | 2021-06-29 | 1 | B |  | 3 | A | SM18CM9 | 탄소강 | C1 | BM#2 | 1593 | 35 | 1624 | 1553 | 29 | 5700 |  | 3 | 0.19 | 18 |  | -1.52 | 1586 | 1620 | 102.85 | 112.54 |  | 37 | 49 | 72 | Y |  | 2021-06-30 02:00 | 73 | 1020 | 25 | 26 | 27 | 29 | 29 | 30 | 29 | 29 | 28 | 28 | 27 | 27 | 26 | 26 | 28 | 30 | 26 | 29 | -0.11 | Y | 35 | Y | -0.2 | [7 empty] | N | N | N | N | 130 | 0.52 | 60 | 97808 | 100008 |  | 16100 | 14 | 1 |  | 2021-06-30 02:10 | 1586 | 118 |  | 42 | 11 | [7 empty] | 72BB878D0FE74BCFB415E1D9E73A6C42 | 1D0B852F023E43A09C0FC954259516EF | 0B2822B98CE149D3A89D26AD57F86B8A |  | FE1F36E050CC418681E91C6BC27168AE | 8AA523E2BBB04D81B2739CC9D9FB9680 | 3A5FD766D8D540CDB2903738465A6E56 |  | 61.67 | 100 | 0 | 0 | 0 |  | 450 | 300 | Y | Y | 0 | 0 | 0 |  | 451 | 300 | Y | Y | N |  |  | Y |  |  |  | RB150.00 | H
A65416 | 2021-06-29 | 1 | B |  | 4 | A | SM18CM9 | 탄소강 | C1 | BM#2 | 1600 | 42 | 1620 | 1549 | 29 | 5600 |  | 3 | 0.19 | 18 |  | -1.43 | 1586 | 1618 | 102.63 | 99.08 |  | 31 | 38 | 69 | Y |  | 2021-06-30 03:05 | 73 | 1022 | 25 | 25 | 29 | 31 | 32 | 33 | 32 | 32 | 31 | 30 | 30 | 30 | 30 | 30 | 30 | 33 | 30 | 32 | -0.05 | Y | 35 | Y | 0 | [7 empty] | N | N | N | N | 120 | 0.52 | 59 | 99664 | 97113 | 6737 | 15000 | 14 | 1 |  | 2021-06-30 03:10 | 1586 | 118 |  | 38 | [16 empty] | 96.02 | 100 | 0 | 0 | 0 |  | 450 | 300 | Y | Y | 0 | 0 | 0 |  | 451 | 300 | Y | Y | N |  |  | Y |  |  |  | RB150.00 | H
A65417 | 2021-06-29 | 1 | B |  | 5 | A | SM18CM9 | 탄소강 | C1 | BM#2 | 1599 | 41 | 1616 | 1549 | 28 | 5600 |  | 3 | 0.19 | 18 |  | -1.66 | 1581 | 1618 | 105.51 | 111.31 |  | 1 | 21 | 68 | Y |  | 2021-06-30 04:10 | 68 | 1010 | 28 | 27 | 28 | 27 | 27 | 26 | 25 | 24 | 23 | 23 | 22 | 22 | 22 | 22 | 25 | 28 | 22 | 27 | -0.12 |  | 50 | Y | 0 | [7 empty] | N | N | N | N | 110 | 0.52 | 59 | 93412 | 98539 | 7061 | 15600 | 14 | 1 |  | 2021-06-30 04:13 | 1581 | 115 |  | 33 | [16 empty] | 88.29 | 100 | 0 | 0 | 0 |  | 450 | 300 | Y | Y | 0 | 0 | 0 |  | 451 | 300 | Y | Y | N |  |  | Y |  |  |  | RB150.00 | H
A65418 | 2021-06-29 | 1 | D |  | 6 | A | SM18CM9 | 탄소강 | C1 | BM#2 | 1598 | 36 | 1625 | 1520 | 27 | 5500 |  | 3 | 0.2 | 18 |  | -1.66 | 1581 | 1618 | 118.35 | 86.24 |  | 35 | 47 | 54 | Y |  | 2021-06-30 05:18 | 68 | 1013 | 21 | 23 | 29 | 32 | 34 | 33 | 33 | 33 | 32 | 31 | 30 | 30 |  | 30 | 30 | 34 | 30 | 33 | -0.11 | Y | 35 | Y | 0 | [7 empty] | N | N | N | N | 100 | 0.51 | 58 | 93412 | 93720 | 6730 | 15700 | 14 | 1 |  | 2021-06-30 05:23 | 1581 | 98 |  | 25 | 13 | * 전공정 요청으로 감속주입 | [14 empty] | 93.04 | 100 | 0 | 0 | 0 |  | 450 | 300 | Y | Y | 0 | 0 | 0 |  | 451 | 300 | Y | Y | N |  |  | Y |  |  |  | RB150.00 | H
A65419 | 2021-06-29 | 1 | D | 연주시작 | 1 | A | STB2 | 베어링강 | STB (SF) | BM#1 | 1644 | 40 | 1587 | 1574 | 28 | 4900 |  | 3 | 0.2 | 29 |  | -1.08 | 1550 | 1589 | 204.84 | 79.9 |  | 37 | 50 | 58 | Y |  | 2021-06-30 06:34 | 94 | 1020 | 20 | 35 | 43 | 37 | 41 | 45 | 22 | 38 | 33 | 43 | 42 | 24 |  | 24 | 36 | 45 | 22 | 0 | -4.6 |  | 5 | Y | -3.6 |  | 1.88 | 1.82 |  |  |  |  | N | N | N | N | 240 | 0.46 | 59 | 80688 | 92888 | 8312 | 15800 | 15 | 1 |  | 2021-06-30 06:42 | 1550 | 105 |  | 17 |  | *T/D FLUX 유:15KG 용:270KG *연주시작 06:54 *엣지히터 코일부가열,미사용 | [14 empty] | 79.81 | 100 | 1500 | 0 | 0 |  | 650 |  | N | N | 1500 | 0 | 0 |  | 651 |  | N | N | Y |  |  | Y |  |  |  | BT180180 | H
B64903 | 2021-06-29 | 2 | D |  | 7 | A | SM18CM9 | 탄소강 | C1 | BM#2 | 1567 | 48 | 1671 | 1544 | 40 | 8300 |  | 1 | 0.32 | 23 |  | -2.65 | 1577 | 1661 | 40.3 | 0 | 0 | 18 | 30 | 108 | Y |  | 2021-06-30 06:26 | 64 | 1010 | 27 | 31 | 33 | 34 | 34 | 33 | 33 | 32 | 31 | 29 | 28 | 26 | 25 | -285 | 1 | 34 | 25 | 33 | -0.2 | Y | 50 | Y | 9.99 | [7 empty] | N | N | N | N | 150 | 0.44 | 69 | 97656 | 92357 | 4843 | 15800 | 14 | 1 |  | 2021-06-30 06:27 | 1577 | 115 |  | 16 | 16 | * 전공정 요청으로 감속주입 0.40 이상공정 등록 및 생관통보 ID : 303, 304, 305, 306, 403, 404, 405, 406 | [14 empty] | 96.07 | 100 | 0 | 0 | 0 |  | 450 | 300 | Y | Y | 0 | 0 | 0 |  | 451 | 300 | Y | Y | N |  | Y | N |  |  |  | RB150.00 | H
B64904 | 2021-06-30 | 2 | D |  | 8 | A | SM18CM9 | 탄소강 | C1 | BM#2 | 1564 | 44 | 1623 | 1544 | 33 | 6800 |  | 1 | 0.24 | 19 |  | -2.6 | 1557 | 1614 | 26.96 | 0 | 0 | 6 | 89 | 100 | Y |  | 2021-06-30 07:45 | 44 | 1090 | 19 | 19 | 19 | 18 | 17 | 16 | 15 | 13 | 12 | 11 | 10 | 9 | 7 | 7 | 14 | 19 | 7 | 19 | -0.24 |  | 50 | Y | -0.4 | [7 empty] | N | N | N | N | 140 | 0.49 | 62 | 101904 | 97611 | 4989 | 14800 | 14 | 1 |  | 2021-06-30 07:46 | 1557 | 98 |  | 7 |  | * 전공정 요청으로 감속주입 | [6 empty] | 44C603DBFD65498AB5BC5D1B5652475C | 61341ED7F2BF423EBEDB74FB259E98D6 | 629EE1BAE19A4146A3FA8531CD79D2C5 |  | B56FC489372A4EC5BE60EF10DD100962 | 930BCCF870684C099E91352F7D77748E | 78595A96E2D84C96AAA719A6207B9268 |  | 100.55 | 100 | 0 | 0 | 0 |  | 450 | 300 | Y | Y | 0 | 0 | 0 |  | 451 | 300 | Y | Y | N |  | Y |  |  |  |  | RB150.00 | H
A65420 | 2021-06-30 | 1 | D |  | 2 | A | STB2 | 베어링강 | STB (SF) | BM#1 | 1652 | 41 | 1564 | 1584 | 25 | 4100 |  | 3 | 0.2 | 26 |  | -1.35 | 1525 | 1565 | 181.23 | 68.47 |  | 31 | 39 | 68 | Y |  | 2021-06-30 07:25 | 69 | 1099 | 41 | 41 | 41 | 38 | 36 | 35 | 34 | 32 | 32 | 32 | 31 | 31 | 31 | 31 | 34 | 41 | 31 | 41 | -0.17 |  | 60 | Y | 0 |  |  |  | 0.62 |  |  |  | Y | Y | Y | Y | 230 | 0.48 | 70 | 101532 | 104366 | 7484 | 15300 | 15 | 1 |  | 2021-06-30 07:37 | 1525 | 108 |  | 27 |  | *엣지히터 코일부가열,미사용 | [5 empty] | 1304C77835DA40B0B2D57ABF2CE4A663 | B14B8F73D623486FB0AFFEE43023FF9D | 3534F0BDD69F4C9F9B0E924511781762 |  | B9C98F75DB8F41F3BBF3B59971C1D762 | 2E03FD12691845C28EF730DCEA62B7FD | 02D41131F4A540D68CB5CE7A437B89AD |  |  | 90.37 | 100 | 0 | 0 | 0 |  | 650 |  | N | N | 0 | 0 | 0 |  | 651 |  | N | N | Y |  |  | Y |  |  |  | BT180180 | H
B64905 | 2021-06-30 | 2 | D |  | 9 | A | SM18CM9 | 탄소강 | C1 | BM#2 | 1594 | 36 | 1632 | 1546 | 32 | 6400 |  | 1 | 0.32 | 19 |  | -2.46 | 1577 | 1637 | 33.29 | 0 | 0 | 36 | 72 | 68 | Y |  | 2021-06-30 08:37 | 64 | 1010 | 5 | 22 | 29 | 32 | 34 | 34 | 33 | 31 | 31 | 28 | 28 |  |  | 28 | 28 | 34 | 28 | 0 | -0.17 | Y | 35 | Y | 0 | [7 empty] | N | N | N | N | 130 | 0.52 | 56 | 97815 | 95431 | 5000 | 15200 | 14 | 1 |  | 2021-06-30 08:41 | 1577 | 100 |  | 18 | [16 empty] | 65.38 | 100 | 0 | 0 | 0 |  | 450 | 300 | Y | Y | 0 | 0 | 0 |  | 452 | 300 | Y | Y | N |  | Y |  |  |  |  | RB150.00 | H
A65421 | 2021-06-30 | 1 | D |  | 3 | A | STB2 | 베어링강 | STB (SF) | BM#1 | 1631 | 42 | 1552 | 1562 | 25 | 4100 |  | 3 | 0.18 | 26 |  | -1.33 | 1523 | 1563 | 183.14 | 71.77 |  | 1 | 22 | 63 | Y |  | 2021-06-30 08:27 | 67 | 1091 | 30 | 29 | 30 | 30 | 31 | 30 | 30 | 29 | 28 | 27 | 27 | 27 | 27 | 27 | 29 | 31 | 27 | 30 | -0.1 | Y | 40 | Y | 0 |  |  |  | 0.54 |  |  |  | Y | Y | Y | Y | 220 | 0.48 | 62 | 101532 | 93515 | 7635 | 15900 | 15 | 1 |  | 2021-06-30 08:35 | 1523 | 120 |  | 35 |  | *엣지히터 코일부 가열, 100KW 사용 | [14 empty] | 100.03 | 100 | 0 | 0 | 0 |  | 650 |  | N | N | 0 | 0 | 0 |  | 651 |  | N | N | Y |  |  | Y |  |  |  | BT180180 | H
B64906 | 2021-06-30 | 2 | D |  | 10 | A | SM18CM9 | 탄소강 | C1 | BM#2 | 1597 | 31 | 1640 | 1539 | 28 | 5600 |  | 1 | 1000 | 25 |  | -1.79 | 1567 | 1623 | 41.33 | 0 | 0 | 22 | 74 | 49 | Y |  | 2021-06-30 09:31 | 54 | 1090 | 26 | 25 | 28 | 27 | 27 | 26 | 24 | 24 | 22 | 22 | 21 | 19 |  | 19 | 24 | 28 | 19 | 0 | -0.2 |  | 45 | Y | -0.4 | [7 empty] | N | N | N | N | 120 | 0.52 | 56 | 94759 | 93865 | 5035 | 16200 | 14 | 1 |  | 2021-06-30 09:38 | 1567 | 98 |  | 22 | [16 empty] | 96.3 | 100 | 0 | 0 | 0 |  | 450 | 300 | Y | Y | 0 | 0 | 0 |  | 451 | 300 | Y | Y | N |  | Y |  |  |  |  | RB150.00 | H
A65422 | 2021-06-30 | 1 | D |  | 4 | A | STB2 | 베어링강 | STB (SF) | BM#1 | 1629 | 40 | 1561 | 1532 | 36 | 5000 |  | 3 | 0.19 | 25 |  | -1.31 | 1521 | 1560 | 181.54 | 67.25 |  | 35 | 48 | 59 | Y |  | 2021-06-30 09:42 | 65 | 1100 | 28 | 29 | 29 | 30 | 30 | 29 | 29 | 28 | 28 | 27 | 27 | 26 | 27 | 27 | 28 | 30 | 26 | 29 | -0.1 | Y | 40 | Y | 0.2 |  |  |  | 0.57 |  |  |  | Y | Y | Y | Y | 210 | 0.48 | 62 | 84610 | 92962 | 7488 | 15600 | 15 | 1 |  | 2021-06-30 09:54 | 1521 | 105 |  | 24 | 18 | [15 empty] | 84.65 | 100 | 0 | 0 | 0 |  | 650 |  | Y | N | 0 | 0 | 0 |  | 651 |  | Y | N | Y |  |  | Y |  |  |  | BT180180 | H
B64907 | 2021-06-30 | 2 | D |  | 11 | A | SM18CM9 | 탄소강 | C1 | BM#2 | 1597 | 36 | 1640 | 1529 | 26 | 5600 |  | 1 | 0.3 | 19 |  | -2.56 | 1572 | 1628 | 36.9 | 0 | 0 | 18 | 31 | 56 | Y |  | 2021-06-30 10:30 | 59 | 1099 | 17 | 21 | 22 | 24 | 24 | 23 | 22 | 21 | 20 | 19 | 18 |  |  | 18 | 21 | 24 | 18 | 0 | -0.17 | Y | 35 | Y | -0.2 | [7 empty] | N | N | N | N | 110 | 0.51 | 52 | 94992 | 87130 | 4970 | 16100 | 14 | 1 |  | 2021-06-30 10:34 | 1572 | 99 |  | 21 |  | * 전공정 요청으로 감속주입 | [14 empty] | 102.92 | 100 | 0 | 0 | 0 |  | 450 | 300 | Y | Y | 0 | 0 | 0 |  | 451 | 300 | Y | Y | N |  | Y |  |  |  |  | RB150.00 | H
A65423 | 2021-06-30 | 1 | D |  | 5 | A | STB2 | 베어링강 | STB (SF) | BM#1 | 1661 | 40 | 1560 | 1583 | 22 | 3800 |  | 3 | 0.18 | 26 |  | -1.3 | 1524 | 1563 | 183.27 | 60.86 |  | 37 | 51 | 75 | Y |  | 2021-06-30 10:42 | 68 | 1089 | 26 | 25 | 29 | 31 | 34 | 34 | 34 | 34 | 34 | 34 | 33 | 33 | 33 | 33 | 32 | 34 | 33 | 34 | -0.02 | Y | 45 | Y | 0 |  |  |  | 0.78 |  |  |  | Y | Y | Y | Y | 200 | 0.48 | 66 | 101532 | 100476 | 7374 | 15300 | 15 | 1 |  | 2021-06-30 10:50 | 1524 | 108 |  | 27 | [16 empty] | 94.49 | 100 | 0 | 0 | 0 |  | 650 |  | Y | N | 0 | 0 | 0 |  | 651 |  | Y | N | Y |  |  | Y |  |  |  | BT180180 | H
B64908 | 2021-06-30 | 2 | D |  | 12 | A | SM18CM9 | 탄소강 | C1 | BM#2 | 1579 | 34 | 1630 | 1557 | 30 | 5900 |  | 1 | 0.26 | 19 |  | -2.61 | 1575 | 1633 | 38.03 | 0 | 0 | 6 | 90 | 51 | Y |  | 2021-06-30 11:34 | 62 | 1094 | 16 | 16 | 23 | 26 | 28 | 28 | 27 | 26 | 25 | 24 | 23 | 21 | 20 | 20 | 24 | 28 | 20 | 0 | -0.2 | Y | 40 | Y | -0.2 | [7 empty] | N | N | N | N | 100 | 0.48 | 58 | 100646 | 93800 | 5000 | 14500 | 14 | 1 |  | 2021-06-30 11:35 | 1575 | 89 |  | 11 |  | * 전공정 요청으로 감속주입 | [14 empty] | 102.33 | 100 | 0 | 0 | 0 |  | 450 | 300 | Y | Y | 0 | 0 | 0 |  | 451 | 300 | Y | Y | N |  | Y |  |  |  |  | RB150.00 | H
A65424 | 2021-06-30 | 1 | D |  | 6 | A | STB2 | 베어링강 | STB (SF) | BM#1 | 1646 | 41 | 1558 | 1574 | 23 | 3900 |  | 3 | 0.18 | 26 |  | -1.2 | 1518 | 1554 | 184.31 | 66.95 |  | 31 | 40 | 67 | Y |  | 2021-06-30 11:53 | 62 | 1099 | 32 | 33 | 34 | 34 | 34 | 34 | 34 | 33 | 32 | 32 | 31 | 31 | 31 | 31 | 33 | 34 | 31 | 34 | -0.05 | Y | 55 | Y | 0 |  |  |  | 0.59 |  |  |  | Y | Y | Y | Y | 190 | 0.48 | 67 | 101532 | 100066 | 7984 | 16100 | 15 | 1 |  | 2021-06-30 12:03 | 1518 | 106 |  | 24 | 11 | [15 empty] | 93.97 | 100 | 0 | 0 | 0 |  | 650 |  | Y | N | 0 | 0 | 0 |  | 651 |  | Y | N | Y |  |  | Y |  |  |  | BT180180 | H
B64909 | 2021-06-30 | 2 | D |  | 13 | A | SM18CM9 | 탄소강 | C1 | BM#2 | 1592 | 32 | 1637 | 1561 | 26 | 5200 |  | 1 | 0.27 | 19 |  | -2.62 | 1564 | 1626 | 24.84 | 0 | 0 | 36 | 73 | 53 | Y |  | 2021-06-30 12:27 | 51 | 1094 | 17 | 17 | 21 | 21 | 21 | 21 | 21 | 20 | 18 | 17 | 16 | 14 | 13 | 11 | 18 | 21 | 11 | 21 | -0.18 |  | 55 | Y | -0.4 | [7 empty] | N | N | N | N | 150 | 0.45 | 64 | 98033 | 96123 | 5027 | 16000 | 14 | 1 |  | 2021-06-30 12:32 | 1564 | 94 |  | 17 |  | * 전공정 요청으로 감속주입 * 전공정 요청으로 감속주입 0.40 이상공정 등록 및 생관통보 ID : 303, 304, 305, 306, 403, 404, 405, 406 | [14 empty] | 92.88 | 100 | 0 | 0 | 0 |  | 450 | 300 | Y | Y | 0 | 0 | 0 |  | 452 | 300 | Y | Y | N |  | Y |  |  |  |  | RB150.00 | H
A65425 | 2021-06-30 | 1 | A |  | 7 | A | STB2 | 베어링강 | STB (SF) | BM#1 | 1619 | 40 | 1558 | 1562 | 23 | 4000 |  | 3 | 0.18 | 25 |  | -1.36 | 1517 | 1559 | 189.49 | 69.36 |  | 1 | 23 | 68 | Y |  | 2021-06-30 12:54 | 61 | 1089 | 30 | 30 | 29 | 28 | 28 | 28 | 28 | 27 | 27 | 27 | 26 | 26 | 26 | 26 | 28 | 29 | 26 | 28 | -0.04 | Y | 50 | Y | 0 |  |  |  | 0.72 |  |  |  | Y | Y | Y | Y | 240 | 0.48 | 60 | 101532 | 91800 | 7200 | 16000 | 15 | 1 |  | 2021-06-30 13:04 | 1517 | 114 |  | 31 | [16 empty] | 102.77 | 100 | 0 | 0 | 0 |  | 650 |  | Y | N | 0 | 0 | 0 |  | 651 |  | Y | N | Y |  |  | Y |  |  |  | BT180180 | H
B64910 | 2021-06-30 | 2 | A |  | 14 | A | SM18CM9 | 탄소강 | C1 | BM#2 | 1585 | 37 | 1632 | 1532 | 32 | 7100 |  | 1 | 0.25 | 19 |  | -2.28 | 1571 | 1622 | 20.48 | 0 | 0 | 22 | 75 | 58 | Y |  | 2021-06-30 13:42 | 58 | 1090 | 10 | 10 | 18 | 21 | 23 | 23 | 23 | 23 | 21 | 20 | 19 | 19 | 18 | 14 | 19 | 23 | 14 | 23 | -0.16 | Y | 55 | Y | -0.4 | [7 empty] | N | N | N | N | 140 | 0.44 | 71 | 95524 | 97572 | 5078 | 15700 | 14 | 1 |  | 2021-06-30 13:47 | 1571 | 91 |  | 7 |  | *전공정 지연 20%이상감속주입 301 302 401 402 이상공정등록 및 생관통보 | [14 empty] | 93.65 | 100 | 0 | 0 | 0 |  | 450 | 300 | Y | Y | 0 | 0 | 0 |  | 451 | 300 | Y | Y | N |  | Y |  |  |  |  | RB150.00 | H
A65426 | 2021-06-30 | 1 | A |  | 8 | A | STB2 | 베어링강 | STB (SF) | BM#1 | 1662 | 42 | 1553 | 1572 | 19 | 3300 |  | 3 | 0.19 | 25 |  | -1.34 | 1519 | 1559 | 181.77 | 68.06 |  | 35 | 49 | 67 | Y |  | 2021-06-30 13:53 | 63 | 1091 | 25 | 27 | 28 | 30 | 30 | 30 | 30 | 29 | 28 | 28 | 28 | 28 | 28 | 27 | 28 | 30 | 27 | 30 | -0.06 | Y | 50 | Y | -0.2 |  |  |  | 0.7 |  |  |  | Y | Y | Y | Y | 230 | 0.48 | 63 | 101532 | 94101 | 7999 | 15270 | 15 | 1 |  | 2021-06-30 14:09 | 1519 | 116 |  | 34 | [16 empty] | 99.93 | 100 | 0 | 0 | 0 |  | 650 |  | Y | N | 0 | 0 | 0 |  | 651 |  | Y | N | Y |  |  | Y |  |  |  | BT180180 | H
B64911 | 2021-06-30 | 2 | A |  | 15 | B | SM18CM9 | 탄소강 | C1 | BM#2 | 1639 | 44 | 1638 | 1538 | 29 | 5800 |  | 1 | 0.18 | 18 |  | -2.22 | 1572 | 1624 | 11.5 | 0 | 0 | 18 | 32 | 72 | Y |  | 2021-06-30 14:45 | 59 | 1097 | 12 | 17 | 22 | 24 | 25 | 25 | 25 | 25 | 24 | 23 | 22 | 21 | 19 | 19 | 22 | 25 | 19 | 25 | -0.15 | Y | 40 | Y | -0.4 | [7 empty] | N | N | N | N | 130 | 0.45 | 63 | 79750 | 89821 | 5079 | 16500 | 14 | 1 |  | 2021-06-30 14:49 | 1572 | 98 |  | 17 |  | *전공정 지연감속주입 *주입말 전공정 지연 20%이상감속주입 303 ~304 403~404 이상공정등록 및 생관통보 | [14 empty] | 83.6 | 100 | 0 | 0 | 0 |  | 449 | 300 | Y | Y | 0 | 0 | 0 |  | 451 | 300 | Y | Y | N |  | Y |  |  |  |  | RB150.00 | H
A65427 | 2021-06-30 | 1 | A |  | 9 | A | STB2 | 베어링강 | STB (SF) | BM#1 | 1619 | 41 | 1573 | 1532 | 33 | 5700 |  | 3 | 0.19 | 25 |  | -1.79 | 1524 | 1573 | 214.05 | 60.68 |  | 37 | 52 | 60 | Y |  | 2021-06-30 15:17 | 68 | 1098 | 27 | 33 | 37 | 39 | 40 | 40 | 40 | 40 | 39 | 39 | 38 | 38 | 38 | 38 | 38 | 40 | 38 | 40 | -0.05 | Y | 40 | Y | 0 |  |  |  | 0.7 |  |  |  | Y | Y | Y | Y | 220 | 0.48 | 61 | 101532 | 92517 | 7833 | 15350 | 15 | 1 |  | 2021-06-30 15:25 | 1524 | 94 |  | 14 | 25 | [15 empty] | 101.03 | 100 | 0 | 0 | 0 |  | 650 |  | Y | N | 0 | 0 | 0 |  | 651 |  | Y | N | Y |  |  | Y |  |  |  | BT180180 | H
B64912 | 2021-06-30 | 2 | A |  | 16 | A | SM18CM9 | 탄소강 | C1 | BM#2 | 1587 | 46 | 1635 | 1524 | 39 | 8000 |  | 1 | 0.27 | 18 |  | -2.43 | 1580 | 1639 | 79.17 | 0 | 0 | 20 | 1 | 27172 | Y |  | 2021-06-30 15:54 | 67 | 1136 | 16 | 19 | 23 | 25 | 25 | 24 | 24 | 23 | 21 | 20 | 18 | 17 | 14 | 14 | 21 | 25 | 14 | 0 | -0.22 | Y | 50 | Y | -0.3 |  |  |  | 1.64 |  |  |  | N | N | N | N | 120 | 0.47 | 64 | 94644 | 96854 | 146 | 16300 | 14 | 1 |  | 2021-06-30 15:57 | 1580 | 102 |  | 13 |  | *전공정 지연 감속주입 *대보수 L/D 수소 측정 | [5 empty] | 76A4214645F64AA4BE11D98998B78BB6 | 14533044B5394AF3A54AE5D309E53E10 | 5AC17948A4EF424D80980EBAC8212F36 |  | A7DADE6E34934B69B188A5E70FC8DE04 | 9B286B751D97474C847A9E67DAAA0121 | 3A2A93AC4B3C4171B84F9DFE0413319E |  |  | 98.54 | 100 | 0 | 0 | 0 |  | 450 | 300 | Y | Y | 0 | 0 | 0 |  | 451 | 300 | Y | Y | N | [6 empty] | RB150.00 | H
A65428 | 2021-06-30 | 1 | A |  | 10 | A | STB2 | 베어링강 | STB (SF) | BM#1 | 1634 | 41 | 1567 | 1547 | 28 | 4900 |  | 3 | 0.15 | 26 |  | 0.06 | 1526 | 1524 | 191.11 | 85.31 |  | 31 | 41 | 68 | Y |  | 2021-06-30 16:23 | 70 | 1098 | 37 | 37 | 40 | 41 | 42 | 41 | 41 | 40 | 40 | 39 | 38 | 38 | 38 | 38 | 40 | 42 | 38 | 41 | -0.09 | Y | 45 | Y | 0 |  |  |  | 0.7 |  |  |  | Y | Y | Y | Y | 210 | 0.48 | 62 | 101532 | 92383 | 7967 | 15620 | 15 | 1 |  | 2021-06-30 16:30 | 1526 | 98 |  | 11 | [8 empty] | 31C2C36E318E4E41A05C98DC4219026D | A034C4C92CAE49ADB9FB0B120D281731 | BCB210D8EBF14765AE198E8B174B3796 |  | 5908132D3441424895440F9403310C56 | BF72A476E068454CA709A1DDA98471AF | C7156D47EB534D5FBE4051BA0CDBB1C9 |  | 101.63 | 100 | 0 | 0 | 0 |  | 650 |  | Y | N | 0 | 0 | 0 |  | 651 |  | Y | N | Y |  |  | Y |  |  |  | BT180180 | H
B64913 | 2021-06-30 | 2 | A |  | 17 | A | SM18CM9 | 탄소강 | C1 | BM#2 | 1569 | 45 | 1632 | 1541 | 32 | 6700 |  | 1 | 0.21 | 18 |  | -2.27 | 1571 | 1626 | 10.8 | 0 | 0 | 36 | 74 | 68 | Y |  | 2021-06-30 16:51 | 58 | 1094 | 13 | 16 | 20 | 23 | 25 | 25 | 24 | 23 | 22 | 21 | 20 | 19 | 17 | 15 | 20 | 25 | 15 | 0 | -0.22 | Y | 45 | Y | -0.4 | [7 empty] | N | N | N | N | 110 | 0.47 | 68 | 98274 | 101214 | -364 | 15500 | 14 | 1 |  | 2021-06-30 16:57 | 1571 | 106 |  | 21 |  | *전공정 요청 감속주입.(전기로 용접) | [14 empty] | 97.35 | 100 | 0 | 0 | 0 |  | 450 | 300 | Y | Y | 0 | 0 | 0 |  | 451 | 300 | Y | Y | N | [6 empty] | RB150.00 | H
A65429 | 2021-06-30 | 1 | A |  | 11 | B | STB2 | 베어링강 | STB (SF) | BM#1 | 1626 | 42 | 1564 | 1576 | 30 | 5100 |  | 3 | 0.21 | 25 |  | -1.46 | 1521 | 1564 | 185.73 | 47.86 |  | 1 | 24 | 85 | Y |  | 2021-06-30 17:18 | 65 | 1098 | 37 | 36 | 36 | 35 | 34 | 34 | 33 | 32 | 31 | 30 | 30 | 29 | 29 | 29 | 33 | 36 | 29 | 29 | -0.13 |  | 55 | Y | 0 |  |  |  | 0.92 |  |  |  | Y | Y | Y | Y | 200 | 0.48 | 65 | 84610 | 98851 | 7199 | 15040 | 15 | 1 |  | 2021-06-30 17:25 | 1521 | 100 |  | 19 | [16 empty] | 79.19 | 100 | 0 | 0 | 0 |  | 650 |  | Y | N | 0 | 0 | 0 |  | 651 |  | Y | N | Y |  |  | Y |  |  |  | BT180180 | H
B64914 | 2021-06-30 | 2 | A |  | 18 | A | SM18CM9 | 탄소강 | C1 | BM#2 | 1592 | 44 | 1641 | 1533 | 30 | 6500 |  | 1 | 0.2 | 18 |  | -2.43 | 1576 | 1631 | 8.39 | 0 | 0 | 22 | 76 | 63 | Y |  | 2021-06-30 17:47 | 63 | 1102 | 13 | 16 | 19 | 22 | 23 | 24 | 23 | 22 | 22 | 22 | 21 | 20 | 19 | 16 | 20 | 24 | 16 | 22 | -0.16 | Y | 50 | Y | -0.2 | [7 empty] | N | N | N | N | 100 | 0.4 | 77 | 95532 | 98629 | 921 | 15700 | 14 | 1 |  | 2021-06-30 17:51 | 1576 | 114 |  | 33 |  | *전기로 지연으로 20%이상감속주입 이상공정등록 및 생관통보 | [14 empty] | 96.16 | 100 | 0 | 0 | 0 |  | 450 | 300 | Y | Y | 0 | 0 | 0 |  | 451 | 300 | Y | Y | N | [6 empty] | RB150.00 | H
A65430 | 2021-06-30 | 1 | A |  | 12 | A | STB2 | 베어링강 | STB (SF) | BM#1 | 1641 | 41 | 1569 | 1562 | 24 | 4300 |  | 3 | 0.18 | 25 |  | -1.42 | 1527 | 1569 | 149.39 | 18.78 |  | 35 | 50 | 67 | Y |  | 2021-06-30 18:10 | 71 | 1099 | 28 | 28 | 30 | 31 | 33 | 33 | 33 | 32 | 32 | 31 | 31 | 31 | 31 | 31 | 31 | 33 | 31 | 33 | -0.04 | Y | 45 | Y | 0 |  |  |  | 0.63 |  |  |  | Y | Y | Y | Y | 190 | 0.48 | 63 | 84610 | 94069 | 7981 | 15210 | 15 | 1 |  | 2021-06-30 18:17 | 1527 | 109 |  | 34 | [16 empty] | 8461000 | 100 | 0 | 0 | 0 |  | 650 |  | Y | N | 0 | 0 | 0 |  | 651 |  | Y | N | Y |  |  | Y |  |  |  | BT180180 | H
B64915 | 2021-06-30 | 2 | A |  | 19 | A | SM18CM9 | 탄소강 | C1 | BM#2 | 1588 | 56 | 1644 | 1542 | 35 | 7300 |  | 1 | 0.27 | 18 |  | -2.68 | 1588 | 1650 | 33.01 | 0 | 0 | 18 | 33 | 55 | Y |  | 2021-06-30 19:12 | 75 | 1102 | 13 | 13 | 25 | 31 | 35 | 36 | 37 | 38 | 37 | 37 | 36 | 35 | 35 | 35 | 33 | 38 | 35 | 37 | -0.06 | Y | 25 | Y | 0 | [7 empty] | N | N | N | N | 150 | 0.49 | 57 | 93412 | 90767 | -117 | 15900 | 14 | 1 |  | 2021-06-30 19:12 | 1588 | 136 |  | 28 |  | *전공정 지연 감속주입. | [14 empty] | 103.56 | 100 | 0 | 0 | 0 |  | 450 | 300 | Y | Y | 0 | 0 | 0 |  | 451 | 300 | Y | Y | N | [6 empty] | RB150.00 | C
A65431 | 2021-06-30 | 1 | A |  | 13 | A | STB2 | 베어링강 | STB (SF) | BM#1 | 1622 | 43 | 1562 | 1536 | 32 | 5500 |  | 3 | 0.18 | 25 |  | -1.46 | 1520 | 1562 | 168.74 | 43.92 |  | 37 | 53 | 58 | Y |  | 2021-06-30 19:27 | 64 | 1100 | 30 | 30 | 31 | 33 | 33 | 33 | 32 | 31 | 31 | 30 | 30 | 29 | 29 | 29 | 31 | 33 | 29 | 33 | -0.08 | Y | 50 | Y | 0 |  |  |  | 0.5 |  |  |  | Y | Y | Y | Y | 240 | 0.48 | 63 | 101532 | 95393 | 7657 | 15840 | 15 | 1 |  | 2021-06-30 19:35 | 1520 | 100 |  | 22 |  | *STR#2 코너히터기 HEAVY FAULT 발생 | [14 empty] | 98.19 | 100 | 0 | 0 | 0 |  | 650 |  | Y | N | 0 | 0 | 0 |  | 651 |  | Y | N | Y |  |  | Y |  |  |  | BT180180 | H
B64916 | 2021-06-30 | 2 | A |  | 20 | A | SM18CM9 | 탄소강 | C1 | BM#2 | 1600 | 42 | 1654 | 1529 | 33 | 7300 |  | 1 | 0.28 | 18 |  | -2.84 | 1583 | 1648 | 86.59 | 0 | 0 | 20 | 2 | 68 | Y |  | 2021-06-30 20:14 | 70 | 1099 | 33 | 32 | 33 | 32 | 32 | 31 | 29 | 28 | 27 | 25 | 24 | 23 | 22 | 22 | 28 | 33 | 22 | 32 | -0.22 |  | 50 | Y | -0.2 | [7 empty] | N | N | N | N | 140 | 0.48 | 62 | 93412 | 94014 | -264 | 16000 | 14 | 1 |  | 2021-06-30 20:17 | 1583 | 103 |  | 23 | [16 empty] | 99.96 | 36.36 | 0 | 0 | 0 |  | 450 | 300 | Y | Y | 0 | 0 | 0 |  | 451 | 300 | Y | Y | N | [6 empty] | RB150.00 | C
A65432 | 2021-06-30 | 1 | A |  | 14 | A | STB2 | 베어링강 | STB (SF) | BM#1 | 1644 | 40 | 1567 | 1540 | 28 | 4900 |  | 3 | 0.19 | 26 |  | -1.39 | 1525 | 1567 | 183.91 | 31.46 |  | 31 | 42 | 71 | Y |  | 2021-06-30 20:23 | 69 | 1101 | 29 | 29 | 31 | 33 | 34 | 34 | 34 | 34 | 33 | 33 | 32 | 32 | 32 | 32 | 32 | 34 | 32 | 34 | -0.04 | Y | 45 | Y | 0 |  |  |  | 0.47 |  |  |  | Y | Y | Y | Y | 230 | 0.48 | 64 | 101532 | 95751 | 7799 | 15200 | 15 | 1 |  | 2021-06-30 20:32 | 1525 | 106 |  | 30 | [16 empty] | 97.86 | 100 | 0 | 0 | 0 |  | 650 |  | Y | N | 0 | 0 | 0 |  | 651 |  | Y | N | Y |  |  | Y |  |  |  | BT180180 | H
B64917 | 2021-06-30 | 2 | C | TUNDISH교체전 | 21 | A | SM18CM9 | 탄소강 | C1 | BM#2 | 1618 | 44 | 1647 | 1531 | 37 | 7500 |  | 1 | 0.23 | 18 |  | -2.32 | 1585 | 1637 | 10.48 | 0 | 0 | 36 | 75 | 68 | Y |  | 2021-06-30 21:21 | 72 | 1106 | 19 | 27 | 36 | 35 | 36 | 36 | 36 | 35 | 34 | 33 |  |  |  | 33 | 32 | 36 | 33 | 36 | -0.09 | Y | 35 | Y | -0.2 | [7 empty] | N | N | N | N | 130 | 0.47 | 63 | 95934 | 92748 | 902 | 2000 | 14 | 1 |  | 2021-06-30 21:24 | 1585 | 107 |  | 20 |  | *전공정 요청 감속주입 | BC56EF30D63B4F8EA4045995F33984B4 | 15D89F7C8878444EA2300CC1D8C34EFD | 3C33D1C228AA43A18D6250CCFBB83D0D | [11 empty] | 92.56 | 41.67 | 0 | 2820 | 0 |  | 450 | 300 | Y | Y | 0 | 2820 | 0 |  | 451 | 300 | Y | Y | N | [6 empty] | RB150.00 | C
A65433 | 2021-06-30 | 1 | C |  | 15 | A | STB2 | 베어링강 | STB (SF) | BM#1 | 1603 | 45 | 1564 | 1536 | 31 | 5400 |  | 3 | 0.2 | 28 |  | -1.21 | 1527 | 1564 | 213.79 | 76.61 |  | 1 | 25 | 62 | Y |  | 2021-06-30 21:38 | 71 | 1102 | 31 | 32 | 35 | 37 | 38 | 38 | 38 | 37 | 36 | 36 | 35 | 35 | 35 | 35 | 36 | 38 | 35 | 38 | -0.07 | Y | 45 | Y | 0 |  |  |  | 0.52 |  |  |  | Y | Y | Y | Y | 220 | 0.48 | 62 | 101532 | 94252 | 7998 | 15400 | 15 | 1 |  | 2021-06-30 21:42 | 1527 | 109 |  | 20 | [16 empty] | 100.68 | 100 | 0 | 0 | 0 |  | 650 |  | Y | N | 0 | 0 | 0 |  | 651 |  | Y | N | Y |  |  | Y |  |  |  | BT180180 | H
B64918 | 2021-06-30 | 2 | C | TUNDISH교체 | 1 | A | SCM810M2 | 합금강 | C | BM#2 | 1627 | 49 | 1669 | 1542 | 46 | 9500 |  | 1 | 0.2 | 20 |  | -2.57 | 1605 | 1673 | 20.15 | 0 | 0 | 22 | 77 | 55 | Y |  | 2021-06-30 22:34 | 86 | 1107 | -533 | -471 | 17 | 25 | 23 | 29 | 33 | 36 | 37 | 36 | 37 | 35 |  | 35 | 32 | 37 | 35 | 0 | -0.13 |  | 15 | Y | -0.4 | 1 | 2.12 | 2.12 |  |  |  |  | N | N | N | N | 150 | 0.48 | 61 | 93424 | 99590 | 710 | 16300 | 13 | 2 |  | 2021-06-30 22:39 | 1605 | 131 |  | 31 |  | * T/D FLUX 용탕부: 120 KG / 유탕부: 10KG 투입. * BUTT 타입롱노즐사용(일반타입. *전공정 요청 감속주입 | [14 empty] | 93.8 | 30.77 | 1000 | 0 | 0 |  | 511 | 300 | Y | Y | 1000 | 0 | 0 |  | 511 | 300 | Y | Y | N | [6 empty] | RB150.00 | C
A65434 | 2021-06-30 | 1 | C |  | 16 | A | STB2 | 베어링강 | STB (SF) | BM#1 | 1610 | 41 | 1554 | 1544 | 32 | 5600 |  | 3 | 0.18 | 25 |  | -1.19 | 1516 | 1552 | 173.54 | 86.71 |  | 35 | 51 | 65 | Y |  | 2021-06-30 22:38 | 60 | 1102 | 34 | 34 | 34 | 33 | 33 | 32 | 31 | 30 | 29 | 29 | 28 | 28 | 27 | 27 | 30 | 34 | 27 | 34 | -0.12 |  | 60 | Y | 0 |  |  |  | 0.73 |  |  |  | Y | Y | Y | Y | 210 | 0.48 | 68 | 101532 | 101216 | 7884 | 15500 | 15 | 1 |  | 2021-06-30 22:49 | 1516 | 110 |  | 25 | [16 empty] | 92.13 | 100 | 0 | 0 | 0 |  | 650 |  | Y | N | 0 | 0 | 0 |  | 651 |  | Y | N | Y |  |  | Y |  |  |  | BT180180 | H
B64919 | 2021-06-30 | 2 | C |  | 2 | A | SCM810M2 | 합금강 | C | BM#2 | 1606 | 45 | 1602 | 1534 | 39 | 8200 |  | 1 | 0.19 | 18 |  | -2.25 | 1587 | 1645 | 12.6 | 0 | 0 | 37 | 54 | 44 | Y |  | 2021-06-30 23:34 | 68 | 1098 | 32 | 29 | 27 | 26 | 26 | 25 | 23 | 23 | 22 | 21 | 20 | 20 | 18 | 18 | 24 | 27 | 18 | 0 | -0.18 |  | 50 | Y | -0.4 | [7 empty] | N | N | N | N | 140 | 0.5 | 63 | 94266 | 100653 | 997 | 15000 | 13 | 2 |  | 2021-06-30 23:40 | 1587 | 125 |  | 33 |  | *전공정 요청 감속주입 | [14 empty] | 93.61 | 41.67 | 0 | 0 | 0 |  | 511 | 300 | Y | Y | 0 | 0 | 0 |  | 511 | 300 | Y | Y | N | [6 empty] | RB150.00 | H
A65435 | 2021-06-30 | 1 | C |  | 17 | A | STB2 | 베어링강 | STB (SF) | BM#1 | 1653 | 41 | 1554 | 1576 | 25 | 4100 |  | 3 | 0.17 | 25 |  | -1.09 | 1521 | 1553 | 179.26 | 114.1 |  | 18 | 34 | 84 | Y |  | 2021-06-30 23:48 | 65 | 1097 | 26 | 29 | 31 | 34 | 35 | 36 | 36 | 35 | 35 | 34 | 34 | 34 | 34 | 34 | 34 | 36 | 34 | 35 | -0.02 | Y | 40 | Y | 0 |  |  |  | 0.63 |  |  |  | Y | Y | Y | Y | 200 | 0.48 | 66 | 101532 | 100098 | 7602 | 15600 | 15 | 1 |  | 2021-06-30 23:55 | 1521 | 113 |  | 24 | [8 empty] | A2CB1B9CF9B04254BA41D747EBAE201F | B1FACDEDBEF944C6B05B5B3A892AEC78 | 4271FD3C79084B1E8C55DD777EA33882 |  | E1E86E096BE945C49D444B5C2694818D | 83B8ED6610714723B56477D9E50DE5EB | 44888654E2E64805992201B25140E753 |  | 93.06 | 100 | 0 | 0 | 0 |  | 650 |  | Y | N | 0 | 0 | 0 |  | 651 |  | Y | N | Y |  |  | Y |  |  |  | BT180180 | H
B64920 | 2021-06-30 | 2 | C |  | 3 | A | SCM810M2 | 합금강 | C | BM#2 | 1611 | 45 | 1644 | 1549 | 36 | 7300 |  | 1 | 0.2 | 18 |  | -2.54 | 1583 | 1642 | 10.02 | 0 | 0 | 20 | 3 | 64 | Y |  | 2021-07-01 00:48 | 64 | 1100 | 14 | 13 | 16 | 18 | 18 | 17 | 17 | 16 | 15 | 13 | 12 | 11 | 9 | 9 | 15 | 18 | 9 | 0 | -0.2 | Y | 45 | Y | -0.4 | [7 empty] | N | N | N | N | 130 | 0.5 | 62 | 97225 | 97006 | -456 | 14100 | 13 | 2 |  | 2021-07-01 01:05 | 1583 | 128 |  | 23 |  | *전공정 요청 감속주입 | [14 empty] | 100.86 | 33.33 | 0 | 0 | 0 |  | 511 | 300 | Y | Y | 0 | 0 | 0 |  | 511 | 300 | Y | Y | N | [6 empty] | RB150.00 | H
A65436 | 2021-06-30 | 1 | C |  | 18 | A | STB2 | 베어링강 | STB (SF) | BM#1 | 1608 | 40 | 1557 | 1536 | 26 | 4400 |  | 3 | 0.18 | 25 |  | -1.21 | 1519 | 1555 | 181.51 | 39.74 |  | 31 | 43 | 68 | Y |  | 2021-07-01 00:41 | 63 | 1108 | 33 | 30 | 28 | 27 | 28 | 27 | 27 | 27 | 27 | 27 | 27 | 26 | 26 | 26 | 28 | 28 | 26 | 27 | -0.02 | Y | 50 | Y | 0 |  |  |  | 0.57 |  |  |  | Y | Y | Y | Y | 190 | 0.48 | 61 | 101532 | 91185 | 7365 | 15300 | 15 | 1 |  | 2021-07-01 00:49 | 1519 | 118 |  | 41 |  | *산소랜싱 | [14 empty] | 101.33 | 100 | 0 | 0 | 0 |  | 650 |  | Y | N | 0 | 0 | 0 |  | 651 |  | Y | N | Y |  |  | Y | Y |  |  | BT180180 | H
A65437 | 2021-06-30 | 1 | C |  | 19 | A | STB2 | 베어링강 | STB (SF) | BM#1 | 1612 | 40 | 1565 | 1533 | 31 | 5200 |  | 3 | 0.18 | 25 |  | -1.6 | 1514 | 1561 | 178.91 | 71.87 |  | 1 | 26 | 63 | Y |  | 2021-07-01 01:49 | 58 | 1097 | 26 | 25 | 24 | 24 | 23 | 23 | 22 | 22 | 21 | 21 | 21 | 20 | 20 | 20 | 22 | 24 | 20 | 21 | -0.08 |  | 50 | Y | 0 |  |  |  | 0.51 |  |  |  | Y | Y | Y | Y | 240 | 0.48 | 60 | 101532 | 91282 | 7568 | 15700 | 15 | 1 |  | 2021-07-01 01:56 | 1514 | 115 |  | 34 | [16 empty] | 102.3 | 100 | 0 | 0 | 0 |  | 650 |  | Y | N | 0 | 0 | 0 |  | 651 |  | Y | N | Y |  |  | Y |  |  |  | BT180180 | H
B64921 | 2021-06-30 | 2 | C |  | 4 | A | SCM810M2 | 합금강 | C | BM#2 | 1620 | 40 | 1610 | 1577 | 36 | 7000 |  | 1 | 1000 | 28 |  | -1.88 | 1591 | 1650 | 12.09 | 0 | 0 | 36 | 76 | 62 | Y |  | 2021-07-01 01:43 | 72 | 1095 | 6 | 6 | 16 | 18 | 21 | 22 | 22 | 22 | 22 | 21 | 21 | 19 | 18 | 13 | 18 | 22 | 13 | 22 | -0.16 | Y | 55 | Y | -0.2 | [7 empty] | N | N | N | N | 120 | 0.41 | 79 | 98040 | 102691 | 1309 | 15900 | 13 | 2 |  | 2021-07-01 01:45 | 1591 | 133 |  | 31 |  | *전공정 요청 20%이상 감속주입,이상공정 등록 및 생관통보(전공정 성분오버) | [14 empty] | 95.51 | 41.67 | 0 | 0 | 0 |  | 511 | 300 | Y | Y | 0 | 0 | 0 |  | 511 | 300 | Y | Y | N | [6 empty] | RB150.00 | H
A65438 | 2021-06-30 | 1 | C | TUNDISH교체전 | 20 | A | STB2 | 베어링강 | STB (SF) | BM#1 | 1605 | 45 | 1553 | 1559 | 37 | 5100 |  | 3 | 0.2 | 25 |  | -1.43 | 1518 | 1560 | 192.57 | 75.91 |  | 35 | 52 | 54 | Y |  | 2021-07-01 02:59 | 62 | 1096 | 20 | 20 | 26 | 32 | 34 | 35 | 35 | 34 | 34 | 33 | 33 | 33 | 33 | 33 | 32 | 35 | 33 | 34 | -0.02 | Y | 35 | Y | 0 |  |  |  | 0.58 |  |  |  |  | N | N | M | 230 | 0.48 | 69 | 78345 | 95444 | 7106 | 2000 | 15 | 1 |  | 2021-07-01 03:06 | 1518 | 115 |  | 25 |  |  | 426E23878C1E468DB928AE2B2D08DCC4 | 341FCC49968D4A35850505658E0293A5 | DEC861DA0DA64E928024E2DB6B141D8D | [11 empty] | 75.01 | 100 | 0 | 3500 | 0 |  | 650 |  | Y | N | 0 | 3500 | 0 |  | 651 |  | Y | N | Y |  |  | Y |  |  |  | BT180180 | H
B64923 | 2021-06-30 | 2 | C |  | 5 | A | SCM810M2 | 합금강 | C | BM#2 | 1622 | 35 | 1650 | 1597 | 32 | 6300 |  | 1 | 0.29 | 18 |  | -2.5 | 1604 | 1658 | 12.45 | 0 | 0 | 37 | 55 | 38 | Y |  | 2021-07-01 03:26 | 85 | 1092 | 10 | 9 | 29 | 38 | 43 | 46 | 47 | 47 | 46 | 46 | 45 | 44 | 43 | 35 | 40 | 47 | 35 | 46 | -0.22 | Y | 55 | Y | -0.4 | [7 empty] | N | N | N | N | 110 | 0.4 | 82 | 92708 | 105086 | 114 | 16000 | 13 | 2 |  | 2021-07-01 03:30 | 1604 | 85 |  | 8 |  | *전공정 요청 20%이상 감속주입,이상공정 등록 및 생관통보 | [14 empty] | 88.55 | 100 | 0 | 0 | 0 |  | 511 | 300 | Y | Y | 0 | 0 | 0 |  | 511 | 300 | Y | Y | N | [6 empty] | RB150.00 | H
A65439 | 2021-06-30 | 1 | C | TUNDISH교체 | 1 | A | SCR420HQ | 소입성보증강 | C2 | BM#1 | 1658 | 40 | 1648 | 1586 | 34 | 6800 |  | 3 | 0.18 | 20 |  | -1.69 | 1606 | 1648 | 0 | 301.89 |  | 18 | 35 | 56 | Y |  | 2021-07-01 04:17 | 94 | 1108 | -706 | 23 | 28 | 26 | 33 | 38 | 41 | 42 | 44 | 45 | 46 | 46 |  | 46 | 38 | 46 | 46 | 0 | 0 |  | 5 | Y | 0 |  | 2.78 | 2.78 | 1.03 |  |  |  | N | N | N | N | 150 | 0.52 | 58 | 84610 | 99169 | 7681 | 15800 | 02 | 2 |  | 2021-07-01 04:32 | 1606 | 123 |  | 36 | 21 | *T/D FLUX 유:10,용:120kg *첫Heat 수소측정치 OVER되어 이상재 등록및 생관통보-ID:101.102.103.201.202.203 | [14 empty] | 79.71 | 100 | 1000 | 0 | 0 |  | 0 |  | Y | Y | 1000 | 0 | 0 |  | 0 |  | Y | Y | N |  |  | Y |  |  |  | BT180180 | H
B64922 | 2021-06-30 | 2 | D |  | 6 | A | SCM810M2 | 합금강 | C | BM#2 | 1658 | 28 | 1651 | 1614 | 22 | 11000 |  | 1 | 0.24 | 18 |  | -2.22 | 1597 | 1646 | 12.83 | 0 | 0 | 22 | 78 | 29 | Y |  | 2021-07-01 04:58 | 78 | 1103 | 32 | 33 | 42 | 47 | 49 | 50 | 50 | 49 | 48 | 48 | 47 | 46 | 45 | 45 | 46 | 50 | 45 | 0 | -0.14 | Y | 35 | Y | -0.2 | [7 empty] | N | N | N | N | 110 | 0.5 | 62 | 101926 | 100080 | 70 | 14300 | 13 | 2 |  | 2021-07-01 04:50 | 1597 | 228 |  | 0 |  | * 전공정 요청 감속주입 | [6 empty] | CCA1E837DF2D4601B6E55C1AF0CC0DCA | F025A50A5956422C92FFC189DCF8FBD7 | 3A29EAF490E344BA9EAC242301CA09C4 |  | 280708D825F440DDB9C2D402E58B47B5 | CF38D21D9728429A8A24903EBBB817DB | 5C932DA81F804691A23CB632CC11BE24 |  | 102.54 | 100 | 0 | 0 | 0 |  | 511 | 300 | Y | Y | 0 | 0 | 0 |  | 511 | 300 | Y | Y | N | [6 empty] | RB150.00 | H
A65440 | 2021-06-30 | 1 | D |  | 2 | A | SCR420HQ | 소입성보증강 | C2 | BM#1 | 1669 | 40 | 1625 | 1578 | 27 | 5300 |  | 3 | 0.17 | 18 |  | -1.46 | 1592 | 1625 | 0 | 301.02 |  | 31 | 44 | 73 | Y |  | 2021-07-01 05:08 | 80 | 1098 | 46 | 43 | 36 | 34 | 33 | 33 | 33 | 33 | 33 | 33 | 33 | 33 |  | 33 | 35 | 36 | 33 | 33 | -0.07 | Y | 45 | Y | 0 | [7 empty] | N | N | N | N | 140 | 0.55 | 53 | 101532 | 93315 | 7035 | 15300 | 02 | 2 |  | 2021-07-01 05:16 | 1592 | 121 |  | 45 | [7 empty] | 176A1E5D740D4359A13B5501694B24F1 | 3955D823AB7E48C2A6B4E8B39549BD3D | 782572ABB7D94CBDBA51DF9DB4520AEE |  | 3E841721C8DC4D8D9C1D984762C44994 | BC1EE94B1B1A4973B12BFB14FA44BCD8 | EAE8093B13574F0A8D2ABF00807E141C |  |  | 100.28 | 100 | 0 | 0 | 0 |  | 450 |  | Y | Y | 0 | 0 | 0 |  | 451 |  | Y | Y | N |  |  | Y |  |  |  | BT180180 | H
B64924 | 2021-06-30 | 2 | D |  | 7 | A | SCM810M2 | 합금강 | C | BM#2 | 1675 | 45 | 1652 | 1568 | 26 | 5100 |  | 1 | 0.2 | 20 |  | -2.35 | 1580 | 1635 | 14.56 | 0 | 0 | 20 | 4 | 49 | Y |  | 2021-07-01 05:43 | 61 | 1100 | 40 | 36 | 34 | 32 | 30 | 29 | 28 | 27 | 26 | 25 | 23 | 21 |  | 21 | 29 | 34 | 21 | 0 | -0.29 |  | 45 | Y | -0.4 | [7 empty] | N | N | N | N | 100 | 0.55 | 55 | 102084 | 96237 | 613 | 15100 | 13 | 2 |  | 2021-07-01 05:49 | 1580 | 158 |  | 20 | [16 empty] | 10208400 | 100 | 0 | 0 | 0 |  | 511 | 300 | Y | Y | 0 | 0 | 0 |  | 511 | 300 | Y | Y | N | [6 empty] | RB150.00 | C
A65441 | 2021-06-30 | 1 | D |  | 3 | A | SCR420HQ | 소입성보증강 | C2 | BM#1 | 1678 | 40 | 1615 | 1620 | 27 | 4700 |  | 3 | 0.17 | 18 |  | -1.45 | 1583 | 1616 | 0 | 261.34 |  | 1 | 27 | 60 | Y |  | 2021-07-01 06:07 | 71 | 1093 | 33 | 30 | 28 | 27 | 27 | 28 | 28 | 27 | 27 | 27 | 27 | 26 |  | 26 | 28 | 28 | 26 | 28 | -0.04 | Y | 45 | Y | -0.2 | [7 empty] | N | N | N | N | 130 | 0.55 | 55 | 101532 | 96535 | 7565 | 15800 | 02 | 2 |  | 2021-07-01 06:31 | 1583 | 116 |  | 40 | [16 empty] | 98.1 | 100 | 0 | 0 | 0 |  | 450 |  | Y | Y | 0 | 0 | 0 |  | 451 |  | Y | Y | N |  |  | Y |  |  |  | BT180180 | H
B64925 | 2021-06-30 | 2 | D | TUNDISH교체전 | 8 | A | SCM810M2 | 합금강 | C | BM#2 | 1586 | 43 | 1640 | 1572 | 33 | 6600 |  | 1 | 0.27 | 19 |  | -2.66 | 1582 | 1641 | 25.1 | 0 | 0 | 36 | 77 | 80 | Y |  | 2021-07-01 06:27 | 63 | 1099 | 19 | 20 | 24 | 25 | 26 | 26 | 25 | 23 | 23 | 22 | 21 | 20 |  | 20 | 23 | 26 | 20 | 0 | -0.17 | Y | 35 | Y | -0.2 | [7 empty] | N | N | N | N | 150 | 0.55 | 55 | 111742 | 97491 | 1059 | 2000 | 13 | 2 |  | 2021-07-01 06:39 | 1582 | 110 |  | 31 |  |  | 94FC289BFD4E4DFA94C18926E33F7EB7 | 9BD3458FB1664FECA398832E1DF08F59 | 11166D88FC90422AA0FBBC400BCC946A | [11 empty] | 114.84 | 100 | 0 | 3090 | 0 |  | 511 | 300 | Y | Y | 0 | 3300 | 0 |  | 511 | 300 | Y | Y | N | [6 empty] | RB150.00 | C
A65442 | 2021-06-30 | 1 | D |  | 4 | A | SCR420HQ | 소입성보증강 | C2 | BM#1 | 1677 | 48 | 1619 | 1584 | 22 | 4300 |  | 3 | 0.15 | 17 |  | -1.71 | 1581 | 1618 | 0 | 239.58 |  | 35 | 53 | 57 | Y |  | 2021-07-01 07:15 | 69 | 1098 | 26 | 26 | 30 | 32 | 33 | 33 | 33 | 33 | 32 | 32 | 31 |  |  | 31 | 31 | 33 | 31 | 33 | -0.06 | Y | 35 | Y | -0.1 | [7 empty] | N | N | N | N | 120 | 0.55 | 54 | 84610 | 94382 | 7968 | 15100 | 02 | 2 |  | 2021-07-01 07:24 | 1581 | 110 |  | 28 | [16 empty] | 8461000 | 100 | 0 | 0 | 0 |  | 450 |  | Y | Y | 0 | 0 | 0 |  | 451 |  | Y | Y | N |  |  | Y |  |  |  | BT180180 | H
B64926 | 2021-07-01 | 2 | D | TUNDISH교체 | 1 | A | SM45CB | 탄소강 | SM45C | BM#2 | 1607 | 42 | 1648 | 1556 | 34 | 6600 |  | 1 | 0.25 | 16 |  | -2.87 | 1579 | 1640 | 1.69 | 36.47 | 0 | 37 | 56 | 48 | N | 1 | 2021-07-01 07:34 | 86 | 1088 | -328 | -160 | 28 | 23 | 25 | 29 | 33 | 36 | 36 | 37 | 37 | 37 | 37 | 37 | 33 | 37 | 37 | 37 | 0 |  | 15 | Y | 0 | 0.8 | 2.29 | 2.08 |  |  |  |  | N | N | N | N | 220 | 0.49 | 62 | 153098 | 96248 | -248 | 14200 | 09 | 1 |  | 2021-07-01 07:38 | 1579 | 135 |  | 46 |  | * BUTT 타입롱노즐사용(일반타입.) * T/D FLUX 용탕부: 120 KG / 유탕부: 10KG 투입. * L/D 강제개공 ID : 301, 302, 401, 402 * 연연주 혼탕부 ID : 309, 310, 311, 409, 410, 411 | [14 empty] | 159.89 | 100 | 720 | 0 | 0 |  | 649 | 400 | N | N | 700 | 0 | 0 |  | 650 | 400 | N | N | N | [6 empty] | RB110.00 | C
A65443 | 2021-07-01 | 1 | D |  | 5 | A | SCR420HQ | 소입성보증강 | C2 | BM#1 | 1669 | 40 | 1613 | 1581 | 32 | 5100 |  | 3 | 0.17 | 16 |  | -1.53 | 1590 | 1622 | 0 | 234.72 |  | 18 | 36 | 54 | Y |  | 2021-07-01 08:14 | 78 | 1090 | 30 | 30 | 35 | 38 | 40 | 40 | 41 | 40 | 40 | 40 | 40 | 40 |  | 40 | 38 | 41 | 40 | 40 | -0.04 | Y | 25 | Y | 0 | [7 empty] | N | N | N | N | 110 | 0.55 | 54 | 101532 | 96940 | 7810 | 15200 | 02 | 2 |  | 2021-07-01 08:23 | 1590 | 94 |  | 25 | 13 | [15 empty] | 97.72 | 100 | 0 | 0 | 0 |  | 450 |  | Y | Y | 0 | 0 | 0 |  | 451 |  | Y | Y | N |  |  | Y |  |  |  | BT180180 | H
B64927 | 2021-07-01 | 2 | D |  | 2 | B | SM45CR2 | 탄소강 | SM45CR2 | BM#2 | 1605 | 40 | 1617 | 1534 | 37 | 7000 |  | 1 | 0.26 | 16 |  | -2.35 | 1560 | 1620 | 0 | 30.14 | 0 | 22 | 79 | 54 | Y |  | 2021-07-01 08:52 | 66 | 1089 | 32 | 30 | 30 | 29 | 29 | 28 | 27 | 27 | 25 | 24 | 23 | 22 |  | 22 | 27 | 30 | 22 | 0 | -0.16 |  | 50 | Y | -0.2 | [7 empty] | Y | Y | Y | N | 220 | 0.47 | 63 | 43008 | 94923 | 3077 | 14600 | 09 | 1 |  | 2021-07-01 08:53 | 1560 | 130 |  | 32 | 10 | * 연연주 혼탕부 ID : 301, 401 | [14 empty] | 41.57 | 100 | 0 | 0 | 0 |  | 651 | 400 | Y | Y | 0 | 0 | 0 |  | 651 | 400 | Y | Y | N | Y | [5 empty] | RB145.00 | C
A65444 | 2021-07-01 | 1 | D |  | 6 | A | SCR420HQ | 소입성보증강 | C2 | BM#1 | 1635 | 41 | 1612 | 1575 | 26 | 5100 |  | 3 | 0.17 | 18 |  | -1.29 | 1592 | 1621 | 0 | 219.4 |  | 31 | 45 | 59 | Y |  | 2021-07-01 09:12 | 80 | 1099 | 40 | 40 | 41 | 43 | 43 | 43 | 42 | 42 | 41 | 41 | 41 | 40 |  | 40 | 42 | 43 | 40 | 43 | -0.07 | Y | 40 | Y | -0.2 | [7 empty] | N | N | N | N | 100 | 0.55 | 55 | 101532 | 95829 | 7971 | 15200 | 02 | 2 |  | 2021-07-01 09:22 | 1592 | 93 |  | 22 | [16 empty] | 10153200 | 100 | 0 | 0 | 0 |  | 450 |  | Y | Y | 0 | 0 | 0 |  | 451 |  | Y | Y | N |  |  | Y |  |  |  | BT180180 | H
A65445 | 2021-07-01 | 1 | D |  | 7 | A | SCR420HQ | 소입성보증강 | C2 | BM#1 | 1598 | 41 | 1619 | 1542 | 29 | 6000 |  | 3 | 0.17 | 18 |  | -1.44 | 1585 | 1618 | 0 | 217.07 |  | 1 | 28 | 55 | Y |  | 2021-07-01 10:10 | 73 | 1091 | 40 | 38 | 37 | 36 | 36 | 35 | 34 | 34 | 33 | 33 | 32 | 32 |  | 32 | 35 | 37 | 32 | 0 | -0.11 |  | 45 | Y | 0 | [7 empty] | N | N | N | N | 150 | 0.55 | 55 | 101532 | 96422 | 7978 | 15800 | 02 | 2 |  | 2021-07-01 10:19 | 1585 | 93 |  | 21 | [16 empty] | 10153200 | 100 | 0 | 0 | 0 |  | 450 |  | Y | Y | 0 | 0 | 0 |  | 451 |  | Y | Y | N |  |  | Y |  |  |  | BT180180 | H
B64928 | 2021-07-01 | 2 | D |  | 3 | B | SM45CR2 | 탄소강 | SM45CR2 | BM#2 | 1583 | 41 | 1628 | 1569 | 37 | 6000 |  | 1 | 0.27 | 16 |  | -2.34 | 1574 | 1633 | 0 | 26.86 | 0 | 20 | 5 | 63 | Y |  | 2021-07-01 09:49 | 80 | 1100 | 18 | 22 | 28 | 33 | 36 | 36 | 36 | 36 | 36 | 35 | 34 | 33 | 32 | 32 | 33 | 36 | 32 | 36 | -0.1 | Y | 40 | Y | -0.2 | [7 empty] | Y | Y | Y | N | 210 | 0.47 | 60 | 93335 | 91268 | 3132 | 15000 | 09 | 1 |  | 2021-07-01 10:22 | 1574 | 133 |  | 40 |  | * 샘플채취 ID : 303,403 (300mm) | [14 empty] | 99.5 | 100 | 0 | 0 | 300 |  | 650 | 400 | Y | Y | 0 | 0 | 300 |  | 650 | 400 | Y | Y | N | Y | [5 empty] | RB150.00 | H
A65446 | 2021-07-01 | 1 | D |  | 8 | A | SCR420HQ | 소입성보증강 | C2 | BM#1 | 1613 | 40 | 1604 | 1559 | 26 | 5400 |  | 3 | 0.17 | 18 |  | -1.33 | 1582 | 1611 | 0 | 202.82 |  | 35 | 54 | 62 | Y |  | 2021-07-01 11:05 | 70 | 1101 | 32 | 32 | 33 | 33 | 32 | 31 | 31 | 30 | 29 | 29 | 29 | 29 |  | 29 | 31 | 33 | 29 | 32 | -0.09 |  | 45 | Y | 0 | [7 empty] | N | N | N | N | 140 | 0.55 | 59 | 101532 | 100793 | 7957 | 15200 | 02 | 2 |  | 2021-07-01 11:12 | 1582 | 93 |  | 22 | [16 empty] | 93.36 | 100 | 0 | 0 | 0 |  | 450 |  | Y | Y | 0 | 0 | 0 |  | 451 |  | Y | Y | N |  |  | Y |  |  |  | BT180180 | H
B64929 | 2021-07-01 | 2 | D |  | 4 | B | SM45CR2 | 탄소강 | SM45CR2 | BM#2 | 1612 | 49 | 1642 | 1580 | 39 | 6200 |  | 1 | 0.34 | 16 |  | -2.37 | 1571 | 1628 | 0 | 34.37 | 0 | 36 | 78 | 67 | Y |  | 2021-07-01 11:00 | 77 | 1088 | 30 | 30 | 36 | 38 | 39 | 40 | 40 | 39 | 38 | 37 | 37 | 35 | 35 | 33 | 37 | 40 | 33 | 0 | -0.17 | Y | 40 | Y | -0.4 | [7 empty] | Y | Y | Y | N | 200 | 0.47 | 66 | 93335 | 99747 | 3103 | 14000 | 09 | 1 |  | 2021-07-01 11:01 | 1571 | 134 |  | 29 | [16 empty] | 90.84 | 100 | 0 | 0 | 0 |  | 650 | 400 | Y | Y | 0 | 0 | 0 |  | 650 | 400 | Y | Y | N | Y | [5 empty] | RB150.00 | H
A65447 | 2021-07-01 | 1 | D |  | 9 | A | SCR420HQ | 소입성보증강 | C2 | BM#1 | 1611 | 39 | 1607 | 1544 | 26 | 5400 |  | 3 | 0.16 | 17 |  | -1.59 | 1576 | 1610 | 0 | 215.86 |  | 18 | 37 | 60 | Y |  | 2021-07-01 12:03 | 64 | 1088 | 29 | 29 | 30 | 31 | 31 | 31 | 30 | 30 | 30 | 29 |  |  |  | 29 | 30 | 31 | 29 | 31 | -0.06 | Y | 30 | Y | -0.2 | [7 empty] | N | N | N | N | 130 | 0.55 | 53 | 84610 | 94725 | 8025 | 15700 | 02 | 2 |  | 2021-07-01 12:12 | 1576 | 95 |  | 25 | [16 empty] | 83.2 | 100 | 0 | 0 | 0 |  | 450 |  | Y | Y | 0 | 0 | 0 |  | 451 |  | Y | Y | N |  |  | Y |  |  |  | BT180180 | H
B64930 | 2021-07-01 | 2 | D |  | 5 | A | SM45CR2 | 탄소강 | SM45CR2 | BM#2 | 1582 | 45 | 1624 | 1520 | 38 | 7400 |  | 1 | 0.27 | 16 |  | -2.29 | 1559 | 1619 | 0 | 51.87 | 0 | 37 | 57 | 44 | Y |  | 2021-07-01 12:22 | 65 | 1099 | 30 | 31 | 32 | 32 | 32 | 31 | 31 | 29 | 28 | 27 | 26 | 24 | 23 | 23 | 29 | 32 | 23 | 32 | -0.18 |  | 50 | Y | -0.2 | [7 empty] | Y | Y | Y | N | 190 | 0.47 | 65 | 93335 | 97410 | 2890 | 15100 | 09 | 1 |  | 2021-07-01 12:22 | 1559 | 116 |  | 15 | [8 empty] | DA0CC41302F94E76922CF4A5ED5A343E | 3D88ECC3356B4F5592395E2AF991CF28 | 99D1BCAC2556438386DE7B7BA2849F5C |  | EAE28781B03E4109A179FB47E5AAFC36 | A0B2D0056D214FF0AA0C50910BF36C12 | 8A177C8D6FDC4CA489826B992B5912AE |  | 94.37 | 100 | 0 | 0 | 0 |  | 650 | 400 | Y | Y | 0 | 0 | 0 |  | 650 | 400 | Y | Y | N | Y | [5 empty] | RB150.00 | H
A65448 | 2021-07-01 | 1 | A | TUNDISH교체전 | 10 | A | SCR420HQ | 소입성보증강 | C2 | BM#1 | 1621 | 41 | 1607 | 1548 | 24 | 5200 |  | 3 | 0.18 | 18 |  | -1.44 | 1576 | 1607 | 0 | 190.62 |  | 31 | 46 | 70 | Y |  | 2021-07-01 13:00 | 64 | 1111 | 29 | 28 | 30 | 31 | 31 | 31 | 30 | 30 | 29 | 29 | 29 | 29 |  | 29 | 30 | 31 | 29 | 31 | -0.05 | Y | 40 | Y | 0 | [7 empty] | N | N | N | N | 120 | 0.55 | 57 | 101666 | 96487 | 7163 | 1800 | 02 | 2 |  | 2021-07-01 13:09 | 1576 | 89 |  | 22 |  | *전공정 요청 잔강미이월 - 이상재등록 | 8B027415C69743E69557C62300BA3712 | 26BDFC9D957F442EAA5566F96F168C6B | 581B2E460F0943CCB55543FCC6FDA255 | [11 empty] | 10166600 | 100 | 0 | 3000 | 0 |  | 450 |  | Y | Y | 0 | 3000 | 0 |  | 451 |  | Y | Y | N |  |  | Y |  |  |  | BT180180 | H
B64931 | 2021-07-01 | 2 | A |  | 6 | A | SM45CR2 | 탄소강 | SM45CR2 | BM#2 | 1618 | 39 | 1624 | 1555 | 33 | 6000 |  | 1 | 0.31 | 16 |  | -2.78 | 1554 | 1620 | 0 | 33.19 | 0 | 22 | 80 | 58 | Y |  | 2021-07-01 13:25 | 60 | 1094 | 20 | 22 | 26 | 29 | 30 | 30 | 29 | 28 | 27 | 26 | 24 | 23 | 22 | 22 | 26 | 30 | 22 | 0 | -0.2 | Y | 40 | Y | -0.2 | [7 empty] | Y | Y | Y | N | 180 | 0.47 | 61 | 92844 | 91883 | 3117 | 15300 | 09 | 1 |  | 2021-07-01 13:26 | 1554 | 111 |  | 18 | [16 empty] | 97.73 | 100 | 0 | 0 | 0 |  | 650 | 400 | Y | Y | 0 | 0 | 0 |  | 650 | 400 | Y | Y | N | Y | [5 empty] | RB170.00 | C
A65449 | 2021-07-01 | 1 | A | TUNDISH교체 | 1 | A | AE1055MS | 탄소강 | AE1055LS계 | BM#1 | 1620 | 40 | 1612 | 1564 | 26 | 5100 |  | 3 | 0.18 | 20 |  | -1.51 | 1583 | 1621 | 0 | 224.56 |  | 1 | 29 | 59 | Y |  | 2021-07-01 14:06 | 97 | 1090 | -372 | -152 | 26 | 30 | 36 | 40 | 42 | 44 | 44 | 45 | 45 | 44 | 44 | 44 | 40 | 45 | 44 | 44 | -0.07 |  | 15 | Y | 0 |  | 2.21 | 2.21 |  |  |  |  | N | N | N | N | 210 | 0.46 | 65 | 50766 | 97055 | 5645 | 16430 | 06 | 1 |  | 2021-07-01 14:14 | 1583 | 107 |  | 37 |  | *FLUX 220KG/10KG *전공정 작업지연 L/D 5TON 이월 - 이상재 등록 | [14 empty] | 49.97 | 100 | 1500 | 0 | 0 |  | 650 |  | Y | N | 1500 | 0 | 0 |  | 651 |  | Y | N | N |  | N | Y |  |  |  | BT180180 | H
B64932 | 2021-07-01 | 2 | A |  | 7 | A | SM45CR2 | 탄소강 | SM45CR2 | BM#2 | 1617 | 41 | 1617 | 1568 | 37 | 6600 |  | 1 | 0.24 | 16 |  | -2.4 | 1566 | 1625 | 0 | 14.04 | 0 | 20 | 6 | 65 | Y |  | 2021-07-01 14:30 | 72 | 1097 | 19 | 19 | 29 | 35 | 37 | 38 | 37 | 37 | 35 | 35 | 33 | 32 | 31 | 28 | 33 | 38 | 28 | 37 | -0.22 | Y | 45 | Y | -0.4 | [7 empty] | Y | Y | Y | N | 170 | 0.46 | 67 | 91179 | 98059 | 3041 |  | 09 | 1 |  | 2021-07-01 14:29 | 1566 | 112 |  | 15 |  | *전공정 지연 20%이상 감속주입 이상공정등록 및 생관통보 ID: 305 306 404 405 | [14 empty] | 90.14 | 100 | 0 | 0 | 0 |  | 650 | 400 | Y | Y | 0 | 0 | 0 |  | 650 | 400 | Y | Y | N | Y | [5 empty] | RB150.00 | H
A65450 | 2021-07-01 | 1 | A |  | 2 | B | AE1055MS | 탄소강 | AE1055LS계 | BM#1 | 1596 | 56 | 1607 | 1534 | 38 | 6600 |  | 3 | 0.17 | 34 |  | -1.11 | 1562 | 1607 | 0 | 332.44 |  | 35 | 55 | 64 | Y |  | 2021-07-01 15:38 | 76 | 1099 | 43 | 42 | 43 | 43 | 43 | 42 | 41 | 40 | 39 | 38 | 38 | 37 |  | 37 | 41 | 43 | 37 | 43 | -0.13 |  | 45 | Y | -0.2 | [7 empty] | N | N | N | N | 200 | 0.4 | 55 | 118454 | 70616 | 34084 |  | 06 | 1 |  | 2021-07-01 15:47 | 1562 | 116 |  | 11 |  | *전공정요청 감속주입 - 정속미준수 이상재 등록 *C급 HEAT T/D 잔강처리 9.7TON 이월 *L/D 잔강이월 35TON 이월 | [14 empty] | 112.23 | 100 | 0 | 0 | 0 |  | 650 |  | Y | N | 0 | 0 | 0 |  | 651 |  | Y | N | N |  |  | Y |  |  |  | BT180180 | C
B64933 | 2021-07-01 | 2 | A |  | 8 | A | SM45CR2 | 탄소강 | SM45CR2 | BM#2 | 1597 | 44 | 1629 | 1516 | 36 | 6900 |  | 1 | 0.2 | 15 |  | -2.28 | 1567 | 1616 | 0 | 23.04 | 0 | 36 | 79 | 65 | Y |  | 2021-07-01 15:38 | 73 | 1100 | 26 | 30 | 37 | 40 | 41 | 41 | 41 | 40 | 39 | 38 | 37 | 36 | 34 | 34 | 37 | 41 | 34 | 41 | -0.17 | Y | 40 | Y | -0.4 | [7 empty] | Y | Y | Y | N | 170 | 0.47 | 62 | 96761 | 92772 | 3028 | 15900 | 09 | 1 |  | 2021-07-01 15:41 | 1567 | 110 |  | 15 | [8 empty] | 7D5B333ED7F74CE4BE118E1190E07499 | 7D0F260EB3BF4814882A38C806D8E0DC | BE73AA6239294FFFA3FA8FBAC000F32F |  | E2AE7BBAB8614CA7989C949BFDEEF7FA | 6316FCD42B03481FBAD90E9154355CCA | 18E4207AFA0C476A98E487E55BD26FEA |  | 101.11 | 100 | 0 | 0 | 0 |  | 650 | 400 | Y | Y | 0 | 0 | 0 |  | 650 | 400 | Y | Y | N | Y | [5 empty] | RB114.30 | C
A65451 | 2021-07-01 | 1 | A |  | 3 | A | AE1055MS | 탄소강 | AE1055LS계 | BM#1 | 1619 | 40 | 1601 | 1556 | 32 | 5100 |  | 3 | 0.2 | 21 |  | -1.32 | 1567 | 1601 | 0 | 258.87 |  | 18 | 38 | 80 | Y |  | 2021-07-01 16:31 | 81 | 1099 | 15 | -18 | 42 | 44 | 44 | 46 | 46 | 46 | 46 | 45 | 45 | 44 |  | 44 | 39 | 46 | 44 | 46 | -0.07 | Y | 30 | Y | -0.2 | [7 empty] | N | N | N | N | 190 | 0.48 | 55 | 67688 | 90219 | 8631 | 15710 | 06 | 1 |  | 2021-07-01 16:41 | 1567 | 109 |  | 18 | [16 empty] | 69.64 | 100 | 0 | 0 | 0 |  | 650 |  | Y | N | 0 | 0 | 0 |  | 651 |  | Y | N | N |  |  | Y |  |  |  | BT180180 | H
B64934 | 2021-07-01 | 2 | A |  | 9 | A | SM45CR2 | 탄소강 | SM45CR2 | BM#2 | 1567 | 41 | 1622 | 1547 | 31 | 6400 |  | 1 | 0.25 | 15 |  | -2.61 | 1558 | 1612 | 0 | 58.49 | 0 | 37 | 58 | 76 | Y |  | 2021-07-01 16:35 | 64 | 1097 | 32 | 32 | 32 | 31 | 31 | 29 | 28 | 27 | 26 | 25 | 24 | 23 | 21 | 21 | 28 | 32 | 21 | 32 | -0.2 |  | 55 | Y | -0.4 | [7 empty] | Y | Y | Y | N | 220 | 0.47 | 65 | 96522 | 97530 | 3070 | 16500 | 09 | 1 |  | 2021-07-01 16:42 | 1558 | 105 |  | 20 | [16 empty] | 95.47 | 100 | 0 | 0 | 0 |  | 650 | 400 | Y | Y | 0 | 0 | 0 |  | 650 | 400 | Y | Y | N | Y | [5 empty] | RB105.00 | C
A65452 | 2021-07-01 | 1 | A |  | 4 | A | AE1055MS | 탄소강 | AE1055LS계 | BM#1 | 1651 | 41 | 1590 | 1591 | 25 | 4200 |  | 3 | 0.21 | 20 |  | -1.06 | 1563 | 1590 | 0 | 265.42 |  | 31 | 47 | 79 | Y |  | 2021-07-01 17:16 | 77 | 1099 | 43 | 43 | 43 | 44 | 44 | 43 | 43 | 43 | 42 | 42 | 42 | 41 | 41 | 41 | 43 | 44 | 41 | 43 | -0.03 | Y | 45 | Y | 0 | [7 empty] | N | N | N | N | 180 | 0.48 | 59 | 101532 | 89607 | 6443 | 15030 | 06 | 1 |  | 2021-07-01 17:27 | 1563 | 110 |  | 30 | [16 empty] | 105.11 | 100 | 0 | 0 | 0 |  | 650 |  | Y | N | 0 | 0 | 0 |  | 651 |  | Y | N | N |  |  | Y |  |  |  | BT180180 | H
B64935 | 2021-07-01 | 2 | A |  | 10 | B | SM45CR2 | 탄소강 | SM45CR2 | BM#2 | 1624 | 47 | 1616 | 1526 | 35 | 6400 |  | 1 | 0.2 | 15 |  | -2.18 | 1551 | 1602 | 0 | 12.48 | 0 | 22 | 81 | 65 | Y |  | 2021-07-01 17:39 | 57 | 1101 | 20 | 20 | 22 | 22 | 21 | 20 | 19 | 18 | 17 | 16 | 15 | 14 |  | 14 | 19 | 22 | 14 | 20 | -0.16 |  | 50 | Y | -0.2 | [7 empty] | Y | Y | Y | N | 210 | 0.48 | 62 | 101820 | 96240 | 3010 | 15900 | 09 | 1 |  | 2021-07-01 17:42 | 1551 | 116 |  | 22 | [16 empty] | 102.02 | 100 | 0 | 0 | 0 |  | 650 | 400 | Y | Y | 0 | 0 | 0 |  | 650 | 400 | Y | Y | N | Y | [5 empty] | RB150.00 | H
A65453 | 2021-07-01 | 1 | A |  | 5 | A | AE1055MS | 탄소강 | AE1055LS계 | BM#1 | 1657 | 44 | 1584 | 1596 | 26 | 4400 |  | 3 | 0.21 | 20 |  | -0.89 | 1561 | 1584 | 0 | 239.79 |  | 1 | 30 | 43 | Y |  | 2021-07-01 18:04 | 75 | 1101 | 41 | 38 | 38 | 37 | 37 | 36 | 35 | 34 | 34 | 32 | 31 | 30 | 29 | 27 | 34 | 38 | 27 | 0 | -0.2 |  | 55 | Y | -0.4 | [7 empty] | N | N | N | N | 170 | 0.48 | 66 | 101532 | 102685 | 7215 | 15410 | 06 | 1 |  | 2021-07-01 18:33 | 1561 | 120 |  | 42 | [8 empty] | 165098DEA8B04DBDA4B664FFACD7B68B | F085157C645E4C0DB57C7BB3F2C1D62A | 1588A864FC4F458D9361F701D0F8308B |  | A9B10969A39A4F2CA0748C57B782404F | 9E494AD928D747CABB79F036230F2ED1 | E0054C1A3E2149B289C056C11433C884 |  | 92.6 | 100 | 0 | 0 | 0 |  | 650 |  | Y | N | 0 | 0 | 0 |  | 651 |  | Y | N | N |  |  | Y |  |  |  | BT180180 | H
B64936 | 2021-07-01 | 2 | A | TUNDISH교체전 | 11 | A | SM45CR2 | 탄소강 | SM45CR2 | BM#2 | 1603 | 45 | 1630 | 1520 | 34 | 6900 |  | 1 | 0.21 | 15 |  | -2.25 | 1560 | 1612 | 0 | 13.56 | 0 | 20 | 7 | 48 | Y |  | 2021-07-01 18:32 | 66 | 1099 | 12 | 12 | 17 | 21 | 23 | 24 | 23 | 22 | 22 | 22 | 21 | 20 | 20 | 19 | 20 | 24 | 19 | 22 | -0.12 | Y | 40 | Y | -0.2 | [7 empty] | Y | N | N | N | 200 | 0.48 | 62 | 90539 | 96051 | 3049 | 2400 | 09 | 1 |  | 2021-07-01 18:36 | 1560 | 124 |  | 32 |  |  | 8635F134A08246659BAD734D8C1ABB7E | F8A381FC9CBC4A9193D39B232C00F60C | 98512E0F74114A248B734CE758D53E96 | [11 empty] | 91.41 | 100 | 0 | 4038 | 0 |  | 650 | 400 | Y | Y | 0 | 4086 | 0 |  | 650 | 400 | Y | Y | N | Y | [5 empty] | BT180180 | C
A65454 | 2021-07-01 | 1 | A |  | 6 | A | AE1055MS | 탄소강 | AE1055LS계 | BM#1 | 1571 | 41 | 1587 | 1537 | 29 | 5600 |  | 3 | 0.22 | 21 |  | -1.5 | 1548 | 1587 | 0 | 238.41 |  | 35 | 56 | 46 | Y |  | 2021-07-01 19:16 | 62 | 1098 | 26 | 25 | 27 | 28 | 29 | 30 | 29 | 29 | 29 | 28 | 28 | 27 | 27 | 26 | 28 | 30 | 26 | 29 | -0.1 | Y | 40 | Y | -0.2 | [7 empty] | N | N | N | N | 210 | 0.48 | 65 | 101532 | 99970 | 6930 | 15100 | 06 | 1 |  | 2021-07-01 19:25 | 1548 | 114 |  | 38 | [16 empty] | 94.89 | 100 | 0 | 0 | 0 |  | 650 |  | Y | N | 0 | 0 | 0 |  | 651 |  | Y | N | N |  |  | Y |  |  |  | BT180180 | H
B64937 | 2021-07-01 | 2 | A | TUNDISH교체 | 1 | A | SCM440HF | 소입성보증강 | D | BM#2 | 1620 | 56 | 1659 | 1514 | 49 | 10400 |  | 1 | 0.2 | 20 |  | -2.43 | 1585 | 1656 | 19.28 | 0 | 0 | 36 | 80 | 44 | Y |  | 2021-07-01 19:44 | 92 | 1099 | -367 | 23 | 35 | 32 | 43 | 47 | 49 | 50 | 50 | 50 | 50 |  |  | 50 | 44 | 50 | 50 | 50 | 0 |  | 15 | Y | 0 | 0.8 | 1.79 | 1.79 | 1.29 |  |  |  | N | N | N | N | 220 | 0.46 | 63 | 97070 | 96093 | 2207 | 16000 | 08 | 2 |  | 2021-07-01 19:46 | 1585 | 149 |  | 46 |  | * BUTT 타입롱노즐사용(일반타입.) * T/D FLUX 용탕부: 120 KG / 유탕부: 10KG 투입. *유탕구 1011 | [14 empty] | 98.35 | 35.29 | 1000 | 0 | 0 |  | 650 | 400 | Y | N | 1000 | 0 | 0 |  | 650 | 400 | Y | N | N | [6 empty] | RB090.00 | C
A65455 | 2021-07-01 | 1 | C |  | 7 | A | AE1055MS | 탄소강 | AE1055LS계 | BM#1 | 1583 | 41 | 1585 | 1525 | 34 | 5700 |  | 3 | 0.21 | 20 |  | -1.12 | 1557 | 1585 | 0 | 18.2 |  | 18 | 39 | 52 | Y |  | 2021-07-01 20:20 | 71 | 1100 | 25 | 28 | 31 | 32 | 34 | 34 | 34 | 34 | 33 | 33 | 32 | 32 | 31 | 31 | 32 | 34 | 31 | 34 | -0.07 | Y | 40 | Y | -0.2 | [7 empty] | N | N | N | N | 200 | 0.48 | 62 | 101532 | 96356 | 6944 | 15000 | 06 | 1 |  | 2021-07-01 20:30 | 1557 | 112 |  | 40 | [16 empty] | 100.18 | 100 | 0 | 0 | 0 |  | 650 |  | Y | N | 0 | 0 | 0 |  | 651 |  | Y | N | N |  |  | Y |  |  |  | BT180180 | H
B64938 | 2021-07-01 | 2 | C |  | 2 | A | SCM440HF | 소입성보증강 | D | BM#2 | 1598 | 47 | 1646 | 1563 | 39 | 7700 |  | 1 | 0.16 | 18 |  | -1.93 | 1565 | 1625 | 10.94 | 0 | 0 | 37 | 59 | 54 | Y |  | 2021-07-01 20:44 | 72 | 1098 | 48 | 47 | 45 | 44 | 45 | 45 | 44 | 43 | 44 | 43 | 42 | 41 | 41 | 40 | 43 | 45 | 40 | 45 | -0.09 | Y | 55 | Y | -0.2 |  |  |  | 0.99 |  |  |  | N | N | N | N | 220 | 0.49 | 65 | 94500 | 101893 | -593 | 16400 | 08 | 2 |  | 2021-07-01 20:47 | 1565 | 144 |  | 50 | [16 empty] | 92.2 | 40 | 0 | 0 | 0 |  | 651 | 400 | Y | N | 0 | 0 | 0 |  | 650 | 400 | Y | N | N | [6 empty] | RB114.30 | C
A65456 | 2021-07-01 | 1 | C | 연주종료 | 8 | A | AE1055MS | 탄소강 | AE1055LS계 | BM#1 | 1620 | 42 | 1605 | 1566 | 26 | 5000 |  | 3 | 0.18 | 20 |  | -1.74 | 1558 | 1605 | 0 | 238.78 |  | 31 | 48 | 61 | Y |  | 2021-07-01 21:31 | 72 | 1096 | 31 | 31 | 35 | 37 | 38 | 38 | 37 | 37 | 36 | 36 | 35 | 34 | 33 | 32 | 35 | 38 | 32 | 37 | -0.13 | Y | 45 | Y | -0.2 | [7 empty] | N | N | N | N | 190 | 0.48 | 86 | 91790 | 101151 | 6499 | 2000 | 06 | 0 |  | 2021-07-01 21:39 | 1558 | 119 |  | 31 |  | *연주종료 23:25 |  | 8D287292983C470382EDE25AE087359F | 8ECB063B33E84770A1903660A0C68AE0 |  |  | 6B327E99C14F4BCFB79F2E164C3A8D22 |  |  |  | 0F4A523574DC454B981BDB03A075BCFB |  |  |  |  | 84.87 | 100 | 0 | 3500 | 0 |  | 650 |  | Y | N | 0 | 3500 | 0 |  | 651 |  | Y | N | N |  |  | Y |  |  |  | BT180180 | H
B64939 | 2021-07-01 | 2 | C |  | 3 | A | SCM440HF | 소입성보증강 | D | BM#2 | 1594 | 47 | 1641 | 1528 | 39 | 7900 |  | 1 | 0.21 | 18 |  | -2.28 | 1556 | 1621 | 23.56 | 0 | 0 | 22 | 82 | 55 | Y |  | 2021-07-01 22:00 | 63 | 1103 | 39 | 33 | 31 | 29 | 29 | 28 | 27 | 26 | 25 | 24 | 23 | 22 | 20 | 20 | 27 | 31 | 20 | 0 | -0.22 |  | 50 | Y | -0.4 |  |  |  | 0.68 |  |  |  | N | N | N | N | 210 | 0.51 | 61 | 92575 | 99316 | -916 | 15300 | 08 | 2 |  | 2021-07-01 22:07 | 1556 | 150 |  | 41 | [16 empty] | 94.51 | 38.46 | 0 | 0 | 0 |  | 650 | 400 | Y | N | 0 | 0 | 0 |  | 650 | 400 | Y | N | N | [6 empty] | RB180.00 | C
A65457 | 2021-07-01 | 1 | C |  | 4 | A | SCM440HF | 소입성보증강 | D | BM#2 | 1682 | 73 | 1606 | 1592 | 31 | 5500 |  | 3 | 0.24 | 18 |  | -1.31 | 1577 | 1607 | 160.11 | 27.28 |  | 1 | 31 | 51 | Y |  | 2021-07-01 22:47 | 84 | 1099 | 18 | 18 | 29 | 34 | 36 | 38 | 39 | 38 | 39 | 38 | 38 | 38 | 38 | 37 | 35 | 39 | 37 | 38 | -0.02 | Y | 35 | Y | -0.2 |  |  |  | 0.79 |  |  |  | N | N | N | N | 200 | 0.5 | 64 | 97693 | 101272 | 2828 | 15600 | 08 | 2 |  | 2021-07-01 23:22 | 1577 | 163 |  | 56 | [8 empty] | 8A934E091BDA48F38D6AC101B520E597 | BDA44A2E36004CEAA60791FB456EF387 | 7321922D201A41A5B79F432E70E4CB70 |  | F4103A50B5C74004B1EE75F4C957FAAA | 0FF4EE455BD04A7C8CE202BF474CEBAA | 017483539DC94D2A8C5EAF655CCFA435 |  | 94.43 | 38.46 | 0 | 0 | 0 |  | 650 | 400 | Y | N | 0 | 0 | 0 |  | 650 | 400 | Y | N | N | [6 empty] | RB120.00 | C
A65458 | 2021-07-01 | 1 | C |  | 5 | A | SCM440HF | 소입성보증강 | D | BM#2 | 1589 | 41 | 1606 | 1538 | 31 | 6100 |  | 3 | 0.2 | 18 |  | -1.8 | 1562 | 1602 | 712.63 | 0 |  | 35 | 57 | 76 | Y |  | 2021-07-02 00:04 | 69 | 1092 | 35 | 32 | 30 | 28 | 26 | 27 | 26 | 25 | 25 | 25 | 24 | 25 |  | 25 | 27 | 30 | 24 | 25 | -0.13 | Y | 45 | Y | 0.2 |  |  |  | 0.63 |  |  |  | N | N | N | N | 190 | 0.51 | 63 | 95078 | 99961 | 3039 | 15900 | 08 | 2 |  | 2021-07-02 00:14 | 1562 | 122 |  | 45 | 50 | [15 empty] | 92.22 | 46.15 | 0 | 0 | 0 |  | 650 | 400 | Y | N | 0 | 0 | 0 |  | 650 | 400 | Y | N | N | [6 empty] | RB135.00 | C
A65459 | 2021-07-01 | 1 | C |  | 6 | A | SCM440HF | 소입성보증강 | D | BM#2 | 1610 | 46 | 1596 | 1528 | 37 | 6700 |  | 3 | 0.2 | 18 |  | -1.43 | 1561 | 1594 | 164.62 | 188.43 |  | 18 | 40 | 91 | Y |  | 2021-07-02 01:19 | 68 | 1098 | 24 | 27 | 29 | 31 | 32 | 32 | 31 | 31 | 30 | 29 | 28 | 27 | 27 | 26 | 29 | 32 | 26 | 31 | -0.13 | Y | 45 | Y | -0.2 |  |  |  | 0.78 |  |  |  | Y | Y | Y | Y | 180 | 0.5 | 68 | 96487 | 106302 | 1798 | 15900 | 08 | 2 |  | 2021-07-02 01:30 | 1561 | 126 |  | 32 |  | *정속규정 미준수(이상공정 등록 및 생관통보) | [14 empty] | 86.15 | 38.46 | 0 | 0 | 0 |  | 650 | 400 | Y | N | 0 | 0 | 0 |  | 650 | 400 | Y | N | N | [6 empty] | RB100.00 | C
A65460 | 2021-07-01 | 1 | C |  | 7 | A | SCM440HF | 소입성보증강 | D | BM#2 | 1612 | 57 | 1589 | 1524 | 45 | 6800 |  | 3 | 0.21 | 18 |  | -1.5 | 1562 | 1596 | 189.61 | 82.88 |  | 11 | 1 |  | Y |  | 2021-07-02 02:39 | 69 | 1100 | 23 | 27 | 29 | 31 | 33 | 33 | 32 | 32 | 31 | 30 | 30 | 29 | 29 | 28 | 30 | 33 | 28 | 29 | -0.11 | Y | 45 | Y | -0.2 |  |  |  | 0.98 |  |  |  | Y | Y | Y | Y | 170 | 0.47 | 69 | 97290 | 103445 | 2355 | 14600 | 08 | 2 |  | 2021-07-02 02:50 | 1562 | 113 |  | 21 | 26 | [15 empty] | 91.96 | 38.46 | 0 | 0 | 0 |  | 650 | 400 | Y | N | 0 | 0 | 0 |  | 650 | 400 | Y | N | N | [6 empty] | RB200.00 | C
A65461 | 2021-07-01 | 1 | C |  | 8 | B | SCM440HF | 소입성보증강 | D | BM#2 | 1615 | 41 | 1595 | 1568 | 34 | 6800 |  | 3 | 0.2 | 18 |  | -1.65 | 1559 | 1596 | 91.04 | 109.61 |  | 11 | 2 | -117 | Y |  | 2021-07-02 03:40 | 66 | 1103 | 26 | 22 | 20 | 19 | 18 | 16 | 15 | 13 | 14 | 13 | 12 | 12 | 11 | 11 | 16 | 20 | 11 | 0 | -0.18 | Y | 50 | Y | -0.2 |  |  |  | 1.19 |  |  |  | Y | Y | Y | Y | 170 | 0.49 | 64 | 113835 | 99722 | 278 | 14100 | 08 | 2 |  | 2021-07-02 03:49 | 1559 | 110 |  | 31 | [16 empty] | 114.41 | 46.67 | 0 | 0 | 0 |  | 650 | 400 | Y | N | 0 | 0 | 0 |  | 651 | 400 | Y | N | N | [6 empty] | RB228.60 | C
A65462 | 2021-07-01 | 1 | D |  | 9 | A | SCM440 | 합금강 | D | BM#2 | 1617 | 41 | 1598 | 1537 | 30 | 5900 |  | 3 | 0.17 | 15 |  | -1.7 | 1568 | 1604 | 101.4 | 142.62 |  | 20 | 9 | -163 | Y |  | 2021-07-02 04:34 | 72 | 1100 | 3 | 9 | 17 | 22 | 24 | 25 | 25 | 24 | 23 | 22 | 22 | 21 | 20 | 19 | 20 | 25 | 19 | 22 | -0.13 | Y | 45 | Y | -0.2 |  |  |  | 1.43 |  |  |  | Y | Y | Y | Y | 220 | 0.47 | 74 | 101448 | 106144 | -194 | 12900 | 08 | 2 |  | 2021-07-02 04:51 | 1568 | 116 |  | 43 | [16 empty] | 94.11 | 100 | 0 | 0 | 0 |  | 650 | 400 | Y | N | 0 | 0 | 0 |  | 650 | 400 | Y | N | N | [6 empty] | RB230.00 | C
A65463 | 2021-07-01 | 1 | D | 연주시작 | 1 | A | 34CRS4H | 합금강 | D | BM#1 | 1612 | 40 | 1631 | 1548 | 33 | 6500 |  | 3 | 0.17 | 21 |  | -1.53 | 1590 | 1629 | 0 | 308.63 |  | 18 | 41 | 51 | Y |  | 2021-07-02 05:42 | 90 | 1090 | -458 | -93 | 39 | 32 | 36 | 41 | 44 | 46 | 47 | 48 | 49 | 50 | 49 | 49 | 44 | 50 | 49 | 0 | -0.2 |  | 5 | Y | -0.2 |  | 2.51 | 2.44 | 1.25 |  |  |  | N | N | N | N | 210 | 0.48 | 62 | 83400 | 80589 | 17961 | 14800 | 18 | 2 |  | 2021-07-02 05:52 | 1590 | 106 |  | 25 |  | *T/D FLUX 유:10,용:120kg *STR#1,#2 EDGE HEATER 코일부 건조작업으로 적용不-이상재등록 *연주시작 06:10 *수소측정 기준초과(10분) ID:101.102.201.202 생관통보 | [14 empty] | 85.32 | 100 | 700 | 0 | 0 |  | 650 |  | N | Y | 700 | 0 | 0 |  | 651 |  | N | Y | N | [6 empty] | BT180180 | C
B64944 | 2021-07-01 | 2 | D |  | 10 | B | SCM440 | 합금강 | D | BM#2 | 1582 | 38 | 1635 | 1561 | 31 | 6200 |  | 1 | 0.29 | 16 |  | -2.54 | 1573 | 1625 | 0 | 40.05 | 0 | 35 | 58 | 159 | Y |  | 2021-07-02 06:21 | 77 | 1094 | 13 | 25 | 29 | 31 | 32 | 31 | 30 | 30 | 28 | 26 | 25 | 24 | 23 | 23 | 27 | 32 | 23 | 0 | -0.22 | Y | 40 | Y | -0.2 |  |  |  | 0.67 |  |  |  | N | N | N | N | 210 | 0.46 | 64 | 180387 | 94679 | -629 | 14700 | 08 | 2 |  | 2021-07-02 06:26 | 1573 | 108 |  | 11 |  | * 전공정 작업지연으로 감속주입 0.40 이상공정 등록 및 생관통보 ID : 301, 302, 303, 401, 402, 403 * 연연주 혼탕부 ID : 310, 311, 312, 410, 411, 412 * 전공정 요청으로 감속주입 | [14 empty] | 192.21 | 100 | 0 | 0 | 0 |  | 651 | 400 | Y | N | 0 | 0 | 0 |  | 650 | 400 | Y | N | N | [6 empty] | RB150.00 | C
A65464 | 2021-07-01 | 1 | D |  | 2 | A | 34CRS4H | 합금강 | D | BM#1 | 1607 | 43 | 1612 | 1542 | 27 | 5600 |  | 3 | 0.16 | 18 |  | -1.49 | 1571 | 1604 | 0 | 354.13 |  | 1 | 33 | 45 | Y |  | 2021-07-02 06:52 | 71 | 1109 | 47 | 47 | 43 | 41 | 40 | 40 | 38 | 38 | 37 | 36 | 36 | 36 | 36 | 36 | 39 | 43 | 36 | 36 | -0.13 |  | 55 | Y | 0 | [7 empty] | N | N | N | N | 200 | 0.49 | 62 | 101532 | 99566 | -1166 | 14900 | 18 | 2 |  | 2021-07-02 07:03 | 1571 | 107 |  | 18 |  | *엣지히터 코일부 가열, 미사용 | [5 empty] | 6978394DC2D34FB781508DD654460908 | 23FFE0A6FE6547638F81620E71A74A26 | 9E93335298BF463CA585D492F3D07706 |  | F417261087B248748FE491E3DF847A66 | FE7E025AA7344EA09E72CCD2559C0F1E | 7A7CEA6EC8514ACC96FCA11929766E53 |  |  | 102.61 | 100 | 0 | 0 | 0 |  | 650 |  | N | Y | 0 | 0 | 0 |  | 651 |  | N | Y | N | [6 empty] | BT180180 | C
B64945 | 2021-07-01 | 2 | D |  | 11 | B | AE4140Q | 합금강 | D4 | BM#2 | 1616 | 60 | 1616 | 1592 | 37 | 7100 |  | 1 | 0.15 | 19 |  | -1.9 | 1559 | 1606 | 11.23 | 0 | 0 | 37 | 61 | 157 | Y |  | 2021-07-02 07:28 | 65 | 1099 | 21 | 29 | 33 | 36 | 36 | 36 | 36 | 34 | 33 | 32 | 31 | 30 | 29 | 29 | 32 | 36 | 29 | 36 | -0.14 | Y | 50 | Y | 0 |  |  |  | 1.11 |  |  |  | N | N | N | N | 200 | 0.49 | 71 | 41210 | 107803 | 297 | 13900 | 08 | 2 |  | 2021-07-02 07:30 | 1559 | 116 |  | 7 |  | * 연연주 혼탕부 ID : 301, 401 * 전공정 요청으로 L/D 잔강 미실시 이상공정 등록. | [6 empty] | 3798336B3F0B4BE3972F86958FC9CA74 | B281D6A1DFB04726B26DD5F6D6AA7059 | A9DD7978CDCD41F1910DD1981A4DD59C |  | B2B2FA97C0C148C194B8610085AEF82F | 7F1DD643E0D74DEABBFAA580A5FA394A | 5FE817F93BAB4D5587B111B4BF723359 |  | 38.35 | 100 | 0 | 0 | 0 |  | 650 | 1100 | Y | Y | 0 | 0 | 0 |  | 650 | 1100 | Y | Y | Y | N | [5 empty] | RB145.00 | C
A65465 | 2021-07-02 | 1 | D |  | 3 | A | 34CRS4H | 합금강 | D | BM#1 | 1653 | 42 | 1610 | 1599 | 20 | 4200 |  | 3 | 0.17 | 17 |  | -1.85 | 1565 | 1605 | 0 | 275 |  | 11 | 3 | 51 | Y |  | 2021-07-02 07:40 | 65 | 1095 | 34 | 25 | 23 | 21 | 21 | 20 | 20 | 20 | 19 | 19 | 18 | 17 |  | 17 | 21 | 23 | 17 | 20 | -0.13 |  | 45 | Y | -0.2 | [7 empty] | N | N | N | N | 190 | 0.51 | 61 | 101532 | 99072 | 528 | 14800 | 18 | 2 |  | 2021-07-02 07:53 | 1565 | 114 |  | 34 |  | *엣지히터 코일부 가열, 100KW사용 | [14 empty] | 100.98 | 100 | 0 | 0 | 0 |  | 650 |  | N | Y | 0 | 0 | 0 |  | 651 |  | N | Y | N | [6 empty] | BT180180 | C
B64946 | 2021-07-02 | 2 | D |  | 12 | A | AE4140Q | 합금강 | D4 | BM#2 | 1595 | 44 | 1626 | 1546 | 37 | 7700 |  | 1 | 0.25 | 19 |  | 0 | 1563 | 1629 | 30.68 | 0 | 0 | 22 | 84 | 57 | Y |  | 2021-07-02 08:32 | 69 | 1090 | 26 | 31 | 36 | 39 | 39 | 38 | 37 | 36 | 34 | 33 | 31 | 29 | 26 | 26 | 34 | 39 | 26 | 0 | -0.29 | Y | 45 | Y | -0.6 |  |  |  | 0.99 |  |  |  | N | N | N | Y | 190 | 0.47 | 67 | 92845 | 103270 | -270 | 15300 | 08 | 2 |  | 2021-07-02 08:34 | 1563 | 111 |  | 14 |  | * 전공정 요청으로 L/D 잔강 미실시 이상공정 등록. * 빅사이즈 온도조건 맞지 않아 작업조건되지 않으나 생관요청으로 빅사이즈 작업 | [14 empty] | 89.62 | 100 | 0 | 0 | 0 |  | 651 | 1100 | Y | Y | 0 | 0 | 0 |  | 650 | 1100 | Y | Y | Y |  |  |  | Y |  |  | RB270.00 | C
A65466 | 2021-07-02 | 1 | D |  | 4 | A | 34CRS4H | 합금강 | D | BM#1 | 1654 | 40 | 1595 | 1584 | 19 | 3900 |  | 3 | 0.17 | 17 |  | -1.39 | 1571 | 1600 | 0 | 202.74 |  | 20 | 10 | 29 | Y |  | 2021-07-02 08:30 | 71 | 1098 | 16 | 19 | 23 | 26 | 27 | 28 | 28 | 28 | 28 | 28 | 27 | 27 |  | 27 | 25 | 28 | 27 | 28 | -0.03 | Y | 30 | Y | 0 | [7 empty] | N | N | N | N | 180 | 0.52 | 59 | 101532 | 98810 | -1110 | 13800 | 18 | 2 |  | 2021-07-02 09:00 | 1571 | 115 |  | 46 | [16 empty] | 102.25 | 100 | 0 | 0 | 0 |  | 0 |  | Y | Y | 0 | 0 | 0 |  | 0 |  | Y | Y | N | [6 empty] | BT180180 | H
B64947 | 2021-07-02 | 2 | D | 연주종료 | 13 | A | AE4140Q | 합금강 | D4 | BM#2 | 1609 | 37 | 1643 | 1548 | 34 | 6600 |  | 1 | 0.25 | 19 |  | -2.43 | 1565 | 1626 | 29.78 | 0 | 0 | 31 | 50 | 60 | Y |  | 2021-07-02 09:19 | 71 | 1089 | 22 | 27 | 31 | 34 | 35 | 35 | 35 | 33 | 33 | 32 | 30 | 29 | 27 | 27 | 31 | 35 | 27 | 35 | -0.2 | Y | 40 | Y | -0.4 |  |  |  | 0.82 |  |  |  | N | N | N | N | 180 | 0.48 | 65 | 118414 | 96315 | -15 | 2000 | 08 | 2 |  | 2021-07-02 09:22 | 1565 | 120 |  | 37 |  | * 연주종료 : 11 : 14 * 전공정 요청으로 L/D 잔강 미실시 이상공정 등록. | D500AC320A4B4B82ABFAC344D314C531 | 30A8FC512B5E4F8DA6278046624D85DB | 7A274E34A74842AAA4B31974309E8651 | [11 empty] | 122.96 | 100 | 0 | 3270 | 0 |  | 650 | 1100 | Y | Y | 0 | 3040 | 0 |  | 650 | 1100 | Y | Y | Y | [7 empty] | C
A65467 | 2021-07-02 | 1 | D |  | 5 | A | 34CRS4H | 합금강 | D | BM#1 | 1681 | 40 | 1597 | 1612 | 13 | 2800 |  | 3 | 0.16 | 17 |  | -1.43 | 1567 | 1597 | 0 | 183.3 |  | 18 | 42 | 51 | Y |  | 2021-07-02 09:28 | 67 | 1090 | 26 | 24 | 24 | 26 | 26 | 27 | 27 | 27 | 27 | 27 | 25 |  |  | 25 | 26 | 27 | 25 | 27 | -0.08 | Y | 25 | Y | -0.4 | [7 empty] | N | N | N | N | 170 | 0.45 | 61 | 84610 | 89255 | 2995 | 15500 | 18 | 2 |  | 2021-07-02 09:40 | 1567 | 115 |  | 49 |  | *전공정요청 감속주입 | [14 empty] | 92.37 | 100 | 0 | 0 | 0 |  | 650 |  | Y | Y | 0 | 0 | 0 |  | 651 |  | Y | Y | N | [6 empty] | BT180180 | C
A65468 | 2021-07-02 | 1 | D |  | 6 | A | 34CRS4H | 합금강 | D | BM#1 | 1648 | 41 | 1630 | 1577 | 34 | 6000 |  | 1 | 0.25 | 17 |  | -2.67 | 1576 | 1637 | 0 | 30.05 | 0 | 1 | 34 | 48 | Y |  | 2021-07-02 11:11 | 76 | 1098 | 24 | 24 | 36 | 42 | 44 | 44 | 43 | 43 | 42 | 40 | 38 | 36 | 33 | 33 | 39 | 44 | 33 | 0 | -0.27 | Y | 40 | Y | -0.6 | [7 empty] | N | N | N | N | 210 | 0.49 | 59 | 101532 | 94626 | -146426 | 12000 | 18 | 2 |  | 2021-07-02 11:14 | 1576 | 95 |  | 8 |  | 래들미개공으로 강제개공실시 12톤OPEN 이상공정등록ID106.206 | [14 empty] | 109.88 | 100 | 0 | 0 | 0 |  | 650 |  | Y | Y | 0 | 0 | 0 |  | 651 |  | Y | Y | N | [6 empty] | BT180180 | H
B64949 | 2021-07-02 | 2 | D |  | 7 | A | 34CRS4H | 합금강 | D | BM#1 | 1591 | 68 | 1647 | 1535 | 46 | 9000 |  | 1 | 0.31 | 17 |  | -2.55 | 1577 | 1639 | 0 | 34.77 | 0 | 37 | 62 | 58 | N | 2 | 2021-07-02 11:54 | 77 | 1088 | 28 | 31 | 36 | 38 | 40 | 40 | 39 | 38 | 37 | 35 | 33 | 31 |  | 31 | 36 | 40 | 31 | 0 | -0.26 | Y | 35 | Y | -0.4 | [7 empty] | N | N | N | N | 200 | 0.48 | 62 | 101532 | 98017 |  | 14900 | 18 | 2 |  | 2021-07-02 12:04 | 1577 | 150 |  | 28 |  | 래들미개공으로 강제개공실시 12톤OPEN 이상공정등록ID101.201 | [14 empty] | 104.67 | 100 | 0 | 0 | 0 |  | 650 |  | Y | Y | 0 | 0 | 0 |  | 651 |  | Y | Y | N | [6 empty] | BT180180 | C
B64950 | 2021-07-02 | 2 | B | TUNDISH교체전 | 8 | A | 34CRS4H | 합금강 | D | BM#1 | 1620 | 47 | 1635 | 1561 | 35 | 7200 |  | 1 | 0.24 | 18 |  | -2.76 | 1565 | 1633 | 0 | 36.05 | 0 | 22 | 85 | 69 | Y |  | 2021-07-02 12:57 | 65 | 1090 | 27 | 27 | 28 | 29 | 29 | 30 | 29 | 28 | 28 | 27 | 26 | 25 |  | 25 | 28 | 30 | 25 | 29 | -0.17 | Y | 30 | Y | -0.2 | [7 empty] | N | N | N | N | 190 | 0.51 | 64 | 99929 | 105560 | -153860 | 2000 | 18 | 2 |  | 2021-07-02 12:58 | 1565 | 127 |  | 28 | 29 |  |  | AAC9B19EBCA84426998EE83EB694DBAA | 6FF19A3DB6EE4EC091E32D46F7D512DE | C036E51A243749F896625D8BEA4281CE | [10 empty] | 96.18 | 100 | 0 | 2500 | 0 |  | 650 |  | Y | Y | 0 | 2500 | 0 |  | 651 |  | Y | Y | N | [6 empty] | BT180180 | C
B64951 | 2021-07-02 | 2 | B | TUNDISH교체 | 1 | A | SMN455M1 | 합금강 | D1 | BM#1 | 1611 | 47 | 1661 | 1580 | 42 | 8000 |  | 1 | 0.23 | 25 |  | -2.44 | 1571 | 1654 | 34.21 | 0 | 0 | 31 | 51 | 67 | Y |  | 2021-07-02 14:06 | 88 | 1089 | -328 | 1 | 28 | 26 | 33 | 37 | 40 | 41 | 43 | 44 | 44 | 44 | 44 | 44 | 39 | 44 | 44 | 44 | 0 |  | 15 | Y | 0 |  | 2.27 | 2.06 |  |  |  |  | N | N | N | N | 210 | 0.48 | 63 | 101532 | 99582 | -732 | 13500 | 16 | 1 |  | 2021-07-02 14:13 | 1571 | 157 |  | 50 |  | *T/D FLUX 유:10KG,용120KG | [14 empty] | 102.14 | 100 | 700 | 0 | 0 |  | 650 |  | Y | N | 700 | 0 | 0 |  | 650 |  | Y | N | Y | [6 empty] | BT180180 | H
B64952 | 2021-07-02 | 2 | B |  | 2 | A | SMN455M1 | 합금강 | D1 | BM#1 | 1605 | 45 | 1653 | 1549 | 38 | 7300 |  | 1 | 0.24 | 17 |  | -2.72 | 1561 | 1636 | 26.58 | 0 | 0 | 35 | 60 | 117 | Y |  | 2021-07-02 15:02 | 78 | 1087 | 42 | 37 | 34 | 34 | 34 | 34 | 34 | 34 | 34 | 34 | 33 | 32 |  | 32 | 35 | 34 | 32 | 34 | -0.04 | Y | 45 | Y | -0.2 |  |  |  | 0.75 |  |  |  | N | N | N | N | 200 | 0.49 | 59 | 84610 | 94585 | -1135 | 13700 | 16 | 1 |  | 2021-07-02 15:09 | 1561 | 157 |  | 58 | [8 empty] | 56CECA73E731402EBE3DDB2434CB0032 | C9F4FB189CCC4D909E7017440A2DCE2A | 8E7D0CC0E0E0493BA7B26C95D337F575 |  | 869C4C8033B1418B948C4622ED78A226 | 54C62BD6978248A0B6C14E3B6779648F | 1B6BCC8AACBF4A82990E5873277513DC |  | 89.3 | 100 | 0 | 0 | 0 |  | 650 |  | Y | N | 0 | 0 | 0 |  | 651 |  | Y | N | Y | [6 empty] | BT180180 | H
A65469 | 2021-07-02 | 1 | B |  | 3 | A | SMN455M1 | 합금강 | D1 | BM#1 | 1608 | 41 | 1607 | 1547 | 32 | 6500 |  | 3 | 0.18 | 18 |  | -1.45 | 1567 | 1600 | 83.08 | 62.27 |  | 18 | 43 | 210 | Y |  | 2021-07-02 16:20 | 84 | 1088 | 30 | 31 | 32 | 34 | 36 | 37 | 37 | 37 | 37 | 36 | 36 | 36 | 35 | 34 | 35 | 37 | 34 | 37 | -0.07 | Y | 40 | Y | -0.2 |  |  |  | 0.78 |  |  |  | N | N | N | N | 190 | 0.49 | 63 | 101532 | 99071 | -1271 | 14700 | 16 | 1 |  | 2021-07-02 16:46 | 1567 | 121 |  | 43 | [16 empty] | 101.94 | 100 | 0 | 0 | 0 |  | 650 |  | Y | N | 0 | 0 | 0 |  | 651 |  | Y | N | Y | [6 empty] | BT180180 | H
B64953 | 2021-07-02 | 2 | B | 연주시작 | 1 | A | AE15B34M | 합금강 | 보론강 | BM#2 | 1589 | 73 | 1670 | 1544 | 54 | 11000 |  | 1 | 0.2 | 22 |  | -2.84 | 1585 | 1679 | 21.58 | 0 | 0 | 36 | 82 |  | Y |  | 2021-07-02 16:49 | 88 | 1088 | -261 | 17 | 35 | 30 | 36 | 39 | 42 | 44 | 45 | 45 | 45 | 45 |  | 45 | 40 | 45 | 45 | 45 | 0 |  | 15 | Y | 0 |  | 3.09 | 3.03 | 1.22 |  |  |  | N | N | N | N | 220 | 0.47 | 61 | 93071 | 96315 | -2665 | 16100 | 10 | 1 |  | 2021-07-02 16:56 | 1585 | 157 |  | 22 |  | * BUTT 타입롱노즐사용(일반타입.) * T/D FLUX 용탕부: 120 KG / 유탕부: 10KG 투입. * EDGE HEATER 코일 건조로 미적용. 이상공정등록 및 생관통보 * 연주시작 : 17시 13분 * 첫 HEAT 수소 기준값 초과(10분) 이상공정 등록 및 생관통보 1차 : 3.09 2차: 2.67 3차: 1.22 | C0ACC8EFAAA64194AD6C6771EE5225BD |  | A15E47616AEE4885A73EBC44574DC1D7 |  |  |  | D7559506CF1C4117AE9E8F4D77A76F5A | 2EFE40281A2A43959FAE215DB2D8EC4C | 7A02EB9A96464C3D9D290783EB08C481 |  | B202E8A17FF546509A35DCDD18AFAD44 | 71AB746A9B50427E90D4A505A7D0F56A | 7C5B75EC15BF4F46962EAC600F899FA1 |  | 9307100 | 100 | 700 | 0 | 0 |  | 301 | 400 | N | Y | 700 | 0 | 0 |  | 300 | 400 | N | Y | N | [6 empty] | BT180180 | C
A65470 | 2021-07-02 | 1 | B |  | 4 | A | SMN455M1 | 합금강 | D1 | BM#1 | 1617 | 44 | 1607 | 1544 | 41 | 5900 |  | 1 | 0.22 | 8 |  | -2.55 | 1543 | 1576 | 8.64 | 0 | 0 | 20 | 11 | 324 | Y |  | 2021-07-02 17:58 | 60 | 1087 | 33 | 32 | 32 | 31 | 29 | 28 | 27 | 26 | 25 | 24 | 24 | 23 |  | 23 | 28 | 32 | 23 | 0 | -0.2 |  | 45 | Y | -0.2 |  |  |  | 2.37 |  |  |  | N | N | N | N | 180 | 0.49 | 57 | 84610 | 92431 | -3281 | 14500 | 16 | 1 |  | 2021-07-02 18:03 | 1543 | 114 |  | 9 | 12 | *진공기준미달 | [14 empty] | 93.65 | 100 | 0 | 0 | 0 |  | 650 |  | Y | N | 0 | 0 | 0 |  | 651 |  | Y | N | Y | [6 empty] | BT180180 | C
B64954 | 2021-07-02 | 2 | B |  | 2 | A | AE15B34M | 합금강 | 보론강 | BM#2 | 1601 | 45 | 1648 | 1542 | 40 | 7700 |  | 1 | 0.2 | 16 |  | -2.8 | 1573 | 1641 | 18.85 | 0 | 0 | 36 | 83 | -141 | Y |  | 2021-07-02 17:33 | 76 | 1089 | 44 | 37 | 33 | 32 | 31 | 30 | 30 | 29 | 29 | 28 | 27 | 27 | 25 | 25 | 30 | 33 | 25 | 0 | -0.16 |  | 50 | Y | -0.4 | [7 empty] | N | N | N | N | 220 | 0.49 | 63 | 93071 | 97633 | -433 | 15900 | 10 | 1 |  | 2021-07-02 17:35 | 1573 | 131 |  | 39 | 26 | * EDGE HEATER 코일 건조로 미적용. 이상공정등록 및 생관통보 * 샘플채취 ID : 303,403 (300mm) | [14 empty] | 95.21 | 100 | 0 | 0 | 300 |  | 301 | 400 | N | Y | 0 | 0 | 300 |  | 300 | 400 | N | Y | N | [6 empty] | BT180180 | C
A65471 | 2021-07-02 | 1 | B |  | 5 | B | SMN455M1 | 합금강 | D1 | BM#1 | 1663 | 48 | 1611 | 1575 | 33 | 5500 |  | 3 | 0.18 | 18 |  | -1.81 | 1559 | 1601 | 83.28 | 46.07 |  | 1 | 35 | 282 | Y |  | 2021-07-02 18:37 | 76 | 1088 | 21 | 27 | 31 | 34 | 35 | 36 | 36 | 36 | 36 | 35 | 34 | 34 | 33 | 33 | 33 | 36 | 33 | 36 | -0.08 | Y | 35 | Y | -0.2 |  |  |  | 0.61 |  |  |  | N | N | N | N | 170 | 0.5 | 63 | 152298 | 98131 | -1081 | 13800 | 16 | 1 |  | 2021-07-02 18:45 | 1559 | 110 |  | 29 |  | *유사강종 연연주 혼탕부 성분 확인 ID:107~109.207~209 | [14 empty] | 154.46 | 100 | 0 | 0 | 0 |  | 650 |  | Y | N | 0 | 0 | 0 |  | 651 |  | Y | N | Y | [6 empty] | BT180180 | H
B64955 | 2021-07-02 | 2 | B |  | 3 | A | AE15B34M | 합금강 | 보론강 | BM#2 | 1666 | 48 | 1641 | 1528 | 37 | 7700 |  | 1 | 0.21 | 15 |  | -2.85 | 1573 | 1636 | 19.52 | 0 | 0 | 22 | 86 | 136 | Y |  | 2021-07-02 18:29 | 76 | 1089 | 23 | 24 | 27 | 30 | 32 | 32 | 33 | 33 | 32 | 31 | 30 | 28 |  | 28 | 30 | 33 | 28 | 32 | -0.17 | Y | 30 | Y | -0.4 | [7 empty] | N | N | N | N | 210 | 0.49 | 63 | 93071 | 97769 | -1469 | 15000 | 10 | 1 |  | 2021-07-02 18:30 | 1573 | 137 |  | 47 |  | * EDGE HEATER 코일 건조로 미적용. 이상공정등록 및 생관통보 | [14 empty] | 96.75 | 100 | 0 | 0 | 0 |  | 300 | 400 | N | Y | 0 | 0 | 0 |  | 300 | 400 | N | Y | N | [6 empty] | BT180180 | C
A65472 | 2021-07-02 | 1 | B | 유사강종연연주 | 6 | A | SMN455M | 합금강 | D1 | BM#1 | 1618 | 41 | 1619 | 1545 | 31 | 5900 |  | 3 | 0.17 | 16 |  | -2.18 | 1566 | 1610 | 72.1 | 109.69 |  | 11 | 4 | 523 | Y |  | 2021-07-02 19:36 | 85 | 1088 | 33 | 34 | 35 | 37 | 39 | 39 | 39 | 39 | 39 | 38 | 38 | 38 | 39 | 39 | 37 | 39 | 38 | 39 | -0.03 | Y | 35 | Y | 0.2 |  |  |  | 0.81 |  |  |  | N | N | N | N | 210 | 0.49 | 60 | 50766 | 97082 | -582 | 13900 | 16 | 1 |  | 2021-07-02 19:43 | 1566 | 116 |  | 34 |  | *유사강종 연연주 혼탕부 성분 확인 ID:101.201 | [14 empty] | 51.49 | 100 | 0 | 0 | 0 |  | 650 |  | Y | N | 0 | 0 | 0 |  | 651 |  | Y | N | Y | [6 empty] | BT180180 | H
B64956 | 2021-07-02 | 2 | B |  | 4 | A | AE15B34M | 합금강 | 보론강 | BM#2 | 1601 | 42 | 1614 | 1537 | 32 | 6300 |  | 1 | 0.19 | 14 |  | -2.65 | 1564 | 1618 | 13.05 | 0 | 0 | 35 | 61 | 40 | Y |  | 2021-07-02 19:28 | 67 | 1087 | 26 | 25 | 26 | 26 | 27 | 27 | 26 | 26 | 25 | 24 | 24 | 23 | 23 | 22 | 25 | 27 | 22 | 26 | -0.11 | Y | 45 | Y | -0.2 | [7 empty] | N | N | N | N | 200 | 0.49 | 64 | 93071 | 99184 | 1116 | 15000 | 10 | 1 |  | 2021-07-02 19:30 | 1564 | 131 |  | 52 | [16 empty] | 92.38 | 45.45 | 0 | 0 | 0 |  | 301 | 400 | Y | Y | 0 | 0 | 0 |  | 300 | 400 | Y | Y | N | [6 empty] | BT180180 | C
A65473 | 2021-07-02 | 1 | C |  | 7 | A | SMN455M | 합금강 | D1 | BM#1 | 1604 | 38 | 1606 | 1578 | 33 | 5000 |  | 3 | 0.18 | 17 |  | -1.7 | 1563 | 1600 | 77.85 | 61.38 |  | 31 | 52 | 178 | Y |  | 2021-07-02 20:32 | 82 | 1088 | 38 | 36 | 36 | 36 | 38 | 39 | 39 | 39 | 39 | 39 | 39 | 38 | 38 | 38 | 38 | 39 | 38 | 39 | -0.03 | Y | 40 | Y | 0 |  |  |  | 0.69 |  |  |  | N | N | N | N | 200 | 0.49 | 65 | 101532 | 103150 | -1700 | 14400 | 16 | 1 |  | 2021-07-02 20:39 | 1563 | 114 |  | 41 | [16 empty] | 98.62 | 100 | 0 | 0 | 0 |  | 0 |  | Y | N | 0 | 0 | 0 |  | 0 |  | Y | N | Y | [6 empty] | BT180180 | H
B64957 | 2021-07-02 | 2 | C |  | 5 | A | AE15B34M | 합금강 | 보론강 | BM#2 | 1663 | 37 | 1629 | 1527 | 31 | 6200 |  | 1 | 0.17 | 14 |  | -2.5 | 1564 | 1615 | 13.96 | 0 | 0 | 37 | 64 | 34 | Y |  | 2021-07-02 20:27 | 67 | 1087 | 19 | 20 | 23 | 24 | 25 | 25 | 24 | 24 | 24 | 24 | 22 | 20 |  | 20 | 23 | 25 | 20 | 24 | -0.09 | Y | 40 | Y | -0.4 | [7 empty] | N | N | N | N | 190 | 0.49 | 62 | 101532 | 96304 | -154 | 13600 | 10 | 1 |  | 2021-07-02 20:29 | 1564 | 136 |  | 58 | [16 empty] | 106.09 | 33.33 | 0 | 0 | 0 |  | 301 | 400 | Y | Y | 0 | 0 | 0 |  | 300 | 400 | Y | Y | N | [6 empty] | BT180180 | C
A65474 | 2021-07-02 | 1 | C | TUNDISH교체전 | 8 | A | SMN455M | 합금강 | D1 | BM#1 | 1641 | 36 | 1583 | 1567 | 24 | 4300 |  | 3 | 0.18 | 16 |  | -1.76 | 1557 | 1593 | 84.46 | 62.87 |  | 20 | 12 | 55 | Y |  | 2021-07-02 21:30 | 76 | 1089 | 36 | 36 | 31 | 29 | 30 | 30 | 30 | 30 | 29 | 29 | 29 | 29 |  | 29 | 30 | 31 | 29 | 30 | -0.02 | Y | 45 | Y | 0 |  |  |  | 0.54 |  |  |  | N | N | N | N | 190 | 0.51 | 59 | 96944 | 97553 | -2153 | 2000 | 16 | 1 |  | 2021-07-02 21:37 | 1557 | 121 |  | 49 |  | *산소랜싱 |  | F007CD01755344BC907E08EC8E0EA62F | B98C66A193A84BA6859C1531381BBEED | [11 empty] | 99.53 | 100 | 0 | 2500 | 0 |  | 650 |  | Y | N | 0 | 2500 | 0 |  | 651 |  | Y | N | Y | [6 empty] | BT180180 | H
B64958 | 2021-07-02 | 2 | C |  | 6 | B | AE15B34M | 합금강 | 보론강 | BM#2 | 1664 | 42 | 1636 | 1536 | 30 | 6000 |  | 1 | 0.19 | 14 |  | -2.57 | 1566 | 1619 | 12.18 | 0 | 0 | 36 | 84 | 27 | N | 1 | 2021-07-02 21:26 | 69 | 1088 | 17 | 14 | 17 | 20 | 22 | 24 | 24 | 24 | 23 | 23 | 22 | 21 | 21 | 21 | 21 | 24 | 21 | 24 | -0.07 | Y | 35 | Y | 0 | [7 empty] | N | N | N | N | 180 | 0.49 | 61 | 101532 | 96665 | 585 | 13500 | 10 | 1 |  | 2021-07-02 22:25 | 1566 | 142 |  | 63 |  | *래들 미개공 강제렌싱 1회 실시 ID:301.401 *후속 B64959 래들 미개공 강제렌싱 1회 실시 ID:306.406 | [14 empty] | 104.73 | 41.67 | 0 | 0 | 0 |  | 301 | 400 | Y | Y | 0 | 0 | 0 |  | 300 | 400 | Y | Y | N | [6 empty] | BT180180 | C
B64959 | 2021-07-02 | 2 | C |  | 7 | B | AE15B34M | 합금강 | 보론강 | BM#2 | 1601 | 44 | 1650 | 1564 | 40 | 6900 |  | 1 | 0.21 | 15 |  | -2.74 | 1579 | 1639 | 12.87 | 0 | 0 | 18 | 44 | 164 | N | 1 | 2021-07-02 22:41 | 82 | 1089 | 17 | 18 | 26 | 31 | 32 | 32 | 32 | 32 | 31 | 30 | 29 | 29 | 28 | 28 | 29 | 32 | 28 | 32 | -0.1 | Y | 40 | Y | -0.2 | [7 empty] | N | N | N | N | 170 | 0.49 | 61 | 101532 | 96398 | 5052 | 15300 | 10 | 1 |  | 2021-07-02 22:47 | 1579 | 146 |  | 51 |  | *전공정 요청 L/D잔강 5톤 내림 *STR#2 코너히터기 펄트 발생으로 적용 불가,이상재 등록 및 생관통보 ID:404~406 | [14 empty] | 100.38 | 33.33 | 0 | 0 | 0 |  | 300 | 400 | Y | Y | 0 | 0 | 0 |  | 300 | 400 | Y | Y | N | [6 empty] | BT180180 | C
A65475 | 2021-07-02 | 1 | C | TUNDISH교체 | 1 | A | AE1055LS | 탄소강 | G-AE1055LS | BM#1 | 1592 | 41 | 1620 | 1540 | 37 | 6700 |  | 3 | 0.15 | 25 |  | -1.59 | 1573 | 1621 | 0 | 204.67 |  | 1 | 36 | 47 | Y |  | 2021-07-02 22:56 | 89 | 1088 | 20 | 38 | 23 | 42 | 28 | 33 | 37 | 38 | 39 | 40 | 40 | 42 |  | 42 | 37 | 42 | 28 | 0 | -2.8 |  | 5 | Y | 0.4 |  | 1.82 | 1.82 | [5 empty] | N | N | M | 210 | 0.51 | 58 | 84600 | 94082 | 7968 | 15100 | 14 | 2 |  | 2021-07-02 23:07 | 1573 | 134 |  | 50 |  | *T/D FLUX 유:10,용:220kg *Test 방안서 적용 *Sample채취 ID:103.203 각300MM | [14 empty] | 81.31 | 100 | 1500 | 0 | 300 |  | 400 |  | Y | N | 1500 | 0 | 300 |  | 400 |  | Y | N | N |  |  | Y |  |  |  | BT180180 | H
A65476 | 2021-07-02 | 1 | C |  | 2 | A | AE1055LS | 탄소강 | G-AE1055LS | BM#1 | 1645 | 41 | 1587 | 1582 | 22 | 3700 |  | 3 | 0.14 | 25 |  | -1.4 | 1545 | 1586 | 0 | 188.78 |  | 11 | 5 | 55 | Y |  | 2021-07-02 23:59 | 61 | 1110 | 42 | 42 | 27 | 22 | 20 | 42 | 28 | 32 | 44 | 21 | 27 |  |  | 27 | 31 | 44 | 21 | 42 | -4.6 | Y | 5 | Y | 1.2 | [8 empty] | N | N | Y | 210 | 0.52 | 50 | 84600 | 84061 | 7989 | 15700 | 14 | 2 |  | 2021-07-03 00:08 | 1545 | 131 |  | 45 |  | *Test 방안서 적용 | [6 empty] | 1AA714DE5044410CB02BDF7AED7F8728 | D817900C821D412686B65F8B67D50471 | DA55662186884E9BA6C2253B4E0B7F64 |  | E9E8E50BB9234069AA917A76741DC1C3 | DD9D957BE5D64A68B8ECACD44DEC7463 | 7092A2C752F44361A62637FE0161BAFC |  | 91.91 | 100 | 0 | 0 | 0 |  | 400 |  | Y | N | 0 | 0 | 0 |  | 400 |  | Y | N | N |  |  | Y |  |  |  | BT180180 | H
B64960 | 2021-07-02 | 2 | C | TUNDISH교체전 | 8 | A | AE15B34M | 합금강 | 보론강 | BM#2 | 1624 | 42 | 1629 | 1556 | 33 | 6100 |  | 1 | 0.25 | 14 |  | -2.6 | 1579 | 1630 | 9.85 | 0 | 0 | 35 | 62 | 21 | Y |  | 2021-07-02 23:48 | 82 | 1101 | 27 | 26 | 30 | 32 | 33 | 34 | 34 | 34 | 34 | 32 | 31 | 31 | 30 | 30 | 32 | 34 | 30 | 34 | -0.1 | Y | 35 | Y | -0.2 | [7 empty] | N | N | N | N | 170 | 0.49 | 61 | 90888 | 95828 | 1022 | 2000 | 10 | 1 |  | 2021-07-02 23:54 | 1579 | 139 |  | 46 |  | *STR#2 코너히터기 펄트 발생으로 적용 불가,이상공정 등록 및 생관통보 | 5CBE8A4B88EF4ACCA0F54DEC1FEE8FAE | 22F9470F75304C1DB63BD698328BDF64 | 25FC62291F674D7E8A3E277474082F61 |  |  |  | 3339FFBE2B1B4D03816982E646E8A976 | BDBF3B6CE5214971B46E4B868146A680 | 107E9EE6A5544B5DA75180BC003EF891 |  | 85F4011EC19F42C48A9FA926F2DD2F5F | F93B33BB625842259B0B6EBD4B8BF8AA | 818CD8117159414D9AED43EB800E0C2E |  | 94.58 | 100 | 0 | 2560 | 0 |  | 301 | 400 | Y | Y | 0 | 2550 | 0 |  | 300 | 400 | N | Y | N | [6 empty] | BT180180 | H
A65477 | 2021-07-02 | 1 | C |  | 3 | A | AE1055LS | 탄소강 | G-AE1055LS | BM#1 | 1649 | 43 | 1600 | 1580 | 24 | 3900 |  | 3 | 0.14 | 25 |  | -1.39 | 1552 | 1594 | 0 | 218.2 |  | 31 | 53 | 50 | Y |  | 2021-07-03 01:04 | 68 | 1098 | 31 | 21 | 26 | 29 | 31 | 31 | 32 | 32 | 32 | 33 | 33 | 33 |  | 33 | 30 | 33 | 33 | 33 | 0 |  | 10 | Y | 0 | [8 empty] | N | N | Y | 200 | 0.52 | 60 | 101520 | 95289 | 7461 | 15600 | 14 | 2 |  | 2021-07-03 01:19 | 1552 | 123 |  | 32 |  | *Test 방안서 적용 *Sample채취 ID:103.203 각300MM *산소랜싱 | [14 empty] | 98.28 | 100 | 0 | 0 | 300 |  | 400 |  | Y | N | 0 | 0 | 300 |  | 400 |  | Y | N | N |  |  | Y |  |  |  | BT180180 | H
B64961 | 2021-07-02 | 2 | C | TUNDISH교체 | 1 | A | SCR420H1V | 소입성보증강 | C | BM#2 | 1668 | 43 | 1675 | 1623 | 38 | 7000 |  | 1 | 0.21 | 20 |  | -2.14 | 1602 | 1680 | 0 | 26.59 | 0 | 37 | 65 | 23 | Y |  | 2021-07-03 01:07 | 93 | 1092 | -479 | -61 | 27 | 26 | 34 | 39 | 42 | 44 | 45 | 46 | 46 | 45 |  | 45 | 38 | 46 | 45 | 0 | -0.1 |  | 10 | Y | -0.2 | 0.9 | 2.02 | 2.02 |  |  |  |  | N | N | N | N | 150 | 0.52 | 57 | 93071 | 96681 | 4569 | 15300 | 17 | 2 |  | 2021-07-03 01:14 | 1602 | 158 |  | 50 |  | * T/D FLUX 용탕부: 120 KG / 유탕부: 10KG 투입. * BUTT 타입롱노즐사용(일반타입.) *STR#2 코너히터기 펄트 발생으로 적용 불가,이상공정 등록 및 생관통보 | [14 empty] | 92.15 | 36.36 | 1000 | 0 | 0 |  | 410 | 300 | Y | Y | 1000 | 0 | 0 |  | 411 | 300 | N | Y | N | Y | [5 empty] | BT180180 | C
A65478 | 2021-07-02 | 1 | C |  | 4 | A | AE1055LS | 탄소강 | G-AE1055LS | BM#1 | 1641 | 40 | 1600 | 1576 | 26 | 3600 |  | 3 | 0.15 | 25 |  | -1.29 | 1555 | 1593 | 0 | 166.94 |  | 20 | 13 | 55 | Y |  | 2021-07-03 01:51 | 71 | 1091 | 32 | 29 | 28 | 29 | 30 | 30 | 31 | 31 | 31 | 31 | 31 |  |  | 31 | 30 | 31 | 31 | 31 | 0 |  | 20 | Y | 0 | [8 empty] | N | N | Y | 190 | 0.52 | 51 | 84600 | 83130 | 7170 | 15500 | 14 | 2 |  | 2021-07-03 01:59 | 1555 | 123 |  | 46 |  | *SR재세팅 | [14 empty] | 91.86 | 100 | 0 | 0 | 0 |  | 400 |  | Y | N | 0 | 0 | 0 |  | 400 |  | Y | N | N |  |  | Y |  |  |  | BT180180 | H
B64962 | 2021-07-02 | 2 | C |  | 2 | A | SCR420H1V | 소입성보증강 | C | BM#2 | 1596 | 41 | 1654 | 1569 | 33 | 6800 |  | 1 | 0.21 | 14 |  | -2.48 | 1582 | 1648 | 0 | 16.32 | 0 | 36 | 85 | 32 | Y |  | 2021-07-03 02:14 | 73 | 1105 | 43 | 42 | 37 | 34 | 33 | 32 | 31 | 30 | 30 | 29 | 28 | 26 |  | 26 | 32 | 37 | 26 | 0 | -0.24 |  | 45 | Y | -0.4 | [7 empty] | N | N | N | N | 140 | 0.55 | 57 | 93071 | 98508 | 2992 | 14200 | 17 | 2 |  | 2021-07-03 02:18 | 1582 | 149 |  | 40 | 7 | *STR#2 코너히터기 펄트 발생으로 적용 불가,이상공정 등록 및 생관통보 | [14 empty] | 91.88 | 54.55 | 0 | 0 | 0 |  | 410 | 300 | Y | Y | 0 | 0 | 0 |  | 411 | 300 | N | Y | N | Y | [5 empty] | BT180180 | C
A65479 | 2021-07-02 | 1 | C |  | 5 | A | AE1055LS | 탄소강 | G-AE1055LS | BM#1 | 1655 | 40 | 1579 | 1574 | 27 | 3900 |  | 3 | 0.15 | 25 |  | -1.21 | 1551 | 1588 | 0 | 157.64 |  | 1 | 37 | 41 | Y |  | 2021-07-03 03:08 | 67 | 1109 | 30 | 30 | 33 | 35 | 36 | 36 | 36 | 35 | 34 | 34 | 33 | 33 | 33 | 32 | 34 | 36 | 32 | 36 | -0.09 | Y | 45 | Y | -0.2 | [8 empty] | N | N | Y | 180 | 0.52 | 61 | 101520 | 98409 | 7591 | 15500 | 14 | 2 |  | 2021-07-03 03:26 | 1551 | 97 |  | 21 | 21 | [15 empty] | 94.53 | 100 | 0 | 0 | 0 |  | 400 |  | Y | N | 0 | 0 | 0 |  | 400 |  | Y | N | N |  |  | Y |  |  |  | BT180180 | H
B64963 | 2021-07-02 | 2 | C |  | 3 | A | SCR420H1V | 소입성보증강 | C | BM#2 | 1622 | 41 | 1641 | 1584 | 33 | 6400 |  | 1 | 0.21 | 16 |  | -2.18 | 1577 | 1634 | 0 | 31.46 | 0 | 18 | 45 | 32 | Y |  | 2021-07-03 03:17 | 68 | 1098 | 24 | 24 | 29 | 30 | 30 | 30 | 29 | 28 | 28 | 27 | 26 | 23 |  | 23 | 28 | 30 | 23 | 30 | -0.17 | Y | 40 | Y | -0.6 | [7 empty] | N | N | N | N | 130 | 0.55 | 55 | 101173 | 97264 | 3036 | 15400 | 17 | 2 |  | 2021-07-03 03:31 | 1577 | 140 |  | 36 |  | *STR#2 코너히터기 펄트 발생으로 적용 불가,이상공정 등록 및 생관통보 | [14 empty] | 101.17 | 46.15 | 0 | 0 | 0 |  | 410 | 300 | Y | Y | 0 | 0 | 0 |  | 412 | 300 | N | Y | N | Y | [5 empty] | BT180180 | C
A65480 | 2021-07-02 | 1 | C |  | 6 | A | AE1055LS | 탄소강 | G-AE1055LS | BM#1 | 1653 | 41 | 1590 | 1581 | 21 | 3600 |  | 3 | 0.15 | 25 |  | -1.67 | 1541 | 1591 | 0 | 186.99 |  | 11 | 6 | 51 | Y |  | 2021-07-03 04:12 | 57 | 1091 | 31 | 28 | 26 | 26 | 26 | 23 | 23 | 23 | 22 | 21 | 21 |  |  | 21 | 24 | 26 | 21 | 26 | -0.11 |  | 40 | Y | 0 | [8 empty] | N | N | Y | 170 | 0.52 | 52 | 84600 | 84991 | 7959 | 15500 | 14 | 2 |  | 2021-07-03 04:23 | 1541 | 101 |  | 19 | [16 empty] | 89.05 | 100 | 0 | 0 | 0 |  | 400 |  | Y | N | 0 | 0 | 0 |  | 400 |  | Y | N | N |  |  | Y |  |  |  | BT180180 | C
B64964 | 2021-07-02 | 2 | C |  | 4 | A | SCR420H1V | 소입성보증강 | C | BM#2 | 1650 | 52 | 1649 | 1613 | 31 | 5900 |  | 1 | 0.19 | 14 |  | -2.11 | 1585 | 1641 | 0 | 16.61 | 0 | 35 | 63 | 34 | Y |  | 2021-07-03 04:20 | 76 | 1096 | 22 | 33 | 38 | 39 | 39 | 39 | 38 | 36 | 34 | 32 | 31 |  |  | 31 | 34 | 39 | 31 | 39 | -0.23 | Y | 35 | Y | -0.2 | [7 empty] | N | N | N | N | 120 | 0.55 | 56 | 143837 | 95813 | 2987 | 14400 | 17 | 2 |  | 2021-07-03 04:28 | 1585 | 139 |  | 29 |  | *STR#2 코너히터기 펄트 발생으로 적용 불가,이상공정 등록 및 생관통보 *연연주 혼탕부 성분확인 ID:307~309.406~408 | [14 empty] | 143.84 | 100 | 0 | 0 | 0 |  | 410 | 300 | Y | Y | 0 | 0 | 0 |  | 411 | 300 | N | Y | N | Y | [5 empty] | BT180180 | C
A65481 | 2021-07-02 | 1 | D |  | 7 | A | AE1055LS | 탄소강 | G-AE1055LS | BM#1 | 1614 | 41 | 1591 | 1540 | 25 | 4400 |  | 3 | 0.15 | 25 |  | -1.28 | 1553 | 1592 | 0 | 187.64 |  | 31 | 54 | 59 | Y |  | 2021-07-03 05:07 | 69 | 1099 | 21 | 26 | 32 | 35 | 36 | 37 | 37 | 37 | 36 | 36 | 36 | 35 |  | 35 | 34 | 37 | 35 | 37 | -0.06 | Y | 30 | Y | -0.2 | [8 empty] | N | N | Y | 170 | 0.52 | 57 | 84600 | 90567 | 7583 | 15500 | 14 | 2 |  | 2021-07-03 05:16 | 1553 | 96 |  | 19 | [16 empty] | 84.98 | 100 | 0 | 0 | 0 |  | 400 |  | Y | N | 0 | 0 | 0 |  | 400 |  | Y | N | N |  |  | Y |  |  |  | BT180180 | H
B64965 | 2021-07-02 | 2 | D |  | 5 | A | SCR420HC | 소입성보증강 | C | BM#2 | 1618 | 40 | 1632 | 1582 | 32 | 6000 |  | 1 | 0.17 | 17 |  | -1.93 | 1568 | 1629 | 0 | 55.88 | 0 | 37 | 66 | 26 | Y |  | 2021-07-03 05:18 | 57 | 1105 | 24 | 23 | 26 | 28 | 28 | 27 | 26 | 26 | 26 | 25 | 23 | 22 |  | 22 | 25 | 28 | 22 | 26 | -0.15 | Y | 40 | Y | -0.2 | [7 empty] | N | N | N | N | 110 | 0.55 | 57 | 50766 | 97141 | 5209 | 13500 | 17 | 2 |  | 2021-07-03 05:25 | 1568 | 123 |  | 26 | 16 | * 연연주 혼탕부 성분확인 ID : 301, 401 | [14 empty] | 50.04 | 100 | 0 | 0 | 0 |  | 410 | 300 | Y | Y | 0 | 0 | 0 |  | 411 | 300 | Y | Y | N |  | Y |  |  |  |  | BT180180 | C
A65482 | 2021-07-02 | 1 | D |  | 8 | A | AE1055LS | 탄소강 | G-AE1055LS | BM#1 | 1616 | 40 | 1580 | 1529 | 28 | 5000 |  | 3 | 0.15 | 25 |  | -1.03 | 1549 | 1580 | 0 | 168.08 |  | 20 | 14 | 73 | Y |  | 2021-07-03 06:06 | 65 | 1103 | 34 | 33 | 33 | 34 | 33 | 33 | 32 | 32 | 31 | 30 | 30 | 30 |  | 30 | 32 | 34 | 30 | 33 | -0.1 | Y | 40 | Y | 0 | [7 empty] | Y | N | N | Y | 210 | 0.52 | 53 | 84600 | 87711 | 7989 | 15400 | 14 | 2 |  | 2021-07-03 06:13 | 1549 | 92 |  | 18 | [16 empty] | 8460000 | 100 | 0 | 0 | 0 |  | 400 |  | Y | N | 0 | 0 | 0 |  | 400 |  | Y | N | N |  |  | Y |  |  |  | BT180180 | H
B64966 | 2021-07-02 | 2 | D |  | 6 | A | SCR420HC | 소입성보증강 | C | BM#2 | 1631 | 39 | 1629 | 1590 | 36 | 6100 |  | 1 | 0.2 | 17 |  | -2.31 | 1585 | 1633 | 0 | 24.98 | 0 | 36 | 86 | 24 | Y |  | 2021-07-03 06:02 | 74 | 1092 | 19 | 25 | 30 | 32 | 33 | 34 | 34 | 33 | 32 | 32 | 31 | 30 |  | 30 | 31 | 34 | 30 | 32 | -0.13 | Y | 30 | Y | -0.2 | [7 empty] | N | N | N | N | 100 | 0.55 | 56 | 101532 | 99890 | 810 | 13200 | 17 | 2 |  | 2021-07-03 06:22 | 1585 | 120 |  | 40 |  | * 전공정 요청으로 L/D 잔강 미실시 이상공정 등록. | [14 empty] | 95.51 | 100 | 0 | 0 | 0 |  | 410 | 300 | Y | Y | 0 | 0 | 0 |  | 411 | 300 | Y | Y | N | [6 empty] | BT180180 | C
A65483 | 2021-07-02 | 1 | D |  | 9 | A | AE1055LS | 탄소강 | G-AE1055LS | BM#1 | 1619 | 40 | 1580 | 1554 | 23 | 4400 |  | 3 | 0.16 | 25 |  | -1.18 | 1549 | 1584 | 0 | 200.78 |  | 1 | 38 | 62 | Y |  | 2021-07-03 07:07 | 65 | 1098 | 30 | 30 | 33 | 35 | 36 | 36 | 34 | 34 | 33 | 32 | 31 | 30 | 29 | 28 | 32 | 36 | 28 | 30 | -0.15 | Y | 55 | Y | -0.2 | [7 empty] | Y | N | N | Y | 210 | 0.45 | 73 | 101520 | 101814 | 7986 | 15100 | 14 | 2 |  | 2021-07-03 07:16 | 1549 | 88 |  | 12 |  | *전공정 요청 감속주입(정속유지강종) | [5 empty] | 106D62C09065413D996A72EEFECBE68F | 2A10279EF00E4F8F9FCA631F7E331583 | BF863F4658ED4AE58D0F1B018B80DC78 |  | 4BA61A8F0F3048FC99A80053E9A0E841 | D03E9EA9D4F3455985D5BBF2D9B21D7C | 8EE1FBDD0C174936A8A69156AEF76ECC |  |  | 10152000 | 100 | 0 | 0 | 0 |  | 400 |  | Y | N | 0 | 0 | 0 |  | 400 |  | Y | N | N |  |  | Y |  |  |  | BT180180 | C
B64967 | 2021-07-02 | 2 | D |  | 7 | A | SCR420HC | 소입성보증강 | C | BM#2 | 1676 | 37 | 1648 | 1616 | 29 | 5100 |  | 1 | 0.2 | 19 |  | -2.26 | 1585 | 1637 | 0 | 37.1 | 0 | 18 | 46 | 27 | Y |  | 2021-07-03 06:59 | 74 | 1119 | 25 | 25 | 34 | 37 | 38 | 38 | 38 | 38 | 37 | 37 | 36 | 34 | 34 | 34 | 36 | 38 | 34 | 38 | -0.1 | Y | 40 | Y | 0 | [7 empty] | N | N | N | N | 150 | 0.55 | 57 | 101397 | 102091 | 59 | 13800 | 17 | 2 |  | 2021-07-03 07:02 | 1585 | 124 |  | 40 |  | * 전공정 요청으로 L/D 잔강 미실시 이상공정 등록. | [6 empty] | E153C0A9BECA4FFB814C6D35FA10D349 | 6B4810FC2B06469F9A3F26DC53011DB9 | DB557B8714EF44DC97FC176475190C27 |  | AEE58699C0214914867933066BE89355 | 8E04A25F845541A588BBF44944976507 | 8AE4D4FFF35042E5A0BF457AEA93DAF6 |  | 99.85 | 100 | 0 | 0 | 0 |  | 410 | 300 | Y | Y | 0 | 0 | 0 |  | 411 | 300 | Y | Y | N | N | [5 empty] | BT180180 | C
B64968 | 2021-07-03 | 2 | D | TUNDISH교체전 | 8 | A | SCR420HC | 소입성보증강 | C | BM#2 | 1617 | 48 | 1629 | 1570 | 31 | 6300 |  | 1 | 0.24 | 17 |  | -2.05 | 1573 | 1621 | 0 | 32.68 | 0 | 35 | 64 | 31 | Y |  | 2021-07-03 08:08 | 62 | 1099 | 31 | 31 | 32 | 32 | 32 | 32 | 30 | 30 | 30 | 29 | 27 | 26 |  | 26 | 30 | 32 | 26 | 32 | -0.13 |  | 45 | Y | -0.2 | [7 empty] | N | N | N | N | 140 | 0.55 | 57 | 100063 | 100121 |  | 2000 | 17 | 2 |  | 2021-07-03 08:18 | 1573 | 118 |  | 30 |  | * 전공정 요청으로 L/D 잔강 미실시 이상공정 등록. | 634B08636E524E73A18ED8E54609BDD4 | 854AC587A8CD47ACA28EFB5CE0CFB231 | CACBAC88BF1E419D81DD5E720864B805 | [11 empty] | 99.76 | 100 | 0 | 3000 | 0 |  | 411 | 300 | Y | Y | 0 | 2560 | 0 |  | 411 | 300 | Y | Y | N | [6 empty] | BT180180 | C
A65484 | 2021-07-03 | 1 | D |  | 10 | A | AE1055LS | 탄소강 | G-AE1055LS | BM#1 | 1620 | 41 | 1584 | 1555 | 17 | 3700 |  | 3 | 0.16 | 25 |  | -1.2 | 1542 | 1577 | 0 | 198.2 |  | 11 | 7 | 73 | Y |  | 2021-07-03 08:03 | 58 | 1089 | 33 | 31 | 28 | 27 | 26 | 26 | 25 | 25 | 24 | 23 | 23 | 23 | 22 | 22 | 25 | 28 | 22 | 23 | -0.11 |  | 55 | Y | 0 | [7 empty] | Y | N | N | Y | 200 | 0.45 | 62 | 101520 | 89103 | 7997 | 15300 | 14 | 2 |  | 2021-07-03 08:12 | 1542 | 106 |  | 30 |  | *전공정요청 감속주입(정속유지강종) *롱노즐 9회사용 | [14 empty] | 10152000 | 100 | 0 | 0 | 0 |  | 400 |  | Y | N | 0 | 0 | 0 |  | 400 |  | Y | N | N |  |  | Y | Y |  |  | BT180180 | C
A65485 | 2021-07-03 | 1 | D |  | 11 | A | AE1055LS | 탄소강 | G-AE1055LS | BM#1 | 1632 | 40 | 1586 | 1540 | 22 | 4400 |  | 3 | 0.15 | 25 |  | -1.35 | 1544 | 1584 | 0 | 179.01 |  | 31 | 55 | 75 | Y |  | 2021-07-03 09:06 | 60 | 1088 | 26 | 39 | 21 | 23 | 24 | 24 | 24 | 24 | 23 | 23 | 23 | 22 | 22 | 22 | 24 | 24 | 22 | 24 | -0.05 | Y | 40 | Y | 0 | [7 empty] | Y | N | N | Y | 190 | 0.52 | 62 | 101520 | 99674 | 7076 | 15400 | 14 | 2 |  | 2021-07-03 09:16 | 1544 | 110 |  | 31 | [16 empty] | 94.31 | 100 | 0 | 0 | 0 |  | 400 |  | Y | N | 0 | 0 | 0 |  | 400 |  | Y | N | N |  |  | Y |  |  |  | BT180180 | C
B64969 | 2021-07-03 | 2 | D | TUNDISH교체 | 1 | A | 16MNCRS5H | 소입성보증강 | C1 | BM#2 | 1673 | 47 | 1683 | 1606 | 41 | 7500 |  | 1 | 0.22 | 19 |  | -2.69 | 1597 | 1668 | 29.06 | 0 | 0 | 37 | 67 | 42 | Y | 0 | 2021-07-03 09:33 | 85 | 1090 | -337 | 9 | 23 | 25 | 29 | 33 | 36 | 40 | 41 | 42 | 42 | 42 |  | 42 | 36 | 42 | 42 | 42 | 0 |  | 10 | Y | 0 | 0.8 | 2.36 | 2.24 |  |  |  |  | N | N | N | N | 150 | 0.49 | 60 | 101646 | 95861 | 1089 | 15900 | 05 | 1 |  | 2021-07-03 09:37 | 1597 | 128 |  | 28 | 14 | * BUTT 타입롱노즐사용(일반타입.) * T/D FLUX 용탕부: 120 KG / 유탕부: 10KG 투입. * L/D막힘으로 인하여 강제렌싱 ID : 301, 302, 401, 402 | [14 empty] | 105.22 | 100 | 730 | 0 | 0 |  | 450 | 300 | Y | Y | 700 | 0 | 0 |  | 450 | 300 | Y | Y | N | [6 empty] | RB090.00 | H
A65486 | 2021-07-03 | 1 | D |  | 12 | A | AE1055LS | 탄소강 | G-AE1055LS | BM#1 | 1619 | 42 | 1581 | 1539 | 23 | 4100 |  | 3 | 0.15 | 26 |  | -1.57 | 1540 | 1587 | 0 | 179.83 |  | 20 | 15 | 68 | Y |  | 2021-07-03 10:06 | 56 | 1097 | 27 | 26 | 25 | 24 | 25 | 24 | 24 | 23 | 22 | 22 | 21 | 21 | 21 | 21 | 23 | 25 | 21 | 24 | -0.08 | Y | 50 | Y | 0 | [7 empty] | Y | N | N | Y | 180 | 0.52 | 57 | 101520 | 92714 | 7986 | 16100 | 14 | 2 |  | 2021-07-03 10:27 | 1540 | 114 |  | 33 | [16 empty] | 10152000 | 100 | 0 | 0 | 0 |  | 400 |  | Y | N | 0 | 0 | 0 |  | 400 |  | Y | N | N |  |  | Y |  |  |  | BT180180 | H
B64970 | 2021-07-03 | 2 | D |  | 2 | B | 16MNCRS5H | 소입성보증강 | C1 | BM#2 | 1630 | 47 | 1654 | 1599 | 44 | 7500 |  | 1 | 0.15 | 19 |  | -2.5 | 1589 | 1655 | 19.17 | 7.84 | 0 | 36 | 87 | 63 | Y |  | 2021-07-03 10:39 | 77 | 1093 | 39 | 38 | 39 | 40 | 40 | 39 | 38 | 37 | 36 | 34 | 32 | 31 | 29 | 27 | 36 | 40 | 27 | 39 | -0.26 | Y | 50 | Y | -0.4 | [7 empty] | N | N | N | N | 140 | 0.49 | 67 | 95999 | 101359 | -809 | 15200 | 05 | 1 |  | 2021-07-03 10:43 | 1589 | 127 |  | 23 |  | * 전공정 요청으로 감속주입 * 샘플채취 ID : 303,403 (300mm) | [14 empty] | 95.38 | 100 | 0 | 0 | 300 |  | 450 | 300 | Y | Y | 0 | 0 | 300 |  | 450 | 300 | Y | Y | N | [6 empty] | RB090.00 | H
A65487 | 2021-07-03 | 1 | D |  | 13 | A | AE1055LS | 탄소강 | G-AE1055LS | BM#1 | 1620 | 40 | 1584 | 1584 | 19 | 3300 |  | 3 | 0.15 | 25 |  | -1.42 | 1543 | 1585 | 0 | 13.21 |  | 1 | 39 | 73 | Y |  | 2021-07-03 11:08 | 59 | 1090 | 21 | 21 | 24 | 26 | 28 | 27 | 27 | 26 | 26 | 26 | 26 | 25 | 26 | 26 | 25 | 28 | 25 | 26 | 0 | Y | 35 | Y | 0.2 | [7 empty] | Y | N | N | Y | 170 | 0.52 | 58 | 101520 | 94713 | 7987 | 15400 | 14 | 2 |  | 2021-07-03 11:19 | 1543 | 102 |  | 29 | [16 empty] | 10152000 | 100 | 0 | 0 | 0 |  | 400 |  | Y | N | 0 | 0 | 0 |  | 400 |  | Y | N | N |  |  | Y |  |  |  | BT180180 | H
B64971 | 2021-07-03 | 2 | D |  | 3 | B | 16MNCRS5H | 소입성보증강 | C1 | BM#2 | 1601 | 44 | 1648 | 1570 | 38 | 8200 |  | 1 | 0.22 | 21 |  | -2.39 | 1582 | 1651 | 14.95 | 11.56 | 0 | 18 | 47 | 71 | Y |  | 2021-07-03 11:39 | 70 | 1097 | 24 | 23 | 27 | 29 | 30 | 30 | 29 | 28 | 26 | 25 | 23 | 21 | 19 | 16 | 25 | 30 | 16 | 0 | -0.31 | Y | 45 | Y | -0.6 | [7 empty] | N | N | N | N | 130 | 0.47 | 65 | 95999 | 98225 | 675 | 14600 | 05 | 1 |  | 2021-07-03 11:55 | 1582 | 129 |  | 29 |  | * 전공정 요청으로 감속주입 | [14 empty] | 92.66 | 100 | 0 | 0 | 0 |  | 450 | 300 | Y | Y | 0 | 0 | 0 |  | 450 | 300 | Y | Y | N | [6 empty] | RB090.00 | C
A65488 | 2021-07-03 | 1 | D |  | 14 | A | AE1055LS | 탄소강 | G-AE1055LS | BM#1 | 1620 | 43 | 1585 | 1553 | 25 | 4900 |  | 3 | 0.15 | 26 |  | -1.45 | 1550 | 1593 | 0 | 195.79 |  | 11 | 8 | 65 | Y |  | 2021-07-03 12:17 | 66 | 1084 | 20 | 23 | 30 | 32 | 32 | 33 | 32 | 31 | 30 | 30 | 29 | 29 |  | 29 | 29 | 33 | 29 | 32 | -0.13 | Y | 30 | Y | 0 | [7 empty] | Y | N | N | Y | 170 | 0.52 | 59 | 101520 | 95312 | 7038 | 16000 | 14 | 2 |  | 2021-07-03 12:25 | 1550 | 103 |  | 19 | [16 empty] | 98.28 | 100 | 0 | 0 | 0 |  | 400 |  | Y | N | 0 | 0 | 0 |  | 400 |  | Y | N | N |  |  | Y |  |  |  | BT180180 | C
B64972 | 2021-07-03 | 2 | B |  | 4 | A | 16MNCRS5H | 소입성보증강 | C1 | BM#2 | 1601 | 46 | 1649 | 1562 | 38 | 7800 |  | 1 | 0.26 | 19 |  | -2.55 | 1571 | 1638 | 18.08 | 10.18 | 0 | 35 | 65 | 75 | Y |  | 2021-07-03 12:50 | 59 | 1091 | 12 | 17 | 20 | 21 | 22 | 22 | 21 | 21 | 21 | 20 | 19 | 18 | 16 | 16 | 19 | 22 | 16 | 21 | -0.15 | Y | 40 | Y | -0.4 | [7 empty] | N | N | N | N | 120 | 0.47 | 66 | 95999 | 99904 | -104 | 15200 | 05 | 1 |  | 2021-07-03 13:12 | 1571 | 132 |  | 26 |  | * 전공정 요청으로 감속주입 * 샘플채취 ID : 303,403 (300mm) | [14 empty] | 96.19 | 100 | 0 | 0 | 300 |  | 450 | 300 | Y | Y | 0 | 0 | 300 |  | 450 | 300 | Y | Y | N | [6 empty] | RB090.00 | H
A65489 | 2021-07-03 | 1 | B |  | 15 | B | AE1055LS | 탄소강 | G-AE1055LS | BM#1 | 1620 | 43 | 1588 | 1553 | 22 | 4200 |  | 3 | 0.16 | 25 |  | -1.15 | 1556 | 1590 | 0 | 170.41 |  | 31 | 56 | 60 | Y |  | 2021-07-03 13:07 | 72 | 1090 | 29 | 29 | 33 | 36 | 37 | 37 | 37 | 37 | 36 | 36 | 36 | 35 | 35 | 35 | 35 | 37 | 35 | 37 | -0.05 | Y | 40 | Y | 0 | [7 empty] | Y | N | N | Y | 210 | 0.52 | 61 | 101520 | 99889 | 7611 | 15500 | 14 | 2 |  | 2021-07-03 13:15 | 1556 | 109 |  | 30 | [16 empty] | 94.17 | 100 | 0 | 0 | 0 |  | 400 |  | Y | N | 0 | 0 | 0 |  | 400 |  | Y | N | N |  |  | Y |  |  |  | BT180180 | C
B64973 | 2021-07-03 | 2 | B |  | 5 | A | 16MNCRS5H | 소입성보증강 | C1 | BM#2 | 1601 | 41 | 1659 | 1538 | 37 | 7700 |  | 1 | 0.21 | 19 |  | -2.57 | 1570 | 1638 | 18.4 | 0 | 0 | 37 | 68 | 54 | Y |  | 2021-07-03 14:03 | 58 | 1094 | 14 | 15 | 21 | 23 | 24 | 23 | 23 | 22 | 21 | 20 | 19 | 17 | 16 | 15 | 20 | 24 | 15 | 23 | -0.2 | Y | 45 | Y | -0.2 | [7 empty] | N | N | N | N | 110 | 0.49 | 66 | 95999 | 100645 | 805 | 15000 | 05 | 1 |  | 2021-07-03 14:06 | 1570 | 111 |  | 20 |  | * 전공정 요청으로 감속주입 | [14 empty] | 95 | 100 | 0 | 0 | 0 |  | 451 | 300 | Y | Y | 0 | 0 | 0 |  | 450 | 300 | Y | Y | N | [6 empty] | RB090.00 | C
A65490 | 2021-07-03 | 1 | B |  | 16 | B | AE1055LS | 탄소강 | G-AE1055LS | BM#1 | 1620 | 42 | 1586 | 1522 | 27 | 5400 |  | 3 | 0.15 | 25 |  | -1.41 | 1545 | 1586 | 0 | 193.82 |  | 20 | 16 | 54 | Y |  | 2021-07-03 14:13 | 61 | 1088 | 35 | 34 | 31 | 29 | 29 | 27 | 26 | 25 | 25 | 24 | 23 | 23 |  | 23 | 27 | 31 | 23 | 0 | -0.16 |  | 50 | Y | 0 | [8 empty] | N | N | Y | 210 | 0.52 | 58 | 101520 | 93126 | 7924 | 15600 | 14 | 2 |  | 2021-07-03 14:26 | 1545 | 108 |  | 25 | [16 empty] | 99.43 | 100 | 0 | 0 | 0 |  | 400 |  | Y | N | 0 | 0 | 0 |  | 400 |  | Y | N | N |  |  | Y |  |  |  | BT180180 | H
B64974 | 2021-07-03 | 2 | B |  | 6 | A | 16MNCRS5H | 소입성보증강 | C1 | BM#2 | 1609 | 42 | 1645 | 1567 | 36 | 7400 |  | 1 | 0.18 | 19 |  | -2.52 | 1576 | 1640 | 13.39 | 6.6 | 0 | 36 | 88 | 64 | Y |  | 2021-07-03 15:08 | 64 | 1094 | 12 | 13 | 24 | 26 | 28 | 28 | 28 | 28 | 27 | 27 | 26 | 25 | 25 | 25 | 25 | 28 | 25 | 28 | -0.07 | Y | 40 | Y | 0 | [7 empty] | N | N | N | N | 100 | 0.52 | 62 | 95999 | 102095 | -645 | 14100 | 05 | 1 |  | 2021-07-03 15:08 | 1576 | 118 |  | 20 |  | * 전공정 요청으로 감속주입 | [6 empty] | 738612EE07894A85B00A0D269CCDB093 | 855A81DD750B4857895105356EABE5DB | 5E7421A3C0B14877B93AD255D793130E |  | FDC72F785DD54018A345D593FE350FC3 | 2C04A7A45403400EB94E6B0677C15622 | 223EBF5FD3724D8990CA3DDB19F4A4B3 |  | 94.72 | 100 | 0 | 0 | 0 |  | 450 | 300 | Y | Y | 0 | 0 | 0 |  | 450 | 300 | Y | Y | N | [6 empty] | RB090.00 | H
A65491 | 2021-07-03 | 1 | B |  | 17 | A | AE1055LS | 탄소강 | G-AE1055LS | BM#1 | 1648 | 40 | 1584 | 1574 | 18 | 3400 |  | 3 | 0.15 | 25 |  | -1.33 | 1549 | 1589 | 0 | 180.38 |  | 1 | 40 | 55 | Y |  | 2021-07-03 15:05 | 65 | 1105 | 22 | 22 | 24 | 24 | 26 | 27 | 27 | 28 | 28 | 27 | 27 | 27 | 28 | 28 | 26 | 28 | 27 | 28 | -0.05 | Y | 20 | Y | 0.2 | [8 empty] | N | N | Y | 200 | 0.52 | 56 | 84600 | 91725 | 7675 | 15300 | 14 | 2 |  | 2021-07-03 15:15 | 1549 | 106 |  | 34 | [16 empty] | 84.81 | 100 | 0 | 0 | 0 |  | 400 |  | Y | N | 0 | 0 | 0 |  | 400 |  | Y | N | N |  |  | Y |  |  |  | BT180180 | H
B64975 | 2021-07-03 | 2 | B |  | 7 | A | 16MNCRS5H | 소입성보증강 | C1 | BM#2 | 1637 | 43 | 1665 | 1564 | 37 | 7500 |  | 1 | 0.17 | 19 |  | -2.54 | 1576 | 1643 | 13.55 | 5.43 | 0 | 18 | 48 | 51 | Y |  | 2021-07-03 16:05 | 64 | 1096 | 21 | 24 | 28 | 30 | 31 | 30 | 30 | 28 | 28 | 26 | 25 | 23 |  | 23 | 27 | 31 | 23 | 30 | -0.23 | Y | 35 | Y | -0.4 | [7 empty] | N | N | N | N | 150 | 0.5 | 60 | 95999 | 96010 | 1490 | 15300 | 05 | 1 |  | 2021-07-03 16:06 | 1576 | 125 |  | 26 |  | * 짧은 B/M 소재 작업 지연으로 감속주입 요청 함. | [14 empty] | 98.97 | 41.18 | 0 | 0 | 0 |  | 450 | 300 | Y | Y | 0 | 0 | 0 |  | 451 | 300 | Y | Y | N | [6 empty] | RB090.00 | H
A65492 | 2021-07-03 | 1 | B |  | 18 | A | AE1055LS | 탄소강 | G-AE1055LS | BM#1 | 1601 | 41 | 1586 | 1522 | 31 | 5100 |  | 3 | 0.15 | 25 |  | -1.44 | 1548 | 1591 | 0 | 161.83 |  | 11 | 9 | 50 | Y |  | 2021-07-03 16:06 | 64 | 1094 | 27 | 26 | 26 | 26 | 26 | 26 | 26 | 25 | 25 | 24 | 24 | 24 |  | 24 | 25 | 26 | 24 | 26 | -0.04 | Y | 45 | Y | 0 | [8 empty] | N | N | Y | 190 | 0.52 | 58 | 101520 | 93511 | 7639 | 15500 | 14 | 2 |  | 2021-07-03 16:14 | 1548 | 106 |  | 30 | [16 empty] | 98.09 | 100 | 0 | 0 | 0 |  | 400 |  | Y | N | 0 | 0 | 0 |  | 400 |  | Y | N | N |  |  | Y |  |  |  | BT180180 | H
A65493 | 2021-07-03 | 1 | B |  | 19 | A | AE1055LS | 탄소강 | G-AE1055LS | BM#1 | 1613 | 40 | 1608 | 1555 | 29 | 5400 |  | 3 | 0.15 | 25 |  | -1.71 | 1557 | 1608 | 0 | 158.93 |  | 33 | 1 | 26852 | Y |  | 2021-07-03 17:08 | 73 | 1105 | 24 | 24 | 22 | 23 | 25 | 26 | 27 | 26 | 26 | 25 | 25 | 24 | 24 | 24 | 25 | 27 | 24 | 26 | -0.05 | Y | 30 | Y | 0 | [8 empty] | N | N | Y | 180 | 0.51 | 58 | 152280 | 93037 | 7013 | 15800 | 14 | 2 |  | 2021-07-03 17:20 | 1557 | 101 |  | 27 | 8 | *유사강종 연연주 혼탕부 성분 확인 ID:107~109.207~209 | [14 empty] | 151.98 | 100 | 0 | 0 | 0 |  | 400 |  | Y | N | 0 | 0 | 0 |  | 400 |  | Y | N | N |  |  | Y | Y |  |  | BT180180 | H
B64976 | 2021-07-03 | 2 | B | TUNDISH교체전 | 8 | A | 16MNCRS5H | 소입성보증강 | C1 | BM#2 | 1665 | 45 | 1644 | 1589 | 40 | 7500 |  | 1 | 0.14 | 19 |  | -2.27 | 1575 | 1638 | 9.75 | 4.13 | 0 | 35 | 66 | 45 | Y |  | 2021-07-03 17:09 | 63 | 1075 | 20 | 22 | 25 | 27 | 27 | 27 | 26 | 24 | 25 | 24 | 22 | 21 | 19 | 19 | 24 | 27 | 19 | 27 | -0.18 | Y | 45 | Y | -0.4 | [7 empty] | N | N | N | N | 140 | 0.49 | 61 | 101646 | 94593 | -146393 | 2000 | 05 | 1 |  | 2021-07-03 17:18 | 1575 | 124 |  | 24 |  | * 짧은 B/M 소재 작업 지연으로 감속주입 요청 함. | C3555089F26E4B839C534814CA2722BC | BF375AA2F83E4C0CA51EBCCF44CA3133 | F2B2146D3E0642BE8C7221223A6DB102 | [11 empty] | 107.11 | 38.89 | 0 | 3650 | 0 |  | 450 | 300 | Y | Y | 0 | 3750 | 0 |  | 450 | 300 | Y | Y | N | [6 empty] | RB090.00 | H
A65494 | 2021-07-03 | 1 | B | 유사강종연연주 | 20 | A | P-AE1055LSM | 탄소강 | G-AE1055LS | BM#1 | 1625 | 41 | 1581 | 1560 | 18 | 3400 |  | 3 | 0.15 | 25 |  | -1.11 | 1548 | 1581 | 0 | 136.5 |  | 20 | 17 | 54 | Y |  | 2021-07-03 18:07 | 64 | 1095 | 24 | 23 | 26 | 29 | 30 | 31 | 31 | 30 | 30 | 29 | 29 | 29 | 30 | 30 | 29 | 31 | 29 | 30 | 0 | Y | 30 | Y | 0.2 | [8 empty] | Y | Y | Y | 170 | 0.52 | 58 | 50766 | 95697 | 5253 | 15800 | 14 | 2 |  | 2021-07-03 18:17 | 1548 | 99 |  | 27 |  | *유사강종 연연주 혼탕부 성분 확인 ID:101.201 | [14 empty] | 50.21 | 100 | 0 | 0 | 0 |  | 400 |  | Y | N | 0 | 0 | 0 |  | 401 |  | Y | N | N |  |  | Y |  |  |  | BT180180 | H
B64977 | 2021-07-03 | 2 | B | TUNDISH교체 | 1 | A | SBMA75 | 합금강 | D1 | BM#2 | 1640 | 46 | 1648 | 1535 | 39 | 7800 |  | 1 | 0.14 | 21 |  | -2.18 | 1575 | 1643 | 0 | 18.2 | 0 | 37 | 69 | 42 | Y |  | 2021-07-03 18:09 | 84 | 1100 | 29 | 19 | 26 | 33 | 37 | 38 | 39 | 38 | 38 |  |  |  |  | 38 | 34 | 39 | 38 | 38 | -0.1 |  | 10 | Y | 0 | 0.7 | 2.49 | 2.49 |  |  |  |  | N | N | N | N | 220 | 0.48 | 59 | 93633 | 90996 | 7604 | 16000 | 03 | 2 |  | 2021-07-03 18:10 | 1575 | 148 |  | 49 |  | * BUTT 타입롱노즐사용(일반타입.) * T/D FLUX 용탕부: 120 KG / 유탕부: 10KG 투입. | [14 empty] | 95.4 | 36.36 | 700 | 0 | 0 |  | 650 | 400 | Y | Y | 700 | 0 | 0 |  | 651 | 400 | Y | Y | N |  | Y |  |  |  |  | RB085.00 | C
A65495 | 2021-07-03 | 1 | B |  | 21 | A | P-AE1055LSM | 탄소강 | G-AE1055LS | BM#1 | 1641 | 41 | 1590 | 1566 | 21 | 3500 |  | 3 | 0.15 | 25 |  | 0 | 1548 | 1590 | 0 | 145.39 |  | 1 | 41 | 50 | Y |  | 2021-07-03 19:13 | 64 | 1097 | 30 | 29 | 30 | 32 | 32 | 32 | 31 | 30 | 30 | 29 | 29 | 29 | 28 | 28 | 30 | 32 | 28 | 32 | -0.08 | Y | 50 | Y | 0 | [8 empty] | Y | Y | Y | 170 | 0.48 | 65 | 84610 | 97258 | 5642 | 15300 | 14 | 2 |  | 2021-07-03 19:20 | 1548 | 99 |  | 21 | [8 empty] | 0373CFFD38EB4E29AC178E1F3BBA111B | ADBDCC66C7EB4A2BAB38603E933C12C5 | 8F482897A57B4F36B9BD47028D40535C |  | 5F695F3720D745E09A3B0A7EED12FDE0 | 338F2450C40340AB90253BE6AF15CD5A | CF0D54F286044DD491623F96868359D8 |  | 80.89 | 100 | 0 | 0 | 300 |  | 400 |  | Y | N | 0 | 0 | 300 |  | 401 |  | Y | N | N |  |  | Y |  |  |  | BT180180 | H
B64978 | 2021-07-03 | 2 | B |  | 2 | A | SBMA75 | 합금강 | D1 | BM#2 | 1609 | 46 | 1625 | 1532 | 39 | 7800 |  | 1 | 0.13 | 19 |  | -2.24 | 1563 | 1627 | 0 | 14.92 | 0 | 31 | 57 | 150 | Y |  | 2021-07-03 19:12 | 72 | 1091 | 37 | 33 | 30 | 30 | 30 | 29 | 28 | 27 | 27 | 27 | 26 | 25 |  | 25 | 29 | 30 | 25 | 30 | -0.11 |  | 45 | Y | -0.2 | [7 empty] | N | N | N | N | 220 | 0.51 | 59 | 93097 | 95022 | 5028 | 15300 | 03 | 2 |  | 2021-07-03 19:13 | 1563 | 138 |  | 45 | [16 empty] | 93.42 | 37.5 | 0 | 0 | 0 |  | 650 | 400 | Y | Y | 0 | 0 | 0 |  | 651 | 400 | Y | Y | N |  | Y |  |  |  |  | RB100.00 | C
A65496 | 2021-07-03 | 1 | B |  | 22 | A | P-AE1055LSM | 탄소강 | G-AE1055LS | BM#1 | 1634 | 41 | 1588 | 1553 | 26 | 4200 |  | 3 | 0.15 | 25 |  | -1.25 | 1546 | 1583 | 0 | 142.45 |  | 11 | 10 | 59 | Y |  | 2021-07-03 20:09 | 62 | 1102 | 27 | 27 | 25 | 25 | 25 | 24 | 24 | 23 | 23 | 22 | 21 | 21 | 21 | 21 | 23 | 25 | 21 | 25 | -0.07 | Y | 55 | Y | 0 | [8 empty] | Y | Y | Y | 210 | 0.48 | 61 | 84610 | 93972 | -147772 | 14300 | 14 | 2 |  | 2021-07-03 20:17 | 1546 | 105 |  | 30 | [16 empty] | 83.77 | 100 | 0 | 0 | 0 |  | 400 |  | Y | N | 0 | 0 | 0 |  | 401 |  | Y | N | N |  |  | Y |  |  |  | BT180180 | H
B64979 | 2021-07-03 | 2 | B |  | 3 | A | SBMA75 | 합금강 | D1 | BM#2 | 1613 | 38 | 1631 | 1584 | 32 | 5700 |  | 1 | 0.13 | 19 |  | -2.02 | 1573 | 1623 | 0 | 14.86 | 0 | 18 | 49 | 45 | Y |  | 2021-07-03 20:08 | 82 | 1090 | 22 | 27 | 37 | 39 | 38 | 39 | 38 | 36 | 36 | 36 | 35 |  |  | 35 | 34 | 39 | 35 | 36 | -0.11 | Y | 35 | Y | -0.2 | [7 empty] | N | N | N | N | 210 | 0.5 | 59 | 95886 | 91895 | 4955 | 15600 | 03 | 2 |  | 2021-07-03 20:19 | 1573 | 137 |  | 49 | [16 empty] | 99.06 | 37.5 | 0 | 0 | 0 |  | 650 | 400 | Y | Y | 0 | 0 | 0 |  | 651 | 400 | Y | Y | N |  | Y |  |  |  |  | RB105.00 | C
A65497 | 2021-07-03 | 1 | C |  | 23 | A | P-AE1055LSM | 탄소강 | G-AE1055LS | BM#1 | 1611 | 41 | 1584 | 1546 | 27 | 4600 |  | 3 | 0.15 | 25 |  | -1.2 | 1551 | 1586 | 0 | 183.95 |  | 33 | 2 | 57 | Y |  | 2021-07-03 21:15 | 67 | 1085 | 21 | 20 | 22 | 23 | 24 | 24 | 24 | 24 | 23 | 23 | 23 | 23 | 23 | 23 | 23 | 24 | 23 | 24 | -0.03 | Y | 40 | Y | 0 | [7 empty] | Y | Y | Y | Y | 210 | 0.48 | 58 | 101532 | 88953 | 7000 | 15000 | 14 | 2 |  | 2021-07-03 21:22 | 1551 | 109 |  | 28 | [16 empty] | 103.18 | 100 | 0 | 0 | 0 |  | 400 |  | Y | N | 0 | 0 | 0 |  | 401 |  | Y | N | N |  |  | Y |  |  |  | BT180180 | H
B64980 | 2021-07-03 | 2 | C |  | 4 | A | SBMA75 | 합금강 | D1 | BM#2 | 1620 | 43 | 1617 | 1558 | 34 | 6000 |  | 1 | 0.11 | 19 |  | -1.96 | 1551 | 1607 | 0 | 13.06 | 0 | 35 | 67 | 42 | Y |  | 2021-07-03 21:31 | 60 | 1093 | 33 | 29 | 31 | 31 | 30 | 30 | 29 | 29 | 28 | 27 | 26 | 24 | 24 | 24 | 28 | 31 | 24 | 29 | -0.14 |  | 50 | Y | 0 | [7 empty] | N | N | N | N | 200 | 0.48 | 64 | 98874 | 97545 | 5105 | 15700 | 03 | 2 |  | 2021-07-03 21:33 | 1551 | 117 |  | 25 |  | *전공정 요청 감속주입 | [14 empty] | 96.56 | 42.86 | 0 | 0 | 0 |  | 651 | 400 | Y | Y | 0 | 0 | 0 |  | 651 | 400 | Y | Y | N |  | Y |  |  |  |  | RB105.00 | C
A65498 | 2021-07-03 | 1 | C |  | 24 | A | P-AE1055LSM | 탄소강 | G-AE1055LS | BM#1 | 1620 | 41 | 1586 | 1587 | 23 | 2700 |  | 3 | 0.15 | 25 |  | -1.26 | 1546 | 1584 | 0 | 183.31 |  | 20 | 18 | 59 | Y |  | 2021-07-03 22:13 | 62 | 1092 | 23 | 23 | 25 | 26 | 27 | 27 | 27 | 27 | 26 | 26 | 26 | 25 | 25 | 25 | 26 | 27 | 25 | 27 | -0.05 | Y | 40 | Y | 0 | [7 empty] | Y | Y | Y | Y | 200 | 0.48 | 60 | 84610 | 91374 | 6676 | 14600 | 14 | 2 |  | 2021-07-03 22:20 | 1546 | 110 |  | 29 | [16 empty] | 86.03 | 100 | 0 | 0 | 0 |  | 400 |  | Y | N | 0 | 0 | 0 |  | 401 |  | Y | N | N |  |  | Y |  |  |  | BT180180 | H
B64981 | 2021-07-03 | 2 | C |  | 5 | A | SBMA75 | 합금강 | D1 | BM#2 | 1622 | 46 | 1622 | 1518 | 36 | 6900 |  | 1 | 0.14 | 19 |  | -2.21 | 1561 | 1617 | 0 | 17.8 | 0 | 37 | 70 | 44 | Y |  | 2021-07-03 22:42 | 70 | 1072 | 22 | 26 | 31 | 32 | 32 | 32 | 31 | 30 | 29 | 27 | 27 | 26 | 24 | 24 | 28 | 32 | 24 | 32 | -0.18 | Y | 45 | Y | -0.4 | [7 empty] | N | N | N | N | 190 | 0.47 | 66 | 100702 | 98128 | 5122 | 15300 | 03 | 2 |  | 2021-07-03 22:49 | 1561 | 114 |  | 19 |  | *전공정 요청 감속주입 | [14 empty] | 98.15 | 35.71 | 0 | 0 | 0 |  | 650 | 400 | Y | Y | 0 | 0 | 0 |  | 651 | 400 | Y | Y | N |  | Y |  |  |  |  | RB100.00 | C
A65499 | 2021-07-03 | 1 | C |  | 25 | A | P-AE1055LSM | 탄소강 | G-AE1055LS | BM#1 | 1623 | 41 | 1580 | 1538 | 28 | 4800 |  | 3 |  | 25 |  | -1.26 | 1549 | 1588 | 0 | 0 |  | 1 | 42 | 52 | Y |  | 2021-07-03 23:26 | 65 | 1099 | 25 | 25 | 29 | 31 | 32 | 32 | 32 | 31 | 31 | 30 | 29 | 29 | 28 | 28 | 30 | 32 | 28 | 32 | -0.09 | Y | 45 | Y | -0.1 | [7 empty] | Y | Y | Y | Y | 190 | 0.48 | 64 | 93071 | 95644 | 7006 | 14400 | 14 | 2 |  | 2021-07-03 23:33 | 1549 | 97 |  | 18 | [8 empty] | 311FE5235F8949B7BB6B5565C8B86EBF | 36B5C440CBB548AA942EBC1C1475F20E | 6B2A230F42454FAE86D0E61A79DD5EFF |  | 63B757C9E6534CE0872E9245AE4EB1FD | C8C0F1DF467D48FEB61E342B911FDF26 | 9C6E33E7C15B41A4BE01B9783F742F0D |  | 90.85 | 100 | 0 | 0 | 0 |  | 400 |  | Y | N | 0 | 0 | 0 |  | 401 |  | Y | N | N |  |  | Y |  |  |  | BT180180 | H
B64982 | 2021-07-03 | 2 | C |  | 6 | A | SBMA75 | 합금강 | D1 | BM#2 | 1620 | 40 | 1632 | 1549 | 34 | 6400 |  | 1 | 0.34 | 19 |  | -2.18 | 1558 | 1618 | 0 | 20.79 | 0 | 31 | 58 | 49 | Y |  | 2021-07-03 23:48 | 67 | 1102 | 23 | 24 | 31 | 33 | 35 | 35 | 35 | 35 | 34 | 33 | 32 | 31 | 30 | 29 | 32 | 35 | 29 | 35 | -0.13 | Y | 45 | Y | -0.2 | [7 empty] | N | N | N | N | 180 | 0.47 | 67 | 95587 | 98358 | 4942 | 15800 | 03 | 2 |  | 2021-07-03 23:54 | 1558 | 111 |  | 20 |  | *전공정 요청 감속주입 | [6 empty] | D1C259B286F1478AADAA4DCA7E4EEC59 | 2DD0144EBE6E484BB3FED0475620FAB1 | 88305553FB7748CABD92077C116F027E |  | C4DB357E2DBC4CAA8286D94DB184F0E8 | D4C95896A0DC4C72821DF86F405B73D3 | 1FAB015BF59D49A68CA33E5B90ADF35B |  | 92.89 | 41.18 | 0 | 0 | 0 |  | 650 | 400 | Y | Y | 0 | 0 | 0 |  | 650 | 400 | Y | Y | N |  | Y |  |  |  |  | RB100.00 | C
A65500 | 2021-07-03 | 1 | C |  | 26 | A | P-AE1055LSM | 탄소강 | G-AE1055LS | BM#1 | 1660 | 41 | 1568 | 1577 | 28 | 3300 |  | 3 | 0.16 | 25 |  | -1.39 | 1547 | 1588 | 0 | 191.67 |  | 11 | 11 | 60 | Y |  | 2021-07-04 00:29 | 63 | 1105 | 28 | 27 | 30 | 31 | 32 | 31 | 31 | 30 | 30 | 29 | 29 | 29 |  | 29 | 30 | 32 | 29 | 31 | -0.05 | Y | 35 | Y | 0 | [7 empty] | Y | Y | Y | Y | 180 | 0.48 | 56 | 84610 | 85188 | 5562 | 15000 | 14 | 2 |  | 2021-07-04 00:38 | 1547 | 98 |  | 18 |  | *산소랜싱 | [14 empty] | 91.77 | 100 | 0 | 0 | 0 |  | 400 |  | Y | N | 0 | 0 | 0 |  | 401 |  | Y | N | N |  |  | Y |  |  |  | BT180180 | H
B64983 | 2021-07-03 | 2 | C | 잔강최소화전 | 7 | A | SBMA75 | 합금강 | D1 | BM#2 | 1601 | 38 | 1630 | 1551 | 31 | 6100 |  | 1 | 0.35 | 19 |  | -2.05 | 1560 | 1621 | 0 | 32.71 | 0 | 18 | 50 | 64 | Y |  | 2021-07-04 00:57 | 69 | 1099 | 27 | 27 | 32 | 38 | 40 | 40 | 40 | 39 | 37 | 36 | 35 | 34 | 33 | 31 | 36 | 40 | 31 | 40 | -0.2 | Y | 45 | Y | -0.4 | [7 empty] | N | N | N | N | 170 | 0.49 | 62 | 81560 | 98063 | 5137 | 3000 | 03 | 2 |  | 2021-07-04 01:01 | 1560 | 118 |  | 18 |  | *최소화 랩핑다운 시간 미달-추가절단 500mm 실시 |  | 2381EC806F714563B44450B10363EA67 | E2EF2EF23A5E4A5181FF85154A9DB920 | [11 empty] | 79.26 | 42.86 | 0 | 3710 | 0 |  | 650 | 400 | Y | Y | 0 | 4630 | 0 |  | 651 | 400 | Y | Y | N |  | Y |  |  |  |  | RB090.00 | C
A65501 | 2021-07-03 | 1 | C |  | 27 | A | P-AE1055LSM | 탄소강 | G-AE1055LS | BM#1 | 1632 | 40 | 1566 | 1562 | 33 | 4000 |  | 3 | 0.18 | 25 |  | -0.5 | 1563 | 1578 | 0 | 193.07 |  | 33 | 3 | 64 | Y |  | 2021-07-04 01:27 | 79 | 1091 | 29 | 29 | 29 | 29 | 29 | 29 | 27 | 27 | 26 | 25 | 24 | 24 | 23 | 23 | 27 | 29 | 23 | 29 | -0.11 |  | 55 | Y | 0 | [7 empty] | Y | Y | Y | Y | 170 | 0.48 | 64 | 101532 | 93225 | 6475 | 14000 | 14 | 2 |  | 2021-07-04 01:35 | 1563 | 97 |  | 16 | [16 empty] | 101.33 | 100 | 0 | 0 | 0 |  | 400 |  | Y | N | 0 | 0 | 0 |  | 401 |  | Y | N | N |  |  | Y |  |  |  | BT180180 | H
B64984 | 2021-07-03 | 2 | C | 잔강최소화 | 8 | A | SBC70L | 특수용도강 | D3 | BM#2 | 1650 | 42 | 1651 | 1538 | 34 | 7200 |  | 1 | 0.27 | 20 |  | -2.1 | 1570 | 1638 | 13.3 | 0 | 0 | 35 | 68 | 62 | Y |  | 2021-07-04 02:09 | 72 | 1109 | -210 | -40 | 30 | 31 | 34 | 35 | 36 | 36 | 35 | 35 | 34 | 33 |  | 33 | 26 | 36 | 33 | 35 | -0.06 | Y | 25 | Y | -0.2 |  |  |  | 0.76 |  |  |  | N | N | N | Y | 170 | 0.48 | 60 | 91632 | 98908 | 792 | 16500 | 03 | 2 |  | 2021-07-04 02:12 | 1570 | 131 |  | 22 |  | *잔강최소화(롱노즐 교체-사용횟수 과다) | [14 empty] | 92.05 | 37.5 | 2500 | 0 | 0 |  | 650 | 400 | Y | Y | 2500 | 0 | 0 |  | 651 | 400 | Y | Y | Y |  |  |  | Y |  |  | RB100.00 | C
A65502 | 2021-07-03 | 1 | C |  | 28 | A | P-AE1055LSM | 탄소강 | G-AE1055LS | BM#1 | 1648 | 41 | 1586 | 1578 | 20 | 3300 |  | 3 | 0.23 | 25 |  | -1.32 | 1546 | 1586 | 0 | 164.42 |  | 20 | 19 | 58 | Y |  | 2021-07-04 02:24 | 62 | 1083 | 22 | 22 | 26 | 27 | 29 | 29 | 29 | 29 | 28 | 28 | 27 | 27 |  | 27 | 27 | 29 | 27 | 29 | -0.05 | Y | 40 | Y | 0 | [7 empty] | Y | Y | Y | Y | 170 | 0.48 | 61 | 84610 | 93801 | 6999 | 15200 | 14 | 2 |  | 2021-07-04 02:33 | 1546 | 103 |  | 25 |  | *산소랜싱 | [14 empty] | 84.44 | 100 | 0 | 0 | 0 |  | 400 |  | Y | N | 0 | 0 | 0 |  | 401 |  | Y | N | N |  |  | Y |  |  |  | BT180180 | C
B64985 | 2021-07-03 | 2 | C |  | 9 | A | SBC70L | 특수용도강 | D3 | BM#2 | 1592 | 45 | 1597 | 1546 | 32 | 6200 |  | 1 | 0.25 | 21 |  | -2.29 | 1560 | 1622 | 15.76 | 0 | 0 | 37 | 71 | 56 | Y |  | 2021-07-04 03:04 | 62 | 1095 | 31 | 30 | 31 | 31 | 31 | 31 | 29 | 29 | 28 | 27 | 26 | 24 | 21 | 21 | 21 | 0 | 0 | 0 | 0 |  | 0 | Y | -0.52 |  |  |  | 0.61 |  |  |  | N | N | N | Y | 220 | 0.51 | 0 | 91632 | 101637 | -687 | 16200 | 03 | 2 |  | 2021-07-04 03:30 | 1560 | 196 |  | 91 | [16 empty] | 91.13 | 50 | 0 | 0 | 0 |  | 651 | 400 | Y | Y | 0 | 0 | 0 |  | 652 | 400 | Y | Y | Y | [6 empty] | RB100.00 | C
A65503 | 2021-07-03 | 1 | C |  | 29 | A | P-AE1055LSM | 탄소강 | G-AE1055LS | BM#1 | 1622 | 39 | 1584 | 1556 | 22 | 3800 |  | 3 | 0.21 | 25 |  | -1.36 | 1546 | 1587 | 0 | 163.68 |  | 1 | 43 | 45 | Y |  | 2021-07-04 03:19 | 62 | 1105 | 26 | 26 | 26 | 26 | 27 | 27 | 26 | 26 | 26 | 25 | 25 | 25 | 25 | 25 | 26 | 27 | 25 | 26 | -0.02 | Y | 40 | Y | 0 | [7 empty] | Y | Y | Y | Y | 210 | 0.48 | 63 | 101532 | 94988 | 5462 | 15000 | 14 | 2 |  | 2021-07-04 03:26 | 1546 | 109 |  | 33 | [16 empty] | 99.54 | 100 | 0 | 0 | 0 |  | 400 |  | Y | N | 0 | 0 | 0 |  | 401 |  | Y | N | N |  |  | Y |  |  |  | BT180180 | H
B64986 | 2021-07-03 | 2 | C |  | 10 | A | SBC70L | 특수용도강 | D3 | BM#2 | 1643 | 40 | 1628 | 1569 | 31 | 6100 |  | 1 | 0.23 | 21 |  | -2.1 | 1557 | 1624 | 15.36 | 0 | 0 | 31 | 59 | 45 | Y |  | 2021-07-04 04:07 | 59 | 1108 | 20 | 22 | 23 | 25 | 25 | 25 | 25 | 25 | 24 | 23 | 23 | 22 | 20 | 20 | 23 | 25 | 20 | 25 | -0.11 | Y | 45 | Y | -0.4 |  |  |  | 0.78 |  |  |  | N | N | N | Y | 210 | 0.51 | 61 | 94000 | 100596 | 704 | 16100 | 03 | 2 |  | 2021-07-04 04:17 | 1557 | 137 |  | 30 | [16 empty] | 93.12 | 100 | 0 | 0 | 0 |  | 651 | 400 | Y | Y | 0 | 0 | 0 |  | 651 | 400 | Y | Y | Y | [6 empty] | RB093.00 | H
A65504 | 2021-07-03 | 1 | C |  | 30 | A | P-AE1055LSM | 탄소강 | G-AE1055LS | BM#1 | 1629 | 47 | 1584 | 1543 | 25 | 4300 |  | 3 | 0.21 | 25 |  | -1.45 | 1541 | 1584 | 0 | 131.51 |  | 11 | 12 | 55 | Y |  | 2021-07-04 04:32 | 57 | 1090 | 25 | 25 | 25 | 25 | 25 | 24 | 23 | 23 | 22 | 22 | 21 | 21 |  | 21 | 23 | 25 | 21 | 25 | -0.08 |  | 50 | Y | 0 | [7 empty] | Y | Y | Y | Y | 200 | 0.48 | 60 | 101532 | 91662 | 5038 | 15920 | 14 | 2 |  | 2021-07-04 04:40 | 1541 | 101 |  | 24 | 15 | [15 empty] | 102.92 | 100 | 0 | 0 | 0 |  | 400 |  | Y | N | 0 | 0 | 0 |  | 401 |  | Y | N | N |  |  | Y |  |  |  | BT180180 | H
B64987 | 2021-07-03 | 2 | A |  | 11 | A | SBC70L | 특수용도강 | D3 | BM#2 | 1642 | 39 | 1645 | 1573 | 32 | 6000 |  | 1 | 0.23 | 22 |  | -2.24 | 1565 | 1625 | 17.11 | 0 | 0 | 18 | 51 | 37 | Y |  | 2021-07-04 05:20 | 67 | 1093 | 17 | 16 | 25 | 30 | 32 | 33 | 33 | 33 | 32 | 31 | 30 | 29 | 28 | 28 | 29 | 33 | 28 | 33 | -0.14 | Y | 35 | Y | -0.2 |  |  |  | 0.58 |  |  |  | N | N | N | Y | 200 | 0.5 | 61 | 99564 | 96813 | 1687 | 16000 | 03 | 2 |  | 2021-07-04 05:20 | 1565 | 143 |  | 20 | [16 empty] | 101.96 | 100 | 0 | 0 | 0 |  | 650 | 400 | Y | Y | 0 | 0 | 0 |  | 651 | 400 | Y | Y | Y | [6 empty] | RB130.00 | C
A65505 | 2021-07-03 | 1 | A | 유사강종연연주 | 31 | A | AE1055LS | 탄소강 | G-AE1055LS | BM#1 | 1605 | 40 | 1593 | 1537 | 26 | 4700 |  | 3 | 0.2 | 25 |  | -1.46 | 1546 | 1589 | 0 | 168.25 |  | 33 | 4 | 67 | Y |  | 2021-07-04 05:28 | 62 | 1105 | 21 | 20 | 22 | 24 | 25 | 25 | 24 | 25 | 24 | 24 | 24 | 24 |  | 24 | 24 | 25 | 24 | 25 | -0.03 | Y | 35 | Y | 0 | [8 empty] | N | N | Y | 190 | 0.51 | 55 | 84600 | 85419 | 7381 | 15910 | 14 | 2 |  | 2021-07-04 05:36 | 1546 | 104 |  | 30 |  | *SR 재설정 | [14 empty] | 87.76 | 100 | 0 | 0 | 0 |  | 400 |  | Y | N | 0 | 0 | 0 |  | 400 |  | Y | N | N |  |  | Y |  |  |  | BT180180 | H
B64988 | 2021-07-03 | 2 | A |  | 12 | A | SBC70L | 특수용도강 | D3 | BM#2 | 1603 | 39 | 1642 | 1537 | 34 | 6300 |  | 1 | 0.2 | 20 |  | -2.28 | 1559 | 1618 | 14.94 | 0 | 0 | 35 | 69 | 39 | Y |  | 2021-07-04 06:04 | 61 | 1109 | 25 | 27 | 28 | 28 | 28 | 27 | 27 | 26 | 25 | 24 | 24 | 23 | 21 | 21 | 26 | 28 | 21 | 28 | -0.14 |  | 50 | Y | -0.4 |  |  |  | 0.72 |  |  |  | N | N | N | Y | 190 | 0.5 | 59 | 94000 | 93296 | 1104 | 15200 | 03 | 2 |  | 2021-07-04 06:18 | 1559 | 138 |  | 37 | [16 empty] | 99.52 | 100 | 0 | 0 | 0 |  | 651 | 400 | Y | Y | 0 | 0 | 0 |  | 651 | 400 | Y | Y | Y | [6 empty] | RB093.00 | H
A65506 | 2021-07-03 | 1 | A |  | 32 | A | AE1055LS | 탄소강 | G-AE1055LS | BM#1 | 1605 | 40 | 1586 | 1544 | 28 | 4600 |  | 3 | 0.19 | 25 |  | -1.17 | 1551 | 1586 | 0 | 145.44 |  | 20 | 20 | 54 | Y |  | 2021-07-04 06:23 | 67 | 1093 | 24 | 28 | 31 | 33 | 33 | 33 | 33 | 33 | 32 | 33 | 33 |  |  | 33 | 31 | 33 | 32 | 33 | -0.04 | Y | 25 | Y | 0 | [8 empty] | N | N | Y | 180 | 0.52 | 54 | 84600 | 88957 | 7993 | 15820 | 14 | 2 |  | 2021-07-04 06:37 | 1551 | 103 |  | 29 |  | *랜싱 | [14 empty] | 8460000 | 100 | 0 | 0 | 0 |  | 400 |  | Y | N | 0 | 0 | 0 |  | 400 |  | Y | N | N |  |  | Y |  |  |  | BT180180 | H
B64989 | 2021-07-03 | 2 | A |  | 13 | A | SBC70L | 특수용도강 | D3 | BM#2 | 1613 | 41 | 1635 | 1565 | 28 | 5600 |  | 1 | 0.19 | 20 |  | -2.22 | 1558 | 1626 | 17.59 | 0 | 0 | 37 | 72 | 34 | Y |  | 2021-07-04 07:10 | 60 | 1102 | 20 | 28 | 30 | 31 | 30 | 30 | 29 | 28 | 27 | 27 |  |  |  | 27 | 28 | 31 | 27 | 30 | -0.13 | Y | 30 | Y | 0 |  |  |  | 0.77 |  |  |  | N | N | N | Y | 180 | 0.5 | 60 | 93918 | 96676 | 624 | 15300 | 03 | 2 |  | 2021-07-04 07:13 | 1558 | 119 |  | 31 | 22 | [15 empty] | 97.02 | 100 | 0 | 0 | 0 |  | 650 | 400 | Y | Y | 0 | 0 | 0 |  | 651 | 400 | Y | Y | Y | [6 empty] | RB095.00 | H
A65507 | 2021-07-04 | 1 | A |  | 33 | A | AE1055LS | 탄소강 | G-AE1055LS | BM#1 | 1636 | 43 | 1583 | 1575 | 33 | 4800 |  | 3 | 0.21 | 25 |  | -0.91 | 1556 | 1583 | 0 | 206.54 |  | 1 | 44 | 50 | Y |  | 2021-07-04 07:25 | 72 | 1101 | 33 | 33 | 36 | 38 | 39 | 39 | 39 | 39 | 39 | 38 | 37 | 37 | 37 | 37 | 38 | 39 | 37 | 39 | -0.05 | Y | 40 | Y | 0 | [8 empty] | N | N | Y | 170 | 0.52 | 60 | 101520 | 98125 | 7975 | 15300 | 14 | 2 |  | 2021-07-04 07:33 | 1556 | 105 |  | 24 | [8 empty] | F7B5E8236EE4452FA355A44D605442F8 | 4313DEC1A801404F9E48F3C01D55B329 | 2375561A2B494BC5A25B91B3F82230AE |  | A61E0EFC37E44518A63A3923CA655C66 | E19DE550806C48B19BA152A01F8F9670 | 0C7938E470604892BC2902FF180994D4 |  | 95.68 | 100 | 0 | 0 | 0 |  | 400 |  | Y | N | 0 | 0 | 0 |  | 400 |  | Y | N | N |  |  | Y |  |  |  | BT180180 | H
B64990 | 2021-07-04 | 2 | A |  | 14 | A | SBC70L | 특수용도강 | D3 | BM#2 | 1646 | 41 | 1636 | 1561 | 28 | 5200 |  | 1 | 0.19 | 20 |  | -2.39 | 1560 | 1621 | 22.29 | 0 | 0 | 31 | 60 | 36 | Y |  | 2021-07-04 08:05 | 62 | 1099 | 24 | 24 | 26 | 28 | 29 | 29 | 28 | 28 | 28 | 27 | 26 | 25 |  | 25 | 27 | 29 | 25 | 28 | -0.11 | Y | 35 | Y | -0.2 |  |  |  | 0.68 |  |  |  | N | N | N | Y | 170 | 0.5 | 55 | 93344 | 88398 | -848 | 15800 | 03 | 2 |  | 2021-07-04 08:08 | 1560 | 123 |  | 37 | [8 empty] | 537BF76D8E8347E096C5764684F1A8D3 | 5A71AF44C98B46A19E49EE40D76A6B02 | AA8A817709214055A2301156C208076E |  | 657FAFFE93C845A4A97512E6FC734344 | DDF95224C2A34E0283EA6793C32E8ABF | 55D29D5C95DF4F3183AC45FF8B176CE7 |  | 106.5 | 100 | 0 | 0 | 0 |  | 650 | 400 | Y | Y | 0 | 0 | 0 |  | 651 | 400 | Y | Y | Y | [6 empty] | RB095.00 | C
A65508 | 2021-07-04 | 1 | A |  | 34 | A | AE1055LS | 탄소강 | G-AE1055LS | BM#1 | 1611 | 40 | 1586 | 1534 | 30 | 5300 |  | 3 | 0.21 | 25 |  | -1.08 | 1554 | 1586 | 0 | 201.3 |  | 11 | 13 | 46 | Y |  | 2021-07-04 08:24 | 70 | 1100 | 37 | 36 | 36 | 37 | 37 | 37 | 36 | 36 | 35 | 35 | 35 | 35 |  | 35 | 36 | 37 | 35 | 37 | -0.04 | Y | 40 | Y | 0 | [8 empty] | N | N | Y | 210 | 0.52 | 55 | 101520 | 90684 | 7716 | 15170 | 14 | 2 |  | 2021-07-04 08:31 | 1554 | 104 |  | 27 | [16 empty] | 101.88 | 100 | 0 | 0 | 0 |  | 400 |  | Y | N | 0 | 0 | 0 |  | 400 |  | Y | N | N |  |  | Y |  |  |  | BT180180 | H
B64991 | 2021-07-04 | 2 | A |  | 15 | A | SBC70L | 특수용도강 | D3 | BM#2 | 1634 | 41 | 1623 | 1561 | 33 | 5500 |  | 1 | 0.19 | 20 |  | -2.06 | 1557 | 1612 | 12.06 | 0 | 0 | 18 | 52 | 33 | Y |  | 2021-07-04 09:16 | 59 | 1102 | 24 | 25 | 28 | 30 | 31 | 31 | 31 | 31 | 30 | 28 | 28 |  |  | 28 | 29 | 31 | 28 | 31 | -0.09 | Y | 35 | Y | 0 |  |  |  | 0.9 |  |  |  | N | N | N | Y | 220 | 0.5 | 60 | 93344 | 95334 | 466 | 15000 | 03 | 2 |  | 2021-07-04 09:19 | 1557 | 111 |  | 22 | [16 empty] | 97.28 | 100 | 0 | 0 | 0 |  | 650 | 400 | Y | Y | 0 | 0 | 0 |  | 651 | 400 | Y | Y | Y | [6 empty] | RB095.00 | C
A65509 | 2021-07-04 | 1 | A |  | 35 | A | AE1055LS | 탄소강 | G-AE1055LS | BM#1 | 1623 | 41 | 1598 | 1549 | 27 | 4800 |  | 3 | 0.22 | 26 |  | -1.51 | 1552 | 1598 | 0 | 334.5 |  | 33 | 5 | 51 | Y |  | 2021-07-04 09:31 | 68 | 1092 | 34 | 35 | 36 | 37 | 37 | 37 | 37 | 36 | 35 | 35 | 34 | 34 |  | 34 | 36 | 37 | 34 | 37 | -0.07 | Y | 40 | Y | 0 | [8 empty] | N | N | Y | 200 | 0.52 | 54 | 101520 | 87639 | 7461 | 15790 | 14 | 2 |  | 2021-07-04 09:38 | 1552 | 102 |  | 17 | [16 empty] | 105.04 | 100 | 0 | 0 | 0 |  | 400 |  | Y | N | 0 | 0 | 0 |  | 400 |  | Y | N | N |  |  | Y |  |  |  | BT180180 | C
B64992 | 2021-07-04 | 2 | A |  | 16 | A | SBC70L | 특수용도강 | D3 | BM#2 | 1615 | 40 | 1639 | 1571 | 28 | 5100 |  | 1 | 0.22 | 20 |  | -2.32 | 1568 | 1630 | 20.41 | 0 | 0 | 35 | 70 | 39 | Y |  | 2021-07-04 10:09 | 70 | 1099 | 24 | 24 | 30 | 34 | 37 | 38 | 37 | 37 | 37 | 37 | 36 | 35 |  | 35 | 35 | 38 | 35 | 37 | -0.05 | Y | 30 | Y | -0.2 |  |  |  | 1.06 |  |  |  | N | N | N | Y | 210 | 0.5 | 56 | 93344 | 90260 | -110 | 14700 | 03 | 2 |  | 2021-07-04 10:13 | 1568 | 108 |  | 30 | [16 empty] | 103.49 | 100 | 0 | 0 | 0 |  | 650 | 400 | Y | Y | 0 | 0 | 0 |  | 651 | 400 | Y | Y | Y | [6 empty] | RB095.00 | C
A65510 | 2021-07-04 | 1 | A |  | 36 | A | AE1055LS | 탄소강 | G-AE1055LS | BM#1 | 1602 | 41 | 1588 | 1549 | 30 | 5200 |  | 3 | 0.2 | 25 |  | -1.03 | 1557 | 1588 | 0 | 232.37 |  | 20 | 21 | 67 | Y |  | 2021-07-04 10:20 | 73 | 1091 | 34 | 33 | 35 | 36 | 36 | 36 | 36 | 35 | 34 | 33 | 33 | 33 | 32 | 32 | 34 | 36 | 32 | 36 | -0.07 | Y | 55 | Y | 0 | [8 empty] | N | N | Y | 190 | 0.45 | 67 | 84600 | 95339 | 7861 | 15410 | 14 | 2 |  | 2021-07-04 10:39 | 1557 | 101 |  | 23 |  | *전공정 요청 감속주입 - 정속미준수 이상재 등록(작업지연) | [14 empty] | 81.07 | 100 | 0 | 0 | 0 |  | 400 |  | Y | N | 0 | 0 | 0 |  | 400 |  | Y | N | N |  |  | Y |  |  |  | BT180180 | H
B64993 | 2021-07-04 | 2 | A | 연주종료 | 17 | A | SBC70L | 특수용도강 | D3 | BM#2 | 1628 | 41 | 1632 | 1558 | 27 | 5000 |  | 1 | 0.21 | 20 |  | -1.8 | 1566 | 1614 | 10.07 | 0 | 0 | 37 | 73 | 43 | Y |  | 2021-07-04 11:08 | 68 | 1101 | 32 | 32 | 34 | 34 | 34 | 34 | 33 | 32 | 32 | 31 | 30 | 30 |  | 30 | 32 | 34 | 30 | 34 | -0.09 |  | 45 | Y | 0 |  |  |  | 0.85 |  |  |  | N | N | N | Y | 200 | 0.5 | 56 | 97472 | 90946 | -96 | 2200 | 03 | 2 |  | 2021-07-04 11:12 | 1566 | 107 |  | 28 |  | *전기로2기 소천장 보수로 연주 종료 : 12시48분 *램핑다운중 코너히터기 #2 LIGHT FAULT로 미적용 404~ | 183468CE7076422B92CEAFAA1F73386C | 715C18917A244B89BE36FBAE63E96BA8 | D644A4056B63421FB0D0CF5071B8DDD9 |  |  |  | A784272C5E3144159F4A6A174BCB6BE4 | E8E73A733B3A4BDF88ED32EA2067E197 |  |  | 35531EF865C246C9983F0C52318027AF | 89DE59A620034A7A90FE84114430963B |  |  | 108.42 | 100 | 0 | 3560 | 0 |  | 650 | 400 | Y | Y | 0 | 3330 | 0 |  | 651 | 400 | Y | Y | Y | [6 empty] | RB110.00 | C
A65511 | 2021-07-04 | 1 | A |  | 37 | A | AE1055LS | 탄소강 | G-AE1055LS | BM#1 | 1606 | 41 | 1588 | 1534 | 27 | 4900 |  | 3 | 0.19 | 25 |  | -1.34 | 1547 | 1588 | 0 | 216.43 |  | 1 | 45 | 51 | Y |  | 2021-07-04 11:32 | 63 | 1101 | 31 | 30 | 31 | 31 | 31 | 31 | 30 | 29 | 29 | 28 | 27 | 26 | 26 | 25 | 29 | 31 | 25 | 31 | -0.1 |  | 60 | Y | 0 | [8 empty] | N | N | Y | 180 | 0.45 | 69 | 101520 | 96562 | 7988 | 15530 | 14 | 2 |  | 2021-07-04 11:40 | 1547 | 95 |  | 21 |  | *전공정 요청 감속주입 - 정속미준수 이상재 등록(작업지연) | [14 empty] | 10152000 | 100 | 0 | 0 | 0 |  | 400 |  | Y | N | 0 | 0 | 0 |  | 400 |  | Y | N | N |  |  | Y |  |  |  | BT180180 | H
A65512 | 2021-07-04 | 1 | B |  | 38 | A | AE1055LS | 탄소강 | G-AE1055LS | BM#1 | 1603 | 40 | 1584 | 1532 | 25 | 4600 |  | 3 | 0.18 | 25 |  | -1.29 | 1545 | 1584 | 0 | 252.34 |  | 11 | 14 | 66 | Y |  | 2021-07-04 12:48 | 61 | 1098 | 25 | 28 | 29 | 30 | 30 | 29 | 29 | 28 | 27 | 26 | 26 | 26 |  | 26 | 28 | 30 | 26 | 29 | -0.1 | Y | 40 | Y | 0 | [8 empty] | N | N | Y | 170 | 0.45 | 61 | 84600 | 88205 | 7895 | 15800 | 14 | 2 |  | 2021-07-04 12:56 | 1545 | 95 |  | 14 |  | *전공정요청 감속주입 - 정속미준수 감속주입(작업지연) *SR 압력 이상으로 인한 재설정 | [14 empty] | 8460000 | 100 | 0 | 0 | 0 |  | 400 |  | Y | N | 0 | 0 | 0 |  | 400 |  | Y | N | N |  |  | Y |  |  |  | BT180180 | H
A65513 | 2021-07-04 | 1 | B |  | 39 | A | AE1055LS | 탄소강 | G-AE1055LS | BM#1 | 1595 | 42 | 1584 | 1526 | 28 | 5000 |  | 3 | 0.18 | 25 |  | -1.14 | 1550 | 1584 | 0 | 246.1 |  | 33 | 6 | 81 | Y |  | 2021-07-04 13:44 | 66 | 1100 | 25 | 26 | 29 | 30 | 31 | 30 | 30 | 29 | 29 | 28 | 27 | 27 | 27 | 27 | 29 | 31 | 27 | 30 | -0.1 | Y | 40 | Y | 0 | [8 empty] | N | N | Y | 210 | 0.47 | 58 | 93060 | 85448 | 7452 | 15500 | 14 | 2 |  | 2021-07-04 13:58 | 1550 | 104 |  | 23 | [16 empty] | 98.53 | 100 | 0 | 0 | 0 |  | 400 |  | Y | N | 0 | 0 | 0 |  | 400 |  | Y | N | N |  |  | Y |  |  |  | BT180180 | C
A65514 | 2021-07-04 | 1 | B | TUNDISH교체전 | 40 | A | AE1055LS | 탄소강 | G-AE1055LS | BM#1 | 1623 | 40 | 1583 | 1559 | 28 | 4700 |  | 3 | 0.17 | 25 |  | -0.99 | 1553 | 1583 | 0 | 190.84 |  | 20 | 22 | 76 | Y |  | 2021-07-04 14:45 | 69 | 1099 | 27 | 28 | 32 | 34 | 34 | 34 | 33 | 32 | 31 | 31 | 31 | 30 |  | 30 | 31 | 34 | 30 | 34 | -0.1 | Y | 40 | Y | -0.2 | [7 empty] | N | N | N | N | 200 | 0.52 | 60 | 91101 | 98325 | 7025 | 2000 | 14 | 2 |  | 2021-07-04 14:54 | 1553 | 96 |  | 21 |  |  |  | 5848F1092B7C4E9A99F96C00185B3EB6 | 0CB1C601206C4ECFA151514DB17874FE | BD0887499AE245C69EF69A4F22FD7938 |  |  | 78163378B852466084C9E89B6067D570 | 905CE420CBE2426C83E5A6853A27643E | 253C4B7E038245BEBCCDAAA0B111F348 |  | 2AE4622806914C62A7EFD55BB2034BEF | 8256F1BD1A2940D0BD2D11E015E15780 | CDF49353FD3D4BD99F545E3BBFECBBD0 |  | 85.66 | 100 | 0 | 3500 | 0 |  | 400 |  | Y | N | 0 | 3500 | 0 |  | 400 |  | Y | N | N |  |  | Y |  |  |  | BT180180 | H
A65515 | 2021-07-04 | 1 | B | TUNDISH교체 | 1 | A | AE1055LS | 탄소강 | G-AE1055LS | BM#1 | 1593 | 40 | 1605 | 1530 | 33 | 6300 |  | 3 | 0.17 | 25 |  | -1.6 | 1575 | 1623 | 0 | 227.75 |  | 1 | 46 | 63 | Y |  | 2021-07-04 15:46 | 91 | 1074 | 44 | 28 | 28 | 26 | 34 | 37 | 38 | 39 | 40 | 41 | 42 | 43 |  | 43 | 37 | 43 | 43 | 0 | 0 |  |  | Y | 0.2 |  | 2.53 | 2.32 | 2.08 |  |  |  |  | N | N | M | 210 | 0.5 | 61 | 101520 | 96894 | 7156 | 15900 | 13 | 1 |  | 2021-07-04 15:55 | 1575 | 120 |  | 42 |  | *T/D FLUX 유:10KG,용220KG *첫Heat 수소측정치 OVER되어 이상재 등록및 생관통보-ID:101.102.201.202 | [14 empty] | 97.76 | 100 | 1500 | 0 | 0 |  | 400 |  | Y | N | 1500 | 0 | 0 |  | 400 |  | Y | N | N |  |  | Y |  |  |  | BT180180 | H
B64994 | 2021-07-04 | 2 | B | 연주시작 | 1 | A | 17NICRMOS6HM | 소입성보증강 | C1 | BM#2 | 1587 | 86 | 1694 | 1551 | 65 | 13900 |  | 1 | 0.3 | 20 |  | -2.45 | 1590 | 1674 | 0 | 14.82 | 0 | 31 | 61 |  | Y |  | 2021-07-04 17:11 | 81 | 1095 | -262 | -53 | 39 | 32 | 36 | 39 | 41 | 42 | 42 | 41 | 41 | 40 |  | 40 | 38 | 42 | 40 | 41 | -0.03 |  | 20 | Y | -0.2 |  | 1.97 | 1.97 |  |  |  |  | N | N | N | N | 150 | 0.47 | 61 | 95952 | 90946 | 7954 | 15600 | 04 | 1 |  | 2021-07-04 17:13 | 1590 | 161 |  | 11 |  | * BUTT 타입롱노즐사용(일반타입.) * T/D FLUX 용탕부: 120 KG / 유탕부: 10KG 투입. * 연주시작 : 17시 24분 * EDGE HEATER 코일 건조로 미적용. 이상공정등록 및 생관통보 | 1D47983210ED4C4F863E8006E6A11A04 |  | EAB34EC9A196416BB7F2E022EBCFE4C6 |  |  |  | 5D27E271D9C840A2A0273C5916B87635 | 275B67D18FEA42899C66CB2C8EA005F7 | 95DB39C2B7464A91873FBBEC5986B8E3 |  | 25032FF5197741799437EA63731CE191 | 41BB7BEE6A4F4C64ADD8BCF207714C09 | 2E468E51D2244C36B9AE7124DB1A501D |  | 97.46 | 100 | 700 | 0 | 0 |  | 490 | 300 | N | Y | 700 | 0 | 0 |  | 491 | 300 | N | Y | [7 empty] | RB110.00 | C
A65516 | 2021-07-04 | 1 | B |  | 2 | A | AE1055LS | 탄소강 | G-AE1055LS | BM#1 | 1590 | 40 | 1597 | 1551 | 26 | 4400 |  | 3 | 0.17 | 25 |  | -1.4 | 1555 | 1596 | 0 | 233.04 |  | 11 | 15 | 56 | Y |  | 2021-07-04 16:38 | 71 | 1105 | 43 | 43 | 32 | 29 | 27 | 26 | 25 | 25 | 25 | 25 | 25 | 25 |  | 25 | 28 | 32 | 25 | 25 | -0.16 |  | 45 | Y | 0 | [8 empty] | N | N | Y | 210 | 0.52 | 55 | 84600 | 90881 | 7369 | 15700 | 13 | 1 |  | 2021-07-04 16:51 | 1555 | 127 |  | 52 | [16 empty] | 85.58 | 100 | 0 | 0 | 0 |  | 400 |  | Y | N | 0 | 0 | 0 |  | 400 |  | Y | N | N |  |  | Y |  |  |  | BT180180 | H
B64995 | 2021-07-04 | 2 | B |  | 2 | A | 17NICRMOS6HM | 소입성보증강 | C1 | BM#2 | 1577 | 66 | 1673 | 1533 | 43 | 9700 |  | 1 | 0.26 | 18 |  | 0 | 1585 | 1660 | 0 | 12.82 | 0 | 31 | 62 |  | Y |  | 2021-07-04 18:10 | 76 | 1102 | 36 | 36 | 40 | 43 | 43 | 43 | 42 | 41 | 41 | 39 | 38 | 36 |  | 36 | 40 | 43 | 36 | 43 | -0.17 | Y | 40 | Y | -0.4 | [7 empty] | N | N | N | N | 140 | 0.52 | 56 | 95952 | 92415 | -1265 | 15400 | 04 | 1 |  | 2021-07-04 18:16 | 1585 | 121 |  | 13 |  | * EDGE HEATER 코일 건조로 미적용. 이상공정등록 및 생관통보 * 샘플채취 ID : 303,403 (500mm) | [14 empty] | 105.44 | 100 | 0 | 0 | 500 |  | 491 | 300 | N | Y | 0 | 0 | 500 |  | 491 | 300 | N | Y | [7 empty] | RB110.00 | C
A65517 | 2021-07-04 | 1 | B |  | 3 | A | AE1055LS | 탄소강 | G-AE1055LS | BM#1 | 1590 | 41 | 1595 | 1550 | 27 | 4600 |  | 3 | 0.17 | 25 |  | -1.15 | 1549 | 1583 | 0 | 329.6 |  | 33 | 7 | 47 | Y |  | 2021-07-04 18:02 | 65 | 1102 | 25 | 25 | 27 | 28 | 28 | 28 | 27 | 27 | 26 | 25 | 25 | 25 |  | 25 | 26 | 28 | 25 | 28 | -0.07 | Y | 40 | Y | 0 | [8 empty] | N | N | Y | 200 | 0.52 | 56 | 84600 | 89651 | 7949 | 15700 | 13 | 1 |  | 2021-07-04 18:10 | 1549 | 124 |  | 25 | [16 empty] | 86.24 | 100 | 0 | 0 | 0 |  | 400 |  | Y | N | 0 | 0 | 0 |  | 400 |  | Y | N | N |  |  | Y |  |  |  | BT180180 | H
A65518 | 2021-07-04 | 1 | B |  | 4 | A | AE1055LS | 탄소강 | G-AE1055LS | BM#1 | 1597 | 41 | 1584 | 1521 | 27 | 5100 |  | 3 | 0.17 | 25 |  | -1.33 | 1549 | 1588 | 0 | 195.26 |  | 20 | 23 | 55 | Y |  | 2021-07-04 18:52 | 65 | 1089 | 23 | 22 | 23 | 23 | 23 | 24 | 24 | 23 | 23 | 23 | 22 | 22 | 22 | 22 | 23 | 24 | 22 | 23 | -0.02 | Y | 35 | Y | 0 | [8 empty] | N | N | Y | 190 | 0.52 | 57 | 101520 | 95744 | 7256 | 15700 | 13 | 1 |  | 2021-07-04 19:00 | 1549 | 108 |  | 32 | 17 | [15 empty] | 97.85 | 100 | 0 | 0 | 0 |  | 400 |  | Y | N | 0 | 0 | 0 |  | 400 |  | Y | N | N |  |  | Y |  |  |  | BT180180 | H
B64996 | 2021-07-04 | 2 | B |  | 3 | A | 17NICRMOS6HM | 소입성보증강 | C1 | BM#2 | 1676 | 45 | 1653 | 1565 | 36 | 7600 |  | 1 | 0.28 | 18 |  | 0 | 1573 | 1637 | 0 | 47.95 | 0 | 31 | 63 | -114 | Y |  | 2021-07-04 19:04 | 64 | 1096 | 33 | 33 | 32 | 32 | 31 | 29 | 28 | 26 | 25 | 23 | 22 | 20 | 18 | 14 | 26 | 32 | 14 | 0 | -0.33 |  | 55 | Y | -0.8 | [7 empty] | N | N | N | N | 130 | 0.47 | 67 | 95952 | 100858 | -758 | 15800 | 04 | 1 |  | 2021-07-04 19:07 | 1573 | 102 |  | 16 |  | * EDGE HEATER 코일 건조로 미적용. 이상공정등록 및 생관통보 * 전공정 요청으로 감속주입 | [14 empty] | 96.24 | 100 | 0 | 0 | 0 |  | 491 | 300 | N | Y | 0 | 0 | 0 |  | 490 | 300 | N | Y | [7 empty] | RB110.00 | C
A65519 | 2021-07-04 | 1 | B |  | 5 | A | AE1055LS | 탄소강 | G-AE1055LS | BM#1 | 1602 | 40 | 1572 | 1540 | 23 | 4200 |  | 3 | 0.17 | 25 |  | -1.18 | 1551 | 1586 | 0 | 219.7 |  | 1 | 47 | 43 | Y |  | 2021-07-04 19:58 | 67 | 1092 | 21 | 21 | 26 | 29 | 30 | 31 | 31 | 30 | 30 | 30 | 29 | 29 | 30 | 30 | 29 | 31 | 29 | 30 | 0 | Y | 30 | Y | 0.2 | [8 empty] | N | N | Y | 180 | 0.52 | 58 | 101520 | 92110 | 7290 | 15100 | 13 | 1 |  | 2021-07-04 20:05 | 1551 | 98 |  | 26 | 7 | [15 empty] | 101.42 | 100 | 0 | 0 | 0 |  | 400 |  | Y | N | 0 | 0 | 0 |  | 400 |  | Y | N | N |  |  | Y |  |  |  | BT180180 | H
B64997 | 2021-07-04 | 2 | B |  | 4 | A | 17NICRMOS6HM | 소입성보증강 | C1 | BM#2 | 1640 | 45 | 1643 | 1538 | 38 | 8700 |  | 1 | 0.23 | 18 |  | 0 | 1575 | 1641 | 0 | 16.9 | 0 | 37 | 74 | 347 | Y |  | 2021-07-04 20:14 | 66 | 1095 | 11 | 13 | 22 | 26 | 28 | 29 | 28 | 27 | 26 | 24 | 23 | 21 | 19 | 17 | 23 | 29 | 17 | 0 | -0.3 | Y | 40 | Y | -0.4 | [7 empty] | N | N | N | N | 120 | 0.46 | 64 | 91248 | 93611 | -111 | 16100 | 04 | 1 |  | 2021-07-04 20:17 | 1575 | 101 |  | 14 |  | * 전공정 요청으로 감속주입 | [14 empty] | 97.8 | 37.5 | 0 | 0 | 0 |  | 492 | 300 | Y | Y | 0 | 0 | 0 |  | 491 | 300 | Y | Y | [7 empty] | RB095.00 | H
A65520 | 2021-07-04 | 1 | C |  | 6 | B | AE1055LS | 탄소강 | G-AE1055LS | BM#1 | 1620 | 41 | 1571 | 1541 | 26 | 5000 |  | 3 | 0.17 | 25 |  | -1.3 | 1548 | 1586 | 0 | 200.21 |  | 11 | 16 | 48 | Y |  | 2021-07-04 21:01 | 64 | 1084 | 29 | 27 | 28 | 29 | 28 | 28 | 28 | 27 | 26 | 26 | 25 | 25 |  | 25 | 27 | 29 | 25 | 28 | -0.1 | Y | 40 | Y | 0 | [8 empty] | N | N | Y | 170 | 0.52 | 57 | 84600 | 94716 | 7784 | 15600 | 13 | 1 |  | 2021-07-04 21:09 | 1548 | 99 |  | 21 | [16 empty] | 82.38 | 100 | 0 | 0 | 0 |  | 400 |  | Y | N | 0 | 0 | 0 |  | 400 |  | Y | N | N |  |  | Y | Y |  |  | BT180180 | H
B64998 | 2021-07-04 | 2 | C |  | 5 | A | 17NICRMOS6HM | 소입성보증강 | C1 | BM#2 | 1641 | 47 | 1645 | 1521 | 42 | 9300 |  | 1 | 0.16 | 18 |  | 0 | 1581 | 1648 | 0 | 12.97 | 0 | 35 | 72 | 61 | Y |  | 2021-07-04 21:16 | 72 | 1090 | 15 | 19 | 30 | 34 | 35 | 35 | 34 | 32 | 30 | 27 | 25 | 22 | 19 | 11 | 26 | 35 | 11 | 0 | -0.48 | Y | 50 | Y | -0.8 | [7 empty] | N | N | N | N | 110 | 0.46 | 70 | 96951 | 101494 | -1094 | 15400 | 04 | 1 |  | 2021-07-04 21:18 | 1581 | 109 |  | 17 |  | * 전공정 요청으로 감속주입 | [14 empty] | 96.09 | 41.18 | 0 | 0 | 0 |  | 491 | 300 | Y | Y | 0 | 0 | 0 |  | 490 | 300 | Y | Y | [7 empty] | RB095.00 | H
A65521 | 2021-07-04 | 1 | C |  | 7 | A | AE1055LS | 탄소강 | G-AE1055LS | BM#1 | 1620 | 40 | 1595 | 1545 | 27 | 4800 |  | 3 | 0.18 | 25 |  | -1.4 | 1548 | 1590 | 0 | 228.81 |  | 33 | 8 | 52 | Y |  | 2021-07-04 21:58 | 64 | 1087 | 25 | 26 | 29 | 30 | 30 | 29 | 29 | 28 | 28 | 27 | 27 |  |  | 27 | 28 | 30 | 27 | 29 | -0.04 | Y | 40 | Y | 0 | [8 empty] | N | N | Y | 170 | 0.52 | 56 | 101520 | 90704 | 7446 | 15700 | 13 | 1 |  | 2021-07-04 22:06 | 1548 | 100 |  | 24 | [16 empty] | 102.86 | 100 | 0 | 0 | 0 |  | 400 |  | Y | N | 0 | 0 | 0 |  | 400 |  | Y | N | N |  |  | Y |  |  |  | BT180180 | H
B64999 | 2021-07-04 | 2 | C |  | 6 | A | 17NICRMOS6HM | 소입성보증강 | C1 | BM#2 | 1582 | 50 | 1632 | 1525 | 43 | 9600 |  | 1 | 0.21 | 18 |  | -2.36 | 1575 | 1642 | 0 | 14.02 | 0 | 18 | 54 | 67 | Y |  | 2021-07-04 22:31 | 66 | 1088 | 8 | 21 | 27 | 30 | 31 | 31 | 30 | 30 | 28 | 27 | 26 | 24 | 21 | 18 | 25 | 31 | 18 | 30 | -0.29 | Y | 45 | Y | -0.6 | [7 empty] | N | N | N | N | 100 | 0.47 | 68 | 96951 | 102190 |  | 16300 | 04 | 1 |  | 2021-07-04 22:37 | 1575 | 116 |  | 13 |  | * 전공정 요청으로 감속주입 | [14 empty] | 94.96 | 35.29 | 0 | 0 | 0 |  | 491 | 300 | Y | Y | 0 | 0 | 0 |  | 490 | 300 | Y | Y | [7 empty] | RB095.00 | H
A65522 | 2021-07-04 | 1 | C |  | 8 | A | AE1055LS | 탄소강 | G-AE1055LS | BM#1 | 1620 | 40 | 1581 | 1560 | 29 | 5100 |  | 3 | 0.18 | 25 |  | -1.28 | 1542 | 1581 | 0 | 228.52 |  | 20 | 24 | 54 | Y |  | 2021-07-04 23:02 | 58 | 1095 | 27 | 26 | 29 | 30 | 30 | 29 | 29 | 28 | 27 | 26 | 26 | 26 | 26 | 26 | 28 | 30 | 26 | 29 | -0.09 | Y | 45 | Y | 0 | [8 empty] | N | N | Y | 210 | 0.52 | 58 | 84600 | 95347 | 7603 | 15600 | 13 | 1 |  | 2021-07-04 23:10 | 1542 | 97 |  | 16 | [8 empty] | 8BB91F2E9B234E3FA7ABB2BFFB73CE0B | 1B6A8043CE9C45D4B1B381AAD826FC2E | F3C669B38E4B464389A78CFD409C5D14 |  | 0F06505E64B741DF936504A0609BE6BF | 50E2D084929049A49F50CB34B96A0165 | 24D678EB0D514ED780202D9A05A12D30 |  | 81.86 | 100 | 0 | 0 | 0 |  | 400 |  | Y | N | 0 | 0 | 0 |  | 400 |  | Y | N | N |  |  | Y |  |  |  | BT180180 | H
B65000 | 2021-07-04 | 2 | C | 잔강최소화전 | 7 | A | 17NICRMOS6HM | 소입성보증강 | C1 | BM#2 | 1614 | 52 | 1644 | 1526 | 45 | 9700 |  | 1 | 0.28 | 19 |  | -2.82 | 1570 | 1647 | 0 | 24.62 | 0 | 31 | 64 | 59 | Y |  | 2021-07-04 23:38 | 61 | 1102 | 15 | 14 | 23 | 26 | 27 | 27 | 26 | 25 | 24 | 23 | 22 | 20 | 18 | 16 | 22 | 27 | 16 | 0 | -0.24 | Y | 45 | Y | -0.4 | [7 empty] | N | N | N | N | 150 | 0.47 | 68 | 106480 | 102141 | -891 | 3000 | 04 | 1 |  | 2021-07-04 23:44 | 1570 | 122 |  | 16 |  | * 전공정 요청으로 감속주입 | E182B456F2184F69BDC4342FEAA29084 | [13 empty] | 106.16 | 42.86 | 0 | 3200 | 0 |  | 492 | 300 | Y | Y | 0 | 3260 | 0 |  | 491 | 300 | Y | Y | [7 empty] | RB110.00 | C
A65523 | 2021-07-04 | 1 | C |  | 9 | A | AE1055LS | 탄소강 | G-AE1055LS | BM#1 | 1628 | 40 | 1594 | 1561 | 24 | 4100 |  | 3 | 0.17 | 25 |  | -1.51 | 1548 | 1594 | 0 | 172.29 |  | 1 | 48 | 61 | Y |  | 2021-07-04 23:57 | 64 | 1105 | 26 | 25 | 29 | 30 | 31 | 31 | 30 | 30 | 29 | 28 | 28 | 27 | 26 | 26 | 29 | 31 | 26 | 30 | -0.12 | Y | 40 | Y | -0.2 | [8 empty] | N | N | Y | 210 | 0.52 | 60 | 101520 | 94631 | 7969 | 15500 | 13 | 1 |  | 2021-07-05 00:05 | 1548 | 94 |  | 19 | [16 empty] | 98.95 | 100 | 0 | 0 | 0 |  | 400 |  | Y | N | 0 | 0 | 0 |  | 400 |  | Y | N | N |  |  | Y |  |  |  | BT180180 | H
A65524 | 2021-07-04 | 1 | C |  | 10 | A | AE1055LS | 탄소강 | G-AE1055LS | BM#1 | 1636 | 40 | 1583 | 1565 | 24 | 4100 |  | 3 | 0.16 | 25 |  | -1.22 | 1548 | 1584 | 0 | 184.78 |  | 11 | 17 | 53 | Y |  | 2021-07-05 00:53 | 64 | 1091 | 26 | 25 | 29 | 30 | 30 | 30 | 29 | 28 | 28 | 27 | 27 | 27 |  | 27 | 28 | 30 | 27 | 30 | -0.07 | Y | 40 | Y | 0 | [8 empty] | N | N | Y | 200 | 0.52 | 55 | 101520 | 91307 | 7993 | 15100 | 13 | 1 |  | 2021-07-05 01:00 | 1548 | 98 |  | 24 | [16 empty] | 102.24 | 100 | 0 | 0 | 0 |  | 400 |  | Y | N | 0 | 0 | 0 |  | 400 |  | Y | N | N |  |  | Y |  |  |  | BT180180 | H
B65021 | 2021-07-04 | 2 | C | 잔강최소화 | 8 | A | 20MNCRS5HM7 | 소입성보증강 | C1 | BM#2 | 1634 | 50 | 1659 | 1551 | 45 | 9600 |  | 1 | 0.2 | 18 |  | -2.58 | 1578 | 1648 | 1.2 | 16.98 | 0 | 37 | 75 | 68 | Y |  | 2021-07-05 00:47 | 71 | 1098 | -186 | -52 | 19 | 19 | 22 | 23 | 22 | 21 | 21 | 19 | 16 | 13 |  | 13 | 13 | 23 | 13 | 19 | -0.33 | Y | 30 | Y | -0.6 | [7 empty] | N | N | N | N | 140 | 0.48 | 63 | 94265 | 105910 | -2410 | 14900 | 04 | 1 |  | 2021-07-05 00:53 | 1578 | 139 |  | 30 |  | *전공정 요청 감속주입 *잔강최소화 (롱노즐 교체-사용횟수 과다) | [14 empty] | 92.06 | 41.18 | 3200 | 0 | 0 |  | 450 | 300 | Y | Y | 3200 | 0 | 0 |  | 450 | 300 | Y | Y |  |  |  |  | Y |  |  | RB100.00 | H
A65525 | 2021-07-04 | 1 | C |  | 11 | A | AE1055LS | 탄소강 | G-AE1055LS | BM#1 | 1601 | 40 | 1582 | 1532 | 26 | 4500 |  | 3 | 0.17 | 25 |  | -1.54 | 1543 | 1589 | 0 | 201.76 |  | 33 | 9 | 55 | Y |  | 2021-07-05 01:51 | 59 | 1101 | 27 | 27 | 28 | 28 | 29 | 28 | 27 | 27 | 26 | 26 | 25 | 26 | 26 | 26 | 27 | 29 | 25 | 28 | -0.13 | Y | 30 | Y | 0 | [8 empty] | N | N | Y | 190 | 0.52 | 56 | 84600 | 89594 | 7756 | 15500 | 13 | 1 |  | 2021-07-05 02:00 | 1543 | 100 |  | 24 | [16 empty] | 86.68 | 100 | 0 | 0 | 0 |  | 400 |  | Y | N | 0 | 0 | 0 |  | 400 |  | Y | N | N |  |  | Y |  |  |  | BT180180 | H
B65022 | 2021-07-04 | 2 | C |  | 9 | A | 20MNCRS5HM7 | 소입성보증강 | C1 | BM#2 | 1631 | 47 | 1634 | 1558 | 41 | 8600 |  | 1 | 0.2 | 18 |  | -2.39 | 1570 | 1638 | 1.53 | 11.21 | 0 | 35 | 73 | 52 | Y |  | 2021-07-05 01:58 | 63 | 1109 | 9 | 18 | 23 | 25 | 25 | 25 | 25 | 24 | 23 | 22 | 20 | 18 | 15 | 15 | 21 | 25 | 15 | 25 | -0.22 | Y | 45 | Y | -0.6 | [7 empty] | N | N | N | N | 130 | 0.49 | 64 | 94265 | 99592 | 99850 |  | 04 | 1 |  | 2021-07-05 02:05 | 1570 | 127 |  | 23 |  | *전공정 요청 감속주입 | [14 empty] | 95.36 | 35.29 | 0 | 0 | 0 |  | 450 | 300 | Y | Y | 0 | 0 | 0 |  | 450 | 300 | Y | Y | [7 empty] | RB100.00 | H
A65526 | 2021-07-04 | 1 | C |  | 12 | A | AE1055LS | 탄소강 | G-AE1055LS | BM#1 | 1643 | 42 | 1575 | 1568 | 29 | 4300 |  | 3 | 0.17 | 25 |  | -1.24 | 1544 | 1581 | 0 | 238.26 |  | 20 | 25 | 59 | Y |  | 2021-07-05 02:56 | 60 | 1098 | 26 | 29 | 30 | 31 | 32 | 31 | 30 | 30 | 29 | 29 | 28 | 28 | 28 | 28 | 29 | 32 | 28 | 30 | -0.1 | Y | 40 | Y | 0 | [8 empty] | N | N | Y | 180 | 0.52 | 60 | 101520 | 97085 | 7015 | 15700 | 13 | 1 |  | 2021-07-05 03:04 | 1544 | 99 |  | 15 | [16 empty] | 96.64 | 100 | 0 | 0 | 0 |  | 400 |  | Y | N | 0 | 0 | 0 |  | 400 |  | Y | N | N |  |  | Y |  |  |  | BT180180 | H
B65023 | 2021-07-04 | 2 | C |  | 10 | A | 20MNCRS5HM7 | 소입성보증강 | C1 | BM#2 | 1671 | 46 | 1636 | 1541 | 42 | 8700 |  | 1 | 0.2 | 18 |  | -2.4 | 1571 | 1639 | 0.86 | 11.15 | 0 | 18 | 55 | 61 | Y |  | 2021-07-05 03:20 | 64 | 1093 | 12 | 18 | 26 | 28 | 29 | 29 | 29 | 28 | 27 | 25 | 24 | 23 | 20 | 18 | 24 | 29 | 18 | 29 | -0.24 | Y | 45 | Y | -0.4 | [7 empty] | N | N | N | N | 120 | 0.47 | 70 | 94265 | 104251 | -1451 | 16000 | 04 | 1 |  | 2021-07-05 03:14 | 1571 | 121 |  | 6 |  | *트랜스퍼카 쾐칭 장입으로 인한 BLOOM 정체 , 감속주입 | [14 empty] | 92.33 | 52.94 | 0 | 0 | 0 |  | 450 | 300 | Y | Y | 0 | 0 | 0 |  | 450 | 300 | Y | Y | [7 empty] | RB100.00 | H
A65527 | 2021-07-04 | 1 | C |  | 13 | A | AE1055LS | 탄소강 | G-AE1055LS | BM#1 | 1639 | 40 | 1581 | 1577 | 32 | 4000 |  | 3 | 0.17 | 25 |  | -1.31 | 1548 | 1587 | 0 | 241.37 |  | 1 | 49 | 68 | Y |  | 2021-07-05 04:01 | 64 | 1105 | 27 | 31 | 36 | 38 | 38 | 37 | 36 | 36 | 35 | 34 | 34 | 34 |  | 34 | 35 | 38 | 34 | 36 | -0.09 | Y | 45 | Y | 0 | [8 empty] | N | N | Y | 170 | 0.52 | 60 | 101520 | 97186 | 7014 | 16000 | 13 | 1 |  | 2021-07-05 04:10 | 1548 | 95 |  | 11 | [16 empty] | 97.99 | 100 | 0 | 0 | 0 |  | 400 |  | Y | N | 0 | 0 | 0 |  | 400 |  | Y | N | N |  |  | Y |  |  |  | BT180180 | H
B65024 | 2021-07-04 | 2 | C |  | 11 | A | 20MNCRS5HM7 | 소입성보증강 | C1 | BM#2 | 1637 | 45 | 1646 | 1579 | 36 | 7300 |  | 1 | 0.21 | 18 |  | -2.65 | 1571 | 1641 | 2.4 | 20.64 | 0 | 31 | 65 | 63 | Y |  | 2021-07-05 04:13 | 64 | 1092 | 14 | 18 | 22 | 22 | 22 | 22 | 21 | 20 | 19 | 18 | 16 | 14 | 13 | 13 | 18 | 22 | 13 | 22 | -0.18 |  | 50 | Y | -0.2 | [7 empty] | N | N | N | N | 110 | 0.47 | 66 | 94265 | 97481 | 519 | 15000 | 04 | 1 |  | 2021-07-05 04:19 | 1571 | 129 |  | 23 |  | *트랜스퍼카 쾐칭 장입으로 인한 BLOOM 정체 , 감속주입 | [6 empty] | 3AF1D55616E347D1A79BAFAE25B1587C | 251384F430574A3EA6F02E6AC6210E96 | FE2F23954EB54C1A8960C30CFB86E33A |  | 57D6B6B5B1804399B960C69B9D545B14 | 2C28B5BE2ADD4AFCA0954399C43C02B0 | CD07E1BA70A64161BD53ED1206752E41 |  | 97.08 | 100 | 0 | 0 | 0 |  | 450 | 300 | Y | Y | 0 | 0 | 0 |  | 450 | 300 | Y | Y | [7 empty] | RB100.00 | H
A65528 | 2021-07-04 | 1 | A |  | 14 | A | AE1055LS | 탄소강 | G-AE1055LS | BM#1 | 1656 | 40 | 1580 | 1580 | 18 | 3100 |  | 3 | 0.16 | 25 |  | -1.5 | 1545 | 1583 | 0 | 202.69 |  | 11 | 18 | 70 | Y |  | 2021-07-05 04:50 | 61 | 1096 | 34 | 32 | 30 | 29 | 29 | 28 | 28 | 28 | 27 | 27 | 27 |  |  | 27 | 29 | 30 | 27 | 28 | -0.03 |  | 40 | Y | 0 | [8 empty] | N | N | Y | 170 | 0.52 | 53 | 84600 | 87522 | 7978 | 15570 | 13 | 1 |  | 2021-07-05 04:59 | 1545 | 99 |  | 22 | [16 empty] | 88.87 | 100 | 0 | 0 | 0 |  | 400 |  | Y | N | 0 | 0 | 0 |  | 400 |  | Y | N | N |  |  | Y |  |  |  | BT180180 | H
B65025 | 2021-07-04 | 2 | A |  | 12 | A | 20MNCRS5HM7 | 소입성보증강 | C1 | BM#2 | 1586 | 44 | 1652 | 1554 | 39 | 8200 |  | 1 | 0.23 | 18 |  | -2.58 | 1571 | 1643 | 1.48 | 12.75 | 0 | 37 | 76 | 44 | Y |  | 2021-07-05 05:17 | 64 | 1090 | 7 | 10 | 19 | 23 | 25 | 24 | 24 | 23 | 22 | 21 | 19 | 16 | 16 | 16 | 20 | 25 | 16 | 0 | -0.22 | Y | 40 | Y | 0 | [7 empty] | N | N | N | N | 100 | 0.51 | 60 | 94668 | 98323 | 577 | 16000 | 04 | 1 |  | 2021-07-05 05:40 | 1571 | 125 |  | 25 | 8 | *주입 초 짧은길이에 퀜칭으로 블룸 밀림 발생 감속주입. | [14 empty] | 96.7 | 100 | 0 | 0 | 0 |  | 451 | 300 | Y | Y | 0 | 0 | 0 |  | 450 | 300 | Y | Y | [7 empty] | RB110.00 | C
A65529 | 2021-07-04 | 1 | A |  | 15 | A | AE1055LS | 탄소강 | G-AE1055LS | BM#1 | 1636 | 40 | 1577 | 1571 | 21 | 3700 |  | 3 | 0.17 | 25 |  | -1.18 | 1542 | 1577 | 0 | 178.69 |  | 33 | 10 | 53 | Y |  | 2021-07-05 05:50 | 58 | 1101 | 27 | 28 | 30 | 31 | 31 | 31 | 30 | 29 | 28 | 28 | 27 | 26 | 26 | 26 | 29 | 31 | 26 | 31 | -0.11 | Y | 45 | Y | 0 | [8 empty] | N | N | Y | 210 | 0.52 | 58 | 101520 | 92479 | 7421 | 15100 | 13 | 1 |  | 2021-07-05 06:00 | 1542 | 91 |  | 17 | [16 empty] | 100.02 | 100 | 0 | 0 | 0 |  | 400 |  | Y | N | 0 | 0 | 0 |  | 400 |  | Y | N | N |  |  | Y |  |  |  | BT180180 | H
B65026 | 2021-07-04 | 2 | A |  | 13 | A | 20MNCRS5HM7 | 소입성보증강 | C1 | BM#2 | 1650 | 44 | 1652 | 1564 | 38 | 7700 |  | 1 | 0.2 | 18 |  | -2.72 | 1574 | 1650 | 0 | 19.34 | 0 | 35 | 74 | 50 | Y |  | 2021-07-05 06:28 | 67 | 1109 | 14 | 14 | 26 | 30 | 32 | 33 | 32 | 32 | 32 | 32 | 32 | 31 | 30 | 30 | 29 | 33 | 30 | 32 | -0.04 | Y | 35 | Y | -0.2 | [7 empty] | N | N | N | N | 150 | 0.5 | 61 | 94668 | 95524 | -574 | 15600 | 04 | 1 |  | 2021-07-05 06:28 | 1574 | 118 |  | 16 | 12 | *전공정 지연감속주입 | [14 empty] | 99.44 | 100 | 0 | 0 | 0 |  | 450 | 300 | Y | Y | 0 | 0 | 0 |  | 451 | 300 | Y | Y | [7 empty] | RB110.00 | C
A65530 | 2021-07-04 | 1 | A |  | 16 | A | AE1055LS | 탄소강 | G-AE1055LS | BM#1 | 1655 | 41 | 1581 | 1573 | 21 | 3500 |  | 3 | 0.17 | 26 |  | -1.02 | 1550 | 1581 | 0 | 196.53 |  | 20 | 26 | 57 | Y |  | 2021-07-05 06:47 | 66 | 1097 | 26 | 29 | 33 | 33 | 34 | 34 | 33 | 33 | 33 | 32 | 32 | 32 |  | 32 | 32 | 34 | 32 | 33 | -0.02 | Y | 35 | Y | 0 | [8 empty] | N | N | Y | 210 | 0.52 | 55 | 84600 | 91010 | 7990 | 15150 | 13 | 1 |  | 2021-07-05 06:55 | 1550 | 96 |  | 19 | [16 empty] | 85.76 | 100 | 0 | 0 | 0 |  | 400 |  | Y | N | 0 | 0 | 0 |  | 400 |  | Y | N | N |  |  | Y |  |  |  | BT180180 | H
B65027 | 2021-07-04 | 2 | A |  | 14 | A | 20MNCRS5HM7 | 소입성보증강 | C1 | BM#2 | 1620 | 44 | 1666 | 1537 | 39 | 8200 |  | 1 | 0.23 | 18 |  | -2.69 | 1570 | 1644 | 0 | 19.68 | 0 | 18 | 56 | 50 | Y |  | 2021-07-05 07:33 | 63 | 1093 | 27 | 32 | 35 | 36 | 36 | 35 | 34 | 33 | 31 | 30 | 28 | 25 |  | 25 | 32 | 36 | 25 | 0 | -0.27 | Y | 40 | Y | -0.6 | [7 empty] | N | N | N | N | 140 | 0.52 | 56 | 94668 | 92541 | 359 | 14200 | 04 | 1 |  | 2021-07-05 07:31 | 1570 | 110 |  | 12 | 14 | [7 empty] | 39A568A689974184BE9D7D93CDF06B60 | AD21498BFE484D199CEFBFE116C937BA | AE1F2161E51044A18618158E0A055CDD |  | AC32587ABF1A46F5B650ECA46E0E0F22 | 0288AADB6FCB4AFFAA12FDBFE681CD97 | 4B88E2B04FAD4D69AC3BC51333BCF3C1 |  | 102.07 | 100 | 0 | 0 | 0 |  | 450 | 300 | Y | Y | 0 | 0 | 0 |  | 450 | 300 | Y | Y | [7 empty] | RB110.00 | C
A65531 | 2021-07-05 | 1 | A |  | 17 | A | AE1055LS | 탄소강 | G-AE1055LS | BM#1 | 1601 | 45 | 1578 | 1530 | 34 | 5800 |  | 3 | 0.16 | 25 |  | -0.83 | 1554 | 1578 | 0 | 196.88 |  | 1 | 50 | 56 | Y |  | 2021-07-05 07:51 | 70 | 1100 | 32 | 32 | 37 | 40 | 40 | 40 | 39 | 39 | 38 | 38 | 37 | 37 | 36 | 36 | 38 | 40 | 36 | 40 | -0.09 | Y | 45 | Y | -0.2 | [8 empty] | N | N | Y | 200 | 0.52 | 61 | 101520 | 99174 | 7976 | 16000 | 13 | 1 |  | 2021-07-05 08:00 | 1554 | 93 |  | 12 | [16 empty] | 95.37 | 100 | 0 | 0 | 0 |  | 400 |  | Y | N | 0 | 0 | 0 |  | 400 |  | Y | N | N |  |  | Y |  |  |  | BT180180 | H
B65028 | 2021-07-05 | 2 | A | 연주종료 | 15 | A | 20MNCRS5HM7 | 소입성보증강 | C1 | BM#2 | 1680 | 45 | 1658 | 1532 | 37 | 7800 |  | 1 | 0.17 | 18 |  | -2.36 | 1576 | 1636 | 0 | 14.8 | 0 | 31 | 66 | 54 | Y |  | 2021-07-05 08:36 | 69 | 1106 | 22 | 24 | 34 | 36 | 37 | 37 | 36 | 35 | 34 | 33 | 31 | 29 |  | 29 | 33 | 37 | 29 | 0 | -0.23 | Y | 35 | Y | -0.4 | [7 empty] | N | N | N | N | 130 | 0.52 | 54 | 110446 | 92222 | 78 | 2200 | 04 | 1 |  | 2021-07-05 08:34 | 1576 | 106 |  | 8 |  | *잉고트생산 작업종료 : 09시54분 | 2FCC6B185C924839A7F2782193E1D20C | C840D80F714449A7AF05424D02F42537 |  |  |  |  | 139F4BE4F3124701825469C5B2B31BF2 | 2ECAA256EC7242309A41C05D5DB109BC |  |  | 096C5D1D5DAE4114A4747C712077C381 | 3EEB2312A40D457DAF5F344D11A860C5 |  |  | 120.38 | 100 | 0 | 3730 | 0 |  | 450 | 300 | Y | Y | 0 | 3710 | 0 |  | 450 | 300 | Y | Y | [7 empty] | RB110.00 | C
A65532 | 2021-07-05 | 1 | A |  | 18 | A | AE1055LS | 탄소강 | G-AE1055LS | BM#1 | 1593 | 41 | 1585 | 1543 | 29 | 5100 |  | 3 | 0.17 | 25 |  | -1.49 | 1543 | 1585 | 0 | 221.51 |  | 30 | 1 | 25547 | Y |  | 2021-07-05 08:49 | 59 | 1136 | 37 | 36 | 32 | 28 | 25 | 22 | 20 | 25 | 44 | 36 | 24 | 28 | 36 | 24 | 29 | 44 | 24 | 36 | -0.8 | Y | 25 | Y | -2.4 | [8 empty] | N | N | Y | 190 | 0.46 | 65 | 84600 | 93930 | 7020 | 15470 | 13 | 1 |  | 2021-07-05 08:55 | 1543 | 93 |  | 16 |  | *전공정 요청 감속주입 - 정속미준수 이상재등록(작업지연) | [6 empty] | 2A184F6A50D743D2A228D532F1BE2360 | A85E8944657F4829AD50723DB8EF915D | 77DF8B3066D24B8BBD4C07862348C04E |  | 10B17BA079234EAA86BCA57B2DD7E15A | A04587B6BDA24146B63A887B8AEF5FAF | C21A4809910C4AF1962E8203A47F350E |  | 83.8 | 100 | 0 | 0 | 0 |  | 400 |  | Y | N | 0 | 0 | 0 |  | 400 |  | Y | N | N |  |  | Y |  |  |  | BT180180 | H
A65533 | 2021-07-05 | 1 | A |  | 19 | A | AE1055LS | 탄소강 | G-AE1055LS | BM#1 | 1601 | 40 | 1581 | 1536 | 29 | 5000 |  | 3 | 0.18 | 25 |  | -1.05 | 1550 | 1581 | 0 | 206.14 |  | 33 | 11 | 63 | Y |  | 2021-07-05 09:52 | 66 | 1100 | 28 | 36 | 25 | 28 | 30 | 29 | 29 | 29 | 28 | 28 | 27 | 26 |  | 26 | 28 | 30 | 26 | 29 | -0.1 | Y | 40 | Y | -0.1 | [8 empty] | N | N | Y | 180 | 0.45 | 63 | 101520 | 89992 | 7008 | 15150 | 13 | 1 |  | 2021-07-05 10:01 | 1550 | 92 |  | 20 |  | *전공정요청 감속주입 - 정속미준수 이상재등록(작업지연) | [14 empty] | 104.66 | 100 | 0 | 0 | 0 |  | 400 |  | Y | N | 0 | 0 | 0 |  | 400 |  | Y | N | N |  |  | Y |  |  |  | BT180180 | H
A65534 | 2021-07-05 | 1 | A |  | 20 | A | AE1055LS | 탄소강 | G-AE1055LS | BM#1 | 1645 | 42 | 1581 | 1569 | 27 | 4600 |  | 3 | 0.18 | 26 |  | -0.85 | 1555 | 1581 | 0 | 244.12 |  | 20 | 27 | 73 | Y |  | 2021-07-05 10:57 | 71 | 1101 | 26 | 31 | 36 | 39 | 40 | 40 | 39 | 38 | 38 | 37 | 36 | 36 |  | 36 | 37 | 40 | 36 | 36 | -0.11 | Y | 35 | Y | 0 | [8 empty] | N | N | Y | 170 | 0.52 | 59 | 101520 | 96234 | 7966 | 15590 | 13 | 1 |  | 2021-07-05 11:05 | 1555 | 99 |  | 18 | [16 empty] | 97.95 | 100 | 0 | 0 | 0 |  | 400 |  | Y | N | 0 | 0 | 0 |  | 400 |  | Y | N | N |  |  | Y |  |  |  | BT180180 | H
A65535 | 2021-07-05 | 1 | A | 유사강종연연주 | 21 | A | G-AE1055LST | 탄소강 | G-AE1055LS | BM#1 | 1616 | 40 | 1587 | 1542 | 29 | 4900 |  | 3 | 0.18 | 26 |  | -1.15 | 1552 | 1587 | 0 | 249.8 |  | 1 | 51 | 74 | Y |  | 2021-07-05 11:49 | 68 | 1099 | 37 | 37 | 35 | 33 | 32 | 31 | 31 | 30 | 30 | 29 | 29 | 29 | 29 | 29 | 31 | 35 | 29 | 29 | -0.12 |  | 50 | Y | 0 | [8 empty] | N | N | Y | 170 | 0.52 | 58 | 101520 | 93104 | 6546 | 15260 | 13 | 1 |  | 2021-07-05 12:04 | 1552 | 102 |  | 25 | [16 empty] | 101.42 | 100 | 0 | 0 | 0 |  | 500 |  | Y | N | 0 | 0 | 0 |  | 501 |  | Y | N | N |  |  | Y |  |  |  | BT180180 | H
A65536 | 2021-07-05 | 1 | B |  | 22 | A | G-AE1055LST | 탄소강 | G-AE1055LS | BM#1 | 1621 | 41 | 1590 | 1551 | 30 | 4900 |  | 3 | 0.17 | 25 |  | -1.27 | 1542 | 1580 | 0 | 244.47 |  | 30 | 2 | 61 | Y |  | 2021-07-05 12:56 | 58 | 1097 | 29 | 28 | 26 | 25 | 23 | 22 | 21 | 20 | 19 | 19 | 18 | 18 | 18 | 18 | 22 | 26 | 18 | 18 | -0.16 |  | 50 | Y | 0 | [8 empty] | N | N | Y | 210 | 0.52 | 57 | 93060 | 95233 | -1783 | 14600 | 13 | 1 |  | 2021-07-05 13:03 | 1542 | 102 |  | 18 | [16 empty] | 99.58 | 100 | 0 | 0 | 0 |  | 500 |  | Y | N | 0 | 0 | 0 |  | 501 |  | Y | N | N |  |  | Y |  |  |  | BT180180 | H
B65032 | 2021-07-05 | 2 | B | 연주시작 | 1 | B | AE15B36C2 | 합금강 | 보론강 | BM#2 | 1622 | 53 | 1679 | 1516 | 43 | 9100 |  | 1 | 0.25 | 20 |  | -2.53 | 1582 | 1651 | 16.89 | 0 | 0 | 31 | 67 | 77 | Y |  | 2021-07-05 13:14 | 84 | 1100 | -367 | -3 | 18 | 22 | 24 | 27 | 30 | 30 | 30 | 30 | 29 | 28 |  | 28 | 26 | 30 | 28 | 30 | -0.07 |  | 25 | Y | -0.2 | 0.8 | 1.98 | 1.63 |  |  |  |  | N | N | N | N | 220 | 0.47 | 59 | 94626 | 92222 | 2228 | 15000 | 01 | 2 |  | 2021-07-05 13:19 | 1582 | 132 |  | 16 |  | *코너히터 건조로 미적용 이상공정등록 및 생관통보 * T/D FLUX 용탕부: 220 KG / 유탕부: 10KG 투입. * BUTT 타입롱노즐사용(일반타입.) *유탕구 1077 시작 13시 33분 *수소측정기 점검으로 수소측정시간 늦쳐짐. | 7F660211104A4005B30CE46C8E7E0A4F |  | A94CD20847F74026BA6603E96F520117 |  |  |  | 7869A531E4EA4C408749B0BE6874A912 | 0E6FAA51C3DD40289A1B517A2FD8D9A6 | F251F1747A5A4FC097AC97D3CC7D327B |  | 2E9A1EC89800497595C22109360629A2 | 190A232F92834D9B838593E0794FB062 | 2A291023B2B247219E5AD7B72BE8524F |  | 98.57 | 100 | 700 | 0 | 0 |  | 300 | 400 | N | Y | 700 | 0 | 0 |  | 300 | 400 | N | Y | N | [6 empty] | RB100.00 | H
A65537 | 2021-07-05 | 1 | B |  | 23 | A | G-AE1055LST | 탄소강 | G-AE1055LS | BM#1 | 1587 | 42 | 1590 | 1549 | 28 | 4900 |  | 3 | 0.18 | 25 |  | -1.42 | 1543 | 1586 | 0 | 269.07 |  | 33 | 12 | 53 | Y |  | 2021-07-05 13:53 | 59 | 1101 | 18 | 17 | 24 | 27 | 29 | 29 | 29 | 28 | 27 | 27 | 26 | 26 | 26 | 26 | 26 | 29 | 26 | 29 | -0.07 | Y | 40 | Y | 0 | [8 empty] | N | N | Y | 210 | 0.52 | 58 | 84600 | 94774 | 7176 | 14500 | 13 | 1 |  | 2021-07-05 14:08 | 1543 | 102 |  | 21 | [16 empty] | 83.1 | 100 | 0 | 0 | 0 |  | 500 |  | Y | N | 0 | 0 | 0 |  | 501 |  | Y | N | N |  |  | Y |  |  |  | BT180180 | H
B65033 | 2021-07-05 | 2 | B |  | 2 | B | AE15B36C2 | 합금강 | 보론강 | BM#2 | 1593 | 50 | 1616 | 1533 | 47 | 8800 |  | 1 | 0.2 | 16 |  | -2.64 | 1567 | 1627 | 9.43 | 0 | 0 | 11 | 20 | 130 | Y |  | 2021-07-05 14:11 | 69 | 1099 | 23 | 25 | 27 | 27 | 27 | 27 | 26 | 26 | 25 | 25 | 23 | 23 | 22 | 22 | 25 | 27 | 22 | 27 | -0.1 |  | 50 | Y | -0.2 | [7 empty] | N | N | N | N | 220 | 0.49 | 64 | 93636 | 100188 | -588 | 10600 | 01 | 2 |  | 2021-07-05 14:12 | 1567 | 122 |  | 20 |  | *코너히터 건조로 미적용 이상공정등록 및 생관통보 * 샘플채취 ID : 303,403 (300mm) * 후 HEAT L/D 강제개공 ID : 309,408 | [14 empty] | 94.25 | 100 | 0 | 0 | 300 |  | 300 | 400 | N | Y | 0 | 0 | 300 |  | 300 | 400 | N | Y | N | [6 empty] | RB100.00 | H
A65538 | 2021-07-05 | 1 | B |  | 24 | A | G-AE1055LST | 탄소강 | G-AE1055LS | BM#1 | 1603 | 41 | 1594 | 1551 | 27 | 4600 |  | 3 | 0.17 | 25 |  | -1.17 | 1550 | 1584 | 0 | 191.64 |  | 20 | 28 | 56 | Y |  | 2021-07-05 14:42 | 66 | 1101 | 25 | 24 | 25 | 25 | 26 | 26 | 26 | 26 | 25 | 25 | 25 |  |  | 25 | 25 | 26 | 25 | 26 | -0.03 | Y | 35 | Y | 0 | [8 empty] | N | N | Y | 200 | 0.52 | 56 | 101520 | 94696 | 5854 | 14000 | 13 | 1 |  | 2021-07-05 14:49 | 1550 | 105 |  | 31 | [16 empty] | 99.82 | 100 | 0 | 0 | 0 |  | 500 |  | Y | N | 0 | 0 | 0 |  | 501 |  | Y | N | N |  |  | Y | Y |  |  | BT180180 | H
B65034 | 2021-07-05 | 2 | B |  | 3 | B | AE15B36C2 | 합금강 | 보론강 | BM#2 | 1591 | 41 | 1632 | 1532 | 33 | 6400 |  | 1 | 0.21 | 16 |  | -2.12 | 1562 | 1612 | 18.39 | 0 | 0 | 35 | 76 | 108 | N | 1 | 2021-07-05 15:13 | 64 | 1098 | 0 | 17 | 18 | 20 | 20 | 20 | 19 | 18 | 17 | 17 | 15 | 15 |  | 15 | 17 | 20 | 15 | 20 | -0.12 | Y | 40 | Y | 0 | [7 empty] | N | N | N | N | 210 | 0.49 | 58 | 96441 | 95789 |  | 14500 | 01 | 2 |  | 2021-07-05 15:14 | 1562 | 125 |  | 28 |  | * EDGE HEATER 코일 건조로 미적용. 이상공정등록 및 생관통보 * 롱노즐 OVER FLOW 발생하여 롱노즐 교체 함 | [14 empty] | 101.62 | 100 | 0 | 0 | 0 |  | 300 | 400 | N | Y | 0 | 0 | 0 |  | 300 | 400 | N | Y | N |  |  |  | Y |  |  | RB100.00 | H
A65539 | 2021-07-05 | 1 | B |  | 25 | A | G-AE1055LST | 탄소강 | G-AE1055LS | BM#1 | 1628 | 41 | 1591 | 1562 | 30 | 3800 |  | 3 | 0.17 | 25 |  | -1.35 | 1551 | 1591 | 0 | 194.7 |  | 1 | 52 | 49 | Y |  | 2021-07-05 15:41 | 67 | 1102 | 25 | 26 | 29 | 30 | 31 | 31 | 31 | 31 | 31 | 31 | 31 | 31 |  | 31 | 30 | 31 | 31 | 31 | 0 |  | 35 | Y | 0 | [8 empty] | N | N | Y | 190 | 0.52 | 57 | 84600 | 93107 | 7143 | 14000 | 13 | 1 |  | 2021-07-05 15:49 | 1551 | 105 |  | 31 | [16 empty] | 84.73 | 100 | 0 | 0 | 0 |  | 500 |  | Y | N | 0 | 0 | 0 |  | 501 |  | Y | N | N |  |  | Y |  |  |  | BT180180 | H
B65035 | 2021-07-05 | 2 | B |  | 4 | A | AE15B36C2 | 합금강 | 보론강 | BM#2 | 1637 | 41 | 1636 | 1541 | 31 | 6200 |  | 1 | 0.2 | 16 |  | -2.42 | 1564 | 1620 | 11.82 | 0 | 0 | 18 | 58 | 97 | Y |  | 2021-07-05 16:05 | 66 | 1096 | 11 | 15 | 17 | 18 | 19 | 19 | 18 | 17 | 16 | 15 | 14 | 12 |  | 12 | 16 | 19 | 12 | 0 | -0.2 | Y | 35 | Y | -0.4 | [7 empty] | N | N | N | N | 200 | 0.5 | 59 | 94081 | 95208 | 192 | 15900 | 01 | 2 |  | 2021-07-05 16:07 | 1564 | 123 |  | 35 | [16 empty] | 98.88 | 100 | 0 | 0 | 0 |  | 300 | 400 | Y | Y | 0 | 0 | 0 |  | 300 | 400 | Y | Y | N | [6 empty] | RB100.00 | H
A65540 | 2021-07-05 | 1 | B |  | 26 | B | G-AE1055LST | 탄소강 | G-AE1055LS | BM#1 | 1630 | 36 | 1585 | 1559 | 23 | 3900 |  | 3 | 0.17 | 25 |  | -1.62 | 1534 | 1582 | 0 | 242.54 |  | 30 | 3 | 47 | Y |  | 2021-07-05 16:39 | 50 | 1090 | 31 | 31 | 25 | 21 | 20 | 18 | 17 | 16 | 16 | 16 | 15 | 15 |  | 15 | 19 | 25 | 15 | 16 | -0.22 |  | 45 | Y | 0 | [8 empty] | N | N | Y | 180 | 0.52 | 54 | 84600 | 91604 | 5546 | 13500 | 13 | 1 |  | 2021-07-05 16:52 | 1534 | 107 |  | 31 | [8 empty] | 9C0766CC9C8B4B0FBF1844667369AF7E | 8A6C16DE5E5242E2A3344F299AC81617 | FF60C1013DEF4193B4E71C59D6BF6C1B |  | 7902FBF5DC7548F79FEF3F36EEB2F817 | C3D6B7FC141A44D888B9B27E082D2169 | 8D6DD4F90F574241AB8C8C44A7839EDF |  | 86.06 | 100 | 0 | 0 | 0 |  | 500 |  | Y | N | 0 | 0 | 0 |  | 501 |  | Y | N | N |  |  | Y |  |  |  | BT180180 | H
B65036 | 2021-07-05 | 2 | B |  | 5 | A | AE15B36C2 | 합금강 | 보론강 | BM#2 | 1620 | 42 | 1640 | 1567 | 35 | 7100 |  | 1 | 0.22 | 16 |  | -3.28 | 1563 | 1638 | 9.5 | 0 | 0 | 32 | 1 | 21594 | Y |  | 2021-07-05 17:26 | 65 | 1112 | 10 | 12 | 16 | 17 | 17 | 15 | 14 | 13 | 11 | 10 | 10 | 8 |  | 8 | 13 | 17 | 8 | 10 | -0.22 | Y | 40 | Y | -0.4 | [7 empty] | N | N | N | N | 190 | 0.5 | 61 | 95149 | 97061 | -611 | 15200 | 01 | 2 |  | 2021-07-05 17:30 | 1563 | 108 |  | 15 | [16 empty] | 98.86 | 100 | 0 | 0 | 0 |  | 300 | 400 | Y | Y | 0 | 0 | 0 |  | 300 | 400 | Y | Y | N | [6 empty] | RB100.00 | C
A65541 | 2021-07-05 | 1 | B |  | 27 | A | G-AE1055LST | 탄소강 | G-AE1055LS | BM#1 | 1611 | 33 | 1592 | 1538 | 23 | 4400 |  | 3 | 0.18 | 25 |  | -1.25 | 1550 | 1587 | 0 | 252.6 |  | 33 | 13 | 43 | Y |  | 2021-07-05 17:41 | 66 | 1097 | 15 | 19 | 27 | 29 | 30 | 31 | 30 | 30 | 30 | 30 | 29 | 29 |  | 29 | 28 | 31 | 29 | 30 | -0.03 | Y | 30 | Y | 0 | [8 empty] | N | N | Y | 170 | 0.51 | 57 | 101520 | 95050 | 3550 | 15100 | 13 | 1 |  | 2021-07-05 17:49 | 1550 | 101 |  | 26 | 6 | [15 empty] | 99.48 | 100 | 0 | 0 | 0 |  | 500 |  | Y | N | 0 | 0 | 0 |  | 501 |  | Y | N | N |  |  | Y |  |  |  | BT180180 | C
B65037 | 2021-07-05 | 2 | B |  | 6 | A | AE15B36C2 | 합금강 | 보론강 | BM#2 | 1620 | 38 | 1620 | 1552 | 32 | 6500 |  | 1 | 0.19 | 15 |  | -2.66 | 1566 | 1624 | 8.77 | 0 | 0 | 11 | 21 | 54 | Y |  | 2021-07-05 18:31 | 68 | 1095 | 7 | 10 | 23 | 28 | 30 | 31 | 31 | 30 | 29 | 27 | 26 | 24 | 23 | 23 | 25 | 31 | 23 | 0 | -0.23 | Y | 35 | Y | -0.2 | [7 empty] | N | N | N | N | 180 | 0.49 | 63 | 95149 | 98259 | -959 | 14700 | 01 | 2 |  | 2021-07-05 18:32 | 1566 | 92 |  | 12 | [16 empty] | 98.19 | 100 | 0 | 0 | 0 |  | 299 | 400 | Y | Y | 0 | 0 | 0 |  | 300 | 400 | Y | Y | N | [6 empty] | RB100.00 | H
A65542 | 2021-07-05 | 1 | B |  | 28 | A | G-AE1055LST | 탄소강 | G-AE1055LS | BM#1 | 1623 | 32 | 1588 | 1556 | 22 | 3700 |  | 3 | 0.19 | 25 |  | -1.35 | 1544 | 1584 | 0 | 246.29 |  | 20 | 29 | 46 | Y |  | 2021-07-05 18:42 | 60 | 1102 | 29 | 29 | 28 | 28 | 29 | 29 | 29 | 29 | 28 | 28 | 27 | 27 |  | 27 | 28 | 29 | 27 | 29 | -0.04 | Y | 35 | Y | 0 | [8 empty] | N | N | Y | 170 | 0.52 | 55 | 101520 | 91856 | 5744 | 14700 | 13 | 1 |  | 2021-07-05 18:50 | 1544 | 97 |  | 23 | [16 empty] | 102.7 | 100 | 0 | 0 | 0 |  | 500 |  | Y | N | 0 | 0 | 0 |  | 501 |  | Y | N | N |  |  | Y |  |  |  | BT180180 | H
B65038 | 2021-07-05 | 2 | B |  | 7 | A | AE15B36C2 | 합금강 | 보론강 | BM#2 | 1254 | 37 | 1635 | 1553 | 29 | 5900 |  | 1 | 0.2 | 16 |  | -2.8 | 1560 | 1623 | 9.61 | 0 | 0 | 35 | 77 | 63 | Y |  | 2021-07-05 19:31 | 62 | 1075 | 19 | 20 | 23 | 24 | 24 | 24 | 23 | 22 | 21 | 20 | 18 | 16 |  | 16 | 21 | 24 | 16 | 24 | -0.2 | Y | 40 | Y | -0.4 | [7 empty] | N | N | N | N | 170 | 0.49 | 58 | 87698 | 90551 | -142251 | 15500 | 01 | 2 |  | 2021-07-05 19:32 | 1560 | 98 |  | 16 |  | * STR#2 EDGE HEATER FAULT 발생하여 미적용 이상공정 등록 및 생관통보. | [14 empty] | 96.9 | 100 | 0 | 0 | 0 |  | 300 | 400 | Y | Y | 0 | 0 | 0 |  | 300 | 400 | N | Y | N | [6 empty] | RB110.00 | C
A65543 | 2021-07-05 | 1 | B |  | 29 | A | G-AE1055LST | 탄소강 | G-AE1055LS | BM#1 | 1638 | 32 | 1586 | 1566 | 21 | 3500 |  | 3 | 0.19 | 26 |  | -1.16 | 1543 | 1578 | 0 | 247.68 |  | 1 | 53 | 54 | Y |  | 2021-07-05 19:38 | 59 | 1094 | 27 | 27 | 29 | 29 | 29 | 29 | 28 | 27 | 27 | 27 | 26 | 26 | 25 | 25 | 28 | 29 | 25 | 29 | -0.08 |  | 50 | Y | -0.2 | [8 empty] | N | N | Y | 210 | 0.52 | 60 | 101520 | 96817 | 6183 | 13400 | 13 | 1 |  | 2021-07-05 19:46 | 1543 | 97 |  | 23 | [16 empty] | 97.99 | 100 | 0 | 0 | 0 |  | 500 |  | Y | N | 0 | 0 | 0 |  | 501 |  | Y | N | N |  |  | Y |  |  |  | BT180180 | H
B65039 | 2021-07-05 | 2 | B | 잔강최소화전 | 8 | A | AE15B36C2 | 합금강 | 보론강 | BM#2 | 1613 | 34 | 1630 | 1577 | 25 | 5100 |  | 1 | 0.18 | 16 |  | -2.46 | 1560 | 1615 | 11.74 | 0 | 0 | 18 | 59 | 57 | Y |  | 2021-07-05 20:29 | 62 | 1090 | 12 | 16 | 19 | 22 | 23 | 23 | 23 | 22 | 21 | 20 | 19 | 18 | 17 | 13 | 19 | 23 | 13 | 23 | -0.2 | Y | 50 | Y | -0.4 | [7 empty] | N | N | N | N | 170 | 0.43 | 71 | 102031 | 96662 | -662 | 3000 | 01 | 2 |  | 2021-07-05 20:30 | 1560 | 91 |  | 17 |  | * T/D 실측잔강 : 3T * 전공정 요청으로 감속주입. 0.47 이하시 H/S 실시 강종 이상공정 등록 및 생관통보 * STR#2 EDGE HEATER FAULT 발생하여 미적용 이상공정 등록 및 생관통보. | [14 empty] | 106.5 | 100 | 0 | 3300 | 0 |  | 300 | 400 | Y | Y | 0 | 3100 | 0 |  | 300 | 400 | N | Y | N | [6 empty] | RB110.00 | C
A65544 | 2021-07-05 | 1 | B |  | 30 | A | G-AE1055LST | 탄소강 | G-AE1055LS | BM#1 | 1620 | 33 | 1585 | 1551 | 23 | 3800 |  | 3 | 0.19 | 25 |  | -1.22 | 1542 | 1578 | 0 | 233.28 |  | 30 | 4 | 55 | Y |  | 2021-07-05 20:34 | 58 | 1095 | 25 | 23 | 23 | 23 | 23 | 23 | 22 | 22 | 22 | 22 | 21 | 21 |  | 21 | 22 | 23 | 21 | 23 | -0.04 | Y | 45 | Y | 0 | [8 empty] | N | N | Y | 200 | 0.51 | 54 | 84600 | 91624 | 4826 | 14900 | 13 | 1 |  | 2021-07-05 21:00 | 1542 | 101 |  | 29 | [16 empty] | 85.8 | 100 | 0 | 0 | 0 |  | 500 |  | Y | N | 0 | 0 | 0 |  | 501 |  | Y | N | N |  |  | Y |  |  |  | BT180180 | H
A65545 | 2021-07-05 | 1 | D |  | 31 | B | G-AE1055LST | 탄소강 | G-AE1055LS | BM#1 | 1578 | 41 | 1607 | 1554 | 30 | 5100 |  | 3 | 0.21 | 25 |  | -1.32 | 1553 | 1591 | 0 | 250.97 |  | 33 | 14 | 51 | Y |  | 2021-07-05 21:45 | 69 | 1089 | 21 | 21 | 32 | 38 | 40 | 41 | 41 | 40 | 39 | 39 | 38 | 37 | 37 | 37 | 37 | 41 | 37 | 0 | -0.11 | Y | 35 | Y | 0 | [7 empty] | Y | N | N | Y | 190 | 0.5 | 58 | 84600 | 90721 | 8229 | 15100 | 13 | 1 |  | 2021-07-05 21:56 | 1553 | 99 |  | 14 |  | *전공정요청 감속주입 이상재 ID: 104~105 .204~ 205 | [14 empty] | 86.59 | 100 | 0 | 0 | 0 |  | 500 |  | Y | N | 0 | 0 | 0 |  | 501 |  | Y | N | N |  |  | Y |  |  |  | BT180180 | H
B65040 | 2021-07-05 | 2 | D | 잔강최소화 | 9 | B | 46MNVS6 | 합금강 | KFMN445V계 | BM#2 | 1629 | 39 | 1635 | 1564 | 33 | 6400 |  | 1 | 0.23 | 15 |  | -2.86 | 1553 | 1621 | 0 | 8.08 | 0 | 32 | 2 | 60 | Y |  | 2021-07-05 22:00 | 59 | 1096 | -170 | -53 | 18 | 19 | 19 | 18 | 17 | 17 | 16 | 15 | 14 | 12 | 10 | 8 | 9 | 19 | 8 | 0 | -0.22 | Y | 50 | Y | -0.4 |  |  |  |  | 0.65 |  |  | N | N | N | Y | 220 | 0.42 | 65 | 80570 | 96117 | -617 | 16100 | 01 | 2 |  | 2021-07-05 21:58 | 1553 | 99 |  | 12 |  | * 롱노즐 교체 * STR#2 EDGE HEATER FAULT 발생하여 미적용 이상공정 등록 및 생관통보. * 전공정 요청으로 감속주입 * 전공정 요청으로 L/D 잔강 미실시 이상공정 등록. | 7F4DE5C662BC48F8BEDA97B4D5C9457B |  | 615AFCB28C2749AB888672ABE977407A | [11 empty] | 82.47 | 100 | 4000 | 0 | 0 |  | 650 | 400 | Y | N | 4000 | 0 | 0 |  | 650 | 400 | N | N | N |  |  |  | Y |  |  | RB100.00 | H
A65546 | 2021-07-05 | 1 | D |  | 32 | A | G-AE1055LST | 탄소강 | G-AE1055LS | BM#1 | 1620 | 43 | 1587 | 1559 | 23 | 4000 |  | 3 | 0.18 | 25 |  | -1.32 | 1545 | 1584 | 0 | 205.5 |  | 20 | 30 | 57 | Y |  | 2021-07-05 22:43 | 61 | 1093 | 36 | 35 | 34 | 33 | 32 | 31 | 30 | 29 | 28 | 27 | 26 | 26 | 25 | 25 | 30 | 34 | 25 | 0 | -0.16 |  | 55 | Y | 0 | [7 empty] | Y | N | N | Y | 180 | 0.45 | 64 | 101520 | 93174 | 6976 | 16000 | 13 | 1 |  | 2021-07-05 22:53 | 1545 | 92 |  | 15 |  | *전공정요청 감속주입 (정속유지강종) | [14 empty] | 101.37 | 100 | 0 | 0 | 0 |  | 500 |  | Y | N | 0 | 0 | 0 |  | 501 |  | Y | N | N |  |  | Y |  |  |  | BT180180 | H
B65041 | 2021-07-05 | 2 | D |  | 10 | A | 46MNVS6 | 합금강 | KFMN445V계 | BM#2 | 1595 | 41 | 1625 | 1550 | 36 | 7100 |  | 1 | 0.25 | 16 |  | -2.81 | 1552 | 1621 | 0 | 25.11 | 0 | 11 | 22 | 95 | Y |  | 2021-07-05 23:12 | 58 | 1105 | 6 | 9 | 16 | 20 | 22 | 23 | 23 | 23 | 22 | 20 | 19 | 17 | 15 | 11 | 18 | 23 | 11 | 23 | -0.27 | Y | 45 | Y | -0.4 | [7 empty] | N | N | N | Y | 210 | 0.4 | 73 | 92080 | 93625 | 875 | 16500 | 01 | 2 |  | 2021-07-05 23:15 | 1552 | 98 |  | 6 |  | * STR#2 EDGE HEATER FAULT 발생하여 미적용 이상공정 등록 및 생관통보. * 전공정 요청으로 감속주입 0.40 이상공정 등록 및 생관통보 * 전공정 요청으로 L/D 잔강 미실시 이상공정 등록. | [14 empty] | 97.34 | 100 | 0 | 0 | 0 |  | 650 | 400 | Y | N | 0 | 0 | 0 |  | 650 | 400 | N | N | N | [6 empty] | RB100.00 | H
A65547 | 2021-07-05 | 1 | D |  | 33 | A | G-AE1055LST | 탄소강 | G-AE1055LS | BM#1 | 1652 | 40 | 1588 | 1583 | 17 | 2900 |  | 3 | 0.17 | 25 |  | -1.23 | 1547 | 1583 | 0 | 208.32 |  | 1 | 54 | 63 | Y |  | 2021-07-05 23:44 | 63 | 1090 | 25 | 25 | 26 | 27 | 28 | 28 | 28 | 28 | 27 | 26 | 26 | 26 | 25 | 26 | 27 | 28 | 25 | 28 | -0.04 | Y | 40 | Y | 0 | [7 empty] | Y | N | N | Y | 170 | 0.45 | 66 | 101520 | 93513 | 6987 | 15400 | 13 | 1 |  | 2021-07-05 23:51 | 1547 | 97 |  | 20 |  | *전공정요청 감속주입 (정속유지강종) | [5 empty] | E47B468993584C3AA26ACD3EA66B0B62 | 59934016C173494BA84EFE1A03E97C8D | A637E7D23F1B448992291BBDB42EEDEF |  | 60B42BF0A57845D4919020752B4EB041 | 03E9212FC516446882EA987EFB649C71 | EAFE6E710583407D8519F5EED4F733D8 |  |  | 101.01 | 100 | 0 | 0 | 0 |  | 500 |  | Y | N | 0 | 0 | 0 |  | 501 |  | Y | N | N |  |  | Y |  |  |  | BT180180 | H
B65042 | 2021-07-05 | 2 | D |  | 11 | B | 46MNVS6 | 합금강 | KFMN445V계 | BM#2 | 1611 | 35 | 1640 | 1562 | 27 | 5300 |  | 1 | 0.26 | 16 |  | -2.89 | 1553 | 1621 | 0 | 21.72 | 0 | 35 | 78 | 90 | Y |  | 2021-07-06 00:12 | 59 | 1089 | 7 | 8 | 13 | 16 | 19 | 20 | 20 | 20 | 19 | 18 | 17 |  |  | 17 | 17 | 20 | 17 | 20 | -0.1 | Y | 25 | Y | -0.2 | [7 empty] | N | N | N | Y | 200 | 0.5 | 54 | 92080 | 85979 | -679 | 16300 | 01 | 2 |  | 2021-07-06 00:13 | 1553 | 112 |  | 20 |  | * 전공정 요청으로 L/D 잔강 미실시 이상공정 등록. * 전공정 요청으로 감속주입 | [14 empty] | 108.58 | 100 | 0 | 0 | 0 |  | 650 | 400 | Y | N | 0 | 0 | 0 |  | 649 | 400 | Y | N | N | [6 empty] | RB100.00 | H
A65548 | 2021-07-05 | 1 | D |  | 34 | A | G-AE1055LST | 탄소강 | G-AE1055LS | BM#1 | 1605 | 44 | 1575 | 1526 | 25 | 4900 |  | 3 | 0.17 | 25 |  | -1.19 | 1541 | 1576 | 0 | 169.42 |  | 30 | 5 | 68 | Y |  | 2021-07-06 00:46 | 57 | 1097 | 26 | 24 | 21 | 20 | 20 | 19 | 18 | 17 | 16 | 16 | 15 | 14 | 14 | 14 | 19 | 21 | 14 | 0 | -0.14 |  | 50 | Y | 0 | [7 empty] | Y | N | N | Y | 210 | 0.45 | 64 | 101520 | 92205 | 6995 | 15100 | 13 | 1 |  | 2021-07-06 00:55 | 1541 | 107 |  | 25 |  | *전공정요청 감속주입(정속유지강종) | [14 empty] | 102.34 | 100 | 0 | 0 | 0 |  | 500 |  | Y | N | 0 | 0 | 0 |  | 501 |  | Y | N | N |  |  | Y |  |  |  | BT180180 | H
B65043 | 2021-07-05 | 2 | D | TUNDISH교체전 | 12 | A | 46MNVS6 | 합금강 | KFMN445V계 | BM#2 | 1591 | 34 | 1646 | 1546 | 31 | 6300 |  | 1 | 0.28 | 16 |  | -2.45 | 1564 | 1632 | 0 | 25.6 | 0 | 18 | 60 | 81 | Y |  | 2021-07-06 01:16 | 70 | 1091 | 13 | 18 | 28 | 34 | 35 | 36 | 35 | 33 | 32 | 30 | 27 | 24 | 21 | 21 | 28 | 36 | 21 | 0 | -0.43 | Y | 35 | Y | -0.6 | [7 empty] | N | N | N | M | 190 | 0.49 | 67 | 91056 | 97229 | -2229 | 2000 | 01 | 2 |  | 2021-07-06 01:13 | 1564 | 97 |  | 12 |  | * 전공정 요청으로 L/D 잔강 미실시 이상공정 등록. * 전공정 요청으로 감속주입 | 6BBF06786CA345E286D09A8A9CC178B9 | EA31BC9CADC24BAF938710B391037F80 | 2003A24AC3314B8B9B7989E9D86914E9 |  |  |  | 0977E40548D84F99BF87C727F8EE96D0 | 3DD4F3E6E91F4FBEA30A114F273B2E84 | 00FAFBA13C2541948D8287DF485CD947 |  | 668868B78D284E81A90721F9E58B7E4A | CEB98D8A2436482288856F7A32FE69C0 | F7E4528D9B3A4375A50824D8A8F3858C |  | 95.9 | 100 | 0 | 2550 | 0 |  | 650 | 400 | Y | N | 0 | 2500 | 0 |  | 650 | 400 | Y | N | N | [6 empty] | RB100.00 | C
A65549 | 2021-07-05 | 1 | D |  | 35 | A | G-AE1055LST | 탄소강 | G-AE1055LS | BM#1 | 1620 | 42 | 1585 | 1538 | 20 | 4100 |  | 3 | 0.17 | 25 |  | -1.09 | 1543 | 1575 | 0 | 136.31 |  | 33 | 15 | 68 | Y |  | 2021-07-06 01:43 | 59 | 1100 | 14 | 16 | 20 | 22 | 23 | 25 | 25 | 24 | 24 | 24 | 23 | 23 | 22 | 22 | 22 | 25 | 22 | 24 | -0.06 | Y | 40 | Y | 0 | [7 empty] | Y | N | N | Y | 200 | 0.45 | 66 | 84600 | 93009 | -147609 | 15100 | 13 | 1 |  | 2021-07-06 01:50 | 1543 | 111 |  | 35 |  | *전공정요청 감속주입(정속유지강종) | [14 empty] | 84.6 | 100 | 0 | 0 | 0 |  | 500 |  | Y | N | 0 | 0 | 0 |  | 501 |  | Y | N | N |  |  | Y |  |  |  | BT180180 | H
B65044 | 2021-07-05 | 2 | D | TUNDISH교체 | 1 | A | AE5180 | 합금강 | E1 | BM#2 | 1570 | 45 | 1618 | 1545 | 40 | 8500 |  | 1 | 0.26 | 16 |  | -2.58 | 1549 | 1612 | 15.77 | 0 | 0 | 32 | 3 | 58 | Y |  | 2021-07-06 02:38 | 84 | 1089 | -237 | -224 | 38 | 37 | 30 | 34 | 37 | 38 | 38 | 37 | 36 | 34 |  | 34 | 36 | 38 | 30 | 38 | -0.8 |  | 10 | Y | -0.4 | 1 | 1.79 | 1.73 |  |  |  |  | N | N | N | M | 220 | 0.46 | 61 | 94231 | 94049 | 551 | 14900 | 15 | 1 |  | 2021-07-06 02:29 | 1549 | 122 |  | 16 |  | * T/D FLUX 용탕부: 220 KG / 유탕부: 10KG 투입. * BUTT 타입롱노즐사용(일반타입.) | [14 empty] | 99.93 | 100 | 730 | 0 | 0 |  | 650 | 700 | N | N | 720 | 0 | 0 |  | 650 | 700 | N | N | Y | [6 empty] | RB100.00 | H
A65550 | 2021-07-05 | 1 | D |  | 36 | A | G-AE1055LST | 탄소강 | G-AE1055LS | BM#1 | 1620 | 47 | 1582 | 1556 | 25 | 4800 |  | 3 | 0.17 | 25 |  | -1.42 | 1542 | 1584 | 0 | 155.42 |  | 20 | 31 | 61 | Y |  | 2021-07-06 03:04 | 58 | 1087 | 22 | 22 | 24 | 26 | 27 | 27 | 28 | 27 | 27 | 27 | 26 | 26 | 25 | 24 | 26 | 28 | 24 | 27 | -0.11 | Y | 35 | Y | -0.2 | [7 empty] | Y | N | N | Y | 190 | 0.45 | 62 | 84600 | 89714 | 6986 | 14900 | 13 | 1 |  | 2021-07-06 03:11 | 1542 | 104 |  | 20 |  | *전공정요청 감속주입(정속유지강종) | [14 empty] | 86.33 | 100 | 0 | 0 | 0 |  | 500 |  | Y | N | 0 | 0 | 0 |  | 501 |  | Y | N | N |  |  | Y |  |  |  | BT180180 | H
B65045 | 2021-07-05 | 2 | D |  | 2 | A | AE5180 | 합금강 | E1 | BM#2 | 1577 | 42 | 1594 | 1529 | 37 | 7300 |  | 1 | 0.18 | 16 |  | -2.22 | 1533 | 1582 | 13.47 | 0 | 0 | 11 | 23 | 69 | Y |  | 2021-07-06 03:22 | 68 | 1090 | 28 | 26 | 26 | 27 | 27 | 27 | 26 | 25 | 24 | 22 | 21 | 19 | 18 | 15 | 24 | 27 | 15 | 27 | -0.24 | Y | 50 | Y | -0.6 |  |  |  | 1.01 |  |  |  | N | N | N | Y | 220 | 0.48 | 65 | 94231 | 100429 | -2929 | 14800 | 15 | 1 |  | 2021-07-06 03:25 | 1533 | 120 |  | 35 | [16 empty] | 97.15 | 100 | 0 | 0 | 0 |  | 650 | 700 | N | N | 0 | 0 | 0 |  | 650 | 700 | N | N | Y | [6 empty] | RB100.00 | H
A65551 | 2021-07-05 | 1 | D |  | 37 | B | G-AE1055LST | 탄소강 | G-AE1055LS | BM#1 | 1576 | 41 | 1583 | 1532 | 26 | 4900 |  | 3 | 0.17 | 26 |  | -1.18 | 1548 | 1583 | 0 | 169.47 |  | 1 | 55 | 75 | Y |  | 2021-07-06 04:07 | 64 | 1100 | 23 | 23 | 26 | 27 | 28 | 28 | 27 | 27 | 26 | 26 | 25 | 25 | 25 | 25 | 26 | 28 | 25 | 27 | -0.04 | Y | 40 | Y | 0 | [7 empty] | Y | N | N | Y | 180 | 0.45 | 66 | 101520 | 92513 | 6987 | 14800 | 13 | 1 |  | 2021-07-06 04:18 | 1548 | 98 |  | 21 |  | *전공정요청 감속주입(정속유지강종) | [14 empty] | 102.03 | 100 | 0 | 0 | 0 |  | 500 |  | Y | N | 0 | 0 | 0 |  | 501 |  | Y | N | N |  |  | Y |  |  |  | BT180180 | H
B65046 | 2021-07-05 | 2 | A |  | 3 | A | AE5180 | 합금강 | E1 | BM#2 | 1561 | 41 | 1601 | 1526 | 37 | 7300 |  | 1 | 0.23 | 19 |  | -2.35 | 1529 | 1589 | 24.13 | 0 | 0 | 35 | 79 | 74 | Y |  | 2021-07-06 04:35 | 64 | 1099 | 13 | 17 | 25 | 27 | 29 | 29 | 28 | 26 | 26 | 24 | 23 | 21 | 19 | 19 | 24 | 29 | 19 | 0 | -0.25 | Y | 40 | Y | -0.4 |  |  |  | 0.82 |  |  |  | N | N | N | Y | 210 | 0.49 | 63 | 94231 | 96182 | -882 | 14600 | 15 | 1 |  | 2021-07-06 04:38 | 1529 | 114 |  | 28 | [16 empty] | 98.72 | 100 | 0 | 0 | 0 |  | 650 | 700 | N | N | 0 | 0 | 0 |  | 649 | 700 | N | N | Y | [6 empty] | RB100.00 | H
A65552 | 2021-07-05 | 1 | A |  | 38 | A | G-AE1055LST | 탄소강 | G-AE1055LS | BM#1 | 0 | 43 | 1581 | 1535 | 39 | 5400 |  | 3 | 0.17 | 25 |  | -1.45 | 1543 | 1585 | 0 | 186.22 |  | 30 | 6 | 70 | Y |  | 2021-07-06 05:15 | 59 | 1089 | 24 | 28 | 29 | 28 | 27 | 27 | 26 | 25 | 24 | 23 | 23 | 22 | 23 | 23 | 25 | 29 | 22 | 23 | -0.16 | Y | 45 | Y | 0.2 | [7 empty] | Y | N | N | Y | 170 | 0.44 | 66 | 84600 | 94860 | 5890 | 15440 | 13 | 1 |  | 2021-07-06 05:33 | 1543 | 95 |  | 21 |  | *전공정요청 감속주입(정속유지강종) | [14 empty] | 83.06 | 100 | 0 | 0 | 0 |  | 500 |  | Y | N | 0 | 0 | 0 |  | 501 |  | Y | N | N |  |  | Y |  |  |  | BT180180 | H
B65047 | 2021-07-05 | 2 | A |  | 4 | A | AE5180 | 합금강 | E1 | BM#2 | 1583 | 40 | 1583 | 1521 | 36 | 6800 |  | 1 | 0.23 | 16 |  | -2.2 | 1532 | 1579 | 27.75 | 0 | 0 | 18 | 61 | 76 | Y |  | 2021-07-06 05:44 | 67 | 1096 | 16 | 23 | 28 | 31 | 31 | 31 | 31 | 30 | 29 | 27 | 26 | 25 | 22 | 22 | 27 | 31 | 22 | 31 | -0.2 | Y | 45 | Y | -0.6 |  |  |  | 0.72 |  |  |  | N | N | N | Y | 200 | 0.49 | 60 | 94231 | 93756 | -1156 | 15900 | 15 | 1 |  | 2021-07-06 05:46 | 1532 | 116 |  | 23 | [16 empty] | 101.6 | 100 | 0 | 0 | 0 |  | 650 | 700 | N | N | 0 | 0 | 0 |  | 650 | 700 | N | N | Y | [6 empty] | RB100.00 | H
A65553 | 2021-07-05 | 1 | A |  | 39 | B | G-AE1055LST | 탄소강 | G-AE1055LS | BM#1 | 1616 | 41 | 1582 | 1556 | 21 | 4200 |  | 3 | 0.17 | 27 |  | -1.33 | 1541 | 1582 | 0 | 230.26 |  | 33 | 16 | 82 | Y |  | 2021-07-06 06:22 | 57 | 1098 | 23 | 22 | 22 | 23 | 24 | 24 | 23 | 23 | 22 | 21 | 21 | 20 | 20 | 20 | 22 | 24 | 20 | 23 | -0.1 | Y | 40 | Y | 0 | [7 empty] | Y | N | N | Y | 210 | 0.46 | 59 | 84600 | 85015 | 16635 | 15310 | 13 | 1 |  | 2021-07-06 06:29 | 1541 | 101 |  | 20 |  | *전공정요청 감속주입 - 정속미준수 이상재 등록 ID101~103, 201~204 *롱노즐 교체(15회 사용) - 사용횟수 과다 , 롱노즐 단면 C/N 접합부 마모 심해 연속 4HEAT L/D C/N 녹는현상발생됨 *STR#1기 클로깅 발생심해 20% 이상 감속 - (ID:104.105 이상재 등록) *STR#1,2기 클로깅 발생, 잔강 L/D잔강 17TON 이월 | [14 empty] | 83.51 | 100 | 0 | 0 | 0 |  | 500 |  | Y | N | 0 | 0 | 0 |  | 501 |  | Y | N | N |  |  | Y | Y |  |  | BT180180 | H
B65048 | 2021-07-05 | 2 | A |  | 5 | A | AE5180 | 합금강 | E1 | BM#2 | 1598 | 53 | 1597 | 1540 | 40 | 7300 |  | 1 | 0.2 | 19 |  | -1.29 | 1538 | 1581 | 8.79 | 1.86 | 0 | 32 | 4 | 54 | Y |  | 2021-07-06 06:53 | 73 | 1098 | 20 | 26 | 35 | 39 | 41 | 41 | 40 | 40 | 38 | 37 | 36 | 35 | 34 | 33 | 36 | 41 | 33 | 0 | -0.18 | Y | 45 | Y | -0.2 |  |  |  | 1.32 |  |  |  | N | N | N | Y | 190 | 0.48 | 68 | 94231 | 103403 | -853 | 15900 | 15 | 1 |  | 2021-07-06 07:00 | 1538 | 114 |  | 14 | [16 empty] | 91.89 | 100 | 0 | 0 | 0 |  | 650 | 700 | N | N | 0 | 0 | 0 |  | 650 | 700 | N | N | Y | [6 empty] | RB100.00 | H
A65554 | 2021-07-06 | 1 | A | TUNDISH교체전 | 40 | A | G-AE1055LST | 탄소강 | G-AE1055LS | BM#1 | 1622 | 44 | 1602 | 1548 | 32 | 5600 |  | 3 | 0.19 | 24 |  | -1.64 | 1554 | 1602 | 0 | 267.67 |  | 20 | 32 | 69 | Y |  | 2021-07-06 07:32 | 70 | 1099 | 19 | 21 | 32 | 37 | 39 | 40 | 40 | 39 | 39 | 39 | 38 | 37 | 37 | 37 | 36 | 40 | 37 | 39 | -0.05 | Y | 35 | Y | 0 |  |  |  | 0.72 |  |  |  |  | N | N | M | 200 | 0.51 | 57 | 98913 | 92916 | 6084 | 1800 | 13 | 1 |  | 2021-07-06 07:40 | 1554 | 93 |  | 11 |  | *STR#1 크로깅 발생, 20% 이상 감속주입 이상재 등록 ID 101 *진공 미달 25분 -> 20분 수소측정 *램핑다운 15분 47초 TAILL부 각 500씩 추가절단 | 244B17341C6648D5BA12F4AA5E9A5EA9 | 1D1075C1E2FF4830811993952764D99C | 8F7F77B122D84A67A41EABF9F4231C88 | [11 empty] | 99.01 | 100 | 0 | 4000 | 0 |  | 500 |  | Y | N | 0 | 4000 | 0 |  | 501 |  | Y | N | N |  |  | Y |  |  |  | BT180180 | H
B65049 | 2021-07-06 | 2 | A |  | 6 | A | AE5180 | 합금강 | E1 | BM#2 | 1631 | 43 | 1596 | 1521 | 38 | 7300 |  | 1 | 0.13 | 15 |  | -2.27 | 1526 | 1576 | 11.95 | 2.85 | 0 | 11 | 24 | 58 | Y |  | 2021-07-06 07:47 | 61 | 1097 | 29 | 29 | 29 | 29 | 29 | 28 | 26 | 25 | 24 | 23 | 23 | 21 |  | 21 | 27 | 29 | 21 | 29 | -0.16 |  | 50 | Y | -0.4 |  |  |  | 1.08 |  |  |  | N | N | N | Y | 180 | 0.48 | 65 | 94231 | 99488 | -388 | 16000 | 15 | 1 |  | 2021-07-06 07:50 | 1526 | 120 |  | 29 | [8 empty] | 4047BD660E1D47388DC1E343E86E1FAD | 109CCFF82E3B44958CD511EAAF8F8915 | 6DCADF37BCA74AB08F3111DC99BE4EF6 |  | EC99E10D8CCF4288A5F1EC1D303B0655 | 87EE0F9EC987435EBE9624D17BDA794A | 81B7F5CDE1FA42999C7748AF01B0FBEE |  | 95.18 | 100 | 0 | 0 | 0 |  | 651 | 700 | N | N | 0 | 0 | 0 |  | 649 | 700 | N | N | Y | [6 empty] | RB100.00 | H
A65555 | 2021-07-06 | 1 | A | TUNDISH교체 | 1 | A | AE1524HM | 소입성보증강 | C1 | BM#1 | 1615 | 42 | 1648 | 1553 | 32 | 6600 |  | 3 | 0.19 | 20 |  | -1.65 | 1598 | 1639 | 0 | 243.8 |  | 1 | 56 | 77 | Y |  | 2021-07-06 08:26 | 93 | 1100 | -359 | -312 | 32 | 30 | 28 | 37 | 39 | 41 | 42 | 42 | 43 | 44 | 44 | 44 | 39 | 44 | 44 | 0 | 0 |  | 5 | Y | 0 |  | 1.06 | 1 |  |  |  |  | N | N | N | N | 210 | 0.49 | 61 | 98267 | 97803 | 5947 | 14820 | 11 | 2 |  | 2021-07-06 08:37 | 1598 | 113 |  | 38 |  | *FLUX 120KG/10KG | [14 empty] | 94.99 | 100 | 1000 | 0 | 0 |  | 450 |  | Y | N | 1000 | 0 | 0 |  | 451 |  | Y | N | N |  | Y |  |  |  |  | RB100.00 | C
B65050 | 2021-07-06 | 2 | A |  | 7 | B | AE5180 | 합금강 | E1 | BM#2 | 1607 | 41 | 1591 | 1521 | 35 | 6700 |  | 1 | 0.16 | 15 |  | -2.36 | 1526 | 1575 | 11.93 | 3.15 | 0 | 35 | 80 | 59 | Y |  | 2021-07-06 08:55 | 61 | 1101 | 19 | 22 | 24 | 26 | 26 | 27 | 26 | 24 | 23 | 22 | 21 | 19 |  | 19 | 24 | 27 | 19 | 26 | -0.23 | Y | 35 | Y | -0.4 |  |  |  | 0.76 |  |  |  | N | N | N | Y | 170 | 0.49 | 61 | 94231 | 94955 | -1355 | 15400 | 15 | 1 |  | 2021-07-06 08:57 | 1526 | 119 |  | 27 | [16 empty] | 100.25 | 100 | 0 | 0 | 0 |  | 650 | 700 | N | N | 0 | 0 | 0 |  | 650 | 700 | N | N | Y | [6 empty] | RB100.00 | H
A65556 | 2021-07-06 | 1 | A |  | 2 | A | AE1524HM | 소입성보증강 | C1 | BM#1 | 1621 | 45 | 1610 | 1555 | 34 | 5900 |  | 3 | 0.18 | 18 |  | -1.7 | 1572 | 1610 | 0 | 19.51 |  | 30 | 7 | 72 | Y |  | 2021-07-06 09:21 | 67 | 1102 | 43 | 33 | 25 | 22 | 19 | 18 | 17 | 16 | 15 | 15 | 15 | 15 |  | 15 | 21 | 25 | 15 | 15 | -0.22 |  | 45 | Y | 0 | [7 empty] | N | N | N | N | 200 | 0.53 | 58 | 97667 | 99617 | 3733 | 15070 | 11 | 2 |  | 2021-07-06 09:39 | 1572 | 118 |  | 44 | [16 empty] | 93.42 | 100 | 0 | 0 | 0 |  | 450 |  | Y | N | 0 | 0 | 0 |  | 451 |  | Y | N | N |  | Y | N |  |  |  | RB100.00 | C
B65051 | 2021-07-06 | 2 | A |  | 8 | A | AE5180 | 합금강 | E1 | BM#2 | 1579 | 45 | 1575 | 1540 | 39 | 6800 |  | 1 | 0.14 | 15 |  | -1.43 | 1532 | 1566 | 8.31 | 2.27 | 0 | 18 | 62 | 63 | Y |  | 2021-07-06 10:02 | 67 | 1099 | 17 | 17 | 27 | 33 | 35 | 36 | 36 | 36 | 35 | 34 | 34 | 33 | 31 | 31 | 32 | 36 | 31 | 36 | -0.12 | Y | 40 | Y | -0.2 |  |  |  | 1.21 |  |  |  | N | N | N | Y | 170 | 0.48 | 63 | 94231 | 97121 | -571 | 16200 | 15 | 1 |  | 2021-07-06 10:04 | 1532 | 109 |  | 22 | [16 empty] | 96.35 | 100 | 0 | 0 | 0 |  | 650 | 700 | N | N | 0 | 0 | 0 |  | 650 | 700 | N | N | Y | [6 empty] | RB100.00 | H
A65557 | 2021-07-06 | 1 | A |  | 3 | A | AE1524HM | 소입성보증강 | C1 | BM#1 | 1610 | 40 | 1616 | 1559 | 32 | 5600 |  | 3 | 0.19 | 18 |  | -1.39 | 1584 | 1616 | 0 | 173.93 |  | 33 | 17 | 66 | Y |  | 2021-07-06 10:12 | 79 | 1102 | 14 | 17 | 22 | 25 | 27 | 27 | 28 | 28 | 28 | 27 | 27 | 27 |  | 27 | 25 | 28 | 27 | 28 | -0.04 | Y | 25 | Y | 0 | [7 empty] | N | N | N | N | 190 | 0.53 | 59 | 80354 | 98425 | 4275 | 14850 | 11 | 2 |  | 2021-07-06 10:44 | 1584 | 121 |  | 54 | [8 empty] | 2C8C36526A3442E39D5F7B2416062B67 | DF21117D2820417BBEDE88245BA3ABF8 | 74F64AA38413471CBCA93BDCB1ACB889 |  | 88FA931DB35F4474985AFA888835077A | 50420BD1A5B04401BF3F7731AD3352B8 | A2D55210C5624F8CB3741CFC9221728B |  | 77.71 | 100 | 0 | 0 | 0 |  | 450 |  | Y | N | 0 | 0 | 0 |  | 451 |  | Y | N | N |  | Y |  |  |  |  | RB100.00 | C
B65052 | 2021-07-06 | 2 | A |  | 9 | A | AE5180 | 합금강 | E1 | BM#2 | 1596 | 42 | 1603 | 1542 | 37 | 6900 |  | 1 | 0.15 | 20 |  | -2.24 | 1521 | 1591 | 17.03 | 2.62 | 0 | 32 | 5 | 58 | Y |  | 2021-07-06 11:11 | 56 | 1099 | 30 | 30 | 32 | 33 | 33 | 32 | 31 | 31 | 31 | 31 | 31 | 31 | 31 | 31 | 31 | 33 | 31 | 31 | 0 | Y | 45 | Y | 0 |  |  |  | 0.87 |  |  |  | N | N | N | Y | 220 | 0.48 | 64 | 99774 | 97299 | -949 | 15400 | 15 | 1 |  | 2021-07-06 11:15 | 1521 | 112 |  | 17 | [16 empty] | 103.55 | 100 | 0 | 0 | 0 |  | 650 | 700 | N | N | 0 | 0 | 0 |  | 650 | 700 | N | N | Y | [6 empty] | RB100.00 | H
A65558 | 2021-07-06 | 1 | A | 잔강최소화전 | 4 | A | AE1524HM | 소입성보증강 | C1 | BM#1 | 1593 | 51 | 1601 | 1563 | 39 | 7300 |  | 3 | 0.21 | 18 |  | -1.29 | 1572 | 1601 | 0 | 157.22 |  | 20 | 33 | 67 | Y |  | 2021-07-06 11:30 | 67 | 1097 | 25 | 24 | 23 | 23 | 23 | 22 | 21 | 20 | 19 | 18 | 17 | 16 | 15 | 15 | 21 | 23 | 15 | 23 | -0.16 |  | 50 | Y | -0.2 | [8 empty] | N | N |  | 180 | 0.53 | 60 | 111680 | 103787 | 4613 | 2800 | 11 | 2 |  | 2021-07-06 11:39 | 1572 | 117 |  | 35 |  | *잔강최소화전 이상재 등록 ID 110, 210 |  | 5A4D899BD88B41E1A58E913CE02F700F | 64C97156203B4B19953300851F5B6381 | [11 empty] | 102.69 | 100 | 0 | 3810 | 0 |  | 450 |  | Y | N | 0 | 3350 | 0 |  | 451 |  | Y | N | N | [6 empty] | RB100.00 | C
B65053 | 2021-07-06 | 2 | A |  | 10 | A | AE5180 | 합금강 | E1 | BM#2 | 1592 | 47 | 1584 | 1530 | 38 | 7100 |  | 1 | 0.18 | 15 |  | -2 | 1525 | 1569 | 13.43 | 2.8 | 0 | 11 | 25 | 51 | Y |  | 2021-07-06 12:09 | 60 | 1100 | 31 | 31 | 31 | 31 | 31 | 31 | 31 | 31 | 31 | 31 | 31 | 31 | 31 | 31 | 31 | 31 | 31 | 31 | 0 |  | 55 | Y | 0 |  |  |  | 1.33 |  |  |  | N | N | N | Y | 210 | 0.48 | 65 | 99774 | 100092 | -892 | 15900 | 15 | 1 |  | 2021-07-06 12:11 | 1525 | 115 |  | 24 | [16 empty] | 100.63 | 100 | 0 | 0 | 0 |  | 650 | 700 | N | N | 0 | 0 | 0 |  | 650 | 700 | N | N | Y | [6 empty] | RB100.00 | H
A65559 | 2021-07-06 | 1 | B | 잔강최소화 | 5 | A | AE1043M | 탄소강 | D1 | BM#1 | 1614 | 45 | 1598 | 1572 | 27 | 4400 |  | 3 | 0.19 | 15 |  | -1.89 | 1564 | 1598 | 0 | 163.96 |  | 1 | 57 | 47 | Y |  | 2021-07-06 12:30 | 73 | 1099 | -182 | -196 | -57 | 22 | 26 | 29 | 31 | 32 | 32 | 32 | 31 | 31 | 29 | 29 | 16 | 32 | 29 | 32 | -0.11 | Y | 25 | Y | -0.4 | [8 empty] | N | N |  | 170 | 0.48 | 61 | 91020 | 98506 | -906 | 15500 | 11 | 2 |  | 2021-07-06 12:39 | 1564 | 129 |  | 52 |  | *잔강최소화 이상재 등록 ID 101, 201 | [14 empty] | 92.27 | 100 | 2500 | 0 | 0 |  | 500 |  | Y | N | 2500 | 0 | 0 |  | 500 |  | Y | N | N |  | N |  |  |  | Y | RB100.00 | C
B65054 | 2021-07-06 | 2 | B | TUNDISH교체전 | 11 | B | AE5180 | 합금강 | E1 | BM#2 | 1647 | 42 | 1591 | 1524 | 32 | 6200 |  | 1 | 0.13 | 15 |  | -2 | 1521 | 1571 | 6.42 | 3.2 | 0 | 35 | 81 | 59 | Y |  | 2021-07-06 13:09 | 56 | 1100 | 31 | 31 | 31 | 31 | 31 | 31 | 25 | 23 | 23 | 22 | 21 | 20 | 19 | 16 | 25 | 31 | 16 | 31 | -0.25 |  | 60 | Y | -0.4 |  |  |  | 0.99 |  |  |  | N | N | N | M | 200 | 0.41 | 71 | 102744 | 92164 | -164 | 2000 | 15 | 1 |  | 2021-07-06 13:14 | 1521 | 117 |  | 30 |  | *전공정 요청 20%이상감속주입 이상공정등록 및 생관통보 | 114C931ED7C84B3585D0F2B85DAB9A4E | 4B353C8D31904165ADA0BCFD1500F048 | 577DFB04848B41A9B0E71F038F72E2F5 | [11 empty] | 111.92 | 100 | 0 | 4450 | 0 |  | 650 | 700 | N | N | 0 | 4900 | 0 |  | 651 | 700 | N | N | Y | [6 empty] | RB100.00 | H
A65560 | 2021-07-06 | 1 | B |  | 6 | A | AE1043M | 탄소강 | D1 | BM#1 | 1655 | 46 | 1610 | 1596 | 23 | 3800 |  | 3 | 0.21 | 15 |  | -1.99 | 1572 | 1610 | 0 | 183.34 |  | 30 | 8 | 52 | Y |  | 2021-07-06 13:26 | 81 | 1099 | 28 | 27 | 26 | 29 | 31 | 32 | 32 | 33 | 33 | 32 | 33 | 32 | 32 | 32 | 31 | 33 | 32 | 33 | -0.03 | Y | 30 | Y | 0 | [7 empty] | N | N | N | N | 210 | 0.5 | 64 | 101301 | 103018 | 132 | 14300 | 11 | 2 |  | 2021-07-06 13:35 | 1572 | 130 |  | 58 | [16 empty] | 98.02 | 100 | 0 | 0 | 0 |  | 500 |  | Y | N | 0 | 0 | 0 |  | 501 |  | Y | N | N | [6 empty] | RB100.00 | C
B65055 | 2021-07-06 | 2 | B | TUNDISH교체 | 1 | A | AE4140M14 | 합금강 | D4 | BM#2 | 1598 | 60 | 1643 | 1533 | 54 | 9700 |  | 1 | 0.2 | 20 |  | -2.08 | 1577 | 1632 | 13.01 | 0 | 0 | 18 | 63 | 57 | Y |  | 2021-07-06 14:37 | 85 | 1101 | -20 | 28 | 20 | 25 | 30 | 33 | 34 | 34 | 34 | 34 | 33 | 32 |  | 32 | 29 | 34 | 32 | 34 | -0.07 |  | 25 | Y | -0.2 | 0.5 | 2.2 | 2.2 |  |  |  |  | N | N | N | N | 220 | 0.47 | 63 | 92960 | 100055 | -755 | 16100 | 06 | 2 |  | 2021-07-06 14:37 | 1577 | 150 |  | 40 |  | * BUTT 타입롱노즐사용(일반타입.) * T/D FLUX 용탕부: 120 KG / 유탕부: 10KG 투입. * STR#2 EDGE HEATER FAULT 발생하여 미적용 | [14 empty] | 93.33 | 100 | 700 | 0 | 0 |  | 650 | 1100 | Y | N | 700 | 0 | 0 |  | 650 | 1100 | N | N | Y | [6 empty] | RB101.60 | C
A65561 | 2021-07-06 | 1 | B |  | 7 | A | AE1043M | 탄소강 | D1 | BM#1 | 1623 | 40 | 1607 | 1578 | 25 | 4100 |  | 3 | 0.2 | 15 |  | -1.4 | 1556 | 1584 | 0 | 0 |  | 33 | 18 | 51 | Y |  | 2021-07-06 14:49 | 65 | 1101 | 31 | 29 | 28 | 28 | 29 | 29 | 28 | 27 | 27 | 26 | 26 | 24 | 23 | 23 | 27 | 29 | 23 | 29 | -0.15 | Y | 40 | Y | -0.2 | [7 empty] | N | N | N | N | 200 | 0.51 | 61 | 96662 | 98189 | -389 | 14000 | 11 | 2 |  | 2021-07-06 14:57 | 1556 | 136 |  | 42 | [16 empty] | 96.86 | 100 | 0 | 0 | 0 |  | 500 |  | Y | N | 0 | 0 | 0 |  | 501 |  | Y | N | N |  |  | N |  |  |  | RB100.00 | C
B65056 | 2021-07-06 | 2 | B |  | 2 | A | AE4140M14 | 합금강 | D4 | BM#2 | 1590 | 45 | 1631 | 1535 | 42 | 8100 |  | 1 | 0.2 | 19 |  | -2.16 | 1563 | 1619 | 12.05 | 0 | 0 | 32 | 6 | 69 | Y |  | 2021-07-06 15:43 | 71 | 1098 | 30 | 28 | 27 | 27 | 27 | 27 | 26 | 25 | 24 | 23 | 22 | 20 | 18 | 18 | 25 | 27 | 18 | 27 | -0.18 |  | 50 | Y | -0.4 |  |  |  | 1.08 |  |  |  | N | N | N | N | 220 | 0.49 | 64 | 92300 | 100093 | -2793 | 15200 | 06 | 2 |  | 2021-07-06 15:44 | 1563 | 137 |  | 38 |  | * STR#2 EDGE HEATER FAULT 발생하여 미적용 | [14 empty] | 94.96 | 100 | 0 | 0 | 0 |  | 650 | 1100 | Y | N | 0 | 0 | 0 |  | 650 | 1100 | Y | N | Y | [6 empty] | RB107.95 | C
A65562 | 2021-07-06 | 1 | B | TUNDISH교체전 | 8 | A | AE1043M | 탄소강 | D1 | BM#1 | 1584 | 37 | 1624 | 1547 | 25 | 5300 |  | 3 | 0.22 | 15 |  | -1.73 | 1576 | 1610 | 0 | 322.43 |  | 20 | 34 | 51 | Y |  | 2021-07-06 15:50 | 85 | 1095 | 21 | 23 | 34 | 40 | 42 | 44 | 44 | 44 | 44 | 44 | 43 | 43 |  | 43 | 40 | 44 | 43 | 44 | -0.03 | Y | 30 | Y | 0 | [7 empty] | N | N | N | N | 190 | 0.5 | 58 | 87844 | 95041 | -1441 | 2000 | 11 | 2 |  | 2021-07-06 16:00 | 1576 | 131 |  | 43 |  |  |  | FC1A319115D24DAFBD887253FE5E36CE | E3A070505FF44208A7F7F207821BA74F | A43A3A1B2C23447F8EC683A578961B64 |  |  | 8B0E9B857B6C4B65BC75AEC556317BEA | F2D71265A8EE44C8AF2B4766063A73BA |  |  | 0398C314CECC4B30AC5E6389D2F84AF1 | 3CA94EFB59514C03B95F086028EB121E |  |  | 92.08 | 100 | 0 | 3200 | 0 |  | 500 |  | Y | N | 0 | 3700 | 0 |  | 501 |  | Y | N | N |  |  | N |  |  |  | RB100.00 | C
B65057 | 2021-07-06 | 2 | B |  | 3 | A | AE4140M14 | 합금강 | D4 | BM#2 | 1591 | 42 | 1639 | 1548 | 37 | 7100 |  | 1 | 0.17 | 21 |  | -2.21 | 1561 | 1631 | 11.41 | 0 | 0 | 1 | 58 | 20 | Y |  | 2021-07-06 16:51 | 69 | 1088 | 13 | 22 | 28 | 30 | 32 | 32 | 31 | 30 | 28 | 29 | 28 | 26 | 25 | 25 | 27 | 32 | 25 | 28 | -0.17 | Y | 40 | Y | -0.2 |  |  |  | 1.08 |  |  |  | N | N | N | N | 210 | 0.49 | 63 | 94611 | 99576 | -1076 | 15700 | 06 | 2 |  | 2021-07-06 16:52 | 1561 | 134 |  | 35 |  | * STR#2 EDGE HEATER FAULT 발생하여 미적용 | [14 empty] | 96.84 | 100 | 0 | 0 | 0 |  | 650 | 1100 | Y | N | 0 | 0 | 0 |  | 650 | 1100 | N | N | Y | [6 empty] | RB114.30 | C
A65563 | 2021-07-06 | 1 | B | TUNDISH교체 | 1 | A | AE1055LS | 탄소강 | G-AE1055LS | BM#1 | 1606 | 60 | 1618 | 1535 | 37 | 7500 |  | 3 | 0.19 | 25 |  | -1.71 | 1576 | 1627 | 0 | 290.83 |  | 11 | 26 | 83 | Y |  | 2021-07-06 17:06 | 92 | 1072 | 22 | 35 | 26 | 31 | 34 | 36 | 37 | 38 | 39 | 39 |  |  |  | 39 | 34 | 39 | 39 | 0 | 0 |  | 5 | Y | 0 |  | 1.67 | 1.45 |  |  |  |  | N | N | N | N | 210 | 0.5 | 58 | 84600 | 90827 | 7423 | 15100 | 18 | 1 |  | 2021-07-06 17:16 | 1576 | 155 |  | 50 |  | *T/D FLUX 유:10KG,용220KG | [14 empty] | 85.11 | 100 | 1500 | 0 | 0 |  | 400 |  | Y | N | 1500 | 0 | 0 |  | 400 |  | Y | N | N |  |  | Y |  |  |  | BT180180 | H
B65058 | 2021-07-06 | 2 | B |  | 4 | A | AE4140M14 | 합금강 | D4 | BM#2 | 1610 | 51 | 1628 | 1533 | 42 | 8600 |  | 1 | 0.2 | 19 |  | -2.35 | 1563 | 1626 | 11.42 | 0 | 0 | 35 | 82 | 59 | Y |  | 2021-07-06 17:49 | 71 | 1094 | 22 | 24 | 28 | 28 | 28 | 29 | 28 | 26 | 26 | 24 | 23 | 20 |  | 20 | 25 | 29 | 20 | 28 | -0.3 | Y | 30 | Y | -0.6 |  |  |  | 0.93 |  |  |  | N | N | N | N | 200 | 0.49 | 64 | 101699 | 100048 | -1798 | 13800 | 06 | 2 |  | 2021-07-06 17:50 | 1563 | 142 |  | 42 |  | * STR#2 EDGE HEATER FAULT 발생하여 미적용 | [14 empty] | 103.88 | 100 | 0 | 0 | 0 |  | 650 | 1100 | Y | N | 0 | 0 | 0 |  | 650 | 1100 | N | N | Y | [6 empty] | RB114.30 | C
A65564 | 2021-07-06 | 1 | B |  | 2 | A | AE1055LS | 탄소강 | G-AE1055LS | BM#1 | 1590 | 40 | 1607 | 1520 | 29 | 5500 |  | 3 | 0.19 | 25 |  | -1.5 | 1549 | 1594 | 0 | 293 |  | 30 | 9 | 49 | Y |  | 2021-07-06 18:12 | 65 | 1093 | 38 | 37 | 29 | 26 | 25 | 25 | 24 | 24 | 24 | 24 | 25 | 25 |  | 25 | 26 | 29 | 24 | 25 | -0.14 |  | 35 | Y | 0 | [8 empty] | N | N | Y | 200 | 0.52 | 52 | 84600 | 85504 | 7546 | 15500 | 18 | 1 |  | 2021-07-06 18:21 | 1549 | 124 |  | 42 | [16 empty] | 89.76 | 100 | 0 | 0 | 0 |  | 400 |  | Y | N | 0 | 0 | 0 |  | 400 |  | Y | N | N |  |  | Y |  |  |  | BT180180 | H
B65059 | 2021-07-06 | 2 | B |  | 5 | A | AE4140M14 | 합금강 | D4 | BM#2 | 1610 | 50 | 1637 | 1519 | 42 | 8500 |  | 1 | 0.23 | 19 |  | -2.18 | 1560 | 1628 | 34.02 | 0 | 0 | 18 | 64 | 30 | Y |  | 2021-07-06 18:57 | 68 | 1076 | 13 | 26 | 33 | 36 | 37 | 37 | 36 | 35 | 34 | 33 | 32 | 30 | 28 | 28 | 32 | 37 | 28 | 0 | -0.22 | Y | 40 | Y | -0.4 |  |  |  | 1.33 |  |  |  | N | N | N | N | 190 | 0.49 | 65 | 101699 | 101445 | -295 | 15300 | 06 | 2 |  | 2021-07-06 18:58 | 1560 | 146 |  | 39 |  | * STR#2 EDGE HEATER FAULT 발생하여 미적용 | [14 empty] | 94.87 | 100 | 0 | 0 | 0 |  | 650 | 1100 | Y | N | 0 | 0 | 0 |  | 650 | 1100 | N | N | Y | [6 empty] | RB114.30 | C
A65565 | 2021-07-06 | 1 | B |  | 3 | A | AE1055LS | 탄소강 | G-AE1055LS | BM#1 | 1594 | 40 | 1581 | 1532 | 30 | 5700 |  | 3 | 0.18 | 25 |  | -1.3 | 1552 | 1590 | 0 | 247.45 |  | 33 | 19 | 48 | Y |  | 2021-07-06 19:15 | 68 | 1086 | 24 | 24 | 26 | 29 | 30 | 29 | 29 | 29 | 29 | 29 | 29 | 29 | 28 | 28 | 28 | 30 | 28 | 29 | -0.05 | Y | 40 | Y | -0.2 | [8 empty] | N | N | Y | 190 | 0.52 | 57 | 84600 | 90891 | 7909 | 15800 | 18 | 1 |  | 2021-07-06 19:25 | 1552 | 114 |  | 34 | [16 empty] | 84.68 | 100 | 0 | 0 | 0 |  | 400 |  | Y | N | 0 | 0 | 0 |  | 400 |  | Y | N | N |  |  | Y |  |  |  | BT180180 | H
A65566 | 2021-07-06 | 1 | B |  | 4 | A | AE1055LS | 탄소강 | G-AE1055LS | BM#1 | 1592 | 40 | 1580 | 1532 | 28 | 5500 |  | 3 | 0.19 | 25 |  | -1.52 | 1546 | 1591 | 0 | 254.57 |  | 32 | 7 | 67 | Y |  | 2021-07-06 20:21 | 62 | 1095 | 27 | 27 | 28 | 29 | 29 | 29 | 28 | 28 | 27 | 26 | 26 | 25 |  | 25 | 28 | 29 | 25 | 29 | -0.1 | Y | 40 | Y | -0.2 | [8 empty] | N | N | Y | 180 | 0.49 | 56 | 101520 | 84882 | 7968 | 15800 | 18 | 1 |  | 2021-07-06 20:29 | 1546 | 107 |  | 26 | 14 | *전기로 작업지연 감속주입 정속주입 강종 감속으로 ID:103.104.203.204 20%이상 감속주입 ID 105.106..205.206 | [14 empty] | 108.12 | 100 | 0 | 0 | 0 |  | 400 |  | Y | N | 0 | 0 | 0 |  | 400 |  | Y | N | N |  |  | Y |  |  |  | BT180180 | C
B65060 | 2021-07-06 | 2 | B |  | 6 | A | AE4140M14 | 합금강 | D4 | BM#2 | 1600 | 44 | 1639 | 1548 | 38 | 7400 |  | 1 | 0.23 | 19 |  | -2.39 | 1562 | 1626 | 13.96 | 0 | 0 | 20 | 35 | 22 | Y |  | 2021-07-06 19:58 | 70 | 1098 | 22 | 23 | 27 | 29 | 29 | 29 | 28 | 28 | 27 | 25 | 23 | 22 | 20 | 20 | 25 | 29 | 20 | 29 | -0.2 | Y | 45 | Y | -0.4 |  |  |  | 0.94 |  |  |  | N | N | N | N | 180 | 0.49 | 64 | 101699 | 100936 | -1736 | 14900 | 06 | 2 |  | 2021-07-06 19:59 | 1562 | 141 |  | 44 | 14 | * STR#2 EDGE HEATER FAULT 발생하여 미적용 | [14 empty] | 103.2 | 100 | 0 | 0 | 0 |  | 651 | 1100 | Y | N | 0 | 0 | 0 |  | 650 | 1100 | N | N | Y | [6 empty] | RB114.30 | C
A65567 | 2021-07-06 | 1 | D |  | 5 | A | AE1055LS | 탄소강 | G-AE1055LS | BM#1 | 1645 | 40 | 1584 | 1573 | 26 | 3600 |  | 3 | 0.19 | 25 |  | -1.2 | 1548 | 1584 | 0 | 275.06 |  | 11 | 27 | 44 | Y |  | 2021-07-06 21:28 | 64 | 1085 | 24 | 27 | 29 | 30 | 30 | 30 | 29 | 28 | 28 | 27 | 26 | 26 | 25 | 24 | 27 | 30 | 24 | 30 | -0.1 | Y | 60 | Y | 0 | [8 empty] | N | N | Y | 170 | 0.4 | 76 | 84600 | 94362 | 7188 | 15600 | 18 | 1 |  | 2021-07-06 21:36 | 1548 | 98 |  | 18 |  | *전기로 작업지연 감속주입(20%이상) | [14 empty] | 81.86 | 100 | 0 | 0 | 0 |  | 400 |  | Y | N | 0 | 0 | 0 |  | 400 |  | Y | N | N |  |  | Y |  |  |  | BT180180 | H
A65568 | 2021-07-06 | 1 | D |  | 6 | A | AE1055LS | 탄소강 | G-AE1055LS | BM#1 | 1620 | 41 | 1589 | 1521 | 30 | 5800 |  | 3 | 0.22 | 25 |  | -1.23 | 1552 | 1589 | 0 | 195.33 |  | 30 | 10 | 59 | Y |  | 2021-07-06 22:23 | 68 | 1093 | 23 | 23 | 23 | 25 | 25 | 25 | 25 | 24 | 24 | 24 | 23 | 21 | 22 | 20 | 23 | 25 | 20 | 25 | -0.08 | Y | 65 | Y | 0 | [7 empty] | Y | N | N | Y | 210 | 0.4 | 78 | 101520 | 98357 | 7993 | 15700 | 18 | 1 |  | 2021-07-06 22:32 | 1552 | 115 |  | 40 |  | *전기로 작업지연 감속주입(20%이상) | [14 empty] | 10152000 | 100 | 0 | 0 | 0 |  | 400 |  | Y | N | 0 | 0 | 0 |  | 400 |  | Y | N | N |  |  | Y |  |  |  | BT180180 | H
A65569 | 2021-07-06 | 1 | D |  | 7 | A | AE1055LS | 탄소강 | G-AE1055LS | BM#1 | 1620 | 41 | 1589 | 1550 | 23 | 4600 |  | 3 | 0.22 | 25 |  | -1.54 | 1543 | 1589 | 0 | 189.67 |  | 33 | 20 | 59 | Y |  | 2021-07-06 23:55 | 59 | 1088 | 20 | 21 | 22 | 23 | 23 | 22 | 21 | 21 | 20 | 20 | 29 | 32 |  | 32 | 23 | 32 | 32 | 21 | 0 |  |  | Y | 0.6 | [7 empty] | Y | N | N | Y | 200 | 0.52 | 60 | 101520 | 96469 | 7981 | 15100 | 18 | 1 |  | 2021-07-07 00:01 | 1543 | 103 |  | 27 | [16 empty] | 10152000 | 100 | 0 | 0 | 0 |  | 400 |  | Y | N | 0 | 0 | 0 |  | 400 |  | Y | N | N |  |  | Y |  |  |  | BT180180 | H
A65570 | 2021-07-06 | 1 | D |  | 8 | A | AE1055LS | 탄소강 | G-AE1055LS | BM#1 | 1620 | 41 | 1591 | 1539 | 24 | 4800 |  | 3 | 0.23 | 25 |  | -1.4 | 1542 | 1584 | 0 | 202.84 |  | 32 | 8 | 90 | Y |  | 2021-07-07 00:55 | 58 | 1099 | 32 | 36 | 22 | 24 | 25 | 24 | 24 | 24 | 23 | 22 | 22 | 22 |  | 22 | 25 | 25 | 22 | 24 | -0.04 | Y | 35 | Y | 0 | [7 empty] | Y | N | N | Y | 190 | 0.52 | 57 | 101520 | 93076 | 7324 | 15900 | 18 | 1 |  | 2021-07-07 01:05 | 1542 | 106 |  | 28 | [7 empty] | 4978F519D32A4C7BA39C30ED06B8B632 | 59F9B90EAB9349C48E1C41662E973D2F | A9CD90812DF645208C6D5A3C26003B6D |  | BDAD873BBB404C989EF3514E8C89B86F | AEC0785A38FF4D53904BA173991B01A9 | 7FD1C94F937841AF8C91DBE081C47721 |  |  | 100.47 | 100 | 0 | 0 | 0 |  | 400 |  | Y | N | 0 | 0 | 0 |  | 400 |  | Y | N | N |  |  | Y |  |  |  | BT180180 | H
A65571 | 2021-07-06 | 1 | D |  | 9 | A | AE1055LS | 탄소강 | G-AE1055LS | BM#1 | 1620 | 41 | 1583 | 1551 | 23 | 4600 |  | 3 | 0.22 | 25 |  | -1.24 | 1544 | 1582 | 0 | 199.25 |  | 11 | 28 | 72 | Y |  | 2021-07-07 01:57 | 60 | 1090 | 21 | 22 | 25 | 27 | 28 | 27 | 27 | 27 | 26 | 25 | 25 | 24 | 25 | 25 | 26 | 28 | 24 | 27 | -0.11 | Y | 35 | Y | 0.2 | [7 empty] | Y | N | N | Y | 180 | 0.52 | 60 | 101520 | 97515 | 7585 | 15700 | 18 | 1 |  | 2021-07-07 02:04 | 1544 | 109 |  | 26 | [16 empty] | 95.32 | 100 | 0 | 0 | 0 |  | 400 |  | Y | N | 0 | 0 | 0 |  | 400 |  | Y | N | N |  |  | Y |  |  |  | BT180180 | C
A65572 | 2021-07-06 | 1 | D |  | 10 | A | AE1055LS | 탄소강 | G-AE1055LS | BM#1 | 1620 | 43 | 1580 | 1564 | 24 | 4100 |  | 3 | 0.23 | 25 |  | -1.46 | 1542 | 1587 | 0 | 225.54 |  | 30 | 11 | 57 | Y |  | 2021-07-07 02:54 | 58 | 1088 | 24 | 23 | 24 | 25 | 25 | 25 | 24 | 24 | 23 | 23 | 22 | 22 | 22 | 22 | 24 | 25 | 22 | 25 | -0.06 | Y | 45 | Y | 0 | [7 empty] | Y | N | N | Y | 170 | 0.52 | 60 | 101520 | 98878 | 7522 | 15800 | 18 | 1 |  | 2021-07-07 03:08 | 1542 | 113 |  | 30 | [16 empty] | 94.13 | 100 | 0 | 0 | 0 |  | 400 |  | Y | N | 0 | 0 | 0 |  | 400 |  | Y | N | N |  |  | Y |  |  |  | BT180180 | H
A65573 | 2021-07-06 | 1 | D |  | 11 | A | AE1055LS | 탄소강 | G-AE1055LS | BM#1 | 1620 | 40 | 1586 | 1548 | 24 | 4000 |  | 3 | 0.22 | 25 |  | -1.45 | 1543 | 1586 | 0 | 170.1 |  | 33 | 21 | 66 | Y |  | 2021-07-07 03:52 | 59 | 1090 | 22 | 21 | 22 | 22 | 22 | 21 | 21 | 21 | 20 | 20 | 20 | 20 |  | 20 | 21 | 22 | 20 | 22 | -0.04 | Y | 45 | Y | 0 | [7 empty] | Y | N | N | Y | 210 | 0.52 | 56 | 101520 | 90178 | 7972 | 15100 | 18 | 1 |  | 2021-07-07 04:01 | 1543 | 105 |  | 33 | [16 empty] | 10152000 | 100 | 0 | 0 | 0 |  | 400 |  | Y | N | 0 | 0 | 0 |  | 400 |  | Y | N | N |  |  | Y |  |  |  | BT180180 | H
A65574 | 2021-07-06 | 1 | A |  | 12 | B | AE1055LS | 탄소강 | G-AE1055LS | BM#1 | 1620 | 40 | 1581 | 1582 | 21 | 3600 |  | 3 | 0.22 | 25 |  | -1.16 | 1547 | 1581 | 0 | 178.92 |  | 32 | 9 | 53 | Y |  | 2021-07-07 05:00 | 63 | 1091 | 44 | 22 | 26 | 28 | 29 | 28 | 29 | 28 | 27 | 26 | 26 | 26 | 26 | 26 | 28 | 29 | 26 | 28 | -0.07 | Y | 40 | Y | 0 | [7 empty] | Y | N | N | Y | 200 | 0.52 | 59 | 84600 | 96021 | 7479 | 16000 | 18 | 1 |  | 2021-07-07 05:09 | 1547 | 99 |  | 22 | [16 empty] | 80.57 | 100 | 0 | 0 | 0 |  | 400 |  | Y | N | 0 | 0 | 0 |  | 400 |  | Y | N | N |  |  | Y |  |  |  | BT180180 | H
A65575 | 2021-07-06 | 1 | A |  | 13 | A | AE1055LS | 탄소강 | G-AE1055LS | BM#1 | 1620 | 43 | 1588 | 1553 | 20 | 4000 |  | 3 | 0.22 | 26 |  | -1.43 | 1545 | 1588 | 0 | 204.75 |  | 11 | 29 | 57 | Y |  | 2021-07-07 06:03 | 61 | 1090 | 26 | 25 | 28 | 31 | 31 | 31 | 30 | 30 | 29 | 29 | 28 | 28 | 28 | 28 | 29 | 31 | 28 | 31 | -0.06 | Y | 45 | Y | 0 | [7 empty] | Y | N | N | Y | 190 | 0.52 | 60 | 101520 | 97245 | 7305 | 15740 | 18 | 1 |  | 2021-07-07 06:15 | 1545 | 103 |  | 21 | [16 empty] | 96.5 | 100 | 0 | 0 | 0 |  | 400 |  | Y | N | 0 | 0 | 0 |  | 400 |  | Y | N | N |  |  | Y |  |  |  | BT180180 | H
A65576 | 2021-07-06 | 1 | A |  | 14 | A | AE1055LS | 탄소강 | G-AE1055LS | BM#1 | 1621 | 42 | 1587 | 1545 | 29 | 4900 |  | 3 | 0.22 | 25 |  | -1.26 | 1549 | 1587 | 0 | 246.49 |  | 30 | 12 | 60 | Y |  | 2021-07-07 07:01 | 65 | 1090 | 27 | 29 | 32 | 33 | 33 | 32 | 32 | 31 | 30 | 30 | 29 | 29 |  | 29 | 31 | 33 | 29 | 32 | -0.1 | Y | 40 | Y | 0 | [7 empty] | Y | N | N | Y | 180 | 0.52 | 58 | 101520 | 96394 | 7956 | 15230 | 18 | 1 |  | 2021-07-07 07:09 | 1549 | 106 |  | 24 |  | *랜싱 | [14 empty] | 96.36 | 100 | 0 | 0 | 0 |  | 400 |  | Y | N | 0 | 0 | 0 |  | 400 |  | Y | N | N |  |  | Y |  |  |  | BT180180 | H
A65577 | 2021-07-07 | 1 | A |  | 15 | A | AE1055LS | 탄소강 | G-AE1055LS | BM#1 | 1591 | 42 | 1600 | 1536 | 28 | 4900 |  | 3 | 0.2 | 25 |  | -1.54 | 1553 | 1600 | 0 | 256 |  | 33 | 22 | 61 | Y |  | 2021-07-07 07:54 | 69 | 1099 | 28 | 31 | 32 | 33 | 33 | 33 | 32 | 32 | 32 | 32 | 31 |  |  | 31 | 31 | 33 | 31 | 33 | -0.05 | Y | 35 | Y | -0.2 | [7 empty] | Y | N | N | Y | 170 | 0.52 | 58 | 101520 | 95379 | 7771 | 15430 | 18 | 1 |  | 2021-07-07 08:10 | 1553 | 111 |  | 32 | [8 empty] | 261C33705F6B4E7BB0F0293021FE4886 | 6204623E33D44E61A2612B0E11B8F750 | 1839040297E64F1A9637D13DB57A4B7C |  | 1E58D933D5F64222AE9A5F59BAD5BB8F | E5F14C41A69C48779D7DFCA9511B04F5 | 94499895CCE945078730A64D09C31401 |  | 98.23 | 100 | 0 | 0 | 0 |  | 400 |  | Y | N | 0 | 0 | 0 |  | 400 |  | Y | N | N |  |  | Y |  |  |  | BT180180 | H
A65578 | 2021-07-07 | 1 | A |  | 16 | A | AE1055LS | 탄소강 | G-AE1055LS | BM#1 | 1612 | 45 | 1589 | 1571 | 26 | 4600 |  | 3 | 0.23 | 25 |  | -1.5 | 1542 | 1589 | 0 | 261.42 |  | 32 | 10 | 52 | Y |  | 2021-07-07 08:57 | 58 | 1098 | 30 | 28 | 28 | 27 | 27 | 26 | 26 | 25 | 24 | 23 | 23 | 22 |  | 22 | 26 | 28 | 22 | 0 | -0.13 |  | 45 | Y | -0.2 | [7 empty] | Y | N | N | Y | 210 | 0.52 | 57 | 84600 | 94543 | 7957 | 15860 | 18 | 1 |  | 2021-07-07 09:07 | 1542 | 113 |  | 28 | [16 empty] | 82.86 | 100 | 0 | 0 | 0 |  | 400 |  | Y | N | 0 | 0 | 0 |  | 400 |  | Y | N | N |  |  | Y |  |  |  | BT180180 | H
A65579 | 2021-07-07 | 1 | A |  | 17 | A | AE1055LS | 탄소강 | G-AE1055LS | BM#1 | 1571 | 44 | 1582 | 1530 | 33 | 5900 |  | 3 | 0.23 | 26 |  | -0.94 | 1554 | 1582 | 0 | 261.03 |  | 11 | 30 | 50 | Y |  | 2021-07-07 09:52 | 70 | 1100 | 22 | 21 | 27 | 32 | 34 | 34 | 34 | 33 | 33 | 33 | 32 | 32 | 32 | 32 | 31 | 34 | 32 | 34 | -0.05 | Y | 40 | Y | 0 | [7 empty] | Y | N | N | Y | 200 | 0.52 | 59 | 101520 | 96198 | 7002 | 15450 | 18 | 1 |  | 2021-07-07 10:06 | 1554 | 114 |  | 32 | [16 empty] | 98.8 | 100 | 0 | 0 | 0 |  | 400 |  | Y | N | 0 | 0 | 0 |  | 400 |  | Y | N | N |  |  | Y |  |  |  | BT180180 | H
A65580 | 2021-07-07 | 1 | A |  | 18 | A | AE1055LS | 탄소강 | G-AE1055LS | BM#1 | 1590 | 43 | 1590 | 1525 | 33 | 6000 |  | 3 | 0.23 | 25 |  | -1.41 | 1549 | 1590 | 0 | 264.25 |  | 30 | 13 | 49 | Y |  | 2021-07-07 10:59 | 65 | 1098 | 31 | 30 | 30 | 31 | 31 | 30 | 29 | 29 | 28 | 27 | 27 | 26 | 26 | 26 | 29 | 31 | 26 | 31 | -0.11 | Y | 45 | Y | 0 | [7 empty] | Y | N | N | Y | 190 | 0.52 | 58 | 101520 | 96981 | 7269 | 15580 | 18 | 1 |  | 2021-07-07 11:08 | 1549 | 108 |  | 25 | [16 empty] | 96.73 | 100 | 0 | 0 | 0 |  | 400 |  | Y | N | 0 | 0 | 0 |  | 400 |  | Y | N | N |  |  | Y |  |  |  | BT180180 | H
A65581 | 2021-07-07 | 1 | A |  | 19 | A | AE1055LS | 탄소강 | G-AE1055LS | BM#1 | 1605 | 45 | 1591 | 1549 | 41 | 5300 |  | 3 | 0.23 | 26 |  | -1.03 | 1551 | 1582 | 0 | 311.72 |  | 33 | 23 | 64 | Y |  | 2021-07-07 11:59 | 67 | 1100 | 25 | 25 | 29 | 33 | 34 | 34 | 34 | 33 | 33 | 33 | 32 | 32 |  | 32 | 32 | 34 | 32 | 34 | -0.06 | Y | 35 | Y | 0 | [7 empty] | Y | N | N | Y | 180 | 0.52 | 58 | 101520 | 93720 | 7930 | 15400 | 18 | 1 |  | 2021-07-07 12:10 | 1551 | 109 |  | 26 | [16 empty] | 98.85 | 100 | 0 | 0 | 0 |  | 400 |  | Y | N | 0 | 0 | 0 |  | 400 |  | Y | N | N |  |  | Y |  |  |  | BT180180 | H
A65582 | 2021-07-07 | 1 | C | TUNDISH교체전 | 20 | A | AE1055LS | 탄소강 | G-AE1055LS | BM#1 | 1601 | 41 | 1585 | 1541 | 31 | 5600 |  | 3 | 0.23 | 26 |  | -1.3 | 1545 | 1585 | 0 | 333.09 |  | 32 | 11 | 66 | Y |  | 2021-07-07 12:57 | 61 | 1094 | 31 | 31 | 30 | 30 | 30 | 29 | 29 | 28 | 26 | 26 | 26 | 25 |  | 25 | 28 | 30 | 25 | 30 | -0.11 |  | 45 | Y | -0.2 | [8 empty] | N | N | M | 170 | 0.52 | 56 | 85226 | 93278 | 7972 | 2000 | 18 | 1 |  | 2021-07-07 13:06 | 1545 | 109 |  | 27 |  |  |  | C7E040C2065041B4881A6564A6704013 | D487CBEB9482451BA994702D64CB7A67 | [11 empty] | 84.38 | 100 | 0 | 3500 | 0 |  | 400 |  | Y | N | 0 | 3500 | 0 |  | 400 |  | Y | N | N |  |  | Y |  |  |  | BT180180 | H
A65583 | 2021-07-07 | 1 | C | TUNDISH교체 | 1 | B | AE1055LS | 탄소강 | G-AE1055LS | BM#1 | 1572 | 49 | 1628 | 1530 | 40 | 7500 |  | 3 | 0.24 | 26 |  | -1.36 | 1586 | 1628 | 0 | 289.55 |  | 11 | 31 | 60 | Y |  | 2021-07-07 14:03 | 102 | 1101 | 38 | 21 | 29 | 29 | 34 | 37 | 39 | 40 | 41 | 42 | 43 | 43 |  | 43 | 38 | 43 | 43 | 0 | 0 |  | 5 | Y | 0 |  | 1.77 | 1.77 | [5 empty] | N | N | M | 210 | 0.5 | 58 | 84600 | 94857 | 7993 | 15600 | 09 | 2 |  | 2021-07-07 14:15 | 1586 | 130 |  | 42 |  | *T/D FLUX 유:10,용:220kg | [14 empty] | 82.26 | 100 | 1500 | 0 | 0 |  | 400 |  | Y | N | 1500 | 0 | 0 |  | 400 |  | Y | N | N |  |  | Y |  |  |  | BT180180 | H
A65584 | 2021-07-07 | 1 | C |  | 2 | A | AE1055LS | 탄소강 | G-AE1055LS | BM#1 | 1587 | 41 | 1587 | 1542 | 30 | 5000 |  | 3 | 0.21 | 25 |  | -1.34 | 1550 | 1591 | 0 | 204.22 |  | 30 | 14 | 60 | Y |  | 2021-07-07 14:54 | 66 | 1099 | 43 | 43 | 30 | 25 | 22 | 20 | 37 | 37 | 28 | 21 | 33 | 34 | 36 | 35 | 31 | 37 | 21 | 0 | -1.07 | Y | 15 | Y | -0.2 | [8 empty] | N | N | Y | 200 | 0.52 | 61 | 84600 | 100982 | 7518 | 15900 | 09 | 2 |  | 2021-07-07 15:02 | 1550 | 131 |  | 50 | [16 empty] | 77.65 | 100 | 0 | 0 | 0 |  | 400 |  | Y | N | 0 | 0 | 0 |  | 400 |  | Y | N | N |  |  | Y |  |  |  | BT180180 | H
A65585 | 2021-07-07 | 1 | C |  | 3 | A | AE1055LS | 탄소강 | G-AE1055LS | BM#1 | 1617 | 42 | 1578 | 1560 | 28 | 4800 |  | 3 | 0.21 | 25 |  | -1.08 | 1543 | 1578 | 0 | 304.75 |  | 33 | 24 | 47 | Y |  | 2021-07-07 16:19 | 59 | 1095 | 21 | 21 | 20 | 22 | 23 | 23 | 23 | 23 | 22 | 22 | 21 | 21 | 21 | 21 | 22 | 23 | 21 | 23 | -0.05 | Y | 40 | Y | 0 | [8 empty] | N | N | Y | 190 | 0.52 | 60 | 101520 | 97194 | 7006 | 15500 | 09 | 2 |  | 2021-07-07 16:28 | 1543 | 131 |  | 29 | [8 empty] | 543BD15889AF4C2DA6350E61FE630086 | 709EE39B47C149BEA3CE8B8F2AA9124B | 540FE4248BB04CBB88DEA1B8B770093B |  | DD1D0095A19046E88D8175B52E7476D0 | 234C4A9BF58D47DB825633A4AF6DB2F6 | E7A325590FF64BC08D59A6C174C1C352 |  | 96.55 | 100 | 0 | 0 | 0 |  | 400 |  | Y | N | 0 | 0 | 0 |  | 400 |  | Y | N | N |  |  | Y |  |  |  | BT180180 | H
A65586 | 2021-07-07 | 1 | C |  | 4 | A | AE1055LS | 탄소강 | G-AE1055LS | BM#1 | 1614 | 40 | 1589 | 1546 | 27 | 4500 |  | 3 | 0.21 | 25 |  | -1.03 | 1550 | 1580 | 0 | 141 |  | 32 | 12 | 75 | Y |  | 2021-07-07 17:12 | 66 | 1094 | 20 | 20 | 21 | 23 | 24 | 24 | 24 | 23 | 23 | 23 | 22 | 21 | 22 | 22 | 22 | 24 | 21 | 24 | -0.05 | Y | 35 | Y | 0.2 | [8 empty] | N | N | Y | 180 | 0.52 | 56 | 101520 | 93401 | 7999 | 15600 | 09 | 2 |  | 2021-07-07 17:28 | 1550 | 109 |  | 37 | [16 empty] | 100.51 | 100 | 0 | 0 | 0 |  | 400 |  | Y | N | 0 | 0 | 0 |  | 400 |  | Y | N | N |  |  | Y |  |  |  | BT180180 | H
A65587 | 2021-07-07 | 1 | C |  | 5 | A | AE1055LS | 탄소강 | G-AE1055LS | BM#1 | 1603 | 43 | 1587 | 1559 | 27 | 4700 |  | 3 | 0.21 | 26 |  | -1.26 | 1545 | 1583 | 0 | 193.04 |  | 11 | 32 | 49 | Y |  | 2021-07-07 18:20 | 61 | 1100 | 21 | 22 | 23 | 24 | 24 | 25 | 24 | 24 | 23 | 23 | 23 | 22 | 22 | 22 | 23 | 25 | 22 | 24 | -0.04 | Y | 35 | Y | 0 | [8 empty] | N | N | Y | 170 | 0.52 | 59 | 101520 | 94895 | 7805 | 16000 | 09 | 2 |  | 2021-07-07 18:30 | 1545 | 105 |  | 27 | [16 empty] | 10152000 | 100 | 0 | 0 | 0 |  | 400 |  | N | N | 0 | 0 | 0 |  | 400 |  | N | N | N |  |  | Y |  |  |  | BT180180 | H
A65588 | 2021-07-07 | 1 | C |  | 6 | A | AE1055LS | 탄소강 | G-AE1055LS | BM#1 | 1609 | 41 | 1588 | 1551 | 30 | 5000 |  | 3 | 0.21 | 25 |  | -1.25 | 1545 | 1583 | 0 | 199.24 |  | 30 | 15 | 49 | Y |  | 2021-07-07 19:23 | 61 | 1099 | 21 | 21 | 23 | 24 | 24 | 23 | 22 | 22 | 21 | 20 | 21 | 44 |  | 44 | 23 | 44 | 44 | 21 | 0 |  |  | Y | 4.6 | [8 empty] | N | N | Y | 210 | 0.5 | 60 | 101520 | 93196 | 7554 | 15200 | 09 | 2 |  | 2021-07-07 19:30 | 1545 | 105 |  | 24 |  | *전공정 요청으로 감속주입-정속주입 강종 감속으로 이상재 등록ID: 104~106.204~206 (전기로 전극교체) | [14 empty] | 99.33 | 100 | 0 | 0 | 0 |  | 400 |  | Y | N | 0 | 0 | 0 |  | 400 |  | Y | N | N |  |  | Y |  |  |  | BT180180 | H
A65589 | 2021-07-07 | 1 | C |  | 7 | A | AE1055LS | 탄소강 | G-AE1055LS | BM#1 | 1592 | 42 | 1589 | 1532 | 28 | 4900 |  | 3 | 0.23 | 25 |  | -1.14 | 1550 | 1585 | 0 | 230.04 |  | 33 | 25 | 52 | Y |  | 2021-07-07 20:19 | 66 | 1091 | 36 | 41 | 26 | 28 | 29 | 29 | 29 | 28 | 28 | 28 | 28 | 27 | 26 | 26 | 30 | 29 | 26 | 29 | -0.07 | Y | 40 | Y | -0.2 | [8 empty] | N | N | Y | 200 | 0.45 | 66 | 84600 | 90018 | 7982 | 15600 | 09 | 2 |  | 2021-07-07 20:27 | 1550 | 106 |  | 28 |  | *전공정 요청으로 감속주입-정속주입 강종 감속으로 이상재 등록ID: (전기로 전극교체) | [14 empty] | 86.33 | 100 | 0 | 0 | 0 |  | 400 |  | Y | N | 0 | 0 | 0 |  | 400 |  | Y | N | N |  |  | Y |  |  |  | BT180180 | H
A65590 | 2021-07-07 | 1 | D |  | 8 | A | AE1055LS | 탄소강 | G-AE1055LS | BM#1 | 1602 | 40 | 1581 | 1528 | 32 | 5600 |  | 3 | 0.22 | 25 |  | -1.5 | 1545 | 1591 | 0 | 275.23 |  | 32 | 13 | 65 | Y |  | 2021-07-07 21:37 | 61 | 1104 | 26 | 26 | 27 | 29 | 29 | 28 | 28 | 27 | 26 | 26 | 25 | 24 | 23 | 23 | 26 | 29 | 23 | 26 | -0.12 | Y | 50 | Y | 0 | [8 empty] | N | N | Y | 190 | 0.45 | 62 | 84600 | 87606 | 7544 | 15100 | 09 | 2 |  | 2021-07-07 21:43 | 1545 | 103 |  | 18 |  | *전공정 요청으로 감속주입-정속주입 강종 감속으로 이상재 등록 | [14 empty] | 87.58 | 100 | 0 | 0 | 0 |  | 400 |  | Y | N | 0 | 0 | 0 |  | 400 |  | Y | N | N |  |  | Y |  |  |  | BT180180 | C
A65591 | 2021-07-07 | 1 | D |  | 9 | B | AE1055LS | 탄소강 | G-AE1055LS | BM#1 | 1576 | 40 | 1581 | 1547 | 25 | 4900 |  | 3 | 0.23 | 25 |  | -1.31 | 1537 | 1576 | 0 | 190.17 |  | 11 | 33 | 67 | Y |  | 2021-07-07 22:47 | 53 | 1095 | 21 | 20 | 22 | 25 | 25 | 24 | 23 | 23 | 22 | 21 | 20 | 35 | 33 | 34 | 25 | 35 | 33 | 0 | -0.4 | Y | 5 | Y | 0.2 | [7 empty] | Y | N | N | Y | 180 | 0.52 | 61 | 101520 | 98117 | 7883 | 15700 | 09 | 2 |  | 2021-07-07 22:55 | 1537 | 92 |  | 12 | [16 empty] | 95.68 | 100 | 0 | 0 | 0 |  | 400 |  | Y | N | 0 | 0 | 0 |  | 400 |  | Y | N | N |  |  | Y |  |  |  | BT180180 | C
A65592 | 2021-07-07 | 1 | D |  | 10 | A | AE1055LS | 탄소강 | G-AE1055LS | BM#1 | 1620 | 41 | 1582 | 1585 | 20 | 3400 |  | 3 | 0.23 | 25 |  | -1.22 | 1546 | 1583 | 0 | 203.55 |  | 30 | 16 | 78 | Y |  | 2021-07-07 23:43 | 62 | 1089 | 34 | 35 | 23 | 26 | 26 | 25 | 25 | 24 | 23 | 23 | 23 | 22 |  | 22 | 26 | 26 | 22 | 23 | -0.1 | Y | 40 | Y | -0.2 | [7 empty] | Y | N | N | Y | 170 | 0.52 | 56 | 101520 | 93017 | 7483 | 15500 | 09 | 2 |  | 2021-07-07 23:50 | 1546 | 97 |  | 18 |  | *롱노즐 9회사용 | [14 empty] | 10152000 | 100 | 0 | 0 | 0 |  | 400 |  | Y | N | 0 | 0 | 0 |  | 400 |  | Y | N | N |  |  | Y | Y |  |  | BT180180 | H
A65593 | 2021-07-07 | 1 | D |  | 11 | A | AE1055LS | 탄소강 | G-AE1055LS | BM#1 | 1620 | 45 | 1590 | 1576 | 31 | 3900 |  | 3 | 0.23 | 25 |  | -1.34 | 1544 | 1585 | 0 | 228.19 |  | 33 | 26 | 66 | Y |  | 2021-07-08 00:48 | 60 | 1090 | 22 | 23 | 28 | 30 | 30 | 30 | 29 | 28 | 27 | 27 | 26 | 26 | 26 | 26 | 27 | 30 | 26 | 30 | -0.09 | Y | 45 | Y | 0 | [7 empty] | Y | N | N | Y | 210 | 0.52 | 59 | 101520 | 94421 | 7279 | 15500 | 09 | 2 |  | 2021-07-08 00:55 | 1544 | 98 |  | 10 | [16 empty] | 100.12 | 100 | 0 | 0 | 0 |  | 400 |  | Y | N | 0 | 0 | 0 |  | 400 |  | Y | N | N |  |  | Y |  |  |  | BT180180 | C
A65594 | 2021-07-07 | 1 | D |  | 12 | B | AE1055LS | 탄소강 | G-AE1055LS | BM#1 | 1620 | 40 | 1585 | 1561 | 22 | 3900 |  | 3 | 0.23 | 25 |  | -1.36 | 1537 | 1578 | 0 | 212.47 |  | 32 | 14 | 63 | Y |  | 2021-07-08 01:44 | 53 | 1089 | 25 | 24 | 25 | 26 | 25 | 24 | 23 | 22 | 21 | 21 | 20 | 20 | 20 | 20 | 23 | 26 | 20 | 25 | -0.13 | Y | 45 | Y | 0 | [7 empty] | Y | N | N | Y | 200 | 0.52 | 58 | 101520 | 96617 | 7983 | 15200 | 09 | 2 |  | 2021-07-08 01:54 | 1537 | 97 |  | 14 | [16 empty] | 10152000 | 100 | 0 | 0 | 0 |  | 400 |  | Y | N | 0 | 0 | 0 |  | 400 |  | Y | N | N |  |  | Y |  |  |  | BT180180 | C
A65595 | 2021-07-07 | 1 | D |  | 13 | B | AE1055LS | 탄소강 | G-AE1055LS | BM#1 | 1620 | 40 | 1585 | 1547 | 24 | 4700 |  | 3 | 0.24 | 25 |  | -1.3 | 1546 | 1585 | 0 | 196.21 |  | 11 | 34 | 60 | Y |  | 2021-07-08 02:36 | 62 | 1088 | 43 | 20 | 24 | 25 | 26 | 26 | 25 | 25 | 24 | 23 | 23 | 23 | 23 | 23 | 25 | 26 | 23 | 25 | -0.04 | Y | 40 | Y | 0 | [7 empty] | Y | N | N | Y | 190 | 0.52 | 62 | 101520 | 101878 | 7972 | 16000 | 09 | 2 |  | 2021-07-08 02:42 | 1546 | 99 |  | 22 | [7 empty] | BA80C2A0441B4C688A9CD3278E6FFDD1 | 789C1DDE26CD4BACA786611911538C3F | E60CF475E36F47C09241047328A2D711 |  | 547BAB0E773E40889B99CF4EE1867F69 | 2F971C4273CD41ED8D4EABA3421A6E8A | BE501F00BFB142108C2401CD2E767B49 |  |  | 10152000 | 100 | 0 | 0 | 0 |  | 400 |  | Y | N | 0 | 0 | 0 |  | 400 |  | Y | N | N |  |  | Y |  |  |  | BT180180 | C
A65596 | 2021-07-07 | 1 | D |  | 14 | A | AE1055LS | 탄소강 | G-AE1055LS | BM#1 | 1620 | 40 | 1579 | 1549 | 21 | 4300 |  | 3 | 0.24 | 25 |  | -1.3 | 1545 | 1584 | 0 | 184.11 |  | 30 | 17 | 58 | Y |  | 2021-07-08 03:26 | 61 | 1089 | 22 | 21 | 20 | 21 | 22 | 21 | 21 | 21 | 21 | 20 | 20 | 20 |  | 20 | 21 | 22 | 20 | 21 | -0.06 | Y | 35 | Y | 0 | [7 empty] | Y | N | N | Y | 180 | 0.52 | 57 | 101520 | 93166 | 7984 | 15800 | 09 | 2 |  | 2021-07-08 03:36 | 1545 | 108 |  | 35 | [16 empty] | 10152000 | 100 | 0 | 0 | 0 |  | 400 |  | Y | N | 0 | 0 | 0 |  | 400 |  | Y | N | N |  |  | Y |  |  |  | BT180180 | C
B65061 | 2021-07-06 | 2 | D | 연주종료 | 7 | A | AE4140M14 | 합금강 | D4 | BM#2 | 1607 | 42 | 1630 | 1542 | 35 | 7000 |  | 1 | 0.19 | 19 |  | -2.32 | 1557 | 1621 | 11.45 | 0 | 0 | 1 | 59 | 38 | Y |  | 2021-07-06 20:56 | 65 | 1103 | 15 | 15 | 20 | 22 | 23 | 23 | 22 | 20 | 19 | 19 | 18 | 17 | 15 | 15 | 0 | 0 | 0 | 0 | 0 |  | 0 | Y | -0.4 |  |  |  | 1.04 |  |  |  | N | N | N | N | 170 | 0 | 154 | 106905 | 101785 | -153485 | 2000 | 06 | 0 |  | 2021-07-06 21:35 | 1557 | 1867 |  | 1774 |  | * 연주종료 : 23 : 06 * STR#2 EDGE HEATER FAULT 발생하여 미적용 | 7472C724F4134926854F26C3A18F2EF5 | 03C60CB507FD4F4CA15B49F28239A983 | EA184C235D934ED5BF9F5C71EB398B6B |  |  |  | FE80CCC796BC4FCA9E9C7B66A559656A | F1CF43F7A5124216AA83648463E19F14 |  |  | DDBBEA0F89864D2D9FFC850C6879242A | 89B3D69EDCF34284B09398808954AB24 |  |  | 104.91 | 100 | 0 | 4500 | 0 |  | 636 | 600 | Y | N | 0 | 3860 | 0 |  | 651 | 600 | N | N | Y | [6 empty] | RB133.35 | C
A65597 | 2021-07-07 | 1 | D |  | 15 | B | AE1055LS | 탄소강 | G-AE1055LS | BM#1 | 1620 | 44 | 1594 | 1527 | 24 | 5000 |  | 3 | 0.24 | 25 |  | -1.34 | 1549 | 1590 | 0 | 218.96 |  | 33 | 27 | 53 | Y |  | 2021-07-08 04:31 | 65 | 1100 | 43 | 39 | 23 | 26 | 28 | 29 | 29 | 29 | 28 | 28 | 27 | 26 |  | 26 | 29 | 29 | 26 | 29 | -0.09 | Y | 30 | Y | -0.2 | [7 empty] | Y | N | N | Y | 170 | 0.52 | 55 | 84600 | 87427 | 7473 | 15750 | 09 | 2 |  | 2021-07-08 04:41 | 1549 | 111 |  | 28 | [16 empty] | 88.68 | 100 | 0 | 0 | 0 |  | 400 |  | Y | N | 0 | 0 | 0 |  | 400 |  | Y | N | N |  |  | Y |  |  |  | BT180180 | C
A65598 | 2021-07-07 | 1 | A |  | 16 | B | AE1055LS | 탄소강 | G-AE1055LS | BM#1 | 1620 | 40 | 1592 | 1536 | 24 | 4700 |  | 3 | 0.23 | 25 |  | -1.57 | 1543 | 1590 | 0 | 217.77 |  | 32 | 15 | 54 | Y |  | 2021-07-08 05:36 | 59 | 1090 | 25 | 26 | 28 | 29 | 29 | 28 | 28 | 26 | 26 | 26 | 26 |  |  | 26 | 27 | 29 | 26 | 28 | -0.04 | Y | 35 | Y | 0 | [7 empty] | Y | N | N | Y | 210 | 0.52 | 54 | 84600 | 91126 | 7974 | 15510 | 09 | 2 |  | 2021-07-08 05:45 | 1543 | 99 |  | 19 | 12 | [15 empty] | 85.54 | 100 | 0 | 0 | 0 |  | 400 |  | Y | N | 0 | 0 | 0 |  | 400 |  | Y | N | N |  |  | Y |  |  |  | BT180180 | C
A65599 | 2021-07-07 | 1 | A |  | 17 | A | AE1055LS | 탄소강 | G-AE1055LS | BM#1 | 1617 | 43 | 1592 | 1548 | 33 | 4800 |  | 3 | 0.24 | 25 |  | -1.45 | 1548 | 1592 | 0 | 284.86 |  | 11 | 35 | 43 | Y |  | 2021-07-08 06:35 | 64 | 1099 | 24 | 26 | 29 | 31 | 31 | 31 | 31 | 30 | 30 | 29 | 29 | 29 |  | 29 | 29 | 31 | 29 | 31 | -0.05 | Y | 40 | Y | 0 | [7 empty] | Y | N | N | Y | 200 | 0.52 | 56 | 101520 | 90998 | 7952 | 16200 | 09 | 2 |  | 2021-07-08 06:45 | 1548 | 96 |  | 17 | [16 empty] | 10152000 | 100 | 0 | 0 | 0 |  | 400 |  | Y | N | 0 | 0 | 0 |  | 400 |  | Y | N | N |  |  | Y |  |  |  | BT180180 | C
A65600 | 2021-07-08 | 1 | A | 연주종료 | 18 | A | AE1055LS | 탄소강 | G-AE1055LS | BM#1 | 1612 | 40 | 1590 | 1529 | 31 | 5500 |  | 3 | 0.24 | 25 |  | -1.35 | 1549 | 1590 | 0 | 27.01 |  | 30 | 18 | 55 | Y |  | 2021-07-08 07:33 | 65 | 1099 | 28 | 27 | 30 | 32 | 32 | 32 | 31 | 30 | 29 | 29 | 28 | 28 | 28 | 28 | 30 | 32 | 28 | 32 | -0.09 | Y | 45 | Y | 0 | [8 empty] | N | N | M | 190 | 0.52 | 56 | 90307 | 93649 | 7301 | 2500 | 09 | 2 |  | 2021-07-08 07:42 | 1549 | 92 |  | 16 |  | *연주 종료:09:03 | [14 empty] | 88.84 | 100 | 0 | 3500 | 0 |  | 400 |  | Y | N | 0 | 3500 | 0 |  | 400 |  | Y | N | N |  |  | Y |  |  |  | BT180180 | C
B65071 | 2021-07-08 | 2 | A | 연주시작 | 1 | A | SM45CB | 탄소강 | SM45C | BM#2 | 1602 | 210 | 1684 | 1532 | 42 | 8100 |  | 1 | 0.27 | 20 |  | -2.48 | 1577 | 1646 | 1.09 | 27.65 | 0 | 32 | 16 | 60 | Y |  | 2021-07-08 09:44 | 84 | 1101 | -225 | -237 | 27 | 29 | 29 | 34 | 37 | 37 | 38 | 38 | 37 | 36 |  | 36 | 35 | 38 | 36 | 37 | -0.03 |  | 15 | Y | -0.2 |  | 1.6 | 1.53 |  |  |  |  | N | N | N | N | 220 | 0.46 | 57 | 96731 | 101785 | -12785 | 15300 | 02 | 1 |  | 2021-07-08 09:53 | 1577 | 122 |  | 21 |  | * BUTT 타입롱노즐사용(일반타입.) * T/D FLUX 용탕부: 120 KG / 유탕부: 10KG 투입. *유탕구 1179 *시작: 10시07분 *전기로 작업 시간 지연으로 감속주입. *전공정 요청 20% 이상 감속주입 305.306.405.406 *표면이상 402 사진1에 첨부. | [10 empty] | 04818DF45A9E4A0B8E677D7D1E722FEF |  |  |  | 108.56 | 100 | 700 | 0 | 0 |  | 652 | 400 | N | N | 700 | 0 | 0 |  | 651 | 400 | N | N | N | [6 empty] | RB170.00 | C
B65072 | 2021-07-08 | 2 | A |  | 2 | A | SM45CB | 탄소강 | SM45C | BM#2 | 1587 | 40 | 1640 | 1508 | 36 | 7600 |  | 1 | 0.28 | 14 |  | -3.08 | 1567 | 1631 | 0 | 20.3 | 0 | 18 | 67 | 1664 | Y |  | 2021-07-08 10:42 | 74 | 1098 | 30 | 29 | 29 | 29 | 30 | 29 | 29 | 29 | 29 | 28 | 27 | 26 | 25 | 23 | 28 | 30 | 23 | 29 | -0.14 | Y | 50 | Y | -0.2 | [7 empty] | N | N | N | N | 220 | 0.4 | 71 | 90200 | 91614 | 236 | 15600 | 02 | 1 |  | 2021-07-08 10:48 | 1567 | 107 |  | 21 |  | *전공정 요청 20% 이상 감속주입 301~305 , 401~406 이상공정등록 및 생관통보 | [6 empty] | ACBFF6CCCD2D4C01B3077B8CC701CD71 | 1784D37774AA4399B292846D7C9C4D0A |  |  | F49062E11FF44B91B933454C0FD1465A | D2AAF3BD66964C5188DF7459B66EA738 |  |  | 98.96 | 100 | 0 | 0 | 0 |  | 651 | 400 | N | N | 0 | 0 | 0 |  | 650 | 400 | N | N | N | [6 empty] | RB100.00 | C
B65073 | 2021-07-08 | 2 | A |  | 3 | A | SM45CB | 탄소강 | SM45C | BM#2 | 1673 | 51 | 1624 | 1601 | 37 | 5500 |  | 1 | 0.25 | 14 |  | -3.12 | 1554 | 1612 | 0 | 27.36 | 0 | 35 | 86 | 1484 | Y |  | 2021-07-08 11:59 | 61 | 1101 | 19 | 20 | 22 | 23 | 23 | 23 | 23 | 22 | 21 | 20 | 19 | 18 |  | 18 | 21 | 23 | 18 | 23 | -0.12 | Y | 40 | Y | -0.2 | [7 empty] | Y | Y | Y | Y | 210 | 0.46 | 58 | 82812 | 86565 | -715 | 15500 | 02 | 1 |  | 2021-07-08 12:02 | 1554 | 104 |  | 18 | [16 empty] | 96.29 | 45.45 | 0 | 0 | 0 |  | 651 | 600 | N | N | 0 | 0 | 0 |  | 651 | 600 | N | N | N | [6 empty] | RB220.00 | C
B65074 | 2021-07-08 | 2 | C |  | 4 | A | SM45CB | 탄소강 | SM45C | BM#2 | 1599 | 33 | 1629 | 1547 | 27 | 5500 |  | 1 | 0.21 | 14 |  | -3.33 | 1560 | 1620 | 0 | 17.13 | 0 | 1 | 62 | 1648 | Y |  | 2021-07-08 12:53 | 67 | 1094 | 14 | 18 | 21 | 23 | 24 | 24 | 24 | 24 | 23 | 22 | 21 | 19 |  | 19 | 22 | 24 | 19 | 24 | -0.14 | Y | 35 | Y | -0.4 | [7 empty] | Y | Y | Y | Y | 200 | 0.47 | 58 | 94320 | 86663 | 387 | 15100 | 02 | 1 |  | 2021-07-08 12:55 | 1620 | 91 |  | 23 | [16 empty] | 106.34 | 33.33 | 0 | 0 | 0 |  | 650 | 600 | N | N | 0 | 0 | 0 |  | 650 | 600 | N | N | N | [6 empty] | RB220.00 | C
A65602 | 2021-07-08 | 1 | C |  | 5 | A | SM45CB | 탄소강 | SM45C | BM#2 | 1587 | 41 | 1607 | 513 | 36 | 7200 |  | 1 | 0.26 | 15 |  | -3.16 | 1556 | 1617 | 0 | 22.16 | 0 | 11 | 36 | 255 | Y |  | 2021-07-08 14:12 | 63 | 1099 | 15 | 18 | 21 | 25 | 23 | 23 | 22 | 21 | 20 | 19 | 17 | 15 | 12 | 12 | 19 | 25 | 12 | 0 | -0.29 |  | 45 | Y | -0.6 | [7 empty] | Y | Y | Y | Y | 190 | 0.47 | 62 | 152620 | 94098 | 202 | 13300 | 02 | 1 |  | 2021-07-08 14:12 | 1556 | 93 |  | 4 |  | *연연주 혼탕부 성분확인 ID:307~309.407~409 | [14 empty] | 162.88 | 38.89 | 0 | 0 | 0 |  | 650 | 700 | N | N | 0 | 0 | 0 |  | 651 | 700 | N | N | N | [6 empty] | RB240.00 | C
B65075 | 2021-07-08 | 2 | C |  | 6 | A | SM45CM9 | 탄소강 | SM45C | BM#2 | 1580 | 68 | 1636 | 1536 | 55 | 8900 |  | 1 | 0.25 | 15 |  | -2.29 | 1569 | 1623 | 0 | 58 | 0 | 20 | 38 | 1823 | Y |  | 2021-07-08 15:01 | 76 | 1098 | 8 | 7 | 18 | 21 | 23 | 23 | 23 | 22 | 20 | 19 | 18 | 16 |  | 16 | 19 | 23 | 16 | 23 | -0.2 | Y | 35 | Y | -0.4 | [7 empty] | Y | Y | Y | Y | 180 | 0.47 | 61 | 47142 | 92153 | 1797 | 13000 | 02 | 1 |  | 2021-07-08 15:09 | 1569 | 145 |  | 19 |  | *연연주 혼탕부 성분확인 ID:301.401 | [14 empty] | 50.15 | 50 | 0 | 0 | 0 |  | 650 | 600 | Y | N | 0 | 0 | 0 |  | 651 | 600 | Y | N | N | [6 empty] | RB220.00 | C
A65603 | 2021-07-08 | 1 | C | 연주시작 | 1 | A | SCM415HON | 소입성보증강 | C | BM#1 | 1598 | 42 | 1657 | 1540 | 38 | 7600 |  | 3 | 0.25 | 21 |  | -1.5 | 1613 | 1651 | 0 | 258.14 |  | 32 | 17 | 142 | Y |  | 2021-07-08 15:28 | 100 | 1100 | -389 | -197 | 15 | 14 | 21 | 24 | 26 | 26 | 27 | 27 | 26 |  |  | 26 | 23 | 27 | 26 | 26 | 0 |  | 10 | Y | -0.2 |  | 2.71 | 2.71 | 1.45 |  |  |  | N | N | N | N | 150 | 0.51 | 52 | 81828 | 88709 | 4991 | 14900 | 08 | 2 |  | 2021-07-08 15:57 | 1613 | 119 |  | 29 | 9 | *T/D FLUX 유:10,용:120kg *엣지히터 코일부 가열로 미적용 *연주시작 16:00 *전공정요청 감속주입 *첫Heat 수소측정치 OVER되어 이상재 등록및 생관통보-ID:101.102.103.201.202.203 |  | 7320E2A53CC348A9831F3981D0D48328 | 3BF9DB29E80F4AE3B27039E44A70B698 | [11 empty] | 87.42 | 100 | 1000 | 0 | 0 |  | 410 |  | N | Y | 1000 | 0 | 0 |  | 411 |  | N | Y | N |  | Y |  |  |  |  | BT180180 | C
B65076 | 2021-07-08 | 2 | C |  | 7 | A | SM45CM9 | 탄소강 | SM45C | BM#2 | 1581 | 42 | 1624 | 1535 | 34 | 6600 |  | 1 | 0.23 | 15 |  | -2.28 | 1564 | 1618 | 0 | 24.8 | 0 | 18 | 68 | 110 | Y |  | 2021-07-08 15:58 | 71 | 1101 | 6 | 9 | 19 | 22 | 24 | 25 | 25 | 24 | 23 | 22 | 21 | 20 | 18 | 18 | 20 | 25 | 18 | 0 | -0.2 | Y | 35 | Y | -0.4 | [7 empty] | Y | Y | Y | Y | 170 | 0.47 | 63 | 94284 | 95285 | 2815 | 15600 | 02 | 1 |  | 2021-07-08 16:05 | 1564 | 124 |  | 25 | [8 empty] | 793DE43F383D4E3EB7ED47D53BB96350 | 05C381702EE641F8850E81CCA74A259F | 2E36415290414DA7A3EF2ACA20809665 |  | 8ACE3B252B224FBAAA1F7BFE5860E0F9 | E24F27C1933F4895AC833E5DD172B84F | FC9A001C6F20449BA7398FCBAB189301 |  | 96.95 | 33.33 | 0 | 0 | 0 |  | 650 | 600 | Y | N | 0 | 0 | 0 |  | 650 | 600 | Y | N | N |  |  |  | Y |  |  | RB220.00 | C
A65604 | 2021-07-08 | 1 | C |  | 2 | A | SCM415HON | 소입성보증강 | C | BM#1 | 1621 | 40 | 1624 | 1563 | 31 | 6100 |  | 3 | 0.23 | 17 |  | -2.38 | 1578 | 1630 | 0 | 323.36 |  | 30 | 19 | 350 | Y |  | 2021-07-08 16:32 | 65 | 1090 | 24 | 17 | 14 | 11 | 10 | 8 | 8 | 7 | 7 | 7 | 6 |  |  | 6 | 11 | 14 | 6 | 7 | -0.2 |  | 40 | Y | -0.2 | [7 empty] | N | N | N | N | 140 | 0.54 | 51 | 84610 | 89434 | 5016 | 14100 | 08 | 2 |  | 2021-07-08 16:47 | 1578 | 110 |  | 19 |  | *엣지히터 코일부 가열로 미적용 *전공정요청 감속주입 *자동:1523℃ 수동:1531℃ | [14 empty] | 89.58 | 100 | 0 | 0 | 0 |  | 410 |  | N | Y | 0 | 0 | 0 |  | 411 |  | N | Y | N |  | Y |  |  |  |  | BT180180 | C
B65077 | 2021-07-08 | 2 | C |  | 8 | A | SM45CM9 | 탄소강 | SM45C | BM#2 | 1630 | 40 | 1619 | 1558 | 32 | 5700 |  | 1 | 0.23 | 15 |  | -2.58 | 1563 | 1620 | 0 | 23.07 | 0 | 35 | 87 | 105 | Y |  | 2021-07-08 17:03 | 70 | 1098 | 14 | 14 | 22 | 23 | 23 | 23 | 22 | 20 | 19 | 18 | 16 | 14 | 10 | 10 | 18 | 23 | 10 | 23 | -0.29 | Y | 45 | Y | -0.8 | [7 empty] | Y | Y | Y | Y | 170 | 0.47 | 65 | 93710 | 97100 | 1050 | 16200 | 02 | 1 |  | 2021-07-08 17:14 | 1563 | 114 |  | 24 | [16 empty] | 95.62 | 41.67 | 0 | 0 | 0 |  | 650 | 600 | Y | N | 0 | 0 | 0 |  | 651 | 600 | Y | N | N | [6 empty] | RB220.00 | C
A65605 | 2021-07-08 | 1 | C |  | 3 | A | SCM415HON | 소입성보증강 | C | BM#1 | 1619 | 52 | 1626 | 1527 | 37 | 7800 |  | 3 | 0.22 | 16 |  | -1.95 | 1596 | 1636 | 0 | 118.51 |  | 33 | 29 | 365 | Y |  | 2021-07-08 17:23 | 83 | 1106 | 4 | 6 | 16 | 20 | 20 | 20 | 20 | 19 | 19 | 18 | 17 | 17 | 17 | 17 | 17 | 20 | 17 | 20 | -0.06 | Y | 45 | Y | 0 | [7 empty] | N | N | N | N | 130 | 0.53 | 58 | 101532 | 97181 | 4169 | 14500 | 08 | 2 |  | 2021-07-08 17:36 | 1596 | 102 |  | 21 |  | *엣지히터 코일부 가열로 100KW적용 *자동:1530℃ 수동:1538℃ *산소랜싱 | [14 empty] | 99.4 | 100 | 0 | 0 | 0 |  | 410 |  | N | Y | 0 | 0 | 0 |  | 411 |  | N | Y | N |  | Y |  |  |  |  | BT180180 | H
B65078 | 2021-07-08 | 2 | C |  | 9 | A | SM45CM9 | 탄소강 | SM45C | BM#2 | 1653 | 36 | 1630 | 1612 | 26 | 3900 |  | 1 | 0.25 | 16 |  | -2.57 | 1561 | 1620 | 0 | 25.64 | 0 | 1 | 63 | 112 | Y |  | 2021-07-08 17:56 | 68 | 1093 | 9 | 11 | 16 | 20 | 20 | 22 | 21 | 20 | 19 | 18 | 17 | 15 |  | 15 | 18 | 22 | 15 | 20 | -0.23 | Y | 30 | Y | -0.4 | [7 empty] | Y | Y | Y | Y | 220 | 0.47 | 65 | 99271 | 96339 | 1711 | 15800 | 02 | 1 |  | 2021-07-08 18:02 | 1561 | 122 |  | 37 | [16 empty] | 102.39 | 38.46 | 0 | 0 | 0 |  | 650 | 600 | Y | N | 0 | 0 | 0 |  | 650 | 600 | Y | N | N | [6 empty] | RB220.00 | C
A65606 | 2021-07-08 | 1 | C |  | 4 | B | SCM415HON | 소입성보증강 | C | BM#1 | 1595 | 43 | 1621 | 1528 | 32 | 6500 |  | 3 | 0.25 | 16 |  | -2.01 | 1605 | 1647 | 0 | 158.73 |  | 11 | 37 | 82 | Y |  | 2021-07-08 18:15 | 92 | 1089 | 15 | 16 | 21 | -701 | 26 | 26 | 25 | 25 | 24 | 24 | 23 | 23 |  | 23 | 0 | 26 | 23 | 0 | -0.09 | Y | 35 | Y | 0 | [7 empty] | N | N | N | N | 120 | 0.52 | 57 | 91860 | 96306 | 4494 | 14000 | 08 | 2 |  | 2021-07-08 18:28 | 1605 | 100 |  | 28 | [8 empty] | 838F7D86C7DF4324B3A305C0B3E9E992 | DDE777230793415FA0BB7878E8891ACE | 6B3F7F0CD55E4EBDB2AFB37AF98AF2E5 |  | 3DFFD780F58647A28A5039E060E537C0 | 6D4748B4BF5A4C31A3413C48DC4C0A9C | FD1D7AEFCDF84436A24C326408B7CAE4 |  | 90.68 | 100 | 0 | 0 | 0 |  | 410 |  | Y | Y | 0 | 0 | 0 |  | 411 |  | Y | Y | N |  | Y |  |  |  |  | BT180180 | C
B65079 | 2021-07-08 | 2 | C |  | 10 | B | SM45CM9 | 탄소강 | SM45C | BM#2 | 1628 | 38 | 1620 | 1592 | 28 | 4600 |  | 1 | 0.19 | 15 |  | -2.29 | 1557 | 1610 | 0 | 18.23 | 0 | 20 | 39 | 54 | Y |  | 2021-07-08 18:53 | 64 | 1105 | 12 | 10 | 11 | 14 | 15 | 15 | 15 | 15 | 14 | 13 | 12 | 12 | 10 | 8 | 13 | 15 | 8 | 15 | -0.16 | Y | 45 | Y | -0.4 | [7 empty] | Y | Y | Y | Y | 210 | 0.47 | 64 | 95563 | 95198 | 1702 | 15700 | 02 | 1 |  | 2021-07-08 18:58 | 1557 | 130 |  | 46 | [16 empty] | 99.75 | 46.15 | 0 | 0 | 0 |  | 649 | 600 | Y | N | 0 | 0 | 0 |  | 650 | 600 | Y | N | N | [6 empty] | RB280.00 | C
A65607 | 2021-07-08 | 1 | C | 유사강종연연주 | 5 | A | SCM415 | 합금강 | C | BM#1 | 1622 | 43 | 1620 | 1545 | 37 | 6500 |  | 3 | 0.25 | 16 |  | -2.07 | 1603 | 1644 | 97.85 | 37.6 |  | 32 | 18 | 53 | Y |  | 2021-07-08 19:19 | 87 | 1095 | 20 | 20 | 25 | 27 | 28 | 28 | 28 | 27 | 26 | 25 | 24 | 24 | 23 | 22 | 25 | 28 | 22 | 28 | -0.12 | Y | 50 | Y | 0 | [7 empty] | Y | Y | Y | Y | 110 | 0.47 | 73 | 104447 | 108384 | 116 | 14700 | 08 | 2 |  | 2021-07-08 19:29 | 1603 | 95 |  | 22 |  | *롱노즐 지금융착으로 산소랜싱후 내부및 철피구멍남(작업중 목지부 열화현상) | [14 empty] | 94.82 | 100 | 0 | 0 | 0 |  | 490 |  | Y | Y | 0 | 0 | 0 |  | 491 |  | Y | Y | N |  |  |  | Y |  |  | RB260.00 | C
B65080 | 2021-07-08 | 2 | C |  | 11 | A | SM45C | 탄소강 | SM45C | BM#2 | 1587 | 38 | 1631 | 1543 | 30 | 5800 |  | 1 | 0.16 | 15 |  | -2.14 | 1558 | 1625 | 0 | 20.19 | 0 | 18 | 69 | 37 | Y |  | 2021-07-08 20:08 | 65 | 1092 | 6 | 6 | 18 | 24 | 27 | 28 | 28 | 27 | 27 | 26 | 25 | 24 | 23 | 23 | 23 | 28 | 23 | 27 | -0.14 | Y | 35 | Y | -0.2 | [7 empty] | Y | Y | Y | Y | 200 | 0.47 | 63 | 94465 | 94297 | 2003 | 15600 | 02 | 1 |  | 2021-07-08 20:14 | 1558 | 125 |  | 36 | 10 | *STR#2 코너히터기 펄트 발생으로 적용불가 | [14 empty] | 99.12 | 100 | 0 | 0 | 0 |  | 650 | 600 | Y | N | 0 | 0 | 0 |  | 650 | 600 | Y | N | N | [6 empty] | RB220.00 | C
A65608 | 2021-07-08 | 1 | D | 유사강종연연주 | 6 | A | SCM415C1 | 합금강 | C | BM#1 | 1607 | 40 | 1616 | 1556 | 32 | 6100 |  | 3 | 0.23 | 15 |  | -2.2 | 1597 | 1639 | 66.92 | 34.72 |  | 30 | 20 | 68 | Y |  | 2021-07-08 20:16 | 81 | 1102 | 20 | 18 | 17 | 18 | 19 | 19 | 18 | 17 | 17 | 16 | 16 | 15 | 14 | 14 | 17 | 19 | 14 | 18 | -0.1 | Y | 50 | Y | 0 |  |  |  | 0.81 |  |  |  | Y | Y | Y | Y | 100 | 0.45 | 72 | 93105 | 103028 | 2522 | 16100 | 08 | 2 |  | 2021-07-08 20:23 | 1597 | 107 |  | 39 |  | *기준변경 SR재세팅 | [14 empty] | 87.22 | 100 | 0 | 0 | 0 |  | 490 |  | Y | Y | 0 | 0 | 0 |  | 491 |  | Y | Y | N | [6 empty] | RB320.00 | C
B65081 | 2021-07-08 | 2 | D |  | 12 | A | SM45C | 탄소강 | SM45C | BM#2 | 1581 | 38 | 1619 | 1536 | 35 | 6000 |  | 1 | 0.16 | 15 |  | -2.16 | 1555 | 1609 | 0 | 12.6 | 0 | 35 | 88 | 43 | Y |  | 2021-07-08 21:12 | 62 | 1099 | 19 | 18 | 20 | 22 | 21 | 21 | 21 | 20 | 18 | 17 | 15 | 14 | 13 | 10 | 18 | 22 | 10 | 21 | -0.24 | Y | 50 | Y | -0.6 | [7 empty] | N | N | N | N | 190 | 0.47 | 65 | 85600 | 97437 | 863 | 14500 | 02 | 1 |  | 2021-07-08 21:17 | 1555 | 126 |  | 36 |  | * STR#2 EDGE HEATER FAULT 발생하여 미적용 이상공정 등록 및 생관통보. | [14 empty] | 87.57 | 100 | 0 | 0 | 0 |  | 649 | 400 | Y | N | 0 | 0 | 0 |  | 650 | 400 | N | N | N | [6 empty] | LT180180 | H
A65609 | 2021-07-08 | 1 | D |  | 7 | A | SCM415C1 | 합금강 | C | BM#1 | 1594 | 41 | 1627 | 1531 | 27 | 5600 |  | 3 | 0.23 | 16 |  | -2.57 | 1593 | 1643 | 66.47 | 45.73 |  | 33 | 30 | 58 | Y |  | 2021-07-08 21:24 | 77 | 1109 | 13 | 12 | 8 | 10 | 10 | 10 | 10 | 10 | 10 | 10 | 10 | 9 | 10 | 10 | 10 | 10 | 9 | 10 | -0.03 | Y | 40 | Y | 0.2 |  |  |  | 0.7 |  |  |  | Y | Y | Y | Y | 150 | 0.45 | 61 | 86010 | 87285 | 965 | 14900 | 08 | 2 |  | 2021-07-08 21:30 | 1593 | 116 |  | 45 | [16 empty] | 97.46 | 100 | 0 | 0 | 0 |  | 490 |  | Y | Y | 0 | 0 | 0 |  | 491 |  | Y | Y | N | [6 empty] | RB320.00 | C
B65082 | 2021-07-08 | 2 | D |  | 13 | A | SM45C | 탄소강 | SM45C | BM#2 | 1609 | 36 | 1630 | 1550 | 33 | 5600 |  | 1 | 0.25 | 16 |  | -2.43 | 1555 | 1615 | 0 | 18.98 | 0 | 1 | 64 | 37 | Y |  | 2021-07-08 22:03 | 62 | 1095 | 6 | 6 | 13 | 17 | 19 | 21 | 21 | 21 | 20 | 20 | 19 | 17 |  | 17 | 18 | 21 | 17 | 21 | -0.11 | Y | 30 | Y | -0.4 | [7 empty] | N | N | N | N | 180 | 0.52 | 56 | 85600 | 93176 | 774 | 15200 | 02 | 1 |  | 2021-07-08 22:08 | 1555 | 133 |  | 52 |  | * STR#2 EDGE HEATER FAULT 발생하여 미적용 이상공정 등록 및 생관통보. | [6 empty] | 99C7E9DB2D364159AC83FD13B5AD2FD3 | C815C2C00D8843F9B28E2A71E5D6AFD4 | 75FA2FF480694FAEB49897234D2B3E21 |  | BFC46493925D4127A84E4AA88202F1AA | DD47449EF43B4BC2A71ADB0B94590D3C | DBAB923929184E50863806A1094075A6 |  | 91.06 | 100 | 0 | 0 | 0 |  | 650 | 400 | Y | N | 0 | 0 | 0 |  | 650 | 400 | N | N | N | [6 empty] | LT180180 | H
A65610 | 2021-07-08 | 1 | D |  | 8 | A | SCM415 | 합금강 | C | BM#1 | 1606 | 41 | 1627 | 1535 | 35 | 6700 |  | 3 | 0.2 | 15 |  | -2.22 | 1608 | 1650 | 61.88 | 59.53 |  | 11 | 38 | 65 | Y |  | 2021-07-08 22:35 | 92 | 1090 | 8 | 14 | 19 | 23 | 25 | 27 | 27 | 26 | 26 | 25 | 25 | 25 | 24 | 23 | 23 | 27 | 23 | 25 | -0.09 | Y | 45 | Y | -0.2 | [7 empty] | Y | Y | Y | Y | 140 | 0.45 | 70 | 110656 | 100685 | 1565 | 15900 | 08 | 2 |  | 2021-07-08 22:42 | 1608 | 108 |  | 36 | [16 empty] | 107.96 | 100 | 0 | 0 | 0 |  | 490 |  | Y | Y | 0 | 0 | 0 |  | 491 |  | Y | Y | N | [6 empty] | BT180180 | C
B65083 | 2021-07-08 | 2 | D | 연주종료 | 14 | A | SM45C | 탄소강 | SM45C | BM#2 | 1603 | 44 | 1618 | 1534 | 40 | 7100 |  | 1 | 0.24 | 17 |  | -2.39 | 1556 | 1615 | 0 | 27.86 | 0 | 20 | 40 | 27 | Y |  | 2021-07-08 23:19 | 63 | 1102 | 14 | 17 | 23 | 25 | 25 | 27 | 26 | 26 | 25 | 24 | 23 | 21 |  | 21 | 23 | 27 | 21 | 25 | -0.2 | Y | 30 | Y | -0.4 | [7 empty] | N | N | N | N | 170 | 0.52 | 58 | 92669 | 97004 | -1254 | 2000 | 02 | 1 |  | 2021-07-08 23:23 | 1556 | 124 |  | 33 |  | * 연주종료 : 01 : 06 * STR#2 EDGE HEATER FAULT 발생하여 미적용 이상공정 등록 및 생관통보. | 9F314838ACEA407D87E6B3D2A7C2955A | 2A6627B7F33647C3ACAD6C80C7DDBEB9 | D498700482EC458389066E2FECDF7771 |  |  |  | 449AEC1331634116BAAD7A64F1FE2082 | 1BF7E0A24BEB4CBEAB24604DB47CEB47 |  |  | 037C3985CA934DBFB67E51CA79D9E29A | 1A4020B4379F4AD7B0871DFFB9D3B277 |  |  | 91.34 | 100 | 0 | 3250 | 0 |  | 650 | 400 | Y | N | 0 | 4620 | 0 |  | 651 | 400 | N | N | N | [6 empty] | RB135.00 | C
A65611 | 2021-07-08 | 1 | D |  | 9 | A | SCM415 | 합금강 | C | BM#1 | 1616 | 41 | 1625 | 1543 | 30 | 6200 |  | 3 | 0.19 | 15 |  | -1.11 | 1604 | 1625 | 68.84 | 8.49 |  | 32 | 19 | 71 | Y |  | 2021-07-08 23:34 | 88 | 1090 | 22 | 20 | 17 | 19 | 20 | 19 | 19 | 17 | 16 | 16 | 14 | 13 | 12 | 8 | 17 | 20 | 8 | 19 | -0.24 | Y | 50 | Y | -0.8 | [7 empty] | Y | Y | Y | Y | 130 | 0.48 | 68 | 152448 | 101645 | 805 | 16600 | 08 | 2 |  | 2021-07-08 23:42 | 1604 | 112 |  | 48 |  | *유사강종 연연주 혼탕부 성분확인 ID: 107~110.207~210 | [14 empty] | 15244800 | 100 | 0 | 0 | 0 |  | 490 |  | Y | Y | 0 | 0 | 0 |  | 491 |  | Y | Y | N | [6 empty] | RB260.00 | C
A65612 | 2021-07-08 | 1 | D |  | 10 | A | SCM415H1M | 소입성보증강 | C | BM#1 | 1597 | 42 | 1631 | 1539 | 34 | 7200 |  | 3 | 0.18 | 16 |  | -0.6 | 1619 | 1631 | 0 | 183.5 |  | 30 | 21 | 58 | Y |  | 2021-07-09 01:04 | 106 | 1090 | 11 | 17 | 23 | 27 | 29 | 30 | 30 | 29 | 28 | 28 | 27 | 27 | 27 | 26 | 26 | 30 | 26 | 27 | -0.1 | Y | 40 | Y | -0.2 | [7 empty] | N | N | N | N | 120 | 0.48 | 65 | 50766 | 100741 | 59 | 16800 | 08 | 2 |  | 2021-07-09 01:14 | 1619 | 108 |  | 27 |  | *유사강종 연연주 혼탕부 성분확인 ID: 101.201 *빅사이즈 후속히트 주속적용 | [5 empty] | 827638860E0E4B17A3CCD3E03E99B375 | 98B133EC595F40D9AAD4B21ACA08AAFA | 4E1CA15AE7C349A1808FEE823EC90EE1 |  | CC81D619CA8F40E0BBAD75DDCAD29B44 | 14F7CD0CCBB64D7C998129F5FBD4B2FD | ECB84A700E60450EBBF480B7C7F2DFFF |  |  | 50.16 | 100 | 0 | 0 | 0 |  | 410 |  | Y | Y | 0 | 0 | 0 |  | 411 |  | Y | Y | N | [6 empty] | BT180180 | C
A65613 | 2021-07-08 | 1 | D |  | 11 | A | SCM415H1M | 소입성보증강 | C | BM#1 | 1604 | 40 | 1637 | 1539 | 31 | 6700 |  | 3 | 0.19 | 16 |  | -1.76 | 1602 | 1637 | 0 | 190.9 |  | 33 | 31 | 75 | Y |  | 2021-07-09 01:55 | 89 | 1090 | 25 | 24 | 24 | 26 | 26 | 26 | 27 | 26 | 26 | 26 | 25 | 25 | 25 | 24 | 25 | 27 | 24 | 26 | -0.04 | Y | 35 | Y | -0.2 | [7 empty] | N | N | N | N | 110 | 0.48 | 67 | 101532 | 100641 | -1741 | 14800 | 08 | 2 |  | 2021-07-09 02:06 | 1602 | 113 |  | 42 |  | *전공정요청 감속주입 *래들미개공으로 강제개공실시 이상공정등록ID106.206 | [14 empty] | 102.14 | 100 | 0 | 0 | 0 |  | 410 |  | Y | Y | 0 | 0 | 0 |  | 411 |  | Y | Y | N | [6 empty] | BT180180 | C
A65614 | 2021-07-08 | 1 | D |  | 12 | A | SCM415H1M | 소입성보증강 | C | BM#1 | 1616 | 40 | 1633 | 1552 | 31 | 6500 |  | 3 | 0.19 | 17 |  | -1.72 | 1596 | 1633 | 0 | 191.6 |  | 11 | 39 | 64 | N | 1 | 2021-07-09 03:00 | 83 | 1100 | 23 | 20 | 20 | 21 | 21 | 22 | 21 | 21 | 20 | 20 | 19 | 18 | 17 | 17 | 20 | 22 | 17 | 21 | -0.12 | Y | 40 | Y | 0 | [7 empty] | N | N | N | N | 100 | 0.48 | 66 | 101532 | 101952 | 1948 | 16300 | 08 | 2 |  | 2021-07-09 03:08 | 1596 | 121 |  | 45 |  | *래들미개공으로 강제개공실시 이상공정등록ID101.201 *전공정요청 감속주입 | [14 empty] | 10153200 | 100 | 0 | 0 | 0 |  | 410 |  | Y | Y | 0 | 0 | 0 |  | 411 |  | Y | Y | N | [6 empty] | BT180180 | C
A65615 | 2021-07-08 | 1 | D | TUNDISH교체전 | 13 | A | SCM415H1M | 소입성보증강 | C | BM#1 | 1611 | 39 | 1625 | 1542 | 34 | 6900 |  | 3 | 0.19 | 16 |  | -2.33 | 1606 | 1653 | 0 | 207.62 |  | 32 | 20 | 53 | Y |  | 2021-07-09 04:29 | 93 | 1099 | 16 | 20 | 28 | 33 | 35 | 36 | 37 | 37 | 36 | 36 | 35 | 34 | 33 | 33 | 33 | 37 | 33 | 36 | -0.13 | Y | 30 | Y | -0.2 | [7 empty] | N | N | N | N | 150 | 0.48 | 66 | 110244 | 97308 | 2942 | 2000 | 08 | 2 |  | 2021-07-09 04:38 | 1606 | 98 |  | 23 |  | *전공정요청 감속주입 |  | 0717CED0572E46B2824EFE16070FF385 | 707C2CDBCA334415B5E616AA78B9B0CA | 254C23956878492EABE9FDB2E49BCF9E | [10 empty] | 109.64 | 100 | 0 | 2500 | 0 |  | 410 |  | Y | Y | 0 | 2500 | 0 |  | 411 |  | Y | Y | N | [6 empty] | BT180180 | C
A65616 | 2021-07-08 | 1 | B | TUNDISH교체 | 1 | A | STB2 | 베어링강 | STB (SF) | BM#1 | 1627 | 44 | 1587 | 1549 | 40 | 5800 |  | 3 | 0.21 | 25 |  | -1.28 | 1551 | 1587 | 113.8 | 63.22 |  | 30 | 22 | 79 | Y |  | 2021-07-09 05:48 | 95 | 1089 | 25 | 26 | 20 | 22 | 28 | 28 | 29 | 31 | 32 | 33 | 33 | 33 | 34 | 34 | 30 | 34 | 34 | 33 | 0 |  |  | Y | 0.2 |  | 1.56 | 1.43 | [5 empty] | Y | Y | M | 240 | 0.47 | 60 | 84610 | 93382 | 7568 | 15900 | 16 | 1 |  | 2021-07-09 05:56 | 1551 | 116 |  | 31 |  | *T/D FLUX 유:10KG,용270KG | [14 empty] | 82.63 | 100 | 1500 | 0 | 0 |  | 650 |  | Y | N | 1500 | 0 | 0 |  | 651 |  | Y | N | Y |  |  | Y |  |  |  | BT180180 | H
A65617 | 2021-07-08 | 1 | B |  | 2 | A | STB2 | 베어링강 | STB (SF) | BM#1 | 1648 | 41 | 1566 | 1581 | 22 | 3700 |  | 3 | 0.2 | 26 |  | -1.33 | 1537 | 1577 | 121.53 | 85.17 |  | 33 | 32 | 89 | Y |  | 2021-07-09 06:53 | 81 | 1093 | 32 | 30 | 28 | 27 | 27 | 27 | 27 | 25 | 25 | 24 | 25 | 24 | 23 | 23 | 27 | 28 | 23 | 27 | -0.1 | Y | 50 | Y | -0.2 |  |  |  | 0.63 |  |  |  |  | Y | Y | Y | 230 | 0.48 | 59 | 132464 | 87577 | 7973 | 15600 | 16 | 1 |  | 2021-07-09 07:12 | 1537 | 115 |  | 28 |  | *유사강종 연연주 혼탕부 성분 확인 ID:106~108.206~208 | [14 empty] | 137.13 | 100 | 0 | 0 | 500 |  | 650 |  | Y | N | 0 | 0 | 500 |  | 651 |  | Y | N | Y |  |  | Y |  |  |  | RB220.00 | H
A65618 | 2021-07-09 | 1 | B | 유사강종연연주 | 3 | A | P-STB2 | 베어링강 | STB (SF) | BM#1 | 1608 | 42 | 1565 | 1531 | 34 | 5700 |  | 3 | 0.2 | 25 |  | -1.09 | 1533 | 1565 | 119.15 | 62.53 |  | 11 | 40 | 71 | Y |  | 2021-07-09 07:51 | 77 | 1076 | 22 | 21 | 21 | 22 | 22 | 22 | 22 | 21 | 21 | 21 | 21 | 21 |  | 21 | 21 | 22 | 21 | 22 | -0.03 | Y | 40 | Y | 0 |  |  |  | 0.63 |  |  |  |  | Y | Y | Y | 220 | 0.48 | 60 | 50766 | 89666 | 6134 | 13300 | 16 | 1 |  | 2021-07-09 07:58 | 1533 | 115 |  | 31 |  | *유사강종 연연주 혼탕부 성분 확인 ID:101.201 | [14 empty] | 52.55 | 100 | 0 | 0 | 0 |  | 650 |  | Y | N | 0 | 0 | 0 |  | 651 |  | Y | N | Y |  |  | Y |  |  |  | BT180180 | H
A65619 | 2021-07-09 | 1 | B |  | 4 | A | P-STB2 | 베어링강 | STB (SF) | BM#1 | 1640 | 40 | 1560 | 1569 | 28 | 3800 |  | 3 | 0.2 | 25 |  | -1.02 | 1530 | 1560 | 119.42 | 52.89 |  | 32 | 21 | 72 | Y |  | 2021-07-09 09:02 | 74 | 1080 | 21 | 20 | 25 | 27 | 28 | 28 | 28 | 27 | 26 | 25 | 25 | 25 | 25 | 25 | 26 | 28 | 25 | 28 | -0.07 | Y | 40 | Y | 0 |  |  |  | 0.62 |  |  |  |  | Y | Y | Y | 210 | 0.48 | 60 | 84610 | 91767 | 7033 | 14600 | 16 | 1 |  | 2021-07-09 09:21 | 1530 | 102 |  | 21 | 15 | [15 empty] | 85.64 | 100 | 0 | 0 | 0 |  | 650 |  | Y | N | 0 | 0 | 0 |  | 651 |  | Y | N | Y |  |  | Y |  |  |  | BT180180 | H
A65620 | 2021-07-09 | 1 | B |  | 5 | A | P-STB2 | 베어링강 | STB (SF) | BM#1 | 1622 | 41 | 1577 | 1549 | 31 | 4800 |  | 3 | 0.2 | 25 |  | -1.05 | 1546 | 1577 | 119.82 | 13.94 |  | 29 | 1 | 21594 | Y |  | 2021-07-09 09:55 | 90 | 1112 | 23 | 23 | 24 | 26 | 27 | 28 | 27 | 27 | 27 | 26 | 27 | 27 |  | 27 | 26 | 28 | 26 | 27 | 0 | Y | 25 | Y | 0 |  |  |  | 0.64 |  |  |  |  | Y | Y | Y | 200 | 0.48 | 57 | 84610 | 89334 | 7016 | 14100 | 16 | 1 |  | 2021-07-09 10:03 | 1546 | 104 |  | 29 | [8 empty] | AD31386F304442CF8680407D5EF48F83 | 44B6CBB815534DED8EC27BBA9FC780E2 | FB7B440BBB124326979A59016E10BD32 |  | E30CBB65D4244F71A5947D0B6D4FE3F9 | 397A4A90ACB14E149834CD265081AC29 | 01A9F2C3F905478585730CA370B0E420 |  | 87.23 | 100 | 0 | 0 | 0 |  | 650 |  | Y | N | 0 | 0 | 0 |  | 651 |  | Y | N | Y |  |  | Y |  |  |  | BT180180 | H
B65093 | 2021-07-09 | 2 | B | 연주시작 | 1 | A | AE4140M2 | 합금강 | AE4150HF | BM#2 | 1632 | 52 | 1675 | 1552 | 44 | 8900 |  | 1 | 0.18 | 23 |  | -2.39 | 1580 | 1655 | 14.17 | 0 | 0 | 30 | 23 | 86 | Y |  | 2021-07-09 10:52 | 87 | 1084 | -366 | 34 | 38 | 41 | 42 | 43 | 44 | 44 | 44 | 44 |  |  |  | 44 | 41 | 44 | 44 | 44 | 0 |  | 15 | Y | 0 | 0.8 | 2.78 | 2.78 | 1.51 |  |  |  | N | N | N | N | 220 | 0.51 | 59 | 96139 | 97004 | 3696 | 14900 | 10 | 2 |  | 2021-07-09 10:53 | 1580 | 119 |  | 11 |  | * BUTT 타입롱노즐사용(일반타입.) * T/D FLUX 용탕부: 120 KG / 유탕부: 10KG 투입. * 연주 시작 : 11시 06분 * 첫 HEAT 수소 기준값 초과(10분) 이상공정 등록 및 생관통보 * EDGE HEATER 코일 건조로 미적용. | 07E1D0DC14F64D1A9F5F6DAC91845A21 |  | BE777D1AD9FD4405A2A8BC6A4CC423E6 |  |  |  | AB9BDE8A4EE34132948C68E053BDA73C | 3C18966983084DC193EE84DBF5138FC6 | 48C561248BA6428485F67983333B9097 |  | 052463AAE8774615AFC0D0E80FC79C85 | 24FE17C79684485DBE723EC625329E9E | 0FB2F23F3189496F96C6F45E2E4092B0 |  | 95.14 | 100 | 700 | 0 | 0 |  | 650 | 400 | N | N | 700 | 0 | 0 |  | 650 | 400 | N | N | N | Y | [5 empty] | RB160.00 | C
A65621 | 2021-07-09 | 1 | B |  | 6 | A | P-STB2 | 베어링강 | STB (SF) | BM#1 | 1668 | 41 | 1562 | 1580 | 21 | 3300 |  | 3 | 0.2 | 25 |  | -0.74 | 1540 | 1562 | 120.2 | 16.38 |  | 33 | 33 | 59 | Y |  | 2021-07-09 11:01 | 84 | 1096 | 28 | 31 | 32 | 33 | 33 | 33 | 32 | 32 | 31 | 31 | 31 | 31 |  | 31 | 32 | 33 | 31 | 33 | -0.04 | Y | 45 | Y | 0 |  |  |  | 0.66 |  |  |  |  | Y | Y | Y | 190 | 0.48 | 61 | 101532 | 92397 |  | 15200 | 16 | 1 |  | 2021-07-09 11:09 | 1540 | 99 |  | 24 | [16 empty] | 66.1 | 100 | 0 | 0 | 0 |  | 650 |  | Y | N | 0 | 0 | 0 |  | 651 |  | Y | N | Y |  |  | Y |  |  |  | BT180180 | H
B65094 | 2021-07-09 | 2 | B |  | 2 | A | AE4140M2 | 합금강 | AE4150HF | BM#2 | 1579 | 50 | 1634 | 1531 | 38 | 7600 |  | 1 | 0.19 | 19 |  | -2.07 | 1561 | 1616 | 13.37 | 0 | 0 | 1 | 67 | 67 | Y |  | 2021-07-09 11:47 | 68 | 1092 | 42 | 40 | 38 | 37 | 36 | 35 | 34 | 32 | 31 | 30 | 29 | 28 | 26 | 24 | 33 | 38 | 24 | 0 | -0.25 |  | 55 | Y | -0.4 | [7 empty] | N | N | N | N | 220 | 0.51 | 64 | 93633 | 104341 | 3059 | 15200 | 10 | 2 |  | 2021-07-09 11:48 | 1561 | 117 |  | 16 |  | * EDGE HEATER 코일 건조로 미적용. | [14 empty] | 87.34 | 33.33 | 0 | 0 | 0 |  | 650 | 400 | N | N | 0 | 0 | 0 |  | 650 | 400 | N | N | N | [6 empty] | RB190.00 | C
A65622 | 2021-07-09 | 1 | B |  | 7 | A | P-STB2 | 베어링강 | STB (SF) | BM#1 | 1626 | 43 | 1552 | 1549 | 27 | 4600 |  | 3 | 0.2 | 25 |  | -1.15 | 1535 | 1569 | 119.97 | 33.9 |  | 11 | 41 | 68 | Y |  | 2021-07-09 12:07 | 79 | 1092 | 30 | 30 | 30 | 30 | 30 | 29 | 28 | 27 | 26 | 26 | 26 | 25 | 25 | 25 | 28 | 30 | 25 | 30 | -0.09 |  | 55 | Y | 0 |  |  |  | 0.6 |  |  |  |  | Y | Y | Y | 240 | 0.48 | 64 | 101532 | 98019 | 5581 | 14700 | 16 | 1 |  | 2021-07-09 12:20 | 1535 | 100 |  | 20 | [16 empty] | 96.65 | 100 | 0 | 0 | 0 |  | 650 |  | Y | N | 0 | 0 | 0 |  | 651 |  | Y | N | Y |  |  | Y |  |  |  | BT180180 | H
B65095 | 2021-07-09 | 2 | C |  | 3 | A | AE4140M2 | 합금강 | AE4150HF | BM#2 | 1613 | 41 | 1623 | 1550 | 31 | 6000 |  | 1 | 0.17 | 19 |  | -1.87 | 1561 | 1609 | 15.15 | 0 | 0 | 18 | 73 | 43 | Y |  | 2021-07-09 12:36 | 68 | 1076 | 22 | 21 | 27 | 30 | 31 | 31 | 31 | 30 | 29 | 28 | 27 | 27 | 25 | 23 | 28 | 31 | 23 | 31 | -0.18 | Y | 45 | Y | -0.4 | [7 empty] | Y | Y | Y | Y | 210 | 0.47 | 64 | 98421 | 95726 | 3074 | 15000 | 10 | 2 |  | 2021-07-09 12:46 | 1561 | 119 |  | 32 |  | * EDGE HEATER 코일 건조로 미적용. | [14 empty] | 99.62 | 41.67 | 0 | 0 | 0 |  | 651 | 400 | N | N | 0 | 0 | 0 |  | 650 | 400 | N | N | N | Y | [5 empty] | RB180.00 | C
A65623 | 2021-07-09 | 1 | C |  | 8 | B | P-STB2 | 베어링강 | STB (SF) | BM#1 | 1629 | 41 | 1563 | 1556 | 26 | 3700 |  | 3 | 0.24 | 26 |  | -0.9 | 1536 | 1563 | 121.31 | 18.45 |  | 32 | 22 | 63 | Y |  | 2021-07-09 13:02 | 80 | 1091 | 25 | 25 | 30 | 31 | 32 | 32 | 32 | 31 | 31 | 31 | 30 | 30 | 30 | 30 | 30 | 32 | 30 | 32 | -0.05 | Y | 40 | Y | 0 |  |  |  | 0.42 |  |  |  | Y | Y | Y | Y | 230 | 0.48 | 62 | 83164 | 93590 | 6460 | 15000 | 16 | 1 |  | 2021-07-09 13:17 | 1536 | 106 |  | 31 |  | *전공정 요청으로 감속주입-감속주입 20%이상으로 이상재및 생관통보 104~105,204~205 | [5 empty] | 2E66A364925143C187DE99A362B2EEFF |  |  |  | E7776F70C1C9476EB443110A2AA91679 |  |  |  |  | 82.67 | 60 | 0 | 0 | 8500 | 용강사고 | 650 |  | Y | N | 0 | 0 | 8900 | 용강사고 | 651 |  | Y | N | Y |  |  | Y |  |  |  | BT180180 | H
B65096 | 2021-07-09 | 2 | C | 잔강최소화전 | 4 | A | AE4140M2 | 합금강 | AE4150HF | BM#2 | 1689 | 47 | 1611 | 1592 | 36 | 6200 |  | 1 | 0.19 | 18 |  | -2.01 | 1557 | 1604 | 12.64 | 0 | 0 | 20 | 43 | 125 | Y |  | 2021-07-09 13:46 | 64 | 1083 | 21 | 19 | 19 | 19 | 18 | 18 | 16 | 16 | 15 | 14 | 13 | 12 |  | 12 | 17 | 19 | 12 | 19 | -0.16 |  | 45 | Y | -0.2 | [7 empty] | N | N | N | N | 200 | 0.48 | 55 | 76689 | 83300 | 19700 | 3000 | 10 | 2 |  | 2021-07-09 13:49 | 1557 | 125 |  | 27 |  | *STR#1.2 M-EMS,F-EMS 펄트 발생으로 적용 불가,이상재 등록 및 생관통보 ID:304.305.404.0405 *STR#1.2 M-EMS 펄트 발생으로 20%이상 감속주입.이상제 등록 및 생관통보 ID:305.405 *T/D온도 낮아서 L/D잔강 20톤 내림 |  | AC9C4A39A68C4D03A8FBEADEC82D6918 | EE22D221C78A4DD7AD63094441DB7795 | [11 empty] | 75.3 | 30 | 0 | 3440 | 0 |  | 650 | 400 | Y | N | 0 | 3760 | 0 |  | 650 | 400 | Y | N | N | Y | [5 empty] | RB190.00 | C
A65624 | 2021-07-09 | 1 | C | 연주종료 | 9 | A | P-STB2 | 베어링강 | STB (SF) | BM#1 | 1614 | 41 | 1559 | 1553 | 24 | 4100 |  | 3 | 0.21 | 25 |  | -1.5 | 1530 | 1574 | 119.66 | 49.41 |  | 29 | 2 | 58 | Y |  | 2021-07-09 14:11 | 74 | 1096 | 30 | 27 | 25 | 24 | 24 | 23 | 22 | 22 | 22 | 21 | 21 | 21 | 21 | 21 | 23 | 25 | 21 | 22 | -0.08 |  | 50 | Y | 0 |  |  |  | 0.56 |  |  |  |  | N | N | M | 220 | 0.48 | 60 | 66856 | 91820 | 6380 | 14900 | 16 | 1 |  | 2021-07-09 14:10 | 1530 | 105 |  | 24 |  | *연주종료 15:44 *전공정 요청으로 감속주입-감속주입 20%이상으로 이상재및 생관통보 | [14 empty] | 67.67 | 100 | 0 | 5600 | 0 |  | 650 |  | Y | N | 0 | 5600 | 0 |  | 651 |  | Y | N | Y |  |  | Y |  |  |  | BT180180 | H
B65097 | 2021-07-09 | 2 | C | 잔강최소화 | 5 | A | 50CRV4 | 특수용도강 | D1 | BM#2 | 1597 | 50 | 1619 | 1523 | 45 | 8600 |  | 1 | 0.2 | 20 |  | -2.27 | 1557 | 1624 | 12.35 | 0 | 0 | 30 | 24 | 48 | Y |  | 2021-07-09 14:59 | 73 | 1080 | -166 | -10 | 29 | 30 | 33 | 33 | 34 | 34 | 33 | 32 | 30 | 28 | 26 | 26 | 24 | 34 | 26 | 33 | -0.27 | Y | 30 | Y | -0.4 | [7 empty] | N | N | N | N | 190 | 0.47 | 61 | 91220 | 100379 | 1171 | 14600 | 10 | 2 |  | 2021-07-09 15:05 | 1557 | 132 |  | 22 | [16 empty] | 90.14 | 33.33 | 3000 | 0 | 0 |  | 658 | 400 | Y | Y | 3000 | 0 | 0 |  | 650 | 400 | Y | Y | Y |  |  |  | Y |  |  | RB120.00 | C
B65098 | 2021-07-09 | 2 | C |  | 6 | A | 50CRV4 | 특수용도강 | D1 | BM#2 | 1614 | 55 | 1614 | 1554 | 41 | 8000 |  | 1 | 0.16 | 19 |  | -2.12 | 1547 | 1610 | 10.9 | 0 | 0 | 1 | 68 | 43 | Y |  | 2021-07-09 16:05 | 63 | 1100 | 23 | 22 | 31 | 34 | 35 | 35 | 34 | 33 | 32 | 31 | 29 | 27 | 24 | 22 | 30 | 35 | 22 | 0 | -0.29 | Y | 45 | Y | -0.4 | [7 empty] | N | N | N | N | 180 | 0.5 | 64 | 98256 | 100091 | 909 | 15100 | 10 | 2 |  | 2021-07-09 16:16 | 1547 | 126 |  | 18 | [8 empty] | F184D1BE6A5B4C03808B1D5FE8F3E927 | C08E17649DD64981B2A9079D032D45AE | FB4CA5F5803E40C4B9B34799333A7A58 |  | AE936CC3FA2242F99431D5DB0DFE4A2B | 92D903D8477B40FC8B916500373388FA | E5D585AF81FD4DB8BF7247FD0CB4F158 |  | 98.11 | 100 | 0 | 0 | 0 |  | 651 | 400 | N | Y | 0 | 0 | 0 |  | 650 | 400 | N | Y | Y | [6 empty] | RB120.00 | C
B65099 | 2021-07-09 | 2 | C |  | 7 | A | 50CRV4 | 특수용도강 | D1 | BM#2 | 1618 | 51 | 1618 | 1518 | 42 | 8300 |  | 1 | 0.2 | 21 |  | -2.04 | 1556 | 1613 | 20.47 | 0 | 0 | 18 | 74 | 58 | Y |  | 2021-07-09 17:10 | 72 | 1098 | 20 | 24 | 33 | 36 | 37 | 38 | 37 | 36 | 35 | 33 | 31 | 29 | 26 | 23 | 32 | 38 | 23 | 0 | -0.37 | Y | 40 | Y | -0.6 | [7 empty] | N | N | N | N | 170 | 0.5 | 65 | 94880 | 102127 | 323 | 14600 | 10 | 2 |  | 2021-07-09 17:12 | 1556 | 124 |  | 17 | 12 | [15 empty] | 93.25 | 35.71 | 0 | 0 | 0 |  | 651 | 400 | Y | Y | 0 | 0 | 0 |  | 651 | 400 | Y | Y | Y | [6 empty] | RB100.00 | C
A65627 | 2021-07-09 | 1 | C | TUNDISH교체전 | 8 | A | 50CRV4 | 특수용도강 | D1 | BM#2 | 1616 | 69 | 1608 | 1559 | 60 | 8200 |  | 1 | 0.19 | 21 |  | -2.13 | 1545 | 1614 | 10.54 | 0 | 0 | 32 | 23 | 56 | Y |  | 2021-07-09 18:09 | 61 | 1091 | 20 | 19 | 27 | 30 | 32 | 32 | 33 | 31 | 31 | 30 | 29 | 28 | 28 | 26 | 29 | 33 | 26 | 0 | -0.2 | Y | 35 | Y | -0.4 | [7 empty] | N | N | N | N | 170 | 0.5 | 66 | 102942 | 104833 | -633 | 2000 | 10 | 2 |  | 2021-07-09 18:16 | 1545 | 158 |  | 24 |  |  | A4AF2F5B17AF4889858EE1DAA795D85A | 965598A3F552461AB5C08486CD7AF559 | F9F8056F04624A2CBCFC3ACD5567FCA9 | [11 empty] | 99.75 | 38.89 | 0 | 5170 | 0 |  | 651 | 400 | Y | Y | 0 | 5310 | 0 |  | 650 | 400 | Y | Y | Y | [6 empty] | RB100.00 | C
B65100 | 2021-07-09 | 2 | C | TUNDISH교체 | 1 | A | SNCM439P | 합금강 | SNCM439계 | BM#2 | 1606 | 87 | 1667 | 1553 | 57 | 11600 |  | 1 | 0.24 | 21 |  | -2.68 | 1572 | 1646 | 25 | 0 | 0 | 20 | 44 | 61 | Y |  | 2021-07-09 19:12 | 85 | 1103 | 22 | 20 | 27 | 32 | 35 | 36 | 36 | 37 | 36 | 34 | 33 | 29 |  | 29 | 32 | 37 | 29 | 36 | -0.4 |  | 20 | Y | -0.8 | 0.8 | 2.21 | 2.21 |  |  |  |  | N | N | N | N | 220 | 0.48 | 64 | 91353 | 101779 | -779 | 15500 | 14 | 1 |  | 2021-07-09 19:19 | 1572 | 197 |  | 50 | 19 | * T/D FLUX 용탕부: 120 KG / 유탕부: 10KG 투입. * BUTT 타입롱노즐사용(일반타입.) | [14 empty] | 90.72 | 100 | 730 | 0 | 0 |  | 651 | 400 | Y | N | 780 | 0 | 0 |  | 651 | 400 | Y | N | Y | [6 empty] | RB114.30 | C
A65625 | 2021-07-09 | 1 | C | 연주시작 | 1 | A | P-STB2 | 베어링강 | STB (SF) | BM#1 | 1642 | 70 | 1623 | 1556 | 42 | 11500 |  | 3 | 0.23 | 25 |  | -1.94 | 1547 | 1604 | 170.33 | 126.13 |  | 33 | 34 |  | Y |  | 2021-07-09 19:57 | 91 | 1094 | 21 | 21 | -299 | 24 | 31 | 30 | 34 | 37 | 39 | 40 | 41 | 41 | 41 | 41 | 37 | 41 | 41 | 41 | 0 |  | 10 | Y | 0 |  | 1.82 | 1.82 | [5 empty] | N | N | M | 240 | 0.46 | 52 | 80490 | 84174 | 5126 | 15100 | 17 | 2 |  | 2021-07-09 20:07 | 1547 | 395 |  | 28 |  | *T/D FLUX 유:10,용:270kg *엣지히터 코일부 가열로 미적용 *연주시작 20:27 | [14 empty] | 88.94 | 100 | 1500 | 0 | 0 |  | 650 |  | N | N | 1500 | 0 | 0 |  | 651 |  | N | N | Y |  |  | Y |  |  |  | BT180180 | H
B65101 | 2021-07-09 | 2 | D |  | 2 | A | SNCM439P | 합금강 | SNCM439계 | BM#2 | 1599 | 48 | 1635 | 1561 | 39 | 7500 |  | 1 | 0.17 | 19 |  | -2.13 | 1549 | 1614 | 14.19 | 0 | 0 | 30 | 25 | 118 | Y |  | 2021-07-09 20:24 | 62 | 1092 | 26 | 24 | 25 | 25 | 24 | 24 | 23 | 23 | 22 | 21 | 20 | 18 | 17 | 17 | 22 | 25 | 17 | 24 | -0.16 |  | 50 | Y | -0.2 | [7 empty] | N | N | N | N | 220 | 0.51 | 61 | 96672 | 97843 | 1907 | 15900 | 14 | 1 |  | 2021-07-09 20:30 | 1549 | 155 |  | 43 | 52 | * STR#1 W/M#3 HIGH TORQUE 발생으로 미사용 | [14 empty] | 99.41 | 100 | 0 | 0 | 0 |  | 651 | 400 | Y | N | 0 | 0 | 0 |  | 651 | 400 | Y | N | Y | [6 empty] | RB120.00 | C
A65626 | 2021-07-09 | 1 | D |  | 2 | A | P-STB2 | 베어링강 | STB (SF) | BM#1 | 1620 | 57 | 1556 | 1533 | 20 | 13900 |  | 3 | 0.19 | 25 |  | -1.5 | 1507 | 1551 | 121.13 | 89.4 |  | 11 | 42 |  | Y |  | 2021-07-09 20:54 | 51 | 1095 | 40 | 35 | 24 | 22 | 20 | 19 | 18 | 17 | 16 | 16 | 14 | 10 |  | 10 | 21 | 24 | 10 | 0 | -0.31 |  | 45 | Y | -0.8 |  |  |  | 0.66 |  |  |  | Y | Y | N | Y | 230 | 0.48 | 61 | 88870 | 84500 | 12000 | 15500 | 17 | 2 |  | 2021-07-09 21:00 | 1507 | 382 |  | 24 |  | *엣지히터 코일부 가열로 미적용 메뉴얼작업으로S/R해체 이상공정등록ID107.108 | [14 empty] | 84.24 | 100 | 0 | 0 | 0 |  | 650 |  | N | N | 0 | 3500 | 0 |  | 651 |  | N | N | Y |  |  | Y |  |  |  | BT180180 | H
B65102 | 2021-07-09 | 2 | D | 잔강최소화전 | 3 | A | SNCM439P | 합금강 | SNCM439계 | BM#2 | 1623 | 66 | 1626 | 1528 | 50 | 9000 |  | 1 | 0.21 | 20 |  | -2.61 | 1553 | 1617 | 20.82 | 0 | 0 | 1 | 69 | 123 | Y |  | 2021-07-09 21:37 | 66 | 1096 | 14 | 17 | 22 | 26 | 27 | 28 | 27 | 26 | 26 | 25 | 24 | 22 | 21 | 16 | 24 | 28 | 16 | 26 | -0.3 | Y | 40 | Y | -1 | [7 empty] | N | N | N | N | 210 | 0.51 | 65 | 96007 | 97015 | 1935 | 3000 | 14 | 1 |  | 2021-07-09 21:46 | 1553 | 144 |  | 31 | 12 | * T/D 실측잔강 : 2.8T * STR#1 W/M#3 HIGH TORQUE 발생으로 미사용 | [14 empty] | 97.37 | 100 | 0 | 3100 | 0 |  | 651 | 400 | Y | N | 0 | 3200 | 0 |  | 650 | 400 | Y | N | Y | [6 empty] | RB100.00 | C
A65628 | 2021-07-09 | 1 | D |  | 3 | A | P-STB2 | 베어링강 | STB (SF) | BM#1 | 1599 | 42 | 1562 | 1544 | 29 | 5000 |  | 3 | 0.17 | 25 |  | -1.16 | 1524 | 1558 | 93.67 | 23.34 |  | 11 | 43 | -95 | Y |  | 2021-07-09 21:38 | 68 | 1100 | 7 | 8 | 11 | 11 | 14 | 17 | 18 | 17 | 17 | 17 | 17 | 16 | 15 | 4 | 13 | 18 | 4 | 17 | -0.16 | Y | 85 | Y | -0.2 |  |  |  | 0.82 |  |  |  | Y | Y | N | Y | 220 | 0.48 | 119 | 134344 | 89099 | 10951 | 16800 | 17 | 2 |  | 2021-07-09 21:57 | 1524 | 121 |  | 44 | 200 | *엣지히터 코일부 가열로 미적용 메뉴얼작업으로 S/R해체함 이상공정등록 ID101 *유사강종 연연주 혼탕부 성분확인 ID: 111~116 | [14 empty] | 135.09 | 100 | 0 | 0 | 5500 | 매뉴얼작업 | 650 |  | N | N | 0 | 0 | 0 |  | 0 |  | N | N | Y |  |  | Y |  |  |  | BT180180 | H
B65103 | 2021-07-09 | 2 | D | 잔강최소화 | 4 | B | AE4330VM2 | 합금강 | SNCM439계 | BM#2 | 1578 | 57 | 1662 | 1571 | 51 | 10000 |  | 1 | 0.27 | 21 |  | -3.36 | 1562 | 1651 | 41.28 | 0 | 0 | 18 | 75 | 133 | Y |  | 2021-07-09 23:06 | 69 | 1099 | -185 | -188 | 28 | 31 | 32 | 33 | 33 | 31 | 30 | 28 | 27 | 25 | 22 | 18 | 19 | 33 | 18 | 0 | -0.37 | Y | 40 | Y | -0.8 |  |  |  | 0.8 |  |  |  | Y | Y | Y | N | 200 | 0.43 | 64 | 90197 | 97372 | 4128 | 15500 | 14 | 1 |  | 2021-07-09 23:06 | 1562 | 142 |  | 18 | 15 | * STR#1 W/M#3 HIGH TORQUE 발생으로 미사용 * 롱노즐 재사용 | 2D1E3FC8388341519E4E6F077D165B7A | [13 empty] | 83.98 | 100 | 3200 | 0 | 0 |  | 651 | 400 | Y | Y | 3200 | 0 | 0 |  | 650 | 400 | Y | Y | Y | Y |  |  |  |  | Y | RB146.05 | C
B65104 | 2021-07-09 | 2 | D |  | 5 | B | AE4330VM2 | 합금강 | SNCM439계 | BM#2 | 1571 | 48 | 1631 | 1540 | 42 | 8700 |  | 1 | 0.26 | 26 |  | -2.53 | 1545 | 1627 | 50.95 | 0 | 0 | 20 | 45 | 53 | Y |  | 2021-07-10 00:04 | 52 | 1090 | 15 | 14 | 17 | 21 | 21 | 22 | 22 | 21 | 20 | 19 | 18 | 17 | 16 | 14 | 18 | 22 | 14 | 21 | -0.2 | Y | 40 | Y | -0.4 |  |  |  | 0.74 |  |  |  | Y | Y | Y | N | 190 | 0.45 | 67 | 95073 | 95825 | 3125 | 13900 | 14 | 1 |  | 2021-07-10 00:10 | 1545 | 127 |  | 25 | 19 | * STR#1 W/M#3 HIGH TORQUE 발생으로 미사용 | [6 empty] | 5C02605149E648FE9C362BBD64D19458 | 3E7656D9C8164AE799C653C116E84DCD | A23FA7763CA642509954DD55A476A9CF |  | 8E2D28CBEE764CA8ADCDA02DE8425837 | 29D08065DC554F648513D43E3FE7EA7E | B950F02694434E809D99FC6C54094C83 |  | 92.98 | 100 | 0 | 0 | 0 |  | 651 | 400 | Y | Y | 0 | 0 | 0 |  | 650 | 400 | Y | Y | Y | Y | [5 empty] | RB209.55 | C
A65629 | 2021-07-09 | 1 | D | TUNDISH교체전 | 4 | B | SEAH-BQ1 | 베어링강 | STB (SF) | BM#1 | 1592 | 53 | 1599 | 1531 | 43 | 7200 |  | 3 | 0.17 | 30 |  | -1.49 | 1540 | 1592 | 107.05 | 85.92 |  | 32 | 24 | 86 | Y |  | 2021-07-09 23:17 | 85 | 1090 | 3 | 4 | 9 | 14 | 18 | 21 | 23 | 25 | 25 | 25 | 24 | 24 | 24 | 17 | 20 | 25 | 17 | 25 | -0.1 | Y | 80 | Y | -0.2 |  |  |  | 0.61 |  |  |  | Y | Y | N | M | 210 | 0.52 | 122 | 20362 | 91552 | 6498 | 1500 | 17 | 2 |  | 2021-07-09 23:24 | 1540 | 171 |  | 66 |  | *유사강종 연연주 혼탕부 성분확인 ID: 101 | 99867865DD1447BB99D3E36299767D60 | 5C36B9D88711492997E11F34BF8BFE90 | [12 empty] | 20.66 | 100 | 0 | 3500 | 0 |  | 650 |  | Y | N | 0 | 0 | 0 |  | 0 |  | N | N | Y |  |  | Y |  |  |  | BT180180 | H
A65630 | 2021-07-09 | 1 | D |  | 6 | B | AE4330VM2 | 합금강 | SNCM439계 | BM#2 | 1643 | 75 | 1607 | 1577 | 70 | 8000 |  | 3 | 0.2 | 19 |  | -1.77 | 1567 | 1608 | 96.41 | 97.74 |  | 29 | 4 | 70 | Y |  | 2021-07-10 00:51 | 74 | 1084 | 9 | 20 | 24 | 26 | 27 | 28 | 28 | 27 | 27 | 27 | 27 | 27 | 26 | 26 | 24 | 28 | 26 | 27 | -0.02 | Y | 35 | Y | -0.2 |  |  |  | 0.84 |  |  |  | Y | Y | Y | N | 180 | 0.45 | 65 | 94653 | 92142 | 4858 | 15500 | 14 | 1 |  | 2021-07-10 00:56 | 1567 | 165 |  | 47 |  | * STR#1 W/M#3 HIGH TORQUE 발생으로 미사용 | [14 empty] | 94.65 | 100 | 0 | 0 | 0 |  | 651 | 600 | Y | Y | 0 | 0 | 0 |  | 650 | 600 | Y | Y | Y | N | Y |  |  |  |  | RB254.00 | C
B65106 | 2021-07-09 | 2 | D |  | 7 | A | AE4330VM2 | 합금강 | SNCM439계 | BM#2 | 1608 | 50 | 1612 | 1527 | 42 | 9000 |  | 1 | 0.23 | 19 |  | -2.22 | 1542 | 1601 | 32.25 | 0 | 0 | 1 | 70 | 82 | Y |  | 2021-07-10 02:32 | 49 | 1087 | 24 | 24 | 25 | 24 | 24 | 24 | 22 | 21 | 20 | 19 | 17 | 16 | 15 | 11 | 20 | 25 | 11 | 24 | -0.23 |  | 60 | Y | -0.6 |  |  |  | 0.94 |  |  |  | Y | Y | Y | N | 170 | 0.45 | 70 | 98136 | 98498 | 1052 | 15200 | 14 | 1 |  | 2021-07-10 02:34 | 1542 | 113 |  | 11 |  | * STR#1 W/M#3 HIGH TORQUE 발생으로 미사용 * 전공정 요청으로 L/D 잔강 미실시 이상공정 등록. | [14 empty] | 98.53 | 100 | 0 | 0 | 0 |  | 651 | 400 | Y | Y | 0 | 0 | 0 |  | 651 | 400 | Y | Y | Y | [6 empty] | RB203.20 | C
A65631 | 2021-07-09 | 1 | D | TUNDISH교체 | 1 | A | SCR420HD | 소입성보증강 | C | BM#1 | 1724 | 46 | 1659 | 1599 | 33 | 7000 |  | 3 | 0.17 | 20 |  | -1.85 | 1616 | 1663 | 0 | 210.7 |  | 33 | 36 | 107 | Y |  | 2021-07-10 02:13 | 107 | 1088 | -504 | 15 | 33 | 28 | 37 | 41 | 45 | 47 | 49 | 49 | 50 | 51 |  | 51 | 42 | 51 | 51 | 0 | 0 |  |  | Y | 0.2 |  | 2.21 | 2.14 |  |  |  |  | N | N | N | N | 210 | 0.52 | 57 | 100770 | 95369 | 7231 | 15300 | 04 | 1 |  | 2021-07-10 02:21 | 1616 | 131 |  | 45 |  | *T/D FLUX 유:15KG 용:120KG *엣지히터 코일부가열, STR#2 미사용 *STR#2 연주시작 03:04 | [14 empty] | 99.48 | 100 | 700 | 0 | 0 |  | 410 |  | Y | Y | 700 | 0 | 0 |  | 411 |  | N | Y | N |  | Y |  |  |  |  | BT180180 | H
A65632 | 2021-07-09 | 1 | D |  | 2 | A | SCR420HD | 소입성보증강 | C | BM#1 | 1662 | 42 | 1626 | 1598 | 26 | 5400 |  | 3 | 0.18 | 14 |  | -1.69 | 1592 | 1624 | 0 | 191.43 |  | 11 | 44 | 74 | Y |  | 2021-07-10 03:12 | 83 | 1090 | 51 | 43 | 38 | 36 | 34 | 34 | 33 | 33 | 32 | 31 | 29 | 28 | 28 | 28 | 35 | 38 | 28 | 0 | -0.2 |  | 50 | Y | 0 | [7 empty] | N | N | N | N | 200 | 0.52 | 61 | 101532 | 97832 | 5268 | 14700 | 04 | 1 |  | 2021-07-10 03:26 | 1592 | 119 |  | 44 |  | *엣지히터 코일부가열, STR#2 미사용 코너히터기간섭으로 감속주입함 이상공정등록ID203.204 | [14 empty] | 98.77 | 100 | 0 | 0 | 0 |  | 410 |  | Y | Y | 0 | 0 | 0 |  | 411 |  | N | Y | N |  | Y |  |  |  |  | BT180180 | H
B65107 | 2021-07-09 | 2 | D |  | 8 | B | AE4330VM2 | 합금강 | SNCM439계 | BM#2 | 1622 | 46 | 1607 | 1544 | 39 | 8100 |  | 1 | 0.24 | 19 |  | -2.32 | 1545 | 1602 | 24.3 | 0 | 0 | 18 | 76 | 77 | Y |  | 2021-07-10 03:40 | 52 | 1099 | 9 | 19 | 23 | 24 | 25 | 25 | 24 | 24 | 23 | 22 | 21 | 20 | 18 | 17 | 21 | 25 | 17 | 24 | -0.18 | Y | 45 | Y | -0.2 |  |  |  | 0.8 |  |  |  | Y | Y | Y | N | 170 | 0.45 | 71 | 98136 | 100157 | 3093 | 15800 | 14 | 1 |  | 2021-07-10 03:42 | 1545 | 107 |  | 13 | 19 | * STR#1 W/M#3 HIGH TORQUE 발생으로 미사용 * 전공정 요청으로 L/D 잔강 미실시 이상공정 등록. | [14 empty] | 97.07 | 100 | 0 | 0 | 0 |  | 651 | 400 | Y | Y | 0 | 0 | 0 |  | 650 | 400 | Y | Y | Y | [6 empty] | RB203.20 | C
A65633 | 2021-07-09 | 1 | D |  | 3 | A | SCR420HD | 소입성보증강 | C | BM#1 | 1631 | 40 | 1611 | 1565 | 26 | 5500 |  | 3 | 0.19 | 14 |  | -1.72 | 1583 | 1615 | 0 | 207.48 |  | 20 | 46 | 64 | Y |  | 2021-07-10 04:16 | 74 | 1088 | 27 | 27 | 24 | 26 | 28 | 28 | 27 | 27 | 27 | 27 | 27 | 26 |  | 26 | 27 | 28 | 26 | 27 | -0.06 | Y | 35 | Y | -0.2 | [7 empty] | N | N | N | N | 190 | 0.55 | 55 | 93071 | 95592 | 5708 | 12700 | 04 | 1 |  | 2021-07-10 04:25 | 1583 | 121 |  | 44 |  | *엣지히터 코일부 가열, 100KW사용 | [14 empty] | 92.52 | 100 | 0 | 0 | 0 |  | 410 |  | Y | Y | 0 | 0 | 0 |  | 411 |  | N | Y | N |  | Y |  |  |  |  | BT180180 | C
B65108 | 2021-07-09 | 2 | B | TUNDISH교체전 | 9 | B | AE4330VM2 | 합금강 | SNCM439계 | BM#2 | 1616 | 48 | 1619 | 1544 | 38 | 7800 |  | 1 | 0.21 | 19 |  | 0 | 1550 | 1607 | 16 | 0 | 0 | 32 | 25 | 36 | Y |  | 2021-07-10 04:38 | 57 | 1087 | 14 | 18 | 20 | 23 | 23 | 23 | 22 | 21 | 20 | 19 | 18 | 17 | 14 | 14 | 19 | 23 | 14 | 23 | -0.18 | Y | 50 | Y | -0.6 |  |  |  | 0.85 |  |  |  | N | Y | Y | N | 210 | 0.45 | 75 | 94246 | 99084 | 116 | 2000 | 14 | 1 |  | 2021-07-10 04:41 | 1550 | 117 |  | 27 |  | * STR#1 W/M#3 HIGH TORQUE 발생으로 미사용 * 전공정 요청으로 L/D 잔강 미실시 이상공정 등록. | 0BFFDC88B79944F7B10B047E1ADC62C0 | ADA6E0195CA64196B3CCCDC457655B33 | D495B28E56654737A2F702A1859272A2 | [11 empty] | 95.58 | 100 | 0 | 3430 | 0 |  | 651 | 400 | Y | Y | 0 | 3840 | 0 |  | 650 | 400 | Y | Y | Y | [6 empty] | RB177.80 | C
A65634 | 2021-07-09 | 1 | B |  | 4 | A | SCR420HD | 소입성보증강 | C | BM#1 | 1628 | 40 | 1622 | 1565 | 30 | 6300 |  | 3 | 0.19 | 13 |  | -2.42 | 1583 | 1627 | 0 | 214.89 |  | 29 | 5 | 63 | Y |  | 2021-07-10 05:21 | 74 | 1081 | 23 | 28 | 31 | 33 | 34 | 34 | 35 | 34 | 34 | 34 | 34 |  |  | 34 | 32 | 35 | 34 | 34 | -0.05 | Y | 20 | Y | 0 | [7 empty] | N | N | N | N | 180 | 0.55 | 55 | 84610 | 99756 | 5794 | 14100 | 04 | 1 |  | 2021-07-10 05:30 | 1583 | 110 |  | 35 | [16 empty] | 80.77 | 100 | 0 | 0 | 0 |  | 410 |  | Y | Y | 0 | 0 | 0 |  | 411 |  | Y | Y | N |  | Y |  |  |  |  | BT180180 | H
B65109 | 2021-07-09 | 2 | B | TUNDISH교체 | 1 | B | AE1038M2 | 탄소강 | B | BM#2 | 1605 | 47 | 1657 | 1541 | 45 | 9300 |  | 1 | 0.19 | 21 |  | -2.39 | 1588 | 1657 | 15.02 | 0 | 0 | 30 | 27 | 129 | Y |  | 2021-07-10 06:14 | 91 | 1090 | -312 | -307 | 36 | 31 | 31 | 37 | 40 | 42 | 42 | 41 | 40 | 39 | 37 | 37 | 38 | 42 | 37 | 0 | -0.2 |  | 25 | Y | -0.4 | 0.9 | 2.15 | 2.15 |  |  |  |  | N | N | N | N | 220 | 0.48 | 65 | 94545 | 102537 | 4813 | 16300 | 05 | 2 |  | 2021-07-10 06:14 | 1588 | 131 |  | 25 | 23 | * BUTT 타입롱노즐사용(일반타입.) * T/D FLUX 용탕부: 120 KG / 유탕부: 10KG 투입. | [6 empty] | 61105F2BE1294490A94A2CED4E7CE857 | A1FDEBBD07A1430E9DFBC6C310FB2FE6 | 4ADBB6C4CC184B2793CB33A8AC53CB9F |  | 62CE605F3DE6437CB2EDAC9AAD56A98F | DC54EC886C1E4A5EAC4801A93AFA6938 | 6F204085BA2C4C5E866E5AF734C4EEFC |  | 87.87 | 100 | 700 | 0 | 0 |  | 651 | 400 | Y | N | 700 | 0 | 0 |  | 650 | 400 | Y | N | N | Y | [5 empty] | BT180180 | C
A65635 | 2021-07-09 | 1 | B |  | 5 | A | SCR420HD | 소입성보증강 | C | BM#1 | 1682 | 42 | 1629 | 1601 | 23 | 4600 |  | 3 | 0.19 | 15 |  | -2.08 | 1585 | 1625 | 0 | 165.18 |  | 33 | 37 | 49 | Y |  | 2021-07-10 06:20 | 76 | 1099 | 33 | 32 | 35 | 35 | 36 | 36 | 36 | 35 | 35 | 34 | 33 | 32 |  | 32 | 34 | 36 | 32 | 36 | -0.11 | Y | 35 | Y | -0.2 | [7 empty] | N | N | N | N | 170 | 0.55 | 54 | 152298 | 96444 | 4806 | 15200 | 04 | 1 |  | 2021-07-10 06:27 | 1585 | 105 |  | 33 |  | *유사강종 연연주 혼탕부 성분 확인 ID:107~109.207~209 | [14 empty] | 150.27 | 100 | 0 | 0 | 0 |  | 410 |  | Y | Y | 0 | 0 | 0 |  | 411 |  | Y | Y | N |  | Y | N |  |  |  | BT180180 | C
B65110 | 2021-07-09 | 2 | B |  | 2 | B | AE1038M2 | 탄소강 | B | BM#2 | 1654 | 47 | 1650 | 1617 | 33 | 4900 |  | 1 | 0.17 | 17 |  | -2.79 | 1568 | 1635 | 16.61 | 0 | 0 | 1 | 71 | 88 | Y |  | 2021-07-10 07:17 | 71 | 1099 | 35 | 35 | 35 | 35 | 36 | 36 | 35 | 34 | 33 | 30 | 28 | 26 |  | 26 | 33 | 36 | 26 | 35 | -0.25 | Y | 40 | Y | -0.4 | [7 empty] | N | N | N | N | 220 | 0.5 | 59 | 95141 | 93305 | 2745 | 13900 | 05 | 2 |  | 2021-07-10 07:18 | 1568 | 134 |  | 28 | [16 empty] | 99.47 | 100 | 0 | 0 | 0 |  | 651 | 400 | Y | N | 0 | 0 | 0 |  | 650 | 400 | Y | N | N | Y | [5 empty] | RB110.00 | C
A65636 | 2021-07-10 | 1 | B | 유사강종연연주 | 6 | A | SCR420HON | 소입성보증강 | C | BM#1 | 1663 | 41 | 1634 | 1590 | 29 | 5000 |  | 3 | 0.17 | 30 |  | -1.5 | 1586 | 1639 | 0 | 246.97 |  | 11 | 45 | 49 | Y |  | 2021-07-10 07:32 | 76 | 1088 | 29 | 29 | 38 | 41 | 43 | 44 | 43 | 43 | 43 | 42 | 42 | 37 | 36 | 36 | 40 | 44 | 36 | 43 | -0.23 | Y | 35 | Y | -0.2 | [7 empty] | N | N | N | N | 210 | 0.48 | 58 | 50766 | 89734 | 4316 | 15200 | 04 | 1 |  | 2021-07-10 07:44 | 1586 | 99 |  | 17 |  | *유사강종 연연주 혼탕부 성분 확인 ID:101.201 *TEST방안 적용 | [14 empty] | 53.61 | 100 | 0 | 0 | 0 |  | 410 |  | Y | Y | 0 | 0 | 0 |  | 411 |  | Y | Y | N |  | Y |  |  |  |  | BT180180 | H
B65111 | 2021-07-10 | 2 | B |  | 3 | A | AE1038M2 | 탄소강 | B | BM#2 | 1619 | 43 | 1626 | 1590 | 28 | 4500 |  | 1 | 0.16 | 16 |  | -2.25 | 1564 | 1607 | 10.32 | 0 | 0 | 18 | 77 | 73 | Y |  | 2021-07-10 08:11 | 67 | 1094 | 22 | 21 | 21 | 20 | 18 | 17 | 16 | 15 | 13 | 11 | 8 |  |  | 8 | 16 | 21 | 8 | 0 | -0.32 |  | 40 | Y | -0.6 | [7 empty] | N | N | N | N | 210 | 0.52 | 54 | 95866 | 90927 | 5023 | 14700 | 05 | 2 |  | 2021-07-10 08:11 | 1564 | 130 |  | 35 |  | * T/D 온도 낮아 L/D 5 TON 내림 | [14 empty] | 99.65 | 100 | 0 | 0 | 0 |  | 651 | 400 | Y | N | 0 | 0 | 0 |  | 651 | 400 | Y | N | N | N | Y |  |  |  |  | RB110.00 | C
A65637 | 2021-07-10 | 1 | B |  | 7 | A | SCR420HON | 소입성보증강 | C | BM#1 | 1621 | 41 | 1611 | 1562 | 33 | 5900 |  | 3 | 0.18 | 30 |  | -1.19 | 1570 | 1611 | 0 | 267.03 |  | 20 | 47 | 48 | Y |  | 2021-07-10 08:35 | 60 | 1095 | 41 | -1477 | -1480 | 36 | 34 | 33 | 31 | 30 | 29 | 28 | 27 | 26 | 25 | 25 | 0 | 36 | 25 | 0 | -0.2 |  | 55 | Y | 0 | [7 empty] | N | N | N | N | 200 | 0.48 | 67 | 84610 | 102139 | 4811 | 14000 | 04 | 1 |  | 2021-07-10 08:46 | 1570 | 99 |  | 14 |  | *TEST방안 적용 *Sample채취 ID:103.203 | [14 empty] | 78.96 | 100 | 0 | 0 | 500 |  | 410 |  | Y | Y | 0 | 0 | 500 |  | 411 |  | Y | Y | N |  | Y |  |  |  |  | BT180180 | H
B65112 | 2021-07-10 | 2 | B |  | 4 | A | AE1038M2 | 탄소강 | B | BM#2 | 1628 | 45 | 1613 | 1560 | 37 | 6000 |  | 1 | 0.17 | 16 |  | 0 | 1560 | 1610 | 9.67 | 0 | 0 | 32 | 26 | 61 | Y |  | 2021-07-10 09:11 | 63 | 1075 | 3 | 16 | 22 | 25 | 26 | 25 | 25 | 24 | 23 | 21 | 20 |  |  | 20 | 21 | 26 | 20 | 25 | -0.2 | Y | 30 | Y | -0.2 | [7 empty] | N | N | N | N | 200 | 0.52 | 56 | 94833 | 93029 | 3021 | 15000 | 05 | 2 |  | 2021-07-10 09:12 | 1560 | 120 |  | 30 | [16 empty] | 98.43 | 100 | 0 | 0 | 0 |  | 651 | 400 | Y | N | 0 | 0 | 0 |  | 651 | 400 | Y | N | N | Y | [5 empty] | RB110.00 | C
A65638 | 2021-07-10 | 1 | B |  | 8 | A | SCR420HON | 소입성보증강 | C | BM#1 | 1638 | 41 | 1628 | 1585 | 28 | 4800 |  | 3 | 0.18 | 31 |  | -1.44 | 1579 | 1629 | 0 | 269.72 |  | 29 | 6 | 54 | Y |  | 2021-07-10 09:39 | 69 | 1092 | 23 | 28 | 33 | 34 | 34 | 34 | 34 | 33 | 32 | 31 | 30 | 30 | 30 | 30 | 31 | 34 | 30 | 34 | -0.09 | Y | 45 | Y | 0 | [7 empty] | N | N | N | N | 190 | 0.48 | 60 | 101532 | 95912 | 4588 | 15000 | 04 | 1 |  | 2021-07-10 09:51 | 1579 | 101 |  | 17 |  | *TEST방안 적용 | [6 empty] | B85CEBFB170E44F1A38D050724D411C2 | 8843B0B47D8C457A82DF1981905B13B5 | 92AB801FB56B4E1FAEBAFB696787ABCB |  | 33F5BB8911FD4CA7B08DD8666A021005 | 4A15EACC36D24D36867251293D7DAEE5 | 1ED61AC9CF594DCA8D1D4DE8DC30BE77 |  | 100.63 | 100 | 0 | 0 | 0 |  | 410 |  | Y | Y | 0 | 0 | 0 |  | 411 |  | Y | Y | N |  | Y |  |  |  |  | BT180180 | H
B65113 | 2021-07-10 | 2 | B |  | 5 | A | AE1038M2 | 탄소강 | B | BM#2 | 1592 | 42 | 1623 | 1551 | 30 | 5700 |  | 1 | 0.17 | 16 |  | -2.62 | 1566 | 1616 | 10.79 | 0 | 0 | 30 | 28 | 39 | Y |  | 2021-07-10 10:06 | 69 | 1076 | 14 | 20 | 26 | 29 | 29 | 29 | 28 | 27 | 26 | 24 | 23 | 22 |  | 22 | 25 | 29 | 22 | 29 | -0.17 | Y | 40 | Y | -0.2 | [7 empty] | N | N | N | N | 190 | 0.51 | 59 | 94560 | 94165 | 3085 | 15000 | 05 | 2 |  | 2021-07-10 10:16 | 1566 | 111 |  | 31 | [16 empty] | 95.37 | 100 | 0 | 0 | 0 |  | 651 | 400 | Y | N | 0 | 0 | 0 |  | 651 | 400 | Y | N | N | Y | [5 empty] | RB110.00 | C
A65639 | 2021-07-10 | 1 | B |  | 9 | B | SCR420HON | 소입성보증강 | C | BM#1 | 1633 | 37 | 1603 | 1561 | 28 | 5100 |  | 3 | 0.2 | 20 |  | -1.44 | 1573 | 1608 | 0 | 187.16 |  | 33 | 38 | 59 | Y |  | 2021-07-10 10:29 | 63 | 1095 | 30 | 29 | 27 | 26 | 26 | 26 | 25 | 24 | 23 | 23 | 23 | 22 | 21 | 22 | 25 | 27 | 21 | 26 | -0.12 | Y | 50 | Y | 0.2 | [7 empty] | N | N | N | N | 180 | 0.48 | 63 | 101532 | 97377 | 4623 | 15400 | 04 | 1 |  | 2021-07-10 10:38 | 1573 | 100 |  | 30 |  | *전기로 작업지연 감속주입 | [14 empty] | 99.2 | 100 | 0 | 0 | 0 |  | 410 |  | Y | Y | 0 | 0 | 0 |  | 411 |  | Y | Y | N |  | Y |  |  |  |  | BT180180 | H
B65114 | 2021-07-10 | 2 | B |  | 6 | A | AE1038M2 | 탄소강 | B | BM#2 | 1626 | 42 | 1628 | 1544 | 31 | 5900 |  | 1 | 0.17 | 16 |  | -2.01 | 1574 | 1613 | 11.91 | 0 | 0 | 1 | 72 | 36 | Y |  | 2021-07-10 11:07 | 77 | 1091 | 16 | 23 | 30 | 33 | 32 | 33 | 33 | 33 | 31 | 30 | 28 | 25 |  | 25 | 29 | 33 | 25 | 33 | -0.2 | Y | 40 | Y | -0.6 | [7 empty] | N | N | N | N | 180 | 0.51 | 59 | 94560 | 94896 | 3004 | 15200 | 05 | 2 |  | 2021-07-10 11:16 | 1574 | 110 |  | 29 | [16 empty] | 96.79 | 100 | 0 | 0 | 0 |  | 650 | 400 | Y | N | 0 | 0 | 0 |  | 650 | 400 | Y | N | N | Y | [5 empty] | RB110.00 | C
A65640 | 2021-07-10 | 1 | B |  | 10 | A | SCR420HON | 소입성보증강 | C | BM#1 | 1604 | 37 | 1610 | 1546 | 32 | 6100 |  | 3 | 0.19 | 20 |  | -1.47 | 1575 | 1611 | 0 | 222.77 |  | 11 | 46 | 68 | Y |  | 2021-07-10 11:37 | 65 | 1102 | 21 | 20 | 23 | 25 | 26 | 25 | 24 | 23 | 23 | 23 | 22 | 21 | 21 | 21 | 23 | 26 | 21 | 23 | -0.11 | Y | 45 | Y | 0 | [7 empty] | N | N | N | N | 170 | 0.48 | 64 | 101532 | 99416 | 4434 | 14700 | 04 | 1 |  | 2021-07-10 11:48 | 1575 | 98 |  | 26 |  | *전기로 작업지연 감속주입 | [14 empty] | 97.25 | 100 | 0 | 0 | 0 |  | 410 |  | Y | Y | 0 | 0 | 0 |  | 411 |  | Y | Y | N |  | Y |  |  |  |  | BT180180 | H
B65115 | 2021-07-10 | 2 | B |  | 7 | A | AE1038M2 | 탄소강 | B | BM#2 | 1670 | 42 | 1626 | 1576 | 28 | 5000 |  | 1 | 0.21 | 16 |  | -2.11 | 1576 | 1617 | 13.72 | 0 | 0 | 18 | 78 | 40 | Y |  | 2021-07-10 12:03 | 79 | 1094 | 23 | 29 | 37 | 38 | 40 | 40 | 40 | 39 | 38 | 36 | 34 | 32 | 30 | 30 | 35 | 40 | 30 | 40 | -0.25 | Y | 40 | Y | -0.4 | [7 empty] | N | N | N | N | 170 | 0.5 | 61 | 94560 | 96915 | 3035 | 14600 | 05 | 2 |  | 2021-07-10 12:08 | 1576 | 108 |  | 33 | [16 empty] | 94.65 | 33.33 | 0 | 0 | 0 |  | 651 | 400 | Y | N | 0 | 0 | 0 |  | 650 | 400 | Y | N | N | Y | [5 empty] | RB110.00 | C
A65641 | 2021-07-10 | 1 | C |  | 11 | A | SCR420HON | 소입성보증강 | C | BM#1 | 1656 | 34 | 1613 | 1585 | 26 | 4400 |  | 3 | 0.21 | 20 |  | -1.38 | 1579 | 1612 | 0 | 233.95 |  | 20 | 48 | 67 | Y |  | 2021-07-10 12:42 | 69 | 1095 | 20 | 24 | 28 | 30 | 31 | 31 | 31 | 31 | 31 | 31 | 30 | 30 |  | 30 | 29 | 31 | 30 | 31 | -0.03 | Y | 35 | Y | 0 | [7 empty] | N | N | N | N | 210 | 0.54 | 58 | 101532 | 99684 | 4166 | 14700 | 04 | 1 |  | 2021-07-10 12:54 | 1579 | 98 |  | 28 |  | *Sample채취 ID:103.203 | [14 empty] | 97.02 | 100 | 0 | 0 | 500 |  | 410 |  | Y | Y | 0 | 0 | 500 |  | 411 |  | Y | Y | N |  | Y |  |  |  |  | BT180180 | H
B65116 | 2021-07-10 | 2 | C | 잔강최소화전 | 8 | A | AE1038M2 | 탄소강 | B | BM#2 | 1633 | 40 | 1619 | 1578 | 27 | 4600 |  | 1 | 0.17 | 16 |  | -0.31 | 1570 | 1576 | 12.18 | 0 | 0 | 32 | 27 | 46 | Y |  | 2021-07-10 13:13 | 73 | 1080 | 27 | 26 | 33 | 34 | 34 | 36 | 35 | 33 | 32 | 32 | 29 | 28 | 26 | 26 | 31 | 36 | 26 | 0 | -0.29 | Y | 35 | Y | -0.4 | [7 empty] | N | N | N | N | 170 | 0.48 | 61 | 92159 | 94731 | 3119 | 3000 | 05 | 2 |  | 2021-07-10 13:14 | 1570 | 108 |  | 26 |  | *전공정 요청 감속주입 |  | 6948013C64F84870B4E9DE8EBB2ECB4D | 1124598943BD4BFFA2584025EEFC0098 |  |  |  | 4979B76C66C340FDB1A4E4C4E258C8E8 | 5BCAD247156249A38149DB54E32485E3 | B66C23575AB544A6BD35BCB5E5DD8F25 |  | 2DB42B08CD1F4198A226C06323B4132D | F95CB5CCD1274628B7CC13530443B2E3 | 1AFC97B444454A09A914D5A36A26D307 |  | 94.38 | 41.67 | 0 | 3100 | 0 |  | 651 | 400 | Y | N | 0 | 3110 | 0 |  | 650 | 400 | Y | N | N | Y | [5 empty] | RB110.00 | C
A65642 | 2021-07-10 | 1 | C |  | 12 | A | SCR420HON | 소입성보증강 | C | BM#1 | 1631 | 33 | 1623 | 1569 | 27 | 5100 |  | 3 | 0.19 | 20 |  | -1.43 | 1580 | 1615 | 0 | 235.82 |  | 29 | 7 | 68 | Y |  | 2021-07-10 13:41 | 70 | 1097 | 20 | 25 | 31 | 32 | 33 | 33 | 32 | 32 | 31 | 30 | 30 | 30 | 30 | 30 | 31 | 33 | 30 | 32 | -0.04 | Y | 40 | Y | 0 | [7 empty] | N | N | N | N | 200 | 0.52 | 59 | 93071 | 100277 | 2273 | 14700 | 04 | 1 |  | 2021-07-10 13:56 | 1580 | 97 |  | 27 |  | *전공정요청 L/D잔강 이월 안함-이상재등록 | [14 empty] | 90.4 | 100 | 0 | 0 | 0 |  | 410 |  | Y | Y | 0 | 0 | 0 |  | 411 |  | Y | Y | N | [6 empty] | BT180180 | H
B65117 | 2021-07-10 | 2 | C | 잔강최소화 | 9 | A | SBC70L | 특수용도강 | D3 | BM#2 | 1600 | 43 | 1647 | 1555 | 37 | 6700 |  | 1 | 0.19 | 22 |  | -2.21 | 1576 | 1640 | 14.99 | 0 | 0 | 30 | 29 | 44 | Y |  | 2021-07-10 14:25 | 78 | 1092 | -177 | 18 | 34 | 35 | 37 | 38 | 38 | 38 | 37 | 36 | 34 | 34 |  | 34 | 32 | 38 | 34 | 38 | -0.11 | Y | 30 | Y | 0 |  |  |  | 0.73 |  |  |  | N | N | N | Y |  | 0.46 | 60 | 96840 | 96750 | -1250 | 14500 | 05 | 2 |  | 2021-07-10 14:31 | 1576 | 126 |  | 31 |  | *잔강최소화(롱노즐 교체-사용횟수 과다) *전공정 요청 감속주입 *STR#1 위드롤3번 펄트 발생으로 적용 불가 | [14 empty] | 101.94 | 41.67 | 2500 | 0 | 0 |  | 651 | 400 | Y | Y | 2500 | 0 | 0 |  | 650 | 400 | Y | Y | Y |  |  |  | Y |  |  | RB110.00 | H
A65643 | 2021-07-10 | 1 | C |  | 13 | A | SCR420HON | 소입성보증강 | C | BM#1 | 1633 | 39 | 1623 | 1570 | 27 | 5100 |  | 3 | 0.2 | 17 |  | -1.77 | 1584 | 1622 | 0 | 159.95 |  | 33 | 39 | 69 | Y |  | 2021-07-10 14:36 | 74 | 1088 | 29 | 28 | 30 | 33 | 34 | 34 | 34 | 34 | 34 | 33 | 32 | 32 | 32 | 29 | 32 | 34 | 29 | 34 | -0.1 | Y | 50 | Y | -0.4 | [7 empty] | N | N | N | N | 190 | 0.48 | 67 | 101532 | 100619 | -519 | 14500 | 04 | 1 |  | 2021-07-10 14:50 | 1584 | 98 |  | 32 |  | *전공정요청 L/D잔강 이월 안함-이상재등록 *전공정요청 감속주입 (전기로 간이보수) | [6 empty] | 0C425351D4314110B8F49F6FC716ADAB | 70A0411AEED14104A0B30DA7A1939216 | 7AB433933E4D467CBD37F2FDBCE44213 |  | AFC94A9C2209471EA6CBC46F2766ED0F | 189153E20F504736B5389D44D625B9EE | 92C3841AE01D4CC492400A62EE9BA7CE |  | 101.43 | 100 | 0 | 0 | 0 |  | 410 |  | Y | Y | 0 | 0 | 0 |  | 411 |  | Y | Y | N | [6 empty] | BT180180 | H
B65118 | 2021-07-10 | 2 | C |  | 10 | A | SBC70L | 특수용도강 | D3 | BM#2 | 1627 | 37 | 1644 | 1539 | 33 | 6800 |  | 1 | 0.23 | 21 |  | -2.57 | 1571 | 1637 | 19.56 | 0 | 0 | 1 | 73 | 51 | Y |  | 2021-07-10 15:34 | 73 | 1096 | 28 | 25 | 33 | 33 | 33 | 33 | 32 | 31 | 30 | 28 | 28 | 28 | 26 | 21 | 29 | 33 | 21 | 33 | -0.18 |  | 65 | Y | -0.4 |  |  |  | 0.64 |  |  |  | N | N | N | Y | 210 | 0.4 | 75 | 96840 | 96334 | -134 | 14400 | 05 | 2 |  | 2021-07-10 15:40 | 1571 | 108 |  | 23 |  | *전공정 요청 20%이상 감속주입,이상공정 등록 및 생관통보 | [14 empty] | 90.42 | 41.67 | 0 | 0 | 0 |  | 650 | 400 | Y | Y | 0 | 0 | 0 |  | 651 | 400 | Y | Y | Y | [6 empty] | RB110.00 | H
A65644 | 2021-07-10 | 1 | C | TUNDISH교체전 | 14 | A | SCR420HON | 소입성보증강 | C | BM#1 | 1625 | 41 | 1625 | 1551 | 28 | 5600 |  | 3 | 0.19 | 17 |  | -1.38 | 1584 | 1614 | 0 | 165.97 |  | 11 | 47 | 52 | Y |  | 2021-07-10 15:44 | 74 | 1097 | 27 | 28 | 29 | 31 | 32 | 33 | 33 | 32 | 32 | 32 | 32 | 32 |  | 32 | 31 | 33 | 32 | 32 | -0.03 | Y | 30 | Y | 0 | [7 empty] | N | N | N | N | 180 | 0.48 | 63 | 92414 | 98409 | 691 | 2000 | 04 | 1 |  | 2021-07-10 15:57 | 1584 | 104 |  | 32 |  | *전공정요청 L/D잔강 이월 안함-이상재등록 *전공정 요청으로 감속주입 20%이상으로 이상재및 생관통보 (전기로작업지연) 101.102.201.202 *전공정요청 감속주입 *산소랜싱 | E001C9DF1BAE41C9BB888E0E0FCB8722 | C2FCB52B1B6048AFBB768380BFB3583E | C7BB0821EB4644F696D73E979ECE31D3 | [11 empty] | 92.51 | 100 | 0 | 3000 | 0 |  | 410 |  | Y | Y | 0 | 3000 | 0 |  | 411 |  | Y | Y | N | [6 empty] | BT180180 | H
B65119 | 2021-07-10 | 2 | C |  | 11 | A | SBC70L | 특수용도강 | D3 | BM#2 | 1645 | 43 | 1634 | 1581 | 34 | 6300 |  | 1 | 0.25 | 21 |  | -2.39 | 1574 | 1635 | 17.21 | 0 | 0 | 18 | 79 | 68 | Y |  | 2021-07-10 16:48 | 76 | 1096 | 18 | 22 | 32 | 36 | 37 | 38 | 37 | 35 | 35 | 34 | 33 | 30 | 29 | 27 | 33 | 38 | 27 | 0 | -0.24 | Y | 45 | Y | -0.4 |  |  |  | 0.55 |  |  |  | N | N | N | Y | 200 | 0.47 | 69 | 96840 | 103248 | 1152 | 15300 | 05 | 2 |  | 2021-07-10 16:53 | 1574 | 114 |  | 26 |  | *전공정 요청 감속주입 | [14 empty] | 92.94 | 33.33 | 0 | 0 | 0 |  | 651 | 400 | Y | Y | 0 | 0 | 0 |  | 651 | 400 | Y | Y | Y | [6 empty] | RB110.00 | H
A65645 | 2021-07-10 | 1 | C | TUNDISH교체 | 1 | A | SM48CH | 탄소강 | B | BM#1 | 1588 | 41 | 1627 | 1528 | 30 | 6000 |  | 3 | 0.17 | 20 |  | -1.74 | 1579 | 1622 | 0 | 121.5 |  | 20 | 49 | 57 | Y |  | 2021-07-10 16:52 | 88 | 1097 | -254 | 22 | 17 | 19 | 24 | 26 | 29 | 31 | 32 | 33 | 33 | 34 | 34 | 34 | 28 | 34 | 34 | 0 | 0 |  | 5 | Y | 0 |  | 2.21 | 2.21 |  |  |  |  | N | N | N | N | 210 | 0.42 | 67 | 101532 | 92355 | 6195 | 15300 | 03 | 2 |  | 2021-07-10 17:04 | 1579 | 121 |  | 50 |  | *T/D FLUX 유:10,용:120kg *전공정 요청으로 감속주입 (작업지연) | [14 empty] | 103.6 | 100 | 1000 | 0 | 0 |  | 650 |  | Y | N | 1000 | 0 | 0 |  | 651 |  | Y | N | N |  | Y |  |  |  |  | BT180180 | H
B65120 | 2021-07-10 | 2 | C |  | 12 | A | SBC70L | 특수용도강 | D3 | BM#2 | 1630 | 33 | 1645 | 1579 | 28 | 5500 |  | 1 | 0.25 | 21 |  | -2.23 | 1572 | 1631 | 14.67 | 0 | 0 | 32 | 28 | 82 | Y |  | 2021-07-10 18:01 | 74 | 1090 | 25 | 27 | 32 | 34 | 35 | 35 | 34 | 33 | 32 | 31 | 31 | 29 | 28 | 26 | 31 | 35 | 26 | 0 | -0.2 | Y | 45 | Y | -0.4 |  |  |  | 0.66 |  |  |  | N | N | N | Y | 190 | 0.47 | 64 | 96840 | 95270 | 2680 | 15300 | 05 | 2 |  | 2021-07-10 18:11 | 1572 | 117 |  | 22 |  | *전공정 요청 감속주입 | [14 empty] | 100.93 | 41.67 | 0 | 0 | 0 |  | 651 | 400 | Y | Y | 0 | 0 | 0 |  | 651 | 400 | Y | Y | Y | [6 empty] | RB110.00 | H
A65646 | 2021-07-10 | 1 | C |  | 2 | A | SM48CH | 탄소강 | B | BM#1 | 1634 | 40 | 1599 | 1568 | 22 | 4200 |  | 3 | 0.17 | 17 |  | -1.96 | 1555 | 1597 | 0 | 125.25 |  | 29 | 8 | 102 | Y |  | 2021-07-10 18:21 | 64 | 1089 | 33 | 29 | 26 | 25 | 23 | 22 | 22 | 20 | 20 | 19 | 18 | 16 | 15 | 15 | 22 | 26 | 15 | 0 | -0.22 |  | 50 | Y | -0.2 | [7 empty] | N | N | N | N | 200 | 0.43 | 64 | 84610 | 89329 | 5021 | 15000 | 03 | 2 |  | 2021-07-10 18:28 | 1555 | 96 |  | 29 |  | *전공정 요청으로 감속주입 (작업지연) | [14 empty] | 90.11 | 100 | 0 | 0 | 0 |  | 650 |  | Y | N | 0 | 0 | 0 |  | 651 |  | Y | N | N |  | Y |  |  |  |  | BT180180 | H
B65121 | 2021-07-10 | 2 | C | TUNDISH교체전 | 13 | B | SBC70L | 특수용도강 | D3 | BM#2 | 1637 | 36 | 1637 | 1588 | 30 | 5400 |  | 1 | 0.25 | 22 |  | -2.49 | 1564 | 1633 | 15.14 | 0.16 | 0 | 30 | 30 | 64 | Y |  | 2021-07-10 19:26 | 66 | 1088 | 23 | 21 | 26 | 28 | 28 | 27 | 26 | 25 | 24 | 23 | 22 | 20 | 19 | 19 | 24 | 28 | 19 | 0 | -0.2 | Y | 45 | Y | -0.2 |  |  |  | 0.7 |  |  |  | N | N | N | M | 180 | 0.47 | 62 | 84318 | 93243 | 5157 | 2000 | 05 | 2 |  | 2021-07-10 19:23 | 1564 | 121 |  | 2 |  | *전공정 요청 감속주입 *전공정 요청 L/D잔강 5톤 내림 | D553D7F85B7E42198E23A7B31CCB7110 | 3AA55E17ADE84A0BABA08419A62DB790 | [12 empty] | 86.13 | 50 | 0 | 2550 | 0 |  | 651 | 400 | Y | Y | 0 | 2670 | 0 |  | 651 | 400 | Y | Y | Y | [6 empty] | RB110.00 | H
A65647 | 2021-07-10 | 1 | C |  | 3 | A | SM48CH | 탄소강 | B | BM#1 | 1618 | 40 | 1595 | 1556 | 26 | 4600 |  | 3 | 0.18 | 16 |  | -1.72 | 1560 | 1595 | 0 | 124.88 |  | 33 | 40 | 94 | Y |  | 2021-07-10 19:31 | 69 | 1087 | 12 | 17 | 24 | 27 | 28 | 28 | 28 | 28 | 27 | 27 | 27 | 26 | 25 | 25 | 25 | 28 | 25 | 28 | -0.07 | Y | 40 | Y | -0.2 | [7 empty] | N | N | N | N | 190 | 0.48 | 60 | 84610 | 90615 | 4335 | 14700 | 03 | 2 |  | 2021-07-10 19:38 | 1560 | 94 |  | 26 |  | *전공정 요청으로 감속주입 (작업지연) | [14 empty] | 88.5 | 100 | 0 | 0 | 0 |  | 650 |  | Y | N | 0 | 0 | 0 |  | 651 |  | Y | N | N |  | Y |  |  |  |  | BT180180 | H
B65122 | 2021-07-10 | 2 | C | TUNDISH교체 | 1 | A | 20MNCRS5HM7 | 소입성보증강 | C1 | BM#2 | 1621 | 53 | 1678 | 1564 | 45 | 9700 |  | 1 | 0.34 | 20 |  | -2.71 | 1588 | 1681 | 0 | 23.88 | 0 | 1 | 74 | 48 | Y |  | 2021-07-10 20:30 | 81 | 1088 | 26 | 34 | 35 | 37 | 36 | 36 | 34 | 33 | 29 |  |  |  |  | 29 | 33 | 37 | 29 | 0 | -0.32 |  | 25 | Y | -0.8 | 0.8 | 2.08 | 2.08 |  |  |  |  | N | N | N | N | 150 | 0.52 | 60 | 94668 | 97624 | 2576 | 15700 | 13 | 1 |  | 2021-07-10 20:39 | 1588 | 138 |  | 22 |  | * T/D FLUX 용탕부: 120 KG / 유탕부: 10KG 투입. * BUTT 타입롱노즐사용(일반타입.) | [14 empty] | 95.14 | 100 | 700 | 0 | 0 |  | 451 | 300 | Y | Y | 700 | 0 | 0 |  | 450 | 300 | Y | Y |  |  |  |  | Y |  |  | RB110.00 | H
A65648 | 2021-07-10 | 1 | C |  | 4 | A | SM48CH | 탄소강 | B | BM#1 | 1586 | 39 | 1609 | 1544 | 26 | 4900 |  | 3 | 0.18 | 16 |  | -1.82 | 1565 | 1602 | 0 | 123.3 |  | 11 | 48 | 95 | Y |  | 2021-07-10 20:25 | 74 | 1089 | 24 | 26 | 30 | 32 | 34 | 34 | 34 | 33 | 33 | 32 | 31 | 30 | 29 | 29 | 31 | 34 | 29 | 34 | -0.12 | Y | 40 | Y | -0.2 | [7 empty] | N | N | N | N | 180 | 0.48 | 60 | 84610 | 93504 | 4996 | 16090 | 03 | 2 |  | 2021-07-10 20:34 | 1565 | 95 |  | 31 |  | *전공정 요청으로 감속주입 (작업지연) *자동:1524℃ 수동:1524℃ | [14 empty] | 85.9 | 100 | 0 | 0 | 0 |  | 650 |  | Y | N | 0 | 0 | 0 |  | 651 |  | Y | N | N |  | Y |  |  |  |  | BT180180 | H
B65123 | 2021-07-10 | 2 | A |  | 2 | A | 20MNCRS5HM7 | 소입성보증강 | C1 | BM#2 | 1680 | 47 | 1661 | 1612 | 37 | 6900 |  | 1 | 0.26 | 20 |  | -2.4 | 1579 | 1650 | 1.25 | 19.64 | 0 | 18 | 80 | 58 | Y |  | 2021-07-10 21:28 | 72 | 1088 | 26 | 28 | 31 | 30 | 32 | 31 | 31 | 29 | 29 | 28 | 28 | 26 | 24 | 22 | 28 | 32 | 22 | 31 | -0.22 | Y | 45 | Y | -0.4 | [7 empty] | N | N | N | N | 140 | 0.48 | 65 | 94668 | 98257 | 493 | 15200 | 13 | 1 |  | 2021-07-10 21:36 | 1579 | 133 |  | 24 |  | *전공정 요청 20%이상감속 주입 이상공정등록 및 생관통보 301 ~304 401~404 | [14 empty] | 95.72 | 100 | 0 | 0 | 0 |  | 451 | 300 | Y | Y | 0 | 0 | 0 |  | 450 | 300 | Y | Y | [7 empty] | RB110.00 | H
A65649 | 2021-07-10 | 1 | A |  | 5 | A | SM48CH | 탄소강 | B | BM#1 | 1605 | 43 | 1595 | 1535 | 30 | 5700 |  | 3 | 0.19 | 16 |  | -1.63 | 1559 | 1592 | 0 | 155.47 |  | 20 | 50 | 66 | Y |  | 2021-07-10 21:36 | 68 | 1087 | 26 | 26 | 28 | 31 | 32 | 32 | 31 | 30 | 29 | 28 | 28 | 26 | 26 | 25 | 29 | 32 | 25 | 28 | -0.16 | Y | 45 | Y | -0.2 | [7 empty] | N | N | N | N | 170 | 0.48 | 65 | 101532 | 99877 | 4473 | 14720 | 03 | 2 |  | 2021-07-10 21:43 | 1559 | 97 |  | 24 |  | *전공정 요청으로 감속주입 (작업지연) | [14 empty] | 96.84 | 100 | 0 | 0 | 0 |  | 650 |  | Y | N | 0 | 0 | 0 |  | 651 |  | Y | N | N |  | Y |  |  |  |  | BT180180 | H
B65124 | 2021-07-10 | 2 | A |  | 3 | A | 20MNCRS5HM7 | 소입성보증강 | C1 | BM#2 | 1630 | 45 | 1658 | 1580 | 36 | 7700 |  | 1 | 0.25 | 18 |  | -2.66 | 1582 | 1653 | 0 | 14.13 | 0 | 32 | 29 | 58 | Y |  | 2021-07-10 22:22 | 75 | 1088 | 19 | 19 | 26 | 30 | 31 | 31 | 31 | 30 | 29 | 28 | 27 | 26 |  | 26 | 28 | 31 | 26 | 31 | -0.14 | Y | 35 | Y | -0.2 | [7 empty] | N | N | N | N | 130 | 0.52 | 58 | 94668 | 96745 | -845 | 13500 | 13 | 1 |  | 2021-07-10 22:24 | 1582 | 138 |  | 36 | [8 empty] | 7012D3B7F25A4C038A8780991B98B845 | 4A511AEE04DB4DC2ACEF57659BF8F6D8 | 43E7C01C045A4DC4ADE0B271952A6EB5 |  | 8968507C704D4404876A399B0028F2C9 | BE989091968E4FB6BA5AB16B3949B6EA | 9500EE2AC5AD422AA7F274DD5099A55B |  | 98.92 | 100 | 0 | 0 | 0 |  | 451 | 300 | Y | Y | 0 | 0 | 0 |  | 450 | 300 | Y | Y | [7 empty] | RB110.00 | H
A65650 | 2021-07-10 | 1 | A |  | 6 | A | SM48CH | 탄소강 | B | BM#1 | 1632 | 40 | 1602 | 1565 | 20 | 4100 |  | 3 | 0.19 | 16 |  | -1.86 | 1567 | 1602 | 0 | 132.9 |  | 29 | 9 | 66 | Y |  | 2021-07-10 22:26 | 76 | 1089 | 23 | 24 | 26 | 28 | 29 | 29 | 29 | 28 | 28 | 27 | 27 | 26 |  | 26 | 27 | 29 | 26 | 29 | -0.08 | Y | 35 | Y | -0.2 | [7 empty] | N | N | N | N | 210 | 0.52 | 57 | 101532 | 95784 | 4966 | 14390 | 03 | 2 |  | 2021-07-10 22:34 | 1567 | 103 |  | 39 | [16 empty] | 10153200 | 100 | 0 | 0 | 0 |  | 650 |  | Y | N | 0 | 0 | 0 |  | 651 |  | Y | N | N |  | Y |  |  |  |  | BT180180 | H
B65125 | 2021-07-10 | 2 | A | 연주종료 | 4 | B | 20MNCRS5HM7 | 소입성보증강 | C1 | BM#2 | 1633 | 45 | 1668 | 1570 | 39 | 7400 |  | 1 | 0.21 | 18 |  | -2.71 | 1584 | 1646 | 0 | 15.21 | 0 | 30 | 31 | 55 | Y |  | 2021-07-10 23:17 | 77 | 1089 | 32 | 24 | [11 empty] | 24 | 24 | 0 | 0 | 0 | 0 |  | 0 | Y | -0.33 | [7 empty] | N | N | N | N | 120 | 0.35 | 58 | 97874 | 97660 | -110 | 2300 | 13 | 1 |  | 2021-07-10 23:21 | 1584 | 140 |  | 41 |  | *전기로#2 전극봉 클램프 파손으로 종료: 01시12분 | 98C0A9AB46754C62BA62364DBF256D96 | C76ED3E2AB4C4E34B288CCC5413E1B93 |  |  |  |  | 641B99EBC8D846748F5B665C06A77A3A | C9F31FB4639C4A3EB30E83BA3E1EED85 |  |  | 0DC33E6866EC4D86A680589896C02FC7 | BFDC653B5772447FB82A22D9C8BF0AE1 |  |  | 100.08 | 100 | 0 | 3510 | 0 |  | 452 | 300 | Y | Y | 0 | 3440 | 0 |  | 450 | 300 | Y | Y | [7 empty] | RB110.00 | H
A65651 | 2021-07-10 | 1 | A |  | 7 | A | SM48CH | 탄소강 | B | BM#1 | 1615 | 41 | 1598 | 1544 | 24 | 4100 |  | 3 | 0.18 | 16 |  | -2.3 | 1552 | 1598 | 0 | 139.58 |  | 33 | 41 | 60 | Y |  | 2021-07-10 23:29 | 61 | 1099 | 24 | 23 | 22 | 23 | 23 | 23 | 23 | 23 | 23 | 22 | 21 | 20 |  | 20 | 22 | 23 | 20 | 23 | -0.05 | Y | 40 | Y | -0.2 | [7 empty] | N | N | N | N | 200 | 0.52 | 55 | 101532 | 92295 | 4455 | 15750 | 03 | 2 |  | 2021-07-10 23:38 | 1552 | 102 |  | 35 | [8 empty] | 966C9675F8F54396AA8CC2235203EE9A | 71F8A7A0B3694A08920EAA423E341D2E | 13FD0F5D55A344BEB92100938850ED80 |  | 6A0E3BE01B86423CB5C7A58B20C3D845 | 497B8640C0C042BB8301B2D0CA86956A | 8CD9C5742A06495EAF9EEF73B54CA85C |  | 10153200 | 100 | 0 | 0 | 0 |  | 650 |  | Y | N | 0 | 0 | 0 |  | 651 |  | Y | N | N |  | Y | N |  |  |  | BT180180 | H
A65652 | 2021-07-10 | 1 | A |  | 8 | A | SM48CH | 탄소강 | B | BM#1 | 1580 | 40 | 1597 | 1535 | 31 | 5500 |  | 3 | 0.18 | 16 |  | -2.07 | 1559 | 1597 | 0 | 8.96 |  | 11 | 49 | 61 | Y |  | 2021-07-11 00:27 | 68 | 1100 | 19 | 22 | 26 | 29 | 30 | 30 | 30 | 30 | 29 | 29 | 29 | 27 |  | 27 | 28 | 30 | 27 | 30 | -0.09 | Y | 35 | Y | -0.4 | [7 empty] | N | N | N | N | 190 | 0.52 | 58 | 84610 | 98265 | 4985 | 15330 | 03 | 2 |  | 2021-07-11 00:38 | 1559 | 99 |  | 34 | [16 empty] | 8461000 | 100 | 0 | 0 | 0 |  | 650 |  | Y | N | 0 | 0 | 0 |  | 651 |  | Y | N | N |  | Y | N |  |  |  | BT180180 | H
A65653 | 2021-07-10 | 1 | A |  | 9 | A | SM48CH | 탄소강 | B | BM#1 | 1602 | 38 | 1597 | 1539 | 27 | 4600 |  | 3 | 0.19 | 11 |  | -2.19 | 1559 | 1592 | 0 | 68.21 |  | 20 | 51 | 62 | Y |  | 2021-07-11 01:26 | 68 | 1099 | 26 | 25 | 25 | 27 | 28 | 29 | 28 | 28 | 28 | 27 | 27 | 26 | 26 | 26 | 27 | 29 | 26 | 28 | -0.05 | Y | 35 | Y | 0 |  |  |  | 1.08 |  |  |  | N | N | N | N | 180 | 0.5 | 61 | 101532 | 96581 | 4969 | 15340 | 03 | 2 |  | 2021-07-11 01:34 | 1559 | 100 |  | 35 |  | *전공정 진공미달 16분 → 10분(설비오류) - 수소측정 : PH2 2.57, 측정값 PPM 1.08 | [14 empty] | 10153200 | 100 | 0 | 0 | 0 |  | 650 |  | Y | N | 0 | 0 | 0 |  | 651 |  | Y | N | N |  | Y | N |  |  |  | BT180180 | H
A65654 | 2021-07-10 | 1 | A |  | 10 | A | SM48CH | 탄소강 | B | BM#1 | 1586 | 42 | 1605 | 1526 | 31 | 5400 |  | 3 | 0.18 | 17 |  | -2.42 | 1554 | 1605 | 0 | 15.44 |  | 29 | 10 | 53 | Y |  | 2021-07-11 02:32 | 63 | 1101 | 23 | 22 | 24 | 25 | 26 | 26 | 25 | 24 | 23 | 23 | 22 | 21 | 21 | 21 | 24 | 26 | 21 | 23 | -0.12 | Y | 40 | Y | 0 | [7 empty] | N | N | N | N | 170 | 0.48 | 59 | 84610 | 94027 | 4973 | 164300 | 03 | 2 |  | 2021-07-11 02:42 | 1554 | 98 |  | 32 |  | *전공정요청 감속주입(2기 합탕지원) | [14 empty] | 8461000 | 100 | 0 | 0 | 0 |  | 650 |  | Y | N | 0 | 0 | 0 |  | 651 |  | Y | N | N |  | Y |  |  |  |  | BT180180 | H
A65655 | 2021-07-10 | 1 | A |  | 11 | A | SM48CH | 탄소강 | B | BM#1 | 1599 | 40 | 1600 | 1533 | 29 | 5200 |  | 3 | 0.17 | 18 |  | -0.51 | 1589 | 1600 | 0 | 110.08 |  | 33 | 42 | 64 | Y |  | 2021-07-11 03:32 | 98 | 1101 | 20 | 23 | 27 | 29 | 30 | 29 | 29 | 28 | 27 | 26 | 26 | 25 | 25 | 25 | 27 | 30 | 25 | 29 | -0.12 | Y | 40 | Y | 0 | [7 empty] | N | N | N | N | 210 | 0.5 | 63 | 101532 | 99471 | 4979 | 15230 | 03 | 2 |  | 2021-07-11 03:41 | 1589 | 99 |  | 33 | [16 empty] | 10153200 | 100 | 0 | 0 | 0 |  | 650 |  | Y | N | 0 | 0 | 0 |  | 651 |  | Y | N | N |  | Y |  |  |  |  | BT180180 | H
B65126 | 2021-07-10 | 2 | A | 연주시작 | 1 | A | SM50CM5 | 탄소강 | SM45C | BM#2 | 1652 | 47 | 1682 | 1581 | 40 | 7600 |  | 1 | 0.24 | 20 |  | -2.73 | 1577 | 1668 | 15.03 | 1.89 | 0 | 1 | 75 | 232 | Y |  | 2021-07-11 03:53 | 87 | 1099 | -365 | -292 | 36 | 28 | 31 | 35 | 37 | 39 | 39 | 39 | 38 | 37 |  | 37 | 36 | 39 | 37 | 39 | -0.08 |  | 20 | Y | -0.2 |  | 1.95 | 1.95 |  |  |  |  | Y | Y | N | M | 220 | 0.45 | 57 | 97387 | 88732 | 4318 | 15500 | 11 | 2 |  | 2021-07-11 03:56 | 1577 | 139 |  | 20 |  | *코너히터기 건조로 미적용 이상공정등록 및 생관통보 * BUTT 타입롱노즐사용(일반타입.) * T/D FLUX 용탕부: 120 KG / 유탕부: 10KG 투입. *시작 04시15분 | 3F7705084AB9441AAD1A811552E9F9AA | 7B4B82BE916F4C48886130E905FBD28F | 970C3517582340E5A3162F6191D2355D | [11 empty] | 104.6 | 0 | 1000 | 0 | 0 |  | 650 | 700 | N | Y | 1000 | 0 | 0 |  | 651 | 700 | N | Y | N |  | Y |  |  |  |  | RB120.00 | C
A65656 | 2021-07-10 | 1 | B |  | 12 | A | SM48CH | 탄소강 | B | BM#1 | 1614 | 50 | 1588 | 1555 | 28 | 5700 |  | 3 | 0.18 | 16 |  | -1.3 | 1563 | 1588 | 0 | 145.61 |  | 11 | 50 | 63 | Y |  | 2021-07-11 04:39 | 72 | 1100 | 22 | 22 | 25 | 28 | 30 | 30 | 30 | 30 | 29 | 27 | 26 | 26 | 25 | 25 | 28 | 30 | 25 | 30 | -0.11 | Y | 45 | Y | -0.2 | [7 empty] | N | N | N | N | 200 | 0.5 | 61 | 101532 | 100145 | 5005 | 15800 | 03 | 2 |  | 2021-07-11 04:48 | 1563 | 107 |  | 30 | [16 empty] | 96.93 | 100 | 0 | 0 | 0 |  | 650 |  | Y | N | 0 | 0 | 0 |  | 651 |  | Y | N | N |  | Y | N |  |  |  | BT180180 | H
B65127 | 2021-07-10 | 2 | B |  | 2 | A | SM50CM5 | 탄소강 | SM45C | BM#2 | 1572 | 67 | 1623 | 1534 | 42 | 8700 |  | 1 | 0.2 | 18 |  | -2.17 | 1553 | 1609 | 11.8 | 0 | 0 | 18 | 81 |  | Y |  | 2021-07-11 04:56 | 63 | 1099 | 34 | 31 | 29 | 28 | 27 | 26 | 24 | 23 | 22 | 19 | 18 | 16 | 13 | 13 | 24 | 29 | 13 | 0 | -0.32 |  | 50 | Y | -0.6 | [7 empty] | Y | Y | Y | Y | 220 | 0.47 | 61 | 91732 | 91861 | 5139 | 15800 | 11 | 2 |  | 2021-07-11 05:01 | 1553 | 133 |  | 16 |  | * EDGE HEATER 코일 건조로 미적용. 이상공정/생관통보 * 빈 L/D 중량이 맞지 않아 L/D 잔강이월 미실시 됨. | [14 empty] | 98.42 | 100 | 0 | 0 | 0 |  | 651 | 700 | N | Y | 0 | 0 | 0 |  | 650 | 700 | N | Y | N |  | N |  |  |  |  | RB110.00 | C
A65657 | 2021-07-10 | 1 | B |  | 13 | A | SM48CH | 탄소강 | B | BM#1 | 1627 | 38 | 1604 | 1539 | 26 | 5100 |  | 3 | 0.19 | 16 |  | -1.98 | 1567 | 1604 | 0 | 123.63 |  | 20 | 52 | 78 | Y |  | 2021-07-11 05:29 | 76 | 1100 | 23 | 23 | 24 | 27 | 29 | 30 | 30 | 30 | 30 | 29 | 30 | 30 |  | 30 | 28 | 30 | 29 | 30 | -0.05 | Y | 20 | Y | 0 | [7 empty] | N | N | N | N | 190 | 0.51 | 55 | 84610 | 89371 | 5029 | 15600 | 03 | 2 |  | 2021-07-11 05:38 | 1567 | 104 |  | 44 | [8 empty] | 58D88D32254D473596CD6801864CC0B0 | 33CA27B31EA245DB9A20E465CF773E13 | 33FC9C6B57344D59BFAA6F0F1D2AC962 |  | DB070A5DE36E4BA08508FA4CB1E453E0 | 85D9E5748EB24BCE90686502C9F61BA3 | 31C45B8357D84B45A6798B42F9DDCA99 |  | 8461000 | 100 | 0 | 0 | 0 |  | 650 |  | Y | N | 0 | 0 | 0 |  | 651 |  | Y | N | N |  | Y |  |  |  |  | BT180180 | H
B65128 | 2021-07-10 | 2 | B |  | 3 | A | SM50CM5 | 탄소강 | SM45C | BM#2 | 1621 | 42 | 1626 | 1559 | 27 | 5200 |  | 1 | 0.19 | 18 |  | 0 | 1550 | 1610 | 13.99 | 0 | 0 | 18 | 82 | -127 | Y |  | 2021-07-11 05:45 | 60 | 1098 | 11 | 12 | 16 | 19 | 20 | 20 | 20 | 19 | 18 | 17 | 16 | 14 | 12 | 12 | 17 | 20 | 12 | 20 | -0.2 | Y | 40 | Y | -0.4 | [7 empty] | Y | Y | Y | Y | 210 | 0.47 | 61 | 88891 | 90986 | 5014 | 14600 | 11 | 2 |  | 2021-07-11 05:50 | 1550 | 112 |  | 28 |  | * EDGE HEATER 코일 건조로 미적용. 이상공정/생관통보 | [14 empty] | 92.55 | 100 | 0 | 0 | 0 |  | 650 | 700 | N | Y | 0 | 0 | 0 |  | 650 | 700 | N | Y | N |  | Y |  |  |  |  | RB110.00 | C
A65658 | 2021-07-10 | 1 | B | TUNDISH교체전 | 14 | A | SM48CH | 탄소강 | B | BM#1 | 1626 | 39 | 1592 | 1555 | 27 | 4600 |  | 3 | 0.2 | 17 |  | -1.9 | 1554 | 1594 | 20.2 | 132.4 |  | 29 | 11 | 65 | Y |  | 2021-07-11 06:38 | 63 | 1100 | 28 | 27 | 26 | 26 | 26 | 26 | 25 | 24 | 25 | 24 | 23 |  |  | 23 | 25 | 26 | 23 | 26 | -0.07 | Y | 40 | Y | -0.2 | [7 empty] | N | N | N | N | 180 | 0.51 | 56 | 102816 | 92784 | 5016 | 2000 | 03 | 2 |  | 2021-07-11 06:55 | 1554 | 99 |  | 30 |  |  |  | E4A755959D9D40708E4EFA89F4786474 | F3896F3C82E24189AFFCE1E8486CA19B | B8E0495E1EFF4E4CB314694ADC4DA2D2 | [10 empty] | 105.34 | 100 | 0 | 3000 | 0 |  | 650 |  | Y | N | 0 | 3000 | 0 |  | 651 |  | Y | N | N |  | Y |  |  |  |  | BT180180 | H
B65129 | 2021-07-10 | 2 | B |  | 4 | A | SM50CM5 | 탄소강 | SM45C | BM#2 | 1591 | 43 | 1626 | 1542 | 33 | 6500 |  | 1 | 0.21 | 19 |  | -2.33 | 1563 | 1618 | 12.83 | 0 | 0 | 30 | 32 | 240 | Y |  | 2021-07-11 06:47 | 73 | 1098 | 10 | 20 | 25 | 28 | 29 | 29 | 29 | 27 | 26 | 25 | 24 | 22 | 20 | 20 | 24 | 29 | 20 | 29 | -0.22 | Y | 40 | Y | -0.4 | [7 empty] | Y | Y | Y | Y | 200 | 0.47 | 65 | 95788 | 98892 | 4958 | 14900 | 11 | 2 |  | 2021-07-11 06:57 | 1563 | 114 |  | 28 | [16 empty] | 92.15 | 100 | 0 | 0 | 0 |  | 650 | 700 | Y | Y | 0 | 0 | 0 |  | 650 | 700 | Y | Y | N |  | Y |  |  |  |  | RB110.00 | C
B65130 | 2021-07-11 | 2 | B |  | 5 | A | SM50CM5 | 탄소강 | SM45C | BM#2 | 1669 | 44 | 1614 | 1550 | 30 | 5500 |  | 1 | 0.2 | 19 |  | -2.08 | 1557 | 1605 | 10.74 | 0 | 0 | 1 | 76 | 48 | Y |  | 2021-07-11 07:47 | 67 | 1098 | 18 | 20 | 22 | 23 | 24 | 24 | 23 | 22 | 21 | 20 | 19 | 17 | 15 | 15 | 21 | 24 | 15 | 0 | -0.22 | Y | 40 | Y | -0.4 | [7 empty] | Y | Y | Y | Y | 190 | 0.47 | 60 | 97932 | 91323 | 5027 | 15100 | 11 | 2 |  | 2021-07-11 07:55 | 1557 | 122 |  | 35 |  | *STR#2 머신쪽 과냉으로 핫스카핑을 위한 20%등록 생관통보 및 사무실 협의, 이상공정등록 | [14 empty] | 101.69 | 100 | 0 | 0 | 0 |  | 650 | 700 | Y | Y | 0 | 0 | 0 |  | 650 | 700 | Y | Y | N |  | Y |  |  |  |  | RB120.00 | C
A65659 | 2021-07-11 | 1 | B | TUNDISH교체 | 1 | A | AE1055M1 | 탄소강 | AE1055LS계 | BM#1 | 1645 | 37 | 1621 | 1572 | 28 | 4900 |  | 3 | 0 | 20 |  | -1.91 | 1569 | 1617 | 0 | 194.54 |  | 33 | 43 | 66 | N | 1 | 2021-07-11 07:52 | 83 | 1084 | -261 | 25 | 19 | 15 | 22 | 26 | 29 | 31 | 32 | 33 | 34 | 34 |  | 34 | 28 | 34 | 34 | 0 | 0 |  | 5 | Y | 0 |  | 3.19 | 3.02 | 3.02 |  |  |  | N | N | N | N | 210 | 0.47 | 64 | 101532 | 95060 | 6990 | 14500 | 06 | 1 |  | 2021-07-11 08:03 | 1569 | 106 |  | 33 |  | *T/D FLUX 유:10KG,용220KG *L/D강제개공으로 나탕주입ID:101.201 *첫Heat 수소측정치 OVER되어 이상재 등록및 생관통보-ID:101.102.201.202 *첫Heat 수소측정치 기준 OVER되어 이상재 등록및 생관통보 | [14 empty] | 99.59 | 100 | 1500 | 0 | 0 |  | 650 |  | Y | N | 1500 | 0 | 0 |  | 651 |  | Y | N | N |  |  | Y |  |  |  | BT180180 | H
B65131 | 2021-07-11 | 2 | B |  | 6 | A | SM50CM5 | 탄소강 | SM45C | BM#2 | 1654 | 42 | 1605 | 1560 | 34 | 5700 |  | 1 | 0.18 | 20 |  | -2.14 | 1552 | 1605 | 12.25 | 0 | 0 | 11 | 51 | 47 | Y |  | 2021-07-11 08:51 | 62 | 1072 | 13 | 13 | 16 | 19 | 20 | 20 | 19 | 19 | 18 | 18 | 17 | 16 | 15 | 13 | 17 | 20 | 13 | 19 | -0.16 | Y | 45 | Y | -0.4 | [7 empty] | Y | Y | Y | Y | 180 | 0.47 | 64 | 97212 | 97267 | 5083 | 16300 | 11 | 2 |  | 2021-07-11 08:50 | 1552 | 124 |  | 33 |  | *STR#2 머신쪽 과냉으로 핫스카핑을 위한 20%등록 생관통보 및 사무실 협의, 이상공정등록 | [14 empty] | 94.98 | 100 | 0 | 0 | 0 |  | 650 | 700 | Y | Y | 0 | 0 | 0 |  | 650 | 700 | Y | Y | N |  | Y |  |  |  |  | RB120.00 | C
A65660 | 2021-07-11 | 1 | B |  | 2 | A | AE1055M1 | 탄소강 | AE1055LS계 | BM#1 | 1623 | 42 | 1589 | 1557 | 26 | 4800 |  | 3 | 0.18 | 20 |  | -1.42 | 1550 | 1586 | 0 | 190.78 |  | 32 | 31 | 61 | Y |  | 2021-07-11 08:56 | 64 | 1094 | 32 | 26 | 23 | 21 | 20 | 19 | 18 | 18 | 18 | 18 | 18 | 17 |  | 17 | 20 | 23 | 17 | 18 | -0.13 |  | 45 | Y | -0.2 |  | 2.14 | 2.14 |  |  |  |  | N | N | N | N | 200 | 0.49 | 59 | 84610 | 94402 | 7598 | 14300 | 06 | 1 |  | 2021-07-11 09:03 | 1550 | 112 |  | 35 | [16 empty] | 83.48 | 100 | 0 | 0 | 300 |  | 650 |  | Y | N | 0 | 0 | 300 |  | 651 |  | Y | N | N |  |  | Y |  |  |  | BT180180 | H
A65661 | 2021-07-11 | 1 | B |  | 3 | A | AE1055M1 | 탄소강 | AE1055LS계 | BM#1 | 1669 | 42 | 1590 | 1584 | 20 | 3400 |  | 3 | 0.18 | 21 |  | -1.52 | 1545 | 1584 | 0 | 218.35 |  | 20 | 53 | 70 | Y |  | 2021-07-11 09:59 | 59 | 1099 | 17 | 17 | 17 | 18 | 19 | 19 | 19 | 18 | 18 | 17 | 17 | 17 |  | 17 | 18 | 19 | 17 | 19 | -0.06 | Y | 35 | Y | 0 | [7 empty] | N | N | N | N | 190 | 0.49 | 58 | 84610 | 90489 | 6211 | 14300 | 06 | 1 |  | 2021-07-11 10:07 | 1545 | 114 |  | 33 | [16 empty] | 86.78 | 100 | 0 | 0 | 0 |  | 650 |  | Y | N | 0 | 0 | 0 |  | 651 |  | Y | N | N |  |  | Y |  |  |  | BT180180 | H
B65132 | 2021-07-11 | 2 | B |  | 7 | A | SM50CM5 | 탄소강 | SM45C | BM#2 | 1649 | 43 | 1610 | 1560 | 35 | 5200 |  | 1 | 0.19 | 18 |  | -1.8 | 1551 | 1590 | 13.25 | 0 | 0 | 18 | 83 | 44 | Y |  | 2021-07-11 09:52 | 61 | 1098 | 12 | 12 | 16 | 19 | 21 | 22 | 22 | 22 | 21 | 20 | 19 | 18 | 17 | 15 | 19 | 22 | 15 | 22 | -0.17 | Y | 40 | Y | -0.4 | [7 empty] | Y | Y | Y | Y | 170 | 0.47 | 66 | 88649 | 98669 | 5081 | 15400 | 11 | 2 |  | 2021-07-11 09:55 | 1551 | 126 |  | 37 |  | *STR#2 머신쪽 과냉으로 핫스카핑을 위한 20%등록 생관통보 및 사무실 협의, 이상공정등록 | [14 empty] | 85.2 | 100 | 0 | 0 | 0 |  | 650 | 700 | Y | Y | 0 | 0 | 0 |  | 650 | 700 | Y | Y | N |  | Y |  |  |  |  | RB120.00 | C
A65662 | 2021-07-11 | 1 | B |  | 4 | A | AE1055M1 | 탄소강 | AE1055LS계 | BM#1 | 1627 | 43 | 1592 | 1556 | 28 | 4500 |  | 3 | 0.18 | 20 |  | -1.59 | 1553 | 1592 | 0 | 182.3 |  | 29 | 12 | 76 | Y |  | 2021-07-11 10:56 | 67 | 1103 | 16 | 18 | 21 | 23 | 23 | 23 | 24 | 23 | 23 | 22 | 22 | 22 | 22 | 22 | 22 | 24 | 22 | 23 | -0.07 | Y | 30 | Y | 0 | [7 empty] | N | N | N | N | 180 | 0.49 | 61 | 101532 | 96705 | 6845 | 15000 | 06 | 1 |  | 2021-07-11 11:07 | 1553 | 111 |  | 35 | 4 | [15 empty] | 97.91 | 100 | 0 | 0 | 0 |  | 650 |  | Y | N | 0 | 0 | 0 |  | 651 |  | Y | N | N |  |  | Y |  |  |  | BT180180 | H
B65133 | 2021-07-11 | 2 | B | TUNDISH교체전 | 8 | A | SM50CM5 | 탄소강 | SM45C | BM#2 | 1602 | 47 | 1618 | 1533 | 36 | 6700 |  | 1 | 0.19 | 20 |  | -2 | 1550 | 1605 | 12.35 | 0 | 0 | 30 | 33 | 39 | Y |  | 2021-07-11 11:04 | 60 | 1097 | 13 | 14 | 16 | 17 | 17 | 17 | 16 | 15 | 14 | 13 | 12 | 10 | 8 | 8 | 14 | 17 | 8 | 17 | -0.2 | Y | 45 | Y | -0.4 | [7 empty] | Y | N | N | M | 170 | 0.47 | 63 | 85908 | 94125 | 5025 | 3000 | 11 | 2 |  | 2021-07-11 11:08 | 1550 | 132 |  | 32 |  | *STR#2 머신쪽 과냉으로 핫스카핑을 위한 20%등록 생관통보 및 사무실 협의, 이상공정등록 | 234F1BA678044E299115D2364A1A8AD8 | 45810DA66ABE4D86B9BC4E5AAAE6B54D | 37632059510E4D9EAA2A066C52472788 | [11 empty] | 86.56 | 54.55 | 0 | 3000 | 0 |  | 650 | 700 | Y | Y | 0 | 3000 | 0 |  | 650 | 700 | Y | Y | N |  | Y |  |  |  |  | RB120.00 | C
A65663 | 2021-07-11 | 1 | B |  | 5 | A | AE1055M1 | 탄소강 | AE1055LS계 | BM#1 | 1640 | 47 | 1591 | 1581 | 22 | 4000 |  | 3 | 0.18 | 20 |  | -1.36 | 1553 | 1586 | 0 | 188.14 |  | 33 | 44 | 51 | Y |  | 2021-07-11 12:10 | 67 | 1090 | 21 | 21 | 28 | 31 | 33 | 33 | 32 | 32 | 31 | 31 | 30 | 30 | 29 | 29 | 30 | 33 | 29 | 31 | -0.09 | Y | 45 | Y | -0.2 | [7 empty] | N | N | N | N | 170 | 0.49 | 62 | 84610 | 94961 | 6939 | 13600 | 06 | 1 |  | 2021-07-11 12:18 | 1553 | 105 |  | 23 | [16 empty] | 82.99 | 100 | 0 | 0 | 0 |  | 650 |  | Y | N | 0 | 0 | 0 |  | 651 |  | Y | N | N |  |  | Y |  |  |  | BT180180 | H
B65134 | 2021-07-11 | 2 | B | TUNDISH교체 | 1 | A | AE8617HG | 소입성보증강 | C | BM#2 | 1643 | 65 | 1682 | 1563 | 42 | 9100 |  | 1 | 0.23 | 21 |  | -2.7 | 1598 | 1673 | 0 | 22.2 | 0 | 1 | 77 | 44 | Y |  | 2021-07-11 12:27 | 86 | 1075 | -306 | -111 | 24 | 19 | 24 | 28 | 30 | 31 | 30 | 29 | 28 |  |  | 28 | 23 | 31 | 28 | 0 | -0.2 |  | 15 | Y | -0.2 |  | 2.82 | 2.82 | 1.55 |  |  |  | N | N | N | N | 150 | 0.52 | 54 | 93071 | 92838 | 5712 | 15300 | 15 | 1 |  | 2021-07-11 12:30 | 1598 | 154 |  | 36 |  | * BUTT 타입롱노즐사용(일반타입.) * T/D FLUX 용탕부: 120 KG / 유탕부: 10KG 투입. * 첫 HEAT 수소 기준값 초과(10분) 이상공정 등록 및 생관통보 *STR#2 머신쪽 과냉으로 핫스카핑을 위한 20%등록 생관통보 및 사무실 협의, 이상공정등록 | [14 empty] | 94.39 | 45.45 | 700 | 0 | 0 |  | 411 | 300 | Y | Y | 700 | 0 | 0 |  | 410 | 300 | Y | Y | N | Y | [5 empty] | BT180180 | C
A65664 | 2021-07-11 | 1 | C |  | 6 | A | AE1055M1 | 탄소강 | AE1055LS계 | BM#1 | 1625 | 33 | 1586 | 1541 | 23 | 4400 |  | 3 | 0.18 | 20 |  | -1.45 | 1547 | 1582 | 0 | 215.71 |  | 32 | 32 | 75 | Y |  | 2021-07-11 13:09 | 61 | 1093 | 29 | 27 | 27 | 27 | 27 | 27 | 25 | 25 | 24 | 24 | 23 | 23 | 22 | 22 | 26 | 27 | 22 | 27 | -0.1 |  | 50 | Y | -0.2 | [7 empty] | N | N | N | N | 210 | 0.49 | 59 | 101532 | 96154 | 6446 | 14800 | 06 | 1 |  | 2021-07-11 13:19 | 1547 | 100 |  | 28 | [16 empty] | 98.43 | 100 | 0 | 0 | 0 |  | 650 |  | Y | N | 0 | 0 | 0 |  | 651 |  | Y | N | N |  |  | Y |  |  |  | BT180180 | H
B65135 | 2021-07-11 | 2 | C |  | 2 | A | AE8617HG | 소입성보증강 | C | BM#2 | 1635 | 52 | 1645 | 1568 | 44 | 7800 |  | 1 | 0.24 | 16 |  | -2.42 | 1584 | 1641 | 0 | 20.09 | 0 | 11 | 52 | 62 | Y |  | 2021-07-11 13:31 | 72 | 1091 | 24 | 26 | 27 | 28 | 28 | 27 | 26 | 25 | 23 | 22 | 20 | 18 | 15 | 15 | 24 | 28 | 15 | 0 | -0.29 | Y | 45 | Y | -0.6 | [7 empty] | N | N | N | N | 140 | 0.51 | 62 | 93071 | 98861 | 3089 | 14000 | 15 | 1 |  | 2021-07-11 13:32 | 1584 | 130 |  | 25 |  | *전공정 요청 감속주입 *STR#2 머신쪽 과냉으로 핫스카핑을 위한 20%등록 생관통보 및 사무실 협의, 이상공정등록 | [14 empty] | 91.25 | 27.27 | 0 | 0 | 0 |  | 411 | 300 | Y | Y | 0 | 0 | 0 |  | 410 | 300 | Y | Y | N | Y | [5 empty] | BT180180 | C
A65665 | 2021-07-11 | 1 | C |  | 7 | A | AE1055M1 | 탄소강 | AE1055LS계 | BM#1 | 1593 | 38 | 1580 | 1538 | 25 | 4800 |  | 3 | 0.17 | 20 |  | -1.44 | 1544 | 1579 | 0 | 132.85 |  | 20 | 54 | 57 | Y |  | 2021-07-11 14:05 | 58 | 1091 | 21 | 19 | 18 | 18 | 18 | 17 | 16 | 16 | 16 | 15 | 14 | 14 | 14 | 14 | 17 | 18 | 14 | 18 | -0.08 |  | 50 | Y | 0 | [7 empty] | N | N | N | N | 200 | 0.49 | 60 | 101532 | 94208 | 6442 | 15100 | 06 | 1 |  | 2021-07-11 14:13 | 1544 | 100 |  | 33 | [16 empty] | 100.33 | 100 | 0 | 0 | 0 |  | 650 |  | Y | N | 0 | 0 | 0 |  | 651 |  | Y | N | N |  |  | Y |  |  |  | BT180180 | H
B65136 | 2021-07-11 | 2 | C |  | 3 | A | AE8617HG | 소입성보증강 | C | BM#2 | 1630 | 40 | 1651 | 1555 | 34 | 6800 |  | 1 | 0.23 | 18 |  | -2.34 | 1578 | 1640 | 0 | 28.48 | 0 | 18 | 84 | 65 | Y |  | 2021-07-11 14:38 | 66 | 1085 | 12 | 13 | 21 | 25 | 26 | 26 | 25 | 24 | 23 | 21 | 19 | 17 | 15 | 12 | 21 | 26 | 12 | 0 | -0.31 | Y | 45 | Y | -0.6 | [7 empty] | N | N | N | N | 130 | 0.5 | 65 | 94935 | 101499 | 3151 | 15000 | 15 | 1 |  | 2021-07-11 14:46 | 1578 | 116 |  | 21 | 21 | *전공정 요청 감속주입 *STR#2 머신쪽 과냉으로 핫스카핑을 위한 20%등록 생관통보 및 사무실 협의, 이상공정등록 | [14 empty] | 90.89 | 41.18 | 0 | 0 | 0 |  | 411 | 300 | Y | Y | 0 | 0 | 0 |  | 410 | 300 | Y | Y | N | Y | [5 empty] | RB090.00 | C
A65666 | 2021-07-11 | 1 | C |  | 8 | A | AE1055M1 | 탄소강 | AE1055LS계 | BM#1 | 1620 | 39 | 1588 | 1537 | 27 | 4600 |  | 3 | 0.17 | 20 |  | -1.42 | 1549 | 1584 | 0 | 134.24 |  | 29 | 13 | 58 | Y |  | 2021-07-11 15:03 | 63 | 1090 | 12 | 12 | 17 | 20 | 21 | 22 | 21 | 21 | 21 | 21 | 20 | 20 | 20 | 20 | 19 | 22 | 20 | 21 | -0.02 | Y | 35 | Y | 0 | [7 empty] | N | N | N | N | 190 | 0.49 | 58 | 84610 | 92020 | 6230 | 15300 | 06 | 1 |  | 2021-07-11 15:13 | 1549 | 103 |  | 35 | [8 empty] | 030C6560E1B043A29D9841A5D8A593E4 | E81B12B9B78B424987CA89DE345695FA | 5F15302448174195AE2F3DA786D28AD5 |  | 866438D6288B42798F72FFA13BC3EAE0 | 6B121BC0109648BFA7DE01F5ADB25E76 | 8E80CCF1246C4D5D9E4E97758CF63BFB |  | 85.46 | 100 | 0 | 0 | 0 |  | 650 |  | Y | N | 0 | 0 | 0 |  | 651 |  | Y | N | N |  |  | Y |  |  |  | BT180180 | H
B65137 | 2021-07-11 | 2 | C |  | 4 | A | AE8617HG | 소입성보증강 | C | BM#2 | 1633 | 38 | 1643 | 1599 | 30 | 5800 |  | 1 | 0.19 | 18 |  | -2.41 | 1574 | 1640 | 1.35 | 20.84 | 0 | 30 | 34 | 61 | Y |  | 2021-07-11 15:40 | 62 | 1102 | 10 | 11 | 18 | 20 | 22 | 21 | 21 | 20 | 18 | 17 | 15 | 13 | 10 | 10 | 17 | 22 | 10 | 0 | -0.3 | Y | 40 | Y | -0.6 | [7 empty] | N | N | N | N | 120 | 0.5 | 60 | 94927 | 94797 | 3153 | 14300 | 15 | 1 |  | 2021-07-11 15:47 | 1574 | 120 |  | 24 |  | *전공정 요청 감속주입 *STR#2 머신쪽 과냉으로 핫스카핑을 위한 20%등록 생관통보 및 사무실 협의, 이상공정등록 | [6 empty] | DC87018874B745F9B8AC420D5F43C474 | 281FEF5DDBD54F2FAFED071D9A1468C9 | DA9B106B17514E8DA0A6C29EE4EA0F8D |  | F542D489AE3F46CEBD1410001F84E365 | FF5F605889FB49B5AB6960B74DD7389C | D61BE79A4FEF45329CBA003250F4B971 |  | 97.41 | 35.71 | 0 | 0 | 0 |  | 411 | 300 | Y | Y | 0 | 0 | 0 |  | 411 | 300 | Y | Y | N | Y | [5 empty] | RB085.00 | C
A65667 | 2021-07-11 | 1 | C |  | 9 | A | AE1055M1 | 탄소강 | AE1055LS계 | BM#1 | 1631 | 39 | 1594 | 1548 | 26 | 4500 |  | 3 | 0.17 | 20 |  | -1.45 | 1553 | 1590 | 0 | 134.81 |  | 33 | 45 | 50 | Y |  | 2021-07-11 16:09 | 67 | 1100 | 19 | 20 | 24 | 27 | 29 | 30 | 29 | 29 | 28 | 28 | 27 | 26 | 26 | 25 | 27 | 30 | 25 | 29 | -0.12 | Y | 40 | Y | -0.2 | [7 empty] | N | N | N | N | 180 | 0.49 | 62 | 101532 | 95501 | 6999 | 14600 | 06 | 1 |  | 2021-07-11 16:16 | 1553 | 99 |  | 29 | [16 empty] | 99.06 | 100 | 0 | 0 | 0 |  | 650 |  | Y | N | 0 | 0 | 0 |  | 651 |  | Y | N | N |  |  | Y |  |  |  | BT180180 | H
B65138 | 2021-07-11 | 2 | C |  | 5 | A | AE8617HG | 소입성보증강 | C | BM#2 | 1623 | 42 | 1644 | 1569 | 35 | 6900 |  | 1 | 0.26 | 16 |  | -2.55 | 1586 | 1647 | 1.8 | 20.12 | 0 | 1 | 78 | 44 | Y |  | 2021-07-11 16:46 | 74 | 1089 | 8 | 8 | 27 | 33 | 36 | 37 | 37 | 35 | 34 | 33 | 31 | 29 | 26 | 26 | 30 | 37 | 26 | 0 | -0.31 | Y | 35 | Y | -0.6 | [7 empty] | N | N | N | N | 110 | 0.5 | 61 | 101532 | 96996 | 3054 | 15100 | 15 | 1 |  | 2021-07-11 16:56 | 1586 | 112 |  | 19 |  | *전공정 요청 감속주입 *STR#2 머신쪽 과냉으로 핫스카핑을 위한 20%등록 생관통보 및 사무실 협의, 이상공정등록 | [14 empty] | 101.74 | 41.67 | 0 | 0 | 0 |  | 411 | 300 | Y | Y | 0 | 0 | 0 |  | 410 | 300 | Y | Y | N | Y | [5 empty] | BT180180 | H
A65668 | 2021-07-11 | 1 | C | TUNDISH교체전 | 10 | A | AE1055M1 | 탄소강 | AE1055LS계 | BM#1 | 1620 | 40 | 1596 | 1555 | 26 | 4200 |  | 3 | 0.17 | 20 |  | -1.36 | 1552 | 1585 | 0 | 134.38 |  | 32 | 33 | 64 | Y |  | 2021-07-11 17:24 | 66 | 1095 | 25 | 28 | 30 | 31 | 31 | 31 | 30 | 29 | 28 | 28 | 27 | 27 | 27 | 27 | 28 | 31 | 27 | 31 | -0.09 | Y | 45 | Y | 0 | [7 empty] | N | N | N | N | 170 | 0.46 | 65 | 86877 | 96373 | 6927 | 2000 | 06 | 1 |  | 2021-07-11 17:31 | 1552 | 86 |  | 17 |  | *전공정 요청으로 감속주입-정속주입 강종 (작업지연) 101~103.201~203 | 79C27BBE4FCD4A2DA6A3BE26D0226DCB | B8F22006F83E46AA88DDB2C94C35B5C5 | 1DDC80698310472892D87D82083B331D | [11 empty] | 84.02 | 100 | 0 | 3500 | 0 |  | 650 |  | Y | N | 0 | 3600 | 0 |  | 651 |  | Y | N | N |  |  | Y |  |  |  | BT180180 | H
B65139 | 2021-07-11 | 2 | C |  | 6 | A | AE8617HG | 소입성보증강 | C | BM#2 | 1610 | 50 | 1652 | 1550 | 40 | 8000 |  | 1 | 0.21 | 18 |  | -2.25 | 1584 | 1642 | 1.39 | 14.93 | 0 | 11 | 53 | 54 | Y |  | 2021-07-11 17:55 | 72 | 1098 | 22 | 27 | 34 | 36 | 37 | 37 | 36 | 35 | 34 | 32 | 31 | 29 | 27 | 24 | 32 | 37 | 24 | 0 | -0.29 | Y | 45 | Y | -0.6 | [7 empty] | N | N | N | N | 100 | 0.47 | 67 | 146350 | 100492 | 3108 | 16500 | 15 | 1 |  | 2021-07-11 18:01 | 1584 | 118 |  | 12 |  | *전공정 요청 감속주입 *연연주 혼탕부 성분확인 ID:307~309.407~409 *STR#2 머신쪽 과냉으로 핫스카핑을 위한 20%등록 생관통보 및 사무실 협의, 이상공정등록 | [14 empty] | 141.74 | 38.89 | 0 | 0 | 0 |  | 410 | 300 | Y | Y | 0 | 0 | 0 |  | 410 | 300 | Y | Y | N | Y | [5 empty] | RB085.00 | C
A65669 | 2021-07-11 | 1 | C | TUNDISH교체 | 1 | A | SCR420HCS | 소입성보증강 | C | BM#1 | 1618 | 42 | 1639 | 1561 | 33 | 6800 |  | 3 | 0.16 | 22 |  | -1.76 | 1594 | 1639 | 0 | 142.17 |  | 20 | 55 | 72 | Y |  | 2021-07-11 18:33 | 83 | 1103 | -379 | -6 | 12 | 12 | 18 | 23 | 26 | 27 | 28 | 28 | 29 | 29 |  | 29 | 23 | 29 | 29 | 0 | 0 |  | 5 | Y | 0 |  | 2.07 | 1.81 |  |  |  |  | N | N | N | N | 150 | 0.5 | 56 | 101532 | 95483 | 4317 | 14600 | 09 | 2 |  | 2021-07-11 18:40 | 1594 | 112 |  | 38 |  | *T/D FLUX 유:10,용:120kg | [14 empty] | 101.08 | 100 | 700 | 0 | 0 |  | 410 |  | Y | Y | 700 | 0 | 0 |  | 411 |  | Y | Y | N |  | Y |  |  |  |  | BT180180 | H
B65140 | 2021-07-11 | 2 | C |  | 7 | A | AE8617HS | 소입성보증강 | C | BM#2 | 1597 | 47 | 1674 | 1565 | 40 | 7700 |  | 1 | 0.24 | 19 |  | -2.87 | 1588 | 1662 | 0 | 21.44 | 0 | 38 | 1 | 26311 | Y |  | 2021-07-11 18:59 | 76 | 1090 | 22 | 21 | 28 | 31 | 32 | 32 | 30 | 28 | 27 | 26 | 24 | 23 | 21 | 21 | 27 | 32 | 21 | 0 | -0.27 | Y | 40 | Y | -0.4 |  |  |  | 1.17 |  |  |  | N | N | N | N | 150 | 0.5 | 60 | 39739 | 93868 | 4282 | 15700 | 15 | 1 |  | 2021-07-11 19:05 | 1588 | 121 |  | 15 |  | *전공정 요청 감속주입 *연연주 혼탕부 성분확인 ID:301.401 *대보수 첫HEAT *STR#2 머신쪽 과냉으로 핫스카핑을 위한 20%등록 생관통보 및 사무실 협의, 이상공정등록 | [14 empty] | 40.72 | 42.86 | 0 | 0 | 0 |  | 411 | 300 | N | Y | 0 | 0 | 0 |  | 410 | 300 | N | Y | N | Y | [5 empty] | RB100.00 | C
A65670 | 2021-07-11 | 1 | C |  | 2 | A | SCR420HCS | 소입성보증강 | C | BM#1 | 1609 | 42 | 1604 | 1553 | 37 | 7000 |  | 3 | 0.17 | 17 |  | -2.02 | 1581 | 1623 | 0 | 156.45 |  | 29 | 14 | 73 | Y |  | 2021-07-11 19:45 | 70 | 1097 | 27 | 26 | 29 | 29 | 30 | 29 | 29 | 28 | 27 | 27 | 26 |  |  | 26 | 28 | 30 | 26 | 29 | -0.11 | Y | 35 | Y | -0.2 | [7 empty] | N | N | N | N | 140 | 0.52 | 56 | 84610 | 95446 | 5004 | 15200 | 09 | 2 |  | 2021-07-11 19:58 | 1581 | 97 |  | 23 | [16 empty] | 84.48 | 100 | 0 | 0 | 0 |  | 410 |  | Y | Y | 0 | 0 | 0 |  | 411 |  | Y | Y | N |  | Y |  |  |  |  | BT180180 | H
B65141 | 2021-07-11 | 2 | C |  | 8 | A | AE8617HS | 소입성보증강 | C | BM#2 | 1604 | 37 | 1653 | 1599 | 29 | 5300 |  | 1 | 0.25 | 18 |  | -2.89 | 1579 | 1647 | 0 | 23.65 | 0 | 30 | 35 | 62 | Y |  | 2021-07-11 19:44 | 67 | 1106 | 19 | 19 | 24 | 26 | 27 | 27 | 27 | 26 | 25 | 24 | 22 | 21 |  | 21 | 24 | 27 | 21 | 27 | -0.17 | Y | 35 | Y | -0.2 | [7 empty] | N | N | N | N | 140 | 0.54 | 57 | 99824 | 96697 | 3000 | 14700 | 15 | 1 |  | 2021-07-11 19:50 | 1579 | 116 |  | 31 |  | *STR#2 머신쪽 과냉으로 핫스카핑을 위한 20%등록 생관통보 및 사무실 협의, 이상공정등록 | [14 empty] | 100.73 | 50 | 0 | 0 | 0 |  | 411 | 300 | Y | Y | 0 | 0 | 0 |  | 410 | 300 | Y | Y | N | Y | [5 empty] | RB100.00 | C
A65671 | 2021-07-11 | 1 | A |  | 3 | A | SCR420HCS | 소입성보증강 | C | BM#1 | 1646 | 41 | 1611 | 1579 | 30 | 5000 |  | 3 | 0.18 | 16 |  | -1.73 | 1580 | 1616 | 0 | 165.67 |  | 33 | 46 | 85 | Y |  | 2021-07-11 20:37 | 69 | 1092 | 26 | 24 | 25 | 25 | 26 | 25 | 25 | 25 | 24 | 24 | 24 | 24 |  | 24 | 25 | 26 | 24 | 25 | -0.02 | Y | 35 | Y | 0 | [7 empty] | N | N | N | N | 130 | 0.52 | 57 | 84610 | 93810 | 4540 | 14920 | 09 | 2 |  | 2021-07-11 20:45 | 1580 | 96 |  | 29 | [16 empty] | 86.03 | 100 | 0 | 0 | 0 |  | 410 |  | Y | Y | 0 | 0 | 0 |  | 411 |  | Y | Y | N |  | Y |  |  |  |  | BT180180 | H
B65142 | 2021-07-11 | 2 | A |  | 9 | A | AE8617HS | 소입성보증강 | C | BM#2 | 1632 | 41 | 1647 | 1604 | 32 | 6100 |  | 1 | 0.24 | 18 |  | -2.44 | 1581 | 1645 | 0 | 19.18 | 0 | 1 | 79 | 44 | Y |  | 2021-07-11 20:46 | 69 | 1092 | 16 | 20 | 28 | 31 | 32 | 32 | 31 | 30 | 29 | 27 | 25 | 23 |  | 23 | 28 | 32 | 23 | 0 | -0.26 | Y | 35 | Y | -0.4 | [7 empty] | N | N | N | N | 130 | 0.55 | 56 | 96384 | 99074 | 3026 | 15200 | 15 | 1 |  | 2021-07-11 20:53 | 1581 | 116 |  | 27 |  | *STR#2 머신쪽 과냉으로 핫스카핑을 위한 20%등록 생관통보 및 사무실 협의, 이상공정등록 | [14 empty] | 95.05 | 100 | 0 | 0 | 0 |  | 411 | 300 | Y | Y | 0 | 0 | 0 |  | 411 | 300 | Y | Y | N | Y | [5 empty] | RB085.00 | C
A65672 | 2021-07-11 | 1 | A |  | 4 | A | SCR420HCS | 소입성보증강 | C | BM#1 | 1640 | 41 | 1613 | 1588 | 30 | 5100 |  | 3 | 0.18 | 17 |  | -1.79 | 1578 | 1616 | 0 | 177.14 |  | 32 | 34 | 84 | Y |  | 2021-07-11 21:40 | 67 | 1105 | 22 | 22 | 24 | 25 | 26 | 26 | 25 | 24 | 24 | 23 | 23 | 22 | 22 | 22 | 24 | 26 | 22 | 24 | -0.1 | Y | 40 | Y | 0 | [7 empty] | N | N | N | N | 120 | 0.52 | 56 | 101532 | 95743 | 2407 | 15100 | 09 | 2 |  | 2021-07-11 21:48 | 1578 | 95 |  | 25 | [16 empty] | 100.83 | 100 | 0 | 0 | 0 |  | 410 |  | Y | Y | 0 | 0 | 0 |  | 411 |  | Y | Y | N |  | Y |  |  |  |  | BT180180 | H
B65143 | 2021-07-11 | 2 | A | TUNDISH교체전 | 10 | A | AE8617HS | 소입성보증강 | C | BM#2 | 1613 | 39 | 1642 | 1588 | 31 | 6400 |  | 1 | 0.34 | 18 |  | -2.6 | 1576 | 1642 | 0 | 15.85 | 0 | 11 | 54 | 36 | Y |  | 2021-07-11 21:39 | 64 | 1094 | 19 | 23 | 26 | 28 | 28 | 28 | 27 | 26 | 25 | 24 | 21 | 19 |  | 19 | 25 | 28 | 19 | 28 | -0.22 | Y | 40 | Y | -0.4 | [7 empty] | N | N | N | N | 120 | 0.55 | 56 | 112966 | 98647 | 2853 | 2000 | 15 | 1 |  | 2021-07-11 21:44 | 1576 | 118 |  | 31 |  | *TCM#2 냉각수 과냉으로 인한 핫스카핑 이상공정 등록후 삭제 불가능으로 생관에 연락해 핫스카핑 안해도된다고 전달함. (현재 제품 상태 양호함.) | 58E4909DB35C4287A7D42276ABBC031F | 662EB0F50E34451690C8B2A004DD2C89 | [12 empty] | 111.9 | 100 | 0 | 2500 | 0 |  | 411 | 300 | Y | Y | 0 | 2500 | 0 |  | 411 | 300 | Y | Y | N | Y | [5 empty] | BT180180 | H
A65673 | 2021-07-11 | 1 | A |  | 5 | A | SCR420HCS | 소입성보증강 | C | BM#1 | 1620 | 42 | 1614 | 1551 | 30 | 5900 |  | 3 | 0.19 | 16 |  | -1.75 | 1581 | 1614 | 0 | 161.71 |  | 20 | 56 | 58 | Y |  | 2021-07-11 22:34 | 70 | 1099 | 21 | 21 | 27 | 30 | 31 | 31 | 31 | 31 | 30 | 29 | 29 | 29 |  | 29 | 29 | 31 | 29 | 31 | -0.06 | Y | 35 | Y | 0 | [7 empty] | N | N | N | N | 110 | 0.52 | 61 | 152298 | 101037 | 5013 | 15720 | 09 | 2 |  | 2021-07-11 22:44 | 1581 | 96 |  | 29 |  | *유사강종 연연주 혼탕부 성분 확인 ID:107~109.207~209 | [14 empty] | 15229800 | 100 | 0 | 0 | 0 |  | 410 |  | Y | Y | 0 | 0 | 0 |  | 411 |  | Y | Y | N |  | Y |  |  |  |  | BT180180 | H
B65144 | 2021-07-11 | 2 | A | TUNDISH교체 | 1 | A | SRD1 | 합금강 | D4 | BM#2 | 1631 | 47 | 1692 | 1588 | 35 | 7500 |  | 1 | 0.24 | 25 |  | -2.8 | 1582 | 1673 | 30.76 | 0 | 0 | 38 | 2 | 31 | Y |  | 2021-07-11 22:46 | 89 | 1096 | -397 | -353 | 36 | 27 | 27 | 34 | 40 | 41 | 43 | 44 | 44 | 44 | 44 | 44 | 39 | 44 | 44 | 44 | 0 |  | 15 | Y | 0 | 1.1 | 2.47 | 2.41 |  |  |  |  | N | N | N | N | 220 | 0.47 | 61 | 96928 | 93463 | 687 | 15600 | 02 | 2 |  | 2021-07-11 22:49 | 1582 | 141 |  | 43 |  | * BUTT 타입롱노즐사용(일반타입.) * T/D FLUX 용탕부: 120 KG / 유탕부: 10KG 투입. *유탕구 1031 | [14 empty] | 102.52 | 100 | 700 | 0 | 0 |  | 650 | 600 | Y | N | 700 | 0 | 0 |  | 650 | 600 | Y | N | N | [6 empty] | RB170.00 | C
A65674 | 2021-07-11 | 1 | A | 유사강종연연주 | 6 | A | SCR420HON2 | 소입성보증강 | C | BM#1 | 1633 | 41 | 1625 | 1562 | 31 | 5300 |  | 3 | 0.19 | 19 |  | -1.86 | 1586 | 1625 | 0 | 191.49 |  | 29 | 15 | 63 | Y |  | 2021-07-11 23:37 | 75 | 1098 | 28 | 28 | 29 | 30 | 31 | 31 | 30 | 29 | 30 | 29 | 29 | 28 | 28 | 28 | 29 | 31 | 28 | 30 | -0.07 | Y | 45 | Y | 0 | [7 empty] | N | N | N | N | 100 | 0.48 | 62 | 50766 | 94251 | 4999 | 15220 | 09 | 2 |  | 2021-07-11 23:56 | 1586 | 97 |  | 28 |  | *유사강종 연연주 혼탕부 성분 확인 ID:101,201 *전공정요청 감속주입(전기로 간이보수) | [6 empty] | EC1B55E7F48E420EB1968E0ED91E24F7 | 96D2DBBCB7BA41D4B45B6C95D4F4FD23 | F85F28734F7A4753962C67EF081D7E30 |  | A2AB9B05A09740F9ACDDF6A93F2FB8C4 | D1CA230028994FC683F4431C5C42F199 | 9D95889AFEB9488C96E28CC057671F8D |  | 51.78 | 100 | 0 | 0 | 0 |  | 410 |  | Y | Y | 0 | 0 | 0 |  | 411 |  | Y | Y | N |  | Y |  |  |  |  | BT180180 | H
B65145 | 2021-07-11 | 2 | A |  | 2 | A | SRD1 | 합금강 | D4 | BM#2 | 1623 | 46 | 1639 | 1528 | 37 | 6900 |  | 1 | 0.21 | 15 |  | -2.8 | 1565 | 1623 | 15.64 | 0 | 0 | 30 | 36 | 41 | Y |  | 2021-07-11 23:46 | 72 | 1100 | 42 | 38 | 36 | 36 | 36 | 36 | 36 | 35 | 34 | 33 | 32 | 31 |  | 31 | 36 | 36 | 31 | 36 | -0.1 |  | 50 | Y | -0.2 | [7 empty] | N | N | N | N | 220 | 0.48 | 60 | 99955 | 92962 | 138 | 15800 | 02 | 2 |  | 2021-07-11 23:49 | 1565 | 133 |  | 44 | 14 | [7 empty] | 21C70732B6BE4AA3A56E38842E848B1C | 81A7C5AB125E4F6C800D12DF8B5385DD | DAE213185420444EA58DAC5002875A2B |  | DB0204B3EDAE4C80A690853BB5D81C01 | 150F9FA501954BFEA3274687E1538E2F | 0ACDDA3110F74B5F8BE8BB5BF9C1FE9C |  | 107.31 | 100 | 0 | 0 | 0 |  | 650 | 600 | Y | N | 0 | 0 | 0 |  | 650 | 600 | Y | N | N | [6 empty] | RB160.00 | C
A65675 | 2021-07-11 | 1 | A |  | 7 | A | SCR420HON2 | 소입성보증강 | C | BM#1 | 1632 | 44 | 1608 | 1562 | 37 | 6600 |  | 3 | 0.19 | 20 |  | -0.98 | 1586 | 1608 | 0 | 209.89 |  | 33 | 47 | 72 | Y |  | 2021-07-12 00:40 | 75 | 1100 | 26 | 25 | 29 | 31 | 32 | 32 | 31 | 30 | 29 | 28 | 28 | 27 | 27 | 26 | 29 | 32 | 26 | 26 | -0.12 | Y | 50 | Y | 0 | [7 empty] | N | N | N | N | 150 | 0.47 | 68 | 101532 | 102974 | 4976 | 16130 | 09 | 2 |  | 2021-07-12 00:56 | 1586 | 103 |  | 29 | [16 empty] | 94.36 | 100 | 0 | 0 | 0 |  | 410 |  | Y | Y | 0 | 0 | 0 |  | 411 |  | Y | Y | N |  | Y |  |  |  |  | BT180180 | H
B65146 | 2021-07-11 | 2 | A |  | 3 | A | SRD1 | 합금강 | D4 | BM#2 | 1638 | 47 | 1639 | 1531 | 41 | 7500 |  | 1 | 0.25 | 18 |  | -1.96 | 1565 | 1622 | 19.69 | 0 | 0 | 1 | 80 | 51 | Y |  | 2021-07-12 01:02 | 72 | 1099 | 29 | 33 | 39 | 42 | 44 | 45 | 45 | 45 | 44 | 43 | 42 | 41 | 40 | 39 | 41 | 45 | 39 | 45 | -0.15 | Y | 40 | Y | -0.2 | [7 empty] | N | N | N | N | 210 | 0.48 | 68 | 89520 | 103866 | -816 | 15400 | 02 | 2 |  | 2021-07-12 01:05 | 1565 | 130 |  | 30 | [16 empty] | 86.28 | 100 | 0 | 0 | 0 |  | 650 | 600 | Y | N | 0 | 0 | 0 |  | 650 | 600 | Y | N | N | [6 empty] | RB140.00 | C
A65676 | 2021-07-11 | 1 | A |  | 8 | A | SCR420HON2 | 소입성보증강 | C | BM#1 | 1639 | 41 | 1631 | 1577 | 31 | 5400 |  | 3 | 0.19 | 21 |  | -2.14 | 1580 | 1631 | 0 | 210.81 |  | 32 | 35 | 62 | Y |  | 2021-07-12 01:35 | 69 | 1099 | 25 | 25 | 29 | 31 | 32 | 32 | 32 | 32 | 31 | 30 | 30 | 30 | 30 | 30 | 30 | 32 | 30 | 32 | -0.05 | Y | 40 | Y | 0 | [7 empty] | N | N | N | N | 140 | 0.52 | 60 | 101532 | 101038 | 4962 | 16460 | 09 | 2 |  | 2021-07-12 01:55 | 1614 | 115 |  | 43 | [16 empty] | 96.93 | 100 | 0 | 0 | 0 |  | 410 |  | Y | Y | 0 | 0 | 0 |  | 411 |  | Y | Y | N |  | Y |  |  |  |  | BT180180 | H
B65147 | 2021-07-11 | 2 | A |  | 4 | A | SRD1 | 합금강 | D4 | BM#2 | 1589 | 40 | 1628 | 1607 | 32 | 5200 |  | 1 | 0.25 | 15 |  | -1.94 | 1565 | 1611 | 14.31 | 0 | 0 | 11 | 55 | 72 | Y |  | 2021-07-12 01:51 | 72 | 1101 | 36 | 33 | 32 | 33 | 33 | 33 | 32 | 31 | 30 | 29 | 28 | 27 | 25 | 25 | 31 | 33 | 25 | 33 | -0.16 | Y | 50 | Y | -0.4 | [7 empty] | N | N | N | N | 200 | 0.49 | 66 | 98644 | 102123 | -773 | 15200 | 02 | 2 |  | 2021-07-12 01:58 | 1565 | 132 |  | 50 | [16 empty] | 97 | 100 | 0 | 0 | 0 |  | 650 | 600 | Y | N | 0 | 0 | 0 |  | 650 | 600 | Y | N | N | [6 empty] | RB140.00 | C
A65677 | 2021-07-11 | 1 | A |  | 9 | A | SCR420HON2 | 소입성보증강 | C | BM#1 | 1628 | 43 | 1612 | 1564 | 36 | 6200 |  | 3 | 0.19 | 21 |  | -0.96 | 1588 | 1612 | 0 | 222.77 |  | 38 | 3 | 32 | Y |  | 2021-07-12 02:50 | 77 | 1097 | 29 | 30 | 32 | 33 | 33 | 34 | 32 | 32 | 31 | 31 | 30 | 30 | 31 | 31 | 31 | 34 | 30 | 32 | -0.02 | Y | 30 | Y | 0.2 | [7 empty] | N | N | N | N | 130 | 0.52 | 63 | 101532 | 102422 | 4978 | 14800 | 09 | 2 |  | 2021-07-12 03:06 | 1588 | 106 |  | 30 | [16 empty] | 94.54 | 100 | 0 | 0 | 0 |  | 410 |  | Y | Y | 0 | 0 | 0 |  | 411 |  | Y | Y | N |  | Y |  |  |  |  | BT180180 | H
B65148 | 2021-07-11 | 2 | A |  | 5 | B | SRD1 | 합금강 | D4 | BM#2 | 1632 | 40 | 1624 | 1576 | 34 | 6300 |  | 1 | 0.22 | 15 |  | -2.49 | 1562 | 1611 | 11.9 | 0 | 0 | 31 | 68 | 9281 | Y |  | 2021-07-12 03:07 | 69 | 1132 | 24 | 20 | 16 | 15 | 16 | 16 | 16 | 15 | 14 | 13 | 12 | 11 | 10 | 8 | 15 | 16 | 8 | 16 | -0.15 | Y | 55 | Y | -0.4 |  |  |  | 1.14 |  |  |  | N | N | N | N | 190 | 0.5 | 63 | 90612 | 100417 | 433 | 15300 | 02 | 2 |  | 2021-07-12 03:11 | 1562 | 126 |  | 40 |  | *중보수L/D | [14 empty] | 89.45 | 100 | 0 | 0 | 0 |  | 650 | 600 | Y | N | 0 | 0 | 0 |  | 650 | 600 | Y | N | N | [6 empty] | RB130.00 | C
A65678 | 2021-07-11 | 1 | A |  | 10 | A | SCR420HON2 | 소입성보증강 | C | BM#1 | 1622 | 42 | 1629 | 1569 | 34 | 6000 |  | 3 | 0.19 | 21 |  | -1.75 | 1587 | 1629 | 0 | 233.16 |  | 29 | 16 | 68 | Y |  | 2021-07-12 03:44 | 76 | 1101 | 28 | 28 | 27 | 28 | 29 | 29 | 29 | 28 | 28 | 27 | 27 | 26 | 26 | 26 | 28 | 29 | 26 | 29 | -0.07 | Y | 40 | Y | 0 | [7 empty] | N | N | N | N | 120 | 0.52 | 56 | 84610 | 96847 | 4953 | 15780 | 09 | 2 |  | 2021-07-12 03:59 | 1587 | 114 |  | 41 |  | *랜싱 | [14 empty] | 83.32 | 100 | 0 | 0 | 0 |  | 410 |  | Y | Y | 0 | 0 | 0 |  | 411 |  | Y | Y | N |  | Y |  |  |  |  | BT180180 | H
B65149 | 2021-07-11 | 2 | A |  | 6 | A | SCM440 | 합금강 | D | BM#2 | 1634 | 41 | 1630 | 1573 | 30 | 5500 |  | 1 | 0.23 | 15 |  | -2.27 | 1566 | 1617 | 0 | 20.2 | 0 | 30 | 37 | 54 | Y |  | 2021-07-12 04:06 | 70 | 1097 | 4 | 11 | 19 | 24 | 26 | 28 | 28 | 28 | 28 | 28 | 27 | 26 | 26 | 24 | 24 | 28 | 24 | 28 | -0.1 | Y | 40 | Y | -0.4 |  |  |  | 1.65 |  |  |  | Y | Y | Y | Y | 180 | 0.47 | 65 | 95712 | 98103 | -103 | 15200 | 02 | 2 |  | 2021-07-12 04:11 | 1566 | 127 |  | 46 | [16 empty] | 96.34 | 100 | 0 | 0 | 0 |  | 649 | 400 | Y | N | 0 | 0 | 0 |  | 651 | 400 | Y | N | N | [6 empty] | RB210.00 | C
A65679 | 2021-07-11 | 1 | B |  | 11 | A | SCR420HON2 | 소입성보증강 | C | BM#1 | 1607 | 40 | 1635 | 1562 | 30 | 5300 |  | 3 | 0.19 | 21 |  | -1.76 | 1590 | 1635 | 0 | 258.63 |  | 33 | 48 | 52 | Y |  | 2021-07-12 04:46 | 79 | 1100 | 25 | 26 | 30 | 33 | 35 | 34 | 32 | 32 | 33 | 33 |  |  |  | 33 | 32 | 35 | 32 | 33 | 0 | Y | 15 | Y | 0 | [7 empty] | N | N | N | N | 110 | 0.52 | 52 | 101532 | 85815 | 4985 | 14700 | 09 | 2 |  | 2021-07-12 05:09 | 1590 | 114 |  | 36 | [16 empty] | 112.75 | 100 | 0 | 0 | 0 |  | 410 |  | Y | Y | 0 | 0 | 0 |  | 411 |  | Y | Y | N |  | Y |  |  |  |  | BT180180 | H
B65150 | 2021-07-11 | 2 | B |  | 7 | A | SCM440 | 합금강 | D | BM#2 | 1632 | 42 | 1617 | 1532 | 36 | 7000 |  | 1 | 0.2 | 15 |  | -2.09 | 1563 | 1609 | 0 | 13.29 | 0 | 1 | 81 | 39 | Y |  | 2021-07-12 05:08 | 67 | 1098 | 23 | 22 | 23 | 24 | 26 | 26 | 26 | 26 | 25 | 24 | 23 | 22 | 21 | 21 | 24 | 26 | 21 | 26 | -0.11 | Y | 45 | Y | -0.2 |  |  |  | 0.74 |  |  |  | Y | Y | Y | Y | 170 | 0.48 | 64 | 94990 | 98079 | 821 | 14900 | 02 | 2 |  | 2021-07-12 05:11 | 1563 | 134 |  | 51 | [16 empty] | 96.39 | 100 | 0 | 0 | 0 |  | 649 | 400 | Y | N | 0 | 0 | 0 |  | 650 | 400 | Y | N | N | [6 empty] | RB230.00 | C
A65680 | 2021-07-11 | 1 | B |  | 12 | A | SCR420HON2 | 소입성보증강 | C | BM#1 | 1649 | 41 | 1632 | 1606 | 29 | 5000 |  | 3 | 0.2 | 21 |  | -1.72 | 1589 | 1632 | 0 | 233.48 |  | 32 | 36 | 49 | Y |  | 2021-07-12 05:48 | 78 | 1101 | 32 | 33 | 34 | 34 | 34 | 34 | 34 | 32 | 32 | 31 | 30 | 30 | 30 | 30 | 32 | 34 | 30 | 34 | -0.08 | Y | 50 | Y | 0 | [7 empty] | N | N | N | N | 100 | 0.5 | 61 | 101532 | 100011 | 5039 | 16200 | 09 | 2 |  | 2021-07-12 05:59 | 1589 | 102 |  | 28 |  | *전공정 작업지연 감속주입 | [14 empty] | 96.7 | 100 | 0 | 0 | 0 |  | 410 |  | Y | Y | 0 | 0 | 0 |  | 411 |  | Y | Y | N |  | Y |  |  |  |  | BT180180 | H
B65151 | 2021-07-11 | 2 | B | 잔강최소화전 | 8 | A | SCM440 | 합금강 | D | BM#2 | 1609 | 44 | 1640 | 1544 | 36 | 7100 |  | 1 | 0.25 | 17 |  | -2.02 | 1580 | 1630 | 0 | 16.84 | 0 | 11 | 56 | 36 | Y |  | 2021-07-12 06:10 | 84 | 1098 | 19 | 19 | 27 | 32 | 35 | 37 | 38 | 37 | 37 | 36 | 34 | 33 | 32 | 32 | 33 | 38 | 32 | 37 | -0.17 | Y | 35 | Y | -0.2 |  |  |  | 0.87 |  |  |  | N | N | N | N | 170 | 0.47 | 66 | 110252 | 99671 | -571 | 3000 | 02 | 2 |  | 2021-07-12 06:13 | 1580 | 139 |  | 55 | [16 empty] | 110.92 | 100 | 0 | 3100 | 0 |  | 649 | 400 | Y | N | 0 | 3100 | 0 |  | 650 | 400 | Y | N | N | [6 empty] | RB130.00 | C
B65152 | 2021-07-11 | 2 | B |  | 13 | A | SCR420HON2 | 소입성보증강 | C | BM#1 | 1630 | 37 | 1650 | 1576 | 28 | 5600 |  | 1 | 0.2 | 17 |  | -2.56 | 1573 | 1644 | 0 | 16.44 | 0 | 31 | 69 | 31 | Y |  | 2021-07-12 07:12 | 62 | 1097 | 28 | 28 | 29 | 30 | 30 | 29 | 28 | 27 | 25 | 24 | 23 | 22 | 20 | 19 | 26 | 30 | 19 | 28 | -0.22 | Y | 50 | Y | -0.2 | [7 empty] | N | N | N | N | 150 | 0.48 | 64 | 101532 | 97294 | -1444 | 15000 | 09 | 2 |  | 2021-07-12 07:15 | 1573 | 94 |  | 8 |  | *전공정 작업지연 감속주입 *전공정요청 L/D잔강 이월 안함-이상재등록 | [14 empty] | 106.09 | 100 | 0 | 0 | 0 |  | 410 |  | Y | Y | 0 | 0 | 0 |  | 411 |  | Y | Y | N | N | [5 empty] | BT180180 | H
A65682 | 2021-07-12 | 1 | B |  | 14 | A | SCR420HON2 | 소입성보증강 | C | BM#1 | 1646 | 39 | 1615 | 1567 | 28 | 5000 |  | 3 | 0.22 | 22 |  | -1.29 | 1582 | 1615 | 0 | 222.86 |  | 29 | 17 | 68 | Y |  | 2021-07-12 08:00 | 71 | 1085 | 15 | 15 | 23 | 27 | 29 | 30 | 30 | 29 | 29 | 27 | 27 | 27 | 27 | 28 | 27 | 30 | 27 | 29 | -0.02 | Y | 35 | Y | 0.2 | [7 empty] | N | N | N | N | 140 | 0.52 | 61 | 101532 | 105726 | 724 | 15400 | 09 | 2 |  | 2021-07-12 08:10 | 1582 | 97 |  | 25 |  | *전공정요청 L/D잔강 이월 안함-이상재등록 | [14 empty] | 95.51 | 100 | 0 | 0 | 0 |  | 410 |  | Y | Y | 0 | 0 | 0 |  | 411 |  | Y | Y | N |  |  |  | Y |  |  | BT180180 | H
A65681 | 2021-07-11 | 1 | B | 잔강최소화, 연주종료 | 9 | C | 27SICRMOV6M | 합금강 | C | BM#2 | 1385 | 61 | 1619 | 1573 | 42 | 8200 |  | 3 | 0.21 | 21 |  | -1.34 | 1583 | 1620 | 0 | 209.75 |  | 38 | 4 | 47 | Y |  | 2021-07-12 07:17 | 89 | 1100 | -170 | -4 | 23 | 25 | 26 | 26 | 26 | 26 | 25 | 25 | 24 | 23 | 22 | 21 | 18 | 26 | 21 | 26 | -0.11 | Y | 45 | Y | -0.2 |  |  |  | 0.77 |  |  |  | N | N | N | N | 220 | 0.43 | 67 | 112312 | 103095 | 2055 | 2000 | 02 | 2 |  | 2021-07-12 07:29 | 1583 | 168 |  | 68 |  | * 롱노즐 재사용 * 성분 C 급 발생 이상공정 등록 및 생관통보 * 연주 종료 : 09시 49분 | 4A7C8C9BBA6449EEAF049416E57DAB87 | BB4A7D3771354653993D727A9FBA0170 | DCDBF40F6A5047DDAA67C87DB4DD163D |  |  | EC5DAA621A2E43358E3839F62DE43A02 | 9570125CB7F24891B5F37BCA52C66F03 |  |  | D13C01EF17EF48658009E93D7285EBED | 4C6EBA20587A4EECAAB7889C32570F4B |  |  |  | 108.04 | 100 | 4500 | 2870 | 0 |  | 650 | 900 | Y | Y | 4500 | 2700 | 0 |  | 650 | 900 | Y | Y | Y | [5 empty] | Y | RB150.00 | C
A65683 | 2021-07-12 | 1 | B | TUNDISH교체전 | 15 | A | SCR420HON2 | 소입성보증강 | C | BM#1 | 1639 | 31 | 1612 | 1575 | 29 | 4400 |  | 3 | 0.22 | 21 |  | -1.72 | 1566 | 1609 | 0 | 279.55 |  | 33 | 49 | 68 | Y |  | 2021-07-12 09:00 | 55 | 1092 | 26 | 24 | 21 | 19 | 19 | 18 | 17 | 17 | 16 | 16 | 15 |  |  | 15 | 18 | 21 | 15 | 0 | -0.15 |  | 40 | Y | -0.2 | [7 empty] | N | N | N | N | 130 | 0.55 | 55 | 89431 | 94927 | 2973 | 2000 | 09 | 2 |  | 2021-07-12 09:10 | 1566 | 102 |  | 29 |  | *전공정요청 L/D잔강 이월 안함-이상재등록 |  | FEE2499D9BD5439EB6C460BADBC2E23E | 058E3882D2804D5DBAFD1D9433A6D6F4 | A02FF0C52257440E9B0C4F3F9538370A |  |  | F598EFE3622C4779931055527E719340 | 7FEC46F63974414F95618C57ED17762F | 352E54B8401246DA8E2F08EA65BB0688 |  | A3459BA6D00F44378DCF1D39D3740DE6 | 24CEA615691C4A85A71949AE9B094F85 | 746D8F3F90594F9AADE456D78F0EBD67 |  | 91.35 | 100 | 0 | 3000 | 0 |  | 410 |  | Y | Y | 0 | 3000 | 0 |  | 411 |  | Y | Y | N | [6 empty] | BT180180 | H
A65684 | 2021-07-12 | 1 | B | TUNDISH교체 | 1 | A | AE1055LS | 탄소강 | G-AE1055LS | BM#1 | 1614 | 41 | 1627 | 1558 | 30 | 5600 |  | 3 | 0.18 | 25 |  | -1.53 | 1574 | 1620 | 0 | 258.43 |  | 32 | 37 | 57 | Y |  | 2021-07-12 10:10 | 90 | 1096 | 22 | 42 | 26 | 25 | 25 | 31 | 36 | 37 | 37 | 39 | 41 | 42 | 42 | 43 | 36 | 43 | 43 | 42 | 0 |  |  | Y | 0.2 |  | 1.75 | 1.58 | [5 empty] | N | N | M | 210 | 0.44 | 62 | 84600 | 90807 | 7593 | 15400 | 1 | 1 |  | 2021-07-12 10:18 | 1574 | 116 |  | 35 |  | *T/D FLUX 유:10KG,용220KG *전기로 작업지연 감속주입 정속유지강종 감속주입 | [14 empty] | 8460000 | 100 | 1500 | 0 | 0 |  | 400 |  | Y | N | 1500 | 0 | 0 |  | 400 |  | Y | N | N |  |  | Y |  |  |  | BT180180 | H
A65685 | 2021-07-12 | 1 | B |  | 2 | A | AE1055LS | 탄소강 | G-AE1055LS | BM#1 | 1571 | 40 | 1613 | 1539 | 28 | 5500 |  | 3 | 0.2 | 25 |  | -1.8 | 1550 | 1604 | 0 | 266.58 |  | 16 | 1 | 19604 | Y |  | 2021-07-12 11:21 | 66 | 1112 | 20 | 44 | 34 | 28 | 24 | 22 | 42 | 32 | 29 | 39 | 26 | 42 | 30 | 29 | 32 | 42 | 26 | 0 | -0.8 | Y | 20 | Y | -0.2 | [8 empty] | N | N | Y | 200 | 0.45 | 64 | 84600 | 88779 | 7421 | 15700 | 1 | 1 |  | 2021-07-12 11:32 | 1550 | 103 |  | 27 |  | *전기로 작업지연 감속주입 정속유지강종 감속주입 | [14 empty] | 87.53 | 100 | 0 | 0 | 0 |  | 400 |  | Y | N | 0 | 0 | 0 |  | 400 |  | Y | N | N |  |  | Y |  |  |  | BT180180 | H
A65686 | 2021-07-12 | 1 | B |  | 3 | A | AE1055LS | 탄소강 | G-AE1055LS | BM#1 | 1620 | 40 | 1595 | 1568 | 32 | 4600 |  | 3 | 0.2 | 25 |  | -1.51 | 1541 | 1587 | 0 | 274.42 |  | 29 | 18 | 69 | Y |  | 2021-07-12 12:32 | 57 | 1087 | 43 | 21 | 22 | 25 | 28 | 28 | 28 | 27 | 27 | 27 | 27 | 26 | 25 | 25 | 26 | 28 | 25 | 28 | -0.07 | Y | 40 | Y | -0.2 | [8 empty] | N | N | Y | 190 | 0.52 | 60 | 101520 | 99129 | 7821 | 16000 | 1 | 1 |  | 2021-07-12 12:39 | 1541 | 101 |  | 22 | [16 empty] | 94.79 | 100 | 0 | 0 | 0 |  | 400 |  | Y | N | 0 | 0 | 0 |  | 400 |  | Y | N | N |  |  | Y |  |  |  | BT180180 | H
B65157 | 2021-07-12 | 2 | D | 연주시작 | 1 | A | SM45CM3 | 탄소강 | SM45C | BM#2 | 1619 | 49 | 1655 | 1557 | 37 | 7500 |  | 1 | 0.21 | 20 |  | -2.11 | 1579 | 1643 | 0 | 18.58 | 0 | 30 | 39 | 101 | Y |  | 2021-07-12 12:59 | 88 | 1091 | -314 | 34 | 40 | 36 | 40 | 42 | 43 | 44 | 43 | 43 | 42 | 40 | 38 | 38 | 41 | 44 | 38 | 43 | -0.24 |  | 25 | Y | -0.4 | 0.8 | 1.94 | 1.94 |  |  |  |  | Y | N | N | M | 220 | 0.44 | 63 | 101520 | 103095 | -1945 | 13600 | 08 | 1 |  | 2021-07-12 13:01 | 1579 | 109 |  | 12 |  | * BUTT 타입롱노즐사용(일반타입.) * T/D FLUX 용탕부: 120 KG / 유탕부: 10KG 투입. * 연주시작 : 13시 13분 * 후 HEAT L/D 강제개공 ID : 306, 406 * EDGE HEATER 코일 건조로 미적용. 이상공정등록 및 생관통보 | 721F0BB3461A4C7FBF177EC744F03C5F |  | B01A780CA1F145A989FEB57347E9B17D | [11 empty] | 99.77 | 100 | 1030 | 0 | 0 |  | 651 | 700 | N | Y | 1030 | 0 | 0 |  | 650 | 700 | N | Y | N |  | Y |  |  |  |  | BT180180 | H
A65687 | 2021-07-12 | 1 | D |  | 4 | A | AE1055LS | 탄소강 | G-AE1055LS | BM#1 | 1625 | 40 | 1597 | 1520 | 29 | 5500 |  | 3 | 0.2 | 25 |  | -1.37 | 1551 | 1593 | 0 | 254.16 |  | 33 | 50 | 83 | Y |  | 2021-07-12 13:37 | 67 | 1084 | 30 | 24 | 23 | 27 | 28 | 29 | 29 | 28 | 26 | 26 | 25 | 24 | 23 | 23 | 26 | 29 | 23 | 23 | -0.15 | Y | 40 | Y | 0 | [7 empty] | Y | N | N | Y | 180 | 0.45 | 64 | 101520 | 89763 | 7387 | 15500 | 1 | 1 |  | 2021-07-12 13:45 | 1551 | 91 |  | 18 |  | *전공정요청 감속주입(정속유지강종) | [14 empty] | 103.86 | 100 | 0 | 0 | 0 |  | 400 |  | Y | N | 0 | 0 | 0 |  | 400 |  | Y | N | N |  |  | Y |  |  |  | BT180180 | H
B65158 | 2021-07-12 | 2 | D |  | 2 | A | SM45CM3 | 탄소강 | SM45C | BM#2 | 1627 | 43 | 1625 | 1577 | 33 | 5800 |  | 1 | 0.26 | 18 |  | -2.33 | 1558 | 1617 | 0 | 26.3 | 0 | 1 | 83 | 70 | N | 1 | 2021-07-12 14:03 | 67 | 1094 | 35 | 35 | 35 | 36 | 35 | 34 | 33 | 32 | 31 | 30 | 28 | 26 |  | 26 | 32 | 36 | 26 | 35 | -0.25 | Y | 40 | Y | -0.4 | [7 empty] | Y | Y | Y | Y | 220 | 0.47 | 60 | 95303 | 91413 | 4837 | 14900 | 08 | 1 |  | 2021-07-12 14:04 | 1558 | 112 |  | 13 |  | * EDGE HEATER 코일 건조로 미적용. 이상공정등록 및 생관통보 * HEAT L/D 강제개공 ID : 301, 401 | [14 empty] | 98.66 | 100 | 0 | 0 | 0 |  | 650 | 700 | N | Y | 0 | 0 | 0 |  | 650 | 700 | N | Y | N |  | Y |  |  |  |  | RB180.00 | C
A65688 | 2021-07-12 | 1 | D |  | 5 | A | AE1055LS | 탄소강 | G-AE1055LS | BM#1 | 1590 | 40 | 1590 | 1532 | 28 | 5300 |  | 3 | 0.2 | 25 |  | -1.34 | 1540 | 1580 | 0 | 187.86 |  | 32 | 38 | 68 | Y |  | 2021-07-12 14:40 | 56 | 1082 | 28 | 28 | 26 | 26 | 26 | 25 | 24 | 23 | 22 | 22 | 22 | 21 | 20 | 20 | 24 | 26 | 20 | 26 | -0.12 |  | 50 | Y | -0.2 | [7 empty] | Y | N | N | Y | 170 | 0.51 | 59 | 84600 | 94577 | 7973 | 15400 | 1 | 1 |  | 2021-07-12 14:47 | 1540 | 95 |  | 19 | [16 empty] | 8460000 | 100 | 0 | 0 | 0 |  | 400 |  | Y | N | 0 | 0 | 0 |  | 400 |  | Y | N | N |  |  | Y |  |  |  | BT180180 | H
B65159 | 2021-07-12 | 2 | D |  | 3 | A | SM45CM3 | 탄소강 | SM45C | BM#2 | 1612 | 38 | 1619 | 1565 | 31 | 5200 |  | 1 | 0.21 | 16 |  | -2.31 | 1557 | 1606 | 0 | 20.32 | 0 | 11 | 58 | 59 | Y |  | 2021-07-12 14:49 | 66 | 1089 | 23 | 25 | 27 | 29 | 29 | 30 | 29 | 28 | 27 | 26 | 26 | 25 | 23 | 23 | 27 | 30 | 23 | 29 | -0.2 | Y | 35 | Y | -0.4 | [7 empty] | Y | Y | Y | Y | 210 | 0.47 | 64 | 92121 | 94179 | 5021 | 15400 | 08 | 1 |  | 2021-07-12 14:52 | 1557 | 111 |  | 28 |  | * EDGE HEATER 코일 건조로 미적용. 이상공정등록 및 생관통보 | [14 empty] | 92.82 | 100 | 0 | 0 | 0 |  | 650 | 700 | N | Y | 0 | 0 | 0 |  | 650 | 700 | N | Y | N |  | Y |  |  |  |  | RB135.00 | C
A65689 | 2021-07-12 | 1 | D |  | 6 | B | AE1055LS | 탄소강 | G-AE1055LS | BM#1 | 1601 | 41 | 1583 | 1535 | 30 | 6000 |  | 3 | 0.2 | 26 |  | -1.47 | 1534 | 1579 | 0 | 211.73 |  | 16 | 2 | 68 | Y |  | 2021-07-12 15:46 | 50 | 1090 | 24 | 24 | 25 | 24 | 23 | 21 | 21 | 26 | 25 | 33 |  |  |  | 33 | 25 | 33 | 33 | 24 | 0 |  |  | Y | 1.6 | [7 empty] | Y | N | N | Y | 210 | 0.52 | 50 | 84600 | 82430 | 7826 | 15200 | 1 | 1 |  | 2021-07-12 15:55 | 1534 | 95 |  | 14 |  | *대보수래들, 온도드랍 심해 25TON 이월. | [5 empty] | D439B6B8AA7E49A1B8FD4D223C334609 | 053B372B3C5C431DBDD284609DEE280B | 231291EB6FCF4A238052F236CFCBB529 |  | FD6AEF7CBD0E4B65830F2FF593CD6D2A | FFBE2DB519FB4CFBBC6DD06932B00D6A | A84B1A3730F94EB4A9B6F816CC0D4F3B |  |  | 78.48 | 100 | 0 | 0 | 0 |  | 400 |  | Y | N | 0 | 0 | 0 |  | 400 |  | Y | N | N |  |  | Y |  |  |  | BT180180 | H
B65160 | 2021-07-12 | 2 | D |  | 4 | A | SM45CM3 | 탄소강 | SM45C | BM#2 | 1631 | 38 | 1623 | 1567 | 30 | 5400 |  | 1 | 0.24 | 16 |  | -2.17 | 1563 | 1612 | 0 | 22.45 | 0 | 31 | 71 | 131 | Y |  | 2021-07-12 15:58 | 72 | 1099 | 21 | 28 | 33 | 35 | 36 | 36 | 35 | 35 | 33 | 33 | 32 | 31 | 29 | 28 | 32 | 36 | 28 | 35 | -0.18 | Y | 45 | Y | -0.2 | [7 empty] | Y | Y | Y | Y | 200 | 0.47 | 67 | 91522 | 98643 | 5107 | 14300 | 08 | 1 |  | 2021-07-12 16:06 | 1563 | 105 |  | 22 | [16 empty] | 87.58 | 100 | 0 | 0 | 0 |  | 650 | 700 | Y | Y | 0 | 0 | 0 |  | 650 | 700 | Y | Y | N |  | Y |  |  |  |  | RB085.00 | C
A65690 | 2021-07-12 | 1 | D |  | 7 | A | AE1055LS | 탄소강 | G-AE1055LS | BM#1 | 1639 | 40 | 1598 | 1560 | 20 | 3900 |  | 3 | 0.2 | 25 |  | -1.37 | 1549 | 1591 | 0 | 222.41 |  | 29 | 19 | 72 | Y |  | 2021-07-12 16:42 | 65 | 1089 | 38 | 42 | 25 | 30 | 32 | 33 | 33 | 32 | 32 | 31 | 31 | 31 |  | 31 | 33 | 33 | 31 | 32 | -0.03 | Y | 30 | Y | 0 | [7 empty] | Y | N | N | Y | 200 | 0.52 | 57 | 101520 | 88320 | 7830 | 16000 | 01 | 1 |  | 2021-07-12 16:48 | 1549 | 90 |  | 8 | [16 empty] | 104.39 | 100 | 0 | 0 | 0 |  | 400 |  | Y | N | 0 | 0 | 0 |  | 400 |  | Y | N | N |  |  | Y |  |  |  | BT180180 | H
B65161 | 2021-07-12 | 2 | D |  | 5 | A | SM45CM3 | 탄소강 | SM45C | BM#2 | 1633 | 40 | 1609 | 1581 | 28 | 4900 |  | 1 | 0.21 | 16 |  | -2.41 | 1553 | 1602 | 0 | 16.3 | 0 | 30 | 40 | 64 | Y |  | 2021-07-12 17:04 | 62 | 1100 | 27 | 26 | 25 | 25 | 25 | 23 | 23 | 21 | 20 | 19 | 18 | 16 | 12 | 12 | 21 | 25 | 12 | 25 | -0.24 |  | 55 | Y | -0.4 | [7 empty] | Y | Y | Y | Y | 190 | 0.47 | 64 | 94361 | 96004 | 4946 | 14300 | 08 | 1 |  | 2021-07-12 17:17 | 1553 | 103 |  | 25 | [16 empty] | 92.74 | 100 | 0 | 0 | 0 |  | 650 | 700 | Y | Y | 0 | 0 | 0 |  | 650 | 700 | Y | Y | N |  | Y |  |  |  |  | RB114.30 | C
A65691 | 2021-07-12 | 1 | D |  | 8 | A | AE1055LS | 탄소강 | G-AE1055LS | BM#1 | 1614 | 40 | 1594 | 1540 | 23 | 4500 |  | 3 | 0.2 | 25 |  | -1.2 | 1549 | 1586 | 0 | 210.15 |  | 33 | 51 | 61 | Y |  | 2021-07-12 17:37 | 65 | 1090 | 29 | 28 | 29 | 31 | 31 | 28 | 28 | 26 | 27 | 27 | 26 | 25 |  | 25 | 28 | 31 | 25 | 28 | -0.15 | Y | 40 | Y | -0.2 | [7 empty] | Y | N | N | Y | 190 | 0.51 | 55 | 84600 | 88773 | 7577 | 15900 | 01 | 1 |  | 2021-07-12 17:47 | 1549 | 89 |  | 12 | [16 empty] | 86.55 | 100 | 0 | 0 | 0 |  | 400 |  | Y | N | 0 | 0 | 0 |  | 400 |  | Y | N | N |  |  | Y |  |  |  | BT180180 | H
B65162 | 2021-07-12 | 2 | D |  | 6 | B | SM45CM3 | 탄소강 | SM45C | BM#2 | 1603 | 39 | 1617 | 1530 | 36 | 6100 |  | 1 | 0.23 | 16 |  | -2.14 | 1561 | 1605 | 0 | 15.39 | 0 | 1 | 84 | 71 | Y |  | 2021-07-12 18:05 | 70 | 1099 | 9 | 9 | 20 | 25 | 28 | 29 | 29 | 28 | 27 | 25 | 24 | 22 | 20 | 18 | 23 | 29 | 18 | 0 | -0.27 | Y | 40 | Y | -0.4 | [7 empty] | Y | Y | Y | Y | 180 | 0.47 | 66 | 95856 | 99421 | 5029 | 16100 | 08 | 1 |  | 2021-07-12 18:09 | 1561 | 109 |  | 29 | [16 empty] | 93.38 | 100 | 0 | 0 | 0 |  | 650 | 700 | Y | Y | 0 | 0 | 0 |  | 650 | 700 | Y | Y | N |  | Y |  |  |  |  | RB200.00 | C
A65692 | 2021-07-12 | 1 | D | TUNDISH교체전 | 9 | A | AE1055LS | 탄소강 | G-AE1055LS | BM#1 | 1660 | 40 | 1591 | 1568 | 23 | 3900 |  | 3 | 0.2 | 25 |  | -1.28 | 1552 | 1591 | 0 | 221.11 |  | 32 | 39 | 57 | Y |  | 2021-07-12 18:31 | 68 | 1087 | 26 | 28 | 29 | 31 | 32 | 31 | 30 | 29 | 29 | 28 | 26 | 27 | 28 | 28 | 29 | 32 | 26 | 29 | -0.2 | Y | 30 | Y | 0.2 | [7 empty] | Y | N | N | M | 180 | 0.49 | 66 | 99437 | 102481 | 7269 | 1500 | 01 | 1 |  | 2021-07-12 18:42 | 1552 | 94 |  | 14 |  | *전공정요청 감속주입(정속유지강종) ID: 101.102.201.202 | 9FEF78E8C5AA4D349BA67D8E6C2E9AA1 | 850256B0538049A097903CAEA4F667AB | CCFD262196724B2F8841015CB54DAFDC | [11 empty] | 90.03 | 100 | 0 | 3550 | 0 |  | 400 |  | Y | N | 0 | 3500 | 0 |  | 400 |  | Y | N | N |  |  | Y |  |  |  | BT180180 | H
B65163 | 2021-07-12 | 2 | D |  | 7 | A | SM45CB | 탄소강 | SM45C | BM#2 | 1591 | 32 | 1605 | 1544 | 28 | 5200 |  | 1 | 0.2 | 15 |  | -2.23 | 1550 | 1592 | 0 | 11.62 | 0 | 11 | 59 | 68 | Y |  | 2021-07-12 18:57 | 57 | 1100 | 12 | 10 | 10 | 16 | 16 | 16 | 15 | 14 | 13 | 13 | 12 | 10 | 9 | 9 | 13 | 16 | 9 | 16 | -0.16 | Y | 45 | Y | -0.2 | [7 empty] | Y | Y | Y | Y | 170 | 0.47 | 68 | 102144 | 100871 | -171 | 16200 | 08 | 1 |  | 2021-07-12 19:03 | 1550 | 115 |  | 45 | [16 empty] | 102.3 | 100 | 0 | 0 | 0 |  | 651 | 700 | N | N | 0 | 0 | 0 |  | 650 | 700 | N | N | N | [6 empty] | RB095.00 | C
A65693 | 2021-07-12 | 1 | D | TUNDISH교체 | 1 | A | P-AE1055LSM | 탄소강 | G-AE1055LS | BM#1 | 1617 | 41 | 1624 | 1543 | 34 | 6200 |  | 3 | 0.19 | 25 |  | -1.4 | 1575 | 1618 | 0 | 159.38 |  | 16 | 3 | 62 | Y |  | 2021-07-12 19:40 | 91 | 1099 | -272 | 23 | 17 | 22 | 29 | 33 | 34 | 34 | 36 | 37 | 37 | 38 |  | 38 | 31 | 38 | 38 | 0 | 0 |  |  | Y | 0.2 |  | 1.92 | 1.86 |  |  |  |  | N | Y | Y | N | 210 | 0.47 | 62 | 101532 | 94642 | 6458 | 14600 | 14 | 2 |  | 2021-07-12 19:47 | 1575 | 119 |  | 36 |  | *T/D FLUX 유:15KG 용:220KG | [14 empty] | 99.25 | 100 | 1500 | 0 | 0 |  | 400 |  | Y | N | 1500 | 0 | 0 |  | 401 |  | Y | N | N |  |  | Y |  |  |  | BT180180 | H
B65164 | 2021-07-12 | 2 | D |  | 8 | A | SM45CB | 탄소강 | SM45C | BM#2 | 1572 | 35 | 1606 | 1551 | 31 | 5600 |  | 1 | 0.24 | 16 |  | -2.14 | 1559 | 1610 | 0 | 18.09 | 0 | 31 | 72 | 53 | Y |  | 2021-07-12 20:21 | 66 | 1091 | 7 | 17 | 25 | 29 | 32 | 32 | 32 | 32 | 31 | 30 | 29 | 28 | 25 | 25 | 27 | 32 | 25 | 32 | -0.16 | Y | 45 | Y | -0.3 | [7 empty] | Y | Y | Y | Y | 170 | 0.47 | 68 | 143023 | 100668 | 1632 | 15700 | 08 | 1 |  | 2021-07-12 20:32 | 1559 | 108 |  | 29 |  | * 연연주 혼탕부 ID : 307, 308, 309, 407, 408, 409 *STR#2 위드롤 과압으로 S/R 재실행. | [14 empty] | 133.67 | 100 | 0 | 0 | 0 |  | 650 | 700 | N | N | 0 | 0 | 0 |  | 650 | 700 | N | N | N | [6 empty] | RB210.00 | C
A65694 | 2021-07-12 | 1 | A |  | 2 | A | P-AE1055LSM | 탄소강 | G-AE1055LS | BM#1 | 1634 | 40 | 1596 | 1559 | 21 | 4600 |  | 3 | 0.19 | 25 |  | -1.43 | 1547 | 1590 | 0 | 148.77 |  | 29 | 20 | 69 | Y |  | 2021-07-12 20:47 | 63 | 1111 | 36 | 34 | 29 | 24 | 22 | 21 | 22 | 21 | 21 | 20 | 20 | 19 | 19 | 19 | 23 | 29 | 19 | 21 | -0.18 |  | 55 | Y | 0 | [7 empty] | Y | Y | Y | Y | 200 | 0.48 | 63 | 84610 | 96237 | 7313 | 13700 | 14 | 2 |  | 2021-07-12 20:57 | 1547 | 112 |  | 33 | [16 empty] | 81.95 | 100 | 0 | 0 | 0 |  | 400 |  | Y | N | 0 | 0 | 0 |  | 401 |  | Y | N | N |  |  | Y |  |  |  | BT180180 | H
B65165 | 2021-07-12 | 2 | A |  | 9 | A | SM45C | 탄소강 | SM45C | BM#2 | 1605 | 34 | 1599 | 1541 | 31 | 5700 |  | 1 | 0.23 | 16 |  | -2.43 | 1556 | 1604 | 0 | 20.85 | 0 | 30 | 41 | 62 | Y |  | 2021-07-12 21:36 | 63 | 1090 | 22 | 22 | 27 | 30 | 31 | 31 | 30 | 30 | 29 | 28 | 27 | 26 | 25 | 23 | 28 | 31 | 23 | 30 | -0.18 | Y | 45 | Y | -0.4 | [7 empty] | Y | Y | Y | Y | 220 | 0.47 | 65 | 46184 | 96364 | 1186 | 15700 | 08 | 1 |  | 2021-07-12 21:41 | 1556 | 98 |  | 23 |  | * 연연주 혼탕부 ID : 301 401 | [14 empty] | 47.49 | 100 | 0 | 0 | 0 |  | 650 | 600 | Y | N | 0 | 0 | 0 |  | 650 | 600 | Y | N | N | [6 empty] | RB210.00 | C
A65695 | 2021-07-12 | 1 | A |  | 3 | A | P-AE1055LSM | 탄소강 | G-AE1055LS | BM#1 | 1570 | 42 | 1597 | 1533 | 33 | 5800 |  | 3 | 0.2 | 26 |  | -1.53 | 1550 | 1597 | 0 | 195.72 |  | 33 | 52 | 80 | Y |  | 2021-07-12 21:51 | 66 | 1088 | 19 | 14 | 19 | 20 | 21 | 22 | 22 | 21 | 20 | 21 | 21 | 21 | 21 | 21 | 20 | 22 | 20 | 21 | 0 | Y | 15 | Y | 0 | [7 empty] | Y | Y | Y | Y | 190 | 0.48 | 66 | 84610 | 95960 | 5640 | 14300 | 14 | 2 |  | 2021-07-12 22:00 | 1550 | 116 |  | 32 | [16 empty] | 82.19 | 100 | 0 | 0 | 0 |  | 400 |  | Y | N | 0 | 0 | 0 |  | 401 |  | Y | N | N |  |  | Y |  |  |  | BT180180 | H
B65166 | 2021-07-12 | 2 | A |  | 10 | A | SM45C | 탄소강 | SM45C | BM#2 | 1677 | 35 | 1622 | 1612 | 18 | 3100 |  | 1 | 0.26 | 15 |  | -3.04 | 1540 | 1599 | 0 | 18.11 | 0 | 1 | 85 | 74 | Y |  | 2021-07-12 22:39 | 47 | 1096 | 21 | 26 | 30 | 31 | 32 | 32 | 31 | 25 | 24 | 23 | 23 | 21 | 20 | 20 | 26 | 32 | 20 | 0 | -0.3 | Y | 40 | Y | -0.2 | [7 empty] | Y | Y | Y | Y | 210 | 0.47 | 64 | 97222 | 95782 | 968 | 15500 | 08 | 1 |  | 2021-07-12 22:48 | 1540 | 98 |  | 26 | [8 empty] | C59D85AB9C2A4306A84072640A8B0F37 | A0E126F4CDA942C4A14203F01BF67C8A | 0B824FAAAF68441183353046034002B7 |  | 607BDF08D6454B25B59935A420C325D0 | 6632D05FB7374E4092B16FF09594B8D2 | 47ED665A4B9A4167A116460789FB695B |  | 100.28 | 100 | 0 | 0 | 0 |  | 651 | 700 | Y | N | 0 | 0 | 0 |  | 651 | 700 | Y | N | N | [6 empty] | RB230.00 | C
A65696 | 2021-07-12 | 1 | A |  | 4 | A | P-AE1055LSM | 탄소강 | G-AE1055LS | BM#1 | 1588 | 41 | 1591 | 1521 | 32 | 5700 |  | 3 | 0.17 | 25 |  | -1.36 | 1550 | 1591 | 0 | 15.39 |  | 32 | 40 | 83 | Y |  | 2021-07-12 22:50 | 66 | 1090 | 16 | 15 | 19 | 21 | 22 | 22 | 21 | 21 | 22 | 21 | 20 | 19 | 20 | 20 | 20 | 22 | 19 | 22 | -0.09 | Y | 35 | Y | 0 | [7 empty] | Y | Y | Y | Y | 180 | 0.48 | 62 | 101532 | 94879 | 6271 | 14010 | 14 | 2 |  | 2021-07-12 22:59 | 1550 | 115 |  | 39 | [16 empty] | 99.64 | 100 | 0 | 0 | 0 |  | 400 |  | Y | N | 0 | 0 | 0 |  | 401 |  | Y | N | N |  |  | Y |  |  |  | BT180180 | H
B65167 | 2021-07-12 | 2 | A |  | 11 | A | SM45C | 탄소강 | SM45C | BM#2 | 1617 | 36 | 1628 | 1550 | 26 | 5100 |  | 1 | 0.23 | 15 |  | 0 | 1558 | 1609 | 0 | 16.5 | 0 | 11 | 60 | 72 | Y |  | 2021-07-12 23:40 | 65 | 1098 | 18 | 22 | 25 | 27 | 28 | 28 | 27 | 25 | 24 | 23 | 22 | 20 |  | 20 | 24 | 28 | 20 | 0 | -0.2 | Y | 40 | Y | -0.4 | [7 empty] | Y | Y | Y | Y | 200 | 0.47 | 64 | 95015 | 95136 | -36 | 16200 | 08 | 1 |  | 2021-07-12 23:44 | 1558 | 106 |  | 30 | [16 empty] | 99.7 | 100 | 0 | 0 | 0 |  | 650 | 700 | Y | N | 0 | 0 | 0 |  | 651 | 700 | Y | N | N | [6 empty] | RB250.00 | C
A65697 | 2021-07-12 | 1 | A |  | 5 | A | P-AE1055LSM | 탄소강 | G-AE1055LS | BM#1 | 1577 | 43 | 1592 | 1533 | 32 | 5700 |  | 3 | 0.17 | 25 |  | -1.21 | 1557 | 1592 | 0 | 180.81 |  | 16 | 4 | 53 | Y |  | 2021-07-12 23:56 | 73 | 1101 | 16 | 16 | 19 | 21 | 23 | 24 | 23 | 23 | 23 | 22 | 21 | 20 | 20 | 20 | 21 | 24 | 20 | 23 | -0.1 | Y | 40 | Y | 0 | [7 empty] | Y | Y | Y | Y | 170 | 0.48 | 65 | 101532 | 97011 | 5189 | 13930 | 14 | 2 |  | 2021-07-13 00:10 | 1557 | 113 |  | 37 |  | *랜싱 | [6 empty] | CA8110A7CFF04053B369185BC2B1E2AC | BA6BE0124B9D4A28981FFB8AC579DFB0 | A414C1E4A0B24CB2AC47539C0D26FA71 |  | E16452615CBF4C20A816C8F00C70C659 | 6C0BFE60F7BF435E8C887A684B02F0CD | 3659FFDA992143DEAF730924D1131652 |  | 97.63 | 100 | 0 | 0 | 0 |  | 400 |  | Y | N | 0 | 0 | 0 |  | 401 |  | Y | N | N |  |  | Y |  |  |  | BT180180 | H
B65168 | 2021-07-12 | 2 | A | 연주종료 | 12 | A | SM45C | 탄소강 | SM45C | BM#2 | 1642 | 41 | 1631 | 1537 | 31 | 5900 |  | 1 | 0.24 | 15 |  | -2.69 | 1567 | 1620 | 0 | 22.16 | 0 | 31 | 73 | 54 | Y |  | 2021-07-13 00:41 | 74 | 1102 | 17 | 17 | 22 | 27 | 29 | 30 | 30 | 30 | 29 | 28 | 26 | 25 | 20 | 20 | 26 | 30 | 20 | 30 | -0.25 | Y | 40 | Y | -0.5 | [7 empty] | N | N | N | N | 190 | 0.47 | 62 | 99862 | 93150 | 600 | 2000 | 08 | 1 |  | 2021-07-13 00:44 | 1567 | 111 |  | 34 |  | *빅사이즈후속 *빌렛생산 종료 : 02시33분 | A751ACF7F9694A95AD1EFC0E38C54F05 | 26428A2FD1914DD6A42F065A182DE543 |  |  |  |  | C0491528176940BFAABC54D46CE84754 | 03D2501A40C94BD1B7B051A888ECD672 |  |  | A376F99FA04D48AC8ACB8A573AF92454 | AAC42AC14B584A1185D6168EAEA47E5C |  |  | 106.29 | 100 | 0 | 3270 | 0 |  | 650 | 400 | Y | N | 0 | 3610 | 0 |  | 650 | 400 | Y | N | N | [6 empty] | RB150.00 | C
A65698 | 2021-07-12 | 1 | A |  | 6 | A | P-AE1055LSM | 탄소강 | G-AE1055LS | BM#1 | 1587 | 43 | 1588 | 1541 | 34 | 5900 |  | 3 | 0.18 | 25 |  | -1.4 | 1547 | 1588 | 0 | 202.89 |  | 29 | 21 | 56 | Y |  | 2021-07-13 00:59 | 63 | 1099 | 17 | 16 | 14 | 16 | 17 | 18 | 22 | 21 | 18 | 17 | 17 | 17 | 17 | 16 | 17 | 22 | 16 | 17 | -0.17 | Y | 35 | Y | -0.2 | [7 empty] | Y | Y | Y | Y | 210 | 0.48 | 64 | 101532 | 99319 | 6981 | 15250 | 14 | 2 |  | 2021-07-13 01:09 | 1547 | 120 |  | 39 |  | *수동온도 측정 1510, 자동온도계 1506 - 오차 9개 - 보조값 5없이 작업 | [14 empty] | 96.33 | 100 | 0 | 0 | 0 |  | 400 |  | Y | N | 0 | 0 | 0 |  | 401 |  | Y | N | N |  |  | Y |  |  |  | BT180180 | H
A65699 | 2021-07-12 | 1 | A |  | 7 | A | P-AE1055LSM | 탄소강 | G-AE1055LS | BM#1 | 1609 | 41 | 1597 | 1535 | 28 | 5000 |  | 3 | 0.18 | 26 |  | -1.61 | 1547 | 1597 | 0 | 188.33 |  | 33 | 53 | 47 | Y |  | 2021-07-13 02:07 | 63 | 1100 | 17 | 17 | 21 | 23 | 25 | 26 | 27 | 27 | 26 | 26 | 25 | 26 | 25 | 27 | 25 | 27 | 25 | 27 | 0 | Y | 30 | Y | 0.4 | [7 empty] | Y | Y | Y | Y | 200 | 0.48 | 61 | 101532 | 92120 | 6730 | 15920 | 14 | 2 |  | 2021-07-13 02:17 | 1547 | 113 |  | 38 | 17 | [15 empty] | 102.45 | 100 | 0 | 0 | 0 |  | 400 |  | Y | N | 0 | 0 | 0 |  | 401 |  | Y | N | N |  |  | Y |  |  |  | BT180180 | H
A65700 | 2021-07-12 | 1 | A |  | 8 | A | P-AE1055LSM | 탄소강 | G-AE1055LS | BM#1 | 1646 | 40 | 1593 | 1566 | 25 | 4300 |  | 3 | 0.18 | 26 |  | -1.55 | 1551 | 1596 | 0 | 224.41 |  | 32 | 41 | 65 | Y |  | 2021-07-13 03:14 | 67 | 1100 | 24 | 24 | 28 | 30 | 30 | 30 | 29 | 28 | 27 | 27 | 27 | 26 | 26 | 26 | 27 | 30 | 26 | 30 | -0.09 | Y | 45 | Y | 0 | [7 empty] | Y | Y | Y | Y | 190 | 0.48 | 63 | 84610 | 96173 | 6977 | 14020 | 14 | 2 |  | 2021-07-13 03:27 | 1551 | 111 |  | 33 | [16 empty] | 82.19 | 100 | 0 | 0 | 0 |  | 400 |  | Y | N | 0 | 0 | 0 |  | 401 |  | Y | N | N |  |  | Y |  |  |  | BT180180 | H
A65701 | 2021-07-12 | 1 | A |  | 9 | A | P-AE1055LSM | 탄소강 | G-AE1055LS | BM#1 | 1632 | 42 | 1580 | 1570 | 26 | 4700 |  | 3 | 0.19 | 26 |  | -0.82 | 1555 | 1580 | 0 | 252.68 |  | 16 | 5 | 56 | Y |  | 2021-07-13 04:14 | 71 | 1099 | 25 | 25 | 28 | 30 | 31 | 31 | 30 | 30 | 28 | 28 | 28 | 28 |  | 28 | 29 | 31 | 28 | 30 | -0.09 | Y | 35 | Y | 0 | [7 empty] | Y | Y | Y | Y | 180 | 0.48 | 62 | 101532 | 94449 | 6751 | 15300 | 14 | 2 |  | 2021-07-13 04:23 | 1555 | 118 |  | 39 | [16 empty] | 100.08 | 100 | 0 | 0 | 0 |  | 400 |  | Y | N | 0 | 0 | 0 |  | 401 |  | Y | N | N |  |  | Y |  |  |  | BT180180 | H
A65702 | 2021-07-12 | 1 | B |  | 10 | A | P-AE1055LSM | 탄소강 | G-AE1055LS | BM#1 | 1621 | 41 | 1589 | 1548 | 27 | 4800 |  | 3 | 0.18 | 26 |  | -1.16 | 1552 | 1589 | 0 | 23.4 |  | 29 | 22 | 52 | Y |  | 2021-07-13 05:24 | 68 | 1101 | 25 | 23 | 28 | 30 | 30 | 30 | 30 | 30 | 28 | 29 | 28 | 28 | 28 | 28 | 28 | 30 | 28 | 30 | -0.04 | Y | 45 | Y | 0 | [8 empty] | Y | Y | Y | 170 | 0.48 | 63 | 101532 | 97364 | 5386 | 16300 | 14 | 2 |  | 2021-07-13 05:33 | 1552 | 110 |  | 32 | 17 | [15 empty] | 97.25 | 100 | 0 | 0 | 0 |  | 400 |  | Y | N | 0 | 0 | 0 |  | 401 |  | Y | N | N |  |  | Y |  |  |  | BT180180 | H
B65173 | 2021-07-12 | 2 | B | 연주시작 | 1 | A | SM35CH | 탄소강 | B | BM#2 | 1597 | 42 | 1691 | 1558 | 36 | 7600 |  | 1 | 0.25 | 21 |  | -2.52 | 1581 | 1658 | 17.22 | 0 | 0 | 30 | 43 | 36 | Y |  | 2021-07-13 06:17 | 80 | 1097 | -357 | -333 | 35 | 26 | 30 | 34 | 36 | 37 | 37 | 37 | 37 | 35 | 33 | 33 | 34 | 37 | 33 | 37 | -0.13 |  | 25 | Y | -0.4 |  | 2.31 | 2.31 |  |  |  |  | N | N | N | N | 220 | 0.48 | 63 | 93071 | 93150 | 6700 | 15700 | 18 | 2 |  | 2021-07-13 06:25 | 1581 | 117 |  | 16 |  | * BUTT 타입롱노즐사용(일반타입.) * T/D FLUX 용탕부: 120 KG / 유탕부: 10KG 투입. * 연주시작: 06시 37분 * EDGE HEATER 코일 건조로 미적용. | [6 empty] | 385641FDB835428DBD5A7F218339D792 | FDBF72E1AAF64E18934A04B633BDACC2 | D5CF5B3030CD4CDAA0BDC579314BAF17 |  | 86102B3714C94B67B3EA38D6DAE7FB1F | 04045629C0E54A2FACA96930821AB95B | D00F5A9203F549C08E4129D2AEAD016A |  | 92.89 | 100 | 1000 | 0 | 0 |  | 651 | 400 | N | N | 1000 | 0 | 0 |  | 651 | 400 | N | N | N | [6 empty] | BT180180 | H
A65703 | 2021-07-12 | 1 | B |  | 11 | A | P-AE1055LSM | 탄소강 | G-AE1055LS | BM#1 | 1641 | 42 | 1580 | 1563 | 24 | 4200 |  | 3 | 0.2 | 25 |  | -1.21 | 1552 | 1589 | 0 | 222.29 |  | 33 | 54 | 54 | Y |  | 2021-07-13 06:22 | 68 | 1098 | 27 | 25 | 27 | 28 | 28 | 26 | 25 | 25 | 26 | 26 | 25 | 25 |  | 25 | 26 | 28 | 25 | 26 | -0.03 | Y | 40 | Y | 0 | [8 empty] | Y | Y | Y | 210 | 0.48 | 62 | 84610 | 93853 | 6997 | 15100 | 14 | 2 |  | 2021-07-13 06:32 | 1552 | 115 |  | 39 | [16 empty] | 8461000 | 100 | 0 | 0 | 0 |  | 400 |  | Y | N | 0 | 0 | 0 |  | 401 |  | Y | N | N |  |  | Y |  |  |  | BT180180 | H
B65174 | 2021-07-12 | 2 | B |  | 2 | A | SM35CH | 탄소강 | B | BM#2 | 1611 | 41 | 1635 | 1555 | 30 | 6000 |  | 1 | 0.17 | 17 |  | -2.55 | 1558 | 1616 | 13.47 | 0 | 0 | 1 | 87 | 42 | Y |  | 2021-07-13 07:19 | 57 | 1100 | 27 | 25 | 23 | 22 | 21 | 20 | 18 | 17 | 15 | 13 | 10 | 7 |  | 7 | 18 | 23 | 7 | 0 | -0.36 |  | 45 | Y | -0.6 | [7 empty] | N | N | N | N | 220 | 0.51 | 56 | 93071 | 90360 | 8540 | 15400 | 18 | 2 |  | 2021-07-13 07:21 | 1558 | 106 |  | 18 |  | * EDGE HEATER 코일 건조로 미적용. * T/D 온도 낮아 L/D 8.5 TON 내림 | [14 empty] | 94.01 | 100 | 0 | 0 | 0 |  | 650 | 400 | N | N | 0 | 0 | 0 |  | 651 | 400 | N | N | N | [6 empty] | BT180180 | C
A65704 | 2021-07-13 | 1 | B | 유사강종연연주 | 12 | A | AE1055LS | 탄소강 | G-AE1055LS | BM#1 | 1652 | 40 | 1583 | 1599 | 22 | 4100 |  | 3 | 0.21 | 25 |  | -1.34 | 1544 | 1585 | 0 | 331.05 |  | 32 | 42 | 51 | Y |  | 2021-07-13 07:36 | 60 | 1082 | 23 | 22 | 23 | 25 | 26 | 25 | 25 | 25 | 25 | 24 | 24 | 23 | 23 | 23 | 24 | 26 | 23 | 25 | -0.04 | Y | 45 | Y | 0 | [8 empty] | N | N | Y | 200 | 0.48 | 64 | 101520 | 99213 | 8737 | 15600 | 14 | 2 |  | 2021-07-13 07:46 | 1544 | 122 |  | 29 |  | *후 HEAT 주속범위 벗어나서 감속주입 정속유지강종 감속주입 *S/R기준변겅 재세팅 | [6 empty] | 5F53A5B00F924B48991329D2609D9711 | F2152E69CCAE4C4B85146D1D4487E96A | FC5BEFB272324A21ABC397F96768D2F2 |  | 0736A5A7A79E49ADB30535E9B47C4937 | E3AFADBDB20E434195C12DAD32BFCF79 | 62D5853A32F54DF5BC7DCADB66F86C23 |  | 95.59 | 100 | 0 | 0 | 0 |  | 400 |  | Y | N | 0 | 0 | 0 |  | 400 |  | Y | N | N |  |  | Y |  |  |  | BT180180 | H
B65175 | 2021-07-13 | 2 | B |  | 3 | A | SM35CH | 탄소강 | B | BM#2 | 1664 | 39 | 1633 | 1569 | 31 | 5500 |  | 1 | 0.21 | 17 |  | -2.57 | 1554 | 1615 | 12.64 | 0 | 0 | 11 | 62 | 57 | Y |  | 2021-07-13 08:17 | 53 | 1073 | 5 | 8 | 18 | 22 | 24 | 24 | 23 | 22 | 21 | 20 | 18 | 16 | 14 | 14 | 19 | 24 | 14 | 0 | -0.25 | Y | 40 | Y | -0.4 | [7 empty] | N | N | N | N | 210 | 0.52 | 61 | 101532 | 100559 | 1291 | 15300 | 18 | 2 |  | 2021-07-13 08:20 | 1554 | 100 |  | 16 |  | * EDGE HEATER 코일 건조로 미적용. | [14 empty] | 92.34 | 100 | 0 | 0 | 0 |  | 650 | 400 | N | N | 0 | 0 | 0 |  | 651 | 400 | N | N | N | [6 empty] | BT180180 | C
A65705 | 2021-07-13 | 1 | B |  | 13 | A | AE1055LS | 탄소강 | G-AE1055LS | BM#1 | 1617 | 49 | 1597 | 1542 | 35 | 4900 |  | 3 | 0.2 | 25 |  | -1.22 | 1554 | 1591 | 0 | 242.24 |  | 16 | 6 | 50 | Y |  | 2021-07-13 08:32 | 70 | 1096 | 20 | 20 | 21 | 21 | 21 | 22 | 23 | 24 | 24 | 23 | 22 | 23 |  | 23 | 22 | 24 | 22 | 23 | 0 | Y | 15 | Y | 0.2 | [8 empty] | N | N | Y | 190 | 0.52 | 57 | 101520 | 92993 | 7357 | 15200 | 14 | 2 |  | 2021-07-13 08:43 | 1554 | 126 |  | 40 |  | *Sample채취 ID:103.203 | [14 empty] | 100.51 | 100 | 0 | 0 | 300 |  | 400 |  | Y | N | 0 | 0 | 0 |  | 400 |  | Y | N | N |  |  | Y | Y |  |  | BT180180 | H
B65176 | 2021-07-13 | 2 | B |  | 4 | A | SM35CH | 탄소강 | B | BM#2 | 1612 | 41 | 1650 | 1528 | 36 | 7200 |  | 1 | 0.23 | 19 |  | -2.48 | 1573 | 1637 | 15.48 | 0 | 0 | 31 | 75 | 49 | Y |  | 2021-07-13 09:20 | 72 | 1103 | 10 | 26 | 35 | 39 | 40 | 40 | 40 | 39 | 38 | 37 | 35 | 32 |  | 32 | 34 | 40 | 32 | 40 | -0.23 | Y | 35 | Y | -0.6 | [7 empty] | N | N | N | N | 200 | 0.5 | 61 | 101532 | 98249 | 701 | 15400 | 18 | 2 |  | 2021-07-13 09:21 | 1573 | 104 |  | 16 | [16 empty] | 102.56 | 100 | 0 | 0 | 0 |  | 650 | 400 | Y | N | 0 | 0 | 0 |  | 650 | 400 | Y | N | N | [6 empty] | BT180180 | C
A65706 | 2021-07-13 | 1 | B |  | 14 | A | AE1055LS | 탄소강 | G-AE1055LS | BM#1 | 1608 | 43 | 1588 | 1534 | 37 | 5700 |  | 3 | 0.21 | 25 |  | -1.35 | 1550 | 1591 | 0 | 232.39 |  | 29 | 23 | 55 | Y |  | 2021-07-13 09:39 | 66 | 1092 | 21 | 21 | 22 | 23 | 25 | 25 | 24 | 25 | 23 | 22 | 21 | 22 |  | 22 | 23 | 25 | 21 | 25 | -0.13 | Y | 30 | Y | 0.1 | [8 empty] | N | N | Y | 180 | 0.52 | 59 | 101520 | 97012 | 7938 | 15700 | 14 | 2 |  | 2021-07-13 09:52 | 1550 | 110 |  | 30 | 16 | [15 empty] | 64.93 | 100 | 0 | 0 | 0 |  | 400 |  | Y | N | 0 | 0 | 0 |  | 400 |  | Y | N | N |  |  | Y |  |  |  | BT180180 | H
B65177 | 2021-07-13 | 2 | B |  | 5 | A | SM35CH | 탄소강 | B | BM#2 | 1642 | 41 | 1631 | 1545 | 35 | 6800 |  | 1 | 0.22 | 20 |  | -2.56 | 1565 | 1629 | 13.59 | 0 | 0 | 30 | 44 | 54 | Y |  | 2021-07-13 10:23 | 64 | 1075 | 27 | 28 | 30 | 31 | 32 | 32 | 31 | 30 | 29 | 27 | 25 | 23 | 20 | 20 | 28 | 32 | 20 | 0 | -0.3 | Y | 40 | Y | -0.6 | [7 empty] | N | N | N | N | 190 | 0.5 | 64 | 96216 | 101464 |  | 13900 | 18 | 2 |  | 2021-07-13 10:24 | 1565 | 104 |  | 15 | [16 empty] | 95.26 | 100 | 0 | 0 | 0 |  | 650 | 400 | Y | N | 0 | 0 | 0 |  | 650 | 400 | Y | N | N | [6 empty] | BT180180 | C
A65707 | 2021-07-13 | 1 | B |  | 15 | A | AE1055LS | 탄소강 | G-AE1055LS | BM#1 | 1604 | 53 | 1598 | 1525 | 37 | 7300 |  | 3 | 0.21 | 25 |  | -1.06 | 1565 | 1598 | 0 | 275.69 |  | 38 | 5 | 1409 | Y |  | 2021-07-13 10:55 | 81 | 1094 | 21 | 21 | 31 | 36 | 42 | 44 | 43 | 42 | 41 | 42 | 41 | 41 | 41 | 41 | 39 | 44 | 41 | 42 | -0.09 | Y | 35 | Y | 0 | [8 empty] | N | N | Y | 170 | 0.52 | 58 | 93060 | 95238 | 7012 | 15900 | 14 | 2 |  | 2021-07-13 11:05 | 1565 | 112 |  | 15 | [16 empty] | 91.06 | 100 | 0 | 0 | 0 |  | 400 |  | Y | N | 0 | 0 | 0 |  | 400 |  | Y | N | N |  |  | Y |  |  |  | BT180180 | H
B65178 | 2021-07-13 | 2 | B |  | 6 | A | SM35C | 탄소강 | B | BM#2 | 1612 | 38 | 1634 | 1561 | 28 | 5400 |  | 1 | 0.2 | 16 |  | -2.5 | 1566 | 1620 | 11.36 | 0 | 0 | 1 | 88 | 55 | Y |  | 2021-07-13 11:11 | 65 | 1096 | 16 | 18 | 22 | 24 | 25 | 25 | 24 | 23 | 21 | 20 | 18 | 16 | 13 | 13 | 21 | 25 | 13 | 0 | -0.3 | Y | 40 | Y | -0.6 | [7 empty] | Y | Y | Y | N | 180 | 0.48 | 62 | 94475 | 95972 | 428 | 14700 | 18 | 2 |  | 2021-07-13 11:17 | 1566 | 107 |  | 32 | [16 empty] | 97.7 | 100 | 0 | 0 | 0 |  | 649 | 400 | Y | N | 0 | 0 | 0 |  | 650 | 400 | Y | N | N | [6 empty] | RB200.00 | C
A65708 | 2021-07-13 | 1 | B |  | 16 | A | AE1055LS | 탄소강 | G-AE1055LS | BM#1 | 1627 | 47 | 1592 | 1545 | 24 | 4600 |  | 3 | 0.21 | 25 |  | -1.33 | 1554 | 1595 | 0 | 231.09 |  | 33 | 55 | 122 | Y |  | 2021-07-13 11:41 | 70 | 1097 | 38 | 38 | 32 | 30 | 31 | 29 | 29 | 29 | 29 | 28 | 25 | 28 |  | 28 | 30 | 32 | 25 | 29 | -0.17 | Y | 40 | Y | 0.6 | [8 empty] | N | N | Y | 210 | 0.52 | 55 | 93060 | 92277 | 7023 | 15500 | 14 | 2 |  | 2021-07-13 11:55 | 1554 | 111 |  | 28 | [16 empty] | 9306000 | 100 | 0 | 0 | 0 |  | 400 |  | Y | N | 0 | 0 | 0 |  | 400 |  | Y | N | N |  |  | Y |  |  |  | BT180180 | H
B65179 | 2021-07-13 | 2 | B |  | 7 | A | SM35C | 탄소강 | B | BM#2 | 1634 | 41 | 1628 | 1544 | 30 | 6000 |  | 1 | 0.2 | 16 |  | -2.41 | 1568 | 1620 | 11.23 | 0 | 0 | 11 | 63 | 51 | Y |  | 2021-07-13 12:13 | 67 | 1102 | 9 | 16 | 21 | 24 | 24 | 24 | 23 | 22 | 20 | 19 | 18 | 15 |  | 15 | 20 | 24 | 15 | 24 | -0.22 | Y | 40 | Y | -0.6 | [7 empty] | N | N | N | N | 170 | 0.48 | 63 | 89603 | 96872 | 278 | 15000 | 18 | 2 |  | 2021-07-13 12:17 | 1568 | 112 |  | 34 | [16 empty] | 92.18 | 100 | 0 | 0 | 0 |  | 651 | 400 | Y | N | 0 | 0 | 0 |  | 650 | 400 | Y | N | N | [6 empty] | RB120.00 | C
A65709 | 2021-07-13 | 1 | D |  | 17 | A | AE1055LS | 탄소강 | G-AE1055LS | BM#1 | 1597 | 42 | 1600 | 1531 | 28 | 5300 |  | 3 | 0.21 | 25 |  | -1.58 | 1545 | 1594 | 0 | 287.22 |  | 16 | 7 | 44 | Y |  | 2021-07-13 12:44 | 61 | 1106 | 26 | 28 | 27 | 25 | 24 | 23 | 23 | 22 | 24 | 24 | 25 | 25 |  | 25 | 25 | 27 | 22 | 25 | -0.2 | Y | 25 | Y | 0 | [8 empty] | N | N | Y | 200 | 0.52 | 56 | 101520 | 91362 | 7038 | 16000 | 14 | 2 |  | 2021-07-13 12:52 | 1545 | 110 |  | 22 |  | 래들미개공으로 강제개공실시 이상공정등록ID106.206 | [14 empty] | 103.22 | 100 | 0 | 0 | 0 |  | 400 |  | Y | N | 0 | 0 | 0 |  | 400 |  | Y | N | N |  |  | Y |  |  |  | BT180180 | H
B65180 | 2021-07-13 | 2 | D |  | 8 | A | SM35C | 탄소강 | B | BM#2 | 1602 | 36 | 1633 | 1553 | 26 | 5000 |  | 1 | 0.21 | 16 |  | -2.41 | 1570 | 1622 | 11.24 | 0 | 0 | 31 | 76 | 48 | Y |  | 2021-07-13 13:24 | 69 | 1095 | 13 | 21 | 25 | 28 | 29 | 30 | 30 | 29 | 28 | 27 | 25 | 23 | 22 | 22 | 25 | 30 | 22 | 0 | -0.23 | Y | 35 | Y | -0.2 | [7 empty] | N | N | N | N | 170 | 0.45 | 66 | 94632 | 94980 | 2520 | 15400 | 18 | 2 |  | 2021-07-13 13:26 | 1570 | 97 |  | 26 |  | * 전공정 요청으로 감속주입 | [14 empty] | 97.01 | 100 | 0 | 0 | 0 |  | 650 | 400 | Y | N | 0 | 0 | 0 |  | 650 | 400 | Y | N | N | [6 empty] | RB120.00 | C
A65710 | 2021-07-13 | 1 | D |  | 18 | A | AE1055LS | 탄소강 | G-AE1055LS | BM#1 | 1571 | 53 | 1583 | 1540 | 30 | 5500 |  | 3 | 0.21 | 26 |  | -1.06 | 1549 | 1585 | 0 | 264.57 |  | 29 | 24 | 47 | N | 1 | 2021-07-13 13:48 | 65 | 1103 | 23 | 22 | 26 | 27 | 28 | 27 | 26 | 28 | 28 | 27 | 25 | 23 | 23 | 22 | 25 | 28 | 22 | 28 | -0.12 | Y | 50 | Y | 0 | [7 empty] | Y | N | N | Y | 190 | 0.45 | 67 | 101520 | 97170 | 7480 | 15600 | 14 | 2 |  | 2021-07-13 13:57 | 1549 | 109 |  | 16 |  | *전공정요청 감속주입(정속유지강종) *래들미개공으로 강제개공실시 이상공정등록ID101.201 | [14 empty] | 96.55 | 100 | 0 | 0 | 0 |  | 400 |  | Y | N | 0 | 0 | 0 |  | 400 |  | Y | N | N |  |  | Y |  |  |  | BT180180 | H
B65181 | 2021-07-13 | 2 | D | TUNDISH교체전 | 9 | A | SM35C | 탄소강 | B | BM#2 | 1662 | 31 | 1627 | 1558 | 25 | 4900 |  | 1 | 0.23 | 16 |  | -2.58 | 1563 | 1617 | 16.93 | 0 | 0 | 30 | 45 | 57 | Y |  | 2021-07-13 14:30 | 62 | 1092 | 17 | 18 | 21 | 23 | 24 | 24 | 24 | 23 | 22 | 20 | 19 | 17 | 16 | 14 | 20 | 24 | 14 | 24 | -0.22 | Y | 45 | Y | -0.4 | [7 empty] | N | N | N | N | 220 | 0.43 | 68 | 106266 | 93584 | 16 | 2000 | 18 | 2 |  | 2021-07-13 14:32 | 1563 | 101 |  | 28 |  | * 전공정 요청으로 감속주입 0.40 이상공정 등록 및 생관통보 ID :304, 305, 306, 307, 404, 405, 406, 407 | D879872D681646CC9A817B7B1894E0C2 | 55437FF33EB545E0895FFD847AB75B37 | 35F50DF68DA649F6855B079108D59EBC | [11 empty] | 113.71 | 100 | 0 | 2800 | 0 |  | 650 | 400 | Y | N | 0 | 2570 | 0 |  | 650 | 400 | Y | N | N | [6 empty] | RB130.00 | C
A65711 | 2021-07-13 | 1 | D |  | 19 | A | AE1055LS | 탄소강 | G-AE1055LS | BM#1 | 1611 | 41 | 1596 | 1556 | 37 | 4800 |  | 3 | 0.2 | 25 |  | -1.35 | 1548 | 1588 | 0 | 223.04 |  | 38 | 6 | 54 | Y |  | 2021-07-13 14:50 | 64 | 1098 | 27 | 27 | 26 | 25 | 25 | 24 | 24 | 23 | 22 | 21 | 20 | 20 | 40 | 22 | 25 | 40 | 22 | 0 | -3.6 |  | 5 | Y | -3.6 | [7 empty] | Y | N | N | Y | 180 | 0.45 | 65 | 84600 | 91219 | 7981 | 16100 | 14 | 2 |  | 2021-07-13 14:59 | 1548 | 104 |  | 23 |  | *전공정요청 감속주입(정속유지강종) | [14 empty] | 85.28 | 100 | 0 | 0 | 0 |  | 400 |  | Y | N | 0 | 0 | 0 |  | 400 |  | Y | N | N |  |  | Y |  |  |  | BT180180 | H
A65712 | 2021-07-13 | 1 | D |  | 20 | A | AE1055LS | 탄소강 | G-AE1055LS | BM#1 | 1630 | 40 | 1586 | 1545 | 27 | 4900 |  | 3 | 0.2 | 25 |  | -0.98 | 1556 | 1586 | 0 | 209.01 |  | 33 | 56 | 63 | Y |  | 2021-07-13 15:48 | 72 | 1098 | 23 | 39 | 21 | 25 | 28 | 29 | 27 | 27 | 28 | 27 | 26 | 28 | 28 | 28 | 28 | 29 | 26 | 28 | 0 | Y | 25 | Y | 0 | [7 empty] | Y | N | N | Y | 170 | 0.52 | 62 | 101520 | 100026 | 7074 | 15800 | 14 | 2 |  | 2021-07-13 15:57 | 1556 | 108 |  | 31 | [16 empty] | 94 | 100 | 0 | 0 | 0 |  | 400 |  | Y | N | 0 | 0 | 0 |  | 400 |  | Y | N | N |  |  | Y |  |  |  | BT180180 | H
B65182 | 2021-07-13 | 2 | D | TUNDISH교체 | 1 | A | AE15B35C | 합금강 | 보론강 | BM#2 | 1560 | 46 | 1678 | 1541 | 40 | 8500 |  | 1 | 0.39 | 16 |  | -2.26 | 1578 | 1656 | 40.38 | 0 | 0 | 1 | 89 | 63 | Y |  | 2021-07-13 16:10 | 80 | 1099 | -331 | -170 | 30 | 21 | 22 | 27 | 29 | 32 | 33 | 33 | 32 | 31 | 29 | 29 | 29 | 33 | 29 | 0 | -0.2 |  | 20 | Y | -0.4 |  | 1.99 | 1.92 |  |  |  |  | N | N | N | N | 220 | 0.47 | 61 | 100302 | 94813 | 87 | 15900 | 17 | 1 |  | 2021-07-13 16:13 | 1578 | 125 |  | 23 |  | * T/D FLUX 용탕부: 220 KG / 유탕부: 10KG 투입. * BUTT 타입롱노즐사용(일반타입.) | [14 empty] | 10030200 | 100 | 750 | 0 | 0 |  | 300 | 400 | Y | Y | 730 | 0 | 0 |  | 300 | 400 | Y | Y | N | [6 empty] | RB100.00 | C
A65713 | 2021-07-13 | 1 | D |  | 21 | A | AE1055LS | 탄소강 | G-AE1055LS | BM#1 | 1634 | 41 | 1596 | 1568 | 21 | 4300 |  | 3 | 0.2 | 25 |  | -1.6 | 1548 | 1596 | 0 | 189.07 |  | 16 | 8 | 68 | Y |  | 2021-07-13 16:52 | 64 | 1098 | 27 | 25 | 23 | 22 | 22 | 21 | 21 | 20 | 34 | 41 | 28 | 20 |  | 20 | 25 | 41 | 20 | 0 | -2.1 | Y | 10 | Y | -1.6 | [7 empty] | Y | N | N | Y | 210 | 0.52 | 57 | 101520 | 92333 | 7967 | 15600 | 14 | 2 |  | 2021-07-13 17:00 | 1548 | 107 |  | 30 | [16 empty] | 10152000 | 100 | 0 | 0 | 0 |  | 400 |  | Y | N | 0 | 0 | 0 |  | 400 |  | Y | N | N |  |  | Y |  |  |  | BT180180 | H
B65183 | 2021-07-13 | 2 | D |  | 2 | A | AE15B35C | 합금강 | 보론강 | BM#2 | 1618 | 38 | 1626 | 1540 | 34 | 6700 |  | 1 | 0.31 | 16 |  | -2.73 | 1563 | 1624 | 25.35 | 0 | 0 | 11 | 64 | 91 | Y |  | 2021-07-13 17:09 | 65 | 1090 | 26 | 25 | 24 | 26 | 26 | 26 | 25 | 25 | 25 | 24 | 22 | 21 | 20 | 20 | 24 | 26 | 20 | 26 | -0.13 | Y | 45 | Y | -0.2 | [7 empty] | N | N | N | N | 220 | 0.49 | 62 | 94446 | 95856 | 94 | 15100 | 17 | 1 |  | 2021-07-13 17:13 | 1563 | 113 |  | 25 | [16 empty] | 98.28 | 100 | 0 | 0 | 0 |  | 300 | 400 | Y | Y | 0 | 0 | 0 |  | 300 | 400 | Y | Y | N | [6 empty] | RB120.00 | C
A65714 | 2021-07-13 | 1 | D |  | 22 | A | AE1055LS | 탄소강 | G-AE1055LS | BM#1 | 1638 | 40 | 1592 | 1559 | 31 | 4300 |  | 3 | 0.2 | 25 |  | -1.32 | 1553 | 1592 | 0 | 187.23 |  | 29 | 25 | 54 | Y |  | 2021-07-13 17:51 | 69 | 1088 | 33 | 32 | 20 | 22 | 23 | 23 | 22 | 21 | 21 | 21 | 20 | 20 | 22 | 22 | 22 | 23 | 20 | 22 | 0 | Y | 35 | Y | 0.4 | [7 empty] | Y | N | N | Y | 200 | 0.52 | 59 | 152280 | 96713 | 7987 | 15900 | 14 | 2 |  | 2021-07-13 17:59 | 1553 | 104 |  | 29 |  | *유사강종 연연주 혼탕부 성분확인 ID: 107~109.207~209 | [14 empty] | 15228000 | 100 | 0 | 0 | 0 |  | 400 |  | Y | N | 0 | 0 | 0 |  | 400 |  | Y | N | N |  |  | Y |  |  |  | BT180180 | H
B65184 | 2021-07-13 | 2 | D |  | 3 | A | AE15B35C | 합금강 | 보론강 | BM#2 | 1588 | 37 | 1627 | 1556 | 32 | 6000 |  | 1 | 0.35 | 16 |  | -2.55 | 1555 | 1616 | 31.08 | 0 | 0 | 31 | 77 | 84 | Y |  | 2021-07-13 18:04 | 57 | 1099 | 16 | 17 | 18 | 20 | 21 | 21 | 21 | 21 | 20 | 19 | 18 | 17 | 16 | 16 | 19 | 21 | 16 | 21 | -0.12 | Y | 40 | Y | -0.2 | [7 empty] | N | N | N | N | 210 | 0.49 | 63 | 91866 | 98456 | -306 | 15200 | 17 | 1 |  | 2021-07-13 18:07 | 1555 | 115 |  | 34 | [16 empty] | 9186600 | 100 | 0 | 0 | 0 |  | 300 | 400 | Y | Y | 0 | 0 | 0 |  | 301 | 400 | Y | Y | N | [6 empty] | RB180.00 | C
A65715 | 2021-07-13 | 1 | D |  | 23 | B | SEAH-BQ2 | 탄소강 | P-AE1055LS | BM#1 | 1635 | 40 | 1608 | 1561 | 26 | 4600 |  | 3 | 0.19 | 30 |  | -1.65 | 1552 | 1608 | 0 | 231.24 |  | 38 | 7 | 58 | Y |  | 2021-07-13 18:58 | 67 | 1100 | 20 | 20 | 24 | 27 | 28 | 28 | 27 | 26 | 25 | 24 | 23 | 22 | 22 | 24 | 25 | 28 | 22 | 24 | -0.15 | Y | 40 | Y | 0.4 | [7 empty] | Y | Y | Y | Y | 190 | 0.48 | 64 | 42305 | 95461 | 6789 | 15300 | 14 | 2 |  | 2021-07-13 19:16 | 1552 | 100 |  | 21 |  | *유사강종 연연주 혼탕부 성분확인 ID: 101.201 | [5 empty] | 3124D1AC20DF4C75962DA9D3ABD6A869 | FF12C083680344C3948250E0387458EB | F3CB3A198E834630982B05ED51BE4198 |  | D620A67D37EB477E8138A7A2308C7644 | 7FA203EDE1C3489CB0F133ABBA30E887 | E2BC803B11994844919BFAFB60A19C96 |  |  | 41.29 | 100 | 0 | 0 | 0 |  | 400 |  | Y | N | 0 | 0 | 0 |  | 401 |  | Y | N |  |  |  | Y |  |  |  | BT180180 | H
B65185 | 2021-07-13 | 2 | D |  | 4 | A | AE15B35C | 합금강 | 보론강 | BM#2 | 1573 | 42 | 1612 | 1540 | 38 | 7000 |  | 1 | 0.3 | 16 |  | -2.57 | 1557 | 1613 | 22.16 | 0 | 0 | 30 | 46 | 76 | Y |  | 2021-07-13 19:16 | 59 | 1091 | 13 | 16 | 22 | 24 | 25 | 25 | 25 | 24 | 23 | 22 | 21 | 20 | 18 | 18 | 22 | 25 | 18 | 25 | -0.17 | Y | 40 | Y | -0.4 | [7 empty] | N | N | N | N | 200 | 0.49 | 61 | 94020 | 94759 | -109 | 15100 | 17 | 1 |  | 2021-07-13 19:31 | 1557 | 110 |  | 26 | [16 empty] | 99.33 | 100 | 0 | 0 | 0 |  | 300 | 400 | Y | Y | 0 | 0 | 0 |  | 300 | 400 | Y | Y | N | [6 empty] | RB140.00 | C
A65716 | 2021-07-13 | 1 | D |  | 24 | A | SEAH-BQ2 | 탄소강 | P-AE1055LS | BM#1 | 1625 | 44 | 1601 | 1555 | 24 | 4200 |  | 3 | 0.2 | 30 |  | -1.16 | 1561 | 1601 | 0 | 245.24 |  | 33 | 57 | 60 | Y |  | 2021-07-13 20:01 | 76 | 1098 | 24 | 24 | 27 | 30 | 32 | 32 | 31 | 30 | 30 | 30 | 29 | 29 | 29 | 28 | 29 | 32 | 28 | 30 | -0.09 | Y | 45 | Y | -0.2 | [7 empty] | Y | Y | Y | Y | 180 | 0.48 | 63 | 101532 | 96072 | 7978 | 15800 | 14 | 2 |  | 2021-07-13 20:11 | 1561 | 108 |  | 24 | [16 empty] | 98.53 | 100 | 0 | 0 | 0 |  | 400 |  | Y | N | 0 | 0 | 0 |  | 401 |  | Y | N |  |  |  | Y |  |  |  | BT180180 | H
B65186 | 2021-07-13 | 2 | D |  | 5 | A | AE15B35C | 합금강 | 보론강 | BM#2 | 1625 | 38 | 1623 | 1556 | 34 | 6300 |  | 1 | 0.32 | 17 |  | -2.48 | 1560 | 1623 | 28.25 | 0 | 0 | 1 | 90 | 62 | Y |  | 2021-07-13 20:12 | 62 | 1084 | 16 | 17 | 24 | 27 | 30 | 29 | 29 | 28 | 27 | 25 | 24 | 23 | 21 | 21 | 25 | 30 | 21 | 0 | -0.22 | Y | 40 | Y | -0.4 | [7 empty] | N | N | N | N | 190 | 0.49 | 63 | 96036 | 98501 | 1999 | 15400 | 17 | 1 |  | 2021-07-13 20:15 | 1560 | 115 |  | 31 | [8 empty] | DD1CDB6D9EBB45F8B67A250566211484 | 0BA171147CF54782BA3A1DEBEA6D8FA2 | 3CF9173963744F429A55025AAD66FB9E |  | D5991D8792A34D1894B0041330207374 | 1CD0024B086543A9B2A25222AC07BC32 | 0A322FB3E0494E0FB24650B60E179AD7 |  | 95.56 | 100 | 0 | 0 | 0 |  | 300 | 400 | Y | Y | 0 | 0 | 0 |  | 300 | 400 | Y | Y | N | [6 empty] | RB160.00 | C
A65717 | 2021-07-13 | 1 | A |  | 25 | A | SEAH-BQ2 | 탄소강 | P-AE1055LS | BM#1 | 1601 | 43 | 1596 | 1532 | 32 | 5600 |  | 3 | 0.17 | 31 |  | -1.23 | 1553 | 1596 | 0 | 301.12 |  | 16 | 9 | 61 | Y |  | 2021-07-13 21:08 | 68 | 1088 | 28 | 28 | 28 | 28 | 29 | 28 | 27 | 26 | 25 | 24 | 23 | 22 | 22 | 24 | 26 | 29 | 22 | 28 | -0.17 | Y | 40 | Y | 0.4 | [7 empty] | Y | Y | Y | Y | 170 | 0.48 | 64 | 84610 | 95962 | 6088 | 16200 | 14 | 2 |  | 2021-07-13 21:22 | 1553 | 105 |  | 21 | [16 empty] | 82.23 | 100 | 0 | 0 | 0 |  | 400 |  | Y | N | 0 | 0 | 0 |  | 401 |  | Y | N |  |  |  | Y |  |  |  | BT180180 | H
B65187 | 2021-07-13 | 2 | A | 잔강최소화전 | 6 | A | AE15B35C | 합금강 | 보론강 | BM#2 | 1607 | 42 | 1626 | 1558 | 38 | 6600 |  | 1 | 0.3 | 16 |  | -2.46 | 1564 | 1618 | 21.36 | 0 | 0 | 11 | 65 | 53 | Y |  | 2021-07-13 21:17 | 66 | 1099 | 19 | 20 | 25 | 28 | 30 | 30 | 30 | 30 | 29 | 28 | 27 | 26 | 24 | 22 | 27 | 30 | 22 | 30 | -0.18 | Y | 45 | Y | -0.4 | [7 empty] | N | N | N | N | 180 | 0.49 | 62 | 94266 | 97040 | 660 | 3000 | 17 | 1 |  | 2021-07-13 21:24 | 1564 | 119 |  | 32 |  | *T/D 2.2T | 90C161101EA4404D94FBFB7045D25967 | 03058F60314444C28746BF54DC7E0ED4 | [12 empty] | 96.58 | 100 | 0 | 3219 | 0 |  | 300 | 400 | Y | Y | 0 | 3254 | 0 |  | 301 | 400 | Y | Y | N | [6 empty] | RB105.00 | C
A65718 | 2021-07-13 | 1 | A |  | 26 | C | SEAH-BQ2 | 탄소강 | P-AE1055LS | BM#1 | 1620 | 43 | 1587 | 1633 | 19 | 3100 |  | 3 | 0.18 | 30 |  | -1.26 | 1548 | 1587 | 0 | 266.36 |  | 29 | 26 | 66 | Y |  | 2021-07-13 22:14 | 63 | 1111 | 25 | 24 | 28 | 29 | 30 | 30 | 30 | 29 | 27 | 27 | 27 | 26 | 25 | 24 | 27 | 30 | 24 | 30 | -0.13 | Y | 45 | Y | -0.2 | [7 empty] | Y | Y | Y | Y | 210 | 0.48 | 65 | 101532 | 98770 | 6980 | 15070 | 14 | 2 |  | 2021-07-13 22:31 | 1548 | 95 |  | 20 | [16 empty] | 96.97 | 100 | 0 | 0 | 0 |  | 400 |  | Y | N | 0 | 0 | 0 |  | 401 |  | Y | N |  |  |  | Y |  |  |  | BT180180 | H
B65188 | 2021-07-13 | 2 | A | 잔강최소화 | 7 | A | SMN440 | 합금강 | D1 | BM#2 | 1599 | 33 | 1642 | 1575 | 30 | 5900 |  | 1 | 0.25 | 18 |  | -2.4 | 1571 | 1649 | 15.8 | 0 | 0 | 31 | 78 | 54 | Y |  | 2021-07-13 22:10 | 77 | 1089 | -155 | -71 | 40 | 39 | 41 | 43 | 43 | 44 | 43 | 43 | 42 | 41 |  | 41 | 33 | 44 | 41 | 43 | -0.15 | Y | 20 | Y | -0.2 |  |  |  | 0.72 |  |  |  | N | N | N | N | 220 | 0.47 | 55 | 94632 | 92386 | 1014 | 14900 | 17 | 1 |  | 2021-07-13 22:21 | 1571 | 137 |  | 58 |  | *잔강최소화 롱노즐 재사용 실시 | [14 empty] | 100.67 | 100 | 3400 | 0 | 0 |  | 650 | 400 | Y | Y | 3400 | 0 | 0 |  | 650 | 400 | Y | Y | [6 empty] | Y | RB120.00 | H
A65719 | 2021-07-13 | 1 | A |  | 27 | B | SEAH-BQ2 | 탄소강 | P-AE1055LS | BM#1 | 1612 | 45 | 1600 | 1534 | 35 | 6000 |  | 3 | 0.18 | 30 |  | -1.55 | 1549 | 1600 | 0 | 264.55 |  | 38 | 8 | 72 | Y |  | 2021-07-13 23:19 | 64 | 1088 | 23 | 25 | 27 | 29 | 28 | 27 | 27 | 27 | 26 | 24 | 24 | 24 | 22 | 22 | 26 | 29 | 22 | 27 | -0.16 | Y | 45 | Y | -0.4 | [7 empty] | Y | Y | Y | Y | 200 | 0.48 | 63 | 101532 | 94591 | 6259 | 15670 | 14 | 2 |  | 2021-07-13 23:35 | 1549 | 102 |  | 22 | [16 empty] | 99.93 | 100 | 0 | 0 | 0 |  | 400 |  | Y | N | 0 | 0 | 0 |  | 401 |  | Y | N |  |  |  | Y |  |  |  | BT180180 | H
B65189 | 2021-07-13 | 2 | A |  | 8 | A | SMN440 | 합금강 | D1 | BM#2 | 1583 | 40 | 1645 | 1544 | 34 | 6700 |  | 1 | 0.21 | 22 |  | -2.27 | 1565 | 1634 | 21.36 | 0 | 0 | 30 | 47 | 37 | Y |  | 2021-07-13 23:18 | 71 | 1099 | 37 | 37 | 37 | 37 | 37 | 37 | 34 | 34 | 32 | 32 | 30 | 30 | 28 | 28 | 34 | 37 | 28 | 37 | -0.16 | Y | 57.98 | Y | 0 |  |  |  | 0.67 |  |  |  | N | N | N | N | 210 | 0.49 | 63 | 94926 | 99584 | -384 | 15200 | 17 | 1 |  | 2021-07-13 23:20 | 1565 | 134 |  | 46 | [8 empty] | EA7B066867814DFF992BE762D213E882 | 7CAEBC45AF8048C6A6F91FA71BC11EA2 | E1328DB708E4411BBA0B7BCE05C0036C |  | 08BBEDD6252E445CABA2F7AA53C1D572 | 6C3A9B1AA3E04236BAD759E6F6778075 | 6CC2BD16D00047259F247FB3A8B9681A |  | 95.12 | 100 | 0 | 0 | 0 |  | 650 | 400 | Y | Y | 0 | 0 | 0 |  | 651 | 400 | Y | Y | [7 empty] | RB120.00 | C
A65720 | 2021-07-13 | 1 | A |  | 28 | A | SEAH-BQ2 | 탄소강 | P-AE1055LS | BM#1 | 1607 | 40 | 1589 | 1538 | 31 | 5300 |  | 3 | 0.19 | 30 |  | -1.03 | 1553 | 1589 | 0 | 280.05 |  | 33 | 58 | 75 | Y |  | 2021-07-14 00:19 | 68 | 1100 | 23 | 23 | 27 | 30 | 32 | 32 | 32 | 30 | 30 | 29 | 30 | 29 | 27 | 28 | 29 | 32 | 27 | 32 | -0.12 | Y | 40 | Y | 0.2 | [7 empty] | Y | Y | Y | Y | 190 | 0.48 | 62 | 84610 | 95759 | 6541 | 15120 | 14 | 2 |  | 2021-07-14 00:29 | 1553 | 107 |  | 25 | [8 empty] | 8C2598F0D5734C57909F64788935324E | 643161F0265A43C48ED63BC14324C616 | 59FAF0F5D52844DD9868A219D4BC314B |  | 30CB4CE63A5044809E6F3CEC7449314A | B8AD18DA3D3246F7B27C5FC93630EEA0 | 9CC89B8315A349FD861F61EA74107722 |  | 82.35 | 100 | 0 | 0 | 0 |  | 400 |  | Y | N | 0 | 0 | 0 |  | 401 |  | Y | N |  |  |  | Y |  |  |  | BT180180 | H
B65190 | 2021-07-13 | 2 | A |  | 9 | A | SMN440 | 합금강 | D1 | BM#2 | 1611 | 45 | 1641 | 1549 | 40 | 8400 |  | 1 | 0.2 | 18 |  | -2.58 | 1566 | 1633 | 20.91 | 0 | 0 | 32 | 43 | 800 | Y |  | 2021-07-14 00:17 | 72 | 1098 | 30 | 28 | 22 | 21 | 21 | 20 | 19 | 19 | 18 | 16 | 16 | 14 |  | 14 | 20 | 22 | 14 | 0 | -0.16 |  | 50 | Y | -0.4 |  |  |  | 0.93 |  |  |  | N | N | N | N | 200 | 0.52 | 58 | 81800 | 95776 | 174 | 12700 | 17 | 1 |  | 2021-07-14 00:32 | 1566 | 142 |  | 52 |  | *후 HEAT 강제개공으로 305 405 이상재 이상공정등록 및 생관통보 | [14 empty] | 84.94 | 100 | 0 | 0 | 0 |  | 650 | 400 | Y | Y | 0 | 0 | 0 |  | 651 | 400 | Y | Y | [7 empty] | RB170.00 | C
A65721 | 2021-07-13 | 1 | A |  | 29 | A | SEAH-BQ2 | 탄소강 | P-AE1055LS | BM#1 | 1613 | 41 | 1600 | 1538 | 32 | 5600 |  | 3 | 0.18 | 30 |  | -1.28 | 1557 | 1600 | 0 | 251.62 |  | 16 | 10 | 69 | Y |  | 2021-07-14 01:14 | 72 | 1099 | 26 | 26 | 26 | 25 | 26 | 26 | 27 | 26 | 24 | 24 | 23 | 22 | 23 | 24 | 25 | 27 | 22 | 26 | -0.2 | Y | 25 | Y | 0.2 | [7 empty] | Y | Y | Y | Y | 180 | 0.48 | 61 | 101532 | 93586 | 5664 | 16230 | 14 | 2 |  | 2021-07-14 01:25 | 1557 | 117 |  | 36 | [16 empty] | 100.98 | 100 | 0 | 0 | 0 |  | 400 |  | Y | N | 0 | 0 | 0 |  | 401 |  | Y | N |  |  |  | Y |  |  |  | BT180180 | H
B65191 | 2021-07-13 | 2 | A | 연주종료 | 10 | B | SMN440 | 합금강 | D1 | BM#2 | 1663 | 42 | 1653 | 1580 | 32 | 6200 |  | 1 | 0.27 | 18 |  | -2.21 | 1581 | 1638 | 15.4 | 0 | 0 | 11 | 66 | 35 | N | 2 | 2021-07-14 01:08 | 87 | 1106 | 13 | 13 | 30 | 32 | 34 | 36 | 36 | 34 | 34 | 32 | 32 | 32 | 30 | 30 | 31 | 36 | 30 | 34 | -0.09 | Y | 39.98 | Y | 0 |  |  |  | 0.72 |  |  |  | N | N | N | N | 190 | 0.49 | 60 | 95900 | 97682 | -432 | 2300 | 17 | 1 |  | 2021-07-14 01:19 | 1581 | 147 |  | 61 |  | *빌렛 / 잉곳 생산으로 종료 : 03시 25분 *L/D 자연개공 안되 강제개공 실시 301 401 이상재 등록 및 생관통보 | 24589A5C7E034796AB2D814356C3560E | 9D70F89D380349EEA4579E2C084D2144 |  |  |  |  | 89D2867FECD942E0A26B4FA08135667B | 77795BA06BCD463F82C71C9332D2C23C |  |  | 43C2A8331CC64BA2887E7A9812EA2D7F | 9E1D9340F9894533BF31E37C2E4903DC |  |  | 98.41 | 100 | 0 | 3560 | 0 |  | 650 | 400 | Y | Y | 0 | 3510 | 0 |  | 650 | 400 | Y | Y | [7 empty] | RB170.00 | C
A65722 | 2021-07-13 | 1 | A |  | 30 | A | SEAH-BQ2 | 탄소강 | P-AE1055LS | BM#1 | 1576 | 46 | 1596 | 1534 | 35 | 6100 |  | 3 | 0.18 | 30 |  | -1.2 | 1552 | 1596 | 0 | 340.43 |  | 29 | 27 | 58 | Y |  | 2021-07-14 02:30 | 67 | 1101 | 21 | 21 | 25 | 27 | 28 | 29 | 28 | 27 | 25 | 25 | 27 | 27 | 25 | 22 | 26 | 29 | 22 | 27 | -0.17 | Y | 40 | Y | -0.6 | [7 empty] | Y | Y | Y | Y | 170 | 0.48 | 65 | 101532 | 98716 | 5734 | 15920 | 14 | 2 |  | 2021-07-14 02:38 | 1552 | 122 |  | 22 | [16 empty] | 96.06 | 100 | 0 | 0 | 0 |  | 400 |  | Y | N | 0 | 0 | 0 |  | 401 |  | Y | N |  |  |  | Y |  |  |  | BT180180 | H
A65723 | 2021-07-13 | 1 | A | TUNDISH교체전 | 31 | B | SEAH-BQ2 | 탄소강 | P-AE1055LS | BM#1 | 1589 | 47 | 1603 | 1547 | 34 | 5800 |  | 3 | 0.18 | 30 |  | -1.4 | 1554 | 1603 | 0 | 362.21 |  | 38 | 9 | 49 | Y |  | 2021-07-14 03:31 | 69 | 1101 | 21 | 21 | 25 | 28 | 30 | 30 | 29 | 29 | 28 | 28 | 28 | 27 | 26 | 26 | 27 | 30 | 26 | 28 | -0.09 | Y | 45 | Y | 0 | [8 empty] | N | N | M | 210 | 0.48 | 65 | 93872 | 96232 | 6918 | 1800 | 14 | 2 |  | 2021-07-14 03:45 | 1554 | 132 |  | 28 |  |  |  | 9F5A909B78044F7CA27DF08018274731 | 311568331A5A4751AA371BB6C1A62F6B | [11 empty] | 90.96 | 100 | 0 | 3500 | 0 |  | 400 |  | Y | N | 0 | 3500 | 0 |  | 401 |  | Y | N |  |  |  | Y |  |  |  | BT180180 | H
A65724 | 2021-07-13 | 1 | C | TUNDISH교체 | 1 | A | ATA105 | 탄소강 | A | BM#1 | 1628 | 41 | 1654 | 1560 | 33 | 6300 |  | 3 | 0.21 | 20 |  | -1.8 | 1613 | 1657 | 158.68 | 40.65 |  | 33 | 59 | 41 | Y |  | 2021-07-14 04:25 | 103 | 1098 | -1510 | -749 | -10 | 19 | 12 | 17 | 23 | 28 | 31 | 31 | 32 | 31 | 31 | 31 | 25 | 32 | 31 | 31 | 0 |  | 10 | Y | 0 |  | 1.93 | 1.93 |  |  |  |  | N | N | N | N | 210 | 0.53 | 59 | 92588 | 97772 | 1028 | 14400 | 09 | 1 |  | 2021-07-14 04:33 | 1613 | 133 |  | 59 | 22 | *FLUX 120KG/10KG | [14 empty] | 94 | 100 | 700 | 0 | 0 |  | 0 |  | Y | Y | 700 | 0 | 0 |  | 0 |  | Y | Y | N | [6 empty] | RB130.00 | C
A65725 | 2021-07-13 | 1 | C |  | 2 | A | ATA105 | 탄소강 | A | BM#1 | 1649 | 42 | 1631 | 1599 | 29 | 4900 |  | 3 | 0.21 | 16 |  | -1.64 | 1594 | 1626 | 104.92 | 93.22 |  | 16 | 11 | 55 | Y |  | 2021-07-14 05:30 | 84 | 1101 | 30 | 30 | 17 | 14 | 15 | 15 | 15 | 15 | 6 | 13 | 13 | 13 |  | 13 | 15 | 17 | 6 | 15 | -0.31 | Y | 35 | Y | 0 | [7 empty] | Y | Y | Y | Y | 200 | 0.49 | 64 | 156894 | 98481 | 19 | 14800 | 09 | 1 |  | 2021-07-14 05:44 | 1594 | 135 |  | 55 |  | *산소랜싱 *유사강종 연연주 혼탕부 성분 확인 ID:108~110.208~210 *자동:1524℃ 수동:1542℃ | [6 empty] | E6BE331767224E268AE4C0B10D40F7D7 | 9A37D1E8EECA45E5A24411F0DA183B3D | 4B73202EBBAF4B3D85B0768E3CBDE702 |  | 0C3268B68B02400D96071A564AB54EAA | D4575F1FAAC34CC7AB82C5306537A4D6 | D2DC5FB981C247728935B8FBE411CF0F |  | 156.74 | 100 | 0 | 0 | 0 |  | 490 |  | Y | Y | 0 | 0 | 0 |  | 491 |  | Y | Y | N | [6 empty] | RB200.00 | C
A65726 | 2021-07-13 | 1 | C | 유사강종연연주 | 3 | A | ATA105M2 | 탄소강 | A | BM#1 | 1629 | 44 | 1644 | 1590 | 32 | 5600 |  | 3 | 0.2 | 15 |  | -1.99 | 1590 | 1628 | 114.97 | 125.17 |  | 29 | 28 | 52 | Y |  | 2021-07-14 06:36 | 77 | 1102 | 26 | 25 | 24 | 27 | 29 | 31 | 32 | 32 | 32 | 32 | 32 | 31 | 31 | 30 | 30 | 32 | 30 | 32 | -0.05 | Y | 40 | Y | -0.2 | [7 empty] | Y | Y | Y | Y | 190 | 0.47 | 69 | 47787 | 103948 | 252 | 14600 | 09 | 1 |  | 2021-07-14 06:51 | 1590 | 140 |  | 53 |  | *유사강종 연연주 혼탕부 성분 확인 ID:101.201 | [14 empty] | 44.98 | 100 | 0 | 0 | 0 |  | 490 |  | Y | Y | 0 | 0 | 0 |  | 491 |  | Y | Y | N | [6 empty] | RB240.00 | C
A65727 | 2021-07-14 | 1 | C |  | 4 | A | ATA105M2 | 탄소강 | A | BM#1 | 1584 | 41 | 1629 | 1537 | 32 | 6000 |  | 3 | 0.25 | 15 |  | -1.72 | 1586 | 1619 | 112.75 | 83.58 |  | 38 | 10 | 46 | Y |  | 2021-07-14 07:49 | 73 | 1095 | 30 | 26 | 25 | 26 | 26 | 26 | 26 | 25 | 25 | 24 | 23 | 23 | 22 | 21 | 25 | 26 | 21 | 26 | -0.1 | Y | 50 | Y | -0.2 | [7 empty] | Y | Y | Y | Y | 180 | 0.47 | 65 | 94293 | 97315 | 1785 | 14600 | 09 | 1 |  | 2021-07-14 08:02 | 1586 | 127 |  | 51 |  | *자동:1536℃ 수동:1539℃ | [14 empty] | 93.31 | 100 | 0 | 0 | 0 |  | 490 |  | Y | Y | 0 | 0 | 0 |  | 491 |  | Y | Y | N | [6 empty] | RB230.00 | C
A65728 | 2021-07-14 | 1 | C |  | 5 | A | ATA105M2 | 탄소강 | A | BM#1 | 1706 | 49 | 1663 | 1633 | 21 | 3800 |  | 1 | 0.28 | 15 |  | 0 | 1583 | 1638 | 17.02 | 0 | 0 | 33 | 60 | 51 | Y |  | 2021-07-14 09:10 | 70 | 1105 | 20 | 25 | 28 | 30 | 31 | 32 | 32 | 31 | 30 | 28 | 27 | 25 | 23 | 20 | 28 | 32 | 20 | 0 | -0.3 | Y | 40 | Y | -0.6 | [7 empty] | N | N | N | N | 170 | 0.43 | 65 | 101820 | 89418 | 1432 | 14800 | 09 | 1 |  | 2021-07-14 09:15 | 1583 | 133 |  | 37 |  | *BIG SIZE 후속 HEAT BIG SIZE 주속적용 *전공정 요청으로 감속주입-정속주입 강종 감속으로 이상재 등록ID: 102~106,202~206 | [14 empty] | 112.2 | 100 | 0 | 0 | 0 |  | 490 |  | Y | Y | 0 | 0 | 0 |  | 491 |  | Y | Y | N | [6 empty] | BM510510 | C
B65199 | 2021-07-14 | 2 | C |  | 6 | A | ATA105M2 | 탄소강 | A | BM#1 | 1615 | 45 | 1649 | 1590 | 31 | 5800 |  | 1 | 0.32 | 15 |  | -2.48 | 1581 | 1641 | 14.53 | 0 | 0 | 11 | 68 | 72 | Y |  | 2021-07-14 10:45 | 68 | 1092 | 19 | 20 | 29 | 33 | 35 | 35 | 35 | 34 | 33 | 33 | 31 | 30 | 29 | 27 | 30 | 35 | 27 | 35 | -0.16 | Y | 50 | Y | -0.2 | [7 empty] | N | N | N | N | 210 | 0.47 | 72 | 101820 | 105697 | -297 | 15100 | 09 | 1 |  | 2021-07-14 10:48 | 1581 | 103 |  | 6 |  | *전공정 요청으로 감속주입 | [14 empty] | 97.9 | 100 | 0 | 0 | 0 |  | 490 |  | Y | Y | 0 | 0 | 0 |  | 491 |  | Y | Y | N | [6 empty] | BM510510 | C
B65200 | 2021-07-14 | 2 | C |  | 7 | A | ATA105M2 | 탄소강 | A | BM#1 | 1610 | 38 | 1641 | 1551 | 30 | 6000 |  | 1 | 0.28 | 15 |  | -2.12 | 1573 | 1627 | 12.65 | 0 | 0 | 31 | 81 | 116 | Y |  | 2021-07-14 11:38 | 60 | 1103 | 24 | 24 | 25 | 28 | 29 | 29 | 29 | 28 | 27 | 26 | 25 | 24 | 23 | 23 | 27 | 29 | 23 | 29 | -0.15 | Y | 40 | Y | -0.2 | [7 empty] | N | N | N | N | 200 | 0.54 | 58 | 101820 | 102616 | 634 | 14400 | 09 | 1 |  | 2021-07-14 11:52 | 1573 | 113 |  | 26 | [16 empty] | 98.62 | 100 | 0 | 0 | 0 |  | 490 |  | Y | Y | 0 | 0 | 0 |  | 491 |  | Y | Y | N | [6 empty] | BM510510 | C
B65201 | 2021-07-14 | 2 | D |  | 8 | A | ATA105M2 | 탄소강 | A | BM#1 | 1606 | 40 | 1643 | 1579 | 28 | 5300 |  | 1 | 0.31 | 15 |  | -2.42 | 1582 | 1634 | 13.24 | 0 | 0 | 30 | 50 | 98 | Y |  | 2021-07-14 12:44 | 69 | 1093 | 20 | 20 | 27 | 30 | 32 | 32 | 31 | 30 | 29 | 28 | 27 | 26 | 26 | 26 | 28 | 32 | 26 | 0 | -0.15 | Y | 40 | Y | 0 | [7 empty] | N | N | N | N | 190 | 0.55 | 60 | 101820 | 102907 | 2793 | 15500 | 09 | 1 |  | 2021-07-14 12:49 | 1582 | 109 |  | 20 | [16 empty] | 96.33 | 100 | 0 | 0 | 0 |  | 490 |  | Y | Y | 0 | 0 | 0 |  | 491 |  | Y | Y | N | [6 empty] | BM510510 | C
A65729 | 2021-07-14 | 1 | D | 잔강최소화전 | 9 | A | ATA105M2 | 탄소강 | A | BM#1 | 1621 | 91 | 1627 | 1595 | 37 | 6600 |  | 1 | 0.29 | 17 |  | -2.39 | 1581 | 1635 | 0.07 | 17.47 | 0 | 38 | 11 | 70 | Y |  | 2021-07-14 13:35 | 68 | 1098 | 23 | 23 | 26 | 29 | 29 | 29 | 29 | 27 | 25 | 24 | 22 |  |  | 22 | 27 | 29 | 22 | 29 | -0.17 | Y | 40 | Y | -0.4 | [7 empty] | N | N | N | N | 180 | 0.55 | 52 | 90241 | 94409 | -959 | 3000 | 09 | 1 |  | 2021-07-14 13:38 | 1581 | 170 |  | 29 | [16 empty] | 96.67 | 100 | 0 | 3200 | 0 |  | 410 |  | Y | Y | 0 | 3200 | 0 |  | 411 |  | Y | Y | N | [6 empty] | RB110.00 | C
B65202 | 2021-07-14 | 2 | D | 잔강최소화 | 10 | A | SBC70L | 특수용도강 | D3 | BM#1 | 1578 | 55 | 1557 | 1519 | 47 | 9000 |  | 1 | 0.38 | 21 |  | -2.68 | 1569 | 1642 | 21.5 | 0 | 0 | 33 | 61 | 94 | Y |  | 2021-07-14 14:36 | 71 | 1105 | 35 | 34 | -89 | -215 | -205 | -207 | 19 | 24 | 26 | 27 | 27 | 27 | 26 | 18 | 14 | 27 | 18 | 27 | -0.22 | Y | 40 | Y | -0.6 |  |  |  | 0.73 |  |  |  |  | N | N | Y | 170 | 0.4 | 65 | 95532 | 94302 |  | 15300 | 09 | 1 |  | 2021-07-14 14:42 | 1569 | 143 |  | 38 | 29 | *전공정요청 주속감속 20%이상 | [14 empty] | 64.07 | 100 | 3200 | 0 | 0 |  | 650 |  | Y | Y | 3200 | 0 | 0 |  | 651 |  | Y | Y | Y |  |  |  | Y |  |  | RB130.00 | C
A65730 | 2021-07-14 | 1 | D | 연주시작 | 1 | A | AE4140M14 | 합금강 | D4 | BM#2 | 1621 | 42 | 1652 | 1550 | 36 | 7800 |  | 3 | 0.21 | 20 |  | -2.32 | 1578 | 1634 | 87.43 | 94.51 |  | 32 | 46 | 141 | Y |  | 2021-07-14 15:02 | 86 | 1095 | -400 | 26 | 37 | 33 | 39 | 41 | 43 | 44 | 44 | 44 | 44 | 45 | 43 | 43 | 41 | 45 | 43 | 44 | -0.04 |  | 5 | Y | -0.4 |  | 1.97 | 1.97 |  |  |  |  | N | N | N | N | 220 | 0.47 | 61 | 98371 | 97682 | -1182 | 15300 | 04 | 2 |  | 2021-07-14 15:10 | 1578 | 111 |  | 20 |  | * 연주시작 : 15 : 23 * T/D FLUX 용탕부: 220 KG / 유탕부: 10KG 투입. * BUTT 타입롱노즐사용(일반타입.) * EDGE HEATER 코일 건조로 미적용. 이상공정등록 및 생관통보 | 31F74EF9B1744B83923478DFDEF76127 |  | 5AB664F315C145CFA1ABA77E8349B567 | [11 empty] | 101.05 | 100 | 770 | 0 | 0 |  | 650 | 1100 | N | N | 810 | 0 | 0 |  | 651 | 1100 | N | N | Y | [6 empty] | RB127.00 | C
B65203 | 2021-07-14 | 2 | D |  | 2 | A | AE4140M14 | 합금강 | D4 | BM#2 | 1627 | 50 | 1642 | 1576 | 46 | 8100 |  | 1 | 0.39 | 19 |  | -2.42 | 1575 | 1652 | 50.42 | 0 | 0 | 11 | 69 | 106 | Y |  | 2021-07-14 15:59 | 83 | 1090 | 41 | 41 | 43 | 44 | 44 | 44 | 43 | 43 | 40 | 39 | 37 | 35 |  | 35 | 41 | 44 | 35 | 44 | -0.2 | Y | 45 | Y | -0.4 |  |  |  | 0.94 |  |  |  | N | N | N | N | 220 | 0.48 | 63 | 95038 | 96636 | -536 | 14800 | 04 | 2 |  | 2021-07-14 16:01 | 1575 | 133 |  | 24 |  | * EDGE HEATER 코일 건조로 미적용. 이상공정등록 및 생관통보 | [14 empty] | 94.94 | 100 | 0 | 0 | 0 |  | 650 | 1100 | N | N | 0 | 0 | 0 |  | 651 | 1100 | N | N | Y | [6 empty] | RB120.65 | C
A65731 | 2021-07-14 | 1 | D |  | 11 | A | SBC70L | 특수용도강 | D3 | BM#1 | 1540 | 48 | 1633 | 1531 | 36 | 7500 |  | 3 | 0.21 | 20 |  | -2.58 | 1570 | 1633 | 75.69 | 73.7 |  | 16 | 12 | 407 | Y |  | 2021-07-14 16:07 | 72 | 1088 | 16 | 25 | 29 | 33 | 34 | 34 | 33 | 32 | 32 | 31 | 30 | 30 | 29 | 28 | 30 | 34 | 28 | 29 | -0.12 | Y | 50 | Y | -0.2 |  |  |  | 0.48 |  |  |  |  | N | N | Y | 210 | 0.4 | 73 | 79610 | 96649 | -1549 | 16000 | 09 | 1 |  | 2021-07-14 16:16 | 1570 | 101 |  | 13 |  | *전공정요청 주속감속 20%이상 | [14 empty] | 82.93 | 100 | 0 | 0 | 0 |  | 650 |  | Y | Y | 0 | 0 | 0 |  | 651 |  | Y | Y | Y | [6 empty] | RB130.00 | C
B65204 | 2021-07-14 | 2 | D |  | 3 | A | AE4140M14 | 합금강 | D4 | BM#2 | 1565 | 43 | 1645 | 1548 | 40 | 7200 |  | 1 | 0.35 | 19 |  | -2.02 | 1573 | 1636 | 20.69 | 0 | 0 | 31 | 82 | 118 | Y |  | 2021-07-14 16:58 | 81 | 1089 | 30 | 34 | 41 | 44 | 45 | 45 | 44 | 43 | 41 | 40 | 37 | 35 | 30 | 30 | 40 | 45 | 30 | 0 | -0.37 | Y | 40 | Y | -1 |  |  |  | 0.92 |  |  |  | N | N | N | N | 210 | 0.48 | 61 | 97992 | 93785 | 1765 | 15800 | 04 | 2 |  | 2021-07-14 17:10 | 1573 | 126 |  | 29 |  | * EDGE HEATER 코일 건조로 미적용. 이상공정등록 및 생관통보 | [6 empty] | 9D47AB940A9B45878BA559C4C6F2A5EE | 96856A5E82504560977EB59C6614D122 | 62104E5B00FB41C2BC7C2441596DA139 |  | 10588FC6174445228293EE17BE3C4305 | 5CAC2D478C8F445BB34355DF48688FE3 | B279F095F0414BD8ADE611E7348C0459 |  | 103.81 | 100 | 0 | 0 | 0 |  | 650 | 1100 | N | N | 0 | 0 | 0 |  | 650 | 1100 | N | N | Y | [6 empty] | RB120.65 | C
A65732 | 2021-07-14 | 1 | D |  | 12 | A | SBC70L | 특수용도강 | D3 | BM#1 | 1654 | 40 | 1627 | 1590 | 26 | 4700 |  | 3 | 0.2 | 20 |  | 0 | 1627 | 1627 | 74.26 | 17.34 |  | 29 | 29 | 412 | Y |  | 2021-07-14 16:57 | 129 | 1098 | 28 | 25 | 26 | 28 | 29 | 29 | 29 | 29 | 28 | 27 | 27 | 27 | 26 | 27 | 27 | 29 | 26 | 29 | -0.03 | Y | 50 | Y | 0.2 |  |  |  | 0.67 |  |  |  |  | N | N | Y | 200 | 0.4 | 77 | 93775 | 98645 | 1205 | 16000 | 09 | 1 |  | 2021-07-14 17:08 | 1627 | 109 |  | 39 |  | *전공정요청 주속감속 20%이상 | [14 empty] | 9377500 | 100 | 0 | 0 | 0 |  | 650 |  | Y | Y | 0 | 0 | 0 |  | 651 |  | Y | Y | Y | [6 empty] | RB125.00 | C
B65205 | 2021-07-14 | 2 | D |  | 4 | A | AE4140M14 | 합금강 | D4 | BM#2 | 1596 | 44 | 1641 | 1543 | 41 | 8500 |  | 1 | 0.31 | 19 |  | -2.67 | 1563 | 1637 | 21.41 | 0 | 0 | 30 | 51 | 126 | Y |  | 2021-07-14 18:10 | 71 | 1089 | 26 | 26 | 30 | 34 | 35 | 36 | 35 | 34 | 32 | 31 | 29 | 28 | 26 | 23 | 30 | 36 | 23 | 26 | -0.32 | Y | 40 | Y | -0.6 | [7 empty] | N | N | N | N | 200 | 0.49 | 66 | 97992 | 103721 | -2071 | 14700 | 04 | 2 |  | 2021-07-14 18:11 | 1563 | 119 |  | 20 | [16 empty] | 95.98 | 100 | 0 | 0 | 0 |  | 650 | 1100 | Y | N | 0 | 0 | 0 |  | 650 | 1100 | Y | N | Y | [6 empty] | RB120.65 | C
A65733 | 2021-07-14 | 1 | D |  | 13 | A | SBC70L | 특수용도강 | D3 | BM#1 | 1610 | 64 | 1636 | 1549 | 31 | 6200 |  | 1 | 0.32 | 21 |  | -2.06 | 1563 | 1613 | 17.71 | 0 | 0 | 38 | 12 | 85 | Y |  | 2021-07-14 18:32 | 65 | 1090 | 27 | 26 | 24 | 23 | 23 | 22 | 21 | 20 | 19 | 18 | 17 | 16 | 15 | 12 | 19 | 24 | 12 | 0 | -0.18 |  | 65 | Y | -0.2 |  |  |  | 0.56 |  |  |  |  | N | N | Y | 190 | 0.4 | 74 | 92520 | 95053 | 1197 | 16400 | 09 | 1 |  | 2021-07-14 18:39 | 1563 | 127 |  | 22 |  | *전공정요청 주속감속 20%이상 | [5 empty] | 4A6DA59200514CA5808D70CCF13DC53B | 50F29CC546A1457CA69D753FF78D4220 | 8FF04F5D4C0C4381B4EFC125648BF0A5 |  | 995C3025B7D6416FBBAA77CD83A39E1B | 510DC43D4FCB4BEEBF30773F74EFFA70 | E29D31D952B242048644D87490C98B16 |  |  | 9252000 | 100 | 0 | 0 | 0 |  | 650 |  | Y | Y | 0 | 0 | 0 |  | 651 |  | Y | Y | Y | [6 empty] | RB125.00 | C
B65206 | 2021-07-14 | 2 | D |  | 5 | A | AE4140M14 | 합금강 | D4 | BM#2 | 1600 | 39 | 1633 | 1538 | 36 | 7500 |  | 1 | 0.28 | 19 |  | 0 | 1555 | 1618 | 13.65 | 0 | 0 | 33 | 62 | 56 | Y |  | 2021-07-14 19:13 | 63 | 1100 | 19 | 20 | 24 | 26 | 26 | 26 | 24 | 23 | 22 | 20 | 19 | 17 |  | 17 | 23 | 26 | 17 | 26 | -0.2 | Y | 45 | Y | -0.4 |  |  |  | 1.03 |  |  |  | N | N | N | N | 190 | 0.49 | 63 | 97992 | 98160 | 690 | 14800 | 04 | 2 |  | 2021-07-14 19:14 | 1555 | 118 |  | 24 |  | *STR#1 302 BT방향으로 표면 이상 발견. 사진1 첨부. -사무실 요청으로 302 H/S 을 위한 20%이상재 등록 및 생관통보 | [6 empty] | 67D02B7D44E549E297FD7E8F02FF7913 | [7 empty] | 99.23 | 100 | 0 | 0 | 0 |  | 650 | 1100 | Y | N | 0 | 0 | 0 |  | 651 | 1100 | Y | N | Y | [6 empty] | RB120.65 | C
A65734 | 2021-07-14 | 1 | D |  | 14 | A | SBC70L | 특수용도강 | D3 | BM#1 | 1643 | 64 | 1618 | 1573 | 28 | 5800 |  | 1 | 0.38 | 21 |  | -2.89 | 1555 | 1625 | 24.18 | 0 | 0 | 32 | 47 | 62 | Y |  | 2021-07-14 19:38 | 57 | 1099 | 9 | 9 | 15 | 21 | 24 | 26 | 27 | 28 | 28 | 28 | 27 | 27 | 26 | 22 | 24 | 28 | 22 | 28 | -0.13 | Y | 45 | Y | -0.4 |  |  |  | 0.57 |  |  |  |  | N | N | Y | 180 | 0.4 | 79 | 92520 | 98139 | 861 | 15200 | 09 | 1 |  | 2021-07-14 19:45 | 1555 | 134 |  | 31 |  | *전공정요청 주속감속 20%이상 | [14 empty] | 181.41 | 100 | 0 | 0 | 0 |  | 650 |  | Y | Y | 0 | 0 | 0 |  | 651 |  | Y | Y | Y | [6 empty] | RB125.00 | C
B65207 | 2021-07-14 | 2 | D | 잔강최소화전 | 6 | A | AE4140M14 | 합금강 | D4 | BM#2 | 1614 | 58 | 1648 | 1560 | 36 | 7700 |  | 1 | 0.36 | 19 |  | -2.58 | 1561 | 1628 | 27.05 | 0 | 0 | 11 | 70 | 55 | Y |  | 2021-07-14 20:21 | 69 | 1090 | 14 | 22 | 31 | 34 | 36 | 36 | 36 | 35 | 34 | 32 | 30 | 29 | 26 | 26 | 31 | 36 | 26 | 36 | -0.25 | Y | 40 | Y | -0.6 |  |  |  | 0.61 |  |  |  | N | N | N | N | 180 | 0.49 | 62 | 90121 | 97479 | 121 | 3000 | 04 | 2 |  | 2021-07-14 20:22 | 1561 | 125 |  | 20 |  |  |  | 8E4E1A34C1A14A289E28F15D21B47EA4 | [12 empty] | 9012100 | 100 | 0 | 3135 | 0 |  | 650 | 1100 | Y | N | 0 | 3382 | 0 |  | 650 | 1100 | Y | N | Y | [6 empty] | RB120.65 | C
A65735 | 2021-07-14 | 1 | A | TUNDISH교체전 | 15 | A | SBC70L | 특수용도강 | D3 | BM#1 | 1674 | 45 | 1634 | 1618 | 21 | 4500 |  | 3 | 0.22 | 20 |  | -3.53 | 1550 | 1634 | 258.58 | 5.93 |  | 16 | 13 | 66 | Y |  | 2021-07-14 21:12 | 52 | 1099 | 20 | 19 | 23 | 24 | 25 | 25 | 23 | 22 | 22 | 21 | 19 | 19 | 17 | 17 | 22 | 25 | 17 | 19 | -0.2 | Y | 40 | Y | -0.4 |  |  |  | 0.49 |  |  |  |  | N | N | Y | 170 | 0.51 | 59 | 107324 | 98346 | -2946 | 1800 | 09 | 1 |  | 2021-07-14 21:20 | 1550 | 153 |  | 16 |  |  | 2650892F3C6044F08FBA545B764AEB60 | 40FBAB487A44415F8D1447AC1179C7E5 | 48E7402F9667452A9138812096E283CE | [11 empty] | 110.13 | 100 | 0 | 3170 | 0 |  | 650 |  | Y | Y | 0 | 3070 | 0 |  | 651 |  | Y | Y | Y | [6 empty] | RB130.00 | C
B65208 | 2021-07-14 | 2 | A | 잔강최소화 | 7 | A | SCR440HF | 소입성보증강 | D | BM#2 | 1637 | 37 | 1649 | 1570 | 33 | 6700 |  | 1 | 0.39 | 19 |  | -2.45 | 1579 | 1640 | 37.93 | 0 | 0 | 31 | 83 | 56 | Y |  | 2021-07-14 21:03 | 84 | 1084 | -184 | -184 | 24 | 31 | 34 | 36 | 37 | 37 | 36 | 35 | 34 | 33 | 31 | 31 | 25 | 37 | 31 | 0 | -0.2 | Y | 30 | Y | -0.4 | [7 empty] | N | N | N | N | 170 | 0.47 | 60 | 94560 | 99384 | 266 | 15000 | 04 | 2 |  | 2021-07-14 21:10 | 1579 | 140 |  | 56 |  | *롱노즐 재사용 실시 (최소화 | [14 empty] | 94.61 | 100 | 2500 | 0 | 0 |  | 650 | 400 | Y | Y | 2500 | 0 | 0 |  | 650 | 400 | Y | Y | N | [5 empty] | Y | RB117.00 | C
A65736 | 2021-07-14 | 1 | A | TUNDISH교체 | 1 | A | AE5120M | 합금강 | C1 | BM#1 | 1645 | 83 | 1645 | 1563 | 53 | 9200 |  | 3 | 0.2 | 21 |  | -1.18 | 1615 | 1645 | 2.28 | 150.79 |  | 29 | 30 | 52 | Y |  | 2021-07-14 21:56 | 107 | 1099 | -61 | 32 | 26 | 34 | 39 | 42 | 45 | 47 | 49 | 49 | 50 | 50 |  | 50 | 39 | 50 | 50 | 0 | 0 |  | 5 | Y | 0 |  | 2.06 | 2.06 |  |  |  |  | N | N | N | N | 150 | 0.49 | 62 | 101532 | 98309 | 1191 | 14960 | 13 | 2 |  | 2021-07-14 22:04 | 1615 | 172 |  | 53 |  | *FLUX 120KG/10KG *전공정요청 잔강미이월(RH설비이상) - 이상재 등록 | [14 empty] | 101.38 | 100 | 1000 | 0 | 0 |  | 450 |  | Y | Y | 1000 | 0 | 0 |  | 451 |  | Y | Y |  |  | N |  |  |  |  | BT180180 | H
B65209 | 2021-07-14 | 2 | A |  | 8 | A | SCR440HF | 소입성보증강 | D | BM#2 | 1618 | 48 | 1631 | 1559 | 37 | 6900 |  | 1 | 0.24 | 15 |  | -2.3 | 1572 | 1623 | 8.6 | 0 | 0 | 30 | 52 | 46 | Y |  | 2021-07-14 22:16 | 77 | 1091 | 28 | 29 | 32 | 34 | 34 | 35 | 34 | 34 | 33 | 32 | 31 | 29 | 28 | 28 | 32 | 35 | 28 | 34 | -0.2 | Y | 35 | Y | -0.2 | [7 empty] | N | N | N | N | 170 | 0.49 | 62 | 92886 | 97118 | 582 | 13200 | 04 | 2 |  | 2021-07-14 22:17 | 1572 | 128 |  | 45 |  | *후HEAT 자연개공 안되 강제개공 실시 308 408 이상재등록 및 생관통보 | [6 empty] | A1724A30CF43442A99150EB1AB01D971 | B1BF0887ED9D487EA8F8059A8FC57D45 | 3E7166C188684AC9BD7A145D571DB3A2 |  | 1AA702D4BD47416598FC056584D57966 | 75D58D55340240B8A5100509D50EC7E5 | 07E56A70CDD9485DA572941120C06170 |  | 93.82 | 100 | 0 | 0 | 0 |  | 649 | 400 | Y | Y | 0 | 0 | 0 |  | 650 | 400 | Y | Y | N | [6 empty] | SB100100 | C
A65737 | 2021-07-14 | 1 | A |  | 2 | A | AE5120M | 합금강 | C1 | BM#1 | 1601 | 41 | 1624 | 1525 | 35 | 6900 |  | 3 | 0.19 | 16 |  | -2.09 | 1579 | 1624 | 0 | 186.48 | 0 | 38 | 13 | 70 | Y |  | 2021-07-14 23:12 | 71 | 1101 | 50 | 45 | 36 | 33 | 30 | 28 | 26 | 24 | 23 | 22 | 21 | 21 | 22 | 21 | 29 | 36 | 21 | 21 | -0.27 |  | 55 | Y | -0.2 | [7 empty] | N | N | N | N | 140 | 0.48 | 63 | 84610 | 96906 | 1594 | 14940 | 13 | 2 |  | 2021-07-14 23:16 | 1579 | 124 |  | 41 |  | *전공정요청 잔강미이월(RH설비이상) - 이상재 등록 *전공정요청 20%이상 감속주입 - 이상재 등록 ID 102~103, 202~203 | [6 empty] | EAB7A4E44766484B8A24283098C48427 | 8DE402BDF5EF40368338A14DCE72289A | 1CA442F656454B4594FD7D89A6A9F2AF |  | 1C008110C5AF4142A5DF118A6229FC75 | 77899ED4289D4A71A58336B74A01283A | F12FECA9BAEE4084A135CF5C96A3960E |  | 85.55 | 100 | 0 | 0 | 0 |  | 450 |  | Y | Y | 0 | 0 | 0 |  | 451 |  | Y | Y | [7 empty] | BT180180 | H
B65210 | 2021-07-14 | 2 | A | 연주종료 | 9 | A | SCR440HF | 소입성보증강 | D | BM#2 | 1650 | 43 | 1657 | 1547 | 38 | 7000 |  | 1 | 0.3 | 24 |  | -2.29 | 1569 | 1645 | 26.91 | 0 | 0 | 33 | 63 | 50 | N | 2 | 2021-07-14 23:30 | 74 | 1099 | 25 | 31 | 34 | 37 | 38 | 38 | 38 | 37 | 37 | 35 | 34 |  |  | 34 | 35 | 38 | 34 | 38 | -0.11 | Y | 30 | Y | -0.2 | [7 empty] | N | N | N | N | 220 | 0.49 | 56 | 77126 | 90176 | 574 | 2300 | 04 | 2 |  | 2021-07-14 23:32 | 1569 | 134 |  | 35 |  | *L/D 쇼트볼 투입됨. *L/D자연개공 안되 강제개공실시 301 401 이상재 등록 및 생관통보 *빌렛/잉곳 생산으로 작업종료 : 01시17분 |  | B5F08DBC9AB84BECBAC4320194D03044 |  |  |  |  | 29C075FDB4594CA4BD05FAFA52CF13E4 | 3E2984CE949B437E86B1608B29BCEFC9 |  |  | C874CE0B2556460380DAEFF8DB8624B9 | 03F8399293384A22A13632795387BC88 |  |  | 85.22 | 100 | 0 | 5500 | 0 |  | 650 | 400 | Y | Y | 0 | 5350 | 0 |  | 650 | 400 | Y | Y | N | [6 empty] | RB100.00 | C
A65738 | 2021-07-14 | 1 | A |  | 3 | B | AE5120M | 합금강 | C1 | BM#1 | 1657 | 43 | 1642 | 1609 | 33 | 5600 |  | 1 | 0.2 | 30 |  | -1.43 | 1569 | 1640 | 0.36 | 23.23 | 0 | 32 | 48 | 63 | Y |  | 2021-07-15 00:40 | 61 | 1099 | 21 | 22 | 25 | 28 | 27 | 26 | 25 | 24 | 23 | 22 | 20 | 18 |  | 18 | 24 | 28 | 18 | 0 | -0.25 | Y | 40 | Y | -0.4 | [7 empty] | N | N | N | N | 130 | 0.53 | 59 | 152298 | 99116 | -1516 | 15110 | 13 | 2 |  | 2021-07-15 00:44 | 1569 | 127 |  | 18 |  | *전공정 요청 잔강미이월 - 이상재 등록 *유사강종 연연주 혼탕부 성분 확인 ID:107~109.207~209 | [14 empty] | 15229800 | 100 | 0 | 0 | 0 |  | 450 |  | Y | Y | 0 | 0 | 0 |  | 451 |  | Y | Y | [7 empty] | BT180180 | H
A65739 | 2021-07-14 | 1 | A | 유사강종연연주 | 4 | A | AE5120HM | 소입성보증강 | C1 | BM#1 | 1634 | 44 | 1636 | 1573 | 37 | 6600 |  | 1 | 0.3 | 16 |  | -2.32 | 1584 | 1642 | 0 | 16.12 | 0 | 16 | 14 | 60 | Y |  | 2021-07-15 01:17 | 76 | 1099 | 16 | 18 | 25 | 29 | 31 | 31 | 31 | 30 | 29 | 28 | 27 | 25 |  | 25 | 27 | 31 | 25 | 31 | -0.17 | Y | 35 | Y | -0.4 | [7 empty] | N | N | N | N | 120 | 0.52 | 53 | 50766 | 91081 | 4969 | 16040 | 13 | 2 |  | 2021-07-15 01:23 | 1584 | 133 |  | 41 |  | *유사강종 연연주 혼탕부 성분 확인 ID:101, 201 | [14 empty] | 53.07 | 100 | 0 | 0 | 0 |  | 0 |  | Y | Y | 0 | 0 | 0 |  | 0 |  | Y | Y | N |  | Y |  |  |  |  | BT180180 | H
A65740 | 2021-07-14 | 1 | A |  | 5 | A | AE5120HM | 소입성보증강 | C1 | BM#1 | 1576 | 49 | 1622 | 1547 | 39 | 7100 |  | 3 | 0.18 | 17 |  | -1.98 | 1581 | 1622 | 0 | 165.26 |  | 29 | 31 | 40 | Y |  | 2021-07-15 02:07 | 73 | 1092 | 24 | 24 | 26 | 28 | 30 | 31 | 30 | 29 | 28 | 27 | 26 | 25 | 24 | 23 | 27 | 31 | 23 | 24 | -0.18 | Y | 45 | Y | 0 | [7 empty] | N | N | N | N | 110 | 0.45 | 68 | 84610 | 96989 | 5011 | 15620 | 13 | 2 |  | 2021-07-15 02:24 | 1581 | 122 |  | 46 |  | *전공정요청 감속주입(VD 설비이상) - 이상재 등록 ID102~105, 202~205 | [14 empty] | 83.28 | 100 | 0 | 0 | 0 |  | 450 |  | Y | Y | 0 | 0 | 0 |  | 451 |  | Y | Y | N |  | Y |  |  |  |  | BT180180 | H
B65212 | 2021-07-14 | 2 | A |  | 6 | A | AE5120HM | 소입성보증강 | C1 | BM#1 | 1620 | 50 | 1650 | 1522 | 42 | 11800 |  | 1 | 0.25 | 16 |  | -1.66 | 1578 | 1640 | 0 | 44.13 | 0 | 31 | 84 | 165 | Y |  | 2021-07-15 03:49 | 70 | 1101 | 22 | 27 | 35 | 38 | 39 | 38 | 38 | 37 | 36 | 34 | 33 | 31 |  | 31 | 34 | 39 | 31 | 38 | -0.23 | Y | 35 | Y | -0.4 | [7 empty] | N | N | N | N | 100 | 0.52 | 58 | 101532 | 97674 | 2976 | 13850 | 13 | 2 |  | 2021-07-15 03:55 | 1578 | 116 |  | 13 |  | *VD진공 3TON 이월 | [14 empty] | 101.63 | 100 | 0 | 0 | 0 |  | 450 |  | Y | Y | 0 | 0 | 0 |  | 451 |  | Y | Y | N | Y | [5 empty] | BT180180 | H
A65742 | 2021-07-14 | 1 | C |  | 7 | A | AE5120HM | 소입성보증강 | C1 | BM#1 | 1597 | 46 | 1613 | 1535 | 37 | 7400 |  | 3 | 0.18 | 17 |  | -1.71 | 1580 | 1613 | 0 | 119.41 |  | 32 | 49 | 72 | Y |  | 2021-07-15 04:28 | 72 | 1099 | 26 | 26 | 28 | 30 | 30 | 30 | 28 | 28 | 27 | 25 | 24 | 23 | 21 | 21 | 27 | 30 | 21 | 30 | -0.2 | Y | 45 | Y | -0.4 | [7 empty] | N | N | N | N | 150 | 0.52 | 59 | 101532 | 100215 | 4985 | 14800 | 13 | 2 |  | 2021-07-15 04:46 | 1580 | 105 |  | 35 | [16 empty] | 10153200 | 100 | 0 | 0 | 0 |  | 450 |  | Y | Y | 0 | 0 | 0 |  | 451 |  | Y | Y | N |  | Y |  |  |  |  | BT180180 | H
A65743 | 2021-07-14 | 1 | C | TUNDISH교체전 | 8 | A | AE5120HM | 소입성보증강 | C1 | BM#1 | 1629 | 41 | 1620 | 1579 | 30 | 5800 |  | 3 | 0.19 | 16 |  | -1.89 | 1582 | 1621 | 0 | 114.31 |  | 16 | 15 | 78 | Y |  | 2021-07-15 05:25 | 74 | 1097 | 21 | 22 | 28 | 31 | 32 | 33 | 32 | 32 | 32 | 31 | 30 | 29 |  | 29 | 30 | 33 | 29 | 32 | -0.13 | Y | 30 | Y | -0.2 | [7 empty] | N | N | N | N | 140 | 0.52 | 58 | 90911 | 97759 | 3791 | 2000 | 13 | 2 |  | 2021-07-15 05:34 | 1582 | 104 |  | 37 |  |  |  | 862949DCC2BF4B7AA35A1FFDB7AFA0B4 | 74F723D216574734B38431E128554DAA | [11 empty] | 88.48 | 100 | 0 | 3000 | 0 |  | 450 |  | Y | Y | 0 | 3000 | 0 |  | 451 |  | Y | Y | N |  | Y |  |  |  |  | BT180180 | H
A65744 | 2021-07-14 | 1 | C | TUNDISH교체 | 1 | A | STB2 | 베어링강 | STB (SF) | BM#1 | 1636 | 52 | 1590 | 1576 | 43 | 6900 |  | 3 | 0.2 | 25 |  | -1.51 | 1542 | 1587 | 120.52 | 56.42 |  | 29 | 32 | 54 | Y |  | 2021-07-15 06:50 | 86 | 1100 | 31 | 32 | 27 | 29 | 33 | 36 | 37 | 38 | 39 | 39 | 40 | 39 | 39 | 39 | 36 | 40 | 39 | 39 | -0.1 |  | 10 | Y | 0 |  | 2.04 | 2.04 | 1.5 |  |  |  |  | N | N | M | 240 | 0.47 | 69 | 84610 | 101506 | 7044 | 15800 | 03 | 1 |  | 2021-07-15 06:56 | 1542 | 129 |  | 35 |  | *T/D FLUX 유:10,용:270kg *첫Heat 수소측정치 OVER되어 이상재 등록및 생관통보-ID:101.102.103.201.202.203 | [14 empty] | 77.27 | 100 | 1500 | 0 | 0 |  | 650 |  | Y | N | 1500 | 0 | 0 |  | 651 |  | Y | N | Y |  |  | Y |  |  |  | BT180180 | H
A65745 | 2021-07-15 | 1 | C |  | 2 | A | STB2 | 베어링강 | STB (SF) | BM#1 | 1652 | 55 | 1553 | 1572 | 35 | 4200 |  | 3 | 0.19 | 26 |  | -1.3 | 1516 | 1555 | 136.58 | 70.93 |  | 38 | 15 | 59 | Y |  | 2021-07-15 08:18 | 60 | 1103 | 38 | 37 | 34 | 33 | 31 | 31 | 29 | 29 | 29 | 28 | 28 | 27 | 27 | 27 | 30 | 34 | 27 | 29 | -0.14 |  | 50 | Y | 0 |  |  |  | 1.13 |  |  |  | Y | Y | Y | Y | 230 | 0.48 | 57 | 101532 | 85949 | 7451 | 15700 | 03 | 1 |  | 2021-07-15 08:26 | 1516 | 119 |  | 17 | [8 empty] | B618F574F04C41BD8E9E3E475DE39839 | 6C63D74D2E094478B45662CFCF3480A7 | 61CC16AD8136414E99B65A8686596499 |  | 83F8F194A6C04E8AAC5C9A6F5308B655 | 232A69AC37E94403B550EA659B58C737 | 42D1936B87F24ABC94FC377501AEEE01 |  | 106.93 | 100 | 0 | 0 | 0 |  | 650 |  | Y | N | 0 | 0 | 0 |  | 651 |  | Y | N | Y |  |  | Y |  |  |  | BT180180 | H
A65746 | 2021-07-15 | 1 | C |  | 3 | A | STB2 | 베어링강 | STB (SF) | BM#1 | 1639 | 40 | 1555 | 1568 | 28 | 4400 |  | 3 | 0.21 | 25 |  | -1.36 | 1517 | 1557 | 119.45 | 82.98 |  | 32 | 50 | 93 | Y |  | 2021-07-15 09:15 | 61 | 1099 | 26 | 26 | 29 | 31 | 33 | 33 | 32 | 31 | 31 | 30 | 29 | 29 | 28 | 27 | 30 | 33 | 27 | 31 | -0.12 | Y | 50 | Y | -0.2 |  |  |  | 0.75 |  |  |  | Y | Y | Y | Y | 220 | 0.48 | 68 | 152298 | 97077 | 7723 | 16000 | 03 | 1 |  | 2021-07-15 09:22 | 1517 | 102 |  | 17 |  | *유사강종 연연주 혼탕부 성분 확인 ID:107~109.207~209 | [14 empty] | 142.2 | 100 | 0 | 0 | 0 |  | 650 |  | Y | N | 0 | 0 | 0 |  | 651 |  | Y | N | Y |  |  | Y |  |  |  | BT180180 | H
A65747 | 2021-07-15 | 1 | C | 유사강종연연주 | 4 | A | SP-STB2 | 베어링강 | STB (SF) | BM#1 | 1642 | 52 | 1566 | 1573 | 27 | 4400 |  | 3 | 0.21 | 26 |  | -1.04 | 1518 | 1550 | 131.8 | 10.61 |  | 16 | 16 | 102 | Y |  | 2021-07-15 10:21 | 63 | 1091 | 28 | 29 | 30 | 31 | 31 | 30 | 29 | 29 | 28 | 27 | 26 | 25 | 24 | 24 | 28 | 31 | 24 | 29 | -0.16 | Y | 45 | Y | -0.2 |  |  |  | 0.9 |  |  |  | Y | Y | Y | Y | 210 | 0.48 | 63 | 50766 | 95960 | 5090 | 14700 | 03 | 1 |  | 2021-07-15 10:32 | 1518 | 107 |  | 20 |  | *유사강종 연연주 혼탕부 성분 확인 ID:101.201 | [14 empty] | 49.29 | 100 | 0 | 0 | 0 |  | 650 |  | Y | N | 0 | 0 | 0 |  | 651 |  | Y | N | Y |  |  | Y |  |  |  | BT180180 | H
A65748 | 2021-07-15 | 1 | C |  | 5 | A | SP-STB2 | 베어링강 | STB (SF) | BM#1 | 1612 | 41 | 1555 | 1550 | 29 | 4900 |  | 3 | 0.24 | 25 |  | -1.25 | 1515 | 1552 | 120.76 | 71.29 |  | 29 | 33 | 62 | Y |  | 2021-07-15 11:18 | 60 | 1097 | 22 | 24 | 26 | 28 | 28 | 29 | 29 | 28 | 28 | 27 | 27 | 27 | 26 | 26 | 27 | 29 | 26 | 28 | -0.04 | Y | 35 | Y | -0.2 |  |  |  | 0.85 |  |  |  | Y | Y | Y | Y | 200 | 0.48 | 63 | 84610 | 95372 | 6678 | 15000 | 03 | 1 |  | 2021-07-15 11:25 | 1515 | 112 |  | 28 | [16 empty] | 82.63 | 100 | 0 | 0 | 0 |  | 650 |  | Y | N | 0 | 0 | 0 |  | 651 |  | Y | N | Y |  |  | Y |  |  |  | BT180180 | H
A65749 | 2021-07-15 | 1 | C |  | 6 | A | SP-STB2 | 베어링강 | STB (SF) | BM#1 | 1604 | 46 | 1555 | 1524 | 37 | 6300 |  | 3 | 0.27 | 25 |  | -1.34 | 1514 | 1555 | 126.24 | 140.21 |  | 38 | 16 | 78 | Y |  | 2021-07-15 12:39 | 59 | 1092 | 25 | 25 | 27 | 29 | 29 | 29 | 28 | 27 | 27 | 26 | 26 | 25 | 24 | 24 | 27 | 29 | 24 | 29 | -0.09 | Y | 55 | Y | 0 |  |  |  | 0.63 |  |  |  | Y | Y | Y | Y | 190 | 0.48 | 69 | 101532 | 105271 | 6979 | 15900 | 03 | 1 |  | 2021-07-15 12:46 | 1514 | 114 |  | 11 | [16 empty] | 90.45 | 100 | 0 | 0 | 0 |  | 650 |  | Y | N | 0 | 0 | 0 |  | 651 |  | Y | N | Y |  |  | Y |  |  |  | BT180180 | H
A65750 | 2021-07-15 | 1 | D |  | 7 | A | SP-STB2 | 베어링강 | STB (SF) | BM#1 | 1617 | 40 | 1560 | 1551 | 32 | 5300 |  | 3 | 0.25 | 25 |  | -1.01 | 1520 | 1550 | 121.52 | 77.58 |  | 32 | 51 | 60 | Y |  | 2021-07-15 13:26 | 65 | 1108 | 22 | 22 | 25 | 27 | 27 | 27 | 27 | 26 | 26 | 25 | 24 | 23 | 22 | 21 | 25 | 27 | 21 | 27 | -0.12 | Y | 50 | Y | -0.2 |  |  |  | 0.68 |  |  |  | Y | Y | Y | Y | 240 | 0.48 | 65 | 101532 | 97565 | 6435 | 15000 | 03 | 1 |  | 2021-07-15 13:33 | 1520 | 120 |  | 35 | [16 empty] | 97.11 | 100 | 0 | 0 | 0 |  | 650 |  | Y | N | 0 | 0 | 0 |  | 651 |  | N | N | Y |  |  | Y |  |  |  | BT180180 | H
A65751 | 2021-07-15 | 1 | D |  | 8 | A | SP-STB2 | 베어링강 | STB (SF) | BM#1 | 1615 | 42 | 1563 | 1548 | 31 | 5400 |  | 3 | 0.26 | 25 |  | -1.54 | 1517 | 1563 | 91.86 | 104.52 |  | 16 | 17 | 61 | Y |  | 2021-07-15 14:38 | 62 | 1098 | 20 | 22 | 25 | 28 | 29 | 28 | 28 | 28 | 27 | 26 | 26 | 26 | 26 | 26 | 26 | 29 | 26 | 28 | -0.04 | Y | 40 | Y | 0 |  |  |  | 0.55 |  |  |  | Y | Y | Y | Y | 230 | 0.48 | 63 | 101532 | 96720 | 6980 | 16100 | 03 | 1 |  | 2021-07-15 14:46 | 1517 | 120 |  | 29 | [16 empty] | 10153200 | 100 | 0 | 0 | 0 |  | 650 |  | Y | N | 0 | 0 | 0 |  | 651 |  | N | N | Y |  |  | Y |  |  |  | BT180180 | H
B65219 | 2021-07-15 | 2 | D | 연주시작 | 1 | B | 20MNCRS5HM8 | 소입성보증강 | C1 | BM#2 | 1631 | 67 | 1682 | 1572 | 55 | 10300 |  | 1 | 0.41 | 19 |  | -3.12 | 1589 | 1682 | 0 | 31.79 | 0 | 11 | 73 | 247 | Y |  | 2021-07-15 15:39 | 80 | 1104 | -368 | 22 | 27 | 26 | 31 | 34 | 35 | 34 | 35 | 33 | 32 | 29 | 26 | 26 | 31 | 35 | 26 | 0 | -0.3 |  | 30 | Y | -0.6 |  | 1.51 | 1.51 |  |  |  |  | N | N | N | N | 150 | 0.48 | 62 | 95616 | 90176 | 8724 | 15800 | 06 | 1 |  | 2021-07-15 15:36 | 1589 | 141 |  | 7 |  | * 연주시작 : 15 : 47 * BUTT 타입롱노즐사용(일반타입.) * T/D FLUX 용탕부: 120 KG / 유탕부: 10KG 투입. * EDGE HEATER 코일 건조로 미적용. 이상공정등록 및 생관통보 * 전공정 요청으로 감속주입 | 512FEFCD7E404611974E5AB2F6EF5C44 |  | 59BF4CCBBE4B47F3BED90D3122B832E0 | [11 empty] | 96.58 | 100 | 780 | 0 | 0 |  | 450 | 300 | N | Y | 800 | 0 | 0 |  | 450 | 300 | N | Y | N | [6 empty] | RB130.00 | H
A65752 | 2021-07-15 | 1 | D |  | 9 | A | SP-STB2 | 베어링강 | STB (SF) | BM#1 | 1591 | 46 | 1567 | 1533 | 34 | 5900 |  | 3 | 0.26 | 26 |  | -1.39 | 1525 | 1567 | 122.4 | 32.85 |  | 29 | 34 | 71 | Y |  | 2021-07-15 15:36 | 70 | 1090 | 25 | 26 | 30 | 32 | 33 | 34 | 33 | 33 | 32 | 32 | 32 | 31 | 31 | 30 | 31 | 34 | 30 | 33 | -0.1 | Y | 40 | Y | -0.2 |  |  |  | 0.6 |  |  |  | Y | Y | Y | Y | 220 | 0.48 | 67 | 101532 | 99074 | 6676 | 15900 | 03 | 1 |  | 2021-07-15 15:46 | 1525 | 121 |  | 35 | [7 empty] | 1D829A0DDF4946E5B2EB5CF4D6F3A43F | ACC81FCF112C47D8A6A164163FBF6E57 | DDB706F2569C4B10BC7747D74BD9D806 |  | BD7274224CBD407CA8D9B12FDE554837 | 66CD9D0B99A9458397FCE4071950EAAC | 62CDEEB0780B40F6A1283946FE7C5BE6 |  |  | 95.74 | 100 | 0 | 0 | 0 |  | 650 |  | Y | N | 0 | 0 | 0 |  | 651 |  | N | N | Y |  |  | Y |  |  |  | BT180180 | H
B65220 | 2021-07-15 | 2 | D |  | 2 | A | 20MNCRS5HM8 | 소입성보증강 | C1 | BM#2 | 1669 | 44 | 1664 | 1602 | 38 | 7000 |  | 1 | 0.5 | 19 |  | -2.61 | 1579 | 1655 | 0 | 40 | 0 | 33 | 66 | 71 | Y |  | 2021-07-15 16:35 | 70 | 1099 | 23 | 24 | 28 | 32 | 33 | 33 | 33 | 32 | 31 | 29 | 28 | 27 | 25 | 22 | 29 | 33 | 22 | 33 | -0.24 | Y | 45 | Y | -0.6 | [7 empty] | N | N | N | N | 140 | 0.45 | 68 | 95616 | 97596 | -1496 | 15400 | 06 | 1 |  | 2021-07-15 16:35 | 1579 | 111 |  | 13 |  | * EDGE HEATER 코일 건조로 미적용. 이상공정등록 및 생관통보 | [14 empty] | 99.19 | 100 | 0 | 0 | 0 |  | 450 | 300 | N | Y | 0 | 0 | 0 |  | 450 | 300 | N | Y | N | [6 empty] | RB130.00 | H
A65753 | 2021-07-15 | 1 | D |  | 10 | B | STB2 | 베어링강 | STB (SF) | BM#1 | 1604 | 48 | 1558 | 1533 | 39 | 6200 |  | 3 | 0.24 | 25 |  | -1.16 | 1523 | 1558 | 142.98 | 11.79 |  | 38 | 17 | 51 | Y |  | 2021-07-15 16:54 | 67 | 1098 | 27 | 27 | 31 | 32 | 34 | 33 | 33 | 32 | 31 | 31 | 31 | 30 | 29 | 29 | 31 | 34 | 29 | 31 | -0.11 | Y | 45 | Y | 0 |  |  |  | 0.57 |  |  |  | Y | Y | Y | Y | 210 | 0.48 | 65 | 101532 | 98713 | 7987 | 15700 | 03 | 1 |  | 2021-07-15 17:04 | 1523 | 107 |  | 24 | 23 | [15 empty] | 10153200 | 100 | 0 | 0 | 0 |  | 650 |  | Y | N | 0 | 0 | 0 |  | 651 |  | Y | N | Y |  |  | Y |  |  |  | BT180180 | H
B65221 | 2021-07-15 | 2 | D |  | 3 | A | 20MNCRS5HM8 | 소입성보증강 | C1 | BM#2 | 1637 | 53 | 1665 | 1569 | 40 | 8600 |  | 1 | 0.36 | 19 |  | -2.93 | 1582 | 1665 | 0 | 30.85 | 0 | 30 | 55 | 217 | Y |  | 2021-07-15 17:34 | 73 | 1089 | 18 | 20 | 26 | 30 | 31 | 31 | 31 | 30 | 28 | 27 | 25 | 23 | 20 | 17 | 26 | 31 | 17 | 31 | -0.31 | Y | 45 | Y | -0.6 | [7 empty] | N | N | N | N | 130 | 0.45 | 68 | 95616 | 97450 | -600 | 15600 | 06 | 1 |  | 2021-07-15 17:34 | 1582 | 123 |  | 23 |  | * EDGE HEATER 코일 건조로 미적용. 이상공정등록 및 생관통보 * 전공정 요청으로 감속주입 | [6 empty] | 5A6367153AE5431282B6A942944F5DA3 | 69CAD8B09F4B4F80B4B809106BB7FCB5 | 805F510717DE47C6A3DF2CE56B6FD5D1 |  | 8683C69C002A407A8BBC5B4DA650E915 | 0FAD217BBE9B4F17B6505794F7B21690 | EBB18C70A93943E49E814531ABFEB770 |  | 98.17 | 100 | 0 | 0 | 0 |  | 450 | 300 | N | Y | 0 | 0 | 0 |  | 450 | 300 | N | Y | N | [6 empty] | RB130.00 | H
A65754 | 2021-07-15 | 1 | D |  | 11 | A | STB2 | 베어링강 | STB (SF) | BM#1 | 1623 | 40 | 1559 | 1561 | 25 | 4200 |  | 3 | 0.25 | 25 |  | -1.21 | 1523 | 1559 | 151.63 | 28.51 |  | 32 | 52 | 68 | Y |  | 2021-07-15 17:51 | 67 | 1100 | 29 | 28 | 28 | 29 | 30 | 31 | 31 | 30 | 29 | 29 | 29 | 28 | 27 | 27 | 29 | 31 | 27 | 29 | -0.09 | Y | 45 | Y | 0 |  |  |  | 0.62 |  |  |  | Y | Y | Y | Y | 200 | 0.48 | 69 | 101532 | 101171 | 7679 | 15500 | 03 | 1 |  | 2021-07-15 17:59 | 1523 | 110 |  | 33 | [16 empty] | 93.88 | 100 | 0 | 0 | 0 |  | 650 |  | Y | N | 0 | 0 | 0 |  | 651 |  | Y | N | Y |  |  | Y |  |  |  | BT180180 | H
B65222 | 2021-07-15 | 2 | D |  | 4 | A | 20MNCRS5HM8 | 소입성보증강 | C1 | BM#2 | 1633 | 56 | 1682 | 1578 | 51 | 11000 |  | 1 | 0.43 | 19 |  | -3.23 | 1584 | 1683 | 0 | 46.74 | 0 | 31 | 86 | 345 | Y |  | 2021-07-15 18:53 | 75 | 1089 | 12 | 19 | 27 | 31 | 33 | 34 | 33 | 33 | 32 | 31 | 29 | 27 | 25 | 21 | 28 | 34 | 21 | 33 | -0.32 | Y | 40 | Y | -0.8 | [7 empty] | N | N | N | N | 120 | 0.48 | 66 | 95616 | 99476 | -226 | 15200 | 06 | 1 |  | 2021-07-15 18:50 | 1584 | 127 |  | 13 |  | * 전공정 요청으로 감속주입 | [14 empty] | 92.03 | 100 | 0 | 0 | 0 |  | 451 | 300 | Y | Y | 0 | 0 | 0 |  | 449 | 300 | Y | Y | N | [6 empty] | RB130.00 | C
A65755 | 2021-07-15 | 1 | D |  | 12 | A | STB2 | 베어링강 | STB (SF) | BM#1 | 1657 | 46 | 1560 | 1570 | 23 | 4000 |  | 3 | 0.25 | 25 |  | -1.21 | 1524 | 1560 | 151.44 | 23.08 |  | 16 | 18 | 55 | Y |  | 2021-07-15 18:55 | 68 | 1099 | 27 | 26 | 26 | 28 | 30 | 30 | 31 | 30 | 30 | 29 | 29 | 28 | 28 | 28 | 29 | 31 | 28 | 30 | -0.04 | Y | 35 | Y | 0 |  |  |  | 0.58 |  |  |  | Y | Y | Y | Y | 190 | 0.47 | 63 | 101532 | 94221 | 7479 | 15400 | 03 | 1 |  | 2021-07-15 19:07 | 1524 | 119 |  | 38 |  | *롱노즐 11회 사용 .내부 침식으로 교체 | [14 empty] | 98.38 | 100 | 0 | 0 | 0 |  | 650 |  | Y | N | 0 | 0 | 0 |  | 651 |  | Y | N | Y |  |  | Y | Y |  |  | BT180180 | H
B65223 | 2021-07-15 | 2 | D |  | 5 | A | 20MNCRS5HM8 | 소입성보증강 | C1 | BM#2 | 1652 | 43 | 1655 | 1587 | 37 | 7700 |  | 1 | 0.4 | 19 |  | -2.49 | 1580 | 1651 | 0 | 34.76 | 0 | 11 | 74 | 69 | Y |  | 2021-07-15 19:52 | 71 | 1111 | 19 | 18 | 26 | 30 | 31 | 32 | 31 | 30 | 29 | 27 | 25 | 23 | 20 | 20 | 27 | 32 | 20 | 0 | -0.34 | Y | 35 | Y | -0.6 | [7 empty] | N | N | N | N | 110 | 0.52 | 61 | 95616 | 101516 | -1766 | 14600 | 06 | 1 |  | 2021-07-15 19:54 | 1580 | 122 |  | 22 | 13 | * 전공정 요청으로 감속주입 | [14 empty] | 95.76 | 100 | 0 | 0 | 0 |  | 450 | 300 | Y | Y | 0 | 0 | 0 |  | 449 | 300 | Y | Y | N | [6 empty] | RB130.00 | H
A65756 | 2021-07-15 | 1 | D |  | 13 | A | STB2 | 베어링강 | STB (SF) | BM#1 | 1628 | 44 | 1552 | 1546 | 38 | 4700 |  | 3 | 0.24 | 25 |  | -1.12 | 1519 | 1552 | 149.25 | 59.49 |  | 29 | 35 | 67 | Y |  | 2021-07-15 20:13 | 63 | 1099 | 27 | 26 | 28 | 31 | 32 | 32 | 31 | 31 | 31 | 30 | 30 | 29 | 29 | 29 | 30 | 32 | 29 | 31 | -0.04 | Y | 45 | Y | 0 |  |  |  | 0.64 |  |  |  | Y | Y | Y | Y | 180 | 0.48 | 65 | 101532 | 97122 | 7778 | 16200 | 03 | 1 |  | 2021-07-15 20:21 | 1519 | 110 |  | 26 | 17 | *STR#2 엣지히터 테스트품 미적용 | [14 empty] | 96.61 | 100 | 0 | 0 | 0 |  | 650 |  | Y | N | 0 | 0 | 0 |  | 651 |  | N | N | Y |  |  | Y |  |  |  | BT180180 | H
B65224 | 2021-07-15 | 2 | B |  | 6 | A | 20MNCRS5HM8 | 소입성보증강 | C1 | BM#2 | 1599 | 52 | 1667 | 1557 | 43 | 9500 |  | 1 | 0.2 | 19 |  | -2.96 | 1585 | 1674 | 0 | 33.36 | 0 | 6 | 1 | 21972 | Y |  | 2021-07-15 20:58 | 76 | 1089 | 15 | 25 | 30 | 33 | 34 | 34 | 33 | 31 | 30 | 28 | 27 | 25 |  | 25 | 29 | 34 | 25 | 0 | -0.26 | Y | 35 | Y | -0.4 | [7 empty] | N | N | N | N | 100 | 0.52 | 58 | 95616 | 96103 | 847 | 15100 | 06 | 1 |  | 2021-07-15 21:01 | 1585 | 124 |  | 18 | [16 empty] | 98.22 | 100 | 0 | 0 | 0 |  | 450 | 300 | Y | Y | 0 | 0 | 0 |  | 450 | 300 | Y | Y | N | [6 empty] | RB130.00 | C
A65757 | 2021-07-15 | 1 | B |  | 14 | A | STB2 | 베어링강 | STB (SF) | BM#1 | 1643 | 45 | 1569 | 1573 | 56 | 4100 |  | 3 | 0.25 | 25 |  | -1.25 | 1522 | 1559 | 151.38 | 63.05 |  | 38 | 18 | 66 | Y |  | 2021-07-15 21:16 | 66 | 1087 | 29 | 28 | 29 | 31 | 32 | 31 | 31 | 30 | 30 | 29 | 29 | 29 | 28 | 28 | 30 | 32 | 28 | 31 | -0.09 | Y | 45 | Y | 0 |  |  |  | 0.5 |  |  |  |  | Y | Y | Y | 240 | 0.48 | 63 | 84610 | 93936 | 7014 | 16000 | 03 | 1 |  | 2021-07-15 21:25 | 1522 | 114 |  | 28 |  | *STR#2 엣지히터 테스트품 미적용 | [14 empty] | 82.99 | 100 | 0 | 0 | 0 |  | 650 |  | Y | N | 0 | 0 | 0 |  | 651 |  | N | N | Y |  |  | Y |  |  |  | BT180180 | H
B65225 | 2021-07-15 | 2 | B |  | 7 | A | 20MNCRS5HM8 | 소입성보증강 | C1 | BM#2 | 1597 | 53 | 1657 | 1565 | 45 | 8900 |  | 1 | 0.49 | 19 |  | -2.63 | 1579 | 1654 | 0 | 37.69 | 0 | 30 | 56 | 57 | Y |  | 2021-07-15 22:01 | 70 | 1089 | 22 | 21 | 32 | 38 | 41 | 42 | 42 | 41 | 40 | 39 | 38 | 36 | 35 | 35 | 37 | 42 | 35 | 0 | -0.2 | Y | 35 | Y | -0.2 | [7 empty] | N | N | N | N | 150 | 0.52 | 59 | 103584 | 97699 | 901 | 15400 | 06 | 1 |  | 2021-07-15 22:04 | 1579 | 121 |  | 13 | [16 empty] | 105.11 | 100 | 0 | 0 | 0 |  | 450 | 300 | Y | Y | 0 | 0 | 0 |  | 450 | 300 | Y | Y | N | [6 empty] | RB130.00 | C
A65758 | 2021-07-15 | 1 | B |  | 15 | A | STB2 | 베어링강 | STB (SF) | BM#1 | 1607 | 40 | 1557 | 1539 | 27 | 4800 |  | 3 | 0.24 | 25 |  | -1.13 | 1519 | 1553 | 121.49 | 36.74 |  | 32 | 53 | 67 | Y |  | 2021-07-15 22:21 | 63 | 1090 | 27 | 26 | 27 | 30 | 31 | 31 | 30 | 30 | 29 | 29 | 28 | 28 | 28 | 28 | 29 | 31 | 28 | 30 | -0.04 | Y | 45 | Y | 0 |  |  |  | 0.54 |  |  |  |  | Y | Y | Y | 230 | 0.48 | 63 | 101272 | 92606 | 7494 | 15800 | 03 | 1 |  | 2021-07-15 22:29 | 1519 | 106 |  | 28 | 16 | *STR#2 엣지히터 테스트품 미적용 | [14 empty] | 99.68 | 100 | 0 | 0 | 0 |  | 650 |  | Y | N | 0 | 0 | 0 |  | 651 |  | N | N | Y |  |  | Y |  |  |  | BT180180 | H
B65226 | 2021-07-15 | 2 | B | TUNDISH교체전 | 8 | A | 20MNCRS5HM8 | 소입성보증강 | C1 | BM#2 | 1624 | 41 | 1650 | 1555 | 38 | 7600 |  | 1 | 0.35 | 18 |  | -2.7 | 1567 | 1641 | 0 | 26.51 | 0 | 31 | 87 | 56 | Y |  | 2021-07-15 22:56 | 58 | 1089 | 33 | 31 | 30 | 29 | 28 | 28 | 27 | 26 | 24 | 23 | 22 | 20 | 18 | 18 | 26 | 30 | 18 | 0 | -0.24 |  | 50 | Y | -0.4 | [7 empty] | N | N | N | N | 140 | 0.52 | 58 | 103584 | 96485 | 3865 | 2000 | 06 | 1 |  | 2021-07-15 22:58 | 1567 | 109 |  | 18 |  |  | 9B67B09DF7F34D148A806BA4F1DF29BA | E904FCBE5BB74FB3A1785B976968BD9D | CA5EA288E2894675A8D9EF7DB0D5D2C3 | [11 empty] | 107.12 | 100 | 0 | 2700 | 0 |  | 450 | 300 | Y | Y | 0 | 3000 | 0 |  | 449 | 300 | Y | Y | N | [6 empty] | RB130.00 | H
A65759 | 2021-07-15 | 1 | B | 연주종료 | 16 | A | STB2 | 베어링강 | STB (SF) | BM#1 | 1631 | 47 | 1551 | 1571 | 26 | 4600 |  | 3 | 0.23 | 25 |  | -1.05 | 1520 | 1551 | 119.59 | 48.69 |  | 16 | 19 | 65 | Y |  | 2021-07-15 23:30 | 64 | 1090 | 27 | 27 | 29 | 31 | 32 | 32 | 31 | 31 | 30 | 30 | 29 | 29 | 29 | 29 | 30 | 32 | 29 | 31 | -0.03 | Y | 40 | Y | 0 |  |  |  | 0.51 |  |  |  |  | Y | Y | M | 220 | 0.48 | 83 | 86641 | 92833 | 7617 | 2000 | 03 | 0 |  | 2021-07-15 23:38 | 1520 | 108 |  | 21 |  | *STR#2 엣지히터 테스트품 미적용 *연주종료 01:10 |  | A0217B1AAF554D22BF7FDC6A69798EA6 | EAD4FC37F3CC4B6F84DE4CB2BDAEF431 | D725E76A9B9C4B548485441C71D2D46D |  | ECD8F697319A4C7DB98B36B499CE3D2D |  |  |  | C20DFE77507A4FB881EB296A9CE6B695 |  |  |  |  | 85.07 | 100 | 0 | 3500 | 0 |  | 650 |  | Y | N | 0 | 3500 | 0 |  | 651 |  | N | N | Y |  |  | Y |  |  |  | BT180180 | H
B65227 | 2021-07-15 | 2 | B | TUNDISH교체 | 1 | A | SCR423PRH | 소입성보증강 | C2 | BM#2 | 1607 | 47 | 1669 | 1531 | 44 | 9000 |  | 1 | 0.31 | 21 |  | -2.38 | 1591 | 1661 | 0 | 21.72 | 0 | 11 | 75 | 47 | Y |  | 2021-07-16 00:04 | 88 | 1094 | -528 | 26 | 29 | 27 | 35 | 39 | 41 | 42 | 42 | 41 | 41 |  |  | 41 | 38 | 42 | 41 | 41 | 0 |  | 15 | Y | 0 |  | 2.79 | 2.79 | 1.31 |  |  |  | N | N | N | N | 150 | 0.52 | 56 | 101532 | 96262 | 7938 | 14100 | 05 | 2 |  | 2021-07-16 00:04 | 1591 | 127 |  | 32 |  | * BUTT 타입롱노즐사용(일반타입.) * T/D FLUX 용탕부: 120 KG / 유탕부: 10KG 투입. * 첫 HEAT 수소 기준값 초과(10분) 이상공정 등록 및 생관통보 | [14 empty] | 97.07 | 100 | 1000 | 0 | 0 |  | 410 | 300 | Y | N | 1000 | 0 | 0 |  | 410 | 300 | Y | Y | N |  | Y |  |  |  |  | BT180180 | C
A65760 | 2021-07-15 | 1 | B |  | 2 | A | SCR423PRH | 소입성보증강 | C2 | BM#2 | 1607 | 40 | 1616 | 1546 | 31 | 6000 |  | 3 | 0.22 | 16 |  | -2.59 | 1574 | 1629 | 0 | 251.88 |  | 6 | 2 | 36 | Y |  | 2021-07-16 00:48 | 71 | 1103 | 37 | 32 | 27 | 26 | 26 | 26 | 25 | 25 | 25 | 25 | 25 |  |  | 25 | 27 | 27 | 25 | 26 | -0.03 |  | 40 | Y | 0 | [7 empty] | N | N | N | N | 140 | 0.55 | 51 | 93071 | 88380 | 7020 | 14800 | 05 | 2 |  | 2021-07-16 00:53 | 1574 | 132 |  | 45 | 18 | * 샘플채취 ID : 303,403 (300mm) | [14 empty] | 97.41 | 100 | 0 | 0 | 300 |  | 410 | 300 | Y | N | 0 | 0 | 300 |  | 410 | 300 | Y | Y | N |  |  | Y |  |  |  | BT180180 | H
A65761 | 2021-07-15 | 1 | B |  | 3 | A | SCR423PRH | 소입성보증강 | C2 | BM#2 | 1625 | 41 | 1617 | 1546 | 31 | 6500 |  | 3 | 0.22 | 16 |  | -2.65 | 1565 | 1619 | 0 | 261.91 |  | 38 | 19 | 73 | Y |  | 2021-07-16 01:52 | 62 | 1078 | 24 | 23 | 23 | 23 | 24 | 23 | 22 | 21 | 21 | 20 | 19 | 19 |  | 19 | 22 | 24 | 19 | 23 | -0.14 | Y | 35 | Y | 0 | [7 empty] | N | N | N | N | 130 | 0.55 | 56 | 93071 | 97788 | 7012 | 15500 | 05 | 2 |  | 2021-07-16 02:03 | 1565 | 120 |  | 32 | [8 empty] | F50BCC6561234856B78395EC4C17E30F | 3F90EF57C0E04B16BB68685FEE252FFE | 0092700E7353496D85C47EFD2CEABC4F |  | 669AE83B5F2146D48937ADA13FBEF050 | 11D609FE47814375B11F773CA6D29984 | C3E4420BBCA74CBB9B90FBC4EFFE2EDD |  | 89.06 | 100 | 0 | 0 | 0 |  | 410 | 300 | Y | N | 0 | 0 | 0 |  | 411 | 300 | Y | Y | N |  |  | Y |  |  |  | BT180180 | H
A65762 | 2021-07-15 | 1 | B |  | 4 | A | SCR423PRH | 소입성보증강 | C2 | BM#2 | 1621 | 41 | 1622 | 1564 | 27 | 5500 |  | 3 | 0.22 | 16 |  | -1.57 | 1575 | 1607 | 0 | 196.14 |  | 32 | 54 | 62 | Y |  | 2021-07-16 02:43 | 72 | 1105 | 17 | 20 | 24 | 26 | 26 | 26 | 26 | 25 | 24 | 24 | 23 |  |  | 23 | 24 | 26 | 23 | 26 | -0.08 | Y | 35 | Y | -0.2 | [7 empty] | N | N | N | N | 120 | 0.55 | 54 | 93071 | 94737 | 6963 | 15300 | 05 | 2 |  | 2021-07-16 02:58 | 1575 | 115 |  | 38 | [16 empty] | 91.38 | 100 | 0 | 0 | 0 |  | 410 | 300 | Y | N | 0 | 0 | 0 |  | 411 | 300 | Y | Y | N |  |  | Y |  |  |  | BT180180 | C
A65763 | 2021-07-15 | 1 | B |  | 5 | B | SCR423PRH | 소입성보증강 | C2 | BM#2 | 1599 | 43 | 1600 | 1535 | 33 | 6800 |  | 3 | 0.23 | 16 |  | -1.6 | 1571 | 1604 | 0 | 171.02 |  | 16 | 20 | 53 | Y |  | 2021-07-16 03:41 | 68 | 1080 | 22 | 22 | 23 | 24 | 24 | 24 | 24 | 23 | 23 | 22 | 22 | 21 |  | 21 | 23 | 24 | 21 | 24 | -0.07 | Y | 40 | Y | -0.2 | [7 empty] | N | N | N | N | 110 | 0.55 | 57 | 93071 | 99299 | 7051 | 14700 | 05 | 2 |  | 2021-07-16 03:49 | 1571 | 109 |  | 34 | 6 | [15 empty] | 87.39 | 45.45 | 0 | 0 | 0 |  | 411 | 300 | Y | N | 0 | 0 | 0 |  | 411 | 300 | Y | Y | N |  |  | Y |  |  |  | BT180180 | H
A65764 | 2021-07-15 | 1 | C |  | 6 | A | SCR423PRH | 소입성보증강 | C2 | BM#2 | 1628 | 41 | 1607 | 1577 | 28 | 4800 |  | 3 | 0.24 | 16 |  | -1.47 | 1573 | 1603 | 0 | 198.17 |  | 6 | 3 | 41 | Y |  | 2021-07-16 04:38 | 70 | 1096 | 20 | 26 | 29 | 30 | 30 | 30 | 30 | 30 | 29 | 29 | 29 |  |  | 29 | 28 | 30 | 29 | 30 | -0.03 | Y | 35 | Y | 0 | [7 empty] | N | N | N | N | 100 | 0.55 | 55 | 101532 | 97217 | 6933 | 15000 | 05 | 2 |  | 2021-07-16 04:41 | 1573 | 113 |  | 35 | [16 empty] | 97.16 | 41.67 | 0 | 0 | 0 |  | 411 | 300 | Y | N | 0 | 0 | 0 |  | 410 | 300 | Y | Y | N |  |  | Y |  |  |  | BT180180 | H
A65765 | 2021-07-15 | 1 | C |  | 7 | A | SCR423PRH | 소입성보증강 | C2 | BM#2 | 1618 | 41 | 1619 | 1548 | 30 | 5800 |  | 3 | 0.24 | 16 |  | -1.85 | 1578 | 1616 | 0 | 184.44 |  | 38 | 20 | 38 | Y |  | 2021-07-16 05:33 | 75 | 1091 | 28 | 28 | 32 | 35 | 36 | 36 | 36 | 35 | 34 | 33 | 32 | 32 | 31 | 31 | 33 | 36 | 31 | 36 | -0.11 | Y | 45 | Y | 0 | [7 empty] | N | N | N | N | 150 | 0.5 | 63 | 101532 | 99354 | 7096 | 16400 | 05 | 2 |  | 2021-07-16 05:36 | 1578 | 112 |  | 36 |  | *전공정 요청 감속주입 | [14 empty] | 95.16 | 41.67 | 0 | 0 | 0 |  | 410 | 300 | Y | N | 0 | 0 | 0 |  | 411 | 300 | Y | Y | N |  |  | Y |  |  |  | BT180180 | H
A65766 | 2021-07-15 | 1 | C |  | 8 | A | SCR423PRH | 소입성보증강 | C2 | BM#2 | 1607 | 43 | 1609 | 1554 | 30 | 6200 |  | 3 | 0.23 | 18 |  | -1.72 | 1579 | 1617 | 0 | 185.29 |  | 32 | 55 | 43 | Y |  | 2021-07-16 06:31 | 76 | 1090 | 30 | 31 | 33 | 35 | 36 | 36 | 36 | 35 | 35 | 34 | 34 | 34 | 33 | 33 | 34 | 36 | 33 | 36 | -0.06 | Y | 45 | Y | 0 | [7 empty] | N | N | N | N | 140 | 0.47 | 68 | 101532 | 101245 | 2755 | 15000 | 05 | 2 |  | 2021-07-16 06:40 | 1579 | 117 |  | 41 |  | *전공정 요청 감속주입 *전공정 요청 L/D 잔강이월 미실시,이상공정 등록 및 생관통보 | [14 empty] | 97.91 | 41.67 | 0 | 0 | 0 |  | 411 | 300 | Y | N | 0 | 0 | 0 |  | 410 | 300 | Y | Y | N | [6 empty] | BT180180 | H
A65767 | 2021-07-16 | 1 | C |  | 9 | A | SCR423PRH | 소입성보증강 | C2 | BM#2 | 1594 | 46 | 1612 | 1546 | 36 | 7100 |  | 3 | 0.26 | 17 |  | -1.82 | 1582 | 1621 | 0 | 156.85 |  | 16 | 21 | 51 | Y |  | 2021-07-16 07:37 | 79 | 1099 | 31 | 31 | 35 | 36 | 36 | 36 | 36 | 35 | 34 | 34 | 34 | 33 | 32 | 32 | 34 | 36 | 32 | 36 | -0.07 | Y | 60 | Y | 0 | [7 empty] | N | N | N | N | 130 | 0.47 | 75 | 101532 | 113007 | -107 | 16400 | 05 | 2 |  | 2021-07-16 07:50 | 1582 | 123 |  | 45 |  | *전공정 요청 감속주입 *전공정 요청 L/D 잔강이월 미실시,이상공정 등록 및 생관통보 | [14 empty] | 89.97 | 41.67 | 0 | 0 | 0 |  | 410 | 300 | Y | N | 0 | 0 | 0 |  | 410 | 300 | Y | Y | N | [6 empty] | BT180180 | H
A65768 | 2021-07-16 | 1 | C | TUNDISH교체전 | 10 | A | SCR423PRH | 소입성보증강 | C2 | BM#2 | 1629 | 41 | 1597 | 1565 | 35 | 5400 |  | 3 | 0.22 | 16 |  | -1.85 | 1569 | 1607 | 0 | 168.74 |  | 6 | 4 | 70 | Y |  | 2021-07-16 09:10 | 66 | 1110 | 31 | 30 | 28 | 27 | 27 | 27 | 26 | 25 | 25 | 24 | 23 | 23 | 22 | 21 | 25 | 28 | 21 | 27 | -0.12 |  | 60 | Y | 0 | [7 empty] | N | N | N | N | 120 | 0.43 | 71 | 98436 | 95467 | 1333 | 2000 | 05 | 2 |  | 2021-07-16 09:22 | 1569 | 102 |  | 27 |  | *전공정 요청 L/D 잔강이월 미실시,이상공정 등록 및 생관통보 *전공정 요청 20%이상 감속주입,이상공정 등록 및 생관통보 | C5F56D14EC1F4329A93CC3A6A3F36B24 | 6AA5C65FCD7E49A0B19C1CF114205E5E | 9015F1E5F6BA4C3F96CFB6C217A109AD | [11 empty] | 102.32 | 33.33 | 0 | 3000 | 0 |  | 410 | 300 | Y | N | 0 | 3000 | 0 |  | 411 | 300 | Y | Y | N | [6 empty] | BT180180 | H
A65769 | 2021-07-16 | 1 | C | TUNDISH교체 | 1 | A | SM20CB | 탄소강 | A | BM#2 | 1662 | 42 | 1648 | 1614 | 29 | 6100 |  | 3 | 0.22 | 20 |  | -1.95 | 1596 | 1646 | 0 | 135.35 |  | 38 | 21 | 88 | Y |  | 2021-07-16 10:19 | 82 | 1094 | -562 | 3 | 10 | 11 | 17 | 21 | 24 | 26 | 27 | 27 | 28 | 29 | 28 | 28 | 22 | 29 | 28 | 0 | -0.2 |  | 5 | Y | -0.2 |  | 1.59 | 1.59 |  |  |  |  | N | N | N | N | 150 | 0.48 | 64 | 94632 | 104652 | 848 | 15000 | 02 | 1 |  | 2021-07-16 10:28 | 1596 | 130 |  | 51 |  | * T/D FLUX 용탕부: 120 KG / 유탕부: 10KG 투입. * BUTT 타입롱노즐사용(슬리브 부착.) | [6 empty] | C6AE5BA5BCAF478BA435C00ED245A55A | 1BD15C6DD14E49CB9F62872D947E93CE | 38903FA139774A2594C708F8AF7A3F7E |  | 2B273BD99C2244F59EC6E4C066E688ED | 2700290E5F3B467B8E2BD1BA77AAD687 | 43C1A27E8F2F4FA5AEF90E94C0C4038A |  | 91.79 | 50 | 700 | 0 | 0 |  | 410 | 300 | Y | Y | 700 | 0 | 0 |  | 410 | 300 | Y | Y | N |  |  |  | Y |  |  | RB160.00 | C
A65770 | 2021-07-16 | 1 | C | 연주시작 | 1 | A | STB3D | 베어링강 | STB (SF) | BM#1 | 1668 | 45 | 1596 | 1595 | 35 | 5500 |  | 3 | 0.25 | 25 |  | -1.51 | 1542 | 1587 | 163.04 | 38.69 |  | 29 | 38 | 235 | Y |  | 2021-07-16 11:21 | 91 | 1088 | 45 | 21 | 24 | 41 | 43 | 44 | 30 | 25 | 33 | 34 | 43 | 31 | 28 | 28 | 35 | 44 | 25 | 0 | -1.9 |  | 10 | Y | -0.6 |  | 1.61 | 1.61 | [5 empty] | Y | Y | M | 240 | 0.47 | 60 | 80378 | 94323 | 7977 | 15900 | 11 | 2 |  | 2021-07-16 11:34 | 1542 | 105 |  | 23 |  | *T/D FLUX 유:10,용:270kg *STR#1,#2 EDGE HEATER 코일부 건조작업으로 적용不-이상재등록 *연주시작 11:46 |  | 0256F566BDE44F9CA2AFD5D8D88F49A5 | CAB7CD3BF55943A485329817DD86B788 | [11 empty] | 79.42 | 100 | 1500 | 0 | 0 |  | 650 |  | N | N | 1500 | 0 | 0 |  | 651 |  | N | N | Y |  |  | Y |  |  |  | BT180180 | H
B65236 | 2021-07-16 | 2 | C |  | 2 | A | SM20CB | 탄소강 | A | BM#2 | 1598 | 73 | 1645 | 1569 | 40 | 6600 |  | 1 | 0.31 | 14 |  | -2.51 | 1581 | 1635 | 0 | 29.99 | 0 | 32 | 56 | 49 | Y |  | 2021-07-16 11:48 | 67 | 1089 | 30 | 30 | 31 | 30 | 30 | 29 | 28 | 27 | 25 | 24 |  |  |  | 24 | 28 | 31 | 24 | 30 | -0.2 |  | 35 | Y | -0.2 | [7 empty] | Y | Y | Y | Y | 140 | 0.47 | 63 | 99018 | 93895 | 1255 | 15000 | 02 | 1 |  | 2021-07-16 11:54 | 1581 | 155 |  | 28 | [16 empty] | 104.56 | 100 | 0 | 0 | 0 |  | 490 | 300 | Y | Y | 0 | 0 | 0 |  | 491 | 300 | Y | Y | N | [6 empty] | RB130.00 | C
A65771 | 2021-07-16 | 1 | C |  | 2 | A | STB3D | 베어링강 | STB (SF) | BM#1 | 1605 | 42 | 1554 | 1554 | 33 | 5500 |  | 3 | 0.2 | 25 |  | -1.22 | 1515 | 1552 | 141.99 | 72.05 |  | 16 | 22 | 76 | Y |  | 2021-07-16 12:33 | 64 | 1091 | 21 | 43 | 39 | 37 | 35 | 34 | 33 | 32 | 31 | 30 | 30 | 28 |  | 28 | 33 | 39 | 28 | 0 | -0.24 |  | 45 | Y | -0.4 |  |  |  | 0.85 |  |  |  | Y | Y | Y | Y | 230 | 0.48 | 60 | 84610 | 90521 | 7929 | 16300 | 11 | 2 |  | 2021-07-16 12:40 | 1515 | 98 |  | 12 |  | *STR#1,#2 EDGE HEATER 코일부 건조작업으로 100KW적용-이상재등록 | [14 empty] | 86.56 | 100 | 0 | 0 | 0 |  | 650 |  | N | N | 0 | 0 | 0 |  | 651 |  | N | N | Y |  |  | Y |  |  |  | BT180180 | H
B65237 | 2021-07-16 | 2 | D |  | 3 | A | SM20CB | 탄소강 | A | BM#2 | 1600 | 44 | 1644 | 1563 | 39 | 7000 |  | 1 | 0.34 | 16 |  | -2.94 | 1586 | 1649 | 0 | 25.8 | 0 | 37 | 77 | 16100 | Y |  | 2021-07-16 12:59 | 72 | 1090 | 20 | 19 | 17 | 18 | 20 | 19 | 19 | 19 | 18 | 17 | 16 | 14 | 13 | 12 | 17 | 20 | 12 | 19 | -0.18 | Y | 45 | Y | -0.2 | [7 empty] | N | N | N | N | 130 | 0.49 | 64 | 93673 | 99362 | 1888 | 14700 | 02 | 1 |  | 2021-07-16 13:05 | 1586 | 107 |  | 21 |  | *빅사이즈 후속 | [14 empty] | 92.38 | 100 | 0 | 0 | 0 |  | 411 | 300 | Y | Y | 0 | 0 | 0 |  | 410 | 300 | Y | Y | N | [6 empty] | RB170.00 | C
A65772 | 2021-07-16 | 1 | D |  | 3 | A | STB3D | 베어링강 | STB (SF) | BM#1 | 1627 | 41 | 1548 | 1555 | 31 | 4900 |  | 3 | 0.23 | 26 |  | -1.23 | 1513 | 1551 | 125.23 | 42.77 |  | 6 | 5 | 62 | Y |  | 2021-07-16 13:30 | 62 | 1102 | 26 | 28 | 32 | 33 | 33 | 32 | 31 | 30 | 30 | 29 | 29 | 28 | 28 | 28 | 30 | 33 | 28 | 28 | -0.11 | Y | 45 | Y | 0 |  |  |  | 0.7 |  |  |  | Y | Y | Y | Y | 220 | 0.48 | 61 | 84610 | 89028 | 7922 | 15200 | 11 | 2 |  | 2021-07-16 13:38 | 1513 | 96 |  | 16 |  | *STR#1,#2 EDGE HEATER 코일부 가열로 100KW적용 | [14 empty] | 86.34 | 100 | 0 | 0 | 0 |  | 650 |  | N | N | 0 | 0 | 0 |  | 651 |  | N | N | Y |  |  | Y |  |  |  | BT180180 | H
B65238 | 2021-07-16 | 2 | D | 잔강최소화전 | 4 | A | SM20CB | 탄소강 | A | BM#2 | 1602 | 32 | 1640 | 1585 | 29 | 4700 |  | 1 | 0.34 | 16 |  | -2.71 | 1576 | 1631 | 0 | 31.17 | 0 | 11 | 78 | 34 | Y |  | 2021-07-16 14:09 | 62 | 1097 | 9 | 17 | 21 | 24 | 23 | 24 | 24 | 24 | 23 | 22 | 21 | 19 |  | 19 | 21 | 24 | 19 | 24 | -0.12 | Y | 40 | Y | -0.4 | [7 empty] | N | N | N | N | 120 | 0.5 | 61 | 95010 | 97500 | 1350 | 3000 | 02 | 1 |  | 2021-07-16 14:12 | 1576 | 95 |  | 17 |  | * T/D 실측잔강 : 3.0T | [14 empty] | 95.97 | 100 | 0 | 4100 | 0 |  | 411 | 300 | Y | Y | 0 | 4220 | 0 |  | 410 | 300 | Y | Y | N | [6 empty] | RB100.00 | C
A65773 | 2021-07-16 | 1 | D |  | 4 | A | STB3D | 베어링강 | STB (SF) | BM#1 | 1659 | 44 | 1551 | 1558 | 23 | 3800 |  | 3 | 0.23 | 25 |  | -1.13 | 1517 | 1551 | 122.32 | 53.05 |  | 38 | 22 | 30 | Y |  | 2021-07-16 14:36 | 66 | 1092 | 26 | 28 | 36 | 39 | 39 | 39 | 39 | 38 | 37 | 36 | 36 | 36 | 35 | 34 | 36 | 39 | 34 | 39 | -0.1 | Y | 50 | Y | -0.2 |  |  |  | 0.71 |  |  |  | Y | Y | Y | Y | 210 | 0.48 | 64 | 152298 | 95924 | 7226 | 15900 | 11 | 2 |  | 2021-07-16 14:43 | 1517 | 97 |  | 12 |  | *유사강종 연연주 혼탕부 성분확인 ID: 107~109.207~209 | [14 empty] | 145.18 | 100 | 0 | 0 | 0 |  | 650 |  | Y | N | 0 | 0 | 0 |  | 651 |  | Y | N | Y |  |  | Y |  |  |  | BT180180 | H
B65239 | 2021-07-16 | 2 | D | 잔강최소화 | 5 | A | SM25C | 탄소강 | A | BM#2 | 1616 | 33 | 1632 | 1567 | 28 | 4800 |  | 1 | 0.38 | 16 |  | -2.29 | 1587 | 1634 | 0 | 32.95 | 0 | 30 | 60 | 15 | Y |  | 2021-07-16 15:07 | 77 | 1100 | -185 | -48 | 29 | 30 | 32 | 33 | 34 | 34 | 33 | 32 | 31 |  |  | 31 | 23 | 34 | 31 | 0 | -0.15 | Y | 20 | Y | -0.2 | [7 empty] | N | N | N | N | 110 | 0.52 | 53 | 94666 | 96445 | 1855 | 14100 | 02 | 1 |  | 2021-07-16 15:11 | 1587 | 108 |  | 35 |  | * 롱노즐 재사용 | 6C175E6583B34164A923D03FBE713EBF | [13 empty] | 96.16 | 100 | 2500 | 0 | 0 |  | 411 | 300 | Y | N | 2500 | 0 | 0 |  | 410 | 300 | Y | N | N | [5 empty] | Y | RB120.00 | C
A65774 | 2021-07-16 | 1 | D |  | 5 | A | P-STB3D | 베어링강 | STB (SF) | BM#1 | 1642 | 40 | 1551 | 1565 | 35 | 4700 |  | 3 | 0.24 | 25 |  | -1.22 | 1515 | 1551 | 139.7 | 49.75 |  | 29 | 39 | 71 | Y |  | 2021-07-16 15:32 | 65 | 1090 | 34 | 33 | 34 | 34 | 34 | 34 | 33 | 32 | 31 | 31 | 31 | 30 | 30 | 29 | 32 | 34 | 29 | 34 | -0.08 | Y | 60 | Y | 0 | [7 empty] | Y | Y | Y | Y | 200 | 0.48 | 69 | 50766 | 104912 | 7538 | 16300 | 11 | 2 |  | 2021-07-16 15:39 | 1515 | 103 |  | 22 |  | *유사강종 연연주 혼탕부 성분확인 ID: 101.201 | [5 empty] | D20E2713148D4482AB7BED5D591954AB | 8B2294DE5F134D589D2A7396B38A6256 | 79C69FB26E31410DA13705DD358F0555 |  | CA389C504D4C4D4F9C3F5BED9BFBBF37 | 544695D19030469FBC14E3EC902DC6CF | 13E79C0F5BF846A4A8D77DDEC580AFE7 |  |  | 45.37 | 100 | 0 | 0 | 0 |  | 650 |  | Y | N | 0 | 0 | 0 |  | 651 |  | Y | N | Y |  |  | Y |  |  |  | BT180180 | H
B65240 | 2021-07-16 | 2 | D |  | 6 | A | SM25C-JY | 탄소강 | A | BM#2 | 1617 | 32 | 1630 | 1588 | 28 | 4500 |  | 1 | 0.32 | 16 |  | -2.18 | 1582 | 1628 | 0 | 33.26 | 0 | 32 | 57 | 68 | Y |  | 2021-07-16 16:10 | 71 | 1099 | 27 | 28 | 30 | 31 | 31 | 30 | 29 | 28 | 26 | 25 | 23 | 21 |  | 21 | 28 | 31 | 21 | 0 | -0.25 | Y | 40 | Y | -0.4 | [7 empty] | N | N | N | N | 100 | 0.55 | 55 | 102720 | 98474 | 726 | 14800 | 02 | 1 |  | 2021-07-16 16:11 | 1582 | 105 |  | 27 | [16 empty] | 105.57 | 100 | 0 | 0 | 0 |  | 411 | 300 | Y | N | 0 | 0 | 0 |  | 411 | 300 | Y | N | N | [6 empty] | LT180180 | C
A65775 | 2021-07-16 | 1 | D |  | 6 | B | P-STB3D | 베어링강 | STB (SF) | BM#1 | 1660 | 40 | 1551 | 1575 | 25 | 4000 |  | 3 | 0.23 | 25 |  | -1.39 | 1509 | 1550 | 151.95 | 55.93 |  | 16 | 23 | 68 | Y |  | 2021-07-16 16:35 | 59 | 1088 | 29 | 28 | 27 | 27 | 27 | 27 | 26 | 25 | 24 | 24 | 23 | 23 | 22 | 22 | 25 | 27 | 22 | 27 | -0.08 | Y | 60 | Y | 0 | [7 empty] | Y | Y | Y | Y | 190 | 0.48 | 67 | 118454 | 101118 | 6832 | 15900 | 11 | 2 |  | 2021-07-16 16:44 | 1509 | 111 |  | 29 | [16 empty] | 109.58 | 100 | 0 | 0 | 0 |  | 650 |  | Y | N | 0 | 0 | 0 |  | 651 |  | Y | N | Y |  |  | Y |  |  |  | BT180180 | H
B65241 | 2021-07-16 | 2 | D |  | 7 | A | SM25C-JY | 탄소강 | A | BM#2 | 1653 | 30 | 1633 | 1584 | 25 | 4100 |  | 1 | 0.39 | 16 |  | -2.72 | 1567 | 1620 | 0 | 26.49 | 0 | 37 | 78 | 61 | Y |  | 2021-07-16 17:00 | 56 | 1100 | 19 | 16 | 13 | 12 | 12 | 11 | 11 | 10 | 9 |  |  |  |  | 9 | 12 | 13 | 9 | 0 | -0.13 |  | 30 | Y | -0.2 | [7 empty] | N | N | N | N | 150 | 0.56 | 41 | 68480 | 73112 | 23438 | 15200 | 02 | 1 |  | 2021-07-16 17:21 | 1567 | 103 |  | 33 |  | * T/D 델타티 8으로 L/D조기교체 L/D잔강 24T 내림 | [6 empty] | 2D0A35BE77D34E678C0C6AFB26E4E60B | 1B92A6975CC04F75B2D38B1BA780678E | 622074FDD915444F82899AB6C1458B56 |  | BBEBB52CF411469493CC7C7C83FA156E | AA235B348C0A4EF09A69270EE8AD6B3A | 44CFC012229948B78EAD191E8CBBE55F |  | 70.63 | 100 | 0 | 0 | 0 |  | 411 | 300 | Y | N | 0 | 0 | 0 |  | 411 | 300 | Y | N | N | [6 empty] | LT180180 | C
B65242 | 2021-07-16 | 2 | D |  | 8 | A | SM25C-JY | 탄소강 | A | BM#2 | 1591 | 35 | 1633 | 1552 | 30 | 5400 |  | 1 | 0.33 | 16 |  | -2.73 | 1573 | 1629 | 0 | 31.66 | 0 | 11 | 79 | 59 | Y |  | 2021-07-16 18:04 | 62 | 1089 | 8 | 8 | 22 | 27 | 30 | 30 | 30 | 29 | 28 | 27 | 26 | 25 | 24 | 24 | 25 | 30 | 24 | 30 | -0.15 | Y | 40 | Y | -0.2 | [7 empty] | N | N | N | N | 140 | 0.51 | 61 | 85600 | 98377 | 1023 | 15000 | 02 | 1 |  | 2021-07-16 18:07 | 1573 | 84 |  | 11 |  | * 전공정 요청으로 감속주입 | [14 empty] | 85.64 | 100 | 0 | 0 | 0 |  | 411 | 300 | Y | N | 0 | 0 | 0 |  | 411 | 300 | Y | N | N | [6 empty] | LT180180 | C
A65776 | 2021-07-16 | 1 | D |  | 7 | B | P-STB3D | 베어링강 | STB (SF) | BM#1 | 1641 | 44 | 1550 | 1549 | 28 | 4800 |  | 3 | 0.23 | 25 |  | -1.32 | 1511 | 1550 | 106.27 | 31.16 |  | 6 | 6 | 68 | Y |  | 2021-07-16 17:35 | 61 | 1091 | 21 | 21 | 23 | 25 | 26 | 26 | 25 | 24 | 24 | 24 | 24 | 24 | 23 | 24 | 24 | 26 | 23 | 24 | 0 | Y | 40 | Y | 0.2 | [7 empty] | Y | Y | Y | Y | 180 | 0.48 | 65 | 101532 | 96372 | 6878 | 14800 | 11 | 2 |  | 2021-07-16 17:44 | 1511 | 119 |  | 37 | [16 empty] | 98.24 | 100 | 0 | 0 | 0 |  | 650 |  | Y | N | 0 | 0 | 0 |  | 651 |  | Y | N | Y |  |  | Y |  |  |  | BT180180 | H
B65243 | 2021-07-16 | 2 | D | TUNDISH교체전 | 9 | A | SM25C-JY | 탄소강 | A | BM#2 | 1619 | 28 | 1631 | 1570 | 24 | 4100 |  | 1 | 0.39 | 16 |  | -2.12 | 1579 | 1628 | 0 | 26.94 | 0 | 30 | 61 | 52 | Y |  | 2021-07-16 19:01 | 68 | 1101 | 21 | 27 | 32 | 34 | 35 | 35 | 34 | 34 | 33 | 32 | 31 | 29 |  | 29 | 31 | 35 | 29 | 34 | -0.17 | Y | 35 | Y | -0.4 | [7 empty] | N | N | N | N | 130 | 0.51 | 66 | 97038 | 96912 | 1638 | 2000 | 02 | 1 |  | 2021-07-16 19:14 | 1579 | 85 |  | 16 |  | * 전공정 요청으로 감속주입 | 6A5C0D7D4413430B8AEBD3A92B3075F2 | AAA152C907D2473785DD38B8CE875C93 | A1853A7BC21C4E31822C3F8FB2789B46 | [11 empty] | 98.47 | 100 | 0 | 3430 | 0 |  | 411 | 300 | Y | N | 0 | 3400 | 0 |  | 411 | 300 | Y | N | N | [6 empty] | LT180180 | C
A65777 | 2021-07-16 | 1 | D |  | 8 | A | P-STB3D | 베어링강 | STB (SF) | BM#1 | 1627 | 43 | 1547 | 1544 | 37 | 5300 |  | 3 | 0.22 | 25 |  | -1.05 | 1516 | 1547 | 104.13 | 57.82 |  | 38 | 23 | 65 | Y |  | 2021-07-16 18:33 | 66 | 1088 | 23 | 23 | 25 | 27 | 29 | 29 | 30 | 29 | 28 | 28 | 27 | 26 | 26 | 25 | 27 | 30 | 25 | 29 | -0.12 | Y | 40 | Y | 0 | [7 empty] | Y | Y | Y | Y | 170 | 0.48 | 67 | 101532 | 102769 | 6931 | 17300 | 11 | 2 |  | 2021-07-16 18:49 | 1516 | 127 |  | 44 | [16 empty] | 92.51 | 100 | 0 | 0 | 0 |  | 650 |  | Y | N | 0 | 0 | 0 |  | 651 |  | Y | N | Y |  |  | Y |  |  |  | BT180180 | H
A65778 | 2021-07-16 | 1 | D |  | 9 | A | P-STB3D | 베어링강 | STB (SF) | BM#1 | 1635 | 42 | 1548 | 1553 | 31 | 5500 |  | 3 | 0.2 | 26 |  | -1.04 | 1517 | 1548 | 120.95 | 47.56 |  | 29 | 40 | 52 | Y |  | 2021-07-16 19:50 | 67 | 1099 | 24 | 24 | 26 | 27 | 28 | 29 | 29 | 29 | 28 | 28 | 27 | 27 | 27 | 26 | 27 | 29 | 26 | 29 | -0.07 | Y | 40 | Y | -0.2 | [7 empty] | Y | Y | Y | Y | 210 | 0.48 | 66 | 101532 | 98257 | 6693 | 15800 | 11 | 2 |  | 2021-07-16 20:02 | 1517 | 119 |  | 36 | 19 | [15 empty] | 96.47 | 100 | 0 | 0 | 0 |  | 650 |  | Y | N | 0 | 0 | 0 |  | 651 |  | Y | N | Y |  |  | Y |  |  |  | BT180180 | H
B65244 | 2021-07-16 | 2 | D | TUNDISH교체 | 1 | A | AE4140MR | 합금강 | D | BM#2 | 1617 | 42 | 1647 | 1559 | 40 | 8400 |  | 1 | 0.43 | 17 |  | -2.31 | 1586 | 1646 | 0 | 31.36 | 0 | 32 | 58 | 61 | Y |  | 2021-07-16 20:16 | 91 | 1089 | -374 | -70 | 35 | 30 | 34 | 39 | 42 | 44 | 44 | 43 | 43 | 41 | 39 | 39 | 37 | 44 | 39 | 0 | -0.2 |  | 25 | Y | -0.4 | 0.9 | 2.27 | 2.27 |  |  |  |  | N | N | N | N | 220 | 0.46 | 65 | 93071 | 98975 | 5475 | 16500 | 07 | 2 |  | 2021-07-16 20:17 | 1586 | 121 |  | 26 |  | * BUTT 타입롱노즐사용(슬리브타입.) * T/D FLUX 용탕부: 120 KG / 유탕부: 10KG 투입. * STR#2 첫 HEAT STOPPER CONTROL 불량으로 몰드내 조기주입 추가절단 500mm 실시 * 트랜스퍼카#1 집게문제로 인한 BLOOM정체, 감속주입 | [14 empty] | 89.15 | 100 | 700 | 0 | 0 |  | 650 | 400 | Y | Y | 1200 | 0 | 0 |  | 649 | 400 | Y | Y | N | Y | [5 empty] | BT180180 | C
A65779 | 2021-07-16 | 1 | B |  | 10 | A | P-STB3D | 베어링강 | STB (SF) | BM#1 | 1633 | 42 | 1559 | 1545 | 30 | 5200 |  | 3 | 0.2 | 25 |  | -1.63 | 1511 | 1559 | 149.36 | 75.67 |  | 16 | 24 | 62 | Y |  | 2021-07-16 21:07 | 61 | 1087 | 25 | 26 | 28 | 31 | 31 | 31 | 31 | 30 | 30 | 29 | 29 | 28 |  | 28 | 29 | 31 | 28 | 31 | -0.06 | Y | 40 | Y | -0.2 | [8 empty] | Y | Y | Y | 200 | 0.48 | 61 | 84610 | 92484 | 6966 | 14100 | 11 | 2 |  | 2021-07-16 21:19 | 1511 | 112 |  | 25 | 16 | [15 empty] | 8461000 | 100 | 0 | 0 | 0 |  | 650 |  | Y | N | 0 | 0 | 0 |  | 651 |  | Y | N | Y |  |  | Y |  |  |  | BT180180 | H
B65245 | 2021-07-16 | 2 | B |  | 2 | A | AE4140MR | 합금강 | D | BM#2 | 1611 | 42 | 1619 | 1559 | 38 | 7700 |  | 1 | 0.36 | 18 |  | -2.67 | 1567 | 1635 | 0 | 33.16 | 0 | 37 | 79 | 71 | Y |  | 2021-07-16 21:14 | 72 | 1081 | 34 | 31 | 28 | 27 | 27 | 27 | 26 | 25 | 24 | 24 | 23 | 22 | 20 | 18 | 25 | 28 | 18 | 27 | -0.18 |  | 55 | Y | -0.4 | [7 empty] | N | N | N | N | 220 | 0.46 | 66 | 93071 | 95231 | 3069 | 14600 | 07 | 2 |  | 2021-07-16 21:40 | 1567 | 125 |  | 34 |  | * 트랜스퍼카#1 집게문제로 인한 BLOOM정체, 감속주입 | [14 empty] | 96.2 | 100 | 0 | 0 | 0 |  | 651 | 400 | Y | Y | 0 | 0 | 0 |  | 649 | 400 | Y | Y | N | Y | [5 empty] | BT180180 | C
A65780 | 2021-07-16 | 1 | B |  | 11 | B | P-STB3D | 베어링강 | STB (SF) | BM#1 | 1623 | 44 | 1555 | 1535 | 28 | 4900 |  | 3 | 0.21 | 25 |  | -1.37 | 1515 | 1555 | 149.55 | 39.15 |  | 6 | 7 | 78 | Y |  | 2021-07-16 22:12 | 65 | 1087 | 28 | 29 | 31 | 32 | 33 | 32 | 31 | 31 | 31 | 31 | 30 | 31 |  | 31 | 31 | 33 | 30 | 31 | 0 | Y | 30 | Y | 0.2 | [8 empty] | Y | Y | Y | 190 | 0.48 | 58 | 101532 | 87921 | 6279 | 15600 | 11 | 2 |  | 2021-07-16 22:19 | 1515 | 106 |  | 25 | 12 | [15 empty] | 106.99 | 100 | 0 | 0 | 0 |  | 650 |  | Y | N | 0 | 0 | 0 |  | 651 |  | Y | N | Y |  |  | Y |  |  |  | BT180180 | H
B65246 | 2021-07-16 | 2 | B |  | 3 | A | AE4140MR | 합금강 | D | BM#2 | 1629 | 38 | 1649 | 1585 | 34 | 6700 |  | 1 | 0.36 | 18 |  | -2.57 | 1574 | 1644 | 0 | 24.16 | 0 | 11 | 80 | 62 | Y |  | 2021-07-16 22:07 | 79 | 1088 | 15 | 16 | 27 | 31 | 32 | 33 | 32 | 30 | 29 | 28 | 26 | 23 | 20 | 20 | 27 | 33 | 20 | 0 | -0.37 | Y | 35 | Y | -0.6 | [7 empty] | N | N | N | N | 210 | 0.51 | 60 | 93071 | 96928 | 3022 | 15200 | 07 | 2 |  | 2021-07-16 22:10 | 1574 | 138 |  | 47 | [16 empty] | 93.3 | 100 | 0 | 0 | 0 |  | 650 | 400 | Y | Y | 0 | 0 | 0 |  | 649 | 400 | Y | Y | N | Y | [5 empty] | BT180180 | C
A65781 | 2021-07-16 | 1 | B |  | 12 | B | P-STB3D | 베어링강 | STB (SF) | BM#1 | 1659 | 41 | 1558 | 1569 | 28 | 3700 |  | 3 | 0.23 | 25 |  | -1.31 | 1513 | 1552 | 136.02 | 43.78 |  | 38 | 24 | 65 | Y |  | 2021-07-16 23:08 | 63 | 1090 | 29 | 31 | 33 | 33 | 34 | 34 | 33 | 32 | 32 | 31 | 31 | 31 | 31 | 31 | 32 | 34 | 31 | 33 | -0.04 | Y | 40 | Y | 0 | [8 empty] | Y | Y | Y | 240 | 0.48 | 65 | 101532 | 99407 | 5943 | 15900 | 11 | 2 |  | 2021-07-16 23:15 | 1513 | 107 |  | 27 | [8 empty] | 189D67B9987C44D6BA96EDADEFBD0CC1 | 584E5476C7B94C85B50B0764F6FC3480 | 7295632C99784C0D9A61F7EC33DEA142 |  | AC60981C23944CEE9DAAC6A2DA5CCA55 | EFBB73CD5FD6469CADB77CFCEF91E43E | A24F35517D704755AD166C1F9F8DA75F |  | 95.42 | 100 | 0 | 0 | 0 |  | 650 |  | Y | N | 0 | 0 | 0 |  | 651 |  | Y | N | Y |  |  | Y |  |  |  | BT180180 | H
B65247 | 2021-07-16 | 2 | B |  | 4 | A | AE4140MR | 합금강 | D | BM#2 | 1660 | 59 | 1643 | 1594 | 42 | 8000 |  | 1 | 0.28 | 17 |  | -2.37 | 1568 | 1633 | 0 | 21.16 | 0 | 30 | 62 | 52 | Y |  | 2021-07-16 23:25 | 73 | 1111 | 17 | 17 | 29 | 36 | 38 | 39 | 39 | 38 | 37 | 36 | 34 | 32 | 30 | 30 | 33 | 39 | 30 | 0 | -0.26 | Y | 35 | Y | -0.4 | [7 empty] | N | N | N | N | 200 | 0.5 | 62 | 93071 | 97657 | 3043 | 14300 | 07 | 2 |  | 2021-07-16 23:37 | 1568 | 141 |  | 30 | [16 empty] | 92.2 | 100 | 0 | 0 | 0 |  | 651 | 400 | Y | Y | 0 | 0 | 0 |  | 649 | 400 | Y | Y | N | Y | [5 empty] | BT180180 | C
A65782 | 2021-07-16 | 1 | B |  | 13 | B | P-STB3D | 베어링강 | STB (SF) | BM#1 | 1655 | 41 | 1552 | 1573 | 29 | 4600 |  | 3 | 0.23 | 25 |  | -1.27 | 1515 | 1553 | 136.9 | 54.63 |  | 29 | 41 | 55 | Y |  | 2021-07-17 00:17 | 65 | 1102 | 31 | 31 | 31 | 33 | 32 | 32 | 32 | 32 | 31 | 30 | 30 | 30 | 29 | 29 | 31 | 33 | 29 | 32 | -0.07 | Y | 55 | Y | 0 | [8 empty] | Y | Y | Y | 230 | 0.48 | 69 | 101532 | 104192 | 4958 | 15000 | 11 | 2 |  | 2021-07-17 00:24 | 1515 | 108 |  | 25 | 9 | [15 empty] | 91.31 | 100 | 0 | 0 | 0 |  | 650 |  | Y | N | 0 | 0 | 0 |  | 651 |  | Y | N | Y |  |  | Y |  |  |  | BT180180 | H
B65248 | 2021-07-16 | 2 | B |  | 5 | A | AE4140MR | 합금강 | D | BM#2 | 1604 | 48 | 1633 | 1541 | 43 | 8500 |  | 1 | 0.25 | 17 |  | -2.28 | 1568 | 1629 | 0 | 18.33 | 0 | 32 | 59 | 49 | Y |  | 2021-07-17 00:37 | 73 | 1103 | 25 | 28 | 36 | 38 | 39 | 39 | 39 | 38 | 37 | 36 | 34 | 32 | 29 | 26 | 34 | 39 | 26 | 39 | -0.29 | Y | 45 | Y | -0.6 | [7 empty] | N | N | N | N | 190 | 0.46 | 66 | 101532 | 96732 | 3068 | 15700 | 07 | 2 |  | 2021-07-17 00:38 | 1568 | 122 |  | 21 | 18 | * 트랜스퍼카#1 집게문제로 인한 BLOOM정체, 감속주입 | [6 empty] | C4FB5DDC194B4550BFA7A2E290C0A6B2 | 39E9B19E4833450DA961D7E10D768506 | E2DF2FF0C60E44E1BB83C187F6B0EDAA |  | 021AA71D1C9741F586E8223085710E5F | A1B22A5979374234A2E4B1390DF4F9F2 | 303C5FE281D84DC5A7EB52058DB296A9 |  | 101.53 | 100 | 0 | 0 | 0 |  | 650 | 400 | Y | Y | 0 | 0 | 0 |  | 650 | 400 | Y | Y | N | Y | [5 empty] | BT180180 | C
A65783 | 2021-07-16 | 1 | B | TUNDISH교체전 | 14 | B | P-STB3D | 베어링강 | STB (SF) | BM#1 | 1657 | 41 | 1563 | 1565 | 28 | 4400 |  | 3 | 0.21 | 25 |  | -1.48 | 1519 | 1563 | 135.61 | 74.12 |  | 16 | 25 | 57 | Y |  | 2021-07-17 01:18 | 69 | 1095 | 28 | 29 | 32 | 34 | 35 | 35 | 35 | 34 | 34 | 33 | 33 | 33 |  | 33 | 33 | 35 | 33 | 35 | -0.06 | Y | 35 | Y | 0 | [7 empty] | N | N | N | N | 220 | 0.48 | 61 | 85067 | 93485 | 5665 | 2000 | 11 | 2 |  | 2021-07-17 01:25 | 1519 | 119 |  | 34 |  |  |  | 22600F588F64403C925B14B96512F4E0 | 923E485C265E42D69A362ADC2B7DCCF1 | 03EE0E1966DF4E09AB7FA6699FD6A48F | [10 empty] | 84.64 | 100 | 0 | 3500 | 0 |  | 650 |  | Y | N | 0 | 3500 | 0 |  | 651 |  | Y | N | Y |  |  | Y |  |  |  | BT180180 | H
B65249 | 2021-07-16 | 2 | B | 잔강최소화전 | 6 | A | AE4140MR | 합금강 | D | BM#2 | 1595 | 45 | 1628 | 1551 | 41 | 7500 |  | 1 | 0.22 | 17 |  | -2.56 | 1566 | 1628 | 0 | 19.75 | 0 | 37 | 80 | 50 | Y |  | 2021-07-17 01:35 | 71 | 1102 | 23 | 23 | 26 | 30 | 31 | 32 | 31 | 31 | 30 | 28 | 27 | 25 | 24 | 19 | 27 | 32 | 19 | 31 | -0.29 | Y | 45 | Y | -0.6 | [7 empty] | N | N | N | N | 180 | 0.45 | 70 | 104452 | 99909 | 3041 | 3000 | 07 | 2 |  | 2021-07-17 01:36 | 1566 | 126 |  | 30 |  | * 트랜스퍼카#1 집게문제로 인한 BLOOM정체, 감속주입 | F1B753FCA504444EA60C32DA73AE547F | [13 empty] | 101.51 | 100 | 0 | 3100 | 0 |  | 650 | 400 | Y | Y | 0 | 3100 | 0 |  | 651 | 400 | Y | Y | N | Y | [5 empty] | BT180180 | C
A65784 | 2021-07-16 | 1 | B | TUNDISH교체 | 1 | A | SCR420HB | 소입성보증강 | C2 | BM#1 | 0 | 33 | 1644 | 1604 | 28 | 5500 |  | 3 | 0.21 | 20 |  | -2.07 | 1595 | 1646 | 0 | 267 |  | 6 | 8 | 58 | Y |  | 2021-07-17 02:27 | 87 | 1095 | -59 | 18 | 14 | 17 | 22 | 27 | 29 | 30 | 32 | 33 | 34 |  |  | 34 | 23 | 34 | 34 | 0 | 0 |  |  | Y | 0.2 |  | 1.74 | 1.61 |  |  |  |  | N | N | N | N | 150 | 0.52 | 57 | 101532 | 97114 | 3286 | 13500 | 15 | 1 |  | 2021-07-17 02:34 | 1595 | 130 |  | 48 | 17 | *T/D FLUX 유:10KG,용220KG | [14 empty] | 99.44 | 100 | 1000 | 0 | 0 |  | 450 |  | Y | Y | 1000 | 0 | 0 |  | 450 |  | Y | Y | N |  | Y |  |  |  |  | BT180180 | H
B65250 | 2021-07-16 | 2 | B | 잔강최소화 | 7 | A | AE4140MB | 합금강 | D1 | BM#2 | 1692 | 50 | 1632 | 1529 | 38 | 8200 |  | 1 | 0.21 | 17 |  | -2.22 | 1557 | 1618 | 14.56 | 0 | 0 | 11 | 81 | 48 | Y |  | 2021-07-17 02:45 | 65 | 1100 | -162 | -45 | 18 | 20 | 21 | 22 | 22 | 21 | 21 | 20 | 19 | 17 |  | 17 | 15 | 22 | 17 | 21 | -0.17 | Y | 30 | Y | -0.4 |  |  |  | 1.19 |  |  |  | N | N | N | N | 170 | 0.5 | 58 | 101532 | 99233 | 4417 | 15600 | 07 | 2 |  | 2021-07-17 02:53 | 1557 | 155 |  | 46 |  | * 롱노즐 재사용 | [14 empty] | 98.1 | 100 | 3100 | 0 | 0 |  | 650 | 400 | Y | Y | 3100 | 0 | 0 |  | 650 | 400 | Y | Y | Y | Y |  |  |  |  | Y | BT180180 | H
A65785 | 2021-07-16 | 1 | B |  | 2 | A | SCR420HB | 소입성보증강 | C2 | BM#1 | 1631 | 37 | 1613 | 1570 | 31 | 6000 |  | 3 | 0.23 | 18 |  | -1.61 | 1576 | 1613 | 0 | 230.15 |  | 38 | 25 | 55 | Y |  | 2021-07-17 03:30 | 68 | 1092 | 32 | 29 | 24 | 22 | 22 | 22 | 22 | 21 | 21 | 21 | 21 | 21 | 20 | 20 | 23 | 24 | 20 | 22 | -0.08 | Y | 50 | Y | -0.2 | [7 empty] | N | N | N | N | 140 | 0.55 | 58 | 101532 | 104644 | 3356 | 13800 | 15 | 1 |  | 2021-07-17 03:37 | 1576 | 122 |  | 43 | 10 | *Sample채취 ID:103.203 | [14 empty] | 92.64 | 100 | 0 | 0 | 300 |  | 450 |  | Y | Y | 0 | 0 | 300 |  | 450 |  | Y | Y | N |  | Y |  |  |  |  | BT180180 | H
B65251 | 2021-07-16 | 2 | B |  | 8 | A | AE4140MB | 합금강 | D1 | BM#2 | 1601 | 45 | 1648 | 1544 | 38 | 8100 |  | 1 | 0.3 | 19 |  | -2.5 | 1569 | 1632 | 17.16 | 0 | 0 | 30 | 63 | 48 | Y |  | 2021-07-17 03:45 | 77 | 1078 | 15 | 15 | 24 | 29 | 31 | 32 | 32 | 32 | 31 | 30 | 29 | 27 | 26 | 26 | 28 | 32 | 26 | 32 | -0.17 | Y | 35 | Y | -0.2 |  |  |  | 1.28 |  |  |  | N | N | N | N | 170 | 0.51 | 61 | 150284 | 98139 | 3011 | 14100 | 07 | 2 |  | 2021-07-17 03:42 | 1569 | 152 |  | 45 | [16 empty] | 148.87 | 50 | 0 | 0 | 0 |  | 650 | 400 | Y | Y | 0 | 0 | 0 |  | 651 | 400 | Y | Y | Y | Y | [5 empty] | BT180180 | C
A65786 | 2021-07-16 | 1 | C |  | 3 | A | SCR420HB | 소입성보증강 | C2 | BM#1 | 1648 | 41 | 1618 | 1588 | 33 | 5500 |  | 3 | 0.23 | 18 |  | -1.91 | 1576 | 1620 | 0 | 197.25 |  | 29 | 42 | 62 | Y |  | 2021-07-17 04:28 | 68 | 1070 | 19 | 18 | 18 | 20 | 23 | 24 | 23 | 24 | 24 | 23 | 23 | 22 |  | 22 | 22 | 24 | 22 | 24 | -0.06 | Y | 30 | Y | -0.2 | [7 empty] | N | N | N | N | 130 | 0.54 | 56 | 84610 | 98150 | 5000 | 14800 | 15 | 1 |  | 2021-07-17 04:35 | 1576 | 124 |  | 46 | 6 | [15 empty] | 82.03 | 100 | 0 | 0 | 0 |  | 450 |  | Y | Y | 0 | 0 | 0 |  | 451 |  | Y | Y | N |  | Y |  |  |  |  | BT180180 | H
B65252 | 2021-07-16 | 2 | C |  | 9 | B | AE4140M12 | 합금강 | D | BM#2 | 1652 | 51 | 1650 | 1562 | 40 | 8600 |  | 1 | 0.25 | 17 |  | -2.55 | 1574 | 1640 | 18.29 | 0 | 0 | 32 | 60 | 34 | Y |  | 2021-07-17 04:45 | 83 | 1105 | 24 | 31 | 36 | 40 | 42 | 42 | 42 | 41 | 40 | 39 | 38 | 37 | 35 | 32 | 38 | 42 | 32 | 42 | -0.22 | Y | 45 | Y | -0.6 |  |  |  | 1.13 |  |  |  | N | N | N | N | 220 | 0.49 | 65 | 50766 | 102100 | 500 | 15100 | 07 | 2 |  | 2021-07-17 04:45 | 1574 | 157 |  | 48 |  | *연연주 혼탕부 성분확인 ID:301.401 *전공정 요청 L/D 잔강이월 미실시,이상공정 등록 및 생관통보 | [14 empty] | 49.43 | 50 | 0 | 0 | 0 |  | 650 | 400 | Y | N | 0 | 0 | 0 |  | 650 | 400 | Y | N | Y | N | [5 empty] | BT180180 | H
A65787 | 2021-07-16 | 1 | C |  | 4 | A | SCR420HB | 소입성보증강 | C2 | BM#1 | 1629 | 49 | 1600 | 1584 | 27 | 5400 |  | 3 | 0.23 | 18 |  | -1.52 | 1575 | 1609 | 0 | 172.15 |  | 16 | 26 | 65 | Y |  | 2021-07-17 05:34 | 67 | 1072 | 21 | 20 | 20 | 21 | 21 | 22 | 22 | 22 | 22 | 22 | 21 | 21 |  | 21 | 21 | 22 | 21 | 22 | -0.03 | Y | 30 | Y | 0 | [7 empty] | N | N | N | N | 120 | 0.53 | 56 | 101532 | 94665 | 3535 | 14700 | 15 | 1 |  | 2021-07-17 05:41 | 1575 | 117 |  | 37 | 9 | *샘플채취 감속주입 | [14 empty] | 101.89 | 100 | 0 | 0 | 0 |  | 450 |  | Y | Y | 0 | 0 | 0 |  | 451 |  | Y | Y | N |  | Y |  |  |  |  | BT180180 | H
B65253 | 2021-07-16 | 2 | C |  | 10 | B | AE4140M12 | 합금강 | D | BM#2 | 1622 | 52 | 1643 | 1542 | 44 | 8600 |  | 1 | 0.25 | 17 |  | -2.46 | 1564 | 1628 | 17.66 | 0 | 0 | 37 | 81 | 26 | Y |  | 2021-07-17 06:03 | 73 | 1097 | 31 | 31 | 34 | 35 | 36 | 35 | 35 | 33 | 32 | 30 | 28 | 26 | 23 | 20 | 31 | 36 | 20 | 35 | -0.36 | Y | 45 | Y | -0.6 |  |  |  | 1.09 |  |  |  | N | N | N | N | 210 | 0.49 | 64 | 84610 | 101245 | 55 | 14400 | 07 | 2 |  | 2021-07-17 06:09 | 1564 | 144 |  | 35 |  | *전공정 요청 L/D 잔강이월 미실시,이상공정 등록 및 생관통보 | [14 empty] | 84.19 | 50 | 0 | 0 | 0 |  | 650 | 400 | Y | N | 0 | 0 | 0 |  | 651 | 400 | Y | N | Y | [6 empty] | BT180180 | H
A65788 | 2021-07-16 | 1 | C |  | 5 | A | SCR420HB | 소입성보증강 | C2 | BM#1 | 1640 | 43 | 1620 | 1575 | 34 | 5800 |  | 3 | 0.22 | 18 |  | -1.76 | 1573 | 1613 | 0 | 191.16 |  | 6 | 9 | 46 | Y |  | 2021-07-17 06:31 | 65 | 1090 | 21 | 21 | 24 | 27 | 28 | 28 | 29 | 28 | 28 | 27 | 27 | 27 |  | 27 | 27 | 29 | 27 | 28 | -0.03 | Y | 25 | Y | 0 | [7 empty] | N | N | N | N | 110 | 0.55 | 55 | 101532 | 97153 | 3447 | 14600 | 15 | 1 |  | 2021-07-17 06:40 | 1573 | 115 |  | 37 |  | *Sample채취 ID:103.203 | [6 empty] | A26BC430F21B47CDB400DD40FBC45730 | 6BB612728A694251A318880604CDBE40 | 894C709850394F47AA93FA418AA98204 |  | A33964CB6DFA4A2B9B114D5192E62B2F | 986166AB627F467B82108F458EA75A73 | 39B07F826EE84436ABFC73FDFBBD7764 |  | 99.44 | 100 | 0 | 0 | 300 |  | 450 |  | Y | Y | 0 | 0 | 300 |  | 451 |  | Y | Y | N |  | Y |  |  |  |  | BT180180 | H
B65254 | 2021-07-16 | 2 | C | TUNDISH교체전 | 11 | B | AE4140M12 | 합금강 | D | BM#2 | 1667 | 49 | 1647 | 1534 | 42 | 8900 |  | 1 | 0.31 | 16 |  | -1.98 | 1567 | 1637 | 25.59 | 0 | 0 | 11 | 82 | 41 | Y |  | 2021-07-17 07:23 | 76 | 1096 | 18 | 18 | 34 | 38 | 40 | 40 | 40 | 39 | 37 | 35 | 33 | 31 | 28 | 28 | 35 | 40 | 28 | 40 | -0.27 | Y | 45 | Y | -0.6 |  |  |  | 1.26 |  |  |  | N | N | N | N | 200 | 0.49 | 64 | 101398 | 101411 | 1439 | 2000 | 07 | 2 |  | 2021-07-17 07:30 | 1567 | 142 |  | 21 |  | *전공정 요청 L/D 잔강이월 미실시,이상공정 등록 및 생관통보 | F968BC854B3C4BD3894482D8D0910878 | BDEED06157764D7CA84721EB3A5AC60F | C743D4FB827B4DD6BB17CBFED831014A | [11 empty] | 93.33 | 50 | 0 | 2790 | 0 |  | 650 | 400 | Y | N | 0 | 2500 | 0 |  | 651 | 400 | Y | N | Y | [6 empty] | BT180180 | H
A65789 | 2021-07-17 | 1 | C |  | 6 | A | SCR420HB | 소입성보증강 | C2 | BM#1 | 1637 | 43 | 1613 | 1586 | 32 | 5600 |  | 3 | 0.25 | 18 |  | -1.3 | 1582 | 1611 | 0 | 209.21 |  | 38 | 26 | 49 | Y |  | 2021-07-17 07:21 | 74 | 1107 | 25 | 25 | 27 | 30 | 31 | 32 | 32 | 32 | 32 | 31 | 31 | 31 | 29 | 29 | 30 | 32 | 29 | 32 | -0.08 | Y | 35 | Y | -0.4 | [7 empty] | N | N | N | N | 100 | 0.54 | 60 | 101532 | 103911 | -511 | 14200 | 15 | 1 |  | 2021-07-17 07:33 | 1582 | 114 |  | 43 |  | *전공정요청 L/D잔강 이월 안함-이상재등록 | [14 empty] | 98.19 | 100 | 0 | 0 | 0 |  | 450 |  | Y | Y | 0 | 0 | 0 |  | 451 |  | Y | Y | N |  | N |  |  |  |  | BT180180 | H
A65790 | 2021-07-17 | 1 | C |  | 7 | A | SCR420HB | 소입성보증강 | C2 | BM#1 | 1668 | 47 | 1603 | 1600 | 33 | 4800 |  | 3 | 0.22 | 18 |  | -1.7 | 1576 | 1615 | 0 | 170.42 |  | 29 | 43 | 45 | Y |  | 2021-07-17 08:28 | 68 | 1090 | 29 | 28 | 28 | 28 | 30 | 32 | 32 | 32 | 32 | 33 | 32 | 32 | 33 | 33 | 31 | 33 | 32 | 32 | -0.1 | Y | 10 | Y | 0.2 | [7 empty] | N | N | N | N | 150 | 0.55 | 58 | 101532 | 97490 | 1910 | 14200 | 15 | 1 |  | 2021-07-17 08:37 | 1576 | 114 |  | 36 |  | *전공정요청 L/D잔강 이월 안함-이상재등록 | [14 empty] | 101.03 | 100 | 0 | 0 | 0 |  | 450 |  | Y | Y | 0 | 0 | 0 |  | 451 |  | Y | Y | N |  | N |  |  |  |  | BT180180 | H
B65255 | 2021-07-17 | 2 | C | TUNDISH교체 | 1 | A | SM45CM1 | 탄소강 | SM45C | BM#2 | 1618 | 60 | 1680 | 1535 | 46 | 9100 |  | 1 | 0.39 | 20 |  | -2.46 | 1592 | 1673 | 0 | 45.48 | 0 | 30 | 64 | 41 | N | 1 | 2021-07-17 08:27 | 100 | 1074 | -289 | -2 | 41 | 32 | 39 | 42 | 45 | 47 | 48 | 48 | 48 | 47 |  | 47 | 43 | 48 | 47 | 48 | -0.05 |  | 15 | Y | -0.2 |  | 2.2 | 2.14 |  |  |  |  | N | N | N | N | 220 | 0.47 | 60 | 96464 | 94276 | 2074 | 14900 | 12 | 1 |  | 2021-07-17 08:34 | 1592 | 166 |  | 44 |  | *래들 미개공 강제렌싱 1회 실시 ID:301.401 * T/D FLUX 용탕부: 120 KG / 유탕부: 10KG 투입. * BUTT 타입롱노즐사용(슬리브 부착.) | [14 empty] | 100.33 | 50 | 700 | 0 | 0 |  | 650 | 400 | Y | N | 700 | 0 | 0 |  | 650 | 400 | Y | N | N | [6 empty] | RB160.00 | C
A65791 | 2021-07-17 | 1 | C | TUNDISH교체전 | 8 | A | SCR420HB | 소입성보증강 | C2 | BM#1 | 1644 | 41 | 1609 | 1575 | 34 | 5000 |  | 3 | 0.24 | 18 |  | -1.89 | 1567 | 1609 | 0 | 238.64 |  | 16 | 27 | 50 | Y |  | 2021-07-17 09:41 | 59 | 1091 | 32 | 31 | 29 | 28 | 27 | 27 | 26 | 25 | 25 | 24 | 23 |  |  | 23 | 26 | 29 | 23 | 0 | -0.15 |  | 40 | Y | -0.2 | [7 empty] | N | N | N | N | 140 | 0.55 | 55 | 85522 | 98573 | -923 | 2000 | 15 | 1 |  | 2021-07-17 09:49 | 1567 | 105 |  | 22 |  | *전공정요청 L/D잔강 이월 안함-이상재등록 |  | 48AD84CF101149C18B78AA8D8F75D92B | B585B8FCA1D24356BF33C617AAA8C86A | [11 empty] | 86.3 | 100 | 0 | 3000 | 0 |  | 450 |  | Y | Y | 0 | 3000 | 0 |  | 451 |  | Y | Y | N | [6 empty] | BT180180 | H
B65256 | 2021-07-17 | 2 | C |  | 2 | A | SM45CM1 | 탄소강 | SM45C | BM#2 | 1648 | 41 | 1631 | 1556 | 29 | 5400 |  | 1 | 0.32 | 15 |  | -2 | 1560 | 1625 | 0 | 23.64 | 0 | 32 | 61 | 48 | Y |  | 2021-07-17 09:37 | 68 | 1099 | 43 | 39 | 33 | 31 | 30 | 29 | 28 | 27 | 26 | 25 | 24 | 23 | 22 | 22 | 29 | 33 | 22 | 0 | -0.22 |  | 50 | Y | -0.2 | [7 empty] | N | N | N | N | 220 | 0.51 | 60 | 99312 | 97217 | 183 | 14100 | 12 | 1 |  | 2021-07-17 09:42 | 1560 | 150 |  | 36 | 21 | [7 empty] | ABE2E479349C4142B0DCBD5E872F1053 | 3F7001945AF94E95BFC17B53F00DEAF4 | 062CD3A680F247B6AF95C4A59D894B87 |  | 7A780AA1702545A38FC857A27403BE96 | E80523A7BAFB4A32897588BE27AD014B | 302DABA64B0F448A9218AEB58DEF6471 |  | 102.44 | 50 | 0 | 0 | 0 |  | 650 | 400 | Y | N | 0 | 0 | 0 |  | 650 | 400 | Y | N | N | [6 empty] | RB160.00 | C
B65257 | 2021-07-17 | 2 | C |  | 3 | A | SM45CM1 | 탄소강 | SM45C | BM#2 | 1611 | 44 | 1628 | 1533 | 31 | 6100 |  | 1 | 0.31 | 16 |  | -2.23 | 1559 | 1618 | 0 | 22.95 | 0 | 37 | 82 | 45 | Y |  | 2021-07-17 10:36 | 67 | 1103 | 19 | 19 | 26 | 28 | 29 | 29 | 29 | 28 | 28 | 27 | 25 | 24 | 23 | 23 | 26 | 29 | 23 | 29 | -0.15 | Y | 40 | Y | -0.2 | [7 empty] | Y | Y | Y | Y | 210 | 0.48 | 62 | 97464 | 94076 | 974 | 14300 | 12 | 1 |  | 2021-07-17 10:46 | 1559 | 138 |  | 38 | 11 | [15 empty] | 102.59 | 50 | 0 | 0 | 0 |  | 650 | 600 | Y | N | 0 | 0 | 0 |  | 650 | 600 | Y | N | N | [6 empty] | RB200.00 | C
A65792 | 2021-07-17 | 1 | C | TUNDISH교체 | 1 | A | P-AE1055LS | 탄소강 | G-AE1055LS | BM#1 | 1663 | 40 | 1611 | 1596 | 26 | 4500 |  | 3 | 0.24 | 25 |  | -1.26 | 1573 | 1611 | 0 | 260.02 |  | 6 | 10 | 50 | Y |  | 2021-07-17 10:44 | 88 | 1097 | -375 | -182 | 35 | 27 | 29 | 34 | 38 | 40 | 42 | 43 | 45 | 45 | 46 | 46 | 38 | 46 | 46 | 0 | 0 |  |  | Y | 0.2 |  | 1.93 | 1.93 | [5 empty] | N | N | M | 210 | 0.5 | 58 | 84610 | 94006 | 6994 | 14700 | 16 | 2 |  | 2021-07-17 10:52 | 1573 | 130 |  | 39 |  | *T/D FLUX 유:10,용:220kg | [14 empty] | 83.77 | 100 | 1500 | 0 | 0 |  | 500 |  | Y | N | 1500 | 0 | 0 |  | 501 |  | Y | N | N |  |  | Y |  |  |  | BT180180 | H
B65258 | 2021-07-17 | 2 | C | 연주종료 | 4 | B | SM45CM1 | 탄소강 | SM45C | BM#2 | 1611 | 43 | 1632 | 1554 | 28 | 5400 |  | 1 | 0.32 | 16 |  | -2.42 | 1563 | 1615 | 0 | 35.26 | 0 | 11 | 83 | 52 | Y |  | 2021-07-17 12:02 | 71 | 1091 | 18 | 23 | 28 | 32 | 33 | 33 | 33 | 32 | 31 | 30 | 29 | 28 | 26 | 26 | 29 | 33 | 26 | 33 | -0.17 | Y | 40 | Y | -0.4 | [7 empty] | N | N | N | N | 200 | 0.47 | 61 | 73736 | 89882 | 4518 | 2000 | 12 | 1 |  | 2021-07-17 12:05 | 1563 | 128 |  | 15 | 12 | *준빅사이즈 후속 *연주 종료 13:32전공정 성분오버) | C15DCDEC1BE6492D82CAEAAF892CFA43 | 28154C6C84B6407EB952F0B12DFE89E1 |  |  |  |  | 54A2D2038FC94A40B38335C7534128CD | B7518F87E8004E88A61531036CF653CB |  |  | C15418944AC5422EA65A75A549290795 | F2CA3C76430648B3BC89C0EC3F7C9B8C |  |  | 78.28 | 100 | 0 | 3070 | 0 |  | 650 | 400 | Y | N | 0 | 3440 | 0 |  | 650 | 400 | Y | N | N | [6 empty] | RB110.00 | C
A65793 | 2021-07-17 | 1 | C |  | 2 | A | P-AE1055LS | 탄소강 | G-AE1055LS | BM#1 | 1624 | 41 | 1587 | 1571 | 25 | 4200 |  | 3 | 0.22 | 25 |  | -1.43 | 1552 | 1595 | 0 | 194.84 |  | 38 | 27 | 56 | Y |  | 2021-07-17 11:33 | 67 | 1108 | 45 | 37 | 31 | 28 | 27 | 27 | 26 | 27 | 26 | 25 | 25 | 25 |  | 25 | 29 | 31 | 25 | 27 | -0.13 |  | 45 | Y | 0 | [8 empty] | N | N | Y | 200 | 0.52 | 57 | 101532 | 94754 | 4946 | 14300 | 16 | 2 |  | 2021-07-17 11:59 | 1552 | 130 |  | 48 | [16 empty] | 99.79 | 100 | 0 | 0 | 0 |  | 500 |  | Y | N | 0 | 0 | 0 |  | 501 |  | Y | N | N |  |  | Y |  |  |  | BT180180 | H
A65794 | 2021-07-17 | 1 | A |  | 3 | A | P-AE1055LS | 탄소강 | G-AE1055LS | BM#1 | 1601 | 43 | 1581 | 1546 | 32 | 5200 |  | 3 | 0.23 | 26 |  | -1.17 | 1548 | 1584 | 0 | 163.58 |  | 29 | 44 | 48 | Y |  | 2021-07-17 12:42 | 63 | 1095 | 25 | 23 | 24 | 25 | 25 | 25 | 25 | 25 | 25 | 25 | 25 | 24 |  | 24 | 25 | 25 | 24 | 25 | -0.03 | Y | 40 | Y | -0.2 | [8 empty] | N | N | Y | 190 | 0.52 | 58 | 84610 | 94737 | 4863 | 15720 | 16 | 2 |  | 2021-07-17 12:49 | 1548 | 121 |  | 38 | [16 empty] | 83.15 | 100 | 0 | 0 | 0 |  | 500 |  | Y | N | 0 | 0 | 0 |  | 501 |  | Y | N | N |  |  | Y |  |  |  | BT180180 | H
A65795 | 2021-07-17 | 1 | A |  | 4 | A | P-AE1055LS | 탄소강 | G-AE1055LS | BM#1 | 1616 | 43 | 1579 | 1550 | 30 | 5000 |  | 3 | 0.23 | 25 |  | -1.28 | 1540 | 1579 | 0 | 198.82 |  | 16 | 28 | 58 | Y |  | 2021-07-17 13:57 | 55 | 1092 | 23 | 23 | 24 | 25 | 25 | 25 | 24 | 23 | 22 | 22 | 21 | 21 | 20 | 20 | 23 | 25 | 20 | 25 | -0.11 | Y | 45 | Y | -0.2 | [8 empty] | N | N | Y | 180 | 0.52 | 57 | 101532 | 93914 | 6836 | 14320 | 16 | 2 |  | 2021-07-17 14:06 | 1540 | 103 |  | 22 | 16 | [15 empty] | 100.63 | 100 | 0 | 0 | 0 |  | 500 |  | Y | N | 0 | 0 | 0 |  | 501 |  | Y | N | N |  |  | Y |  |  |  | BT180180 | H
B65259 | 2021-07-17 | 2 | A |  | 5 | B | P-AE1055LS | 탄소강 | G-AE1055LS | BM#1 | 1614 | 39 | 1597 | 1528 | 19 | 9000 |  | 3 | 0.24 | 25 |  | -1.31 | 1559 | 1597 | 0 | 241.78 | 0 | 30 | 65 | 51 | Y |  | 2021-07-17 14:37 | 74 | 1099 | 20 | 20 | 31 | 35 | 38 | 38 | 39 | 39 | 38 | 37 | 36 | 35 |  | 35 | 34 | 39 | 35 | 38 | -0.16 | Y | 25 | Y | -0.2 | [8 empty] | N | N | Y | 170 | 0.52 | 56 | 84610 | 89281 | 3769 | 15530 | 16 | 2 |  | 2021-07-17 14:47 | 1559 | 232 |  | 39 | 10 | *랜싱 | [14 empty] | 87.91 | 100 | 0 | 0 | 0 |  | 500 |  | Y | N | 0 | 0 | 0 |  | 501 |  | Y | N | N |  |  | Y |  |  |  | BT180180 | H
B65261 | 2021-07-17 | 2 | A | 유사강종연연주 | 6 | A | AE1055LS | 탄소강 | G-AE1055LS | BM#1 | 1637 | 72 | 1633 | 1550 | 52 | 8300 |  | 3 | 0.21 | 25 |  | -1.66 | 1559 | 1611 | 0 | 475.95 |  | 37 | 83 | 69 | Y |  | 2021-07-17 15:51 | 75 | 1101 | 34 | 34 | 40 | 33 | 33 | 29 | 42 | 33 | 28 | 38 | 40 | 31 |  | 31 | 35 | 42 | 28 | 33 | -1.4 | Y | 10 | Y | -1.8 | [8 empty] | N | N | Y | 210 | 0.51 | 59 | 84600 | 96597 | 7003 | 16120 | 16 | 2 |  | 2021-07-17 15:58 | 1559 | 160 |  | 23 |  | *유사강종 연연주 | [14 empty] | 81.74 | 100 | 0 | 0 | 0 |  | 400 |  | Y | N | 0 | 0 | 0 |  | 400 |  | Y | N | N |  |  | Y |  |  |  | BT180180 | H
A65796 | 2021-07-17 | 1 | A |  | 7 | A | AE1055LS | 탄소강 | G-AE1055LS | BM#1 | 1645 | 113 | 1602 | 1576 | 103 | 7800 |  | 3 | 0.24 | 25 |  | -1.59 | 1552 | 1602 | 0 | 318.95 |  | 6 | 11 | 52 | Y |  | 2021-07-17 16:50 | 68 | 1101 | 44 | 42 | 42 | 42 | 41 | 41 | 41 | 40 | 40 | 39 | 39 | 39 |  | 39 | 41 | 42 | 39 | 42 | -0.06 |  | 45 | Y | 0 | [8 empty] | N | N | Y | 200 | 0.52 | 58 | 101520 | 93420 | 7780 | 15800 | 16 | 2 |  | 2021-07-17 16:58 | 1552 | 219 |  | 25 |  | *기중기 웨이트값 이상으로 L/D 잔강 14.5TON 이월됨 | [6 empty] | A52B4F944A3645B5857D2047AC6CE61C | 9CAC753F52DB4BBBA66673968A8CBDED | 5D3BA020CD0F4F4D96DC4475D5C0C07F |  | BF35A655E0BF43D58297463886993AC3 | 198123063E0548DD9BA822CBEFE8D692 | E4C48C0CACE4474AB5CB45F6A6C81943 |  | 10152000 | 100 | 0 | 0 | 0 |  | 400 |  | Y | N | 0 | 0 | 0 |  | 400 |  | Y | N | N |  |  | Y |  |  |  | BT180180 | H
B65260 | 2021-07-17 | 2 | A | 연주시작 | 1 | A | SM45CB | 탄소강 | SM45C | BM#2 | 1659 | 95 | 1655 | 1564 | 37 | 13400 |  | 1 | 0.3 | 20 |  | -2.08 | 1591 | 1651 | 0 | 63.69 | 0 | 32 | 62 |  | Y |  | 2021-07-17 17:10 | 98 | 1098 | -433 | -313 | 43 | 36 | 44 | 49 | 52 | 53 | 53 | 54 | 52 | 51 |  | 51 | 49 | 54 | 51 | 0 | -0.3 |  | 10 | Y | -0.2 |  | 2.34 | 2.34 |  |  |  |  | N | N | N | N | 220 | 0.47 | 55 | 92824 | 89882 | -5682 | 15400 | 01 | 2 |  | 2021-07-17 17:15 | 1591 | 309 |  | 27 |  | * BUTT 타입 슬리브롱노즐사용 * T/D FLUX 용탕부: 120 KG / 유탕부: 10KG 투입. *START 17시40분 *유탕구 997 . | [6 empty] | EFDE10D7B5954CD68839AD8313D4B018 | 9FAC2DA77D8747E282380C006AAA5FB8 | 15661DE73B6E4750B937471A9B7E0E6E |  | F1535465E941497DAE9AE21F40483A1E | 63C63729401844C2B79817BAC67A97BD | E36CE18C9E4A4B5BAC24A01517C74210 |  | 105.24 | 100 | 700 | 0 | 0 |  | 650 | 400 | N | N | 700 | 0 | 0 |  | 651 | 400 | N | N | N | [6 empty] | RB110.00 | C
A65797 | 2021-07-17 | 1 | A |  | 8 | A | AE1055LS | 탄소강 | G-AE1055LS | BM#1 | 1603 | 46 | 1588 | 1544 | 35 | 6300 |  | 3 | 0.23 | 25 |  | -1.21 | 1550 | 1588 | 0 | 270.22 |  | 38 | 28 | 146 | Y |  | 2021-07-17 17:49 | 66 | 1099 | 39 | 37 | 34 | 33 | 32 | 31 | 29 | 29 | 28 | 27 | 27 | 27 |  | 27 | 31 | 34 | 27 | 27 | -0.14 |  | 50 | Y | 0 | [8 empty] | N | N | Y | 190 | 0.52 | 57 | 101520 | 93380 | 7820 | 15040 | 16 | 2 |  | 2021-07-17 17:56 | 1550 | 118 |  | 25 | [16 empty] | 100.17 | 100 | 0 | 0 | 0 |  | 400 |  | Y | N | 0 | 0 | 0 |  | 400 |  | Y | N | N |  |  | Y |  |  |  | BT180180 | H
B65262 | 2021-07-17 | 2 | A |  | 2 | A | SM45CB | 탄소강 | SM45C | BM#2 | 1576 | 44 | 1617 | 1540 | 30 | 6000 |  | 1 | 0.3 | 14 |  | -2.24 | 1564 | 1609 | 0 | 22.1 | 0 | 32 | 63 | -133 | Y |  | 2021-07-17 18:05 | 71 | 1100 | 47 | 45 | 37 | 34 | 32 | 31 | 30 | 28 | 27 | 26 | 24 | 22 | 19 | 19 | 30 | 37 | 19 | 0 | -0.36 |  | 50 | Y | -0.6 | [7 empty] | N | N | N | N | 220 | 0.5 | 57 | 98772 | 91728 | 122 | 15400 | 01 | 2 |  | 2021-07-17 18:09 | 1564 | 116 |  | 29 | [16 empty] | 107.65 | 100 | 0 | 0 | 0 |  | 650 | 400 | N | N | 0 | 0 | 0 |  | 651 | 400 | N | N | N | [6 empty] | RB140.00 | C
A65798 | 2021-07-17 | 1 | A |  | 9 | A | AE1055LS | 탄소강 | G-AE1055LS | BM#1 | 1587 | 42 | 1592 | 1550 | 33 | 5900 |  | 3 | 0.23 | 25 |  | -1.46 | 1545 | 1592 | 0 | 366.85 |  | 29 | 45 | 160 | Y |  | 2021-07-17 18:43 | 61 | 1100 | 27 | 26 | 26 | 26 | 27 | 27 | 26 | 25 | 25 | 25 | 24 | 24 | 23 | 23 | 26 | 27 | 23 | 27 | -0.1 | Y | 40 | Y | -0.2 | [8 empty] | N | N | Y | 180 | 0.52 | 59 | 101520 | 97230 | 7470 | 15630 | 16 | 2 |  | 2021-07-17 18:52 | 1545 | 119 |  | 30 | [16 empty] | 96.5 | 100 | 0 | 0 | 0 |  | 400 |  | Y | N | 0 | 0 | 0 |  | 400 |  | Y | N | N |  |  | Y |  |  |  | BT180180 | H
B65263 | 2021-07-17 | 2 | A |  | 3 | A | SM45CB | 탄소강 | SM45C | BM#2 | 1594 | 40 | 1615 | 1523 | 31 | 6100 |  | 1 | 0.26 | 14 |  | -2.26 | 1560 | 1602 | 0 | 24.82 | 0 | 30 | 66 | 65 | Y |  | 2021-07-17 19:00 | 67 | 1099 | 18 | 19 | 22 | 23 | 23 | 23 | 22 | 22 | 20 | 19 | 17 | 15 |  | 15 | 20 | 23 | 15 | 23 | -0.2 | Y | 40 | Y | -0.4 | [7 empty] | N | N | N | N | 210 | 0.52 | 56 | 98045 | 93534 | 116 | 14800 | 01 | 2 |  | 2021-07-17 19:05 | 1560 | 108 |  | 33 | [16 empty] | 104.03 | 100 | 0 | 0 | 0 |  | 650 | 400 | N | N | 0 | 0 | 0 |  | 651 | 400 | N | N | N | [6 empty] | RB160.00 | C
A65799 | 2021-07-17 | 1 | A |  | 10 | A | AE1055LS | 탄소강 | G-AE1055LS | BM#1 | 1609 | 48 | 1592 | 1544 | 38 | 6700 |  | 3 | 0.23 | 25 |  | -1.37 | 1549 | 1592 | 0 | 260.09 |  | 16 | 29 | 157 | Y |  | 2021-07-17 19:37 | 65 | 1099 | 22 | 22 | 23 | 25 | 25 | 25 | 24 | 23 | 23 | 22 | 22 | 21 |  | 21 | 23 | 25 | 21 | 25 | -0.09 | Y | 45 | Y | -0.2 | [8 empty] | N | N | Y | 170 | 0.52 | 61 | 101520 | 100684 | 7216 | 15800 | 16 | 2 |  | 2021-07-17 19:48 | 1549 | 125 |  | 36 | [16 empty] | 93.44 | 100 | 0 | 0 | 0 |  | 400 |  | Y | N | 0 | 0 | 0 |  | 400 |  | Y | N | N |  |  | Y |  |  |  | BT180180 | H
B65264 | 2021-07-17 | 2 | A |  | 4 | A | SM45CB | 탄소강 | SM45C | BM#2 | 1607 | 40 | 1614 | 1545 | 31 | 5500 |  | 1 | 0.23 | 15 |  | -2.19 | 1562 | 1604 | 0 | 21.96 | 0 | 37 | 84 | 65 | Y |  | 2021-07-17 20:09 | 69 | 1100 | 11 | 11 | 20 | 26 | 28 | 29 | 29 | 28 | 27 | 26 | 24 | 22 | 20 | 18 | 24 | 29 | 18 | 0 | -0.27 | Y | 40 | Y | -0.4 | [7 empty] | Y | Y | Y | Y | 200 | 0.47 | 64 | 88873 | 95785 | 1665 | 15100 | 01 | 2 |  | 2021-07-17 20:13 | 1562 | 99 |  | 20 | [16 empty] | 88.83 | 100 | 0 | 0 | 0 |  | 650 | 700 | N | N | 0 | 0 | 0 |  | 651 | 700 | N | N | N | [6 empty] | RB250.00 | C
A65800 | 2021-07-17 | 1 | B |  | 11 | A | AE1055LS | 탄소강 | G-AE1055LS | BM#1 | 1595 | 45 | 1602 | 1563 | 30 | 5300 |  | 3 | 0.22 | 25 |  | -1.66 | 1552 | 1602 | 0 | 18.88 |  | 6 | 12 | 50 | Y |  | 2021-07-17 20:35 | 68 | 1098 | 21 | 24 | 29 | 31 | 31 | 31 | 31 | 31 | 31 | 29 | 28 | 27 | 26 | 26 | 29 | 31 | 26 | 31 | -0.11 | Y | 45 | Y | -0.2 | [8 empty] | N | N | Y | 210 | 0.49 | 63 | 101520 | 96528 | 7772 | 15700 | 16 | 2 |  | 2021-07-17 20:57 | 1552 | 127 |  | 42 |  | *전기로 작업지연 감속주입 정속유지 강종 감속 ID:103~106.203~206 | [14 empty] | 97.1 | 100 | 0 | 0 | 0 |  | 400 |  | Y | N | 0 | 0 | 0 |  | 400 |  | Y | N | N |  |  | Y |  |  |  | BT180180 | H
B65265 | 2021-07-17 | 2 | B |  | 5 | A | SM45CB | 탄소강 | SM45C | BM#2 | 1611 | 41 | 1618 | 1554 | 28 | 5100 |  | 1 | 0.21 | 14 |  | -2.14 | 1560 | 1600 | 0 | 12.98 | 0 | 11 | 85 | 56 | Y |  | 2021-07-17 21:09 | 67 | 1097 | 14 | 14 | 20 | 24 | 26 | 26 | 26 | 26 | 25 | 24 | 23 | 21 | 20 | 17 | 23 | 26 | 17 | 26 | -0.2 | Y | 45 | Y | -0.6 | [7 empty] | Y | Y | Y | Y | 190 | 0.47 | 63 | 126832 | 94473 | 227 | 13500 | 01 | 2 |  | 2021-07-17 21:12 | 1560 | 105 |  | 26 |  | *연연주 혼탕부 | [14 empty] | 125.7 | 100 | 0 | 0 | 0 |  | 650 | 700 | N | N | 0 | 0 | 0 |  | 651 | 700 | N | N | N | [6 empty] | RB200.00 | C
A65801 | 2021-07-17 | 1 | B |  | 12 | A | AE1055LS | 탄소강 | G-AE1055LS | BM#1 | 1607 | 46 | 1590 | 1556 | 36 | 6200 |  | 3 | 0.2 | 25 |  | -1.14 | 1555 | 1590 | 0 | 325.79 |  | 38 | 29 | 40 | Y |  | 2021-07-17 21:42 | 71 | 1100 | 25 | 26 | 28 | 30 | 32 | 32 | 32 | 31 | 30 | 30 | 30 | 29 | 29 | 28 | 30 | 32 | 28 | 32 | -0.09 | Y | 45 | Y | -0.2 | [8 empty] | N | N | Y | 200 | 0.45 | 68 | 101520 | 98217 | 7033 | 15600 | 16 | 2 |  | 2021-07-17 22:02 | 1555 | 136 |  | 39 |  | *전기로 작업지연 감속주입 정속유지 강종 감속 *L/D강제개공으로 나탕주입ID:106.206 | [14 empty] | 10152000 | 100 | 0 | 0 | 0 |  | 400 |  | Y | N | 0 | 0 | 0 |  | 400 |  | Y | N | N |  | N | Y |  |  |  | BT180180 | H
B65266 | 2021-07-17 | 2 | B |  | 6 | A | SM45C | 탄소강 | SM45C | BM#2 | 1581 | 40 | 1624 | 1530 | 30 | 6100 |  | 1 | 0.25 | 16 |  | -2.23 | 1551 | 1601 | 0 | 25.11 | 0 | 32 | 64 | 58 | Y |  | 2021-07-17 22:16 | 58 | 1101 | 14 | 14 | 19 | 20 | 22 | 22 | 22 | 21 | 19 | 18 | 16 | 13 |  | 13 | 18 | 22 | 13 | 22 | -0.22 | Y | 40 | Y | -0.3 | [7 empty] | Y | Y | Y | Y | 180 | 0.47 | 60 | 41158 | 90269 | 2381 | 13000 | 01 | 2 |  | 2021-07-17 22:18 | 1551 | 108 |  | 24 | [16 empty] | 4115800 | 100 | 0 | 0 | 0 |  | 650 | 600 | Y | N | 0 | 0 | 0 |  | 651 | 600 | Y | N | N | [6 empty] | RB200.00 | H
A65802 | 2021-07-17 | 1 | B |  | 13 | A | AE1055LS | 탄소강 | G-AE1055LS | BM#1 | 1605 | 52 | 1603 | 1558 | 34 | 6100 |  | 3 | 0.21 | 25 |  | -1.14 | 1563 | 1601 | 0 | 266 |  | 29 | 46 | 37 | N | 1 | 2021-07-17 22:37 | 79 | 1100 | 27 | 30 | 31 | 34 | 37 | 37 | 38 | 38 | 38 | 37 | 37 | 37 | 38 | 37 | 36 | 38 | 37 | 38 | -0.03 | Y | 35 | Y | -0.2 | [8 empty] | N | N | Y | 190 | 0.47 | 64 | 101520 | 96133 | 7064 | 15300 | 16 | 2 |  | 2021-07-17 22:59 | 1563 | 149 |  | 55 | [16 empty] | 96.27 | 100 | 0 | 0 | 0 |  | 400 |  | Y | N | 0 | 0 | 0 |  | 400 |  | Y | N | N |  |  | Y |  |  |  | BT180180 | H
B65267 | 2021-07-17 | 2 | B |  | 7 | A | SM45C | 탄소강 | SM45C | BM#2 | 1621 | 39 | 1618 | 1536 | 28 | 5400 |  | 1 | 0.3 | 16 |  | -2.28 | 1553 | 1599 | 0 | 18.72 | 0 | 30 | 67 | 62 | Y |  | 2021-07-17 23:06 | 60 | 1101 | 9 | 10 | 15 | 16 | 16 | 16 | 15 | 14 | 13 | 11 | 9 |  |  | 9 | 13 | 16 | 9 | 16 | -0.2 | Y | 35 | Y | -0.4 | [7 empty] | Y | Y | Y | Y | 170 | 0.47 | 54 | 99428 | 81419 | 8581 | 15200 | 01 | 2 |  | 2021-07-17 23:12 | 1553 | 111 |  | 37 |  | * T/D 온도 낮아 L/D 8.6 TON 내림 | [14 empty] | 110.66 | 100 | 0 | 0 | 0 |  | 651 | 700 | Y | N | 0 | 0 | 0 |  | 650 | 700 | Y | N | N |  |  |  | Y |  |  | RB280.00 | C
A65803 | 2021-07-17 | 1 | B |  | 14 | A | AE1055LS | 탄소강 | G-AE1055LS | BM#1 | 1674 | 40 | 1589 | 1583 | 23 | 3700 |  | 3 | 0.2 | 26 |  | -1.35 | 1546 | 1590 | 0 | 311.05 |  | 16 | 30 | 60 | Y |  | 2021-07-18 00:14 | 62 | 1095 | 37 | 32 | 32 | 31 | 31 | 30 | 29 | 29 | 29 | 29 | 28 | 29 |  | 29 | 30 | 32 | 28 | 29 | -0.1 | Y | 40 | Y | 0.2 | [8 empty] | N | N | Y | 180 | 0.52 | 56 | 84600 | 92133 | 7067 | 16000 | 16 | 2 |  | 2021-07-18 00:22 | 1546 | 108 |  | 22 | [8 empty] | 3B602E0E887944F58BFBAD82CB88F924 | 8CB3DA3498A348B0931514A8B2E3C501 | 2D858558B7374A488F69C4EB2FC7AC9C |  | AC130EEBD7BD4A2A81FAD4A679AEFFED | E488D5491C5F43C6A3BB798E33AA33F8 | 7AA41D8719A44BB7AF84C6A36A6A49D2 |  | 84.6 | 100 | 0 | 0 | 0 |  | 400 |  | Y | N | 0 | 0 | 0 |  | 400 |  | Y | N | N |  |  | Y |  |  |  | BT180180 | H
B65268 | 2021-07-17 | 2 | B |  | 8 | A | SM45C | 탄소강 | SM45C | BM#2 | 1633 | 38 | 1614 | 1587 | 30 | 4900 |  | 1 | 0.25 | 18 |  | -2.63 | 1558 | 1617 | 0 | 27.56 | 0 | 37 | 85 | 49 | Y |  | 2021-07-18 00:22 | 65 | 1092 | 5 | 16 | 26 | 30 | 31 | 31 | 31 | 29 | 28 | 26 | 24 | 21 | 17 | 17 | 25 | 31 | 17 | 31 | -0.35 | Y | 40 | Y | -0.8 | [7 empty] | Y | Y | Y | Y | 170 | 0.47 | 62 | 91300 | 92105 | 1045 | 14100 | 01 | 2 |  | 2021-07-18 00:25 | 1558 | 101 |  | 15 | [8 empty] | 837D28B9BBF543C6BC9BF2321DDBFDE4 | 8E92E8C1A22E42BC95F164F60325D824 | 13BDBCC839A54673B9E91052176CA7B7 |  | C9516995A88642AD8A5B0B3204E03770 | F4C7716E44E14242940DA50D59C1F7F5 | 46013287F595486599385A503E16FB0A |  | 97.49 | 100 | 0 | 0 | 0 |  | 650 | 700 | Y | N | 0 | 0 | 0 |  | 650 | 700 | Y | N | N | [6 empty] | RB160.00 | C
A65804 | 2021-07-17 | 1 | B |  | 15 | A | AE1055LS | 탄소강 | G-AE1055LS | BM#1 | 0 | 40 | 1593 | 1543 | 22 | 4300 |  | 3 | 0.2 | 25 |  | -1.44 | 1546 | 1591 | 0 | 225.06 |  | 6 | 13 | 62 | Y |  | 2021-07-18 01:07 | 62 | 1085 | 28 | 28 | 28 | 29 | 30 | 30 | 29 | 29 | 29 | 29 | 29 | 28 | 29 | 29 | 29 | 30 | 28 | 29 | 0 | Y | 35 | Y | 0.2 | [8 empty] | N | N | Y | 170 | 0.52 | 57 | 101520 | 91108 | 7942 | 15100 | 16 | 2 |  | 2021-07-18 01:15 | 1546 | 101 |  | 28 | [16 empty] | 101.42 | 100 | 0 | 0 | 0 |  | 400 |  | Y | N | 0 | 0 | 0 |  | 400 |  | Y | N | N |  |  | Y |  |  |  | BT180180 | H
B65269 | 2021-07-17 | 2 | B |  | 9 | A | SM45C | 탄소강 | SM45C | BM#2 | 1631 | 35 | 1623 | 1545 | 28 | 5600 |  | 1 | 0.27 | 16 |  | -2.16 | 1554 | 1609 | 0 | 24.51 | 0 | 11 | 86 | 52 | Y |  | 2021-07-18 01:24 | 61 | 1096 | 14 | 14 | 24 | 27 | 29 | 30 | 29 | 28 | 27 | 25 | 24 | 22 | 20 | 17 | 24 | 30 | 17 | 0 | -0.32 | Y | 40 | Y | -0.6 | [7 empty] | N | N | N | N | 220 | 0.47 | 63 | 93335 | 95199 | 1901 | 15600 | 01 | 2 |  | 2021-07-18 01:27 | 1554 | 90 |  | 16 | [16 empty] | 95.92 | 100 | 0 | 0 | 0 |  | 650 | 400 | Y | N | 0 | 0 | 0 |  | 650 | 400 | Y | N | N | [6 empty] | LT180180 | C
A65805 | 2021-07-17 | 1 | B |  | 16 | A | AE1055LS | 탄소강 | G-AE1055LS | BM#1 | 1620 | 40 | 1591 | 1562 | 26 | 4900 |  | 3 | 0.2 | 25 |  | -1.29 | 1550 | 1591 | 0 | 260.29 |  | 38 | 30 | 57 | Y |  | 2021-07-18 02:06 | 66 | 1092 | 28 | 28 | 30 | 32 | 33 | 32 | 32 | 31 | 31 | 30 | 29 | 29 | 29 | 29 | 30 | 33 | 29 | 32 | -0.1 | Y | 40 | Y | 0 | [8 empty] | N | N | Y | 210 | 0.52 | 61 | 93060 | 101307 | 7743 | 15700 | 16 | 2 |  | 2021-07-18 02:14 | 1550 | 103 |  | 27 | [16 empty] | 84.33 | 100 | 0 | 0 | 0 |  | 400 |  | Y | N | 0 | 0 | 0 |  | 400 |  | Y | N | N |  |  | Y |  |  |  | BT180180 | H
B65270 | 2021-07-17 | 2 | B | TUNDISH교체전 | 10 | A | SM45C | 탄소강 | SM45C | BM#2 | 1632 | 35 | 1627 | 1559 | 26 | 5100 |  | 1 | 0.28 | 16 |  | -2.53 | 1563 | 1615 | 0 | 34.59 | 0 | 32 | 65 | 58 | Y |  | 2021-07-18 02:26 | 70 | 1098 | 14 | 14 | 24 | 29 | 31 | 32 | 31 | 30 | 28 | 26 | 24 | 21 | 17 | 17 | 25 | 32 | 17 | 0 | -0.43 | Y | 35 | Y | -0.8 | [7 empty] | N | N | N | N | 210 | 0.48 | 67 | 84020 | 95592 | 608 | 2000 | 01 | 2 |  | 2021-07-18 02:26 | 1563 | 94 |  | 18 |  | * 전공정 요청으로 감속주입 | B08352C3B4A9437F8F522AE293462643 | [13 empty] | 87.61 | 100 | 0 | 2700 | 0 |  | 650 | 400 | Y | N | 0 | 3300 | 0 |  | 650 | 400 | Y | N | N | [6 empty] | LT180180 | C
A65806 | 2021-07-17 | 1 | B |  | 17 | A | AE1055LS | 탄소강 | G-AE1055LS | BM#1 | 1620 | 40 | 1588 | 1570 | 23 | 4200 |  | 3 | 0.2 | 25 |  | -1.23 | 1551 | 1589 | 0 | 262.04 |  | 29 | 47 | 47 | Y |  | 2021-07-18 03:04 | 67 | 1105 | 28 | 29 | 29 | 30 | 30 | 31 | 31 | 31 | 30 | 30 | 30 | 30 |  | 30 | 30 | 31 | 30 | 31 | -0.03 | Y | 30 | Y | 0 | [8 empty] | N | N | Y | 200 | 0.52 | 56 | 84600 | 91461 | 7690 | 15500 | 16 | 2 |  | 2021-07-18 03:30 | 1551 | 109 |  | 32 | [16 empty] | 83.56 | 100 | 0 | 0 | 0 |  | 400 |  | Y | N | 0 | 0 | 0 |  | 400 |  | Y | N | N |  |  | Y |  |  |  | BT180180 | C
B65271 | 2021-07-17 | 2 | B | TUNDISH교체 | 1 | A | 16MNCRS5HAM | 소입성보증강 | C1 | BM#2 | 1632 | 46 | 1681 | 1540 | 42 | 9800 |  | 1 | 0.2 | 21 |  | -2.52 | 1594 | 1665 | 0 | 23.14 | 0 | 30 | 68 | 59 | Y |  | 2021-07-18 03:46 | 83 | 1096 | -372 | -15 | 22 | 17 | 23 | 28 | 31 | 32 | 31 | 30 | 27 | 25 |  | 25 | 26 | 32 | 25 | 0 | -0.35 |  | 20 | Y | -0.4 | 0.5 | 2.38 | 2.31 |  |  |  |  | N | N | N | N | 150 | 0.5 | 55 | 94006 | 91240 | 7260 | 14500 | 08 | 1 |  | 2021-07-18 03:45 | 1594 | 124 |  | 26 |  | * BUTT 타입롱노즐사용(슬리브) * T/D FLUX 용탕부: 120 KG / 유탕부: 10KG 투입. | [14 empty] | 95.49 | 45.45 | 700 | 0 | 0 |  | 450 | 300 | Y | Y | 700 | 0 | 0 |  | 450 | 300 | Y | Y | N |  | Y |  |  |  |  | RB100.00 | C
A65807 | 2021-07-17 | 1 | B |  | 18 | A | AE1055LS | 탄소강 | G-AE1055LS | BM#1 | 1620 | 40 | 1595 | 1578 | 20 | 3800 |  | 3 | 0.19 | 25 |  | -1.09 | 1545 | 1579 | 0 | 315.64 |  | 16 | 31 | 50 | Y |  | 2021-07-18 04:11 | 61 | 1088 | 30 | 29 | 31 | 32 | 32 | 31 | 31 | 30 | 29 | 29 | 29 | 29 |  | 29 | 30 | 32 | 29 | 31 | -0.04 | Y | 40 | Y | 0 | [8 empty] | N | N | Y | 190 | 0.52 | 55 | 101520 | 91131 | 7669 | 15200 | 16 | 2 |  | 2021-07-18 04:27 | 1545 | 111 |  | 22 | [16 empty] | 101.37 | 100 | 0 | 0 | 0 |  | 400 |  | Y | N | 0 | 0 | 0 |  | 400 |  | Y | N | N |  |  | Y |  |  |  | BT180180 | H
B65272 | 2021-07-17 | 2 | C |  | 2 | A | 16MNCRS5HAM | 소입성보증강 | C1 | BM#2 | 1656 | 44 | 1660 | 1583 | 36 | 7400 |  | 1 | 0.22 | 18 |  | -2.56 | 1583 | 1646 | 0 | 20.27 | 0 | 37 | 86 | 69 | Y |  | 2021-07-18 04:35 | 72 | 1103 | 22 | 22 | 26 | 29 | 29 | 29 | 28 | 27 | 26 | 25 | 23 | 21 |  | 21 | 26 | 29 | 21 | 29 | -0.2 | Y | 40 | Y | -0.4 | [7 empty] | N | N | N | N | 140 | 0.52 | 58 | 103142 | 96277 | 5073 | 13700 | 08 | 1 |  | 2021-07-18 04:38 | 1583 | 123 |  | 33 | [16 empty] | 102.17 | 53.85 | 0 | 0 | 0 |  | 450 | 300 | Y | Y | 0 | 0 | 0 |  | 451 | 300 | Y | Y | N |  | Y | [5 empty] | C
A65808 | 2021-07-17 | 1 | C |  | 19 | A | AE1055LS | 탄소강 | G-AE1055LS | BM#1 | 1620 | 43 | 1588 | 1585 | 22 | 4100 |  | 3 | 0.2 | 25 |  | -1.27 | 1546 | 1585 | 0 | 297.5 |  | 6 | 14 | 41 | Y |  | 2021-07-18 05:10 | 62 | 1094 | 28 | 30 | 32 | 33 | 34 | 34 | 33 | 33 | 32 | 32 | 32 | 31 |  | 31 | 32 | 34 | 31 | 33 | -0.05 | Y | 35 | Y | -0.2 | [8 empty] | N | N | Y | 180 | 0.52 | 58 | 101520 | 95471 | 7379 | 15200 | 16 | 2 |  | 2021-07-18 05:23 | 1546 | 107 |  | 21 | 10 | [15 empty] | 98.13 | 100 | 0 | 0 | 0 |  | 400 |  | Y | N | 0 | 0 | 0 |  | 400 |  | Y | N | N |  |  | Y |  |  |  | BT180180 | H
B65273 | 2021-07-17 | 2 | C |  | 3 | A | 16MNCRS5HAM | 소입성보증강 | C1 | BM#2 | 1656 | 43 | 1660 | 1576 | 38 | 7800 |  | 1 | 0.21 | 19 |  | -2.69 | 1582 | 1656 | 0 | 21.47 | 0 | 11 | 87 | 58 | Y |  | 2021-07-18 05:48 | 71 | 1103 | 15 | 20 | 27 | 30 | 32 | 32 | 31 | 29 | 28 | 26 | 23 | 20 |  | 20 | 26 | 32 | 20 | 0 | -0.34 | Y | 35 | Y | -0.6 | [7 empty] | N | N | N | N | 130 | 0.47 | 63 | 98176 | 94434 | 5116 | 15900 | 08 | 1 |  | 2021-07-18 05:56 | 1582 | 123 |  | 20 |  | *전공정 요청 20%이상 감속주입.이상재 등록 및 생관통보 | [14 empty] | 87.5 | 53.85 | 0 | 0 | 0 |  | 450 | 300 | Y | Y | 0 | 0 | 0 |  | 450 | 300 | Y | Y | N |  | Y |  | Y |  |  | RB140.00 | C
A65809 | 2021-07-17 | 1 | C | TUNDISH교체전 | 20 | A | AE1055LS | 탄소강 | G-AE1055LS | BM#1 | 1620 | 40 | 1591 | 1540 | 32 | 5700 |  | 3 | 0.23 | 25 |  | -1.11 | 1557 | 1591 | 0 | 242.38 |  | 38 | 31 | 53 | Y |  | 2021-07-18 05:55 | 73 | 1101 | 31 | 31 | 32 | 34 | 35 | 36 | 36 | 36 | 35 | 34 | 34 | 33 | 33 | 33 | 34 | 36 | 33 | 36 | -0.07 | Y | 35 | Y | 0 | [8 empty] | N | N | M | 170 | 0.52 | 61 | 97884 | 101019 | 7331 | 2000 | 16 | 2 |  | 2021-07-18 06:09 | 1557 | 110 |  | 35 |  |  |  | BA32B52DD51A4A28B2DFBFAC86B741D1 | 5F600DB0FC444ED3887ED8948CB20F51 | [11 empty] | 89.8 | 100 | 0 | 3500 | 0 |  | 400 |  | Y | N | 0 | 3500 | 0 |  | 400 |  | Y | N | N |  |  | Y |  |  |  | BT180180 | C
B65274 | 2021-07-17 | 2 | C |  | 4 | A | 16MNCRS5HAM | 소입성보증강 | C1 | BM#2 | 1666 | 49 | 1660 | 1584 | 40 | 8200 |  | 1 | 0.21 | 18 |  | -2.18 | 1577 | 1646 | 1.56 | 17.92 | 0 | 32 | 66 | 54 | Y |  | 2021-07-18 06:58 | 66 | 1095 | 13 | 18 | 28 | 32 | 33 | 33 | 32 | 30 | 29 | 28 | 26 | 24 | 22 | 22 | 27 | 33 | 22 | 0 | -0.27 | Y | 40 | Y | -0.4 | [7 empty] | N | N | N | N | 120 | 0.52 | 63 | 96304 | 102412 | 5038 | 14700 | 08 | 1 |  | 2021-07-18 07:04 | 1577 | 129 |  | 14 | [16 empty] | 90 | 46.15 | 0 | 0 | 0 |  | 450 | 300 | Y | Y | 0 | 0 | 0 |  | 451 | 300 | Y | Y | N |  | Y |  |  |  |  | RB140.00 | C
A65810 | 2021-07-17 | 1 | C | TUNDISH교체 | 1 | A | SPS7 | 특수용도강 | D3 | BM#1 | 1628 | 41 | 1603 | 1560 | 30 | 5900 |  | 3 | 0.25 | 20 |  | -1.06 | 1583 | 1609 | 109.69 | 44.78 |  | 29 | 48 | 48 | Y |  | 2021-07-18 06:58 | 102 | 1103 | -283 | 26 | 29 | 32 | 35 | 39 | 43 | 45 | 46 | 47 | 48 | 49 | 49 | 49 | 42 | 49 | 49 | 0 | 0 |  | 5 | Y | 0 |  | 2.11 | 2.11 | [5 empty] | N | N | M | 210 | 0.48 | 64 | 101532 | 104057 | -407 | 14900 | 14 | 1 |  | 2021-07-18 07:12 | 1583 | 132 |  | 58 | 7 | *T/D FLUX 유:10,용:120kg | [14 empty] | 97.39 | 100 | 1000 | 0 | 0 |  | 490 |  | Y | Y | 1000 | 0 | 0 |  | 491 |  | Y | Y | Y | [6 empty] | BT180180 | C
B65275 | 2021-07-18 | 2 | C |  | 5 | A | 16MNCRS5HAM | 소입성보증강 | C1 | BM#2 | 1643 | 47 | 1649 | 1604 | 35 | 7300 |  | 1 | 0.25 | 18 |  | -2.51 | 1577 | 1648 | 1.89 | 13.3 | 0 | 30 | 69 | 41 | Y |  | 2021-07-18 07:54 | 66 | 1097 | 18 | 25 | 29 | 31 | 32 | 31 | 30 | 29 | 27 | 23 | 21 | 18 |  | 18 | 27 | 32 | 18 | 0 | -0.35 | Y | 40 | Y | -0.6 | [7 empty] | N | N | N | N | 110 | 0.52 | 62 | 96304 | 102033 | 5267 | 15400 | 08 | 1 |  | 2021-07-18 08:00 | 1577 | 125 |  | 21 | [16 empty] | 90.38 | 53.85 | 0 | 0 | 0 |  | 450 | 300 | Y | Y | 0 | 0 | 0 |  | 451 | 300 | Y | Y | N | [6 empty] | RB140.00 | C
A65811 | 2021-07-18 | 1 | C |  | 2 | A | SPS7 | 특수용도강 | D3 | BM#1 | 1591 | 42 | 1587 | 1539 | 29 | 5200 |  | 3 | 0.26 | 16 |  | -1.26 | 1552 | 1578 | 106.62 | 71.33 |  | 16 | 32 | 57 | Y |  | 2021-07-18 08:16 | 71 | 1091 | 49 | 37 | 32 | 29 | 28 | 27 | 26 | 26 | 26 | 26 | 26 | 27 |  | 27 | 30 | 32 | 26 | 26 | -0.15 |  | 40 | Y | 0.2 | [8 empty] | N | N | Y | 200 | 0.5 | 59 | 101532 | 95633 | 917 | 14600 | 14 | 1 |  | 2021-07-18 08:35 | 1552 | 119 |  | 44 | 21 | *Sample채취 ID:103.203 | [6 empty] | AF354F3699124CE09CD29F4776AFC732 | DDDEA936D03A47F99A75E1817443B2F9 | A8F3B9AD96134C1B8B0380A98995550E |  | F3A22E50395E4A28AA69E9E75279413F | 118458F9683D4F22AA2F718C93AFF583 | 5FE13AF890354C01AB57853FD565AD78 |  | 105.32 | 100 | 0 | 0 | 300 |  | 490 |  | Y | Y | 0 | 0 | 300 |  | 491 |  | Y | Y | Y | [6 empty] | BT180180 | H
B65276 | 2021-07-18 | 2 | C |  | 6 | A | 16MNCRS5HAM | 소입성보증강 | C1 | BM#2 | 1657 | 41 | 1651 | 1617 | 32 | 6100 |  | 1 | 0.25 | 18 |  | -2.39 | 1576 | 1638 | 3.75 | 11.17 | 0 | 37 | 87 | 49 | Y |  | 2021-07-18 08:49 | 65 | 1103 | 15 | 16 | 22 | 25 | 26 | 25 | 25 | 24 | 23 | 21 | 19 | 18 |  | 18 | 22 | 26 | 18 | 25 | -0.23 | Y | 35 | Y | -0.2 | [7 empty] | N | N | N | N | 100 | 0.53 | 57 | 93968 | 95716 | 5084 | 16500 | 08 | 1 |  | 2021-07-18 09:00 | 1576 | 127 |  | 29 | [16 empty] | 93.83 | 50 | 0 | 0 | 0 |  | 450 | 300 | Y | Y | 0 | 0 | 0 |  | 450 | 300 | Y | Y | N |  | Y |  |  |  |  | RB100.00 | C
A65812 | 2021-07-18 | 1 | C |  | 3 | A | SPS7 | 특수용도강 | D3 | BM#1 | 1600 | 42 | 1578 | 1538 | 30 | 5400 |  | 3 | 0.27 | 16 |  | -1.67 | 1550 | 1584 | 104.48 | 85.38 |  | 6 | 15 | 73 | Y |  | 2021-07-18 09:18 | 69 | 1098 | 26 | 26 | 26 | 27 | 28 | 27 | 27 | 26 | 25 | 24 | 24 | 23 | 23 | 21 | 25 | 28 | 21 | 27 | -0.16 | Y | 45 | Y | -0.4 | [8 empty] | N | N | Y | 190 | 0.5 | 66 | 101532 | 105012 | -1812 | 14300 | 14 | 1 |  | 2021-07-18 09:25 | 1550 | 118 |  | 43 | [16 empty] | 98.38 | 100 | 0 | 0 | 0 |  | 0 |  | Y | Y | 0 | 0 | 0 |  | 0 |  | Y | Y | Y | [6 empty] | BT180180 | H
B65277 | 2021-07-18 | 2 | C |  | 7 | A | 16MNCRS5HAM | 소입성보증강 | C1 | BM#2 | 1687 | 46 | 1657 | 1603 | 37 | 7500 |  | 1 | 0.28 | 18 |  | -2.44 | 1575 | 1652 | 2.39 | 19.34 | 0 | 11 | 88 | 44 | Y |  | 2021-07-18 10:01 | 64 | 1095 | 14 | 20 | 26 | 29 | 30 | 29 | 29 | 28 | 27 | 25 | 23 | 20 |  | 20 | 25 | 30 | 20 | 29 | -0.29 | Y | 35 | Y | -0.6 | [7 empty] | N | N | N | N | 150 | 0.52 | 59 | 93968 | 98391 | 5009 | 15700 | 08 | 1 |  | 2021-07-18 10:08 | 1575 | 128 |  | 15 | [16 empty] | 91.5 | 50 | 0 | 0 | 0 |  | 450 | 300 | Y | Y | 0 | 0 | 0 |  | 451 | 300 | Y | Y | N |  | Y |  |  |  |  | RB100.00 | C
A65813 | 2021-07-18 | 1 | C |  | 4 | A | SPS7 | 특수용도강 | D3 | BM#1 | 1594 | 41 | 1581 | 1552 | 26 | 5100 |  | 3 | 0.27 | 16 |  | -1.52 | 1555 | 1586 | 104.89 | 47.03 |  | 38 | 32 | 67 | Y |  | 2021-07-18 10:13 | 74 | 1104 | 20 | 19 | 22 | 24 | 25 | 26 | 26 | 25 | 26 | 26 | 26 | 26 | 27 | 27 | 25 | 27 | 27 | 26 | 0 |  |  | Y | 0.2 | [8 empty] | N | N | Y | 180 | 0.5 | 61 | 101532 | 100349 | -1299 | 14500 | 14 | 1 |  | 2021-07-18 10:19 | 1555 | 126 |  | 55 | [16 empty] | 102.51 | 100 | 0 | 0 | 0 |  | 490 |  | Y | Y | 0 | 0 | 0 |  | 491 |  | Y | Y | Y | [6 empty] | BT180180 | H
B65278 | 2021-07-18 | 2 | C | TUNDISH교체전 | 8 | A | 16MNCRS5HAM | 소입성보증강 | C1 | BM#2 | 1642 | 49 | 1651 | 1593 | 37 | 7300 |  | 1 | 0.28 | 18 |  | -2.54 | 1582 | 1652 | 2.1 | 17.45 | 0 | 32 | 67 | 44 | Y |  | 2021-07-18 10:56 | 71 | 1097 | 16 | 33 | 36 | 37 | 36 | 36 | 34 | 33 | 31 | 29 | 27 |  |  | 27 | 31 | 37 | 27 | 36 | -0.29 | Y | 35 | Y | -0.4 | [7 empty] | N | N | N | N | 140 | 0.52 | 58 | 98936 | 96155 | 5095 | 2000 | 08 | 1 |  | 2021-07-18 11:06 | 1582 | 127 |  | 20 |  |  | 71D2D2A097014AF7B359CC7E06DF6411 | 7D249A668CDA4588BB210D3B2F4F7846 |  |  |  |  | 6EC47CF7CF694A4DA9B6F35C813644F9 | B050A85BED354A4E908E9E77E753DC67 | 736A697EB8934F88875B232EEC45B32C |  | 9D97563E8E5C45758D5429BB22915A2F | EA42BDD2809642F09466786C22808F2E | 33DD2AAA9AD04DE88FEEC54CD0329924 |  | 98.2 | 46.67 | 0 | 2860 | 0 |  | 451 | 300 | Y | Y | 0 | 3090 | 0 |  | 450 | 300 | Y | Y | N |  | Y |  |  |  |  | RB140.00 | C
A65814 | 2021-07-18 | 1 | C |  | 5 | A | SPS7 | 특수용도강 | D3 | BM#1 | 1668 | 41 | 1582 | 1596 | 20 | 3500 |  | 3 | 0.27 | 16 |  | -1.32 | 1552 | 1579 | 99.08 | 90.95 |  | 29 | 49 | 36 | Y |  | 2021-07-18 11:19 | 71 | 1093 | 26 | 26 | 29 | 30 | 31 | 31 | 31 | 31 | 31 | 30 | 30 | 30 |  | 30 | 29 | 31 | 30 | 31 | -0.03 | Y | 35 | Y | 0 | [8 empty] | N | N | Y | 170 | 0.5 | 61 | 84610 | 97165 | -2115 | 14400 | 14 | 1 |  | 2021-07-18 11:42 | 1552 | 128 |  | 53 |  | *Sample채취 ID:103.203 *STR#1 LOOP#8 원형 과냉으로 비수량 50% 줄임 | [14 empty] | 87.68 | 100 | 0 | 0 | 300 |  | 490 |  | Y | Y | 0 | 0 | 300 |  | 491 |  | Y | Y | Y | [6 empty] | BT180180 | C
B65279 | 2021-07-18 | 2 | C | TUNDISH교체 | 1 | A | AE5180 | 합금강 | E1 | BM#2 | 1646 | 55 | 1635 | 1555 | 41 | 8400 |  | 1 | 0.35 | 22 |  | -2.15 | 1562 | 1628 | 42.59 | 0 | 0 | 30 | 70 | 35 | Y |  | 2021-07-18 12:28 | 97 | 1093 | -358 | -58 | 41 | 33 | 36 | 41 | 45 | 46 | 45 | 45 | 44 | 42 | 40 | 37 | 41 | 46 | 37 | 45 | -0.3 |  | 30 | Y | -0.6 | 0.9 | 2.33 | 2.26 | 1.59 |  |  |  | N | N | N | M | 220 | 0.47 | 68 | 94231 | 104208 | 642 | 16300 | 17 | 2 |  | 2021-07-18 12:18 | 1562 | 132 |  | 9 | 16 | * T/D FLUX 용탕부: 220 KG / 유탕부: 10KG 투입. * BUTT 타입롱노즐사용(일반타입.) *수소 10분 측정값 기준치 초과,생관통보 | [14 empty] | 89.49 | 100 | 700 | 0 | 0 |  | 650 | 700 | N | N | 700 | 0 | 0 |  | 652 | 700 | N | N | Y | [6 empty] | RB100.00 | H
A65815 | 2021-07-18 | 1 | A |  | 6 | A | SPS7 | 특수용도강 | D3 | BM#1 | 1617 | 44 | 1568 | 1550 | 24 | 4900 |  | 3 | 0.27 | 16 |  | -1.57 | 1555 | 1587 | 121.34 | 46.1 |  | 16 | 33 | 46 | Y |  | 2021-07-18 12:26 | 74 | 1107 | 29 | 28 | 28 | 29 | 31 | 32 | 32 | 32 | 31 | 31 | 31 | 31 | 31 | 31 | 31 | 32 | 31 | 32 | -0.03 | Y | 35 | Y | 0 | [8 empty] | N | N | Y | 210 | 0.5 | 58 | 84610 | 94887 | -487 | 15340 | 14 | 1 |  | 2021-07-18 12:36 | 1555 | 119 |  | 46 |  | *STR#1 LOOP#8 원형 과냉으로 비수량 50% 줄임 *롱노즐 5회사용 - 크랙 | [14 empty] | 88.41 | 100 | 0 | 0 | 0 |  | 490 |  | Y | Y | 0 | 0 | 0 |  | 491 |  | Y | Y | Y |  |  |  | Y |  |  | BT180180 | H
B65280 | 2021-07-18 | 2 | A |  | 2 | A | AE5180 | 합금강 | E1 | BM#2 | 1688 | 48 | 1588 | 1600 | 29 | 4900 |  | 1 | 0.28 | 17 |  | -1.87 | 1522 | 1585 | 22 | 0 | 0 | 37 | 88 | 58 | Y |  | 2021-07-18 13:21 | 57 | 1091 | 33 | 30 | 28 | 27 | 27 | 26 | 25 | 24 | 23 | 22 | 21 | 20 | 19 | 19 | 25 | 28 | 19 | 0 | -0.18 |  | 50 | Y | -0.2 |  |  |  | 0.83 |  |  |  | N | N | N | Y | 220 | 0.49 | 64 | 94231 | 98917 | 683 | 15600 | 17 | 2 |  | 2021-07-18 13:27 | 1522 | 134 |  | 25 | [16 empty] | 96.15 | 100 | 0 | 0 | 0 |  | 650 | 700 | N | N | 0 | 0 | 0 |  | 652 | 700 | N | N | Y | [6 empty] | RB100.00 | H
A65816 | 2021-07-18 | 1 | A |  | 7 | A | SPS7 | 특수용도강 | D3 | BM#1 | 1587 | 41 | 1588 | 1547 | 25 | 4700 |  | 3 | 0.23 | 16 |  | -1.59 | 1549 | 1581 | 103.33 | 54.79 |  | 6 | 16 | 48 | Y |  | 2021-07-18 13:37 | 68 | 1098 | 29 | 28 | 28 | 28 | 28 | 28 | 28 | 28 | 27 | 26 | 26 | 26 | 26 | 25 | 27 | 28 | 25 | 28 | -0.05 | Y | 55 | Y | -0.2 | [8 empty] | N | N | Y | 200 | 0.5 | 64 | 101532 | 100480 | -3880 | 14310 | 14 | 1 |  | 2021-07-18 13:44 | 1549 | 107 |  | 36 | 10 | *STR#1 LOOP#8 원형 과냉으로 비수량 50% 줄임 | [14 empty] | 101.63 | 100 | 0 | 0 | 0 |  | 490 |  | Y | Y | 0 | 0 | 0 |  | 491 |  | Y | Y | Y |  |  | N |  |  |  | BT180180 | H
B65281 | 2021-07-18 | 2 | A |  | 3 | A | AE5180 | 합금강 | E1 | BM#2 | 1657 | 43 | 1592 | 1572 | 32 | 5300 |  | 1 | 0.19 | 20 |  | -1.95 | 1521 | 1584 | 19.76 | 3.23 | 0 | 11 | 89 | 59 | Y |  | 2021-07-18 14:16 | 56 | 1093 | 16 | 19 | 22 | 24 | 25 | 25 | 24 | 23 | 22 | 21 | 19 | 18 | 17 | 17 | 21 | 25 | 17 | 0 | -0.2 | Y | 40 | Y | -0.2 |  |  |  | 0.75 |  |  |  | N | N | N | Y | 210 | 0.49 | 62 | 99774 | 97723 | -573 | 15700 | 17 | 2 |  | 2021-07-18 14:19 | 1521 | 137 |  | 35 | [16 empty] | 101.81 | 100 | 0 | 0 | 0 |  | 650 | 700 | N | N | 0 | 0 | 0 |  | 651 | 700 | N | N | Y | [6 empty] | RB100.00 | H
A65817 | 2021-07-18 | 1 | A | TUNDISH교체전 | 8 | A | SPS7 | 특수용도강 | D3 | BM#1 | 1615 | 37 | 1591 | 1549 | 24 | 4700 |  | 3 | 0.25 | 16 |  | -1.82 | 1553 | 1591 | 124.75 | 48.98 |  | 38 | 33 | 49 | Y |  | 2021-07-18 14:28 | 72 | 1109 | 23 | 23 | 26 | 30 | 32 | 32 | 33 | 33 | 33 | 33 | 33 | 32 |  | 32 | 31 | 33 | 32 | 33 | -0.04 | Y | 25 | Y | -0.2 | [8 empty] | N | N | M | 352 | 0.5 | 59 | 106384 | 97708 | -2058 | 1800 | 14 | 1 |  | 2021-07-18 14:37 | 1553 | 115 |  | 50 |  | *STR#1 LOOP#8 원형 과냉으로 비수량 50% 줄임 | EC46B7F002884D48B7714EF0971670CB | DF291BC60E5C4E9D823012796ADAAC22 | E469F18FFEE2480F8D1369E5BB521C9A | [11 empty] | 110.19 | 100 | 0 | 3000 | 0 |  | 490 |  | Y | Y | 0 | 3000 | 0 |  | 491 |  | Y | Y | Y | [6 empty] | BT180180 | C
B65282 | 2021-07-18 | 2 | A |  | 4 | B | AE5180 | 합금강 | E1 | BM#2 | 1664 | 47 | 1588 | 1577 | 31 | 5400 |  | 1 | 0.21 | 15 |  | -2.12 | 1525 | 1577 | 10 | 2.77 | 0 | 32 | 68 | 62 | Y |  | 2021-07-18 15:15 | 60 | 1105 | 14 | 20 | 24 | 26 | 27 | 27 | 26 | 25 | 25 | 24 | 23 |  |  | 23 | 24 | 27 | 23 | 0 | -0.11 | Y | 35 | Y | -0.2 |  |  |  | 1.19 |  |  |  | N | N | N | Y | 200 | 0.49 | 58 | 99774 | 90957 | -407 | 16300 | 17 | 2 |  | 2021-07-18 15:18 | 1525 | 131 |  | 39 | [8 empty] | B1459B772FFA4BB5884C45C284833A40 | 8CF98C67DC89484DA31ACA92F85E58AD | A5E090D6955C4B1EB256B04459995872 |  | 06C8BFA341C84A90BE48E58DE8C6AC6E | 223159AF3FF64B89B22B3EE125010C69 | E7965F9F132C4B0B97488AE5E0EBDD9E |  | 110 | 100 | 0 | 0 | 0 |  | 650 | 700 | N | N | 0 | 0 | 0 |  | 651 | 700 | N | N | Y | [6 empty] | RB100.00 | H
A65818 | 2021-07-18 | 1 | A | TUNDISH교체 | 1 | A | AE1055LS | 탄소강 | G-AE1055LS | BM#1 | 1650 | 41 | 1624 | 1558 | 29 | 5400 |  | 3 | 0.24 | 26 |  | -1 | 1594 | 1624 | 0 | 309.35 |  | 29 | 50 | 44 | Y |  | 2021-07-18 15:40 | 110 | 1101 | 38 | 24 | 36 | 27 | 28 | 38 | 45 | 24 | 25 | 30 | 41 |  |  | 41 | 34 | 45 | 24 | 0 | -2.1 |  | 10 | Y | 2.2 |  | 2.17 | 2.17 | [5 empty] | N | N | M | 210 | 0.48 | 55 | 101520 | 86578 | 7222 | 15140 | 13 | 2 |  | 2021-07-18 15:57 | 1594 | 144 |  | 63 |  | *FLUX 220KG/10KG | [14 empty] | 107.71 | 100 | 1500 | 0 | 0 |  | 400 |  | Y | N | 1500 | 0 | 0 |  | 400 |  | Y | N | N |  |  | Y |  |  |  | BT180180 | C
B65283 | 2021-07-18 | 2 | A |  | 5 | A | AE5180 | 합금강 | E1 | BM#2 | 1628 | 46 | 1585 | 1524 | 41 | 7200 |  | 1 | 0.24 | 16 |  | -1.79 | 1526 | 1572 | 11.47 | 2.55 | 0 | 30 | 71 | 45 | Y |  | 2021-07-18 16:21 | 61 | 1097 | 22 | 22 | 23 | 24 | 25 | 25 | 25 | 24 | 24 | 23 | 22 | 21 | 20 | 18 | 23 | 25 | 18 | 25 | -0.16 | Y | 45 | Y | -0.4 |  |  |  | 0.93 |  |  |  | N | N | N | Y | 190 | 0.49 | 63 | 99774 | 97954 | 196 | 16000 | 17 | 2 |  | 2021-07-18 16:22 | 1526 | 125 |  | 32 | [16 empty] | 101.09 | 100 | 0 | 0 | 0 |  | 650 | 700 | N | N | 0 | 0 | 0 |  | 651 | 700 | N | N | Y | [6 empty] | RB100.00 | H
A65819 | 2021-07-18 | 1 | A |  | 2 | A | AE1055LS | 탄소강 | G-AE1055LS | BM#1 | 1588 | 42 | 1612 | 1530 | 39 | 6600 |  | 3 | 0.23 | 26 |  | 51.48 | 1566 | 0 | 5.91 | 269.06 |  | 16 | 34 | 44 | Y |  | 2021-07-18 17:10 | 82 | 1099 | 28 | 26 | 45 | 44 | 43 | 42 | 41 | 41 | 41 | 40 | 40 |  |  | 40 | 39 | 45 | 40 | 41 | -0.12 |  | 40 | Y | 0 | [7 empty] | Y | N | N | Y | 210 | 0.52 | 55 | 84600 | 88445 | 7955 | 15360 | 13 | 2 |  | 2021-07-18 17:34 | 1566 | 145 |  | 30 |  | *Sample채취 ID:103.203 | [6 empty] | DE5795E556FD4E69A458ED21E1F0B8BD | 87EF4045DCA749F6828E2E3821E93659 | 7AA7B8C6DBB14EA4B900DF07808D65D2 |  | 653B98896B1343D4A2E033C54236B4C7 | 0C961647EA00470FA50D4E26935A6399 | E443E859E2784ACBAEE17FA1E9470D3C |  | 86.28 | 100 | 0 | 0 | 300 |  | 400 |  | Y | N | 0 | 0 | 300 |  | 400 |  | Y | N | N |  |  | Y |  |  |  | BT180180 | C
B65284 | 2021-07-18 | 2 | A |  | 6 | A | AE5180 | 합금강 | E1 | BM#2 | 1604 | 45 | 1586 | 1549 | 37 | 6300 |  | 1 | 0.23 | 15 |  | 0 | 1529 | 1577 | 16.09 | 2.83 | 0 | 37 | 89 | 45 | Y |  | 2021-07-18 17:24 | 64 | 1100 | 18 | 22 | 26 | 29 | 31 | 31 | 31 | 30 | 30 | 29 | 28 | 28 | 27 | 27 | 28 | 31 | 27 | 31 | -0.1 | Y | 40 | Y | -0.2 |  |  |  | 0.93 |  |  |  | N | N | N | Y | 180 | 0.48 | 63 | 99774 | 97539 | -289 | 15700 | 17 | 2 |  | 2021-07-18 17:27 | 1529 | 121 |  | 33 | [16 empty] | 102.75 | 100 | 0 | 0 | 0 |  | 650 | 700 | N | N | 0 | 0 | 0 |  | 651 | 700 | N | N | Y | [6 empty] | RB100.00 | H
B65285 | 2021-07-18 | 2 | A |  | 3 | B | AE1055LS | 탄소강 | G-AE1055LS | BM#1 | 1639 | 43 | 1604 | 1571 | 31 | 5000 |  | 3 | 0.2 | 25 |  | -1.74 | 1552 | 1604 | 0 | 380.22 |  | 11 | 90 | 47 | Y |  | 2021-07-18 18:21 | 68 | 1099 | 39 | 39 | 39 | 39 | 39 | 38 | 37 | 38 | 37 | 37 | 36 | 35 |  | 35 | 38 | 39 | 35 | 39 | -0.09 | Y | 45 | Y | -0.2 | [7 empty] | Y | N | N | Y | 200 | 0.52 | 57 | 84600 | 93377 | 7623 | 15210 | 13 | 2 |  | 2021-07-18 18:30 | 1552 | 105 |  | 16 | [16 empty] | 83.47 | 100 | 0 | 0 | 0 |  | 400 |  | Y | N | 0 | 0 | 0 |  | 400 |  | Y | N | N |  |  | Y |  |  |  | BT180180 | C
A65820 | 2021-07-18 | 1 | A |  | 7 | A | AE5180 | 합금강 | E1 | BM#2 | 1724 | 67 | 1581 | 1644 | 31 | 4800 |  | 1 | 0.27 | 20 |  | -1.65 | 1537 | 1583 | 11.98 | 2.01 | 0 | 6 | 17 | 41 | Y |  | 2021-07-18 18:13 | 72 | 1100 | 25 | 28 | 31 | 33 | 35 | 35 | 35 | 35 | 34 | 33 | 33 | 32 | 30 | 28 | 32 | 35 | 28 | 35 | -0.16 | Y | 45 | Y | -0.4 |  |  |  | 1.21 |  |  |  | N | N | N | Y | 170 | 0.48 | 67 | 99774 | 102630 | 270 | 14500 | 17 | 2 |  | 2021-07-18 18:17 | 1537 | 164 |  | 47 | [16 empty] | 96.49 | 100 | 0 | 0 | 0 |  | 650 | 700 | N | N | 0 | 0 | 0 |  | 652 | 700 | N | N | Y | [6 empty] | RB100.00 | C
A65821 | 2021-07-18 | 1 | A |  | 4 | A | AE1055LS | 탄소강 | G-AE1055LS | BM#1 | 1598 | 44 | 1587 | 1536 | 33 | 6100 |  | 3 | 0.23 | 25 |  | -1.19 | 1550 | 1587 | 0 | 340.98 |  | 38 | 34 | 71 | Y |  | 2021-07-18 19:02 | 66 | 1101 | 34 | 34 | 32 | 32 | 31 | 31 | 30 | 29 | 29 | 29 | 28 | 28 | 27 | 27 | 30 | 32 | 27 | 29 | -0.1 |  | 50 | Y | -0.2 | [7 empty] | Y | N | N | Y | 190 | 0.52 | 60 | 84600 | 97973 | 7977 | 15140 | 13 | 2 |  | 2021-07-18 19:10 | 1550 | 118 |  | 33 | [16 empty] | 80.04 | 100 | 0 | 0 | 0 |  | 400 |  | Y | N | 0 | 0 | 0 |  | 400 |  | Y | N | N |  |  | Y |  |  |  | BT180180 | C
B65286 | 2021-07-18 | 2 | A |  | 8 | A | AE5180 | 합금강 | E1 | BM#2 | 1612 | 45 | 1584 | 1553 | 37 | 6000 |  | 1 | 0.35 | 15 |  | -1.13 | 1527 | 1570 | 23.7 | 0 | 0 | 32 | 69 | 45 | Y |  | 2021-07-18 19:38 | 62 | 1097 | 26 | 25 | 28 | 30 | 32 | 32 | 32 | 31 | 30 | 30 | 29 | 28 | 27 | 26 | 29 | 32 | 26 | 32 | -0.13 | Y | 45 | Y | -0.2 |  |  |  | 2.07 |  |  |  | N | N | N | Y | 170 | 0.48 | 64 | 99774 | 100400 | -600 | 16000 | 17 | 2 |  | 2021-07-18 19:40 | 1527 | 140 |  | 32 |  | *수소값 2.0초과로 이상공정등록 및 생관통보 -수소값 초과해 2회측정 (전공정 진공시간 준수함./ 진공완료 직전 오버플로 있었음.)- 체크 밸브 풀려서 그랬다구함 | [14 empty] | 97.34 | 100 | 0 | 0 | 0 |  | 650 | 700 | N | N | 0 | 0 | 0 |  | 651 | 700 | N | N | Y | [6 empty] | RB100.00 | C
A65822 | 2021-07-18 | 1 | A |  | 5 | A | AE1055LS | 탄소강 | G-AE1055LS | BM#1 | 1615 | 40 | 1585 | 1533 | 33 | 6200 |  | 3 | 0.23 | 25 |  | -0.97 | 1554 | 1585 | 0 | 28.03 |  | 29 | 51 | 44 | Y |  | 2021-07-18 20:06 | 70 | 1100 | 26 | 29 | 33 | 36 | 36 | 36 | 36 | 36 | 36 | 36 | 35 | 35 | 34 | 34 | 34 | 36 | 34 | 36 | -0.04 | Y | 45 | Y | -0.2 | [7 empty] | Y | N | N | Y | 180 | 0.52 | 60 | 101520 | 97565 | 7185 | 15640 | 13 | 2 |  | 2021-07-18 20:15 | 1554 | 125 |  | 30 | [16 empty] | 96.18 | 100 | 0 | 0 | 0 |  | 400 |  | Y | N | 0 | 0 | 0 |  | 400 |  | Y | N | N |  |  | Y |  |  |  | BT180180 | C
B65287 | 2021-07-18 | 2 | B |  | 9 | A | AE5180 | 합금강 | E1 | BM#2 | 1597 | 49 | 1580 | 1518 | 45 | 7100 |  | 1 | 0.27 | 15 |  | -2.11 | 1520 | 1572 | 13.74 | 2.65 | 0 | 30 | 72 | 39 | Y |  | 2021-07-18 20:24 | 55 | 1099 | 24 | 22 | 21 | 21 | 21 | 21 | 20 | 20 | 19 | 18 | 17 | 16 |  | 16 | 20 | 21 | 16 | 21 | -0.11 |  | 45 | Y | -0.2 |  | 1.45 | 1.45 |  |  |  |  | N | N | N | Y | 220 | 0.49 | 61 | 94231 | 95289 | 261 | 15600 | 17 | 2 |  | 2021-07-18 20:28 | 1520 | 141 |  | 51 |  | *전HEAT 수소값 초과로 10분 측정 | [14 empty] | 98.41 | 100 | 0 | 0 | 0 |  | 649 | 700 | N | N | 0 | 0 | 0 |  | 651 | 700 | N | N | Y | [6 empty] | RB100.00 | H
A65823 | 2021-07-18 | 1 | B |  | 6 | A | AE1055LS | 탄소강 | G-AE1055LS | BM#1 | 1604 | 44 | 1598 | 1526 | 27 | 5300 |  | 3 | 0.24 | 25 |  | -1.57 | 1548 | 1598 | 0 | 462.96 |  | 16 | 35 | 41 | Y |  | 2021-07-18 21:08 | 64 | 1100 | 34 | 33 | 34 | 34 | 34 | 33 | 32 | 33 | 32 | 31 | 31 |  |  | 31 | 33 | 34 | 31 | 34 | -0.07 | Y | 45 | Y | 0 | [7 empty] | Y | N | N | Y | 170 | 0.52 | 54 | 101520 | 89402 | 7448 | 15900 | 13 | 2 |  | 2021-07-18 21:16 | 1548 | 131 |  | 30 | [16 empty] | 104.23 | 100 | 0 | 0 | 0 |  | 400 |  | Y | N | 0 | 0 | 0 |  | 400 |  | Y | N | N |  |  | Y |  |  |  | BT180180 | H
B65288 | 2021-07-18 | 2 | B |  | 10 | A | AE5180 | 합금강 | E1 | BM#2 | 1586 | 51 | 1580 | 1529 | 38 | 6900 |  | 1 | 0.22 | 15 |  | -1.83 | 1529 | 1570 | 13.64 | 2.71 | 0 | 37 | 90 | 41 | Y |  | 2021-07-18 21:36 | 64 | 1101 | 15 | 20 | 24 | 27 | 29 | 29 | 30 | 29 | 28 | 28 | 27 | 26 | 25 | 25 | 26 | 30 | 25 | 29 | -0.17 | Y | 30 | Y | -0.2 |  |  |  | 1.16 |  |  |  | N | N | N | Y | 210 | 0.49 | 61 | 94231 | 96220 | 30 | 16600 | 17 | 2 |  | 2021-07-18 21:39 | 1529 | 141 |  | 41 | [16 empty] | 97.75 | 100 | 0 | 0 | 0 |  | 650 | 700 | N | N | 0 | 0 | 0 |  | 651 | 700 | N | N | Y | [6 empty] | RB100.00 | H
A65824 | 2021-07-18 | 1 | B |  | 7 | A | AE1055LS | 탄소강 | G-AE1055LS | BM#1 | 1593 | 44 | 1595 | 1562 | 38 | 6300 |  | 3 | 0.22 | 25 |  | -1.2 | 1559 | 1595 | 0 | 189.18 |  | 5 | 1 | 32636 | Y |  | 2021-07-18 21:54 | 75 | 1110 | 31 | 30 | 24 | 23 | 23 | 23 | 23 | 22 | 22 | 22 | 22 | 21 | 21 | 21 | 23 | 24 | 21 | 23 | -0.04 | Y | 50 | Y | 0 | [8 empty] | N | N | Y | 170 | 0.52 | 60 | 101520 | 96909 | 7041 | 15600 | 13 | 2 |  | 2021-07-18 22:15 | 1559 | 127 |  | 40 | [16 empty] | 95.86 | 100 | 0 | 0 | 0 |  | 400 |  | Y | N | 0 | 0 | 0 |  | 400 |  | Y | N | N |  |  | Y |  |  |  | BT180180 | H
B65289 | 2021-07-18 | 2 | B | TUNDISH교체전 | 11 | A | AE5180 | 합금강 | E1 | BM#2 | 1583 | 46 | 1586 | 1524 | 39 | 7000 |  | 1 | 0.28 | 16 |  | -2.03 | 1525 | 1577 | 12.26 | 0 | 0 | 11 | 91 | 80 | Y |  | 2021-07-18 22:49 | 60 | 1099 | 24 | 24 | 25 | 27 | 28 | 28 | 28 | 27 | 26 | 25 | 24 | 23 | 22 | 21 | 25 | 28 | 21 | 28 | -0.16 | Y | 45 | Y | -0.2 |  |  |  | 0.85 |  |  |  | N | N | N | M | 200 | 0.49 | 66 | 94231 | 101343 | -343 | 2000 | 17 | 2 |  | 2021-07-18 22:51 | 1525 | 122 |  | 29 |  |  | 63F7069BA027411A9EF7015C3FD459BE | 9CB441B3EDA842B5849E249A5809878D | 50383B7B879C47A6B613540C3A967129 | [11 empty] | 93.16 | 100 | 0 | 5700 | 0 |  | 650 | 700 | N | N | 0 | 3100 | 0 |  | 652 | 700 | N | N | Y | [6 empty] | RB100.00 | H
A65825 | 2021-07-18 | 1 | B |  | 8 | A | AE1055LS | 탄소강 | G-AE1055LS | BM#1 | 1606 | 41 | 1597 | 1560 | 32 | 5300 |  | 3 | 0.23 | 25 |  | -1.23 | 1560 | 1598 | 0 | 260.71 |  | 6 | 18 | 65 | Y |  | 2021-07-18 22:47 | 76 | 1100 | 21 | 25 | 29 | 31 | 33 | 34 | 34 | 34 | 34 | 34 | 33 |  |  | 33 | 31 | 34 | 33 | 34 | -0.04 | Y | 25 | Y | -0.2 | [8 empty] | N | N | Y | 210 | 0.52 | 55 | 84600 | 90273 | 7527 | 15900 | 13 | 2 |  | 2021-07-18 23:02 | 1560 | 129 |  | 48 | [16 empty] | 86.11 | 100 | 0 | 0 | 0 |  | 400 |  | Y | N | 0 | 0 | 0 |  | 400 |  | Y | N | N |  |  | Y |  |  |  | BT180180 | H
A65826 | 2021-07-18 | 1 | B |  | 9 | A | AE1055LS | 탄소강 | G-AE1055LS | BM#1 | 1593 | 42 | 1592 | 1545 | 31 | 5700 |  | 3 | 0.22 | 25 |  | -1.48 | 1550 | 1597 | 0 | 276.74 |  | 38 | 35 | 97 | Y |  | 2021-07-18 23:56 | 66 | 1099 | 32 | 31 | 30 | 31 | 31 | 30 | 29 | 29 | 28 | 28 | 28 | 28 | 28 | 28 | 29 | 31 | 28 | 31 | -0.05 | Y | 45 | Y | 0 | [8 empty] | N | N | Y | 210 | 0.52 | 60 | 101520 | 97218 | 7132 | 15500 | 13 | 2 |  | 2021-07-19 00:16 | 1550 | 120 |  | 36 | [8 empty] | 6296869D960043C8B32576A64521FEEC | 4DCFBEE3B9304276B73C10744A68BC1D | 75CB904E38A645A5AC701B97090CA9D3 |  | F49FAA0B3A464E4F8AF12A6B1D4CD0F1 | 22A58614D35E4AFBB50D5B5C114A6BC2 | 27D66DAB831247999394A1A1973317E6 |  | 96.5 | 100 | 0 | 0 | 0 |  | 400 |  | Y | N | 0 | 0 | 0 |  | 400 |  | Y | N | N |  |  | Y |  |  |  | BT180180 | H
B65290 | 2021-07-18 | 2 | B | TUNDISH교체 | 1 | B | SMN443H | 소입성보증강 | 보론강 | BM#2 | 1608 | 44 | 1670 | 1546 | 36 | 7800 |  | 1 | 0.3 | 22 |  | -2.48 | 1579 | 1656 | 19.26 | 0 | 0 | 32 | 70 | 39 | Y |  | 2021-07-19 00:06 | 88 | 1075 | -274 | -278 | 27 | 21 | 19 | 26 | 29 | 31 | 31 | 32 | 32 | 31 | 30 | 30 | 28 | 32 | 30 | 31 | -0.13 |  | 15 | Y | -0.2 | 0.5 | 1.93 | 1.93 |  |  |  |  | N | N | N | N | 220 | 0.47 | 61 | 96503 | 95393 | 107 | 14200 | 10 | 1 |  | 2021-07-19 00:10 | 1579 | 142 |  | 43 |  | * T/D FLUX 용탕부: 220 KG / 유탕부: 10KG 투입. * BUTT 타입롱노즐사용(일반타입.) | [14 empty] | 102.99 | 100 | 700 | 0 | 0 |  | 651 | 400 | Y | Y | 700 | 0 | 0 |  | 651 | 400 | Y | Y | [7 empty] | RB100.00 | C
A65827 | 2021-07-18 | 1 | B |  | 10 | A | AE1055LS | 탄소강 | G-AE1055LS | BM#1 | 1635 | 40 | 1589 | 1549 | 31 | 4700 |  | 3 | 0.2 | 25 |  | -1.3 | 1548 | 1589 | 0 | 288.01 |  | 16 | 36 | 48 | Y |  | 2021-07-19 01:05 | 64 | 1078 | 28 | 28 | 29 | 29 | 30 | 30 | 29 | 29 | 28 | 28 | 27 | 27 | 27 | 27 | 28 | 30 | 27 | 29 | -0.04 | Y | 40 | Y | 0 | [8 empty] | N | N | Y | 200 | 0.52 | 58 | 101520 | 95595 | 7255 | 15200 | 13 | 2 |  | 2021-07-19 01:13 | 1548 | 110 |  | 28 | 17 | *Sample채취 ID:103.203 | [14 empty] | 97.06 | 100 | 0 | 0 | 300 |  | 400 |  | Y | N | 0 | 0 | 300 |  | 400 |  | Y | N | N |  |  | Y |  |  |  | BT180180 | H
B65291 | 2021-07-18 | 2 | B |  | 2 | A | SMN443H | 소입성보증강 | 보론강 | BM#2 | 1644 | 40 | 1628 | 1583 | 30 | 5200 |  | 1 | 0.3 | 19 |  | -2.45 | 1562 | 1625 | 15.05 | 0 | 0 | 30 | 73 | 51 | Y |  | 2021-07-19 01:05 | 71 | 1102 | 26 | 25 | 25 | 25 | 26 | 26 | 25 | 24 | 23 | 22 | 20 |  |  | 20 | 24 | 26 | 20 | 26 | -0.17 | Y | 35 | Y | -0.4 |  |  |  | 0.85 |  |  |  | N | N | N | N | 220 | 0.49 | 64 | 95553 | 101261 | -11 | 15300 | 10 | 1 |  | 2021-07-19 01:06 | 1562 | 130 |  | 46 | 16 | [15 empty] | 94.56 | 100 | 0 | 0 | 0 |  | 650 | 400 | Y | Y | 0 | 0 | 0 |  | 651 | 400 | Y | Y | [7 empty] | RB100.00 | C
A65828 | 2021-07-18 | 1 | B |  | 11 | A | AE1055LS | 탄소강 | G-AE1055LS | BM#1 | 1613 | 40 | 1586 | 1549 | 24 | 4600 |  | 3 | 0.18 | 25 |  | -1.31 | 1550 | 1593 | 0 | 264.68 |  | 5 | 2 | 51 | Y |  | 2021-07-19 02:05 | 66 | 1090 | 26 | 26 | 26 | 27 | 28 | 28 | 28 | 27 | 27 | 27 | 27 | 27 |  | 27 | 27 | 28 | 27 | 28 | -0.03 | Y | 35 | Y | 0 | [8 empty] | N | N | Y | 190 | 0.52 | 56 | 84600 | 87473 | 7727 | 15400 | 13 | 2 |  | 2021-07-19 02:12 | 1550 | 106 |  | 28 | 9 | [15 empty] | 86.55 | 100 | 0 | 0 | 0 |  | 400 |  | Y | N | 0 | 0 | 0 |  | 400 |  | Y | N | N |  |  | Y |  |  |  | BT180180 | H
B65292 | 2021-07-18 | 2 | B |  | 3 | A | SMN443H | 소입성보증강 | 보론강 | BM#2 | 1668 | 40 | 1644 | 1566 | 28 | 5500 |  | 1 | 0.24 | 19 |  | -2.45 | 1559 | 1624 | 15.43 | 0 | 0 | 37 | 91 | 54 | Y |  | 2021-07-19 02:08 | 68 | 1096 | 18 | 21 | 24 | 27 | 28 | 28 | 27 | 27 | 26 | 25 | 25 | 24 | 22 | 22 | 25 | 28 | 22 | 27 | -0.15 | Y | 40 | Y | -0.4 |  |  |  | 0.63 |  |  |  | N | N | N | N | 210 | 0.49 | 61 | 91184 | 94997 | 1553 | 15500 | 10 | 1 |  | 2021-07-19 02:16 | 1559 | 133 |  | 48 | [16 empty] | 94.39 | 100 | 0 | 0 | 0 |  | 650 | 400 | Y | Y | 0 | 0 | 0 |  | 651 | 400 | Y | Y | [7 empty] | RB100.00 | C
A65829 | 2021-07-18 | 1 | B |  | 12 | A | AE1055LS | 탄소강 | G-AE1055LS | BM#1 | 1623 | 40 | 1583 | 1552 | 25 | 4600 |  | 3 | 0.23 | 25 |  | -1.03 | 1552 | 1584 | 0 | 261.78 |  | 6 | 19 | 57 | Y |  | 2021-07-19 02:59 | 68 | 1102 | 26 | 28 | 29 | 31 | 31 | 30 | 29 | 29 | 29 | 29 | 28 | 28 |  | 28 | 29 | 31 | 28 | 29 | -0.02 | Y | 40 | Y | 0 | [8 empty] | N | N | Y | 180 | 0.52 | 61 | 101520 | 100638 | 7912 | 15900 | 13 | 2 |  | 2021-07-19 03:28 | 1552 | 107 |  | 31 | [16 empty] | 93.52 | 100 | 0 | 0 | 0 |  | 400 |  | Y | N | 0 | 0 | 0 |  | 400 |  | Y | N | N |  |  | Y |  |  |  | BT180180 | H
B65293 | 2021-07-18 | 2 | B | 잔강최소화전 | 4 | A | SMN443H | 소입성보증강 | 보론강 | BM#2 | 1610 | 45 | 1653 | 1548 | 38 | 7600 |  | 1 | 0.38 | 19 |  | -2.4 | 1564 | 1631 | 16.47 | 0 | 0 | 29 | 52 | 216 | Y |  | 2021-07-19 03:19 | 73 | 1080 | 20 | 20 | 25 | 28 | 29 | 29 | 29 | 28 | 28 | 26 | 26 | 23 |  | 23 | 26 | 29 | 23 | 29 | -0.13 | Y | 40 | Y | -0.3 |  |  |  | 0.8 |  |  |  | N | N | N | N | 200 | 0.49 | 63 | 96126 | 97759 | 341 | 3000 | 10 | 1 |  | 2021-07-19 03:30 | 1564 | 138 |  | 39 |  | * 주입말기 STR#1 크로깅 발생하여 감속주입 함 ID: 306,307 | [14 empty] | 97.74 | 100 | 0 | 3100 | 0 |  | 651 | 400 | Y | Y | 0 | 3100 | 0 |  | 651 | 400 | Y | Y | [7 empty] | RB100.00 | H
A65830 | 2021-07-18 | 1 | B |  | 13 | A | AE1055LS | 탄소강 | G-AE1055LS | BM#1 | 1629 | 40 | 1583 | 1556 | 24 | 4100 |  | 3 | 0.23 | 25 |  | -1.36 | 1546 | 1589 | 0 | 311.9 |  | 38 | 36 | 45 | Y |  | 2021-07-19 04:07 | 62 | 1093 | 27 | 27 | 28 | 28 | 29 | 29 | 28 | 28 | 27 | 27 | 27 | 27 |  | 27 | 28 | 29 | 27 | 28 | -0.02 | Y | 35 | Y | 0 | [8 empty] | N | N | Y | 170 | 0.52 | 56 | 93060 | 90684 | 7166 | 15400 | 13 | 2 |  | 2021-07-19 04:19 | 1546 | 107 |  | 26 | 10 | [15 empty] | 94.29 | 100 | 0 | 0 | 0 |  | 400 |  | Y | N | 0 | 0 | 0 |  | 400 |  | Y | N | N |  |  | Y |  |  |  | BT180180 | H
B65294 | 2021-07-18 | 2 | D | 잔강최소화 | 5 | A | SM40CS | 탄소강 | B | BM#2 | 1649 | 46 | 1643 | 1568 | 32 | 5900 |  | 1 | 0.31 | 14 |  | -2.56 | 1576 | 1635 | 22.33 | 0 | 0 | 32 | 71 | 35 | Y |  | 2021-07-19 04:25 | 79 | 1096 | -178 | -40 | 29 | 31 | 34 | 35 | 35 | 36 | 35 | 34 | 34 | 33 |  | 33 | 27 | 36 | 33 | 35 | -0.06 | Y | 20 | Y | -0.2 | [7 empty] | N | N | N | N | 190 | 0.48 | 59 | 84610 | 98712 | 838 | 15400 | 10 | 1 |  | 2021-07-19 04:27 | 1576 | 155 |  | 52 |  | * 롱노즐 재사용 | 76E48B7D07CA467CBF4771D4B6351C8B | [13 empty] | 85.25 | 100 | 2500 | 0 | 0 |  | 651 | 400 | Y | N | 2500 | 0 | 0 |  | 651 | 400 | Y | N | N | [5 empty] | Y | BT180180 | H
A65831 | 2021-07-18 | 1 | D |  | 14 | A | AE1055LS | 탄소강 | G-AE1055LS | BM#1 | 1647 | 40 | 1592 | 1557 | 28 | 3800 |  | 3 | 0.23 | 25 |  | -1.38 | 1548 | 1591 | 0 | 245.35 |  | 16 | 37 | 49 | Y |  | 2021-07-19 04:59 | 64 | 1102 | 26 | 27 | 27 | 28 | 28 | 28 | 28 | 28 | 28 | 27 |  |  |  | 27 | 28 | 28 | 27 | 28 | -0.03 | Y | 35 | Y | -0.1 | [8 empty] | N | N | Y | 170 | 0.52 | 54 | 84600 | 88956 | 7344 | 15800 | 13 | 2 |  | 2021-07-19 05:07 | 1548 | 104 |  | 31 | [16 empty] | 86.37 | 100 | 0 | 0 | 0 |  | 400 |  | Y | N | 0 | 0 | 0 |  | 400 |  | Y | N | N |  |  | Y |  |  |  | BT180180 | H
B65295 | 2021-07-18 | 2 | D |  | 6 | A | SM40CS | 탄소강 | B | BM#2 | 0 | 41 | 1634 | 1534 | 31 | 6100 |  | 1 | 0.27 | 14 |  | 0 | 1572 | 1623 | 14.47 | 0 | 0 | 30 | 74 | 32 | Y |  | 2021-07-19 05:24 | 75 | 1092 | 31 | 30 | 31 | 33 | 33 | 33 | 32 | 32 | 31 | 30 | 29 | 27 |  | 27 | 31 | 33 | 27 | 33 | -0.13 | Y | 45 | Y | -0.4 | [7 empty] | N | N | N | N | 180 | 0.5 | 60 | 93071 | 95988 | 1662 | 15300 | 10 | 1 |  | 2021-07-19 05:24 | 1572 | 136 |  | 53 | [16 empty] | 9307100 | 100 | 0 | 0 | 0 |  | 650 | 400 | Y | N | 0 | 0 | 0 |  | 651 | 400 | Y | N | N | [6 empty] | BT180180 | C
A65832 | 2021-07-18 | 1 | D |  | 15 | A | AE1055LS | 탄소강 | G-AE1055LS | BM#1 | 1616 | 40 | 1586 | 1578 | 23 | 4300 |  | 3 | 0.22 | 25 |  | -1.25 | 1543 | 1582 | 0 | 269.93 |  | 5 | 3 | 47 | Y |  | 2021-07-19 06:05 | 59 | 1100 | 27 | 27 | 27 | 27 | 26 | 26 | 25 | 24 | 24 | 23 | 23 | 22 | 23 | 23 | 25 | 27 | 22 | 27 | -0.11 | Y | 45 | Y | 0.2 | [8 empty] | N | N | Y | 210 | 0.52 | 60 | 101520 | 96824 | 7676 | 15300 | 13 | 2 |  | 2021-07-19 06:16 | 1543 | 102 |  | 20 | [16 empty] | 96 | 100 | 0 | 0 | 0 |  | 400 |  | Y | N | 0 | 0 | 0 |  | 400 |  | Y | N | N |  |  | Y |  |  |  | BT180180 | H
B65296 | 2021-07-18 | 2 | D |  | 7 | A | SM40CS | 탄소강 | B | BM#2 | 1614 | 34 | 1636 | 1569 | 28 | 4900 |  | 1 | 0.37 | 14 |  | -2.46 | 1569 | 1622 | 26.3 | 0 | 0 | 37 | 92 | 39 | Y |  | 2021-07-19 06:27 | 72 | 1105 | 26 | 27 | 30 | 32 | 33 | 34 | 33 | 33 | 32 | 31 | 29 | 28 |  | 28 | 31 | 34 | 28 | 33 | -0.2 | Y | 30 | Y | -0.2 | [7 empty] | N | N | N | N | 170 | 0.5 | 60 | 93071 | 95832 | 2168 | 14900 | 10 | 1 |  | 2021-07-19 06:29 | 1569 | 130 |  | 51 | [8 empty] | 196CFED35CD144159A3DDAEEBC778D53 | AEF0F971225C480A90D3C76E1D6601C0 | 87DC895CA29B4B3A9F1A0E280D8073E6 |  | F9E24C94FC634EF999E6B74E5CA79310 | 9C5F63BB07044C0A9728D1D1F816D998 | 6280DB9A22564C66A40DE3699DE6CD10 |  | 92.06 | 100 | 0 | 0 | 0 |  | 649 | 400 | Y | N | 0 | 0 | 0 |  | 650 | 400 | Y | N | N | [6 empty] | BT180180 | C
A65833 | 2021-07-18 | 1 | D |  | 16 | A | AE1055LS | 탄소강 | G-AE1055LS | BM#1 | 1614 | 41 | 1586 | 1524 | 26 | 5100 |  | 3 | 0.21 | 25 |  | -1.43 | 1543 | 1586 | 0 | 235.58 |  | 6 | 20 | 52 | Y |  | 2021-07-19 07:07 | 59 | 1095 | 22 | 25 | 29 | 32 | 31 | 32 | 31 | 31 | 31 | 30 | 30 |  |  | 30 | 30 | 32 | 30 | 31 | -0.03 | Y | 35 | Y | 0 | [8 empty] | N | N | Y | 210 | 0.52 | 57 | 101520 | 93387 | 7113 | 15100 | 13 | 2 |  | 2021-07-19 07:15 | 1543 | 102 |  | 20 | [16 empty] | 101.17 | 100 | 0 | 0 | 0 |  | 400 |  | Y | N | 0 | 0 | 0 |  | 400 |  | Y | N | N |  |  | Y |  |  |  | BT180180 | H
B65297 | 2021-07-19 | 2 | D | 연주종료 | 8 | A | SM40CS | 탄소강 | B | BM#2 | 1645 | 37 | 1626 | 1565 | 34 | 5600 |  | 1 | 0.32 | 16 |  | -2.64 | 1566 | 1630 | 31.09 | 0 | 0 | 29 | 53 | 46 | Y |  | 2021-07-19 07:35 | 69 | 1091 | 25 | 25 | 28 | 30 | 31 | 31 | 31 | 31 | 29 | 29 | 27 | 26 | 25 | 25 | 29 | 31 | 25 | 31 | -0.15 | Y | 40 | Y | -0.2 | [7 empty] | N | N | N | N | 170 | 0.5 | 58 | 101186 | 93118 | 832 | 2000 | 10 | 1 |  | 2021-07-19 07:45 | 1566 | 126 |  | 44 |  | * 연주종료 : 09 : 32 | D5164DECF4D34A868234BBC28907F2A2 | 2D63C938CB7A4C898308AD4703DE0396 | A206720916D348D1ACB29D928C60B491 |  |  |  | 0B266E398D4A42AAAE68494042E64201 | 88BBFB2E1DA84697AC26B01401B2A2DF |  |  | CE6DF8B0A88D465EA616750D51F44576 | FBC1FC25864D4FB99DEBE03902BCF24B |  |  | 103.15 | 100 | 0 | 2780 | 0 |  | 650 | 400 | Y | N | 0 | 2630 | 0 |  | 650 | 400 | Y | N | N | [6 empty] | BT180180 | H
A65834 | 2021-07-19 | 1 | D |  | 17 | A | AE1055LS | 탄소강 | G-AE1055LS | BM#1 | 1620 | 42 | 1588 | 1558 | 22 | 4300 |  | 3 | 0.23 | 25 |  | -1.33 | 1548 | 1588 | 0 | 209.65 |  | 38 | 37 | 61 | Y |  | 2021-07-19 08:02 | 64 | 1090 | 29 | 31 | 33 | 33 | 33 | 33 | 33 | 32 | 31 | 30 | 30 | 30 |  | 30 | 32 | 33 | 30 | 33 | -0.06 |  | 45 | Y | 0 | [8 empty] | N | N | Y | 200 | 0.52 | 59 | 101520 | 95078 | 7972 | 15200 | 13 | 2 |  | 2021-07-19 08:11 | 1548 | 98 |  | 24 | [16 empty] | 10152000 | 100 | 0 | 0 | 0 |  | 400 |  | Y | N | 0 | 0 | 0 |  | 400 |  | Y | N | N |  |  | Y |  |  |  | BT180180 | H
A65835 | 2021-07-19 | 1 | D |  | 18 | A | AE1055LS | 탄소강 | G-AE1055LS | BM#1 | 1620 | 40 | 1590 | 1578 | 21 | 3400 |  | 3 | 0.23 | 25 |  | -1.46 | 1546 | 1590 | 0 | 254.39 |  | 16 | 38 | 66 | Y |  | 2021-07-19 09:08 | 62 | 1098 | 29 | 31 | 33 | 34 | 34 | 34 | 33 | 32 | 32 | 31 | 31 | 30 |  | 30 | 32 | 34 | 30 | 34 | -0.1 | Y | 40 | Y | -0.2 | [8 empty] | N | N | Y | 190 | 0.51 | 58 | 101520 | 95059 | 7991 | 16010 | 13 | 2 |  | 2021-07-19 09:17 | 1546 | 95 |  | 17 |  | *롱노즐 교체(17회 사용) | [14 empty] | 10152000 | 100 | 0 | 0 | 0 |  | 400 |  | Y | N | 0 | 0 | 0 |  | 400 |  | Y | N | N |  |  | Y | Y |  |  | BT180180 | H
A65836 | 2021-07-19 | 1 | D |  | 19 | A | AE1055LS | 탄소강 | G-AE1055LS | BM#1 | 1620 | 40 | 1590 | 1578 | 18 | 3100 |  | 3 | 0.21 | 26 |  | -1.54 | 1543 | 1590 | 0 | 222.63 |  | 5 | 4 | 69 | Y |  | 2021-07-19 10:03 | 59 | 1100 | 30 | 29 | 29 | 27 | 27 | 26 | 26 | 25 | 25 | 24 | 24 | 23 | 23 | 23 | 26 | 29 | 23 | 0 | -0.12 |  | 50 | Y | 0 | [8 empty] | N | N | Y | 180 | 0.52 | 57 | 84600 | 90896 | 7954 | 15610 | 13 | 2 |  | 2021-07-19 10:11 | 1543 | 97 |  | 20 | [16 empty] | 8460000 | 100 | 0 | 0 | 0 |  | 400 |  | Y | N | 0 | 0 | 0 |  | 400 |  | Y | N | N |  |  | Y |  |  |  | BT180180 | H
A65837 | 2021-07-19 | 1 | D |  | 20 | A | AE1055LS | 탄소강 | G-AE1055LS | BM#1 | 1620 | 40 | 1583 | 1572 | 27 | 4700 |  | 3 | 0.21 | 25 |  | -1.08 | 1548 | 1582 | 0 | 263.39 |  | 6 | 21 | 60 | Y |  | 2021-07-19 11:03 | 64 | 1099 | 23 | 24 | 29 | 32 | 33 | 33 | 32 | 32 | 31 | 31 | 30 | 31 |  | 31 | 30 | 33 | 30 | 32 | -0.02 | Y | 30 | Y | 0.2 | [8 empty] | N | N | Y | 170 | 0.52 | 55 | 152280 | 90896 | 7954 | 15620 | 13 | 2 |  | 2021-07-19 11:12 | 1548 | 97 |  | 18 |  | *유사강종 연연주 혼탕부 성분 확인 ID:107~109.207~209 | [14 empty] | 154.91 | 100 | 0 | 0 | 0 |  | 400 |  | Y | N | 0 | 0 | 0 |  | 400 |  | Y | N | N |  |  | Y |  |  |  | BT180180 | H
A65838 | 2021-07-19 | 1 | D | 유사강종연연주 | 21 | A | P-AE1055LSM | 탄소강 | G-AE1055LS | BM#1 | 1622 | 40 | 1591 | 1555 | 19 | 3900 |  | 3 | 0.2 | 25 |  | -1.17 | 1548 | 1588 | 0 | 256.72 |  | 38 | 38 | 61 | Y |  | 2021-07-19 12:03 | 64 | 1095 | 30 | 30 | 33 | 33 | 34 | 35 | 34 | 33 | 33 | 32 | 31 | 30 | 29 | 29 | 32 | 35 | 29 | 33 | -0.12 |  | 50 | Y | 0 | [7 empty] | Y | Y | Y | Y | 170 | 0.45 | 60 | 50766 | 95453 | 6997 | 15850 | 13 | 2 |  | 2021-07-19 12:12 | 1548 | 101 |  | 22 |  | *유사강종 연연주 혼탕부 성분확인 ID:101,201 *전공정요청 감속주입 - 정속미준수 이상재 등록 *강종변경 SR 재세팅 | [14 empty] | 5076600 | 100 | 0 | 0 | 0 |  | 400 |  | Y | N | 0 | 0 | 0 |  | 401 |  | Y | N | N |  |  | Y |  |  |  | BT180180 | H
B65301 | 2021-07-19 | 2 | A | 연주시작 | 1 | B | AE5130M | 합금강 | D1 | BM#2 | 1602 | 51 | 1661 | 1544 | 44 | 9400 |  | 1 | 0.31 | 21 |  | -2.96 | 1593 | 1679 | 0 | 59.89 | 0 | 29 | 54 | 75 | Y |  | 2021-07-19 12:41 | 91 | 1099 | -437 | -342 | 36 | 33 | 35 | 39 | 42 | 43 | 44 | 45 | 45 | 45 | 45 | 45 | 41 | 45 | 45 | 45 | 0 |  | 15 | Y | 0 | 0.6 | 1.75 | 1.75 |  |  |  |  | N | N | N | N | 220 | 0.48 | 60 | 93071 | 93118 | 6282 | 15300 | 11 | 2 |  | 2021-07-19 12:52 | 1593 | 126 |  | 22 |  | * 연주시작 : 13 : 05 * BUTT 타입롱노즐사용(일반타입.) * T/D FLUX 용탕부: 120 KG / 유탕부: 10KG 투입. * EDGE HEATER 코일 건조로 미적용. 이상공정등록 및 생관통보 | [6 empty] | F7C46B9B8BDB4A8BAE1B59B6C961F35A | AC10BE49D652493B869DA8912B372343 | 2E2FB0CEBD4B40439F2D718BB4564F5E |  | 2AD7E02CB144492AB123A0D707C97EEF | CDB245A724CC4E6A9E536020038CFEF7 | F98DF1AEA5BC48E08ED334C5246C0732 |  | 93.73 | 100 | 700 | 0 | 0 |  | 650 | 400 | N | Y | 700 | 0 | 0 |  | 650 | 400 | N | Y | N | Y | [5 empty] | BT180180 | C
A65839 | 2021-07-19 | 1 | A |  | 22 | B | P-AE1055LSM | 탄소강 | G-AE1055LS | BM#1 | 1665 | 43 | 1606 | 1581 | 27 | 4300 |  | 3 | 0.2 | 25 |  | -1.44 | 1549 | 1595 | 0 | 286.72 |  | 16 | 39 | 59 | Y |  | 2021-07-19 13:10 | 65 | 1091 | 28 | 30 | 33 | 35 | 35 | 36 | 36 | 35 | 35 | 34 | 33 | 33 | 33 | 33 | 34 | 36 | 33 | 35 | -0.04 | Y | 35 | Y | 0 | [7 empty] | Y | Y | Y | Y | 210 | 0.48 | 62 | 84610 | 93733 | 7017 | 15240 | 13 | 2 |  | 2021-07-19 13:17 | 1549 | 105 |  | 17 | [16 empty] | 8461000 | 100 | 0 | 0 | 0 |  | 400 |  | Y | N | 0 | 0 | 0 |  | 401 |  | Y | N | N |  |  | Y |  |  |  | BT180180 | H
B65302 | 2021-07-19 | 2 | A |  | 2 | A | AE5130M | 합금강 | D1 | BM#2 | 1613 | 43 | 1669 | 1584 | 39 | 7600 |  | 1 | 0.38 | 17 |  | -3.18 | 1580 | 1657 | 0 | 41.58 | 0 | 36 | 1 | 22763 | Y |  | 2021-07-19 13:35 | 78 | 1099 | 42 | 41 | 39 | 36 | 35 | 34 | 33 | 31 | 30 | 29 | 28 | 27 | 26 | 25 | 32 | 39 | 25 | 0 | -0.25 |  | 55 | Y | -0.2 |  |  |  | 1.2 |  |  |  | N | N | N | N | 220 | 0.5 | 63 | 93071 | 98942 | 3108 | 15700 | 11 | 2 |  | 2021-07-19 13:38 | 1580 | 123 |  | 29 |  | *대보수 L/D * EDGE HEATER 코일 건조로 미적용. 이상공정등록 및 생관통보 | [14 empty] | 87.76 | 100 | 0 | 0 | 0 |  | 650 | 400 | N | Y | 0 | 0 | 0 |  | 651 | 400 | N | Y | N | Y | [5 empty] | BT180180 | C
A65840 | 2021-07-19 | 1 | A |  | 23 | A | P-AE1055LSM | 탄소강 | G-AE1055LS | BM#1 | 1564 | 42 | 1590 | 1533 | 36 | 6000 |  | 3 | 0.21 | 26 |  | -1.31 | 1551 | 1591 | 0 | 291.26 |  | 5 | 5 | 70 | Y |  | 2021-07-19 14:05 | 67 | 1099 | 32 | 32 | 32 | 32 | 31 | 30 | 30 | 29 | 28 | 28 | 28 | 28 |  | 28 | 30 | 32 | 28 | 32 | -0.09 |  | 45 | Y | 0 | [7 empty] | Y | Y | Y | Y | 200 | 0.48 | 64 | 84610 | 95961 | 5989 | 15330 | 13 | 2 |  | 2021-07-19 14:15 | 1551 | 108 |  | 26 |  | *랜싱 | [6 empty] | 67C23CC1D4114A5EB3F73744EA1120A4 | 267927B84A9D4A06975A71295A2F9D1F | 59685B7DEAF1420582CDF6CD85287A14 |  | E107A12EC98846D0B88042F8F5CECA7F | 1B8ADDDA04304BF9A17F443552DCE00D | A80940F360114B6595CE0245210B9966 |  | 82.19 | 100 | 0 | 0 | 0 |  | 400 |  | Y | N | 0 | 0 | 0 |  | 401 |  | Y | N | N |  |  | Y |  |  |  | BT180180 | H
B65303 | 2021-07-19 | 2 | A |  | 3 | A | AE5130M | 합금강 | D1 | BM#2 | 1607 | 43 | 1637 | 1533 | 36 | 7700 |  | 1 | 0.28 | 16 |  | 0 | 1561 | 1623 | 0 | 22.86 | 0 | 32 | 73 | 192 | Y |  | 2021-07-19 14:37 | 59 | 1097 | 23 | 22 | 21 | 20 | 19 | 18 | 17 | 16 | 16 | 15 | 14 | 13 |  | 13 | 18 | 21 | 13 | 0 | -0.18 |  | 45 | Y | -0.2 | [7 empty] | N | N | N | N | 210 | 0.53 | 56 | 101532 | 94566 | 3034 | 15300 | 11 | 2 |  | 2021-07-19 14:45 | 1561 | 119 |  | 31 |  | * EDGE HEATER 코일 건조로 100KW적용. 이상공정등록 및 생관통보 | [14 empty] | 103.6 | 100 | 0 | 0 | 0 |  | 650 | 400 | N | Y | 0 | 0 | 0 |  | 650 | 400 | N | Y | N | Y | [5 empty] | BT180180 | C
A65841 | 2021-07-19 | 1 | A | 유사강종연연주 | 24 | A | G-AE1055LST | 탄소강 | G-AE1055LS | BM#1 | 1656 | 41 | 1590 | 1583 | 22 | 3700 |  | 3 | 0.21 | 25 |  | -1.04 | 1551 | 1584 | 0 | 337.25 |  | 6 | 22 | 68 | Y |  | 2021-07-19 15:05 | 67 | 1089 | 26 | 26 | 29 | 30 | 31 | 32 | 32 | 31 | 31 | 31 | 30 | 30 | 30 | 30 | 30 | 32 | 30 | 31 | -0.02 | Y | 35 | Y | 0 | [8 empty] | N | N | Y | 190 | 0.51 | 56 | 101520 | 92130 | 6670 | 15720 | 13 | 2 |  | 2021-07-19 15:15 | 1551 | 114 |  | 30 |  | *유사강종 연연주 *강종변경 SR 재세팅 | [14 empty] | 102.44 | 100 | 0 | 0 | 0 |  | 500 |  | Y | N | 0 | 0 | 0 |  | 501 |  | Y | N | N |  |  | Y |  |  |  | BT180180 | H
B65304 | 2021-07-19 | 2 | A |  | 4 | A | AE5130M | 합금강 | D1 | BM#2 | 1646 | 44 | 1641 | 1582 | 35 | 6900 |  | 1 | 0.23 | 16 |  | -2.13 | 1574 | 1635 | 0 | 29.48 | 0 | 30 | 76 | 175 | Y |  | 2021-07-19 15:36 | 72 | 1100 | 10 | 10 | 23 | 31 | 33 | 34 | 34 | 34 | 33 | 32 | 32 | 31 | 30 | 28 | 29 | 34 | 28 | 34 | -0.15 | Y | 40 | Y | -0.4 | [7 empty] | N | N | N | N | 200 | 0.5 | 62 | 101532 | 98828 | 2922 | 15600 | 11 | 2 |  | 2021-07-19 15:40 | 1574 | 118 |  | 29 | [16 empty] | 99.79 | 100 | 0 | 0 | 0 |  | 651 | 400 | Y | Y | 0 | 0 | 0 |  | 651 | 400 | Y | Y | N | Y | [5 empty] | BT180180 | C
A65842 | 2021-07-19 | 1 | A |  | 25 | A | G-AE1055LST | 탄소강 | G-AE1055LS | BM#1 | 1577 | 41 | 1590 | 1557 | 28 | 4800 |  | 3 | 0.21 | 25 |  | -1.28 | 1550 | 1590 | 0 | 382.3 |  | 38 | 39 | 54 | Y |  | 2021-07-19 16:06 | 66 | 1099 | 30 | 29 | 32 | 33 | 33 | 33 | 32 | 32 | 31 | 31 | 30 | 30 | 30 | 30 | 31 | 33 | 30 | 33 | -0.06 | Y | 45 | Y | 0 | [8 empty] | N | N | Y | 180 | 0.52 | 59 | 101520 | 95635 | 5715 | 14830 | 13 | 2 |  | 2021-07-19 16:15 | 1550 | 113 |  | 26 |  | *랜싱 | [14 empty] | 98.9 | 100 | 0 | 0 | 0 |  | 500 |  | Y | N | 0 | 0 | 0 |  | 501 |  | Y | N | N |  |  | Y |  |  |  | BT180180 | H
B65305 | 2021-07-19 | 2 | A |  | 5 | A | AE5130M | 합금강 | D1 | BM#2 | 1625 | 42 | 1638 | 1550 | 39 | 7000 |  | 1 | 0.21 | 16 |  | -2.38 | 1573 | 1630 | 0 | 22.6 | 0 | 29 | 55 | 44 | Y |  | 2021-07-19 16:41 | 71 | 1097 | 27 | 28 | 32 | 35 | 36 | 36 | 35 | 35 | 34 | 33 | 32 | 31 | 30 | 30 | 33 | 36 | 30 | 35 | -0.15 | Y | 40 | Y | -0.2 | [7 empty] | N | N | N | N | 190 | 0.49 | 61 | 101532 | 95482 | 3068 | 15200 | 11 | 2 |  | 2021-07-19 16:42 | 1573 | 123 |  | 27 | [16 empty] | 102.97 | 100 | 0 | 0 | 0 |  | 650 | 400 | Y | Y | 0 | 0 | 0 |  | 651 | 400 | N | Y | N | [6 empty] | BT180180 | H
A65843 | 2021-07-19 | 1 | A |  | 26 | A | G-AE1055LST | 탄소강 | G-AE1055LS | BM#1 | 1620 | 40 | 1595 | 1530 | 33 | 5700 |  | 3 | 0.19 | 26 |  | -1.37 | 1553 | 1595 | 0 | 351.34 |  | 16 | 40 | 49 | Y |  | 2021-07-19 16:59 | 69 | 1099 | 29 | 30 | 31 | 31 | 33 | 32 | 32 | 32 | 31 | 32 | 32 | 31 |  | 31 | 31 | 33 | 31 | 32 | -0.03 | Y | 35 | Y | -0.2 | [8 empty] | N | N | Y | 170 | 0.52 | 55 | 84600 | 92819 | 5081 | 15500 | 13 | 2 |  | 2021-07-19 17:08 | 1553 | 117 |  | 33 | [16 empty] | 84.77 | 100 | 0 | 0 | 0 |  | 500 |  | Y | N | 0 | 0 | 0 |  | 501 |  | Y | N | N |  |  | Y |  |  |  | BT180180 | H
B65306 | 2021-07-19 | 2 | A |  | 6 | B | AE5130M | 합금강 | D1 | BM#2 | 1598 | 40 | 1617 | 1511 | 34 | 7200 |  | 1 | 0.23 | 16 |  | -1.6 | 1565 | 1607 | 0 | 21.29 | 0 | 36 | 2 | 45 | Y |  | 2021-07-19 17:54 | 63 | 1097 | 27 | 28 | 29 | 29 | 28 | 27 | 26 | 24 | 23 | 22 | 20 | 19 | 18 | 18 | 25 | 29 | 18 | 0 | -0.22 |  | 50 | Y | -0.2 | [7 empty] | N | N | N | N | 180 | 0.5 | 60 | 101532 | 94897 | 2953 | 15600 | 11 | 2 |  | 2021-07-19 17:54 | 1565 | 102 |  | 16 |  | *전기로 지연 감속주입 | [14 empty] | 103.98 | 100 | 0 | 0 | 0 |  | 649 | 400 | Y | Y | 0 | 0 | 0 |  | 651 | 400 | Y | Y | N | Y | [5 empty] | BT180180 | C
A65844 | 2021-07-19 | 1 | A |  | 27 | A | G-AE1055LST | 탄소강 | G-AE1055LS | BM#1 | 1621 | 42 | 1596 | 1559 | 31 | 5200 |  | 3 | 0.2 | 25 |  | -1.87 | 1540 | 1596 | 0 | 390.98 |  | 5 | 6 | 42 | Y |  | 2021-07-19 18:05 | 56 | 1099 | 31 | 31 | 27 | 26 | 26 | 25 | 23 | 23 | 22 | 22 | 21 | 21 | 21 | 21 | 24 | 27 | 21 | 21 | -0.12 |  | 50 | Y | 0 | [8 empty] | N | N | Y | 210 | 0.52 | 60 | 101520 | 96595 | 5205 | 12580 | 13 | 2 |  | 2021-07-19 18:13 | 1540 | 116 |  | 25 | [16 empty] | 97.99 | 100 | 0 | 0 | 0 |  | 500 |  | Y | N | 0 | 0 | 0 |  | 501 |  | Y | N | N |  |  | Y |  |  |  | BT180180 | H
B65307 | 2021-07-19 | 2 | A |  | 7 | A | AE5130M | 합금강 | D1 | BM#2 | 1629 | 41 | 1620 | 1563 | 33 | 5900 |  | 1 | 0.2 | 16 |  | -2.23 | 1562 | 1608 | 0 | 22.46 | 0 | 32 | 74 | 61 | Y |  | 2021-07-19 18:52 | 60 | 1101 | 17 | 21 | 25 | 27 | 27 | 27 | 26 | 25 | 24 | 23 | 22 | 20 | 19 | 19 | 24 | 27 | 19 | 27 | -0.18 | Y | 45 | Y | -0.2 | [7 empty] | N | N | N | N | 170 | 0.5 | 62 | 84610 | 99753 | -1303 | 14600 | 11 | 2 |  | 2021-07-19 18:54 | 1562 | 105 |  | 18 |  | *전공정 요청 L/D 잔강이월 미실시 이상공정등록 및 생관통보 *주입말 전공정 지연감속주입 | [14 empty] | 85.94 | 100 | 0 | 0 | 0 |  | 650 | 400 | Y | Y | 0 | 0 | 0 |  | 651 | 400 | Y | Y | N | N | [5 empty] | BT180180 | C
A65845 | 2021-07-19 | 1 | A |  | 28 | A | G-AE1055LST | 탄소강 | G-AE1055LS | BM#1 | 1592 | 41 | 1591 | 1548 | 29 | 5400 |  | 3 | 0.21 | 25 |  | -1.36 | 1550 | 1591 | 0 | 252.22 |  | 6 | 23 | 50 | Y |  | 2021-07-19 18:57 | 66 | 1100 | 20 | 24 | 28 | 31 | 33 | 33 | 33 | 33 | 32 | 32 | 32 |  |  | 32 | 30 | 33 | 32 | 33 | -0.03 | Y | 30 | Y | 0 | [8 empty] | N | N | Y | 200 | 0.52 | 58 | 101520 | 98397 | 7003 | 15530 | 13 | 2 |  | 2021-07-19 19:04 | 1550 | 116 |  | 34 | [16 empty] | 96.32 | 100 | 0 | 0 | 0 |  | 500 |  | Y | N | 0 | 0 | 0 |  | 501 |  | Y | N | N |  |  | Y |  |  |  | BT180180 | H
B65308 | 2021-07-19 | 2 | A | TUNDISH교체전 | 8 | A | AE5130M | 합금강 | D1 | BM#2 | 1607 | 44 | 1623 | 1540 | 36 | 7400 |  | 1 | 0.2 | 16 |  | -2.25 | 1564 | 1617 | 0 | 15.33 | 0 | 30 | 77 | 63 | Y |  | 2021-07-19 19:56 | 62 | 1098 | 16 | 17 | 25 | 29 | 30 | 30 | 29 | 29 | 28 | 27 | 26 | 25 | 23 | 23 | 26 | 30 | 23 | 29 | -0.17 | Y | 40 | Y | -0.4 | [7 empty] | N | N | N | N | 170 | 0.51 | 63 | 94740 | 98665 | 885 | 2300 | 11 | 2 |  | 2021-07-19 20:00 | 1564 | 102 |  | 17 |  | *전공정 요청 L/D 잔강이월 미실시 이상공정등록 및 생관통보 | 5C9BF9DA283D42A886853A7D01E53A40 | 6DA3A9E5E7C14BA0913CE50778B8742E | 4D41EB4A396046509D3F50C7E1BE8D33 | [11 empty] | 95.22 | 100 | 0 | 2700 | 0 |  | 650 | 400 | Y | Y | 0 | 2660 | 0 |  | 650 | 400 | Y | Y | N | [6 empty] | BT180180 | H
A65846 | 2021-07-19 | 1 | A |  | 29 | A | G-AE1055LST | 탄소강 | G-AE1055LS | BM#1 | 1581 | 41 | 1591 | 1535 | 32 | 6200 |  | 3 | 0.22 | 25 |  | -1.26 | 1552 | 1591 | 0 | 23.85 |  | 38 | 40 | 54 | Y |  | 2021-07-19 19:59 | 68 | 1101 | 31 | 31 | 31 | 33 | 33 | 33 | 32 | 32 | 31 | 31 | 31 | 30 | 30 | 30 | 32 | 33 | 30 | 33 | -0.06 | Y | 45 | Y | 0 | [8 empty] | N | N | Y | 190 | 0.52 | 61 | 101520 | 97010 | 6740 | 12820 | 13 | 2 |  | 2021-07-19 20:10 | 1552 | 109 |  | 31 | [16 empty] | 97.62 | 100 | 0 | 0 | 0 |  | 500 |  | Y | N | 0 | 0 | 0 |  | 501 |  | Y | N | N |  |  | Y |  |  |  | BT180180 | H
A65847 | 2021-07-19 | 1 | B |  | 30 | A | G-AE1055LST | 탄소강 | G-AE1055LS | BM#1 | 1580 | 40 | 1589 | 1560 | 26 | 4600 |  | 3 | 0.21 | 25 |  | -1.42 | 1546 | 1589 | 0 | 265.3 |  | 16 | 41 | 58 | Y |  | 2021-07-19 21:11 | 62 | 1099 | 29 | 29 | 31 | 32 | 32 | 32 | 31 | 31 | 30 | 29 | 29 | 29 | 29 | 29 | 30 | 32 | 29 | 32 | -0.06 | Y | 50 | Y | 0 | [8 empty] | N | N | Y | 180 | 0.45 | 63 | 84600 | 93999 | 7001 | 14400 | 13 | 2 |  | 2021-07-19 21:20 | 1546 | 96 |  | 22 |  | *전공정요청 감속주입(성분OVER) - 정속미준수 이상재등록 | [14 empty] | 8460000 | 100 | 0 | 0 | 0 |  | 500 |  | Y | N | 0 | 0 | 0 |  | 501 |  | Y | N | N |  |  | Y |  |  |  | BT180180 | H
B65309 | 2021-07-19 | 2 | B | TUNDISH교체 | 1 | A | SFMN438VM2 | 합금강 | KFMN443계 | BM#2 | 1648 | 46 | 1655 | 1555 | 38 | 7900 |  | 1 | 0.3 | 20 |  | -2.14 | 1578 | 1647 | 0 | 31.86 | 0 | 29 | 56 | 61 | Y |  | 2021-07-19 21:13 | 87 | 1097 | -351 | -304 | 35 | 32 | 33 | 39 | 41 | 43 | 43 | 43 | 43 | 42 | 41 | 39 | 40 | 43 | 39 | 43 | -0.13 |  | 30 | Y | -0.4 | 1 | 2.36 | 2.36 |  |  |  |  | N | N | N | M | 210 | 0.5 | 63 | 99732 | 102963 | 387 | 13800 | 05 | 1 |  | 2021-07-19 21:10 | 1578 | 130 |  | 27 |  | * BUTT 타입롱노즐사용(일반타입.) * T/D FLUX 용탕부: 120 KG / 유탕부: 10KG 투입. *유탕구 1080 *STR#2 스토퍼 컨트롤 안되 헤드 500MM추가절단 . | [14 empty] | 96.59 | 100 | 1000 | 0 | 0 |  | 650 | 400 | Y | N | 1500 | 0 | 0 |  | 651 | 400 | Y | N | [7 empty] | SB150150 | C
A65848 | 2021-07-19 | 1 | B | 유사강종연연주 | 31 | B | SM55C | 탄소강 | B | BM#1 | 1701 | 43 | 1585 | 1598 | 17 | 2900 |  | 3 | 0.21 | 15 |  | -1.37 | 1552 | 1580 | 0 | 196.74 |  | 5 | 7 | 62 | Y |  | 2021-07-19 22:12 | 64 | 1098 | 24 | 23 | 25 | 26 | 28 | 29 | 29 | 28 | 28 | 28 | 28 | 28 | 28 | 28 | 27 | 29 | 28 | 28 | -0.03 | Y | 35 | Y | 0 | [7 empty] | N | N | N | Y | 170 | 0.51 | 63 | 153366 | 100149 | 401 | 14200 | 13 | 2 |  | 2021-07-19 22:21 | 1552 | 98 |  | 25 |  | *유사강종 연연주 혼탕부 성분 확인 ID:108~110.208~210 | [6 empty] | AF0EBFF84A4542A4AF70D98E8D4DBF2A | 351B88FAD8674B16A5CAEA989FA3B257 | 2B94EF6B3B914159AA5001CDB1B45BD3 |  | BA5C613FE45D4543BA6A06BCDE030C17 | 1604CF5F4ABA41548EBA2883AE9AD514 | 1EC85D487F9D47D895D3A5766CB4F8AB |  | 150.95 | 100 | 0 | 0 | 0 |  | 650 |  | Y | N | 0 | 0 | 0 |  | 651 |  | Y | N | N | [6 empty] | SB110110 | C
B65310 | 2021-07-19 | 2 | B |  | 2 | A | SFMN438VM2 | 합금강 | KFMN443계 | BM#2 | 1592 | 46 | 1649 | 1530 | 41 | 7900 |  | 1 | 0.3 | 19 |  | -2.45 | 1554 | 1639 | 0 | 22.05 | 0 | 36 | 3 | 63 | Y |  | 2021-07-19 22:12 | 63 | 1101 | 36 | 34 | 33 | 32 | 31 | 31 | 30 | 28 | 28 | 26 | 25 | 24 | 21 | 21 | 29 | 33 | 21 | 0 | -0.24 |  | 50 | Y | -0.6 |  |  |  | 1.1 |  |  |  | N | N | N | Y | 210 | 0.53 | 58 | 95324 | 97861 | -561 | 15400 | 05 | 1 |  | 2021-07-19 22:15 | 1554 | 137 |  | 32 | [16 empty] | 98.02 | 100 | 0 | 0 | 0 |  | 650 | 400 | Y | N | 0 | 0 | 0 |  | 650 | 400 | Y | N | [7 empty] | SB150150 | C
A65849 | 2021-07-19 | 1 | B | 유사강종연연주 | 32 | A | G-AE1055LST | 탄소강 | G-AE1055LS | BM#1 | 1621 | 32 | 1591 | 1549 | 19 | 3800 |  | 3 | 0.22 | 25 |  | -1.27 | 1550 | 1589 | 0 | 253.36 |  | 6 | 24 | 67 | Y |  | 2021-07-19 23:08 | 66 | 1095 | 30 | 30 | 30 | 30 | 31 | 30 | 30 | 30 | 30 | 29 | 29 |  |  | 29 | 30 | 31 | 29 | 30 | -0.02 | Y | 30 | Y | 0 | [8 empty] | N | N | Y | 210 | 0.52 | 53 | 42300 | 89873 | 6377 | 15000 | 13 | 2 |  | 2021-07-19 23:17 | 1550 | 103 |  | 33 |  | *유사강종 연연주 혼탕부 성분 확인 ID:101.201 | [14 empty] | 43.65 | 100 | 0 | 0 | 0 |  | 500 |  | Y | N | 0 | 0 | 0 |  | 501 |  | Y | N | N |  |  | Y |  |  |  | BT180180 | H
B65311 | 2021-07-19 | 2 | B | 잔강최소화전 | 3 | A | SFMN438VM2 | 합금강 | KFMN443계 | BM#2 | 1558 | 43 | 1636 | 1529 | 36 | 7200 |  | 1 | 0.3 | 18 |  | -2.56 | 1554 | 1633 | 0 | 42.82 | 0 | 32 | 75 | 57 | Y |  | 2021-07-19 23:10 | 63 | 1100 | 19 | 20 | 23 | 25 | 26 | 25 | 25 | 24 | 23 | 22 | 21 | 19 |  | 19 | 23 | 26 | 19 | 25 | -0.2 | Y | 35 | Y | -0.4 |  |  |  | 0.85 |  |  |  | N | N | N | Y | 200 | 0.53 | 58 | 91749 | 97786 | -736 | 3000 | 05 | 1 |  | 2021-07-19 23:11 | 1554 | 135 |  | 33 |  |  | C827D2F330F54E6A9D7D08071F58CD35 | [13 empty] | 94.29 | 100 | 0 | 3300 | 0 |  | 651 | 400 | Y | N | 0 | 3000 | 0 |  | 650 | 400 | Y | N | [7 empty] | SB150150 | C
A65850 | 2021-07-19 | 1 | B | TUNDISH교체전 | 33 | A | G-AE1055LST | 탄소강 | G-AE1055LS | BM#1 | 1594 | 35 | 1592 | 1550 | 28 | 4900 |  | 3 | 0.21 | 25 |  | -1.27 | 1552 | 1592 | 0 | 249.02 |  | 38 | 41 | 59 | Y |  | 2021-07-20 00:09 | 68 | 1075 | 30 | 30 | 30 | 32 | 32 | 33 | 33 | 32 | 32 | 31 | 31 | 30 |  | 30 | 31 | 33 | 30 | 32 | -0.04 | Y | 30 | Y | -0.2 | [7 empty] | N | N | N | N | 200 | 0.52 | 61 | 91635 | 94695 | 6305 | 2000 | 13 | 2 |  | 2021-07-20 00:18 | 1552 | 99 |  | 25 |  |  |  | C3D84D380EDA4B3FB78C62896A807164 | C6557014551B47F0AED3CA7596878FCF | C12841F6041D45D4B8DD4CA9B317112A | [10 empty] | 90.1 | 100 | 0 | 3500 | 0 |  | 500 |  | Y | N | 0 | 3500 | 0 |  | 501 |  | Y | N | N |  |  | Y |  |  |  | BT180180 | H
B65312 | 2021-07-19 | 2 | B | 잔강최소화 | 4 | A | AE1548 | 합금강 | AE4130M6 | BM#2 | 1610 | 37 | 1622 | 1571 | 30 | 5300 |  | 1 | 0.3 | 15 |  | -2.81 | 1552 | 1614 | 0 | 22.24 | 0 | 30 | 78 | 43 | Y |  | 2021-07-19 23:54 | 64 | 1102 | -178 | -29 | 12 | 14 | 15 | 16 | 16 | 15 | 15 | 14 | 12 | 11 |  | 11 | 7 | 16 | 11 | 15 | -0.17 | Y | 30 | Y | -0.2 |  |  |  | 0.77 |  |  |  | N | N | N | Y | 190 | 0.46 | 58 | 93144 | 93955 | 3495 | 16400 | 05 | 1 |  | 2021-07-19 23:54 | 1552 | 146 |  | 62 |  | * 롱노즐 재사용 | [14 empty] | 95.34 | 100 | 2600 | 0 | 0 |  | 651 | 700 | Y | N | 2600 | 0 | 0 |  | 650 | 700 | Y | N | N | Y |  |  |  |  | Y | SB129129 | C
A65851 | 2021-07-19 | 1 | B | TUNDISH교체 | 1 | A | SM38CS | 탄소강 | B | BM#1 | 1676 | 38 | 1617 | 1603 | 24 | 4200 |  | 3 | 0.24 | 20 |  | -1.58 | 1589 | 1629 | 128.22 | 89.72 |  | 16 | 42 | 52 | Y |  | 2021-07-20 01:11 | 93 | 1095 | -310 | 22 | 22 | 21 | 26 | 31 | 35 | 37 | 38 | 39 | 40 | 40 | 41 | 41 | 33 | 41 | 41 | 0 | 0 |  |  | Y | 0.2 |  | 2.11 | 1.89 |  |  |  |  | N | N | N | N | 210 | 0.48 | 63 | 93071 | 96757 | 2643 | 14600 | 09 | 1 |  | 2021-07-20 01:19 | 1589 | 120 |  | 42 |  | *T/D FLUX 유:10KG,용120KG *STR#1 STOPPER CONTROL 안되어 용강 조기주입-추가절단 500mm | [14 empty] | 92.2 | 100 | 700 | 0 | 0 |  | 650 |  | Y | N | 700 | 0 | 0 |  | 650 |  | Y | N | N | [6 empty] | BT180180 | H
B65313 | 2021-07-19 | 2 | B |  | 5 | A | AE1548 | 합금강 | AE4130M6 | BM#2 | 1660 | 42 | 1616 | 1592 | 36 | 5000 |  | 1 | 0.27 | 16 |  | -2.16 | 1556 | 1610 | 0 | 27.2 | 0 | 29 | 57 | 22 | Y |  | 2021-07-20 01:05 | 68 | 1088 | 9 | 9 | 19 | 25 | 28 | 30 | 30 | 30 | 29 | 29 | 28 | 27 | 25 | 24 | 25 | 30 | 24 | 30 | -0.15 | Y | 40 | Y | -0.2 |  |  |  | 0.86 |  |  |  | N | N | N | Y | 180 | 0.48 | 64 | 92600 | 97057 | 3093 | 16400 | 05 | 1 |  | 2021-07-20 01:05 | 1556 | 141 |  | 49 | [8 empty] | 9FC5AA50C2654F6BB36133CEE181A500 | 653844B2E8F04C71998074B423DFAE7F | 87D09250665D49B5B77CAA5B48411D60 |  | A2C0650483F5420490E2F54977EFAF97 | 6C67C8B8BB8A4449BA9E6A8E6E2C759A | 6ACF4EB83773466E850D34BFE251A2E1 |  | 92.6 | 100 | 0 | 0 | 0 |  | 650 | 700 | Y | N | 0 | 0 | 0 |  | 651 | 700 | Y | N | N | Y | [5 empty] | SB131131 | C
A65852 | 2021-07-19 | 1 | B |  | 2 | A | SM38CS | 탄소강 | B | BM#1 | 1630 | 32 | 1599 | 1558 | 22 | 4100 |  | 3 | 0.24 | 14 |  | -2.11 | 1566 | 1605 | 95.56 | 70.29 |  | 5 | 8 | 46 | Y |  | 2021-07-20 02:02 | 70 | 1103 | 40 | 33 | 24 | 20 | 19 | 20 | 20 | 20 | 21 | 21 | 21 | 22 | 22 | 22 | 22 | 24 | 19 | 21 | 0 | Y | 10 | Y | 0 | [7 empty] | N | N | N | N | 200 | 0.52 | 58 | 93071 | 95749 | -899 | 14100 | 09 | 1 |  | 2021-07-20 02:17 | 1566 | 119 |  | 56 | [16 empty] | 96.4 | 100 | 0 | 0 | 0 |  | 650 |  | Y | N | 0 | 0 | 0 |  | 651 |  | Y | N | N | [6 empty] | BT180180 | H
B65314 | 2021-07-19 | 2 | B |  | 6 | A | AE1548 | 합금강 | AE4130M6 | BM#2 | 1640 | 42 | 1619 | 1569 | 31 | 5300 |  | 1 | 0.24 | 16 |  | -2.43 | 1560 | 1609 | 0 | 22.91 | 0 | 36 | 4 | 28 | Y |  | 2021-07-20 02:04 | 72 | 1092 | 22 | 21 | 23 | 24 | 25 | 24 | 24 | 23 | 23 | 22 | 21 | 20 | 19 | 19 | 22 | 25 | 19 | 24 | -0.15 | Y | 40 | Y | -0.2 |  |  |  | 1.16 |  |  |  | N | N | N | Y | 170 | 0.48 | 59 | 93887 | 90570 | 3030 | 16200 | 05 | 1 |  | 2021-07-20 02:10 | 1560 | 136 |  | 55 | [16 empty] | 101.83 | 100 | 0 | 0 | 0 |  | 650 | 700 | Y | N | 0 | 0 | 0 |  | 650 | 700 | Y | N | N | Y | [5 empty] | RB152.00 | C
A65853 | 2021-07-19 | 1 | B |  | 3 | A | SM38CS | 탄소강 | B | BM#1 | 1620 | 33 | 1591 | 1531 | 30 | 5200 |  | 3 | 0.23 | 13 |  | -1.52 | 1555 | 1582 | 91.19 | 166.7 |  | 6 | 25 | 57 | Y |  | 2021-07-20 03:22 | 59 | 1074 | 21 | 19 | 19 | 19 | 19 | 19 | 19 | 19 | 18 | 18 | 18 | 18 | 18 | 18 | 19 | 19 | 18 | 19 | -0.02 | Y | 50 | Y | 0 | [7 empty] | N | N | N | N | 190 | 0.52 | 59 | 101532 | 100568 | 1032 | 13000 | 09 | 1 |  | 2021-07-20 03:30 | 1555 | 113 |  | 35 | [16 empty] | 100.33 | 100 | 0 | 0 | 0 |  | 650 |  | Y | N | 0 | 0 | 0 |  | 651 |  | Y | N | N | [6 empty] | BT180180 | H
B65315 | 2021-07-19 | 2 | B |  | 7 | A | AE1548 | 합금강 | AE4130M6 | BM#2 | 1660 | 42 | 1619 | 1587 | 35 | 4900 |  | 1 | 0.28 | 15 |  | -2.19 | 1555 | 1610 | 0 | 19.46 | 0 | 32 | 76 | 32 | Y |  | 2021-07-20 03:14 | 67 | 1096 | 17 | 16 | 23 | 27 | 28 | 29 | 29 | 28 | 27 | 26 | 25 | 24 | 23 | 21 | 25 | 29 | 21 | 0 | -0.2 | Y | 40 | Y | -0.4 |  |  |  | 0.94 |  |  |  | N | N | N | Y | 170 | 0.48 | 67 | 103451 | 101738 | 3012 | 15000 | 05 | 1 |  | 2021-07-20 03:18 | 1555 | 134 |  | 45 | [16 empty] | 100.39 | 100 | 0 | 0 | 0 |  | 650 | 700 | Y | N | 0 | 0 | 0 |  | 651 | 700 | Y | N | N | Y | [5 empty] | SB120120 | C
A65854 | 2021-07-19 | 1 | B |  | 4 | A | SM38CS | 탄소강 | B | BM#1 | 1611 | 34 | 1599 | 1531 | 26 | 4900 |  | 3 | 0.23 | 14 |  | -1.84 | 1564 | 1597 | 132.6 | 98.01 |  | 38 | 42 | 60 | Y |  | 2021-07-20 04:21 | 68 | 1100 | 16 | 16 | 19 | 22 | 24 | 25 | 25 | 25 | 25 | 25 | 25 | 24 | 24 | 24 | 23 | 25 | 24 | 25 | -0.03 | Y | 35 | Y | 0 | [7 empty] | N | N | N | N | 180 | 0.52 | 59 | 101532 | 99497 | -1397 | 14000 | 09 | 1 |  | 2021-07-20 04:35 | 1564 | 115 |  | 39 | [16 empty] | 102.45 | 100 | 0 | 0 | 0 |  | 650 |  | Y | N | 0 | 0 | 0 |  | 651 |  | Y | N | N | [6 empty] | BT180180 | H
B65316 | 2021-07-19 | 2 | D |  | 8 | A | AE1548 | 합금강 | AE4130M6 | BM#2 | 1638 | 43 | 1621 | 1547 | 32 | 6000 |  | 1 | 0.28 | 16 |  | -2.36 | 1559 | 1611 | 0 | 26.25 | 0 | 30 | 79 | 28 | Y |  | 2021-07-20 04:33 | 71 | 1102 | 18 | 24 | 28 | 32 | 35 | 35 | 34 | 34 | 33 | 32 | 31 | 29 | 27 | 27 | 31 | 35 | 27 | 0 | -0.2 | Y | 40 | Y | -0.4 |  |  |  | 0.84 |  |  |  | N | N | N | Y | 220 | 0.48 | 63 | 91740 | 95691 | 3159 | 15700 | 05 | 1 |  | 2021-07-20 04:38 | 1559 | 120 |  | 34 | 19 | [15 empty] | 94.24 | 100 | 0 | 0 | 0 |  | 650 | 700 | Y | N | 0 | 0 | 0 |  | 651 | 700 | Y | N | N | Y | [5 empty] | SB120120 | H
A65855 | 2021-07-19 | 1 | D |  | 5 | A | SM38CS | 탄소강 | B | BM#1 | 1608 | 32 | 1598 | 1551 | 29 | 4500 |  | 3 | 0.24 | 13 |  | -1.58 | 1570 | 1598 | 91.67 | 84.24 |  | 16 | 43 | 39 | Y |  | 2021-07-20 05:12 | 74 | 1092 | 21 | 21 | 24 | 27 | 28 | 29 | 28 | 27 | 26 | 26 | 26 | 25 | 25 | 24 | 26 | 29 | 24 | 26 | -0.12 | Y | 40 | Y | -0.2 | [7 empty] | N | N | N | N | 170 | 0.5 | 62 | 101532 | 99428 | 922 | 15400 | 09 | 1 |  | 2021-07-20 05:27 | 1570 | 112 |  | 48 | [16 empty] | 101.79 | 100 | 0 | 0 | 0 |  | 650 |  | Y | N | 0 | 0 | 0 |  | 651 |  | Y | N | N | [6 empty] | BT180180 | H
B65317 | 2021-07-19 | 2 | D |  | 9 | A | AE1548 | 합금강 | AE4130M6 | BM#2 | 1610 | 43 | 1627 | 1573 | 35 | 5600 |  | 1 | 0.3 | 16 |  | -2.03 | 1561 | 1609 | 0 | 32.43 | 0 | 29 | 58 | 52 | Y |  | 2021-07-20 05:34 | 73 | 1103 | 24 | 28 | 35 | 38 | 39 | 38 | 38 | 38 | 37 | 37 | 36 | 35 | 34 | 34 | 35 | 39 | 34 | 38 | -0.12 | Y | 40 | Y | -0.2 |  |  |  | 0.88 |  |  |  | N | N | N | Y | 210 | 0.48 | 61 | 92258 | 92869 | 3131 | 14800 | 05 | 1 |  | 2021-07-20 05:35 | 1561 | 127 |  | 37 | [16 empty] | 96.4 | 100 | 0 | 0 | 0 |  | 650 | 700 | Y | N | 0 | 0 | 0 |  | 650 | 700 | Y | N | N | Y | [5 empty] | SB120120 | H
A65856 | 2021-07-19 | 1 | D |  | 6 | A | SM38CS | 탄소강 | B | BM#1 | 1615 | 40 | 1601 | 1567 | 24 | 4000 |  | 3 | 0.24 | 17 |  | -2.1 | 1557 | 1601 | 107.2 | 75.65 |  | 5 | 9 | 39 | Y |  | 2021-07-20 06:22 | 61 | 1094 | 22 | 21 | 20 | 22 | 23 | 23 | 23 | 23 | 22 | 22 | 22 | 22 | 22 | 22 | 22 | 23 | 22 | 23 | -0.03 | Y | 40 | Y | 0 | [7 empty] | N | N | N | N | 210 | 0.5 | 62 | 101532 | 98395 | 455 | 14800 | 09 | 1 |  | 2021-07-20 06:38 | 1557 | 113 |  | 40 | [16 empty] | 10153200 | 100 | 0 | 0 | 0 |  | 0 |  | Y | N | 0 | 0 | 0 |  | 0 |  | Y | N | N | [6 empty] | BT180180 | H
B65318 | 2021-07-19 | 2 | D |  | 10 | A | AE1548 | 합금강 | AE4130M6 | BM#2 | 1682 | 46 | 1624 | 1630 | 37 | 4500 |  | 1 | 0.31 | 16 |  | -2.59 | 1554 | 1619 | 0 | 32.72 | 0 | 36 | 5 | 51 | Y |  | 2021-07-20 06:48 | 66 | 1091 | 32 | 33 | 36 | 37 | 37 | 36 | 35 | 33 | 30 | 28 | 26 | 25 | 23 | 10 | 25 | 37 | 10 | 0 | -0.32 | Y | 85 | Y | -0.6 |  |  |  | 0.93 |  |  |  | N | N | N | Y | 200 | 0.48 | 103 | 86512 | 98500 | 1200 | 17600 | 05 | 1 |  | 2021-07-20 06:50 | 1554 | 122 |  | 25 | 9 | * 장연주 6공노즐 목지부 천공으로 인한 STR#2 연주종료 : 07 : 37 - 외줄 조업 실시 * 전공정 요청으로 L/D 잔강 미실시 이상공정 등록. | 6695D9D55C73490691871AD0C43FB851 | [5 empty] | 8461DC1276B449FC887874803AB36A14 | B8FCC008CAB14EE38069210E56E621AD | 5261C33ECD8042F4A77626E7664689DD |  | 84791C7FB41D45D582DA0D2DC8CED185 | A257A1D79AC34AABA695ED9B9F0E240F | 654419268F684B899EB16DDA13ECFE01 |  | 86.73 | 100 | 0 | 0 | 0 |  | 651 | 700 | Y | N | 0 | 6140 | 0 |  | 651 | 700 | N | N | N | N | [5 empty] | SB120120 | H
A65857 | 2021-07-20 | 1 | D |  | 7 | A | SM38CS | 탄소강 | B | BM#1 | 1622 | 40 | 1606 | 1576 | 20 | 4000 |  | 3 | 0.24 | 13 |  | -1.76 | 1566 | 1597 | 90.94 | 34.52 |  | 6 | 26 | 52 | Y |  | 2021-07-20 07:15 | 70 | 1098 | 21 | 22 | 24 | 28 | 29 | 30 | 29 | 29 | 29 | 29 | 29 | 28 | 29 | 29 | 27 | 30 | 28 | 29 | 0 | Y | 30 | Y | 0.2 | [7 empty] | N | N | N | N | 200 | 0.5 | 61 | 101532 | 100146 | 1054 | 15600 | 09 | 1 |  | 2021-07-20 07:27 | 1566 | 114 |  | 51 | [16 empty] | 100.43 | 100 | 0 | 0 | 0 |  | 650 |  | Y | N | 0 | 0 | 0 |  | 651 |  | Y | N | N | [6 empty] | BT180180 | H
A65858 | 2021-07-20 | 1 | D |  | 8 | A | SM38CS | 탄소강 | B | BM#1 | 1665 | 38 | 1629 | 1591 | 18 | 3700 |  | 1 | 0.33 | 14 |  | -2.7 | 1566 | 1614 | 18.35 | 0 | 0 | 38 | 43 | 50 | Y |  | 2021-07-20 08:30 | 70 | 1091 | 28 | 27 | 25 | 25 | 25 | 25 | 24 | 24 | 23 | 22 | 21 | 19 | 18 | 14 | 23 | 25 | 14 | 25 | -0.18 |  | 60 | Y | -0.4 | [7 empty] | N | N | N | N | 190 | 0.43 | 68 | 84610 | 90498 | 2902 | 16400 | 09 | 1 |  | 2021-07-20 08:52 | 1566 | 114 |  | 39 |  | *전공정요청 감속주입 (20%이상) - BM2 외줄조업 영향 | [14 empty] | 92.47 | 100 | 0 | 0 | 0 |  | 650 |  | Y | N | 0 | 0 | 0 |  | 651 |  | Y | N | N | [6 empty] | BT180180 | H
B65319 | 2021-07-20 | 2 | D | TUNDISH교체전 | 11 | A | AE1548 | 합금강 | AE4130M6 | BM#2 | 1628 | 36 | 1625 | 1564 | 29 | 5100 |  | 1 | 0.4 | 16 |  | -2.59 | 1555 | 1619 | 0 | 44.35 | 0 | 32 | 77 | 53 | Y |  | 2021-07-20 07:45 | 67 | 1090 | 5 | 5 | 6 | 8 | 10 | 12 | 13 | 13 | 13 | 12 | 12 | 12 | 12 | 8 | 11 | 13 | 8 | 13 | -0.11 |  | 45 | Y | -0.2 |  |  |  | 0.75 |  |  |  | N | N | N | Y | 190 | 0.6 | 55 | 53245 | 61853 | 36097 | 2500 | 05 | 1 |  | 2021-07-20 07:56 | 1555 | 192 |  | 98 |  | * 전공정 요청으로 L/D 잔강 미실시 이상공정 등록. * 델타티 8 L/D잔강 36T 내림 | B5F599CAFCFB41258D56F671AF8D72AA |  | BE0BD9B9593B48B69AD1B1C3A85AAC77 | [11 empty] | 54.89 | 100 | 0 | 2500 | 0 |  | 650 | 700 | Y | N | 0 | 1 | 0 |  | 0 | 700 | N | N | N | [6 empty] | SB120120 | H
B65321 | 2021-07-20 | 2 | D |  | 9 | A | SM38CS | 탄소강 | B | BM#1 | 1608 | 29 | 1616 | 1556 | 26 | 4700 |  | 1 | 0.38 | 14 |  | -2.57 | 1566 | 1613 | 16.3 | 0 | 0 | 29 | 59 | 58 | Y |  | 2021-07-20 09:35 | 70 | 1095 | 13 | 13 | 17 | 20 | 23 | 24 | 25 | 25 | 25 | 24 | 23 | 23 | 22 | 19 | 21 | 25 | 19 | 25 | -0.13 | Y | 45 | Y | -0.4 | [7 empty] | N | N | N | N | 180 | 0.4 | 75 | 101532 | 96720 | -70 | 15200 | 09 | 1 |  | 2021-07-20 09:45 | 1566 | 109 |  | 42 |  | *전공정요청 감속주입 (20%이상) | [14 empty] | 105.76 | 100 | 0 | 0 | 0 |  | 650 |  | Y | N | 0 | 0 | 0 |  | 651 |  | Y | N | N | [6 empty] | BT180180 | H
B65320 | 2021-07-20 | 2 | D | TUNDISH교체 | 1 | B | AE1548 | 합금강 | AE4130M6 | BM#2 | 1636 | 84 | 1671 | 1569 | 35 | 12800 |  | 1 | 0.38 | 20 |  | -2.47 | 1580 | 1670 | 0.13 | 86.35 | 0 | 30 | 80 |  | Y |  | 2021-07-20 10:25 | 92 | 1099 | -518 | 38 | 36 | 31 | 35 | 38 | 40 | 40 | 39 | 38 | 37 | 34 | 30 | 11 | 33 | 40 | 11 | 38 | -0.58 |  | 50 | Y | -1 |  | 2.27 | 2.2 |  |  |  |  | N | N | N | M | 220 | 0.39 | 81 | 101206 | 104000 | 100 | 11400 | 04 | 2 |  | 2021-07-20 10:37 | 1580 | 228 |  | 30 |  | * STR#2 연주시작 : 10 : 52 * BUTT 타입롱노즐사용(일반타입.) * T/D FLUX 용탕부: 120 KG / 유탕부: 10KG 투입. * STR#2 EDGE HEATER 코일 건조로 미적용. * 정속유지 강종인데 전공정 요청으로 0.40 감속주입 이상공정/생관통보 * 전공정 요청으로 L/D 잔강 미실시 이상공정 등록. | 7384CF1A6BB4451BA9680995A969EC41 | [13 empty] | 96.34 | 100 | 710 | 0 | 0 |  | 650 | 700 | Y | N | 770 | 0 | 0 |  | 651 | 700 | N | N | N | [6 empty] | SB120120 | H
B65322 | 2021-07-20 | 2 | D |  | 10 | A | SM38CS | 탄소강 | B | BM#1 | 1624 | 43 | 1636 | 1567 | 29 | 4800 |  | 1 | 0.41 | 14 |  | -2.68 | 1582 | 1630 | 57.1 | 0.04 | 0 | 30 | 81 | -196 | Y |  | 2021-07-20 10:55 | 86 | 1098 | 16 | 26 | 34 | 39 | 43 | 44 | 44 | 44 | 44 | 43 | 42 | 41 | 40 | 40 | 39 | 44 | 40 | 44 | -0.11 | Y | 35 | Y | -0.2 | [7 empty] | N | N | N | N | 170 | 0.48 | 63 | 101532 | 96817 | -144467 | 15900 | 09 | 1 |  | 2021-07-20 11:06 | 1582 | 131 |  | 41 |  | *전공정요청 감속주입 (20%이상) ID: 101.201 | [5 empty] | 605366ADE0EB49A0BBD41009304CE2B0 | A9C35059795A48FCB9BBCD464A26AF46 | 95D3D04564EB40408EA7AA3F28FA744D |  | B54CBEB46D5F462E9B26132F2E78DA4A | 8C023EA617F9422980780D49DD614764 | 011A344A36EB43BFA8D4FC267E9A13EC |  |  | 105.05 | 100 | 0 | 0 | 0 |  | 650 |  | Y | N | 0 | 0 | 0 |  | 651 |  | Y | N | N | [6 empty] | BT180180 | H
B65323 | 2021-07-20 | 2 | D |  | 2 | B | AE1548 | 합금강 | AE4130M6 | BM#2 | 1635 | 68 | 1595 | 1569 | 34 | 6800 |  | 1 | 0.33 | 15 |  | -2.18 | 1563 | 1604 | 0 | 17.21 | 0 | 36 | 6 | 54 | Y |  | 2021-07-20 12:08 | 75 | 1097 | 8 | 25 | 33 | 37 | 38 | 38 | 38 | 37 | 35 | 34 | 33 | 31 | 30 | 26 | 32 | 38 | 26 | 38 | -0.24 | Y | 50 | Y | -0.4 |  |  |  | 1.39 |  |  |  | N | N | N | Y | 220 | 0.41 | 71 | 92144 | 98016 | 3084 | 15400 | 04 | 2 |  | 2021-07-20 12:11 | 1563 | 114 |  | 8 |  | * STR#2 EDGE HEATER 코일 건조로 미적용. * 정속유지 강종인데 전공정 요청으로 0.40 감속주입 이상공정/생관통보 ID : 301, 302, 303, 304, 401, 402, 403, 404 | [14 empty] | 91.19 | 100 | 0 | 0 | 0 |  | 650 | 700 | Y | N | 0 | 0 | 0 |  | 650 | 700 | N | N | N | Y | [5 empty] | SB120120 | H
A65859 | 2021-07-20 | 1 | D |  | 11 | A | SM38CS | 탄소강 | B | BM#1 | 1673 | 42 | 1612 | 1572 | 23 | 4800 |  | 3 | 0.28 | 18 |  | -1.89 | 1570 | 1612 | 302.52 | 0 |  | 5 | 10 | 158 | Y |  | 2021-07-20 12:22 | 74 | 1100 | 37 | 37 | 37 | 39 | 39 | 39 | 38 | 37 | 36 | 36 | 36 | 36 | 36 | 36 | 37 | 39 | 36 | 39 | -0.06 | Y | 45 | Y | 0 | [7 empty] | N | N | N | N | 210 | 0.5 | 58 | 101532 | 94582 | 1118 | 16000 | 09 | 1 |  | 2021-07-20 12:31 | 1570 | 98 |  | 17 | [16 empty] | 105.6 | 100 | 0 | 0 | 0 |  | 650 |  | Y | N | 0 | 0 | 0 |  | 651 |  | Y | N | N | [6 empty] | BT180180 | H
B65324 | 2021-07-20 | 2 | A |  | 3 | A | AE1548 | 합금강 | AE4130M6 | BM#2 | 1611 | 32 | 1608 | 1530 | 30 | 6100 |  | 1 | 0.34 | 16 |  | -2.51 | 1550 | 1607 | 0 | 26.47 | 0 | 38 | 44 | 80 | Y |  | 2021-07-20 13:02 | 62 | 1090 | 23 | 22 | 24 | 26 | 27 | 27 | 26 | 25 | 24 | 23 | 22 | 20 | 19 | 19 | 24 | 27 | 19 | 0 | -0.2 | Y | 40 | Y | -0.2 |  |  |  | 0.93 |  |  |  | N | N | N | Y | 210 | 0.48 | 60 | 92144 | 92894 | 3006 | 15500 | 04 | 2 |  | 2021-07-20 13:05 | 1550 | 103 |  | 27 |  | * STR#2 EDGE HEATER 코일 건조로 100KW적용. | [14 empty] | 95.93 | 100 | 0 | 0 | 0 |  | 650 | 700 | Y | N | 0 | 0 | 0 |  | 650 | 700 | N | N | N | Y | [5 empty] | SB120120 | H
A65860 | 2021-07-20 | 1 | A | TUNDISH교체전 | 12 | A | SM38CS | 탄소강 | B | BM#1 | 1620 | 39 | 1600 | 1582 | 17 | 3600 |  | 3 | 0.25 | 13 |  | -1.35 | 1559 | 1583 | 54.59 | 47.29 |  | 6 | 27 | 163 | Y |  | 2021-07-20 13:06 | 63 | 1097 | 36 | 34 | 28 | 24 | 22 | 21 | 20 | 19 | 18 | 18 | 17 | 17 | 18 | 18 | 21 | 28 | 17 | 18 | -0.24 |  | 45 | Y | 0 | [7 empty] | N | N | N | N | 200 | 0.52 | 67 | 82520 | 99183 | 1567 | 1900 | 09 | 1 |  | 2021-07-20 13:16 | 1559 | 98 |  | 33 |  |  | FBC5C5EAE58A4D1CA817653316C31F8D | 81692096226F481C8306944EDF3333F4 | 918DC6AC7EA542F483388FE056F67660 | [11 empty] | 81.78 | 100 | 0 | 2500 | 0 |  | 650 |  | Y | N | 0 | 2500 | 0 |  | 651 |  | Y | N | N | [6 empty] | BT180180 | H
B65325 | 2021-07-20 | 2 | A |  | 4 | A | AE1548 | 합금강 | AE4130M6 | BM#2 | 1631 | 37 | 1620 | 1574 | 35 | 6000 |  | 1 | 0.27 | 18 |  | -2.68 | 1557 | 1629 | 0 | 29.05 | 0 | 32 | 78 | 122 | Y |  | 2021-07-20 14:21 | 69 | 1090 | 17 | 28 | 35 | 38 | 39 | 39 | 37 | 37 | 36 | 35 | 34 | 32 | 30 | 30 | 34 | 39 | 30 | 0 | -0.22 | Y | 40 | Y | -0.4 |  |  |  | 0.94 |  |  |  | N | N | N | Y | 200 | 0.46 | 62 | 85056 | 91522 | 3028 | 16500 | 04 | 2 |  | 2021-07-20 14:25 | 1557 | 104 |  | 10 |  | *전공정 요청 20%이상감속주입 이상공정등록 및 생관통보 *전공정 요청 감속주입 정속미준수 이상공정등록 및 생관통보 | [14 empty] | 90.2 | 100 | 0 | 0 | 0 |  | 650 | 700 | Y | N | 0 | 0 | 0 |  | 650 | 700 | Y | N | N | Y | [5 empty] | SB120120 | H
A65861 | 2021-07-20 | 1 | A | TUNDISH교체 | 1 | A | P-AE1055LSM | 탄소강 | G-AE1055LS | BM#1 | 1678 | 42 | 1620 | 1589 | 31 | 5400 |  | 3 | 0.24 | 25 |  | -1.61 | 1574 | 1619 | 0 | 130.27 |  | 29 | 60 | 68 | Y |  | 2021-07-20 14:16 | 90 | 1094 | -448 | -370 | 31 | 26 | 26 | 32 | 36 | 37 | 38 | 39 | 40 | 40 | 40 | 40 | 36 | 40 | 40 | 40 | 0 |  | 15 | Y | 0 |  | 2.08 | 2.08 | [5 empty] | N | N | M | 210 | 0.46 | 62 | 101532 | 97195 | 6305 | 15050 | 07 | 2 |  | 2021-07-20 14:43 | 1574 | 122 |  | 49 |  | *FLUX 220KG/10KG | [14 empty] | 99.1 | 100 | 1500 | 0 | 0 |  | 400 |  | Y | N | 1500 | 0 | 0 |  | 401 |  | Y | N | N |  |  | Y |  |  |  | BT180180 | H
B65326 | 2021-07-20 | 2 | A |  | 5 | A | AE1548 | 합금강 | AE4130M6 | BM#2 | 1602 | 48 | 1615 | 1569 | 36 | 6100 |  | 1 | 0.31 | 15 |  | -2.44 | 1561 | 1614 | 0 | 14.07 | 0 | 21 | 1 | 228473 | Y |  | 2021-07-20 15:12 | 73 | 1111 | 28 | 27 | 28 | 29 | 28 | 27 | 27 | 26 | 24 | 23 | 22 | 21 | 20 | 17 | 24 | 29 | 17 | 28 | -0.22 | Y | 55 | Y | -0.2 |  |  |  | 1.42 |  |  |  | N | N | N | Y | 190 | 0.41 | 72 | 99232 | 94138 | 412 | 16100 | 04 | 2 |  | 2021-07-20 15:17 | 1561 | 110 |  | 21 |  | *전공정 요청감속주입 11%이상감속주입 이상공정등록. *전공정 요청 감속주입 정속미준수 이상공정등록 및 생관통보 *전공정 요청 잔강이월 미실시 | [6 empty] | D4FF5270D232420BA7D87B44CBD30C42 | 7D630D74F2E54FFFA77F96F2AC0B6152 | 39A6A7D8340E468B8A1AA61172BEB956 |  | 04DB1C80C3AD458C8D29A8DB49B2DB66 | 114C7A4B93F34695AB4253CE3082866B | 3F0E50C940D64A2988B50D9B879374D0 |  | 104.45 | 100 | 0 | 0 | 0 |  | 650 | 700 | Y | N | 0 | 0 | 0 |  | 650 | 700 | Y | N | N | N | [5 empty] | SB120120 | H
A65862 | 2021-07-20 | 1 | A |  | 2 | A | P-AE1055LSM | 탄소강 | G-AE1055LS | BM#1 | 1596 | 41 | 1599 | 1536 | 32 | 5400 |  | 3 | 0.19 | 25 |  | -1.75 | 1540 | 1599 | 0 | 234.53 |  | 16 | 45 | 86 | Y |  | 2021-07-20 15:32 | 56 | 1099 | 39 | 26 | 22 | 19 | 16 | 15 | 14 | 13 | 12 | 11 | 12 | 11 | 11 | 11 | 18 | 22 | 11 | 11 | -0.22 |  | 50 | Y | 0 | [7 empty] | Y | Y | Y | Y | 200 | 0.48 | 62 | 84610 | 93364 |  | 15250 | 07 | 2 |  | 2021-07-20 15:39 | 1540 | 130 |  | 36 |  | *전공정요청 감속주입(2기 지원) - 정속미준수 이상재 등록 | [14 empty] | 55.17 | 100 | 0 | 0 | 0 |  | 400 |  | Y | N | 0 | 0 | 0 |  | 401 |  | Y | N | N |  |  | Y |  |  |  | BT180180 | H
B65327 | 2021-07-20 | 2 | A |  | 6 | A | AE1548 | 합금강 | AE4130M6 | BM#2 | 1634 | 42 | 1619 | 1510 | 36 | 7200 |  | 1 | 0.26 | 15 |  | -2.22 | 1569 | 1614 | 0 | 15.28 | 0 | 36 | 7 | 58 | Y |  | 2021-07-20 16:14 | 81 | 1098 | 14 | 18 | 25 | 30 | 33 | 34 | 34 | 34 | 33 | 32 | 31 | 30 | 29 | 29 | 30 | 34 | 29 | 34 | -0.14 | Y | 35 | Y | -0.2 |  |  |  | 1.16 |  |  |  | N | N | N | Y | 180 | 0.47 | 62 | 92144 | 93092 | 3008 | 15500 | 04 | 2 |  | 2021-07-20 16:15 | 1569 | 112 |  | 33 |  | *전공정 요청감속주입 11%이상감속주입 이상공정등록. *전공정 요청 감속주입 정속미준수 이상공정등록 및 생관통보 301 401 | [14 empty] | 95.49 | 100 | 0 | 0 | 0 |  | 650 | 700 | Y | N | 0 | 0 | 0 |  | 650 | 700 | Y | N | N | Y | [5 empty] | SB120120 | H
A65863 | 2021-07-20 | 1 | A |  | 3 | A | P-AE1055LSM | 탄소강 | G-AE1055LS | BM#1 | 1614 | 42 | 1604 | 1549 | 35 | 6100 |  | 3 | 0.22 | 26 |  | -1.42 | 1552 | 1598 | 0 | 340.13 |  | 5 | 11 | 63 | Y |  | 2021-07-20 16:34 | 68 | 1100 | 10 | 13 | 19 | 22 | 23 | 24 | 25 | 25 | 24 | 24 | 23 | 22 |  | 22 | 22 | 25 | 22 | 24 | -0.05 | Y | 30 | Y | -0.2 | [7 empty] | Y | Y | Y | Y | 190 | 0.45 | 63 | 84610 | 91523 | 4527 | 16230 | 07 | 2 |  | 2021-07-20 16:43 | 1552 | 132 |  | 38 |  | *전공정요청 감속주입 - 정속미준수 이상재등록 | [6 empty] | 48A912A41A684D9D91C14C2399D0F343 | 499A7C1F85B54A20BB24B277CC7AC3F3 | 3A634CDE1BEC47109B51F6167BF26F76 |  | 6243935360224CE584C0DC55A37471C2 | C7B8F98D7AE14B56A3A80A9B46349C8D | 35E7E782130A4DF8A4943FE525721F16 |  | 85.85 | 100 | 0 | 0 | 0 |  | 400 |  | Y | N | 0 | 0 | 0 |  | 401 |  | Y | N | N |  |  | Y |  |  |  | BT180180 | H
B65328 | 2021-07-20 | 2 | A |  | 7 | A | AE1548 | 합금강 | AE4130M6 | BM#2 | 1622 | 34 | 1599 | 1512 | 31 | 6400 |  | 1 | 0.32 | 15 |  | -1.92 | 1542 | 1592 | 0 | 15.78 | 0 | 38 | 45 | 78 | Y |  | 2021-07-20 17:35 | 54 | 1098 | 26 | 25 | 24 | 23 | 22 | 21 | 19 | 18 | 17 | 15 | 14 | 13 |  | 13 | 20 | 24 | 13 | 0 | -0.22 |  | 50 | Y | -0.2 |  |  |  | 1.27 |  |  |  | N | N | N | Y | 170 | 0.48 | 63 | 96092 | 97092 | 3058 | 15900 | 04 | 2 |  | 2021-07-20 17:40 | 1542 | 91 |  | 16 | [16 empty] | 95.9 | 100 | 0 | 0 | 0 |  | 650 | 700 | Y | N | 0 | 0 | 0 |  | 650 | 700 | Y | N | N | Y | [5 empty] | SB120120 | C
A65864 | 2021-07-20 | 1 | A |  | 4 | A | P-AE1055LSM | 탄소강 | G-AE1055LS | BM#1 | 1585 | 42 | 1591 | 1530 | 33 | 5900 |  | 3 | 0.22 | 25 |  | -1.31 | 1548 | 1591 | 0 | 223.44 |  | 6 | 28 | 56 | Y |  | 2021-07-20 17:36 | 64 | 1099 | 21 | 22 | 22 | 23 | 24 | 24 | 24 | 23 | 23 | 23 | 22 | 22 | 21 | 21 | 22 | 24 | 21 | 24 | -0.05 | Y | 55 | Y | 0 | [7 empty] | Y | Y | Y | Y | 180 | 0.4 | 76 | 84610 | 95525 | 7025 | 15920 | 07 | 2 |  | 2021-07-20 17:54 | 1548 | 137 |  | 41 |  | *전공정 요청 감속주입(2기 지원) - 20%이상 감속 이상재 등록 | [14 empty] | 82.75 | 100 | 0 | 0 | 0 |  | 400 |  | Y | N | 0 | 0 | 0 |  | 401 |  | Y | N | N |  |  | Y |  |  |  | BT180180 | H
A65865 | 2021-07-20 | 1 | A |  | 8 | A | AE1548 | 합금강 | AE4130M6 | BM#2 | 1601 | 41 | 1624 | 1544 | 28 | 5800 |  | 1 | 0.27 | 15 |  | -2.24 | 1561 | 1615 | 0 | 22.77 | 0 | 32 | 79 | 72 | Y |  | 2021-07-20 18:20 | 73 | 1100 | 11 | 11 | 23 | 29 | 33 | 34 | 35 | 35 | 34 | 34 | 33 | 32 | 32 | 32 | 30 | 35 | 32 | 34 | -0.05 | Y | 30 | Y | 0 |  |  |  | 1.03 |  |  |  | N | N | N | Y | 170 | 0.48 | 61 | 99232 | 92311 | 4039 | 15400 | 04 | 2 |  | 2021-07-20 18:23 | 1561 | 116 |  | 35 | [16 empty] | 103.69 | 100 | 0 | 0 | 0 |  | 650 | 700 | Y | N | 0 | 0 | 0 |  | 650 | 700 | Y | N | N | Y | [5 empty] | SB120120 | H
A65866 | 2021-07-20 | 1 | A |  | 5 | A | P-AE1055LSM | 탄소강 | G-AE1055LS | BM#1 | 1604 | 40 | 1601 | 1532 | 30 | 5200 |  | 3 | 0.21 | 25 |  | -1.98 | 1546 | 1601 | 0 | 113.02 |  | 21 | 2 | 50 | Y |  | 2021-07-20 19:13 | 62 | 1098 | 20 | 19 | 20 | 21 | 21 | 21 | 20 | 19 | 19 | 18 | 17 | 17 | 16 | 16 | 19 | 21 | 16 | 21 | -0.09 | Y | 55 | Y | 0 | [7 empty] | Y | Y | Y | Y | 170 | 0.4 | 67 | 101532 | 85902 | 5898 | 15450 | 07 | 2 |  | 2021-07-20 19:20 | 1546 | 95 |  | 21 |  | *전공정 요청 감속주입(2기 지원) - 20%이상 감속 이상재등록 | [14 empty] | 109.29 | 100 | 0 | 0 | 0 |  | 400 |  | Y | N | 0 | 0 | 0 |  | 401 |  | Y | N | N |  |  | Y |  |  |  | BT180180 | H
B65329 | 2021-07-20 | 2 | A |  | 9 | A | AE1548 | 합금강 | AE4130M6 | BM#2 | 1574 | 52 | 1609 | 1540 | 37 | 6900 |  | 1 | 0.35 | 15 |  | -1.92 | 1561 | 1605 | 0 | 24 | 0 | 29 | 61 | 50 | Y |  | 2021-07-20 19:05 | 73 | 1097 | 29 | 28 | 28 | 30 | 30 | 30 | 29 | 28 | 28 | 27 | 26 | 23 |  | 23 | 28 | 30 | 23 | 30 | -0.14 | Y | 50 | Y | -0.3 |  |  |  | 1.22 |  |  |  | N | N | N | Y | 220 | 0.48 | 64 | 99232 | 98381 | 3119 | 14500 | 04 | 2 |  | 2021-07-20 19:10 | 1561 | 145 |  | 51 | [16 empty] | 96.81 | 50 | 0 | 0 | 0 |  | 650 | 700 | Y | N | 0 | 0 | 0 |  | 650 | 700 | Y | N | N | [6 empty] | SB120120 | H
A65867 | 2021-07-20 | 1 | A |  | 6 | A | P-AE1055LSM | 탄소강 | G-AE1055LS | BM#1 | 1618 | 41 | 1597 | 1539 | 29 | 5000 |  | 3 | 0.21 | 25 |  | -2.01 | 1540 | 1597 | 0 | 117 |  | 36 | 8 | 46 | Y |  | 2021-07-20 20:21 | 56 | 1101 | 16 | 16 | 20 | 22 | 23 | 23 | 22 | 21 | 20 | 19 | 17 | 16 | 15 | 14 | 19 | 23 | 14 | 16 | -0.18 | Y | 50 | Y | -0.2 | [7 empty] | Y | Y | Y | Y | 210 | 0.44 | 70 | 101532 | 95881 | 6469 | 15600 | 07 | 2 |  | 2021-07-20 20:29 | 1540 | 98 |  | 23 |  | *전공정 요청으로 감속주입-정속주입 강종 감속으로 이상재 등록ID: ID102~106,202~206 (전기로보수) | [14 empty] | 98.67 | 100 | 0 | 0 | 0 |  | 400 |  | Y | N | 0 | 0 | 0 |  | 401 |  | Y | N | N |  |  | Y |  |  |  | BT180180 | H
B65330 | 2021-07-20 | 2 | C |  | 10 | A | AE1548 | 합금강 | AE4130M6 | BM#2 | 1638 | 40 | 1608 | 1539 | 30 | 5900 |  | 1 | 0.27 | 15 |  | -2.18 | 1549 | 1599 | 0 | 25.09 | 0 | 16 | 46 | 71 | Y |  | 2021-07-20 20:08 | 61 | 1099 | 22 | 19 | 18 | 17 | 17 | 16 | 15 | 14 | 14 | 13 | 12 | 11 | 10 | 10 | 15 | 18 | 10 | 0 | -0.16 |  | 50 | Y | -0.2 |  |  |  | 1.15 |  |  |  | N | N | N | Y | 210 | 0.48 | 61 | 96900 | 94960 | 3040 | 15600 | 04 | 2 |  | 2021-07-20 20:11 | 1549 | 136 |  | 54 | [16 empty] | 98.98 | 50 | 0 | 0 | 0 |  | 650 | 700 | Y | N | 0 | 0 | 0 |  | 651 | 700 | Y | N | N | Y | [5 empty] | SB135135 | C
A65868 | 2021-07-20 | 1 | C |  | 7 | A | P-AE1055LSM | 탄소강 | G-AE1055LS | BM#1 | 1628 | 40 | 1593 | 1543 | 28 | 5100 |  | 3 | 0.21 | 25 |  | -1.7 | 1544 | 1593 | 0 | 158.91 |  | 5 | 12 | 87 | Y |  | 2021-07-20 21:30 | 60 | 1097 | 12 | 12 | 17 | 21 | 23 | 24 | 24 | 23 | 23 | 23 | 21 | 20 | 20 | 19 | 21 | 24 | 19 | 23 | -0.11 | Y | 45 | Y | 0 | [7 empty] | Y | Y | Y | Y | 200 | 0.45 | 67 | 101532 | 95179 | 5121 | 15500 | 07 | 2 |  | 2021-07-20 21:37 | 1544 | 103 |  | 24 |  | *전공정 요청으로 감속주입-정속주입 강종 감속으로 이상재 등록ID: 103~106,203~206 (전기로보수) | [14 empty] | 99.35 | 100 | 0 | 0 | 0 |  | 400 |  | Y | N | 0 | 0 | 0 |  | 401 |  | Y | N | N |  |  | Y |  |  |  | BT180180 | H
B65331 | 2021-07-20 | 2 | C |  | 11 | A | AE1548 | 합금강 | AE4130M6 | BM#2 | 1565 | 42 | 1619 | 1540 | 38 | 6600 |  | 1 | 0.29 | 15 |  | -2.34 | 1565 | 1615 | 0 | 16.71 | 0 | 38 | 46 | 28 | Y |  | 2021-07-20 21:15 | 77 | 1099 | 10 | 10 | 20 | 25 | 28 | 30 | 30 | 30 | 29 | 29 | 28 | 27 | 26 | 24 | 26 | 30 | 24 | 30 | -0.15 | Y | 40 | Y | -0.4 |  |  |  | 1.16 |  |  |  | N | N | N | Y | 200 | 0.48 | 64 | 144356 | 97591 | 2909 | 15300 | 04 | 2 |  | 2021-07-20 21:19 | 1565 | 135 |  | 48 |  | *연연주 혼탕부 성분확인 ID:307~309.407~409 | [14 empty] | 143.5 | 50 | 0 | 0 | 0 |  | 650 | 700 | Y | N | 0 | 0 | 0 |  | 650 | 700 | Y | N | N | Y | [5 empty] | RB152.00 | C
B65332 | 2021-07-20 | 2 | C |  | 12 | A | AE1548M | 합금강 | AE4130M6 | BM#2 | 1622 | 57 | 1600 | 1580 | 40 | 6700 |  | 1 | 0.38 | 16 |  | -2.35 | 1560 | 1616 | 0 | 27.11 | 0 | 32 | 80 | 39 | Y |  | 2021-07-20 22:43 | 73 | 1100 | 24 | 24 | 29 | 33 | 35 | 35 | 35 | 34 | 34 | 33 | 32 | 31 | 29 | 27 | 31 | 35 | 27 | 35 | -0.18 | Y | 45 | Y | -0.4 |  |  |  | 0.77 |  |  |  | N | N | N | Y | 190 | 0.47 | 65 | 43265 | 97218 | 3182 | 14500 | 04 | 2 |  | 2021-07-20 22:48 | 1560 | 139 |  | 26 |  | *연연주 혼탕부 성분확인 ID:301.401 | [14 empty] | 43.22 | 60 | 0 | 0 | 0 |  | 650 | 700 | Y | N | 0 | 0 | 0 |  | 650 | 700 | Y | N | N | Y | [5 empty] | SB152152 | W
A65869 | 2021-07-20 | 1 | C |  | 8 | A | P-AE1055LSM | 탄소강 | G-AE1055LS | BM#1 | 1620 | 41 | 1594 | 1556 | 30 | 5300 |  | 3 | 0.19 | 25 |  | -1.14 | 1552 | 1589 | 0 | 217.43 |  | 6 | 29 | 73 | Y |  | 2021-07-20 22:33 | 68 | 1098 | 19 | 19 | 24 | 27 | 30 | 31 | 31 | 31 | 31 | 30 | 29 | 29 | 29 | 28 | 28 | 31 | 28 | 31 | -0.05 | Y | 50 | Y | 0 | [7 empty] | Y | Y | Y | Y | 190 | 0.4 | 80 | 101532 | 99448 | 6102 | 14800 | 07 | 2 |  | 2021-07-20 22:45 | 1552 | 115 |  | 31 |  | *전공정 요청으로 감속주입-정속주입 강종 감속으로 이상재 등록ID: (전기로 냉각수판넬 누수) | [14 empty] | 95.38 | 100 | 0 | 0 | 0 |  | 400 |  | Y | N | 0 | 0 | 0 |  | 401 |  | Y | N | N |  |  | Y |  |  |  | BT180180 | H
B65333 | 2021-07-20 | 2 | C |  | 13 | A | AE1548M | 합금강 | AE4130M6 | BM#2 | 1617 | 46 | 1621 | 1555 | 35 | 6700 |  | 1 | 0.36 | 16 |  | -2.35 | 1554 | 1620 | 0 | 22.93 | 0 | 29 | 62 | 45 | Y |  | 2021-07-20 23:42 | 67 | 1093 | 25 | 24 | 29 | 31 | 32 | 33 | 33 | 32 | 31 | 31 | 30 | 29 | 27 | 26 | 30 | 33 | 26 | 31 | -0.17 | Y | 40 | Y | -0.2 |  |  |  | 0.7 |  |  |  | N | N | N | Y | 180 | 0.48 | 64 | 95183 | 98584 | 3116 | 15400 | 04 | 2 |  | 2021-07-20 23:52 | 1554 | 132 |  | 32 | [16 empty] | 92.59 | 45.45 | 0 | 0 | 0 |  | 650 | 700 | Y | N | 0 | 0 | 0 |  | 650 | 700 | Y | N | N | Y | [5 empty] | SB152152 | C
A65870 | 2021-07-20 | 1 | C | 유사강종연연주 | 9 | A | AE1055LS | 탄소강 | G-AE1055LS | BM#1 | 1622 | 48 | 1590 | 1543 | 36 | 6000 |  | 3 | 0.2 | 26 |  | -1.44 | 1533 | 1579 | 0 | 170.03 |  | 21 | 3 | 79 | Y |  | 2021-07-21 00:02 | 49 | 1101 | 31 | 31 | 28 | 26 | 25 | 24 | 22 | 21 | 20 | 36 | 40 | 32 | 32 | 38 | 29 | 40 | 32 | 0 | -0.8 | Y | 10 | Y | 0.2 | [8 empty] | N | N | Y | 180 | 0.49 | 66 | 101520 | 94540 | 7510 | 15100 | 07 | 2 |  | 2021-07-21 00:13 | 1533 | 117 |  | 23 |  | *전공정 요청으로 감속주입-정속주입 강종 감속으로 이상재 등록ID: 101.102.201.202 (전기로 냉각수판넬 누수) *SR기준변경 재세팅 *STR#2 W/M#3 DRIVE FAULT OPEN후 조업 *STR#2 SR재세팅 | [6 empty] | 1E66C42549194DF891D028CD31ADA28D | 2ED64B7F3BDB4F49A3063F09593FAC86 | 8AAA195D0ADB4CB68E618DC06D73774E |  | A202D1DB1E86443DB1D9994E6CC41A91 | E5EA91E60A154C41AC330D569F51F6C9 | 53EFEC72A5F84CF38C6FC8B574246AFC |  | 98.23 | 100 | 0 | 0 | 0 |  | 400 |  | Y | N | 0 | 0 | 0 |  | 400 |  | Y | N | N |  |  | Y |  |  |  | BT180180 | H
B65334 | 2021-07-20 | 2 | C |  | 14 | A | AE1548M | 합금강 | AE4130M6 | BM#2 | 1621 | 39 | 1621 | 1566 | 31 | 5400 |  | 1 | 0.34 | 15 |  | -2.29 | 1554 | 1612 | 0 | 20.36 | 0 | 16 | 47 | 39 | Y |  | 2021-07-21 00:36 | 67 | 1098 | 24 | 24 | 25 | 26 | 27 | 27 | 27 | 27 | 26 | 25 | 25 | 24 | 23 | 21 | 25 | 27 | 21 | 27 | -0.13 | Y | 45 | Y | -0.4 |  |  |  | 1.02 |  |  |  | N | N | N | Y | 170 | 0.48 | 64 | 95183 | 97308 | 92 | 14600 | 04 | 2 |  | 2021-07-21 00:40 | 1554 | 137 |  | 43 |  | *전공정 요청 L/D 잔강이월 미실시,이상공정 등록 및 생관통보 | [14 empty] | 98.23 | 54.55 | 0 | 0 | 0 |  | 650 | 700 | Y | N | 0 | 0 | 0 |  | 651 | 700 | Y | N | N | [6 empty] | SB152152 | C
A65871 | 2021-07-20 | 1 | C |  | 10 | A | AE1055LS | 탄소강 | G-AE1055LS | BM#1 | 1598 | 41 | 1581 | 1525 | 30 | 5200 |  | 3 | 0.21 | 25 |  | -1.43 | 1540 | 1584 | 0 | 219.74 |  | 36 | 9 | 81 | Y |  | 2021-07-21 01:18 | 56 | 1092 | 26 | 30 | 21 | 25 | 26 | 26 | 26 | 25 | 25 | 24 | 23 | 23 | 23 | 23 | 25 | 26 | 23 | 26 | -0.05 | Y | 40 | Y | 0 | [8 empty] | N | N | Y | 170 | 0.52 | 62 | 101520 | 93669 | 7131 | 15700 | 07 | 2 |  | 2021-07-21 01:26 | 1540 | 100 |  | 13 | [16 empty] | 99.19 | 100 | 0 | 0 | 0 |  | 400 |  | Y | N | 0 | 0 | 0 |  | 400 |  | Y | N | N |  |  | Y |  |  |  | BT180180 | H
B65335 | 2021-07-20 | 2 | C |  | 15 | A | AE1548M | 합금강 | AE4130M6 | BM#2 | 1617 | 43 | 1632 | 1552 | 32 | 6300 |  | 1 | 0.34 | 16 |  | -2.33 | 1556 | 1621 | 0 | 20.54 | 0 | 38 | 47 | 37 | Y |  | 2021-07-21 01:52 | 69 | 1105 | 19 | 18 | 25 | 29 | 32 | 33 | 33 | 33 | 32 | 32 | 30 | 29 | 27 | 27 | 29 | 33 | 27 | 33 | -0.15 | Y | 40 | Y | -0.2 |  |  |  | 1.09 |  |  |  | N | N | N | Y | 220 | 0.48 | 64 | 95183 | 97420 | 980 | 15100 | 04 | 2 |  | 2021-07-21 02:06 | 1556 | 142 |  | 33 |  | *전공정 요청 L/D 잔강이월 미실시,이상공정 등록 및 생관통보 *STR#2 급격한 클로킹 발생으로 메뉴얼 조업 ,이상재 등록 및 생관통보 ID:401 | [6 empty] | 35D36E74786E496C950EF274DBE9698A | 9FEE8E30FD2148AAA6EC3935B874BC2A | CC04915D9A39401985B9DD1B2919DE0C |  | 404BDFF45F5E4C9C8A0640DFF023D832 | E8AED9C492804CA0A3C4649BD6DD2876 | CA7BB5272E5A42F2A8BDC29FD3883C1E |  | 97.52 | 45.45 | 0 | 0 | 0 |  | 650 | 700 | Y | N | 0 | 0 | 0 |  | 650 | 700 | Y | N | N | [6 empty] | SB152152 | C
A65872 | 2021-07-20 | 1 | C | 연주종료 | 11 | A | AE1055LS | 탄소강 | G-AE1055LS | BM#1 | 1624 | 40 | 1586 | 1560 | 26 | 4600 |  | 3 | 0.22 | 25 |  | -1.29 | 1546 | 1586 | 0 | 152.26 |  | 5 | 13 | 89 | Y |  | 2021-07-21 02:14 | 62 | 1097 | 21 | 21 | 25 | 27 | 29 | 29 | 28 | 28 | 27 | 27 | 26 | 26 | 26 | 26 | 27 | 29 | 26 | 27 | -0.02 | Y | 40 | Y | 0 | [8 empty] | N | N | M | 210 | 0.52 | 61 | 81369 | 94418 | 7682 | 2000 | 07 | 2 |  | 2021-07-21 02:23 | 1546 | 96 |  | 21 |  |  | 2610636F830B4409897AEED062F992E6 |  |  |  |  | C79E3BB6A2274B3887293ED698E2F3D8 |  |  |  | BE5FBA887FA840449E5CAF95661EDE3F |  |  |  |  | 78.35 | 100 | 0 | 6200 | 0 |  | 400 |  | Y | N | 0 | 3500 | 0 |  | 400 |  | Y | N | N |  |  | Y |  |  |  | BT180180 | H
B65336 | 2021-07-20 | 2 | C | 연주종료 | 16 | A | AE1548M | 합금강 | AE4130M6 | BM#2 | 1605 | 49 | 1626 | 1586 | 33 | 5900 |  | 1 | 0.3 | 16 |  | -2.24 | 1561 | 1625 | 0 | 21.51 | 0 | 32 | 81 | 37 | Y |  | 2021-07-21 02:54 | 74 | 1099 | 25 | 24 | 32 | 37 | 40 | 41 | 41 | 40 | 40 | 39 | 38 | 37 | 36 | 34 | 37 | 41 | 34 | 40 | -0.17 | Y | 40 | Y | -0.4 |  |  |  | 0.95 |  |  |  | N | N | N | M | 210 | 0.47 | 67 | 102901 | 101110 | 590 | 2000 | 04 | 2 |  | 2021-07-21 03:00 | 1561 | 148 |  | 35 |  | *전공정 요청 L/D 잔강이월 미실시,이상공정 등록 및 생관통보 *연주 종료 04:51 (빌렛 생산) | A7A30BDDA7FB467DBD964B1E8871CB08 | 06ACA6CEB6004ED3901256111281FED3 | EC0221ECCF4E4AF98DEC2BEF8574DA0B |  |  | 069C33B892514647B22F5778DBEA6F4F | F23EBDF1C8FC41C0B12062CE3EB28A98 |  |  | 047910E387234B03B9D83635D03118E3 | E6E6A219505747EAB575ED15623B9F0A |  |  |  | 101.93 | 50 | 0 | 3180 | 0 |  | 650 | 700 | Y | N | 0 | 3430 | 0 |  | 651 | 700 | Y | N | N | [6 empty] | SB152152 | C
A65873 | 2021-07-20 | 1 | D | 연주시작 | 1 | B | AE1055LS | 탄소강 | G-AE1055LS | BM#1 | 1618 | 91 | 1630 | 1521 | 48 | 9500 |  | 3 | 0.18 | 26 |  | -1.99 | 1570 | 1630 | 0 | 118.68 |  | 21 | 4 |  | Y |  | 2021-07-21 07:03 | 86 | 1098 | 28 | 20 | 41 | 28 | 25 | 29 | 32 | 32 | 33 | 34 | 34 | 33 |  | 33 | 31 | 41 | 25 | 0 | -1.6 |  | 10 | Y | -0.2 |  | 2.06 | 2 |  |  |  |  | N | N | N | N | 210 | 0.5 | 60 | 97666 | 100418 | 7982 | 15800 | 15 | 1 |  | 2021-07-21 07:12 | 1570 | 154 |  | 28 |  | *T/D FLUX 유:15KG 용:225KG *연주시작 07:37 *엣지히터 코일부 가열,미사용 *STR#1 더미바 분리 안됨. 감속주입20%이상 ID: 106 | [14 empty] | 9766600 | 100 | 1500 | 0 | 0 |  | 400 |  | N | N | 1500 | 0 | 0 |  | 400 |  | N | N | N |  |  | Y |  |  |  | BT180180 | H
A65874 | 2021-07-21 | 1 | D |  | 2 | A | AE1055LS | 탄소강 | G-AE1055LS | BM#1 | 1631 | 43 | 1600 | 1561 | 23 | 4500 |  | 3 | 0.16 | 25 |  | -1.62 | 1543 | 1591 | 0 | 147.79 |  | 36 | 10 | 229 | Y |  | 2021-07-21 07:53 | 59 | 1090 | 37 | 33 | 25 | 23 | 21 | 21 | 20 | 32 | 33 | 35 | 33 | 39 |  | 39 | 29 | 39 | 39 | 33 | 0 |  |  | Y | 1.2 | [8 empty] | N | N | Y | 200 | 0.52 | 56 | 84600 | 90429 | 7521 | 15200 | 15 | 1 |  | 2021-07-21 08:02 | 1543 | 122 |  | 40 |  | *엣지히터 코일부 가열,미사용 *STR#1 더미바 분리 안됨. 감속주입20%이상 ID: 101 | [5 empty] | BA249C8426334F10A7A89114B196F5F2 | 1EDBF39E8B564D198FCE5F09DD9802B0 | 4299265E3E7142F7A27F0C1098E524E0 |  | DFE70C6503E248A39D06614B5C44C14D | 2E9D1C5C6F7F4F22BD3D41D48098E92E | 671BFD4E82BF418696D7F509A96952E4 |  |  | 85.98 | 100 | 0 | 0 | 0 |  | 400 |  | N | N | 0 | 0 | 0 |  | 400 |  | N | N | N |  |  | Y |  |  |  | BT180180 | H
A65875 | 2021-07-21 | 1 | D |  | 3 | A | AE1055LS | 탄소강 | G-AE1055LS | BM#1 | 1627 | 40 | 1597 | 1566 | 27 | 5200 |  | 3 | 0.16 | 26 |  | -1.55 | 1550 | 1596 | 0 | 150.81 |  | 5 | 14 | 220 | Y |  | 2021-07-21 08:54 | 66 | 1088 | 40 | 29 | 21 | 23 | 25 | 26 | 26 | 26 | 26 | 25 | 25 | 25 | 24 | 24 | 25 | 26 | 24 | 26 | -0.05 | Y | 35 | Y | -0.2 | [8 empty] | N | N | Y | 190 | 0.52 | 57 | 101520 | 93126 | 7324 | 16000 | 15 | 1 |  | 2021-07-21 09:05 | 1550 | 116 |  | 36 |  | *엣지히터 코일부 가열, 100KW사용 | [14 empty] | 99.43 | 100 | 0 | 0 | 0 |  | 400 |  | N | N | 0 | 0 | 0 |  | 400 |  | N | N | N |  |  | Y |  |  |  | BT180180 | H
A65876 | 2021-07-21 | 1 | D |  | 4 | A | AE1055LS | 탄소강 | G-AE1055LS | BM#1 | 1620 | 44 | 1596 | 1574 | 36 | 5100 |  | 3 | 0.16 | 25 |  | -1.48 | 1553 | 1596 | 0 | 164.27 |  | 21 | 5 | -16 | Y |  | 2021-07-21 09:59 | 69 | 1089 | 34 | 30 | 23 | 25 | 27 | 27 | 26 | 26 | 25 | 25 | 25 | 24 | 24 | 24 | 26 | 27 | 24 | 25 | -0.02 | Y | 40 | Y | 0 | [8 empty] | N | N | Y | 180 | 0.52 | 59 | 101520 | 96934 | 7666 | 15700 | 15 | 1 |  | 2021-07-21 10:08 | 1553 | 114 |  | 29 | [16 empty] | 97.71 | 100 | 0 | 0 | 0 |  | 400 |  | Y | N | 0 | 0 | 0 |  | 400 |  | Y | N | N |  |  | Y |  |  |  | BT180180 | H
A65877 | 2021-07-21 | 1 | D |  | 5 | A | AE1055LS | 탄소강 | G-AE1055LS | BM#1 | 1620 | 42 | 1585 | 1557 | 21 | 4400 |  | 3 | 0.19 | 25 |  | -0.98 | 1556 | 1585 | 0 | 150.56 |  | 6 | 31 | 49 | Y |  | 2021-07-21 11:11 | 72 | 1099 | 23 | 23 | 34 | 39 | 41 | 41 | 41 | 41 | 40 | 40 | 39 | 39 |  | 39 | 38 | 41 | 39 | 41 | -0.05 | Y | 40 | Y | 0 | [8 empty] | N | N | Y | 170 | 0.52 | 58 | 84600 | 95020 | 7980 | 15500 | 15 | 1 |  | 2021-07-21 11:19 | 1556 | 94 |  | 18 | [16 empty] | 8460000 | 100 | 0 | 0 | 0 |  | 400 |  | Y | N | 0 | 0 | 0 |  | 400 |  | Y | N | N |  |  | Y |  |  |  | BT180180 | H
A65878 | 2021-07-21 | 1 | D |  | 6 | A | AE1055LS | 탄소강 | G-AE1055LS | BM#1 | 1620 | 41 | 1590 | 1568 | 19 | 3900 |  | 3 | 0.18 | 25 |  | -1.32 | 1544 | 1584 | 0 | 187.36 |  | 36 | 11 | 66 | Y |  | 2021-07-21 12:10 | 60 | 1090 | 39 | 38 | 35 | 33 | 31 | 30 | 28 | 27 | 26 | 26 | 25 | 25 |  | 25 | 30 | 35 | 25 | 0 | -0.22 |  | 45 | Y | 0 | [8 empty] | N | N | Y | 210 | 0.52 | 55 | 84600 | 89138 | 7962 | 15200 | 15 | 1 |  | 2021-07-21 12:20 | 1544 | 100 |  | 18 | [16 empty] | 8460000 | 100 | 0 | 0 | 0 |  | 400 |  | Y | N | 0 | 0 | 0 |  | 400 |  | Y | N | N |  |  | Y |  |  |  | BT180180 | H
A65879 | 2021-07-21 | 1 | A |  | 7 | A | AE1055LS | 탄소강 | G-AE1055LS | BM#1 | 1620 | 42 | 1585 | 1574 | 23 | 3900 |  | 3 | 0.19 | 25 |  | -1.21 | 1553 | 1590 | 0 | 147.34 |  | 5 | 15 | 58 | Y |  | 2021-07-21 13:02 | 69 | 1099 | 25 | 24 | 30 | 32 | 33 | 33 | 33 | 32 | 31 | 31 | 30 | 30 |  | 30 | 31 | 33 | 30 | 33 | -0.07 | Y | 40 | Y | 0 | [8 empty] | N | N | Y | 200 | 0.52 | 59 | 84600 | 96862 | 7988 | 16000 | 15 | 1 |  | 2021-07-21 13:10 | 1553 | 97 |  | 22 | [16 empty] | 8460000 | 100 | 0 | 0 | 0 |  | 400 |  | Y | N | 0 | 0 | 0 |  | 400 |  | Y | N | N |  |  | Y |  |  |  | BT180180 | H
A65880 | 2021-07-21 | 1 | A | TUNDISH교체전 | 8 | A | AE1055LS | 탄소강 | G-AE1055LS | BM#1 | 1620 | 40 | 1594 | 1564 | 21 | 4100 |  | 3 | 0.2 | 25 |  | -1.24 | 1550 | 1587 | 0 | 14.87 |  | 21 | 6 | 55 | Y |  | 2021-07-21 13:57 | 66 | 1091 | 29 | 29 | 29 | 30 | 30 | 29 | 29 | 29 | 29 | 28 | 28 | 28 |  | 28 | 29 | 30 | 28 | 29 | -0.02 | Y | 40 | Y | 0 | [8 empty] | N | N | M | 190 | 0.52 | 57 | 106736 | 91619 | 7981 | 1800 | 15 | 1 |  | 2021-07-21 14:08 | 1550 | 104 |  | 29 |  | *롱노즐교체(7회 사용) - 롱노즐 절손 | 5C1C5277E38D42D1A5463BC34027984C | FA7EBD4E602044549C1DCA5CE68ED224 | 55E1379BEABF449D8EFD86613191F958 | [11 empty] | 10673600 | 100 | 0 | 3500 | 0 |  | 400 |  | Y | N | 0 | 3500 | 0 |  | 400 |  | Y | N | N |  |  | Y | Y |  |  | BT180180 | H
B65344 | 2021-07-21 | 2 | A | 연주시작 | 1 | A | SNCM8 | 합금강 | SNCM439계 | BM#2 | 1597 | 58 | 1650 | 1536 | 36 | 7500 |  | 3 | 0.2 | 20 |  | -1.7 | 1578 | 1650 | 0 | 17.05 | 0 | 6 | 32 | 19 | Y |  | 2021-07-21 14:47 | 89 | 1089 | -342 | -340 | 42 | 43 | 44 | 48 | 51 | 53 | 54 | 55 | 55 | 55 | 56 | 57 | 52 | 57 | 57 | 55 | 0 |  |  | Y | 0.2 |  | 1.77 | 1.77 |  |  |  |  | N | N | N | N | 220 | 0.45 | 64 | 93071 | 101110 | -1460 | 15600 | 02 | 1 |  | 2021-07-21 14:59 | 1578 | 130 |  | 22 |  | *코너히터기 건조로 미적용 이상공정등록 및 생관통보 * BUTT 타입롱노즐사용(일반타입.) * T/D FLUX 용탕부: 120 KG / 유탕부: 10KG 투입. *스타트 15시10분 *유탕구 1087 *표면이상발견 301 (사무실 통보) | [6 empty] | D2280EAA4105416E8481DC6EDFEB8A47 | 619804EAE66648139F69EBFB101BC68B | 2B83C46AF53747B99974AEB15ACEE522 |  | 352E0819CF514B759253F16279D80023 | C829C5F568E345B1BEDE303A09B86DE9 | F7C7C882CCB442D9AE5CC50E79A2160D |  | 94.01 | 100 | 700 | 0 | 0 |  | 650 | 400 | N | Y | 700 | 0 | 0 |  | 650 | 400 | N | Y | Y | [6 empty] | BT180180 | C
A65881 | 2021-07-21 | 1 | A | TUNDISH교체 | 1 | A | BP-SCR420HC | 소입성보증강 | C | BM#1 | 1653 | 49 | 1629 | 1583 | 40 | 6900 |  | 3 | 0.19 | 20 |  | -1.44 | 1605 | 1642 | 0 | 199.09 |  | 38 | 50 | 117 | Y |  | 2021-07-21 15:08 | 94 | 1090 | -299 | 29 | 29 | 28 | 22 | 26 | 32 | 36 | 39 | 40 | 40 | 41 | 41 | 41 | 35 | 41 | 41 | 0 | 0 |  | 5 | Y | 0 |  | 2.03 | 2.03 |  |  |  |  | N | N | N | N | 150 | 0.54 | 48 | 101532 | 99720 | 4680 | 13730 | 06 | 2 |  | 2021-07-21 15:19 | 1605 | 136 |  | 47 |  | *FLUX 120KG/10KG | [14 empty] | 96.56 | 100 | 1000 | 0 | 0 |  | 650 |  | Y | Y | 1000 | 0 | 0 |  | 651 |  | Y | Y | N |  |  | Y |  |  |  | BT180180 | H
B65345 | 2021-07-21 | 2 | A |  | 2 | A | SNCM8 | 합금강 | SNCM439계 | BM#2 | 1612 | 46 | 1618 | 1557 | 40 | 7300 |  | 1 | 0.38 | 16 |  | -2.31 | 1551 | 1608 | 2.3 | 21.84 | 0 | 29 | 65 | 201 | Y |  | 2021-07-21 15:33 | 62 | 1088 | 55 | 54 | 43 | 33 | 30 | 27 | 24 | 23 | 20 | 20 | 18 | 17 | 15 | 15 | 27 | 43 | 15 | 0 | -0.51 |  | 55 | Y | -0.4 |  |  |  | 0.9 |  |  |  | N | N | N | N | 220 | 0.5 | 62 | 93071 | 99091 | -1191 | 14900 | 02 | 1 |  | 2021-07-21 15:38 | 1551 | 131 |  | 41 |  | * EDGE HEATER 코일 건조로 미적용. 이상공정/생관통보 | [14 empty] | 94.01 | 100 | 0 | 0 | 0 |  | 650 | 400 | N | Y | 0 | 0 | 0 |  | 651 | 400 | N | Y | Y | [6 empty] | BT180180 | C
A65882 | 2021-07-21 | 1 | A |  | 2 | A | BP-SCR420HC | 소입성보증강 | C | BM#1 | 1638 | 42 | 1623 | 1609 | 29 | 5000 |  | 3 | 0.17 | 17 |  | -1.35 | 1594 | 1623 | 0 | 230.75 |  | 36 | 12 | 59 | Y |  | 2021-07-21 15:48 | 83 | 1101 | 40 | 33 | 30 | 29 | 30 | 29 | 29 | 29 | 28 | 28 | 28 | 28 |  | 28 | 30 | 30 | 28 | 29 | -0.02 | Y | 45 | Y | 0 | [7 empty] | N | N | N | N | 140 | 0.55 | 56 | 84610 | 97817 | 6183 | 13690 | 06 | 2 |  | 2021-07-21 16:01 | 1594 | 127 |  | 58 | [8 empty] | BE792371DDDA446898325FE058FA39E6 | 787232C61F324D49AE41D0E5F41BBBD3 | 4B12DF81F7F2491E83A348265D87EC76 |  | 541A741EB42E49578F9E8E9B0B55DB77 | 4C2D69609F87494784DFB3C88B6A0B3F | 22D9DED5C1D945B1A10AD513F63541C6 |  | 79.15 | 100 | 0 | 0 | 0 |  | 650 |  | Y | Y | 0 | 0 | 0 |  | 651 |  | Y | Y | N |  |  | Y |  |  |  | BT180180 | H
B65346 | 2021-07-21 | 2 | A |  | 3 | A | SNCM8 | 합금강 | SNCM439계 | BM#2 | 1601 | 42 | 1617 | 1518 | 38 | 7600 |  | 1 | 0.3 | 18 |  | -1.54 | 1560 | 1604 | 0 | 21.01 | 0 | 16 | 50 | 272 | Y |  | 2021-07-21 16:33 | 71 | 1108 | 13 | 14 | 14 | 16 | 17 | 17 | 16 | 16 | 15 | 14 | 14 | 13 | 12 | 12 | 15 | 17 | 12 | 16 | -0.11 | Y | 45 | Y | 0 |  |  |  | 0.94 |  |  |  | Y | Y | Y | N | 210 | 0.46 | 66 | 149930 | 96066 | 484 | 15900 | 02 | 1 |  | 2021-07-21 16:50 | 1604 | 134 |  | 45 |  | *코너히터기 건조로 100KW적용 이상공정등록 및 생관통보 *연연주 혼탕부 307 308 309 407 408 409 | [14 empty] | 154.89 | 100 | 0 | 0 | 0 |  | 650 | 400 | N | Y | 0 | 0 | 0 |  | 651 | 400 | N | Y | Y | [6 empty] | BT180180 | C
A65883 | 2021-07-21 | 1 | A |  | 3 | A | BP-SCR420HC | 소입성보증강 | C | BM#1 | 1600 | 40 | 1622 | 1547 | 33 | 6600 |  | 3 | 0.18 | 16 |  | -1.69 | 1587 | 1622 | 0 | 166.62 |  | 5 | 16 | 53 | Y |  | 2021-07-21 16:53 | 76 | 1101 | 27 | 25 | 26 | 29 | 30 | 30 | 29 | 29 | 29 | 29 | 29 |  |  | 29 | 29 | 30 | 29 | 29 | -0.03 | Y | 35 | Y | 0 | [7 empty] | N | N | N | N | 130 | 0.55 | 56 | 101532 | 101831 | 5169 | 13820 | 06 | 2 |  | 2021-07-21 17:07 | 1587 | 126 |  | 50 |  | *랜싱 | [14 empty] | 93.32 | 100 | 0 | 0 | 0 |  | 650 |  | Y | Y | 0 | 0 | 0 |  | 651 |  | Y | Y | N |  |  | Y |  |  |  | BT180180 | H
B65347 | 2021-07-21 | 2 | A |  | 4 | A | AE4340 | 합금강 | SNCM439계 | BM#2 | 1627 | 48 | 1611 | 1521 | 41 | 8000 |  | 1 | 0.36 | 16 |  | -2.04 | 1564 | 1611 | 16.88 | 0.55 | 0 | 32 | 83 | 393 | Y |  | 2021-07-21 17:43 | 75 | 1099 | 10 | 10 | 17 | 22 | 26 | 27 | 28 | 28 | 28 | 28 | 27 | 27 | 26 | 25 | 25 | 28 | 25 | 28 | -0.07 | Y | 40 | Y | -0.2 |  |  |  | 1.12 |  |  |  | N | N | N | N | 200 | 0.45 | 69 | 42305 | 99388 | 562 | 15600 | 02 | 1 |  | 2021-07-21 17:58 | 1564 | 129 |  | 41 | 15 | *연연주 혼탕부 301 401 *빅후속 | [14 empty] | 42.35 | 100 | 0 | 0 | 0 |  | 650 | 400 | Y | Y | 0 | 0 | 0 |  | 650 | 400 | Y | Y | Y | [6 empty] | BT180180 | C
A65884 | 2021-07-21 | 1 | A |  | 4 | A | BP-SCR420HC | 소입성보증강 | C | BM#1 | 1605 | 42 | 1604 | 1568 | 37 | 7000 |  | 3 | 0.18 | 16 |  | -0.85 | 1588 | 1604 | 0 | 122.59 |  | 21 | 7 | 56 | Y |  | 2021-07-21 17:48 | 77 | 1101 | 27 | 24 | 25 | 26 | 26 | 26 | 26 | 26 | 26 | 25 | 25 | 25 |  | 25 | 26 | 26 | 25 | 26 | -0.03 | Y | 40 | Y | 0 | [7 empty] | N | N | N | N | 120 | 0.55 | 55 | 101532 | 98192 | 3858 | 15170 | 06 | 2 |  | 2021-07-21 18:11 | 1588 | 127 |  | 55 | [16 empty] | 96.56 | 100 | 0 | 0 | 0 |  | 650 |  | Y | Y | 0 | 0 | 0 |  | 651 |  | Y | Y | N |  |  | Y |  |  |  | BT180180 | H
A65885 | 2021-07-21 | 1 | A |  | 5 | A | BP-SCR420HC | 소입성보증강 | C | BM#1 | 1622 | 44 | 1614 | 1584 | 36 | 6600 |  | 3 | 0.18 | 17 |  | -0.83 | 1597 | 1614 | 0 | 135.12 |  | 38 | 51 | 35 | Y |  | 2021-07-21 18:49 | 86 | 1098 | 25 | 27 | 36 | 40 | 41 | 41 | 41 | 41 | 40 | 40 | 39 | 39 | 39 | 39 | 38 | 41 | 39 | 41 | -0.05 | Y | 40 | Y | 0 | [7 empty] | N | N | N | N | 110 | 0.55 | 60 | 101532 | 106275 | 5725 | 15490 | 06 | 2 |  | 2021-07-21 19:14 | 1597 | 124 |  | 49 | [16 empty] | 89.65 | 100 | 0 | 0 | 0 |  | 650 |  | Y | Y | 0 | 0 | 0 |  | 651 |  | Y | Y | N |  |  | Y |  |  |  | BT180180 | H
B65348 | 2021-07-21 | 2 | A |  | 5 | A | AE4340 | 합금강 | SNCM439계 | BM#2 | 1601 | 43 | 1631 | 1517 | 37 | 7400 |  | 1 | 0.3 | 20 |  | -2.21 | 1551 | 1613 | 20.05 | 0 | 0 | 6 | 33 | 49 | Y |  | 2021-07-21 18:54 | 62 | 1101 | 23 | 24 | 25 | 27 | 27 | 27 | 27 | 26 | 26 | 25 | 24 | 24 | 23 | 23 | 25 | 27 | 23 | 27 | -0.09 | Y | 45 | Y | -0.2 |  |  |  | 0.68 |  |  |  | Y | Y | Y | N | 190 | 0.45 | 64 | 91681 | 91094 | 1406 | 13800 | 02 | 1 |  | 2021-07-21 18:56 | 1551 | 138 |  | 41 |  | *후 HEAT 강제개공실시 306 405 이상재 | [14 empty] | 98.58 | 54.55 | 0 | 0 | 0 |  | 650 | 600 | Y | Y | 0 | 0 | 0 |  | 651 | 600 | Y | Y | Y | [6 empty] | BT180180 | C
A65886 | 2021-07-21 | 1 | A |  | 6 | A | BP-SCR420HC | 소입성보증강 | C | BM#1 | 1633 | 47 | 1623 | 1588 | 31 | 5900 |  | 3 | 0.18 | 18 |  | -1.42 | 1592 | 1623 | 0 | 160.45 |  | 36 | 13 | 37 | Y |  | 2021-07-21 19:52 | 81 | 1098 | 38 | 38 | 36 | 36 | 36 | 36 | 36 | 35 | 35 | 34 | 34 | 33 | 33 | 33 | 35 | 36 | 33 | 36 | -0.06 | Y | 50 | Y | 0 | [7 empty] | N | N | N | N | 100 | 0.55 | 58 | 101532 | 102066 | 5284 | 14380 | 06 | 2 |  | 2021-07-21 20:26 | 1592 | 130 |  | 48 | [16 empty] | 93.11 | 100 | 0 | 0 | 0 |  | 650 |  | Y | Y | 0 | 0 | 0 |  | 651 |  | Y | Y | N |  |  | Y |  |  |  | BT180180 | H
B65349 | 2021-07-21 | 2 | A |  | 6 | A | AE4340 | 합금강 | SNCM439계 | BM#2 | 1591 | 42 | 1626 | 1527 | 36 | 7100 |  | 1 | 0.24 | 18 |  | -2.09 | 1556 | 1605 | 16.86 | 0 | 0 | 29 | 66 | 51 | N | 1 | 2021-07-21 19:47 | 67 | 1100 | 20 | 20 | 21 | 22 | 23 | 23 | 22 | 22 | 21 | 20 | 20 | 19 | 18 | 18 | 21 | 23 | 18 | 22 | -0.11 | Y | 45 | Y | -0.2 |  |  |  | 1.21 |  |  |  | N | N | N | N | 180 | 0.45 | 69 | 152298 | 101586 | -736 | 14300 | 02 | 1 |  | 2021-07-21 19:55 | 1556 | 143 |  | 54 |  | *L/D 자연개공 안되 강제개공 실시 301 401 이상재 *빅사이즈후속 *연연주 혼탕부 성분확인 ID:307~309.407~409 | [14 empty] | 150.49 | 50 | 0 | 0 | 0 |  | 650 | 400 | Y | Y | 0 | 0 | 0 |  | 650 | 400 | Y | Y | Y | [6 empty] | BT180180 | C
A65887 | 2021-07-21 | 1 | C |  | 7 | A | BP-SCR420HC | 소입성보증강 | C | BM#1 | 1633 | 44 | 1627 | 1574 | 27 | 4900 |  | 3 | 0.19 | 17 |  | -2.15 | 1583 | 1627 | 0 | 214.19 |  | 5 | 17 | 42 | Y |  | 2021-07-21 21:04 | 72 | 1098 | 32 | 31 | 32 | 34 | 35 | 35 | 34 | 34 | 33 | 33 | 33 | 33 |  | 33 | 33 | 35 | 33 | 34 | -0.06 | Y | 35 | Y | 0 | [7 empty] | N | N | N | N | 150 | 0.55 | 52 | 101532 | 94592 | 4608 | 14400 | 06 | 2 |  | 2021-07-21 21:11 | 1583 | 114 |  | 35 | 16 | [15 empty] | 99.98 | 100 | 0 | 0 | 0 |  | 650 |  | Y | Y | 0 | 0 | 0 |  | 651 |  | Y | Y | N |  |  | Y |  |  |  | BT180180 | H
B65350 | 2021-07-21 | 2 | C |  | 7 | B | AE4340M9 | 합금강 | SNCM439계 | BM#2 | 1630 | 63 | 1607 | 1526 | 60 | 8300 |  | 1 | 0.26 | 16 |  | -1.89 | 1561 | 1604 | 13 | 0 | 0 | 16 | 51 | 37 | Y |  | 2021-07-21 21:00 | 72 | 1100 | 15 | 18 | 23 | 25 | 27 | 28 | 28 | 27 | 26 | 25 | 25 | 24 | 23 | 22 | 24 | 28 | 22 | 25 | -0.15 | Y | 40 | Y | -0.2 |  |  |  | 1.35 |  |  |  | N | N | N | N | 170 | 0.47 | 65 | 42305 | 98749 | -49 | 14900 | 02 | 1 |  | 2021-07-21 21:21 | 1561 | 156 |  | 52 |  | *연연주 혼탕부 성분확인 ID:301.401 *전공정 요청 감속주입 | [14 empty] | 42.39 | 40 | 0 | 0 | 0 |  | 650 | 400 | Y | Y | 0 | 0 | 0 |  | 650 | 400 | Y | Y | Y | [6 empty] | BT180180 | H
A65888 | 2021-07-21 | 1 | C |  | 8 | A | BP-SCR420HC | 소입성보증강 | C | BM#1 | 1627 | 40 | 1620 | 1581 | 28 | 5100 |  | 3 | 0.19 | 16 |  | -1.41 | 1582 | 1611 | 0 | 178.4 |  | 21 | 8 | 54 | Y |  | 2021-07-21 22:01 | 71 | 1101 | 33 | 31 | 33 | 34 | 35 | 34 | 34 | 33 | 32 | 31 | 32 | 32 |  | 32 | 33 | 35 | 31 | 34 | -0.13 | Y | 30 | Y | 0 | [7 empty] | N | N | N | N | 140 | 0.55 | 60 | 101532 | 101689 | 411 | 14000 | 06 | 2 |  | 2021-07-21 22:19 | 1582 | 102 |  | 32 |  | *전공정요청 L/D잔강 이월 안함-이상재등록 | [14 empty] | 96.38 | 100 | 0 | 0 | 0 |  | 650 |  | Y | Y | 0 | 0 | 0 |  | 651 |  | Y | Y | N |  |  | N |  |  |  | BT180180 | H
B65351 | 2021-07-21 | 2 | C |  | 8 | B | AE4340M9 | 합금강 | SNCM439계 | BM#2 | 1597 | 46 | 1606 | 1536 | 40 | 7300 |  | 1 | 0.25 | 16 |  | -1.88 | 1554 | 1607 | 12.75 | 0 | 0 | 32 | 84 | 42 | Y |  | 2021-07-21 22:22 | 65 | 1097 | 21 | 22 | 27 | 32 | 32 | 32 | 32 | 30 | 30 | 29 | 28 | 27 | 26 | 24 | 28 | 32 | 24 | 32 | -0.16 | Y | 50 | Y | -0.4 |  |  |  | 1.2 |  |  |  | N | N | N | N | 170 | 0.47 | 69 | 93071 | 104085 | 215 | 15600 | 02 | 1 |  | 2021-07-21 22:29 | 1554 | 128 |  | 36 |  | *전공정 요청 감속주입 | [14 empty] | 89.19 | 54.55 | 0 | 0 | 0 |  | 650 | 400 | Y | Y | 0 | 0 | 0 |  | 651 | 400 | Y | Y | Y | [6 empty] | BT180180 | H
A65889 | 2021-07-21 | 1 | C |  | 9 | A | BP-SCR420HC | 소입성보증강 | C | BM#1 | 1650 | 39 | 1606 | 1589 | 26 | 4300 |  | 3 | 0.18 | 16 |  | -1.45 | 1582 | 1612 | 0 | 125.06 |  | 38 | 52 | 48 | Y |  | 2021-07-21 23:06 | 71 | 1097 | 31 | 30 | 32 | 33 | 33 | 33 | 33 | 33 | 32 | 32 | 32 |  |  | 32 | 32 | 33 | 32 | 33 | -0.03 | Y | 40 | Y | 0 | [7 empty] | N | N | N | N | 130 | 0.55 | 54 | 101532 | 97136 | 1414 | 14700 | 06 | 2 |  | 2021-07-21 23:13 | 1582 | 92 |  | 27 |  | *전공정요청 L/D잔강 이월 안함-이상재등록 | [14 empty] | 102.04 | 100 | 0 | 0 | 0 |  | 650 |  | Y | Y | 0 | 0 | 0 |  | 651 |  | Y | Y | N | [6 empty] | BT180180 | H
B65352 | 2021-07-21 | 2 | C |  | 9 | A | AE4340M9 | 합금강 | SNCM439계 | BM#2 | 1593 | 47 | 1625 | 1539 | 38 | 7800 |  | 1 | 0.26 | 19 |  | -2.18 | 1559 | 1619 | 16.39 | 0 | 0 | 6 | 34 | 56 | Y |  | 2021-07-21 23:35 | 70 | 1093 | 23 | 25 | 32 | 35 | 37 | 37 | 37 | 36 | 35 | 34 | 33 | 32 | 31 | 30 | 33 | 37 | 30 | 37 | -0.16 | Y | 45 | Y | -0.2 |  |  |  | 0.9 |  |  |  | N | N | N | N | 220 | 0.48 | 67 | 101532 | 101156 | 1244 | 14600 | 02 | 1 |  | 2021-07-21 23:45 | 1559 | 130 |  | 33 |  | *전공정 요청 감속주입 | [14 empty] | 99.93 | 50 | 0 | 0 | 0 |  | 650 | 400 | Y | Y | 0 | 0 | 0 |  | 650 | 400 | Y | Y | Y | [6 empty] | BT180180 | H
A65890 | 2021-07-21 | 1 | C | 연주종료 | 10 | A | BP-SCR420HC | 소입성보증강 | C | BM#1 | 1594 | 39 | 1607 | 1537 | 25 | 5400 |  | 3 | 0.19 | 16 |  | -1.62 | 1574 | 1607 | 0 | 113.02 |  | 36 | 14 | 52 | Y |  | 2021-07-22 00:09 | 63 | 1098 | 32 | 30 | 32 | 32 | 32 | 31 | 30 | 30 | 29 | 29 | 28 | 27 |  | 27 | 30 | 32 | 27 | 32 | -0.11 |  | 45 | Y | -0.2 | [7 empty] | N | N | N | N | 120 | 0.55 | 58 | 90369 | 97961 | 1939 | 2000 | 06 | 2 |  | 2021-07-22 00:17 | 1574 | 80 |  | 19 |  | *전공정요청 L/D잔강 이월 안함-이상재등록 *연주종료 01:40 |  | 81DC3DFA797748EE9436AF1A1182F35A | F17B4F08125D4B1CAA96E0FF5B09F66F |  |  | 6AC9F150AB3E4255B7B0F2D9CA886BFD | 3815AF87DBCC4A91AAF2139375C2FF1A | E3C49E85317C4109B54657A5AAFC3EA5 | 34AB0B38C6B0440C82600F6E8D0A328F | 212C07BCCFE5471DA8F4CB64358ABA76 | 28A4796F0E7D4817A8F9F8A9FB88ACE1 | BF2C35F0CFE640839B088A59CE9CAB47 | 8AB838587A244577B85E71A558D0F4F9 |  | 90.46 | 100 | 0 | 3100 | 0 |  | 650 |  | Y | Y | 0 | 3100 | 0 |  | 651 |  | Y | Y | N | [6 empty] | BT180180 | H
B65353 | 2021-07-21 | 2 | C | TUNDISH교체전 | 10 | A | AE4340M9 | 합금강 | SNCM439계 | BM#2 | 1603 | 52 | 1627 | 1527 | 44 | 9000 |  | 1 | 0.27 | 17 |  | -2.13 | 1554 | 1621 | 16.57 | 0 | 0 | 29 | 67 | 52 | Y |  | 2021-07-22 00:56 | 65 | 1103 | 27 | 30 | 35 | 36 | 37 | 37 | 36 | 35 | 34 | 33 | 32 | 31 | 30 | 30 | 33 | 37 | 30 | 0 | -0.17 | Y | 40 | Y | -0.2 |  |  |  | 0.84 |  |  |  | N | N | N | N | 210 | 0.5 | 64 | 127095 | 102657 | -10557 | 2000 | 02 | 1 |  | 2021-07-22 01:02 | 1554 | 132 |  | 21 |  |  | 16F08F7681514E85AB0652BB6879F56E | 247F7C5841A944F4864F274BDF7252A9 | 61088CFE6E0844AFBD5ADF938351C639 | [11 empty] | 121.27 | 50 | 0 | 2500 | 0 |  | 650 | 400 | Y | Y | 0 | 2500 | 0 |  | 650 | 400 | Y | Y | Y | [6 empty] | BT180180 | C
B65354 | 2021-07-21 | 2 | C | TUNDISH교체 | 1 | A | SFMN438VM2 | 합금강 | KFMN443계 | BM#2 | 1616 | 42 | 1669 | 1570 | 36 | 7300 |  | 1 | 0.27 | 20 |  | -2.85 | 1573 | 1661 | 0 | 31.34 | 0 | 16 | 52 | 60 | Y |  | 2021-07-22 02:06 | 82 | 1093 | -432 | -324 | 22 | 19 | 24 | 29 | 33 | 35 | 36 | 36 | 36 | 35 | 33 | 33 | 32 | 36 | 33 | 36 | -0.14 |  | 20 | Y | -0.4 |  | 2.17 | 2.17 |  |  |  |  | N | N | N | M | 210 | 0.5 | 59 | 94372 | 96224 | 1326 | 16300 | 12 | 2 |  | 2021-07-22 02:12 | 1573 | 146 |  | 37 |  | * T/D FLUX 용탕부: 120 KG / 유탕부: 10KG 투입. * BUTT 타입롱노즐사용(일반타입.) | [14 empty] | 97.19 | 54.55 | 1000 | 0 | 0 |  | 650 | 400 | Y | N | 1000 | 0 | 0 |  | 651 | 400 | Y | N |  |  |  |  | Y |  |  | RB178.00 | C
B65355 | 2021-07-21 | 2 | C |  | 2 | A | SFMN438VM2 | 합금강 | KFMN443계 | BM#2 | 1616 | 48 | 1654 | 1536 | 39 | 7800 |  | 1 | 0.35 | 18 |  | -2.38 | 1567 | 1648 | 0 | 21.92 | 0 | 32 | 85 | 48 | Y |  | 2021-07-22 03:07 | 76 | 1091 | 32 | 30 | 32 | 34 | 34 | 34 | 34 | 33 | 32 | 32 | 31 | 29 | 27 | 27 | 32 | 34 | 27 | 34 | -0.16 | Y | 45 | Y | -0.4 |  |  |  | 1 |  |  |  | N | N | N | Y | 210 | 0.53 | 62 | 93120 | 101998 | 902 | 15600 | 12 | 2 |  | 2021-07-22 03:20 | 1567 | 145 |  | 35 | [8 empty] | 68387329BF5241BD952FB989A5E58E4D | ADC80333776C4019A8F72BCCA27F11F4 | 01137A9D45C148D188289E58EC15A5F1 |  | 015EC0E4CCBF4FB89942E02A7E5F69C9 | 789B506067F441D7AB0C2A0BA9B5BBA9 | D217AD5A94804AE08A83078F1EB07013 |  | 91.12 | 50 | 0 | 0 | 0 |  | 650 | 400 | Y | N | 0 | 0 | 0 |  | 649 | 400 | Y | N | [7 empty] | RB178.00 | H
B65356 | 2021-07-21 | 2 | C |  | 3 | A | SFMN438VM2 | 합금강 | KFMN443계 | BM#2 | 1583 | 44 | 1662 | 1551 | 36 | 7800 |  | 1 | 0.29 | 18 |  | -2.63 | 1566 | 1652 | 0 | 23.94 | 0 | 38 | 53 | 93 | Y |  | 2021-07-22 04:09 | 75 | 1109 | 24 | 24 | 26 | 29 | 30 | 30 | 30 | 30 | 29 | 28 | 27 | 26 |  | 26 | 28 | 30 | 26 | 30 | -0.11 | Y | 35 | Y | -0.2 |  |  |  | 0.79 |  |  |  | N | N | N | Y | 200 | 0.53 | 55 | 94435 | 91804 | 9846 | 15100 | 12 | 2 |  | 2021-07-22 04:15 | 1566 | 147 |  | 36 |  | *STR#1 클로킹 발생으로 L/D잔강 10톤 내림 | [14 empty] | 93.04 | 45.45 | 0 | 0 | 0 |  | 650 | 400 | Y | N | 0 | 0 | 0 |  | 650 | 400 | Y | N | [7 empty] | RB178.00 | H
B65357 | 2021-07-21 | 2 | D |  | 4 | B | SFMN438VM2 | 합금강 | KFMN443계 | BM#2 | 1593 | 46 | 1660 | 1536 | 38 | 7700 |  | 1 | 0.28 | 18 |  | -2.66 | 1567 | 1646 | 0 | 18.37 | 0 | 29 | 68 | 39 | Y |  | 2021-07-22 05:15 | 76 | 1100 | 24 | 30 | 37 | 40 | 40 | 40 | 39 | 38 | 37 | 36 | 34 | 32 |  | 32 | 36 | 40 | 32 | 40 | -0.2 | Y | 40 | Y | -0.4 |  |  |  | 0.63 |  |  |  | N | N | N | Y | 190 | 0.52 | 58 | 93120 | 96484 | 1466 | 14000 | 12 | 2 |  | 2021-07-22 05:22 | 1567 | 134 |  | 25 | 13 | [15 empty] | 95.8 | 50 | 0 | 0 | 0 |  | 651 | 400 | Y | N | 0 | 0 | 0 |  | 651 | 400 | Y | N | [7 empty] | RB178.00 | C
B65358 | 2021-07-21 | 2 | D |  | 5 | A | SFMN438VM2 | 합금강 | KFMN443계 | BM#2 | 1601 | 50 | 1649 | 1548 | 44 | 8700 |  | 1 | 0.31 | 19 |  | -3.11 | 1560 | 1652 | 0 | 31.96 | 0 | 20 | 57 | 14652 | Y |  | 2021-07-22 06:27 | 69 | 1090 | 28 | 31 | 34 | 35 | 35 | 35 | 33 | 33 | 32 | 31 | 31 | 30 |  | 30 | 32 | 35 | 30 | 35 | -0.12 | Y | 40 | Y | -0.2 |  |  |  | 0.74 |  |  |  | N | N | N | Y | 180 | 0.53 | 59 | 94435 | 99516 | -1116 | 14900 | 12 | 2 |  | 2021-07-22 06:27 | 1560 | 128 |  | 14 | 8 | [15 empty] | 92.22 | 45.45 | 0 | 0 | 0 |  | 650 | 400 | Y | N | 0 | 0 | 0 |  | 651 | 400 | Y | N | [7 empty] | RB178.00 | C
B65359 | 2021-07-21 | 2 | D |  | 6 | A | SFMN438VM2 | 합금강 | KFMN443계 | BM#2 | 1583 | 48 | 1638 | 1536 | 38 | 7700 |  | 1 | 0.38 | 19 |  | -2.74 | 1558 | 1641 | 0 | 45.31 | 0 | 32 | 86 | 41 | Y |  | 2021-07-22 07:23 | 67 | 1097 | 28 | 28 | 34 | 38 | 40 | 40 | 41 | 40 | 39 | 38 | 37 | 35 | 34 | 34 | 37 | 41 | 34 | 40 | -0.23 | Y | 30 | Y | -0.2 |  |  |  | 0.54 |  |  |  | N | N | N | Y | 170 | 0.52 | 61 | 94061 | 101151 | 1199 | 14400 | 12 | 2 |  | 2021-07-22 07:24 | 1558 | 121 |  | 16 | [16 empty] | 91.9 | 54.55 | 0 | 0 | 0 |  | 651 | 400 | Y | N | 0 | 0 | 0 |  | 650 | 400 | Y | N | [7 empty] | RB178.00 | H
B65360 | 2021-07-22 | 2 | D |  | 7 | B | SFMN438VM2 | 합금강 | KFMN443계 | BM#2 | 1606 | 37 | 1636 | 1582 | 33 | 6000 |  | 1 | 0.32 | 19 |  | -2.24 | 1563 | 1628 | 0 | 25.89 | 0 | 38 | 54 | 50 | Y |  | 2021-07-22 08:16 | 72 | 1089 | 29 | 32 | 35 | 36 | 37 | 38 | 37 | 36 | 35 | 34 | 33 | 32 | 30 | 30 | 34 | 38 | 30 | 0 | -0.23 | Y | 35 | Y | -0.4 |  |  |  | 0.61 |  |  |  | N | N | N | Y | 170 | 0.52 | 63 | 99768 | 104663 | -263 | 15000 | 12 | 2 |  | 2021-07-22 08:19 | 1563 | 122 |  | 26 | [16 empty] | 109.16 | 100 | 0 | 0 | 0 |  | 650 | 400 | Y | N | 0 | 0 | 0 |  | 650 | 400 | Y | N | [7 empty] | RB178.00 | C
B65361 | 2021-07-22 | 2 | D |  | 8 | A | SFMN438VM2 | 합금강 | KFMN443계 | BM#2 | 1630 | 40 | 1653 | 1584 | 36 | 6100 |  | 1 | 0.34 | 19 |  | -2.75 | 1562 | 1643 | 0 | 34.89 | 0 | 29 | 69 | 41 | Y |  | 2021-07-22 09:08 | 71 | 1090 | 27 | 29 | 33 | 35 | 36 | 36 | 36 | 35 | 34 | 33 | 32 | 31 |  | 31 | 33 | 36 | 31 | 36 | -0.14 | Y | 35 | Y | -0.2 |  |  |  | 0.56 |  |  |  | N | N | N | Y | 210 | 0.53 | 57 | 102612 | 94850 | -50 | 14500 | 12 | 2 |  | 2021-07-22 09:29 | 1562 | 133 |  | 38 | [16 empty] | 10261200 | 100 | 0 | 0 | 0 |  | 650 | 400 | Y | N | 0 | 0 | 0 |  | 651 | 400 | Y | N | [7 empty] | RB178.00 | C
B65362 | 2021-07-22 | 2 | D |  | 9 | B | SFMN438VM2 | 합금강 | KFMN443계 | BM#2 | 1604 | 44 | 1643 | 1572 | 40 | 7200 |  | 1 | 0.34 | 19 |  | -3.06 | 1569 | 1651 | 0 | 39.56 | 0 | 20 | 58 | 38 | Y |  | 2021-07-22 10:10 | 78 | 1100 | 28 | 27 | 32 | 34 | 37 | 38 | 38 | 38 | 37 | 37 | 36 | 36 |  | 36 | 36 | 38 | 36 | 38 | -0.05 | Y | 35 | Y | 0 |  |  |  | 0.52 |  |  |  | N | N | N | Y | 200 | 0.52 | 59 | 99768 | 96495 | 605 | 15300 | 12 | 2 |  | 2021-07-22 10:13 | 1569 | 132 |  | 34 | [8 empty] | E9862E282B5D472D9F044063E627A0A9 | F6781BBFD56A49929ACE322AF312EA13 | C4A9E725F8174108BE4979B92564F7AB |  | 49825255C8614A62A8D16B498010C836 | B17F3EC8D9BA431982B42E9F315E48BE | 98C3B292F6A5459EBF3C45152D3F4BCB |  | 102.43 | 100 | 0 | 0 | 0 |  | 650 | 400 | Y | N | 0 | 0 | 0 |  | 651 | 400 | Y | N | [7 empty] | RB178.00 | C
B65363 | 2021-07-22 | 2 | D |  | 10 | B | SFMN438VM2 | 합금강 | KFMN443계 | BM#2 | 1645 | 39 | 1647 | 1604 | 35 | 5600 |  | 1 | 0.37 | 19 |  | -2.71 | 1564 | 1643 | 0 | 34.85 | 0 | 32 | 87 | 39 | Y |  | 2021-07-22 11:13 | 73 | 1090 | 34 | 35 | 37 | 38 | 40 | 40 | 40 | 40 | 39 | 39 | 38 | 37 | 35 | 35 | 38 | 40 | 35 | 40 | -0.12 | Y | 40 | Y | -0.4 |  |  |  | 0.51 |  |  |  | N | N | N | Y | 190 | 0.52 | 60 | 94061 | 98118 | 882 | 15000 | 12 | 2 |  | 2021-07-22 11:35 | 1564 | 124 |  | 30 | [16 empty] | 95.01 | 100 | 0 | 0 | 0 |  | 650 | 400 | Y | N | 0 | 0 | 0 |  | 650 | 400 | Y | N | [7 empty] | RB178.00 | H
A65898 | 2021-07-22 | 1 | D | 연주시작 | 1 | B | SEAH-BQ1 | 베어링강 | STB (SF) | BM#1 | 1614 | 49 | 1581 | 1551 | 39 | 6600 |  | 3 | 0.2 | 30 |  | -1.33 | 1542 | 1588 | 152.66 | 53.34 |  | 36 | 16 | 73 | Y |  | 2021-07-22 11:25 | 87 | 1099 | -115 | 41 | 35 | 38 | 40 | 40 | 42 | 42 | 43 | 42 | 43 |  |  | 43 | 41 | 43 | 42 | 42 | -0.2 |  | 5 | Y | 0.2 |  | 1.59 | 1.59 |  |  |  |  | N | N | N | N | 240 | 0.41 | 64 | 97610 | 97961 | -151861 | 15800 | 03 | 1 |  | 2021-07-22 11:41 | 1542 | 115 |  | 20 |  | *T/D FLUX 유:15KG 용:275KG *연주시작 11:50 *엣지히터 코일부 가열, 미사용 *전공정요청 감속주입(20%이상) |  | 3C1F26B6328346C7B625B45669D04677 | 4727E291BBB74C81910F5B15B9BBD33C | [11 empty] | 101.89 | 100 | 1500 | 0 | 0 |  | 650 |  | N | N | 1500 | 0 | 0 |  | 651 |  | N | N | Y |  |  | Y |  |  |  | BT180180 | H
B65364 | 2021-07-22 | 2 | D |  | 11 | A | SFMN438VM2 | 합금강 | KFMN443계 | BM#2 | 1622 | 44 | 1652 | 1571 | 39 | 6500 |  | 1 | 0.33 | 19 |  | -2.72 | 1566 | 1643 | 0 | 28.42 | 0 | 38 | 55 | 38 | Y |  | 2021-07-22 12:19 | 75 | 1094 | 33 | 33 | 38 | 41 | 43 | 43 | 43 | 43 | 42 | 41 | 40 | 39 | 38 | 38 | 40 | 43 | 38 | 43 | -0.12 | Y | 40 | Y | -0.2 |  |  |  | 0.43 |  |  |  | N | N | N | Y | 180 | 0.52 | 60 | 91454 | 99704 | -154 | 14800 | 12 | 2 |  | 2021-07-22 12:25 | 1566 | 123 |  | 25 | [16 empty] | 91.87 | 100 | 0 | 0 | 0 |  | 651 | 400 | Y | N | 0 | 0 | 0 |  | 650 | 400 | Y | N | [7 empty] | RB178.00 | H
A65899 | 2021-07-22 | 1 | D |  | 2 | A | SEAH-BQ1 | 베어링강 | STB (SF) | BM#1 | 1581 | 44 | 1550 | 1533 | 39 | 6000 |  | 3 | 0.19 | 30 |  | -1.24 | 1514 | 1555 | 141.37 | 88.11 |  | 21 | 11 | 101 | Y |  | 2021-07-22 12:28 | 59 | 1098 | 42 | 37 | 34 | 32 | 29 | 28 | 27 | 26 | 25 | 25 | 24 | 23 | 23 | 23 | 28 | 34 | 23 | 23 | -0.2 |  | 55 | Y | 0 |  |  |  | 1.04 |  |  |  | Y | Y | Y | Y | 230 | 0.48 | 66 | 101532 | 98672 | 6728 | 15400 | 03 | 1 |  | 2021-07-22 12:45 | 1514 | 110 |  | 23 |  | *엣지히터 코일부 가열, 미사용 *STR#1,2 압력초과 S/R재세팅 | [14 empty] | 96.1 | 100 | 0 | 0 | 0 |  | 650 |  | N | N | 0 | 0 | 0 |  | 651 |  | N | N | Y |  |  | Y |  |  |  | BT180180 | H
B65365 | 2021-07-22 | 2 | B |  | 12 | A | SFMN438VM2 | 합금강 | KFMN443계 | BM#2 | 1635 | 41 | 1657 | 1583 | 37 | 6600 |  | 1 | 0.36 | 21 |  | -2.75 | 1568 | 1654 | 0 | 46.57 | 0 | 29 | 70 | 45 | Y |  | 2021-07-22 13:17 | 77 | 1088 | 35 | 38 | 41 | 42 | 42 | 41 | 39 | 38 | 36 | 33 | 31 | 28 |  | 28 | 37 | 42 | 28 | 0 | -0.35 | Y | 40 | Y | -0.6 |  |  |  | 0.48 |  |  |  | N | N | N | Y | 170 | 0.52 | 60 | 105016 | 99301 | -1 | 14500 | 12 | 2 |  | 2021-07-22 13:19 | 1568 | 124 |  | 29 | [16 empty] | 105.97 | 100 | 0 | 0 | 0 |  | 650 | 400 | Y | N | 0 | 0 | 0 |  | 651 | 400 | Y | N | [7 empty] | RB170.00 | C
A65900 | 2021-07-22 | 1 | B |  | 3 | A | SEAH-BQ1 | 베어링강 | STB (SF) | BM#1 | 1618 | 40 | 1550 | 1554 | 25 | 5000 |  | 3 | 0.23 | 30 |  | -0.74 | 1524 | 1550 | 142.74 | 59.05 |  | 5 | 20 | 71 | Y |  | 2021-07-22 13:34 | 69 | 1090 | 22 | 23 | 30 | 35 | 36 | 37 | 37 | 36 | 36 | 35 | 35 | 35 | 34 | 34 | 34 | 37 | 34 | 36 | -0.04 | Y | 40 | Y | 0 |  |  |  | 0.68 |  |  |  |  | Y | Y | Y | 220 | 0.48 | 62 | 84610 | 95531 | 6119 | 15500 | 03 | 1 |  | 2021-07-22 13:41 | 1524 | 112 |  | 24 |  | *STR#1,#2 EDGE HEATER 코일부 건조작업으로 적용不-이상재등록 | [14 empty] | 82.51 | 100 | 0 | 0 | 0 |  | 650 |  | N | N | 0 | 0 | 0 |  | 651 |  | N | N | Y |  |  | Y |  |  |  | BT180180 | H
B65366 | 2021-07-22 | 2 | B |  | 13 | A | SFMN438VM2 | 합금강 | KFMN443계 | BM#2 | 1617 | 41 | 1641 | 1570 | 38 | 6900 |  | 1 | 0.3 | 19 |  | -2.64 | 1568 | 1646 | 0 | 21.28 | 0 | 20 | 59 | 35 | Y |  | 2021-07-22 14:18 | 77 | 1091 | 23 | 27 | 34 | 39 | 41 | 42 | 42 | 43 | 42 | 41 | 41 | 41 | 40 | 40 | 39 | 43 | 40 | 42 | -0.05 | Y | 25 | Y | -0.2 |  |  |  | 0.76 |  |  |  | N | N | N | Y | 210 | 0.52 | 60 | 102912 | 98693 | -147993 | 15900 | 12 | 2 |  | 2021-07-22 14:27 | 1568 | 126 |  | 30 |  | * L/D 교체 중 STR#1기 S/G POS 이 "0" 으로 되어 순간적으로 주속 0.43으로 적용 후 S/G POS 정삭적으로 돌아와 바로 주속 원복시킴. ID: 302 | [14 empty] | 102.76 | 100 | 0 | 0 | 0 |  | 650 | 400 | Y | N | 0 | 0 | 0 |  | 651 | 400 | Y | N | [7 empty] | RB170.00 | C
A65901 | 2021-07-22 | 1 | B |  | 4 | A | SEAH-BQ1 | 베어링강 | STB (SF) | BM#1 | 1612 | 42 | 1566 | 1540 | 29 | 5000 |  | 3 | 0.22 | 30 |  | -1.12 | 1520 | 1560 | 143.85 | 24.83 |  | 6 | 37 | 54 | Y |  | 2021-07-22 14:33 | 65 | 1099 | 33 | 32 | 34 | 35 | 34 | 34 | 34 | 33 | 33 | 32 | 32 | 32 | 32 | 32 | 33 | 35 | 32 | 34 | -0.03 | Y | 50 | Y | 0 |  |  |  | 0.6 |  |  |  |  | Y | Y | Y | 210 | 0.48 | 65 | 84610 | 98071 | 6629 | 15000 | 03 | 1 |  | 2021-07-22 14:40 | 1520 | 112 |  | 30 |  | *턴디시 레벨 미달 이상공정 등록 | [14 empty] | 80.54 | 100 | 0 | 0 | 0 |  | 650 |  | Y | N | 0 | 0 | 0 |  | 651 |  | Y | N | Y |  |  | Y |  |  |  | BT180180 | H
B65367 | 2021-07-22 | 2 | B | TUNDISH교체전 | 14 | A | SFMN438VM2 | 합금강 | KFMN443계 | BM#2 | 1595 | 42 | 1638 | 1566 | 35 | 6600 |  | 1 | 0.35 | 19 |  | -2.34 | 1559 | 1629 | 0 | 45.29 | 0 | 32 | 88 | 40 | Y |  | 2021-07-22 15:21 | 68 | 1090 | 39 | 38 | 37 | 37 | 37 | 37 | 36 | 35 | 34 | 33 | 32 | 30 |  | 30 | 35 | 37 | 30 | 37 | -0.16 |  | 45 | Y | -0.4 |  |  |  | 0.8 |  |  |  | N | N | N | M | 200 | 0.52 | 59 | 113906 | 96712 | -12 | 2000 | 12 | 2 |  | 2021-07-22 15:23 | 1559 | 127 |  | 27 |  |  | DA45DC53583C4D8B9B330F6970F0AA9B | 766D576F88AE436DB96E6F2C1FF08A4B | C29BFF6A73D240A2B3625D21DB17C9BF | [11 empty] | 117.92 | 100 | 0 | 3540 | 0 |  | 650 | 400 | Y | N | 0 | 3400 | 0 |  | 651 | 400 | Y | N | [7 empty] | RB170.00 | C
A65902 | 2021-07-22 | 1 | B |  | 5 | A | SEAH-BQ1 | 베어링강 | STB (SF) | BM#1 | 1650 | 42 | 1556 | 1576 | 31 | 3700 |  | 3 | 0.22 | 30 |  | -1.02 | 1522 | 1558 | 142.29 | 29.25 |  | 36 | 17 | 56 | Y |  | 2021-07-22 15:35 | 67 | 1102 | 31 | 30 | 31 | 31 | 31 | 31 | 30 | 30 | 30 | 29 | 29 | 28 | 27 | 27 | 30 | 31 | 27 | 31 | -0.07 | Y | 55 | Y | 0 |  |  |  | 0.74 |  |  |  |  | Y | Y | Y | 200 | 0.48 | 63 | 101532 | 94951 | 5849 | 15400 | 03 | 1 |  | 2021-07-22 15:43 | 1522 | 117 |  | 34 | [16 empty] | 98.62 | 100 | 0 | 0 | 0 |  | 650 |  | Y | N | 0 | 0 | 0 |  | 651 |  | Y | N | Y |  |  | Y |  |  |  | BT180180 | H
A65903 | 2021-07-22 | 1 | B |  | 6 | B | SEAH-BQ1 | 베어링강 | STB (SF) | BM#1 | 1644 | 41 | 1564 | 1560 | 25 | 3900 |  | 3 | 0.19 | 30 |  | -1.21 | 1517 | 1558 | 140.16 | 57.24 |  | 21 | 12 | 46 | Y |  | 2021-07-22 16:50 | 62 | 1093 | 27 | 26 | 30 | 31 | 31 | 31 | 30 | 29 | 29 | 29 | 29 | 29 |  | 29 | 29 | 31 | 29 | 31 | -0.05 | Y | 40 | Y | 0 |  |  |  | 0.5 |  |  |  |  | Y | Y | Y | 190 | 0.48 | 55 | 84610 | 83473 | 7277 | 16200 | 03 | 1 |  | 2021-07-22 17:03 | 1517 | 105 |  | 23 | [8 empty] | 15D3B0D75C2B4279A6242A542AC3BDAC | CE29FC75588C461F9A1EA0D4E2BFFBB8 | 6C441F635388491999839862F975DF9E |  | 52DA171051F2407A8DE35C4F446164AD | DEA36A71BEEF487AAF0AC7D0E64A81CA | BC3D9F2AA8494608B9D2C8FBF04C7BF8 |  | 93.6 | 100 | 0 | 0 | 0 |  | 650 |  | Y | N | 0 | 0 | 0 |  | 651 |  | Y | N | Y |  |  | Y |  |  |  | BT180180 | H
B65368 | 2021-07-22 | 2 | B | TUNDISH교체 | 1 | A | SBMA75 | 합금강 | D1 | BM#2 | 1631 | 42 | 1669 | 1561 | 37 | 7800 |  | 1 | 0.34 | 21 |  | -2.63 | 1579 | 1661 | 0 | 34.78 | 0 | 38 | 56 | 32 | Y |  | 2021-07-22 16:21 | 88 | 1103 | -476 | -140 | 30 | 20 | 27 | 34 | 36 | 39 | 40 | 40 | 39 | 39 | 38 | 38 | 35 | 40 | 38 | 39 | -0.03 |  | 20 | Y | -0.2 | 0.5 | 2.33 | 2.26 |  |  |  |  | N | N | N | N | 220 | 0.48 | 62 | 93071 | 96801 | 6349 | 14200 | 14 | 1 |  | 2021-07-22 16:22 | 1579 | 153 |  | 51 |  | * BUTT 타입롱노즐사용(일반타입.) * T/D FLUX 용탕부: 120 KG / 유탕부: 10KG 투입. | [14 empty] | 90.23 | 100 | 700 | 0 | 0 |  | 650 | 400 | Y | Y | 700 | 0 | 0 |  | 650 | 400 | Y | Y | N |  | Y |  |  |  |  | BT180180 | C
B65369 | 2021-07-22 | 2 | B |  | 2 | A | SBMA75 | 합금강 | D1 | BM#2 | 1602 | 41 | 1636 | 1539 | 32 | 6500 |  | 1 | 0.34 | 17 |  | -2.46 | 1554 | 1623 | 0 | 33.54 | 0 | 29 | 71 | 32 | Y |  | 2021-07-22 17:30 | 63 | 1076 | 35 | 35 | 28 | 26 | 25 | 24 | 22 | 22 | 21 | 20 | 19 | 18 |  | 18 | 23 | 28 | 18 | 0 | -0.22 |  | 45 | Y | -0.2 | [7 empty] | N | N | N | N | 220 | 0.51 | 56 | 93071 | 91587 | 4863 | 14900 | 14 | 1 |  | 2021-07-22 17:37 | 1554 | 137 |  | 45 | [8 empty] | 459D862681D445A5B2A672193BFB23E0 | 63BF712FF581473C8099B9EF1F37FAF1 | 1B34D1D5B50246FDB3D2A3754E6F6DF5 |  | B28FF2F4DE5C49C18F9410924F2E7942 | CC752D90A9044EDDB99097BF0191580F | 245151479E1242CAA22C290C3999656D |  | 96.35 | 100 | 0 | 0 | 0 |  | 650 | 400 | Y | Y | 0 | 0 | 0 |  | 651 | 400 | Y | Y | N |  | Y |  |  |  |  | BT180180 | C
A65904 | 2021-07-22 | 1 | B |  | 7 | A | SEAH-BQ1 | 베어링강 | STB (SF) | BM#1 | 1636 | 40 | 1548 | 1547 | 27 | 4400 |  | 3 | 0.19 | 30 |  | -1.09 | 1519 | 1555 | 140.21 | 18.15 |  | 5 | 21 | 62 | Y |  | 2021-07-22 17:49 | 64 | 1080 | 28 | 28 | 30 | 31 | 32 | 32 | 30 | 29 | 28 | 28 | 27 | 27 | 26 | 25 | 29 | 32 | 25 | 28 | -0.16 | Y | 45 | Y | -0.2 |  |  |  | 0.69 |  |  |  |  | Y | Y | Y | 240 | 0.44 | 66 | 84610 | 92456 | 5894 | 15570 | 03 | 1 |  | 2021-07-22 17:59 | 1519 | 97 |  | 20 |  | *전공정 요청으로 감속주입-정속주입 강종 감속 | [14 empty] | 85.04 | 100 | 0 | 0 | 0 |  | 650 |  | Y | N | 0 | 0 | 0 |  | 651 |  | Y | N | Y |  |  | Y |  |  |  | BT180180 | H
B65370 | 2021-07-22 | 2 | B |  | 3 | A | SBMA75 | 합금강 | D1 | BM#2 | 1642 | 41 | 1638 | 1579 | 32 | 5400 |  | 1 | 0.26 | 19 |  | -2.39 | 1551 | 1627 | 0 | 41.85 | 0 | 20 | 60 | 45 | Y |  | 2021-07-22 18:41 | 60 | 1102 | 15 | 20 | 24 | 27 | 27 | 27 | 26 | 26 | 25 | 24 | 22 | 21 |  | 21 | 24 | 27 | 21 | 27 | -0.15 | Y | 40 | Y | -0.2 | [7 empty] | N | N | N | N | 210 | 0.51 | 56 | 92895 | 91801 | 4849 | 16100 | 14 | 1 |  | 2021-07-22 18:43 | 1551 | 129 |  | 30 | [16 empty] | 96.16 | 100 | 0 | 0 | 0 |  | 651 | 400 | Y | Y | 0 | 0 | 0 |  | 650 | 400 | Y | Y | N |  | Y |  |  |  |  | RB095.00 | C
A65905 | 2021-07-22 | 1 | B |  | 8 | B | SEAH-BQ1 | 베어링강 | STB (SF) | BM#1 | 1588 | 41 | 1551 | 1557 | 30 | 4900 |  | 3 | 0.19 | 30 |  | -1.23 | 1513 | 1551 | 150.67 | 21.64 |  | 6 | 38 | 57 | Y |  | 2021-07-22 18:57 | 58 | 1082 | 24 | 23 | 27 | 29 | 29 | 29 | 28 | 27 | 26 | 25 | 24 | 23 | 23 | 23 | 26 | 29 | 23 | 29 | -0.12 | Y | 50 | Y | 0 |  |  |  | 0.75 |  |  |  |  | Y | Y | Y | 230 | 0.48 | 66 | 101532 | 99184 | 7016 | 15100 | 03 | 1 |  | 2021-07-22 19:12 | 1513 | 96 |  | 20 | [16 empty] | 10153200 | 100 | 0 | 0 | 0 |  | 650 |  | Y | N | 0 | 0 | 0 |  | 651 |  | Y | N | Y |  |  | Y |  |  |  | BT180180 | H
B65371 | 2021-07-22 | 2 | B |  | 4 | A | SBMA75 | 합금강 | D1 | BM#2 | 1615 | 43 | 1629 | 1537 | 31 | 6400 |  | 1 | 0.27 | 19 |  | -2.22 | 1559 | 1619 | 0 | 24.44 | 0 | 32 | 89 | 48 | Y |  | 2021-07-22 19:34 | 68 | 1088 | 20 | 20 | 26 | 30 | 33 | 34 | 34 | 33 | 32 | 31 | 29 | 28 |  | 28 | 30 | 34 | 28 | 0 | -0.17 | Y | 35 | Y | -0.2 | [7 empty] | N | N | N | N | 200 | 0.5 | 61 | 92895 | 96030 | 5020 | 15200 | 14 | 1 |  | 2021-07-22 19:37 | 1559 | 125 |  | 35 | [16 empty] | 91.88 | 54.55 | 0 | 0 | 0 |  | 650 | 400 | Y | Y | 0 | 0 | 0 |  | 650 | 400 | Y | Y | N |  | Y |  |  |  |  | RB085.00 | C
A65906 | 2021-07-22 | 1 | B | 유사강종연연주 | 9 | A | STB2 | 베어링강 | STB (SF) | BM#1 | 1640 | 43 | 1564 | 1570 | 27 | 3900 |  | 3 | 0.19 | 25 |  | -1.15 | 1523 | 1557 | 135.64 | 27.72 |  | 36 | 18 | 62 | Y |  | 2021-07-22 20:06 | 67 | 1095 | 21 | 21 | 27 | 30 | 32 | 33 | 33 | 32 | 31 | 31 | 30 | 30 | 29 | 30 | 30 | 33 | 29 | 30 | -0.11 | Y | 35 | Y | 0.2 |  |  |  | 0.87 |  |  |  |  | Y | Y | Y | 220 | 0.46 | 62 | 101532 | 91682 | 8068 | 15500 | 03 | 1 |  | 2021-07-22 20:14 | 1523 | 97 |  | 19 |  | *전기로 전극교체 작업지연 감속주입 정속주입 강종 감속으로 이상재 등록ID:104~106.204~206 | [14 empty] | 10153200 | 100 | 0 | 0 | 0 |  | 650 |  | Y | N | 0 | 0 | 0 |  | 651 |  | Y | N | Y |  |  | Y |  |  |  | BT180180 | H
B65372 | 2021-07-22 | 2 | C |  | 5 | A | SBMA75 | 합금강 | D1 | BM#2 | 1650 | 41 | 1630 | 1546 | 32 | 6300 |  | 1 | 0.28 | 18 |  | -2.16 | 1565 | 1620 | 0 | 35.7 | 0 | 38 | 57 | 21 | Y |  | 2021-07-22 20:35 | 74 | 1100 | 25 | 30 | 36 | 39 | 39 | 38 | 37 | 36 | 35 | 33 | 32 |  |  | 32 | 35 | 39 | 32 | 0 | -0.17 | Y | 40 | Y | -0.2 | [7 empty] | N | N | N | N | 190 | 0.5 | 60 | 102126 | 94183 | 4967 | 15200 | 14 | 1 |  | 2021-07-22 20:37 | 1565 | 123 |  | 36 | [16 empty] | 102.54 | 50 | 0 | 0 | 0 |  | 650 | 400 | Y | Y | 0 | 0 | 0 |  | 651 | 400 | Y | Y | N | [6 empty] | RB100.00 | C
A65907 | 2021-07-22 | 1 | C |  | 10 | A | STB2 | 베어링강 | STB (SF) | BM#1 | 1596 | 41 | 1556 | 1538 | 32 | 5200 |  | 3 | 0.2 | 25 |  | -1.49 | 1515 | 1559 | 135.16 | 30.7 |  | 21 | 13 | 67 | Y |  | 2021-07-22 21:00 | 59 | 1101 | 28 | 28 | 27 | 27 | 27 | 26 | 25 | 24 | 24 | 24 | 23 | 23 | 22 | 22 | 25 | 27 | 22 | 27 | -0.09 |  | 55 | Y | 0 |  |  |  | 0.54 |  |  |  | Y | Y | Y | Y | 210 | 0.48 | 62 | 84610 | 91847 | 7203 | 15200 | 03 | 1 |  | 2021-07-22 21:07 | 1515 | 106 |  | 29 | [16 empty] | 84.74 | 100 | 0 | 0 | 0 |  | 650 |  | Y | N | 0 | 0 | 0 |  | 651 |  | Y | N | Y |  |  | Y |  |  |  | BT180180 | H
B65373 | 2021-07-22 | 2 | C |  | 6 | A | SBMA75 | 합금강 | D1 | BM#2 | 1643 | 42 | 1628 | 1550 | 37 | 6500 |  | 1 | 0.31 | 19 |  | -2.28 | 1563 | 1623 | 0 | 35.12 | 0 | 29 | 72 | 35 | Y |  | 2021-07-22 21:33 | 72 | 1098 | 29 | 32 | 35 | 37 | 38 | 38 | 37 | 36 | 36 | 35 | 34 | 33 | 31 | 31 | 35 | 38 | 31 | 0 | -0.17 | Y | 40 | Y | -0.4 | [7 empty] | N | N | N | N | 180 | 0.49 | 64 | 101106 | 100220 | 430 | 15700 | 14 | 1 |  | 2021-07-22 21:35 | 1563 | 124 |  | 38 |  | *전공정 요청 L/D 잔강이월 미실시,이상공정 등록 및 생관통보 | [14 empty] | 99.71 | 50 | 0 | 0 | 0 |  | 650 | 400 | Y | Y | 0 | 0 | 0 |  | 651 | 400 | Y | Y | N | [6 empty] | RB095.00 | C
A65908 | 2021-07-22 | 1 | C |  | 11 | A | STB2 | 베어링강 | STB (SF) | BM#1 | 1613 | 41 | 1549 | 1550 | 26 | 4300 |  | 3 | 0.23 | 25 |  | -1.14 | 1514 | 1548 | 136.79 | 20.82 |  | 5 | 22 | 57 | N | 1 | 2021-07-22 21:56 | 58 | 1074 | 26 | 24 | 24 | 23 | 23 | 23 | 23 | 23 | 23 | 22 | 22 | 22 | 21 | 21 | 23 | 24 | 21 | 23 | -0.04 | Y | 55 | Y | 0 |  |  |  | 0.53 |  |  |  | Y | Y | Y | Y | 200 | 0.48 | 64 | 101532 | 98224 | 7976 | 15100 | 03 | 1 |  | 2021-07-22 22:05 | 1514 | 112 |  | 36 | [16 empty] | 95.6 | 100 | 0 | 0 | 0 |  | 650 |  | Y | N | 0 | 0 | 0 |  | 651 |  | Y | N | Y |  |  | Y |  |  |  | BT180180 | H
B65374 | 2021-07-22 | 2 | C |  | 7 | A | SBMA75 | 합금강 | D1 | BM#2 | 1642 | 42 | 1630 | 1602 | 39 | 5800 |  | 1 | 0.3 | 19 |  | -2.42 | 1561 | 1636 | 0 | 36.63 | 0 | 20 | 61 | 32 | Y |  | 2021-07-22 22:48 | 70 | 1093 | 29 | 32 | 36 | 37 | 37 | 37 | 36 | 34 | 32 | 31 | 29 | 27 | 24 | 24 | 32 | 37 | 24 | 37 | -0.29 | Y | 45 | Y | -0.6 | [7 empty] | N | N | N | N | 170 | 0.49 | 64 | 91944 | 101576 | 824 | 17500 | 14 | 1 |  | 2021-07-22 23:00 | 1561 | 131 |  | 29 |  | *전공정 요청 L/D 잔강이월 미실시,이상공정 등록 및 생관통보 | [6 empty] | 4D18D73FA90B4CE7A833BE62AE18B7C3 | 858CFD28F0D04B6A823AECB73D4A74EE | E09318AA572A41B3AD45E8C71CCF5D77 |  | 65E4A20303A84B1498481DDEB80C1331 | 12B5012D9DDE4CDAAFCF501B1B03887B | 5231EA68AB6549D2856BAAFA099DEAF7 |  | 90.19 | 50 | 0 | 0 | 0 |  | 650 | 400 | Y | Y | 0 | 0 | 0 |  | 651 | 400 | Y | Y | N | [6 empty] | BT180180 | C
A65909 | 2021-07-22 | 1 | C |  | 12 | A | STB2 | 베어링강 | STB (SF) | BM#1 | 1638 | 43 | 1548 | 1576 | 29 | 4900 |  | 3 | 0.22 | 26 |  | -1.21 | 1517 | 1554 | 139.23 | 52.23 |  | 6 | 39 | 50 | Y |  | 2021-07-22 23:15 | 61 | 1103 | 28 | 22 | 22 | 28 | 30 | 30 | 31 | 30 | 29 | 28 | 28 | 28 | 27 | 26 | 28 | 31 | 26 | 30 | -0.12 | Y | 40 | Y | 0 |  |  |  | 0.69 |  |  |  | Y | Y | Y | Y | 190 | 0.48 | 72 | 101532 | 103263 | 7687 | 15800 | 03 | 1 |  | 2021-07-22 23:21 | 1517 | 106 |  | 22 | [8 empty] | 8EB7E63E3DF94D13B4D3BA2A5017A817 | CF0F68B1300049C9958EBE6AEBBE6452 | 519F25B87BD64ABDAFBEB6E98827F38B |  | 71B3EC92D5824A2DB60F3BABCAE497FF | 0BE248693BB94DFFA5F33B0EE31474ED | 2542E68B948C483EB061FDFB569F9FE7 |  | 90.45 | 100 | 0 | 0 | 0 |  | 650 |  | Y | N | 0 | 0 | 0 |  | 651 |  | Y | N | Y |  |  | Y | Y |  |  | BT180180 | H
B65375 | 2021-07-22 | 2 | C | 연주종료 | 8 | A | SBMA75 | 합금강 | D1 | BM#2 | 1642 | 41 | 1639 | 1586 | 32 | 5800 |  | 1 | 0.37 | 19 |  | -2.25 | 1577 | 1634 | 0 | 36.81 | 0 | 32 | 90 | 32 | Y |  | 2021-07-22 23:54 | 86 | 1090 | 19 | 25 | 30 | 33 | 34 | 33 | 33 | 31 | 30 | 28 | 27 | 24 | 22 | 18 | 28 | 34 | 18 | 33 | -0.36 | Y | 45 | Y | -0.8 | [7 empty] | N | N | N | N | 170 | 0.49 | 66 | 100770 | 102908 | -458 | 2000 | 14 | 1 |  | 2021-07-23 00:07 | 1577 | 122 |  | 27 |  | *전공정 요청 L/D 잔강이월 미실시,이상공정 등록 및 생관통보 *연주 종료 01:41 (잉고트,빌렛 생산) | 7764BF0DC99E46C48CDB74D42D37261E |  |  |  |  | 2F33764562824C0B82C735B0D5A956CF | D0F48A1C7F524B24A9C5A82FDD4B71A8 |  |  | BB7007FFD4864A16A9B9FD672399297A | BEBDFA98F1214C0DA01AC39E97A2A9EF |  |  |  | 98.65 | 50 | 0 | 3000 | 0 |  | 650 | 400 | Y | Y | 0 | 3000 | 0 |  | 651 | 400 | Y | Y | N | [6 empty] | BT180180 | C
A65910 | 2021-07-22 | 1 | C |  | 13 | A | STB2 | 베어링강 | STB (SF) | BM#1 | 1629 | 41 | 1550 | 1570 | 21 | 3600 |  | 3 | 0.22 | 25 |  | -1.08 | 1522 | 1554 | 135.5 | 11.59 |  | 36 | 19 | 64 | Y |  | 2021-07-23 00:03 | 66 | 1097 | 25 | 25 | 25 | 25 | 25 | 26 | 25 | 24 | 24 | 24 | 23 | 23 |  | 23 | 24 | 26 | 23 | 25 | -0.03 | Y | 35 | Y | 0 |  |  |  | 0.53 |  |  |  | Y | Y | Y | Y | 240 | 0.48 | 58 | 101532 | 86803 | 7847 | 15900 | 03 | 1 |  | 2021-07-23 00:11 | 1522 | 120 |  | 46 | [16 empty] | 104.89 | 100 | 0 | 0 | 0 |  | 650 |  | Y | N | 0 | 0 | 0 |  | 651 |  | Y | N | Y |  |  | Y |  |  |  | BT180180 | H
A65911 | 2021-07-22 | 1 | C |  | 14 | A | STB2 | 베어링강 | STB (SF) | BM#1 | 1593 | 41 | 1560 | 1539 | 27 | 4600 |  | 3 | 0.22 | 25 |  | -1.29 | 1516 | 1554 | 143.18 | 37.4 |  | 21 | 14 | 57 | Y |  | 2021-07-23 01:13 | 60 | 1109 | 22 | 22 | 22 | 22 | 22 | 23 | 22 | 22 | 21 | 21 | 21 | 20 | 20 | 23 | 22 | 29 | 23 | 22 | -1.2 | Y | 5 | Y | -1.2 |  |  |  | 0.58 |  |  |  | Y | Y | Y | Y | 230 | 0.41 | 75 | 101532 | 88352 | 7798 | 16100 | 03 | 1 |  | 2021-07-23 01:31 | 1516 | 114 |  | 35 |  | *전공정 요청으로 감속주입-정속주입 강종 감속으로 이상재 등록ID:101~106.201~206 (성분OVER) | [14 empty] | 102.2 | 100 | 0 | 0 | 0 |  | 650 |  | Y | N | 0 | 0 | 0 |  | 651 |  | Y | N | Y |  |  | Y |  |  |  | BT180180 | H
A65912 | 2021-07-22 | 1 | C |  | 15 | B | STB2 | 베어링강 | STB (SF) | BM#1 | 1594 | 47 | 1564 | 1532 | 32 | 5400 |  | 3 | 0.21 | 25 |  | -1.97 | 1506 | 1564 | 83.64 | 226.52 |  | 5 | 23 | 68 | Y |  | 2021-07-23 02:56 | 50 | 1108 | 32 | 20 | 21 | 25 | 27 | 27 | 26 | 26 | 25 | 24 | 24 | 23 | 23 | 22 | 24 | 27 | 22 | 23 | -0.1 | Y | 50 | Y | -0.2 |  |  |  | 0.84 |  |  |  | Y | Y | Y | Y | 220 | 0.47 | 67 | 84610 | 99216 | 7334 | 15800 | 03 | 1 |  | 2021-07-23 03:02 | 1506 | 125 |  | 8 | [16 empty] | 78.2 | 100 | 0 | 0 | 0 |  | 650 |  | Y | N | 0 | 0 | 0 |  | 651 |  | Y | N | Y |  |  | Y |  |  |  | BT180180 | H
A65913 | 2021-07-22 | 1 | C |  | 16 | A | STB2 | 베어링강 | STB (SF) | BM#1 | 1649 | 72 | 1558 | 1599 | 40 | 6100 |  | 3 | 0.22 | 25 |  | -1.31 | 1520 | 1559 | 150.6 | 82.63 |  | 6 | 40 | 55 | Y |  | 2021-07-23 03:59 | 64 | 1092 | 22 | 23 | 33 | 37 | 39 | 40 | 39 | 39 | 38 | 38 | 37 | 36 | 36 | 36 | 36 | 40 | 36 | 39 | -0.09 | Y | 45 | Y | 0 |  |  |  | 0.61 |  |  |  | Y | Y | Y | Y | 210 | 0.48 | 67 | 101532 | 98396 | 7354 | 15100 | 03 | 1 |  | 2021-07-23 04:09 | 1520 | 130 |  | 14 | 10 | [15 empty] | 93.66 | 100 | 0 | 0 | 0 |  | 650 |  | Y | N | 0 | 0 | 0 |  | 651 |  | Y | N | Y |  |  | Y |  |  |  | BT180180 | H
A65914 | 2021-07-22 | 1 | D |  | 17 | A | STB2 | 베어링강 | STB (SF) | BM#1 | 1667 | 41 | 1551 | 1587 | 25 | 4200 |  | 3 | 0.22 | 25 |  | -1.33 | 1513 | 1552 | 149.02 | 64.83 |  | 36 | 20 | 85 | Y |  | 2021-07-23 04:57 | 57 | 1092 | 35 | 32 | 29 | 27 | 26 | 25 | 23 | 22 | 21 | 21 | 20 | 26 | 43 | 43 | 26 | 43 | 43 | 0 | 0 |  |  | Y | 3.4 |  |  |  | 0.83 |  |  |  | Y | Y | Y | Y | 200 | 0.48 | 62 | 101532 | 91615 | 7635 | 15900 | 03 | 1 |  | 2021-07-23 05:08 | 1513 | 110 |  | 24 | [16 empty] | 99.93 | 100 | 0 | 0 | 0 |  | 650 |  | Y | N | 0 | 0 | 0 |  | 651 |  | Y | N | Y |  |  | Y |  |  |  | BT180180 | H
A65915 | 2021-07-22 | 1 | D |  | 18 | A | STB2 | 베어링강 | STB (SF) | BM#1 | 1615 | 40 | 1557 | 1540 | 29 | 4300 |  | 3 | 0.22 | 26 |  | -1.34 | 1521 | 1561 | 135.91 | 45.77 |  | 21 | 15 | 63 | Y |  | 2021-07-23 05:47 | 65 | 1091 | 26 | 29 | 22 | 26 | 29 | 30 | 31 | 31 | 31 | 30 | 30 | 29 | 29 | 29 | 29 | 31 | 29 | 31 | -0.05 | Y | 35 | Y | 0 |  |  |  | 0.48 |  |  |  | Y | Y | Y | Y | 190 | 0.48 | 63 | 101532 | 92195 | 7955 | 15700 | 03 | 1 |  | 2021-07-23 06:06 | 1521 | 116 |  | 38 | [7 empty] | 1B32DA5E47ED409AB5D06F19BCDFB974 | 69D4870E580B43D5BC1603E064E69611 | B37B4F67B3C0447C97DD5553115CBB7B |  | EBD35E405FDA40F7A5784852ACD00C6F | 29E14B0BE0A94E87B50B4BB72D67D434 | DC8B4284B28A4B929689FBC27CE712F8 |  |  | 101.38 | 100 | 0 | 0 | 0 |  | 650 |  | Y | N | 0 | 0 | 0 |  | 651 |  | Y | N | Y |  |  | Y |  |  |  | BT180180 | H
A65916 | 2021-07-22 | 1 | D |  | 19 | A | STB2 | 베어링강 | STB (SF) | BM#1 | 1619 | 40 | 1559 | 1568 | 23 | 3800 |  | 3 | 0.23 | 25 |  | -1.45 | 1515 | 1558 | 135.57 | 64.02 |  | 5 | 24 | 52 | Y |  | 2021-07-23 06:58 | 59 | 1095 | 29 | 28 | 27 | 27 | 27 | 28 | 27 | 27 | 26 | 26 | 26 | 25 | 25 | 25 | 27 | 28 | 25 | 27 | -0.03 | Y | 40 | Y | 0 |  |  |  | 0.56 |  |  |  | Y | Y | Y | Y | 180 | 0.48 | 64 | 101532 | 95916 | 7584 | 15300 | 03 | 1 |  | 2021-07-23 07:13 | 1515 | 113 |  | 31 | 5 | [15 empty] | 96.79 | 100 | 0 | 0 | 0 |  | 650 |  | Y | N | 0 | 0 | 0 |  | 651 |  | Y | N | Y |  |  | Y |  |  |  | BT180180 | H
A65917 | 2021-07-23 | 1 | D | TUNDISH교체전 | 20 | A | STB2 | 베어링강 | STB (SF) | BM#1 | 1639 | 56 | 1559 | 1554 | 31 | 5200 |  | 3 | 0.23 | 25 |  | -1.28 | 1521 | 1559 | 136.42 | 49.08 |  | 6 | 41 | 59 | Y |  | 2021-07-23 08:10 | 65 | 1089 | 25 | 25 | 29 | 34 | 35 | 35 | 35 | 34 | 34 | 33 | 33 | 33 | 32 | 31 | 32 | 35 | 31 | 35 | -0.08 | Y | 50 | Y | -0.2 |  |  |  | 0.78 |  |  |  | Y | N | N | Y | 170 | 0.48 | 72 | 96335 | 106560 | 7340 | 1500 | 03 | 1 |  | 2021-07-23 08:21 | 1521 | 121 |  | 25 |  |  | 9E8A0896AC954083BEF272067EB9E27A | B1EE963419724EAC962F80A91CA73DBA | 2245B551712B4F12AFC52B49E312E8E5 | [11 empty] | 83.37 | 100 | 0 | 3500 | 0 |  | 650 |  | Y | N | 0 | 3500 | 0 |  | 651 |  | Y | N | Y |  |  | Y |  |  |  | BT180180 | H
A65918 | 2021-07-23 | 1 | D | TUNDISH교체 | 1 | A | SCR420HD | 소입성보증강 | C | BM#1 | 1646 | 42 | 1650 | 1589 | 32 | 6800 |  | 3 | 0.2 | 21 |  | -1.54 | 1623 | 1664 | 0 | 170.23 |  | 36 | 21 | 70 | Y |  | 2021-07-23 09:02 | 114 | 1089 | -294 | -29 | 25 | 28 | 34 | 38 | 41 | 42 | 44 | 44 | 46 |  |  | 46 | 36 | 46 | 46 | 0 | 0 |  |  | Y | 0.4 |  | 1.96 | 1.96 |  |  |  |  | N | N | N | N | 150 | 0.52 | 53 | 101532 | 95850 | 4150 | 14900 | 08 | 2 |  | 2021-07-23 09:19 | 1623 | 144 |  | 69 | 15 | *T/D FLUX 유:15KG 용:120KG | [14 empty] | 100.68 | 100 | 700 | 0 | 0 |  | 410 |  | Y | Y | 700 | 0 | 0 |  | 411 |  | Y | Y | N |  | Y |  |  |  |  | BT180180 | H
A65919 | 2021-07-23 | 1 | D |  | 2 | A | SCR420HD | 소입성보증강 | C | BM#1 | 1744 | 76 | 1615 | 1586 | 20 | 4000 |  | 3 | 0.21 | 16 |  | -1.69 | 1581 | 1616 | 0 | 212.62 |  | 21 | 16 | 66 | Y |  | 2021-07-23 10:37 | 72 | 1088 | 45 | 42 | 40 | 39 | 37 | 37 | 36 | 36 | 35 | 34 | 34 | 34 |  | 34 | 38 | 40 | 34 | 34 | -0.13 |  | 45 | Y | 0 | [7 empty] | N | N | N | N | 140 | 0.55 | 56 | 84610 | 97191 | 3859 | 14000 | 08 | 2 |  | 2021-07-23 10:48 | 1581 | 136 |  | 29 | [16 empty] | 82.83 | 100 | 0 | 0 | 0 |  | 410 |  | Y | Y | 0 | 0 | 0 |  | 411 |  | Y | Y | N |  | Y |  |  |  |  | BT180180 | H
B65385 | 2021-07-23 | 2 | D | 연주시작 | 1 | A | SCM440 | 합금강 | D | BM#2 | 1630 | 40 | 1658 | 1586 | 36 | 7100 |  | 1 | 0.33 | 20 |  | -2.61 | 1579 | 1658 | 0 | 40.86 | 0 | 29 | 75 | 63 | Y |  | 2021-07-23 11:24 | 83 | 1089 | -346 | -326 | 34 | 30 | 29 | 33 | 36 | 40 | 40 | 40 | 39 | 38 | 37 | 37 | 36 | 40 | 37 | 40 | -0.12 |  | 25 | Y | -0.2 |  | 1.95 | 1.95 |  |  |  |  | Y | N | N | M | 220 | 0.45 | 64 | 143364 | 102908 | -4358 | 15500 | 10 | 2 |  | 2021-07-23 11:41 | 1579 | 122 |  | 30 |  | * BUTT 타입롱노즐사용(일반타입.) * T/D FLUX 용탕부: 120 KG / 유탕부: 10KG 투입. * 연주 시작: 11시 57분 * EDGE HEATER 코일 건조로 미적용. * STR#1 더미바 PARKING POS 이동하지 못해 감속 적용 ID: 306,307 | D1F11D4070674167BDC673FEDAF76B9A |  | 5F53EFB022FB40759F32281B8724AA49 |  |  |  | 2A270C80EA7D4EED82A1AC2B3665D1BF | 0E773B340169498B85973A7B5325E92D | D66C5243D2D240F49F3E991D9ABEAB93 |  | 93539C9E6EE94F32B1649DFA6479AD0F | BD483E0EF2784270AE55BF76329108DD | ED161086751D4A71B9B095143BEC49FA |  | 144.81 | 100 | 1000 | 0 | 0 |  | 650 | 400 | N | N | 1000 | 0 | 0 |  | 651 | 400 | N | N | N | [6 empty] | RB120.00 | C
A65920 | 2021-07-23 | 1 | D |  | 3 | A | SCR420HD | 소입성보증강 | C | BM#1 | 1675 | 42 | 1620 | 1584 | 23 | 4800 |  | 3 | 0.21 | 14 |  | -1.66 | 1580 | 1611 | 0 | 170.6 |  | 5 | 25 | 96 | Y |  | 2021-07-23 11:24 | 71 | 1088 | 32 | 29 | 28 | 28 | 28 | 28 | 27 | 27 | 26 | 25 | 24 | 23 |  | 23 | 27 | 28 | 23 | 28 | -0.11 |  | 45 | Y | -0.2 | [7 empty] | N | N | N | N | 130 | 0.54 | 57 | 101532 | 99026 | 3474 | 14500 | 08 | 2 |  | 2021-07-23 11:51 | 1580 | 109 |  | 38 | 24 | [15 empty] | 97.63 | 100 | 0 | 0 | 0 |  | 410 |  | Y | Y | 0 | 0 | 0 |  | 411 |  | Y | Y | N |  | Y |  |  |  |  | BT180180 | H
A65921 | 2021-07-23 | 1 | B |  | 4 | B | SCR420HD | 소입성보증강 | C | BM#1 | 1601 | 53 | 1626 | 1544 | 39 | 7600 |  | 3 | 0.22 | 14 |  | -1.88 | 1591 | 1626 | 0 | 175.92 |  | 16 | 53 | 1876 | Y |  | 2021-07-23 12:34 | 82 | 1088 | 22 | 24 | 28 | 32 | 33 | 34 | 34 | 35 | 35 | 34 | 34 | 35 | 35 | 35 | 32 | 35 | 34 | 35 | -0.07 | Y | 15 | Y | 0 | [7 empty] | N | N | N | N | 120 | 0.52 | 60 | 152298 | 98284 | 6616 | 15000 | 08 | 2 |  | 2021-07-23 12:44 | 1591 | 108 |  | 27 |  | *유사강종 연연주 혼탕부 성분 확인 ID:107~109.207~209 | [14 empty] | 147.5 | 100 | 0 | 0 | 0 |  | 410 |  | Y | Y | 0 | 0 | 0 |  | 411 |  | Y | Y | N |  | Y |  |  |  |  | BT180180 | H
B65386 | 2021-07-23 | 2 | B |  | 2 | A | SCM440-F | 합금강 | D | BM#2 | 1625 | 39 | 1619 | 1584 | 30 | 5500 |  | 1 | 0.32 | 19 |  | -2.26 | 1545 | 1622 | 0 | 31.69 | 0 | 20 | 64 | 53 | Y |  | 2021-07-23 12:30 | 50 | 1089 | 35 | 35 | 27 | 25 | 23 | 22 | 20 | 20 | 19 | 18 | 17 | 16 | 15 | 14 | 21 | 27 | 14 | 0 | -0.24 |  | 55 | Y | -0.2 | [7 empty] | Y | Y | Y | Y | 220 | 0.48 | 66 | 42940 | 99231 | -481 | 15600 | 10 | 2 |  | 2021-07-23 12:33 | 1545 | 127 |  | 29 |  | * EDGE HEATER 코일 건조로 미적용. | [14 empty] | 43.37 | 100 | 0 | 0 | 0 |  | 650 | 400 | N | N | 0 | 0 | 0 |  | 651 | 400 | N | N | N | [6 empty] | RB340.00 | C
A65922 | 2021-07-23 | 1 | B | 유사강종연연주 | 5 | A | SCR420HON | 소입성보증강 | C | BM#1 | 1593 | 40 | 1625 | 1533 | 29 | 6000 |  | 3 | 0.23 | 18 |  | -1.57 | 1581 | 1620 | 0 | 230.1 |  | 36 | 22 | 56 | Y |  | 2021-07-23 13:33 | 71 | 1089 | 34 | 33 | 33 | 32 | 32 | 32 | 31 | 30 | 29 | 29 | 29 | 28 | 28 | 28 | 31 | 33 | 28 | 32 | -0.1 |  | 50 | Y | 0 | [7 empty] | N | N | N | N | 110 | 0.52 | 60 | 50766 | 99740 | 4110 | 15300 | 08 | 2 |  | 2021-07-23 13:44 | 1581 | 105 |  | 28 |  | *유사강종 연연주 혼탕부 성분 확인 ID:101.201 | [14 empty] | 48.46 | 100 | 0 | 0 | 0 |  | 410 |  | Y | Y | 0 | 0 | 0 |  | 411 |  | Y | Y | N |  | Y | N |  |  |  | BT180180 | H
B65387 | 2021-07-23 | 2 | B |  | 3 | A | SCM440-F | 합금강 | D | BM#2 | 1593 | 38 | 1617 | 1542 | 32 | 6300 |  | 1 | 0.27 | 16 |  | -2.53 | 1548 | 1614 | 0 | 21.5 | 0 | 6 | 42 | 108 | Y |  | 2021-07-23 13:24 | 53 | 1088 | 11 | 13 | 13 | 14 | 15 | 15 | 15 | 14 | 13 | 12 | 11 | 10 | 9 | 9 | 13 | 15 | 9 | 15 | -0.15 | Y | 40 | Y | -0.2 | [7 empty] | Y | Y | Y | Y | 210 | 0.49 | 63 | 93214 | 97000 | 1150 | 15000 | 10 | 2 |  | 2021-07-23 13:28 | 1548 | 136 |  | 42 |  | * EDGE HEATER 코일 건조로 미적용. * STR#1 S/R 재 세팅 함. | [14 empty] | 94.63 | 100 | 0 | 0 | 0 |  | 650 | 400 | N | N | 0 | 0 | 0 |  | 651 | 400 | N | N | N | [6 empty] | RB320.00 | C
A65923 | 2021-07-23 | 1 | B |  | 6 | A | SCR420HON | 소입성보증강 | C | BM#1 | 1658 | 36 | 1616 | 1595 | 25 | 4500 |  | 3 | 0.22 | 21 |  | -1.53 | 1579 | 1618 | 0 | 231.92 |  | 21 | 17 | 58 | Y |  | 2021-07-23 14:30 | 69 | 1088 | 27 | 26 | 28 | 29 | 29 | 30 | 30 | 30 | 29 | 29 | 28 | 27 | 28 | 28 | 29 | 30 | 27 | 30 | -0.05 | Y | 30 | Y | 0.2 | [7 empty] | N | N | N | N | 100 | 0.52 | 60 | 101532 | 99377 | 3673 | 15100 | 08 | 2 |  | 2021-07-23 14:43 | 1579 | 105 |  | 33 | [16 empty] | 97.25 | 100 | 0 | 0 | 0 |  | 410 |  | Y | Y | 0 | 0 | 0 |  | 411 |  | Y | Y | N |  | Y | N |  |  |  | BT180180 | H
B65388 | 2021-07-23 | 2 | B |  | 4 | A | SCM440-F | 합금강 | D | BM#2 | 1604 | 44 | 1604 | 1571 | 36 | 6200 |  | 1 | 0.3 | 16 |  | -2.43 | 1556 | 1610 | 0 | 34.97 | 0 | 38 | 61 | 73 | Y |  | 2021-07-23 14:31 | 61 | 1088 | 6 | 12 | 15 | 18 | 18 | 19 | 19 | 18 | 17 | 16 | 15 | 13 | 11 | 11 | 15 | 19 | 11 | 18 | -0.23 | Y | 35 | Y | -0.4 | [7 empty] | Y | Y | Y | Y | 200 | 0.49 | 62 | 96156 | 96526 | 524 | 15100 | 10 | 2 |  | 2021-07-23 14:33 | 1556 | 130 |  | 39 | 10 | [15 empty] | 98.93 | 100 | 0 | 0 | 0 |  | 650 | 400 | Y | N | 0 | 0 | 0 |  | 650 | 400 | Y | N | N | [6 empty] | RB310.00 | C
A65924 | 2021-07-23 | 1 | B |  | 7 | A | SCR420HON | 소입성보증강 | C | BM#1 | 1631 | 41 | 1611 | 1575 | 24 | 4700 |  | 3 | 0.21 | 21 |  | -1.37 | 1577 | 1611 | 0 | 177.08 |  | 5 | 26 | 53 | Y |  | 2021-07-23 15:26 | 67 | 1102 | 27 | 26 | 25 | 25 | 27 | 28 | 27 | 27 | 26 | 26 | 26 | 25 | 24 | 24 | 26 | 28 | 24 | 27 | -0.11 | Y | 35 | Y | -0.2 | [7 empty] | N | N | N | N | 150 | 0.52 | 58 | 84610 | 98446 | 5004 | 15700 | 08 | 2 |  | 2021-07-23 15:36 | 1577 | 107 |  | 38 | [16 empty] | 8461000 | 100 | 0 | 0 | 0 |  | 410 |  | Y | Y | 0 | 0 | 0 |  | 411 |  | Y | Y | N |  | Y |  |  |  |  | BT180180 | H
B65389 | 2021-07-23 | 2 | B |  | 5 | A | SCM440 | 합금강 | D | BM#2 | 1626 | 43 | 1619 | 1538 | 38 | 7200 |  | 1 | 0.26 | 15 |  | -2.17 | 1552 | 1610 | 0 | 22.39 | 0 | 29 | 76 | 42 | Y |  | 2021-07-23 15:44 | 56 | 1096 | 8 | 9 | 17 | 21 | 23 | 23 | 23 | 22 | 21 | 20 | 18 | 17 | 15 | 12 | 18 | 23 | 12 | 23 | -0.24 | Y | 45 | Y | -0.6 |  |  |  | 0.75 |  |  |  | Y | Y | Y | Y | 190 | 0.49 | 64 | 154457 | 99634 | 166 | 14600 | 10 | 2 |  | 2021-07-23 15:50 | 1552 | 118 |  | 29 | 18 | [15 empty] | 153.69 | 100 | 0 | 0 | 0 |  | 649 | 400 | Y | N | 0 | 0 | 0 |  | 651 | 400 | Y | N | N | [6 empty] | RB260.00 | C
A65925 | 2021-07-23 | 1 | B |  | 8 | A | SCR420HON | 소입성보증강 | C | BM#1 | 1686 | 32 | 1614 | 1604 | 22 | 3500 |  | 3 | 0.23 | 20 |  | -1.53 | 1580 | 1618 | 0 | 210 |  | 16 | 54 | 45 | Y |  | 2021-07-23 16:24 | 70 | 1095 | 24 | 23 | 19 | 19 | 20 | 21 | 21 | 22 | 22 | 23 | 23 | 23 |  | 23 | 22 | 23 | 23 | 23 | 0 |  | 10 | Y | 0 | [7 empty] | N | N | N | N | 140 | 0.52 | 55 | 84610 | 89072 | 3578 | 15200 | 08 | 2 |  | 2021-07-23 16:44 | 1580 | 105 |  | 39 | [16 empty] | 89.96 | 100 | 0 | 0 | 0 |  | 410 |  | Y | Y | 0 | 0 | 0 |  | 411 |  | Y | Y | N |  | Y |  |  |  |  | BT180180 | H
B65390 | 2021-07-23 | 2 | B |  | 6 | A | SCM440HM2 | 소입성보증강 | D | BM#2 | 1669 | 40 | 1628 | 1567 | 29 | 5700 |  | 1 | 0.26 | 19 |  | -2.34 | 1560 | 1622 | 8.85 | 4.35 | 0 | 20 | 65 | 53 | Y |  | 2021-07-23 16:36 | 67 | 1103 | 13 | 14 | 22 | 25 | 27 | 28 | 27 | 26 | 26 | 25 | 24 | 23 | 22 | 21 | 24 | 28 | 21 | 0 | -0.17 | Y | 40 | Y | -0.2 |  |  |  | 1.07 |  |  |  | Y | Y | Y | Y | 180 | 0.48 | 64 | 48960 | 98315 | 1285 | 14700 | 10 | 2 |  | 2021-07-23 16:50 | 1560 | 126 |  | 43 | [16 empty] | 49.03 | 100 | 0 | 0 | 0 |  | 650 | 400 | Y | N | 0 | 0 | 0 |  | 650 | 400 | Y | N | N | [6 empty] | RB260.00 | C
A65926 | 2021-07-23 | 1 | B |  | 9 | A | SCR420HON | 소입성보증강 | C | BM#1 | 1612 | 35 | 1612 | 1556 | 26 | 4900 |  | 3 | 0.24 | 20 |  | -1.63 | 1570 | 1612 | 0 | 241.32 |  | 36 | 23 | 54 | Y |  | 2021-07-23 17:42 | 60 | 1092 | 23 | 22 | 27 | 28 | 29 | 29 | 28 | 27 | 26 | 25 | 24 | 24 |  | 24 | 26 | 29 | 24 | 0 | -0.12 | Y | 40 | Y | 0 | [7 empty] | N | N | N | N | 130 | 0.52 | 59 | 152298 | 99694 | 3756 | 14600 | 08 | 2 |  | 2021-07-23 17:53 | 1570 | 91 |  | 17 |  | *유사강종 연연주 혼탕부 성분 확인 ID:107~109.207~209 | [14 empty] | 145.46 | 100 | 0 | 0 | 0 |  | 410 |  | Y | Y | 0 | 0 | 0 |  | 411 |  | Y | Y | N |  | Y |  |  |  |  | BT180180 | H
B65391 | 2021-07-23 | 2 | B |  | 7 | A | SCM440HM2 | 소입성보증강 | D | BM#2 | 1622 | 44 | 1620 | 1571 | 34 | 6500 |  | 1 | 0.25 | 24 |  | -2.41 | 1556 | 1628 | 21.92 | 0 | 0 | 6 | 43 | 33 | Y |  | 2021-07-23 17:43 | 63 | 1102 | 18 | 18 | 25 | 27 | 28 | 28 | 28 | 28 | 27 | 27 | 26 | 25 | 24 | 23 | 26 | 28 | 23 | 28 | -0.11 | Y | 45 | Y | -0.2 |  |  |  | 0.94 |  |  |  | Y | Y | Y | Y | 170 | 0.48 | 65 | 97329 | 97868 | 2182 | 16000 | 10 | 2 |  | 2021-07-23 17:45 | 1556 | 136 |  | 41 | [8 empty] | 37DE11311AFA48CDB26A00D59DB1669D | 7B31992AB51A4D389BAB491C6EAF1793 | 577ACA8D2B384720ABB8BA0408C7ADC1 |  | 4F4AF686D075427E83039FF75EFA54A8 | E7AF22255EB44CB69ACFCF94E7DB854B | 0FE54DC2A1B94756904F3662A9DE76C0 |  | 97.23 | 100 | 0 | 0 | 0 |  | 650 | 400 | Y | N | 0 | 0 | 0 |  | 650 | 400 | Y | N | N | [6 empty] | RB260.00 | C
A65927 | 2021-07-23 | 1 | B | 유사강종연연주 | 10 | B | SCR420HON4 | 소입성보증강 | C | BM#1 | 1617 | 34 | 1607 | 1560 | 28 | 5400 |  | 3 | 0.22 | 21 |  | -1.23 | 1570 | 1601 | 0 | 245.28 |  | 21 | 18 | 60 | Y |  | 2021-07-23 18:37 | 60 | 1078 | 23 | 23 | 24 | 24 | 24 | 23 | 23 | 23 | 22 | 21 | 21 | 20 |  | 20 | 23 | 24 | 20 | 24 | -0.09 |  | 45 | Y | -0.2 | [7 empty] | N | N | N | N | 120 | 0.52 | 57 | 50766 | 96341 | 4159 | 15200 | 08 | 2 |  | 2021-07-23 18:52 | 1570 | 98 |  | 24 |  | *유사강종 연연주 혼탕부 성분 확인 ID:101.201 | [6 empty] | 2A6587C877354AABBF054CE3EAD7BEC5 | 6C6089AF81794CADB903CA7AB40F654D | 360157916BA145B0A082C3CDB7818FA3 |  | E044F5F530044587B20496929855E0F2 | 4B3A19F049574878BD2F29E8761ABB8F | F00402A7D88E4D56AE2581FAC496884E |  | 50.14 | 100 | 0 | 0 | 0 |  | 410 |  | Y | Y | 0 | 0 | 0 |  | 411 |  | Y | Y | N |  | Y |  |  |  |  | BT180180 | C
B65392 | 2021-07-23 | 2 | B |  | 8 | A | SCM440HM2 | 소입성보증강 | D | BM#2 | 1586 | 42 | 1627 | 1557 | 33 | 6300 |  | 1 | 0.23 | 19 |  | -2.19 | 1559 | 1622 | 15.42 | 0 | 0 | 38 | 62 | 38 | Y |  | 2021-07-23 18:41 | 66 | 1072 | 21 | 23 | 26 | 28 | 28 | 28 | 28 | 27 | 26 | 26 | 25 | 24 | 23 | 23 | 26 | 28 | 23 | 28 | -0.11 | Y | 45 | Y | -0.2 |  |  |  | 0.99 |  |  |  | Y | Y | Y | Y | 170 | 0.47 | 64 | 97920 | 95628 | 2922 | 16100 | 10 | 2 |  | 2021-07-23 19:27 | 1559 | 145 |  | 49 | [16 empty] | 100.69 | 100 | 0 | 0 | 0 |  | 650 | 400 | Y | N | 0 | 0 | 0 |  | 651 | 400 | Y | N | N | [6 empty] | RB260.00 | C
A65928 | 2021-07-23 | 1 | B |  | 11 | A | SCR420HON4 | 소입성보증강 | C | BM#1 | 1637 | 32 | 1617 | 1581 | 27 | 4500 |  | 3 | 0.25 | 20 |  | -1.57 | 1579 | 1618 | 0 | 251.32 |  | 5 | 27 | 52 | Y |  | 2021-07-23 19:31 | 69 | 1096 | 20 | 19 | 23 | 28 | 30 | 31 | 31 | 31 | 31 | 31 | 31 | 31 | 30 | 30 | 29 | 31 | 30 | 31 | -0.03 | Y | 35 | Y | -0.2 | [7 empty] | N | N | N | N | 110 | 0.52 | 56 | 101532 | 94454 | 6446 | 14600 | 08 | 2 |  | 2021-07-23 19:43 | 1579 | 97 |  | 28 | [16 empty] | 102.09 | 100 | 0 | 0 | 0 |  | 410 |  | Y | Y | 0 | 0 | 0 |  | 411 |  | Y | Y | N |  | Y | N |  |  |  | BT180180 | H
B65393 | 2021-07-23 | 2 | B | TUNDISH교체전 | 9 | A | SCM440HM2 | 소입성보증강 | D | BM#2 | 1618 | 41 | 1626 | 1562 | 35 | 6400 |  | 1 | 0.2 | 19 |  | -2.09 | 1564 | 1614 | 14.74 | 0 | 0 | 29 | 77 | 23 | Y |  | 2021-07-23 19:48 | 71 | 1100 | 21 | 21 | 24 | 29 | 31 | 32 | 32 | 32 | 31 | 31 | 30 | 29 | 28 | 26 | 29 | 32 | 26 | 32 | -0.13 | Y | 45 | Y | -0.2 |  |  |  | 0.94 |  |  |  | N | N | N | N | 220 | 0.47 | 69 | 105884 | 103329 | -479 | 2000 | 10 | 2 |  | 2021-07-23 19:53 | 1564 | 127 |  | 46 | 18 |  | 7E06538F2842421BBB28ACB998FEC03D | D10920D286F94D3FAFB63B9A9E70DC9B | 8DDCA923DB524D68896B055D4E1D16D1 | [11 empty] | 103.3 | 50 | 0 | 3140 | 0 |  | 650 | 400 | Y | N | 0 | 3500 | 0 |  | 651 | 400 | Y | N | N | [6 empty] | RB145.00 | C
A65929 | 2021-07-23 | 1 | B |  | 12 | A | SCR420HON4 | 소입성보증강 | C | BM#1 | 1638 | 35 | 1625 | 1561 | 28 | 5500 |  | 3 | 0.24 | 21 |  | -1.69 | 1581 | 1623 | 0 | 247.24 |  | 16 | 55 | 54 | Y |  | 2021-07-23 20:31 | 71 | 1088 | 30 | 29 | 31 | 30 | 30 | 31 | 31 | 30 | 30 | 30 | 30 | 31 | 30 | 30 | 30 | 31 | 30 | 31 | -0.02 | Y | 50 | Y | -0.2 | [7 empty] | N | N | N | N | 100 | 0.49 | 62 | 101532 | 95693 | 5207 | 14800 | 08 | 2 |  | 2021-07-23 20:43 | 1581 | 99 |  | 26 |  | *전기로 보수 작업지연 감속주입 | [14 empty] | 100.83 | 100 | 0 | 0 | 0 |  | 410 |  | Y | Y | 0 | 0 | 0 |  | 411 |  | Y | Y | N |  | Y |  |  |  |  | BT180180 | H
A65930 | 2021-07-23 | 1 | C | TUNDISH교체전 | 13 | A | SCR420HON4 | 소입성보증강 | C | BM#1 | 9999 | 33 | 1620 | 1544 | 29 | 5400 |  | 3 | 0.24 | 20 |  | 0 | 1620 | 1620 | 0 | 231.74 |  | 36 | 24 | 52 | Y |  | 2021-07-23 21:25 | 110 | 1096 | 29 | 29 | 29 | 29 | 29 | 29 | 29 | 28 | 28 | 27 | 27 |  |  | 27 | 28 | 29 | 27 | 29 | -0.04 |  | 40 | Y | 0 | [7 empty] | N | N | N | N | 150 | 0.55 | 56 | 88623 | 99266 | 4984 | 2000 | 08 | 2 |  | 2021-07-23 21:36 | 1620 | 105 |  | 36 |  |  |  | 8DB8070D0B114E45911F18AB21EAC42D | D9E435E5DE234B75B3943C57478CD4B4 | [11 empty] | 85.13 | 100 | 0 | 3000 | 0 |  | 410 |  | Y | Y | 0 | 3000 | 0 |  | 411 |  | Y | Y | N |  | Y |  |  |  |  | BT180180 | H
B65394 | 2021-07-23 | 2 | C | TUNDISH교체 | 1 | A | BP-SM45CS | 탄소강 | B | BM#2 | 1659 | 66 | 1659 | 1567 | 47 | 8000 |  | 1 | 0.31 | 21 |  | -2.28 | 1580 | 1650 | 0.69 | 37.03 | 0 | 20 | 66 | 40 | Y |  | 2021-07-23 21:23 | 87 | 1102 | -300 | -108 | 25 | 24 | 27 | 32 | 36 | 37 | 37 | 37 | 37 | 37 |  | 37 | 29 | 37 | 37 | 37 | 0 |  | 20 | Y | 0 |  | 1.86 | 1.86 |  |  |  |  | N | N | N | N | 150 | 0.44 | 57 | 93071 | 86964 | 5886 | 17200 | 11 | 1 |  | 2021-07-23 21:23 | 1580 | 165 |  | 45 |  | * T/D FLUX 용탕부: 120 KG / 유탕부: 10KG 투입. * BUTT 타입롱노즐사용(일반타입. *전공정 요청 감속주입 | [14 empty] | 100.18 | 45.45 | 1500 | 0 | 0 |  | 650 | 400 | Y | N | 1500 | 0 | 0 |  | 650 | 400 | Y | N | N |  | Y |  |  |  |  | BT180180 | C
B65395 | 2021-07-23 | 2 | C |  | 2 | A | BP-SM45CS | 탄소강 | B | BM#2 | 1652 | 45 | 1627 | 1557 | 29 | 5100 |  | 1 | 0.28 | 16 |  | -2.72 | 1557 | 1625 | 0 | 18.57 | 0 | 6 | 44 | 49 | Y |  | 2021-07-23 22:22 | 64 | 1103 | 35 | 30 | 28 | 26 | 25 | 24 | 22 | 22 | 21 | 20 | 19 | 18 | 16 | 16 | 24 | 28 | 16 | 0 | -0.24 |  | 50 | Y | -0.4 | [7 empty] | N | N | N | N | 140 | 0.47 | 63 | 93071 | 92275 | 5625 | 16000 | 11 | 1 |  | 2021-07-23 22:30 | 1557 | 126 |  | 44 | 20 | *전공정 요청 감속주입 | [14 empty] | 95.46 | 54.55 | 0 | 0 | 0 |  | 650 | 400 | Y | N | 0 | 0 | 0 |  | 650 | 400 | Y | N | N |  | Y |  |  |  |  | BT180180 | H
A65931 | 2021-07-23 | 1 | C | TUNDISH교체 | 1 | A | SNCMH2 | 소입성보증강 | C1 | BM#1 | 1654 | 40 | 1641 | 1572 | 29 | 6000 |  | 3 | 0.23 | 21 |  | -1.79 | 1599 | 1646 | 0 | 226.14 |  | 21 | 19 | 47 | Y |  | 2021-07-23 22:30 | 92 | 1102 | -414 | -310 | 25 | 24 | 28 | 33 | 38 | 40 | 41 | 42 | 44 | 44 | 45 | 45 | 37 | 45 | 45 | 0 | 0 |  |  | Y | 0.2 |  | 2.7 | 2.7 | 0.87 |  |  |  | N | N | N | N | 150 | 0.5 | 56 | 84610 | 94995 | -495 | 14500 | 13 | 1 |  | 2021-07-23 22:38 | 1599 | 126 |  | 49 |  | *T/D FLUX 유:10,용:120kg *첫Heat 수소측정치 OVER되어 이상재 등록및 생관통보-ID:101.102.201.202 | [14 empty] | 87.59 | 100 | 700 | 0 | 0 |  | 450 |  | Y | Y | 700 | 0 | 0 |  | 451 |  | Y | Y | N | [6 empty] | BT180180 | H
B65396 | 2021-07-23 | 2 | C |  | 3 | A | BP-SM45CS | 탄소강 | B | BM#2 | 1628 | 35 | 1618 | 1546 | 31 | 5300 |  | 1 | 0.3 | 13 |  | -2.63 | 1565 | 1614 | 0 | 32.18 | 0 | 38 | 63 | 61 | Y |  | 2021-07-23 23:29 | 72 | 1094 | 14 | 18 | 20 | 21 | 21 | 21 | 21 | 20 | 19 | 18 | 16 |  |  | 16 | 19 | 21 | 16 | 21 | -0.14 | Y | 35 | Y | -0.4 | [7 empty] | N | N | N | N | 130 | 0.47 | 58 | 93071 | 85413 | 5087 | 15800 | 11 | 1 |  | 2021-07-23 23:37 | 1565 | 113 |  | 39 |  | *전공정 요청 감속주입 | [6 empty] | 1777B10CE5C74C8BA29488DE4145173D | 0F35AEE4AB5446AE8027A83E932096FB | 7BA1A62F68E643F78D4718CBB30E0542 |  | 3DA62EA3B53B43E0A9FEFAED1DDA83BC | 5CA7284920AB412782BB0AE029C97EE3 | 4F7F35450A014D70A391F9A983FAFF7C |  | 103.41 | 45.45 | 0 | 0 | 0 |  | 650 | 400 | Y | N | 0 | 0 | 0 |  | 650 | 400 | Y | N | N |  | Y |  |  |  |  | BT180180 | H
A65932 | 2021-07-23 | 1 | C | 잔강최소화전 | 2 | A | SNCMH2 | 소입성보증강 | C1 | BM#1 | 1602 | 40 | 1622 | 1557 | 34 | 6800 |  | 3 | 0.23 | 18 |  | -1.72 | 1578 | 1617 | 0 | 231.3 |  | 5 | 28 | 57 | Y |  | 2021-07-23 23:41 | 71 | 1097 | 44 | 40 | 35 | 33 | 32 | 32 | 31 | 30 | 31 | 30 | 29 | 29 | 28 | 28 | 32 | 35 | 28 | 0 | -0.13 |  | 55 | Y | -0.2 | [7 empty] | N | N | N | N | 140 | 0.52 | 64 | 106501 | 106782 | -982 | 3000 | 13 | 1 |  | 2021-07-24 00:02 | 1578 | 112 |  | 36 |  | *잔강최소화전 ID : 107,207 *T/D잔강 실측 1.7 TON *램핑다운 18:04 TAIL 감소절단 -500MM |  | B8287E88E91B42799DAF6A99007757AA | 5EC8B51589E0467B9855F2D44AA3BF4B |  |  |  | 9853AA22A9524C3888C30CED920DB983 | 5EB6822CC8D041F990424D5C3C053F3C | C49DB1D6CDD74C87B3B0376AA3A53F50 |  | 156B020528C8494781E3F2EE528DF2F6 | 068A5F8533BC402C9ABA192A09133AEC | F8395C3967A946CBA001D359696BBEC5 |  | 97.62 | 100 | 0 | 2600 | 0 |  | 450 |  | Y | Y | 0 | 2600 | 0 |  | 451 |  | Y | Y | N | [6 empty] | BT180180 | C
B65397 | 2021-07-23 | 2 | C |  | 4 | A | BP-SM45CS | 탄소강 | B | BM#2 | 1695 | 41 | 1628 | 1597 | 28 | 5200 |  | 1 | 0.3 | 13 |  | -3.1 | 1573 | 1630 | 0 | 16.31 | 0 | 33 | 67 | 11808 | Y |  | 2021-07-24 00:53 | 80 | 1105 | 14 | 17 | 22 | 24 | 26 | 27 | 26 | 26 | 25 | 25 | 23 | 23 | 21 | 21 | 23 | 27 | 21 | 26 | -0.17 | Y | 35 | Y | -0.4 | [7 empty] | N | N | N | N | 120 | 0.47 | 63 | 93071 | 92000 | 5100 | 15800 | 11 | 1 |  | 2021-07-24 00:58 | 1573 | 102 |  | 14 |  | *전공정 요청 감속주입 | [14 empty] | 96.6 | 54.55 | 0 | 0 | 0 |  | 651 | 400 | Y | N | 0 | 0 | 0 |  | 650 | 400 | Y | N | N |  | Y |  |  |  |  | BT180180 | C
A65933 | 2021-07-23 | 1 | C | 잔강최소화 | 3 | A | SCM822HT | 소입성보증강 | C | BM#1 | 1609 | 46 | 1632 | 1557 | 27 | 5900 |  | 3 | 0.24 | 16 |  | -1.77 | 1580 | 1616 | 0 | 173.99 |  | 16 | 56 | 64 | Y |  | 2021-07-24 00:50 | 72 | 1092 | 22 | -109 | -245 | -256 | 15 | 19 | 22 | 24 | 25 | 26 | 27 | 27 | 27 | 28 | 3 | 28 | 28 | 27 | 0 |  |  | Y | 0.2 | [7 empty] | N | N | N | N | 130 | 0.5 | 70 | 84610 | 106033 | -1733 | 14600 | 13 | 1 |  | 2021-07-24 00:58 | 1580 | 110 |  | 37 |  | *잔강최소화 ID : 101,201 *잔강최소화 롱노즐재사용 | [14 empty] | 80.43 | 100 | 3100 | 0 | 0 |  | 410 |  | Y | Y | 3100 | 0 | 0 |  | 411 |  | Y | Y | N | [5 empty] | Y | BT180180 | H
B65398 | 2021-07-23 | 2 | C |  | 5 | A | BP-SM45CS | 탄소강 | B | BM#2 | 1632 | 34 | 1616 | 1574 | 27 | 4800 |  | 1 | 0.28 | 13 |  | -2.5 | 1561 | 1610 | 0 | 13.62 | 0 | 20 | 67 | 53 | Y |  | 2021-07-24 02:10 | 68 | 1099 | 19 | 24 | 28 | 31 | 32 | 32 | 32 | 31 | 31 | 30 | 29 | 28 | 27 | 27 | 29 | 32 | 27 | 32 | -0.12 | Y | 40 | Y | -0.2 | [7 empty] | N | N | N | N | 110 | 0.47 | 64 | 93071 | 97372 | 5078 | 15400 | 11 | 1 |  | 2021-07-24 02:00 | 1561 | 101 |  | 0 |  | *전공정 요청 감속주입 | [14 empty] | 91.25 | 45.45 | 0 | 0 | 0 |  | 650 | 400 | Y | N | 0 | 0 | 0 |  | 651 | 400 | Y | N | N |  | Y |  |  |  |  | BT180180 | C
A65934 | 2021-07-23 | 1 | C |  | 4 | A | SCM822HT | 소입성보증강 | C | BM#1 | 1658 | 44 | 1593 | 1606 | 26 | 4400 |  | 3 | 0.23 | 16 |  | -1.54 | 1579 | 1612 | 0 | 200.03 |  | 36 | 25 | 79 | Y |  | 2021-07-24 01:52 | 71 | 1103 | 27 | 25 | 26 | 28 | 28 | 29 | 29 | 29 | 29 | 29 | 29 | 30 |  | 30 | 28 | 30 | 30 | 29 | 0 |  |  | Y | 0.2 | [7 empty] | N | N | N | N | 120 | 0.55 | 55 | 102720 | 98307 | -1357 | 14100 | 13 | 1 |  | 2021-07-24 02:06 | 1579 | 124 |  | 45 | [16 empty] | 102.31 | 100 | 0 | 0 | 0 |  | 0 |  | Y | Y | 0 | 0 | 0 |  | 0 |  | Y | Y | N | [6 empty] | LT180180 | C
B65399 | 2021-07-23 | 2 | C |  | 6 | A | BP-SM45CS | 탄소강 | B | BM#2 | 1643 | 31 | 1623 | 1586 | 25 | 4600 |  | 1 | 0.27 | 14 |  | -2.68 | 1564 | 1619 | 0 | 16.36 | 0 | 6 | 45 | 52 | Y |  | 2021-07-24 03:20 | 71 | 1096 | 25 | 27 | 31 | 32 | 33 | 32 | 32 | -275 | 31 | 29 | 28 | 27 | 26 | 26 | 6 | 33 | 26 | 32 | -0.17 | Y | 15 | Y | -0.2 | [7 empty] | N | N | N | N | 100 | 0.47 | 64 | 93071 | 95790 | 5060 | 16100 | 11 | 1 |  | 2021-07-24 02:55 | 1564 | 104 |  | -4 |  | *전공정 요청 감속주입 | [14 empty] | 92.89 | 100 | 0 | 0 | 0 |  | 649 | 400 | Y | N | 0 | 0 | 0 |  | 651 | 400 | Y | N | N |  | Y |  |  |  |  | BT180180 | C
A65935 | 2021-07-23 | 1 | C |  | 5 | A | SCM822HT | 소입성보증강 | C | BM#1 | 1603 | 44 | 1597 | 1553 | 38 | 6400 |  | 3 | 0.22 | 16 |  | -1.82 | 1573 | 1613 | 0 | 198.79 |  | 21 | 20 | 59 | Y |  | 2021-07-24 02:52 | 65 | 1109 | 30 | 29 | 26 | 27 | 27 | 27 | 27 | 27 | 26 | 26 | 25 | 24 | 23 | 23 | 26 | 27 | 23 | 27 | -0.09 | Y | 45 | Y | -0.2 | [7 empty] | N | N | N | N | 110 | 0.55 | 58 | 102720 | 100752 | -3152 | 14100 | 13 | 1 |  | 2021-07-24 03:00 | 1573 | 121 |  | 41 | [16 empty] | 102.93 | 100 | 0 | 0 | 0 |  | 410 |  | Y | Y | 0 | 0 | 0 |  | 411 |  | Y | Y | N | [6 empty] | LT180180 | C
B65400 | 2021-07-23 | 2 | C |  | 7 | A | BP-SM45CS | 탄소강 | B | BM#2 | 1615 | 33 | 1619 | 1583 | 27 | 4800 |  | 1 | 0.25 | 13 |  | -2.68 | 1564 | 1613 | 0 | 16.2 | 0 | 38 | 64 | 52 | Y |  | 2021-07-24 04:25 | 71 | 1105 | 24 | 27 | 28 | 30 | 31 | 30 | 30 | 28 | 28 | 27 | 26 | 25 | 23 | 23 | 28 | 31 | 23 | 30 | -0.2 | Y | 40 | Y | -0.4 | [7 empty] | N | N | N | N | 150 | 0.47 | 63 | 84610 | 93433 | 5117 | 14900 | 11 | 1 |  | 2021-07-24 04:15 | 1564 | 103 |  | -4 |  | *전공정 요청 감속주입 | [14 empty] | 86.29 | 100 | 0 | 0 | 0 |  | 651 | 400 | Y | N | 0 | 0 | 0 |  | 651 | 400 | Y | N | N |  | Y |  |  |  |  | BT180180 | H
A65936 | 2021-07-23 | 1 | C |  | 6 | A | SCM822HT | 소입성보증강 | C | BM#1 | 1622 | 42 | 1608 | 1548 | 30 | 6000 |  | 3 | 0.23 | 17 |  | -1.61 | 1572 | 1607 | 0 | 215.38 |  | 5 | 29 | 55 | Y |  | 2021-07-24 03:59 | 64 | 1099 | 22 | 22 | 25 | 26 | 28 | 29 | 28 | 28 | 28 | 28 | 28 | 28 |  | 28 | 27 | 29 | 28 | 28 | -0.03 | Y | 30 | Y | 0 | [7 empty] | N | N | N | N | 100 | 0.55 | 56 | 102720 | 100120 | -3220 | 13800 | 13 | 1 |  | 2021-07-24 04:16 | 1572 | 111 |  | 33 | [16 empty] | 101.8 | 100 | 0 | 0 | 0 |  | 410 |  | Y | Y | 0 | 0 | 0 |  | 411 |  | Y | Y | N | [6 empty] | LT180180 | C
B65401 | 2021-07-23 | 2 | A | TUNDISH교체전 | 8 | A | BP-SM45CS | 탄소강 | B | BM#2 | 1644 | 34 | 1625 | 1591 | 24 | 4400 |  | 1 | 0.23 | 14 |  | -2.64 | 1566 | 1617 | 0 | 18.62 | 0 | 33 | 68 | 60 | Y |  | 2021-07-24 05:33 | 73 | 1096 | 21 | 21 | 25 | 27 | 29 | 30 | 30 | 29 | 29 | 28 | 27 | 26 | 25 | 23 | 27 | 30 | 23 | 29 | -0.17 | Y | 40 | Y | -0.4 | [7 empty] | N | N | N | N | 140 | 0.47 | 62 | 85667 | 93606 | 3044 | 2400 | 11 | 1 |  | 2021-07-24 05:11 | 1566 | 103 |  | -9 |  | *전공정 요청 감속주입 | 9895D87A7C6C41A38C5A318151D153AE | 380FDD8066D2441C851624EBCD55B3E7 | [12 empty] | 89.14 | 100 | 0 | 3691 | 0 |  | 651 | 400 | Y | N | 0 | 3500 | 0 |  | 651 | 400 | Y | N | N |  | Y |  |  |  |  | BT180180 | H
A65937 | 2021-07-23 | 1 | A |  | 7 | A | SCM822HT | 소입성보증강 | C | BM#1 | 1651 | 40 | 1610 | 1561 | 27 | 5600 |  | 3 | 0.22 | 16 |  | -1.48 | 1579 | 1609 | 0 | 284.56 |  | 16 | 57 | 43 | Y |  | 2021-07-24 05:05 | 71 | 1104 | 27 | 27 | 30 | 33 | 36 | 37 | 37 | 37 | 38 | 37 | 37 | 37 | 37 | 37 | 35 | 38 | 37 | 37 | -0.05 | Y | 20 | Y | 0 | [7 empty] | N | N | N | N | 150 | 0.55 | 59 | 98124 | 101044 | 506 | 14480 | 13 | 1 |  | 2021-07-24 05:15 | 1579 | 110 |  | 24 | [16 empty] | 94.35 | 100 | 0 | 0 | 0 |  | 410 |  | Y | Y | 0 | 0 | 0 |  | 411 |  | Y | Y | N | [6 empty] | RB160.00 | W
A65938 | 2021-07-23 | 1 | A | TUNDISH교체전 | 8 | A | SCM822HT | 소입성보증강 | C | BM#1 | 1629 | 40 | 1607 | 1561 | 25 | 4900 |  | 3 | 0.2 | 19 |  | -1.4 | 1574 | 1607 | 0 | 221.38 |  | 36 | 26 | 55 | Y |  | 2021-07-24 05:54 | 66 | 1098 | 36 | 32 | 32 | 32 | 32 | 32 | 32 | 31 | 31 | 32 |  |  |  | 32 | 32 | 32 | 31 | 32 | -0.03 | Y | 35 | Y | 0.2 | [7 empty] | N | N | N | N | 140 | 0.55 | 55 | 98955 | 98614 | -1014 | 1800 | 13 | 1 |  | 2021-07-24 06:05 | 1574 | 110 |  | 36 |  |  | B8CA9DDE9BB544148E7ADEBB15608131 | 8D1F8A49169F431DBD85C54CFACC0982 | [12 empty] | 100.62 | 100 | 0 | 2500 | 0 |  | 410 |  | Y | Y | 0 | 2500 | 0 |  | 411 |  | Y | Y | N | [6 empty] | BT180180 | H
B65402 | 2021-07-23 | 2 | A | TUNDISH교체 | 1 | B | AE4330VM2 | 합금강 | SNCM439계 | BM#2 | 1611 | 57 | 1658 | 1546 | 49 | 10600 |  | 1 | 0.25 | 20 |  | -2.24 | 1579 | 1643 | 16.08 | 1.76 | 0 | 20 | 68 | 60 | Y |  | 2021-07-24 06:34 | 86 | 1100 | -368 | -37 | 33 | 26 | 30 | 36 | 39 | 39 | 40 | 40 | 40 | 39 | 39 | 38 | 35 | 40 | 38 | 40 | -0.07 |  | 25 | Y | -0.2 | 0.7 | 2.26 | 2.13 | 1.48 |  |  |  | N | N | N | N | 210 | 0.43 | 67 | 95257 | 98386 | 3814 | 15400 | 05 | 2 |  | 2021-07-24 06:36 | 1579 | 127 |  | 17 |  | * BUTT 타입롱노즐사용(일반타입.) * T/D FLUX 용탕부: 120 KG / 유탕부: 10KG 투입. *유탕구 1046 *수소 10분값 기준치 초과 이상공정등록 및 생관통보 301 302 401 402 | [14 empty] | 93.21 | 100 | 700 | 0 | 0 |  | 650 | 400 | Y | Y | 700 | 0 | 0 |  | 651 | 400 | Y | Y | Y | Y | [5 empty] | RB190.50 | C
A65939 | 2021-07-23 | 1 | A | TUNDISH교체 | 1 | A | 20NICRMOHM5 | 소입성보증강 | C1 | BM#1 | 1650 | 42 | 1655 | 1583 | 33 | 6600 |  | 3 | 0.21 | 22 |  | -1.76 | 1610 | 1655 | 0 | 228.44 |  | 21 | 21 | 38 | Y |  | 2021-07-24 06:54 | 101 | 1099 | -359 | 17 | 31 | 25 | 34 | 38 | 42 | 44 | 45 | 45 | 46 | 45 | 45 | 45 | 39 | 46 | 45 | 45 | 0 |  | 10 | Y | 0 |  | 2 | 2 |  |  |  |  | N | N | N | N | 150 | 0.45 | 59 | 101532 | 92801 | 5799 | 14700 | 18 | 2 |  | 2021-07-24 07:05 | 1610 | 136 |  | 57 |  | *FLUX 120KG/10KG | [14 empty] | 101.94 | 100 | 700 | 0 | 0 |  | 650 |  | Y | Y | 700 | 0 | 0 |  | 651 |  | Y | Y | N |  |  | Y |  |  |  | BT180180 | H
B65403 | 2021-07-23 | 2 | A |  | 2 | B | AE4330VM2 | 합금강 | SNCM439계 | BM#2 | 1620 | 52 | 1599 | 1554 | 40 | 7700 |  | 1 | 0.21 | 18 |  | -2.01 | 1550 | 1599 | 11.18 | 0 | 0 | 6 | 46 | 68 | Y |  | 2021-07-24 07:30 | 57 | 1105 | 37 | 36 | 28 | 25 | 22 | 20 | 19 | 18 | 17 | 16 | 15 | 15 | 14 | 12 | 19 | 28 | 12 | 0 | -0.25 |  | 65 | Y | -0.2 |  |  |  | 1.65 |  |  |  | Y | Y | Y | N | 210 | 0.45 | 71 | 94248 | 101625 | 2775 | 15600 | 05 | 2 |  | 2021-07-24 07:33 | 1550 | 126 |  | 29 | [16 empty] | 90.62 | 100 | 0 | 0 | 0 |  | 651 | 400 | Y | Y | 0 | 0 | 0 |  | 650 | 400 | Y | Y | Y | Y | [5 empty] | RB203.20 | C
A65940 | 2021-07-24 | 1 | A |  | 2 | A | 20NICRMOHM5 | 소입성보증강 | C1 | BM#1 | 1598 | 49 | 1622 | 1565 | 44 | 6700 |  | 3 | 0.18 | 20 |  | -1.8 | 1582 | 1622 | 31.56 | 196.67 |  | 5 | 30 | 44 | Y |  | 2021-07-24 08:09 | 73 | 1101 | 45 | 39 | 34 | 32 | 31 | 31 | 29 | 29 | 29 | 28 | 28 | 27 | 27 | 26 | 31 | 34 | 26 | 29 | -0.15 |  | 55 | Y | -0.2 | [7 empty] | N | N | N | N | 140 | 0.47 | 66 | 84610 | 99266 | 4984 | 15160 | 18 | 2 |  | 2021-07-24 08:23 | 1582 | 131 |  | 42 | [8 empty] | C58AA430F28944D29B24EBAD1D1376D1 | 93E02FF20CDF45F1A3D38599DE754E08 | F27F7D1553AA48049E92F3CC3E7FD10A |  | 2BF31FEE8C9B4B7D8ACCF1AF26563E59 | AF08844322F546438DFC18313E5E444D | 79CD44115AAF4EF4A5B2B660C0DFF553 |  | 79.63 | 100 | 0 | 0 | 0 |  | 650 |  | Y | Y | 0 | 0 | 0 |  | 651 |  | Y | Y | N |  |  | Y |  |  |  | BT180180 | H
B65404 | 2021-07-24 | 2 | A |  | 3 | B | AE4330VM2 | 합금강 | SNCM439계 | BM#2 | 1580 | 44 | 1625 | 1554 | 37 | 7200 |  | 1 | 0.23 | 18 |  | -2.3 | 1549 | 1609 | 18.02 | 0 | 0 | 38 | 65 | 73 | Y |  | 2021-07-24 08:30 | 56 | 1101 | 12 | 11 | 12 | 13 | 14 | 14 | 13 | 13 | 12 | 11 | 10 | 9 | 9 | 9 | 12 | 14 | 9 | 13 | -0.11 | Y | 45 | Y | 0 |  |  |  | 1.31 |  |  |  | Y | Y | Y | N | 200 | 0.46 | 65 | 98926 | 95041 | 3059 | 16700 | 05 | 2 |  | 2021-07-24 08:35 | 1549 | 135 |  | 41 | [16 empty] | 101.25 | 100 | 0 | 0 | 0 |  | 650 | 600 | Y | Y | 0 | 0 | 0 |  | 651 | 600 | Y | Y | Y | Y | [5 empty] | RB254.00 | C
A65941 | 2021-07-24 | 1 | A |  | 3 | A | 20NICRMOHM5 | 소입성보증강 | C1 | BM#1 | 1582 | 47 | 1623 | 1531 | 41 | 7700 |  | 3 | 0.2 | 18 |  | -1.32 | 1595 | 1623 | 30.73 | 135.92 |  | 16 | 58 | 62 | Y |  | 2021-07-24 09:03 | 86 | 1099 | 24 | 24 | 25 | 28 | 31 | 33 | 33 | 33 | 34 | 34 | 33 | 33 | 33 | 31 | 31 | 34 | 31 | 33 | -0.04 | Y | 30 | Y | -0.2 | [7 empty] | N | N | N | N | 130 | 0.47 | 66 | 84610 | 99944 | 7006 | 15320 | 18 | 2 |  | 2021-07-24 09:30 | 1595 | 133 |  | 56 | [16 empty] | 79.22 | 100 | 0 | 0 | 0 |  | 650 |  | Y | Y | 0 | 0 | 0 |  | 651 |  | Y | Y | N |  |  | Y |  |  |  | BT180180 | H
B65405 | 2021-07-24 | 2 | A |  | 4 | B | AE4330VM2 | 합금강 | SNCM439계 | BM#2 | 1628 | 43 | 1631 | 1566 | 39 | 7200 |  | 1 | 0.26 | 18 |  | -2.26 | 1562 | 1619 | 20.82 | 0 | 0 | 33 | 69 | 78 | Y |  | 2021-07-24 09:30 | 69 | 1098 | 7 | 9 | 14 | 19 | 20 | 23 | 23 | 22 | 21 | 22 | 21 | 21 | 20 | 19 | 19 | 23 | 19 | 21 | -0.1 | Y | 40 | Y | -0.2 |  |  |  | 1.21 |  |  |  | Y | Y | Y | N | 190 | 0.45 | 66 | 94303 | 94014 | 3086 | 15700 | 05 | 2 |  | 2021-07-24 09:38 | 1562 | 142 |  | 47 | [16 empty] | 97.62 | 100 | 0 | 0 | 0 |  | 650 | 600 | Y | Y | 0 | 0 | 0 |  | 650 | 600 | Y | Y | Y | Y | [5 empty] | RB254.00 | C
A65942 | 2021-07-24 | 1 | A |  | 4 | A | 20NICRMOHM5 | 소입성보증강 | C1 | BM#1 | 1600 | 53 | 1619 | 1545 | 44 | 7700 |  | 3 | 0.19 | 18 |  | -1.59 | 1586 | 1619 | 30.17 | 117.9 |  | 36 | 27 | 65 | Y |  | 2021-07-24 10:16 | 77 | 1101 | 31 | 29 | 28 | 30 | 30 | 31 | 30 | 30 | 30 | 30 | 29 | 28 | 28 | 28 | 29 | 31 | 28 | 30 | -0.04 | Y | 40 | Y | 0 | [7 empty] | N | N | N | N | 120 | 0.47 | 64 | 101532 | 97611 | 6389 | 15010 | 18 | 2 |  | 2021-07-24 10:32 | 1586 | 133 |  | 50 | [16 empty] | 97.07 | 100 | 0 | 0 | 0 |  | 650 |  | Y | Y | 0 | 0 | 0 |  | 651 |  | Y | Y | N |  |  | Y |  |  |  | BT180180 | H
B65406 | 2021-07-24 | 2 | A |  | 5 | A | AE4330VM2 | 합금강 | SNCM439계 | BM#2 | 1592 | 51 | 1622 | 1546 | 41 | 8200 |  | 1 | 0.22 | 20 |  | -2.04 | 1551 | 1610 | 16.29 | 0 | 0 | 20 | 69 | 44 | Y |  | 2021-07-24 10:57 | 58 | 1102 | 19 | 18 | 22 | 25 | 26 | 26 | 26 | 25 | 24 | 24 | 23 | 22 | 22 | 20 | 23 | 26 | 20 | 26 | -0.11 | Y | 55 | Y | -0.2 |  |  |  | 1.22 |  |  |  | Y | Y | Y | N | 180 | 0.45 | 71 | 92635 | 102022 | 1828 | 15800 | 05 | 2 |  | 2021-07-24 11:01 | 1551 | 127 |  | 28 |  | *전공정 요청 L/D잔강이월 미실시 이상공정등록 및 생관통보 | [6 empty] | D9C583FABA284288BF2151BFECB05778 | 47D52DA42A1A4325B31C8271B3A629FB | 60A88BC02336496E86D2DC81B6692978 |  | E5B183119BE44711A29E37A39F333D96 | DED07D6C87874FF28920054D71154DCA | 02E848E74E6A4BA7AF149DE29EC3C442 |  | 89.33 | 100 | 0 | 0 | 0 |  | 649 | 600 | Y | Y | 0 | 0 | 0 |  | 650 | 600 | Y | Y | Y | N | [5 empty] | RB241.30 | C
A65943 | 2021-07-24 | 1 | A |  | 5 | A | 20NICRMOHM5 | 소입성보증강 | C1 | BM#1 | 1618 | 53 | 1630 | 1553 | 42 | 7200 |  | 3 | 0.19 | 18 |  | -1.79 | 1593 | 1630 | 40.91 | 113.19 |  | 21 | 22 | 51 | Y |  | 2021-07-24 11:14 | 84 | 1099 | 27 | 33 | 35 | 37 | 38 | 38 | 38 | 37 | 37 | 36 | 35 | 34 | 33 | 32 | 35 | 38 | 32 | 38 | -0.13 | Y | 45 | Y | -0.2 | [7 empty] | N | N | N | N | 110 | 0.47 | 67 | 101532 | 101063 | 6987 | 14730 | 18 | 2 |  | 2021-07-24 11:33 | 1593 | 140 |  | 58 | [16 empty] | 94.01 | 100 | 0 | 0 | 0 |  | 650 |  | Y | Y | 0 | 0 | 0 |  | 651 |  | Y | Y | N |  |  | Y |  |  |  | BT180180 | H
B65407 | 2021-07-24 | 2 | A |  | 6 | B | AE4330VM2 | 합금강 | SNCM439계 | BM#2 | 1650 | 47 | 1621 | 1581 | 35 | 6600 |  | 1 | 0.25 | 20 |  | 0 | 1557 | 1610 | 21.3 | 0 | 0 | 6 | 47 | 53 | Y |  | 2021-07-24 11:58 | 64 | 1101 | 19 | 21 | 22 | 23 | 23 | 24 | 24 | 23 | 22 | 22 | 21 | 21 | 20 | 20 | 22 | 24 | 20 | 23 | -0.1 | Y | 40 | Y | 0 |  |  |  | 1.46 |  |  |  | Y | Y | Y | N | 170 | 0.45 | 69 | 102646 | 99151 | 1549 | 15700 | 05 | 2 |  | 2021-07-24 12:01 | 1557 | 136 |  | 39 |  | *전공정 요청 L/D잔강이월 미실시 이상공정등록 및 생관통보 | [14 empty] | 101.83 | 100 | 0 | 0 | 0 |  | 650 | 600 | Y | Y | 0 | 0 | 0 |  | 650 | 600 | Y | Y | Y | [6 empty] | RB215.90 | C
A65944 | 2021-07-24 | 1 | B |  | 6 | A | 20NICRMOHM5 | 소입성보증강 | C1 | BM#1 | 1632 | 54 | 1626 | 1549 | 42 | 7900 |  | 3 | 0.2 | 18 |  | -1.71 | 1590 | 1626 | 41.26 | 110.98 |  | 5 | 31 | 45 | Y |  | 2021-07-24 12:33 | 81 | 1099 | 31 | 30 | 31 | 33 | 34 | 34 | 34 | 34 | 34 | 34 | 32 | 31 | 31 | 31 | 33 | 34 | 31 | 34 | -0.07 | Y | 45 | Y | 0 | [7 empty] | N | N | N | N | 100 | 0.47 | 64 | 101532 | 98212 | 5538 | 15300 | 18 | 2 |  | 2021-07-24 12:47 | 1590 | 133 |  | 49 | 21 | [15 empty] | 96.56 | 100 | 0 | 0 | 0 |  | 650 |  | Y | Y | 0 | 0 | 0 |  | 651 |  | Y | Y | N |  |  | Y |  |  |  | BT180180 | H
B65408 | 2021-07-24 | 2 | B |  | 7 | B | AE4330VM2 | 합금강 | SNCM439계 | BM#2 | 1619 | 50 | 1617 | 1554 | 43 | 7700 |  | 1 | 0.25 | 18 |  | -1.78 | 1558 | 1612 | 17.13 | 0 | 0 | 38 | 66 | 47 | Y |  | 2021-07-24 13:04 | 65 | 1100 | 17 | 17 | 20 | 23 | 25 | 25 | 25 | 25 | 25 | 24 | 23 | 22 | 22 | 20 | 23 | 25 | 20 | 25 | -0.1 | Y | 50 | Y | -0.2 |  |  |  | 1.22 |  |  |  | Y | Y | Y | N | 170 | 0.45 | 70 | 101024 | 100198 | 102 | 15700 | 05 | 2 |  | 2021-07-24 13:07 | 1558 | 142 |  | 44 |  | * 전공정 요청으로 L/D 잔강 미실시 이상공정 등록 및 생관통보 | [14 empty] | 101.07 | 100 | 0 | 0 | 0 |  | 650 | 400 | Y | Y | 0 | 0 | 0 |  | 650 | 400 | Y | Y | Y | [6 empty] | RB215.90 | C
A65945 | 2021-07-24 | 1 | B |  | 7 | B | 20NICRMOHM5 | 소입성보증강 | C1 | BM#1 | 1600 | 55 | 1618 | 1569 | 41 | 7100 |  | 3 | 0.21 | 18 |  | -1.38 | 1587 | 1618 | 43.83 | 132.21 |  | 16 | 59 | 57 | Y |  | 2021-07-24 13:38 | 78 | 1098 | 29 | 29 | 31 | 33 | 35 | 36 | 36 | 35 | 35 | 34 | 34 | 33 | 32 | 31 | 33 | 36 | 31 | 35 | -0.11 | Y | 45 | Y | 0 | [7 empty] | N | N | N | N | 150 | 0.47 | 68 | 101532 | 102231 | 7069 | 15100 | 18 | 2 |  | 2021-07-24 14:02 | 1587 | 137 |  | 50 |  | *STR#2 Edge Heater FAULT 발생 ID:205.206 | [6 empty] | B059356DE9FA4137819859DE087479EC | 331A73E735484D3187F45353D39207A7 | 94E7EE04295D4D05B9257324CFE63293 |  | 5AA0B1B79BC647BDAF7D95BFB7BF9422 | EF9E0235441745749567BB0BAA19AE08 | 41A9183E8DF74FF9A8ED71C57CF5A64A |  | 92.98 | 100 | 0 | 0 | 0 |  | 650 |  | Y | Y | 0 | 0 | 0 |  | 651 |  | N | Y | N |  |  | Y |  |  |  | BT180180 | H
B65409 | 2021-07-24 | 2 | B | TUNDISH교체전 | 8 | B | AE4330VM2 | 합금강 | SNCM439계 | BM#2 | 1613 | 47 | 1626 | 1540 | 41 | 8300 |  | 1 | 0.24 | 19 |  | -2.17 | 1571 | 1629 | 16.28 | 0 | 0 | 33 | 70 | 49 | Y |  | 2021-07-24 14:06 | 78 | 1100 | 18 | 18 | 23 | 27 | 30 | 32 | 32 | 32 | 31 | 31 | 30 | 30 | 29 | 27 | 28 | 32 | 27 | 32 | -0.11 | Y | 45 | Y | -0.2 |  |  |  | 1.2 |  |  |  | N | N | N | N | 210 | 0.45 | 71 | 104871 | 99585 | 65 | 2000 | 05 | 2 |  | 2021-07-24 14:07 | 1571 | 150 |  | 53 |  |  | D6041AD0440848048654994F413A83B6 | CA661BD8A335459FB229CB2B6120E890 | 4E038228183044B483F16AC7C785989E | [11 empty] | 105.88 | 100 | 0 | 2660 | 0 |  | 650 | 400 | Y | Y | 0 | 2520 | 0 |  | 650 | 400 | Y | Y | Y | [6 empty] | BT180180 | C
B65410 | 2021-07-24 | 2 | B |  | 8 | B | 20NICRMOHM5 | 소입성보증강 | C1 | BM#1 | 1587 | 45 | 1649 | 1538 | 41 | 7600 |  | 1 | 0.26 | 19 |  | -2.38 | 1571 | 1642 | 4.29 | 23.13 | 0 | 20 | 70 | 38 | Y |  | 2021-07-24 15:19 | 62 | 1101 | 29 | 29 | 30 | 30 | 29 | 29 | 28 | 27 | 26 | 25 | 23 |  |  | 23 | 28 | 30 | 23 | 29 | -0.16 |  | 45 | Y | -0.2 | [7 empty] | N | N | N | N | 140 | 0.47 | 57 | 101532 | 86407 | 4593 | 15600 | 18 | 2 |  | 2021-07-24 15:27 | 1571 | 119 |  | 17 |  | *STR#2 Edge Heater FAULT 발생 ID 201.202 | [14 empty] | 111.09 | 100 | 0 | 0 | 0 |  | 650 |  | Y | Y | 0 | 0 | 0 |  | 651 |  | N | Y | N |  | Y |  |  |  |  | BT180180 | H
A65946 | 2021-07-24 | 1 | B | TUNDISH교체 | 1 | B | P-SCM420HT | 베어링강 | C | BM#2 | 1632 | 71 | 1650 | 1590 | 51 | 9200 |  | 3 | 0.22 | 20 |  | -2.31 | 1601 | 1658 | 0 | 388.32 |  | 36 | 28 | 53 | Y |  | 2021-07-24 15:41 | 91 | 1098 | -325 | -39 | 23 | 19 | 25 | 30 | 35 | 37 | 38 | 38 | 38 | 38 |  | 38 | 30 | 38 | 38 | 38 | 0 |  | 15 | Y | 0 |  | 2.33 | 2.33 |  |  |  |  | N | N | N | N | 150 | 0.5 | 56 | 94160 | 91399 | 10451 | 14500 | 17 | 1 |  | 2021-07-24 15:47 | 1601 | 185 |  | 51 | 19 | * BUTT 타입롱노즐사용(일반타입.) * T/D FLUX 용탕부: 120 KG / 유탕부: 10KG 투입. | [14 empty] | 92.04 | 100 | 1000 | 0 | 0 |  | 650 | 300 | Y | Y | 1300 | 0 | 0 |  | 651 | 300 | Y | Y | N |  |  | Y |  |  |  | LT180180 | C
B65411 | 2021-07-24 | 2 | B | TUNDISH교체전 | 9 | A | 20NICRMOHM5 | 소입성보증강 | C1 | BM#1 | 1622 | 49 | 1655 | 1577 | 43 | 8200 |  | 1 | 0.23 | 19 |  | -2.5 | 1584 | 1652 | 2.37 | 18.22 | 0 | 6 | 48 | 33 | Y |  | 2021-07-24 16:18 | 75 | 1076 | 21 | 29 | 36 | 40 | 40 | 40 | 39 | 39 | 38 | 37 | 35 | 34 |  | 34 | 36 | 40 | 34 | 40 | -0.15 | Y | 40 | Y | -0.2 | [7 empty] | N | N | N | N | 130 | 0.47 | 71 | 96967 | 105237 | 213 | 2000 | 18 | 2 |  | 2021-07-24 16:23 | 1584 | 116 |  | 17 |  | *전공정요청 L/D잔강 이월 안함-이상재등록 |  | DC6BB168233647658DA3961B07047F93 | 790814167DA945DEA5C9882B80A6461C | A3607363EF0541FFA0D7ADE5B4F3957F | [10 empty] | 92.57 | 100 | 0 | 2500 | 0 |  | 650 |  | Y | Y | 0 | 2500 | 0 |  | 651 |  | Y | Y | N |  | N | N |  |  |  | BT180180 | H
A65947 | 2021-07-24 | 1 | B |  | 2 | A | P-SCM420HT | 베어링강 | C | BM#2 | 1607 | 52 | 1614 | 1518 | 46 | 7800 |  | 3 | 0.22 | 20 |  | -1.38 | 1580 | 1615 | 0 | 233.81 |  | 21 | 23 | 73 | Y |  | 2021-07-24 16:48 | 70 | 1103 | 37 | 34 | 30 | 29 | 29 | 29 | 28 | 28 | 28 | 27 | 27 | 26 |  | 26 | 29 | 30 | 26 | 29 | -0.09 |  | 45 | Y | -0.2 | [7 empty] | N | N | N | N | 140 | 0.52 | 56 | 94160 | 92142 | 6708 | 15900 | 17 | 1 |  | 2021-07-24 16:59 | 1580 | 127 |  | 40 | 58 | [15 empty] | 94.68 | 100 | 0 | 0 | 0 |  | 650 | 300 | Y | Y | 0 | 0 | 0 |  | 651 | 300 | Y | Y | N |  |  | Y |  |  |  | LT180180 | H
B65412 | 2021-07-24 | 2 | B | TUNDISH교체 | 1 | B | SFMN438VS2 | 합금강 | KFMN438V | BM#1 | 1622 | 51 | 1675 | 1588 | 40 | 7600 |  | 1 | 0.31 | 21 |  | -2.36 | 1581 | 1662 | 0 | 30.41 | 0 | 38 | 67 | 19 | Y |  | 2021-07-24 17:34 | 87 | 1091 | -273 | 25 | 22 | 23 | 30 | 34 | 36 | 38 | 39 | 39 | 39 | 38 |  | 38 | 34 | 39 | 38 | 39 | -0.07 |  | 15 | Y | -0.2 |  | 2.02 | 1.81 | [5 empty] | N | N | M | 210 | 0.51 | 62 | 101532 | 101162 | -2012 | 13600 | 16 | 1 |  | 2021-07-24 17:42 | 1581 | 151 |  | 34 |  | *T/D FLUX 유:10KG,용220KG *STR#2 Edge Heater FAULT 발생 ID205 | [14 empty] | 101.79 | 100 | 1000 | 0 | 0 |  | 650 |  | Y | Y | 1000 | 0 | 0 |  | 651 |  | N | Y | [7 empty] | BT180180 | H
A65948 | 2021-07-24 | 1 | B |  | 3 | A | P-SCM420HT | 베어링강 | C | BM#2 | 1636 | 46 | 1615 | 1559 | 38 | 6600 |  | 3 | 0.22 | 20 |  | -1.49 | 1575 | 1613 | 0 | 280.47 |  | 5 | 32 | 99 | Y |  | 2021-07-24 17:55 | 65 | 1072 | 25 | 25 | 24 | 25 | 25 | 26 | 25 | 25 | 24 | 24 | 23 | 22 | 22 | 22 | 24 | 26 | 22 | 25 | -0.11 | Y | 35 | Y | 0 | [7 empty] | N | N | N | N | 130 | 0.52 | 60 | 94160 | 99368 | 6882 | 14700 | 17 | 1 |  | 2021-07-24 18:04 | 1575 | 117 |  | 30 | [16 empty] | 88.08 | 100 | 0 | 0 | 0 |  | 650 | 300 | Y | Y | 0 | 0 | 0 |  | 650 | 300 | Y | Y | N |  |  | Y |  |  |  | LT180180 | C
B65413 | 2021-07-24 | 2 | B |  | 2 | B | SFMN438VS2 | 합금강 | KFMN438V | BM#1 | 1636 | 41 | 1657 | 1588 | 32 | 5700 |  | 1 | 0.27 | 19 |  | -2.45 | 1561 | 1645 | 0 | 28.02 | 0 | 33 | 71 | 19 | Y |  | 2021-07-24 18:32 | 67 | 1094 | 35 | 33 | 30 | 29 | 29 | 28 | 27 | 27 | 26 | 26 | 25 | 24 | 22 | 22 | 28 | 30 | 22 | 0 | -0.16 |  | 50 | Y | -0.4 | [8 empty] | N | N | Y | 200 | 0.53 | 60 | 101532 | 100623 | -323 | 12600 | 16 | 1 |  | 2021-07-24 18:39 | 1561 | 152 |  | 40 |  | *L/D강제개공으로 나탕주입ID:106.206 | [14 empty] | 101.68 | 100 | 0 | 0 | 0 |  | 650 |  | Y | Y | 0 | 0 | 0 |  | 651 |  | Y | Y | [7 empty] | BT180180 | H
A65949 | 2021-07-24 | 1 | B |  | 4 | A | P-SCM420HT | 베어링강 | C | BM#2 | 1633 | 43 | 1620 | 1582 | 33 | 5800 |  | 3 | 0.22 | 20 |  | -1.61 | 1577 | 1618 | 0 | 335.95 |  | 16 | 60 | 99 | Y |  | 2021-07-24 18:52 | 67 | 1072 | 22 | 23 | 24 | 25 | 25 | 25 | 24 | 23 | 22 | 22 | 21 | 20 |  | 20 | 23 | 25 | 20 | 25 | -0.12 | Y | 40 | Y | -0.2 | [7 empty] | N | N | N | N | 120 | 0.52 | 58 | 94160 | 95360 | 7240 | 15500 | 17 | 1 |  | 2021-07-24 18:59 | 1577 | 119 |  | 34 | [16 empty] | 91.28 | 100 | 0 | 0 | 0 |  | 650 | 300 | Y | Y | 0 | 0 | 0 |  | 651 | 300 | Y | Y | N |  |  | Y |  |  |  | LT180180 | C
B65414 | 2021-07-24 | 2 | B |  | 3 | B | SFMN438VS2 | 합금강 | KFMN438V | BM#1 | 1572 | 43 | 1654 | 1541 | 38 | 7600 |  | 1 | 0.27 | 19 |  | -2.76 | 1566 | 1641 | 0 | 23.74 | 0 | 20 | 71 | 53 | N | 1 | 2021-07-24 19:21 | 72 | 1073 | 19 | 18 | 21 | 22 | 23 | 23 | 23 | 22 | 21 | 19 |  |  |  | 19 | 21 | 23 | 19 | 23 | -0.14 | Y | 25 | Y | -0.4 | [8 empty] | N | N | Y | 190 | 0.52 | 46 | 84610 | 80731 | 15019 | 15300 | 16 | 1 |  | 2021-07-24 19:38 | 1566 | 156 |  | 53 |  | *L/D강제개공으로 나탕주입ID:101.201 *STR#1,2 클로깅 발생 감속주입 *STR#1,2 클로깅 발생 L/D잔강 15TON 이월 | [14 empty] | 88.41 | 100 | 0 | 0 | 0 |  | 650 |  | Y | Y | 0 | 0 | 0 |  | 651 |  | Y | Y | [7 empty] | BT180180 | H
A65950 | 2021-07-24 | 1 | B |  | 5 | A | P-SCM420HT | 베어링강 | C | BM#2 | 1626 | 44 | 1626 | 1560 | 33 | 5700 |  | 3 | 0.22 | 20 |  | -1.73 | 1581 | 1624 | 0 | 279.5 |  | 36 | 29 | 40 | Y |  | 2021-07-24 19:53 | 71 | 1092 | 19 | 18 | 29 | 33 | 36 | 37 | 36 | 37 | 36 | 36 | 36 | 35 | 34 | 34 | 33 | 37 | 34 | 36 | -0.09 | Y | 35 | Y | -0.2 | [7 empty] | N | N | N | N | 110 | 0.52 | 60 | 94160 | 98402 | 6848 | 15000 | 17 | 1 |  | 2021-07-24 20:01 | 1581 | 108 |  | 31 | 8 | [15 empty] | 88.66 | 54.55 | 0 | 0 | 0 |  | 650 | 300 | Y | Y | 0 | 0 | 0 |  | 651 | 300 | Y | Y | N |  |  | Y |  |  |  | LT180180 | C
B65415 | 2021-07-24 | 2 | C | 유사강종연연주 | 4 | A | KFMN438V | 합금강 | KFMN438V | BM#1 | 1580 | 42 | 1644 | 1535 | 37 | 7500 |  | 1 | 0.26 | 18 |  | -2.29 | 1571 | 1637 | 0 | 27.38 | 0 | 6 | 49 | 39 | Y |  | 2021-07-24 20:33 | 77 | 1096 | 17 | 30 | 33 | 35 | 37 | 37 | 37 | 36 | 36 | 35 | 34 | 33 |  | 33 | 33 | 37 | 33 | 37 | -0.11 | Y | 35 | Y | -0.2 | [8 empty] | N | N | Y | 180 | 0.48 | 68 | 84600 | 103389 | -1389 | 14500 | 16 | 1 |  | 2021-07-24 20:40 | 1571 | 130 |  | 28 |  | *STR#1,2 클로깅 발생 감속주입 | [14 empty] | 83.51 | 100 | 0 | 0 | 0 |  | 650 |  | Y | Y | 0 | 0 | 0 |  | 651 |  | Y | Y | [7 empty] | BT180180 | H
A65951 | 2021-07-24 | 1 | C | 잔강최소화전 | 6 | A | P-SCM420HT | 베어링강 | C | BM#2 | 1633 | 42 | 1621 | 1582 | 34 | 5700 |  | 3 | 0.22 | 20 |  | -1.94 | 1573 | 1621 | 0 | 345.12 |  | 21 | 24 | 51 | Y |  | 2021-07-24 20:57 | 63 | 1072 | 33 | 30 | 29 | 28 | 27 | 26 | 25 | 24 | 23 | 23 | 22 |  |  | 22 | 26 | 29 | 22 | 0 | -0.16 |  | 45 | N | -0.2 | [7 empty] | N | N | N | N | 100 | 0.52 | 58 | 93019 | 96179 | 6821 | 3000 | 17 | 1 |  | 2021-07-24 21:03 | 1573 | 113 |  | 29 |  | *테일 추가절단 500mm 실시 | [14 empty] | 89.83 | 46.15 | 0 | 3770 | 0 |  | 651 | 300 | Y | Y | 0 | 3670 | 0 |  | 650 | 300 | Y | Y | N |  |  | Y |  |  |  | RB160.00 | C
B65416 | 2021-07-24 | 2 | C |  | 5 | A | KFMN438V | 합금강 | KFMN438V | BM#1 | 1615 | 46 | 1666 | 1561 | 37 | 7200 |  | 1 | 0.3 | 19 |  | -2.37 | 1573 | 1651 | 0 | 30.41 | 0 | 38 | 68 | 28 | Y |  | 2021-07-24 21:51 | 79 | 1090 | 29 | 37 | 43 | 46 | 46 | 46 | 46 | 46 | 45 | 43 | 42 | 42 |  | 42 | 43 | 46 | 42 | 46 | -0.09 | Y | 40 | Y | 0 | [8 empty] | N | N | Y | 170 | 0.51 | 59 | 101520 | 99016 | -2370 | 15000 | 16 | 1 |  | 2021-07-24 21:58 | 1573 | 134 |  | 19 | [16 empty] | 68.55 | 100 | 0 | 0 | 0 |  | 650 |  | Y | Y | 0 | 0 | 0 |  | 651 |  | Y | Y | [7 empty] | BT180180 | H
A65952 | 2021-07-24 | 1 | C | 잔강최소화 | 7 | A | SCM420HM2 | 소입성보증강 | C | BM#2 | 1626 | 42 | 1635 | 1570 | 30 | 5800 |  | 3 | 0.23 | 18 |  | -1.95 | 1594 | 1638 | 0 | 305.34 |  | 5 | 33 | 52 | Y |  | 2021-07-24 22:00 | 84 | 1103 | -179 | -32 | 35 | 38 | 42 | 44 | 45 | 46 | 46 | 46 | 46 | 46 |  | 46 | 38 | 46 | 46 | 46 | 0 |  | 20 | Y | 0 | [7 empty] | N | N | N | N | 150 | 0.52 | 57 | 94160 | 100028 | 3022 | 14900 | 17 | 1 |  | 2021-07-24 22:11 | 1594 | 120 |  | 37 |  | *잔강 최소화(롱노즐 재사용) | 1B2ADCA1AAFA45DD8C687334F81D62ED | [13 empty] | 91.28 | 45.45 | 2500 | 0 | 0 |  | 411 | 300 | Y | Y | 2500 | 0 | 0 |  | 410 | 300 | Y | Y | N | [5 empty] | Y | LT180180 | H
B65417 | 2021-07-24 | 2 | C |  | 6 | A | KFMN438V | 합금강 | KFMN438V | BM#1 | 1599 | 49 | 1663 | 1561 | 39 | 8400 |  | 1 | 0.28 | 19 |  | -2.5 | 1567 | 1653 | 0 | 23.07 | 0 | 33 | 72 | 39 | Y |  | 2021-07-24 22:51 | 73 | 1095 | 40 | 43 | 46 | 49 | 49 | 49 | 49 | 48 | 47 | 47 | 46 | 45 | 44 | 43 | 46 | 49 | 43 | 49 | -0.12 | Y | 50 | Y | -0.2 | [8 empty] | N | N | Y | 210 | 0.51 | 68 | 101520 | 107984 | -2634 | 14500 | 16 | 1 |  | 2021-07-24 22:57 | 1567 | 130 |  | 19 |  | *STR#1 LOOP#6 원형 과냉으로 비수량 40% 줄임 | [14 empty] | 94.88 | 100 | 0 | 0 | 0 |  | 650 |  | Y | Y | 0 | 0 | 0 |  | 651 |  | Y | Y | [7 empty] | BT180180 | H
A65953 | 2021-07-24 | 1 | C |  | 8 | A | SCM420HM2 | 소입성보증강 | C | BM#2 | 1635 | 41 | 1621 | 1575 | 27 | 5200 |  | 3 | 0.22 | 18 |  | -1.45 | 1587 | 1621 | 0 | 231.8 |  | 16 | 61 | 56 | Y |  | 2021-07-24 22:57 | 77 | 1098 | 46 | 45 | 42 | 40 | 40 | 41 | 41 | 40 | 40 | 40 | 40 | 41 |  | 41 | 41 | 42 | 40 | 41 | -0.04 | Y | 45 | Y | 0.2 | [7 empty] | N | N | N | N | 140 | 0.55 | 57 | 94160 | 100272 | 4778 | 15600 | 17 | 1 |  | 2021-07-24 23:08 | 1587 | 114 |  | 37 | [8 empty] | 3DE9B02111ED45008CCB1FEA6FF718B7 | 73CF7CEBA6E1481087C5883D6716D735 | C4D84B704F8F4825952322D52A7FD8CB |  | 85BBEAE53AF14745B7164762C518342E | AD5B20D5C6BF47AFBEDA37FA83709C98 | 3FB6349E156541E681FD6DB5C02965EC |  | 89.63 | 54.55 | 0 | 0 | 0 |  | 412 | 300 | Y | Y | 0 | 0 | 0 |  | 410 | 300 | Y | Y | N | [6 empty] | LT180180 | C
B65418 | 2021-07-24 | 2 | C |  | 7 | A | KFMN438V | 합금강 | KFMN438V | BM#1 | 1590 | 43 | 1650 | 1554 | 34 | 6900 |  | 1 | 0.37 | 18 |  | -2.52 | 1552 | 1641 | 0 | 20.71 | 0 | 20 | 72 | 49 | Y |  | 2021-07-24 23:56 | 58 | 1091 | 41 | 40 | 37 | 35 | 34 | 33 | 32 | 31 | 30 | 29 | 27 | 26 | 25 | 23 | 31 | 37 | 23 | 0 | -0.25 |  | 55 | Y | -0.4 | [8 empty] | N | N | Y | 200 | 0.49 | 65 | 101520 | 101744 | -2344 | 14900 | 16 | 1 |  | 2021-07-25 00:01 | 1552 | 130 |  | 23 |  | *STR#1 LOOP#6 원형 과냉으로 비수량 40% 줄임 *전공정요청 감속주입:102~106,202~206 | [14 empty] | 101.17 | 100 | 0 | 0 | 0 |  | 650 |  | Y | Y | 0 | 0 | 0 |  | 651 |  | Y | Y | [7 empty] | BT180180 | H
A65954 | 2021-07-24 | 1 | C |  | 9 | A | SCM420HM2 | 소입성보증강 | C | BM#2 | 9999 | 44 | 1627 | 1564 | 31 | 5700 |  | 3 | 0.22 | 18 |  | -1.78 | 1579 | 1620 | 0 | 220.54 |  | 36 | 30 | 51 | Y |  | 2021-07-24 23:56 | 69 | 1105 | 40 | 37 | 36 | 36 | 35 | 35 | 34 | 34 | 34 | 33 | 32 | 32 |  | 32 | 35 | 36 | 32 | 34 | -0.09 |  | 45 | Y | 0 | [7 empty] | N | N | N | N | 130 | 0.55 | 58 | 102720 | 101695 | 2155 | 15600 | 17 | 1 |  | 2021-07-25 00:09 | 1579 | 115 |  | 37 | [16 empty] | 100.66 | 50 | 0 | 0 | 0 |  | 413 | 300 | Y | Y | 0 | 0 | 0 |  | 411 | 300 | Y | Y | N | [6 empty] | LT180180 | C
B65419 | 2021-07-24 | 2 | C | TUNDISH교체전 | 8 | A | KFMN438V | 합금강 | KFMN438V | BM#1 | 1619 | 45 | 1651 | 1559 | 37 | 7200 |  | 1 | 0.33 | 18 |  | -2.48 | 1560 | 1646 | 0 | 22.1 | 0 | 6 | 50 | 41 | Y |  | 2021-07-25 00:57 | 66 | 1090 | 20 | 26 | 30 | 32 | 33 | 33 | 33 | 34 | 33 | 32 | 31 |  |  | 31 | 31 | 34 | 31 | 33 | -0.05 | Y | 15 | Y | -0.2 | [8 empty] | N | N | M | 190 | 0.51 | 62 | 104831 | 99387 | -537 | 2000 | 16 | 1 |  | 2021-07-25 01:03 | 1560 | 139 |  | 29 |  | *STR#1 LOOP#6 원형 과냉으로 비수량 40% 줄임 *전공정요청 감속주입:101.201 |  | E0CE2B12275549468FDB108D2A2C5C8C | 7D53E49008DF4164B96D1117B3B75388 | [11 empty] | 106.05 | 100 | 0 | 3000 | 0 |  | 650 |  | Y | Y | 0 | 3000 | 0 |  | 651 |  | Y | Y | [7 empty] | BT180180 | C
A65955 | 2021-07-24 | 1 | C | TUNDISH교체전 | 10 | A | SCM420HM2 | 소입성보증강 | C | BM#2 | 1636 | 41 | 1616 | 1598 | 28 | 4600 |  | 3 | 0.23 | 18 |  | -1.38 | 1580 | 1611 | 0 | 198.78 |  | 21 | 25 | 51 | Y |  | 2021-07-25 01:01 | 70 | 1097 | 30 | 31 | 31 | 33 | 33 | 33 | 32 | 31 | 30 | 29 | 28 | 27 |  | 27 | 31 | 33 | 27 | 33 | -0.15 | Y | 40 | Y | -0.2 | [7 empty] | N | N | N | N | 120 | 0.55 | 57 | 97016 | 99621 | 2379 | 2000 | 17 | 1 |  | 2021-07-25 01:10 | 1580 | 102 |  | 31 |  |  | E9C3D9B6FA8745569A4D072423A5D68B | BA423ABE69F644E5988570AAF2B69112 | A8C57F6F224547E986EF2FF83C59FF5E | [11 empty] | 95.07 | 50 | 0 | 4200 | 0 |  | 412 | 300 | Y | Y | 0 | 4150 | 0 |  | 410 | 300 | Y | Y | N | [6 empty] | LT180180 | C
B65420 | 2021-07-24 | 2 | C | TUNDISH교체 | 1 | B | AE1548 | 합금강 | AE4130M6 | BM#2 | 1639 | 37 | 1661 | 1590 | 31 | 6100 |  | 1 | 0.31 | 20 |  | -2.52 | 1569 | 1651 | 0 | 28.21 | 0 | 38 | 69 | 35 | Y |  | 2021-07-25 02:05 | 81 | 1108 | -580 | -36 | 21 | 20 | 24 | 29 | 30 | 32 | 33 | 33 | 33 | 32 |  | 32 | 27 | 33 | 32 | 33 | -0.05 |  | 15 | Y | -0.2 |  | 1.95 | 1.95 |  |  |  |  | N | N | N | M | 220 | 0.46 | 59 | 95196 | 92347 | 3603 | 16300 | 09 | 2 |  | 2021-07-25 02:11 | 1569 | 138 |  | 47 | 26 | * T/D FLUX 용탕부: 120 KG / 유탕부: 10KG 투입. * BUTT 타입롱노즐사용(일반타입.) | [14 empty] | 99.53 | 50 | 720 | 0 | 0 |  | 651 | 700 | Y | N | 720 | 0 | 0 |  | 652 | 700 | Y | N | N | Y | [5 empty] | RB152.00 | C
A65956 | 2021-07-24 | 1 | C | TUNDISH교체 | 1 | A | P-AE1055LSM | 탄소강 | G-AE1055LS | BM#1 | 1619 | 44 | 1616 | 1564 | 35 | 5500 |  | 3 | 0.23 | 25 |  | -1.22 | 1573 | 1610 | 0 | 258.37 |  | 5 | 34 | 46 | Y |  | 2021-07-25 02:17 | 89 | 1100 | -239 | 30 | 23 | 27 | 32 | 36 | 39 | 58 | 39 | 41 | 42 | 43 |  | 43 | 38 | 58 | 39 | 0 | -3.8 |  | 5 | Y | 0.2 |  | 2.65 | 2.65 | 1.33 |  |  |  |  | Y | Y | M | 210 | 0.47 | 63 | 84610 | 92651 | 6199 | 15000 | 06 | 2 |  | 2021-07-25 02:25 | 1573 | 120 |  | 33 |  | *T/D FLUX 유:10,용:220kg *첫Heat 수소측정치 OVER되어 이상재 등록및 생관통보-ID:101.102.201.202 | [14 empty] | 84.06 | 100 | 1500 | 0 | 0 |  | 400 |  | Y | N | 1500 | 0 | 0 |  | 401 |  | Y | N | N |  |  | Y |  |  |  | BT180180 | H
B65421 | 2021-07-24 | 2 | C |  | 2 | A | AE1548 | 합금강 | AE4130M6 | BM#2 | 1660 | 36 | 1607 | 1590 | 27 | 4900 |  | 1 | 0.28 | 16 |  | -2.52 | 1557 | 1625 | 0 | 20.38 | 0 | 33 | 73 | 47 | Y |  | 2021-07-25 03:09 | 69 | 1095 | 30 | 29 | 29 | 30 | 30 | 30 | 29 | 29 | 27 | 27 | 26 | 25 | 23 | 23 | 28 | 30 | 23 | 30 | -0.16 | Y | 45 | Y | -0.4 |  |  |  | 1.17 |  |  |  | N | N | N | Y | 220 | 0.48 | 62 | 95196 | 93903 | 2997 | 16100 | 09 | 2 |  | 2021-07-25 03:14 | 1557 | 131 |  | 43 | 11 | [15 empty] | 98.5 | 100 | 0 | 0 | 0 |  | 650 | 700 | Y | N | 0 | 0 | 0 |  | 651 | 700 | Y | N | N | Y | [5 empty] | RB152.00 | C
A65957 | 2021-07-24 | 1 | C |  | 2 | A | P-AE1055LSM | 탄소강 | G-AE1055LS | BM#1 | 9999 | 45 | 1594 | 1535 | 31 | 5300 |  | 3 | 0.23 | 25 |  | -1.18 | 1551 | 1587 | 0 | 281.19 |  | 16 | 62 | 53 | Y |  | 2021-07-25 03:28 | 67 | 1096 | 43 | 43 | 36 | 34 | 33 | 31 | 30 | 29 | 29 | 29 | 28 | 28 | 28 | 28 | 31 | 36 | 28 | 29 | -0.15 |  | 55 | Y | 0 | [7 empty] | Y | Y | Y | Y | 200 | 0.48 | 64 | 101532 | 95955 | 5245 | 14600 | 06 | 2 |  | 2021-07-25 03:34 | 1551 | 114 |  | 26 | [8 empty] | FA38CEF9D6E04E64B39F564302D8834E | 8F228245F486402994DAD44CBC9987CB | 43C65907193A49E8BB98A2FAAB942C32 |  | D7FE854C025A416D81AE27D414F06C33 | 61B45AC974F7483CB8D410A32E5E7B41 | 68B939B261A94FECAC947191AC147D51 |  | 98.62 | 100 | 0 | 0 | 0 |  | 400 |  | Y | N | 0 | 0 | 0 |  | 401 |  | Y | N | N |  |  | Y |  |  |  | BT180180 | C
B65422 | 2021-07-24 | 2 | C | 잔강최소화전 | 3 | A | AE1548 | 합금강 | AE4130M6 | BM#2 | 1630 | 35 | 1628 | 1587 | 29 | 5300 |  | 1 | 0.28 | 16 |  | -2.74 | 1556 | 1626 | 0 | 19.26 | 0 | 20 | 73 | 48 | Y |  | 2021-07-25 04:09 | 68 | 1092 | 21 | 20 | 24 | 27 | 28 | 29 | 28 | 27 | 27 | 26 | 25 | 24 | 22 | 20 | 25 | 29 | 20 | 27 | -0.22 | Y | 40 | Y | -0.4 |  |  |  | 1.14 |  |  |  | N | N | N | Y | 210 | 0.48 | 62 | 76252 | 94374 | 3026 | 3000 | 09 | 2 |  | 2021-07-25 04:36 | 1556 | 127 |  | 45 | 9 | *T/D 2.3T |  | 53F9F496F56E492DBDE5781AE21004F0 | [12 empty] | 78.33 | 100 | 0 | 3220 | 0 |  | 650 | 700 | Y | N | 0 | 3544 | 0 |  | 651 | 700 | Y | N | N | Y | [5 empty] | RB152.00 | C
A65958 | 2021-07-24 | 1 | A |  | 3 | B | P-AE1055LSM | 탄소강 | G-AE1055LS | BM#1 | 1641 | 52 | 1593 | 1545 | 35 | 4500 |  | 3 | 0.23 | 25 |  | -1.2 | 1550 | 1587 | 0 | 253.43 |  | 36 | 31 | 64 | Y |  | 2021-07-25 04:24 | 66 | 1095 | 28 | 27 | 28 | 29 | 30 | 31 | 30 | 30 | 30 | 30 | 29 | 29 | 29 | 29 | 29 | 31 | 29 | 30 | -0.02 | Y | 40 | Y | 0 | [7 empty] | Y | Y | Y | Y | 190 | 0.48 | 60 | 84610 | 93108 | 4892 | 14800 | 06 | 2 |  | 2021-07-25 04:40 | 1550 | 125 |  | 36 | [16 empty] | 84.53 | 100 | 0 | 0 | 0 |  | 400 |  | Y | N | 0 | 0 | 0 |  | 401 |  | Y | N | N |  |  | Y |  |  |  | BT180180 | C
A65959 | 2021-07-24 | 1 | A |  | 4 | A | P-AE1055LSM | 탄소강 | G-AE1055LS | BM#1 | 1607 | 53 | 1603 | 1553 | 28 | 4900 |  | 3 | 0.23 | 25 |  | -1.17 | 1551 | 1587 | 0 | 251.51 |  | 21 | 26 | 77 | Y |  | 2021-07-25 05:26 | 67 | 1099 | 29 | 29 | 29 | 31 | 31 | 32 | 31 | 31 | 31 | 31 | 30 | 30 | 30 | 30 | 30 | 32 | 30 | 31 | -0.06 | Y | 35 | Y | 0 | [7 empty] | Y | Y | Y | Y | 180 | 0.48 | 60 | 84610 | 90127 | 4873 | 15120 | 06 | 2 |  | 2021-07-25 05:34 | 1551 | 129 |  | 36 | [16 empty] | 87.14 | 100 | 0 | 0 | 0 |  | 400 |  | Y | N | 0 | 0 | 0 |  | 401 |  | Y | N | N |  |  | Y |  |  |  | BT180180 | H
B65423 | 2021-07-24 | 2 | A | 잔강최소화 | 4 | A | SWRCH45FCR | 탄소강 | B | BM#2 | 1641 | 42 | 1617 | 1608 | 28 | 5200 |  | 1 | 0.35 | 13 |  | -2.49 | 1579 | 1637 | 0 | 19.09 | 0 | 6 | 51 | 77 | Y |  | 2021-07-25 05:24 | 87 | 1108 | -202 | -201 | 34 | 37 | 39 | 40 | 41 | 41 | 40 | 40 | 39 | 38 | 36 | 36 | 27 | 41 | 36 | 40 | -0.17 | Y | 30 | Y | -0.4 | [7 empty] | N | N | N | N | 200 | 0.47 | 57 | 96083 | 96571 | -571 | 15200 | 09 | 2 |  | 2021-07-25 05:30 | 1579 | 144 |  | 49 |  | *롱노즐 재사용 실시 | [14 empty] | 99.93 | 100 | 2500 | 0 | 0 |  | 651 | 400 | Y | N | 2500 | 0 | 0 |  | 651 | 400 | Y | N | N | [5 empty] | Y | BT180180 | C
A65960 | 2021-07-24 | 1 | A |  | 5 | A | P-AE1055LSM | 탄소강 | G-AE1055LS | BM#1 | 1621 | 43 | 1587 | 1539 | 25 | 4400 |  | 3 | 0.22 | 25 |  | -1.34 | 1548 | 1587 | 0 | 271.23 |  | 5 | 35 | 55 | Y |  | 2021-07-25 06:37 | 64 | 1092 | 29 | 28 | 29 | 29 | 30 | 30 | 29 | 29 | 28 | 28 | 28 |  |  | 28 | 29 | 30 | 28 | 29 | -0.02 | Y | 35 | Y | 0 | [7 empty] | Y | Y | Y | Y | 170 | 0.48 | 57 | 101532 | 87664 | 5886 | 15220 | 06 | 2 |  | 2021-07-25 06:45 | 1548 | 109 |  | 26 | 26 | [7 empty] | 874F061F6D694A42833665169932CFDB | 11BD102E63D24F3597CD16A3097CCAD0 | 82FE62C78C4E40A48948E7FE996742D5 |  | E930051B4E68473FAA746A1161344D9E | F14CDFD641EB4BCF9BDA3BA01C3F25F0 | 8BDA6E62F2D44A838FAD588728561E56 |  | 107.27 | 100 | 0 | 0 | 0 |  | 400 |  | Y | N | 0 | 0 | 0 |  | 401 |  | Y | N | N |  |  | Y |  |  |  | BT180180 | C
B65424 | 2021-07-24 | 2 | A |  | 5 | A | SWRCH45FCR | 탄소강 | B | BM#2 | 1627 | 41 | 1628 | 1558 | 31 | 5400 |  | 1 | 0.24 | 18 |  | -2.22 | 1555 | 1621 | 0 | 29.07 | 0 | 38 | 70 | 39 | Y |  | 2021-07-25 06:29 | 63 | 1096 | 35 | 33 | 33 | 33 | 32 | 32 | 31 | 30 | 29 | 28 | 27 | 26 | 24 | 24 | 30 | 33 | 24 | 33 | -0.18 |  | 50 | Y | -0.4 | [7 empty] | N | N | N | N | 190 | 0.5 | 60 | 96083 | 96156 | 344 | 16100 | 09 | 2 |  | 2021-07-25 06:34 | 1555 | 130 |  | 43 | 14 | [15 empty] | 100.09 | 100 | 0 | 0 | 0 |  | 649 | 400 | Y | N | 0 | 0 | 0 |  | 651 | 400 | Y | N | N | [6 empty] | BT180180 | C
B65425 | 2021-07-25 | 2 | A |  | 6 | A | SWRCH45FCR | 탄소강 | B | BM#2 | 1632 | 39 | 1613 | 1597 | 25 | 4200 |  | 1 | 0.27 | 18 |  | -2.33 | 1552 | 1609 | 0 | 31.04 | 0 | 33 | 74 | 45 | Y |  | 2021-07-25 07:28 | 60 | 1101 | 23 | 22 | 23 | 23 | 23 | 23 | 23 | 22 | 21 | 20 | 19 | 18 |  | 18 | 22 | 23 | 18 | 23 | -0.11 |  | 45 | Y | -0.2 | [7 empty] | N | N | N | N | 180 | 0.52 | 55 | 88692 | 91268 | 1282 | 15000 | 09 | 2 |  | 2021-07-25 07:32 | 1552 | 128 |  | 44 | 7 | [7 empty] | 035672E90B6041419AEA23BB5C620713 | 65E8D4531062450FB0E52CB237A91227 | F04C60EA4E5B41989A84F1AE6623C9A3 |  | 55376B53022D41D9A383E70BA6190E16 | 3CF8ED0A72894008847F4B7BF19AD11E | 6C0C105337994CD79159CC335AF4452C |  | 95.42 | 100 | 0 | 0 | 0 |  | 650 | 400 | Y | N | 0 | 0 | 0 |  | 651 | 400 | Y | N | N | [6 empty] | BT180180 | C
A65961 | 2021-07-25 | 1 | A |  | 6 | A | P-AE1055LSM | 탄소강 | G-AE1055LS | BM#1 | 1603 | 41 | 1595 | 1556 | 29 | 5200 |  | 3 | 0.2 | 25 |  | -1.48 | 1553 | 1595 | 0 | 251.11 |  | 16 | 63 | 61 | Y |  | 2021-07-25 07:29 | 69 | 1104 | 27 | 27 | 29 | 30 | 32 | 32 | 31 | 31 | 30 | 30 | 29 | 29 | 29 | 28 | 30 | 32 | 28 | 30 | -0.08 | Y | 50 | Y | 0 | [7 empty] | Y | Y | Y | Y | 210 | 0.48 | 70 | 101532 | 104635 | 6815 | 14240 | 06 | 2 |  | 2021-07-25 07:45 | 1553 | 111 |  | 33 | [16 empty] | 90.98 | 100 | 0 | 0 | 0 |  | 400 |  | Y | N | 0 | 0 | 0 |  | 401 |  | Y | N | N |  |  | Y |  |  |  | BT180180 | H
B65426 | 2021-07-25 | 2 | A |  | 7 | A | SWRCH45FCR | 탄소강 | B | BM#2 | 1606 | 34 | 1629 | 1538 | 30 | 5800 |  | 1 | 0.26 | 13 |  | -2.4 | 1560 | 1618 | 0 | 27.89 | 0 | 20 | 74 | 43 | Y |  | 2021-07-25 08:19 | 68 | 1099 | 16 | 16 | 24 | 29 | 31 | 32 | 32 | 32 | 32 | 32 | 30 | 30 | 29 | 29 | 29 | 32 | 29 | 32 | -0.08 | Y | 35 | Y | -0.2 | [7 empty] | N | N | N | N | 170 | 0.51 | 59 | 88692 | 95310 | 1440 | 15800 | 09 | 2 |  | 2021-07-25 08:24 | 1560 | 128 |  | 50 | [16 empty] | 91.53 | 100 | 0 | 0 | 0 |  | 650 | 400 | Y | N | 0 | 0 | 0 |  | 652 | 400 | Y | N | N | [6 empty] | BT180180 | C
A65962 | 2021-07-25 | 1 | A |  | 7 | A | P-AE1055LSM | 탄소강 | G-AE1055LS | BM#1 | 1629 | 44 | 1581 | 1563 | 29 | 4900 |  | 3 | 0.23 | 25 |  | -1.03 | 1551 | 1581 | 0 | 260.97 |  | 36 | 32 | 57 | Y |  | 2021-07-25 08:29 | 67 | 1098 | 27 | 26 | 27 | 28 | 29 | 29 | 29 | 29 | 28 | 28 | 27 | 27 | 26 | 27 | 28 | 29 | 26 | 29 | -0.04 | Y | 40 | Y | 0.2 | [7 empty] | Y | Y | Y | Y | 200 | 0.48 | 64 | 101532 | 99403 | 6447 | 15420 | 06 | 2 |  | 2021-07-25 08:37 | 1551 | 126 |  | 44 | [16 empty] | 95.42 | 100 | 0 | 0 | 0 |  | 400 |  | Y | N | 0 | 0 | 0 |  | 401 |  | Y | N | N |  |  | Y |  |  |  | BT180180 | C
B65427 | 2021-07-25 | 2 | A | TUNDISH교체전 | 8 | A | SWRCH45FCR | 탄소강 | B | BM#2 | 1626 | 36 | 1618 | 1560 | 28 | 5100 |  | 1 | 0.23 | 16 |  | -2.07 | 1564 | 1615 | 0 | 24.89 | 0 | 6 | 52 | 30 | Y |  | 2021-07-25 09:30 | 72 | 1100 | 27 | 32 | 35 | 37 | 37 | 38 | 37 | 37 | 36 | 36 | 35 | 34 |  | 34 | 35 | 38 | 34 | 37 | -0.13 | Y | 30 | Y | -0.2 | [7 empty] | N | N | N | N | 170 | 0.5 | 61 | 94596 | 96882 | 868 | 2300 | 09 | 2 |  | 2021-07-25 09:34 | 1564 | 120 |  | 39 |  |  | A7285737508D4107B21DE20C467484F9 | DC0D7B411105432C936CC5769B1B8B5B | [12 empty] | 97.57 | 100 | 0 | 2500 | 0 |  | 650 | 400 | Y | N | 0 | 2559 | 0 |  | 651 | 400 | Y | N | N | [6 empty] | BT180180 | C
A65963 | 2021-07-25 | 1 | A | 유사강종연연주 | 8 | A | AE1055LS | 탄소강 | G-AE1055LS | BM#1 | 1627 | 45 | 1596 | 1572 | 29 | 4900 |  | 3 | 0.23 | 25 |  | -1.22 | 1556 | 1596 | 0 | 325.21 |  | 21 | 27 | 50 | Y |  | 2021-07-25 09:38 | 72 | 1100 | 26 | 26 | 30 | 34 | 36 | 37 | 37 | 38 | 37 | 37 | 36 | 41 |  | 41 | 35 | 41 | 41 | 37 | 0 |  |  | Y | 1 | [8 empty] | N | N | Y | 190 | 0.51 | 60 | 101520 | 94878 | 7622 | 15850 | 06 | 2 |  | 2021-07-25 09:47 | 1556 | 133 |  | 41 |  | *유사강종 연연주 *강종변경 SR재세팅 | [14 empty] | 98.71 | 100 | 0 | 0 | 0 |  | 400 |  | Y | N | 0 | 0 | 0 |  | 400 |  | Y | N | N |  |  | Y |  |  |  | BT180180 | C
A65964 | 2021-07-25 | 1 | A |  | 9 | A | AE1055LS | 탄소강 | G-AE1055LS | BM#1 | 1629 | 40 | 1612 | 1584 | 27 | 4600 |  | 3 | 0.2 | 26 |  | -1.8 | 1556 | 1612 | 0 | 432.26 |  | 5 | 36 | 60 | Y |  | 2021-07-25 10:48 | 72 | 1101 | 39 | 39 | 39 | 40 | 39 | 39 | 39 | 38 | 38 | 38 | 37 |  |  | 37 | 39 | 40 | 37 | 39 | -0.04 | Y | 40 | Y | -0.2 | [8 empty] | N | N | Y | 180 | 0.52 | 57 | 101520 | 94092 | 7208 | 16000 | 06 | 2 |  | 2021-07-25 10:56 | 1556 | 132 |  | 32 | [16 empty] | 99.48 | 100 | 0 | 0 | 0 |  | 400 |  | Y | N | 0 | 0 | 0 |  | 400 |  | Y | N | N |  |  | Y |  |  |  | BT180180 | H
B65428 | 2021-07-25 | 2 | A | TUNDISH교체 | 1 | A | AE15B37H | 합금강 | 30MNB5M계 | BM#2 | 1641 | 42 | 1669 | 1571 | 38 | 6900 |  | 1 | 0.21 | 20 |  | -2.16 | 1583 | 1650 | 27.87 | 0 | 0 | 38 | 71 | 34 | Y |  | 2021-07-25 10:50 | 86 | 1099 | -349 | 16 | 20 | 16 | 21 | 25 | 27 | 29 | 30 | 31 | 32 | 32 | 32 | 32 | 27 | 32 | 32 | 32 | 0 |  | 15 | Y | 0 | 0.6 | 2.03 | 1.97 |  |  |  |  | N | N | N | N | 220 | 0.39 | 72 | 98280 | 95213 | 1137 | 15800 | 04 | 1 |  | 2021-07-25 10:59 | 1583 | 145 |  | 45 |  | * BUTT 타입롱노즐사용(일반타입.) * T/D FLUX 용탕부: 120 KG / 유탕부: 10KG 투입. *유탕구 997 | [14 empty] | 101.95 | 0 | 700 | 0 | 0 |  | 400 | 400 | Y | Y | 700 | 0 | 0 |  | 400 | 400 | Y | Y | N | [6 empty] | RB107.95 | C
A65965 | 2021-07-25 | 1 | A |  | 10 | A | AE1055LS | 탄소강 | G-AE1055LS | BM#1 | 1610 | 52 | 1603 | 1559 | 33 | 5700 |  | 3 | 0.22 | 26 |  | -1.64 | 1550 | 1603 | 0 | 347.02 |  | 16 | 64 | 31 | Y |  | 2021-07-25 11:47 | 66 | 1098 | 37 | 36 | 36 | 35 | 35 | 35 | 34 | 34 | 34 | 34 | 33 | 33 | 37 | 37 | 35 | 37 | 37 | 35 | 0 |  |  | Y | 0.8 | [8 empty] | N | N | Y | 170 | 0.52 | 61 | 84600 | 99042 | 7958 | 15820 | 06 | 2 |  | 2021-07-25 11:59 | 1550 | 136 |  | 31 | [16 empty] | 8460000 | 100 | 0 | 0 | 0 |  | 400 |  | Y | N | 0 | 0 | 0 |  | 400 |  | Y | N | N |  |  | Y |  |  |  | BT180180 | C
B65429 | 2021-07-25 | 2 | B |  | 2 | A | AE15B37H | 합금강 | 30MNB5M계 | BM#2 | 1674 | 38 | 1644 | 1595 | 34 | 5300 |  | 1 | 0.31 | 20 |  | -2.53 | 1569 | 1633 | 21.72 | 0 | 0 | 33 | 75 | 45 | Y |  | 2021-07-25 12:00 | 72 | 1100 | 31 | 28 | 25 | 23 | 22 | 22 | 22 | 21 | 21 | 20 | 20 | 19 | 19 | 18 | 22 | 25 | 18 | 22 | -0.11 |  | 65 | Y | 0 | [7 empty] | N | N | N | N | 220 | 0.4 | 77 | 98280 | 97556 | -756 | 15400 | 04 | 1 |  | 2021-07-25 12:05 | 1569 | 144 |  | 48 | 15 | [15 empty] | 100.8 | 100 | 0 | 0 | 0 |  | 401 | 400 | Y | Y | 0 | 0 | 0 |  | 401 | 400 | Y | Y | N | [6 empty] | RB107.95 | C
A65966 | 2021-07-25 | 1 | B |  | 11 | A | AE1055LS | 탄소강 | G-AE1055LS | BM#1 | 1582 | 48 | 1572 | 1535 | 38 | 6200 |  | 3 | 0.21 | 25 |  | -0.7 | 1551 | 1572 | 0.04 | 288.36 |  | 36 | 33 | 28 | Y |  | 2021-07-25 12:54 | 67 | 1097 | 31 | 31 | 32 | 33 | 33 | 33 | 32 | 31 | 30 | 30 | 29 | 29 | 29 | 29 | 31 | 33 | 29 | 33 | -0.09 | Y | 45 | Y | 0 | [8 empty] | N | N | Y | 210 | 0.52 | 61 | 101520 | 100968 | 7032 | 15300 | 06 | 2 |  | 2021-07-25 13:03 | 1551 | 114 |  | 26 | 27 | [15 empty] | 93.18 | 100 | 0 | 0 | 0 |  | 400 |  | Y | N | 0 | 0 | 0 |  | 400 |  | Y | N | N |  |  | Y |  |  |  | BT180180 | H
B65430 | 2021-07-25 | 2 | B |  | 3 | A | AE15B37H | 합금강 | 30MNB5M계 | BM#2 | 1630 | 57 | 1627 | 1553 | 50 | 7400 |  | 1 | 0.24 | 15 |  | -2.29 | 1563 | 1618 | 13.28 | 0 | 0 | 20 | 75 | 52 | Y |  | 2021-07-25 13:15 | 66 | 1101 | 16 | 16 | 17 | 18 | 19 | 19 | 19 | 19 | 18 | 18 | 17 | 16 | 15 | 13 | 17 | 19 | 13 | 19 | -0.11 | Y | 55 | Y | -0.2 | [7 empty] | N | N | N | N | 210 | 0.4 | 78 | 90090 | 98901 | -1651 | 15400 | 04 | 1 |  | 2021-07-25 13:19 | 1563 | 161 |  | 51 | [16 empty] | 92.49 | 100 | 0 | 0 | 0 |  | 401 | 400 | Y | Y | 0 | 0 | 0 |  | 401 | 400 | Y | Y | N | [6 empty] | RB107.95 | C
A65967 | 2021-07-25 | 1 | B |  | 12 | A | AE1055LS | 탄소강 | G-AE1055LS | BM#1 | 1598 | 43 | 1601 | 1549 | 31 | 5400 |  | 3 | 0.22 | 25 |  | -1.45 | 1558 | 1601 | 0 | 285.78 |  | 21 | 28 | 48 | Y |  | 2021-07-25 13:48 | 74 | 1099 | 30 | 29 | 34 | 36 | 39 | 39 | 39 | 38 | 37 | 37 | 36 | 36 | 36 | 35 | 36 | 39 | 35 | 39 | -0.08 | Y | 50 | Y | -0.2 | [8 empty] | N | N | Y | 200 | 0.45 | 70 | 101520 | 94566 | 7434 | 15300 | 06 | 2 |  | 2021-07-25 14:01 | 1558 | 118 |  | 35 |  | *전기로 설비보수 작업지연 감속주입 20%이상 감속주입-생관통보 | [14 empty] | 99.92 | 100 | 0 | 0 | 0 |  | 400 |  | Y | N | 0 | 0 | 0 |  | 400 |  | Y | N | N |  |  | Y |  |  |  | BT180180 | H
A65968 | 2021-07-25 | 1 | B |  | 13 | A | AE1055LS | 탄소강 | G-AE1055LS | BM#1 | 1593 | 40 | 1593 | 1552 | 30 | 5200 |  | 3 | 0.22 | 25 |  | -1.12 | 1551 | 1586 | 0 | 352.89 |  | 5 | 37 | 51 | Y |  | 2021-07-25 14:52 | 67 | 1100 | 38 | 40 | 25 | 32 | 29 | 27 | 27 | 28 | 27 | 27 | 27 | 27 | 27 | 26 | 28 | 32 | 26 | 27 | -0.12 | Y | 50 | Y | -0.2 | [8 empty] | N | N | Y | 190 | 0.49 | 63 | 101520 | 96013 | 7687 | 15300 | 06 | 2 |  | 2021-07-25 15:04 | 1551 | 130 |  | 42 |  | *전기로 설비보수 작업지연 감속주입 20%이상 감속주입 ID 101.201-생관통보 | [14 empty] | 97.62 | 100 | 0 | 0 | 0 |  | 400 |  | Y | N | 0 | 0 | 0 |  | 400 |  | Y | N | N |  |  | Y |  |  |  | BT180180 | C
B65431 | 2021-07-25 | 2 | B | 잔강최소화전 | 4 | A | AE15B37H | 합금강 | 30MNB5M계 | BM#2 | 1597 | 56 | 1640 | 1549 | 49 | 8100 |  | 1 | 0.28 | 16 |  | -2.29 | 1556 | 1630 | 13.95 | 0 | 0 | 6 | 53 | 72 | Y |  | 2021-07-25 14:52 | 59 | 1099 | 11 | 11 | 17 | 19 | 21 | 22 | 23 | 23 | 22 | 22 | 21 | 20 | 19 | 14 | 19 | 23 | 14 | 22 | -0.2 | Y | 45 | Y | -0.4 | [7 empty] | N | N | N | N | 200 | 0.4 | 76 | 92578 | 96007 | 143 | 3000 | 04 | 1 |  | 2021-07-25 14:57 | 1556 | 158 |  | 32 | 23 |  | BDEB95BFAE0744CD819EAB5BC698E1BD | [13 empty] | 96.39 | 100 | 0 | 3100 | 0 |  | 401 | 400 | Y | Y | 0 | 3100 | 0 |  | 401 | 400 | Y | Y | N | [6 empty] | RB107.95 | C
A65969 | 2021-07-25 | 1 | B |  | 14 | A | AE1055LS | 탄소강 | G-AE1055LS | BM#1 | 1624 | 48 | 1598 | 1557 | 30 | 5500 |  | 3 | 0.22 | 25 |  | -1.35 | 1549 | 1593 | 0 | 401.23 |  | 16 | 65 | 41 | Y |  | 2021-07-25 16:06 | 65 | 1085 | 26 | 26 | 30 | 33 | 34 | 35 | 35 | 35 | 35 | 34 | 34 | 33 | 33 | 33 | 33 | 35 | 33 | 35 | -0.05 | Y | 35 | Y | 0 | [8 empty] | N | N | Y | 180 | 0.52 | 61 | 101520 | 100107 | 7593 | 15700 | 06 | 2 |  | 2021-07-25 16:16 | 1549 | 137 |  | 32 | [8 empty] | 41EEE2BB720B4FB1858FF6611CDB8836 | 436700188EBC411FB233BC37BF0E906D | BD3BD6C0A5074A08A07E4F02DC25B418 |  | 96F706A1ACE74702B323FD98E8615E90 | 804172CED8664EC2A8A65986AB68D100 | 77500881D03448018BA9BBD18E3A8D2F |  | 94.79 | 100 | 0 | 0 | 0 |  | 400 |  | Y | N | 0 | 0 | 0 |  | 400 |  | Y | N | N |  |  | Y |  |  |  | BT180180 | H
B65432 | 2021-07-25 | 2 | B | 잔강최소화 | 5 | B | SM45CB | 탄소강 | SM45C | BM#2 | 1640 | 68 | 1613 | 1525 | 44 | 8300 |  | 1 | 0.23 | 15 |  | -2.33 | 1560 | 1617 | 1.07 | 12.47 | 0 | 38 | 72 | 49 | Y |  | 2021-07-25 16:08 | 67 | 1097 | -204 | -201 | 16 | 19 | 21 | 23 | 24 | 25 | 24 | 24 | 24 | 23 |  | 23 | 10 | 25 | 23 | 24 | -0.03 | Y | 20 | Y | -0.2 | [7 empty] | N | N | N | N | 190 | 0.49 | 57 | 95910 | 98690 | -1290 | 15000 | 04 | 1 |  | 2021-07-25 16:09 | 1560 | 172 |  | 49 | 20 | * 롱노즐 재사용 * 후 HEAT L/D OPEN 후 롱노즐 하단부 절손 ID: 305,306,405,406 | [14 empty] | 98.52 | 100 | 2700 | 0 | 0 |  | 651 | 400 | N | N | 2700 | 0 | 0 |  | 651 | 400 | N | N | N | [5 empty] | Y | RB150.00 | C
A65970 | 2021-07-25 | 1 | B |  | 15 | A | AE1055LS | 탄소강 | G-AE1055LS | BM#1 | 1627 | 40 | 1596 | 1550 | 21 | 4200 |  | 3 | 0.22 | 25 |  | -1.36 | 1546 | 1587 | 0 | 394.32 |  | 36 | 34 | 47 | Y |  | 2021-07-25 17:18 | 62 | 1105 | 33 | 31 | 31 | 31 | 30 | 30 | 29 | 29 | 28 | 28 | 28 |  |  | 28 | 30 | 31 | 28 | 31 | -0.06 |  | 40 | Y | 0 | [8 empty] | N | N | Y | 170 | 0.52 | 54 | 84600 | 90630 | 7920 | 15700 | 06 | 2 |  | 2021-07-25 17:27 | 1546 | 113 |  | 22 | [16 empty] | 85.76 | 100 | 0 | 0 | 0 |  | 400 |  | Y | N | 0 | 0 | 0 |  | 400 |  | Y | N | N |  |  | Y |  |  |  | BT180180 | H
B65433 | 2021-07-25 | 2 | B |  | 6 | A | SM45CB | 탄소강 | SM45C | BM#2 | 1646 | 46 | 1613 | 1517 | 37 | 7300 |  | 1 | 0.23 | 15 |  | -2.55 | 1552 | 1612 | 0 | 24.58 | 0 | 33 | 76 | 82 | Y |  | 2021-07-25 17:42 | 59 | 1096 | 21 | 25 | 27 | 29 | 31 | 31 | 31 | 30 | 30 | 29 | 27 | 25 |  | 25 | 28 | 31 | 25 | 31 | -0.17 | Y | 35 | Y | -0.4 | [7 empty] | N | N | N | N | 180 | 0.5 | 58 | 98496 | 92635 | 1265 | 16000 | 04 | 1 |  | 2021-07-25 17:44 | 1552 | 109 |  | 14 | [16 empty] | 104.78 | 100 | 0 | 0 | 0 |  | 650 | 400 | N | N | 0 | 0 | 0 |  | 651 | 400 | N | N | N |  |  |  | Y |  |  | RB150.00 | C
A65971 | 2021-07-25 | 1 | B |  | 16 | A | AE1055LS | 탄소강 | G-AE1055LS | BM#1 | 1625 | 40 | 1588 | 1559 | 26 | 4900 |  | 3 | 0.22 | 25 |  | -1.16 | 1553 | 1589 | 0 | 303.01 |  | 21 | 29 | 47 | Y |  | 2021-07-25 18:04 | 69 | 1086 | 27 | 28 | 31 | 33 | 33 | 34 | 34 | 33 | 33 | 32 | 32 | 32 | 32 | 32 | 32 | 34 | 32 | 33 | -0.06 | Y | 35 | Y | 0 | [8 empty] | N | N | Y | 210 | 0.52 | 62 | 101520 | 102478 | 7122 | 15100 | 06 | 2 |  | 2021-07-25 18:25 | 1553 | 116 |  | 34 | [16 empty] | 92.71 | 100 | 0 | 0 | 0 |  | 400 |  | Y | N | 0 | 0 | 0 |  | 400 |  | Y | N | N |  |  | Y |  |  |  | BT180180 | H
B65434 | 2021-07-25 | 2 | B |  | 7 | A | SM45CB | 탄소강 | SM45C | BM#2 | 1690 | 37 | 1620 | 1545 | 29 | 5400 |  | 1 | 0.23 | 15 |  | -2.37 | 1553 | 1604 | 0 | 20.69 | 0 | 20 | 76 | 93 | Y |  | 2021-07-25 18:26 | 60 | 1096 | 23 | 22 | 22 | 22 | 22 | 21 | 20 | 18 | 17 | 15 | 14 | 12 | 10 | 10 | 18 | 22 | 10 | 22 | -0.24 |  | 50 | Y | -0.4 | [7 empty] | Y | Y | Y | Y | 170 | 0.47 | 66 | 91936 | 97310 | -710 | 15800 | 04 | 1 |  | 2021-07-25 18:39 | 1553 | 107 |  | 28 | [8 empty] | BD0778CF0E4A4151BD9DC5904584A73A | 8ACC6F2F471744289B66D96621CDD60E | 24632EF6217F4E8DAFE70CCB348389CB |  | D31529313C984215BB637F77A93D0A52 | B78DF2724F554414BA6BB029333EC3FE | 06E3CDCAFB3B401AAAEC3E432CD145D4 |  | 92.77 | 100 | 0 | 0 | 0 |  | 650 | 700 | N | N | 0 | 0 | 0 |  | 651 | 700 | N | N | N | [6 empty] | RB110.00 | C
A65972 | 2021-07-25 | 1 | B |  | 17 | A | AE1055LS | 탄소강 | G-AE1055LS | BM#1 | 1607 | 43 | 1595 | 1558 | 29 | 5300 |  | 3 | 0.23 | 25 |  | -1.49 | 1548 | 1595 | 0 | 344.77 |  | 5 | 38 | 44 | Y |  | 2021-07-25 19:13 | 64 | 1103 | 31 | 31 | 32 | 33 | 33 | 32 | 32 | 32 | 32 | 31 | 30 | 30 |  | 30 | 32 | 33 | 30 | 32 | -0.04 | Y | 40 | Y | 0 | [8 empty] | N | N | Y | 200 | 0.52 | 58 | 109980 | 96863 | 7837 | 16000 | 06 | 2 |  | 2021-07-25 19:22 | 1548 | 117 |  | 27 | [16 empty] | 104.99 | 100 | 0 | 0 | 0 |  | 400 |  | Y | N | 0 | 0 | 0 |  | 400 |  | Y | N | N |  |  | Y |  |  |  | BT180180 | H
B65435 | 2021-07-25 | 2 | B |  | 8 | A | SM45CB | 탄소강 | SM45C | BM#2 | 1652 | 39 | 1627 | 1578 | 31 | 5000 |  | 1 | 0.25 | 15 |  | -2.13 | 1557 | 1609 | 0 | 19 | 0 | 6 | 54 | 58 | Y |  | 2021-07-25 19:25 | 64 | 1100 | 7 | 13 | 19 | 22 | 24 | 25 | 25 | 25 | 24 | 23 | 22 | 21 | 19 | 19 | 21 | 25 | 19 | 25 | -0.17 | Y | 35 | Y | -0.4 | [7 empty] | Y | Y | Y | Y | 170 | 0.47 | 66 | 97874 | 97340 | 360 | 15400 | 04 | 1 |  | 2021-07-25 19:26 | 1557 | 115 |  | 36 | [16 empty] | 99.67 | 100 | 0 | 0 | 0 |  | 651 | 700 | N | N | 0 | 0 | 0 |  | 651 | 700 | N | N | N | [6 empty] | RB200.00 | C
A65973 | 2021-07-25 | 1 | B |  | 18 | A | AE1055LS | 탄소강 | G-AE1055LS | BM#1 | 1627 | 40 | 1591 | 1535 | 32 | 4900 |  | 3 | 0.22 | 25 |  | -1.26 | 1548 | 1587 | 0 | 348.24 |  | 16 | 66 | 45 | Y |  | 2021-07-25 20:12 | 64 | 1098 | 31 | 29 | 31 | 32 | 33 | 33 | 32 | 32 | 32 | 31 | 31 | 31 | 31 | 31 | 31 | 33 | 31 | 32 | -0.05 | Y | 40 | Y | 0 | [8 empty] | N | N | Y | 190 | 0.52 | 62 | 101520 | 100646 | 7204 | 15900 | 06 | 2 |  | 2021-07-25 20:20 | 1548 | 115 |  | 28 | [16 empty] | 94.31 | 100 | 0 | 0 | 0 |  | 400 |  | Y | N | 0 | 0 | 0 |  | 400 |  | Y | N | N |  |  | Y | Y |  |  | BT180180 | H
B65436 | 2021-07-25 | 2 | D |  | 9 | A | SM45CB | 탄소강 | SM45C | BM#2 | 1608 | 41 | 1626 | 1593 | 32 | 4600 |  | 1 | 0.23 | 15 |  | -2.17 | 1557 | 1608 | 0 | 18.64 | 0 | 38 | 73 | 42 | Y |  | 2021-07-25 20:24 | 64 | 1088 | 15 | 15 | 20 | 23 | 25 | 25 | 25 | 25 | 24 | 22 | 21 | 20 | 18 | 18 | 22 | 25 | 18 | 25 | -0.17 | Y | 40 | Y | -0.4 | [7 empty] | Y | Y | Y | Y | 220 | 0.47 | 63 | 93632 | 94967 | 1083 | 15800 | 04 | 1 |  | 2021-07-25 20:26 | 1557 | 125 |  | 44 | [16 empty] | 97.13 | 100 | 0 | 0 | 0 |  | 650 | 700 | N | N | 0 | 0 | 0 |  | 651 | 700 | N | N | N | [6 empty] | RB100.00 | C
A65974 | 2021-07-25 | 1 | D |  | 19 | A | AE1055LS | 탄소강 | G-AE1055LS | BM#1 | 1600 | 40 | 1590 | 1536 | 32 | 4400 |  | 3 | 0.22 | 25 |  | -1.32 | 1545 | 1585 | 0 | 340.04 |  | 36 | 35 | 47 | Y |  | 2021-07-25 21:15 | 61 | 1103 | 31 | 30 | 27 | 26 | 26 | 25 | 24 | 24 | 24 | 23 | 22 | 23 |  | 23 | 25 | 27 | 22 | 24 | -0.12 | Y | 40 | Y | 0.2 | [8 empty] | N | N | Y | 180 | 0.52 | 55 | 84600 | 91281 | 7769 | 15400 | 06 | 2 |  | 2021-07-25 21:23 | 1545 | 109 |  | 29 | 12 | [15 empty] | 85.24 | 100 | 0 | 0 | 0 |  | 400 |  | Y | N | 0 | 0 | 0 |  | 400 |  | Y | N | N |  |  | Y |  |  |  | BT180180 | C
B65437 | 2021-07-25 | 2 | D |  | 10 | A | SM45CB | 탄소강 | SM45C | BM#2 | 1678 | 42 | 1623 | 1559 | 29 | 5300 |  | 1 | 0.24 | 15 |  | -2.41 | 1562 | 1615 | 0 | 23.01 | 0 | 33 | 77 | 42 | Y |  | 2021-07-25 21:24 | 69 | 1092 | 14 | 15 | 20 | 24 | 25 | 26 | 25 | 25 | 24 | 23 | 22 | 20 | 19 | 17 | 22 | 26 | 17 | 25 | -0.22 | Y | 40 | Y | -0.4 | [7 empty] | Y | Y | Y | Y | 210 | 0.47 | 64 | 146820 | 96740 | 110 | 15000 | 04 | 1 |  | 2021-07-25 21:27 | 1562 | 126 |  | 48 |  | * 연연주 혼탕부 ID : 307, 308, 309, 407, 408, 409 | [14 empty] | 151.36 | 100 | 0 | 0 | 0 |  | 650 | 700 | N | N | 0 | 0 | 0 |  | 651 | 700 | N | N | N | [6 empty] | RB110.00 | C
A65975 | 2021-07-25 | 1 | D |  | 20 | B | AE1055LS | 탄소강 | G-AE1055LS | BM#1 | 1600 | 40 | 1599 | 1537 | 28 | 5300 |  | 3 | 0.23 | 25 |  | -1.41 | 1546 | 1593 | 0 | 342.48 |  | 21 | 30 | 48 | Y |  | 2021-07-25 22:16 | 62 | 1086 | 22 | 27 | 30 | 31 | 32 | 32 | 32 | 31 | 31 | 31 | 30 | 30 | 30 | 30 | 30 | 32 | 30 | 32 | -0.05 | Y | 40 | Y | 0 | [7 empty] | Y | N | N | Y | 170 | 0.52 | 61 | 101520 | 98230 | 7920 | 15600 | 06 | 2 |  | 2021-07-25 22:28 | 1546 | 106 |  | 24 | [7 empty] | 19C38DF30C324CFA818690A78E50D429 | 855AB7A242654DC9B8E906199B52D60B | C546F3901FC94CE5ABA47974F9E5AB44 |  | 3CF0DA3469A24619BC88004529EB19E1 | A4DED987FA564A81952CE91AE20E5E8F | 62A3F816459D46E78E5BF5963AD6856D |  |  | 95.59 | 100 | 0 | 0 | 0 |  | 400 |  | Y | N | 0 | 0 | 0 |  | 400 |  | Y | N | N |  |  | Y |  |  |  | BT180180 | C
B65438 | 2021-07-25 | 2 | D |  | 11 | A | SM45C | 탄소강 | SM45C | BM#2 | 1671 | 42 | 1615 | 1562 | 37 | 6100 |  | 1 | 0.28 | 18 |  | -2.38 | 1553 | 1620 | 0 | 47.19 | 0 | 20 | 77 | 37 | Y |  | 2021-07-25 22:44 | 60 | 1090 | 14 | 14 | 20 | 23 | 25 | 25 | 24 | 24 | 24 | 23 | 21 | 21 | 19 | 19 | 22 | 25 | 19 | 24 | -0.13 | Y | 45 | Y | 0 | [7 empty] | Y | Y | Y | Y | 200 | 0.47 | 65 | 45356 | 97527 | 423 | 14400 | 04 | 1 |  | 2021-07-25 22:48 | 1553 | 130 |  | 34 |  | * 연연주 혼탕부 ID : 301, 401 | [14 empty] | 45.93 | 100 | 0 | 0 | 0 |  | 650 | 700 | Y | N | 0 | 0 | 0 |  | 650 | 700 | Y | N | N | [6 empty] | RB250.00 | C
A65976 | 2021-07-25 | 1 | D |  | 21 | A | AE1055LS | 탄소강 | G-AE1055LS | BM#1 | 1642 | 47 | 1587 | 1565 | 23 | 4000 |  | 3 | 0.23 | 25 |  | -1.51 | 1543 | 1590 | 0 | 332.9 |  | 5 | 39 | 46 | Y |  | 2021-07-25 23:24 | 59 | 1096 | 30 | 29 | 31 | 32 | 32 | 31 | 30 | 30 | 29 | 29 | 29 | 28 | 28 | 28 | 30 | 32 | 28 | 30 | -0.09 | Y | 45 | Y | 0 | [7 empty] | Y | N | N | Y | 210 | 0.52 | 59 | 101520 | 97576 | 7424 | 15600 | 06 | 2 |  | 2021-07-25 23:33 | 1543 | 110 |  | 18 | [16 empty] | 96.18 | 100 | 0 | 0 | 0 |  | 400 |  | Y | N | 0 | 0 | 0 |  | 400 |  | Y | N | N |  |  | Y |  |  |  | BT180180 | H
B65439 | 2021-07-25 | 2 | D |  | 12 | A | SM45C | 탄소강 | SM45C | BM#2 | 1597 | 40 | 1619 | 1531 | 37 | 6600 |  | 1 | 0.32 | 16 |  | -2.51 | 1556 | 1616 | 0 | 33.07 | 0 | 6 | 55 | 45 | Y |  | 2021-07-25 23:42 | 63 | 1098 | 16 | 21 | 24 | 26 | 26 | 26 | 26 | 26 | 26 | 24 | 24 | 23 | 21 | 21 | 24 | 26 | 21 | 26 | -0.11 | Y | 45 | Y | -0.4 | [7 empty] | Y | Y | Y | Y | 190 | 0.47 | 62 | 93636 | 92859 | 2341 | 16200 | 04 | 1 |  | 2021-07-25 23:50 | 1556 | 132 |  | 43 | [8 empty] | 9E7F8DB3C9DB4216A1DC6F7D3330D0C0 | 231734A123964DBD8EAF1E46EC73BA28 | A453E775354E42BDAF7197789BEFC17C |  | A2713AF33C7F4C74901A0D6FAB3F57B5 | BBA418422EE14030AAA30FC8D0AA81BE | 4BC0E107746B4A218061F349120C1B5B |  | 98.62 | 100 | 0 | 0 | 0 |  | 650 | 700 | Y | N | 0 | 0 | 0 |  | 651 | 700 | Y | N | N | [6 empty] | RB250.00 | C
A65977 | 2021-07-25 | 1 | D | TUNDISH교체전 | 22 | A | AE1055LS | 탄소강 | G-AE1055LS | BM#1 | 1627 | 40 | 1591 | 1554 | 27 | 4600 |  | 3 | 0.23 | 25 |  | -1.31 | 1547 | 1587 | 0 | 330.71 |  | 16 | 67 | 59 | Y |  | 2021-07-26 00:14 | 63 | 1090 | 27 | 26 | 28 | 30 | 31 | 30 | 30 | 29 | 29 | 28 | 27 | 27 | 27 | 27 | 28 | 31 | 27 | 30 | -0.1 | Y | 40 | Y | 0 | [7 empty] | Y | N | N | M | 200 | 0.52 | 66 | 102452 | 106235 | 7815 | 1500 | 06 | 2 |  | 2021-07-26 00:23 | 1547 | 112 |  | 29 |  |  | 4481BD5888894F37A655F188414FB645 | 5B86780BEC634853962E892449F301CF | 7147E570F41E4F5DBCA57D4798161F90 | [11 empty] | 89.71 | 100 | 0 | 3500 | 0 |  | 400 |  | Y | N | 0 | 3500 | 0 |  | 400 |  | Y | N | N |  |  | Y |  |  |  | BT180180 | C
B65440 | 2021-07-25 | 2 | D |  | 13 | A | SM45C | 탄소강 | SM45C | BM#2 | 1601 | 37 | 1618 | 1533 | 34 | 6100 |  | 1 | 0.32 | 16 |  | -2.35 | 1559 | 1617 | 0 | 34.12 | 0 | 38 | 74 | 48 | Y |  | 2021-07-26 00:54 | 66 | 1098 | 19 | 20 | 25 | 28 | 29 | 30 | 30 | 30 | 29 | 29 | 28 | 27 | 25 | 24 | 27 | 30 | 24 | 30 | -0.15 | Y | 40 | Y | -0.2 | [7 empty] | Y | Y | Y | Y | 180 | 0.47 | 65 | 101439 | 95529 | 1771 | 16100 | 04 | 1 |  | 2021-07-26 00:59 | 1559 | 117 |  | 34 | [16 empty] | 104.41 | 100 | 0 | 0 | 0 |  | 650 | 700 | Y | N | 0 | 0 | 0 |  | 651 | 700 | Y | N | N | [6 empty] | RB250.00 | C
A65978 | 2021-07-25 | 1 | D | TUNDISH교체 | 1 | A | AE51B35M | 합금강 | D | BM#1 | 1675 | 52 | 1644 | 1598 | 35 | 6000 |  | 3 | 0.26 | 20 |  | -1.87 | 1595 | 1642 | 182.52 | 93.2 |  | 36 | 36 | 56 | Y |  | 2021-07-26 01:18 | 99 | 1089 | -327 | -2 | 31 | 28 | 36 | 41 | 44 | 46 | 47 | 48 | 48 | 49 | 51 | 51 | 43 | 51 | 51 | 0 | 0 |  | 5 | Y | 0 |  | 2.26 | 2.2 |  |  |  |  | N | N | N | N | 210 | 0.48 | 65 | 101532 | 102034 | 3366 | 15600 | 15 | 1 |  | 2021-07-26 01:31 | 1595 | 143 |  | 53 |  | *T/D FLUX 유:15KG 용:120KG | [14 empty] | 95.88 | 100 | 1000 | 0 | 0 |  | 650 |  | Y | Y | 1000 | 0 | 0 |  | 651 |  | Y | Y | N | [6 empty] | BT180180 | H
B65441 | 2021-07-25 | 2 | D |  | 14 | A | SM45C | 탄소강 | SM45C | BM#2 | 1631 | 39 | 1609 | 1574 | 31 | 5000 |  | 1 | 0.31 | 16 |  | -2.15 | 1558 | 1607 | 0 | 25.89 | 0 | 33 | 78 | 55 | Y |  | 2021-07-26 02:19 | 65 | 1091 | 22 | 22 | 27 | 30 | 31 | 31 | 31 | 29 | 29 | 28 | 27 | 26 | 25 | 25 | 28 | 31 | 25 | 31 | -0.13 | Y | 45 | Y | 0 | [7 empty] | Y | Y | Y | Y | 170 | 0.47 | 67 | 91370 | 99106 | 1694 | 16200 | 04 | 1 |  | 2021-07-26 02:23 | 1558 | 106 |  | 15 | [16 empty] | 90.38 | 100 | 0 | 0 | 0 |  | 650 | 700 | Y | N | 0 | 0 | 0 |  | 651 | 700 | Y | N | N | [6 empty] | RB100.00 | C
A65979 | 2021-07-25 | 1 | D |  | 2 | A | AE51B35M | 합금강 | D | BM#1 | 1639 | 42 | 1618 | 1589 | 22 | 4500 |  | 3 | 0.25 | 16 |  | -1.35 | 1575 | 1603 | 106.78 | 83.17 |  | 21 | 31 | 59 | Y |  | 2021-07-26 02:21 | 79 | 1100 | 51 | 46 | 37 | 35 | 33 | 31 | 31 | 31 | 31 | 31 | 31 | 31 | 31 | 31 | 34 | 37 | 31 | 31 | -0.11 | Y | 55 | Y | 0 | [7 empty] | N | N | N | N | 200 | 0.49 | 66 | 101532 | 101094 | 1506 | 14700 | 15 | 1 |  | 2021-07-26 02:38 | 1575 | 132 |  | 56 | 17 | [15 empty] | 10153200 | 100 | 0 | 0 | 0 |  | 0 |  | Y | Y | 0 | 0 | 0 |  | 0 |  | Y | Y | N | [6 empty] | BT180180 | C
B65442 | 2021-07-25 | 2 | D |  | 15 | A | SM45C | 탄소강 | SM45C | BM#2 | 1641 | 30 | 1602 | 1562 | 27 | 4700 |  | 1 | 0.34 | 16 |  | 0 | 1598 | 1598 | 0 | 45.76 | 0 | 20 | 78 | 63 | Y |  | 2021-07-26 03:31 | 105 | 1090 | 22 | 21 | 23 | 23 | 22 | 22 | 21 | 19 | 18 | 17 | 15 | 14 | 13 | 13 | 19 | 23 | 13 | 22 | -0.2 |  | 50 | Y | -0.2 | [7 empty] | N | N | N | N | 220 | 0.47 | 60 | 94160 | 91026 | 2774 | 16700 | 04 | 1 |  | 2021-07-26 03:34 | 1598 | 91 |  | 11 | [16 empty] | 100.54 | 100 | 0 | 0 | 0 |  | 650 | 400 | Y | N | 0 | 0 | 0 |  | 651 | 400 | Y | N | N | [6 empty] | RB100.00 | C
A65980 | 2021-07-25 | 1 | D |  | 3 | A | AE51B35M | 합금강 | D | BM#1 | 1650 | 45 | 1621 | 1574 | 25 | 4600 |  | 3 | 0.25 | 16 |  | -1.51 | 1578 | 1609 | 106.51 | 124.26 |  | 5 | 40 | 67 | Y |  | 2021-07-26 03:23 | 82 | 1091 | 29 | 29 | 27 | 31 | 35 | 35 | 36 | 37 | 37 | 37 | 37 | 37 | 38 | 38 | 35 | 38 | 38 | 37 | 0 |  |  | Y | 0.2 | [7 empty] | N | N | N | N | 190 | 0.51 | 60 | 101532 | 100264 | -514 | 14900 | 15 | 1 |  | 2021-07-26 03:32 | 1578 | 143 |  | 61 | [16 empty] | 10153200 | 100 | 0 | 0 | 0 |  | 0 |  | Y | Y | 0 | 0 | 0 |  | 0 |  | Y | Y | N | [6 empty] | BT180180 | C
B65443 | 2021-07-25 | 2 | D | TUNDISH교체전 | 16 | A | SM45C | 탄소강 | SM45C | BM#2 | 1641 | 23 | 1607 | 1573 | 20 | 3500 |  | 1 | 0.28 | 16 |  | -2.29 | 1554 | 1600 | 0 | 19.67 | 0 | 6 | 56 | 85 | Y |  | 2021-07-26 04:29 | 61 | 1099 | 12 | 14 | 21 | 25 | 27 | 27 | 27 | 26 | 25 | 24 | 23 | 22 | 20 | 20 | 23 | 27 | 20 | 27 | -0.17 | Y | 40 | Y | -0.4 | [7 empty] | N | N | N | N | 210 | 0.5 | 61 | 96760 | 96965 | 235 | 2300 | 04 | 1 |  | 2021-07-26 04:32 | 1554 | 74 |  | 14 |  |  | 9ECB0EF05BDB4CA2B8BE69765528384E | 5F8555D7D02C4F738B672638B4673E0D | [12 empty] | 99.5 | 100 | 0 | 2500 | 0 |  | 650 | 400 | Y | N | 0 | 2500 | 0 |  | 651 | 400 | Y | N | N | [6 empty] | RB105.00 | C
A65981 | 2021-07-25 | 1 | A | 연주종료 | 4 | A | AE51B35M | 합금강 | D | BM#1 | 1640 | 44 | 1618 | 1596 | 24 | 4800 |  | 3 | 0.25 | 16 |  | -1.91 | 1568 | 1607 | 105.39 | 137.62 |  | 16 | 68 | 54 | Y |  | 2021-07-26 04:23 | 72 | 1101 | 36 | 32 | 29 | 27 | 27 | 27 | 27 | 26 | 26 | 25 | 23 | 22 |  | 22 | 27 | 29 | 22 | 27 | -0.14 |  | 50 | Y | -0.2 | [7 empty] | N | N | N | N | 180 | 0.5 | 62 | 86904 | 98330 | -1830 |  | 15 | 1 |  | 2021-07-26 04:39 | 1568 | 150 |  | 64 |  | *연주종료 06:46 | 2C68D9096931484C8B01759706A8527E | F48AB1D7D7214EF4AB2D7A2D02BA168C | 3269E5EECF594CA8BAD7D7C1C3B90D0C | [11 empty] | 89.64 | 100 | 0 | 3100 | 0 |  | 650 |  | Y | Y | 0 | 3100 | 0 |  | 651 |  | Y | Y | N | [6 empty] | BT180180 | H
A65982 | 2021-07-25 | 1 | A | TUNDISH교체 | 1 | A | SM48CH | 탄소강 | B | BM#2 | 1680 | 49 | 1646 | 1614 | 31 | 6000 |  | 3 | 0.23 | 21 |  | -2.44 | 1587 | 1649 | 0 | 272.32 |  | 35 | 1 | 24245 | Y |  | 2021-07-26 05:30 | 96 | 1088 | -405 | -84 | 23 | 18 | 24 | 30 | 32 | 32 | 32 | 31 | 31 | 28 |  | 28 | 25 | 32 | 28 | 32 | -0.12 |  | 30 | Y | -0.3 |  | 2.28 | 2.28 |  |  |  |  | N | N | N | N | 220 | 0.46 | 63 | 93071 | 97064 | 1836 | 15500 | 14 | 2 |  | 2021-07-26 05:36 | 1587 | 125 |  | 37 |  | * BUTT 타입롱노즐사용(일반타입.) * T/D FLUX 용탕부: 120 KG / 유탕부: 10KG 투입. *유탕구 1114 *전공정 요청 감속주입 *전공정 요청 L/D잔강이월 미실시 이상공정등록 및 생관통보 | [14 empty] | 94.39 | 100 | 1000 | 0 | 0 |  | 650 | 400 | Y | N | 1000 | 0 | 0 |  | 651 | 400 | Y | N | N | N | N |  |  |  |  | BT180180 | C
A65983 | 2021-07-25 | 1 | A |  | 2 | A | SM48CH | 탄소강 | B | BM#2 | 1620 | 56 | 1633 | 1596 | 45 | 4200 |  | 3 | 0.25 | 18 |  | -1.52 | 1572 | 1606 | 0 | 379.96 |  | 21 | 32 | 27 | Y |  | 2021-07-26 06:43 | 81 | 1081 | 24 | 33 | 41 | 46 | 48 | 49 | 49 | 49 | 49 | 48 | 48 | 48 | 48 | 47 | 45 | 49 | 47 | 49 | -0.04 | Y | 45 | Y | -0.2 | [7 empty] | N | N | N | N | 220 | 0.45 | 70 | 93071 | 99764 | 1686 | 15500 | 14 | 2 |  | 2021-07-26 06:49 | 1572 | 130 |  | 27 |  | *전공정 요청 감속주입 *전공정 요청 L/D잔강이월 미실시 이상공정등록 및 생관통보 | [14 empty] | 91.7 | 100 | 0 | 0 | 0 |  | 650 | 400 | Y | N | 0 | 0 | 0 |  | 651 | 400 | Y | N | N |  | N |  |  |  |  | BT180180 | C
A65984 | 2021-07-26 | 1 | A |  | 3 | A | SM48CH | 탄소강 | B | BM#2 | 1637 | 42 | 1598 | 1601 | 24 | 4100 |  | 3 | 0.23 | 16 |  | -1.85 | 1558 | 1598 | 0 | 259.65 |  | 36 | 37 | 167 | Y |  | 2021-07-26 07:43 | 67 | 1106 | 46 | 38 | 33 | 28 | 26 | 24 | 22 | 22 | 21 | 20 | 19 | 18 | 17 | 14 | 25 | 33 | 14 | 0 | -0.29 |  | 65 | Y | -0.2 | [7 empty] | N | N | N | N | 210 | 0.41 | 76 | 101532 | 99180 | -180 | 16100 | 14 | 2 |  | 2021-07-26 07:50 | 1558 | 113 |  | 39 |  | *전공정 요청 L/D잔강이월 미실시 이상공정등록 및 생관통보 *전공정 요청 20%이상 감속주입 302 ~305 402~405 이상공정등록 및 생관통보 | [14 empty] | 102.35 | 100 | 0 | 0 | 0 |  | 649 | 400 | Y | N | 0 | 0 | 0 |  | 651 | 400 | Y | N | N | [6 empty] | BT180180 | H
B65447 | 2021-07-26 | 2 | A |  | 4 | A | SM48CH | 탄소강 | B | BM#2 | 1603 | 47 | 1607 | 1540 | 38 | 6600 |  | 1 | 0.28 | 16 |  | -2.21 | 1556 | 1607 | 0 | 18.52 | 0 | 38 | 76 | 56 | Y |  | 2021-07-26 09:25 | 65 | 1100 | 11 | 12 | 20 | 24 | 26 | 27 | 27 | 27 | 26 | 25 | 24 | 23 | 21 | 20 | 23 | 27 | 20 | 27 | -0.17 | Y | 40 | Y | -0.2 | [7 empty] | N | N | N | N | 200 | 0.47 | 67 | 101532 | 101631 | 1469 | 15200 | 14 | 2 |  | 2021-07-26 09:32 | 1556 | 114 |  | 14 |  | *전공정 요청 L/D잔강이월 미실시 이상공정등록 및 생관통보 *전공정 요청감속주입 | [14 empty] | 98.86 | 100 | 0 | 0 | 0 |  | 651 | 400 | Y | N | 0 | 0 | 0 |  | 651 | 400 | Y | N | N | [6 empty] | BT180180 | C
B65448 | 2021-07-26 | 2 | A | 잔강최소화전 | 5 | A | SM48CH | 탄소강 | B | BM#2 | 1600 | 41 | 1622 | 1551 | 31 | 5600 |  | 1 | 0.3 | 16 |  | -2.21 | 1552 | 1610 | 0 | 25.77 | 0 | 33 | 80 | 59 | Y |  | 2021-07-26 10:24 | 61 | 1101 | 17 | 20 | 22 | 23 | 24 | 23 | 22 | 21 | 20 | 19 | 17 | 16 | 13 | 13 | 20 | 24 | 13 | 0 | -0.27 | Y | 40 | Y | -0.6 | [7 empty] | N | N | N | N | 190 | 0.51 | 59 | 94504 | 94932 | 968 | 3000 | 14 | 2 |  | 2021-07-26 10:27 | 1552 | 112 |  | 23 |  | *전공정 요청 L/D잔강이월 미실시 이상공정등록 및 생관통보 *전공정 지연 감속주입 *마지막 T/D 온도 14개로 낮아 램핑다운 정상적으로 진행하지않음. STR#1,2 테일부 500MM추가절단 요청. | D18913C2CE86411C8DB032365A0313F0 | [5 empty] | 51AB1A11778F4400954A18E91D8A0A35 | B5C859BFA20348819F5C2BC557EDD76B | 8BAABBB75A204A64939C1D73185B215E |  | CA03891608E34FA1AAE87D16112FFC43 | EB38873AE684402BB25643B41BEEB788 | F87E9A96FC2048CBACFDB5A0934297AB |  | 98.75 | 100 | 0 | 3600 | 0 |  | 650 | 400 | Y | N | 0 | 3600 | 0 |  | 651 | 400 | Y | N | N | [6 empty] | BT180180 | H
B65449 | 2021-07-26 | 2 | A | 잔강최소화, 잔강최소화전 | 6 | A | SCM440 | 합금강 | D | BM#2 | 1663 | 49 | 1635 | 1581 | 39 | 7000 |  | 1 | 0.24 | 15 |  | -2.28 | 1569 | 1621 | 0 | 13.86 | 0 | 16 | 69 | 181 | Y |  | 2021-07-26 11:32 | 73 | 1101 | -221 | -12 | 27 | 28 | 30 | 31 | 32 | 31 | 31 | 29 | 29 | 28 | 26 | 26 | 19 | 32 | 26 | 31 | -0.2 | Y | 30 | Y | -0.4 |  |  |  | 1.11 |  |  |  | N | N | N | N | 180 | 0.43 | 64 | 79728 | 96576 | -126 | 3000 | 14 | 2 |  | 2021-07-26 11:34 | 1569 | 123 |  | 29 |  | *최소화 롱노즐 재사용 *전기로 점검으로 20%이상 감속주입 이상공정등록 및 생관통보 302~304 402 ~ 404 | 5041E07E6AB642BEB0445D3E840419EC | [13 empty] | 82.19 | 100 | 2700 | 3100 | 0 |  | 651 | 400 | Y | N | 2700 | 3100 | 0 |  | 651 | 400 | Y | N | N | [5 empty] | Y | RB130.00 | C
B65450 | 2021-07-26 | 2 | B | 잔강최소화 | 7 | A | SM48CH | 탄소강 | B | BM#2 | 1603 | 40 | 1630 | 1519 | 32 | 6300 |  | 1 | 0.3 | 16 |  | -2.23 | 1562 | 1613 | 0 | 13.02 | 0 | 20 | 80 | 89 | N | 2 | 2021-07-26 12:37 | 71 | 1099 | -216 | -218 | 13 | 17 | 18 | 19 | 19 | 20 | 19 | 19 | 17 |  |  | 17 | 6 | 20 | 17 | 19 | -0.07 | Y | 15 | Y | -0.4 | [7 empty] | N | N | N | N | 170 | 0.45 | 51 | 93071 | 84672 | 2428 | 15200 | 14 | 2 |  | 2021-07-26 12:39 | 1562 | 136 |  | 47 |  | *잔강최소화 롱노즐 재사용2회 *L/D 자연개공 안되 강제개공실시 301 401 이상재 및 생관통보 *전공정 요청 감속주입 | [14 empty] | 106.73 | 100 | 2500 | 0 | 0 |  | 650 | 400 | Y | N | 2500 | 0 | 0 |  | 651 | 400 | Y | N | N | Y |  |  |  |  | Y | BT180180 | H
B65451 | 2021-07-26 | 2 | B |  | 8 | A | SM48CH | 탄소강 | B | BM#2 | 1603 | 44 | 1618 | 1546 | 36 | 6500 |  | 1 | 0.24 | 18 |  | -2.27 | 1543 | 1599 | 0 | 21.9 | 0 | 38 | 77 | 78 | Y |  | 2021-07-26 13:53 | 52 | 1097 | 15 | 15 | 19 | 20 | 20 | 20 | 19 | 17 | 17 | 15 | 14 | 12 |  | 12 | 17 | 20 | 12 | 20 | -0.18 | Y | 45 | Y | -0.4 | [7 empty] | N | N | N | N | 220 | 0.47 | 65 | 93071 | 97020 | 2730 | 14700 | 14 | 2 |  | 2021-07-26 14:01 | 1543 | 117 |  | 23 |  | *전공정 요청 감속주입 * 후 HEAT L/D 강제개공 ID : 305,306,404,405 | [14 empty] | 89.58 | 100 | 0 | 0 | 0 |  | 650 | 400 | Y | N | 0 | 0 | 0 |  | 651 | 400 | Y | N | N | Y | [5 empty] | BT180180 | H
B65452 | 2021-07-26 | 2 | B |  | 9 | A | SM48CH | 탄소강 | B | BM#2 | 1580 | 39 | 1636 | 1533 | 31 | 6500 |  | 1 | 0.29 | 18 |  | -2.79 | 1552 | 1621 | 0 | 24.27 | 0 | 33 | 81 | 82 | N | 1 | 2021-07-26 15:04 | 61 | 1099 | 9 | 13 | 22 | 25 | 27 | 28 | 28 | 27 | 26 | 25 | 24 | 22 | 20 | 20 | 23 | 28 | 20 | 0 | -0.23 | Y | 35 | Y | -0.4 | [7 empty] | N | N | N | N | 210 | 0.46 | 64 | 93071 | 88711 | 3039 | 12100 | 14 | 2 |  | 2021-07-26 15:08 | 1552 | 105 |  | 18 |  | * 전공정 요청으로 감속주입 * 주입말기 전공정 작업지연 감속주입 0.40 ID: 304,404 | [14 empty] | 102.95 | 100 | 0 | 0 | 0 |  | 650 | 400 | Y | N | 0 | 0 | 0 |  | 651 | 400 | Y | N | N | Y | [5 empty] | BT180180 | H
B65453 | 2021-07-26 | 2 | B |  | 10 | A | SM48CH | 탄소강 | B | BM#2 | 1613 | 41 | 1611 | 1522 | 36 | 7600 |  | 1 | 0.2 | 17 |  | -2.31 | 1552 | 1612 | 0 | 18.22 | 0 | 16 | 70 | 73 | Y |  | 2021-07-26 16:14 | 61 | 1095 | 16 | 23 | 26 | 27 | 27 | 26 | 24 | 21 | 20 | 17 | 14 | 11 | 8 | 8 | 20 | 27 | 8 | 0 | -0.42 | Y | 45 | Y | -0.6 | [7 empty] | N | N | N | N | 200 | 0.47 | 62 | 93071 | 96904 | 7096 | 16100 | 14 | 2 |  | 2021-07-26 16:22 | 1552 | 100 |  | 13 |  | * 전공정 작업지연 감속주입 * T/D 온도 낮아 L/D 7TON 내림 | [14 empty] | 89.53 | 100 | 0 | 0 | 0 |  | 650 | 400 | Y | N | 0 | 0 | 0 |  | 650 | 400 | Y | N | N | N |  | Y | Y |  |  | BT180180 | C
B65454 | 2021-07-26 | 2 | B |  | 11 | A | SM48CH | 탄소강 | B | BM#2 | 1633 | 35 | 1628 | 1566 | 28 | 5300 |  | 1 | 0.23 | 17 |  | -2.58 | 1552 | 1615 | 0 | 23.04 | 0 | 20 | 81 | 66 | Y |  | 2021-07-26 17:07 | 61 | 1085 | 5 | 5 | 16 | 22 | 25 | 26 | 26 | 26 | 25 | 24 | 23 | 21 | 19 | 17 | 21 | 26 | 17 | 26 | -0.22 | Y | 40 | Y | -0.4 | [7 empty] | N | N | N | N | 190 | 0.47 | 66 | 93071 | 97168 | 3082 | 14200 | 14 | 2 |  | 2021-07-26 17:11 | 1552 | 102 |  | 22 |  | * 전공정 요청으로 감속주입 | [14 empty] | 92.56 | 100 | 0 | 0 | 0 |  | 650 | 400 | Y | N | 0 | 0 | 0 |  | 650 | 400 | Y | N | N | [6 empty] | BT180180 | C
B65455 | 2021-07-26 | 2 | B |  | 12 | A | SM48CH | 탄소강 | B | BM#2 | 1656 | 39 | 1608 | 1580 | 29 | 5200 |  | 1 | 0.21 | 17 |  | -2.09 | 1548 | 1600 | 0 | 23.11 | 0 | 38 | 78 | 59 | Y |  | 2021-07-26 18:14 | 57 | 1099 | 14 | 19 | 22 | 25 | 26 | 26 | 26 | 25 | 24 | 23 | 21 | 20 |  | 20 | 23 | 26 | 20 | 26 | -0.17 | Y | 35 | Y | -0.2 | [7 empty] | N | N | N | N | 180 | 0.5 | 59 | 93071 | 95358 | 3092 | 15600 | 14 | 2 |  | 2021-07-26 18:15 | 1548 | 110 |  | 23 |  | * 전공정 요청으로 감속주입 | [14 empty] | 94.39 | 100 | 0 | 0 | 0 |  | 650 | 400 | Y | N | 0 | 0 | 0 |  | 651 | 400 | Y | N | N | Y | [5 empty] | BT180180 | C
B65456 | 2021-07-26 | 2 | B |  | 13 | A | SM48CH | 탄소강 | B | BM#2 | 1659 | 41 | 1632 | 1552 | 29 | 5600 |  | 1 | 0.23 | 17 |  | -2.09 | 1550 | 1605 | 0 | 18.59 | 0 | 33 | 82 | 56 | Y |  | 2021-07-26 19:18 | 59 | 1102 | 18 | 23 | 29 | 31 | 32 | 32 | 31 | 30 | 29 | 28 | 27 |  |  | 27 | 28 | 32 | 27 | 0 | -0.17 | Y | 30 | Y | -0.2 | [7 empty] | N | N | N | N | 170 | 0.51 | 55 | 84610 | 89337 | 3063 | 15300 | 14 | 2 |  | 2021-07-26 19:21 | 1550 | 106 |  | 18 |  | * 샘플채취 ID : 303,403 (300mm) | [14 empty] | 91.27 | 100 | 0 | 0 | 300 |  | 650 | 400 | Y | N | 0 | 0 | 300 |  | 650 | 400 | Y | N | N | Y | [5 empty] | BT180180 | C
B65457 | 2021-07-26 | 2 | B | TUNDISH교체전 | 14 | A | SM48CH | 탄소강 | B | BM#2 | 1653 | 40 | 1616 | 1547 | 32 | 6300 |  | 1 | 0.2 | 17 |  | -2.4 | 1553 | 1610 | 0 | 18.13 | 0 | 16 | 71 | 58 | Y |  | 2021-07-26 20:18 | 62 | 1096 | 24 | 26 | 30 | 32 | 33 | 33 | 32 | 32 | 31 | 30 | 28 | 27 | 25 | 23 | 29 | 33 | 23 | 32 | -0.22 | Y | 45 | Y | -0.4 | [7 empty] | N | N | N | N | 220 | 0.45 | 66 | 93377 | 95204 | 3046 | 2000 | 14 | 2 |  | 2021-07-26 20:20 | 1553 | 101 |  | 14 |  | * 전공정 요청으로 감속주입 | C753827E12794AA2A548738174DAADF5 | 916E8D9C269A467FB0D1C016C92910BE | 54BE8923B57043EF8FC3E7D5BB69A2D4 | [11 empty] | 94.8 | 100 | 0 | 2650 | 0 |  | 650 | 400 | Y | N | 0 | 2550 | 0 |  | 651 | 400 | Y | N | N | Y | [5 empty] | BT180180 | C
B65458 | 2021-07-26 | 2 | D | TUNDISH교체 | 1 | A | SCR415HM | 소입성보증강 | C1 | BM#2 | 1643 | 48 | 1677 | 1560 | 40 | 8700 |  | 1 | 0.24 | 20 |  | -2.58 | 1592 | 1662 | 0 | 22.76 | 0 | 20 | 82 | 52 | Y |  | 2021-07-26 21:30 | 80 | 1095 | -333 | -297 | 21 | 17 | 19 | 24 | 28 | 29 | 29 | 30 | 30 | 29 |  | 29 | 26 | 30 | 29 | 29 | 0 |  | 10 | Y | -0.2 |  | 1.63 | 1.63 |  |  |  |  | N | N | N | N | 150 | 0.5 | 56 | 93071 | 92368 | 4632 | 15600 | 10 | 1 |  | 2021-07-26 21:32 | 1592 | 135 |  | 33 |  | * BUTT 타입롱노즐사용(일반타입.) * T/D FLUX 용탕부: 120 KG / 유탕부: 10KG 투입. | [14 empty] | 87.43 | 100 | 730 | 0 | 0 |  | 450 | 300 | Y | Y | 730 | 0 | 0 |  | 450 | 300 | Y | Y | N | Y | [5 empty] | BT180180 | H
B65459 | 2021-07-26 | 2 | D |  | 2 | A | SCR415HM | 소입성보증강 | C1 | BM#2 | 1623 | 41 | 1644 | 1546 | 36 | 7900 |  | 1 | 0.25 | 19 |  | -2.6 | 1565 | 1637 | 0 | 25.18 | 0 | 38 | 79 | 58 | Y |  | 2021-07-26 22:46 | 53 | 1094 | 26 | 23 | 21 | 21 | 20 | 19 | 18 | 17 | 17 | 16 | 15 | 14 |  | 14 | 19 | 21 | 14 | 0 | -0.16 |  | 45 | Y | -0.2 | [7 empty] | N | N | N | N | 140 | 0.53 | 59 | 93071 | 99712 | 2988 | 14700 | 10 | 1 |  | 2021-07-26 22:42 | 1565 | 109 |  | 14 | [16 empty] | 87.35 | 100 | 0 | 0 | 0 |  | 450 | 300 | Y | Y | 0 | 0 | 0 |  | 450 | 300 | Y | Y | N | Y | [5 empty] | BT180180 | H
B65460 | 2021-07-26 | 2 | D |  | 3 | A | SCR415HM | 소입성보증강 | C1 | BM#2 | 1655 | 44 | 1648 | 1540 | 39 | 8500 |  | 1 | 0.34 | 19 |  | -2.85 | 1577 | 1649 | 0 | 28.78 | 0 | 33 | 83 | 82 | Y |  | 2021-07-26 23:42 | 65 | 1090 | 12 | 21 | 28 | 31 | 31 | 31 | 30 | 30 | 28 | 28 | 27 | 25 |  | 25 | 27 | 31 | 25 | 31 | -0.15 | Y | 40 | Y | -0.4 | [7 empty] | N | N | N | N | 130 | 0.52 | 60 | 101532 | 99597 | 3153 | 15600 | 10 | 1 |  | 2021-07-26 23:47 | 1577 | 110 |  | 18 | [16 empty] | 98.81 | 100 | 0 | 0 | 0 |  | 450 | 300 | Y | Y | 0 | 0 | 0 |  | 450 | 300 | Y | Y | N | Y | [5 empty] | BT180180 | H
B65461 | 2021-07-26 | 2 | D |  | 4 | A | SCR415HM | 소입성보증강 | C1 | BM#2 | 1669 | 45 | 1641 | 1596 | 31 | 5800 |  | 1 | 0.33 | 19 |  | -2.49 | 1568 | 1638 | 0 | 61.36 | 0 | 16 | 72 | 79 | Y |  | 2021-07-27 00:39 | 56 | 1090 | 22 | 22 | 24 | 24 | 24 | 23 | 22 | 22 | 21 | 21 | 19 | 18 |  | 18 | 22 | 24 | 18 | 24 | -0.13 |  | 45 | Y | -0.2 | [7 empty] | N | N | N | N | 120 | 0.53 | 59 | 102420 | 100190 | 3110 | 15900 | 10 | 1 |  | 2021-07-27 00:43 | 1568 | 110 |  | 23 | [8 empty] | D99FCC73382B47388160F621403C7CA7 | 1950EF5E64AD46009844E368EC791F3F | 5F0824F76AC1459AA9A7475EEAD720BD |  | 5B0872937FBE48358DBB0E4FC24829BF | 268AE71221B44F70879DEC6ADFC7BD38 | 1A4424E80CEF4944B5BDD6F56EC9FBA6 |  | 99.1 | 100 | 0 | 0 | 0 |  | 450 | 300 | Y | Y | 0 | 0 | 0 |  | 451 | 300 | Y | Y | N | Y | [5 empty] | RB085.00 | C
B65462 | 2021-07-26 | 2 | D |  | 5 | A | SCR415HM | 소입성보증강 | C1 | BM#2 | 1670 | 38 | 1649 | 1595 | 30 | 5600 |  | 1 | 0.3 | 19 |  | -2.68 | 1569 | 1642 | 0 | 23.59 | 0 | 20 | 83 | 50 | Y |  | 2021-07-27 01:38 | 57 | 1098 | 16 | 20 | 25 | 27 | 27 | 27 | 26 | 25 | 24 | 23 | 21 | 19 |  | 19 | 23 | 27 | 19 | 27 | -0.2 | Y | 40 | Y | -0.4 | [7 empty] | N | N | N | N | 110 | 0.53 | 59 | 99285 | 98996 | 3104 | 15600 | 10 | 1 |  | 2021-07-27 01:49 | 1569 | 112 |  | 24 | [16 empty] | 96.96 | 100 | 0 | 0 | 0 |  | 451 | 300 | Y | Y | 0 | 0 | 0 |  | 451 | 300 | Y | Y | N | Y | [5 empty] | RB085.00 | H
B65463 | 2021-07-26 | 2 | D |  | 6 | A | SCR415HM | 소입성보증강 | C1 | BM#2 | 1658 | 36 | 1653 | 1572 | 31 | 6900 |  | 1 | 0.27 | 20 |  | -2.44 | 1572 | 1646 | 0 | 29.74 | 0 | 38 | 80 | 48 | Y |  | 2021-07-27 02:44 | 60 | 1100 | 16 | 22 | 29 | 31 | 32 | 32 | 30 | 30 | 29 | 28 | 26 | 25 | 23 | 23 | 28 | 32 | 23 | 0 | -0.22 | Y | 40 | Y | -0.4 | [7 empty] | N | N | N | N | 100 | 0.52 | 60 | 99000 | 100201 | 2749 | 15600 | 10 | 1 |  | 2021-07-27 02:47 | 1572 | 102 |  | 18 | [16 empty] | 96.44 | 100 | 0 | 0 | 0 |  | 450 | 300 | Y | Y | 0 | 0 | 0 |  | 451 | 300 | Y | Y | N | Y | [5 empty] | RB085.00 | H
B65464 | 2021-07-26 | 2 | D |  | 7 | A | SCR415HM | 소입성보증강 | C1 | BM#2 | 1653 | 38 | 1635 | 1582 | 33 | 6800 |  | 1 | 0.33 | 19 |  | -2.34 | 1576 | 1642 | 0 | 23.85 | 0 | 33 | 84 | 58 | Y |  | 2021-07-27 03:44 | 64 | 1099 | 21 | 24 | 31 | 33 | 34 | 34 | 34 | 33 | 32 | 31 | 30 | 28 | 25 | 25 | 31 | 34 | 25 | 34 | -0.22 | Y | 40 | Y | -0.6 | [7 empty] | N | N | N | N | 150 | 0.52 | 60 | 151665 | 98072 | 3128 | 15400 | 10 | 1 |  | 2021-07-27 03:52 | 1576 | 104 |  | 19 |  | * 연연주 혼탕부 ID : 307, 308, 309, 407, 408, 409 | [14 empty] | 150.69 | 100 | 0 | 0 | 0 |  | 450 | 300 | Y | Y | 0 | 0 | 0 |  | 451 | 300 | Y | Y | N | Y | [5 empty] | BT180180 | H
B65465 | 2021-07-26 | 2 | A |  | 8 | B | 16MNCRS5HAM | 소입성보증강 | C1 | BM#2 | 1669 | 38 | 1664 | 1577 | 33 | 7100 |  | 1 | 0.31 | 19 |  | -2.83 | 1576 | 1656 | 0 | 25.28 | 0 | 16 | 73 | 57 | Y |  | 2021-07-27 04:51 | 65 | 1093 | 24 | 26 | 31 | 34 | 34 | 34 | 33 | 33 | 32 | 31 | 29 | 28 | 26 | 26 | 31 | 34 | 26 | 34 | -0.18 | Y | 45 | Y | -0.4 | [7 empty] | N | N | N | N | 140 | 0.52 | 58 | 42305 | 95224 | 4176 | 15800 | 10 | 1 |  | 2021-07-27 04:52 | 1576 | 105 |  | 12 |  | * 연연주 혼탕부 ID : 301, 401 *주입말 전공정 지연감속주입. *5T정상이월 | [14 empty] | 4230500 | 40 | 0 | 0 | 0 |  | 450 | 300 | Y | Y | 0 | 0 | 0 |  | 450 | 300 | Y | Y | N | N | Y |  |  |  |  | BT180180 | H
B65466 | 2021-07-26 | 2 | A |  | 9 | A | 16MNCRS5HAM | 소입성보증강 | C1 | BM#2 | 1690 | 38 | 1650 | 1606 | 33 | 6200 |  | 1 | 0.37 | 19 |  | -2.6 | 1575 | 1645 | 0 | 30.16 | 0 | 20 | 84 | 54 | Y |  | 2021-07-27 05:55 | 64 | 1111 | 25 | 26 | 30 | 33 | 33 | 33 | 32 | 31 | 30 | 29 | 27 | 25 | 23 | 23 | 30 | 33 | 23 | 33 | -0.22 | Y | 45 | Y | -0.4 | [7 empty] | N | N | N | N | 130 | 0.52 | 58 | 95817 | 95946 | 5004 | 16000 | 10 | 1 |  | 2021-07-27 05:55 | 1575 | 106 |  | 8 | [16 empty] | 95.72 | 53.85 | 0 | 0 | 0 |  | 450 | 300 | Y | Y | 0 | 0 | 0 |  | 450 | 300 | Y | Y | N |  | Y |  |  |  |  | BT180180 | C
B65467 | 2021-07-26 | 2 | A |  | 10 | A | 16MNCRS5HAM | 소입성보증강 | C1 | BM#2 | 1677 | 37 | 1641 | 1588 | 30 | 6000 |  | 1 | 0.27 | 16 |  | -2.59 | 1575 | 1633 | 0 | 17.13 | 0 | 38 | 81 | 53 | Y |  | 2021-07-27 06:49 | 64 | 1091 | 22 | 24 | 29 | 30 | 30 | 30 | 30 | 28 | 27 | 26 | 25 | 24 | 22 | 22 | 27 | 30 | 22 | 30 | -0.18 | Y | 45 | Y | -0.4 | [7 empty] | N | N | N | N | 120 | 0.52 | 60 | 101532 | 99577 | 5023 | 15700 | 10 | 1 |  | 2021-07-27 06:50 | 1575 | 102 |  | 13 | [16 empty] | 97.58 | 50 | 0 | 0 | 0 |  | 451 | 300 | Y | Y | 0 | 0 | 0 |  | 451 | 300 | Y | Y | N |  | Y |  |  |  |  | BT180180 | H
B65468 | 2021-07-27 | 2 | A | TUNDISH교체전 | 11 | A | 16MNCRS5HAM | 소입성보증강 | C1 | BM#2 | 1662 | 43 | 1650 | 1592 | 29 | 5400 |  | 1 | 0.32 | 16 |  | -2.44 | 1570 | 1633 | 0 | 17.27 | 0 | 33 | 85 | 50 | Y |  | 2021-07-27 07:42 | 59 | 1098 | 21 | 20 | 24 | 26 | 27 | 26 | 25 | 25 | 24 | 23 | 22 | 20 |  | 20 | 24 | 27 | 20 | 0 | -0.2 | Y | 35 | Y | -0.4 | [7 empty] | N | N | N | N | 110 | 0.53 | 59 | 96096 | 93452 | 5098 | 2300 | 10 | 1 |  | 2021-07-27 07:47 | 1570 | 108 |  | 21 |  |  | 275A9545C057465884E2DA6CF81EB745 | ABF685133E074EF98FB828ACADF2C8F2 | [12 empty] | 98.31 | 50 | 0 | 2500 | 0 |  | 450 | 300 | Y | Y | 0 | 2500 | 0 |  | 451 | 300 | Y | Y | N |  | Y |  |  |  |  | BT180180 | H
B65469 | 2021-07-27 | 2 | A | TUNDISH교체 | 1 | A | AE4330VM2 | 합금강 | SNCM439계 | BM#2 | 1612 | 50 | 1653 | 1561 | 43 | 9300 |  | 1 | 0.24 | 20 |  | -2.16 | 1581 | 1641 | 14.52 | 0 | 0 | 16 | 74 | 46 | Y |  | 2021-07-27 08:54 | 88 | 1100 | -338 | -301 | 33 | 28 | 31 | 34 | 36 | 38 | 39 | 40 | 40 | 40 | 41 | 41 | 37 | 41 | 41 | 41 | 0 |  | 10 | Y | 0 | 0.7 | 2.49 | 2.49 | 1.91 |  |  |  | N | N | N | N | 210 | 0.44 | 70 | 92672 | 101964 | 3436 | 16200 | 05 | 2 |  | 2021-07-27 08:58 | 1581 | 131 |  | 30 |  | * BUTT 타입롱노즐사용(일반타입.) * T/D FLUX 용탕부: 120 KG / 유탕부: 10KG 투입. *유탕구 1112 *수소10분값 기준치 초과 이상공정등록 및 생관통보 301 302 303 401 402 403 | [6 empty] | 1396E720EEA4489AB81E8D305F9DC7F8 | 465E8FF895DD4321820B804CCEF57753 | 3896F1E084714ADA922286A7E0E2043E |  | 80E127AFF13C45988EB3C78744E38028 | 51E7C92EEF9D40CBB88AC7565875350F | 7522228336504989AAE5496190F60E20 |  | 87.92 | 46.15 | 700 | 0 | 0 |  | 650 | 400 | Y | Y | 700 | 0 | 0 |  | 650 | 400 | Y | Y | Y | Y | [5 empty] | RB146.05 | C
B65470 | 2021-07-27 | 2 | A |  | 2 | B | AE4330VM2 | 합금강 | SNCM439계 | BM#2 | 1624 | 44 | 1601 | 1566 | 38 | 7300 |  | 3 | 0.21 | 19 |  | -1.66 | 1563 | 1601 | 144.06 | 0 |  | 20 | 85 | 59 | Y |  | 2021-07-27 09:56 | 70 | 1099 | 39 | 37 | 32 | 30 | 28 | 27 | 27 | 25 | 25 | 25 | 24 | 23 | 23 | 20 | 26 | 32 | 20 | 25 | -0.18 |  | 65 | Y | -0.2 |  |  |  | 1.06 |  |  |  | N | N | N | N | 210 | 0.45 | 74 | 98000 | 105884 | 2866 | 15200 | 05 | 2 |  | 2021-07-27 10:05 | 1563 | 121 |  | 38 | [16 empty] | 90.28 | 50 | 0 | 0 | 0 |  | 650 | 400 | Y | Y | 0 | 0 | 0 |  | 651 | 400 | Y | Y | Y | Y | [5 empty] | RB177.80 | C
B65471 | 2021-07-27 | 2 | A |  | 3 | A | AE4330VM2 | 합금강 | SNCM439계 | BM#2 | 1614 | 56 | 1622 | 1531 | 53 | 8400 |  | 1 | 0.24 | 20 |  | -2.19 | 1555 | 1614 | 18.92 | 0 | 0 | 38 | 82 | 67 | Y |  | 2021-07-27 11:20 | 62 | 1098 | 18 | 17 | 21 | 22 | 23 | 23 | 22 | 22 | 21 | 21 | 20 | 19 | 19 | 17 | 20 | 23 | 17 | 22 | -0.12 | Y | 50 | Y | -0.2 |  |  |  | 1.25 |  |  |  | Y | Y | Y | N | 200 | 0.45 | 69 | 94978 | 98230 | 2970 | 12500 | 05 | 2 |  | 2021-07-27 11:23 | 1555 | 137 |  | 29 |  | *후HEAT 강제개공실시 306 406 이상재 | [14 empty] | 94.32 | 50 | 0 | 0 | 0 |  | 650 | 600 | Y | Y | 0 | 0 | 0 |  | 650 | 600 | Y | Y | Y | Y | [5 empty] | RB228.60 | C
B65472 | 2021-07-27 | 2 | C |  | 4 | B | AE4330VM2 | 합금강 | SNCM439계 | BM#2 | 1606 | 45 | 1635 | 1556 | 34 | 7000 |  | 1 | 0.3 | 20 |  | -2.23 | 1554 | 1616 | 21.39 | 0 | 0 | 33 | 86 | 80 | N | 2 | 2021-07-27 12:11 | 61 | 1099 | 13 | 16 | 19 | 20 | 21 | 22 | 22 | 21 | 20 | 20 | 19 | 18 | 17 | 17 | 19 | 22 | 17 | 20 | -0.14 | Y | 35 | Y | -0.2 |  |  |  | 1.04 |  |  |  | Y | Y | Y | N | 190 | 0.45 | 66 | 96536 | 96173 | 5027 | 14500 | 05 | 2 |  | 2021-07-27 12:31 | 1554 | 140 |  | 50 |  | *L/D자연개공 안되 강제개공실시 301 401 *L/D 중량 오류로 슬러그 유입,이상공정 등록 및 생관통보 | [14 empty] | 100.77 | 53.85 | 0 | 0 | 0 |  | 650 | 600 | Y | Y | 0 | 0 | 0 |  | 651 | 600 | Y | Y | Y | Y | [5 empty] | RB209.55 | C
A65985 | 2021-07-27 | 1 | C | 연주시작 | 1 | A | STB2 | 베어링강 | STB (SF) | BM#1 | 1684 | 64 | 1607 | 1580 | 48 | 8000 |  | 3 | 0.2 | 25 |  | -2.05 | 1545 | 1605 | 232.68 | 0 |  | 36 | 38 | 1523 | Y |  | 2021-07-27 13:38 | 89 | 1097 | 36 | 45 | 33 | 30 | 34 | 39 | 41 | 42 | 43 | 43 | 44 | 43 | 42 | 42 | 39 | 44 | 42 | 43 | -0.06 |  | 7.35 | Y | -0.43 |  | 1.65 | 1.65 | [5 empty] | N | N | M | 240 | 0.47 | 54 | 80378 | 67622 | 7555 | 15200 | 17 | 1 |  | 2021-07-27 13:50 | 1545 | 132 |  | 19 |  | *T/D FLUX 유:10,용:270kg *엣지히터 코일부 가열로 미적용 *STR#2 LOOP#5 과냉으로 비수량 50%줄임 *연주시작 14:00 |  | 703F12C6849945009BF445E25852B692 | D69784E5B1414DA2A6EE572DB48F563E | [11 empty] | 86.8 | 100 | 1500 | 0 | 0 |  | 650 |  | N | N | 1500 | 0 | 0 |  | 651 |  | N | N | Y |  |  | Y |  |  |  | BT180180 | H
B65473 | 2021-07-27 | 2 | C |  | 5 | B | AE4330VM2 | 합금강 | SNCM439계 | BM#2 | 1639 | 45 | 1620 | 1572 | 37 | 7000 |  | 1 | 0.3 | 18 |  | -1.88 | 1560 | 1609 | 20.64 | 0 | 0 | 16 | 75 | 55 | Y |  | 2021-07-27 13:19 | 67 | 1100 | 13 | 15 | 20 | 21 | 23 | 23 | 23 | 23 | 23 | 22 | 22 | 22 | 21 | 19 | 21 | 23 | 19 | 23 | -0.08 | Y | 50 | Y | -0.2 |  |  |  | 1.41 |  |  |  | Y | Y | Y | N | 180 | 0.45 | 69 | 91935 | 100100 | 3250 | 15200 | 05 | 2 |  | 2021-07-27 13:28 | 1560 | 144 |  | 49 | [16 empty] | 89.08 | 54.55 | 0 | 0 | 0 |  | 650 | 600 | Y | Y | 0 | 0 | 0 |  | 650 | 600 | Y | Y | Y | Y | [5 empty] | RB196.85 | C
A65986 | 2021-07-27 | 1 | C |  | 2 | A | STB2 | 베어링강 | STB (SF) | BM#1 | 1591 | 43 | 1551 | 1539 | 33 | 5600 |  | 3 | 0.19 | 25 |  | -1.36 | 1501 | 1544 | 217.05 | 0 |  | 35 | 2 | 1774 | Y |  | 2021-07-27 14:44 | 45 | 1097 | 42 | 42 | 37 | 30 | 27 | 24 | 21 | 20 | 40 | 40 | 23 | 43 | 36 | 25 | 31 | 43 | 25 | 0 | -1.8 | Y | 10 | Y | -2.2 |  |  |  | 0.85 |  |  |  | Y | Y | Y | Y | 230 | 0.45 | 62 | 84610 | 87387 | 7213 | 15800 | 17 | 1 |  | 2021-07-27 14:50 | 1501 | 111 |  | 9 |  | *엣지히터 코일부 가열로 미적용 *STR#2 LOOP#5 과냉으로 비수량 50%줄임 *전공정 요청으로 감속주입-정속주입 강종 감속으로 이상재 등록ID: 103~105.203~205 (전기로 전극절손) | [14 empty] | 88.69 | 100 | 0 | 0 | 0 |  | 650 |  | N | N | 0 | 0 | 0 |  | 651 |  | N | N | Y |  |  | Y |  |  |  | BT180180 | H
B65474 | 2021-07-27 | 2 | C |  | 6 | B | AE4330VM2 | 합금강 | SNCM439계 | BM#2 | 1609 | 62 | 1637 | 1553 | 51 | 9000 |  | 1 | 0.28 | 19 |  | -2.07 | 1568 | 1629 | 25.57 | 0 | 0 | 20 | 86 | 39 | Y |  | 2021-07-27 14:55 | 75 | 1099 | 17 | 17 | 25 | 30 | 32 | 33 | 33 | 33 | 32 | 31 | 30 | 29 | 28 | 25 | 29 | 33 | 25 | 33 | -0.18 | Y | 45 | Y | -0.4 |  |  |  | 1.14 |  |  |  | N | N | N | N | 170 | 0.45 | 70 | 90241 | 28 | 102122 | 14800 | 05 | 2 |  | 2021-07-27 15:02 | 1568 | 157 |  | 24 |  | *전공정 요청 L/D 잔강이월 미실시,이상공정 등록 및 생관통보 *준빅사이즈 후속 | [14 empty] | 88.78 | 46.15 | 0 | 0 | 0 |  | 650 | 400 | Y | Y | 0 | 0 | 0 |  | 651 | 400 | Y | Y | Y | [6 empty] | RB184.15 | C
A65987 | 2021-07-27 | 1 | C |  | 3 | A | STB2 | 베어링강 | STB (SF) | BM#1 | 1655 | 42 | 1551 | 1580 | 29 | 5100 |  | 3 | 0.19 | 26 |  | -1.51 | 1515 | 1560 | 152.06 | 0 |  | 5 | 41 | 1945 | Y |  | 2021-07-27 15:35 | 59 | 1095 | 23 | 23 | 25 | 25 | 26 | 25 | 25 | 24 | 24 | 24 | 23 | 23 | 22 | 21 | 24 | 26 | 21 | 25 | -0.11 | Y | 45 | Y | -0.2 |  |  |  | 0.97 |  |  |  | Y | Y | Y | Y | 220 | 0.4 | 72 | 152298 | 90919 | 7581 | 15400 | 17 | 1 |  | 2021-07-27 15:42 | 1515 | 109 |  | 22 |  | *엣지히터 코일부 가열로 미적용 *STR#2 LOOP#5 과냉으로 비수량 50%줄임 *전공정 요청으로 감속주입-정속주입 강종 감속으로 이상재 등록ID: (전기로 전극절손) *유사강종 연연주 혼탕부 성분 확인 ID:107~109.207~209 | [6 empty] | 8D093BD93E134F21AF1F6B4E8A79C5E0 | 464C2FFEE5164F23A7AD0A528E373A32 | 92885BF948404E3DADD63955F7024FD8 |  | 7F92A71722DA44ABAF473CBD6C6C730C | D7977F952AE64719B668F2EE42CEBA90 | 1A718862321847C1B7A9067911543418 |  | 155.49 | 100 | 0 | 0 | 0 |  | 650 |  | N | N | 0 | 0 | 0 |  | 651 |  | N | N | Y |  |  | Y |  |  |  | BT180180 | H
B65475 | 2021-07-27 | 2 | C |  | 7 | B | AE4330VM2 | 합금강 | SNCM439계 | BM#2 | 0 | 57 | 1626 | 1562 | 46 | 8200 |  | 1 | 0.38 | 19 |  | -2.28 | 1562 | 1622 | 27.39 | 0 | 0 | 38 | 83 | 20 | Y |  | 2021-07-27 16:03 | 69 | 1103 | 22 | 26 | 29 | 31 | 31 | 31 | 31 | 29 | 28 | 27 | 26 | 25 | 24 | 24 | 28 | 31 | 24 | 31 | -0.14 | Y | 50 | Y | -0.2 |  |  |  | 1.08 |  |  |  | N | N | N | N | 170 | 0.45 | 67 | 93559 | 96934 | 716 | 14700 | 05 | 2 |  | 2021-07-27 16:10 | 1562 | 146 |  | 28 |  | *전공정 요청 L/D 잔강이월 미실시,이상공정 등록 및 생관통보 | [14 empty] | 96.3 | 53.85 | 0 | 0 | 0 |  | 650 | 400 | Y | Y | 0 | 0 | 0 |  | 650 | 400 | Y | Y | Y | [6 empty] | RB171.45 | C
A65988 | 2021-07-27 | 1 | C | 유사강종연연주 | 4 | B | SEAH-BQ1 | 베어링강 | STB (SF) | BM#1 | 1648 | 45 | 1551 | 1566 | 32 | 5500 |  | 3 | 0.19 | 30 |  | -1.39 | 1514 | 1562 | 139.4 | 0 |  | 21 | 33 | 1832 | Y |  | 2021-07-27 16:48 | 59 | 1100 | 23 | 24 | 24 | 25 | 25 | 25 | 24 | 24 | 23 | 23 | 23 | 23 | 23 | 23 | 24 | 25 | 23 | 25 | -0.03 | Y | 55 | Y | 0 |  |  |  | 0.99 |  |  |  | Y | Y | Y | Y | 210 | 0.4 | 73 | 50766 | 91521 | 5679 | 16100 | 17 | 1 |  | 2021-07-27 16:59 | 1514 | 113 |  | 24 |  | *엣지히터 코일부 가열로 미적용 *STR#2 LOOP#5 과냉으로 비수량 50%줄임 *전공정 요청으로 감속주입-정속주입 강종 감속으로 이상재 등록ID: (전기로 전극절손) *유사강종 연연주 혼탕부 성분 확인 ID:101.201 *자동:1472℃ 수동:1478℃ | [14 empty] | 51.02 | 100 | 0 | 0 | 0 |  | 650 |  | N | N | 0 | 0 | 0 |  | 651 |  | N | N | Y |  |  | Y |  |  |  | BT180180 | H
B65476 | 2021-07-27 | 2 | C | TUNDISH교체전 | 8 | A | AE4330VM2 | 합금강 | SNCM439계 | BM#2 | 1605 | 50 | 1627 | 1556 | 41 | 7900 |  | 1 | 0.32 | 19 |  | -2.33 | 1556 | 1619 | 15.48 | 0 | 0 | 33 | 87 | 61 | Y |  | 2021-07-27 17:03 | 63 | 1092 | 21 | 20 | 23 | 23 | 24 | 25 | 25 | 24 | 24 | 23 | 23 | 22 | 21 | 19 | 23 | 25 | 19 | 24 | -0.15 | Y | 40 | Y | -0.4 |  |  |  | 1.17 |  |  |  | N | N | N | N | 210 | 0.45 | 64 | 127164 | 92522 | 3678 | 2000 | 05 | 2 |  | 2021-07-27 17:12 | 1556 | 139 |  | 36 | 18 | *전공정 요청 L/D 잔강이월 미실시,이상공정 등록 및 생관통보 | 50D1C2CF8E6643D780D31DF4F66B582B | 68217C7FFFAB480494B271E4694B0B7F | 08FAE691A2F448D5BE81F07E11899462 | [11 empty] | 132.67 | 47.06 | 0 | 3940 | 0 |  | 650 | 400 | Y | Y | 0 | 3620 | 0 |  | 651 | 400 | Y | Y | Y | [6 empty] | RB190.50 | C
A65989 | 2021-07-27 | 1 | C |  | 5 | A | SEAH-BQ1 | 베어링강 | STB (SF) | BM#1 | 1577 | 43 | 1541 | 1537 | 42 | 6600 |  | 3 | 0.19 | 30 |  | -0.9 | 1513 | 1541 | 126.45 | 0 |  | 36 | 39 | 94 | Y |  | 2021-07-27 18:00 | 58 | 1102 | 9 | 16 | 23 | 26 | 27 | 27 | 26 | 26 | 25 | 24 | 23 | 22 | 21 | 19 | 22 | 27 | 19 | 26 | -0.15 | Y | 55 | Y | -0.2 |  |  |  | 0.83 |  |  |  | Y | Y | Y | Y | 200 | 0.41 | 77 | 84610 | 96844 | 5606 | 15700 | 17 | 1 |  | 2021-07-27 18:24 | 1513 | 98 |  | 26 |  | *엣지히터 코일부 가열로 100KW적용 *STR#2 LOOP#5 과냉으로 비수량 50%줄임 *전공정 요청으로 감속주입-정속주입 강종 감속으로 이상재 등록ID: | [14 empty] | 80.47 | 100 | 0 | 0 | 0 |  | 650 |  | N | N | 0 | 0 | 0 |  | 651 |  | N | N | Y |  |  | Y |  |  |  | BT180180 | H
B65477 | 2021-07-27 | 2 | C | TUNDISH교체 | 1 | A | SM18CM9 | 탄소강 | C1 | BM#2 | 1641 | 48 | 1680 | 1577 | 41 | 7700 |  | 1 | 0.34 | 20 |  | -2.35 | 1603 | 1676 | 20.29 | 0 | 0 | 16 | 76 | 53 | N | 2 | 2021-07-27 18:50 | 90 | 1098 | -337 | -340 | 21 | 19 | 19 | 27 | 31 | 33 | 35 | 36 | 36 | 36 | 35 | 35 | 31 | 36 | 35 | 36 | -0.05 |  | 15 | Y | -0.2 | 0.8 | 2.52 | 2.52 | 2.25 |  |  |  | N | N | N | N | 150 | 0.5 | 59 | 91328 | 97745 | 755 | 15700 | 02 | 1 |  | 2021-07-27 18:36 | 1603 | 164 |  | 20 |  | * T/D FLUX 용탕부: 120 KG / 유탕부: 10KG 투입. * BUTT 타입롱노즐사용(일반타입.) *래들 미개공 강제렌싱 2회 실시 ID:301.401 *수소 10분 측정값 기준치 초과, 생관통보 | [14 empty] | 93.1 | 54.55 | 700 | 0 | 0 |  | 451 | 300 | Y | Y | 700 | 0 | 0 |  | 450 | 300 | Y | Y | N | [6 empty] | RB150.00 | C
A65990 | 2021-07-27 | 1 | C |  | 6 | B | SEAH-BQ1 | 베어링강 | STB (SF) | BM#1 | 1598 | 45 | 1554 | 1539 | 34 | 5700 |  | 3 | 0.19 | 30 |  | -1.16 | 1519 | 1560 | 140.95 | 0 |  | 35 | 3 | 95 | Y |  | 2021-07-27 19:18 | 64 | 1087 | 18 | 18 | 22 | 25 | 26 | 27 | 27 | 26 | 25 | 24 | 24 | 23 | 22 | 20 | 24 | 27 | 20 | 22 | -0.14 | Y | 50 | Y | -0.2 |  |  |  | 0.6 |  |  |  | Y | Y | Y | Y | 190 | 0.4 | 73 | 84610 | 92913 | 5737 | 15700 | 17 | 1 |  | 2021-07-27 19:25 | 1519 | 116 |  | 26 |  | *STR#2 LOOP#5 과냉으로 비수량 50%줄임 *전공정 요청으로 감속주입-정속주입 강종 감속으로 이상재 등록ID: (전기로 전극절손) | [14 empty] | 84.65 | 100 | 0 | 0 | 0 |  | 650 |  | Y | N | 0 | 0 | 0 |  | 651 |  | Y | N | Y |  |  | Y |  |  |  | BT180180 | H
B65478 | 2021-07-27 | 2 | C |  | 2 | A | SM18CM9 | 탄소강 | C1 | BM#2 | 1618 | 49 | 1646 | 1582 | 34 | 6300 |  | 1 | 0.35 | 19 |  | -2.58 | 1578 | 1646 | 28.19 | 0 | 0 | 20 | 87 | 40 | Y |  | 2021-07-27 19:37 | 65 | 1091 | 33 | 32 | 28 | 27 | 25 | 25 | 24 | 23 | 22 | 21 | 20 | 19 | 17 | 17 | 24 | 28 | 17 | 0 | -0.22 |  | 50 | Y | -0.4 | [7 empty] | N | N | N | N | 140 | 0.52 | 60 | 98956 | 100044 | 1006 | 16200 | 02 | 1 |  | 2021-07-27 19:41 | 1578 | 143 |  | 32 | 21 | [7 empty] | 1856FE88C1D44F9D8A50E535AC1A8403 | A038BD9BAADB4C0E9F823CEE25B9CC98 | B5B47046E38648FC9349058AFD5ED358 |  | 799C47AF883841FEB3357C340E9405C8 | EFFAC40B1DA44CBEAD5429715A150193 | 4D8085301F2C45CE80B8480B4F467660 |  | 97.98 | 100 | 0 | 0 | 0 |  | 451 | 300 | Y | Y | 0 | 0 | 0 |  | 451 | 300 | Y | Y | N | [6 empty] | RB150.00 | C
B65479 | 2021-07-27 | 2 | D |  | 3 | A | SM18CM9 | 탄소강 | C1 | BM#2 | 1658 | 29 | 1661 | 1613 | 25 | 4700 |  | 1 | 0.34 | 18 |  | -2.37 | 1585 | 1647 | 15.51 | 0 | 0 | 38 | 84 | 67 | Y |  | 2021-07-27 20:36 | 72 | 1103 | 15 | 15 | 19 | 22 | 23 | 24 | 23 | 23 | 22 | 21 | 20 | 19 | 18 | 18 | 21 | 24 | 18 | 23 | -0.17 | Y | 35 | Y | -0.2 | [7 empty] | N | N | N | N | 130 | 0.53 | 60 | 95033 | 100678 | -1528 | 16600 | 02 | 1 |  | 2021-07-27 20:44 | 1585 | 133 |  | 34 | 13 | [15 empty] | 92.27 | 100 | 0 | 0 | 0 |  | 451 | 300 | Y | Y | 0 | 0 | 0 |  | 451 | 300 | Y | Y | N | [6 empty] | RB150.00 | C
A65991 | 2021-07-27 | 1 | D |  | 7 | B | SEAH-BQ1 | 베어링강 | STB (SF) | BM#1 | 1608 | 45 | 1550 | 1540 | 36 | 6100 |  | 3 | 0.19 | 30 |  | -1.46 | 1524 | 1575 | 191.15 | 0 |  | 5 | 42 | 77 | Y |  | 2021-07-27 20:28 | 69 | 1090 | 20 | 20 | 24 | 26 | 28 | 28 | 29 | 28 | 28 | 27 | 26 | 26 | 25 | 24 | 26 | 29 | 24 | 28 | -0.1 | Y | 50 | Y | 0 |  |  |  | 0.6 |  |  |  | Y | Y | Y | Y | 240 | 0.4 | 80 | 101532 | 94772 | 5878 | 15000 | 17 | 1 |  | 2021-07-27 20:38 | 1524 | 121 |  | 30 |  | *STR#2 LOOP#5 과냉으로 비수량 50%줄임 *전공정 요청으로 감속주입-정속주입 강종 감속으로 이상재 등록 *전공정 지연으로 T/D 레벨 기준미달,(13.8TON) 이상공정 등록 및 강종변경 | [14 empty] | 98.81 | 100 | 0 | 0 | 0 |  | 650 |  | Y | N | 0 | 0 | 0 |  | 651 |  | Y | N | Y |  |  | Y |  |  |  | BT180180 | H
B65480 | 2021-07-27 | 2 | D |  | 4 | A | SM18CM9 | 탄소강 | C1 | BM#2 | 1653 | 37 | 1654 | 1616 | 31 | 5400 |  | 1 | 0.31 | 19 |  | -2.34 | 1585 | 1653 | 15.35 | 0 | 0 | 33 | 88 | 36 | Y |  | 2021-07-27 21:43 | 72 | 1098 | 17 | 21 | 27 | 30 | 32 | 32 | 32 | 32 | 30 | 30 | 28 | 28 |  | 28 | 28 | 32 | 28 | 32 | -0.11 | Y | 35 | Y | 0 | [7 empty] | N | N | N | N | 120 | 0.52 | 60 | 102531 | 100566 | 2584 | 16400 | 02 | 1 |  | 2021-07-27 22:01 | 1585 | 138 |  | 27 | [16 empty] | 99.4 | 100 | 0 | 0 | 0 |  | 451 | 300 | Y | Y | 0 | 0 | 0 |  | 450 | 300 | Y | Y | N | [6 empty] | RB150.00 | C
A65992 | 2021-07-27 | 1 | D |  | 8 | B | SEAH-BQ1 | 베어링강 | STB (SF) | BM#1 | 1585 | 40 | 1550 | 1536 | 31 | 5400 |  | 3 | 0.19 | 30 |  | -1.38 | 1506 | 1550 | 100.91 | 0 |  | 21 | 34 | 106 | Y |  | 2021-07-27 21:59 | 51 | 1092 | 23 | 22 | 23 | 23 | 23 | 23 | 22 | 22 | 22 | 21 | 21 | 21 | 21 | 20 | 22 | 23 | 20 | 23 | -0.04 | Y | 65 | Y | -0.2 |  |  |  | 0.58 |  |  |  | Y | Y | Y | Y | 230 | 0.4 | 75 | 101532 | 97419 | 6281 | 15900 | 17 | 1 |  | 2021-07-27 22:16 | 1506 | 89 |  | 20 |  | *STR#2 LOOP#5 과냉으로 비수량 50%줄임 *전공정 요청으로 감속주입-정속주입 강종 감속으로 이상재 등록 | [14 empty] | 97.25 | 100 | 0 | 0 | 0 |  | 650 |  | Y | N | 0 | 0 | 0 |  | 651 |  | Y | N | Y |  |  | Y |  |  |  | BT180180 | H
B65481 | 2021-07-27 | 2 | D |  | 5 | A | SM18CM9 | 탄소강 | C1 | BM#2 | 1633 | 36 | 1668 | 1596 | 32 | 5700 |  | 1 | 0.37 | 23 |  | -2.6 | 1583 | 1658 | 31.9 | 0 | 0 | 16 | 77 | 26 | Y |  | 2021-07-27 22:36 | 70 | 1108 | 25 | 27 | 31 | 33 | 34 | 34 | 33 | 32 | 32 | 30 | 29 | 28 |  | 28 | 31 | 34 | 28 | 0 | -0.17 | Y | 35 | Y | -0.2 | [7 empty] | N | N | N | N | 110 | 0.52 | 59 | 94644 | 98219 | 2931 | 15700 | 02 | 1 |  | 2021-07-27 22:39 | 1583 | 129 |  | 35 | 12 | [7 empty] | B74D05D701F64B5EA0C15310DD28EAA4 | 0C4DFD3103AF4ED887E6E548F40D1920 | B51F4D959EC34A8294B103D2D3BE23AC |  | E33FCF8D3FEB4BFF8FD49CA6C3ECEDCA | F9DDB546F6D54A10952A12F133BD9858 | 8CA80FDE4552484FAF793315F9D20330 |  | 95.12 | 100 | 0 | 0 | 0 |  | 451 | 300 | Y | Y | 0 | 0 | 0 |  | 450 | 300 | Y | Y | N | [6 empty] | RB150.00 | C
A65993 | 2021-07-27 | 1 | D |  | 9 | B | SEAH-BQ1 | 베어링강 | STB (SF) | BM#1 | 1672 | 41 | 1561 | 1567 | 27 | 4700 |  | 3 | 0.19 | 30 |  | -1.41 | 1514 | 1559 | 141.45 | 0 |  | 36 | 40 | 97 | Y |  | 2021-07-27 23:11 | 59 | 1095 | 11 | 16 | 21 | 24 | 25 | 24 | 23 | 23 | 22 | 22 | 21 | 21 | 21 | 19 | 21 | 25 | 19 | 21 | -0.13 | Y | 45 | Y | -0.4 |  |  |  | 0.54 |  |  |  | Y | Y | Y | Y | 220 | 0.48 | 65 | 101532 | 95372 | 5428 | 15000 | 17 | 1 |  | 2021-07-27 23:28 | 1514 | 103 |  | 25 |  | *STR#2 LOOP#5 과냉으로 비수량 50%줄임 | [14 empty] | 99.2 | 100 | 0 | 0 | 0 |  | 650 |  | Y | N | 0 | 0 | 0 |  | 651 |  | Y | N | Y |  |  | Y |  |  |  | BT180180 | H
A65994 | 2021-07-27 | 1 | D |  | 10 | B | SEAH-BQ1 | 베어링강 | STB (SF) | BM#1 | 1671 | 41 | 1560 | 1580 | 23 | 3900 |  | 3 | 0.19 | 30 |  | -1.21 | 1518 | 1560 | 145.82 | 0 |  | 35 | 4 | 98 | Y |  | 2021-07-28 00:18 | 63 | 1090 | 19 | 21 | 26 | 28 | 28 | 28 | 27 | 26 | 26 | 25 | 25 | 25 |  | 25 | 25 | 28 | 25 | 28 | -0.07 | Y | 40 | Y | 0 |  |  |  | 0.55 |  |  |  | Y | Y | Y | Y | 210 | 0.48 | 59 | 84610 | 90159 | 7091 | 15100 | 17 | 1 |  | 2021-07-28 00:27 | 1518 | 110 |  | 23 |  | *STR#2 LOOP#5 과냉으로 비수량 50%줄임 | [14 empty] | 87.09 | 100 | 0 | 0 | 0 |  | 650 |  | Y | N | 0 | 0 | 0 |  | 651 |  | Y | N | Y |  |  | Y |  |  |  | BT180180 | H
A65995 | 2021-07-27 | 1 | D |  | 11 | A | STB2 | 베어링강 | STB (SF) | BM#1 | 1648 | 48 | 1549 | 1561 | 28 | 4900 |  | 3 | 0.22 | 25 |  | -1.27 | 1517 | 1555 | 166.6 | 0 |  | 5 | 43 | 77 | Y |  | 2021-07-28 01:23 | 61 | 1090 | 23 | 25 | 28 | 29 | 30 | 30 | 29 | 28 | 28 | 27 | 26 | 26 | 26 | 25 | 27 | 30 | 25 | 28 | -0.11 | Y | 45 | Y | -0.2 |  |  |  | 0.63 |  |  |  | Y | Y | Y | Y | 200 | 0.48 | 67 | 101532 | 100082 | 7268 | 16000 | 17 | 1 |  | 2021-07-28 01:33 | 1517 | 111 |  | 18 |  | *STR#2 LOOP#5 과냉으로 비수량 50%줄임 | [5 empty] | 42DFA18057A64D9B849B4D19E73C744D | F5CB5615726D4874A3AD3816AFBDE7B6 | 7CE881D89EEB4EABABA2CC79305EF62F |  | 23A9F03F34064EA885BD4C4FCABE1FFE | 5F458BE6C6414728AE433CBA93667AA5 | 20733B4ED4614CFD9D2CD0EB607A9ABA |  |  | 93.97 | 100 | 0 | 0 | 0 |  | 650 |  | Y | N | 0 | 0 | 0 |  | 651 |  | Y | N | Y |  |  | Y |  |  |  | BT180180 | H
A65996 | 2021-07-27 | 1 | D |  | 12 | A | STB2 | 베어링강 | STB (SF) | BM#1 | 1672 | 50 | 1575 | 1595 | 26 | 5600 |  | 3 | 0.24 | 25 |  | -1.57 | 1522 | 1568 | 249.16 | 0 |  | 21 | 35 | 71 | Y |  | 2021-07-28 02:36 | 66 | 1088 | 25 | 25 | 30 | 34 | 36 | 37 | 37 | 36 | 35 | 35 | 34 | 34 | 33 | 33 | 34 | 37 | 33 | 34 | -0.1 | Y | 40 | Y | 0 |  |  |  | 0.62 |  |  |  | Y | Y | Y | Y | 190 | 0.48 | 63 | 100709 | 93269 | 7681 | 15700 | 17 | 1 |  | 2021-07-28 02:45 | 1522 | 106 |  | 13 | 14 | *STR#2 LOOP#5 과냉으로 비수량 50%줄임 | [14 empty] | 98.49 | 100 | 0 | 0 | 0 |  | 650 |  | Y | N | 0 | 0 | 0 |  | 651 |  | Y | N | Y |  |  | Y |  |  |  | BT180180 | H
A65997 | 2021-07-27 | 1 | D |  | 13 | A | STB2 | 베어링강 | STB (SF) | BM#1 | 1650 | 49 | 1559 | 1578 | 38 | 4100 |  | 3 | 0.21 | 25 |  | -1.16 | 1524 | 1559 | 164.08 | 0 |  | 36 | 41 | 77 | Y |  | 2021-07-28 03:27 | 68 | 1090 | 33 | 32 | 33 | 33 | 33 | 32 | 32 | 30 | 30 | 30 | 29 | 29 | 28 | 28 | 31 | 33 | 28 | 33 | -0.08 | Y | 60 | Y | 0 |  |  |  | 0.82 |  |  |  | Y | Y | Y | Y | 240 | 0.48 | 69 | 101532 | 101380 | 7970 | 15700 | 17 | 1 |  | 2021-07-28 03:36 | 1524 | 112 |  | 27 |  | *STR#2 LOOP#5 과냉으로 비수량 50%줄임 | [14 empty] | 10153200 | 100 | 0 | 0 | 0 |  | 650 |  | Y | N | 0 | 0 | 0 |  | 651 |  | Y | N | Y |  |  | Y |  |  |  | BT180180 | H
A65998 | 2021-07-27 | 1 | A |  | 14 | A | STB2 | 베어링강 | STB (SF) | BM#1 | 1641 | 44 | 1556 | 1569 | 22 | 3800 |  | 3 | 0.24 | 25 |  | -1.42 | 1514 | 1557 | 224.89 | 0 |  | 35 | 5 | 75 | Y |  | 2021-07-28 04:35 | 58 | 1111 | 28 | 27 | 27 | 26 | 26 | 25 | 24 | 24 | 23 | 22 | 22 | 21 | 22 | 22 | 24 | 27 | 21 | 22 | -0.13 | Y | 45 | Y | 0.2 |  |  |  | 0.55 |  |  |  | Y | Y | Y | Y | 230 | 0.48 | 58 | 84610 | 88023 | 7977 | 15510 | 17 | 1 |  | 2021-07-28 04:44 | 1514 | 110 |  | 28 | 11 | *STR#2 LOOP#5 과냉으로 비수량 50%줄임 | [14 empty] | 8461000 | 100 | 0 | 0 | 0 |  | 650 |  | Y | N | 0 | 0 | 0 |  | 651 |  | Y | N | Y |  |  | Y |  |  |  | BT180180 | H
A65999 | 2021-07-27 | 1 | A |  | 15 | A | STB2 | 베어링강 | STB (SF) | BM#1 | 1629 | 46 | 1560 | 1566 | 28 | 4800 |  | 3 | 0.21 | 26 |  | -1.32 | 1518 | 1558 | 241.79 | 0 |  | 5 | 44 | 67 | Y |  | 2021-07-28 05:45 | 62 | 1089 | 21 | 22 | 27 | 29 | 30 | 30 | 31 | 30 | 30 | 29 | 29 | 29 | 28 | 28 | 28 | 31 | 28 | 30 | -0.04 | Y | 35 | Y | 0 |  |  |  | 0.56 |  |  |  | Y | Y | Y | Y | 220 | 0.48 | 66 | 101532 | 98750 | 7150 | 15430 | 17 | 1 |  | 2021-07-28 05:54 | 1518 | 106 |  | 18 |  | *STR#2 LOOP#5 과냉으로 비수량 50%줄임 | [14 empty] | 95.11 | 100 | 0 | 0 | 0 |  | 650 |  | Y | N | 0 | 0 | 0 |  | 651 |  | Y | N | Y |  |  | Y |  |  |  | BT180180 | H
A66000 | 2021-07-27 | 1 | A |  | 16 | A | STB2 | 베어링강 | STB (SF) | BM#1 | 1647 | 42 | 1552 | 1578 | 27 | 4700 |  | 3 | 0.21 | 26 |  | -1.03 | 1522 | 1552 | 220.5 | 0 |  | 21 | 36 | 73 | Y |  | 2021-07-28 06:46 | 66 | 1100 | 27 | 27 | 30 | 34 | 35 | 35 | 36 | 35 | 34 | 34 | 34 | 33 | 33 | 32 | 33 | 36 | 32 | 35 | -0.1 | Y | 40 | Y | -0.2 |  |  |  | 0.53 |  |  |  | Y | Y | Y | Y | 210 | 0.48 | 66 | 101532 | 98657 | 7543 | 15080 | 17 | 1 |  | 2021-07-28 06:53 | 1522 | 107 |  | 24 | 6 | *STR#2 LOOP#5 과냉으로 비수량 50%줄임 | [14 empty] | 95.2 | 100 | 0 | 0 | 0 |  | 650 |  | Y | N | 0 | 0 | 0 |  | 651 |  | Y | N | Y |  |  | Y |  |  |  | BT180180 | H
B65490 | 2021-07-28 | 2 | A |  | 18 | A | STB2 | 베어링강 | STB (SF) | BM#1 | 1620 | 63 | 0 | 1532 | 0 | 0 |  | 1 | 0.28 | 26 |  | 0 | 1601 | 1601 | 0.05 | 0 | 0 | 6 | 59 | 47 | Y |  | 2021-07-28 08:30 | 145 | 1098 | 32 | 31 | 32 | 33 | 33 | 33 | 33 | 33 | 32 | 32 | 31 | 31 | 31 | 31 | 32 | 33 | 31 | 33 | -0.04 | Y | 45 | Y | 0 | [7 empty] | Y | N | N | Y | 200 | 0.48 | 62 | 16922 | 92086 | 7314 | 15130 | 17 | 1 |  | 2021-07-28 07:51 | 1524 | 59 |  | -12 |  | *STR#2 LOOP#5 과냉으로 비수량 50%줄임 | [6 empty] | 9AD04C76FD5B478EAD476FC890699661 | 9112C4CE42A34EEE9F9308F7D22023AC | 1FAD394BF4E444039B04D142057F9A93 |  | B60733CC911C41C6A07221CE0D5BD6B4 | 2B2AA0225F3A40AFB6BCA3CE8B43450C | E9CC724F67CC49F29CBF22DE6143D193 |  | 1692200 | 100 | 0 | 0 | 0 |  | 650 |  | Y | N | 0 | 0 | 0 |  | 651 |  | Y | N | Y |  |  | Y |  |  |  | BT180180 | H
A66001 | 2021-07-28 | 1 | A |  | 18 | A | STB2 | 베어링강 | STB (SF) | BM#1 | 1620 | 41 | 1572 | 1535 | 31 | 5500 |  | 3 | 0.24 | 25 |  | -1.7 | 1524 | 1572 | 209.84 | 0 |  | 36 | 42 | 67 | Y |  | 2021-07-28 07:41 | 68 | 1092 | 32 | 31 | 32 | 33 | 33 | 33 | 33 | 33 | 32 | 32 | 31 | 31 | 31 | 31 | 32 | 33 | 31 | 33 | -0.04 | Y | 45 | Y | 0 | [7 empty] | Y | Y | Y | Y | 200 | 0.48 | 62 | 84610 | 92086 | 7314 | 15130 | 17 | 1 |  | 2021-07-28 07:51 | 1524 | 112 |  | 36 |  | *STR#2 LOOP#5 과냉으로 비수량 50%줄임 | [6 empty] | 9AD04C76FD5B478EAD476FC890699661 | 9112C4CE42A34EEE9F9308F7D22023AC | 1FAD394BF4E444039B04D142057F9A93 |  | B60733CC911C41C6A07221CE0D5BD6B4 | 2B2AA0225F3A40AFB6BCA3CE8B43450C | E9CC724F67CC49F29CBF22DE6143D193 |  | 83.73 | 100 | 0 | 0 | 0 |  | 650 |  | Y | N | 0 | 0 | 0 |  | 651 |  | Y | N | Y |  |  | Y |  |  |  | BT180180 | H
A66002 | 2021-07-28 | 1 | A |  | 19 | A | STB2 | 베어링강 | STB (SF) | BM#1 | 1650 | 54 | 1569 | 1579 | 29 | 5300 |  | 3 | 0.24 | 26 |  | -1.6 | 1518 | 1569 | 269.96 | 0 |  | 35 | 6 | 64 | Y |  | 2021-07-28 09:03 | 62 | 1100 | 30 | 31 | 32 | 33 | 33 | 32 | 31 | 31 | 30 | 29 | 29 | 28 | 28 | 28 | 31 | 33 | 28 | 31 | -0.11 | Y | 45 | Y | 0 |  |  |  | 0.72 |  |  |  | Y | Y | Y | Y | 190 | 0.48 | 60 | 84610 | 90091 | 7909 | 15360 | 17 | 1 |  | 2021-07-28 09:18 | 1518 | 113 |  | 18 |  | *STR#2 LOOP#5 과냉으로 비수량 50%줄임 | [14 empty] | 85.38 | 100 | 0 | 0 | 0 |  | 650 |  | Y | N | 0 | 0 | 0 |  | 651 |  | Y | N | Y |  |  | Y |  |  |  | BT180180 | H
A66003 | 2021-07-28 | 1 | A |  | 20 | A | STB2 | 베어링강 | STB (SF) | BM#1 | 1609 | 46 | 1563 | 1549 | 36 | 5600 |  | 3 | 0.24 | 25 |  | -1.33 | 1523 | 1563 | 239.1 | 0 |  | 5 | 45 | 70 | Y |  | 2021-07-28 10:03 | 67 | 1101 | 28 | 29 | 34 | 37 | 37 | 37 | 37 | 36 | 35 | 35 | 34 | 34 | 34 | 33 | 35 | 37 | 33 | 37 | -0.07 | Y | 55 | Y | 0 |  |  |  | 0.62 |  |  |  | Y | Y | Y | Y | 240 | 0.48 | 68 | 84610 | 94709 | 7291 | 15010 | 17 | 1 |  | 2021-07-28 10:14 | 1523 | 102 |  | 20 |  | *STR#2 LOOP#5 과냉으로 비수량 50%줄임 | [14 empty] | 77.84 | 100 | 0 | 0 | 0 |  | 650 |  | Y | N | 0 | 0 | 0 |  | 651 |  | Y | N | Y |  |  | Y |  |  |  | BT180180 | H
A66004 | 2021-07-28 | 1 | A |  | 21 | A | STB2 | 베어링강 | STB (SF) | BM#1 | 1596 | 44 | 1565 | 1549 | 32 | 5600 |  | 3 | 0.21 | 25 |  | -1.47 | 1521 | 1565 | 249.16 | 0 |  | 21 | 37 | 69 | Y |  | 2021-07-28 11:03 | 65 | 1101 | 32 | 31 | 31 | 31 | 31 | 30 | 30 | 29 | 28 | 28 | 28 | 27 | 27 | 27 | 29 | 31 | 27 | 31 | -0.07 | Y | 55 | Y | 0 |  |  |  | 0.54 |  |  |  | Y | Y | Y | Y | 230 | 0.48 | 64 | 101532 | 96387 | 7863 | 15520 | 17 | 1 |  | 2021-07-28 11:12 | 1521 | 113 |  | 28 |  | *STR#2 LOOP#5 과냉으로 비수량 50%줄임 | [14 empty] | 96.38 | 100 | 0 | 0 | 0 |  | 650 |  | Y | N | 0 | 0 | 0 |  | 651 |  | Y | N | Y |  |  | Y |  |  |  | BT180180 | H
A66005 | 2021-07-28 | 1 | A | TUNDISH교체전 | 22 | A | STB2 | 베어링강 | STB (SF) | BM#1 | 1622 | 41 | 1572 | 1567 | 30 | 5200 |  | 3 | 0.24 | 25 |  | -1.54 | 1525 | 1572 | 236.01 | 0 |  | 36 | 43 | 61 | Y |  | 2021-07-28 11:57 | 69 | 1101 | 26 | 28 | 30 | 32 | 34 | 34 | 34 | 34 | 33 | 33 | 33 | 32 | 32 | 32 | 32 | 34 | 32 | 34 | -0.05 | Y | 40 | Y | 0 |  |  |  | 0.49 |  |  |  |  | N | N | M | 220 | 0.48 | 67 | 111038 | 97832 | 7518 | 2000 | 17 | 1 |  | 2021-07-28 12:08 | 1525 | 120 |  | 40 |  | *STR#2 LOOP#5 과냉으로 비수량 50%줄임 |  | B692943214484C6DB1C25350E6999321 | 4F68AD374CFC4EF8BE488F8A5A56F033 | [11 empty] | 103.97 | 100 | 0 | 3500 | 0 |  | 650 |  | Y | N | 0 | 3500 | 0 |  | 651 |  | Y | N | Y |  |  | Y |  |  |  | BT180180 | H
A66006 | 2021-07-28 | 1 | C | TUNDISH교체 | 1 | A | SCR423PRH | 소입성보증강 | C2 | BM#1 | 1677 | 58 | 1644 | 1636 | 35 | 6200 |  | 3 | 0.21 | 20 |  | -1.39 | 1607 | 1644 | 34.2 | 166.72 |  | 35 | 7 | 56 | Y |  | 2021-07-28 13:03 | 104 | 1098 | -1171 | 1 | 29 | 26 | 34 | 39 | 42 | 44 | 45 | 45 | 47 |  |  | 47 | 38 | 47 | 47 | 0 | 0 |  |  | Y | 0.4 |  | 2.03 | 2.03 |  |  |  |  | N | N | N | N | 150 | 0.52 | 55 | 101532 | 96247 | 4703 | 14900 | 07 | 2 |  | 2021-07-28 13:14 | 1607 | 152 |  | 61 |  | *FLUX 120KG/10KG | [14 empty] | 98.67 | 100 | 1000 | 0 | 0 |  | 410 |  | Y | N | 1000 | 0 | 0 |  | 411 |  | Y | Y | N |  |  | Y |  |  |  | BT180180 | H
A66007 | 2021-07-28 | 1 | C |  | 2 | A | SCR423PRH | 소입성보증강 | C2 | BM#1 | 1640 | 50 | 1624 | 1568 | 39 | 7100 |  | 3 | 0.21 | 17 |  | -1.78 | 1583 | 1624 | 44.95 | 117.66 |  | 1 | 1 | 21041 | Y |  | 2021-07-28 14:27 | 80 | 1112 | 46 | 42 | 33 | 30 | 29 | 28 | 27 | 27 | 26 | 26 | 25 | 25 | 24 | 24 | 30 | 33 | 24 | 0 | -0.18 |  | 50 | Y | -0.2 | [7 empty] | N | N | N | N | 140 | 0.51 | 59 | 84610 | 96232 | 5168 | 14900 | 07 | 2 |  | 2021-07-28 14:36 | 1583 | 117 |  | 35 | 36 | *Sample채취 ID:103.203 *전공정 작업지연으로 감속주입 | [14 empty] | 81.99 | 100 | 0 | 0 | 300 |  | 410 |  | Y | N | 0 | 0 | 300 |  | 411 |  | Y | Y | N |  |  | Y |  |  |  | BT180180 | H
A66008 | 2021-07-28 | 1 | C |  | 3 | A | SCR423PRH | 소입성보증강 | C2 | BM#1 | 1629 | 43 | 1615 | 1553 | 33 | 6500 |  | 3 | 0.21 | 16 |  | -1.84 | 1576 | 1615 | 54.87 | 91.6 |  | 18 | 1 | 24349 | Y |  | 2021-07-28 15:37 | 73 | 1108 | 24 | 23 | 24 | 25 | 25 | 24 | 24 | 23 | 22 | 22 | 21 | 21 |  | 21 | 23 | 25 | 21 | 24 | -0.1 | Y | 40 | Y | 0 | [7 empty] | N | N | N | N | 130 | 0.5 | 57 | 101532 | 93491 | 4559 | 14900 | 07 | 2 |  | 2021-07-28 15:49 | 1576 | 99 |  | 25 | 14 | *전공정 작업지연으로 감속주입 | [6 empty] | 90507F5C1E784BB9A166BA69C683C325 | 8016488292AA4299B4AC4501727EDCFF | DE2DF18908A54DE3B44B74C9F207E748 |  | 62FB3450463045738E0EAB51844B8B67 | E570F5908B93421FB84F3B78F6D9DC52 | B31136F4905C44C581D1D9DBC5EF1A27 |  | 101.08 | 100 | 0 | 0 | 0 |  | 410 |  | Y | N | 0 | 0 | 0 |  | 411 |  | Y | Y | N |  |  | Y |  |  |  | BT180180 | H
A66009 | 2021-07-28 | 1 | C |  | 4 | A | SCR423PRH | 소입성보증강 | C2 | BM#1 | 1657 | 40 | 1609 | 1585 | 22 | 5200 |  | 3 | 0.22 | 17 |  | -2.07 | 1565 | 1609 | 24.36 | 97.8 |  | 36 | 44 | 77 | Y |  | 2021-07-28 16:42 | 62 | 1090 | 21 | 26 | 28 | 29 | 30 | 29 | 29 | 28 | 27 | 27 | 26 | 25 | 25 | 24 | 27 | 30 | 24 | 29 | -0.13 | Y | 45 | Y | -0.2 | [7 empty] | N | N | N | N | 120 | 0.5 | 65 | 101532 | 104048 | 3752 | 14700 | 07 | 2 |  | 2021-07-28 16:50 | 1565 | 90 |  | 19 |  | *전공정 작업지연으로 감속주입 | [14 empty] | 91.43 | 100 | 0 | 0 | 0 |  | 410 |  | Y | N | 0 | 0 | 0 |  | 411 |  | Y | Y | N |  |  | Y |  |  |  | BT180180 | H
A66010 | 2021-07-28 | 1 | C |  | 5 | A | SCR423PRH | 소입성보증강 | C2 | BM#1 | 1619 | 42 | 1601 | 1547 | 30 | 5800 |  | 3 | 0.24 | 16 |  | -0.95 | 1581 | 1601 | 37.89 | 138.47 |  | 35 | 8 | 65 | Y |  | 2021-07-28 17:45 | 78 | 1094 | 23 | 26 | 33 | 37 | 38 | 39 | 39 | 38 | 37 | 37 | 36 | 35 | 35 | 35 | 35 | 39 | 35 | 37 | -0.11 | Y | 35 | Y | 0 | [7 empty] | N | N | N | N | 110 | 0.5 | 58 | 101532 | 94643 | 2757 | 15000 | 07 | 2 |  | 2021-07-28 17:57 | 1581 | 93 |  | 23 |  | *전공정 작업지연으로 감속주입 *산소랜싱 | [14 empty] | 99.88 | 100 | 0 | 0 | 0 |  | 410 |  | Y | N | 0 | 0 | 0 |  | 411 |  | Y | Y | N |  |  | Y |  |  |  | BT180180 | H
A66011 | 2021-07-28 | 1 | C |  | 6 | A | SCR423PRH | 소입성보증강 | C2 | BM#1 | 1629 | 43 | 1616 | 1555 | 27 | 5700 |  | 3 | 0.22 | 18 |  | -2.05 | 1571 | 1616 | 45.1 | 100.43 |  | 1 | 2 | 69 | Y |  | 2021-07-28 18:46 | 68 | 1091 | 34 | 33 | 33 | 33 | 32 | 31 | 31 | 30 | 29 | 28 | 27 | 26 | 25 | 23 | 30 | 33 | 23 | 33 | -0.18 |  | 55 | Y | -0.4 | [7 empty] | N | N | N | N | 100 | 0.5 | 63 | 84610 | 99786 | -3536 | 15000 | 07 | 2 |  | 2021-07-28 18:54 | 1571 | 95 |  | 22 |  | *전공정 작업지연으로 감속주입 *전공정요청 L/D잔강 이월 안함-이상재등록 | [14 empty] | 85.59 | 100 | 0 | 0 | 0 |  | 410 |  | Y | N | 0 | 0 | 0 |  | 411 |  | Y | Y | N |  |  | N |  |  |  | BT180180 | H
A66012 | 2021-07-28 | 1 | C |  | 7 | A | SCR423PRH | 소입성보증강 | C2 | BM#1 | 1643 | 43 | 1593 | 1559 | 31 | 5800 |  | 3 | 0.23 | 16 |  | -1.07 | 1571 | 1593 | 43.71 | 92.9 |  | 18 | 2 | 71 | Y |  | 2021-07-28 19:46 | 68 | 1098 | 23 | 22 | 25 | 27 | 28 | 27 | 26 | 25 | 24 | 24 | 23 | 22 | 21 | 21 | 24 | 28 | 21 | 0 | -0.17 | Y | 40 | Y | -0.2 | [7 empty] | N | N | N | N | 150 | 0.51 | 63 | 101532 | 105135 | -3935 | 14900 | 07 | 2 |  | 2021-07-28 19:54 | 1571 | 97 |  | 26 |  | *전공정 작업지연으로 감속주입 *전공정요청 L/D잔강 이월 안함-이상재등록 | [14 empty] | 97.49 | 100 | 0 | 0 | 0 |  | 410 |  | Y | N | 0 | 0 | 0 |  | 411 |  | Y | Y | N | [6 empty] | BT180180
A66013 | 2021-07-28 | 1 | D | TUNDISH교체전 | 8 | A | SCR423PRH | 소입성보증강 | C2 | BM#1 | 1645 | 42 | 1607 | 1581 | 34 | 5100 |  | 3 | 0.23 | 16 |  | -1.54 | 1575 | 1607 | 61.91 | 94.02 |  | 36 | 45 | 66 | Y |  | 2021-07-28 20:47 | 72 | 1103 | 19 | 23 | 29 | 32 | 33 | 34 | 34 | 34 | 33 | 32 | 32 | 31 |  | 31 | 31 | 34 | 31 | 34 | -0.08 | Y | 30 | Y | -0.2 | [7 empty] | N | N | N | N | 140 | 0.54 | 62 | 107417 | 107211 | 389 | 1500 | 07 | 2 |  | 2021-07-28 20:56 | 1575 | 104 |  | 30 |  | *전공정요청 L/D잔강 이월 안함-이상재등록 | 82A46DED84B241299C666D8761621831 | D60271045FF6478F950AB3D53100BE4A | D554B55026AE48DCB1A2CAD73420CB15 | [11 empty] | 99.83 | 100 | 0 | 3000 | 0 |  | 410 |  | Y | N | 0 | 3000 | 0 |  | 411 |  | Y | Y | N | [6 empty] | BT180180 | H
B65482 | 2021-07-27 | 2 | D | 연주종료 | 6 | A | SM18CM9 | 탄소강 | C1 | BM#2 | 1619 | 46 | 1678 | 1565 | 41 | 7800 |  | 1 | 0.36 | 19 |  | -2.93 | 1595 | 1662 | 43.47 | 0 | 0 | 6 | 57 | 2399 | Y |  | 2021-07-27 23:50 | 82 | 1088 | 25 | 27 | 32 | 35 | 36 | 37 | 36 | 36 | 35 | 34 | 33 | 33 |  | 33 | 33 | 37 | 33 | 36 | -0.13 | Y | 30 | Y | 0 | [7 empty] | N | N | N | N | 100 | 0.52 | 1328 | 104334 | 94426 | 674 | 2000 | 02 | 0 |  | 2021-07-27 23:51 | 1595 | 116 |  | 22 |  | * 연주종료 : 01 : 25 | 640626028A724558AA6317825E6A4BDE | 834767E30EA84967920AA80FD01711CE | A5EA5B6B2C1C4A00AF3273817FD49759 |  |  |  | 20A7277375FE4453A040F8C7A71B4CAE | 0391A7617B824EECBF82EEDE0D30D8E1 |  |  | CD5703269B5A465096FA504933897801 | E8350C144A87420180D5B443BB4165B3 |  |  | 109.65 | 100 | 0 | 2970 | 0 |  | 451 | 300 | Y | Y | 0 | 2950 | 0 |  | 450 | 300 | Y | Y | N | [6 empty] | RB150.00 | C
A66014 | 2021-07-28 | 1 | D | TUNDISH교체 | 1 | A | SM45CRT | 탄소강 | SM45C | BM#1 | 1599 | 40 | 1625 | 1549 | 30 | 5900 |  | 3 | 0.22 | 20 |  | -1.48 | 1584 | 1621 | 54.3 | 91.63 |  | 35 | 9 | 64 | Y |  | 2021-07-28 21:55 | 89 | 1096 | -315 | -40 | 22 | 20 | 25 | 28 | 32 | 33 | 35 | 35 | 36 | 37 |  | 37 | 28 | 37 | 37 | 0 | 0 |  |  | Y | 0.2 |  | 1.91 | 1.91 |  |  |  |  | N | N | N | N | 150 | 0.5 | 56 | 97728 | 97506 | -806 | 16000 | 13 | 1 |  | 2021-07-28 22:07 | 1584 | 122 |  | 47 |  | *T/D FLUX 유:15KG 용:120KG | [14 empty] | 97.24 | 100 | 700 | 0 | 0 |  | 0 |  | Y | N | 700 | 0 | 0 |  | 0 |  | Y | N | N | [6 empty] | RB150.00 | C
A66015 | 2021-07-28 | 1 | D |  | 2 | A | SM45CRT | 탄소강 | SM45C | BM#1 | 1633 | 41 | 1596 | 1570 | 21 | 4300 |  | 3 | 0.2 | 15 |  | -1.88 | 1561 | 1597 | 36.57 | 109.63 |  | 1 | 3 | 60 | Y |  | 2021-07-28 22:56 | 66 | 1098 | 36 | 34 | 26 | 21 | 19 | 17 | 16 | 16 | 16 | 16 | 16 | 16 | 16 | 16 | 19 | 26 | 16 | 16 | -0.2 |  | 50 | Y | 0 | [7 empty] | N | N | N | N | 140 | 0.51 | 60 | 94536 | 94739 | -989 | 14600 | 13 | 1 |  | 2021-07-28 23:04 | 1561 | 109 |  | 42 | [7 empty] | 002B00BB368B446681418F8A5E3DED06 | 2376E9E914F64D1BA4F93328FDA69B18 | DC67F257DB534568968AEC1662C7C288 |  | 97D0782F5041483495E5E880E1355F10 | D3C267B9DDFC46C6AD7BD7B20D60FD3F | 7AED9D1DCFEC42DC840ADDA9BDCE1341 |  |  | 97.26 | 100 | 0 | 0 | 0 |  | 650 |  | Y | N | 0 | 0 | 0 |  | 651 |  | Y | N | N | [6 empty] | RB150.00 | C
A66016 | 2021-07-28 | 1 | D |  | 3 | A | SM45CRT | 탄소강 | SM45C | BM#1 | 1600 | 43 | 1601 | 1539 | 31 | 4900 |  | 3 | 0.21 | 15 |  | -1.66 | 1559 | 1591 | 37.98 | 91.52 |  | 18 | 3 | 73 | Y |  | 2021-07-29 00:06 | 64 | 1090 | 14 | 13 | 15 | 18 | 20 | 20 | 20 | 20 | 19 | 18 | 17 | 17 | 16 | 16 | 18 | 20 | 16 | 20 | -0.1 | Y | 40 | Y | -0.2 | [7 empty] | N | N | N | N | 130 | 0.52 | 58 | 102414 | 99531 | -3881 | 15000 | 13 | 1 |  | 2021-07-29 00:13 | 1559 | 103 |  | 33 | [16 empty] | 10241400 | 100 | 0 | 0 | 0 |  | 650 |  | Y | N | 0 | 0 | 0 |  | 651 |  | Y | N | N | [6 empty] | RB150.00 | C
A66017 | 2021-07-28 | 1 | D |  | 4 | A | SM45CRT | 탄소강 | SM45C | BM#1 | 1655 | 42 | 1612 | 1588 | 17 | 3400 |  | 3 | 0.2 | 15 |  | -1.91 | 1569 | 1606 | 53.76 | 89.03 |  | 36 | 46 | 81 | Y |  | 2021-07-29 01:10 | 74 | 1091 | 13 | 19 | 26 | 29 | 31 | 31 | 32 | 31 | 32 | 32 | 31 | 32 | 32 | 32 | 28 | 32 | 31 | 32 | 0 | Y | 20 | Y | 0 | [7 empty] | N | N | N | N | 120 | 0.52 | 61 | 102414 | 101002 | -1352 | 13800 | 13 | 1 |  | 2021-07-29 01:20 | 1569 | 103 |  | 31 | [16 empty] | 99.67 | 100 | 0 | 0 | 0 |  | 650 |  | Y | N | 0 | 0 | 0 |  | 651 |  | Y | N | N | [6 empty] | RB150.00 | C
A66018 | 2021-07-28 | 1 | D |  | 5 | A | SM45CRT | 탄소강 | SM45C | BM#1 | 1620 | 42 | 1597 | 1567 | 20 | 4200 |  | 3 | 0.2 | 16 |  | -1.62 | 1564 | 1597 | 22.41 | 93.27 |  | 35 | 10 | 52 | Y |  | 2021-07-29 02:03 | 69 | 1100 | 31 | 30 | 28 | 28 | 28 | 28 | 28 | 28 | 27 | 27 | 26 | 25 |  | 25 | 28 | 28 | 25 | 28 | -0.06 |  | 50 | Y | -0.2 | [7 empty] | N | N | N | N | 110 | 0.51 | 59 | 94536 | 98461 | -261 | 15500 | 13 | 1 |  | 2021-07-29 02:17 | 1564 | 107 |  | 39 | [16 empty] | 93.69 | 100 | 0 | 0 | 0 |  | 650 |  | Y | N | 0 | 0 | 0 |  | 651 |  | Y | N | N | [6 empty] | RB150.00 | C
A66019 | 2021-07-28 | 1 | D |  | 6 | B | SM45CRT | 탄소강 | SM45C | BM#1 | 1620 | 40 | 1597 | 1554 | 22 | 4600 |  | 3 | 0.2 | 16 |  | -1.73 | 1563 | 1598 | 52.2 | 110.28 |  | 1 | 4 | 54 | Y |  | 2021-07-29 03:11 | 68 | 1098 | 24 | 22 | 22 | 24 | 25 | 25 | 24 | 24 | 24 | 23 | 23 | 23 | 22 | 22 | 23 | 25 | 22 | 24 | -0.03 | Y | 40 | Y | -0.2 | [7 empty] | N | N | N | N | 100 | 0.52 | 60 | 96398 | 98870 | -220 | 15200 | 13 | 1 |  | 2021-07-29 03:26 | 1563 | 108 |  | 32 | [16 empty] | 95.35 | 100 | 0 | 0 | 0 |  | 650 |  | Y | N | 0 | 0 | 0 |  | 651 |  | Y | N | N | [6 empty] | RB150.00 | C
A66020 | 2021-07-28 | 1 | D |  | 7 | A | SM45CRT | 탄소강 | SM45C | BM#1 | 1620 | 39 | 1607 | 1564 | 21 | 4400 |  | 3 | 0.2 | 16 |  | -1.74 | 1557 | 1591 | 83.99 | 89.91 |  | 18 | 4 | 52 | Y |  | 2021-07-29 04:07 | 62 | 1089 | 22 | 20 | 20 | 21 | 22 | 22 | 22 | 21 | 21 | 20 | 19 | 18 |  | 18 | 21 | 22 | 18 | 22 | -0.1 | Y | 40 | Y | -0.2 | [7 empty] | N | N | N | N | 150 | 0.52 | 60 | 102414 | 101794 | -3694 | 15000 | 13 | 1 |  | 2021-07-29 04:29 | 1557 | 112 |  | 36 | [16 empty] | 102.11 | 100 | 0 | 0 | 0 |  | 650 |  | Y | N | 0 | 0 | 0 |  | 651 |  | Y | N | N | [6 empty] | RB150.00 | C
A66021 | 2021-07-28 | 1 | B |  | 8 | A | SM45CRT | 탄소강 | SM45C | BM#1 | 1601 | 39 | 1599 | 1545 | 21 | 4300 |  | 3 | 0.2 | 16 |  | -1.61 | 1565 | 1597 | 76.7 | 91.29 |  | 36 | 47 | 48 | Y |  | 2021-07-29 05:05 | 70 | 1090 | 17 | 21 | 24 | 27 | 28 | 28 | 29 | 29 | 29 | 28 | 28 | 27 | 27 | 27 | 26 | 29 | 27 | 29 | -0.06 | Y | 30 | Y | 0 | [7 empty] | N | N | N | N | 140 | 0.51 | 61 | 102414 | 96463 | 737 | 14400 | 13 | 1 |  | 2021-07-29 05:12 | 1565 | 114 |  | 40 | [16 empty] | 10241400 | 100 | 0 | 0 | 0 |  | 650 |  | Y | N | 0 | 0 | 0 |  | 651 |  | Y | N | N | [6 empty] | RB150.00 | C
A66022 | 2021-07-28 | 1 | B | TUNDISH교체전 | 9 | A | SM45CRT | 탄소강 | SM45C | BM#1 | 1594 | 36 | 1594 | 1536 | 23 | 4900 |  | 3 | 0.23 | 15 |  | -1.79 | 1559 | 1594 | 63.2 | 109.2 |  | 35 | 11 | 39 | Y |  | 2021-07-29 06:07 | 64 | 1093 | 25 | 25 | 27 | 28 | 29 | 29 | 29 | 30 | 29 | 28 | 29 | 28 |  | 28 | 28 | 30 | 28 | 29 | -0.02 | Y | 20 | Y | -0.2 | [7 empty] | N | N | N | N | 130 | 0.5 | 59 | 88369 | 98072 | 178 | 2000 | 13 | 1 |  | 2021-07-29 06:25 | 1559 | 110 |  | 41 |  |  |  | 41953ADD4644416996FA33B146A8302B | CE16BEB728E04F38B9EF0BF56BEF3F78 | 615AAF56BFFF4D469724AF4A2D99A010 | [10 empty] | 88.59 | 100 | 0 | 2600 | 0 |  | 650 |  | Y | N | 0 | 2900 | 0 |  | 651 |  | Y | N | N | [6 empty] | RB150.00 | C
A66023 | 2021-07-28 | 1 | B | TUNDISH교체 | 1 | A | STB2 | 베어링강 | STB (SF) | BM#1 | 1611 | 42 | 1602 | 1530 | 35 | 6300 |  | 3 | 0.21 | 25 |  | -1.86 | 1539 | 1594 | 126.16 | 75.04 |  | 1 | 5 | 47 | Y |  | 2021-07-29 07:24 | 83 | 1111 | 42 | 24 | 42 | 20 | 25 | 28 | 30 | 31 | 31 | 31 | 31 |  |  | 31 | 30 | 42 | 20 | 31 | -4.4 |  | 5 | Y | 0 |  | 1.36 | 1.23 | [5 empty] | Y | Y | M | 240 | 0.47 | 57 | 84610 | 85390 | 7560 | 15800 | 08 | 2 |  | 2021-07-29 07:36 | 1539 | 133 |  | 48 |  | *T/D FLUX 유:10KG,용270KG *STR#2 W/D#1 ACTUAL POSITION 값 FAULT S/R미적용 | [6 empty] | 2F8C5293D8714FC496DAA22288FE46C5 | BA08052F164944CDAA26291F14BB15CA | 6AAFC6067FB24B119C55858EFD586502 |  | D46F083F65A647539D155FA3608D5581 | 6FFFBB8A52974299A41ADEBF734DB2A2 | 364C9719D82B4E63B6B5CF930432644D |  | 90.59 | 100 | 1500 | 0 | 0 |  | 650 |  | Y | N | 1500 | 0 | 0 |  | 651 |  | Y | N | Y |  |  | Y |  |  |  | BT180180 | H
A66024 | 2021-07-29 | 1 | B |  | 2 | A | STB2 | 베어링강 | STB (SF) | BM#1 | 1600 | 40 | 1564 | 1536 | 34 | 5800 |  | 3 | 0.21 | 25 |  | -1.5 | 1513 | 1558 | 127.51 | 78.99 |  | 18 | 5 | 56 | Y |  | 2021-07-29 08:33 | 57 | 1092 | 35 | 34 | 27 | 25 | 23 | 22 | 22 | 20 | 20 | 40 | 34 | 36 | 42 | 32 | 29 | 42 | 32 | 0 | -2 | Y | 5 | Y | -2 |  |  |  | 0.91 |  |  |  |  | Y | Y | Y | 230 | 0.48 | 61 | 83164 | 92093 | 7257 | 15200 | 08 | 2 |  | 2021-07-29 08:41 | 1513 | 121 |  | 36 |  | *STR#2 W/D#1 ACTUAL POSITION 값 FAULT S/R미적용 *Sample채취 ID:103.203 | [14 empty] | 83.12 | 100 | 0 | 0 | 500 |  | 650 |  | Y | N | 0 | 0 | 500 |  | 651 |  | Y | N | Y |  |  | Y |  |  |  | BT180180 | H
A66025 | 2021-07-29 | 1 | B |  | 3 | A | STB2 | 베어링강 | STB (SF) | BM#1 | 1644 | 48 | 1568 | 1552 | 27 | 4600 |  | 3 | 0.23 | 25 |  | -1.35 | 1523 | 1564 | 128.73 | 82.05 |  | 36 | 48 | 58 | Y |  | 2021-07-29 09:39 | 67 | 1095 | 35 | 30 | 24 | 28 | 30 | 31 | 31 | 31 | 31 | 31 | 30 | 30 |  | 30 | 30 | 31 | 30 | 31 | -0.03 | Y | 35 | Y | 0 |  |  |  | 0.52 |  |  |  |  | Y | Y | Y | 220 | 0.48 | 62 | 84610 | 91182 | 7718 | 15500 | 08 | 2 |  | 2021-07-29 09:47 | 1523 | 127 |  | 33 |  | *STR#2 W/D#1 ACTUAL POSITION 값 FAULT S/R미적용 | [14 empty] | 85.29 | 100 | 0 | 0 | 0 |  | 650 |  | Y | N | 0 | 0 | 0 |  | 651 |  | Y | N | Y |  |  | Y |  |  |  | BT180180 | H
A66026 | 2021-07-29 | 1 | B |  | 4 | A | STB2 | 베어링강 | STB (SF) | BM#1 | 1619 | 40 | 1565 | 1538 | 27 | 4700 |  | 3 | 0.23 | 25 |  | -1.38 | 1519 | 1561 | 129.03 | 76.61 |  | 35 | 12 | 66 | Y |  | 2021-07-29 10:45 | 63 | 1092 | 30 | 29 | 29 | 29 | 30 | 29 | 29 | 28 | 28 | 28 | 27 | 27 | 27 | 27 | 28 | 30 | 27 | 29 | -0.03 | Y | 40 | Y | 0 |  |  |  | 0.52 |  |  |  |  | Y | Y | Y | 210 | 0.48 | 59 | 101532 | 91690 | 7260 | 15200 | 08 | 2 |  | 2021-07-29 10:53 | 1519 | 112 |  | 30 | 20 | *STR#2 W/D#1 ACTUAL POSITION 값 FAULT S/R미적용 | [14 empty] | 102.87 | 100 | 0 | 0 | 0 |  | 650 |  | Y | N | 0 | 0 | 0 |  | 651 |  | Y | N | Y |  |  | Y |  |  |  | BT180180 | H
A66027 | 2021-07-29 | 1 | B |  | 5 | A | STB2 | 베어링강 | STB (SF) | BM#1 | 1619 | 40 | 1559 | 1537 | 29 | 4900 |  | 3 | 0.23 | 25 |  | -1.38 | 1516 | 1558 | 121.57 | 73.35 |  | 1 | 6 | 50 | Y |  | 2021-07-29 11:55 | 60 | 1094 | 27 | 28 | 30 | 30 | 29 | 29 | 27 | 27 | 26 | 26 | 26 | 26 | 26 | 26 | 27 | 30 | 26 | 27 | -0.02 | Y | 50 | Y | 0 |  |  |  | 0.73 |  |  |  |  | Y | Y | Y | 200 | 0.48 | 63 | 101532 | 93896 | 7154 | 15600 | 08 | 2 |  | 2021-07-29 12:03 | 1516 | 105 |  | 20 | 11 | *STR#2 W/D#1 ACTUAL POSITION 값 FAULT S/R미적용 | [14 empty] | 99.64 | 100 | 0 | 0 | 0 |  | 650 |  | Y | N | 0 | 0 | 0 |  | 651 |  | Y | N | Y |  |  | Y |  |  |  | BT180180 | H
A66028 | 2021-07-29 | 1 | C |  | 6 | A | STB2 | 베어링강 | STB (SF) | BM#1 | 1608 | 40 | 1554 | 1548 | 27 | 4600 |  | 3 | 0.23 | 25 |  | -1.44 | 1518 | 1563 | 142.78 | 74.58 |  | 18 | 6 | 60 | Y |  | 2021-07-29 12:55 | 62 | 1102 | 25 | 25 | 27 | 29 | 30 | 30 | 30 | 30 | 29 | 29 | 28 | 28 | 28 | 28 | 29 | 30 | 28 | 30 | -0.05 | Y | 40 | Y | 0 |  |  |  | 0.72 |  |  |  | Y | Y | Y | Y | 190 | 0.48 | 59 | 84610 | 89510 | 7990 | 15100 | 08 | 2 |  | 2021-07-29 13:02 | 1518 | 109 |  | 25 | [16 empty] | 87 | 100 | 0 | 0 | 0 |  | 650 |  | Y | N | 0 | 0 | 0 |  | 651 |  | Y | N | Y |  |  | Y |  |  |  | BT180180 | H
A66029 | 2021-07-29 | 1 | C |  | 7 | A | STB2 | 베어링강 | STB (SF) | BM#1 | 1599 | 40 | 1560 | 1536 | 32 | 5000 |  | 3 | 0.23 | 25 |  | -1.25 | 1519 | 1559 | 145.3 | 52.25 |  | 36 | 49 | 56 | Y |  | 2021-07-29 13:56 | 63 | 1078 | 32 | 32 | 32 | 33 | 33 | 33 | 33 | 28 | 27 | 27 | 27 | 26 | 26 | 27 | 30 | 33 | 26 | 33 | -0.11 | Y | 50 | Y | 0.2 |  |  |  | 0.52 |  |  |  | Y | Y | Y | Y | 240 | 0.48 | 67 | 101532 | 95967 | 7333 | 15900 | 08 | 2 |  | 2021-07-29 14:07 | 1519 | 102 |  | 24 | 8 | [15 empty] | 95.83 | 100 | 0 | 0 | 0 |  | 650 |  | Y | N | 0 | 0 | 0 |  | 651 |  | Y | N | Y |  |  | Y |  |  |  | BT180180 | H
A66030 | 2021-07-29 | 1 | C |  | 8 | A | STB2 | 베어링강 | STB (SF) | BM#1 | 1615 | 40 | 1558 | 1541 | 31 | 5200 |  | 3 | 0.23 | 25 |  | -1.38 | 1513 | 1557 | 144.67 | 57.4 |  | 35 | 13 | 59 | Y |  | 2021-07-29 14:57 | 57 | 1095 | 27 | 26 | 27 | 28 | 28 | 28 | 26 | 25 | 25 | 25 | 24 | 24 | 23 | 23 | 26 | 28 | 23 | 28 | -0.11 | Y | 45 | Y | -0.2 |  |  |  | 0.59 |  |  |  | Y | Y | Y | Y | 230 | 0.48 | 63 | 101532 | 92799 | 7201 | 15300 | 08 | 2 |  | 2021-07-29 15:04 | 1513 | 113 |  | 30 | [8 empty] | 22C1D04195664282B662423D973D1FD3 | F70B0F55F35644AC94231FFE0C35C138 | 7B8EB97CB0FA4C5FB574AC6D9F59F5F4 |  | F4470932079F4768A425C52D14D1501A | 79740F83F84A4038ADE1761709D1A6A3 | 48F33C06170B426DBB9EE4C436F131D1 |  | 98.77 | 100 | 0 | 0 | 0 |  | 650 |  | Y | N | 0 | 0 | 0 |  | 651 |  | Y | N | Y |  |  | Y |  |  |  | BT180180 | H
A66031 | 2021-07-29 | 1 | C |  | 9 | A | STB2 | 베어링강 | STB (SF) | BM#1 | 1602 | 42 | 1557 | 1553 | 26 | 4500 |  | 3 | 0.23 | 25 |  | -1.24 | 1517 | 1556 | 144.32 | 50.34 |  | 1 | 7 | 56 | Y |  | 2021-07-29 16:02 | 61 | 1098 | 21 | 22 | 25 | 27 | 28 | 28 | 28 | 27 | 27 | 26 | 26 | 25 | 25 | 25 | 26 | 28 | 25 | 28 | -0.07 | Y | 40 | Y | 0 |  |  |  | 0.5 |  |  |  | Y | Y | Y | Y | 220 | 0.48 | 63 | 101532 | 88418 | 7832 | 15800 | 08 | 2 |  | 2021-07-29 16:09 | 1517 | 112 |  | 30 | 8 | [15 empty] | 100.13 | 100 | 0 | 0 | 0 |  | 650 |  | Y | N | 0 | 0 | 0 |  | 651 |  | Y | N | Y |  |  | Y |  |  |  | BT180180 | H
A66032 | 2021-07-29 | 1 | C |  | 10 | A | STB2 | 베어링강 | STB (SF) | BM#1 | 1613 | 42 | 1550 | 1553 | 30 | 4900 |  | 3 | 0.24 | 25 |  | -1.16 | 1514 | 1550 | 141.58 | 23.72 |  | 18 | 7 | 54 | Y |  | 2021-07-29 17:12 | 58 | 1103 | 24 | 25 | 26 | 26 | 27 | 27 | 25 | 25 | 25 | 24 | 23 | 23 | 22 | 22 | 25 | 27 | 22 | 25 | -0.12 | Y | 40 | Y | -0.2 |  |  |  | 0.56 |  |  |  | Y | Y | Y | Y | 210 | 0.48 | 64 | 84610 | 96175 | 7525 | 16000 | 08 | 2 |  | 2021-07-29 17:19 | 1514 | 102 |  | 24 | [16 empty] | 80.47 | 100 | 0 | 0 | 0 |  | 650 |  | Y | N | 0 | 0 | 0 |  | 651 |  | Y | N | Y |  |  | Y |  |  |  | BT180180 | H
A66033 | 2021-07-29 | 1 | C |  | 11 | A | STB2 | 베어링강 | STB (SF) | BM#1 | 1633 | 42 | 1551 | 1551 | 29 | 5000 |  | 3 | 0.24 | 25 |  | -1.25 | 1513 | 1551 | 138.71 | 31.14 |  | 36 | 50 | 64 | Y |  | 2021-07-29 18:13 | 57 | 1099 | 23 | 27 | 23 | 24 | 25 | 24 | 24 | 45 | 21 | 21 | 20 | 20 | 31 | 34 | 26 | 45 | 20 | 24 | 0 | Y | 20 | Y | 0.6 |  |  |  | 0.73 |  |  |  | Y | Y | Y | Y | 200 | 0.48 | 68 | 101532 | 100443 | 7357 | 15700 | 08 | 2 |  | 2021-07-29 18:19 | 1513 | 108 |  | 28 |  | *자동:1478℃ 수동:1482℃ | [14 empty] | 92.77 | 100 | 0 | 0 | 0 |  | 650 |  | Y | N | 0 | 0 | 0 |  | 651 |  | Y | N | Y |  |  | Y |  |  |  | BT180180 | H
A66034 | 2021-07-29 | 1 | C |  | 12 | A | STB2 | 베어링강 | STB (SF) | BM#1 | 1635 | 40 | 1554 | 1558 | 27 | 4300 |  | 3 | 0.24 | 26 |  | -1.14 | 1520 | 1554 | 136.68 | 14.69 |  | 35 | 14 | 60 | Y |  | 2021-07-29 19:04 | 64 | 1110 | 23 | 23 | 24 | 25 | 26 | 27 | 27 | 26 | 26 | 26 | 26 | 25 |  | 25 | 25 | 27 | 25 | 26 | -0.03 | Y | 30 | Y | -0.2 |  |  |  | 0.46 |  |  |  | Y | Y | Y | Y | 190 | 0.48 | 56 | 101532 | 84988 | 7112 | 15500 | 08 | 2 |  | 2021-07-29 19:10 | 1520 | 122 |  | 47 | [16 empty] | 108.01 | 100 | 0 | 0 | 0 |  | 650 |  | Y | N | 0 | 0 | 0 |  | 651 |  | Y | N | Y |  |  | Y |  |  |  | BT180180 | H
A66035 | 2021-07-29 | 1 | C |  | 13 | A | STB2 | 베어링강 | STB (SF) | BM#1 | 1624 | 43 | 1552 | 1550 | 30 | 5300 |  | 3 | 0.23 | 25 |  | -1.41 | 1510 | 1552 | 110.68 | 47.44 |  | 1 | 8 | 46 | Y |  | 2021-07-29 20:10 | 54 | 1097 | 23 | 23 | 22 | 22 | 23 | 22 | 22 | 22 | 21 | 21 | 20 | 20 | 37 | 20 | 23 | 37 | 20 | 23 | -3.4 | Y | 5 | Y | -3.4 |  |  |  | 0.6 |  |  |  | Y | Y | Y | Y | 240 | 0.48 | 63 | 84610 | 91021 | 7129 | 16200 | 08 | 2 |  | 2021-07-29 20:16 | 1510 | 122 |  | 39 |  | *산소랜싱 | [14 empty] | 83.77 | 100 | 0 | 0 | 0 |  | 650 |  | Y | N | 0 | 0 | 0 |  | 651 |  | Y | N | Y |  |  | Y |  |  |  | BT180180 | H
A66036 | 2021-07-29 | 1 | D |  | 14 | A | STB2 | 베어링강 | STB (SF) | BM#1 | 1637 | 41 | 1558 | 1562 | 26 | 4400 |  | 3 | 0.23 | 25 |  | -1.42 | 1516 | 1558 | 121.38 | 36.27 |  | 18 | 8 | 64 | Y |  | 2021-07-29 21:25 | 60 | 1091 | 27 | 25 | 41 | 22 | 24 | 24 | 24 | 24 | 24 | 23 | 23 | 22 | 20 | 20 | 25 | 41 | 20 | 24 | -0.42 |  | 50 | Y | -0.4 |  |  |  | 0.51 |  |  |  | Y | Y | Y | Y | 230 | 0.47 | 61 | 101532 | 89217 | 7633 | 15900 | 08 | 2 |  | 2021-07-29 21:31 | 1516 | 107 |  | 28 | 13 | [15 empty] | 102.35 | 100 | 0 | 0 | 0 |  | 650 |  | Y | N | 0 | 0 | 0 |  | 651 |  | Y | N | Y |  |  | Y |  |  |  | BT180180 | H
A66037 | 2021-07-29 | 1 | D |  | 15 | A | STB2 | 베어링강 | STB (SF) | BM#1 | 1632 | 41 | 1550 | 1540 | 30 | 5200 |  | 3 | 0.23 | 25 |  | -1.25 | 1513 | 1550 | 112.37 | 45.13 |  | 36 | 51 | 50 | Y |  | 2021-07-29 22:25 | 57 | 1106 | 25 | 25 | 25 | 26 | 27 | 27 | 27 | 27 | 26 | 25 | 25 | 25 | 24 | 23 | 25 | 27 | 23 | 27 | -0.08 | Y | 50 | Y | -0.2 |  |  |  | 0.6 |  |  |  | Y | Y | Y | Y | 220 | 0.47 | 71 | 101532 | 101676 | 7174 | 16000 | 08 | 2 |  | 2021-07-29 22:31 | 1513 | 110 |  | 29 | [16 empty] | 92.6 | 100 | 0 | 0 | 0 |  | 650 |  | Y | N | 0 | 0 | 0 |  | 651 |  | Y | N | Y |  |  | Y |  |  |  | BT180180 | H
A66038 | 2021-07-29 | 1 | D |  | 16 | A | STB2 | 베어링강 | STB (SF) | BM#1 | 1636 | 42 | 1548 | 1555 | 25 | 4300 |  | 3 | 0.23 | 25 |  | -1.25 | 1512 | 1549 | 90.22 | 68.14 |  | 35 | 15 | 58 | Y |  | 2021-07-29 23:30 | 56 | 1089 | 23 | 22 | 22 | 22 | 23 | 22 | 22 | 22 | 22 | 21 | 21 | 21 | 21 | 21 | 22 | 23 | 21 | 22 | -0.02 | Y | 40 | Y | 0 |  |  |  | 0.57 |  |  |  | Y | Y | Y | Y | 210 | 0.47 | 61 | 84610 | 90573 | 7677 | 16000 | 08 | 2 |  | 2021-07-29 23:37 | 1512 | 122 |  | 36 | [16 empty] | 85.85 | 100 | 0 | 0 | 0 |  | 650 |  | Y | N | 0 | 0 | 0 |  | 651 |  | Y | N | Y |  |  | Y |  |  |  | BT180180 | H
A66039 | 2021-07-29 | 1 | D |  | 17 | A | STB2 | 베어링강 | STB (SF) | BM#1 | 1652 | 40 | 1546 | 1567 | 25 | 4500 |  | 3 | 0.23 | 25 |  | -0.71 | 1525 | 1546 | 89.65 | 66.57 |  | 1 | 9 | 58 | Y |  | 2021-07-30 00:38 | 69 | 1090 | 30 | 29 | 23 | 28 | 31 | 32 | 31 | 32 | 32 | 31 | 31 | 31 | 31 | 32 | 30 | 32 | 31 | 32 | 0 | Y | 35 | Y | 0.2 |  |  |  | 0.46 |  |  |  | Y | Y | Y | Y | 200 | 0.47 | 62 | 101532 | 91527 | 7423 | 16300 | 08 | 2 |  | 2021-07-30 00:45 | 1525 | 115 |  | 31 | 12 | [15 empty] | 102.04 | 100 | 0 | 0 | 0 |  | 650 |  | Y | N | 0 | 0 | 0 |  | 651 |  | Y | N | Y |  |  | Y |  |  |  | BT180180 | H
A66040 | 2021-07-29 | 1 | D |  | 18 | A | STB2 | 베어링강 | STB (SF) | BM#1 | 1642 | 42 | 1554 | 1560 | 24 | 4100 |  | 3 | 0.2 | 25 |  | -1.22 | 1520 | 1556 | 89.27 | 17.74 |  | 18 | 9 | 66 | Y |  | 2021-07-30 01:40 | 64 | 1099 | 31 | 30 | 28 | 27 | 28 | 28 | 26 | 26 | 26 | 26 | 25 | 25 | 26 | 26 | 27 | 28 | 25 | 28 | -0.04 | Y | 45 | Y | 0.2 |  |  |  | 0.47 |  |  |  | Y | Y | Y | Y | 190 | 0.48 | 62 | 100086 | 92518 | 7132 | 15900 | 08 | 2 |  | 2021-07-30 01:48 | 1520 | 108 |  | 32 | 12 | [6 empty] | A31039FCD64343C198A4B8CCB0C34803 | 141F0EB653F7476D88B47E936EC40650 | 256BC01D6D294C5683254D38B9EE71BA |  | C5098E7E45E94EE999DF21998FCCF068 | FC6049D234AF4E8AB78C1E2276B2E96F | E2232129D40C45CC844EE65D0D5D8809 |  |  | 99.59 | 100 | 0 | 0 | 500 |  | 650 |  | Y | N | 0 | 0 | 500 |  | 651 |  | Y | N | Y |  |  | Y |  |  |  | BT180180 | H
A66041 | 2021-07-29 | 1 | D |  | 19 | A | STB2 | 베어링강 | STB (SF) | BM#1 | 1664 | 41 | 1550 | 1580 | 21 | 3700 |  | 3 | 0.23 | 25 |  | -1.25 | 1520 | 1557 | 89.7 | 48.26 |  | 36 | 52 | 58 | Y |  | 2021-07-30 02:42 | 64 | 1100 | 26 | 26 | 27 | 28 | 29 | 29 | 29 | 29 | 29 | 28 | 28 | 28 | 28 | 28 | 28 | 29 | 28 | 29 | -0.02 | Y | 50 | Y | 0 | [7 empty] | Y | Y | Y | Y | 240 | 0.47 | 70 | 101532 | 102465 | 7285 | 15800 | 08 | 2 |  | 2021-07-30 02:59 | 1520 | 116 |  | 34 | [16 empty] | 91.93 | 100 | 0 | 0 | 0 |  | 650 |  | Y | N | 0 | 0 | 0 |  | 651 |  | Y | N | Y |  |  | Y |  |  |  | BT180180 | H
A66042 | 2021-07-29 | 1 | D | TUNDISH교체전 | 20 | A | STB2 | 베어링강 | STB (SF) | BM#1 | 1632 | 42 | 1552 | 1557 | 26 | 4500 |  | 3 | 0.21 | 25 |  | -1.39 | 1520 | 1561 | 90.55 | 35.49 |  | 35 | 16 | 58 | Y |  | 2021-07-30 03:51 | 64 | 1088 | 28 | 27 | 26 | 26 | 26 | 26 | 25 | 25 | 25 | 24 | 24 | 24 |  | 24 | 25 | 26 | 24 | 26 | -0.04 | Y | 45 | Y | 0 |  |  |  | 0.68 |  |  |  | Y | N | N | Y | 230 | 0.48 | 63 | 78206 | 93475 | 7975 | 1500 | 08 | 2 |  | 2021-07-30 03:58 | 1520 | 118 |  | 37 | 14 |  |  | 73535B1FFE284118A0F6396E312F5189 | 77C0E5FB3348479DB0FF0785F1D4718A | 6AD5AE2D3E954389899B6A049DA8A07B | [10 empty] | 7820600 | 100 | 0 | 3500 | 0 |  | 650 |  | Y | N | 0 | 3500 | 0 |  | 651 |  | Y | N | Y |  |  | Y |  |  |  | BT180180 | H
A66043 | 2021-07-29 | 1 | B | TUNDISH교체 | 1 | A | SCR420HON | 소입성보증강 | C | BM#1 | 1662 | 39 | 1662 | 1600 | 29 | 6100 |  | 3 | 0.23 | 20 |  | -1.79 | 1613 | 1658 | 0 | 225.75 |  | 1 | 10 | 59 | Y |  | 2021-07-30 04:47 | 103 | 1090 | -304 | 19 | 20 | 25 | 30 | 32 | 37 | 38 | 39 | 41 |  |  |  | 41 | 32 | 41 | 41 | 0 | 0 |  |  | Y | 0.4 |  | 2.07 | 1.89 |  |  |  |  | N | N | N | N | 150 | 0.51 | 57 | 84610 | 95566 | 3784 | 13700 | 09 | 1 |  | 2021-07-30 05:05 | 1613 | 137 |  | 64 | 10 | *T/D FLUX 유:15KG 용:120KG | [14 empty] | 84.74 | 100 | 1000 | 0 | 0 |  | 410 |  | Y | Y | 1000 | 0 | 0 |  | 411 |  | Y | Y | N |  | Y |  |  |  |  | BT180180 | H
A66044 | 2021-07-29 | 1 | B |  | 2 | A | SCR420HON | 소입성보증강 | C | BM#1 | 1669 | 39 | 1631 | 1574 | 28 | 5900 |  | 3 | 0.23 | 21 |  | -1.87 | 1588 | 1635 | 0 | 236.44 |  | 18 | 10 | 61 | Y |  | 2021-07-30 06:09 | 78 | 1091 | 42 | 42 | 35 | 32 | 31 | 33 | 34 | 29 | 28 | 29 | 28 | 29 |  | 29 | 32 | 35 | 28 | 29 | -0.17 | Y | 40 | Y | 0.2 | [7 empty] | N | N | N | N | 140 | 0.55 | 54 | 101532 | 96245 | 4855 | 14000 | 09 | 1 |  | 2021-07-30 06:23 | 1588 | 118 |  | 41 | 21 | [15 empty] | 100.33 | 100 | 0 | 0 | 0 |  | 410 |  | Y | Y | 0 | 0 | 0 |  | 411 |  | Y | Y | N |  | Y |  |  |  |  | BT180180 | H
A66045 | 2021-07-29 | 1 | B |  | 3 | A | SCR420HON | 소입성보증강 | C | BM#1 | 1637 | 36 | 1623 | 1576 | 28 | 5300 |  | 3 | 0.23 | 21 |  | -1.62 | 1583 | 1623 | 0 | 213.15 |  | 36 | 53 | 64 | Y |  | 2021-07-30 07:05 | 73 | 1099 | 33 | 32 | 31 | 30 | 30 | 31 | 31 | 32 | 30 | 30 | 30 | 30 |  | 30 | 31 | 32 | 30 | 31 | -0.1 | Y | 20 | Y | 0 | [7 empty] | N | N | N | N | 130 | 0.55 | 58 | 101532 | 102516 | 4434 | 15100 | 09 | 1 |  | 2021-07-30 07:18 | 1583 | 111 |  | 41 | [16 empty] | 94.45 | 100 | 0 | 0 | 0 |  | 410 |  | Y | Y | 0 | 0 | 0 |  | 411 |  | Y | Y | N |  | Y |  |  |  |  | BT180180 | H
A66046 | 2021-07-30 | 1 | B |  | 4 | A | SCR420HON | 소입성보증강 | C | BM#1 | 1648 | 44 | 1619 | 1582 | 24 | 4900 |  | 3 | 0.24 | 20 |  | -1.37 | 1587 | 1621 | 0 | 207.9 |  | 35 | 17 | 60 | Y |  | 2021-07-30 08:12 | 77 | 1095 | 28 | 29 | 29 | 31 | 31 | 31 | 30 | 30 | 30 | 32 | 30 | 30 | 31 | 31 | 30 | 32 | 30 | 31 | 0 | Y | 10 | Y | 0.2 | [7 empty] | N | N | N | N | 120 | 0.55 | 56 | 101532 | 99062 | -152562 | 14300 | 09 | 1 |  | 2021-07-30 08:26 | 1587 | 107 |  | 32 | [16 empty] | 97.58 | 100 | 0 | 0 | 0 |  | 410 |  | Y | Y | 0 | 0 | 0 |  | 411 |  | Y | Y | N |  | Y |  |  |  |  | BT180180 | H
A66047 | 2021-07-30 | 1 | B |  | 5 | A | SCR420HON | 소입성보증강 | C | BM#1 | 1626 | 36 | 1620 | 1570 | 24 | 4900 |  | 3 | 0.24 | 21 |  | -1.37 | 1585 | 1619 | 0 | 238.44 |  | 1 | 11 | 49 | Y |  | 2021-07-30 09:06 | 75 | 1092 | 30 | 36 | 37 | 37 | 37 | 37 | 37 | 35 | 35 | 34 | 35 |  |  | 35 | 35 | 37 | 34 | 37 | -0.05 | Y | 35 | Y | 0.2 | [7 empty] | N | N | N | N | 110 | 0.52 | 58 | 101532 | 95025 | 5325 | 14100 | 09 | 1 |  | 2021-07-30 09:36 | 1585 | 108 |  | 36 |  | *전기로 작업지연 감속주입 | [6 empty] | 3A9B05F65B1C4C07AA3C46239C3EF0B1 | 6135AC2A4A75406A8783080EBC372E66 |  |  | 6616F5A8F5664E1BBC2E24A933FCE967 | 3E2B2F2EEF04479C977AD1BEB328981C |  |  | 101.48 | 100 | 0 | 0 | 0 |  | 410 |  | Y | Y | 0 | 0 | 0 |  | 411 |  | Y | Y | N |  | Y |  |  |  |  | BT180180 | H
A66048 | 2021-07-30 | 1 | B |  | 6 | A | SCR420HON | 소입성보증강 | C | BM#1 | 1644 | 44 | 1612 | 1570 | 24 | 4800 |  | 3 | 0.25 | 21 |  | -1.36 | 1580 | 1614 | 0 | 246.11 |  | 18 | 11 | 46 | Y |  | 2021-07-30 10:10 | 70 | 1102 | 34 | 32 | 31 | 30 | 30 | 30 | 29 | 28 | 27 | 27 | 26 | 25 | 25 | 24 | 28 | 31 | 24 | 30 | -0.12 |  | 60 | Y | 0 | [7 empty] | N | N | N | N | 100 | 0.43 | 70 | 84610 | 97266 | 5234 | 15100 | 09 | 1 |  | 2021-07-30 10:27 | 1580 | 111 |  | 31 |  | *전기로 작업지연 감속주입 20%이상 감속주입 이상공정 등록 | [14 empty] | 82.75 | 100 | 0 | 0 | 0 |  | 410 |  | Y | Y | 0 | 0 | 0 |  | 411 |  | Y | Y | N |  | Y |  |  |  |  | BT180180 | H
A66049 | 2021-07-30 | 1 | B |  | 7 | A | SCR420HON | 소입성보증강 | C | BM#1 | 1597 | 45 | 1641 | 1524 | 36 | 7000 |  | 1 | 0.25 | 17 |  | -2.07 | 1580 | 1643 | 0 | 25.75 | 0 | 36 | 54 | 49 | Y |  | 2021-07-30 11:29 | 70 | 1103 | 23 | 23 | 25 | 27 | 28 | 28 | 27 | 26 | 25 | 24 | 23 | 22 | 20 | 16 | 24 | 28 | 16 | 23 | -0.22 | Y | 55 | Y | -0.4 | [7 empty] | N | N | N | N | 150 | 0.4 | 73 | 101532 | 92875 | 3825 | 14700 | 09 | 1 |  | 2021-07-30 11:43 | 1580 | 128 |  | 25 |  | *전기로 작업지연 감속주입 20%이상 감속주입 이상공정 등록 | [14 empty] | 105.87 | 100 | 0 | 0 | 0 |  | 410 |  | Y | Y | 0 | 0 | 0 |  | 411 |  | Y | Y | N | Y | [5 empty] | BT180180 | H
A66050 | 2021-07-30 | 1 | C |  | 8 | A | SCR420HON | 소입성보증강 | C | BM#1 | 1627 | 34 | 1643 | 1564 | 30 | 6000 |  | 3 | 0.25 | 21 |  | -1.57 | 1598 | 1639 | 0 | 253.98 |  | 35 | 18 | 50 | Y |  | 2021-07-30 12:19 | 88 | 1102 | 15 | 17 | 23 | 27 | 30 | 31 | 32 | 32 | 31 | 30 | 30 | 29 | 28 | 26 | 28 | 32 | 26 | 30 | -0.15 | Y | 40 | Y | -0.2 | [7 empty] | N | N | N | N | 140 | 0.4 | 69 | 84610 | 90286 | 4564 | 15300 | 09 | 1 |  | 2021-07-30 12:47 | 1598 | 119 |  | 49 |  | *전기로 작업지연 감속주입 20%이상 감속주입 이상공정 등록 | [14 empty] | 88.78 | 100 | 0 | 0 | 0 |  | 410 |  | Y | Y | 0 | 0 | 0 |  | 411 |  | Y | Y | N |  | Y |  |  |  |  | BT180180 | H
A66051 | 2021-07-30 | 1 | C |  | 9 | A | SCR420HON | 소입성보증강 | C | BM#1 | 1646 | 36 | 1628 | 1578 | 27 | 4800 |  | 3 | 0.25 | 19 |  | -1.66 | 1580 | 1618 | 0 | 254.57 |  | 1 | 12 | 77 | Y |  | 2021-07-30 13:50 | 70 | 1096 | 24 | 23 | 25 | 28 | 30 | 30 | 30 | 30 | 30 | 30 | 29 | 30 |  | 30 | 29 | 30 | 29 | 30 | -0.03 | Y | 30 | Y | 0.2 | [7 empty] | N | N | N | N | 130 | 0.55 | 54 | 101532 | 94269 | 3931 | 14700 | 09 | 1 |  | 2021-07-30 14:05 | 1580 | 105 |  | 29 | [16 empty] | 102.3 | 100 | 0 | 0 | 0 |  | 410 |  | Y | Y | 0 | 0 | 0 |  | 411 |  | Y | Y | N |  | Y |  | N |  |  | BT180180 | H
A66052 | 2021-07-30 | 1 | C |  | 10 | A | SCR420HON | 소입성보증강 | C | BM#1 | 1628 | 33 | 1630 | 1569 | 28 | 5200 |  | 3 | 0.24 | 19 |  | -1.74 | 1588 | 1628 | 0 | 222.32 |  | 18 | 12 | 73 | Y |  | 2021-07-30 14:36 | 78 | 1094 | 29 | 28 | 31 | 33 | 35 | 36 | 37 | 36 | 36 | 36 | 36 |  |  | 36 | 34 | 37 | 36 | 36 | -0.05 | Y | 20 | Y | 0 | [7 empty] | N | N | N | N | 120 | 0.55 | 54 | 101532 | 96607 | 3243 | 14400 | 09 | 1 |  | 2021-07-30 14:47 | 1588 | 105 |  | 39 | [16 empty] | 99.93 | 100 | 0 | 0 | 0 |  | 410 |  | Y | Y | 0 | 0 | 0 |  | 411 |  | Y | Y | N |  | Y |  |  |  |  | BT180180 | H
A66053 | 2021-07-30 | 1 | C |  | 11 | A | SCR420HON | 소입성보증강 | C | BM#1 | 1655 | 42 | 1616 | 1575 | 33 | 5500 |  | 3 | 0.24 | 19 |  | -1.43 | 1584 | 1617 | 0 | 188.21 |  | 36 | 55 | 43 | Y |  | 2021-07-30 15:39 | 74 | 1100 | 35 | 33 | 33 | 33 | 32 | 31 | 30 | 29 | 28 | 28 | 27 | 27 | 27 | 27 | 30 | 33 | 27 | 33 | -0.11 |  | 55 | Y | 0 | [7 empty] | N | N | N | N | 110 | 0.49 | 67 | 101532 | 104456 | 1794 | 14500 | 09 | 1 |  | 2021-07-30 15:52 | 1584 | 105 |  | 32 |  | *전공정 요청으로 감속주입-감속주입 20%이상으로 이상재및 생관통보ID:101.102.201.202 *전기로 전극절손으로 감속주입 | [6 empty] | 13645896E10A4015ADCFF4AD185F4275 | 275B65A309B341F088DAE35A4E724FCE | 53A548DB9CDF4E968B38486B11EFD9F1 |  | 3551A1ACA94C45D8AF0DC63890C00A29 | 066111AB64C04669AD73F9EEF61E860B | FD2A04B73AAF47A2B7A053149D4D82A7 |  | 92.77 | 100 | 0 | 0 | 0 |  | 410 |  | Y | Y | 0 | 0 | 0 |  | 411 |  | Y | Y | N |  | Y |  |  |  |  | BT180180 | H
A66054 | 2021-07-30 | 1 | C |  | 12 | A | SCR420HON | 소입성보증강 | C | BM#1 | 1618 | 41 | 1618 | 1555 | 30 | 5700 |  | 3 | 0.24 | 19 |  | -1.45 | 1585 | 1619 | 0 | 195.38 |  | 35 | 19 | 53 | Y |  | 2021-07-30 16:35 | 75 | 1098 | 25 | 25 | 26 | 30 | 31 | 32 | 32 | 32 | 32 | 32 | 32 | 32 |  | 32 | 30 | 32 | 32 | 32 | 0 |  | 35 | Y | 0 | [7 empty] | N | N | N | N | 100 | 0.5 | 58 | 84610 | 93526 | 274 | 15000 | 09 | 1 |  | 2021-07-30 16:53 | 1585 | 115 |  | 43 |  | *전기로 전극절손으로 감속주입 *전공정요청 L/D잔강 이월 안함-이상재등록 | [14 empty] | 87.36 | 100 | 0 | 0 | 0 |  | 410 |  | Y | Y | 0 | 0 | 0 |  | 411 |  | Y | Y | N |  | N |  |  |  |  | BT180180 | H
A66055 | 2021-07-30 | 1 | C |  | 13 | A | SCR420HON | 소입성보증강 | C | BM#1 | 1628 | 38 | 1623 | 1570 | 26 | 5200 |  | 3 | 0.25 | 19 |  | -1.67 | 1587 | 1626 | 0 | 187.28 |  | 1 | 13 | 45 | Y |  | 2021-07-30 17:31 | 77 | 1099 | 32 | 30 | 30 | 30 | 31 | 32 | 32 | 32 | 32 | 32 | 31 | 31 | 30 | 30 | 31 | 32 | 30 | 32 | -0.06 | Y | 35 | Y | -0.2 | [7 empty] | N | N | N | N | 150 | 0.5 | 63 | 101532 | 98235 | -385 | 14300 | 09 | 1 |  | 2021-07-30 17:56 | 1587 | 115 |  | 45 |  | *전기로 전극절손으로 감속주입 *전공정요청 L/D잔강 이월 안함-이상재등록 | [14 empty] | 102.14 | 100 | 0 | 0 | 0 |  | 410 |  | Y | Y | 0 | 0 | 0 |  | 411 |  | Y | Y | N | [6 empty] | BT180180 | H
A66056 | 2021-07-30 | 1 | C | TUNDISH교체전 | 14 | A | SCR420HON | 소입성보증강 | C | BM#1 | 1644 | 37 | 1616 | 1579 | 31 | 4600 |  | 3 | 0.24 | 19 |  | -1.56 | 1580 | 1616 | 0 | 198.92 |  | 18 | 13 | 67 | Y |  | 2021-07-30 18:54 | 70 | 1105 | 29 | 30 | 32 | 33 | 34 | 34 | 33 | 34 | 33 | 33 | 34 |  |  | 34 | 33 | 34 | 33 | 34 | 0 | Y | 25 | Y | 0.2 | [7 empty] | N | N | N | N | 140 | 0.53 | 59 | 92292 | 96128 | -78 | 2000 | 09 | 1 |  | 2021-07-30 19:07 | 1580 | 96 |  | 27 |  | *전기로 전극절손으로 감속주입 *전공정요청 L/D잔강 이월 안함-이상재등록 | D73936A92B2941C2B53567F8886B7543 | 3A0489C5DC924549B1A976C040234501 | EB809C30172F4E6BBC642097AF932076 | [11 empty] | 94.76 | 100 | 0 | 3000 | 0 |  | 410 |  | Y | Y | 0 | 3000 | 0 |  | 411 |  | Y | Y | N | [6 empty] | BT180180 | H
A66057 | 2021-07-30 | 1 | C | TUNDISH교체 | 1 | A | STB3D | 베어링강 | STB (SF) | BM#1 | 1628 | 45 | 1584 | 1551 | 38 | 6500 |  | 3 | 0.25 | 25 |  | -1.65 | 1535 | 1584 | 135.16 | 68.51 |  | 36 | 56 | 58 | Y |  | 2021-07-30 20:10 | 84 | 1095 | 26 | 31 | 25 | 30 | 33 | 35 | 35 | 36 | 38 | 38 | 37 | 37 |  | 37 | 34 | 38 | 37 | 0 | -0.07 |  | 15 | Y | 0 |  | 2.09 | 2.09 | 1.21 |  |  |  |  | Y | Y | M | 240 | 0.46 | 63 | 84610 | 94369 | 7131 | 15800 | 04 | 2 |  | 2021-07-30 20:18 | 1535 | 117 |  | 30 |  | *T/D FLUX 유:10,용:270kg *첫Heat 수소측정치 OVER되어 이상재 등록및 생관통보-ID:101.102.201.202 | [14 empty] | 82.39 | 100 | 1500 | 0 | 0 |  | 650 |  | Y | N | 1500 | 0 | 0 |  | 651 |  | Y | N | Y |  |  | Y |  |  |  | BT180180 | H
A66058 | 2021-07-30 | 1 | A |  | 2 | A | STB3D | 베어링강 | STB (SF) | BM#1 | 1617 | 40 | 1561 | 1558 | 26 | 4300 |  | 3 | 0.24 | 25 |  | -1.22 | 1518 | 1554 | 134.07 | 43.82 |  | 35 | 20 | 67 | Y |  | 2021-07-30 21:11 | 67 | 1099 | 36 | 35 | 31 | 30 | 29 | 29 | 28 | 27 | 27 | 27 | 27 | 27 | 27 | 27 | 29 | 31 | 27 | 27 | -0.08 |  | 50 | Y | 0 |  |  |  | 1.09 |  |  |  | Y | Y | Y | Y | 230 | 0.48 | 60 | 84610 | 90502 | 7248 | 15170 | 04 | 2 |  | 2021-07-30 21:17 | 1518 | 117 |  | 33 | [16 empty] | 85.9 | 100 | 0 | 0 | 0 |  | 650 |  | Y | N | 0 | 0 | 0 |  | 651 |  | Y | N | Y |  |  | Y |  |  |  | BT180180 | H
A66059 | 2021-07-30 | 1 | A |  | 3 | A | STB3D | 베어링강 | STB (SF) | BM#1 | 1623 | 43 | 1558 | 1565 | 29 | 5000 |  | 3 | 0.22 | 25 |  | -1.04 | 1523 | 1555 | 126.68 | 43.09 |  | 1 | 14 | 60 | Y |  | 2021-07-30 22:06 | 72 | 1091 | 26 | 27 | 30 | 31 | 32 | 32 | 32 | 33 | 32 | 32 | 31 | 31 | 31 | 31 | 31 | 33 | 31 | 32 | -0.02 | Y | 25 | Y | 0 |  |  |  | 0.87 |  |  |  | Y | Y | Y | Y | 220 | 0.48 | 61 | 101532 | 91219 | 7731 | 15820 | 04 | 2 |  | 2021-07-30 22:27 | 1523 | 123 |  | 41 | [16 empty] | 102.35 | 100 | 0 | 0 | 0 |  | 650 |  | Y | N | 0 | 0 | 0 |  | 651 |  | Y | N | Y |  |  | Y |  |  |  | BT180180 | H
A66060 | 2021-07-30 | 1 | A |  | 4 | A | STB3D | 베어링강 | STB (SF) | BM#1 | 1613 | 48 | 1550 | 1544 | 36 | 6400 |  | 3 | 0.24 | 26 |  | -1.45 | 1506 | 1550 | 184.58 | 35.07 |  | 18 | 14 | 65 | Y |  | 2021-07-30 23:21 | 55 | 1108 | 29 | 28 | 27 | 26 | 26 | 26 | 25 | 24 | 23 | 23 | 22 | 21 | 21 | 21 | 24 | 27 | 21 | 26 | -0.1 |  | 60 | Y | 0 |  |  |  | 1.06 |  |  |  | Y | Y | Y | Y | 210 | 0.48 | 67 | 101532 | 104291 | 7009 | 16940 | 04 | 2 |  | 2021-07-30 23:28 | 1506 | 114 |  | 28 | 16 | [7 empty] | D825F9AE202747B596011E26448B4F73 | F442C2021ACB40CFB8227DBBDFED831F | A431744CAA1E4AC3AC411AAA24E22308 |  | FE3BB11B47FB4FE5A15A9546CA3EAD9D | 50606B70D97F409EA36336E2CCDC0797 | EF981C1DF2554B8CBC81964E17F16094 |  | 91.47 | 100 | 0 | 0 | 0 |  | 650 |  | Y | N | 0 | 0 | 0 |  | 651 |  | Y | N | Y |  |  | Y |  |  |  | BT180180 | H
A66061 | 2021-07-30 | 1 | A |  | 5 | A | STB3D | 베어링강 | STB (SF) | BM#1 | 1641 | 44 | 1557 | 1556 | 32 | 5700 |  | 3 | 0.21 | 25 |  | -1.02 | 1526 | 1557 | 184.36 | 27.46 |  | 36 | 57 | 58 | Y |  | 2021-07-31 00:12 | 75 | 1099 | 20 | 20 | 26 | 30 | 33 | 34 | 35 | 35 | 35 | 35 | 34 | 34 | 34 | 33 | 32 | 35 | 33 | 35 | -0.05 | Y | 35 | Y | -0.2 |  |  |  | 0.79 |  |  |  | Y | Y | Y | Y | 200 | 0.48 | 65 | 101532 | 97255 | 7495 | 15920 | 04 | 2 |  | 2021-07-31 00:25 | 1526 | 126 |  | 46 | [16 empty] | 96.47 | 100 | 0 | 0 | 0 |  | 650 |  | Y | N | 0 | 0 | 0 |  | 651 |  | Y | N | Y |  |  | Y |  |  |  | BT180180 | H
A66062 | 2021-07-30 | 1 | A |  | 6 | A | STB3D | 베어링강 | STB (SF) | BM#1 | 1600 | 41 | 1555 | 1549 | 31 | 5300 |  | 3 | 0.2 | 25 |  | -1.27 | 1517 | 1555 | 130.82 | 29.13 |  | 35 | 21 | 52 | Y |  | 2021-07-31 01:22 | 66 | 1098 | 33 | 32 | 29 | 28 | 27 | 27 | 26 | 26 | 26 | 25 | 25 | 25 | 25 | 25 | 27 | 29 | 25 | 26 | -0.07 | Y | 55 | Y | 0 |  |  |  | 1.24 |  |  |  | Y | Y | Y | Y | 190 | 0.48 | 62 | 84610 | 93520 | 7830 | 15280 | 04 | 2 |  | 2021-07-31 01:29 | 1517 | 120 |  | 42 | 16 | [15 empty] | 83.36 | 100 | 0 | 0 | 0 |  | 650 |  | Y | N | 0 | 0 | 0 |  | 651 |  | Y | N | Y |  |  | Y |  |  |  | BT180180 | H
A66063 | 2021-07-30 | 1 | A |  | 7 | A | STB3D | 베어링강 | STB (SF) | BM#1 | 1616 | 40 | 1563 | 1556 | 32 | 5100 |  | 3 | 0.24 | 25 |  | -1.47 | 1519 | 1563 | 136.01 | 22.88 |  | 1 | 15 | 53 | Y |  | 2021-07-31 02:26 | 68 | 1099 | 25 | 23 | 26 | 27 | 29 | 29 | 29 | 29 | 28 | 28 | 28 | 28 | 27 | 27 | 28 | 29 | 27 | 29 | -0.05 | Y | 40 | Y | -0.2 |  |  |  | 0.86 |  |  |  | Y | Y | Y | Y | 240 | 0.48 | 61 | 101532 | 90855 | 7995 | 15230 | 04 | 2 |  | 2021-07-31 02:34 | 1519 | 116 |  | 42 |  | *STR#1 과부하로 인한 SR재세팅 | [14 empty] | 103.66 | 100 | 0 | 0 | 0 |  | 650 |  | Y | N | 0 | 0 | 0 |  | 651 |  | Y | N | Y |  |  | Y |  |  |  | BT180180 | H
A66064 | 2021-07-30 | 1 | A |  | 8 | A | STB3D | 베어링강 | STB (SF) | BM#1 | 1612 | 48 | 1555 | 1557 | 37 | 6300 |  | 3 | 0.21 | 27 |  | -1.35 | 1513 | 1555 | 174.25 | 35.07 |  | 18 | 15 | -9 | Y |  | 2021-07-31 03:39 | 62 | 1100 | 27 | 27 | 28 | 29 | 28 | 28 | 28 | 26 | 26 | 25 | 25 | 25 | 25 | 25 | 27 | 29 | 25 | 28 | -0.05 | Y | 50 | Y | 0 | [7 empty] | Y | Y | Y | Y | 230 | 0.48 | 68 | 152298 | 102705 | 7995 | 15410 | 04 | 2 |  | 2021-07-31 03:50 | 1513 | 119 |  | 31 |  | *유사강종 연연주 혼탕부 성분 확인 ID:107~109.207~209 | [14 empty] | 138.58 | 100 | 0 | 0 | 0 |  | 650 |  | Y | N | 0 | 0 | 0 |  | 651 |  | Y | N | Y |  |  | Y |  |  |  | BT180180 | H
A66065 | 2021-07-30 | 1 | B | 유사강종연연주 | 9 | B | P-STB3D | 베어링강 | STB (SF) | BM#1 | 1620 | 48 | 1559 | 1553 | 35 | 6100 |  | 3 | 0.24 | 26 |  | -1.25 | 1521 | 1559 | 168.89 | 46.5 |  | 36 | 58 | 52 | Y |  | 2021-07-31 04:36 | 71 | 1098 | 26 | 25 | 30 | 32 | 34 | 35 | 36 | 36 | 35 | 34 | 34 | 33 | 33 | 33 | 33 | 36 | 33 | 34 | -0.02 | Y | 40 | Y | 0 | [7 empty] | Y | Y | Y | Y | 220 | 0.48 | 67 | 50766 | 100019 | 7031 | 14300 | 04 | 2 |  | 2021-07-31 04:44 | 1521 | 131 |  | 43 |  | *유사강종 연연주 혼탕부 성분확인 ID 101,201 *STR#2 W/D#1 ACTUAL POSITION FAULT S/R미적용 | [14 empty] | 47.44 | 100 | 0 | 0 | 0 |  | 650 |  | Y | N | 0 | 0 | 0 |  | 651 |  | Y | N | Y | [6 empty] | BT180180 | H
A66066 | 2021-07-30 | 1 | B |  | 10 | A | P-STB3D | 베어링강 | STB (SF) | BM#1 | 1606 | 40 | 1555 | 1538 | 33 | 6400 |  | 3 | 0.22 | 25 |  | -1.18 | 1518 | 1555 | 174.91 | 36.16 |  | 35 | 22 | 47 | Y |  | 2021-07-31 05:48 | 68 | 1100 | 31 | 30 | 29 | 29 | 30 | 30 | 29 | 28 | 28 | 28 | 27 | 28 | 28 | 28 | 29 | 30 | 27 | 30 | -0.03 | Y | 30 | Y | 0 | [8 empty] | Y | Y | Y | 210 | 0.48 | 61 | 101532 | 94618 | 7482 | 16000 | 04 | 2 |  | 2021-07-31 06:00 | 1518 | 121 |  | 40 | 16 | *STR#2 W/D#1 ACTUAL POSITION FAULT S/R미적용 | [14 empty] | 99.88 | 100 | 0 | 0 | 0 |  | 650 |  | Y | N | 0 | 0 | 0 |  | 651 |  | Y | N | Y |  |  | Y |  |  |  | BT180180 | H
A66067 | 2021-07-30 | 1 | B |  | 11 | A | P-STB3D | 베어링강 | STB (SF) | BM#1 | 1640 | 53 | 1555 | 1581 | 32 | 5600 |  | 3 | 0.23 | 25 |  | -1.32 | 1513 | 1552 | 147.62 | 43.82 |  | 1 | 16 | 55 | Y |  | 2021-07-31 06:54 | 63 | 1098 | 27 | 27 | 27 | 28 | 28 | 28 | 28 | 27 | 27 | 27 | 27 | 26 | 26 | 25 | 27 | 28 | 25 | 28 | -0.06 | Y | 50 | Y | -0.2 | [8 empty] | Y | Y | Y | 200 | 0.48 | 65 | 101532 | 96929 | 8221 | 15000 | 04 | 2 |  | 2021-07-31 07:03 | 1513 | 127 |  | 36 |  | *STR#2 W/D#1 ACTUAL POSITION FAULT S/R미적용 | [14 empty] | 97.67 | 100 | 0 | 0 | 0 |  | 650 |  | Y | N | 0 | 0 | 0 |  | 651 |  | Y | N | Y |  |  | Y |  |  |  | BT180180 | H
A66068 | 2021-07-31 | 1 | B |  | 12 | A | P-STB3D | 베어링강 | STB (SF) | BM#1 | 1668 | 40 | 1553 | 1570 | 37 | 4700 |  | 3 | 0.23 | 25 |  | -1.67 | 1509 | 1558 | 142.91 | 79.88 |  | 18 | 16 | 56 | Y |  | 2021-07-31 08:08 | 59 | 1095 | 25 | 25 | 27 | 27 | 28 | 26 | 25 | 25 | 24 | 24 | 24 | 24 |  | 24 | 26 | 28 | 24 | 25 | -0.02 | Y | 40 | Y | 0 | [8 empty] | Y | Y | Y | 190 | 0.48 | 62 | 101532 | 95551 | 10299 | 15400 | 04 | 2 |  | 2021-07-31 08:16 | 1509 | 111 |  | 28 | 27 | *STR#2 W/D#1 ACTUAL POSITION FAULT S/R미적용 | [14 empty] | 99.01 | 100 | 0 | 0 | 0 |  | 650 |  | Y | N | 0 | 0 | 0 |  | 651 |  | Y | N | Y |  |  | Y |  |  |  | BT180180 | H
A66069 | 2021-07-31 | 1 | B |  | 13 | A | P-STB3D | 베어링강 | STB (SF) | BM#1 | 1630 | 42 | 1544 | 1530 | 39 | 5900 |  | 3 | 0.23 | 25 |  | -1.57 | 1511 | 1557 | 143.55 | 67.53 |  | 36 | 59 | 56 | Y |  | 2021-07-31 09:14 | 61 | 1080 | 24 | 25 | 26 | 27 | 28 | 27 | 27 | 27 | 26 | 25 | 25 | 25 | 24 | 25 | 26 | 28 | 24 | 27 | -0.1 | Y | 40 | Y | 0.2 | [8 empty] | Y | Y | Y | 240 | 0.48 | 67 | 101532 | 99859 | 7141 | 15500 | 04 | 2 |  | 2021-07-31 09:22 | 1511 | 109 |  | 27 | 11 | *STR#2 W/D#1 ACTUAL POSITION FAULT S/R미적용 | [14 empty] | 94.98 | 100 | 0 | 0 | 0 |  | 650 |  | Y | N | 0 | 0 | 0 |  | 651 |  | Y | N | Y |  |  | Y |  |  |  | BT180180 | H
A66070 | 2021-07-31 | 1 | B | TUNDISH교체전 | 14 | B | P-STB3D | 베어링강 | STB (SF) | BM#1 | 1622 | 37 | 1547 | 1549 | 27 | 4600 |  | 3 | 0.21 | 25 |  | 0 | 1511 | 1547 | 133.68 | 63.94 |  | 35 | 23 | 81 | Y |  | 2021-07-31 10:11 | 61 | 1075 | 24 | 23 | 22 | 22 | 22 | 21 | 21 | 21 | 20 | 20 | 19 | 19 | 19 | 19 | 21 | 22 | 19 | 22 | -0.05 | Y | 50 | Y | 0 | [7 empty] | N | N | N | N | 230 | 0.48 | 63 | 81822 | 97082 | 7268 | 2000 | 04 | 2 |  | 2021-07-31 10:29 | 1511 | 114 |  | 37 | 8 | *STR#2 W/D#1 ACTUAL POSITION FAULT S/R미적용 |  | C4B19A4A86A44D86A81994E32CF22CB1 | DC8DC8BEC5244A5BA2BE455EF303F183 | [11 empty] | 78.6 | 100 | 0 | 3500 | 0 |  | 650 |  | Y | N | 0 | 3500 | 0 |  | 651 |  | Y | N | Y |  |  | Y |  |  |  | BT180180 | H
B65491 | 2021-07-31 | 2 | B | 연주시작 | 1 | B | SCR435B | 합금강 | D1 | BM#2 | 1628 | 55 | 1689 | 1564 | 45 | 10000 |  | 1 | 0.24 | 20 |  | -2.77 | 1583 | 1673 | 18.14 | 0.15 | 0 | 38 | 87 | 4424 | Y |  | 2021-07-31 10:58 | 88 | 1095 | -421 | -349 | 34 | 32 | 28 | 33 | 37 | 38 | 41 | 40 | 38 | 39 | 38 | 38 | 36 | 41 | 38 | 38 | -0.15 |  | 20 | Y | -0.2 |  | 3.26 | 3.26 | 1.64 |  |  |  | N | N | N | N | 220 | 0.44 | 58 | 93071 | 85365 | 3035 | 15700 | 12 | 2 |  | 2021-07-31 11:01 | 1583 | 127 |  | 11 |  | * BUTT 타입롱노즐사용(일반타입.) * T/D FLUX 용탕부: 120 KG / 유탕부: 10KG 투입. * EDGE HEATER 코일 건조로 미적용. 이상공정등록 및 생관통보 * 연주시작 : 11시 12분 * 첫 HEAT 수소 기준값 초과(10분) 이상공정 등록 및 생관통보 1차: 3.26 2차: 3.06 3차: 1.64 * 전공정 요청으로 감속주입 | 1192BA5E22524D8BB25324731B305131 | F14956B3121447E798B4F12E60923C67 | 2054AFD5F1BB4811BD72B396AD70830A |  |  |  | E627E3165E20459A86562895D39F670C | 7A8FF82B0CD14D67A9204CD6AA48A86A | A28579DB3C784F17800914942BA20407 |  | 0E4DBBBA6B454DF3ADCF02BF02AF05C1 | C17D172D0C5741FA97EBBBF3E2D4A93F | 264478DD712640708C626CC05EEE86A5 |  | 105.52 | 100 | 1000 | 0 | 0 |  | 650 | 400 | N | Y | 1000 | 0 | 0 |  | 650 | 400 | N | Y | N | [6 empty] | BT180180 | H
A66071 | 2021-07-31 | 1 | B | TUNDISH교체 | 1 | A | STB2 | 베어링강 | STB (SF) | BM#1 | 1634 | 40 | 1606 | 1560 | 30 | 5400 |  | 3 | 0.22 | 25 |  | -1.65 | 1546 | 1595 | 144.46 | 107.04 |  | 1 | 17 | 61 | Y |  | 2021-07-31 11:28 | 90 | 1092 | 31 | 27 | 25 | 24 | 32 | 35 | 37 | 38 | 41 | 41 | 43 | 44 |  | 44 | 36 | 44 | 44 | 0 | 0 |  |  | Y | 0.2 |  | 2.13 | 2 | 1.39 |  |  |  |  | Y | Y | M | 240 | 0.46 | 61 | 84610 | 91077 | 7923 | 15700 | 15 | 1 |  | 2021-07-31 11:38 | 1546 | 126 |  | 44 | 15 | *T/D FLUX 유:10KG,용270KG *STR#2 W/D#1 ACTUAL POSITION FAULT S/R미적용 *첫Heat 수소측정치 OVER되어 이상재 등록및 생관통보-ID:101.102.201.202 | [14 empty] | 86.25 | 100 | 1500 | 0 | 0 |  | 650 |  | Y | N | 1500 | 0 | 0 |  | 651 |  | Y | N | Y |  |  | Y |  |  |  | BT180180 | H
B65492 | 2021-07-31 | 2 | B |  | 2 | A | SCR435B | 합금강 | D1 | BM#2 | 1620 | 44 | 1671 | 1528 | 39 | 8500 |  | 1 | 0.27 | 17 |  | -2.85 | 1572 | 1647 | 16.75 | 0 | 0 | 16 | 80 | 4401 | Y |  | 2021-07-31 11:55 | 77 | 1103 | 35 | 34 | 35 | 36 | 37 | 37 | 36 | 35 | 34 | 34 | 32 | 31 | 30 | 28 | 34 | 37 | 28 | 35 | -0.18 | Y | 50 | Y | 0 | [7 empty] | N | N | N | N | 220 | 0.45 | 68 | 93071 | 98886 | -1936 | 16200 | 12 | 2 |  | 2021-07-31 11:57 | 1572 | 107 |  | 14 |  | * EDGE HEATER 코일 건조로 미적용. 이상공정등록 및 생관통보 * 전공정 요청으로 감속주입 | [14 empty] | 96.05 | 54.55 | 0 | 0 | 300 |  | 650 | 400 | N | Y | 0 | 0 | 300 |  | 651 | 400 | N | Y | N | [6 empty] | BT180180 | H
A66072 | 2021-07-31 | 1 | C |  | 2 | B | STB2 | 베어링강 | STB (SF) | BM#1 | 1610 | 45 | 1556 | 1541 | 42 | 5300 |  | 3 | 0.22 | 26 |  | -1.37 | 1511 | 1552 | 145.12 | 56.04 |  | 18 | 17 | 69 | Y |  | 2021-07-31 12:40 | 55 | 1087 | 43 | 41 | 31 | 25 | 22 | 20 | 27 | 24 | 30 | 32 | 29 | 23 | 41 | 31 | 29 | 41 | 31 | 0 | -2 | Y | 5 | Y | -2 |  |  |  | 1.1 |  |  |  | Y | Y | Y | Y | 230 | 0.48 | 64 | 101532 | 98291 | 7109 | 16000 | 15 | 1 |  | 2021-07-31 12:49 | 1511 | 118 |  | 34 | 13 | *STR#2 W/D#1 ACTUAL POSITION FAULT S/R미적용 | [14 empty] | 96.42 | 100 | 0 | 0 | 0 |  | 650 |  | Y | N | 0 | 0 | 0 |  | 651 |  | Y | N | Y |  |  | Y |  |  |  | BT180180 | H
B65493 | 2021-07-31 | 2 | C |  | 3 | A | SCR435B | 합금강 | D1 | BM#2 | 1644 | 46 | 1674 | 1510 | 39 | 9000 |  | 1 | 0.21 | 17 |  | -2.96 | 1575 | 1650 | 17.34 | 0 | 0 | 6 | 60 | 4423 | Y |  | 2021-07-31 13:04 | 80 | 1096 | 25 | 25 | 32 | 35 | 36 | 38 | 37 | 36 | 35 | 35 | 34 | 33 | 32 | 29 | 33 | 38 | 29 | 35 | -0.2 | Y | 45 | Y | -0.4 | [7 empty] | N | N | N | N | 210 | 0.41 | 69 | 93071 | 88914 | -1614 | 16000 | 12 | 2 |  | 2021-07-31 13:05 | 1575 | 110 |  | 14 |  | * EDGE HEATER 코일 건조로 미적용. 이상공정등록 및 생관통보 * 전공정 요청으로 감속주입 0.40 이상공정 등록 및 생관통보 | [14 empty] | 106.67 | 54.55 | 0 | 0 | 0 |  | 650 | 400 | N | Y | 0 | 0 | 0 |  | 650 | 400 | N | Y | N | [6 empty] | BT180180 | H
A66073 | 2021-07-31 | 1 | C |  | 3 | A | STB2 | 베어링강 | STB (SF) | BM#1 | 1609 | 41 | 1566 | 1532 | 35 | 6100 |  | 3 | 0.22 | 25 |  | -1.45 | 1513 | 1556 | 144.31 | 88.17 |  | 36 | 60 | 71 | Y |  | 2021-07-31 13:53 | 57 | 1094 | 34 | 43 | 22 | 21 | 23 | 23 | 23 | 23 | 22 | 22 | 21 | 21 | 21 | 21 | 24 | 23 | 21 | 23 | -0.04 | Y | 50 | Y | 0 |  |  |  | 0.96 |  |  |  | Y | Y | Y | Y | 220 | 0.48 | 67 | 101532 | 95882 | 7818 | 15800 | 15 | 1 |  | 2021-07-31 14:05 | 1513 | 112 |  | 26 | 14 | *STR#2 W/D#1 ACTUAL POSITION FAULT S/R미적용 | [14 empty] | 95.88 | 100 | 0 | 0 | 0 |  | 650 |  | Y | N | 0 | 0 | 0 |  | 651 |  | Y | N | Y |  |  | Y |  |  |  | BT180180 | H
B65494 | 2021-07-31 | 2 | C |  | 4 | A | SCR435B | 합금강 | D1 | BM#2 | 1604 | 42 | 1650 | 1514 | 34 | 8000 |  | 1 | 0.27 | 16 |  | -2.6 | 1587 | 1637 | 16.27 | 0 | 0 | 31 | 1 | 21742 | Y |  | 2021-07-31 14:28 | 92 | 1105 | 27 | 27 | 38 | 39 | 41 | 42 | 42 | 41 | 39 | 38 | 37 | 36 | 34 | 32 | 36 | 42 | 32 | 0 | -0.2 | Y | 50 | Y | 0 |  |  |  | 1.6 |  |  |  | N | N | N | N | 200 | 0.4 | 79 | 93071 | 99244 | 206 | 15800 | 12 | 2 |  | 2021-07-31 14:23 | 1587 | 94 |  | 1 |  | * EDGE HEATER 코일 건조로 미적용. 이상공정등록 및 생관통보 * 전공정 요청으로 20%이상 감속주입,이상공정 등록 및 생관통보 * 대보수 첫HEAT, 수소측정 | [14 empty] | 93.68 | 45.45 | 0 | 0 | 0 |  | 650 | 400 | N | Y | 0 | 0 | 0 |  | 650 | 400 | N | Y | N | [6 empty] | BT180180 | H
A66074 | 2021-07-31 | 1 | C |  | 4 | A | STB2 | 베어링강 | STB (SF) | BM#1 | 1629 | 40 | 1557 | 1567 | 29 | 4500 |  | 3 | 0.23 | 25 |  | -1.36 | 1517 | 1557 | 134.64 | 69.32 |  | 35 | 24 | 79 | Y |  | 2021-07-31 14:48 | 61 | 1092 | 20 | 21 | 23 | 24 | 25 | 25 | 25 | 24 | 24 | 23 | 24 | 23 | 22 | 22 | 23 | 25 | 22 | 25 | -0.07 | Y | 45 | Y | 0 |  |  |  | 0.88 |  |  |  | Y | Y | Y | Y | 210 | 0.46 | 65 | 84610 | 93073 | 7227 | 15800 | 15 | 1 |  | 2021-07-31 14:55 | 1517 | 120 |  | 39 |  | *STR#2 W/D#1 ACTUAL POSITION FAULT S/R미적용 *전공정 요청으로 감속주입-정속주입 강종 감속으로 이상재 등록ID: 104~105.204~205 | [6 empty] | 17AE731256F5486F8AB7F2644F9D5135 | D43C9E9E53444804BECB9CF425BE6176 | 6D7E4855CC7E4270B607DC0EC483C7BE |  | B498DAEECAC9444D991D1226D110C12C | D1A9A9C7FADD4D0E8929690B38B1E8AA | 0560433748B24E67B2E5254359914B62 |  | 82.87 | 100 | 0 | 0 | 0 |  | 650 |  | Y | N | 0 | 0 | 0 |  | 651 |  | Y | N | Y |  |  | Y |  |  |  | BT180180 | H
B65495 | 2021-07-31 | 2 | C |  | 5 | A | SCR435B | 합금강 | D1 | BM#2 | 1606 | 40 | 1632 | 1537 | 34 | 7200 |  | 1 | 0.25 | 17 |  | -2.77 | 1565 | 1625 | 17.27 | 0 | 0 | 38 | 88 | 82 | Y |  | 2021-07-31 15:31 | 70 | 1088 | 27 | 26 | 29 | 32 | 34 | 35 | 34 | 34 | 33 | 32 | 30 | 29 | 27 | 27 | 31 | 35 | 27 | 34 | -0.18 | Y | 45 | Y | 0 | [7 empty] | N | N | N | N | 190 | 0.47 | 70 | 93071 | 103827 | 1423 | 16200 | 12 | 2 |  | 2021-07-31 15:37 | 1565 | 110 |  | 16 |  | * EDGE HEATER 코일 건조로 미적용. 이상공정등록 및 생관통보 *전공정 요청 감속주입 | [6 empty] | ABB2ACBF4743402BB928D06001191DA7 | BAAD6D89B99B4EB8AD621B7A21105E61 | 1A5A9C116CB94AC38B561977B5B2E4D5 |  | E786B580EB2E4EB0A9A6F2003815B8EC | 7F732E8B95554F41A58B7F255E759F98 | A9ECCCA07C684F9F8B8DDEC7723CED89 |  | 88.39 | 54.55 | 0 | 0 | 0 |  | 650 | 400 | N | Y | 0 | 0 | 0 |  | 650 | 400 | N | Y | N | [6 empty] | BT180180 | H
A66075 | 2021-07-31 | 1 | C |  | 5 | A | STB2 | 베어링강 | STB (SF) | BM#1 | 1620 | 40 | 1562 | 1555 | 28 | 4700 |  | 3 | 0.23 | 25 |  | -1.22 | 1516 | 1552 | 130.49 | 26.74 |  | 1 | 18 | 45 | Y |  | 2021-07-31 15:51 | 60 | 1090 | 26 | 26 | 24 | 23 | 23 | 23 | 23 | 22 | 22 | 21 | 21 | 21 | 21 | 24 | 22 | 24 | 20 | 23 | 0 | Y | 55 | Y | 0.6 |  |  |  | 1.08 |  |  |  | Y | Y | Y | Y | 200 | 0.43 | 74 | 101532 | 97150 | 7150 | 15800 | 15 | 1 |  | 2021-07-31 15:58 | 1516 | 119 |  | 44 |  | *STR#2 W/D#1 ACTUAL POSITION FAULT S/R미적용 *산소랜싱 *전공정 요청으로 감속주입-정속주입 강종 감속으로 이상재 등록ID: 101~104.201~204 | [14 empty] | 95.65 | 100 | 0 | 0 | 0 |  | 650 |  | Y | N | 0 | 0 | 0 |  | 651 |  | Y | N | Y |  |  | Y |  |  |  | BT180180 | H
B65496 | 2021-07-31 | 2 | C |  | 6 | A | SCR435B | 합금강 | D1 | BM#2 | 1606 | 41 | 1631 | 1527 | 35 | 7400 |  | 1 | 0.21 | 16 |  | 0 | 1563 | 1618 | 22.37 | 0 | 0 | 16 | 81 | 77 | Y |  | 2021-07-31 16:31 | 68 | 1105 | 25 | 25 | 28 | 29 | 30 | 31 | 31 | 30 | 29 | 29 | 27 | 27 |  | 27 | 28 | 31 | 27 | 29 | -0.04 | Y | 30 | Y | 0 | [7 empty] | N | N | N | N | 180 | 0.51 | 62 | 93071 | 101063 | -413 | 15300 | 12 | 2 |  | 2021-07-31 16:41 | 1563 | 120 |  | 27 | [16 empty] | 92.98 | 45.45 | 0 | 0 | 0 |  | 650 | 400 | Y | Y | 0 | 0 | 0 |  | 650 | 400 | Y | Y | N | [6 empty] | BT180180 | H
A66076 | 2021-07-31 | 1 | C |  | 6 | A | STB2 | 베어링강 | STB (SF) | BM#1 | 1632 | 47 | 1565 | 1561 | 39 | 5100 |  | 3 | 0.22 | 25 |  | -1.26 | 1526 | 1563 | 134.18 | 54.58 |  | 18 | 18 | 52 | Y |  | 2021-07-31 17:12 | 70 | 1097 | 39 | 33 | 23 | 27 | 30 | 31 | 31 | 31 | 30 | 30 | 30 | 30 | 29 | 29 | 30 | 31 | 29 | 31 | -0.05 | Y | 35 | Y | -0.2 |  |  |  | 0.86 |  |  |  | Y | Y | Y | Y | 190 | 0.48 | 61 | 101532 | 91715 | 7985 | 15600 | 15 | 1 |  | 2021-07-31 17:19 | 1526 | 122 |  | 37 |  | *STR#2 W/D#1 ACTUAL POSITION FAULT S/R미적용 | [14 empty] | 101.89 | 100 | 0 | 0 | 0 |  | 650 |  | Y | N | 0 | 0 | 0 |  | 651 |  | Y | N | Y |  |  | Y |  |  |  | BT180180 | H
B65497 | 2021-07-31 | 2 | C |  | 7 | A | SCR435B | 합금강 | D1 | BM#2 | 1566 | 43 | 1627 | 1527 | 37 | 7800 |  | 1 | 0.28 | 17 |  | -2.51 | 1561 | 1616 | 18.8 | 0 | 0 | 6 | 61 | 78 | Y |  | 2021-07-31 17:30 | 66 | 1091 | 22 | 22 | 28 | 29 | 30 | 30 | 29 | 29 | 28 | 27 | 26 | 25 |  | 25 | 27 | 30 | 25 | 29 | -0.14 | Y | 35 | Y | -0.2 | [7 empty] | N | N | N | N | 170 | 0.51 | 63 | 101532 | 102399 | -649 | 13700 | 12 | 2 |  | 2021-07-31 17:33 | 1561 | 123 |  | 32 | [16 empty] | 99.69 | 50 | 0 | 0 | 0 |  | 650 | 400 | Y | Y | 0 | 0 | 0 |  | 650 | 400 | Y | Y | N | [6 empty] | BT180180 | H
A66077 | 2021-07-31 | 1 | C |  | 7 | A | STB2 | 베어링강 | STB (SF) | BM#1 | 1619 | 42 | 1557 | 1541 | 30 | 5200 |  | 3 | 0.24 | 25 |  | -1.35 | 1517 | 1557 | 147.04 | 55.88 |  | 36 | 61 | 84 | Y |  | 2021-07-31 18:39 | 61 | 1098 | 28 | 31 | 33 | 34 | 33 | 32 | 31 | 30 | 30 | 29 | 29 | 29 | 28 | 28 | 31 | 34 | 28 | 29 | -0.13 | Y | 45 | Y | -0.2 |  |  |  | 1.02 |  |  |  | Y | Y | Y | Y | 240 | 0.48 | 61 | 101532 | 90434 | 7316 | 15200 | 15 | 1 |  | 2021-07-31 18:46 | 1517 | 96 |  | 13 |  | *STR#2 W/D#1 ACTUAL POSITION FAULT S/R미적용 | [14 empty] | 102.09 | 100 | 0 | 0 | 0 |  | 650 |  | Y | N | 0 | 0 | 0 |  | 651 |  | Y | N | Y |  |  | Y |  |  |  | BT180180 | H
B65498 | 2021-07-31 | 2 | C | TUNDISH교체전 | 8 | A | SCR435B | 합금강 | D1 | BM#2 | 1634 | 45 | 1635 | 1541 | 37 | 7900 |  | 1 | 0.28 | 16 |  | -2.5 | 1572 | 1635 | 18.66 | 0 | 0 | 37 | 1 | 17579 | Y |  | 2021-07-31 18:35 | 77 | 1103 | 22 | 24 | 26 | 29 | 30 | 30 | 29 | 29 | 28 | 28 | 26 | 25 |  | 25 | 27 | 30 | 25 | 29 | -0.14 | Y | 35 | Y | -0.2 |  |  |  | 1.41 |  |  |  | N | N | N | N | 170 | 0.51 | 57 | 108121 | 93825 | 1825 | 2000 | 12 | 2 |  | 2021-07-31 18:40 | 1572 | 128 |  | 33 |  | *대보수 첫 HEAT( 수소측정) | CD823B0212BD451A935F818074A88109 | C1563D985CC24EADAB46CEA273F8C46D | [12 empty] | 113.45 | 50 | 0 | 3030 | 0 |  | 650 | 400 | Y | Y | 0 | 3010 | 0 |  | 651 | 400 | Y | Y | N | [6 empty] | BT180180 | H
A66078 | 2021-07-31 | 1 | C |  | 8 | A | STB2 | 베어링강 | STB (SF) | BM#1 | 1622 | 42 | 1552 | 1541 | 31 | 4900 |  | 3 | 0.23 | 25 |  | -1.23 | 1512 | 1549 | 136.4 | 59.34 |  | 35 | 25 | 83 | Y |  | 2021-07-31 19:37 | 56 | 1110 | 28 | 27 | 28 | 28 | 28 | 27 | 27 | 25 | 25 | 24 | 24 | 23 | 23 | 22 | 26 | 28 | 22 | 28 | -0.11 |  | 55 | Y | -0.2 |  |  |  | 0.96 |  |  |  | Y | Y | Y | Y | 230 | 0.48 | 64 | 84610 | 95291 | 7809 | 15600 | 15 | 1 |  | 2021-07-31 19:44 | 1512 | 99 |  | 16 |  | *STR#2 W/D#1 ACTUAL POSITION FAULT S/R미적용 | [14 empty] | 81.12 | 100 | 0 | 0 | 0 |  | 650 |  | Y | N | 0 | 0 | 0 |  | 651 |  | Y | N | Y |  |  | Y |  |  |  | BT180180 | H
B65499 | 2021-07-31 | 2 | C | TUNDISH교체 | 1 | B | FPA-20NICRMOHM2 | 소입성보증강 | C1 | BM#2 | 1629 | 45 | 1690 | 1569 | 40 | 8700 |  | 1 | 0.31 | 21 |  | -2.88 | 1600 | 1686 | 3.69 | 17.04 | 0 | 31 | 2 | 112 | Y |  | 2021-07-31 19:48 | 92 | 1095 | -510 | -8 | 21 | 15 | 20 | 25 | 27 | 30 | 32 | 33 | 33 | 33 | 32 | 32 | 26 | 33 | 32 | 33 | -0.06 |  | 15 | Y | -0.2 | 0.8 | 1.8 | 1.74 |  |  |  |  | N | N | N | M | 220 | 0.45 | 61 | 93071 | 93303 | 1197 | 16400 | 11 | 1 |  | 2021-07-31 19:54 | 1600 | 149 |  | 38 |  | * T/D FLUX 용탕부: 120 KG / 유탕부: 10KG 투입. * BUTT 타입롱노즐사용(일반타입.) | [14 empty] | 99.22 | 100 | 700 | 0 | 0 |  | 650 | 300 | Y | Y | 700 | 0 | 0 |  | 651 | 300 | Y | Y | N |  |  |  | Y |  |  | BT180180 | H
A66079 | 2021-07-31 | 1 |  |  | 9 | A | STB2 | 베어링강 | STB (SF) | BM#1 | 1602 | 42 | 1551 | 1530 | 34 | 5500 |  | 3 | 0.23 | 25 |  | -1.34 | 1517 | 1557 | 136.56 | 70.41 |  | 1 | 19 | 67 | Y |  | 2021-07-31 20:39 | 61 | 1096 | 21 | 21 | 27 | 29 | 30 | 30 | 30 | 29 | 28 | 28 | 27 | 27 | 27 | 27 | 28 | 30 | 27 | 30 | -0.07 | Y | 40 | Y | 0 |  |  |  | 1.07 |  |  |  | Y | Y | Y | Y | 220 | 0.48 | 62 | 84610 | 92796 | 7554 | 15170 | 15 | 1 |  | 2021-07-31 20:47 | 1517 | 103 |  | 20 |  | *STR#2 W/D#1 ACTUAL POSITION FAULT S/R미적용 *산소랜싱 | [14 empty] | 83.94 | 100 | 0 | 0 | 0 |  | 650 |  | Y | N | 0 | 0 | 0 |  | 651 |  | Y | N | Y |  |  | Y |  |  |  | BT180180 | H
B65500 | 2021-07-31 | 2 |  |  | 2 | B | FPA-20NICRMOHM2 | 소입성보증강 | C1 | BM#2 | 1632 | 43 | 1652 | 1552 | 37 | 8200 |  | 1 | 0.27 | 16 |  | -2.68 | 1581 | 1647 | 2.49 | 16.33 | 0 | 16 | 82 | 34 | Y |  | 2021-07-31 20:52 | 73 | 1108 | 29 | 28 | 26 | 26 | 26 | 27 | 26 | 25 | 25 | 24 | 23 | 23 | 22 | 21 | 25 | 27 | 21 | 26 | -0.15 | Y | 40 | Y | -0.2 | [7 empty] | N | N | N | Y | 220 | 0.47 | 67 | 93071 | 100423 | -73 | 16100 | 11 | 1 |  | 2021-07-31 20:57 | 1581 | 142 |  | 37 | 10 | [15 empty] | 93.77 | 100 | 0 | 0 | 0 |  | 650 | 300 | Y | Y | 0 | 0 | 0 |  | 650 | 300 | Y | Y | N | [6 empty] | BT180180 | H
A66080 | 2021-07-31 | 1 |  |  | 10 | B | STB2 | 베어링강 | STB (SF) | BM#1 | 1634 | 40 | 1563 | 1560 | 25 | 4200 |  | 3 | 0.23 | 25 |  | -1.2 | 1522 | 1558 | 136.68 | 27.28 |  | 18 | 19 | 76 | Y |  | 2021-07-31 21:39 | 66 | 1097 | 26 | 27 | 31 | 32 | 33 | 33 | 33 | 33 | 32 | 31 | 31 | 31 |  | 31 | 31 | 33 | 31 | 33 | -0.06 | Y | 35 | Y | 0 |  |  |  | 0.95 |  |  |  | Y | Y | Y | Y | 210 | 0.48 | 56 | 84610 | 84817 | 7583 | 15400 | 15 | 1 |  | 2021-07-31 21:45 | 1522 | 99 |  | 23 |  | *STR#2 W/D#1 ACTUAL POSITION FAULT S/R미적용 | [14 empty] | 90.2 | 100 | 0 | 0 | 0 |  | 650 |  | Y | N | 0 | 0 | 0 |  | 651 |  | Y | N | Y |  |  | Y |  |  |  | BT180180 | H
B65521 | 2021-07-31 | 2 |  |  | 3 | A | FPA-20NICRMOHM2 | 소입성보증강 | C1 | BM#2 | 1611 | 51 | 1663 | 1546 | 40 | 8700 |  | 1 | 0.35 | 16 |  | -3.18 | 1581 | 1657 | 2.61 | 14.05 | 0 | 6 | 62 | 40 | Y |  | 2021-07-31 22:14 | 73 | 1090 | 18 | 24 | 32 | 37 | 39 | 40 | 40 | 40 | 39 | 38 | 38 | 37 | 36 | 33 | 36 | 40 | 33 | 40 | -0.16 | Y | 45 | Y | -0.4 | [7 empty] | N | N | N | Y | 210 | 0.47 | 69 | 101532 | 102478 | -28 | 15200 | 11 | 1 |  | 2021-07-31 22:17 | 1581 | 132 |  | 23 | [8 empty] | 92A9A0EC71D94B37B5E7CF620F07AFCA | 0974636018384D6DAE47A50C1C670CB7 | 219475228C254E7A8EE4171ABDD8093F |  | C59CF7A599AB458AB6C1363E5C48DB8B | 5C65F95B220641FE867F9C3F5705641B | 0C577E8271E2493A9191B3AEE3EE82D7 |  | 99.54 | 100 | 0 | 0 | 0 |  | 650 | 300 | Y | Y | 0 | 0 | 0 |  | 651 | 300 | Y | Y | N | [6 empty] | BT180180 | H
A66081 | 2021-07-31 | 1 | A |  | 11 | A | STB2 | 베어링강 | STB (SF) | BM#1 | 1602 | 43 | 1560 | 1534 | 33 | 5700 |  | 3 | 0.21 | 25 |  | -1.47 | 1518 | 1560 | 146.07 | 41.58 |  | 36 | 62 | 63 | Y |  | 2021-07-31 22:41 | 62 | 1109 | 31 | 31 | 31 | 32 | 33 | 32 | 32 | 31 | 30 | 29 | 28 | 28 | 28 | 28 | 30 | 33 | 28 | 32 | -0.1 | Y | 50 | Y | 0 |  |  |  | 0.83 |  |  |  | Y | Y | Y | Y | 200 | 0.48 | 69 | 101532 | 98389 | 7711 | 15940 | 15 | 1 |  | 2021-07-31 22:49 | 1518 | 98 |  | 18 |  | *STR#2 W/D#1 ACTUAL POSITION FAULT S/R미적용 | [6 empty] | 42BD2A65C2F547D9932E8917AD673753 | A15628BA7EE040D7BD68D50892DCA772 | 07576169434A48E3B5007921C3F09F1A |  | 8F3533E0DB3545A397DF386B1D7996DE | 6563D730622A494F9083C323F98AE0F1 | E82824C68F7C4B77A0BF05C5F459530B |  | 94.54 | 100 | 0 | 0 | 0 |  | 650 |  | Y | N | 0 | 0 | 0 |  | 651 |  | Y | N | Y |  |  | Y |  |  |  | BT180180 | H
B65522 | 2021-07-31 | 2 |  |  | 4 | A | FPA-20NICRMOHM2 | 소입성보증강 | C1 | BM#2 | 1590 | 53 | 1658 | 1519 | 45 | 9600 |  | 1 | 0.3 | 16 |  | -3.16 | 1578 | 1663 | 10.4 | 9.63 | 0 | 37 | 2 | 71 | Y |  | 2021-07-31 23:24 | 70 | 1091 | 31 | 31 | 32 | 33 | 33 | 32 | 31 | 31 | 30 | 29 | 28 | 27 | 26 | 26 | 30 | 33 | 26 | 31 | -0.16 | Y | 45 | Y | -0.2 | [7 empty] | N | N | N | Y | 200 | 0.47 | 61 | 101532 | 93160 | -910 | 15900 | 11 | 1 |  | 2021-07-31 23:27 | 1578 | 136 |  | 23 | [16 empty] | 110.3 | 100 | 0 | 0 | 0 |  | 651 | 300 | Y | Y | 0 | 0 | 0 |  | 650 | 300 | Y | Y | N | [6 empty] | BT180180 | H
A66082 | 2021-07-31 | 1 |  |  | 12 | A | STB2 | 베어링강 | STB (SF) | BM#1 | 1599 | 43 | 1566 | 1556 | 34 | 5600 |  | 3 | 0.15 | 25 |  | -1.58 | 1519 | 1566 | 180.27 | 42.25 |  | 35 | 26 | 59 | Y |  | 2021-07-31 23:39 | 63 | 1099 | 27 | 26 | 27 | 29 | 29 | 29 | 28 | 28 | 27 | 27 | 27 | 26 | 26 | 26 | 27 | 29 | 26 | 29 | -0.06 | Y | 50 | Y | 0 |  |  |  | 0.89 |  |  |  | Y | Y | Y | Y | 190 | 0.48 | 63 | 101532 | 96847 | 7503 | 15430 | 15 | 1 |  | 2021-07-31 23:46 | 1519 | 110 |  | 30 |  | *STR#2 W/D#1 ACTUAL POSITION FAULT S/R미적용 | [14 empty] | 96.84 | 100 | 0 | 0 | 0 |  | 650 |  | Y | N | 0 | 0 | 0 |  | 651 |  | Y | N | Y |  |  | Y |  |  |  | BT180180 | H
B65523 | 2021-07-31 | 2 |  |  | 5 | A | FPA-20NICRMOHM2 | 소입성보증강 | C1 | BM#2 | 1590 | 47 | 1652 | 1556 | 40 | 8200 |  | 1 | 0.3 | 16 |  | -2.68 | 1579 | 1652 | 4.38 | 8.86 | 0 | 31 | 3 | 49 | Y |  | 2021-08-01 00:18 | 71 | 1100 | 22 | 22 | 28 | 33 | 35 | 35 | 35 | 34 | 34 | 33 | 32 | 31 | 31 | 29 | 32 | 35 | 29 | 35 | -0.12 | Y | 50 | Y | -0.2 | [7 empty] | N | N | N | Y | 190 | 0.47 | 68 | 101532 | 101818 | 982 | 16000 | 11 | 1 |  | 2021-08-01 00:27 | 1579 | 133 |  | 32 | [16 empty] | 99.01 | 100 | 0 | 0 | 0 |  | 650 | 300 | Y | Y | 0 | 0 | 0 |  | 651 | 300 | Y | Y | N | [6 empty] | BT180180 | H
A66083 | 2021-07-31 | 1 |  |  | 13 | A | STB2 | 베어링강 | STB (SF) | BM#1 | 1613 | 40 | 1564 | 1538 | 33 | 5600 |  | 3 | 0.22 | 25 |  | -1.51 | 1519 | 1564 | 180.83 | 22.47 |  | 1 | 20 | 57 | Y |  | 2021-08-01 00:45 | 63 | 1099 | 25 | 25 | 27 | 28 | 28 | 28 | 28 | 27 | 27 | 26 | 26 | 25 | 25 | 25 | 27 | 28 | 25 | 28 | -0.06 | Y | 50 | Y | 0 | [7 empty] | Y | Y | Y | Y | 240 | 0.48 | 62 | 152298 | 91657 | 7493 | 15610 | 15 | 1 |  | 2021-08-01 00:53 | 1519 | 104 |  | 29 |  | *STR#2 W/D#1 ACTUAL POSITION FAULT S/R미적용 *유사강종 연연주 혼탕부 성분확인 ID:107~109, 207~209 *STR#2 EDGE HEATER HEAVY FAULT 발생 - 전장과 요청, 즉시 조치 | [14 empty] | 152.83 | 100 | 0 | 0 | 0 |  | 650 |  | Y | N | 0 | 0 | 0 |  | 651 |  | Y | N | Y |  |  | Y |  |  |  | BT180180 | H
B65524 | 2021-07-31 | 2 |  |  | 6 | C | FPA-20NICRMOHM2 | 소입성보증강 | C1 | BM#2 | 1577 | 43 | 1654 | 1564 | 38 | 7400 |  | 1 | 0.25 | 16 |  | -2.42 | 1580 | 1641 | 11.39 | 1.62 | 0 | 16 | 83 | 41 | Y |  | 2021-08-01 01:27 | 72 | 1097 | 27 | 26 | 27 | 28 | 28 | 28 | 28 | 27 | 26 | 25 | 24 | 23 | 22 | 22 | 26 | 28 | 22 | 28 | -0.13 | Y | 45 | Y | -0.2 | [7 empty] | N | N | N | Y | 180 | 0.47 | 64 | 101532 | 95984 | 816 | 15900 | 11 | 1 |  | 2021-08-01 01:30 | 1580 | 141 |  | 32 | [16 empty] | 104.89 | 100 | 0 | 0 | 0 |  | 650 | 300 | Y | Y | 0 | 0 | 0 |  | 650 | 300 | Y | Y | N | [6 empty] | BT180180 | C
A66084 | 2021-07-31 | 1 |  | 유사강종연연주 | 14 | B | SEAH-BQ1 | 베어링강 | STB (SF) | BM#1 | 1618 | 42 | 1561 | 1554 | 32 | 5700 |  | 3 | 0.24 | 30 |  | -1.26 | 1517 | 1561 | 141.04 | 38.4 |  | 18 | 20 | 48 | Y |  | 2021-08-01 01:49 | 62 | 1099 | 25 | 26 | 28 | 30 | 30 | 30 | 30 | 29 | 29 | 28 | 28 | 28 | 27 | 26 | 28 | 30 | 26 | 30 | -0.08 | Y | 50 | Y | -0.2 |  |  |  | 0.93 |  |  |  | Y | Y | Y | Y | 230 | 0.48 | 66 | 50766 | 101440 | 6860 | 15670 | 15 | 1 |  | 2021-08-01 01:56 | 1517 | 112 |  | 29 |  | *유사강종연연주 혼탕부 성분확인 ID101,201 *STR#2 W/D#1 ACTUAL POSITION FAULT S/R미적용 | [14 empty] | 46.81 | 100 | 0 | 0 | 0 |  | 650 |  | Y | N | 0 | 0 | 0 |  | 651 |  | Y | N | Y |  |  | Y |  |  |  | BT180180 | H
B65525 | 2021-07-31 | 2 | A |  | 7 | A | FPA-20NICRMOHM2 | 소입성보증강 | C1 | BM#2 | 1576 | 54 | 1642 | 1553 | 50 | 8700 |  | 1 | 0.28 | 16 |  | -2.31 | 1576 | 1635 | 10.08 | 1.84 | 0 | 6 | 63 | 39 | Y |  | 2021-08-01 02:39 | 68 | 1094 | 18 | 18 | 24 | 30 | 31 | 33 | 33 | 32 | 31 | 30 | 29 | 29 | 28 | 25 | 28 | 33 | 25 | 0 | -0.16 | Y | 50 | Y | -0.2 | [7 empty] | N | N | N | Y | 170 | 0.46 | 71 | 101532 | 104552 | -502 | 16300 | 11 | 1 |  | 2021-08-01 02:44 | 1576 | 137 |  | 25 | 14 | *전기로 보수로 감속주입 요청 20%이상감속주입 이상공정등록 및 생관통보 302 303 402 403 *전공정요청 감속주입 정속미준수 | [14 empty] | 97.77 | 100 | 0 | 0 | 0 |  | 650 | 300 | Y | Y | 0 | 0 | 0 |  | 650 | 300 | Y | Y | N | [6 empty] | BT180180 | H
A66085 | 2021-07-31 | 1 | A |  | 15 | A | SEAH-BQ1 | 베어링강 | STB (SF) | BM#1 | 1620 | 49 | 1553 | 1562 | 40 | 6500 |  | 3 | 0.22 | 31 |  | -0.91 | 1520 | 1553 | 0.16 | 0 |  | 36 | 63 | 56 | Y |  | 2021-08-01 02:53 | 65 | 1098 | 26 | 26 | 28 | 31 | 32 | 31 | 31 | 30 | 29 | 29 | 29 | 29 | 28 | 28 | 29 | 32 | 28 | 31 | -0.09 | Y | 45 | Y | 0 |  |  |  | 0.84 |  |  |  | Y | Y | Y | Y | 220 | 0.48 | 70 | 101532 | 104733 | 6017 | 15080 | 15 | 1 |  | 2021-08-01 03:02 | 1520 | 123 |  | 32 |  | *STR#2 W/D#1 ACTUAL POSITION FAULT S/R미적용 | [14 empty] | 90.94 | 100 | 0 | 0 | 0 |  | 650 |  | Y | N | 0 | 0 | 0 |  | 651 |  | Y | N | Y |  |  | Y |  |  |  | BT180180 | H
B65526 | 2021-07-31 | 2 | A |  | 8 | A | FPA-20NICRMOHM2 | 소입성보증강 | C1 | BM#2 | 1582 | 45 | 1657 | 1525 | 41 | 8700 |  | 1 | 0.28 | 16 |  | -2.53 | 1579 | 1643 | 18.27 | 0 | 0 | 37 | 3 | 53 | Y |  | 2021-08-01 03:49 | 71 | 1102 | 23 | 25 | 28 | 29 | 30 | 29 | 29 | 28 | 27 | 26 | 25 | 24 | 24 | 22 | 27 | 30 | 22 | 29 | -0.18 | Y | 45 | Y | -0.4 | [7 empty] | N | N | N | Y | 170 | 0.47 | 65 | 101532 | 96604 | 46 | 15700 | 11 | 1 |  | 2021-08-01 03:51 | 1579 | 133 |  | 28 | 18 | [15 empty] | 105 | 0 | 0 | 0 | 0 |  | 650 | 300 | Y | Y | 0 | 0 | 0 |  | 651 | 300 | Y | Y | N | [6 empty] | BT180180 | H
A66086 | 2021-07-31 | 1 | A |  | 16 | A | SEAH-BQ1 | 베어링강 | STB (SF) | BM#1 | 1620 | 41 | 1566 | 1544 | 32 | 5600 |  | 3 | 0.24 | 30 |  | -1.28 | 1522 | 1566 | 232.57 | 0 |  | 35 | 27 | 54 | Y |  | 2021-08-01 04:01 | 67 | 1097 | 27 | 27 | 29 | 29 | 30 | 30 | 30 | 29 | 29 | 29 | 28 | 28 |  | 28 | 29 | 30 | 28 | 30 | -0.05 | Y | 35 | Y | 0 |  |  |  | 0.67 |  |  |  | Y | Y | Y | Y | 210 | 0.48 | 59 | 101532 | 88272 | 6978 | 15000 | 15 | 1 |  | 2021-08-01 04:08 | 1522 | 118 |  | 35 | 14 | *STR#2 W/D#1 ACTUAL POSITION FAULT S/R미적용 | [14 empty] | 104.35 | 100 | 0 | 0 | 0 |  | 650 |  | Y | N | 0 | 0 | 0 |  | 651 |  | Y | N | Y |  |  | Y |  |  |  | BT180180 | H
B65527 | 2021-07-31 | 2 | B |  | 9 | A | FPA-20NICRMOHM2 | 소입성보증강 | C1 | BM#2 | 1593 | 48 | 1650 | 1524 | 43 | 9100 |  | 1 | 0.29 | 16 |  | -2.4 | 1581 | 1639 | 10.7 | 0 | 0 | 31 | 4 | 48 | Y |  | 2021-08-01 05:00 | 73 | 1105 | 20 | 22 | 28 | 32 | 33 | 34 | 33 | 32 | 31 | 30 | 29 | 29 | 27 | 27 | 29 | 34 | 27 | 0 | -0.17 | Y | 40 | Y | 0 | [7 empty] | N | N | N | Y | 220 | 0.47 | 68 | 101532 | 102528 | -828 | 16200 | 11 | 1 |  | 2021-08-01 05:03 | 1581 | 125 |  | 23 | 15 | [15 empty] | 99.83 | 100 | 0 | 0 | 0 |  | 650 | 300 | Y | Y | 0 | 0 | 0 |  | 651 | 300 | Y | Y | N | [6 empty] | BT180180 | H
A66087 | 2021-07-31 | 1 | B |  | 17 | B | SEAH-BQ1 | 베어링강 | STB (SF) | BM#1 | 1635 | 49 | 1560 | 1550 | 38 | 6600 |  | 3 | 0.24 | 30 |  | -1.23 | 1515 | 1560 | 298.71 | 0 |  | 1 | 21 | 59 | Y |  | 2021-08-01 05:11 | 60 | 1098 | 27 | 27 | 29 | 30 | 31 | 30 | 30 | 29 | 29 | 28 | 27 | 27 | 27 | 26 | 28 | 31 | 26 | 30 | -0.11 | Y | 45 | Y | -0.2 |  |  |  | 0.98 |  |  |  | Y | Y | Y | Y | 200 | 0.48 | 67 | 101532 | 97955 | 6645 | 15000 | 15 | 1 |  | 2021-08-01 05:20 | 1515 | 125 |  | 26 |  | *STR#2 W/D#1 ACTUAL POSITION FAULT S/R미적용 *T/D 잔강 최소 15Ton 미만 발생 STB2 강변 대상 | [6 empty] | 70A159CD23494F60B2D8BF7C6EF8F33C | 0AB05F1F6ADA4137B0A91158CBDE88A3 | 62E093EDF208464A923FEED631992A36 |  | DD3CCFA7E97A401C9FE05A84A4855A52 | E58DF8F0108A4BD887BD6264020A0CCE | DD032CA924E44854976D6D36C383507B |  | 96.74 | 100 | 0 | 0 | 0 |  | 650 |  | Y | N | 0 | 0 | 0 |  | 651 |  | Y | N | Y |  |  | Y |  |  |  | BT180180 | H
B65528 | 2021-07-31 | 2 | B | TUNDISH교체전 | 10 | A | FPA-20NICRMOHM2 | 소입성보증강 | C1 | BM#2 | 1607 | 45 | 1659 | 1572 | 37 | 7800 |  | 1 | 0.27 | 18 |  | -2.61 | 1578 | 1648 | 11.76 | 0 | 0 | 16 | 84 | 60 | Y |  | 2021-08-01 06:06 | 70 | 1100 | 25 | 26 | 30 | 32 | 33 | 33 | 32 | 31 | 30 | 30 | 29 | 27 | 26 | 25 | 29 | 33 | 25 | 30 | -0.18 | Y | 45 | Y | -0.2 | [7 empty] | N | N | N | M | 210 | 0.47 | 68 | 93141 | 100754 | -1304 | 2000 | 11 | 1 |  | 2021-08-01 06:09 | 1578 | 121 |  | 26 |  |  | F0044D500F764001ACB4899A1A169773 | FC9A83E9B949410BB4BE6108F55592FA | 1271605CE8D74C839A11CC1E96DF94AC | [11 empty] | 93.84 | 100 | 0 | 2700 | 0 |  | 651 | 300 | Y | Y | 0 | 2620 | 0 |  | 651 | 300 | Y | Y | N | [6 empty] | BT180180 | H
A66088 | 2021-07-31 | 1 | B |  | 18 | A | SEAH-BQ1 | 베어링강 | STB (SF) | BM#1 | 1597 | 50 | 1568 | 1535 | 39 | 6800 |  | 3 | 0.24 | 30 |  | -1.04 | 1528 | 1565 | 268.19 | 0 |  | 18 | 21 | 58 | Y |  | 2021-08-01 06:05 | 73 | 1099 | 28 | 25 | 30 | 33 | 35 | 36 | 36 | 36 | 35 | 35 | 35 | 35 | 34 | 34 | 34 | 36 | 34 | 36 | -0.05 | Y | 40 | Y | -0.1 |  |  |  | 0.84 |  |  |  |  | Y | Y | Y | 190 | 0.48 | 62 | 93071 | 97121 | 7029 | 15700 | 15 | 1 |  | 2021-08-01 06:22 | 1528 | 135 |  | 39 |  | *STR#2 W/D#1 ACTUAL POSITION FAULT S/R미적용 | [14 empty] | 89.36 | 100 | 0 | 0 | 0 |  | 650 |  | Y | N | 0 | 0 | 0 |  | 651 |  | Y | N | Y |  |  | Y | Y |  |  | BT180180 | H
A66089 | 2021-08-01 | 1 | B |  | 19 | A | SEAH-BQ1 | 베어링강 | STB (SF) | BM#1 | 1634 | 41 | 1555 | 1552 | 28 | 4500 |  | 3 | 0.23 | 30 |  | -1.09 | 1514 | 1550 | 225.97 | 0 |  | 36 | 64 | 50 | Y |  | 2021-08-01 07:26 | 59 | 1101 | 34 | 33 | 34 | 32 | 32 | 32 | 29 | 28 | 28 | 27 | 27 | 26 | 26 | 26 | 29 | 34 | 26 | 32 | -0.15 |  | 55 | Y | 0 |  |  |  | 0.75 |  |  |  |  | Y | Y | Y | 240 | 0.48 | 64 | 93071 | 94928 | 11772 | 15200 | 15 | 1 |  | 2021-08-01 07:43 | 1514 | 99 |  | 22 | 45 | *STR#2 W/D#1 ACTUAL POSITION FAULT S/R미적용 *T/D 잔강 최소 15Ton 미만 발생 STB2 강변 대상 | [14 empty] | 91.34 | 100 | 0 | 0 | 0 |  | 650 |  | Y | N | 0 | 0 | 0 |  | 651 |  | Y | N | Y |  |  | Y |  |  |  | BT180180 | H
B65529 | 2021-07-31 | 2 | B | TUNDISH교체 | 1 | A | SCM810M2 | 합금강 | C | BM#2 | 1627 | 48 | 1689 | 1565 | 45 | 8800 |  | 1 | 0.2 | 21 |  | -2.56 | 1604 | 1681 | 16.81 | 0 | 0 | 6 | 64 | 55 | Y |  | 2021-08-01 07:03 | 85 | 1100 | -368 | -165 | 22 | 18 | 23 | 29 | 32 | 35 | 36 | 36 | 37 | 35 |  | 35 | 25 | 37 | 35 | 0 | -0.4 |  | 5 | Y | -0.4 | 0.5 | 1.79 | 1.79 |  |  |  |  | N | N | N | N | 150 | 0.53 | 57 | 94304 | 97486 | 1464 | 15500 | 10 | 2 |  | 2021-08-01 07:05 | 1604 | 158 |  | 59 |  | * BUTT 타입롱노즐사용(일반타입.) * T/D FLUX 용탕부: 120 KG / 유탕부: 10KG 투입. | [14 empty] | 95.69 | 100 | 1000 | 0 | 0 |  | 511 | 300 | Y | Y | 1000 | 0 | 0 |  | 510 | 300 | Y | Y | N | [6 empty] | RB150.00 | H
A66090 | 2021-08-01 | 1 | B | TUNDISH교체전 | 20 | B | SEAH-BQ1 | 베어링강 | STB (SF) | BM#1 | 1620 | 40 | 1559 | 1548 | 30 | 5100 |  | 3 | 0.23 | 30 |  | -1.19 | 1521 | 1559 | 212.73 | 0 |  | 35 | 28 | 71 | Y |  | 2021-08-01 08:33 | 66 | 1088 | 25 | 26 | 35 | 36 | 36 | 35 | 34 | 34 | 33 | 32 | 32 | 32 |  | 32 | 32 | 36 | 32 | 32 | -0.1 | Y | 40 | Y | 0 |  |  |  | 0.95 |  |  |  | N | N | N | N | 230 | 0.48 | 61 | 92303 | 94041 | 7409 | 2000 | 15 | 1 |  | 2021-08-01 08:49 | 1521 | 94 |  | 20 |  | *STR#2 W/D#1 ACTUAL POSITION FAULT S/R미적용 |  | 8255CAB14A9347769FBA7DDBF0B5FA0F | 6055192466D04BE1B1A035BB054B05D8 | B4F3E19F938B419494D21DF4BD5B3456 | [10 empty] | 91.34 | 100 | 0 | 3500 | 0 |  | 650 |  | Y | N | 0 | 3500 | 0 |  | 651 |  | Y | N | Y |  |  | Y |  |  |  | BT180180 | H
B65530 | 2021-08-01 | 2 | B |  | 2 | A | SCM810M2 | 합금강 | C | BM#2 | 1616 | 43 | 1661 | 1539 | 37 | 8000 |  | 1 | 0.22 | 19 |  | -2.51 | 1585 | 1654 | 13.29 | 0 | 0 | 37 | 4 | 54 | Y |  | 2021-08-01 08:19 | 66 | 1087 | 33 | 32 | 29 | 28 | 28 | 28 | 26 | 25 | 24 | 23 | 21 | 21 |  | 21 | 26 | 29 | 21 | 28 | -0.16 |  | 50 | Y | 0 | [7 empty] | N | N | N | N | 140 | 0.52 | 58 | 99744 | 96602 | -302 | 16300 | 10 | 2 |  | 2021-08-01 08:20 | 1585 | 130 |  | 41 | 29 | [15 empty] | 103.68 | 100 | 0 | 0 | 0 |  | 511 | 300 | Y | Y | 0 | 0 | 0 |  | 510 | 300 | Y | Y | N | [6 empty] | RB150.00 | C
B65531 | 2021-08-01 | 2 | B |  | 3 | A | SCM810M2 | 합금강 | C | BM#2 | 1630 | 42 | 1655 | 1553 | 35 | 7400 |  | 1 | 0.17 | 19 |  | -2.03 | 1590 | 1644 | 13.69 | 0 | 0 | 31 | 5 | 64 | Y |  | 2021-08-01 09:26 | 71 | 1089 | 19 | 18 | 26 | 31 | 32 | 32 | 32 | 31 | 30 | 29 | 28 | 27 | 25 | 25 | 28 | 32 | 25 | 32 | -0.17 | Y | 40 | Y | -0.4 | [7 empty] | N | N | N | N | 130 | 0.52 | 61 | 96192 | 99829 | -1879 | 15400 | 10 | 2 |  | 2021-08-01 09:32 | 1590 | 119 |  | 32 | [16 empty] | 96.53 | 100 | 0 | 0 | 0 |  | 511 | 300 | Y | Y | 0 | 0 | 0 |  | 511 | 300 | Y | Y | N | [6 empty] | RB150.00 | H
A66091 | 2021-08-01 | 1 | B | TUNDISH교체 | 1 | A | 31CRMOV9M2 | 합금강 | D3 | BM#1 | 1641 | 42 | 1639 | 1563 | 36 | 7800 |  | 3 | 0.24 | 20 |  | -1.9 | 1586 | 1637 | 45.21 | 210.36 |  | 1 | 22 | 75 | Y |  | 2021-08-01 09:37 | 85 | 1090 | -171 | 22 | 16 | 15 | 22 | 26 | 28 | 29 | 30 | 30 | 31 | 32 |  | 32 | 26 | 32 | 32 | 0 | 0 |  |  | Y | 0.2 |  | 2.58 | 2.41 | 1.28 |  |  |  |  | N | N | M | 210 | 0.49 | 68 | 101532 | 105369 | 2131 | 14100 | 16 | 2 |  | 2021-08-01 09:44 | 1586 | 120 |  | 39 |  | *T/D FLUX 유:10KG,용120KG *첫Heat 수소측정치 OVER되어 이상재 등록및 생관통보-ID:101.102.201.202 | [14 empty] | 95.74 | 100 | 700 | 0 | 0 |  | 490 |  | Y | Y | 700 | 0 | 0 |  | 491 |  | Y | Y | Y | [6 empty] | BT180180 | H
B65532 | 2021-08-01 | 2 | B |  | 4 | A | SCM810M2 | 합금강 | C | BM#2 | 1647 | 44 | 1655 | 1540 | 39 | 8100 |  | 1 | 0.21 | 19 |  | -2.39 | 1595 | 1655 | 17.46 | 0 | 0 | 16 | 85 | 66 | Y |  | 2021-08-01 10:25 | 76 | 1088 | 23 | 29 | 33 | 35 | 36 | 37 | 35 | 36 | 34 | 34 | 32 | 30 |  | 30 | 33 | 37 | 30 | 0 | -0.23 | Y | 30 | Y | -0.4 | [7 empty] | N | N | N | N | 120 | 0.52 | 60 | 97244 | 98482 | 468 | 14700 | 10 | 2 |  | 2021-08-01 10:29 | 1595 | 124 |  | 36 | [16 empty] | 98.28 | 100 | 0 | 0 | 0 |  | 511 | 300 | Y | Y | 0 | 0 | 0 |  | 510 | 300 | Y | Y | N | [6 empty] | RB150.00 | H
A66092 | 2021-08-01 | 1 | B |  | 2 | A | 31CRMOV9M2 | 합금강 | D3 | BM#1 | 1619 | 37 | 1627 | 1585 | 29 | 6700 |  | 3 | 0.24 | 16 |  | -1.55 | 1583 | 1616 | 0 | 260.66 |  | 18 | 22 | 75 | Y |  | 2021-08-01 10:35 | 82 | 1089 | 30 | 29 | 27 | 27 | 28 | 28 | 28 | 28 | 28 | 29 | 29 | 29 | 29 | 29 | 28 | 29 | 29 | 29 | 0 |  | 15 | Y | 0 | [8 empty] | N | N | Y | 200 | 0.5 | 60 | 101532 | 98003 | 447 | 13900 | 16 | 2 |  | 2021-08-01 10:47 | 1583 | 122 |  | 49 | [16 empty] | 103.66 | 100 | 0 | 0 | 0 |  | 490 |  | Y | Y | 0 | 0 | 0 |  | 491 |  | Y | Y | Y | [6 empty] | BT180180 | H
B65533 | 2021-08-01 | 2 | B |  | 5 | A | SCM810M2 | 합금강 | C | BM#2 | 1608 | 43 | 1651 | 1522 | 38 | 8400 |  | 1 | 0.21 | 19 |  | -2.21 | 1591 | 1642 | 15.83 | 0 | 0 | 6 | 65 | 38 | Y |  | 2021-08-01 11:34 | 72 | 1088 | 26 | 30 | 31 | 33 | 33 | 34 | 33 | 32 | 31 | 30 | 29 |  |  | 29 | 31 | 34 | 29 | 33 | -0.2 | Y | 25 | Y | -0.2 | [7 empty] | N | N | N | N | 110 | 0.52 | 59 | 101253 | 99041 | 1859 | 15100 | 10 | 2 |  | 2021-08-01 11:35 | 1591 | 115 |  | 27 | [16 empty] | 100.6 | 100 | 0 | 0 | 0 |  | 511 | 300 | Y | Y | 0 | 0 | 0 |  | 511 | 300 | Y | Y | N | [6 empty] | RB150.00 | H
A66093 | 2021-08-01 | 1 | B |  | 3 | A | 31CRMOV9M2 | 합금강 | D3 | BM#1 | 1624 | 43 | 1614 | 1528 | 39 | 8200 |  | 3 | 0.24 | 16 |  | -1.74 | 1582 | 1618 | 31.51 | 222.69 |  | 36 | 65 | 68 | Y |  | 2021-08-01 11:48 | 81 | 1089 | 27 | 27 | 28 | 30 | 30 | 30 | 30 | 30 | 30 | 32 | 31 | 31 | 31 | 31 | 30 | 32 | 31 | 31 | -0.05 | Y | 20 | Y | 0 | [8 empty] | N | N | Y | 190 | 0.5 | 66 | 101532 | 106480 | -1180 | 14900 | 16 | 2 |  | 2021-08-01 12:06 | 1582 | 118 |  | 39 | [16 empty] | 95.83 | 100 | 0 | 0 | 0 |  | 490 |  | Y | Y | 0 | 0 | 0 |  | 491 |  | Y | Y | Y |  |  | N |  |  |  | BT180180 | H
B65534 | 2021-08-01 | 2 | D |  | 6 | A | SCM810M2 | 합금강 | C | BM#2 | 1629 | 43 | 1648 | 1535 | 36 | 7800 |  | 1 | 0.17 | 19 |  | -2.45 | 1588 | 1644 | 17.18 | 0 | 0 | 37 | 5 | 52 | Y |  | 2021-08-01 12:47 | 69 | 1088 | 23 | 25 | 33 | 34 | 33 | 32 | 31 | 30 | 27 | 26 | 24 | 23 | 21 | 21 | 28 | 34 | 21 | 0 | -0.29 | Y | 45 | Y | -0.4 | [7 empty] | N | N | N | N | 100 | 0.45 | 69 | 101424 | 97305 | 745 | 15200 | 10 | 2 |  | 2021-08-01 12:47 | 1588 | 104 |  | 15 |  | * 전공정 요청으로 감속주입 0.40 이상공정 등록 및 생관통보 ID: 303~306, 403~406 | [14 empty] | 103.23 | 100 | 0 | 0 | 0 |  | 511 | 300 | Y | Y | 0 | 0 | 0 |  | 510 | 300 | Y | Y | N | [6 empty] | RB150.00 | H
A66094 | 2021-08-01 | 1 | D |  | 4 | A | 31CRMOV9M2 | 합금강 | D3 | BM#1 | 1626 | 62 | 1627 | 1554 | 42 | 8400 |  | 3 | 0.24 | 16 |  | -2.14 | 1594 | 1640 | 70.79 | 168.37 |  | 35 | 29 | 81 | Y |  | 2021-08-01 12:55 | 93 | 1089 | 29 | 29 | 35 | 41 | 43 | 45 | 46 | 47 | 47 | 46 | 46 | 45 | 45 | 44 | 43 | 47 | 44 | 46 | -0.05 | Y | 30 | Y | -0.2 | [8 empty] | N | N | Y | 180 | 0.5 | 64 | 101532 | 103985 | -1135 | 16000 | 16 | 2 |  | 2021-08-01 13:02 | 1594 | 128 |  | 39 | [16 empty] | 99.44 | 100 | 0 | 0 | 0 |  | 490 |  | Y | Y | 0 | 0 | 0 |  | 491 |  | Y | Y | Y | [6 empty] | BT180180 | H
B65535 | 2021-08-01 | 2 | D |  | 7 | A | SCM810M2 | 합금강 | C | BM#2 | 1612 | 41 | 1646 | 1540 | 36 | 7300 |  | 1 | 0.19 | 19 |  | -2.21 | 1585 | 1636 | 15.56 | 0 | 0 | 1 | 23 | 36 | Y |  | 2021-08-01 13:41 | 66 | 1088 | 18 | 17 | 19 | 19 | 20 | 20 | 19 | 18 | 18 | 17 | 16 | 15 | 14 | 12 | 17 | 20 | 12 | 19 | -0.16 | Y | 50 | Y | -0.2 | [7 empty] | N | N | N | N | 150 | 0.43 | 72 | 92838 | 98942 | 458 | 14600 | 10 | 2 |  | 2021-08-01 13:43 | 1585 | 117 |  | 32 |  | * 전공정 요청으로 감속주입 0.40 이상공정 등록 및 생관통보 ID : 301, 302, 303, 401, 402, 403 * 전공정 요청으로 감속주입 3기 메저링 길이 이상 305 지시 5364MM 절단5340M 교체시 메저링 값 0 에서 시작 | [14 empty] | 95.12 | 100 | 0 | 0 | 0 |  | 512 | 300 | Y | Y | 0 | 0 | 0 |  | 510 | 300 | Y | Y | N | [6 empty] | RB150.00 | C
A66095 | 2021-08-01 | 1 | D |  | 5 | A | 31CRMOV9M2 | 합금강 | D3 | BM#1 | 1618 | 41 | 1639 | 1562 | 34 | 7000 |  | 3 | 0.23 | 18 |  | -1.57 | 1597 | 1635 | 68.3 | 214.04 |  | 31 | 6 | 78 | Y |  | 2021-08-01 13:52 | 96 | 1087 | 43 | 43 | 42 | 45 | 47 | 49 | 50 | 50 | 49 | 49 | 49 | 49 | 48 | 48 | 47 | 50 | 48 | 49 | -0.02 | Y | 35 | Y | 0 | [8 empty] | N | N | Y | 170 | 0.5 | 64 | 101532 | 99962 | -562 | 15900 | 16 | 2 |  | 2021-08-01 14:06 | 1597 | 131 |  | 46 | [7 empty] | E284EE9B4A494166A05B1160CB8B4133 | 432784615E914AB5A5F70F4B7C2F662F | 0CD5E3121E894092AB7001CD9126D6A9 |  | DBCE84A4494248B786060BD2AEBB20D7 | ABE1A8FF5D634CC9B01AA7CE93A86808 | 65C4232063354F24A223656DAFD260EF |  |  | 102.09 | 100 | 0 | 0 | 0 |  | 490 |  | Y | Y | 0 | 0 | 0 |  | 491 |  | Y | Y | Y | [6 empty] | BT180180 | H
B65536 | 2021-08-01 | 2 | D | TUNDISH교체전 | 8 | A | SCM810M2 | 합금강 | C | BM#2 | 1585 | 46 | 1663 | 1529 | 41 | 8400 |  | 1 | 0.18 | 18 |  | -2.34 | 1585 | 1637 | 13 | 0 | 0 | 16 | 86 | 50 | Y |  | 2021-08-01 15:01 | 66 | 1088 | 9 | 18 | 22 | 25 | 26 | 26 | 26 | 26 | 25 | 23 | 22 | 21 | 19 | 17 | 22 | 26 | 17 | 26 | -0.2 | Y | 45 | Y | -0.4 | [7 empty] | N | N | N | N | 140 | 0.41 | 70 | 94096 | 91864 | 386 | 2000 | 10 | 2 |  | 2021-08-01 15:06 | 1585 | 124 |  | 25 |  | * 전공정 요청으로 감속주입 0.40 이상공정 등록 및 생관통보 307.406 비상토치절단함 | E642814257484D2C8C3158E95C6BBD9F | 625DEC32594D49F88437CD0F9CE0E098 | B23DEDB1B97549D289ED2257046E673E | [11 empty] | 102 | 100 | 0 | 3150 | 0 |  | 511 | 300 | Y | Y | 0 | 3050 | 0 |  | 510 | 300 | Y | Y | N | [6 empty] | RB150.00 | C
A66096 | 2021-08-01 | 1 | D |  | 6 | A | 31CRMOV9M2 | 합금강 | D3 | BM#1 | 1648 | 49 | 1638 | 1586 | 43 | 7200 |  | 3 | 0.22 | 17 |  | -1.71 | 1602 | 1642 | 98.99 | 171.49 |  | 18 | 23 | 43 | Y |  | 2021-08-01 14:55 | 101 | 1089 | 47 | 47 | 50 | 52 | 55 | 56 | 56 | 56 | 56 | 55 | 55 | 54 | 53 | 52 | 53 | 56 | 52 | 56 | -0.1 | Y | 40 | Y | -0.2 | [8 empty] | N | N | Y | 210 | 0.49 | 64 | 101532 | 99806 | -56 | 15900 | 16 | 2 |  | 2021-08-01 15:04 | 1602 | 141 |  | 48 | [16 empty] | 103.34 | 100 | 0 | 0 | 0 |  | 490 |  | Y | Y | 0 | 0 | 0 |  | 491 |  | Y | Y | Y | [6 empty] | BT180180 | H
A66097 | 2021-08-01 | 1 | D |  | 7 | A | 31CRMOV9M2 | 합금강 | D3 | BM#1 | 1647 | 43 | 1655 | 1584 | 33 | 7000 |  | 3 | 0.22 | 17 |  | -2.18 | 1599 | 1648 | 105.95 | 80.84 |  | 36 | 66 | 30 | Y |  | 2021-08-01 16:09 | 98 | 1100 | 51 | 49 | 56 | 33 | 55 | 56 | 56 | 56 | 55 | 55 | 55 | 55 | 55 | 54 | 53 | 56 | 33 | 56 | -0.03 | Y | 5 | Y | -0.2 | [8 empty] | N | N | Y | 200 | 0.48 | 66 | 101532 | 99456 | 744 | 15100 | 16 | 2 |  | 2021-08-01 16:18 | 1599 | 114 |  | 38 | 27 | [15 empty] | 100.93 | 100 | 0 | 0 | 0 |  | 490 |  | Y | Y | 0 | 0 | 0 |  | 491 |  | Y | Y | Y | [6 empty] | BT180180 | H
B65537 | 2021-08-01 | 2 | D | TUNDISH교체 | 1 | A | 17NICRMOS6HM | 소입성보증강 | C1 | BM#2 | 1603 | 49 | 1664 | 1555 | 45 | 9800 |  | 1 | 0.19 | 18 |  | -2.62 | 1598 | 1662 | 0 | 18.37 | 0 | 6 | 66 | 80 | Y |  | 2021-08-01 16:35 | 89 | 1097 | 31 | 25 | 23 | 31 | 34 | 33 | 35 | 34 | 33 | 32 | 29 |  |  | 29 | 31 | 35 | 29 | 0 | -0.3 |  | 20 | Y | -0.6 |  | 1.64 | 1.64 |  |  |  |  | N | N | N | N | 150 | 0.5 | 62 | 95952 | 101823 | 327 | 15200 | 01 | 1 |  | 2021-08-01 16:39 | 1598 | 124 |  | 28 |  | * BUTT 타입롱노즐사용(일반타입.) * T/D FLUX 용탕부: 120 KG / 유탕부: 10KG 투입. | [14 empty] | 94.35 | 100 | 700 | 0 | 0 |  | 489 | 300 | Y | Y | 840 | 0 | 0 |  | 491 | 300 | Y | Y | [7 empty] | RB110.00 | H
A66098 | 2021-08-01 | 1 | D | TUNDISH교체전 | 8 | A | 31CRMOV9M2 | 합금강 | D3 | BM#1 | 1619 | 46 | 1642 | 1575 | 33 | 7700 |  | 3 | 0.23 | 17 |  | -1.71 | 1602 | 1640 | 83.19 | 103.72 |  | 35 | 30 | 52 | Y |  | 2021-08-01 17:22 | 101 | 1095 | 54 | 53 | 54 | 55 | 57 | 57 | 58 | 58 | 57 | 56 | 55 | 55 | 55 | 55 | 56 | 58 | 55 | 57 | -0.04 | Y | 35 | Y | 0 | [8 empty] | N | N | M | 190 | 0.46 | 67 | 94682 | 99724 | 1826 | 1500 | 16 | 2 |  | 2021-08-01 17:30 | 1602 | 111 |  | 33 |  |  | CFF866BCD2524E77AEC23AE9E5E52D75 | EC283335F36F4568A21867E3E78E6210 | C39A03E3102E4ACE8DD3DD476DF5F0F4 | [11 empty] | 93.47 | 100 | 0 | 2500 | 0 |  | 490 |  | Y | Y | 0 | 2500 | 0 |  | 491 |  | Y | Y | Y | [6 empty] | BT180180 | H
B65538 | 2021-08-01 | 2 | D |  | 2 | A | 17NICRMOS6HM | 소입성보증강 | C1 | BM#2 | 1628 | 44 | 1653 | 1573 | 40 | 8300 |  | 1 | 0.25 | 19 |  | -2.51 | 1587 | 1656 | 0 | 28.11 | 0 | 37 | 6 | 92 | Y |  | 2021-08-01 17:50 | 78 | 1103 | 24 | 30 | 36 | 39 | 40 | 40 | 39 | 38 | 38 | 37 | 35 | 36 | 35 | 35 | 36 | 40 | 35 | 0 | -0.12 | Y | 40 | Y | -0.2 | [7 empty] | N | N | N | N | 140 | 0.52 | 60 | 95952 | 99916 | -1266 | 16100 | 01 | 1 |  | 2021-08-01 17:53 | 1587 | 122 |  | 17 | [16 empty] | 93.43 | 100 | 0 | 0 | 0 |  | 489 | 300 | Y | Y | 0 | 0 | 0 |  | 490 | 300 | Y | Y | [7 empty] | RB110.00 | H
B65539 | 2021-08-01 | 2 | D |  | 3 | A | 17NICRMOS6HM | 소입성보증강 | C1 | BM#2 | 1609 | 43 | 1660 | 1562 | 37 | 8000 |  | 1 | 0.24 | 19 |  | -2.65 | 1576 | 1651 | 0 | 23.72 | 0 | 1 | 24 | 90 | Y |  | 2021-08-01 18:41 | 67 | 1099 | 32 | 30 | 31 | 30 | 30 | 29 | 29 | 27 | 27 | 25 | 24 | 22 |  | 22 | 28 | 31 | 22 | 30 | -0.2 |  | 45 | Y | -0.4 | [7 empty] | N | N | N | N | 130 | 0.52 | 58 | 95952 | 96742 | -1442 | 15800 | 01 | 1 |  | 2021-08-01 18:46 | 1576 | 121 |  | 27 | [16 empty] | 100.95 | 100 | 0 | 0 | 0 |  | 490 | 300 | Y | Y | 0 | 0 | 0 |  | 491 | 300 | Y | Y | [7 empty] | RB110.00 | H
A66099 | 2021-08-01 | 1 | D | TUNDISH교체 | 1 | A | SCR420HQ | 소입성보증강 | C2 | BM#1 | 1680 | 39 | 1655 | 1610 | 25 | 5100 |  | 3 | 0.22 | 20 |  | -1.66 | 1616 | 1658 | 0 | 273.58 |  | 31 | 7 | 58 | Y |  | 2021-08-01 18:24 | 104 | 1091 | -454 | -151 | 29 | 24 | 31 | 39 | 42 | 46 | 47 | 49 | 50 |  |  | 50 | 40 | 50 | 50 | 0 | 0 |  |  | Y | 0.2 |  | 2.19 | 2.19 |  |  |  |  | N | N | N | N | 150 | 0.53 | 49 | 84610 | 86997 | 7303 | 15700 | 18 | 1 |  | 2021-08-01 18:33 | 1616 | 144 |  | 64 |  | *T/D FLUX 유:15KG 용:120KG | [14 empty] | 88.32 | 100 | 1000 | 0 | 0 |  | 0 |  | Y | Y | 1000 | 0 | 0 |  | 0 |  | Y | Y | N |  |  | Y |  |  |  | BT180180 | H
B65540 | 2021-08-01 | 2 | D |  | 4 | A | 17NICRMOS6HM | 소입성보증강 | C1 | BM#2 | 1613 | 44 | 1648 | 1559 | 40 | 8600 |  | 1 | 0.24 | 19 |  | -2.45 | 1573 | 1641 | 0 | 25.27 | 0 | 16 | 87 | 74 | Y |  | 2021-08-01 19:52 | 64 | 1092 | 19 | 23 | 29 | 32 | 34 | 33 | 33 | 31 | 31 | 30 | 29 | 27 | 26 | 26 | 29 | 34 | 26 | 0 | -0.2 | Y | 40 | Y | -0.2 | [7 empty] | N | N | N | N | 120 | 0.52 | 63 | 95952 | 105371 | -521 | 16200 | 01 | 1 |  | 2021-08-01 19:55 | 1573 | 110 |  | 15 | [8 empty] | 0A964760DD7246AF9DB9D49A8F2D9EDA | C66374E1BE174881BABF198BFA614436 | 501F56D4BDEC47ECAAFF362B27D6203D |  | F09728692413436F93F405C5307B0BB1 | 68E0358C9763426AAA1DF94BB1AAE9C0 | 320594A89A8A4208A0594C879842E4F3 |  | 91.56 | 100 | 0 | 0 | 0 |  | 490 | 300 | Y | Y | 0 | 0 | 0 |  | 490 | 300 | Y | Y |  | N | [5 empty] | RB110.00 | H
A66100 | 2021-08-01 | 1 | D |  | 2 | A | SCR420HQ | 소입성보증강 | C2 | BM#1 | 1621 | 48 | 1620 | 1574 | 33 | 6500 |  | 3 | 0.22 | 18 |  | -1.44 | 1591 | 1623 | 0 | 238.9 |  | 18 | 24 | 51 | Y |  | 2021-08-01 19:37 | 79 | 1101 | 50 | 47 | 41 | 37 | 35 | 34 | 34 | 32 | 32 | 31 | 31 |  |  | 31 | 36 | 41 | 31 | 0 | -0.22 |  | 45 | Y | 0 | [7 empty] | N | N | N | N | 140 | 0.55 | 56 | 101532 | 98672 | 7578 | 15200 | 18 | 1 |  | 2021-08-01 19:50 | 1591 | 125 |  | 41 | [16 empty] | 96.1 | 100 | 0 | 0 | 0 |  | 450 |  | Y | Y | 0 | 0 | 0 |  | 451 |  | Y | Y | N |  |  | Y |  |  |  | BT180180 | H
A66101 | 2021-08-01 | 1 | A |  | 3 | A | SCR420HQ | 소입성보증강 | C2 | BM#1 | 1608 | 44 | 1630 | 1547 | 32 | 6400 |  | 3 | 0.21 | 16 |  | -1.59 | 1591 | 1624 | 0 | 170.15 |  | 36 | 67 | 61 | Y |  | 2021-08-01 20:31 | 79 | 1098 | 31 | 30 | 31 | 33 | 33 | 33 | 33 | 33 | 33 | 33 | 32 | 32 |  | 32 | 32 | 33 | 32 | 33 | -0.03 | Y | 40 | Y | 0 | [7 empty] | N | N | N | N | 130 | 0.55 | 56 | 101532 | 93864 | 7036 | 15530 | 18 | 1 |  | 2021-08-01 20:48 | 1591 | 116 |  | 44 | [16 empty] | 98.72 | 100 | 0 | 0 | 0 |  | 450 |  | Y | Y | 0 | 0 | 0 |  | 451 |  | Y | Y | N |  |  | Y |  |  |  | BT180180 | H
B65541 | 2021-08-01 | 2 | A |  | 5 | A | 17NICRMOS6HM | 소입성보증강 | C1 | BM#2 | 1624 | 38 | 1656 | 1586 | 35 | 6900 |  | 1 | 0.24 | 19 |  | -2.66 | 1577 | 1647 | 0 | 27.27 | 0 | 6 | 67 | 60 | Y |  | 2021-08-01 20:44 | 68 | 1109 | 22 | 24 | 30 | 32 | 32 | 32 | 32 | 31 | 29 | 28 | 28 | 26 | 24 | 24 | 29 | 32 | 24 | 32 | -0.18 | Y | 45 | Y | -0.4 | [7 empty] | N | N | N | N | 110 | 0.52 | 62 | 102654 | 103442 | -1292 | 15900 | 01 | 1 |  | 2021-08-01 20:51 | 1577 | 115 |  | 28 | [16 empty] | 100.3 | 100 | 0 | 0 | 0 |  | 490 | 300 | Y | Y | 0 | 0 | 0 |  | 490 | 300 | Y | Y | [7 empty] | RB095.00 | C
A66102 | 2021-08-01 | 1 | A |  | 4 | A | SCR420HQ | 소입성보증강 | C2 | BM#1 | 1688 | 43 | 1626 | 1605 | 28 | 3900 |  | 3 | 0.22 | 17 |  | -1.51 | 1594 | 1626 | 0 | 179.83 |  | 35 | 31 | 63 | Y |  | 2021-08-01 21:27 | 82 | 1096 | 31 | 31 | 34 | 36 | 37 | 38 | 38 | 38 | 38 | 37 | 38 | 38 |  | 38 | 36 | 38 | 37 | 38 | -0.05 | Y | 20 | Y | 0 | [7 empty] | N | N | N | N | 120 | 0.55 | 53 | 84610 | 95955 | 8295 | 15240 | 18 | 1 |  | 2021-08-01 21:35 | 1594 | 115 |  | 45 | [16 empty] | 82.23 | 100 | 0 | 0 | 0 |  | 450 |  | Y | Y | 0 | 0 | 0 |  | 451 |  | Y | Y | N |  |  | Y |  |  |  | BT180180 | C
B65542 | 2021-08-01 | 2 | A |  | 6 | A | 17NICRMOS6HM | 소입성보증강 | C1 | BM#2 | 1641 | 39 | 1651 | 1574 | 35 | 7700 |  | 1 | 0.2 | 19 |  | 0 | 1576 | 1651 | 0 | 16.53 | 0 | 37 | 7 | 43 | Y |  | 2021-08-01 21:53 | 67 | 1102 | 21 | 25 | 30 | 30 | 30 | 29 | 28 | 27 | 26 | 25 | 23 |  |  | 23 | 27 | 30 | 23 | 30 | -0.17 |  | 40 | Y | -0.4 | [7 empty] | N | N | N | N | 100 | 0.52 | 59 | 102654 | 98754 | 296 | 15000 | 01 | 1 |  | 2021-08-01 21:57 | 1576 | 121 |  | 23 | [16 empty] | 104.16 | 100 | 0 | 0 | 0 |  | 489 | 300 | Y | Y | 0 | 0 | 0 |  | 490 | 300 | Y | Y | [7 empty] | RB095.00 | C
A66103 | 2021-08-01 | 1 | A |  | 5 | A | SCR420HQ | 소입성보증강 | C2 | BM#1 | 1674 | 42 | 1634 | 1603 | 25 | 4300 |  | 3 | 0.23 | 19 |  | -1.7 | 1593 | 1634 | 0 | 266.57 |  | 31 | 8 | 48 | Y |  | 2021-08-01 22:39 | 81 | 1110 | 37 | 38 | 41 | 43 | 44 | 44 | 44 | 43 | 43 | 43 | 43 |  |  | 43 | 42 | 44 | 43 | 44 | -0.03 | Y | 35 | Y | 0 | [7 empty] | N | N | N | N | 110 | 0.55 | 54 | 84610 | 92302 | 7998 | 15850 | 18 | 1 |  | 2021-08-01 22:49 | 1593 | 104 |  | 28 | 5 | [15 empty] | 83.52 | 100 | 0 | 0 | 0 |  | 450 |  | Y | Y | 0 | 0 | 0 |  | 451 |  | Y | Y | N |  |  | Y |  |  |  | BT180180 | H
B65543 | 2021-08-01 | 2 | A |  | 7 | B | 17NICRMOS6HM | 소입성보증강 | C1 | BM#2 | 1592 | 43 | 1630 | 1565 | 35 | 7200 |  | 1 | 0.21 | 18 |  | -2.54 | 1560 | 1630 | 0 | 18.18 | 0 | 1 | 25 | 42 | Y |  | 2021-08-01 22:50 | 51 | 1098 | 18 | 15 | 13 | 11 | 14 | 15 | 14 | 14 | 14 | 13 | 12 | 11 |  | 11 | 14 | 15 | 11 | 14 | -0.13 | Y | 30 | Y | -0.2 | [7 empty] | N | N | N | N | 150 | 0.54 | 57 | 95952 | 98955 | -55 | 16700 | 01 | 1 |  | 2021-08-01 22:51 | 1560 | 120 |  | 26 | [8 empty] | 888D22BA0F554058B39F3EEF97AC164C | 69834D9065E84ACA8B476EF9C0A5569A | E658E8A429DC4D02990FEC7D1A27B2C4 |  | 9D12610F6A79459B9BA29ACF9118DC23 | D33DE1C85EA44B23AEDD47826310A465 | 42993F546DBE44FABC2CFBC3D00914A4 |  | 97.27 | 100 | 0 | 0 | 0 |  | 490 | 300 | Y | Y | 0 | 0 | 0 |  | 490 | 300 | Y | Y | [7 empty] | RB110.00 | C
A66104 | 2021-08-01 | 1 | A |  | 6 | A | SCR420HQ | 소입성보증강 | C2 | BM#1 | 1665 | 43 | 1627 | 1615 | 22 | 4000 |  | 3 | 0.23 | 19 |  | -1.78 | 1587 | 1627 | 0 | 231.23 |  | 18 | 25 | 53 | Y |  | 2021-08-01 23:31 | 75 | 1100 | 42 | 40 | 39 | 38 | 38 | 37 | 36 | 36 | 35 | 34 | 34 | 33 |  | 33 | 37 | 39 | 33 | 0 | -0.13 |  | 45 | Y | -0.2 | [7 empty] | N | N | N | N | 100 | 0.55 | 57 | 101532 | 96215 | 7735 | 15960 | 18 | 1 |  | 2021-08-01 23:40 | 1587 | 104 |  | 31 |  | *전공정 요청 잔강미이월 - 이상재 등록 | [14 empty] | 10153200 | 100 | 0 | 0 | 0 |  | 450 |  | Y | Y | 0 | 0 | 0 |  | 451 |  | Y | Y | N |  |  | Y |  |  |  | BT180180 | H
B65544 | 2021-08-01 | 2 | A |  | 8 | A | 17NICRMOS6HM | 소입성보증강 | C1 | BM#2 | 1635 | 44 | 1642 | 1584 | 36 | 6900 |  | 1 | 0.26 | 18 |  | -2.61 | 1576 | 1639 | 0 | 22.38 | 0 | 16 | 88 | 40 | Y |  | 2021-08-01 23:50 | 67 | 1101 | 9 | 10 | 17 | 21 | 23 | 24 | 24 | 23 | 23 | 22 | 20 | 19 | 17 | 15 | 20 | 24 | 15 | 23 | -0.22 | Y | 40 | Y | -0.4 | [7 empty] | N | N | N | N | 140 | 0.53 | 61 | 111944 | 102426 | 424 | 12700 | 01 | 1 |  | 2021-08-01 23:51 | 1576 | 117 |  | 24 |  | *후HEAT L/D자연개공 안되 강제개공실시 307 407 | [14 empty] | 110.62 | 100 | 0 | 0 | 0 |  | 490 | 300 | Y | Y | 0 | 0 | 0 |  | 490 | 300 | Y | Y | [7 empty] | RB110.00 | C
A66105 | 2021-08-01 | 1 | A |  | 7 | A | SCR420HQ | 소입성보증강 | C2 | BM#1 | 1650 | 41 | 1626 | 1599 | 28 | 5000 |  | 3 | 0.23 | 19 |  | -1.55 | 1590 | 1626 | 0 | 224.64 |  | 36 | 68 | 55 | Y |  | 2021-08-02 00:24 | 78 | 1098 | 30 | 31 | 34 | 37 | 38 | 38 | 38 | 38 | 38 | 37 | 37 | 36 |  | 36 | 36 | 38 | 36 | 38 | -0.06 | Y | 35 | Y | -0.2 | [7 empty] | N | N | N | N | 150 | 0.55 | 58 | 101532 | 93151 | 7499 | 15470 | 18 | 1 |  | 2021-08-02 00:32 | 1590 | 107 |  | 37 |  | *전공정 요청 잔강미이월 - 이상재 등록 | [6 empty] | B5F145EB1FBC421FAA363DDC747D07B1 | E80C31E6536F4CA6BAC86B69335BBF30 | 90F0C62BFC1B47B586C66A8D02681891 |  | DB3A3A1C75C34C7C92E7B80957112D47 | E6644AD40D3A4736987A222C4D1D8C6E | 58FBD061CC9F4018AD0AD68C6FEED9DA |  | 99.98 | 100 | 0 | 0 | 0 |  | 450 |  | Y | Y | 0 | 0 | 0 |  | 451 |  | Y | Y | N |  |  | Y |  |  |  | BT180180 | C
B65545 | 2021-08-01 | 2 | A | TUNDISH교체전 | 9 | A | 17NICRMOS6HM | 소입성보증강 | C1 | BM#2 | 1648 | 51 | 1655 | 1547 | 46 | 8900 |  | 1 | 0.21 | 18 |  | -2.61 | 1581 | 1648 | 0 | 19.58 | 0 | 6 | 68 | 36 | N | 2 | 2021-08-02 00:52 | 72 | 1099 | 10 | 5 | 27 | 31 | 32 | 33 | 34 | 34 | 33 | 32 | 32 | 31 | 31 | 31 | 29 | 34 | 31 | 32 | -0.02 | Y | 30 | Y | 0 | [7 empty] | N | N | N | N | 130 | 0.51 | 59 | 111032 | 101407 | -107 | 2400 | 01 | 1 |  | 2021-08-02 00:53 | 1581 | 125 |  | 26 |  | *L/D자연개공 안되 강제개공실시 301 401 이상재 및 생관통보 *STR#2 23번롤 이상으로 감속주입. | 88EA22DC1A2B4E2E8D0F068A0F0A4FD1 | C6112505B3EE4D09910AA6231E0A0C16 | [12 empty] | 109.61 | 100 | 0 | 2558 | 0 |  | 490 | 300 | Y | Y | 0 | 2500 | 0 |  | 491 | 300 | Y | Y | [7 empty] | RB110.00 | C
A66106 | 2021-08-01 | 1 | A | TUNDISH교체전 | 8 | A | SCR420HQ | 소입성보증강 | C2 | BM#1 | 1617 | 42 | 1623 | 1575 | 30 | 5400 |  | 3 | 0.24 | 19 |  | -1.18 | 1595 | 1623 | 0 | 257.21 |  | 35 | 32 | 47 | Y |  | 2021-08-02 01:23 | 83 | 1097 | 35 | 35 | 36 | 37 | 38 | 39 | 40 | 39 | 40 | 39 | 39 | 39 | 39 | 39 | 38 | 40 | 39 | 39 | 0 | Y | 30 | Y | 0 | [7 empty] | N | N | N | N | 140 | 0.55 | 57 | 108484 | 92687 | 7663 | 1800 | 18 | 1 |  | 2021-08-02 01:30 | 1595 | 110 |  | 37 |  | *전공정 요청 잔강미이월 - 이상재 등록 | EC06705BCEAE4CA5B3D281E8ED5B1500 | 7B2C772512E24861B810E766066E4C3F | C091A26B04394F44A8E2FEB762E3E60A | [11 empty] | 10848400 | 100 | 0 | 3000 | 0 |  | 450 |  | Y | Y | 0 | 3000 | 0 |  | 451 |  | Y | Y | N |  |  | Y |  |  |  | BT180180 | C
B65546 | 2021-08-01 | 2 | A | TUNDISH교체 | 1 | A | SM45CR2 | 탄소강 | SM45CR2 | BM#2 | 1629 | 46 | 1657 | 1561 | 38 | 7200 |  | 1 | 0.24 | 20 |  | -2.16 | 1590 | 1648 | 0 | 21.37 | 0 | 37 | 8 | 50 | Y |  | 2021-08-02 02:10 | 96 | 1100 | 37 | 40 | 19 | -766 | 40 | [8 empty] | 40 | 0 | 40 | 40 | 0 | 0 |  |  | Y | 9.99 | 0.7 | 2.05 | 2.05 |  |  |  |  | Y | Y | Y | N | 220 | 0.41 | 61 | 98400 | 91626 | 4324 | 14900 | 14 | 2 |  | 2021-08-02 02:12 | 1590 | 132 |  | 31 |  | * BUTT 타입롱노즐사용(일반타입.) * T/D FLUX 용탕부: 120 KG / 유탕부: 10KG 투입. *유탕구 1034 | [14 empty] | 103.31 | 100 | 1500 | 0 | 0 |  | 651 | 400 | Y | Y | 1500 | 0 | 0 |  | 652 | 400 | Y | Y | N | Y | [5 empty] | RB095.00 | C
A66107 | 2021-08-01 | 1 | A | TUNDISH교체 | 1 | A | SBMA75 | 합금강 | D1 | BM#1 | 1609 | 40 | 1624 | 1567 | 30 | 5800 |  | 3 | 0.23 | 20 |  | -1.63 | 1576 | 1620 | 0 | 288.16 |  | 31 | 9 | 45 | Y |  | 2021-08-02 02:42 | 85 | 1098 | -271 | 26 | 17 | 17 | 21 | 25 | 27 | 30 | 31 | 32 | 32 | 32 | 32 | 32 | 27 | 32 | 32 | 32 | 0 |  | 15 | Y | 0 |  | 2.61 | 2.48 | 2.34 |  |  |  | N | N | N | N | 210 | 0.39 | 68 | 84610 | 88566 | 11034 | 15210 | 07 | 2 |  | 2021-08-02 02:54 | 1576 | 118 |  | 38 |  | *FLUX 120KG/10KG *전공정요청 감속주입 - 20%이상 감속, 이상재등록 *1차 수소측정 OVER - 이상재등록 ID101~102, 201~202 | [14 empty] | 88.64 | 100 | 700 | 0 | 0 |  | 650 |  | Y | Y | 700 | 0 | 0 |  | 651 |  | Y | Y | N |  |  | Y |  |  |  | BT180180 | C
B65547 | 2021-08-01 | 2 | A |  | 2 | B | SM45CR2 | 탄소강 | SM45CR2 | BM#2 | 1665 | 44 | 1641 | 1587 | 38 | 6200 |  | 1 | 0.24 | 15 |  | -2.87 | 1563 | 1631 | 0 | 20.74 | 0 | 38 | 89 | 1931 | Y |  | 2021-08-02 03:12 | 69 | 1097 | 38 | 34 | 25 | 22 | 21 | 19 | 19 | 18 | 17 | 16 | 16 | 15 | 14 | 14 | 20 | 25 | 14 | 0 | -0.22 |  | 50 | Y | -0.2 | [7 empty] | Y | Y | Y | N | 220 | 0.49 | 58 | 91288 | 91428 | 3022 | 15200 | 14 | 2 |  | 2021-08-02 03:13 | 1563 | 135 |  | 31 |  | *샘플 303 403 (300MM) | [14 empty] | 96.86 | 100 | 0 | 0 | 300 |  | 650 | 400 | Y | Y | 0 | 0 | 300 |  | 651 | 400 | Y | Y | N | Y | [5 empty] | RB105.00 | C
A66108 | 2021-08-01 | 1 | A |  | 2 | A | SBMA75 | 합금강 | D1 | BM#1 | 1605 | 40 | 1605 | 1548 | 28 | 4900 |  | 3 | 0.23 | 17 |  | -1.73 | 1564 | 1605 | 0 | 228.05 |  | 18 | 26 | 64 | Y |  | 2021-08-02 03:31 | 73 | 1100 | 31 | 30 | 26 | 26 | 26 | 26 | 27 | 26 | 26 | 26 | 26 | 27 |  | 27 | 26 | 27 | 26 | 26 | 0 | Y | 20 | Y | 0.2 | [7 empty] | N | N | N | N | 200 | 0.5 | 57 | 84610 | 92931 | 6969 | 14430 | 07 | 2 |  | 2021-08-02 03:39 | 1564 | 130 |  | 58 | [16 empty] | 85.46 | 100 | 0 | 0 | 0 |  | 650 |  | Y | Y | 0 | 0 | 0 |  | 651 |  | Y | Y | N |  |  | Y |  |  |  | BT180180 | C
B65548 | 2021-08-01 | 2 | A |  | 3 | A | SM45CR2 | 탄소강 | SM45CR2 | BM#2 | 1628 | 44 | 1641 | 1586 | 34 | 5500 |  | 1 | 0.19 | 18 |  | -2.45 | 1568 | 1632 | 0 | 23.14 | 0 | 16 | 89 | 63 | Y |  | 2021-08-02 04:03 | 74 | 1102 | 13 | 18 | 25 | 28 | 30 | 30 | 30 | 29 | 28 | 27 | 25 | 24 | 22 | 22 | 26 | 30 | 22 | 30 | -0.2 | Y | 40 | Y | -0.4 | [7 empty] | Y | Y | Y | N | 210 | 0.48 | 61 | 93781 | 93452 | 2998 | 15800 | 14 | 2 |  | 2021-08-02 04:04 | 1568 | 134 |  | 39 | [16 empty] | 97.23 | 100 | 0 | 0 | 0 |  | 650 | 400 | Y | Y | 0 | 0 | 0 |  | 651 | 400 | Y | Y | N | Y | [5 empty] | RB125.00 | C
A66109 | 2021-08-01 | 1 | B |  | 3 | A | SBMA75 | 합금강 | D1 | BM#1 | 1624 | 52 | 1609 | 1562 | 32 | 5600 |  | 3 | 0.25 | 17 |  | -1.58 | 1574 | 1609 | 0 | 273.94 |  | 36 | 69 | 52 | Y |  | 2021-08-02 04:44 | 83 | 1098 | 26 | 25 | 30 | 34 | 36 | 37 | 38 | 38 | 37 | 36 | 36 | 36 |  | 36 | 34 | 38 | 36 | 36 | 0 | Y | 25 | Y | 0 | [7 empty] | N | N | N | N | 190 | 0.5 | 59 | 101532 | 94178 | 5822 | 13900 | 07 | 2 |  | 2021-08-02 04:50 | 1574 | 131 |  | 44 | [16 empty] | 100.38 | 100 | 0 | 0 | 0 |  | 650 |  | Y | Y | 0 | 0 | 0 |  | 651 |  | Y | Y | N |  |  | Y |  |  |  | BT180180 | C
B65549 | 2021-08-01 | 2 | B |  | 4 | A | SM45CR2 | 탄소강 | SM45CR2 | BM#2 | 1649 | 46 | 1629 | 1599 | 35 | 5400 |  | 1 | 0.18 | 18 |  | -2.24 | 1554 | 1618 | 0 | 27.41 | 0 | 6 | 69 | 55 | Y |  | 2021-08-02 05:17 | 60 | 1100 | 19 | 21 | 22 | 23 | 23 | 22 | 22 | 21 | 19 | 19 | 18 | 16 | 15 | 15 | 20 | 23 | 15 | 22 | -0.18 | Y | 45 | Y | -0.2 | [7 empty] | Y | Y | Y | N | 200 | 0.48 | 62 | 90374 | 95754 | 3096 | 15200 | 14 | 2 |  | 2021-08-02 05:20 | 1554 | 137 |  | 28 | [16 empty] | 91.89 | 100 | 0 | 0 | 0 |  | 650 | 400 | Y | Y | 0 | 0 | 0 |  | 651 | 400 | Y | Y | N | Y | [5 empty] | RB114.30 | C
A66110 | 2021-08-01 | 1 | B |  | 4 | A | SBMA75 | 합금강 | D1 | BM#1 | 1630 | 40 | 1596 | 1578 | 25 | 4400 |  | 3 | 0.21 | 18 |  | -1.6 | 1560 | 1596 | 0 | 190.45 |  | 35 | 33 | 96 | Y |  | 2021-08-02 06:02 | 69 | 1101 | 36 | 34 | 33 | 32 | 31 | 30 | 30 | 29 | 29 | 28 | 28 | 28 | 28 | 28 | 30 | 33 | 28 | 28 | -0.09 |  | 55 | Y | 0 | [7 empty] | N | N | N | N | 180 | 0.5 | 64 | 101532 | 104431 | 1819 | 14500 | 07 | 2 |  | 2021-08-02 06:09 | 1560 | 91 |  | 26 |  | *전공정요청 L/D잔강 이월 안함-이상재등록 | [14 empty] | 95.56 | 100 | 0 | 0 | 0 |  | 650 |  | Y | Y | 0 | 0 | 0 |  | 651 |  | Y | Y | N |  |  | N |  |  |  | BT180180 | C
B65550 | 2021-08-01 | 2 | B |  | 5 | A | SM45CR2 | 탄소강 | SM45CR2 | BM#2 | 1615 | 43 | 1642 | 1546 | 29 | 6000 |  | 1 | 0.23 | 15 |  | -2.37 | 1562 | 1622 | 3.1 | 8.18 | 0 | 37 | 9 | 38 | Y |  | 2021-08-02 06:25 | 68 | 1099 | 13 | 14 | 23 | 28 | 29 | 29 | 28 | 26 | 26 | 24 | 23 | 22 | 20 | 18 | 24 | 29 | 18 | 0 | -0.24 | Y | 45 | Y | -0.4 | [7 empty] | Y | Y | Y | N | 190 | 0.48 | 65 | 95304 | 99090 | -40 | 14200 | 14 | 2 |  | 2021-08-02 06:41 | 1562 | 127 |  | 23 | 19 | * 전공정 요청으로 L/D 잔강 미실시 생관통보 및 이상공정 등록. | [14 empty] | 9530400 | 100 | 0 | 0 | 0 |  | 649 | 400 | Y | Y | 0 | 0 | 0 |  | 651 | 400 | Y | Y | N | N | [5 empty] | RB114.30 | C
A66111 | 2021-08-01 | 1 | B |  | 5 | B | SBMA75 | 합금강 | D1 | BM#1 | 1627 | 40 | 1603 | 1564 | 21 | 4400 |  | 3 | 0.2 | 18 |  | -1.61 | 1565 | 1603 | 0 | 213.02 |  | 31 | 10 | 69 | Y |  | 2021-08-02 07:08 | 74 | 1101 | 27 | 26 | 32 | 34 | 36 | 37 | 36 | 36 | 35 | 35 | 36 | 35 | 35 | 35 | 34 | 37 | 35 | 36 | -0.02 | Y | 40 | Y | 0 | [7 empty] | N | N | N | N | 170 | 0.49 | 63 | 101532 | 98966 | 1684 | 14500 | 07 | 2 |  | 2021-08-02 07:15 | 1565 | 97 |  | 26 |  | *전공정요청 L/D잔강 이월 안함-이상재등록 | [14 empty] | 101.18 | 100 | 0 | 0 | 0 |  | 650 |  | Y | Y | 0 | 0 | 0 |  | 651 |  | Y | Y | N | [6 empty] | BT180180 | C
B65551 | 2021-08-01 | 2 | B |  | 6 | A | SM45CR2 | 탄소강 | SM45CR2 | BM#2 | 1585 | 48 | 1638 | 1536 | 37 | 7500 |  | 1 | 0.24 | 17 |  | -2.49 | 1559 | 1627 | 3.07 | 14.82 | 0 | 38 | 90 | 33 | Y |  | 2021-08-02 07:24 | 65 | 1098 | 14 | 14 | 21 | 24 | 25 | 26 | 25 | 25 | 24 | 23 | 22 | 20 | 18 | 18 | 22 | 26 | 18 | 25 | -0.23 | Y | 35 | Y | -0.4 | [7 empty] | Y | Y | Y | Y | 180 | 0.48 | 62 | 92145 | 96118 | 282 | 14800 | 14 | 2 |  | 2021-08-02 07:26 | 1559 | 130 |  | 31 |  | * 전공정 요청으로 L/D 잔강 미실시 생관통보 및 이상공정 등록. | [14 empty] | 95.78 | 100 | 0 | 0 | 0 |  | 650 | 400 | Y | Y | 0 | 0 | 0 |  | 652 | 400 | Y | Y | N | [6 empty] | RB165.10 | C
A66112 | 2021-08-02 | 1 | B |  | 6 | A | SBMA75 | 합금강 | D1 | BM#1 | 1607 | 40 | 1614 | 1548 | 26 | 5300 |  | 3 | 0.2 | 17 |  | -1.91 | 1573 | 1614 | 0 | 167.78 |  | 18 | 27 | 77 | Y |  | 2021-08-02 07:58 | 82 | 1099 | 34 | 32 | 36 | 38 | 39 | 40 | 41 | 40 | 39 | 39 | 39 | 38 | 39 | 39 | 38 | 41 | 38 | 39 | 0 | Y | 25 | Y | 0 | [7 empty] | N | N | N | N | 210 | 0.49 | 64 | 101532 | 101942 | 558 | 13800 | 07 | 2 |  | 2021-08-02 08:08 | 1573 | 104 |  | 40 |  | *전공정요청 L/D잔강 이월 안함-이상재등록 | [14 empty] | 10153200 | 100 | 0 | 0 | 0 |  | 650 |  | Y | Y | 0 | 0 | 0 |  | 651 |  | Y | Y | N | [6 empty] | BT180180 | C
B65552 | 2021-08-02 | 2 | B |  | 7 | A | SM45CR2 | 탄소강 | SM45CR2 | BM#2 | 1616 | 38 | 1639 | 1563 | 29 | 5600 |  | 1 | 0.22 | 15 |  | 0 | 1571 | 1623 | 2.97 | 11.03 | 0 | 16 | 90 | 45 | Y |  | 2021-08-02 08:29 | 77 | 1097 | 13 | 17 | 28 | 32 | 33 | 34 | 33 | 32 | 31 | 29 | 28 | 25 | 23 | 23 | 28 | 34 | 23 | 0 | -0.31 | Y | 35 | Y | -0.4 | [7 empty] | Y | Y | Y | N | 170 | 0.47 | 67 | 94397 | 102234 | -1334 | 15000 | 14 | 2 |  | 2021-08-02 08:32 | 1571 | 124 |  | 29 |  | * 전공정 요청으로 L/D 잔강 미실시 생관통보 및 이상공정 등록. | [14 empty] | 93.88 | 100 | 0 | 0 | 0 |  | 650 | 400 | Y | Y | 0 | 0 | 0 |  | 651 | 400 | Y | Y | N | [6 empty] | RB120.00 | C
A66113 | 2021-08-02 | 1 | B | 연주종료 | 7 | A | SBMA75 | 합금강 | D1 | BM#1 | 1643 | 38 | 1637 | 1561 | 23 | 4900 |  | 1 | 0.25 | 17 |  | 0 | 1565 | 1631 | 0 | 28.02 | 0 | 36 | 70 | 56 | Y |  | 2021-08-02 09:17 | 74 | 1101 | 37 | 37 | 37 | 38 | 38 | 37 | 36 | 36 | 35 | 34 | 33 | 32 |  | 32 | 34 | 37 | 32 | 37 | -0.17 |  | 30 | Y | -0.2 | [7 empty] | N | N | N | N | 200 | 0.49 | 71 | 93649 | 98739 | 4861 | 2000 | 09 | 1 |  | 2021-08-02 09:20 | 1565 | 120 |  | 40 |  | *전공정요청 L/D잔강 이월 안함-이상재등록 *연주종료 11:02 |  | 7B04CD4161EF4FEAAEFC90BA4D95A8EE | 541B7ADC94CB4B80898BCEA77B62BAA3 | C71D4291CFB24966B58D135F910D90FF | [10 empty] | 95.95 | 100 | 0 | 3000 | 0 |  | 650 |  | Y | Y | 0 | 3000 | 0 |  | 651 |  | Y | Y | N | [6 empty] | BT180180 | C
B65553 | 2021-08-02 | 2 | B | 연주종료 | 8 | A | SM45CR2 | 탄소강 | SM45CR2 | BM#2 | 1579 | 66 | 1660 | 1551 | 47 | 8000 |  | 1 | 0.77 | 17 |  | -2.95 | 1566 | 1637 | 0 | 30.34 | 0 | 6 | 70 | 50 | Y |  | 2021-08-02 09:54 | 72 | 1099 | 19 | 28 | 34 | 38 | 39 | 39 | 38 | 38 | 37 | 36 | 35 | 33 | 31 | 31 | 34 | 39 | 31 | 38 | -0.2 | Y | 40 | Y | -0.4 | [7 empty] | N | N | N | N | 220 | 0.47 | 67 | 99172 | 91783 | 817 | 2000 | 14 | 0 |  | 2021-08-02 10:04 | 1566 | 129 |  | 11 |  | * 전공정 요청으로 L/D 잔강 미실시 생관통보 및 이상공정 등록. * 연주종료: 11시 22분 | F307543C01504053ADF122CDC6400348 | E98014812CDB4C45A9B506F0E5388DE3 | 94E7D9B9FA754423AF193203DF17DF37 | [11 empty] | 107.74 | 100 | 0 | 3650 | 0 |  | 650 | 400 | Y | Y | 0 | 3600 | 0 |  | 652 | 400 | Y | Y | N | [6 empty] | RB130.00 | C
A66114 | 2021-08-07 | 1 | B | 연주시작 | 1 | A | AE15B36C2 | 합금강 | 보론강 | BM#2 | 1649 | 43 | 1656 | 1578 | 35 | 7400 |  | 3 | 0.15 | 19 |  | -2.4 | 1586 | 1643 | 93.01 | 112.83 |  | 35 | 34 | 7101 | Y |  | 2021-08-07 07:45 | 88 | 938 | -343 | -326 | 18 | -292 | 12 | 17 | 19 | 21 | 23 | 23 | 23 | 23 |  | 23 | 0 | 23 | 23 | 23 | 0 |  | 15 | Y | 0 |  | 2.86 | 2.86 | 1.71 |  |  |  | N | N | N | N | 220 | 0.49 | 57 | 92087 | 95731 | -3781 | 15800 | 13 | 1 |  | 2021-08-07 08:03 | 1586 | 127 |  | 29 |  | * T/D FLUX 용탕부: 220 KG / 유탕부: 10KG 투입. * BUTT 타입롱노즐사용(일반타입.) * 연주시작 : 08시 15분 * EDGE HEATER 코일 건조로 미적용. 이상공정등록 및 생관통보 * 롱노즐 마니플레이터 회전 동작이 되지 않아 T/D 대기시간으로 몰드내 조기주입 추가절단 500 실시 * 첫 HEAT 수소 기준값 초과(10분) 이상공정 등록 및 생관통보 1차: 2.86 2차: 2.79 3차: 1.71 | EC5A57302F1648528E6684C11186D786 | 964A43A9D38F4345B0E2F0E800DA4019 | 3DFFBA988B3E4F3D8BB18B524B69FDBF |  |  |  | 5729EDB2E7C9499AB8E49279A2415183 | 65B7897CD2AB4F1B9E1BCAA4B578CBD8 | 575E6A7B90BC4C4799B537EF943CFEF7 |  | 0C548417F92A4DEDB51176AC6FA96629 | 15262B3D6E14494C8AD036FA99DA5A2D | CE0FEE689C8A49DF8C347E08095281CE |  | 95.97 | 100 | 1200 | 0 | 0 |  | 300 | 400 | N | Y | 1200 | 0 | 0 |  | 301 | 400 | N | Y | N | [6 empty] | RB090.00 | C
A66115 | 2021-08-07 | 1 | B |  | 2 | A | AE15B36C2 | 합금강 | 보론강 | BM#2 | 1584 | 49 | 1640 | 1551 | 32 | 6700 |  | 3 | 0.16 | 16 |  | -2.25 | 1590 | 1635 | 72.03 | 25.6 |  | 11 | 1 | 27750 | Y |  | 2021-08-07 08:30 | 92 | 1108 | 20 | 21 | 24 | 29 | 32 | 34 | 35 | 35 | 35 | 35 | 35 | 34 | 33 | 33 | 31 | 35 | 33 | 35 | -0.06 | Y | 30 | Y | -0.2 | [7 empty] | N | N | N | N | 220 | 0.49 | 65 | 92176 | 99947 | -153847 | 16000 | 13 | 1 |  | 2021-08-07 08:47 | 1590 | 118 |  | 41 |  | * EDGE HEATER 코일 건조로 미적용. 이상공정등록 및 생관통보 * 샘플채취 ID : 303,403 (500mm) | [14 empty] | 9217600 | 100 | 0 | 0 | 500 |  | 299 | 400 | N | Y | 0 | 0 | 500 |  | 301 | 400 | N | Y | N | [6 empty] | RB090.00 | C
A66116 | 2021-08-07 | 1 | B |  | 3 | A | AE15B36C2 | 합금강 | 보론강 | BM#2 | 1604 | 40 | 1652 | 1537 | 29 | 6800 |  | 3 | 0.18 | 15 |  | -2.53 | 1589 | 1638 | 70.24 | 85.5 | 0 | 37 | 10 | 7197 | Y |  | 2021-08-07 09:55 | 91 | 1102 | 32 | 30 | 32 | 33 | 33 | 33 | 32 | 32 | 31 | 29 | 28 | 27 | 26 | 24 | 30 | 33 | 24 | 33 | -0.18 | Y | 50 | Y | -0.4 | [7 empty] | N | N | N | N | 210 | 0.48 | 66 | 89581 | 99595 | -595 | 15400 | 13 | 1 |  | 2021-08-07 09:59 | 1589 | 113 |  | 22 |  | * EDGE HEATER 코일 건조로 미적용. 이상공정등록 및 생관통보 * 정속유지 강종인데 전공정 요청으로 감속주입 ID: 304~307, 404~406 | [14 empty] | 90.62 | 0 | 0 | 0 | 0 |  | 300 | 400 | N | Y | 0 | 0 | 0 |  | 301 | 400 | N | Y | N | [6 empty] | RB110.00 | C
B65554 | 2021-08-07 | 2 | B |  | 4 | A | AE15B36C2 | 합금강 | 보론강 | BM#2 | 1620 | 1513 | 1671 | 1570 | 39 | 7800 |  | 1 | 0.27 | 16 |  | -4.02 | 1563 | 1659 | 16.86 | 0 | 0 | 5 | 46 | 14244 | Y |  | 2021-08-07 11:04 | 65 | 998 | 22 | 19 | 17 | 15 | 15 | 15 | 15 | 14 | 14 | 13 | 12 | 12 | 10 | 10 | 14 | 17 | 10 | 15 | -0.14 |  | 50 | Y | -0.4 | [7 empty] | N | N | N | N | 200 | 0.46 | 60 | 97632 | 87239 | 1711 | 15300 | 13 | 1 |  | 2021-08-07 11:05 | 1563 | 121 |  | 20 |  | * EDGE HEATER 코일 건조로 미적용. 이상공정등록 및 생관통보 * 정속유지 강종인데 전공정 요청으로 감속주입 | [14 empty] | 110.32 | 100 | 0 | 0 | 0 |  | 300 | 400 | N | Y | 0 | 0 | 0 |  | 301 | 400 | N | Y | N | [6 empty] | RB150.00 | C
B65555 | 2021-08-07 | 2 | B |  | 5 | A | AE15B36C2 | 합금강 | 보론강 | BM#2 | 1625 | 41 | 1680 | 1578 | 37 | 7100 |  | 1 | 0.25 | 16 |  | -3.47 | 1586 | 1670 | 12.43 | 0 | 0 | 1 | 26 | 7793 | Y |  | 2021-08-07 12:00 | 88 | 1112 | 8 | 21 | 28 | 32 | 33 | 34 | 34 | 34 | 33 | 32 | 31 | 30 | 28 | 28 | 29 | 34 | 28 | 34 | -0.17 | Y | 35 | Y | -0.4 | [7 empty] | N | N | N | N | 190 | 0.41 | 70 | 74035 | 91108 | -144008 | 15600 | 13 | 1 |  | 2021-08-07 12:11 | 1586 | 115 |  | 25 |  | * EDGE HEATER 코일 건조로 미적용. 이상공정등록 및 생관통보 * 전공정 요청으로 감속주입 0.40 이상공정 등록 및 생관통보 머신 정원 OFF됨 304 405 길이 수동절단함 | [14 empty] | 77.44 | 100 | 0 | 0 | 0 |  | 300 | 400 | N | Y | 0 | 0 | 0 |  | 301 | 400 | N | Y | N | [6 empty] | RB110.00 | C
A66118 | 2021-08-07 | 1 | D | 연주시작 | 1 | A | AE1055M1 | 탄소강 | AE1055LS계 | BM#1 | 1609 | 59 | 1621 | 1551 | 33 | 6500 |  | 3 | 0.14 | 20 |  | -1.86 | 1586 | 1633 | 0 | 479.64 |  | 35 | 35 | 82 | Y |  | 2021-08-07 13:20 | 100 | 1099 | -549 | -545 | -259 | -255 | -252 | -257 | -244 | -244 | -269 | 2 | -293 | -281 |  | -281 | 0 | 2 | 2 | 0 | 0 |  | 5 | Y | 2.4 |  | 1.82 | 1.7 |  |  |  |  | N | N | N | N | 210 | 0.47 | 54 | 80886 | 70670 | 25830 | 15000 | 09 | 2 |  | 2021-08-07 13:32 | 1586 | 173 |  | 24 |  | *T/D FLUX 유:10KG,용220KG *연주시작 13:47 *엣지히터 코일부 가열, 미사용 | [14 empty] | 84.61 | 100 | 1500 | 0 | 0 |  | 650 |  | N | N | 1500 | 0 | 0 |  | 651 |  | N | N | N |  |  | Y |  |  |  | BT180180 | H
B65556 | 2021-08-07 | 2 | D | 연주종료 | 6 | A | AE15B36C2 | 합금강 | 보론강 | BM#2 | 1685 | 42 | 1675 | 1570 | 36 | 7700 |  | 1 | 0.22 | 16 |  | -3.7 | 1563 | 1653 | 13.22 | 0 | 0 | 21 | 38 | 14308 | Y |  | 2021-08-07 13:24 | 65 | 1105 | 24 | 23 | 24 | 24 | 24 | 23 | 22 | 20 | 18 | 17 | 16 | 16 | 14 | 13 | 20 | 24 | 13 | 24 | -0.18 |  | 60 | Y | -0.2 | [7 empty] | N | N | N | N | 180 | 0.4 | 72 | 90768 | 92000 | 750 | 16000 | 13 | 1 |  | 2021-08-07 13:25 | 1563 | 102 |  | 14 |  | * 연주종료 : 14 : 51 / 엣지히터기 ACB동력투입하여야 되나 일반 동력 스위치를 OFF시킴으로 연주설비 전원차단됨 * 램핑다운 미실시 T/D 잔강 19.7 / LD잔강 82.5T 내림 * EDGE HEATER 코일 건조로 미적용. 이상공정등록 및 생관통보 * 전공정 요청으로 감속주입 0.40 이상공정 등록 및 생관통보 | D80BC22B2C444659B06722B026E40C05 | 2EC2D06664444EF09BAF4846858061FD | 2D7EA43040F742218F508A44B5A99E6B |  |  |  | A501306F64604E958CA02924EFE47D43 | 8B347369847F42BD925B9D9A6F65F1FE |  |  | E5E093EBC3F94D2D956097DDE0E52B08 | 8551D63FA1DD47B8B0CFEC9385793297 |  |  | 93.77 | 100 | 0 | 4640 | 0 |  | 300 | 400 | N | Y | 0 | 3730 | 0 |  | 301 | 400 | N | Y | N | [6 empty] | RB100.00 | C
A66119 | 2021-08-07 | 1 | D |  | 2 | A | AE1055M1 | 탄소강 | AE1055LS계 | BM#1 | 1577 | 72 | 1630 | 1553 | 48 | 8200 |  | 3 | 0.12 | 21 |  | -2.33 | 1559 | 1622 | 0 | 350.83 |  | 11 | 2 | 94 | Y |  | 2021-08-07 14:16 | 73 | 1095 | -292 | -286 | 11 | -233 | -197 | -86 | -9 | 34 | 33 | 33 | 32 | 32 |  | 32 | 0 | 34 | 32 | 0 | -0.1 | Y | 20 | Y | 0 | [7 empty] | N | N | N | N | 200 | 0.49 | 55 | 84610 | 86525 | 6925 | 15900 | 09 | 2 |  | 2021-08-07 14:36 | 1559 | 150 |  | 23 |  | *엣지히터 코일부 가열, 미사용 | [14 empty] | 90.49 | 100 | 0 | 0 | 500 |  | 650 |  | N | N | 0 | 0 | 500 |  | 651 |  | N | N | N |  |  | Y |  |  |  | BT180180 | H
A66117 | 2021-08-07 | 1 | D |  | 3 | B | AE1055M1 | 탄소강 | AE1055LS계 | BM#1 | 1631 | 56 | 1641 | 1505 | 31 | 15600 |  | 3 | 0.12 | 21 |  | -1.94 | 1557 | 1603 | 0 | 371.76 |  | 29 | 1 |  | Y |  | 2021-08-07 15:14 | 71 | 1028 | 32 | 33 | 32 | 34 | 34 | 33 | 33 | 32 | 32 | 32 | 31 | 31 | 31 | 31 | 32 | 34 | 31 | 33 | -0.04 | Y | 45 | Y | 0 | [7 empty] | N | N | N | N | 190 | 0.49 | 57 | 84610 | 89982 | 7218 | 15200 | 09 | 2 |  | 2021-08-07 15:23 | 1557 | 369 |  | 21 |  | *엣지히터 코일부 가열, 미사용 | [5 empty] | A58EF28E01D7424B8B6FA77C4336E939 | 341E68C4F2C94D648D0D9452E71A534F | 900BF29D279343B093AEFB5BDE46D100 |  | F83C08D3B63940E28CFC51A90E1DDC30 | 67E3DAC4E2D3496585D74024C3815FE9 | 214C52E22BF9486FA90830FE9386C9EA |  |  | 87.27 | 100 | 0 | 0 | 0 |  | 650 |  | N | N | 0 | 0 | 0 |  | 651 |  | N | N | N |  |  | Y |  |  |  | BT180180 | H
A66120 | 2021-08-07 | 1 | D |  | 4 | A | AE1055M1 | 탄소강 | AE1055LS계 | BM#1 | 1603 | 54 | 1614 | 1547 | 27 | 5400 |  | 3 | 0.12 | 20 |  | -1.6 | 1554 | 1593 | 0 | 328.14 |  | 29 | 2 | -147 | Y |  | 2021-08-07 16:03 | 68 | 1094 | 31 | 31 | 29 | 29 | 30 | 30 | 30 | 29 | 29 | 29 | 28 | 27 | 27 | 27 | 29 | 30 | 27 | 30 | -0.07 | Y | 40 | Y | 0 | [7 empty] | N | N | N | N | 180 | 0.49 | 59 | 84610 | 91018 | -145318 | 14900 | 09 | 2 |  | 2021-08-07 16:15 | 1554 | 132 |  | 31 |  | *엣지히터 코일부 가열, 미사용 | [14 empty] | 8461000 | 100 | 0 | 0 | 0 |  | 650 |  | N | N | 0 | 0 | 0 |  | 651 |  | N | N | N |  |  | Y |  |  |  | BT180180 | H
A66121 | 2021-08-07 | 1 | D |  | 5 | A | AE1055M1 | 탄소강 | AE1055LS계 | BM#1 | 1593 | 49 | 1616 | 1525 | 35 | 6400 |  | 3 | 0.15 | 22 |  | -2.36 | 1555 | 1616 | 0 | 20.3 |  | 1 | 27 | 88 | Y |  | 2021-08-07 17:04 | 69 | 1091 | 26 | 27 | 27 | 29 | 30 | 30 | 30 | 29 | 29 | 29 | 28 | 28 | 27 | 27 | 29 | 30 | 27 | 30 | -0.07 | Y | 40 | Y | -0.2 | [7 empty] | N | N | N | N | 170 | 0.49 | 59 | 101532 | 93821 | 6979 | 15000 | 09 | 2 |  | 2021-08-07 17:17 | 1555 | 130 |  | 29 |  | *엣지히터 코일부 가열, 100KW사용 | [14 empty] | 10153200 | 100 | 0 | 0 | 0 |  | 650 |  | N | N | 0 | 0 | 0 |  | 651 |  | N | N | N |  |  | Y |  |  |  | BT180180 | H
B65557 | 2021-08-07 | 2 | D | 연주시작 | 1 | A | AE15B36C2 | 합금강 | 보론강 | BM#2 | 1671 | 239 | 1684 | 1598 | 53 | 10700 |  | 1 | 0.34 | 16 |  | -3.44 | 1578 | 1661 | 16.66 | 0 | 0 | 30 | 1 |  | Y |  | 2021-08-07 17:57 | 80 | 1065 | 11 | 12 | -463 | -458 | 25 | 17 | 17 | 25 | 29 | 31 | 32 | 34 | 34 | 35 | 29 | 35 | 35 | 0 | 0 |  | 5 | Y | 0 |  | 1.71 | 1.71 |  |  |  |  | N | N | N | N | 150 | 0.48 | 59 | 89118 | 92192 | -2492 | 14600 | 06 | 2 |  | 2021-08-07 18:01 | 1578 | 313 |  | 17 |  | * 연주시작 : 18 : 17 * T/D FLUX 용탕부: 220 KG / 유탕부: 10KG 투입. * BUTT 타입롱노즐사용(일반타입.) * EDGE HEATER 코일 건조로 미적용. 이상공정등록 및 생관통보 * 전 HEAT 우발중단으로 인하여 연주시작 시 AE15B36C2 6공이나 이미 단공 가열중 및 앞 공정에서 이미 작업한 래들 처리불가로 인하여 단공인 AE8617HG와 최소화 하여 작업 | D9DF9F44A79D481F9338517172DCF818 |  | FB57A8519D994976BD8600026997F000 | [11 empty] | 99.52 | 100 | 790 | 0 | 0 |  | 300 | 400 | N | Y | 760 | 0 | 0 |  | 301 | 400 | N | Y | N | [6 empty] | RB100.00 | C
A66122 | 2021-08-07 | 1 | D |  | 6 | A | AE1055M1 | 탄소강 | AE1055LS계 | BM#1 | 1621 | 55 | 1601 | 1524 | 26 | 5200 |  | 3 | 0.15 | 22 |  | -1.79 | 1555 | 1601 | 0 | 232.61 |  | 35 | 36 | 98 | Y |  | 2021-08-07 18:12 | 69 | 1097 | 26 | 26 | 30 | 32 | 34 | 34 | 34 | 33 | 33 | 32 | 32 | 32 |  | 32 | 32 | 34 | 32 | 34 | -0.06 | Y | 35 | Y | 0 | [7 empty] | N | N | N | N | 210 | 0.49 | 60 | 101532 | 92382 | 6968 | 14100 | 09 | 2 |  | 2021-08-07 18:24 | 1555 | 111 |  | 22 | 19 | [15 empty] | 10153200 | 100 | 0 | 0 | 0 |  | 650 |  | Y | N | 0 | 0 | 0 |  | 651 |  | Y | N | N |  |  | Y |  |  |  | BT180180 | H
B65558 | 2021-08-07 | 2 | D |  | 2 | A | AE15B36C2 | 합금강 | 보론강 | BM#2 | 1598 | 47 | 1665 | 1545 | 41 | 7900 |  | 1 | 0.3 | 16 |  | -2.89 | 1579 | 1653 | 14.56 | 0 | 0 | 30 | 2 | -129 | Y |  | 2021-08-07 18:54 | 81 | 1094 | 33 | 32 | 34 | 36 | 36 | 37 | 36 | 36 | 35 | 34 | 33 | 32 | 31 | 31 | 34 | 37 | 31 | 36 | -0.17 | Y | 35 | Y | -0.2 | [7 empty] | N | N | N | N | 140 | 0.49 | 61 | 98330 | 94738 | -1488 | 15700 | 06 | 2 |  | 2021-08-07 18:55 | 1579 | 117 |  | 20 |  | * EDGE HEATER 코일 건조로 미적용. 이상공정등록 및 생관통보 | [6 empty] | 65A28CD7B492491F8D819EE47FF55F8D | 5D462354786140819E26FA18E3DB4E44 | 01DACCDC5E014143BE591811F185528B |  | 35DE0FD95FBA4E0897F8E36A76092F2C | 9CB5E809AB67410A91D88D662B6CBF2E | 4461409E23F741798B806D5A57ECB7C5 |  | 105.67 | 100 | 0 | 0 | 0 |  | 300 | 400 | N | Y | 0 | 0 | 0 |  | 301 | 400 | N | Y | N | [6 empty] | RB120.00 | C
A66123 | 2021-08-07 | 1 | D |  | 7 | A | AE1055M1 | 탄소강 | AE1055LS계 | BM#1 | 1647 | 43 | 1600 | 1578 | 23 | 3900 |  | 3 | 0.16 | 20 |  | -1.28 | 1568 | 1600 | 0 | 225 |  | 37 | 12 | 63 | Y |  | 2021-08-07 19:00 | 82 | 1100 | 31 | 31 | 37 | 42 | 43 | 44 | 44 | 44 | 44 | 44 | 44 | 43 | 43 | 43 | 42 | 44 | 43 | 44 | -0.03 | Y | 40 | Y | 0 | [7 empty] | N | N | N | N | 200 | 0.49 | 62 | 101532 | 97575 | 7025 | 15800 | 09 | 2 |  | 2021-08-07 19:21 | 1568 | 108 |  | 34 | [16 empty] | 97.11 | 100 | 0 | 0 | 0 |  | 650 |  | Y | N | 0 | 0 | 0 |  | 651 |  | Y | N | N |  |  | Y |  |  |  | BT180180 | H
B65559 | 2021-08-07 | 2 | D | 잔강최소화전 | 3 | A | AE15B36C2 | 합금강 | 보론강 | BM#2 | 1656 | 42 | 1636 | 1591 | 35 | 6300 |  | 1 | 0.31 | 16 |  | -3.45 | 1561 | 1643 | 15.96 | 0 | 0 | 5 | 47 | 336 | Y |  | 2021-08-07 19:50 | 63 | 1090 | 28 | 23 | 20 | 19 | 19 | 18 | 18 | 17 | 17 | 17 | 16 | 15 |  | 15 | 19 | 20 | 15 | 17 | -0.11 |  | 45 | Y | -0.2 | [7 empty] | N | N | N | N | 130 | 0.49 | 59 | 77971 | 91935 | -185 | 2500 | 06 | 2 |  | 2021-08-07 19:51 | 1561 | 116 |  | 26 |  | * T/D 실측잔강 : 2.5T * EDGE HEATER 코일 건조로 미적용. 이상공정등록 및 생관통보 | 597DA1BE894645838B8E8DD6A260AC55 | 97F790D0F34D4D4A8A9E957A3626A761 | [12 empty] | 84.84 | 100 | 0 | 3900 | 0 |  | 300 | 400 | N | Y | 0 | 4160 | 0 |  | 300 | 400 | N | Y | N | [6 empty] | RB110.00 | C
A66124 | 2021-08-07 | 1 | D |  | 8 | A | AE1055M1 | 탄소강 | AE1055LS계 | BM#1 | 1636 | 44 | 1607 | 1557 | 23 | 4500 |  | 3 | 0.12 | 21 |  | -2.32 | 1549 | 1607 | 0 | 225.93 |  | 29 | 3 | 55 | Y |  | 2021-08-07 20:18 | 63 | 1111 | 43 | 42 | 40 | 38 | 37 | 37 | 36 | 35 | 34 | 34 | 33 | 32 | 32 | 32 | 36 | 40 | 32 | 0 | -0.16 |  | 50 | Y | 0 | [7 empty] | N | N | N | N | 190 | 0.49 | 60 | 84610 | 93729 | 6971 | 15800 | 09 | 2 |  | 2021-08-07 20:30 | 1549 | 95 |  | 20 | 15 | [15 empty] | 8461000 | 100 | 0 | 0 | 0 |  | 650 |  | Y | N | 0 | 0 | 0 |  | 651 |  | Y | N | N |  |  | Y |  |  |  | BT180180 | H
B65560 | 2021-08-07 | 2 | A | 잔강최소화 | 4 | B | AE8617HG | 소입성보증강 | C | BM#2 | 1601 | 44 | 1667 | 1560 | 40 | 8200 |  | 1 | 0.28 | 17 |  | -2.9 | 1590 | 1665 | 0 | 22.25 | 0 | 11 | 3 | 208 | Y |  | 2021-08-07 21:04 | 78 | 1089 | -287 | -5 | 19 | 23 | 27 | 28 | 29 | 29 | 28 | 27 |  |  |  | 27 | 15 | 29 | 27 | 0 | -0.13 | Y | 15 | Y | -0.2 | [7 empty] | N | N | N | N | 120 | 0.52 | 48 | 84610 | 87857 | 3543 | 15200 | 06 | 2 |  | 2021-08-07 21:04 | 1590 | 131 |  | 27 |  | * 롱노즐 재사용 | [14 empty] | 94.54 | 100 | 3000 | 0 | 0 |  | 410 | 300 | Y | Y | 3000 | 0 | 0 |  | 409 | 300 | Y | Y | N | Y |  |  |  |  | Y | BT180180 | C
A66125 | 2021-08-07 | 1 | A |  | 9 | A | AE1055M1 | 탄소강 | AE1055LS계 | BM#1 | 1647 | 38 | 1608 | 1576 | 20 | 4100 |  | 3 | 0.15 | 20 |  | -1.44 | 1558 | 1593 | 0 | 217.22 |  | 1 | 28 | 68 | Y |  | 2021-08-07 21:11 | 72 | 1090 | 32 | 32 | 34 | 36 | 37 | 37 | 37 | 37 | 37 | 36 | 35 | 35 | 35 | 35 | 36 | 37 | 35 | 37 | -0.05 | Y | 40 | Y | 0 | [7 empty] | N | N | N | N | 180 | 0.49 | 57 | 84610 | 90815 | 6985 | 15300 | 09 | 2 |  | 2021-08-07 21:29 | 1558 | 97 |  | 27 | [16 empty] | 8461000 | 100 | 0 | 0 | 0 |  | 650 |  | Y | N | 0 | 0 | 0 |  | 651 |  | Y | N | N |  |  | Y |  |  |  | BT180180 | H
B65561 | 2021-08-07 | 2 | A |  | 5 | B | AE8617HG | 소입성보증강 | C | BM#2 | 1642 | 40 | 1660 | 1605 | 35 | 6500 |  | 1 | 0.26 | 16 |  | -3.13 | 1587 | 1663 | 0 | 19.29 | 0 | 21 | 40 | 53 | Y |  | 2021-08-07 22:00 | 75 | 1098 | 26 | 32 | 37 | 39 | 40 | 40 | 39 | 39 | 38 | 37 | 35 |  |  | 35 | 37 | 40 | 35 | 39 | -0.17 | Y | 30 | Y | -0.4 | [7 empty] | N | N | N | N | 110 | 0.55 | 53 | 84610 | 91013 | 3037 | 15000 | 06 | 2 |  | 2021-08-07 22:11 | 1587 | 116 |  | 20 |  | *샘플 채취 303 403 (500MM) | [14 empty] | 90.88 | 100 | 0 | 0 | 500 |  | 410 | 300 | Y | Y | 0 | 0 | 500 |  | 411 | 300 | Y | Y | N | Y | [5 empty] | BT180180 | C
A66126 | 2021-08-07 | 1 | A |  | 10 | A | AE1055M1 | 탄소강 | AE1055LS계 | BM#1 | 1624 | 36 | 1593 | 1561 | 22 | 4300 |  | 3 | 0.11 | 20 |  | -1.97 | 1549 | 1593 | 0 | 10.34 |  | 35 | 37 | 64 | Y |  | 2021-08-07 22:11 | 63 | 1091 | 35 | 34 | 32 | 31 | 31 | 30 | 29 | 28 | 28 | 27 | 27 | 27 | 27 | 27 | 30 | 32 | 27 | 27 | -0.1 |  | 50 | Y | 0 | [7 empty] | N | N | N | N | 170 | 0.49 | 58 | 84610 | 90226 | 6974 | 15200 | 09 | 2 |  | 2021-08-07 22:22 | 1549 | 91 |  | 27 | [16 empty] | 8461000 | 100 | 0 | 0 | 0 |  | 650 |  | Y | N | 0 | 0 | 0 |  | 651 |  | Y | N | N |  |  | Y |  |  |  | BT180180 | H
B65562 | 2021-08-07 | 2 | A |  | 6 | B | AE8617HG | 소입성보증강 | C | BM#2 | 1597 | 45 | 1622 | 1540 | 35 | 7400 |  | 1 | 0.26 | 18 |  | -2.38 | 1571 | 1634 | 0 | 17.48 | 0 | 30 | 3 | 53 | Y |  | 2021-08-07 23:03 | 59 | 1019 | 32 | 30 | 27 | 26 | 25 | 24 | 22 | 21 | 19 | 17 | 16 | 15 | 13 | 13 | 22 | 27 | 13 | 0 | -0.28 |  | 50 | Y | -0.4 | [7 empty] | N | N | N | N | 100 | 0.48 | 62 | 96560 | 93527 | -727 | 16200 | 06 | 2 |  | 2021-08-07 23:03 | 1571 | 106 |  | 11 |  | *전기로 전극봉 절손으로 20%이상감속주입 ID: 304~308 404~409 이상공정등록 및 새관통보 *전공정 요청 L/D잔강이월 미실시 이상공정등록 및 생관통보 | [6 empty] | 542B50BB6F774B9394571DF1DADC0E0E | 2D3C8A7E20CC4E6D9E481A3B62DDA928 | 1ACEECC843864A1DAEE6D4BD78A52F04 |  | 398280BF88224729A77794FB457ABA39 | 59651032D6924F55B030838BC83C4921 | 3D72C4730C3142939E2822C383304259 |  | 104.05 | 100 | 0 | 0 | 0 |  | 410 | 300 | Y | Y | 0 | 0 | 0 |  | 411 | 300 | Y | Y | N | [6 empty] | RB090.00 | C
A66127 | 2021-08-07 | 1 | A |  | 11 | A | AE1055M1 | 탄소강 | AE1055LS계 | BM#1 | 1619 | 40 | 1599 | 1555 | 29 | 4900 |  | 3 | 0.11 | 20 |  | -1.68 | 1560 | 1599 | 0 | 9.61 |  | 37 | 13 | 64 | Y |  | 2021-08-07 23:16 | 74 | 1097 | 27 | 31 | 36 | 40 | 42 | 43 | 43 | 42 | 42 | 41 | 41 | 40 | 40 | 40 | 39 | 43 | 40 | 42 | -0.05 | Y | 35 | Y | 0 | [7 empty] | N | N | N | N | 210 | 0.49 | 60 | 101532 | 95309 | 5041 | 15600 | 09 | 2 |  | 2021-08-07 23:25 | 1560 | 90 |  | 22 | [16 empty] | 99.25 | 100 | 0 | 0 | 0 |  | 650 |  | Y | N | 0 | 0 | 0 |  | 651 |  | Y | N | N |  |  | Y |  |  |  | BT180180 | H
B65563 | 2021-08-07 | 2 | A |  | 7 | A | AE8617HG | 소입성보증강 | C | BM#2 | 1596 | 46 | 1633 | 1537 | 34 | 7100 |  | 1 | 0.23 | 18 |  | -2.64 | 1566 | 1629 | 0 | 17.58 | 0 | 5 | 48 | 46 | Y |  | 2021-08-08 00:06 | 54 | 1100 | 9 | 9 | 12 | 15 | 16 | 16 | 16 | 14 | 13 | 12 | 11 | 9 | 8 | 6 | 12 | 16 | 6 | 16 | -0.22 | Y | 45 | Y | -0.4 | [7 empty] | N | N | N | N | 150 | 0.5 | 62 | 93071 | 98431 | -431 | 16100 | 06 | 2 |  | 2021-08-08 00:05 | 1566 | 112 |  | 12 |  | *전공정 요청 L/D잔강이월 미실시 이상공정등록 및 생관통보 *전기로 전극봉 절손으로 감속주입. 306 405 20%이상감속으로 이상공정 등록 및 생관통보 | [14 empty] | 95.36 | 100 | 0 | 0 | 0 |  | 409 | 300 | Y | Y | 0 | 0 | 0 |  | 411 | 300 | Y | Y | N | [6 empty] | BT180180 | H
A66128 | 2021-08-07 | 1 | A |  | 12 | A | AE1055M1 | 탄소강 | AE1055LS계 | BM#1 | 1592 | 40 | 1587 | 1533 | 29 | 4800 |  | 3 | 0.11 | 20 |  | -1.89 | 1545 | 1587 | 0 | 9.56 |  | 29 | 4 | 65 | Y |  | 2021-08-08 00:16 | 59 | 1098 | 39 | 39 | 35 | 33 | 32 | 31 | 29 | 28 | 27 | 26 | 26 | 25 | 25 | 25 | 30 | 35 | 25 | 0 | -0.2 |  | 50 | Y | 0 | [7 empty] | N | N | N | N | 200 | 0.49 | 58 | 101532 | 91975 | 6275 | 15200 | 09 | 2 |  | 2021-08-08 00:29 | 1545 | 88 |  | 23 | [16 empty] | 102.61 | 100 | 0 | 0 | 0 |  | 650 |  | Y | N | 0 | 0 | 0 |  | 651 |  | Y | N | N |  |  | Y |  |  |  | BT180180 | H
B65564 | 2021-08-07 | 2 | A |  | 8 | A | AE8617HG | 소입성보증강 | C | BM#2 | 1610 | 48 | 1661 | 1555 | 38 | 7600 |  | 1 | 0.23 | 19 |  | -2.39 | 1587 | 1649 | 0 | 21.29 | 0 | 11 | 4 | 46 | Y |  | 2021-08-08 01:00 | 75 | 1100 | 5 | 19 | 28 | 32 | 34 | 34 | 34 | 33 | 32 | 31 | 29 | 29 | 27 | 23 | 28 | 34 | 23 | 34 | -0.22 | Y | 50 | Y | -0.4 | [7 empty] | N | N | N | N | 140 | 0.41 | 71 | 94424 | 92161 | 839 | 16300 | 06 | 2 |  | 2021-08-08 01:06 | 1587 | 117 |  | 20 |  | *전공정 요청 L/D잔강이월 미실시 이상공정등록 및 생관통보 *전기로 지연 20%이상감속주입 ID: 301~307 401~408 이상공정등록 및 생관통보 | [14 empty] | 101.86 | 100 | 0 | 0 | 0 |  | 410 | 300 | Y | Y | 0 | 0 | 0 |  | 411 | 300 | Y | Y | N | [6 empty] | RB085.00 | C
A66129 | 2021-08-07 | 1 | A |  | 13 | A | AE1055M1 | 탄소강 | AE1055LS계 | BM#1 | 1586 | 40 | 1585 | 1544 | 30 | 5100 |  | 3 | 0.11 | 20 |  | -1.31 | 1555 | 1585 | 0 | 114.47 |  | 1 | 29 | 70 |  |  | 2021-08-08 01:16 | 69 | 1097 | 25 | 26 | 30 | 33 | 34 | 35 | 34 | 34 | 33 | 33 | 32 | 32 | 32 | 32 | 32 | 35 | 32 | 34 | -0.04 | Y | 35 | Y | 0 | [8 empty] | N | N |  |  | 0.49 | 62 | 101532 | 98070 | 7080 | 16000 | 09 | 2 |  | 2021-08-08 01:24 | 1555 | 89 |  | 23 | [16 empty] | 96.65 | 100 | 0 | 0 | 0 |  | 650 |  | N | N | 0 | 0 | 0 |  | 651 |  | N | N | N | [6 empty] | BT180180 | H
B65565 | 2021-08-07 | 2 | A |  | 9 | A | AE8617HG | 소입성보증강 | C | BM#2 | 1606 | 42 | 1640 | 1553 | 31 | 6400 |  | 1 | 0.19 | 18 |  | -2.27 | 1568 | 1630 | 0 | 16.39 | 0 | 21 | 41 | 79 | Y |  | 2021-08-08 02:23 | 56 | 1101 | 21 | 21 | 22 | 23 | 23 | 22 | 22 | 20 | 19 | 18 | 17 | 15 | 14 | 14 | 20 | 23 | 14 | 22 | -0.2 | Y | 45 | Y | -0.2 | [7 empty] | N | N | N | N | 130 | 0.48 | 61 | 90226 | 93226 | 724 | 15800 | 06 | 2 |  | 2021-08-08 02:22 | 1568 | 97 |  | 10 |  | *전공정 요청 L/D잔강이월 미실시 이상공정등록 및 생관통보 *전기로 지연 감속주입 | [14 empty] | 96.45 | 100 | 0 | 0 | 0 |  | 410 | 300 | Y | Y | 0 | 0 | 0 |  | 411 | 300 | Y | Y | N | [6 empty] | RB080.00 | C
A66130 | 2021-08-07 | 1 | A | TUNDISH교체전 | 14 | A | AE1055M1 | 탄소강 | AE1055LS계 | BM#1 | 1596 | 38 | 1591 | 1543 | 29 | 5000 |  | 3 | 0.11 | 20 |  | -1.72 | 1550 | 1591 | 0 | 187.45 |  | 35 | 38 | 66 | Y |  | 2021-08-08 02:22 | 64 | 1099 | 32 | 32 | 31 | 31 | 31 | 30 | 29 | 28 | 27 | 26 | 26 | 25 | 24 | 24 | 28 | 31 | 24 | 31 | -0.14 |  | 50 | Y | -0.2 | [7 empty] | N | N | N | N | 180 | 0.49 | 70 | 86991 | 96368 | 6982 | 1500 | 09 | 2 |  | 2021-08-08 02:32 | 1550 | 93 |  | 20 |  |  |  | AC97C98076674691A9E7F467C3717F1A | AC75282E16E84C7FAAECF01D79E09132 |  |  | 9A5990D45CC94CBF8E2765ACD64F97FD | CBA77F971DA441C48B85C2C1E3911CB9 | 8107ECE14E814577AB375782DF6F96B4 |  | 4E9FB645EA314278AC8D44B6CF07E74C | 45AFC49612ED4735B40B0E61AEBB615E | 53E5CFA7A8B94C828387F0A74E349414 |  |  | 84.17 | 100 | 0 | 3500 | 0 |  | 650 |  | Y | N | 0 | 3500 | 0 |  | 651 |  | Y | N | N |  |  | Y |  |  |  | BT180180 | H
B65566 | 2021-08-07 | 2 | A |  | 10 | A | AE8617HG | 소입성보증강 | C | BM#2 | 1619 | 42 | 1633 | 1554 | 29 | 6200 |  | 1 | 0.28 | 16 |  | -2.52 | 1575 | 1628 | 0 | 14.68 | 0 | 30 | 4 | 72 | Y |  | 2021-08-08 03:16 | 63 | 1102 | 12 | 16 | 18 | 20 | 20 | 20 | 19 | 18 | 17 | 16 | 14 | 12 | 10 | 10 | 16 | 20 | 10 | 20 | -0.22 | Y | 45 | Y | -0.4 | [7 empty] | N | N | N | N | 120 | 0.49 | 62 | 93071 | 98657 | -1507 | 16000 | 06 | 2 |  | 2021-08-08 03:16 | 1575 | 102 |  | 19 |  | *전공정 요청 L/D잔강이월 미실시 이상공정등록 및 생관통보 *전기로 지연 감속주입 | [14 empty] | 95.95 | 100 | 0 | 0 | 0 |  | 410 | 300 | Y | Y | 0 | 0 | 0 |  | 411 | 300 | Y | Y | N | [6 empty] | BT180180 | C
A66131 | 2021-08-07 | 1 | A | TUNDISH교체 | 1 | B | SEAH-BQ2 | 탄소강 | P-AE1055LS | BM#1 | 1568 | 42 | 1613 | 1568 | 37 | 5900 |  | 3 | 0.09 | 30 |  | -1.35 | 1566 | 1613 | 0 | 11.82 |  | 37 | 14 | 68 | Y |  | 2021-08-08 03:41 | 81 | 1097 | -1062 | -328 | 24 | 23 | 15 | 20 | 25 | 28 | 30 | 31 | 32 | 32 | 32 | 33 | 27 | 33 | 33 | 32 | 0 |  |  | Y | 0.2 |  | 2.32 | 2.32 |  |  |  |  | N | Y | N | N | 210 | 0.46 | 66 | 84610 | 99887 | 5563 | 15400 | 05 | 1 |  | 2021-08-08 03:50 | 1566 | 111 |  | 27 |  | *T/D FLUX 유:15KG 용:270KG | [14 empty] | 79.67 | 100 | 1500 | 0 | 0 |  | 400 |  | Y | N | 1500 | 0 | 0 |  | 401 |  | Y | N |  |  |  | Y |  |  |  | BT180180 | H
B65567 | 2021-08-07 | 2 | A |  | 11 | A | AE8617HG | 소입성보증강 | C | BM#2 | 1602 | 42 | 1635 | 1549 | 34 | 6500 |  | 1 | 0.22 | 16 |  | -2.2 | 1565 | 1617 | 0 | 11.61 | 0 | 5 | 49 | 65 | Y |  | 2021-08-08 04:22 | 53 | 1101 | 8 | 8 | 12 | 15 | 17 | 17 | 16 | 16 | 15 | 13 | 12 | 11 |  | 11 | 14 | 17 | 11 | 0 | -0.17 | Y | 35 | Y | -0.2 | [7 empty] | N | N | N | N | 110 | 0.55 | 56 | 101532 | 97813 | -1913 | 15800 | 06 | 2 |  | 2021-08-08 04:25 | 1565 | 104 |  | 16 |  | *전공정 요청 L/D잔강이월 미실시 이상공정등록 및 생관통보 | [14 empty] | 106.76 | 50 | 0 | 0 | 0 |  | 410 | 300 | Y | Y | 0 | 0 | 0 |  | 411 | 300 | Y | Y | N | [6 empty] | BT180180 | H
A66132 | 2021-08-07 | 1 | C |  | 2 | A | SEAH-BQ2 | 탄소강 | P-AE1055LS | BM#1 | 1604 | 42 | 1586 | 1547 | 32 | 5600 |  | 3 | 0.1 | 30 |  | -1.26 | 1543 | 1586 | 0 | 152.1 |  | 29 | 5 | 79 | Y |  | 2021-08-08 04:52 | 58 | 1100 | 34 | 30 | 25 | 22 | 21 | 19 | 18 | 18 | 18 | 17 | 16 | 16 | 16 | 16 | 21 | 25 | 16 | 18 | -0.18 |  | 50 | Y | 0 | [7 empty] | Y | Y | Y | Y | 210 | 0.48 | 62 | 101532 | 92985 | 5765 | 15300 | 05 | 1 |  | 2021-08-08 05:04 | 1543 | 109 |  | 24 | [16 empty] | 101.53 | 100 | 0 | 0 | 0 |  | 400 |  | Y | N | 0 | 0 | 0 |  | 401 |  | Y | N |  |  |  | Y |  |  |  | BT180180 | H
B65568 | 2021-08-07 | 2 | C |  | 12 | A | AE8617HG | 소입성보증강 | C | BM#2 | 1601 | 41 | 1636 | 1558 | 32 | 6500 |  | 1 | 0.19 | 16 |  | -2.22 | 1578 | 1629 | 0 | 15.24 | 0 | 11 | 5 | 58 | Y |  | 2021-08-08 05:17 | 66 | 1102 | 8 | 16 | 21 | 24 | 25 | 25 | 25 | 23 | 22 | 21 | 20 | 18 | 16 | 16 | 20 | 25 | 16 | 25 | -0.22 | Y | 40 | Y | -0.4 | [7 empty] | N | N | N | N | 100 | 0.49 | 62 | 101532 | 95853 | -903 | 15200 | 06 | 2 |  | 2021-08-08 05:16 | 1578 | 104 |  | 19 |  | *전공정 요청 L/D잔강이월 미실시 이상공정등록 및 생관통보 *전공정 요청 감속주입 | [14 empty] | 107.56 | 50 | 0 | 0 | 0 |  | 410 | 300 | Y | Y | 0 | 0 | 0 |  | 411 | 300 | Y | Y | N | [6 empty] | BT180180 | C
A66133 | 2021-08-07 | 1 | C |  | 3 | B | SEAH-BQ2 | 탄소강 | P-AE1055LS | BM#1 | 1622 | 44 | 1592 | 1571 | 33 | 5500 |  | 3 | 0.09 | 30 |  | -1.39 | 1546 | 1592 | 0 | 146.36 |  | 1 | 30 | 82 | Y |  | 2021-08-08 05:57 | 61 | 1101 | 24 | 24 | 25 | 25 | 26 | 27 | 26 | 25 | 25 | 24 | 23 | 22 | 22 | 21 | 24 | 27 | 21 | 25 | -0.15 | Y | 40 | Y | -0.2 | [7 empty] | Y | Y | Y | Y | 200 | 0.48 | 64 | 101532 | 98153 | 6997 | 15200 | 05 | 1 |  | 2021-08-08 06:10 | 1546 | 103 |  | 21 | [8 empty] | 693C84B589F24DD194A3F3F2308E775D | 84952808026D4DE9A2549E5435CE41F8 | EF371489A5C946D8A68A63838AD8A5E0 |  | D3D1B4D2BD8344B1B159939106F32449 | 0E5C859CEDE84662B638F17AF56ACC41 | 909BC60B531643798FFA21BBDA513902 |  | 96.56 | 100 | 0 | 0 | 0 |  | 400 |  | Y | N | 0 | 0 | 0 |  | 401 |  | Y | N |  |  |  | Y |  |  |  | BT180180 | H
B65569 | 2021-08-07 | 2 | C | TUNDISH교체전 | 13 | A | AE8617HG | 소입성보증강 | C | BM#2 | 1641 | 43 | 1656 | 1595 | 32 | 6000 |  | 1 | 0.29 | 16 |  | -2.48 | 1577 | 1640 | 0 | 16.43 | 0 | 21 | 42 | 53 | Y |  | 2021-08-08 06:18 | 65 | 1105 | 14 | 13 | 23 | 27 | 30 | 30 | 30 | 30 | 29 | 28 | 26 | 25 | 22 | 22 | 26 | 30 | 22 | 30 | -0.2 | Y | 40 | Y | -0.6 | [7 empty] | N | N | N | N | 150 | 0.48 | 61 | 94217 | 93147 | 2353 | 2000 | 06 | 2 |  | 2021-08-08 06:26 | 1577 | 107 |  | 21 |  | *전공정 요청 L/D잔강이월 미실시 이상공정등록 및 생관통보 *전공정 요청 감속주입 | 7168199102FE4531B5D3177C1A3662C6 | AAB5109642A94280891850B34BFFAE50 | F3358A030EBA495DA9CD47E6C2FF51AF | [11 empty] | 99.18 | 50 | 0 | 2550 | 0 |  | 410 | 300 | Y | Y | 0 | 2530 | 0 |  | 411 | 300 | Y | Y | N | [6 empty] | BT180180 | H
A66134 | 2021-08-07 | 1 | C |  | 4 | A | SEAH-BQ2 | 탄소강 | P-AE1055LS | BM#1 | 1611 | 44 | 1598 | 1552 | 28 | 5000 |  | 3 | 0.09 | 30 |  | -1.33 | 1541 | 1587 | 0 | 147.56 |  | 35 | 39 | 88 | Y |  | 2021-08-08 06:59 | 56 | 1099 | 21 | 21 | 22 | 22 | 22 | 23 | 23 | 24 | 23 | 23 | 22 | 22 | 21 | 21 | 22 | 24 | 21 | 23 | -0.05 | Y | 25 | Y | -0.2 | [7 empty] | Y | Y | Y | Y | 190 | 0.48 | 60 | 84610 | 90472 | 6978 | 15100 | 05 | 1 |  | 2021-08-08 07:08 | 1541 | 111 |  | 25 | [16 empty] | 86.82 | 100 | 0 | 0 | 0 |  | 400 |  | Y | N | 0 | 0 | 0 |  | 401 |  | Y | N |  |  |  | Y |  |  |  | BT180180 | H
B65570 | 2021-08-08 | 2 | C | TUNDISH교체 | 1 | A | SM45CM9 | 탄소강 | SM45C | BM#2 | 1613 | 37 | 1676 | 1587 | 30 | 6300 |  | 1 | 0.25 | 21 |  | -2.56 | 1585 | 1667 | 0 | 25.81 | 0 | 30 | 5 | 62 | Y |  | 2021-08-08 07:40 | 92 | 1095 | -316 | -64 | 32 | 26 | 31 | 35 | 36 | 37 | 36 | 35 | 34 | 32 | 29 | 29 | 33 | 37 | 29 | 0 | -0.32 |  | 25 | Y | -0.6 |  | 2.2 | 2.2 |  |  |  |  | N | N | N | N | 220 | 0.46 | 62 | 94632 | 93311 | -111 | 16000 | 12 | 1 |  | 2021-08-08 07:42 | 1585 | 118 |  | 22 |  | * T/D FLUX 용탕부: 120 KG / 유탕부: 10KG 투입. * BUTT 타입롱노즐사용(일반타입.) *전공정 요청 감속주입 | [14 empty] | 102.19 | 50 | 700 | 0 | 0 |  | 650 | 400 | Y | N | 700 | 0 | 0 |  | 651 | 400 | Y | N | N | [6 empty] | BM510510 | C
A66135 | 2021-08-08 | 1 | C |  | 5 | A | SEAH-BQ2 | 탄소강 | P-AE1055LS | BM#1 | 1594 | 45 | 1595 | 1545 | 34 | 5300 |  | 3 | 0.09 | 30 |  | -1.21 | 1548 | 1589 | 0 | 159.82 |  | 37 | 15 | 51 | Y |  | 2021-08-08 08:02 | 63 | 1108 | 15 | 15 | 21 | 26 | 28 | 29 | 29 | 30 | 29 | 29 | 28 | 28 | 28 | 27 | 27 | 30 | 27 | 29 | -0.04 | Y | 30 | Y | -0.2 | [7 empty] | Y | Y | Y | Y | 180 | 0.48 | 65 | 101532 | 98913 | 5837 | 15300 | 05 | 1 |  | 2021-08-08 08:19 | 1548 | 106 |  | 23 | [16 empty] | 95.88 | 100 | 0 | 0 | 0 |  | 400 |  | Y | N | 0 | 0 | 0 |  | 401 |  | Y | N |  |  |  | Y |  |  |  | BT180180 | H
B65571 | 2021-08-08 | 2 | C |  | 2 | A | SM45CM9 | 탄소강 | SM45C | BM#2 | 1584 | 38 | 1619 | 1535 | 32 | 6000 |  | 1 | 0.25 | 16 |  | -2.58 | 1555 | 1611 | 0 | 21.38 | 0 | 5 | 50 | 60 | Y |  | 2021-08-08 08:30 | 62 | 1096 | 24 | 23 | 20 | 19 | 19 | 18 | 18 | 17 | 16 | 15 | 14 | 13 | 12 | 10 | 17 | 20 | 10 | 0 | -0.18 |  | 55 | Y | -0.4 | [7 empty] | Y | Y | Y | Y | 220 | 0.47 | 65 | 94284 | 96497 | 153 | 14300 | 12 | 1 |  | 2021-08-08 08:34 | 1555 | 121 |  | 35 |  | *STR#1 위드롤5번 포지션 센서 펄트로 미적용,이상공정 등록 및 생관통보 | [14 empty] | 98.37 | 50 | 0 | 0 | 0 |  | 650 | 600 | Y | N | 0 | 0 | 0 |  | 651 | 600 | Y | N | N | [6 empty] | RB220.00 | H
A66136 | 2021-08-08 | 1 | C |  | 6 | A | SEAH-BQ2 | 탄소강 | P-AE1055LS | BM#1 | 1615 | 45 | 1598 | 1556 | 33 | 5200 |  | 3 | 0.1 | 30 |  | -1.24 | 1542 | 1588 | 0 | 198.5 |  | 29 | 6 | 57 | Y |  | 2021-08-08 09:10 | 57 | 1092 | 26 | 27 | 28 | 29 | 28 | 28 | 26 | 26 | 25 | 24 | 23 | 22 | 22 | 22 | 26 | 29 | 22 | 28 | -0.14 | Y | 50 | Y | 0 | [7 empty] | Y | Y | Y | Y | 170 | 0.48 | 65 | 101532 | 98305 | 5745 | 15100 | 05 | 1 |  | 2021-08-08 09:23 | 1542 | 111 |  | 22 | [16 empty] | 96.38 | 100 | 0 | 0 | 0 |  | 400 |  | Y | N | 0 | 0 | 0 |  | 401 |  | Y | N |  |  |  | Y |  |  |  | BT180180 | H
B65572 | 2021-08-08 | 2 | C |  | 3 | A | SM45CM9 | 탄소강 | SM45C | BM#2 | 1621 | 37 | 1616 | 1567 | 29 | 5100 |  | 1 | 0.27 | 15 |  | -2.48 | 1565 | 1626 | 0 | 23.77 | 0 | 11 | 6 | 62 | Y |  | 2021-08-08 09:36 | 72 | 1100 | 6 | 16 | 23 | 26 | 27 | 28 | 28 | 28 | 27 | 26 | 25 | 24 |  | 24 | 24 | 28 | 24 | 28 | -0.11 | Y | 35 | Y | -0.1 | [7 empty] | Y | Y | Y | Y | 210 | 0.47 | 61 | 94284 | 91838 | 1462 | 15300 | 12 | 1 |  | 2021-08-08 09:42 | 1565 | 121 |  | 35 |  | *STR#1 위드롤5번 포지션 센서 펄트로 미적용,이상공정 등록 및 생관통보 | [14 empty] | 101.54 | 50 | 0 | 0 | 0 |  | 650 | 600 | Y | N | 0 | 0 | 0 |  | 651 | 600 | Y | N | N | [6 empty] | RB220.00 | C
A66137 | 2021-08-08 | 1 | C | 유사강종연연주 | 7 | A | AE1055LS | 탄소강 | G-AE1055LS | BM#1 | 1668 | 40 | 1606 | 1590 | 26 | 4100 |  | 3 | 0.1 | 25 |  | -1.24 | 1561 | 1597 | 0 | 154.43 |  | 1 | 31 | 62 | Y |  | 2021-08-08 09:54 | 77 | 1105 | 21 | 21 | 31 | 33 | 34 | 34 | 35 | 34 | 34 | 34 | 34 | 33 |  | 33 | 31 | 35 | 33 | 34 | -0.03 | Y | 25 | Y | -0.2 | [8 empty] | N | N | Y | 170 | 0.52 | 58 | 101520 | 94308 | 7542 | 16000 | 05 | 1 |  | 2021-08-08 10:17 | 1561 | 115 |  | 44 | [16 empty] | 97.62 | 100 | 0 | 0 | 0 |  | 400 |  | Y | N | 0 | 0 | 0 |  | 400 |  | Y | N | N |  |  | Y |  |  |  | BT180180 | H
B65573 | 2021-08-08 | 2 | C |  | 4 | B | SM45CM9 | 탄소강 | SM45C | BM#2 | 1586 | 37 | 1619 | 1540 | 33 | 5800 |  | 1 | 0.27 | 15 |  | -2.42 | 1559 | 1626 | 0 | 19.86 | 0 | 21 | 43 | 65 | Y |  | 2021-08-08 10:42 | 66 | 1098 | 22 | 22 | 27 | 29 | 30 | 30 | 30 | 29 | 28 | 27 | 25 | 24 | 23 | 23 | 27 | 30 | 23 | 30 | -0.17 | Y | 40 | Y | -0.2 | [7 empty] | Y | Y | Y | Y | 200 | 0.47 | 62 | 82000 | 93501 | 1799 | 14700 | 12 | 1 |  | 2021-08-08 11:11 | 1559 | 125 |  | 31 |  | *STR#1 위드롤5번 포지션 센서 펄트로 미적용,이상공정 등록 및 생관통보 | [6 empty] | 55D5F226E1C54A20B4DA9FCA20A51BE9 | 36822BA6364C4264BD55AE11B01259DF | FAA2BA5EFAE149F189A2E270C3146CA8 |  | 75116F12FFEC43BC937A50205063705C | DE4E4E1319C94474BE975AF6B11E5BE6 | 64A4CB75862D4505A263DA6A68A24B41 |  | 86.32 | 50 | 0 | 0 | 0 |  | 649 | 600 | Y | N | 0 | 0 | 0 |  | 650 | 600 | Y | N | N | [6 empty] | RB210.00 | C
A66138 | 2021-08-08 | 1 | C |  | 8 | A | AE1055LS | 탄소강 | G-AE1055LS | BM#1 | 1639 | 43 | 1602 | 1585 | 28 | 4700 |  | 3 | 0.1 | 25 |  | -1.57 | 1547 | 1593 | 0 | 141.57 |  | 35 | 40 | 61 | Y |  | 2021-08-08 11:08 | 63 | 1090 | 33 | 32 | 30 | 29 | 29 | 29 | 29 | 28 | 28 | 27 | 27 | 26 |  | 26 | 29 | 30 | 26 | 29 | -0.09 |  | 45 | Y | -0.2 | [8 empty] | N | N | Y | 210 | 0.52 | 57 | 84600 | 89937 | 7813 | 15700 | 05 | 1 |  | 2021-08-08 11:16 | 1547 | 106 |  | 29 | 11 | [15 empty] | 86.41 | 100 | 0 | 0 | 0 |  | 400 |  | Y | N | 0 | 0 | 0 |  | 400 |  | Y | N | N |  |  | Y |  |  |  | BT180180 | H
B65574 | 2021-08-08 | 2 | C |  | 5 | A | SM45C | 탄소강 | SM45C | BM#2 | 1623 | 35 | 1617 | 1558 | 28 | 5100 |  | 1 | 0.27 | 15 |  | -2.22 | 1555 | 1616 | 0 | 17.8 | 0 | 30 | 6 | 41 | Y |  | 2021-08-08 11:46 | 62 | 1105 | 17 | 17 | 22 | 24 | 25 | 24 | 24 | 23 | 23 | 22 | 20 | 19 | 17 | 17 | 22 | 25 | 17 | 24 | -0.2 | Y | 40 | Y | -0.4 | [7 empty] | N | N | N | N | 190 | 0.47 | 60 | 94572 | 93628 | -578 | 16200 | 12 | 1 |  | 2021-08-08 11:56 | 1555 | 119 |  | 32 |  | *준빅사이즈 후속 | [14 empty] | 101.69 | 100 | 0 | 0 | 0 |  | 650 | 400 | Y | N | 0 | 0 | 0 |  | 650 | 400 | Y | N | N | [6 empty] | RB105.00 | C
A66139 | 2021-08-08 | 1 | C |  | 9 | A | AE1055LS | 탄소강 | G-AE1055LS | BM#1 | 1649 | 43 | 1604 | 1562 | 34 | 5500 |  | 3 | 0.1 | 25 |  | -0.78 | 1579 | 1602 | 0 | 193.2 |  | 37 | 16 | 60 | Y |  | 2021-08-08 12:13 | 95 | 1101 | 25 | 25 | 34 | 38 | 40 | 41 | 41 | 40 | 39 | 39 | 38 | 38 |  | 38 | 38 | 41 | 38 | 38 | 0 | Y | 35 | Y | 0 | [8 empty] | N | N | Y | 210 | 0.52 | 60 | 101520 | 98079 | 7071 | 15200 | 05 | 1 |  | 2021-08-08 12:22 | 1579 | 101 |  | 22 |  | *STR#2 W/M#7 엔코더폴트 오픈후 조업중 | [14 empty] | 95.23 | 100 | 0 | 0 | 0 |  | 400 |  | Y | N | 0 | 0 | 0 |  | 400 |  | Y | N | N |  |  | Y |  |  |  | BT180180 | H
B65575 | 2021-08-08 | 2 | D |  | 6 | A | SM45C | 탄소강 | SM45C | BM#2 | 1625 | 36 | 1611 | 1560 | 30 | 5400 |  | 1 | 0.24 | 16 |  | -2.35 | 1554 | 1616 | 0 | 16.62 | 0 | 5 | 51 | 45 | Y |  | 2021-08-08 12:55 | 61 | 1109 | 15 | 19 | 23 | 26 | 27 | 27 | 26 | 25 | 24 | 23 | 22 | 21 | 20 | 20 | 23 | 27 | 20 | 0 | -0.17 | Y | 40 | Y | -0.2 | [7 empty] | Y | Y | Y | Y | 180 | 0.47 | 63 | 95865 | 93481 | 1519 | 15500 | 12 | 1 |  | 2021-08-08 13:01 | 1554 | 113 |  | 26 |  | * STR#1 위드롤5번 포지션 센서 Fault로 미적용 / 이상공정등록 및 생관통보 | [14 empty] | 101.5 | 100 | 0 | 0 | 0 |  | 649 | 700 | Y | N | 0 | 0 | 0 |  | 651 | 700 | Y | N | N | [6 empty] | RB105.00 | C
A66140 | 2021-08-08 | 1 | D |  | 10 | A | AE1055LS | 탄소강 | G-AE1055LS | BM#1 | 1661 | 43 | 1586 | 1589 | 27 | 4400 |  | 3 | 0.1 | 25 |  | -1.14 | 1561 | 1594 | 0 | 158.63 |  | 29 | 7 | 58 | Y |  | 2021-08-08 13:12 | 77 | 1090 | 38 | 39 | 40 | 40 | 41 | 41 | 41 | 41 | 40 | 40 | 39 | 40 |  | 40 | 40 | 41 | 39 | 41 | -0.07 | Y | 30 | Y | 0.2 | [8 empty] | N | N | Y | 200 | 0.52 | 55 | 84600 | 88475 | 7825 | 15400 | 05 | 1 |  | 2021-08-08 13:21 | 1561 | 104 |  | 24 |  | *STR#2 W/M#7 엔코더폴트 오픈후 조업중 | [14 empty] | 86.81 | 100 | 0 | 0 | 0 |  | 400 |  | Y | N | 0 | 0 | 0 |  | 400 |  | Y | N | N |  |  | Y |  |  |  | BT180180 | H
B65576 | 2021-08-08 | 2 | D |  | 7 | B | SM45C | 탄소강 | SM45C | BM#2 | 1643 | 39 | 1626 | 1568 | 28 | 4700 |  | 1 | 0.31 | 18 |  | -2.48 | 1553 | 1620 | 0 | 19.45 | 0 | 11 | 7 | 48 | Y |  | 2021-08-08 14:07 | 60 | 1109 | 16 | 16 | 19 | 22 | 24 | 24 | 23 | 23 | 22 | 21 | 20 | 19 | 18 | 18 | 21 | 24 | 18 | 0 | -0.13 | Y | 45 | Y | 0 | [7 empty] | Y | N | Y | Y | 170 | 0.47 | 63 | 148840 | 95000 | -1300 | 15500 | 12 | 1 |  | 2021-08-08 14:11 | 1553 | 115 |  | 18 |  | * STR#1 위드롤5번 포지션 센서 Fault로 미적용 / 이상공정등록 및 생관통보 * 연연주 혼탕부 ID : 307, 308, 309, 407, 408, 409 | [14 empty] | 151.8 | 100 | 0 | 0 | 0 |  | 650 | 700 | Y | N | 0 | 0 | 0 |  | 651 | 700 | Y | N | N | [6 empty] | RB280.00 | C
A66141 | 2021-08-08 | 1 | D |  | 11 | A | AE1055LS | 탄소강 | G-AE1055LS | BM#1 | 1614 | 42 | 1612 | 1559 | 31 | 5100 |  | 3 | 0.1 | 25 |  | -1.55 | 1555 | 1601 | 0 | 252.57 |  | 1 | 32 | 59 | Y |  | 2021-08-08 14:18 | 71 | 1096 | 39 | 40 | 41 | 43 | 43 | 43 | 43 | 43 | 42 | 41 | 40 | 40 |  | 40 | 42 | 43 | 40 | 43 | -0.07 | Y | 40 | Y | 0 | [8 empty] | N | N | Y | 190 | 0.52 | 57 | 101520 | 93717 | 7983 | 15500 | 05 | 1 |  | 2021-08-08 14:30 | 1555 | 98 |  | 14 | [16 empty] | 100.81 | 100 | 0 | 0 | 0 |  | 400 |  | Y | N | 0 | 0 | 0 |  | 400 |  | Y | N | N |  |  | Y |  |  |  | BT180180 | H
A66142 | 2021-08-08 | 1 | D |  | 12 | A | AE1055LS | 탄소강 | G-AE1055LS | BM#1 | 1694 | 40 | 1592 | 1614 | 37 | 2700 |  | 3 | 0.1 | 25 |  | -1.44 | 1549 | 1592 | 0 | 187.61 |  | 35 | 41 | 57 | Y |  | 2021-08-08 15:17 | 65 | 1103 | 39 | 38 | 38 | 38 | 37 | 36 | 35 | 34 | 33 | 33 | 32 | 32 | 31 | 31 | 35 | 38 | 31 | 38 | -0.14 |  | 50 | Y | -0.2 | [8 empty] | N | N | Y | 180 | 0.52 | 60 | 101520 | 96917 | 7983 | 15500 | 05 | 1 |  | 2021-08-08 15:24 | 1549 | 93 |  | 13 | [16 empty] | 96.78 | 100 | 0 | 0 | 0 |  | 400 |  | Y | N | 0 | 0 | 0 |  | 400 |  | Y | N | N |  |  | Y |  |  |  | BT180180 | H
B65577 | 2021-08-08 | 2 | D |  | 8 | A | AE1045M6 | 탄소강 | SM45C | BM#2 | 1604 | 36 | 1641 | 1552 | 31 | 6000 |  | 1 | 0.27 | 20 |  | -2.78 | 1554 | 1631 | 29.3 | 0 | 0 | 21 | 44 | 44 | Y |  | 2021-08-08 14:56 | 60 | 1090 | 15 | 15 | 20 | 24 | 25 | 25 | 25 | -281 | 24 | 23 | 22 | 21 | 20 | 20 | 0 | 25 | 20 | 25 | -0.12 | Y | 15 | Y | -0.2 | [7 empty] | Y | Y | Y | Y | 170 | 0.47 | 62 | 44412 | 91560 | 1290 | 15600 | 12 | 1 |  | 2021-08-08 15:01 | 1554 | 122 |  | 33 |  | * STR#1 위드롤5번 포지션 센서 Fault로 미적용 / 이상공정등록 및 생관통보 * 연연주 혼탕부 ID : 301, 401 | [14 empty] | 47.81 | 100 | 0 | 0 | 0 |  | 650 | 700 | Y | N | 0 | 0 | 0 |  | 651 | 700 | Y | N | N | [6 empty] | RB228.60 | C
A66143 | 2021-08-08 | 1 | D |  | 13 | A | AE1055LS | 탄소강 | G-AE1055LS | BM#1 | 1685 | 40 | 1585 | 1630 | 14 | 2300 |  | 3 | 0.1 | 25 |  | -1 | 1555 | 1585 | 0 | 158.81 |  | 37 | 17 | 66 | Y |  | 2021-08-08 16:13 | 71 | 1098 | 30 | 32 | 35 | 37 | 38 | 37 | 37 | 37 | 36 | 36 | 35 | 35 | 35 | 35 | 35 | 38 | 35 | 37 | -0.04 | Y | 45 | Y | 0 | [8 empty] | N | N | Y | 170 | 0.46 | 64 | 101520 | 93520 | 7980 | 15700 | 05 | 1 |  | 2021-08-08 16:26 | 1555 | 95 |  | 18 |  | *전공정요청 감속주입(정속유지강종) | [14 empty] | 100.02 | 100 | 0 | 0 | 0 |  | 400 |  | Y | N | 0 | 0 | 0 |  | 400 |  | Y | N | N |  |  | Y |  |  |  | BT180180 | H
B65578 | 2021-08-08 | 2 | D |  | 9 | A | AE1045M6 | 탄소강 | SM45C | BM#2 | 1595 | 43 | 1609 | 1535 | 41 | 6700 |  | 1 | 0.3 | 17 |  | -2.27 | 1563 | 1618 | 16.29 | 0 | 0 | 30 | 7 | 41 | Y |  | 2021-08-08 16:15 | 69 | 1090 | 18 | 21 | 26 | 28 | 29 | 28 | 28 | 27 | 26 | 24 | 23 | 22 | 21 | 19 | 25 | 29 | 19 | 28 | -0.22 | Y | 45 | Y | -0.4 | [7 empty] | Y | Y | Y | Y | 220 | 0.47 | 66 | 96227 | 97420 | 680 | 14700 | 12 | 1 |  | 2021-08-08 16:19 | 1563 | 120 |  | 16 | [16 empty] | 98.39 | 100 | 0 | 0 | 0 |  | 650 | 600 | Y | N | 0 | 0 | 0 |  | 651 | 600 | Y | N | N | [6 empty] | RB184.15 | C
B65579 | 2021-08-08 | 2 | D |  | 10 | A | AE1045M6 | 탄소강 | SM45C | BM#2 | 1653 | 36 | 1626 | 1593 | 30 | 4600 |  | 1 | 0.28 | 16 |  | -2.1 | 1557 | 1615 | 17.61 | 0 | 0 | 5 | 52 | 55 | Y |  | 2021-08-08 16:57 | 63 | 1100 | 16 | 15 | 20 | 24 | 26 | 27 | 27 | 27 | 27 | 27 | 26 | 26 | 25 | 25 | 25 | 27 | 25 | 27 | -0.05 | Y | 35 | Y | -0.2 | [7 empty] | N | N | N | N | 210 | 0.47 | 62 | 96778 | 94708 | -408 | 15300 | 12 | 1 |  | 2021-08-08 17:10 | 1557 | 126 |  | 42 | [8 empty] | 95D7588AE4C74F9BA7DCED814CC93698 | 0711E70D40E9479388B64F28F09E09D6 | 088808E67DD44BC09B5609E34C0D5BBE |  | B0563981A7CA4CC883B3B0AFCF5E358E | C42AAA4240B349088B8A889DA1FE9490 | C3C1921BC7D64D2E90209B9BEECEDB3F |  | 102.25 | 100 | 0 | 0 | 0 |  | 650 | 400 | Y | N | 0 | 0 | 0 |  | 651 | 400 | Y | N | N | [6 empty] | RB152.40 | C
A66144 | 2021-08-08 | 1 | D |  | 14 | A | AE1055LS | 탄소강 | G-AE1055LS | BM#1 | 1656 | 40 | 1583 | 1611 | 28 | 3200 |  | 3 | 0.1 | 25 |  | -1.09 | 1551 | 1583 | 0 | 191.45 |  | 29 | 8 | 62 | Y |  | 2021-08-08 17:18 | 67 | 1099 | 34 | 35 | 36 | 36 | 36 | 36 | 35 | 34 | 33 | 32 | 32 | 31 | 31 | 31 | 34 | 36 | 31 | 36 | -0.09 |  | 55 | Y | 0 | [8 empty] | N | N | Y | 170 | 0.45 | 65 | 84600 | 92368 | 7132 | 16000 | 05 | 1 |  | 2021-08-08 17:28 | 1551 | 100 |  | 19 |  | *전공정요청 감속주입(정속유지강종) | [14 empty] | 85.15 | 100 | 0 | 0 | 0 |  | 400 |  | Y | N | 0 | 0 | 0 |  | 400 |  | Y | N | N |  |  | Y |  |  |  | BT180180 | H
B65580 | 2021-08-08 | 2 | D |  | 11 | A | AE1045M6 | 탄소강 | SM45C | BM#2 | 1665 | 36 | 1606 | 1598 | 27 | 4300 |  | 1 | 0.28 | 17 |  | -1.86 | 1560 | 1610 | 17.47 | 0 | 0 | 11 | 8 | 45 | Y |  | 2021-08-08 18:24 | 66 | 1091 | 24 | 24 | 29 | 31 | 32 | 32 | 31 | 29 | 28 | 27 | 26 | 25 | 23 | 23 | 28 | 32 | 23 | 0 | -0.22 | Y | 40 | Y | -0.4 | [7 empty] | N | N | N | N | 200 | 0.47 | 63 | 95622 | 95163 | -1513 | 10600 | 12 | 1 |  | 2021-08-08 18:34 | 1560 | 110 |  | 19 |  | * 전공정 요청으로 감속주입 | [14 empty] | 102.65 | 100 | 0 | 0 | 0 |  | 650 | 400 | Y | N | 0 | 0 | 0 |  | 651 | 400 | Y | N | N | [6 empty] | RB120.65 | C
A66145 | 2021-08-08 | 1 | D |  | 15 | A | AE1055LS | 탄소강 | G-AE1055LS | BM#1 | 1680 | 42 | 1583 | 1626 | 21 | 3300 |  | 3 | 0.1 | 25 |  | -1.27 | 1544 | 1583 | 0 | 182.18 |  | 1 | 33 | 61 | Y |  | 2021-08-08 18:23 | 60 | 1087 | 30 | 30 | 29 | 29 | 28 | 28 | 27 | 26 | 26 | 25 | 24 | 23 | 23 | 23 | 26 | 29 | 23 | 23 | -0.11 |  | 55 | Y | 0 | [8 empty] | N | N | Y | 210 | 0.45 | 65 | 101520 | 94996 | 7264 | 15400 | 05 | 1 |  | 2021-08-08 18:32 | 1544 | 104 |  | 21 |  | *전공정요청 감속주입(정속유지강종) *STR#1 W/D#6 펄트발생, SR미적용 ID: 101~106 | [5 empty] | 6B464FBCFE0B419FA090B9DFC798A949 | 2A26391E085041EC83C3F4E3993B9EBB | FF05E3C2353E45549F48AA0C2D14B2B7 |  | 503C946991684A1E9581BCFDA510FB8B | 087708D6714044DABC3B2395AEA07312 | 094BE2841C5C4EFCA8E1B72F563C55B1 |  |  | 97.71 | 100 | 0 | 0 | 0 |  | 400 |  | Y | N | 0 | 0 | 0 |  | 400 |  | Y | N | N |  |  | Y |  |  |  | BT180180 | H
A66146 | 2021-08-08 | 1 | D |  | 16 | A | AE1055LS | 탄소강 | G-AE1055LS | BM#1 | 1573 | 40 | 1594 | 1524 | 25 | 5000 |  | 3 | 0.11 | 25 |  | -1.39 | 1552 | 1594 | 0 | 177.32 |  | 35 | 42 | 74 | Y |  | 2021-08-08 19:24 | 68 | 1094 | 22 | 23 | 27 | 29 | 31 | 32 | 32 | 32 | 32 | 32 | 31 | 31 | 31 | 31 | 30 | 32 | 31 | 32 | -0.03 | Y | 35 | Y | 0 | [8 empty] | N | N | Y | 210 | 0.5 | 60 | 101520 | 92773 | 7777 | 15900 | 05 | 1 |  | 2021-08-08 19:33 | 1552 | 106 |  | 27 | [16 empty] | 99.77 | 100 | 0 | 0 | 0 |  | 400 |  | Y | N | 0 | 0 | 0 |  | 400 |  | Y | N | N |  |  | Y | Y |  |  | BT180180 | H
B65581 | 2021-08-08 | 2 | D | TUNDISH교체전 | 12 | A | AE1045M6 | 탄소강 | SM45C | BM#2 | 1597 | 35 | 1603 | 1568 | 30 | 5800 |  | 1 | 0.25 | 17 |  | -2.27 | 1554 | 1610 | 17.46 | 0 | 0 | 21 | 45 | 59 | N | 5 | 2021-08-08 19:23 | 60 | 1090 | 14 | 22 | 19 | 22 | 21 | 21 | 21 | 21 | 22 | 22 | 22 | 21 | 21 | 21 | 21 | 22 | 21 | 22 | -0.02 | Y | 45 | Y | 0 | [7 empty] | N | N | N | N | 190 | 0.45 | 72 | 97572 | 96257 | 1943 | 2000 | 12 | 1 |  | 2021-08-08 19:26 | 1554 | 106 |  | 27 |  | * 롱노즐 오버플로우로 인하여 처리작업 감속주입 0.40 이상공정 등록 및 생관통보 ID : 301, 302, 303, 401, 402, 403 * 래들 강제렌싱 실시 이상공정 등록 및 생관통보 ID : 301, 302, 303, 401, 402, 403 * T/D 레벨 기준 미달(10.6T) ID : 301, 302, 303, 401, 402, 403 * 전공정 요청으로 감속주입 | 276A9164CCB1448F91685F63BD18CC99 | E750E90EC38D498BA080700FB94DD806 | [12 empty] | 99.56 | 100 | 0 | 3100 | 0 |  | 650 | 400 | Y | N | 0 | 3410 | 0 |  | 650 | 400 | Y | N | N |  |  |  | Y |  |  | RB114.30 | C
A66147 | 2021-08-08 | 1 | D |  | 17 | A | AE1055LS | 탄소강 | G-AE1055LS | BM#1 | 1667 | 41 | 1589 | 1608 | 14 | 2300 |  | 3 | 0.1 | 25 |  | -1.37 | 1548 | 1589 | 0 | 184.98 |  | 37 | 18 | 79 | Y |  | 2021-08-08 20:26 | 64 | 1111 | 31 | 31 | 32 | 34 | 34 | 34 | 34 | 33 | 33 | 32 | 31 | 32 |  | 32 | 33 | 34 | 31 | 34 | -0.04 | Y | 40 | Y | 0.2 | [8 empty] | N | N | Y | 200 | 0.52 | 60 | 93060 | 99014 | 7536 | 15990 | 05 | 1 |  | 2021-08-08 20:39 | 1548 | 107 |  | 26 |  | *TCM 설비이상으로 인한 수동 작업 -STR#2 20%이상 감속 - 이상재 등록 ID: 204~205 | [14 empty] | 87.79 | 100 | 0 | 0 | 0 |  | 400 |  | Y | N | 0 | 0 | 0 |  | 400 |  | Y | N | N |  |  | Y |  |  |  | BT180180 | H
B65582 | 2021-08-08 | 2 | A | TUNDISH교체 | 1 | A | 20MNCRS5HM7 | 소입성보증강 | C1 | BM#2 | 1689 | 46 | 1672 | 1628 | 40 | 7500 |  | 1 | 0.21 | 19 |  | -2.46 | 1592 | 1663 | 0 | 16.05 | 0 | 30 | 8 | 63 | Y |  | 2021-08-08 20:50 | 85 | 1099 | -399 | 18 | 25 | 24 | 28 | 31 | 32 | 33 | 34 | 34 | 34 | 34 | 32 | 26 | 30 | 34 | 26 | 34 | -0.27 |  | 30 | Y | -0.8 |  | 1.87 | 1.87 |  |  |  |  | N | N | N | N | 150 | 0.4 | 74 | 94668 | 99627 | 1023 | 15300 | 04 | 2 |  | 2021-08-08 20:51 | 1592 | 132 |  | 30 |  | * BUTT 타입롱노즐사용(일반타입.) * T/D FLUX 용탕부: 120 KG / 유탕부: 10KG 투입. * 전공정 요청으로 감속주입 0.40 이상공정 등록 및 생관통보 | [14 empty] | 93.96 | 100 | 700 | 0 | 0 |  | 450 | 300 | Y | Y | 700 | 0 | 0 |  | 449 | 300 | Y | Y | [7 empty] | RB110.00 | H
A66148 | 2021-08-08 | 1 | A |  | 18 | A | AE1055LS | 탄소강 | G-AE1055LS | BM#1 | 1676 | 55 | 1590 | 1597 | 33 | 3400 |  | 3 | 0.1 | 26 |  | -1.45 | 1547 | 1590 | 0 | 173.46 |  | 29 | 9 | 59 | Y |  | 2021-08-08 21:37 | 63 | 1089 | 31 | 31 | 31 | 32 | 33 | 33 | 32 | 31 | 31 | 31 | 30 | 29 | 29 | 29 | 31 | 33 | 29 | 31 | -0.09 | Y | 45 | Y | 0 | [8 empty] | N | N | Y | 190 | 0.5 | 65 | 101520 | 99316 | 7984 | 15340 | 05 | 1 |  | 2021-08-08 21:43 | 1547 | 112 |  | 17 |  | *TCM 설비이상으로 인한 수동 작업 -STR#2 20%이상 감속 - 이상재 등록 ID: 201~204 | [14 empty] | 95.01 | 100 | 0 | 0 | 0 |  | 400 |  | Y | N | 0 | 0 | 0 |  | 400 |  | Y | N | N |  |  | Y |  |  |  | BT180180 | H
B65583 | 2021-08-08 | 2 | A |  | 2 | A | 20MNCRS5HM7 | 소입성보증강 | C1 | BM#2 | 1714 | 41 | 1672 | 1620 | 37 | 6600 |  | 1 | 0.24 | 18 |  | -3.17 | 1574 | 1659 | 0 | 26.72 | 0 | 5 | 53 | 74 | Y |  | 2021-08-08 22:07 | 67 | 1099 | 22 | 23 | 25 | 25 | 26 | 26 | 24 | 23 | 22 | 21 | 20 | 18 |  | 18 | 23 | 26 | 18 | 0 | -0.2 | Y | 40 | Y | -0.4 | [7 empty] | N | N | N | N | 140 | 0.46 | 68 | 94668 | 100115 | -815 | 14900 | 04 | 2 |  | 2021-08-08 22:11 | 1574 | 135 |  | 29 |  | *전기로 지연 감속주입 | [6 empty] | B504C0D0146E44589AF3D33025473D62 | 55D9A632F75B4B41AE0E70086951B60B | 259CC3205D334AF7BCF2A39383106AF7 |  | 7B3DCEEE7B3948D3A5337BF0891662B1 | 8A37EC68780A416B992E0AE2237E615C | 7F9ACC24827C49E0A1D49D23935B42AF |  | 94.62 | 100 | 0 | 0 | 0 |  | 451 | 300 | Y | Y | 0 | 0 | 0 |  | 451 | 300 | Y | Y | [7 empty] | RB110.00 | H
A66149 | 2021-08-08 | 1 | A |  | 19 | B | AE1055LS | 탄소강 | G-AE1055LS | BM#1 | 1674 | 51 | 1592 | 1615 | 19 | 3200 |  | 3 | 0.11 | 26 |  | 0 | 1550 | 1582 | 0 | 251.56 |  | 1 | 34 | 69 | Y |  | 2021-08-08 22:36 | 66 | 1100 | 29 | 31 | 33 | 34 | 35 | 35 | 35 | 35 | 34 | 34 | 33 | 33 |  | 33 | 33 | 35 | 33 | 35 | -0.06 | Y | 35 | Y | 0 | [8 empty] | N | N | Y | 180 | 0.52 | 57 | 84600 | 94731 | 7969 | 15430 | 05 | 1 |  | 2021-08-08 22:45 | 1550 | 115 |  | 25 |  | *유사강종 연연주 | [14 empty] | 82.42 | 100 | 0 | 0 | 0 |  | 400 |  | Y | N | 0 | 0 | 0 |  | 400 |  | Y | N | N |  |  | Y |  |  |  | BT180180 | H
B65584 | 2021-08-08 | 2 | A |  | 3 | A | 20MNCRS5HM7 | 소입성보증강 | C1 | BM#2 | 1647 | 45 | 1636 | 1592 | 38 | 7100 |  | 1 | 0.23 | 18 |  | -2.8 | 1571 | 1646 | 0 | 18.88 | 0 | 11 | 9 | 81 | Y |  | 2021-08-08 23:33 | 64 | 1088 | 14 | 22 | 27 | 29 | 30 | 29 | 28 | 28 | 25 | 24 | 22 | 21 | 19 | 19 | 25 | 30 | 19 | 0 | -0.24 | Y | 45 | Y | -0.4 | [7 empty] | N | N | N | N | 130 | 0.47 | 65 | 94668 | 97142 | -1142 | 15800 | 04 | 2 |  | 2021-08-08 23:36 | 1571 | 113 |  | 12 |  | *전기로 지연감속주입 | [14 empty] | 98.41 | 100 | 0 | 0 | 0 |  | 450 | 300 | Y | Y | 0 | 0 | 0 |  | 451 | 300 | Y | Y | [7 empty] | RB110.00 | H
A66150 | 2021-08-08 | 1 | A | 유사강종연연주 | 20 | A | AE1055LS | 탄소강 | G-AE1055LS | BM#1 | 1687 | 40 | 1604 | 1602 | 20 | 3400 |  | 3 | 0.12 | 26 |  | -1.49 | 1560 | 1604 | 0 | 266.26 |  | 35 | 43 | 63 | Y |  | 2021-08-08 23:32 | 76 | 1101 | 33 | 33 | 36 | 38 | 40 | 40 | 40 | 39 | 39 | 39 | 39 | 38 |  | 38 | 38 | 40 | 38 | 40 | -0.06 | Y | 35 | Y | -0.2 | [8 empty] | N | N | Y | 170 | 0.52 | 56 | 84600 | 90698 | 7752 | 15750 | 05 | 1 |  | 2021-08-08 23:47 | 1560 | 106 |  | 27 |  | *A66151 C급으로 인한 강종변경 P-AE1055LS(B급) *유사강종 연연주 | [14 empty] | 85.71 | 100 | 0 | 0 | 0 |  | 400 |  | Y | N | 0 | 0 | 0 |  | 400 |  | Y | N | N |  |  | Y |  |  |  | BT180180 | H
A66151 | 2021-08-08 | 1 | A |  | 21 | C | P-AE1055LS | 탄소강 | G-AE1055LS | BM#1 | 1686 | 40 | 1595 | 1594 | 17 | 2800 |  | 3 | 0.11 | 25 |  | -1.56 | 1548 | 1595 | 0 | 21.6 |  | 37 | 19 | 65 | Y |  | 2021-08-09 00:35 | 63 | 1101 | 37 | 37 | 37 | 36 | 36 | 35 | 34 | 34 | 33 | 32 | 32 |  |  | 32 | 35 | 37 | 32 | 37 | -0.12 |  | 40 | Y | 0 | [8 empty] | N | N | Y | 170 | 0.52 | 54 | 102048 | 90713 | 6787 | 14340 | 05 | 1 |  | 2021-08-09 00:45 | 1548 | 95 |  | 20 |  | *A66151 C급으로 인한 강종변경 P-AE1055LS(B급) | [14 empty] | 104.45 | 100 | 0 | 0 | 0 |  | 500 |  | Y | N | 0 | 0 | 0 |  | 501 |  | Y | N | N |  |  | Y |  |  |  | BT180180 | H
B65585 | 2021-08-08 | 2 | A |  | 4 | B | 20MNCRS5HM7 | 소입성보증강 | C1 | BM#2 | 1634 | 42 | 1645 | 1594 | 34 | 6900 |  | 1 | 0.57 | 18 |  | -2.7 | 1566 | 1639 | 0 | 20.65 | 0 | 21 | 46 | 88 | Y |  | 2021-08-09 00:34 | 59 | 1098 | 18 | 23 | 26 | 27 | 28 | 27 | 26 | 26 | 25 | 24 | 23 | 22 | 20 | 18 | 24 | 28 | 18 | 26 | -0.22 | Y | 45 | Y | -0.4 | [7 empty] | N | N | N | N | 120 | 0.47 | 65 | 94668 | 95976 | -26 | 15500 | 04 | 2 |  | 2021-08-09 00:33 | 1566 | 112 |  | 17 |  | *STR#2 몰드냉각수 헌팅 5700~4000 으로 401 이상재등록 . ( 몰드냉각수 컨트롤 벨브 에어호스 파손으로 누기가 심해 호스 교체중 헌팅 약1분안으로 발생.) *전기로 지연감속주입 | [14 empty] | 98.61 | 100 | 0 | 0 | 0 |  | 451 | 300 | Y | Y | 0 | 0 | 0 |  | 451 | 300 | Y | Y | [7 empty] | RB110.00 | H
A66152 | 2021-08-08 | 1 | A |  | 22 | A | P-AE1055LS | 탄소강 | G-AE1055LS | BM#1 | 1659 | 39 | 1584 | 1575 | 21 | 3500 |  | 3 | 0.11 | 25 |  | -1.3 | 1548 | 1584 | 0 | 146.89 |  | 29 | 10 | 64 | Y |  | 2021-08-09 01:40 | 63 | 1101 | 32 | 32 | 34 | 35 | 35 | 34 | 33 | 33 | 32 | 31 | 31 | 31 |  | 31 | 33 | 35 | 31 | 32 | -0.1 | Y | 40 | Y | 0 | [8 empty] | N | N | Y | 210 | 0.52 | 57 | 101532 | 92745 | 6955 | 14540 | 05 | 1 |  | 2021-08-09 01:48 | 1548 | 82 |  | 11 |  | *A66151 C급으로 인한 강종변경 P-AE1055LS(B급) *유사강종 연연주 *A66151 C급으로 인한 강종변경 EMS기존 500 → 400작업 | [6 empty] | 59A4302F6F664309B1669D714D30AAFB | 29F43DB5A2A647A096BE3C05805059AE | 4E8DA880CF9E4B90A0CF9B743AFFDAF0 |  | 9B09F79A47A64536AFDAD399B6193CBE | 8E681D611E8B41E3A45570B6BEF041B1 | 5AD64BE6AE83434EB449F0358A7A4C35 |  | 10153200 | 100 | 0 | 0 | 0 |  | 400 |  | Y | N | 0 | 0 | 0 |  | 401 |  | Y | N | N |  |  | Y |  |  |  | BT180180 | H
B65586 | 2021-08-08 | 2 | A |  | 5 | A | 20MNCRS5HM7 | 소입성보증강 | C1 | BM#2 | 1652 | 39 | 1650 | 1592 | 30 | 6400 |  | 1 | 0.23 | 18 |  | -2.72 | 1565 | 1639 | 0 | 18.82 | 0 | 30 | 9 | 58 | Y |  | 2021-08-09 01:36 | 58 | 1098 | 16 | 19 | 22 | 25 | 26 | 25 | 24 | 23 | 22 | 21 | 19 | 17 | 15 | 15 | 22 | 26 | 15 | 0 | -0.27 | Y | 40 | Y | -0.4 | [7 empty] | N | N | N | N | 110 | 0.53 | 59 | 94668 | 99365 | -1715 | 13900 | 04 | 2 |  | 2021-08-09 01:37 | 1565 | 109 |  | 20 | [16 empty] | 96.6 | 100 | 0 | 0 | 0 |  | 451 | 300 | Y | Y | 0 | 0 | 0 |  | 451 | 300 | Y | Y | [7 empty] | RB110.00 | H
A66153 | 2021-08-08 | 1 | A | 유사강종연연주 | 23 | A | AE1055LS | 탄소강 | G-AE1055LS | BM#1 | 1648 | 40 | 1589 | 1579 | 21 | 3500 |  | 3 | 0.12 | 25 |  | -1.44 | 1548 | 1589 | 0 | 172.76 |  | 1 | 35 | 64 | Y |  | 2021-08-09 02:37 | 64 | 1100 | 31 | 33 | 33 | 35 | 35 | 34 | 33 | 33 | 32 | 31 | 31 | 30 | 30 | 30 | 33 | 35 | 30 | 33 | -0.12 |  | 40 | Y | 0 | [8 empty] | N | N | Y | 200 | 0.52 | 52 | 101520 | 95136 | 7964 | 15810 | 05 | 1 |  | 2021-08-09 02:45 | 1548 | 90 |  | 18 |  | *유사강종 연연주 | [14 empty] | 10152000 | 100 | 0 | 0 | 0 |  | 400 |  | Y | N | 0 | 0 | 0 |  | 400 |  | Y | N | N |  |  | Y |  |  |  | BT180180 | H
B65587 | 2021-08-08 | 2 | A |  | 6 | A | 20MNCRS5HM7 | 소입성보증강 | C1 | BM#2 | 1653 | 43 | 1651 | 1598 | 33 | 6400 |  | 1 | 0.25 | 18 |  | -2.7 | 1564 | 1636 | 0 | 15.54 | 0 | 5 | 54 | 58 | Y |  | 2021-08-09 02:37 | 57 | 1097 | 13 | 18 | 21 | 22 | 23 | 23 | 23 | 22 | 22 | 21 | 20 | 18 |  | 18 | 21 | 23 | 18 | 23 | -0.14 | Y | 35 | Y | -0.4 | [7 empty] | N | N | N | N | 100 | 0.53 | 57 | 94668 | 96910 | 340 | 16000 | 04 | 2 |  | 2021-08-09 02:36 | 1564 | 111 |  | 20 | [16 empty] | 97.8 | 100 | 0 | 0 | 0 |  | 451 | 300 | Y | Y | 0 | 0 | 0 |  | 451 | 300 | Y | Y | [7 empty] | RB110.00 | H
A66154 | 2021-08-08 | 1 | A |  | 24 | A | AE1055LS | 탄소강 | G-AE1055LS | BM#1 | 1667 | 40 | 1596 | 1591 | 28 | 3000 |  | 3 | 0.12 | 25 |  | -1.6 | 1551 | 1596 | 0 | 238.12 |  | 35 | 44 | 64 | Y |  | 2021-08-09 03:34 | 67 | 1100 | 29 | 29 | 34 | 37 | 37 | 37 | 37 | 36 | 36 | 35 | 35 | 34 | 34 | 34 | 35 | 37 | 34 | 37 | -0.07 | Y | 45 | Y | 0 | [8 empty] | N | N | Y | 190 | 0.52 | 57 | 84600 | 92824 | 7976 | 15880 | 05 | 1 |  | 2021-08-09 03:41 | 1551 | 87 |  | 15 | [16 empty] | 8460000 | 100 | 0 | 0 | 0 |  | 400 |  | Y | N | 0 | 0 | 0 |  | 400 |  | Y | N | N |  |  | Y |  |  |  | BT180180 | H
B65588 | 2021-08-08 | 2 | A |  | 7 | A | 20MNCRS5HM7 | 소입성보증강 | C1 | BM#2 | 1656 | 44 | 1643 | 1596 | 36 | 7100 |  | 1 | 0.25 | 18 |  | -2.65 | 1569 | 1644 | 0 | 17.21 | 0 | 11 | 10 | 52 | Y |  | 2021-08-09 03:42 | 62 | 1098 | 14 | 24 | 29 | 31 | 31 | 31 | 30 | 29 | 27 | 26 | 25 | 23 |  | 23 | 27 | 31 | 23 | 31 | -0.2 | Y | 40 | Y | -0.4 | [7 empty] | N | N | N | N | 150 | 0.52 | 58 | 94668 | 98254 | -4 | 14600 | 04 | 2 |  | 2021-08-09 03:44 | 1569 | 112 |  | 13 | [16 empty] | 96.35 | 100 | 0 | 0 | 0 |  | 451 | 300 | Y | Y | 0 | 0 | 0 |  | 451 | 300 | Y | Y | [7 empty] | RB110.00 | C
A66155 | 2021-08-08 | 1 | A |  | 25 | A | AE1055LS | 탄소강 | G-AE1055LS | BM#1 | 1621 | 40 | 1594 | 1549 | 25 | 4200 |  | 3 | 0.12 | 25 |  | -1.57 | 1547 | 1594 | 0 | 254.36 |  | 37 | 20 | 77 | Y |  | 2021-08-09 04:32 | 63 | 1097 | 33 | 33 | 35 | 36 | 35 | 34 | 33 | 32 | 32 | 31 | 31 | 31 |  | 31 | 33 | 36 | 31 | 33 | -0.11 | Y | 45 | Y | 0 | [8 empty] | N | N | Y | 180 | 0.51 | 60 | 101520 | 90365 | 7585 | 15200 | 05 | 1 |  | 2021-08-09 04:41 | 1547 | 90 |  | 15 |  | *전공정 작업지연 20%이상 감속 이상재 등록 - ID 105,106. 205.206 *전공정 작업지연 잔강미이월 - 이상재등록 | [14 empty] | 10152000 | 100 | 0 | 0 | 0 |  | 400 |  | Y | N | 0 | 0 | 0 |  | 400 |  | Y | N | N |  |  | Y |  |  |  | BT180180 | H
B65589 | 2021-08-08 | 2 | A |  | 8 | A | 20MNCRS5HM7 | 소입성보증강 | C1 | BM#2 | 1613 | 44 | 1646 | 1569 | 41 | 7600 |  | 1 | 0.23 | 18 |  | -2.62 | 1569 | 1640 | 0 | 16.93 | 0 | 21 | 47 | 44 | Y |  | 2021-08-09 04:39 | 62 | 1097 | 19 | 26 | 30 | 32 | 32 | 32 | 31 | 30 | 29 | 27 | 26 | 24 |  | 24 | 28 | 32 | 24 | 32 | -0.2 | Y | 40 | Y | -0.4 | [7 empty] | N | N | N | N | 140 | 0.52 | 59 | 110446 | 99288 | -788 | 16700 | 04 | 2 |  | 2021-08-09 04:43 | 1569 | 114 |  | 16 | [16 empty] | 112.3 | 50 | 0 | 0 | 0 |  | 451 | 300 | Y | Y | 0 | 0 | 0 |  | 451 | 300 | Y | Y | [7 empty] | RB110.00 | C
A66156 | 2021-08-08 | 1 | C |  | 26 | A | AE1055LS | 탄소강 | G-AE1055LS | BM#1 | 1607 | 40 | 1585 | 1552 | 24 | 4100 |  | 3 | 0.14 | 25 |  | -0.2 | 1578 | 1585 | 0 | 268.19 |  | 29 | 11 | 71 | Y |  | 2021-08-09 05:37 | 94 | 1100 | 29 | 28 | 31 | 31 | 30 | 29 | 29 | 28 | 27 | 27 | 26 | 26 | 26 | 26 | 28 | 31 | 26 | 29 | -0.1 |  | 50 | Y | 0 | [8 empty] | N | N | Y | 170 | 0.52 | 57 | 84600 | 93276 | 7974 | 15400 | 05 | 1 |  | 2021-08-09 05:47 | 1578 | 90 |  | 11 | [16 empty] | 8460000 | 100 | 0 | 0 | 0 |  | 400 |  | Y | N | 0 | 0 | 0 |  | 400 |  | Y | N | N |  |  | Y |  |  |  | BT180180 | H
B65590 | 2021-08-08 | 2 | C |  | 9 | A | 20MNCRS5HM7 | 소입성보증강 | C1 | BM#2 | 1614 | 46 | 1646 | 1563 | 38 | 7700 |  | 1 | 0.28 | 18 |  | -2.75 | 1568 | 1639 | 0 | 18.14 | 0 | 30 | 10 | 49 | Y |  | 2021-08-09 05:37 | 61 | 1101 | 21 | 20 | 23 | 25 | 26 | 26 | 25 | 25 | 24 | 24 | 23 | 22 | 21 | 19 | 23 | 26 | 19 | 25 | -0.16 | Y | 45 | Y | -0.4 | [7 empty] | N | N | N | N | 130 | 0.5 | 63 | 94668 | 98071 | -2871 | 15900 | 04 | 2 |  | 2021-08-09 05:37 | 1568 | 116 |  | 18 |  | *전공정 요청 감속주입 | [14 empty] | 97.75 | 50 | 0 | 0 | 0 |  | 451 | 300 | Y | Y | 0 | 0 | 0 |  | 451 | 300 | Y | Y | [7 empty] | RB110.00 | C
A66157 | 2021-08-08 | 1 | C |  | 27 | A | AE1055LS | 탄소강 | G-AE1055LS | BM#1 | 1619 | 41 | 1595 | 1559 | 28 | 4800 |  | 3 | 0.14 | 25 |  | -1.35 | 1555 | 1595 | 0 | 246.56 |  | 1 | 36 | 73 | Y |  | 2021-08-09 06:31 | 71 | 1101 | 25 | 29 | 35 | 38 | 39 | 39 | 39 | 39 | 38 | 37 | 37 | 36 |  | 36 | 36 | 39 | 36 | 39 | -0.08 | Y | 35 | Y | -0.2 | [8 empty] | N | N | Y | 210 | 0.52 | 59 | 101520 | 98449 | 7901 | 15700 | 05 | 1 |  | 2021-08-09 06:39 | 1555 | 89 |  | 15 | [8 empty] | B6A7772B9268464EAD2AD5907FAF778C | 7B47B585D201444BA5499CD70B3143D2 | 90779931ED30497B9E918067CE1587C7 |  | F879F76C0F6D418F81AFF21C67E6D1C8 | F0AE8E02FA0147C982D6C5F1933E6834 | A89D27411D824FC99E04D13CE0AC615E |  | 95.46 | 100 | 0 | 0 | 0 |  | 400 |  | Y | N | 0 | 0 | 0 |  | 400 |  | Y | N | N |  |  | Y |  |  |  | BT180180 | H
B65591 | 2021-08-08 | 2 | C | TUNDISH교체전 | 10 | A | 20MNCRS5HM7 | 소입성보증강 | C1 | BM#2 | 1598 | 47 | 1649 | 1550 | 41 | 8100 |  | 1 | 0.25 | 19 |  | -2.6 | 1563 | 1634 | 0 | 19.85 | 0 | 5 | 55 | 42 | Y |  | 2021-08-09 06:41 | 56 | 1099 | 17 | 17 | 23 | 25 | 26 | 26 | 26 | 25 | 25 | 23 | 23 | 21 |  | 21 | 24 | 26 | 21 | 26 | -0.11 | Y | 40 | Y | -0.4 | [7 empty] | N | N | N | N | 120 | 0.53 | 60 | 114101 | 97505 | -855 | 2000 | 04 | 2 |  | 2021-08-09 06:47 | 1563 | 121 |  | 17 |  |  | C5B8096233534D08B181FD650CB695D8 | 03CCDF3D09FB4A97BADB6D12C12939AA | 9075EAA759C940549E8A20C8830ACAD2 | [11 empty] | 118.86 | 50 | 0 | 2700 | 0 |  | 451 | 300 | Y | Y | 0 | 2730 | 0 |  | 451 | 300 | Y | Y | [7 empty] | RB110.00 | C
A66158 | 2021-08-09 | 1 | C | 연주종료 | 28 | A | AE1055LS | 탄소강 | G-AE1055LS | BM#1 | 1684 | 41 | 1593 | 1615 | 20 | 2400 |  | 3 | 0.16 | 25 |  | -1.53 | 1548 | 1593 | 0 | 148 |  | 35 | 45 | 74 | Y |  | 2021-08-09 07:30 | 64 | 1097 | 36 | 36 | 36 | 36 | 36 | 35 | 21 | 32 | 33 | 32 |  |  |  | 32 | 33 | 36 | 21 | 36 | -0.08 | Y | 20 | Y | -0.2 | [8 empty] | N | N | M | 200 | 0.52 | 52 | 80902 | 83749 | 7301 | 2500 | 05 | 1 |  | 2021-08-09 07:39 | 1548 | 92 |  | 17 |  | *연주종료 08:54 | 2E72A3F6BF114FA68122B5EC34576396 | A898C5368F1C484999A2F23A71F0276B |  |  |  | DA1ED6954FA8400B9A4902B66891B3D9 |  |  |  | 654F220BBD70417DA625DE952BBD98FE |  |  |  |  | 88.18 | 100 | 0 | 3600 | 0 |  | 400 |  | Y | N | 0 | 3500 | 0 |  | 400 |  | Y | N | N |  |  | Y |  |  |  | BT180180 | H
B65592 | 2021-08-09 | 2 | C | TUNDISH교체 | 1 | A | SNCM439P | 합금강 | SNCM439계 | BM#2 | 1671 | 45 | 1622 | 1622 | 35 | 6500 |  | 1 | 0.27 | 22 |  | -2.5 | 1569 | 1648 | 15.3 | 0 | 0 | 11 | 11 | 46 | Y |  | 2021-08-09 07:42 | 82 | 1104 | -358 | -270 | 26 | 21 | 23 | 27 | 33 | 34 | 35 | 37 | 37 | 36 | 36 | 35 | 32 | 37 | 35 | 0 | -0.1 |  | 20 | Y | -0.2 |  | 2.75 | 2.75 | 1.43 |  |  |  | N | N | N | N | 220 | 0.48 | 65 | 96120 | 101353 | 747 | 16200 | 16 | 1 |  | 2021-08-09 07:48 | 1569 | 138 |  | 37 |  | * T/D FLUX 용탕부: 120 KG / 유탕부: 10KG 투입. * BUTT 타입롱노즐사용(일반타입.) *수소 10분 측정값 기준치 초과,생관통보 | [14 empty] | 94.33 | 50 | 700 | 0 | 0 |  | 650 | 400 | Y | N | 700 | 0 | 0 |  | 651 | 400 | Y | N | Y | [6 empty] | RB120.00 | C
A66159 | 2021-08-09 | 1 | C |  | 2 | A | SNCM439P | 합금강 | SNCM439계 | BM#2 | 1604 | 52 | 1583 | 1572 | 38 | 6100 |  | 3 | 0.2 | 20 |  | -1.43 | 1557 | 1592 | 97.44 | 44.48 |  | 37 | 21 | 73 | Y |  | 2021-08-09 08:42 | 70 | 1103 | 32 | 31 | 27 | 27 | 27 | 27 | 27 | 27 | 26 | 25 | 25 | 24 | 24 | 23 | 26 | 27 | 23 | 27 | -0.07 | Y | 55 | Y | -0.2 | [7 empty] | N | N | N | N | 220 | 0.5 | 64 | 96120 | 103874 | -874 | 15900 | 16 | 1 |  | 2021-08-09 08:53 | 1557 | 127 |  | 42 | [8 empty] | FB0EAA867BF74991892192F1A7CB92B7 | 51BFE0115F6E42F1875104D21A2A999E | 3B726C48D3AF4544B7425D46F3FDC358 |  | A030A9B49B424D33997F11D77B7448C2 | 10A752A139D34AE8B11AA0C4315E7E85 | 298D400719BA421A9A2FE4CF09864603 |  | 91.94 | 50 | 0 | 0 | 0 |  | 650 | 400 | Y | N | 0 | 0 | 0 |  | 651 | 400 | Y | N | Y | [6 empty] | RB120.00 | C
A66160 | 2021-08-09 | 1 | C |  | 3 | A | SNCM439P | 합금강 | SNCM439계 | BM#2 | 1617 | 54 | 1591 | 1547 | 43 | 6700 |  | 3 | 0.18 | 18 |  | -1.86 | 1558 | 1599 | 102.65 | 72.47 |  | 29 | 12 | 75 | Y |  | 2021-08-09 09:50 | 71 | 1097 | 20 | 20 | 23 | 24 | 25 | 26 | 26 | 26 | 25 | 25 | 25 | 24 | 23 | 23 | 24 | 26 | 23 | 26 | -0.07 | Y | 45 | Y | -0.2 | [7 empty] | Y | Y | Y | N | 210 | 0.46 | 76 | 94726 | 108778 | 1422 | 15700 | 16 | 1 |  | 2021-08-09 10:00 | 1558 | 134 |  | 40 | [16 empty] | 85.49 | 50 | 0 | 0 | 0 |  | 649 | 400 | Y | N | 0 | 0 | 0 |  | 651 | 400 | Y | N | Y | [6 empty] | RB114.30 | C
A66161 | 2021-08-09 | 1 | C |  | 4 | A | SNCM439P | 합금강 | SNCM439계 | BM#2 | 1615 | 51 | 1583 | 1537 | 45 | 7300 |  | 3 | 0.2 | 18 |  | -1.86 | 1552 | 1593 | 97.18 | 71.67 |  | 1 | 37 | 90 | Y |  | 2021-08-09 11:07 | 65 | 1100 | 21 | 20 | 19 | 19 | 19 | 20 | 20 | 19 | 19 | 18 | 17 | 17 | 16 | 15 | 18 | 20 | 15 | 20 | -0.12 | Y | 40 | Y | -0.2 | [7 empty] | N | N | N | N | 200 | 0.45 | 71 | 112784 | 101643 | 407 | 14800 | 16 | 1 |  | 2021-08-09 11:16 | 1552 | 127 |  | 40 |  | *준빅사이즈 후속 | [14 empty] | 11278400 | 100 | 0 | 0 | 0 |  | 650 | 400 | Y | N | 0 | 0 | 0 |  | 651 | 400 | Y | N | Y | [6 empty] | RB120.00 | C
A66162 | 2021-08-09 | 1 | D | 잔강최소화전 | 5 | B | SNCM439P | 합금강 | SNCM439계 | BM#2 | 1567 | 40 | 1597 | 1560 | 33 | 13400 |  | 3 | 0.18 | 18 |  | -1.64 | 1555 | 1591 | 71.55 | 62.16 |  | 35 | 46 | 109 | Y |  | 2021-08-09 12:20 | 68 | 1090 | 11 | 10 | 14 | 19 | 20 | 22 | 22 | 22 | 21 | 21 | 21 | 20 | 20 | 20 | 19 | 22 | 20 | 22 | -0.05 | Y | 40 | Y | 0 | [7 empty] | N | N | N | N | 190 | 0.51 | 62 | 110030 | 101351 | 399 | 2500 | 16 | 1 |  | 2021-08-09 12:40 | 1555 | 116 |  | 40 |  | * T/D실측잔강 : 2.6T | [14 empty] | 114.5 | 100 | 0 | 3350 | 0 |  | 650 | 400 | Y | N | 0 | 3250 | 0 |  | 650 | 400 | Y | N | Y | [6 empty] | RB114.30 | C
A66163 | 2021-08-09 | 1 | D | 연주시작 | 1 | A | P-AE1055LSM | 탄소강 | G-AE1055LS | BM#1 | 1643 | 46 | 1628 | 1576 | 27 | 5100 |  | 3 | 0.14 | 25 |  | -1.47 | 1577 | 1622 | 0 | 207.53 |  | 37 | 22 | 76 | Y |  | 2021-08-09 13:32 | 93 | 1096 | -267 | -99 | 39 | 31 | 32 | 35 | 39 | 42 | 43 | 45 | 46 | 47 |  | 47 | 40 | 47 | 47 | 0 | 0 |  |  | Y | 0.2 |  | 2.23 | 2.1 |  |  |  |  | N | N | N | N | 210 | 0.47 | 55 | 80688 | 84749 | 11251 | 15100 | 17 | 2 |  | 2021-08-09 13:44 | 1577 | 108 |  | 20 |  | *T/D FLUX 유:15KG 용:220KG *연주시작 13:55 *엣지히터 코일부 가열, 미사용 *STR#1 W/D#7 압력헌팅으로SR 미적용 ID:101~105 | [14 empty] | 84.76 | 100 | 1500 | 0 | 0 |  | 400 |  | N | N | 1500 | 0 | 0 |  | 401 |  | N | N | N |  |  | Y |  |  |  | BT180180 | H
B65597 | 2021-08-09 | 2 | D | 잔강최소화 | 6 | A | AE4340 | 합금강 | SNCM439계 | BM#2 | 1618 | 48 | 1646 | 1528 | 40 | 7800 |  | 1 | 0.27 | 21 |  | -2.65 | 1559 | 1629 | 15.36 | 0 | 0 | 11 | 12 | 112 | Y |  | 2021-08-09 13:47 | 70 | 1098 | -162 | -82 | 28 | 28 | 31 | 31 | 32 | 32 | 31 | 31 | 30 | 28 |  | 28 | 24 | 32 | 28 | 31 | -0.08 | Y | 25 | Y | -0.4 |  |  |  | 0.99 |  |  |  | N | N | N | N | 180 | 0.48 | 54 | 98679 | 92087 | 1763 | 14100 | 16 | 1 |  | 2021-08-09 13:53 | 1559 | 144 |  | 31 |  | * 롱노즐 재사용 | C4DF07C5155940D895468E37C42526B3 | [13 empty] | 105.26 | 100 | 2500 | 0 | 0 |  | 650 | 400 | Y | Y | 2500 | 0 | 0 |  | 651 | 400 | Y | Y | Y | [5 empty] | Y | RB110.00 | C
A66164 | 2021-08-09 | 1 | D |  | 2 | A | P-AE1055LSM | 탄소강 | G-AE1055LS | BM#1 | 1668 | 41 | 1605 | 1585 | 23 | 3200 |  | 3 | 0.12 | 25 |  | -1.59 | 1558 | 1605 | 0 | 244.36 |  | 29 | 13 | 52 | Y |  | 2021-08-09 14:27 | 74 | 1107 | 47 | 46 | 42 | 39 | 37 | 36 | 36 | 35 | 35 | 34 | 33 | 33 | 33 | 32 | 37 | 42 | 32 | 33 | -0.18 |  | 55 | Y | -0.2 | [7 empty] | Y | Y | Y | Y | 200 | 0.48 | 63 | 84610 | 92525 | 7025 | 15000 | 17 | 2 |  | 2021-08-09 14:33 | 1558 | 100 |  | 21 |  | *엣지히터 코일부 가열, 미사용 | [5 empty] | 56C39858D0E44FD9B582382FFE0395E9 | A29A29A85996430E8304E874219DD00D | A45B95001A4249019A23A41D8DCFEA1A |  | EB0A39B9CFC442D0A2A601A067AE0473 | F0639A1BBCBE4715A694E4DCFA2A3E32 | 2336CA4A5F3445BC82603F7D4D174D5C |  |  | 85.04 | 100 | 0 | 0 | 300 |  | 400 |  | N | N | 0 | 0 | 300 |  | 401 |  | N | N | N |  |  | Y |  |  |  | BT180180 | H
B65598 | 2021-08-09 | 2 | D |  | 7 | A | AE4340 | 합금강 | SNCM439계 | BM#2 | 1630 | 50 | 1623 | 1531 | 40 | 7700 |  | 1 | 0.24 | 19 |  | -2.36 | 1556 | 1616 | 12.37 | 0 | 0 | 30 | 12 | 146 | Y |  | 2021-08-09 14:55 | 67 | 1091 | 25 | 25 | 27 | 28 | 28 | 29 | 28 | 27 | 26 | 25 | 24 | 22 | 21 | 19 | 25 | 29 | 19 | 28 | -0.22 | Y | 45 | Y | -0.2 |  |  |  | 1.17 |  |  |  | Y | Y | Y | N | 170 | 0.45 | 72 | 88229 | 103923 | -823 | 12400 | 16 | 1 |  | 2021-08-09 14:59 | 1556 | 125 |  | 19 | [16 empty] | 85.49 | 100 | 0 | 0 | 0 |  | 649 | 600 | Y | Y | 0 | 0 | 0 |  | 651 | 600 | Y | Y | Y | [6 empty] | RB125.00 | C
A66165 | 2021-08-09 | 1 | D |  | 3 | A | P-AE1055LSM | 탄소강 | G-AE1055LS | BM#1 | 1658 | 45 | 1586 | 1580 | 22 | 3600 |  | 3 | 0.1 | 25 |  | -1.34 | 1547 | 1586 | 0 | 220.15 |  | 1 | 38 | 42 | Y |  | 2021-08-09 15:36 | 63 | 1110 | 33 | 31 | 31 | 32 | 31 | 30 | 30 | 29 | 28 | 28 | 27 | 26 | 26 | 26 | 30 | 32 | 26 | 31 | -0.13 | Y | 45 | Y | 0 | [7 empty] | Y | Y | Y | Y | 190 | 0.48 | 58 | 101532 | 90126 | 6974 | 15100 | 17 | 2 |  | 2021-08-09 15:44 | 1547 | 102 |  | 15 |  | *엣지히터 코일부 가열, 100KW사용 | [14 empty] | 10153200 | 100 | 0 | 0 | 0 |  | 400 |  | N | N | 0 | 0 | 0 |  | 401 |  | N | N | N |  |  | Y |  |  |  | BT180180 | H
B65599 | 2021-08-09 | 2 | D |  | 8 | A | AE4340 | 합금강 | SNCM439계 | BM#2 | 1596 | 46 | 1622 | 1539 | 40 | 8000 |  | 1 | 0.3 | 19 |  | 0 | 1557 | 1618 | 19.99 | 0 | 0 | 5 | 57 | 146 | Y |  | 2021-08-09 15:53 | 68 | 1090 | 15 | 16 | 23 | 25 | 25 | 25 | 25 | 30 | 30 | 29 | 28 | 27 | 27 | 24 | 26 | 30 | 24 | 25 | -0.17 | Y | 35 | Y | -0.4 |  |  |  | 0.91 |  |  |  | N | N | N | N | 170 | 0.45 | 69 | 94160 | 101026 | 474 | 15400 | 16 | 1 |  | 2021-08-09 15:57 | 1557 | 129 |  | 36 | [16 empty] | 92.59 | 100 | 0 | 0 | 0 |  | 650 | 400 | Y | Y | 0 | 0 | 0 |  | 651 | 400 | Y | Y | Y |  |  |  | Y |  |  | LT180180 | H
A66166 | 2021-08-09 | 1 | D |  | 4 | A | P-AE1055LSM | 탄소강 | G-AE1055LS | BM#1 | 1616 | 49 | 1589 | 1536 | 24 | 4300 |  | 3 | 0.1 | 25 |  | -1.27 | 1552 | 1589 | 0 | 220.38 |  | 35 | 47 | 56 | Y |  | 2021-08-09 16:36 | 68 | 1100 | 26 | 28 | 32 | 35 | 36 | 36 | 36 | 35 | 34 | 34 | 33 | 33 | 32 | 32 | 33 | 36 | 32 | 36 | -0.1 | Y | 40 | Y | -0.2 | [7 empty] | Y | Y | Y | Y | 180 | 0.48 | 63 | 101532 | 94629 | 7871 | 15600 | 17 | 2 |  | 2021-08-09 16:46 | 1552 | 107 |  | 16 | [16 empty] | 99.93 | 100 | 0 | 0 | 0 |  | 400 |  | Y | N | 0 | 0 | 0 |  | 401 |  | Y | N | N |  |  | Y |  |  |  | BT180180 | H
B65600 | 2021-08-09 | 2 | D |  | 9 | A | AE4340 | 합금강 | SNCM439계 | BM#2 | 1633 | 44 | 1614 | 1571 | 39 | 7100 |  | 1 | 0.23 | 19 |  | -2.25 | 1546 | 1614 | 13.4 | 0 | 0 | 21 | 50 | 137 | Y |  | 2021-08-09 17:18 | 57 | 1089 | 22 | 21 | 24 | 25 | 26 | 26 | 26 | 25 | 25 | 24 | 23 | 22 | 21 | 19 | 24 | 26 | 19 | 26 | -0.16 | Y | 45 | Y | -0.4 |  |  |  | 0.71 |  |  |  | N | N | N | N | 220 | 0.48 | 64 | 155970 | 98364 | 836 | 15600 | 16 | 1 |  | 2021-08-09 17:21 | 1546 | 127 |  | 21 | 15 | * 전공정 요청으로 감속주입 * 연연주 혼탕부 ID : 308, 309, 310, 407, 408, 409 | [14 empty] | 156.6 | 100 | 0 | 0 | 0 |  | 649 | 400 | Y | Y | 0 | 0 | 0 |  | 651 | 400 | Y | Y | Y | [6 empty] | RB085.00 | C
A66167 | 2021-08-09 | 1 | D |  | 5 | A | P-AE1055LSM | 탄소강 | G-AE1055LS | BM#1 | 1637 | 41 | 1591 | 1559 | 23 | 4000 |  | 3 | 0.1 | 25 |  | -1.44 | 1548 | 1591 | 0 | 205.87 |  | 37 | 23 | 63 | Y |  | 2021-08-09 17:36 | 64 | 1088 | 32 | 32 | 33 | 33 | 33 | 33 | 32 | 31 | 31 | 30 | 30 | 29 | 28 | 28 | 31 | 33 | 28 | 33 | -0.1 |  | 50 | Y | -0.2 | [7 empty] | Y | Y | Y | Y | 170 | 0.48 | 63 | 101532 | 95885 | 8365 | 14800 | 17 | 2 |  | 2021-08-09 17:45 | 1548 | 100 |  | 19 | 10 | [15 empty] | 98.72 | 100 | 0 | 0 | 0 |  | 400 |  | Y | N | 0 | 0 | 0 |  | 401 |  | Y | N | N |  |  | Y |  |  |  | BT180180 | H
B65601 | 2021-08-09 | 2 | D | TUNDISH교체전 | 10 | A | AE4340M7 | 합금강 | SNCM439계 | BM#2 | 1613 | 40 | 1617 | 1532 | 37 | 7700 |  | 1 | 0.3 | 19 |  | -2.49 | 1550 | 1616 | 24.64 | 0 | 0 | 11 | 13 | 63 | Y |  | 2021-08-09 18:32 | 62 | 1090 | 17 | 17 | 25 | 29 | 32 | 32 | 32 | 32 | 30 | 30 | 29 | 27 | 26 | 25 | 28 | 32 | 25 | 32 | -0.14 | Y | 50 | Y | 0 |  |  |  | 0.96 |  |  |  | N | N | N | N | 210 | 0.45 | 70 | 44350 | 97312 | -1962 | 2000 | 16 | 1 |  | 2021-08-09 18:37 | 1550 | 96 |  | 13 | 21 | * 연연주 혼탕부 ID : 301, 401 * 생관요청으로 준빅사이즈 말 HEAT편성되어 HR미적용 → 수주소량으로 작업지시 변경불가 | 11DFD454E8BB43569210581CCB32AB1B | AD4A7AC94F9E4592BC48823713A41474 | 1341975C9B374E7CB77F7513D0CBB972 |  |  |  | 20B57C948E0748BAAE21DC32A7A3FC65 | 734FD56FCC084C4FA48DE82333E50D03 | C78AB4665914413B91EF021B45328693 |  | 2E2D55AFFC98410596DCDDF22378CD5C | 18A58F56A9B64703AC79462287E7C991 | 2CD976A64EDC4E6290B1EAAEEE21F228 |  | 43.87 | 100 | 0 | 3340 | 0 |  | 650 | 400 | Y | N | 0 | 3100 | 0 |  | 651 | 400 | Y | N | Y | [6 empty] | RB110.00 | C
A66168 | 2021-08-09 | 1 | D |  | 6 | A | P-AE1055LSM | 탄소강 | G-AE1055LS | BM#1 | 1586 | 40 | 1592 | 1533 | 30 | 5200 |  | 3 | 0.1 | 25 |  | -1.29 | 1553 | 1592 | 0 | 196.46 |  | 29 | 14 | 64 | Y |  | 2021-08-09 18:34 | 69 | 1091 | 29 | 30 | 32 | 33 | 33 | 33 | 33 | 32 | 31 | 30 | 29 | 29 |  | 29 | 31 | 33 | 29 | 33 | -0.09 | Y | 45 | Y | 0 | [7 empty] | Y | Y | Y | Y | 210 | 0.48 | 64 | 84610 | 97467 | -150467 | 15600 | 17 | 2 |  | 2021-08-09 18:45 | 1553 | 102 |  | 26 | [16 empty] | 81.01 | 100 | 0 | 0 | 0 |  | 400 |  | Y | N | 0 | 0 | 0 |  | 401 |  | Y | N | N |  |  | Y |  |  |  | BT180180 | H
A66169 | 2021-08-09 | 1 | D |  | 7 | A | P-AE1055LSM | 탄소강 | G-AE1055LS | BM#1 | 1627 | 38 | 1592 | 1562 | 19 | 3300 |  | 3 | 0.1 | 25 |  | -1.45 | 1546 | 1589 | 0 | 247.48 |  | 1 | 39 | 70 | Y |  | 2021-08-09 19:39 | 62 | 1084 | 29 | 27 | 27 | 27 | 27 | 27 | 26 | 26 | 26 | 26 | 25 | 25 | 25 | 25 | 26 | 27 | 25 | 27 | -0.03 | Y | 50 | Y | 0 | [7 empty] | Y | Y | Y | Y | 200 | 0.48 | 63 | 101532 | 95976 | 6974 | 14500 | 17 | 2 |  | 2021-08-09 19:48 | 1546 | 110 |  | 26 | [16 empty] | 10153200 | 100 | 0 | 0 | 0 |  | 400 |  | Y | N | 0 | 0 | 0 |  | 401 |  | Y | N | N |  |  | Y |  |  |  | BT180180 | H
B65602 | 2021-08-09 | 2 | D | TUNDISH교체 | 1 | A | ATA105M2 | 탄소강 | A | BM#2 | 1637 | 35 | 1671 | 1572 | 31 | 6200 |  | 1 | 0.34 | 18 |  | -2.91 | 1599 | 1668 | 0 | 39.67 | 0 | 30 | 13 | 84 | Y |  | 2021-08-09 19:37 | 86 | 1111 | -360 | -317 | 20 | 16 | 22 | 28 | 30 | 31 | 31 | 32 | 30 |  |  | 30 | 27 | 32 | 30 | 0 | -0.4 |  | 5 | Y | -0.4 |  | 2.25 | 2.25 |  |  |  |  | N | N | N | N | 150 | 0.51 | 56 | 94212 | 95452 | -1052 | 13800 | 08 | 2 |  | 2021-08-09 19:41 | 1599 | 127 |  | 42 |  | * BUTT 타입롱노즐사용(일반타입.) * T/D FLUX 용탕부: 120 KG / 유탕부: 10KG 투입. * 래들 막힘으로 강제개공 1회 실시 ID : 301, 302, 401, 402 * 래들막힘으로 인한 HEAT 내 20% 이상 감속 ID : 301, 302, 401, 402 | [14 empty] | 100.12 | 100 | 700 | 0 | 0 |  | 410 | 300 | Y | Y | 700 | 0 | 0 |  | 409 | 300 | Y | Y | N | [6 empty] | RB180.00 | C
B65603 | 2021-08-09 | 2 | B |  | 2 | A | ATA105M2 | 탄소강 | A | BM#2 | 1609 | 35 | 1630 | 1545 | 30 | 6300 |  | 1 | 0.34 | 16 |  | -2.7 | 1567 | 1628 | 0 | 28.55 | 0 | 5 | 58 | 77 | Y |  | 2021-08-09 20:43 | 54 | 1089 | 27 | 21 | 18 | 17 | 15 | 14 | 13 | 12 | 11 | 11 | 10 | 8 |  | 8 | 15 | 18 | 8 | 0 | -0.22 |  | 45 | Y | -0.4 | [7 empty] | N | N | N | N | 140 | 0.56 | 54 | 96103 | 95843 | 1007 | 14200 | 08 | 2 |  | 2021-08-09 20:55 | 1567 | 114 |  | 33 | [16 empty] | 98.97 | 100 | 0 | 0 | 0 |  | 410 | 300 | Y | Y | 0 | 0 | 0 |  | 409 | 300 | Y | Y | N | [6 empty] | RB130.00 | C
A66170 | 2021-08-09 | 1 | B |  | 8 | A | P-AE1055LSM | 탄소강 | G-AE1055LS | BM#1 | 1637 | 38 | 1581 | 1564 | 19 | 3300 |  | 3 | 0.1 | 25 |  | -1.32 | 1542 | 1581 | 0 | 259.04 |  | 35 | 48 | 53 | Y |  | 2021-08-09 20:45 | 58 | 1091 | 25 | 24 | 24 | 24 | 24 | 24 | 23 | 23 | 22 | 21 | 21 | 20 | 21 | 21 | 23 | 24 | 20 | 24 | -0.09 | Y | 45 | Y | 0.2 | [7 empty] | Y | Y | Y | Y | 190 | 0.48 | 64 | 101532 | 95658 | 6942 | 14600 | 17 | 2 |  | 2021-08-09 20:52 | 1542 | 111 |  | 26 |  | *STR#1,2 S/R압력초과 재세팅 | [14 empty] | 10153200 | 100 | 0 | 0 | 0 |  | 400 |  | Y | N | 0 | 0 | 0 |  | 401 |  | Y | N | N |  |  | Y |  |  |  | BT180180 | H
B65604 | 2021-08-09 | 2 | B |  | 3 | A | ATA105M2 | 탄소강 | A | BM#2 | 1606 | 36 | 1628 | 1539 | 30 | 6100 |  | 1 | 0.3 | 16 |  | -2.81 | 1573 | 1632 | 0 | 27.15 | 0 | 21 | 51 | 79 | Y |  | 2021-08-09 21:38 | 60 | 1090 | 6 | 10 | 18 | 19 | 18 | 18 | 17 | 15 | 14 | 13 | 11 | 9 |  | 9 | 14 | 19 | 9 | 18 | -0.25 | Y | 40 | Y | -0.4 | [7 empty] | Y | Y | Y | Y | 130 | 0.49 | 59 | 91413 | 93021 | 1229 | 15000 | 08 | 2 |  | 2021-08-09 21:57 | 1573 | 110 |  | 34 | [16 empty] | 96.84 | 100 | 0 | 0 | 0 |  | 491 | 300 | Y | Y | 0 | 0 | 0 |  | 491 | 300 | Y | Y | N | [6 empty] | RB230.00 | C
A66171 | 2021-08-09 | 1 | B |  | 9 | A | P-AE1055LSM | 탄소강 | G-AE1055LS | BM#1 | 1591 | 39 | 1589 | 1532 | 27 | 4700 |  | 3 | 0.1 | 25 |  | -1.35 | 1549 | 1589 | 0 | 185.58 |  | 37 | 24 | 54 | Y |  | 2021-08-09 21:43 | 65 | 1100 | 20 | 21 | 22 | 24 | 25 | 25 | 25 | 25 | 24 | 24 | 23 | 23 | 23 | 23 | 23 | 25 | 23 | 25 | -0.05 | Y | 40 | Y | 0 | [8 empty] | Y | Y | Y | 180 | 0.48 | 63 | 101532 | 99070 | 6780 | 14400 | 17 | 2 |  | 2021-08-09 22:04 | 1549 | 106 |  | 32 | 14 | [15 empty] | 96.61 | 100 | 0 | 0 | 0 |  | 400 |  | Y | N | 0 | 0 | 0 |  | 401 |  | Y | N | N |  |  | Y |  |  |  | BT180180 | H
B65605 | 2021-08-09 | 2 | B |  | 4 | A | ATA105M2 | 탄소강 | A | BM#2 | 1600 | 40 | 1663 | 1540 | 33 | 6400 |  | 1 | 0.3 | 19 |  | -2.52 | 1592 | 1653 | 0 | 25.23 | 0 | 11 | 14 | 65 | Y |  | 2021-08-09 22:41 | 79 | 1091 | 7 | 16 | 27 | 31 | 34 | 34 | 34 | 33 | 33 | 32 | 31 | 30 | 28 | 28 | 29 | 34 | 28 | 34 | -0.15 | Y | 40 | Y | -0.4 | [7 empty] | N | N | N | N | 120 | 0.47 | 62 | 95371 | 94397 | 503 | 15200 | 08 | 2 |  | 2021-08-09 22:44 | 1592 | 112 |  | 31 | [16 empty] | 100.13 | 100 | 0 | 0 | 0 |  | 411 | 300 | Y | Y | 0 | 0 | 0 |  | 411 | 300 | Y | Y | N | [6 empty] | RB130.00 | C
A66172 | 2021-08-09 | 1 | B |  | 10 | A | P-AE1055LSM | 탄소강 | G-AE1055LS | BM#1 | 1656 | 38 | 1600 | 1572 | 20 | 3300 |  | 3 | 0.1 | 25 |  | -1.29 | 1553 | 1592 | 0 | 209.83 |  | 29 | 15 | 66 | Y |  | 2021-08-09 22:46 | 69 | 1099 | 22 | 27 | 29 | 30 | 31 | 31 | 31 | 31 | 31 | 31 | 30 |  |  | 30 | 29 | 31 | 30 | 31 | -0.03 | Y | 30 | Y | -0.2 | [8 empty] | Y | Y | Y | 170 | 0.48 | 58 | 84610 | 88071 | 8379 | 15700 | 17 | 2 |  | 2021-08-09 22:56 | 1553 | 112 |  | 35 | [16 empty] | 87.82 | 100 | 0 | 0 | 0 |  | 400 |  | Y | N | 0 | 0 | 0 |  | 401 |  | Y | N | N |  |  | Y |  |  |  | BT180180 | H
B65606 | 2021-08-09 | 2 | B | 잔강최소화전 | 5 | A | ATA105M2 | 탄소강 | A | BM#2 | 1610 | 37 | 1657 | 1566 | 33 | 6000 |  | 1 | 0.26 | 16 |  | -2.56 | 1585 | 1642 | 0 | 28.27 | 0 | 1 | 40 | 45 | Y |  | 2021-08-10 00:05 | 72 | 1105 | 24 | 32 | 36 | 38 | 39 | 39 | 38 | 38 | 37 | 35 | 33 | 33 |  | 33 | 35 | 39 | 33 | 38 | -0.17 | Y | 35 | Y | 0 | [7 empty] | N | N | N | N | 110 | 0.53 | 58 | 93022 | 98334 | -34 | 3000 | 08 | 2 |  | 2021-08-10 00:05 | 1585 | 102 |  | 11 |  |  | D44BB91719C846D18EC135CDACCA1EE8 | [13 empty] | 94.82 | 100 | 0 | 3000 | 0 |  | 411 | 300 | Y | Y | 0 | 3100 | 0 |  | 411 | 300 | Y | Y | N | [6 empty] | RB120.00 | C
A66173 | 2021-08-09 | 1 | B |  | 11 | A | P-AE1055LSM | 탄소강 | G-AE1055LS | BM#1 | 1596 | 33 | 1593 | 1558 | 21 | 3500 |  | 3 | 0.1 | 25 |  | -1.35 | 1555 | 1595 | 0 | 208.73 |  | 30 | 14 | 52 | Y |  | 2021-08-09 23:40 | 71 | 1092 | 30 | 30 | 30 | 31 | 31 | 31 | 31 | 31 | 30 | 30 | 30 | 29 | 29 | 29 | 30 | 31 | 29 | 31 | -0.04 | Y | 45 | Y | 0 | [8 empty] | Y | Y | Y | 210 | 0.48 | 60 | 84610 | 91950 | 7300 | 14300 | 17 | 2 |  | 2021-08-09 23:52 | 1555 | 112 |  | 40 | [16 empty] | 85.51 | 100 | 0 | 0 | 0 |  | 400 |  | Y | N | 0 | 0 | 0 |  | 401 |  | Y | N | N |  |  | Y | Y |  |  | BT180180 | H
A66174 | 2021-08-09 | 1 | B |  | 12 | A | P-AE1055LSM | 탄소강 | G-AE1055LS | BM#1 | 1639 | 35 | 1589 | 1560 | 22 | 3500 |  | 3 | 0.1 | 25 |  | -1.35 | 1544 | 1584 | 0 | 237.64 |  | 35 | 49 | 44 | Y |  | 2021-08-10 00:58 | 60 | 1102 | 29 | 29 | 28 | 28 | 27 | 26 | 26 | 25 | 25 | 23 | 23 | 23 |  | 23 | 26 | 28 | 23 | 23 | -0.1 |  | 50 | Y | 0 | [8 empty] | Y | Y | Y | 200 | 0.48 | 62 | 84610 | 93768 | 7082 | 15100 | 17 | 2 |  | 2021-08-10 01:06 | 1544 | 102 |  | 24 | [8 empty] | BA13C4151F0C441FA9A357A598C7E5E7 | 2173B206C17D42418992ABA36AB7A689 | 341CB4E48465470BA78B243DE3CC9CCF |  | 1AED7DBF7177468A9A65CEC4D2DB52A9 | D8A851C95ADA479DADA86EB4DF85C1C2 | EE1F60291391442983515106FA08CF61 |  | 84.23 | 100 | 0 | 0 | 0 |  | 400 |  | Y | N | 0 | 0 | 0 |  | 401 |  | Y | N | N |  |  | Y |  |  |  | BT180180 | H
B65607 | 2021-08-09 | 2 | B | 잔강최소화 | 6 | A | SM20C | 탄소강 | C2 | BM#2 | 1632 | 37 | 1662 | 1578 | 30 | 5000 |  | 1 | 0.27 | 17 |  | -2.54 | 1582 | 1644 | 0 | 19.14 | 0 | 5 | 59 | 57 | Y |  | 2021-08-10 00:52 | 68 | 1083 | -177 | -179 | 22 | 23 | 25 | 26 | 26 | 27 | 26 | 25 | 24 | 23 |  | 23 | 16 | 27 | 23 | 26 | -0.2 | Y | 20 | Y | -0.2 | [7 empty] | N | N | N | N | 100 | 0.48 | 56 | 92178 | 94521 | 1229 | 15300 | 08 | 2 |  | 2021-08-10 00:54 | 1582 | 116 |  | 38 |  | * 롱노즐 재사용 | [6 empty] | F0634BEF892246B581BFF95D1859ED76 | 90273032CB704BB5A6B271CC439B162D | DF8299DE81F742D6B8F12A69AF738A7B |  | 72B2B86B99204B6A876BB56837B116D7 | FBF598BD1CBB4D20A145899A4ED43A1D | 097A0904D32E497AB678ADB681682B6C |  | 96.32 | 100 | 2800 | 0 | 0 |  | 411 | 300 | Y | Y | 2800 | 0 | 0 |  | 411 | 300 | Y | Y | N | [5 empty] | Y | RB125.00 | C
A66175 | 2021-08-09 | 1 | B | 유사강종연연주 | 13 | A | AE1055LS | 탄소강 | G-AE1055LS | BM#1 | 1631 | 40 | 1585 | 1567 | 22 | 3400 |  | 3 | 0.1 | 25 |  | -1.48 | 1550 | 1594 | 0 | 242.82 |  | 37 | 25 | 59 | Y |  | 2021-08-10 01:55 | 66 | 1105 | 22 | 25 | 27 | 29 | 30 | 30 | 30 | 30 | 30 | 30 | 29 | 29 |  | 29 | 28 | 30 | 29 | 30 | -0.03 | Y | 35 | Y | 0 | [8 empty] | N | N | Y | 190 | 0.48 | 55 | 84600 | 86104 | 7646 | 15200 | 17 | 2 |  | 2021-08-10 02:04 | 1550 | 110 |  | 31 |  | *후 HEAT 주속초과되어 감속주입 *강종변경 S/R재세팅 | [14 empty] | 90.82 | 100 | 0 | 0 | 0 |  | 400 |  | Y | N | 0 | 0 | 0 |  | 400 |  | Y | N | N |  |  | Y |  |  |  | BT180180 | H
B65608 | 2021-08-09 | 2 | B |  | 7 | A | SM20C | 탄소강 | C2 | BM#2 | 1644 | 37 | 1662 | 1605 | 28 | 4600 |  | 1 | 0.22 | 16 |  | -2.4 | 1593 | 1645 | 0 | 17.47 | 0 | 21 | 52 | 54 | Y |  | 2021-08-10 01:49 | 79 | 1088 | 19 | 22 | 29 | 32 | 34 | 33 | 32 | 32 | 31 | 30 | 28 |  |  | 28 | 30 | 34 | 28 | 32 | -0.2 | Y | 30 | Y | -0.4 | [7 empty] | N | N | N | N | 150 | 0.5 | 60 | 97485 | 95690 | 10 | 15100 | 08 | 2 |  | 2021-08-10 01:51 | 1593 | 113 |  | 38 | [16 empty] | 101.65 | 100 | 0 | 0 | 0 |  | 411 | 300 | Y | Y | 0 | 0 | 0 |  | 411 | 300 | Y | Y | N | [6 empty] | RB180.00 | C
A66176 | 2021-08-09 | 1 | B |  | 14 | A | AE1055LS | 탄소강 | G-AE1055LS | BM#1 | 1614 | 40 | 1586 | 1554 | 25 | 4000 |  | 3 | 0.1 | 25 |  | -1.39 | 1547 | 1588 | 0 | 211.17 |  | 29 | 16 | 58 | Y |  | 2021-08-10 02:50 | 63 | 1094 | 29 | 29 | 28 | 28 | 29 | 28 | 28 | 28 | 27 | 27 | 27 | 27 | 27 | 27 | 28 | 29 | 27 | 29 | -0.04 | Y | 40 | Y | 0 | [8 empty] | N | N | Y | 180 | 0.52 | 57 | 100154 | 92868 | 7232 | 15400 | 17 | 2 |  | 2021-08-10 02:58 | 1547 | 108 |  | 34 |  | *Sample채취 ID:103.203 | [14 empty] | 100.41 | 100 | 0 | 0 | 500 |  | 400 |  | Y | N | 0 | 0 | 500 |  | 400 |  | Y | N | N |  |  | Y |  |  |  | BT180180 | H
B65609 | 2021-08-09 | 2 | B |  | 8 | A | SM20C | 탄소강 | C2 | BM#2 | 1652 | 37 | 1659 | 1581 | 27 | 5100 |  | 1 | 0.24 | 16 |  | -2.03 | 1583 | 1647 | 0 | 23.32 | 0 | 11 | 15 | 48 | Y |  | 2021-08-10 03:00 | 69 | 1095 | 25 | 27 | 32 | 35 | 36 | 36 | 36 | 36 | 35 | 34 | 33 | 32 | 31 | 31 | 33 | 36 | 31 | 36 | -0.12 | Y | 40 | Y | -0.2 | [7 empty] | Y | Y | Y | Y | 140 | 0.47 | 64 | 90090 | 94381 | 1569 | 14700 | 08 | 2 |  | 2021-08-10 03:02 | 1583 | 115 |  | 28 | [16 empty] | 93.7 | 100 | 0 | 0 | 0 |  | 491 | 300 | Y | Y | 0 | 0 | 0 |  | 490 | 300 | Y | Y | N | [6 empty] | RB125.00 | C
A66177 | 2021-08-09 | 1 | B |  | 15 | A | AE1055LS | 탄소강 | G-AE1055LS | BM#1 | 1598 | 40 | 1587 | 1541 | 30 | 4800 |  | 3 | 0.1 | 25 |  | -1.34 | 1548 | 1589 | 0 | 215.47 |  | 30 | 15 | 55 | Y |  | 2021-08-10 03:56 | 64 | 1089 | 27 | 28 | 28 | 29 | 30 | 29 | 29 | 28 | 26 | 26 | 26 |  |  | 26 | 28 | 30 | 26 | 29 | -0.07 | Y | 35 | Y | 0 | [8 empty] | N | N | Y | 170 | 0.52 | 58 | 101520 | 97644 | 7906 | 15800 | 17 | 2 |  | 2021-08-10 04:11 | 1548 | 100 |  | 25 | 9 | [15 empty] | 96.09 | 100 | 0 | 0 | 0 |  | 400 |  | Y | N | 0 | 0 | 0 |  | 400 |  | Y | N | N |  |  | Y |  |  |  | BT180180 | H
B65610 | 2021-08-09 | 2 | B |  | 9 | A | SM20C | 탄소강 | C2 | BM#2 | 1628 | 37 | 1651 | 1589 | 27 | 4400 |  | 1 | 0.24 | 17 |  | -2.39 | 1577 | 1643 | 0 | 26.45 | 0 | 1 | 41 | 46 | Y |  | 2021-08-10 03:54 | 63 | 1103 | 27 | 28 | 29 | 29 | 29 | 28 | 27 | 26 | 25 | 24 |  |  |  | 24 | 27 | 29 | 24 | 29 | -0.11 |  | 45 | Y | -0.2 | [7 empty] | Y | Y | Y | Y | 130 | 0.47 | 63 | 95741 | 94879 | 771 | 14900 | 08 | 2 |  | 2021-08-10 03:57 | 1577 | 121 |  | 38 | [16 empty] | 100.25 | 46.15 | 0 | 0 | 0 |  | 491 | 300 | Y | Y | 0 | 0 | 0 |  | 491 | 300 | Y | Y | N | [6 empty] | RB150.00 | C
A66178 | 2021-08-09 | 1 | C |  | 16 | A | AE1055LS | 탄소강 | G-AE1055LS | BM#1 | 1629 | 40 | 1587 | 1570 | 22 | 3300 |  | 3 | 0.1 | 25 |  | -1.36 | 1545 | 1586 | 0 | 248.64 |  | 35 | 50 | 51 | Y |  | 2021-08-10 04:55 | 61 | 1101 | 25 | 25 | 27 | 28 | 27 | 28 | 27 | 27 | 26 | 26 | 25 | 26 | 26 | 26 | 26 | 28 | 25 | 27 | -0.09 | Y | 35 | Y | 0 | [8 empty] | N | N | Y | 210 | 0.52 | 61 | 101520 | 99456 | 7594 | 15600 | 17 | 2 |  | 2021-08-10 05:03 | 1545 | 103 |  | 27 | [16 empty] | 94.48 | 100 | 0 | 0 | 0 |  | 400 |  | Y | N | 0 | 0 | 0 |  | 400 |  | Y | N | N |  |  | Y |  |  |  | BT180180 | H
B65611 | 2021-08-09 | 2 | C | TUNDISH교체전 | 10 | A | SM20C | 탄소강 | C2 | BM#2 | 1622 | 36 | 1655 | 1583 | 27 | 4700 |  | 1 | 0.27 | 16 |  | -2.21 | 1589 | 1640 | 0 | 26.43 | 0 | 5 | 60 | 34 | Y |  | 2021-08-10 04:46 | 75 | 1096 | 21 | 23 | 28 | 31 | 32 | 33 | 33 | 32 | 32 | 32 | 30 | 30 | 29 | 29 | 30 | 33 | 29 | 32 | -0.07 | Y | 35 | Y | -0.2 | [7 empty] | N | N | N | N | 120 | 0.47 | 63 | 88641 | 94869 | 1831 | 2000 | 08 | 2 |  | 2021-08-10 04:48 | 1589 | 124 |  | 51 |  | *빅사이즈 후속 | 75260686C1664F4BAAA49C72DFDE559D | AB9E7FC8105F407D987E3F6E28012B14 | 1D10054C1F6D47F1ADB2F966F9D1D9DF | [11 empty] | 91.48 | 54.55 | 0 | 2800 | 0 |  | 411 | 300 | Y | Y | 0 | 2880 | 0 |  | 412 | 300 | Y | Y | N | [6 empty] | RB150.00 | C
A66179 | 2021-08-09 | 1 | C |  | 17 | A | AE1055LS | 탄소강 | G-AE1055LS | BM#1 | 1662 | 40 | 1588 | 1592 | 16 | 2600 |  | 3 | 0.1 | 26 |  | -1.15 | 1550 | 1585 | 0 | 217.23 |  | 37 | 26 | 53 | Y |  | 2021-08-10 05:48 | 66 | 1096 | 26 | 26 | 27 | 28 | 28 | 28 | 28 | 28 | 28 | 27 | 27 | 27 | 27 | 27 | 27 | 28 | 27 | 28 | -0.02 | Y | 45 | Y | 0 | [8 empty] | N | N | Y | 200 | 0.52 | 58 | 101520 | 95755 | 7895 | 16000 | 17 | 2 |  | 2021-08-10 06:10 | 1550 | 108 |  | 35 |  | *Sample채취 ID:103.203 각500MM | [6 empty] | 861A590DD37C4F39A2043C8E105B9857 | 8958BAD69A3E4E0E92D46003AD0D38AA | 93AF78281E3B46C0B836ABCC91F62ABF |  | A1F172FD5ED644C2AEBE5243C01FD7D7 | 391538BF779C4C6EAAEC0EFCCFFEF3A4 | E7522FFEDDB14819B3BD93505FB8B353 |  | 96.92 | 100 | 0 | 0 | 500 |  | 400 |  | Y | N | 0 | 0 | 500 |  | 400 |  | Y | N | N |  |  | Y |  |  |  | BT180180 | H
B65612 | 2021-08-09 | 2 | C | TUNDISH교체 | 1 | A | SCM440HF | 소입성보증강 | D | BM#2 | 1660 | 47 | 1648 | 1573 | 41 | 7600 |  | 1 | 0.24 | 20 |  | -2.23 | 1582 | 1648 | 13.82 | 0 | 0 | 21 | 53 | 33 | Y |  | 2021-08-10 06:11 | 89 | 1098 | -367 | -267 | 27 | 25 | 31 | 34 | 35 | 36 | 39 | 39 | 40 | 39 | 39 | 39 | 36 | 40 | 39 | 39 | 0 |  | 10 | Y | 0 |  | 1.76 | 1.76 |  |  |  |  | N | N | N | N | 220 | 0.48 | 63 | 95960 | 99343 | 257 | 15100 | 07 | 1 |  | 2021-08-10 06:21 | 1582 | 151 |  | 52 |  | * T/D FLUX 용탕부: 120 KG / 유탕부: 10KG 투입. * BUTT 타입롱노즐사용(일반타입.) | [14 empty] | 96.39 | 50 | 1000 | 0 | 0 |  | 650 | 400 | Y | N | 1000 | 0 | 0 |  | 651 | 400 | Y | N | N | [6 empty] | RB110.00 | C
A66180 | 2021-08-09 | 1 | C |  | 18 | A | AE1055LS | 탄소강 | G-AE1055LS | BM#1 | 1754 | 40 | 1601 | 1619 | 22 | 2500 |  | 3 | 0.1 | 25 |  | -1.3 | 1556 | 1595 | 0 | 196.31 |  | 29 | 17 | 47 | Y |  | 2021-08-10 06:52 | 72 | 1105 | 27 | 26 | 30 | 33 | 33 | 34 | 34 | 33 | 33 | 32 | 31 |  |  | 31 | 32 | 34 | 31 | 33 | -0.04 | Y | 35 | Y | -0.1 | [8 empty] | N | N | Y | 190 | 0.52 | 58 | 101520 | 91975 | 7675 | 15800 | 17 | 2 |  | 2021-08-10 07:00 | 1556 | 106 |  | 32 | [16 empty] | 100.51 | 100 | 0 | 0 | 0 |  | 400 |  | Y | N | 0 | 0 | 0 |  | 400 |  | Y | N | N |  |  | Y |  |  |  | BT180180 | H
B65613 | 2021-08-09 | 2 | C |  | 2 | A | SCM440HF | 소입성보증강 | D | BM#2 | 1633 | 41 | 1637 | 1554 | 37 | 7000 |  | 1 | 0.25 | 21 |  | -2.37 | 1554 | 1622 | 14.83 | 0 | 0 | 11 | 16 | 46 | Y |  | 2021-08-10 07:44 | 61 | 1095 | 32 | 31 | 29 | 28 | 26 | 26 | 24 | 23 | 21 | 20 | 19 | 18 | 17 | 17 | 24 | 29 | 17 | 0 | -0.24 |  | 50 | Y | -0.2 |  |  |  | 1.16 |  |  |  | Y | Y | Y | Y | 200 | 0.48 | 65 | 95493 | 97562 | -862 | 14500 | 07 | 1 |  | 2021-08-10 07:50 | 1554 | 133 |  | 23 | [16 empty] | 99.16 | 53.85 | 0 | 0 | 0 |  | 650 | 400 | Y | N | 0 | 0 | 0 |  | 651 | 400 | Y | N | N | [6 empty] | RB130.00 | C
A66181 | 2021-08-10 | 1 | C |  | 19 | A | AE1055LS | 탄소강 | G-AE1055LS | BM#1 | 1589 | 42 | 1602 | 1566 | 31 | 4400 |  | 3 | 0.1 | 25 |  | -1.41 | 1556 | 1597 | 0 | 199.89 |  | 30 | 16 | 51 | Y |  | 2021-08-10 07:56 | 72 | 1092 | 30 | 31 | 33 | 36 | 36 | 36 | 36 | 36 | 35 | 34 | 34 | 34 |  | 34 | 34 | 36 | 34 | 36 | -0.05 | Y | 40 | Y | 0 | [8 empty] | N | N | Y | 180 | 0.52 | 56 | 84600 | 90225 | 7775 | 15300 | 17 | 2 |  | 2021-08-10 08:04 | 1556 | 105 |  | 27 | [16 empty] | 83.64 | 100 | 0 | 0 | 0 |  | 400 |  | Y | N | 0 | 0 | 0 |  | 400 |  | Y | N | N |  |  | Y |  |  |  | BT180180 | H
B65614 | 2021-08-10 | 2 | C |  | 3 | B | SCM440HF | 소입성보증강 | D | BM#2 | 1563 | 46 | 1628 | 1531 | 42 | 8000 |  | 1 | 0.31 | 19 |  | -2.36 | 1554 | 1626 | 14.87 | 0 | 0 | 1 | 42 | 64 | Y |  | 2021-08-10 08:40 | 61 | 1101 | 14 | 15 | 21 | 22 | 23 | 23 | 23 | 23 | 22 | 21 | 20 | 20 | 20 | 19 | 21 | 23 | 19 | 23 | -0.09 | Y | 45 | Y | -0.2 |  |  |  | 1 |  |  |  | Y | Y | Y | Y | 210 | 0.48 | 65 | 90200 | 99272 | -572 | 14700 | 07 | 1 |  | 2021-08-10 08:46 | 1554 | 139 |  | 33 | [16 empty] | 91.11 | 45.45 | 0 | 0 | 0 |  | 649 | 400 | Y | N | 0 | 0 | 0 |  | 651 | 400 | Y | N | N | [6 empty] | RB300.00 | C
A66182 | 2021-08-10 | 1 | C | TUNDISH교체전 | 20 | A | AE1055LS | 탄소강 | G-AE1055LS | BM#1 | 1656 | 40 | 1581 | 1589 | 22 | 3500 |  | 3 | 0.09 | 25 |  | -0.97 | 1553 | 1581 | 0 | 175.22 |  | 35 | 51 | 50 | Y |  | 2021-08-10 08:55 | 69 | 1104 | 30 | 32 | 34 | 34 | 34 | 33 | 33 | 32 | 32 | 31 | 30 |  |  | 30 | 32 | 34 | 30 | 34 | -0.1 |  | 40 | Y | -0.2 | [8 empty] | N | N | M | 170 | 0.52 | 59 | 86962 | 93024 | 7826 | 2000 | 17 | 2 |  | 2021-08-10 09:03 | 1553 | 102 |  | 25 |  |  |  | F35B96C93B9E41A9824CF7B4293F6440 | 890B70730C75443EA7851F185BFD0A70 | [11 empty] | 85.3 | 100 | 0 | 3550 | 0 |  | 400 |  | Y | N | 0 | 3500 | 0 |  | 400 |  | Y | N | N |  |  | Y |  |  |  | BT180180 | H
B65615 | 2021-08-10 | 2 | C |  | 4 | A | SCM440 | 합금강 | D | BM#2 | 1634 | 40 | 1632 | 1582 | 33 | 5900 |  | 1 | 0.3 | 16 |  | -2.18 | 1555 | 1621 | 0 | 18.45 | 0 | 5 | 61 | 60 | Y |  | 2021-08-10 09:48 | 59 | 1099 | 13 | 13 | 18 | 21 | 22 | 23 | 23 | 22 | 22 | 21 | 20 | 19 | 17 | 16 | 20 | 23 | 16 | 22 | -0.17 | Y | 40 | Y | -0.2 |  |  |  | 1.13 |  |  |  | Y | Y | Y | Y | 200 | 0.48 | 63 | 98169 | 97147 | 2153 | 15600 | 07 | 1 |  | 2021-08-10 09:56 | 1555 | 140 |  | 31 | [16 empty] | 99.46 | 50 | 0 | 0 | 0 |  | 650 | 400 | Y | N | 0 | 0 | 0 |  | 651 | 400 | Y | N | N | [6 empty] | RB280.00 | C
A66183 | 2021-08-10 | 1 | C | TUNDISH교체 | 1 | A | G-AE1055LST | 탄소강 | G-AE1055LS | BM#1 | 1642 | 39 | 1625 | 1585 | 30 | 4700 |  | 3 | 0.1 | 25 |  | -1.51 | 1578 | 1623 | 0 | 177.33 |  | 37 | 27 | 51 | Y |  | 2021-08-10 09:48 | 94 | 1092 | -119 | 23 | 16 | 21 | 29 | 32 | 34 | 36 | 38 | 39 | 39 |  |  | 39 | 31 | 39 | 39 | 0 | 0 |  | 5 | Y | 0 |  | 2.62 | 2.5 | 2.18 |  |  |  |  | N | N | M | 210 | 0.51 | 56 | 84600 | 91202 | 6948 | 15200 | 12 | 1 |  | 2021-08-10 09:58 | 1578 | 125 |  | 53 |  | *T/D FLUX 유:10,용:220kg *첫Heat 수소측정치 OVER되어 이상재 등록및 생관통보-ID:101.102.201.202 | [14 empty] | 86.19 | 100 | 1500 | 0 | 0 |  | 0 |  | Y | N | 1500 | 0 | 0 |  | 0 |  | Y | N | N |  |  | Y |  |  |  | BT180180 | H
B65616 | 2021-08-10 | 2 | C |  | 5 | A | SCM440 | 합금강 | D | BM#2 | 1621 | 54 | 1622 | 1521 | 36 | 7500 |  | 1 | 0.28 | 16 |  | -2.14 | 1560 | 1617 | 0 | 23.27 | 0 | 21 | 54 | 34 | Y |  | 2021-08-10 10:59 | 64 | 1091 | 13 | 13 | 21 | 26 | 28 | 29 | 28 | 28 | 27 | 27 | 26 | 25 | 24 | 22 | 25 | 29 | 22 | 28 | -0.17 | Y | 40 | Y | -0.4 |  |  |  | 1.22 |  |  |  | Y | Y | Y | Y |  | 0.47 | 67 | 102144 | 100611 | -561 | 15600 | 07 | 1 |  | 2021-08-10 11:10 | 1560 | 129 |  | 25 | 19 | [7 empty] | B3399C43ED104054AADFDF5E2BEB1B7A | AB9C23E348524A5EA4B70B59281749B2 | C2C8948933014347931FC65EB8A65E1A |  | C3BB3196F03A4A98AB2A70D1E2D4DAFF | 9E390369B1F847B98D159E0D483560F5 | 81A11DC61A4149919B19753DCB653C05 |  | 102.45 | 50 | 0 | 0 | 0 |  | 649 | 400 | N | N | 0 | 0 | 0 |  | 651 | 400 | N | N | N | [6 empty] | RB280.00 | C
A66184 | 2021-08-10 | 1 | C |  | 2 | A | G-AE1055LST | 탄소강 | G-AE1055LS | BM#1 | 1620 | 42 | 1585 | 1558 | 29 | 4800 |  | 3 | 0.1 | 25 |  | -1.51 | 1558 | 1603 | 0 | 239.26 |  | 29 | 18 | 49 | Y |  | 2021-08-10 10:57 | 74 | 1100 | 39 | 36 | 32 | 31 | 31 | 30 | 30 | 30 | 30 | 29 | 30 | 30 |  | 30 | 31 | 32 | 29 | 30 | 0 | Y | 35 | Y | 0 | [8 empty] | N | N | Y | 200 | 0.52 | 58 | 84600 | 92246 | 5054 | 14800 | 12 | 1 |  | 2021-08-10 11:03 | 1558 | 122 |  | 40 | [16 empty] | 85.24 | 100 | 0 | 0 | 0 |  | 500 |  | Y | N | 0 | 0 | 0 |  | 501 |  | Y | N | N |  |  | Y |  |  |  | BT180180 | H
A66185 | 2021-08-10 | 1 | C |  | 3 | A | G-AE1055LST | 탄소강 | G-AE1055LS | BM#1 | 1584 | 40 | 1601 | 1544 | 30 | 4900 |  | 3 | 0.1 | 26 |  | -1.29 | 1554 | 1593 | 0 | 187.54 |  | 30 | 17 | 62 | Y |  | 2021-08-10 11:54 | 70 | 1095 | 29 | 28 | 28 | 28 | 28 | 28 | 28 | 28 | 28 | 27 | 27 | 27 |  | 27 | 28 | 28 | 27 | 28 | -0.02 | Y | 45 | Y | 0 | [8 empty] | N | N | Y | 190 | 0.52 | 55 | 101520 | 92626 | 4074 | 15100 | 12 | 1 |  | 2021-08-10 12:16 | 1554 | 116 |  | 42 | 10 | [15 empty] | 101.93 | 100 | 0 | 0 | 0 |  | 500 |  | Y | N | 0 | 0 | 0 |  | 501 |  | Y | N | N |  |  | Y |  |  |  | BT180180 | H
B65617 | 2021-08-10 | 2 | C |  | 6 | A | SRD1 | 합금강 | D4 | BM#2 | 1647 | 47 | 1630 | 1596 | 36 | 6100 |  | 1 | 0.28 | 15 |  | -1.95 | 1554 | 1620 | 0 | 20.18 | 0 | 11 | 17 | 48 | Y |  | 2021-08-10 12:08 | 61 | 1109 | 22 | 25 | 27 | 28 | 29 | 29 | 28 | 27 | 26 | 25 | 24 | 23 |  | 23 | 26 | 29 | 23 | 0 | -0.15 | Y | 40 | Y | -0.2 | [7 empty] | N | N | N | N | 180 | 0.48 | 65 | 97334 | 98420 | 880 | 15600 | 07 | 1 |  | 2021-08-10 12:21 | 1554 | 129 |  | 24 |  | *빅사이즈 후속 | [14 empty] | 96.56 | 100 | 0 | 0 | 0 |  | 650 | 600 | Y | N | 0 | 0 | 0 |  | 651 | 600 | Y | N | N |  |  |  | Y |  |  | RB095.00 | C
A66186 | 2021-08-10 | 1 | D |  | 4 | A | G-AE1055LST | 탄소강 | G-AE1055LS | BM#1 | 1638 | 47 | 1612 | 1580 | 30 | 5000 |  | 3 | 0.1 | 25 |  | -1.53 | 1563 | 1610 | 0 | 249.8 |  | 35 | 52 | 63 | Y |  | 2021-08-10 13:09 | 79 | 1092 | 26 | 30 | 36 | 40 | 41 | 41 | 42 | 41 | 40 | 40 | 39 | 39 | 39 | 39 | 38 | 42 | 39 | 41 | -0.05 | Y | 30 | Y | 0 | [8 empty] | N | N | Y | 180 | 0.52 | 61 | 101520 | 99729 | 6171 | 15100 | 12 | 1 |  | 2021-08-10 13:16 | 1563 | 115 |  | 24 | [16 empty] | 95.15 | 100 | 0 | 0 | 0 |  | 500 |  | Y | N | 0 | 0 | 0 |  | 501 |  | Y | N | N |  |  | Y |  |  |  | BT180180 | H
B65618 | 2021-08-10 | 2 | D | 잔강최소화전 | 7 | A | SRD1 | 합금강 | D4 | BM#2 | 1614 | 40 | 1631 | 1599 | 31 | 5600 |  | 1 | 0.28 | 16 |  | -2.25 | 1557 | 1624 | 0 | 22.47 | 0 | 1 | 43 | 46 | Y |  | 2021-08-10 13:03 | 64 | 1112 | 20 | 21 | 25 | 27 | 28 | 29 | 28 | 28 | 27 | 27 | 26 | 25 | 24 | 22 | 26 | 29 | 22 | 28 | -0.17 | Y | 40 | Y | -0.4 | [7 empty] | N | N | N | N | 170 | 0.49 | 63 | 106881 | 99319 | -919 | 2500 | 07 | 1 |  | 2021-08-10 13:08 | 1557 | 136 |  | 35 |  | * T/D 실측잔강 : 2.4T | [14 empty] | 109.34 | 100 | 0 | 3520 | 0 |  | 650 | 600 | Y | N | 0 | 3330 | 0 |  | 650 | 600 | Y | N | N | [6 empty] | RB140.00 | C
A66187 | 2021-08-10 | 1 | D |  | 5 | A | G-AE1055LST | 탄소강 | G-AE1055LS | BM#1 | 1573 | 43 | 1597 | 1566 | 25 | 4100 |  | 3 | 0.1 | 25 |  | -1 | 1557 | 1586 | 0 | 201.91 |  | 37 | 28 | 48 | Y |  | 2021-08-10 13:56 | 73 | 1096 | 39 | 38 | 36 | 35 | 35 | 35 | 34 | 34 | 34 | 33 | 33 | 33 |  | 33 | 35 | 36 | 33 | 35 | -0.05 |  | 45 | Y | 0 | [8 empty] | N | N | Y | 170 | 0.52 | 55 | 84600 | 91170 | 6630 | 15700 | 12 | 1 |  | 2021-08-10 14:08 | 1557 | 117 |  | 38 | [16 empty] | 86.19 | 100 | 0 | 0 | 0 |  | 500 |  | Y | N | 0 | 0 | 0 |  | 501 |  | Y | N | N |  |  | Y |  |  |  | BT180180 | H
B65619 | 2021-08-10 | 2 | D | 잔강최소화 | 8 | A | AE4145MA | 합금강 | AE4145M계 | BM#2 | 1604 | 50 | 1631 | 1520 | 42 | 8500 |  | 1 | 0.25 | 21 |  | -2.26 | 1558 | 1623 | 16.29 | 0 | 0 | 5 | 62 | 47 | Y |  | 2021-08-10 14:22 | 71 | 1097 | -133 | -96 | 31 | 32 | 32 | 34 | 34 | 34 | 34 | 33 | 32 | 32 | 30 | 30 | 25 | 34 | 30 | 34 | -0.11 | Y | 35 | Y | -0.4 |  |  |  | 0.85 |  |  |  | N | N | N | N | 170 | 0.43 | 60 | 91747 | 93696 | 954 | 1400 | 07 | 1 |  | 2021-08-10 14:24 | 1558 | 135 |  | 35 |  |  | 6982A1E2E85C49A3BBE484C37EAAD1F6 | [13 empty] | 98.02 | 100 | 2500 | 0 | 0 |  | 650 | 400 | Y | Y | 2500 | 0 | 0 |  | 651 | 400 | Y | Y | Y |  |  |  | Y |  |  | RB180.00 | C
A66188 | 2021-08-10 | 1 | D |  | 6 | A | G-AE1055LST | 탄소강 | G-AE1055LS | BM#1 | 1582 | 43 | 1599 | 1526 | 25 | 5100 |  | 3 | 0.1 | 25 |  | -1.61 | 1552 | 1599 | 0 | 243.88 |  | 29 | 19 | 40 | Y |  | 2021-08-10 15:05 | 68 | 1101 | 33 | 33 | 33 | 33 | 32 | 31 | 31 | 30 | 29 | 29 | 29 | 29 |  | 29 | 31 | 33 | 29 | 33 | -0.09 |  | 45 | Y | 0 | [8 empty] | N | N | Y | 210 | 0.52 | 57 | 101520 | 92528 | 4772 | 15300 | 12 | 1 |  | 2021-08-10 15:13 | 1552 | 111 |  | 25 | [16 empty] | 102.03 | 100 | 0 | 0 | 0 |  | 500 |  | Y | N | 0 | 0 | 0 |  | 501 |  | Y | N | N |  |  | Y |  |  |  | BT180180 | H
B65620 | 2021-08-10 | 2 | D |  | 9 | A | AE4145MA | 합금강 | AE4145M계 | BM#2 | 1608 | 48 | 1639 | 1545 | 43 | 8500 |  | 1 | 0.38 | 21 |  | -2.65 | 1555 | 1630 | 33.32 | 0 | 0 | 21 | 55 | 56 | Y |  | 2021-08-10 15:41 | 68 | 1109 | 28 | 27 | 30 | 33 | 34 | 34 | 34 | 34 | 32 | 31 | 30 | 29 | 28 | 25 | 30 | 34 | 25 | 34 | -0.18 | Y | 50 | Y | -0.4 |  |  |  | 0.84 |  |  |  | Y | Y | Y | N | 220 | 0.45 | 72 | 101023 | 103034 | -2134 | 15300 | 07 | 1 |  | 2021-08-10 15:44 | 1555 | 136 |  | 19 | [16 empty] | 99.38 | 100 | 0 | 0 | 0 |  | 650 | 400 | Y | Y | 0 | 0 | 0 |  | 650 | 400 | Y | Y | Y | [6 empty] | RB177.80 | C
A66189 | 2021-08-10 | 1 | D |  | 7 | A | G-AE1055LST | 탄소강 | G-AE1055LS | BM#1 | 1640 | 40 | 1584 | 1557 | 17 | 3800 |  | 3 | 0.1 | 25 |  | -1.19 | 1549 | 1584 | 0 | 202.94 |  | 30 | 18 | 54 | Y |  | 2021-08-10 15:59 | 65 | 1090 | 27 | 26 | 25 | 26 | 25 | 25 | 25 | 24 | 23 | 23 | 22 | 23 | 23 | 23 | 24 | 26 | 22 | 25 | -0.11 | Y | 35 | Y | 0 | [8 empty] | N | N | Y | 200 | 0.52 | 58 | 101520 | 97764 | 5886 | 15100 | 12 | 1 |  | 2021-08-10 16:10 | 1549 | 107 |  | 30 | [16 empty] | 96.92 | 100 | 0 | 0 | 0 |  | 500 |  | Y | N | 0 | 0 | 0 |  | 501 |  | Y | N | N |  |  | Y |  |  |  | BT180180 | H
B65621 | 2021-08-10 | 2 | D |  | 10 | A | AE4145MA | 합금강 | AE4145M계 | BM#2 | 1583 | 45 | 1619 | 1554 | 40 | 8000 |  | 1 | 0.35 | 23 |  | -2.39 | 1546 | 1625 | 39.65 | 0 | 0 | 11 | 18 | 59 | Y |  | 2021-08-10 16:53 | 59 | 1089 | 21 | 25 | 28 | 29 | 30 | 30 | 30 | 28 | 27 | 25 | 23 | 21 | 18 | 15 | 25 | 30 | 15 | 30 | -0.33 | Y | 45 | Y | -0.6 |  |  |  | 1.03 |  |  |  | Y | Y | Y | N | 210 | 0.45 | 69 | 85905 | 97844 | 1406 | 15300 | 07 | 1 |  | 2021-08-10 16:57 | 1546 | 127 |  | 19 | [8 empty] | AC7FC0E5932C466C984B79F2F6A7C4F6 | 4BAB19FC717F4A81BE9EE12F0DFF3F25 | 2C449054F0F54AFA9CBDF97A1804EFA1 |  | 25AC5799434246089F7F9FB46B434208 | 3459CFA02405470FA37BA9ACD2E35A0B | 45794B76AA9E450997AA294764F8F5B3 |  | 86.38 | 100 | 0 | 0 | 0 |  | 650 | 400 | Y | Y | 0 | 0 | 0 |  | 650 | 400 | Y | Y | Y | [6 empty] | RB203.20 | C
A66190 | 2021-08-10 | 1 | D |  | 8 | A | G-AE1055LST | 탄소강 | G-AE1055LS | BM#1 | 1599 | 40 | 1591 | 1533 | 25 | 5000 |  | 3 | 0.09 | 25 |  | -1.31 | 1553 | 1591 | 0 | 207.16 |  | 35 | 53 | 60 | Y |  | 2021-08-10 17:05 | 69 | 1100 | 22 | 21 | 26 | 27 | 29 | 29 | 29 | 29 | 27 | 26 | 26 | 26 | 25 | 25 | 26 | 29 | 25 | 29 | -0.07 | Y | 50 | Y | 0 | [8 empty] | N | N | Y | 190 | 0.45 | 70 | 152280 | 99608 | 7192 | 15500 | 12 | 1 |  | 2021-08-10 17:10 | 1553 | 101 |  | 24 |  | *전공정요청 감속주입(정속유지강종) *유사강종 연연주 혼탕부 성분확인 ID: 107~109.207~209 | [5 empty] | B202E0AFCCF44E71AD08305C779E393D | 6572AF732F1B477587C3BA34D2D76066 | 642B5703A9A1412F9A4DA61F3B655EA6 |  | 1AE979877BBB412BAD89316C606968A1 | 1E695063CD6B434293A4B84171FB60B0 | 6BECB71169E145DA80C3D38EB4731F9A |  |  | 142.85 | 100 | 0 | 0 | 0 |  | 500 |  | Y | N | 0 | 0 | 0 |  | 501 |  | Y | N | N |  |  | Y |  |  |  | BT180180 | H
B65622 | 2021-08-10 | 2 | D | TUNDISH교체전 | 11 | A | AE4145MA | 합금강 | AE4145M계 | BM#2 | 1631 | 45 | 1619 | 1576 | 40 | 7300 |  | 1 | 0.36 | 21 |  | -2.45 | 1548 | 1618 | 21 | 0 | 0 | 1 | 44 | 69 | Y |  | 2021-08-10 18:01 | 61 | 1098 | 10 | 13 | 21 | 25 | 27 | 28 | 28 | 27 | 27 | 26 | 25 | 25 | 24 | 21 | 24 | 28 | 21 | 27 | -0.16 | Y | 45 | Y | -0.2 |  |  |  | 0.68 |  |  |  | N | Y | Y | N | 200 | 0.45 | 72 | 106695 | 103340 | -1390 | 2000 | 07 | 1 |  | 2021-08-10 18:09 | 1548 | 120 |  | 22 | 20 |  | C74882C86C794D8AA820DD17802BB97F | E67144DCB4D04B2E96B870A49A8D596B | 6482C1C303AA481092700316C5EDDAB9 | [11 empty] | 103.64 | 100 | 0 | 2530 | 0 |  | 650 | 400 | Y | Y | 0 | 3360 | 0 |  | 651 | 400 | Y | Y | Y | [6 empty] | RB158.75 | C
A66191 | 2021-08-10 | 1 | D |  | 9 | A | P-AE1055LSM | 탄소강 | G-AE1055LS | BM#1 | 1613 | 41 | 1586 | 1550 | 21 | 4300 |  | 3 | 0.1 | 25 |  | -1.31 | 1547 | 1586 | 0 | 180.88 |  | 37 | 29 | 66 | Y |  | 2021-08-10 18:13 | 63 | 1091 | 25 | 24 | 25 | 26 | 26 | 26 | 26 | 26 | 26 | 25 | 24 | 23 | 23 | 22 | 25 | 26 | 22 | 26 | -0.08 | Y | 50 | Y | -0.2 | [7 empty] | Y | Y | Y | Y | 180 | 0.48 | 65 | 50766 | 99020 | -151720 | 15600 | 12 | 1 |  | 2021-08-10 18:20 | 1547 | 103 |  | 27 |  | *유사강종 연연주 혼탕부 성분확인 ID: 101.201 | [14 empty] | 5076600 | 100 | 0 | 0 | 0 |  | 400 |  | Y | N | 0 | 0 | 0 |  | 401 |  | Y | N | N |  |  | Y |  |  |  | BT180180 | H
A66192 | 2021-08-10 | 1 | D |  | 10 | B | P-AE1055LSM | 탄소강 | G-AE1055LS | BM#1 | 1614 | 43 | 1597 | 1547 | 26 | 4800 |  | 3 | 0.1 | 25 |  | -1.42 | 1547 | 1589 | 0 | 255.32 |  | 29 | 20 | 67 | Y |  | 2021-08-10 19:23 | 63 | 1099 | 22 | 22 | 24 | 25 | 25 | 24 | 24 | 24 | 23 | 23 | 22 | 22 | 23 | 23 | 23 | 25 | 22 | 24 | -0.02 | Y | 40 | Y | 0.2 | [7 empty] | Y | Y | Y | Y | 170 | 0.48 | 60 | 84610 | 90828 | 6272 | 15600 | 12 | 1 |  | 2021-08-10 19:29 | 1547 | 114 |  | 23 | [16 empty] | 86.51 | 100 | 0 | 0 | 0 |  | 400 |  | Y | N | 0 | 0 | 0 |  | 401 |  | Y | N | N |  |  | Y |  |  |  | BT180180 | H
B65623 | 2021-08-10 | 2 | D | TUNDISH교체 | 1 | A | SCR415HM | 소입성보증강 | C1 | BM#2 | 1660 | 44 | 1668 | 1597 | 40 | 8000 |  | 1 | 0.39 | 20 |  | -2.88 | 1596 | 1675 | 0 | 49.55 | 0 | 5 | 63 | 72 | Y |  | 2021-08-10 19:16 | 84 | 1099 | -355 | -74 | 16 | 14 | 19 | 26 | 28 | 30 | 30 | 29 | 29 | 27 |  | 27 | 23 | 30 | 27 | 0 | -0.15 |  | 20 | Y | -0.4 |  | 2.51 | 2.51 | 1.04 |  |  |  | N | N | N | N | 150 | 0.5 | 58 | 148500 | 96387 | 3463 | 14600 | 15 | 2 |  | 2021-08-10 19:17 | 1596 | 147 |  | 46 | 15 | * BUTT 타입롱노즐사용(일반타입.) * T/D FLUX 용탕부: 120 KG / 유탕부: 10KG 투입. * 연연주 혼탕부 ID : 307, 308, 309, 407, 408, 409 * 첫 HEAT 수소 기준값 초과(10분) 이상공정 등록 및 생관통보 - 1차: 2.51 PPM 2차: 1.04PPM | [14 empty] | 149.4 | 100 | 740 | 0 | 0 |  | 450 | 300 | Y | Y | 730 | 0 | 0 |  | 449 | 300 | Y | Y | N | Y | [5 empty] | BT180180 | C
A66193 | 2021-08-10 | 1 | D |  | 11 | A | G-AE1055LST | 탄소강 | G-AE1055LS | BM#1 | 1641 | 39 | 1587 | 1578 | 22 | 3900 |  | 3 | 0.1 | 25 |  | -1.3 | 1548 | 1587 | 0 | 217.11 |  | 30 | 19 | 68 | Y |  | 2021-08-10 20:31 | 64 | 1089 | 22 | 22 | 25 | 29 | 28 | 28 | 28 | 28 | 27 | 27 | 26 | 25 |  | 25 | 26 | 29 | 25 | 28 | -0.1 | Y | 40 | Y | -0.2 | [8 empty] | N | N | Y | 210 | 0.52 | 57 | 101520 | 95737 | 6263 | 15700 | 12 | 1 |  | 2021-08-10 20:40 | 1548 | 96 |  | 16 |  | *STR#1,2 압력초과 S/R재세팅 | [14 empty] | 98.85 | 100 | 0 | 0 | 0 |  | 500 |  | Y | N | 0 | 0 | 0 |  | 501 |  | Y | N | N |  |  | Y |  |  |  | BT180180 | H
B65624 | 2021-08-10 | 2 | D |  | 2 | A | 16MNCRS5HAM | 소입성보증강 | C1 | BM#2 | 1621 | 44 | 1658 | 1574 | 39 | 7200 |  | 1 | 0.38 | 19 |  | -2.79 | 1576 | 1651 | 0 | 34.42 | 0 | 21 | 56 | 68 | Y |  | 2021-08-10 20:30 | 65 | 1100 | 23 | 25 | 26 | 26 | 26 | 25 | 24 | 23 | 23 | 21 |  |  |  | 21 | 24 | 26 | 21 | 26 | -0.14 |  | 35 | Y | -0.4 | [7 empty] | N | N | N | N | 140 | 0.52 | 55 | 46984 | 91918 | 4932 | 15800 | 15 | 2 |  | 2021-08-10 20:31 | 1576 | 131 |  | 31 |  | * 연연주 혼탕부 ID : 301, 401 | [14 empty] | 48.71 | 100 | 0 | 0 | 0 |  | 450 | 300 | Y | Y | 0 | 0 | 0 |  | 449 | 300 | Y | Y | N | N | Y |  |  |  |  | RB100.00 | C
A66194 | 2021-08-10 | 1 | B |  | 12 | A | G-AE1055LST | 탄소강 | G-AE1055LS | BM#1 | 1660 | 38 | 1589 | 1590 | 17 | 3000 |  | 3 | 0.1 | 25 |  | -1.43 | 1546 | 1589 | 0 | 230.58 |  | 35 | 54 | 69 | Y |  | 2021-08-10 21:31 | 62 | 1088 | 26 | 28 | 31 | 32 | 33 | 33 | 32 | 31 | 30 | 30 | 30 | 30 | 30 | 30 | 31 | 33 | 30 | 30 | 0 | Y | 40 | Y | 0 | [8 empty] | N | N | Y | 200 | 0.52 | 62 | 101520 | 99575 | 4025 | 14600 | 12 | 1 |  | 2021-08-10 21:37 | 1546 | 96 |  | 15 | [16 empty] | 95.23 | 100 | 0 | 0 | 0 |  | 500 |  | Y | N | 0 | 0 | 0 |  | 501 |  | Y | N | N |  |  | Y |  |  |  | BT180180 | H
B65625 | 2021-08-10 | 2 | B |  | 3 | A | 16MNCRS5HAM | 소입성보증강 | C1 | BM#2 | 1642 | 40 | 1648 | 1579 | 36 | 7400 |  | 1 | 0.28 | 19 |  | -2.48 | 1582 | 1649 | 0 | 18.45 | 0 | 11 | 19 | 74 | Y |  | 2021-08-10 21:38 | 71 | 1093 | 18 | 25 | 31 | 33 | 34 | 35 | 34 | 33 | 33 | 31 | 29 | 28 |  | 28 | 31 | 35 | 28 | 33 | -0.23 | Y | 30 | Y | -0.2 | [7 empty] | N | N | N | N | 130 | 0.52 | 55 | 96063 | 91185 | 5065 | 14700 | 15 | 2 |  | 2021-08-10 21:40 | 1582 | 109 |  | 19 | [16 empty] | 100.8 | 100 | 0 | 0 | 0 |  | 450 | 300 | Y | Y | 0 | 0 | 0 |  | 449 | 300 | Y | Y | N |  | Y |  |  |  |  | RB120.00 | C
A66195 | 2021-08-10 | 1 | B |  | 13 | A | G-AE1055LST | 탄소강 | G-AE1055LS | BM#1 | 1613 | 41 | 1583 | 1547 | 23 | 4400 |  | 3 | 0.1 | 25 |  | -1.23 | 1547 | 1583 | 0 | 231.86 |  | 37 | 30 | 76 | Y |  | 2021-08-10 22:33 | 63 | 1010 | 29 | 28 | 30 | 31 | 31 | 31 | 31 | 30 | 29 | 29 | 28 | 28 | 28 | 28 | 30 | 31 | 28 | 31 | -0.07 | Y | 45 | Y | 0 | [8 empty] | N | N | Y | 190 | 0.52 | 58 | 101520 | 96426 | 6624 | 14900 | 12 | 1 |  | 2021-08-10 22:40 | 1547 | 96 |  | 15 | [16 empty] | 98.13 | 100 | 0 | 0 | 0 |  | 500 |  | Y | N | 0 | 0 | 0 |  | 501 |  | Y | N | N |  |  | Y |  |  |  | BT180180 | H
B65626 | 2021-08-10 | 2 | B |  | 4 | A | 16MNCRS5HAM | 소입성보증강 | C1 | BM#2 | 1651 | 43 | 1642 | 1573 | 33 | 6900 |  | 1 | 0.35 | 18 |  | -2.5 | 1578 | 1642 | 0 | 55.39 | 0 | 1 | 45 | 75 | Y |  | 2021-08-10 22:40 | 67 | 1090 | 26 | 29 | 34 | 35 | 35 | 34 | 32 | 31 | 28 | 26 | 24 | 21 | 18 | 18 | 29 | 35 | 18 | 0 | -0.38 | Y | 45 | Y | -0.6 | [7 empty] | N | N | N | N | 120 | 0.52 | 59 | 88896 | 98167 | 4983 | 15000 | 15 | 2 |  | 2021-08-10 22:42 | 1578 | 105 |  | 12 | [16 empty] | 85.89 | 100 | 0 | 0 | 0 |  | 450 | 300 | Y | Y | 0 | 0 | 0 |  | 451 | 300 | Y | Y | N |  | Y |  |  |  |  | RB140.00 | C
A66196 | 2021-08-10 | 1 | B |  | 14 | A | G-AE1055LST | 탄소강 | G-AE1055LS | BM#1 | 1590 | 35 | 1592 | 1549 | 20 | 3900 |  | 3 | 0.1 | 25 |  | -1.25 | 1548 | 1585 | 0 | 234.49 |  | 29 | 21 | 74 | Y |  | 2021-08-10 23:31 | 64 | 1088 | 27 | 26 | 29 | 29 | 30 | 29 | 28 | 28 | 27 | 27 | 27 | 27 |  | 27 | 28 | 30 | 27 | 29 | -0.04 | Y | 35 | Y | 0 | [8 empty] | N | N | Y | 180 | 0.52 | 54 | 84600 | 89346 | 6904 | 14800 | 12 | 1 |  | 2021-08-10 23:38 | 1548 | 92 |  | 18 | [8 empty] | 97E264CFC879469490C92E93B8919C0E | F661BEBEA83242D6A637F966AC910C64 | 220A4A46D8E2413EA8C4B61149EE0027 |  | A5BD09B6A6A2445BAF99D823F55B2C5F | 4FF033C50AFA4FAFB04D6ED76C28F2DD | C7695E533C484F9CBAE45550730A6329 |  | 87.8 | 100 | 0 | 0 | 0 |  | 500 |  | Y | N | 0 | 0 | 0 |  | 501 |  | Y | N | N |  |  | Y |  |  |  | BT180180 | H
B65627 | 2021-08-10 | 2 | B | 연주종료 | 5 | A | 16MNCRS5HAM | 소입성보증강 | C1 | BM#2 | 1648 | 41 | 1651 | 1568 | 31 | 6700 |  | 1 | 0.31 | 19 |  | -2.38 | 1571 | 1638 | 0 | 30.21 | 0 | 5 | 64 | 43 | Y |  | 2021-08-10 23:37 | 60 | 1086 | 15 | 20 | 27 | 31 | 33 | 33 | 33 | 33 | 32 | 30 | 29 | 28 | 26 | 26 | 29 | 33 | 26 | 33 | -0.17 | Y | 40 | Y | -0.4 | [7 empty] | N | N | N | N | 110 | 0.52 | 62 | 89720 | 99405 | 5045 | 2000 | 15 | 2 |  | 2021-08-10 23:40 | 1571 | 107 |  | 16 |  | * 연주종료 : 01 시 08분 | 4B0BA37C7FF94AE1B6947E35EE872BA7 | 3B5BBC45500C4C87B72FDEDC70265218 | 0F85AF3B26B74F2A9AB5EB66606D8D73 |  |  | 5B7B016821A545E58A9F34855AACF82D | 0EC99B11221A44AD8133CAFC66728723 |  |  | CF6698BE47C042079A6D78F986A13B60 | 0640F2274D4D429F8446D95C4BE8243A |  |  |  | 85.61 | 100 | 0 | 3300 | 0 |  | 450 | 300 | Y | Y | 0 | 2800 | 0 |  | 451 | 300 | Y | Y | N | [6 empty] | RB120.00 | C
A66197 | 2021-08-10 | 1 | B |  | 15 | A | G-AE1055LST | 탄소강 | G-AE1055LS | BM#1 | 1597 | 31 | 1583 | 1529 | 25 | 4600 |  | 3 | 0.1 | 25 |  | -1.3 | 1541 | 1579 | 0 | 270.26 |  | 30 | 20 | 73 | Y |  | 2021-08-11 00:30 | 57 | 1072 | 26 | 25 | 25 | 25 | 25 | 22 | 22 | 21 | 20 | 20 | 20 |  |  | 20 | 23 | 25 | 20 | 25 | -0.09 |  | 45 | Y | 0 | [8 empty] | N | N | Y | 170 | 0.52 | 55 | 84600 | 93093 | 6107 | 12600 | 12 | 1 |  | 2021-08-11 00:38 | 1541 | 90 |  | 14 | [16 empty] | 84.56 | 100 | 0 | 0 | 0 |  | 500 |  | Y | N | 0 | 0 | 0 |  | 501 |  | Y | N | N |  |  | Y |  |  |  | BT180180 | H
A66198 | 2021-08-10 | 1 | B | TUNDISH교체전 | 16 | A | G-AE1055LST | 탄소강 | G-AE1055LS | BM#1 | 1603 | 33 | 1583 | 1563 | 23 | 3700 |  | 3 | 0.11 | 25 |  | -1.12 | 1549 | 1583 | 0 | 229.06 |  | 11 | 20 | 51 | Y |  | 2021-08-11 01:26 | 65 | 1082 | 18 | 16 | 25 | 27 | 28 | 28 | 28 | 28 | 27 | 26 |  |  |  | 26 | 26 | 28 | 26 | 28 | -0.08 | Y | 25 | Y | -0.2 | [7 empty] | N | N | N | N | 210 | 0.52 | 57 | 91573 | 94767 | -147967 | 2500 | 12 | 1 |  | 2021-08-11 01:32 | 1549 | 90 |  | 17 |  | *T/D FLUX 유:10KG,용220KG |  | 635AEF94E30842ACB00334A8B4A01E88 | B369D2DD0C7E4F8F93E7CFF82A0E2018 | 74C0F4DD60284E468B4D55BDBC889F02 | [10 empty] | 90 | 100 | 0 | 3500 | 0 |  | 500 |  | Y | N | 0 | 3500 | 0 |  | 500 |  | Y | N | N |  |  | Y |  |  |  | BT180180 | H
A66199 | 2021-08-10 | 1 | B | TUNDISH교체 | 1 | A | AE1055LS | 탄소강 | G-AE1055LS | BM#1 | 1600 | 40 | 1629 | 1551 | 30 | 5600 |  | 3 | 0.13 | 25 |  | -1.61 | 1579 | 1629 | 0 | 234.84 |  | 37 | 31 | 62 | Y |  | 2021-08-11 02:22 | 95 | 1102 | 36 | 30 | 33 | 27 | 32 | 38 | 41 | 43 | 44 | 45 | 26 | 26 | 37 | 37 | 36 | 45 | 26 | 0 | -1.9 |  | 10 | Y | 2.2 |  | 2.25 | 2.03 | [5 empty] | N | N | M | 210 | 0.5 | 63 | 84600 | 81921 | 8000 | 15500 | 10 | 2 |  | 2021-08-11 02:30 | 1579 | 110 |  | 37 | [16 empty] | 52.91 | 100 | 1500 | 0 | 0 |  | 400 |  | Y | N | 1500 | 0 | 0 |  | 400 |  | Y | N | N |  |  | Y |  |  |  | BT180180 | H
A66200 | 2021-08-10 | 1 | B |  | 2 | A | AE1055LS | 탄소강 | G-AE1055LS | BM#1 | 1618 | 40 | 1591 | 1554 | 22 | 3700 |  | 3 | 0.13 | 25 |  | -1.37 | 1548 | 1590 | 0 | 246.22 |  | 29 | 22 | 57 | Y |  | 2021-08-11 03:20 | 64 | 1096 | 22 | 43 | 32 | 25 | 22 | 20 | 20 | 40 | 28 | 25 | 27 | 43 |  | 43 | 29 | 43 | 43 | 0 | 0 |  |  | Y | 3.2 | [8 empty] | N | N | Y | 200 | 0.52 | 53 | 84600 | 87158 | 7492 | 15200 | 10 | 2 |  | 2021-08-11 03:29 | 1548 | 117 |  | 44 | [16 empty] | 88.91 | 100 | 0 | 0 | 0 |  | 400 |  | Y | N | 0 | 0 | 0 |  | 400 |  | Y | N | N |  |  | Y |  |  |  | BT180180 | H
A66201 | 2021-08-10 | 1 | B |  | 3 | A | AE1055LS | 탄소강 | G-AE1055LS | BM#1 | 1593 | 40 | 1595 | 1539 | 31 | 5100 |  | 3 | 0.12 | 25 |  | -1.53 | 1544 | 1590 | 0 | 306.08 |  | 30 | 21 | 57 | Y |  | 2021-08-11 04:33 | 60 | 1098 | 36 | 31 | 21 | 23 | 23 | 23 | 23 | 22 | 21 | 21 | 20 | 20 | 21 | 21 | 23 | 23 | 20 | 23 | -0.04 | Y | 40 | Y | 0.2 | [8 empty] | N | N | Y | 190 | 0.51 | 59 | 101520 | 92967 | 7983 | 15700 | 10 | 2 |  | 2021-08-11 04:41 | 1544 | 113 |  | 25 | [16 empty] | 100.27 | 100 | 0 | 0 | 0 |  | 400 |  | Y | N | 0 | 0 | 0 |  | 400 |  | Y | N | N |  |  | Y |  |  |  | BT180180 | H
A66202 | 2021-08-10 | 1 | C |  | 4 | A | AE1055LS | 탄소강 | G-AE1055LS | BM#1 | 1565 | 45 | 1584 | 1557 | 27 | 5100 |  | 3 | 0.16 | 25 |  | -1.23 | 1551 | 1587 | 0 | 262.11 |  | 11 | 21 | 65 | Y |  | 2021-08-11 05:33 | 67 | 1095 | 20 | 32 | 25 | 28 | 29 | 30 | 30 | 30 | 29 | 28 | 28 | 28 | 28 | 28 | 29 | 30 | 28 | 30 | -0.05 | Y | 40 | Y | 0 | [8 empty] | N | N | Y | 180 | 0.52 | 63 | 101520 | 96240 | 7060 | 16000 | 10 | 2 |  | 2021-08-11 05:41 | 1551 | 114 |  | 25 | [16 empty] | 97.29 | 100 | 0 | 0 | 0 |  | 400 |  | Y | N | 0 | 0 | 0 |  | 400 |  | Y | N | N |  |  | Y |  |  |  | BT180180 | H
A66203 | 2021-08-10 | 1 | C | 연주종료 | 5 | A | AE1055LS | 탄소강 | G-AE1055LS | BM#1 | 1663 | 43 | 1584 | 1623 | 33 | 3100 |  | 3 | 0.16 | 25 |  | -1.02 | 1554 | 1584 | 0 | 190.6 |  | 37 | 32 | 45 | Y |  | 2021-08-11 06:24 | 70 | 1101 | 27 | 26 | 30 | 31 | 31 | 32 | 31 | 31 | 30 | 30 | 30 | 29 | 29 | 29 | 30 | 32 | 29 | 31 | -0.03 | Y | 35 | Y | 0 | [8 empty] | N | N | M | 170 | 0.52 | 86 | 110433 | 102212 | 7038 | 2000 | 10 | 0 |  | 2021-08-11 06:31 | 1554 | 120 |  | 38 |  |  |  | 576CDDA53BD341CD8060AE8ABE04B79C | 4DB516EC304346B2B734C334F3EF8E46 |  |  | F33F93F2B1174C5CA98263550E548C53 |  |  |  | 500C0853E3A441E19FA35FD269ABFD71 |  |  |  |  | 99.76 | 100 | 0 | 3600 | 0 |  | 400 |  | Y | N | 0 | 3600 | 0 |  | 400 |  | Y | N | N |  |  | Y |  |  |  | BT180180 | H
A66204 | 2021-08-11 | 1 | C | 연주시작 | 1 | A | AE1055LS | 탄소강 | G-AE1055LS | BM#1 | 1603 | 53 | 1566 | 1551 | 48 | 7500 |  | 3 | 0.15 | 26 |  | -1.79 | 1568 | 1621 | 0 | 180.31 |  | 11 | 22 | 118 | Y |  | 2021-08-11 11:09 | 84 | 1110 | 30 | 26 | 20 | 21 | 25 | 27 | 30 | 31 | 31 | 32 | 32 | 32 |  | 32 | 28 | 32 | 32 | 32 | 0 |  | 10 | Y | 0 |  | 2.51 | 2.51 | 1.98 |  |  |  |  | N | N | M | 210 | 0.44 | 59 | 80434 | 87677 | 7973 | 15300 | 11 | 1 |  | 2021-08-11 11:27 | 1568 | 123 |  | 24 |  | *T/D FLUX 유:10,용:220kg *STR#1,#2 EDGE HEATER 코일부 건조작업으로 적용不-이상재등록 *연주시작 11:35 *전공정 요청으로 감속주입-정속주입 강종 감속으로 이상재 등록ID: (래들수급지연) *첫Heat 수소측정치 OVER되어 이상재 등록및 생관통보-ID:101.102.201.202 |  | FAD31740140E4E24BAB495A7CBC32446 | 0F18248CD4D44C22AAE237EFFF01A715 | [11 empty] | 84.09 | 100 | 1500 | 0 | 0 |  | 400 |  | Y | N | 1500 | 0 | 0 |  | 400 |  | Y | N | N |  |  | Y |  |  |  | BT180180 | H
A66205 | 2021-08-11 | 1 | C |  | 2 | A | AE1055LS | 탄소강 | G-AE1055LS | BM#1 | 1661 | 46 | 1595 | 1602 | 31 | 5100 |  | 3 | 0.18 | 25 |  | -1.56 | 1549 | 1595 | 0 | 250.27 |  | 29 | 23 | 323 | Y |  | 2021-08-11 12:22 | 65 | 1119 | 31 | 31 | 32 | 32 | 31 | 30 | 29 | 29 | 28 | 27 | 26 | 26 | 25 | 25 | 29 | 32 | 25 | 31 | -0.13 |  | 55 | Y | -0.1 | [8 empty] | N | N | Y | 200 | 0.45 | 66 | 84600 | 91793 | 7807 | 15100 | 11 | 1 |  | 2021-08-11 12:28 | 1549 | 109 |  | 11 |  | *STR#1,#2 EDGE HEATER 코일부 건조작업으로 적용不-이상재등록 *전공정 요청으로 감속주입-정속주입 강종 감속으로 이상재 등록ID: (래들수급지연) | [14 empty] | 83.1 | 100 | 0 | 0 | 0 |  | 400 |  | Y | N | 0 | 0 | 0 |  | 400 |  | Y | N | N |  |  | Y |  |  |  | BT180180 | H
A66206 | 2021-08-11 | 1 | A |  | 3 | A | AE1055LS | 탄소강 | G-AE1055LS | BM#1 | 1603 | 46 | 1607 | 1565 | 32 | 5300 |  | 3 | 0.17 | 25 |  | -1.41 | 1551 | 1592 | 0 | 216.89 |  | 37 | 33 | 190 | Y |  | 2021-08-11 13:20 | 67 | 1090 | 26 | 25 | 25 | 27 | 28 | 27 | 26 | 26 | 25 | 24 | 24 | 23 | 24 | 24 | 25 | 28 | 23 | 26 | -0.14 | Y | 35 | Y | 0.2 | [8 empty] | N | N | Y | 190 | 0.51 | 60 | 84600 | 93162 | 7238 | 15430 | 11 | 1 |  | 2021-08-11 13:27 | 1551 | 109 |  | 18 |  | *STR#1,#2 EDGE HEATER 코일부 건조작업으로 적용不-이상재등록 | [14 empty] | 82.82 | 100 | 0 | 0 | 0 |  | 400 |  | Y | N | 0 | 0 | 0 |  | 400 |  | Y | N | N |  |  | Y |  |  |  | BT180180 | H
A66207 | 2021-08-11 | 1 | A |  | 4 | A | AE1055LS | 탄소강 | G-AE1055LS | BM#1 | 1646 | 42 | 1600 | 1568 | 30 | 4200 |  | 3 | 0.17 | 26 |  | -1.6 | 1553 | 1600 | 0 | 168.69 |  | 30 | 22 | 398 | Y |  | 2021-08-11 14:17 | 69 | 1099 | 23 | 23 | 24 | 25 | 26 | 26 | 25 | 24 | 23 | 22 | 22 | 22 | 22 | 22 | 24 | 26 | 22 | 23 | -0.1 | Y | 40 | Y | 0 | [8 empty] | N | N | Y | 180 | 0.52 | 58 | 84600 | 96222 | 7128 | 15330 | 11 | 1 |  | 2021-08-11 14:26 | 1553 | 101 |  | 22 | [16 empty] | 81.19 | 100 | 0 | 0 | 0 |  | 400 |  | Y | N | 0 | 0 | 0 |  | 400 |  | Y | N | N |  |  | Y |  |  |  | BT180180 | H
A66208 | 2021-08-11 | 1 | A |  | 5 | A | AE1055LS | 탄소강 | G-AE1055LS | BM#1 | 1671 | 46 | 1604 | 1588 | 21 | 3600 |  | 3 | 0.16 | 25 |  | -1.77 | 1553 | 1604 | 0 | 257.72 |  | 11 | 23 | 74 | Y |  | 2021-08-11 15:16 | 69 | 1099 | 21 | 21 | 26 | 29 | 30 | 31 | 31 | 31 | 31 | 31 | 31 | 31 |  | 31 | 29 | 31 | 31 | 31 | 0 |  | 30 | Y | 0 | [8 empty] | N | N | Y | 170 | 0.52 | 57 | 101520 | 92879 | 7021 | 15880 | 11 | 1 |  | 2021-08-11 15:24 | 1553 | 107 |  | 24 | [16 empty] | 100.66 | 100 | 0 | 0 | 0 |  | 400 |  | Y | N | 0 | 0 | 0 |  | 400 |  | Y | N | N |  |  | Y |  |  |  | BT180180 | H
B65638 | 2021-08-11 | 2 | A | 연주시작 | 1 | A | SM45CM3 | 탄소강 | SM45C | BM#2 | 1583 | 127 | 1654 | 1572 | 54 | 10300 |  | 1 | 0.34 | 20 |  | -2.49 | 1581 | 1656 | 0 | 48.08 | 0 | 18 | 30 | 37 | Y |  | 2021-08-11 15:59 | 90 | 1094 | -290 | 22 | 53 | 51 | 52 | 56 | 58 | 58 | 59 | 59 | 58 | 58 | 56 | 56 | 55 | 59 | 56 | 58 | -0.05 |  | 25 | Y | 0 |  | 1.91 | 1.79 |  |  |  |  | Y | N | N | M | 220 | 0.4 | 70 | 81708 | 99405 | -6505 | 16600 | 18 | 1 |  | 2021-08-11 16:00 | 1581 | 188 |  | 12 |  | * BUTT 타입롱노즐사용(일반타입.) * T/D FLUX 용탕부: 120 KG / 유탕부: 10KG 투입. *시작: 16:14 *유탕구: 1183 *전기로 보수로 20%이상감속주입 이상공정등록 및 생관통보 302~305,402~305 *감속으로 강변대상 생관통보 *전공정 요청 잔강이월 미실시. | [6 empty] | E6104ADBF13140D5B6B098C8C012D724 | E853A6671DE74842AAEB1107DED3244E | DE7E5965A270458A950EBC340D6814FF |  | E0396AA1B37243E4AEB5A89B4B58009C | 0C6F2D12AC9944888F3974309EFC92DE | 74DCCD5D2F0F45CE86781EE3A63A9D4C |  | 87.67 | 100 | 1000 | 0 | 0 |  | 650 | 700 | N | Y | 1000 | 0 | 0 |  | 650 | 700 | N | Y | N |  | Y |  |  |  |  | BT180180 | C
A66209 | 2021-08-11 | 1 | A |  | 6 | A | AE1055LS | 탄소강 | G-AE1055LS | BM#1 | 1573 | 49 | 1602 | 1555 | 31 | 5500 |  | 3 | 0.13 | 25 |  | -1.58 | 1555 | 1602 | 0 | 23.19 |  | 29 | 24 | 62 | Y |  | 2021-08-11 16:15 | 71 | 1101 | 30 | 30 | 32 | 33 | 33 | 33 | 33 | 31 | 30 | 29 | 28 | 28 | 29 | 29 | 31 | 33 | 28 | 33 | -0.12 | Y | 40 | Y | 0.2 | [8 empty] | N | N | Y | 210 | 0.52 | 59 | 118440 | 97050 | 8000 | 16400 | 11 | 1 |  | 2021-08-11 16:25 | 1555 | 108 |  | 23 | [8 empty] | 448461EDB4B04B4B907DEAA64821B4C6 | 90CD14DFAFB4435C82553067B1502404 | 6AFB7773075041E79ADAE69BDD77EAB9 |  | 77220EF8036F43ED8B0F56B0D16CF519 | DB245BD6ADF945AF8FC31982E95A53A9 | 5A4008F060194EAAB00EEB097155C87A |  | 11844000 | 100 | 0 | 0 | 0 |  | 400 |  | Y | N | 0 | 0 | 0 |  | 400 |  | Y | N | N |  |  | Y |  |  |  | BT180180 | H
B65639 | 2021-08-11 | 2 | A |  | 2 | A | SM45CM3 | 탄소강 | SM45C | BM#2 | 1605 | 50 | 1632 | 1524 | 33 | 6400 |  | 1 | 0.34 | 17 |  | -2.41 | 1555 | 1623 | 0 | 27.8 | 0 | 1 | 49 | 76 | Y |  | 2021-08-11 16:48 | 64 | 1098 | 52 | 47 | 43 | 41 | 39 | 37 | 38 | 36 | 36 | 34 | 33 | 32 | 31 | 29 | 37 | 43 | 29 | 0 | -0.25 |  | 55 | Y | -0.4 | [7 empty] | Y | Y | Y | Y | 220 | 0.45 | 67 | 97512 | 95403 | 4947 | 15500 | 18 | 1 |  | 2021-08-11 16:50 | 1555 | 169 |  | 33 |  | *전공정 지연으로(전기로 송전조건깨짐) 20% 감속주입 301~302,401~402 *코너히터기 건조로 미적용 이상공정등록 및 생관통보 *STR#2 과압으로 S/R 재실행 *생관에 감속부분강종 변경요청. | [14 empty] | 96.36 | 100 | 0 | 0 | 0 |  | 650 | 700 | N | Y | 0 | 0 | 0 |  | 650 | 700 | N | Y | N |  | Y |  |  |  |  | RB110.00 | C
A66210 | 2021-08-11 | 1 | A |  | 7 | A | AE1055LS | 탄소강 | G-AE1055LS | BM#1 | 1595 | 41 | 1596 | 1545 | 31 | 5600 |  | 3 | 0.16 | 26 |  | -1.35 | 1555 | 1596 | 0 | 341.18 |  | 37 | 34 | 56 | Y |  | 2021-08-11 17:13 | 71 | 1098 | 28 | 29 | 33 | 35 | 36 | 36 | 35 | 34 | 34 | 33 | 32 | 32 | 33 | 33 | 33 | 36 | 32 | 33 | -0.11 | Y | 35 | Y | 0.2 | [8 empty] | N | N | Y | 200 | 0.52 | 61 | 101520 | 97036 | 7714 | 15210 | 11 | 1 |  | 2021-08-11 17:29 | 1555 | 112 |  | 24 | [16 empty] | 95.77 | 100 | 0 | 0 | 0 |  | 400 |  | Y | N | 0 | 0 | 0 |  | 400 |  | Y | N | N |  |  | Y |  |  |  | BT180180 | H
B65640 | 2021-08-11 | 2 | A |  | 3 | A | SM45CM3 | 탄소강 | SM45C | BM#2 | 1597 | 60 | 1610 | 1518 | 41 | 7800 |  | 1 | 0.31 | 15 |  | -2.32 | 1558 | 1613 | 0 | 21.13 | 0 | 35 | 58 | 156 | Y |  | 2021-08-11 17:57 | 67 | 1094 | 28 | 26 | 26 | 26 | 26 | 26 | 24 | 24 | 22 | 21 | 19 | 18 | 16 | 16 | 23 | 26 | 16 | 26 | -0.2 |  | 50 | Y | -0.4 | [7 empty] | Y | Y | Y | Y | 210 | 0.47 | 60 | 96972 | 88731 | 5119 | 16500 | 18 | 1 |  | 2021-08-11 18:03 | 1558 | 138 |  | 32 |  | * EDGE HEATER 코일 건조로 100KW적용. 이상공정/생관통보 | [14 empty] | 102.08 | 100 | 0 | 0 | 0 |  | 650 | 700 | N | Y | 0 | 0 | 0 |  | 650 | 700 | N | Y | N | [6 empty] | RB170.00 | C
A66211 | 2021-08-11 | 1 | A |  | 8 | A | AE1055LS | 탄소강 | G-AE1055LS | BM#1 | 1622 | 41 | 1597 | 1555 | 31 | 5000 |  | 3 | 0.14 | 25 |  | -1.29 | 1558 | 1597 | 0 | 300.55 |  | 30 | 23 | 48 | Y |  | 2021-08-11 18:02 | 74 | 1099 | 32 | 31 | 29 | 28 | 29 | 29 | 29 | 28 | 28 | 28 | 28 | 27 | 27 | 27 | 28 | 29 | 27 | 29 | -0.04 | Y | 50 | Y | 0 | [8 empty] | N | N | Y | 190 | 0.52 | 57 | 84600 | 94687 | 7513 | 16190 | 11 | 1 |  | 2021-08-11 18:15 | 1558 | 114 |  | 38 | [16 empty] | 81.62 | 100 | 0 | 0 | 0 |  | 400 |  | Y | N | 0 | 0 | 0 |  | 400 |  | Y | N | N |  |  | Y |  |  |  | BT180180 | H
B65641 | 2021-08-11 | 2 | A |  | 4 | A | SM45CM3 | 탄소강 | SM45C | BM#2 | 1622 | 44 | 1622 | 1580 | 33 | 5800 |  | 1 | 0.34 | 15 |  | -2.61 | 1563 | 1621 | 0 | 24.07 | 0 | 5 | 67 | 158 | Y |  | 2021-08-11 19:10 | 72 | 1100 | 14 | 13 | 26 | 31 | 33 | 34 | 34 | 33 | 32 | 31 | 30 | 29 | 28 | 25 | 29 | 34 | 25 | 0 | -0.22 | Y | 40 | Y | -0.6 | [7 empty] | Y | Y | Y | Y | 200 | 0.47 | 62 | 98818 | 91326 | 4924 | 15600 | 18 | 1 |  | 2021-08-11 19:13 | 1563 | 102 |  | 20 | [16 empty] | 103.58 | 100 | 0 | 0 | 0 |  | 650 | 700 | Y | Y | 0 | 0 | 0 |  | 650 | 700 | Y | Y | N |  | Y |  |  |  |  | RB110.00 | C
A66212 | 2021-08-11 | 1 | A |  | 9 | A | AE1055LS | 탄소강 | G-AE1055LS | BM#1 | 1641 | 48 | 1592 | 1574 | 25 | 4200 |  | 3 | 0.16 | 26 |  | -1.24 | 1551 | 1592 | 0 | 330.19 |  | 11 | 24 | 49 | Y |  | 2021-08-11 19:20 | 67 | 1100 | 27 | 27 | 31 | 33 | 33 | 33 | 33 | 32 | 32 | 31 | 30 | 30 | 31 | 31 | 31 | 33 | 30 | 33 | -0.04 | Y | 40 | Y | 0.2 | [8 empty] | N | N | Y | 180 | 0.52 | 58 | 84600 | 94855 | 7345 | 15600 | 11 | 1 |  | 2021-08-11 19:27 | 1551 | 108 |  | 19 |  | *STR#2 압 저하로 인한 SR재세팅 | [14 empty] | 82.26 | 100 | 0 | 0 | 0 |  | 400 |  | Y | N | 0 | 0 | 0 |  | 400 |  | Y | N | N |  |  | Y |  |  |  | BT180180 | H
B65642 | 2021-08-11 | 2 | A |  | 5 | B | SM45CM3 | 탄소강 | SM45C | BM#2 | 1611 | 46 | 1633 | 1559 | 33 | 6200 |  | 1 | 0.28 | 20 |  | -2.35 | 1560 | 1631 | 0 | 26.63 | 0 | 21 | 58 | 838 | Y |  | 2021-08-11 20:19 | 69 | 1097 | 24 | 28 | 35 | 38 | 40 | 41 | 40 | 39 | 38 | 37 | 36 | 35 | 35 | 34 | 36 | 41 | 34 | 35 | -0.17 | Y | 40 | Y | -0.2 | [7 empty] | Y | Y | Y | Y | 190 | 0.47 | 63 | 90376 | 94173 | 5077 | 15700 | 18 | 1 |  | 2021-08-11 20:22 | 1560 | 106 |  | 13 | [16 empty] | 91.29 | 100 | 0 | 0 | 0 |  | 650 | 700 | Y | Y | 0 | 0 | 0 |  | 650 | 700 | Y | Y | N |  | Y |  |  |  |  | RB145.00 | C
A66213 | 2021-08-11 | 1 | A |  | 10 | A | AE1055LS | 탄소강 | G-AE1055LS | BM#1 | 1637 | 40 | 1582 | 1560 | 22 | 3700 |  | 3 | 0.15 | 26 |  | -1.07 | 1549 | 1582 | 0 | 177.63 |  | 18 | 31 | 82 | Y |  | 2021-08-11 20:08 | 65 | 1099 | 29 | 29 | 29 | 30 | 31 | 31 | 31 | 30 | 30 | 29 | 29 | 29 | 30 | 30 | 30 | 31 | 29 | 31 | -0.02 | Y | 35 | Y | 0.2 | [8 empty] | N | N | Y | 170 | 0.52 | 57 | 101520 | 95013 | 7987 | 15200 | 11 | 1 |  | 2021-08-11 20:15 | 1549 | 109 |  | 30 | [16 empty] | 10152000 | 100 | 0 | 0 | 0 |  | 400 |  | Y | N | 0 | 0 | 0 |  | 400 |  | Y | N | N |  |  | Y |  |  |  | BT180180 | H
A66214 | 2021-08-11 | 1 | B |  | 11 | A | AE1055LS | 탄소강 | G-AE1055LS | BM#1 | 1629 | 42 | 1597 | 1551 | 30 | 5100 |  | 3 | 0.14 | 26 |  | -1.7 | 1542 | 1597 | 0 | 14.47 |  | 37 | 35 | 43 | Y |  | 2021-08-11 21:16 | 58 | 1100 | 29 | 27 | 31 | 32 | 32 | 31 | 31 | 30 | 30 | 30 | 29 | 29 | 29 | 29 | 30 | 32 | 29 | 31 | -0.04 | Y | 45 | Y | 0 | [8 empty] | N | N | Y | 200 | 0.52 | 61 | 101520 | 96513 | 7187 | 15200 | 11 | 1 |  | 2021-08-11 21:26 | 1542 | 116 |  | 22 | [16 empty] | 96.23 | 100 | 0 | 0 | 0 |  | 400 |  | Y | N | 0 | 0 | 0 |  | 400 |  | Y | N | N |  |  | Y |  |  |  | BT180180 | H
B65643 | 2021-08-11 | 2 | B |  | 6 | A | SM45C | 탄소강 | SM45C | BM#2 | 1644 | 45 | 1622 | 1591 | 27 | 4500 |  | 1 | 0.35 | 15 |  | -2.2 | 1560 | 1605 | 0 | 15.2 | 0 | 1 | 50 | 65 | Y |  | 2021-08-11 21:15 | 67 | 1098 | 30 | 29 | 31 | 31 | 31 | 30 | 29 | 29 | 27 | 26 | 25 | 24 | 23 | 23 | 28 | 31 | 23 | 31 | -0.15 |  | 55 | Y | -0.2 | [7 empty] | Y | Y | Y | Y | 180 | 0.47 | 69 | 100024 | 103553 | -1453 | 15100 | 18 | 1 |  | 2021-08-11 21:20 | 1560 | 108 |  | 22 | [16 empty] | 98.01 | 100 | 0 | 0 | 0 |  | 650 | 700 | Y | N | 0 | 0 | 0 |  | 650 | 700 | Y | N | N | [6 empty] | RB280.00 | C
A66215 | 2021-08-11 | 1 | B |  | 12 | A | AE1055LS | 탄소강 | G-AE1055LS | BM#1 | 1605 | 47 | 1608 | 1550 | 33 | 5600 |  | 3 | 0.16 | 26 |  | -0.95 | 1555 | 1585 | 0 | 315.22 |  | 30 | 24 | 45 | Y |  | 2021-08-11 22:13 | 71 | 1100 | 26 | 29 | 32 | 32 | 33 | 34 | 33 | 33 | 33 | 32 | 32 | 31 |  | 31 | 32 | 34 | 31 | 33 | -0.05 | Y | 30 | Y | -0.2 | [8 empty] | N | N | Y | 190 | 0.51 | 57 | 118440 | 96395 | 7705 | 16400 | 11 | 1 |  | 2021-08-11 22:21 | 1555 | 125 |  | 27 | [16 empty] | 113.56 | 100 | 0 | 0 | 0 |  | 400 |  | Y | N | 0 | 0 | 0 |  | 400 |  | Y | N | N |  |  | Y | Y |  |  | BT180180 | H
B65644 | 2021-08-11 | 2 | B |  | 7 | A | SM45C | 탄소강 | SM45C | BM#2 | 1619 | 42 | 1627 | 1553 | 32 | 5700 |  | 1 | 0.37 | 16 |  | -2.42 | 1556 | 1615 | 0 | 33.49 | 0 | 35 | 59 | 64 | Y |  | 2021-08-11 22:18 | 63 | 1098 | 20 | 22 | 24 | 25 | 25 | 24 | 23 | 21 | 21 | 20 | 19 | 17 |  | 17 | 22 | 25 | 17 | 0 | -0.2 | Y | 40 | Y | -0.4 | [7 empty] | Y | Y | Y | Y | 170 | 0.47 | 64 | 85120 | 95951 | 399 | 17200 | 18 | 1 |  | 2021-08-11 22:23 | 1556 | 124 |  | 29 | [16 empty] | 87.75 | 100 | 0 | 0 | 0 |  | 650 | 700 | Y | N | 0 | 0 | 0 |  | 651 | 700 | Y | N | N | [6 empty] | RB280.00 | C
A66216 | 2021-08-11 | 1 | B | 연주종료 | 13 | A | AE1055LS | 탄소강 | G-AE1055LS | BM#1 | 1604 | 41 | 1602 | 1563 | 29 | 5000 |  | 3 | 0.17 | 25 |  | -1.46 | 1557 | 1602 | 0 | 254.31 |  | 11 | 25 | 41 | Y |  | 2021-08-11 22:54 | 73 | 1101 | 31 | 32 | 33 | 34 | 34 | 34 | 34 | 33 | 33 | 33 |  |  |  | 33 | 33 | 34 | 33 | 34 | -0.03 | Y | 30 | Y | 0 | [8 empty] | N | N | M | 180 | 0.52 | 61 | 91963 | 97550 | 7200 | 2000 | 11 | 1 |  | 2021-08-11 23:01 | 1557 | 127 |  | 46 |  | *연주종료 00:53 |  | 960A0DD009B44D4DA5DBD62C1804A22C | E964376FA22D4837BDDB3B9A1541C5F5 | 859D1A79D68048C6AD604DAC25C1B13F |  | 3C8A0AF62615427A825B8F71D7CCC8B7 | 084D50DBD4A845AE90855F12649E12F8 | 3BE9A42F54D543EE8F18059497078FD9 | C942A0CD273940DE80096D8C1A9B4AB9 | 0AE59E17A3084463BDA1D0A547F7A80E | 0006F07A357E4D88B9A9395BFEC06D86 | EC759D49BC0C48AFB77949FADB99E4C5 | B503D430BE7845F69CA5A2649F8F8B38 |  | 88 | 100 | 0 | 3500 | 0 |  | 400 |  | Y | N | 0 | 3500 | 0 |  | 400 |  | Y | N | N |  |  | Y |  |  |  | BT180180 | H
B65645 | 2021-08-11 | 2 | B | TUNDISH교체전 | 8 | A | SM45C | 탄소강 | SM45C | BM#2 | 1633 | 43 | 1622 | 1564 | 28 | 5000 |  | 1 | 0.39 | 17 |  | -2.31 | 1550 | 1608 | 0 | 30.47 | 0 | 5 | 68 | 59 | Y |  | 2021-08-11 23:06 | 57 | 1099 | 14 | 13 | 15 | 15 | 16 | 16 | 15 | 15 | 14 | 13 | 12 | 11 | 9 | 6 | 13 | 16 | 6 | 15 | -0.22 | Y | 45 | Y | -0.6 | [7 empty] | N | N | N | N | 170 | 0.47 | 66 | 104224 | 97735 | -1935 | 2000 | 18 | 1 |  | 2021-08-11 23:08 | 1550 | 132 |  | 46 |  |  | A630243C9BAF4AAE97D5A9B5B24A3904 | 97521A44B74F42E59301CE791F31C52E | D8772B6DE1C54A7BBB4290895A02B32A | [11 empty] | 108.96 | 100 | 0 | 2700 | 0 |  | 650 | 400 | Y | N | 0 | 2570 | 0 |  | 650 | 400 | Y | N | N | [6 empty] | RB120.00 | C
A66217 | 2021-08-11 | 1 | B | TUNDISH교체 | 1 | A | AE5180 | 합금강 | E1 | BM#2 | 1629 | 66 | 1629 | 1587 | 33 | 7000 |  | 3 | 0.2 | 20 |  | -1.65 | 1565 | 1605 | 123.56 | 132.33 |  | 18 | 32 | 39 | Y |  | 2021-08-12 00:27 | 100 | 1095 | -274 | 40 | 35 | 39 | 44 | 49 | 51 | 52 | 53 | 54 | 54 | 55 | 55 | 55 | 48 | 55 | 55 | 0 | 0 |  | 5 | Y | 0 |  | 2.3 | 2.24 |  |  |  |  | N | N | N | M | 220 | 0.45 | 67 | 94231 | 96795 | 5655 | 16200 | 14 | 2 |  | 2021-08-12 00:34 | 1565 | 168 |  | 53 |  | * T/D FLUX 용탕부: 220 KG / 유탕부: 10KG 투입. * BUTT 타입롱노즐사용(일반타입.) * 수소 기준값 초과로 이상공정 등록 | [14 empty] | 91.71 | 100 | 700 | 0 | 0 |  | 650 | 700 | N | N | 700 | 0 | 0 |  | 650 | 700 | N | N | Y | [6 empty] | RB100.00 | H
A66218 | 2021-08-11 | 1 | B |  | 2 | A | AE5180 | 합금강 | E1 | BM#2 | 1635 | 41 | 1581 | 1578 | 23 | 4800 |  | 3 | 0.18 | 15 |  | -1.52 | 1536 | 1565 | 97.69 | 139.07 |  | 37 | 36 | 56 | Y |  | 2021-08-12 01:42 | 71 | 1097 | 55 | 50 | 44 | 39 | 35 | 32 | 32 | 31 | 29 | 29 | 29 | 29 | 29 | 28 | 34 | 44 | 28 | 29 | -0.29 |  | 55 | Y | -0.2 |  |  |  | 1.07 |  |  |  | N | N | N | Y | 220 | 0.48 | 67 | 94231 | 100934 | 266 | 15000 | 14 | 2 |  | 2021-08-12 01:47 | 1536 | 131 |  | 46 | 47 | [7 empty] | 5238BE69F2E44956BCF7D32267064CAC | E4886ADE99B24ACCADAA450EE01CAAB5 | 75782FF134584451A9EADA0375B50B2E |  | 58E53A475E29496983C590B0813F26B3 | 55F30B1F73894B17A8B1D8A18F2B1D5D | 12FFE057F7804A94BD9066EE791BDC30 |  | 92.38 | 100 | 0 | 0 | 0 |  | 650 | 700 | N | N | 0 | 0 | 0 |  | 650 | 700 | N | N | Y | [6 empty] | RB100.00 | H
A66219 | 2021-08-11 | 1 | B |  | 3 | A | AE5180 | 합금강 | E1 | BM#2 | 1662 | 37 | 1578 | 1562 | 23 | 4900 |  | 3 | 0.13 | 16 |  | -1.33 | 1531 | 1557 | 0 | 289.11 |  | 30 | 25 | 82 | Y |  | 2021-08-12 02:46 | 66 | 1093 | 27 | 23 | 21 | 21 | 22 | 22 | 23 | 22 | 21 | 21 | 22 | 22 |  | 22 | 22 | 23 | 21 | 22 | 0 | Y | 15 | Y | 0 |  |  |  | 1.05 |  |  |  | N | N | N | Y | 210 | 0.49 | 60 | 99774 | 93321 | 1479 | 13700 | 14 | 2 |  | 2021-08-12 03:03 | 1531 | 133 |  | 50 | [16 empty] | 100.38 | 100 | 0 | 0 | 0 |  | 650 | 700 | N | N | 0 | 0 | 0 |  | 651 | 700 | N | N | Y | [6 empty] | RB100.00 | H
A66220 | 2021-08-11 | 1 | B |  | 4 | A | AE5180 | 합금강 | E1 | BM#2 | 1611 | 39 | 1574 | 1543 | 28 | 5700 |  | 3 | 0.14 | 15 |  | -1.59 | 1529 | 1559 | 0 | 312.75 |  | 11 | 26 | 82 | Y |  | 2021-08-12 03:49 | 64 | 1106 | 20 | 19 | 20 | 20 | 21 | 21 | 21 | 21 | 20 | 19 | 20 | 20 | 20 | 19 | 20 | 21 | 19 | 21 | -0.04 | Y | 45 | Y | -0.2 |  |  |  | 1.05 |  |  |  | N | N | N | Y | 200 | 0.49 | 64 | 99774 | 102005 | -205 | 13800 | 14 | 2 |  | 2021-08-12 03:55 | 1529 | 134 |  | 48 | [16 empty] | 96.77 | 50 | 0 | 0 | 0 |  | 650 | 700 | N | N | 0 | 0 | 0 |  | 651 | 700 | N | N | Y | [6 empty] | RB100.00 | H
A66221 | 2021-08-11 | 1 | C |  | 5 | A | AE5180 | 합금강 | E1 | BM#2 | 1631 | 38 | 1561 | 1570 | 27 | 4700 |  | 3 | 0.16 | 16 |  | -1.44 | 1531 | 1559 | 0 | 232.13 |  | 18 | 33 | 33 | Y |  | 2021-08-12 04:57 | 66 | 1096 | 17 | 17 | 22 | 23 | 25 | 26 | 27 | 26 | 26 | 25 | 25 | 25 | 25 | 24 | 24 | 27 | 24 | 26 | -0.04 | Y | 35 | Y | -0.2 |  |  |  | 1.01 |  |  |  | N | N | N | Y | 190 | 0.49 | 68 | 99774 | 106837 | 763 | 15400 | 14 | 2 |  | 2021-08-12 05:06 | 1531 | 121 |  | 47 | 23 | [15 empty] | 92 | 50 | 0 | 0 | 0 |  | 650 | 700 | N | N | 0 | 0 | 0 |  | 650 | 700 | N | N | Y | [6 empty] | RB100.00 | H
A66222 | 2021-08-11 | 1 | C |  | 6 | A | AE5180 | 합금강 | E1 | BM#2 | 1596 | 39 | 1570 | 1553 | 26 | 5100 |  | 3 | 0.19 | 15 |  | -1.29 | 1535 | 1562 | 5.26 | 186 |  | 37 | 37 | 42 | Y |  | 2021-08-12 06:04 | 70 | 1093 | 23 | 23 | 24 | 26 | 26 | 27 | 27 | 27 | 27 | 27 | 26 | 27 | 26 | 27 | 26 | 27 | 26 | 27 | 0 | Y | 35 | Y | 0.2 |  |  |  | 0.91 |  |  |  | N | N | N | Y | 180 | 0.48 | 64 | 99774 | 99494 | 806 | 15300 | 14 | 2 |  | 2021-08-12 06:14 | 1535 | 124 |  | 49 | 10 | [15 empty] | 98.84 | 50 | 0 | 0 | 0 |  | 650 | 700 | N | N | 0 | 0 | 0 |  | 650 | 700 | N | N | Y | [6 empty] | RB100.00 | H
A66223 | 2021-08-11 | 1 | C |  | 7 | A | AE5180 | 합금강 | E1 | BM#2 | 1621 | 46 | 1570 | 1564 | 29 | 4500 |  | 3 | 0.19 | 17 |  | -1.53 | 1531 | 1563 | 0 | 171.01 |  | 30 | 26 | 49 | Y |  | 2021-08-12 07:05 | 66 | 1086 | 26 | 24 | 23 | 23 | 24 | 24 | 24 | 24 | 24 | 24 | 24 | 24 | 25 | 25 | 24 | 25 | 25 | 24 | 0 |  |  | Y | 0.2 |  |  |  | 0.78 |  |  |  | N | N | N | Y | 170 | 0.49 | 62 | 99774 | 97055 | 1345 | 15100 | 14 | 2 |  | 2021-08-12 07:16 | 1531 | 131 |  | 53 | [16 empty] | 99.62 | 50 | 0 | 0 | 0 |  | 650 | 700 | N | N | 0 | 0 | 0 |  | 650 | 700 | N | N | Y | [6 empty] | RB100.00 | H
A66224 | 2021-08-12 | 1 | C |  | 8 | A | AE5180 | 합금강 | E1 | BM#2 | 1613 | 42 | 1571 | 1543 | 34 | 6200 |  | 3 | 0.18 | 15 |  | -1.66 | 1529 | 1561 | 28.73 | 189.28 |  | 11 | 27 | 48 | Y |  | 2021-08-12 08:14 | 64 | 1103 | 24 | 22 | 23 | 24 | 25 | 25 | 26 | 25 | 25 | 25 | 24 | 24 | 23 | 22 | 24 | 26 | 22 | 25 | -0.11 | Y | 35 | Y | -0.2 |  |  |  | 0.9 |  |  |  | N | N | N | Y | 170 | 0.49 | 66 | 99774 | 103295 | -545 | 16100 | 14 | 2 |  | 2021-08-12 08:25 | 1529 | 131 |  | 47 | [16 empty] | 95.71 | 50 | 0 | 0 | 0 |  | 650 | 700 | N | N | 0 | 0 | 0 |  | 649 | 700 | N | N | Y | [6 empty] | RB100.00 | H
A66225 | 2021-08-12 | 1 | C |  | 9 | A | AE5180 | 합금강 | E1 | BM#2 | 1609 | 42 | 1580 | 1569 | 31 | 4900 |  | 3 | 0.21 | 15 |  | -1.64 | 1538 | 1570 | 37.92 | 137.41 |  | 18 | 34 | 48 | Y |  | 2021-08-12 09:09 | 73 | 1094 | 21 | 20 | 23 | 26 | 29 | 31 | 31 | 31 | 31 | 31 | 31 | 31 | 31 | 31 | 29 | 31 | 31 | 31 | 0 |  | 40 | Y | 0 |  |  |  | 0.75 |  |  |  | N | N | N | Y | 220 | 0.48 | 66 | 99774 | 100603 | 597 | 15800 | 14 | 2 |  | 2021-08-12 09:21 | 1538 | 134 |  | 59 | [8 empty] | DCFB997C711D407C9C842FCE7DC907D2 | 62C89BB27AFF41A992B50D106FFDFB8F | BB7E407BCA034132B03217DF455CEA4A |  | 391B47115DC847F9BD3CA97DC76D3CE0 | A768BF2C6A5647D6822B6F1220E54161 | 0A67467DCF61435994303269039EB27F |  | 96.96 | 50 | 0 | 0 | 0 |  | 650 | 700 | N | N | 0 | 0 | 0 |  | 650 | 700 | N | N | Y | [6 empty] | RB100.00 | H
A66226 | 2021-08-12 | 1 | C | 연주시작 | 1 | A | AE1043M | 탄소강 | D1 | BM#1 | 1627 | 41 | 1635 | 1572 | 29 | 5200 |  | 3 | 0.17 | 20 |  | -1.67 | 1583 | 1625 | 0 | 200.24 |  | 37 | 38 | 38 | Y |  | 2021-08-12 10:08 | 92 | 1098 | -354 | -270 | 42 | 36 | 35 | 40 | 44 | 47 | 48 | 49 | 49 | 50 | 51 | 51 | 45 | 51 | 51 | 0 | 0 |  |  | Y | 0.2 |  | 1.96 | 1.89 |  |  |  |  | N | N | N | N | 210 | 0.47 | 60 | 99072 | 97865 | -2665 | 15000 | 01 | 2 |  | 2021-08-12 10:22 | 1583 | 103 |  | 25 |  | *T/D FLUX 유:10KG,용120KG *연주시작 10:36 *STR#1,#2 EDGE HEATER 코일부 건조작업으로 적용不-이상재등록 |  | 34E7AEDCD32244358DEF4AC0A224B0A3 | 5C49A2B51038462EA3A9325D04538586 | [11 empty] | 100.02 | 100 | 700 | 0 | 0 |  | 500 |  | N | N | 700 | 0 | 0 |  | 501 |  | N | N | N | [6 empty] | RB100.00 | C
B65655 | 2021-08-12 | 2 | C |  | 10 | A | AE5180 | 합금강 | E1 | BM#2 | 1612 | 44 | 1558 | 1543 | 35 | 6600 |  | 1 | 0.31 | 18 |  | -2.35 | 1525 | 1588 | 18.32 | 0 | 0 | 1 | 53 | 97 | Y |  | 2021-08-12 10:47 | 60 | 1101 | 31 | 29 | 29 | 28 | 27 | 26 | 25 | 24 | 23 | 22 | 21 | 20 | 19 | 19 | 25 | 29 | 19 | 0 | -0.2 |  | 50 | Y | -0.2 |  |  |  | 0.86 |  |  |  | N | N | N | Y | 210 | 0.48 | 63 | 99774 | 97110 | -1310 | 15200 | 14 | 2 |  | 2021-08-12 11:01 | 1525 | 136 |  | 28 | 24 | [15 empty] | 104.09 | 100 | 0 | 0 | 0 |  | 650 | 700 | N | N | 0 | 0 | 0 |  | 650 | 700 | N | N | Y | [6 empty] | RB100.00 | H
A66227 | 2021-08-12 | 1 | C |  | 2 | A | AE1043M | 탄소강 | D1 | BM#1 | 1584 | 42 | 1606 | 1552 | 28 | 4600 |  | 3 | 0.18 | 15 |  | -1.55 | 1561 | 1591 | 0 | 263.11 |  | 30 | 27 | 25 | Y |  | 2021-08-12 11:05 | 70 | 1097 | 49 | 41 | 36 | 33 | 31 | 30 | 29 | 29 | 29 | 28 | 28 | 27 | 27 | 27 | 32 | 36 | 27 | 29 | -0.18 |  | 50 | Y | 0 | [7 empty] | N | N | N | N | 200 | 0.5 | 63 | 99107 | 100190 | -3990 | 14000 | 01 | 2 |  | 2021-08-12 11:13 | 1561 | 109 |  | 30 |  | *STR#1,#2 EDGE HEATER 코일부 건조작업으로 적용不-이상재등록 | [14 empty] | 98.91 | 100 | 0 | 0 | 0 |  | 500 |  | N | N | 0 | 0 | 0 |  | 501 |  | N | N | N | [6 empty] | RB100.00 | C
B65656 | 2021-08-12 | 2 | C | TUNDISH교체전 | 11 | A | AE5180 | 합금강 | E1 | BM#2 | 1621 | 50 | 1583 | 1522 | 36 | 7000 |  | 1 | 0.29 | 16 |  | -2.34 | 1530 | 1582 | 11.87 | 0 | 0 | 35 | 62 | 38 | Y |  | 2021-08-12 11:52 | 65 | 1103 | 17 | 16 | 24 | 30 | 32 | 33 | 33 | 33 | 33 | 32 | 32 | 31 | 31 | 31 | 30 | 33 | 31 | 33 | -0.05 | Y | 35 | Y | 0 |  |  |  | 1.05 |  |  |  | N | N | N | M | 200 | 0.48 | 61 | 99774 | 95003 | -703 | 2000 | 14 | 2 |  | 2021-08-12 11:58 | 1530 | 123 |  | 27 | 20 |  | BE8956A8982848F1B510D90520D0A21F | 62EE4DAD229F47EEB9B3FB513284F437 | [12 empty] | 105.75 | 100 | 0 | 2500 | 0 |  | 650 | 700 | N | N | 0 | 3130 | 0 |  | 650 | 700 | N | N | Y | [6 empty] | RB100.00 | H
A66228 | 2021-08-12 | 1 | C |  | 3 | A | AE1043M | 탄소강 | D1 | BM#1 | 1602 | 45 | 1599 | 1546 | 28 | 4500 |  | 3 | 0.19 | 15 |  | -1.49 | 1558 | 1587 | 0 | 294.35 |  | 11 | 28 | 22 | Y |  | 2021-08-12 12:09 | 67 | 1095 | 24 | 25 | 27 | 29 | 31 | 31 | 31 | 31 | 30 | 30 | 30 | 30 | 30 | 30 | 30 | 31 | 30 | 31 | -0.02 | Y | 45 | Y | 0 | [7 empty] | N | N | N | N | 190 | 0.51 | 62 | 98652 | 101428 | 72 | 14820 | 01 | 2 |  | 2021-08-12 12:16 | 1558 | 117 |  | 31 |  | *STR#1,#2 EDGE HEATER 코일부 건조작업으로 적용不-이상재등록 | [14 empty] | 95.78 | 100 | 0 | 0 | 0 |  | 0 |  | N | N | 0 | 0 | 0 |  | 0 |  | N | N | N |  |  | N |  |  |  | RB100.00 | C
A66229 | 2021-08-12 | 1 | A | TUNDISH교체 | 1 | A | KFMN445V | 합금강 | KFMN445V계 | BM#2 | 1632 | 42 | 1659 | 1580 | 34 | 6700 |  | 1 | 0.35 | 20 |  | -2.52 | 1581 | 1661 | 0 | 24.09 | 0 | 18 | 35 | 16 | Y |  | 2021-08-12 13:25 | 89 | 1102 | -389 | -7 | 34 | 27 | 34 | 40 | 44 | 45 | 46 | 46 | 46 | 45 | 44 | 44 | 42 | 46 | 44 | 46 | -0.08 |  | 20 | Y | -0.2 |  | 2.13 | 2.06 |  |  |  |  | N | N | N | M | 220 | 0.48 | 64 | 93071 | 95826 | 1774 | 15000 | 06 | 1 |  | 2021-08-12 13:24 | 1581 | 122 |  | 16 |  | * T/D FLUX 용탕부: 120 KG / 유탕부: 10KG 투입. * BUTT 타입롱노즐사용(일반타입.) *전공정 요청 감속주입 | [14 empty] | 95.65 | 100 | 1000 | 0 | 0 |  | 491 | 400 | Y | Y | 1000 | 0 | 0 |  | 491 | 400 | Y | Y | N | [6 empty] | BT180180 | H
B65657 | 2021-08-12 | 2 | A |  | 4 | B | AE1043M | 탄소강 | D1 | BM#1 | 1583 | 51 | 1618 | 1519 | 31 | 5900 |  | 3 | 0.19 | 15 |  | -1.59 | 1568 | 1600 | 0 | 262.21 |  | 21 | 62 | 49 | Y |  | 2021-08-12 12:48 | 77 | 1091 | 29 | 27 | 29 | 30 | 32 | 33 | 33 | 33 | 33 | 32 | 32 | 32 | 32 | 31 | 31 | 33 | 31 | 33 | -0.05 | Y | 40 | Y | -0.2 | [7 empty] | N | N | N | N | 180 | 0.5 | 66 | 101704 | 100230 | 2020 | 15150 | 01 | 2 |  | 2021-08-12 12:59 | 1568 | 144 |  | 54 | [16 empty] | 98.74 | 100 | 0 | 0 | 0 |  | 500 |  | Y | N | 0 | 0 | 0 |  | 501 |  | Y | N | N | [6 empty] | RB100.00 | C
A66230 | 2021-08-12 | 1 | A |  | 2 | A | KFMN445V | 합금강 | KFMN445V계 | BM#2 | 1607 | 47 | 1627 | 1567 | 35 | 5600 |  | 1 | 0.34 | 13 |  | -2.29 | 1561 | 1614 | 0 | 15.96 | 0 | 37 | 39 | 47 | Y |  | 2021-08-12 14:25 | 69 | 1097 | 40 | 37 | 34 | 32 | 31 | 30 | 29 | 28 | 26 | 26 | 24 |  |  | 24 | 30 | 34 | 24 | 0 | -0.25 |  | 40 | Y | -0.4 | [7 empty] | N | N | N | Y | 220 | 0.48 | 54 | 93071 | 82528 | 672 | 15800 | 06 | 1 |  | 2021-08-12 14:26 | 1561 | 121 |  | 22 |  | *전공정 요청감속주입 | [14 empty] | 112.27 | 100 | 0 | 0 | 0 |  | 491 | 400 | Y | Y | 0 | 0 | 0 |  | 491 | 400 | Y | Y | N | [6 empty] | BT180180 | H
B65658 | 2021-08-12 | 2 | A | 잔강최소화전 | 5 | B | AE1043M | 탄소강 | D1 | BM#1 | 1611 | 38 | 1615 | 1571 | 25 | 4400 |  | 3 | 0.17 | 17 |  | -1.43 | 1557 | 1587 | 0 | 372.44 |  | 5 | 71 | 46 | Y |  | 2021-08-12 14:14 | 66 | 1096 | 29 | 27 | 28 | 29 | 29 | 29 | 29 | 29 | 28 | 28 | 27 | 27 | 26 | 25 | 28 | 29 | 25 | 29 | -0.07 | Y | 55 | Y | -0.2 | [7 empty] | N | N | N | N | 170 | 0.51 | 67 | 96187 | 110976 | -2276 | 3000 | 01 | 2 |  | 2021-08-12 14:22 | 1557 | 126 |  | 35 | 25 | *잔강최소화전 이상재 ID: 106, 206 | [14 empty] | 92.18 | 100 | 0 | 4060 | 0 |  | 500 |  | Y | N | 0 | 3800 | 0 |  | 501 |  | Y | N | N |  |  | N |  |  |  | RB100.00 | H
B65659 | 2021-08-12 | 2 | A |  | 3 | A | KFMN445V | 합금강 | KFMN445V계 | BM#2 | 1655 | 55 | 1614 | 1594 | 41 | 6000 |  | 1 | 0.37 | 13 |  | -2.65 | 1555 | 1611 | 0 | 13.61 | 0 | 1 | 54 | 57 | Y |  | 2021-08-12 15:30 | 63 | 1103 | 19 | 22 | 26 | 28 | 29 | 28 | 27 | 26 | 25 | 23 | 22 | 21 | 18 | 18 | 25 | 29 | 18 | 0 | -0.27 | Y | 40 | Y | -0.6 | [7 empty] | N | N | N | Y | 210 | 0.51 | 61 | 84610 | 99319 | -2019 | 15300 | 06 | 1 |  | 2021-08-12 15:27 | 1555 | 118 |  | 12 | [8 empty] | D731049907A044DCA4C3BA8580DA46AB | 98E8C4CEAFF34BCC96B091D206509AEC | EB5E95033F214C3CA145DABEA7761317 |  | 484EE18FFBC04C6DBDFE9AF1FA359717 | A66BEB8B21BE4E2E8A0B834AFE547050 | F87464B7497C45698C826587C7E410A4 |  | 85.72 | 100 | 0 | 0 | 0 |  | 491 | 400 | Y | Y | 0 | 0 | 0 |  | 491 | 400 | Y | Y | N | [6 empty] | BT180180 | H
A66231 | 2021-08-12 | 1 | A | 잔강최소화 | 6 | B | AE1055LS | 탄소강 | G-AE1055LS | BM#1 | 1638 | 41 | 1614 | 1601 | 24 | 3900 |  | 3 | 0.16 | 25 |  | -1.96 | 1558 | 1614 | 0 | 300.4 |  | 30 | 28 | 56 | Y |  | 2021-08-12 15:10 | 74 | 1092 | 32 | 23 | 25 | 26 | 29 | 31 | 33 | 33 | 33 | 34 | 33 | 32 |  | 32 | 31 | 34 | 32 | 33 | -0.04 | Y | 10 | Y | -0.2 | [8 empty] | N | N | Y | 210 | 0.49 | 53 | 101520 | 89991 | 7659 | 15960 | 01 | 2 |  | 2021-08-12 15:18 | 1558 | 150 |  | 63 |  | *잔강최소화 이상재 등록 ID101, 201 | [6 empty] | D4121F1554DC46109A8FFF7C255A0038 | 33FDEF001774432D9BD7A430AD84779E | D318DD64930F488781EC32AC7CB90BFD |  | 66205770F84B433595FDF5264A661FC0 | D3CA249CC8DE4574812FD283F0CC1243 | 8572ABD372484450B6525E9E3F0FE466 |  | 103.75 | 100 | 2500 | 0 | 0 |  | 400 |  | Y | N | 2500 | 0 | 0 |  | 400 |  | Y | N | N |  |  | Y |  |  | Y | BT180180 | H
B65660 | 2021-08-12 | 2 | A | 잔강최소화전 | 4 | A | KFMN445V | 합금강 | KFMN445V계 | BM#2 | 1661 | 43 | 1638 | 1612 | 29 | 4400 |  | 1 | 0.35 | 14 |  | -2.7 | 1560 | 1619 | 0 | 13.47 | 0 | 35 | 63 | 75 | Y |  | 2021-08-12 16:20 | 68 | 1097 | 15 | 17 | 24 | 27 | 28 | 28 | 28 | 27 | 25 | 24 | 22 | 19 |  | 19 | 24 | 28 | 19 | 28 | -0.26 | Y | 35 | Y | -0.6 | [7 empty] | N | N | N | Y | 200 | 0.52 | 55 | 88192 | 89447 | 553 | 3000 | 06 | 1 |  | 2021-08-12 16:22 | 1560 | 110 |  | 22 |  | *T.D 2.2T |  | 568CCB3D15FE43819A9A30484C98ED2D | [12 empty] | 97.56 | 100 | 0 | 3100 | 0 |  | 491 | 400 | Y | Y | 0 | 3100 | 0 |  | 491 | 400 | Y | Y | N | [6 empty] | BT180180 | H
A66232 | 2021-08-12 | 1 | A |  | 7 | A | AE1055LS | 탄소강 | G-AE1055LS | BM#1 | 1670 | 45 | 1595 | 1587 | 29 | 5000 |  | 3 | 0.16 | 25 |  | -1.43 | 1551 | 1595 | 0 | 191.72 |  | 29 | 25 | 1251 | Y |  | 2021-08-12 16:08 | 67 | 1101 | 35 | 28 | 23 | 22 | 22 | 22 | 22 | 22 | 22 | 21 | 21 |  |  | 21 | 23 | 23 | 21 | 22 | -0.03 |  | 40 | Y | 0 | [8 empty] | N | N | Y | 200 | 0.52 | 52 | 84600 | 91095 | 7755 | 15490 | 01 | 2 |  | 2021-08-12 16:17 | 1551 | 148 |  | 60 | [16 empty] | 88.96 | 100 | 0 | 0 | 0 |  | 400 |  | Y | N | 0 | 0 | 0 |  | 400 |  | Y | N | N |  |  | Y |  |  |  | BT180180 | H
B65661 | 2021-08-12 | 2 | A | 잔강최소화 | 5 | A | 46MNVS6 | 합금강 | KFMN445V계 | BM#2 | 1631 | 43 | 1649 | 1523 | 35 | 7100 |  | 1 | 0.37 | 16 |  | -2.68 | 1572 | 1640 | 0 | 20.57 | 0 | 21 | 63 | 40 | Y |  | 2021-08-12 17:26 | 78 | 1100 | -224 | -228 | 28 | 32 | 35 | 36 | 37 | 37 | 37 | 36 | 35 | 33 |  | 33 | 22 | 37 | 33 | 37 | -0.15 | Y | 25 | Y | -0.4 | [7 empty] | N | N | N | Y | 190 | 0.48 | 53 | 97835 | 91250 | 1900 | 16100 | 06 | 1 |  | 2021-08-12 17:23 | 1572 | 125 |  | 27 |  | *롱노즐 재사용 | [14 empty] | 105.65 | 100 | 3000 | 0 | 0 |  | 650 | 400 | Y | N | 3000 | 0 | 0 |  | 650 | 400 | Y | N | N | Y |  |  |  |  | Y | RB100.00 | H
A66233 | 2021-08-12 | 1 | A |  | 8 | A | AE1055LS | 탄소강 | G-AE1055LS | BM#1 | 1636 | 46 | 1608 | 1591 | 26 | 4200 |  | 3 | 0.19 | 25 |  | -1.63 | 1556 | 1608 | 0 | 343.63 |  | 18 | 36 | 38 | Y |  | 2021-08-12 17:21 | 72 | 1098 | 36 | 41 | 31 | 36 | 39 | 40 | 40 | 40 | 40 | 40 | 40 | 39 |  | 39 | 38 | 40 | 39 | 40 | -0.03 | Y | 30 | Y | -0.2 | [8 empty] | N | N | Y | 190 | 0.52 | 57 | 84600 | 91068 | 7982 | 15030 | 01 | 2 |  | 2021-08-12 17:32 | 1556 | 146 |  | 40 | [16 empty] | 85.5 | 100 | 0 | 0 | 0 |  | 400 |  | Y | N | 0 | 0 | 0 |  | 400 |  | Y | N | N |  |  | Y |  |  |  | BT180180 | H
B65662 | 2021-08-12 | 2 | A |  | 6 | A | 46MNVS6 | 합금강 | KFMN445V계 | BM#2 | 1599 | 46 | 1637 | 1514 | 42 | 0 |  | 1 | 0.31 | 15 |  | -2.49 | 1558 | 1621 | 0 | 16.26 | 0 | 5 | 72 | 36 | Y |  | 2021-08-12 18:41 | 64 | 1099 | 32 | 31 | 33 | 34 | 34 | 33 | 31 | 31 | 30 | 28 | 27 | 26 | 23 | 23 | 31 | 34 | 23 | 31 | -0.24 | Y | 45 | Y | -0.6 | [7 empty] | N | N | N | Y | 180 | 0.51 | 58 | 97835 | 93342 | 2858 | 15000 | 06 | 1 |  | 2021-08-12 18:35 | 1558 | 105 |  | 7 | [16 empty] | 102.55 | 100 | 0 | 0 | 0 |  | 650 | 400 | Y | N | 0 | 0 | 0 |  | 650 | 400 | Y | N | N | Y | [5 empty] | RB100.00 | H
A66234 | 2021-08-12 | 1 | A |  | 9 | A | AE1055LS | 탄소강 | G-AE1055LS | BM#1 | 1605 | 46 | 1597 | 1550 | 35 | 5400 |  | 3 | 0.18 | 25 |  | -1.36 | 1553 | 1597 | 0 | 243.1 |  | 37 | 40 | 39 | Y |  | 2021-08-12 18:20 | 69 | 1097 | 38 | 36 | 35 | 35 | 35 | 35 | 34 | 33 | 33 | 33 | 32 | 32 | 32 | 32 | 34 | 35 | 32 | 35 | -0.06 | Y | 50 | Y | 0 | [8 empty] | N | N | Y | 180 | 0.52 | 59 | 84600 | 97717 | 7083 | 15860 | 01 | 2 |  | 2021-08-12 18:28 | 1553 | 126 |  | 39 | 23 | [15 empty] | 80.04 | 100 | 0 | 0 | 0 |  | 400 |  | Y | N | 0 | 0 | 0 |  | 400 |  | Y | N | N |  |  | Y |  |  |  | BT180180 | H
B65663 | 2021-08-12 | 2 | A |  | 7 | A | 46MNVS6 | 합금강 | KFMN445V계 | BM#2 | 1618 | 43 | 1640 | 1545 | 32 | 6300 |  | 1 | 0.33 | 15 |  | -2.64 | 1562 | 1623 | 0 | 13.04 | 0 | 1 | 55 | 64 | Y |  | 2021-08-12 19:30 | 68 | 1098 | 22 | 26 | 31 | 33 | 33 | 33 | 32 | 31 | 30 | 29 | 27 | 24 |  | 24 | 29 | 33 | 24 | 33 | -0.22 | Y | 40 | Y | -0.6 | [7 empty] | N | N | N | Y | 170 | 0.51 | 60 | 92080 | 96874 | 3076 | 15000 | 06 | 1 |  | 2021-08-12 19:33 | 1562 | 107 |  | 16 |  | *전공정 요청(크래인 폴트) 20%이상감속주입 308 408 이상공정등록 및 생관통보 | [14 empty] | 92.26 | 100 | 0 | 0 | 0 |  | 650 | 400 | Y | N | 0 | 0 | 0 |  | 650 | 400 | Y | N | N | Y | [5 empty] | RB100.00 | H
A66235 | 2021-08-12 | 1 | A |  | 10 | A | AE1055LS | 탄소강 | G-AE1055LS | BM#1 | 1619 | 42 | 1604 | 1563 | 30 | 5300 |  | 3 | 0.16 | 25 |  | -1.96 | 1543 | 1604 | 0 | 328.07 |  | 30 | 29 | 30 | Y |  | 2021-08-12 19:31 | 59 | 1100 | 30 | 30 | 30 | 30 | 30 | 30 | 30 | 29 | 29 | 28 | 28 | 27 | 27 | 27 | 29 | 30 | 27 | 30 | -0.05 | Y | 50 | Y | 0 | [8 empty] | N | N | Y | 170 | 0.52 | 58 | 84600 | 95551 | 7949 | 16010 | 01 | 2 |  | 2021-08-12 19:40 | 1543 | 129 |  | 29 | [16 empty] | 82.06 | 100 | 0 | 0 | 0 |  | 400 |  | Y | N | 0 | 0 | 0 |  | 400 |  | Y | N | N |  |  | Y |  |  |  | BT180180 | H
A66236 | 2021-08-12 | 1 | A |  | 11 | A | AE1055LS | 탄소강 | G-AE1055LS | BM#1 | 1581 | 41 | 1592 | 1523 | 33 | 5900 |  | 3 | 0.19 | 25 |  | -1.68 | 1544 | 1592 | 0 | 262.53 |  | 29 | 26 | 53 | Y |  | 2021-08-12 20:48 | 60 | 1097 | 26 | 25 | 29 | 30 | 29 | 28 | 27 | 27 | 26 | 25 | 24 | 24 | 24 | 24 | 27 | 30 | 24 | 24 | -0.14 | Y | 43.98 | Y | 0 | [8 empty] | N | N | Y | 210 | 0.52 | 55 | 101520 | 89547 | 7953 | 15800 | 01 | 2 |  | 2021-08-12 20:57 | 1544 | 96 |  | 10 | 29 | [15 empty] | 103.59 | 100 | 0 | 0 | 0 |  | 400 |  | Y | N | 0 | 0 | 0 |  | 400 |  | Y | N | N |  |  | Y |  |  |  | BT180180 | H
B65664 | 2021-08-12 | 2 | A |  | 8 | A | 46MNVS6 | 합금강 | KFMN445V계 | BM#2 | 1628 | 50 | 1642 | 1541 | 38 | 7400 |  | 1 | 0.3 | 15 |  | -2.25 | 1572 | 1628 | 0 | 13.03 | 0 | 35 | 64 | 63 | Y |  | 2021-08-12 20:33 | 78 | 1100 | 20 | 25 | 36 | 39 | 40 | 40 | 39 | 38 | 38 | 37 | 36 | 35 | 35 | 34 | 35 | 40 | 34 | 0 | -0.13 | Y | 45 | Y | -0.2 | [7 empty] | N | N | N | Y | 170 | 0.47 | 66 | 92080 | 98680 | 3020 | 15100 | 06 | 1 |  | 2021-08-12 20:32 | 1572 | 111 |  | 14 |  | *전공정 요청(크래인 폴트) 20%이상감속주입 ID: 301 401 306 406 이상공정등록 및 생관통보 | [14 empty] | 91.03 | 100 | 0 | 0 | 0 |  | 650 | 400 | Y | N | 0 | 0 | 0 |  | 650 | 400 | Y | N | N | Y | [5 empty] | RB100.00 | H
B65665 | 2021-08-12 | 2 | B |  | 9 | A | 46MNVS6 | 합금강 | KFMN445V계 | BM#2 | 1641 | 52 | 1648 | 1530 | 36 | 7300 |  | 1 | 0.31 | 15 |  | -2.7 | 1566 | 1622 | 0 | 15 | 0 | 21 | 64 | 53 | Y |  | 2021-08-12 21:45 | 72 | 1101 | 32 | 32 | 37 | 40 | 41 | 41 | 40 | 40 | 39 | 38 | 37 | 36 | 34 | 34 | 38 | 41 | 34 | 40 | -0.17 | Y | 40 | Y | -0.4 | [7 empty] | N | N | N | Y | 220 | 0.51 | 59 | 92080 | 94626 | 3024 | 15600 | 06 | 1 |  | 2021-08-12 21:45 | 1566 | 121 |  | 9 | [16 empty] | 94.54 | 100 | 0 | 0 | 0 |  | 650 | 400 | Y | N | 0 | 0 | 0 |  | 650 | 400 | Y | N | N | Y | [5 empty] | RB100.00 | H
A66237 | 2021-08-12 | 1 | B |  | 12 | A | AE1055LS | 탄소강 | G-AE1055LS | BM#1 | 1594 | 43 | 1587 | 1558 | 23 | 4100 |  | 3 | 0.2 | 26 |  | -1.4 | 1545 | 1587 | 0 | 245.77 |  | 18 | 37 | 64 | Y |  | 2021-08-12 21:39 | 61 | 1097 | 22 | 27 | 30 | 31 | 31 | 31 | 30 | 30 | 30 | 29 | 29 | 29 | 28 | 28 | 29 | 31 | 28 | 31 | -0.06 | Y | 45 | Y | -0.2 | [8 empty] | N | N | Y | 200 | 0.46 | 63 | 101520 | 90367 | 7983 | 15700 | 01 | 2 |  | 2021-08-12 21:48 | 1545 | 98 |  | 16 |  | *전기로 작업지연 감속주입-정속주입 강종 감속 | [14 empty] | 10152000 | 100 | 0 | 0 | 0 |  | 400 |  | Y | N | 0 | 0 | 0 |  | 400 |  | Y | N | N |  |  | Y |  |  |  | BT180180 | H
B65666 | 2021-08-12 | 2 | B |  | 10 | A | 46MNVS6 | 합금강 | KFMN445V계 | BM#2 | 1642 | 44 | 1636 | 1541 | 35 | 7400 |  | 1 | 0.33 | 16 |  | -2.78 | 1563 | 1629 | 0 | 20.82 | 0 | 5 | 73 | 52 | Y |  | 2021-08-12 22:35 | 69 | 1100 | 33 | 31 | 31 | 30 | 29 | 28 | 27 | 25 | 23 | 22 | 21 | 19 | 16 | 16 | 25 | 31 | 16 | 0 | -0.3 |  | 50 | Y | -0.6 | [7 empty] | N | N | N | Y | 210 | 0.51 | 61 | 92080 | 99403 | -1253 | 14200 | 06 | 1 |  | 2021-08-12 22:40 | 1563 | 121 |  | 18 |  | * 전공정 요청으로 L/D 잔강 미실시 | [14 empty] | 96.17 | 100 | 0 | 0 | 0 |  | 650 | 400 | Y | N | 0 | 0 | 0 |  | 650 | 400 | Y | N | N | N | [5 empty] | RB100.00 | H
A66238 | 2021-08-12 | 1 | B |  | 13 | C | AE1055LS | 탄소강 | G-AE1055LS | BM#1 | 1667 | 40 | 1589 | 1594 | 17 | 3000 |  | 3 | 0.21 | 25 |  | -1.3 | 1547 | 1589 | 0 | 285.86 |  | 37 | 41 | 67 | Y |  | 2021-08-12 22:39 | 63 | 1097 | 28 | 28 | 28 | 29 | 29 | 29 | 28 | 27 | 26 | 26 | 26 | 25 | 24 | 25 | 27 | 29 | 24 | 29 | -0.11 | Y | 45 | Y | 0 | [8 empty] | N | N | Y | 190 | 0.45 | 67 | 99784 | 97010 | 7390 | 15900 | 01 | 2 |  | 2021-08-12 22:47 | 1547 | 95 |  | 21 |  | *전기로 작업지연 감속주입-정속주입 강종 감속 | [6 empty] | 39374E3C977E43E7B608AB5132C3CAC1 | 1218595E595D492E8405F58AD9F675D9 | 47AF4F15D6BC4C18A1D9F1CC589420D6 |  | FA2F21B27BDE40299D795A7AC0BC4C16 | 70810E8E53C14EF99BD1E798DC8C43B5 | 3E002EA396C34B62BE0C8C834807DF97 |  | 95.9 | 100 | 0 | 0 | 0 |  | 400 |  | Y | N | 0 | 0 | 0 |  | 400 |  | Y | N | N |  |  | Y |  |  |  | SB110110 | C
A66239 | 2021-08-12 | 1 | B | 연주종료 | 14 | B | SM55C | 탄소강 | B | BM#1 | 1594 | 33 | 1588 | 1520 | 23 | 4700 |  | 1 | 0.3 | 7 |  | -1.43 | 1535 | 1549 | 0 | 7.84 | 0 | 30 | 30 | 56 | Y |  | 2021-08-12 23:55 | 47 | 1096 | 20 | 19 | 19 | 19 | 16 | 16 | 15 | 14 | 12 |  |  |  |  | 12 | 15 | 16 | 12 | 19 | -0.17 |  | 20 | Y | -0.4 |  |  |  | 1.66 |  |  |  |  | N | N | M | 180 | 0.47 | 40 | 46918 | 58412 | 40788 | 7500 | 01 | 2 |  | 2021-08-13 00:05 | 1535 | 101 |  | 17 |  | *진공기준 미달 *STR#1.2 클로깅 발생 감속주입 STR#1 20%이상 감속주입 ID101~103 *STR#1 클로깅 발생 으로 레벨헌팅 ID101~103 *클로깅 심해져 L/D잔강 40TON 이월 *T/D잔강 7.5TON 이월 *RH천공 발생으로 연주종료 01:03 |  | 159BD3B01A454492BA095F7CB66AD34D | 198B4206CC6649F595D09D981E4CBDB6 | 19CC9EC884E64993BC8369E86EB4FABE |  | CE1B654AE46045F88DB334122D42D7C1 |  |  |  | 8B18B811D247442E82AE3A5BA28093FB |  |  |  |  | 47.22 | 100 | 0 | 3400 | 0 |  | 650 |  | Y | N | 0 | 3900 | 0 |  | 651 |  | Y | N | N |  |  | Y |  |  |  | RB110.00 | C
B65667 | 2021-08-12 | 2 | B | 연주종료 | 11 | A | 46MNVS6 | 합금강 | KFMN445V계 | BM#2 | 1594 | 45 | 1637 | 1554 | 38 | 7400 |  | 1 | 0.28 | 16 |  | -2.52 | 1572 | 1636 | 0 | 15.19 | 0 | 1 | 56 | 48 | Y |  | 2021-08-12 23:32 | 78 | 1105 | 13 | 24 | 29 | 33 | 34 | 35 | 35 | 34 | 33 | 32 | 30 | 29 |  | 29 | 30 | 35 | 29 | 0 | -0.2 | Y | 30 | Y | -0.2 | [7 empty] | N | N | N | M | 200 | 0.52 | 61 | 92080 | 100694 | -1594 | 2000 | 06 | 1 |  | 2021-08-12 23:36 | 1572 | 121 |  | 23 |  | * 전공정 요청으로 L/D 잔강 미실시 * 연주 종료 : 01 시 10분 | 255F52C96F8849049937D2E879371821 | CBE500F32AAD4356B6AB906C431DD945 | C7D1A0AF0EA3433A84B91A1758BF17E3 |  |  | 9F9ED7018BC34152B0FA13ECD0A5A185 | 52301B871EE8400EA69A5F448CAA220D |  |  | EBC1588366F74809874FB7C03DBD9C3A | 15F91DCD78834F4489312C7D612AAA96 |  |  |  | 92.82 | 100 | 0 | 5220 | 0 |  | 650 | 400 | Y | N | 0 | 5450 | 0 |  | 650 | 400 | Y | N | N | [6 empty] | RB100.00 | H
B65669 | 2021-08-12 | 2 | B | 연주시작 | 1 | A | AE15B34M | 합금강 | 보론강 | BM#1 | 1596 | 44 | 1635 | 1614 | 30 | 10200 |  | 3 | 0.23 | 20 |  | -1.75 | 1589 | 1631 | 112.42 | 59.74 |  | 5 | 74 | 108 | Y |  | 2021-08-13 04:28 | 92 | 1093 | -269 | -261 | 33 | 28 | 35 | 38 | 39 | 41 | 41 | 41 | 39 | 37 | 37 | 37 | 37 | 41 | 37 | 41 | -0.15 |  | 25 | Y | 0 |  | 1.17 | 1 |  |  |  |  | N | N | N | N | 210 | 0.48 | 63 | 82384 | 84981 | 18719 | 14600 | 09 | 1 |  | 2021-08-13 04:42 | 1589 | 167 |  | 20 |  | *T/D FLUX 유:10KG,용120KG *STR#1,#2 EDGE HEATER 코일부 건조작업으로 적용不-이상재등록 *연주시작 04:51 | [14 empty] | 82.38 | 100 | 700 | 0 | 0 |  | 300 |  | N | Y | 700 | 0 | 0 |  | 301 |  | N | Y | N | [6 empty] | BT180180 | H
A66242 | 2021-08-12 | 1 | D |  | 2 | A | AE15B34M | 합금강 | 보론강 | BM#1 | 1608 | 42 | 1622 | 1564 | 32 | 6600 |  | 3 | 0.26 | 16 |  | -1.8 | 1574 | 1612 | 64.78 | 113.28 |  | 18 | 38 | 266 | Y |  | 2021-08-13 05:27 | 77 | 1093 | 35 | 33 | 32 | 31 | 32 | 31 | 31 | 30 | 30 | 29 | 28 | 27 | 27 | 25 | 30 | 32 | 25 | 31 | -0.12 | Y | 60 | Y | -0.2 | [7 empty] | N | N | N | N | 200 | 0.49 | 68 | 101532 | 104930 | 170 | 14900 | 09 | 1 |  | 2021-08-13 05:45 | 1574 | 113 |  | 26 |  | *STR#1,#2 EDGE HEATER 코일부 건조작업으로 적용不-이상재등록 *STR#2 TCM머신 이상, 감속주입 ID:202.203(정속유지강종) | [5 empty] | 524420DE7D8F4F39B2FD1204ECCF1332 | D15EBD6D40FF4AE8B5181F58D96E4B79 | DBF726AA1A2740D29EE425471F9ACC94 |  | A93731021C4E48CE8452F46EC65AF9BD | 12CBF4E1D8054C838443E395AF80A082 | 7699FBE1753E485A800E526CCB047F6E |  |  | 96.84 | 100 | 0 | 0 | 0 |  | 300 |  | N | Y | 0 | 0 | 0 |  | 301 |  | N | Y | N | [6 empty] | BT180180 | H
A66243 | 2021-08-12 | 1 | D |  | 3 | A | AE15B34M | 합금강 | 보론강 | BM#1 | 1595 | 42 | 1606 | 1540 | 32 | 6300 |  | 3 | 0.18 | 19 |  | -2.08 | 1557 | 1606 | 85.5 | 71.59 |  | 30 | 31 | 229 | Y |  | 2021-08-13 06:34 | 60 | 1094 | 25 | 21 | 18 | 15 | 13 | 13 | 11 | 10 | 10 | 9 | 9 | 8 | 8 | 8 | 13 | 18 | 8 | 0 | -0.18 |  | 55 | Y | 0 | [7 empty] | N | N | N | N | 190 | 0.49 | 65 | 101532 | 102609 | -59 | 15400 | 09 | 1 |  | 2021-08-13 06:43 | 1557 | 107 |  | 29 |  | *STR#1,#2 EDGE HEATER 코일부 건조작업으로 100KW적용-이상재등록 | [14 empty] | 97.02 | 100 | 0 | 0 | 0 |  | 300 |  | N | Y | 0 | 0 | 0 |  | 301 |  | N | Y | N | [6 empty] | BT180180 | H
A66244 | 2021-08-13 | 1 | D |  | 4 | A | AE15B34M | 합금강 | 보론강 | BM#1 | 1675 | 41 | 1621 | 1619 | 19 | 4000 |  | 3 | 0.16 | 13 |  | -1.72 | 1576 | 1606 | 65.51 | 97.33 |  | 29 | 28 | 126 | Y |  | 2021-08-13 07:35 | 79 | 1090 | 7 | 14 | 23 | 28 | 30 | 31 | 30 | 30 | 29 | 28 | 28 | 27 | 26 | 24 | 25 | 31 | 24 | 30 | -0.17 | Y | 40 | Y | -0.4 | [7 empty] | N | N | N | N | 180 | 0.49 | 66 | 101532 | 102539 | 611 | 14200 | 09 | 1 |  | 2021-08-13 07:46 | 1576 | 111 |  | 35 | [16 empty] | 10153200 | 100 | 0 | 0 | 0 |  | 300 |  | Y | Y | 0 | 0 | 0 |  | 301 |  | Y | Y | N | [6 empty] | BT180180 | H
A66245 | 2021-08-13 | 1 | D |  | 5 | A | AE15B34M | 합금강 | 보론강 | BM#1 | 1655 | 43 | 1622 | 1599 | 25 | 4900 |  | 3 | 0.16 | 14 |  | -1.98 | 1583 | 1618 | 63.76 | 81.87 |  | 11 | 29 | 1044 | Y |  | 2021-08-13 08:34 | 86 | 1089 | 23 | 21 | 22 | 25 | 26 | 27 | 28 | 28 | 28 | 28 | 28 | 28 | 28 | 28 | 26 | 28 | 28 | 28 | 0 |  | 30 | Y | 0 | [7 empty] | N | N | N | N | 170 | 0.49 | 61 | 101532 | 96351 | 1449 | 15000 | 09 | 1 |  | 2021-08-13 08:45 | 1583 | 119 |  | 43 | [16 empty] | 103.34 | 100 | 0 | 0 | 0 |  | 300 |  | Y | Y | 0 | 0 | 0 |  | 301 |  | Y | Y | N | [6 empty] | BT180180 | H
A66246 | 2021-08-13 | 1 | D |  | 6 | A | AE15B34M | 합금강 | 보론강 | BM#1 | 1649 | 41 | 1602 | 1591 | 20 | 3900 |  | 3 | 0.16 | 16 |  | -1.49 | 1573 | 1603 | 72.72 | 59.34 |  | 18 | 39 | 56 | Y |  | 2021-08-13 09:37 | 76 | 1088 | 28 | 28 | 25 | 25 | 26 | 26 | 26 | 26 | 26 | 26 | 25 | 24 | 24 | 22 | 25 | 26 | 22 | 26 | -0.08 | Y | 50 | Y | -0.2 | [7 empty] | N | N | N | N | 210 | 0.49 | 65 | 101532 | 101332 | 1768 | 14700 | 09 | 1 |  | 2021-08-13 09:44 | 1573 | 117 |  | 43 | [16 empty] | 10153200 | 100 | 0 | 0 | 0 |  | 300 |  | Y | Y | 0 | 0 | 0 |  | 301 |  | Y | Y | N | [6 empty] | BT180180 | H
A66247 | 2021-08-13 | 1 | D |  | 7 | A | AE15B34M | 합금강 | 보론강 | BM#1 | 1607 | 40 | 1605 | 1556 | 31 | 4800 |  | 3 | 0.16 | 13 |  | -2.06 | 1569 | 1605 | 63.56 | 47.04 |  | 30 | 32 | 52 | Y |  | 2021-08-13 10:45 | 72 | 1091 | 21 | 19 | 20 | 21 | 22 | 23 | 23 | 22 | 22 | 22 | 22 | 22 | 22 | 22 | 22 | 23 | 22 | 22 | -0.03 | Y | 35 | Y | 0 | [7 empty] | N | N | N | N | 200 | 0.49 | 60 | 101532 | 95524 | 2776 | 15500 | 09 | 1 |  | 2021-08-13 10:53 | 1569 | 110 |  | 41 | 14 | [15 empty] | 104.56 | 100 | 0 | 0 | 0 |  | 300 |  | Y | Y | 0 | 0 | 0 |  | 301 |  | Y | Y | N | [6 empty] | BT180180 | H
B65676 | 2021-08-13 | 2 | D | 연주시작 | 1 | A | 20MNCRS5HM7 | 소입성보증강 | C1 | BM#2 | 1633 | 44 | 1673 | 1594 | 40 | 8400 |  | 1 | 0.31 | 19 |  | -2.63 | 1592 | 1667 | 0 | 20.87 | 0 | 37 | 43 | 54 | Y |  | 2021-08-13 11:26 | 85 | 1089 | -368 | -328 | 26 | 22 | 23 | 32 | 35 | 37 | 38 | 38 | 38 | 38 | 37 | 37 | 34 | 38 | 37 | 38 | -0.04 |  | 20 | Y | -0.2 | 0.8 | 1.83 | 1.83 |  |  |  |  | N | N | N | N | 150 | 0.51 | 61 | 94265 | 100694 | -1544 | 14400 | 03 | 2 |  | 2021-08-13 11:27 | 1592 | 132 |  | 28 |  | * 연주시작 : 11 : 56 * BUTT 타입롱노즐사용(일반타입.) * T/D FLUX 용탕부: 120 KG / 유탕부: 10KG 투입. * EDGE HEATER 코일 건조로 미적용. | 1C183A0EC6C541B7A26940FDD437378E |  | 010EFF0D032C4BC2B6B34C1498246C11 | [11 empty] | 97.28 | 100 | 970 | 0 | 0 |  | 450 | 300 | N | Y | 860 | 0 | 0 |  | 449 | 300 | N | Y | [7 empty] | RB100.00 | H
A66248 | 2021-08-13 | 1 | D |  | 8 | A | AE15B34M | 합금강 | 보론강 | BM#1 | 1591 | 41 | 1616 | 1535 | 29 | 6100 |  | 3 | 0.15 | 16 |  | -2.18 | 1571 | 1616 | 75.68 | 28.25 |  | 29 | 29 | 62 | Y |  | 2021-08-13 11:44 | 74 | 1081 | 21 | 19 | 20 | 23 | 25 | 26 | 26 | 26 | 25 | 25 | 24 | 23 | 23 | 23 | 24 | 26 | 23 | 26 | -0.08 | Y | 35 | Y | 0 | [7 empty] | N | N | N | N | 190 | 0.49 | 64 | 103268 | 99693 | 1807 | 14900 | 09 | 1 |  | 2021-08-13 12:07 | 1571 | 112 |  | 45 | [16 empty] | 102.35 | 100 | 0 | 0 | 0 |  | 300 |  | Y | Y | 0 | 0 | 0 |  | 301 |  | Y | Y | N | [6 empty] | BT180180 | C
B65677 | 2021-08-13 | 2 | D |  | 2 | A | 20MNCRS5HM7 | 소입성보증강 | C1 | BM#2 | 1619 | 40 | 1665 | 1576 | 35 | 7400 |  | 1 | 0.39 | 19 |  | -2.9 | 1579 | 1652 | 0 | 39.91 | 0 | 35 | 68 | 61 | Y |  | 2021-08-13 12:17 | 72 | 1090 | 33 | 31 | 31 | 31 | 32 | 31 | 30 | 30 | 29 | 28 | 27 | 26 |  | 26 | 30 | 32 | 26 | 31 | -0.17 | Y | 35 | Y | -0.2 | [7 empty] | N | N | N | N | 140 | 0.5 | 59 | 94265 | 94733 | 167 | 15500 | 03 | 2 |  | 2021-08-13 12:21 | 1579 | 133 |  | 38 |  | * EDGE HEATER 코일 건조로 미적용. * 트랜스퍼카 쾐칭 장입으로 인한 BLOOM정체, 감속주입 | [6 empty] | FAC01AA936F142E2877886DCAAC348E6 | D266E0982FC84873A050A0F03BB611D7 | 61EF080B30C546BB821B41190DC78138 |  | A85964ACC4854E13B37A97F978395DC5 | 64865950130941F5B2532049A9BB5A65 | B1FD9CA6B7D3421D9F142F62201362C3 |  | 101.2 | 100 | 0 | 0 | 0 |  | 450 | 300 | Y | Y | 0 | 0 | 0 |  | 449 | 300 | Y | Y | [7 empty] | RB100.00 | H
A66249 | 2021-08-13 | 1 | A |  | 9 | A | AE15B34M | 합금강 | 보론강 | BM#1 | 1606 | 40 | 1617 | 1547 | 24 | 5100 |  | 3 | 0.18 | 15 |  | -2.31 | 1572 | 1617 | 73 | 24.82 |  | 11 | 30 | 57 | Y |  | 2021-08-13 12:43 | 75 | 1111 | 23 | 21 | 19 | 20 | 22 | 23 | 23 | 24 | 24 | 23 | 23 | 23 | 23 | 23 | 22 | 24 | 23 | 23 | -0.03 | Y | 30 | Y | 0 | [7 empty] | N | N | N | N | 180 | 0.49 | 62 | 101532 | 97765 | 1685 | 15770 | 09 | 1 |  | 2021-08-13 12:53 | 1572 | 116 |  | 51 | [16 empty] | 103.5 | 100 | 0 | 0 | 0 |  | 300 |  | Y | Y | 0 | 0 | 0 |  | 301 |  | Y | Y | N | [6 empty] | BT180180 | H
B65678 | 2021-08-13 | 2 | A |  | 3 | A | 20MNCRS5HM7 | 소입성보증강 | C1 | BM#2 | 1700 | 44 | 1662 | 1575 | 40 | 8100 |  | 1 | 0.38 | 19 |  | -2.72 | 1578 | 1650 | 0 | 34.05 | 0 | 5 | 76 | 49 | Y |  | 2021-08-13 13:19 | 71 | 1097 | 21 | 23 | 26 | 28 | 29 | 29 | 29 | 28 | 27 | 25 | 23 | 21 |  | 21 | 26 | 29 | 21 | 29 | -0.2 | Y | 40 | Y | -0.4 | [7 empty] | N | N | N | N | 130 | 0.52 | 62 | 99810 | 102130 | -1680 | 13200 | 03 | 2 |  | 2021-08-13 13:20 | 1578 | 135 |  | 37 |  | *코너히터기 건조로 100KW 적용 | [14 empty] | 99.81 | 100 | 0 | 0 | 0 |  | 450 | 300 | N | Y | 0 | 0 | 0 |  | 449 | 300 | N | Y | [7 empty] | RB100.00 | C
A66250 | 2021-08-13 | 1 | A |  | 10 | A | AE15B34M | 합금강 | 보론강 | BM#1 | 1582 | 44 | 1612 | 1534 | 26 | 5500 |  | 3 | 0.22 | 14 |  | -2.08 | 1573 | 1612 | 67.52 | 35.67 |  | 18 | 40 | 47 | Y |  | 2021-08-13 13:45 | 76 | 1094 | 22 | 21 | 24 | 26 | 30 | 31 | 31 | 31 | 31 | 30 | 31 | 30 | 29 | 28 | 28 | 31 | 28 | 31 | -0.07 | Y | 40 | Y | -0.2 | [7 empty] | N | N | N | N | 170 | 0.49 | 66 | 101532 | 100250 | 1000 | 13820 | 09 | 1 |  | 2021-08-13 13:58 | 1573 | 122 |  | 52 | [16 empty] | 10153200 | 100 | 0 | 0 | 0 |  | 300 |  | Y | Y | 0 | 0 | 0 |  | 301 |  | Y | Y | N | [6 empty] | BT180180 | H
B65679 | 2021-08-13 | 2 | A |  | 4 | A | 20MNCRS5HM7 | 소입성보증강 | C1 | BM#2 | 1595 | 43 | 1656 | 1557 | 39 | 8400 |  | 1 | 0.26 | 18 |  | -2.41 | 1575 | 1646 | 0 | 17.75 | 0 | 21 | 68 | 48 | Y |  | 2021-08-13 14:22 | 68 | 1100 | 15 | 23 | 25 | 28 | 29 | 29 | 29 | 29 | 29 | 28 | 27 | 26 |  | 26 | 27 | 29 | 26 | 29 | -0.08 | Y | 35 | Y | -0.2 | [7 empty] | N | N | N | N | 120 | 0.52 | 59 | 99810 | 99235 | 415 | 15300 | 03 | 2 |  | 2021-08-13 14:38 | 1575 | 140 |  | 38 |  | *롱노즐 천공으로 교체. | [14 empty] | 101.02 | 100 | 0 | 0 | 0 |  | 450 | 300 | Y | Y | 0 | 0 | 0 |  | 449 | 300 | Y | Y |  |  |  |  | Y |  |  | RB100.00 | H
A66251 | 2021-08-13 | 1 | A |  | 11 | A | AE15B34M | 합금강 | 보론강 | BM#1 | 1622 | 46 | 1620 | 1565 | 28 | 4800 |  | 3 | 0.16 | 16 |  | -2.67 | 1565 | 1620 | 76.89 | 67.51 |  | 30 | 33 | 45 | Y |  | 2021-08-13 15:04 | 68 | 1090 | 26 | 24 | 25 | 26 | 26 | 26 | 27 | 27 | 26 | 26 | 26 | 26 | 26 | 26 | 26 | 27 | 26 | 26 | -0.03 | Y | 30 | Y | 0 | [7 empty] | N | N | N | N | 210 | 0.49 | 58 | 101532 | 94156 | 994 | 14910 | 09 | 1 |  | 2021-08-13 15:17 | 1565 | 118 |  | 40 | [16 empty] | 10153200 | 100 | 0 | 0 | 0 |  | 300 |  | Y | Y | 0 | 0 | 0 |  | 301 |  | Y | Y | N | [6 empty] | BT180180 | H
B65680 | 2021-08-13 | 2 | A |  | 5 | A | 20MNCRS5HM7 | 소입성보증강 | C1 | BM#2 | 1604 | 41 | 1649 | 1563 | 36 | 7500 |  | 1 | 0.27 | 18 |  | -2.28 | 1575 | 1637 | 0 | 16.82 | 0 | 37 | 44 | 31 | Y |  | 2021-08-13 15:11 | 68 | 1101 | 23 | 23 | 23 | 24 | 25 | 25 | 25 | 24 | 24 | 23 | 23 | 22 | 21 | 20 | 23 | 25 | 20 | 25 | -0.11 | Y | 45 | Y | -0.2 | [7 empty] | N | N | N | N | 110 | 0.53 | 62 | 94668 | 102792 | -1542 | 14900 | 03 | 2 |  | 2021-08-13 15:11 | 1575 | 137 |  | 49 | [8 empty] | C33410F6BBE240A3B5B5AC34F4ED7C5E | 36645CBABA2E469A9761C247A0567691 | 43683ADA7E0242F590B3F90862539762 |  | 0C396655E7F74F009F7FCA95D958DD55 | 2FE507D11CFA45FFA3D8A76366FDDCCD | DC2571CB641B454DB7C8090358D8D89F |  | 97.6 | 100 | 0 | 0 | 0 |  | 450 | 300 | Y | Y | 0 | 0 | 0 |  | 449 | 300 | Y | Y | [7 empty] | RB110.00 | C
A66252 | 2021-08-13 | 1 | A |  | 12 | A | AE15B34M | 합금강 | 보론강 | BM#1 | 1501 | 41 | 1604 | 1546 | 30 | 5300 |  | 3 | 0.15 | 15 |  | -1.98 | 1566 | 1604 | 62.57 | 25.15 |  | 29 | 30 | 60 | Y |  | 2021-08-13 15:51 | 69 | 1099 | 25 | 25 | 20 | 20 | 20 | 21 | 21 | 21 | 21 | 20 | 20 | 20 | 20 | 20 | 21 | 21 | 20 | 21 | -0.03 | Y | 40 | Y | 0 | [7 empty] | N | N | N | N | 200 | 0.49 | 63 | 101532 | 97591 | -1291 | 13800 | 09 | 1 |  | 2021-08-13 15:59 | 1566 | 119 |  | 53 |  | *랜싱 | [14 empty] | 10153200 | 100 | 0 | 0 | 0 |  | 300 |  | Y | Y | 0 | 0 | 0 |  | 301 |  | Y | Y | N | [6 empty] | BT180180 | H
B65681 | 2021-08-13 | 2 | A |  | 6 | A | 20MNCRS5HM7 | 소입성보증강 | C1 | BM#2 | 1595 | 44 | 1650 | 1547 | 39 | 8100 |  | 1 | 0.24 | 18 |  | -2.55 | 1572 | 1639 | 0 | 16.67 | 0 | 35 | 69 | 52 | Y |  | 2021-08-13 16:33 | 65 | 1097 | 18 | 20 | 23 | 25 | 25 | 24 | 24 | 23 | 22 | 20 | 19 | 17 | 14 | 14 | 21 | 25 | 14 | 0 | -0.24 | Y | 45 | Y | -0.6 | [7 empty] | N | N | N | N | 100 | 0.52 | 61 | 105355 | 100641 | 209 | 12700 | 03 | 2 |  | 2021-08-13 16:36 | 1572 | 127 |  | 30 | 11 | *STR#2 몰드 탕면 프리징 현상으로 매뉴얼 작업실행하여 정상화 작업 진행해 사무실 협의해 후 4000MM 고철처리 요청함. *후HEAT L/D 자연개공 안되 강제개공 실시 310 409 이상재등록 | [14 empty] | 103.9 | 100 | 0 | 0 | 0 |  | 450 | 300 | Y | Y | 0 | 0 | 4000 | 매뉴얼작업 | 449 | 300 | Y | Y | [7 empty] | RB100.00 | H
A66253 | 2021-08-13 | 1 | A |  | 13 | A | AE15B34M | 합금강 | 보론강 | BM#1 | 1601 | 41 | 1583 | 1555 | 28 | 4800 |  | 3 | 0.16 | 16 |  | -1.09 | 1561 | 1583 | 68.09 | 70.86 |  | 11 | 31 | 45 | Y |  | 2021-08-13 17:00 | 64 | 1099 | 18 | 16 | 15 | 16 | 17 | 18 | 18 | 18 | 18 | 18 | 17 | 18 | 18 | 18 | 17 | 18 | 17 | 18 | -0.04 | Y | 25 | Y | 0 | [7 empty] | N | N | N | N | 190 | 0.49 | 60 | 84610 | 95375 | 725 | 15380 | 09 | 1 |  | 2021-08-13 17:08 | 1561 | 123 |  | 48 | [16 empty] | 86.82 | 100 | 0 | 0 | 0 |  | 300 |  | Y | Y | 0 | 0 | 0 |  | 301 |  | Y | Y | N |  |  | Y |  |  |  | BT180180 | H
B65682 | 2021-08-13 | 2 | A |  | 7 | A | 20MNCRS5HM7 | 소입성보증강 | C1 | BM#2 | 1626 | 43 | 1650 | 1572 | 38 | 7400 |  | 1 | 0.27 | 18 |  | -2.46 | 1576 | 1643 | 0 | 17.46 | 0 | 5 | 77 | 40 | N | 1 | 2021-08-13 17:41 | 69 | 1100 | 9 | 21 | 27 | 32 | 33 | 33 | 33 | 32 | 31 | 30 | 29 | 27 |  | 27 | 29 | 33 | 27 | 33 | -0.15 | Y | 40 | Y | -0.4 | [7 empty] | N | N | N | N | 150 | 0.51 | 59 | 94668 | 100096 | -1796 | 14600 | 03 | 2 |  | 2021-08-13 17:57 | 1576 | 122 |  | 25 |  | * L/D 자연개공 안되 강제개공 실시 301 401 이상재등록 | [14 empty] | 96.65 | 100 | 0 | 0 | 0 |  | 450 | 300 | Y | Y | 0 | 0 | 0 |  | 449 | 300 | Y | Y | [7 empty] | RB110.00 | C
A66254 | 2021-08-13 | 1 | A | TUNDISH교체전 | 14 | A | AE15B34M | 합금강 | 보론강 | BM#1 | 1638 | 40 | 1610 | 1578 | 22 | 3800 |  | 3 | 0.15 | 15 |  | -2.03 | 1569 | 1610 | 54.82 | 17.65 | 0 | 18 | 41 | 42 | Y |  | 2021-08-13 17:59 | 72 | 1098 | 16 | 15 | 18 | 21 | 24 | 25 | 26 | 25 | 26 | 25 | 24 |  |  | 24 | 23 | 26 | 24 | 25 | -0.03 | Y | 20 | Y | -0.2 | [7 empty] | N | N | N | N | 180 | 0.49 | 64 | 95500 | 96420 | 280 | 2000 | 09 | 1 |  | 2021-08-13 18:06 | 1569 | 129 |  | 52 |  |  |  | EDE67BB62BAA49099EFD96D72190A768 | CE578F96344F4F969EC24D6D7EA03E83 | 511D366210FC4C35BDE7EC675CD86643 | [10 empty] | 98.81 | 100 | 0 | 2500 | 0 |  | 300 |  | Y | Y | 0 | 2500 | 0 |  | 301 |  | Y | Y | N |  |  | Y |  |  |  | BT180180 | H
B65683 | 2021-08-13 | 2 | A | TUNDISH교체전 | 8 | A | 20MNCRS5HM7 | 소입성보증강 | C1 | BM#2 | 1596 | 45 | 1655 | 1544 | 41 | 8600 |  | 1 | 0.27 | 18 |  | -2.74 | 1574 | 1645 | 0 | 17.07 | 0 | 21 | 69 | 44 | Y |  | 2021-08-13 18:49 | 67 | 1094 | 25 | 30 | 34 | 35 | 36 | 36 | 35 | 35 | 35 | 33 | 32 |  |  | 32 | 34 | 36 | 32 | 35 | -0.07 | Y | 35 | Y | -0.2 | [7 empty] | N | N | N | N | 140 | 0.52 | 58 | 99810 | 97170 | 330 | 2400 | 03 | 2 |  | 2021-08-13 18:46 | 1574 | 123 |  | 17 |  |  | 0190335344084909B702A0716FCB660E | CC03CBD24FB34AFFBE911D5300C08C4D | 72EDB9B3200F412EBBAB741880E46196 | [11 empty] | 102.69 | 100 | 0 | 5300 | 0 |  | 450 | 300 | Y | Y | 0 | 3950 | 0 |  | 449 | 300 | Y | Y | [7 empty] | RB100.00 | H
A66255 | 2021-08-13 | 1 | A | TUNDISH교체 | 1 | A | STB2 | 베어링강 | STB (SF) | BM#1 | 1624 | 43 | 1603 | 1554 | 35 | 6200 |  | 3 | 0.15 | 25 |  | -1.77 | 1551 | 1603 | 81.62 | 106.02 |  | 30 | 34 | 34 | Y |  | 2021-08-13 19:13 | 95 | 1101 | 37 | 23 | 27 | 20 | 25 | 30 | 33 | 35 | 38 | 38 | 38 | 38 | 38 | 38 | 33 | 38 | 38 | 38 | 0 |  | 20 | Y | 0 |  | 2.33 | 2.15 | 1.7 |  |  |  |  | N | N | M | 240 | 0.47 | 62 | 84610 | 92802 | 7048 | 15570 | 04 | 2 |  | 2021-08-13 19:23 | 1551 | 153 |  | 62 |  | *FLUX 270KG/10KG *첫Heat 수소측정치 OVER되어 이상재 등록ID:101~102, 201~202 | [14 empty] | 85.21 | 100 | 1500 | 0 | 0 |  | 650 |  | Y | N | 1500 | 0 | 0 |  | 651 |  | Y | N | Y |  |  | Y |  |  |  | BT180180 | H
B65684 | 2021-08-13 | 2 | A | TUNDISH교체 | 1 | A | SMN443H | 소입성보증강 | 보론강 | BM#2 | 1601 | 47 | 1658 | 1522 | 43 | 8800 |  | 1 | 0.27 | 20 |  | -2.22 | 1582 | 1647 | 12.31 | 0 | 0 | 37 | 45 | 49 | Y |  | 2021-08-13 19:45 | 91 | 1101 | -306 | -25 | 29 | 22 | 29 | 34 | 37 | 38 | 40 | 40 | 40 | 40 | 38 | 37 | 35 | 40 | 37 | 40 | -0.12 |  | 25 | Y | -0.2 | 0.8 | 2.22 | 2.22 | 1.56 |  |  |  | N | N | N | N | 220 | 0.48 | 64 | 96084 | 100611 | -561 | 15800 | 05 | 1 |  | 2021-08-13 19:48 | 1582 | 144 |  | 46 |  | * T/D FLUX 용탕부: 220 KG / 유탕부: 10KG 투입. * BUTT 타입롱노즐사용(일반타입.) *유탕구 1103 *수소10분값 기준치 초과 이상공정등록 및 생관통보 *수소10분값 초과로 헤드 1500MM 절단. | [14 empty] | 95.13 | 100 | 1500 | 0 | 0 |  | 650 | 400 | Y | Y | 1500 | 0 | 0 |  | 651 | 400 | Y | Y | [7 empty] | RB100.00 | H
A66256 | 2021-08-13 | 1 | B |  | 2 | A | STB2 | 베어링강 | STB (SF) | BM#1 | 1611 | 43 | 1585 | 1539 | 33 | 5900 |  | 3 | 0.16 | 25 |  | -1.73 | 1532 | 1585 | 124.84 | 84.39 |  | 29 | 31 | 35 | Y |  | 2021-08-13 20:26 | 76 | 1100 | 37 | 34 | 31 | 31 | 31 | 31 | 31 | 31 | 30 | 30 | 31 | 31 | 31 | 31 | 31 | 31 | 30 | 31 | -0.03 | Y | 35 | Y | 0 |  |  |  | 1.06 |  |  |  | Y | Y | Y | Y | 230 | 0.48 | 61 | 83164 | 88687 | 7963 | 16000 | 04 | 2 |  | 2021-08-13 20:52 | 1532 | 142 |  | 52 | 19 | [15 empty] | 84.34 | 100 | 0 | 0 | 500 |  | 650 |  | Y | N | 0 | 0 | 500 |  | 651 |  | Y | N | Y |  |  | Y |  |  |  | BT180180 | H
B65685 | 2021-08-13 | 2 | B |  | 2 | A | SMN443H | 소입성보증강 | 보론강 | BM#2 | 1601 | 46 | 1630 | 1538 | 36 | 6900 |  | 1 | 0.24 | 20 |  | -2.43 | 1562 | 1627 | 13.06 | 0 | 0 | 35 | 70 | 52 | Y |  | 2021-08-13 20:53 | 71 | 1099 | 34 | 32 | 30 | 29 | 29 | 28 | 28 | 27 | 27 | 26 | 26 | 25 | 25 | 25 | 28 | 30 | 25 | 0 | -0.1 |  | 50 | Y | 0 |  |  |  | 0.85 |  |  |  | N | N | N | N | 220 | 0.49 | 62 | 96084 | 97548 | -1498 | 14500 | 05 | 1 |  | 2021-08-13 21:06 | 1562 | 134 |  | 44 |  | * 후 HEAT L/D 강제개공 ID : 309,408 | [14 empty] | 100.09 | 100 | 0 | 0 | 0 |  | 650 | 400 | Y | Y | 0 | 0 | 0 |  | 650 | 400 | Y | Y | [7 empty] | RB100.00 | H
A66257 | 2021-08-13 | 1 | B |  | 3 | A | STB2 | 베어링강 | STB (SF) | BM#1 | 1629 | 43 | 1596 | 1577 | 28 | 4900 |  | 3 | 0.17 | 25 |  | -1.47 | 1525 | 1567 | 136.06 | 209.48 |  | 11 | 32 | 54 | Y |  | 2021-08-13 21:42 | 69 | 1108 | 29 | 32 | 33 | 34 | 34 | 34 | 33 | 33 | 32 | 32 | 31 | 31 |  | 31 | 32 | 34 | 31 | 34 | -0.07 | Y | 40 | Y | 0 |  |  |  | 1.08 |  |  |  |  | Y | Y | Y | 220 | 0.48 | 59 | 152298 | 91549 | 7001 | 15100 | 04 | 2 |  | 2021-08-13 21:59 | 1525 | 148 |  | 39 |  | *유사강종 연연주 혼탕부 성분 확인 ID:107~109.207~209 | [14 empty] | 153.06 | 100 | 0 | 0 | 0 |  | 650 |  | Y | N | 0 | 0 | 0 |  | 650 |  | Y | N | Y |  |  | Y |  |  |  | BT180180 | H
B65686 | 2021-08-13 | 2 | B |  | 3 | A | SMN443H | 소입성보증강 | 보론강 | BM#2 | 1607 | 48 | 1633 | 1552 | 43 | 8200 |  | 1 | 0.31 | 19 |  | -2.33 | 1568 | 1629 | 12.7 | 0 | 0 | 1 | 58 | 854 | N | 2 | 2021-08-13 21:59 | 77 | 1098 | 23 | 21 | 24 | 26 | 27 | 28 | 28 | 27 | 26 | 27 | 25 | 24 | 23 | 22 | 25 | 28 | 22 | 27 | -0.15 | Y | 40 | Y | -0.2 |  |  |  | 0.9 |  |  |  | N | N | N | N | 210 | 0.49 | 67 | 96883 | 104707 | -2607 | 13100 | 05 | 1 |  | 2021-08-13 22:01 | 1568 | 137 |  | 42 | [16 empty] | 94.38 | 100 | 0 | 0 | 0 |  | 650 | 400 | Y | Y | 0 | 0 | 0 |  | 650 | 400 | Y | Y | [7 empty] | RB100.00 | H
A66258 | 2021-08-13 | 1 | B | 유사강종연연주 | 4 | A | P-STB2 | 베어링강 | STB (SF) | BM#1 | 1638 | 57 | 1558 | 1576 | 53 | 4800 |  | 3 | 0.17 | 25 |  | -0.92 | 1535 | 1562 | 118.39 | 39.36 |  | 18 | 42 | 40 | Y |  | 2021-08-13 22:32 | 79 | 1099 | 29 | 31 | 33 | 35 | 37 | 38 | 38 | 38 | 38 | 38 | 38 | 38 | 38 | 38 | 36 | 38 | 38 | 38 | 0 |  | 40 | Y | 0 |  |  |  | 0.9 |  |  |  |  | Y | Y | Y | 210 | 0.48 | 67 | 50766 | 99332 | 6518 | 13500 | 04 | 2 |  | 2021-08-13 22:40 | 1535 | 144 |  | 50 |  | *유사강종 연연주 혼탕부 성분 확인 ID:101.201 | [6 empty] | FA37AF1B2E764BBD8597E838320626D0 | AE9C6B8FB4184D2DBF118BC7013FE503 |  |  | D57E96930CF644C4A0A59CFA692EFCFC | 426EA88FF01A44CD915C33A8EC25E565 |  |  | 47.73 | 100 | 0 | 0 | 0 |  | 650 |  | Y | N | 0 | 0 | 0 |  | 651 |  | Y | N | Y |  |  | Y |  |  |  | BT180180 | H
B65687 | 2021-08-13 | 2 | B |  | 4 | A | SMN443H | 소입성보증강 | 보론강 | BM#2 | 1586 | 46 | 1639 | 1557 | 35 | 6600 |  | 1 | 0.27 | 19 |  | -2.31 | 1569 | 1627 | 20.14 | 0 | 0 | 21 | 70 | 61 | Y |  | 2021-08-13 22:51 | 78 | 1100 | 18 | 18 | 27 | 31 | 34 | 35 | 36 | 35 | 35 | 35 | 34 | 33 | 32 | 31 | 32 | 36 | 31 | 35 | -0.14 | Y | 35 | Y | -0.2 |  |  |  | 0.76 |  |  |  | N | N | N | N | 200 | 0.49 | 63 | 96883 | 100910 | 690 | 14700 | 05 | 1 |  | 2021-08-13 22:53 | 1569 | 147 |  | 58 | [16 empty] | 95.45 | 100 | 0 | 0 | 0 |  | 650 | 400 | Y | Y | 0 | 0 | 0 |  | 650 | 400 | Y | Y | [7 empty] | RB100.00 | H
A66259 | 2021-08-13 | 1 | B | 연주종료 | 5 | A | P-STB2 | 베어링강 | STB (SF) | BM#1 | 1688 | 42 | 1553 | 1606 | 29 | 3400 |  | 3 | 0.16 | 25 |  | -1.34 | 1513 | 1553 | 120.57 | 65.37 |  | 30 | 35 | 36 | Y |  | 2021-08-13 23:54 | 57 | 1093 | 36 | 36 | 28 | 25 | 23 | 22 | 21 | 20 | 19 | 18 | 18 | 17 | 17 | 17 | 22 | 28 | 17 | 0 | -0.22 |  | 50 | Y | 0 |  |  |  | 1.02 |  |  |  |  | Y | Y | M | 200 | 0.48 | 63 | 90076 | 98735 | 6465 | 2000 | 04 | 2 |  | 2021-08-14 00:01 | 1513 | 121 |  | 36 | 21 | *연주종료 01:51 |  | 184A6058C5504E588BAF922C167A4563 | 6B7FF5F4CDBE4A438D730F0147CEA269 | 5480D94FA44C412DB120EFBF1B279324 |  | 6E0538343A29438CBD467BAD04FCFCCA |  |  |  | C4C6AA1C95FC421D9E11FCE4F775EF22 |  |  |  |  | 85.22 | 100 | 0 | 3500 | 0 |  | 650 |  | Y | N | 0 | 3500 | 0 |  | 651 |  | Y | N | Y |  |  | Y |  |  |  | BT180180 | H
B65688 | 2021-08-13 | 2 | B | 잔강최소화전 | 5 | A | SMN443H | 소입성보증강 | 보론강 | BM#2 | 1596 | 43 | 1636 | 1565 | 34 | 6400 |  | 1 | 0.45 | 19 |  | -2.13 | 1570 | 1624 | 98.84 | 0 | 0 | 37 | 46 | 26 | Y |  | 2021-08-14 00:10 | 79 | 1088 | 29 | 34 | 36 | 39 | 40 | 40 | 39 | 39 | 38 | 37 | 36 | 35 | 35 | 35 | 37 | 40 | 35 | 39 | -0.12 | Y | 40 | Y | 0 |  |  |  | 1.2 |  |  |  | N | N | N | N | 190 | 0.49 | 65 | 102582 | 103162 | -1212 | 3000 | 05 | 1 |  | 2021-08-14 00:13 | 1570 | 136 |  | 45 | 19 |  | 3B7DEC247D054E2987FDD33DFBF02291 |  | 28B5FE1C55F048F8A1592E665864B264 | [11 empty] | 99.98 | 100 | 0 | 5250 | 0 |  | 649 | 400 | Y | Y | 0 | 5200 | 0 |  | 650 | 400 | Y | Y | [7 empty] | RB100.00 | C
B65689 | 2021-08-13 | 2 | B | 잔강최소화 | 6 | A | SMN440 | 합금강 | D1 | BM#2 | 1626 | 42 | 1632 | 1577 | 30 | 5400 |  | 1 | 0.27 | 19 |  | -2.45 | 1566 | 1624 | 21.21 | 0 | 0 | 35 | 71 | 43 | Y |  | 2021-08-14 01:07 | 72 | 1092 | -177 | -20 | 20 | 23 | 25 | 26 | 26 | 26 | 26 | 25 | 25 | 24 |  | 24 | 17 | 26 | 24 | 26 | -0.06 | Y | 30 | Y | -0.2 |  |  |  | 0.65 |  |  |  | N | N | N | N | 180 | 0.49 | 57 | 96026 | 96653 | -253 | 15600 | 05 | 1 |  | 2021-08-14 01:10 | 1566 | 158 |  | 69 | [16 empty] | 99.72 | 100 | 2500 | 0 | 0 |  | 650 | 400 | N | Y | 2500 | 0 | 0 |  | 650 | 400 | Y | Y |  |  |  |  | Y |  |  | RB100.00 | C
B65690 | 2021-08-13 | 2 | B |  | 7 | A | SMN440 | 합금강 | D1 | BM#2 | 1646 | 46 | 1624 | 1550 | 34 | 6700 |  | 1 | 0.26 | 19 |  | -2.23 | 1565 | 1623 | 21.31 | 0 | 0 | 1 | 59 | 34 | Y |  | 2021-08-14 02:23 | 71 | 1090 | 23 | 22 | 24 | 27 | 30 | 30 | 31 | 30 | 30 | 30 | 29 | 29 | 28 | 28 | 28 | 31 | 28 | 30 | -0.05 | Y | 30 | Y | -0.2 |  |  |  | 0.74 |  |  |  | N | N | N | N | 170 | 0.51 | 61 | 93312 | 99060 | -1110 | 12600 | 05 | 1 |  | 2021-08-14 02:25 | 1565 | 151 |  | 50 | 6 | * 후 HEAT L/D 강제개공 ID : 308,408 | [14 empty] | 94.73 | 100 | 0 | 0 | 0 |  | 650 | 400 | Y | Y | 0 | 0 | 0 |  | 650 | 400 | Y | Y | [7 empty] | RB100.00 | H
B65691 | 2021-08-13 | 2 | B |  | 8 | A | SMN440 | 합금강 | D1 | BM#2 | 1620 | 43 | 1637 | 1568 | 30 | 5600 |  | 1 | 0.23 | 19 |  | -2.3 | 1569 | 1629 | 20.07 | 0 | 0 | 21 | 71 | 39 | N | 1 | 2021-08-14 03:26 | 75 | 1091 | 24 | 31 | 36 | 39 | 41 | 42 | 41 | 41 | 41 | 40 | 40 | 39 |  | 39 | 38 | 42 | 39 | 41 | -0.05 | Y | 30 | Y | -0.2 |  |  |  | 0.76 |  |  |  | N | N | N | N | 170 | 0.49 | 57 | 92948 | 92456 | 344 | 14800 | 05 | 1 |  | 2021-08-14 03:28 | 1569 | 142 |  | 51 | 9 | [15 empty] | 99.68 | 100 | 0 | 0 | 0 |  | 650 | 400 | Y | Y | 0 | 0 | 0 |  | 650 | 400 | Y | Y | [7 empty] | RB080.00 | C
B65692 | 2021-08-13 | 2 | D |  | 9 | A | SMN440 | 합금강 | D1 | BM#2 | 1594 | 42 | 1618 | 1594 | 29 | 5200 |  | 1 | 0.24 | 19 |  | -2.13 | 1565 | 1624 | 15.14 | 0 | 0 | 37 | 47 | 41 | Y |  | 2021-08-14 04:37 | 71 | 1093 | 37 | 37 | 39 | 39 | 40 | 40 | 39 | 39 | 38 | 38 | 37 | 36 | 35 | 35 | 38 | 40 | 35 | 39 | -0.12 | Y | 40 | Y | -0.2 |  |  |  | 0.83 |  |  |  | N | N | N | N | 220 | 0.49 | 63 | 91524 | 99440 | 360 | 14300 | 05 | 1 |  | 2021-08-14 04:41 | 1565 | 129 |  | 39 | [16 empty] | 91.2 | 100 | 0 | 0 | 0 |  | 650 | 400 | Y | Y | 0 | 0 | 0 |  | 650 | 400 | Y | Y | [7 empty] | RB170.00 | C
A66264 | 2021-08-13 | 1 | D | 연주시작 | 1 | A | SCR420HB2 | 소입성보증강 | C2 | BM#1 | 1628 | 77 | 1647 | 1579 | 43 | 8300 |  | 3 | 0.14 | 21 |  | -1.91 | 1595 | 1644 | 0 | 230.62 |  | 29 | 33 | 62 | Y |  | 2021-08-14 06:00 | 86 | 1102 | -651 | -341 | 26 | 32 | 35 | 37 | 40 | 40 | 41 | 40 |  |  |  | 40 | 37 | 41 | 40 | 40 | -0.2 |  | 5 | Y | -0.2 |  | 2.11 | 2.11 |  |  |  |  | N | N | N | N | 150 | 0.55 | 54 | 98750 | 98735 | 1865 | 14800 | 08 | 1 |  | 2021-08-14 06:08 | 1595 | 145 |  | 23 |  | *엣지히터 코일부 가열, 미사용 *연주시작 06:25 *T/D FLUX 유:15KG 용:220KG | [14 empty] | 97.24 | 100 | 806 | 0 | 0 |  | 450 |  | N | Y | 691 | 0 | 0 |  | 451 |  | N | Y | N |  | Y |  |  |  |  | BT180180 | H
B65693 | 2021-08-13 | 2 | D |  | 10 | A | SMN440 | 합금강 | D1 | BM#2 | 1603 | 41 | 1609 | 1538 | 33 | 6400 |  | 1 | 0.26 | 18 |  | -1.91 | 1558 | 1612 | 16.61 | 0 | 0 | 35 | 72 | 30 | Y |  | 2021-08-14 05:57 | 64 | 1097 | 33 | 33 | 33 | 34 | 34 | 33 | 33 | 32 | 31 | 30 | 29 | 28 | 27 | 25 | 31 | 34 | 25 | 33 | -0.18 | Y | 50 | Y | -0.4 |  |  |  | 0.93 |  |  |  | N | N | N | N | 210 | 0.49 | 64 | 98160 | 99081 | 119 | 14700 | 05 | 1 |  | 2021-08-14 05:59 | 1558 | 129 |  | 23 | [16 empty] | 99.2 | 100 | 0 | 0 | 0 |  | 650 | 400 | Y | Y | 0 | 0 | 0 |  | 650 | 400 | Y | Y | [7 empty] | RB170.00 | C
A66265 | 2021-08-13 | 1 | D |  | 2 | A | SCR420HB2 | 소입성보증강 | C2 | BM#1 | 1650 | 40 | 1630 | 1593 | 26 | 5200 |  | 3 | 0.15 | 18 |  | -1.8 | 1573 | 1614 | 0 | 201.31 |  | 11 | 34 | 95 | Y |  | 2021-08-14 06:45 | 64 | 1090 | 38 | 35 | 27 | 25 | 24 | 23 | 22 | 21 | 21 | 20 | 20 | 20 |  | 20 | 24 | 27 | 20 | 20 | -0.14 |  | 50 | Y | 0 | [7 empty] | N | N | N | N | 140 | 0.51 | 60 | 101532 | 96535 | 3615 | 14400 | 08 | 1 |  | 2021-08-14 06:58 | 1573 | 110 |  | 33 | 34 | *엣지히터 코일부 가열, 미사용 *전공정 요청 감속주입 | [5 empty] | 4E1F29E2C09B4F95BF014F5148D693B9 | 4424F8A858374A64BD396DB3B5E004FB | B6ED91F646044CDDAFC3E2BDE278AB8C |  | 9C85812544C1496DA8EC0B65AC3FC0A3 | CF8AFCE555094F848C641C932739DACC | 15A544E0798742BE8B13D0C44AF84A01 |  |  | 100.03 | 100 | 1000 | 0 | 0 |  | 450 |  | N | Y | 1000 | 0 | 0 |  | 451 |  | N | Y | N |  | Y |  |  |  |  | BT180180 | H
B65694 | 2021-08-13 | 2 | D |  | 11 | B | SMN440 | 합금강 | D1 | BM#2 | 1619 | 37 | 1622 | 1554 | 31 | 5900 |  | 1 | 0.31 | 19 |  | -2.46 | 1555 | 1621 | 21.07 | 0 | 0 | 1 | 60 | 33 | Y |  | 2021-08-14 07:01 | 61 | 1102 | 22 | 22 | 27 | 29 | 30 | 30 | 30 | 29 | 28 | 27 | 26 | 25 | 24 | 24 | 27 | 30 | 24 | 30 | -0.15 | Y | 40 | Y | -0.2 |  |  |  | 0.71 |  |  |  | N | N | N | N | 200 | 0.51 | 61 | 98160 | 100246 | 854 | 15800 | 05 | 1 |  | 2021-08-14 07:04 | 1555 | 122 |  | 23 | [16 empty] | 95.3 | 100 | 0 | 0 | 0 |  | 650 | 400 | Y | Y | 0 | 0 | 0 |  | 650 | 400 | Y | Y | [7 empty] | RB170.00 | C
B65695 | 2021-08-14 | 2 | D |  | 3 | A | SCR420HB2 | 소입성보증강 | C2 | BM#1 | 1618 | 37 | 1651 | 1566 | 32 | 6100 |  | 1 | 0.28 | 19 |  | -2.29 | 1574 | 1636 | 0 | 34.22 | 0 | 21 | 72 | 46 | Y |  | 2021-08-14 07:58 | 65 | 1091 | 18 | 18 | 27 | 30 | 31 | 32 | 31 | 30 | 29 | 27 | 25 | 22 |  | 22 | 28 | 32 | 22 | 0 | -0.33 | Y | 30 | Y | -0.6 | [7 empty] | N | N | N | N | 130 | 0.5 | 51 | 84610 | 84502 | -132402 | 16100 | 08 | 1 |  | 2021-08-14 08:03 | 1574 | 110 |  | 21 |  | *엣지히터 코일부 가열, 100KW사용 *전공정 요청 감속주입 | [14 empty] | 96.7 | 100 | 0 | 0 | 0 |  | 450 |  | N | Y | 0 | 0 | 0 |  | 451 |  | N | Y | N | Y | [5 empty] | BT180180 | H
A66266 | 2021-08-14 | 1 | D | 연주종료 | 12 | A | SMN440 | 합금강 | D1 | BM#2 | 1628 | 39 | 1612 | 1583 | 24 | 4900 |  | 3 | 0.17 | 19 |  | -2.3 | 1560 | 1612 | 93.44 | 66.78 |  | 18 | 44 | 94 | Y |  | 2021-08-14 07:42 | 66 | 1089 | 21 | 24 | 26 | 29 | 30 | 31 | 30 | 30 | 30 | 29 | 28 | 28 | 26 | 26 | 28 | 31 | 26 | 30 | -0.14 | Y | 35 | Y | -0.4 |  |  |  | 0.66 |  |  |  | N | N | N | N | 190 | 0.51 | 66 | 111125 | 102191 | 1059 | 2000 | 05 | 1 |  | 2021-08-14 08:23 | 1560 | 119 |  | 44 |  | * 연주종료 : 09 : 47 | E7107421802148E9A70E93D767C2EF55 | 6B04E2D273254E579EDE7F750E7FC793 | CB770ACDFA914CFF93BA1E20E07E2377 |  |  |  | E74B6AB2C33741FABEC458C6531CB112 | 92E7E9EF7458447FB0AA8714A1BCC9A2 |  |  | D122A179F5DF4021A4BA146E0275E4E9 | 9606BA03D21F4BC2AD6D515ABAF93087 |  |  | 107.63 | 100 | 0 | 3450 | 0 |  | 650 | 400 | Y | Y | 0 | 2800 | 0 |  | 650 | 400 | Y | Y | [7 empty] | RB170.00 | C
A66267 | 2021-08-14 | 1 | D |  | 4 | A | SCR420HB2 | 소입성보증강 | C2 | BM#1 | 1720 | 40 | 1624 | 1622 | 17 | 3600 |  | 3 | 0.16 | 18 |  | -2.04 | 1578 | 1624 | 0 | 162.67 |  | 30 | 37 | 88 | Y |  | 2021-08-14 08:37 | 69 | 1090 | 21 | 20 | 22 | 24 | 26 | 26 | 26 | 27 | 27 | 26 | 26 | 26 | 27 | 27 | 25 | 27 | 26 | 27 | -0.05 | Y | 20 | Y | 0.2 | [7 empty] | N | N | N | N | 120 | 0.54 | 60 | 101532 | 100429 | 3571 | 15100 | 08 | 1 |  | 2021-08-14 08:46 | 1578 | 104 |  | 34 |  | *전공정 요청 감속주입 | [14 empty] | 96.33 | 100 | 0 | 0 | 0 |  | 450 |  | Y | Y | 0 | 0 | 0 |  | 451 |  | Y | Y | N |  | Y |  |  |  |  | BT180180 | H
A66268 | 2021-08-14 | 1 | D |  | 5 | A | SCR420HB2 | 소입성보증강 | C2 | BM#1 | 1638 | 42 | 1623 | 1576 | 26 | 5400 |  | 3 | 0.16 | 18 |  | -1.91 | 1580 | 1623 | 0 | 169.64 |  | 29 | 34 | 48 | Y |  | 2021-08-14 09:44 | 71 | 1100 | 26 | 29 | 31 | 33 | 34 | 34 | 33 | 33 | 32 | 33 | 32 | 33 |  | 33 | 32 | 34 | 32 | 33 | 0 | Y | 30 | Y | 0.2 | [7 empty] | N | N | N | N | 110 | 0.55 | 54 | 84610 | 96000 | 4550 | 15600 | 08 | 1 |  | 2021-08-14 10:01 | 1580 | 102 |  | 27 | [16 empty] | 83.77 | 100 | 0 | 0 | 0 |  | 450 |  | Y | Y | 0 | 0 | 0 |  | 451 |  | Y | Y | N |  | Y |  |  |  |  | BT180180 | H
A66269 | 2021-08-14 | 1 | D |  | 6 | A | SCR420HB2 | 소입성보증강 | C2 | BM#1 | 1659 | 44 | 1610 | 1578 | 28 | 5500 |  | 3 | 0.15 | 19 |  | -1.53 | 1575 | 1610 | 0 | 181.8 |  | 11 | 35 | 52 | Y |  | 2021-08-14 10:48 | 66 | 1097 | 33 | 33 | 33 | 34 | 34 | 33 | 32 | 32 | 31 | 30 | 30 | 29 |  | 29 | 32 | 34 | 29 | 33 | -0.11 | Y | 45 | Y | -0.2 | [7 empty] | N | N | N | N | 100 | 0.55 | 58 | 101532 | 98856 | 2244 | 14600 | 08 | 1 |  | 2021-08-14 10:59 | 1575 | 98 |  | 20 |  | *전공정요청 L/D잔강 미이월 | [14 empty] | 99.69 | 100 | 0 | 0 | 0 |  | 450 |  | Y | Y | 0 | 0 | 0 |  | 451 |  | Y | Y | N | [6 empty] | BT180180 | H
A66270 | 2021-08-14 | 1 | D |  | 7 | A | SCR420HB2 | 소입성보증강 | C2 | BM#1 | 1661 | 45 | 1613 | 1572 | 25 | 5200 |  | 3 | 0.15 | 18 |  | -1.66 | 1576 | 1613 | 0 | 164.86 |  | 18 | 45 | 42 | Y |  | 2021-08-14 11:45 | 67 | 1089 | 28 | 31 | 34 | 37 | 37 | 37 | 36 | 36 | 36 | 35 | 35 |  |  | 35 | 35 | 37 | 35 | 37 | -0.05 | Y | 40 | Y | 0 | [7 empty] | N | N | N | N | 150 | 0.54 | 57 | 101532 | 101007 | 1243 | 14400 | 08 | 1 |  | 2021-08-14 11:54 | 1576 | 100 |  | 21 |  | *전공정요청 L/D잔강 미이월 | [14 empty] | 99.49 | 100 | 0 | 0 | 0 |  | 450 |  | Y | Y | 0 | 0 | 0 |  | 451 |  | Y | Y | N | [6 empty] | BT180180 | H
A66271 | 2021-08-14 | 1 | A |  | 8 | A | SCR420HB2 | 소입성보증강 | C2 | BM#1 | 1605 | 42 | 1623 | 1545 | 32 | 6300 |  | 3 | 0.15 | 19 |  | -1.91 | 1577 | 1623 | 0 | 187.47 |  | 30 | 38 | 64 | Y |  | 2021-08-14 12:50 | 68 | 1090 | 34 | 34 | 34 | 34 | 34 | 34 | 33 | 32 | 32 | 31 | 30 | 30 | 30 | 30 | 32 | 34 | 30 | 34 | -0.08 |  | 50 | Y | 0 | [7 empty] | N | N | N | N | 140 | 0.52 | 57 | 84610 | 93730 | 2120 | 14570 | 08 | 1 |  | 2021-08-14 12:57 | 1577 | 93 |  | 15 |  | *전공정요청 L/D잔강 미이월 | [14 empty] | 8461000 | 100 | 0 | 0 | 0 |  | 450 |  | Y | Y | 0 | 0 | 0 |  | 451 |  | Y | Y | N | [6 empty] | BT180180 | H
B65696 | 2021-08-14 | 2 | A | 연주시작 | 1 | B | 31CRMOV9M3 | 합금강 | D3 | BM#2 | 1604 | 70 | 1688 | 1567 | 58 | 11600 |  | 1 | 0.5 | 20 |  | -2.41 | 1588 | 1671 | 0 | 34.41 | 0 | 37 | 48 | 269 | Y |  | 2021-08-14 13:09 | 89 | 1088 | -360 | -216 | 27 | 27 | 32 | 36 | 39 | 40 | 41 | 42 | 42 | 42 | 42 | 42 | 38 | 42 | 42 | 42 | 0 |  | 15 | Y | 0 | 0.6 | 2.72 | 2.72 | 1.36 |  |  |  | N | N | N | M | 220 | 0.49 | 61 | 93704 | 102191 | -4341 | 14800 | 07 | 2 |  | 2021-08-14 13:11 | 1588 | 146 |  | 14 |  | * 연주시작 : 13 : 25 * BUTT 타입롱노즐사용(일반타입.) * T/D FLUX 용탕부: 120 KG / 유탕부: 10KG 투입. * EDGE HEATER 코일 건조로 미적용. | [14 empty] | 9370400 | 100 | 700 | 0 | 0 |  | 489 | 400 | N | N | 700 | 0 | 0 |  | 496 | 400 | N | N | Y | [6 empty] | RB100.00 | H
A66272 | 2021-08-14 | 1 | A | 연주종료 | 9 | B | SCR420HB2 | 소입성보증강 | C2 | BM#1 | 1621 | 42 | 1623 | 1552 | 27 | 5800 |  | 3 | 0.18 | 19 |  | -1.65 | 1585 | 1623 | 0 | 175.35 |  | 29 | 35 | 69 | Y |  | 2021-08-14 13:38 | 76 | 1099 | 29 | 29 | 35 | 37 | 37 | 37 | 37 | 37 | 36 | 36 | 35 | 35 | 35 | 35 | 35 | 0 | 0 | 0 | 0 |  | 0 | Y | 0 | [7 empty] | N | N | N | N | 130 | 0.47 | 21 | 99427 | 99326 | -226 | 2000 | 08 | 0 |  | 2021-08-14 13:54 | 1585 | 148 |  | 81 |  | *연주종료 15:16 | F5F1469510CA4A2A8A20CE78792B4EDB | 907A275A9F234CE9AF035A4B1F83151D | 28EDDD97A1FF47D4B95965B4E28CDA9C |  |  |  | F21C3D4A98F9480E86014BF8F779E686 |  |  |  | A954C925CA4948A79D195454E8033AD1 |  |  |  | 9942700 | 100 | 0 | 3100 | 0 |  | 450 |  | Y | Y | 0 | 3100 | 0 |  | 451 |  | Y | Y | N |  |  | N |  |  |  | BT180180 | H
B65697 | 2021-08-14 | 2 | A |  | 2 | A | 31CRMOV9M3 | 합금강 | D3 | BM#2 | 1634 | 49 | 1667 | 1588 | 44 | 8900 |  | 1 | 0.53 | 18 |  | -2.75 | 1580 | 1657 | 0 | 31.76 | 0 | 21 | 73 | 169 | Y |  | 2021-08-14 14:04 | 81 | 1099 | 41 | 41 | 42 | 43 | 45 | 44 | 44 | 43 | 42 | 41 | 40 | 37 | 35 | 32 | 41 | 45 | 32 | 41 | -0.29 | Y | 45 | Y | -0.6 | [7 empty] | N | N | N | Y | 220 | 0.5 | 66 | 96732 | 105422 | -2872 | 16000 | 07 | 2 |  | 2021-08-14 14:02 | 1580 | 132 |  | 21 | [8 empty] | 350B5D21741F4A02AA132B02FAD87057 | 7CD63C5A8B974F42905A905E729B5B56 | 3E420EAE32244FD781D1C66462712C32 |  | 187AA216C0DD404483D226F4C6334B8A | 80A533C90A724969AB97DDC0D9B6CEA0 | CFD3DB65E5BB425B8952E26CC0B8ED22 |  | 94.19 | 100 | 0 | 0 | 0 |  | 489 | 400 | N | N | 0 | 0 | 0 |  | 496 | 400 | N | N | Y | [6 empty] | RB080.00 | C
B65698 | 2021-08-14 | 2 | A |  | 3 | A | 31CRMOV9M3 | 합금강 | D3 | BM#2 | 1668 | 47 | 1632 | 1601 | 42 | 8400 |  | 1 | 0.37 | 18 |  | -2.57 | 1563 | 1634 | 0 | 25.44 | 0 | 1 | 61 | 279 | Y |  | 2021-08-14 14:57 | 64 | 1100 | 30 | 25 | 21 | 19 | 18 | 17 | 16 | 15 | 14 | 12 | 12 | 10 | 8 | 8 | 17 | 21 | 8 | 0 | -0.26 |  | 50 | Y | -0.4 | [7 empty] | N | N | N | Y | 210 | 0.52 | 61 | 93704 | 100983 | -183 | 17100 | 07 | 2 |  | 2021-08-14 15:02 | 1563 | 135 |  | 35 |  | *코너히터기 건조로 100KW 적용 | [14 empty] | 92.59 | 100 | 0 | 0 | 0 |  | 489 | 400 | N | N | 0 | 0 | 0 |  | 491 | 400 | N | N | Y | [6 empty] | RB100.00 | H
B65699 | 2021-08-14 | 2 | A |  | 4 | A | 31CRMOV9M3 | 합금강 | D3 | BM#2 | 1592 | 50 | 1621 | 1546 | 44 | 9500 |  | 1 | 0.35 | 18 |  | -2.3 | 1560 | 1625 | 0 | 20 | 0 | 18 | 46 | 57 | Y |  | 2021-08-14 16:16 | 61 | 1101 | 6 | 9 | 19 | 24 | 27 | 28 | 28 | 28 | 27 | 27 | 26 | 26 | 25 | 24 | 24 | 28 | 24 | 28 | -0.1 | Y | 40 | Y | -0.2 | [7 empty] | N | N | N | Y | 200 | 0.51 | 64 | 100020 | 103593 | -1143 | 15400 | 07 | 2 |  | 2021-08-14 16:16 | 1560 | 121 |  | 17 | [16 empty] | 99.62 | 100 | 0 | 0 | 0 |  | 489 | 400 | Y | N | 0 | 0 | 0 |  | 491 | 400 | Y | N | Y | [6 empty] | RB100.00 | C
B65700 | 2021-08-14 | 2 | A | 잔강최소화전 | 5 | B | 31CRMOV9M3 | 합금강 | D3 | BM#2 | 1582 | 47 | 1651 | 1552 | 41 | 8700 |  | 1 | 0.34 | 18 |  | -2.29 | 1568 | 1636 | 0 | 17.82 | 0 | 37 | 49 | 56 | Y |  | 2021-08-14 17:17 | 69 | 1099 | 21 | 21 | 29 | 34 | 37 | 37 | 37 | 37 | 37 | 36 | 35 | 35 | 34 | 34 | 34 | 37 | 34 | 37 | -0.06 | Y | 45 | Y | 0 | [7 empty] | N | N | N | Y | 190 | 0.5 | 64 | 114491 | 102883 | -2183 | 3000 | 07 | 2 |  | 2021-08-14 17:19 | 1568 | 125 |  | 23 |  |  | 3EE73CC64F6445688D664BC92BDE350F | 6A8F22B4B9024700BDB6C8EC4A1E9ED9 | [12 empty] | 113.41 | 100 | 0 | 4030 | 0 |  | 489 | 400 | Y | N | 0 | 3203 | 0 |  | 490 | 400 | Y | N | Y | [6 empty] | SB083083 | C
B65701 | 2021-08-14 | 2 | A | 잔강최소화 | 6 | B | SHPG2 | 소입성보증강 | C | BM#2 | 1640 | 47 | 1663 | 1574 | 45 | 8600 |  | 1 | 0.39 | 16 |  | -2.33 | 1593 | 1650 | 0 | 24.31 | 0 | 21 | 74 | 52 | Y |  | 2021-08-14 18:10 | 85 | 1097 | -189 | -189 | 25 | 36 | 39 | 41 | 43 | 44 | 45 | 45 | 45 | 43 |  | 43 | 34 | 45 | 43 | 45 | -0.1 | Y | 20 | Y | -0.2 | [7 empty] | N | N | N | N | 180 | 0.51 | 59 | 93071 | 104451 | -301 | 15300 | 07 | 2 |  | 2021-08-14 18:11 | 1593 | 143 |  | 50 |  | *롱노즐 재사용 실시 * 전공정 요청으로 L/D 잔강 미실시 생관통보 및 이상공정 등록. | [14 empty] | 90.27 | 100 | 3500 | 0 | 0 |  | 411 | 300 | Y | Y | 3500 | 0 | 0 |  | 411 | 300 | Y | Y | Y | N |  |  |  |  | Y | BT180180 | H
A66273 | 2021-08-14 | 1 | A | 연주시작 | 1 | A | SM48CH | 탄소강 | B | BM#1 | 1672 | 82 | 1662 | 1616 | 48 | 8200 |  | 3 | 0.15 | 20 |  | -2.34 | 1587 | 1647 | 0 | 359.66 |  | 29 | 36 | 27 | Y |  | 2021-08-14 18:39 | 96 | 1101 | -377 | -375 | 37 | 37 | 43 | 47 | 50 | 51 | 52 | 52 | 52 | 51 |  | 51 | 47 | 52 | 51 | 52 | -0.07 |  | 15 | Y | -0.2 |  | 2.25 | 2.25 |  |  |  |  | N | N | N | N | 210 | 0.48 | 61 | 98750 | 99326 | -3076 | 13490 | 16 | 2 |  | 2021-08-14 18:48 | 1587 | 166 |  | 19 |  | *FLUX 120KG/10KG *START 19:01 *작업방안에 따른 코너히터기 미적용 - 이상재 등록 | [14 empty] | 103.35 | 100 | 1000 | 0 | 0 |  | 650 |  | N | N | 1000 | 0 | 0 |  | 651 |  | N | N | N |  | Y |  |  |  |  | BT180180 | H
A66274 | 2021-08-14 | 1 | A |  | 2 | A | SM48CH | 탄소강 | B | BM#1 | 1661 | 53 | 1630 | 1573 | 36 | 6200 |  | 3 | 0.15 | 17 |  | -1.85 | 1570 | 1609 | 0 | 201.45 |  | 11 | 36 | 331 | Y |  | 2021-08-14 19:26 | 79 | 1097 | 47 | 36 | 31 | 29 | 26 | 26 | 26 | 25 | 24 | 24 | 23 | 24 |  | 24 | 28 | 31 | 23 | 26 | -0.2 |  | 40 | Y | 0.2 | [7 empty] | N | N | N | N | 200 | 0.5 | 56 | 84610 | 91365 | 4985 | 15100 | 16 | 2 |  | 2021-08-14 19:33 | 1570 | 128 |  | 36 |  | *작업방안에 따른 코너히터기 미적용 - 이상재 등록 | [6 empty] | 8D322BD430B14FFF853DBA90FCB9C136 | 3F97D621A799445B9AA8354545175C67 | 31AF9BB405434BE8BE54E9703989E2CE |  | B1CA0AB58AB54CC499FB976D343F0778 | 1EBB877F8E3B4F9C8D0BF72A1AFD8151 | 85603194F1344658A1F723E5A0087EB0 |  | 88.14 | 100 | 0 | 0 | 0 |  | 650 |  | N | N | 0 | 0 | 0 |  | 651 |  | N | N | N |  | Y | N |  |  |  | BT180180 | H
B65702 | 2021-08-14 | 2 | A |  | 7 | A | SHPG2 | 소입성보증강 | C | BM#2 | 1624 | 43 | 1643 | 1559 | 37 | 7600 |  | 1 | 0.38 | 16 |  | -2.39 | 1575 | 1634 | 0 | 23.09 | 0 | 1 | 62 | 49 | Y |  | 2021-08-14 19:12 | 67 | 1099 | 41 | 40 | 34 | 30 | 29 | 27 | 26 | 25 | 25 | 23 | 21 | 20 |  | 20 | 27 | 34 | 20 | 0 | -0.28 |  | 50 | Y | -0.2 | [7 empty] | N | N | N | N | 170 | 0.55 | 58 | 93071 | 101763 | -1613 | 14400 | 07 | 2 |  | 2021-08-14 19:15 | 1575 | 136 |  | 48 |  | * 전공정 요청으로 L/D 잔강 미실시 생관통보 및 이상공정 등록. | [14 empty] | 93.12 | 100 | 0 | 0 | 0 |  | 411 | 300 | Y | Y | 0 | 0 | 0 |  | 411 | 300 | Y | Y | Y | [6 empty] | BT180180 | H
A66275 | 2021-08-14 | 1 | A |  | 3 | A | SM48CH | 탄소강 | B | BM#1 | 1636 | 41 | 1620 | 1570 | 28 | 4800 |  | 3 | 0.15 | 16 |  | -2.83 | 1561 | 1620 | 0 | 13.93 |  | 30 | 39 | 280 | Y |  | 2021-08-14 20:28 | 70 | 1102 | 22 | 21 | 26 | 29 | 31 | 31 | 30 | 30 | 30 | 29 | 29 | 28 | 29 | 29 | 28 | 31 | 28 | 30 | -0.03 | Y | 35 | Y | 0.2 | [7 empty] | N | N | N | N | 190 | 0.51 | 56 | 84610 | 91210 | 4040 | 14600 | 16 | 2 |  | 2021-08-14 20:38 | 1561 | 112 |  | 31 |  | *작업방안에 따른 코너히터기 100KW적용 | [14 empty] | 87.95 | 100 | 0 | 0 | 0 |  | 650 |  | N | N | 0 | 0 | 0 |  | 651 |  | N | N | N |  | Y |  |  |  |  | BT180180 | H
B65703 | 2021-08-14 | 2 | C |  | 8 | A | SHPG2 | 소입성보증강 | C | BM#2 | 1646 | 43 | 1656 | 1596 | 38 | 7100 |  | 1 | 0.35 | 18 |  | -2.34 | 1578 | 1641 | 0 | 24.17 | 0 | 35 | 73 | 660 | Y |  | 2021-08-14 20:14 | 70 | 1101 | 17 | 17 | 22 | 26 | 28 | 30 | 31 | 31 | 31 | 30 | 29 | 29 | 28 | 28 | 28 | 31 | 28 | 31 | -0.08 | Y | 35 | Y | 0 | [7 empty] | Y | Y | Y | Y | 170 | 0.47 | 65 | 91802 | 98062 | -762 | 15600 | 07 | 2 |  | 2021-08-14 20:22 | 1578 | 136 |  | 45 |  | * 전공정 요청으로 L/D 잔강 미실시 생관통보 및 이상공정 등록. | [14 empty] | 94.45 | 45.45 | 0 | 0 | 0 |  | 489 | 300 | Y | Y | 0 | 0 | 0 |  | 491 | 300 | Y | Y | Y | [6 empty] | BT180180 | H
A66276 | 2021-08-14 | 1 | C |  | 4 | A | SM48CH | 탄소강 | B | BM#1 | 1595 | 41 | 1613 | 1516 | 30 | 6000 |  | 3 | 0.15 | 17 |  | -1.92 | 1572 | 1613 | 0 | 130.13 |  | 18 | 47 | 123 | Y |  | 2021-08-14 21:21 | 81 | 1099 | 27 | 27 | 30 | 33 | 33 | 34 | 34 | 34 | 34 | 34 | 34 |  |  | 34 | 32 | 34 | 34 | 34 | 0 |  | 25 | Y | 0 | [7 empty] | N | N | N | N | 180 | 0.5 | 53 | 84610 | 86895 | 5005 | 14700 | 16 | 2 |  | 2021-08-14 21:30 | 1572 | 103 |  | 35 | [16 empty] | 92.62 | 100 | 0 | 0 | 0 |  | 650 |  | Y | N | 0 | 0 | 0 |  | 651 |  | Y | N | N |  | Y |  |  |  |  | BT180180 | H
B65704 | 2021-08-14 | 2 | C | TUNDISH교체전 | 9 | A | SHPG2 | 소입성보증강 | C | BM#2 | 1650 | 45 | 1662 | 1584 | 40 | 8100 |  | 1 | 0.4 | 16 |  | -2.27 | 1592 | 1652 | 0 | 19.95 | 0 | 37 | 50 | 47 | Y |  | 2021-08-14 21:17 | 84 | 1097 | 26 | 31 | 35 | 38 | 40 | 41 | 41 | 41 | 41 | 40 | 39 | 39 | 38 | 37 | 38 | 41 | 37 | 41 | -0.1 | Y | 40 | Y | -0.2 | [7 empty] | N | N | N | N | 220 | 0.47 | 70 | 118075 | 105753 | -1953 | 2000 | 07 | 2 |  | 2021-08-14 21:19 | 1592 | 144 |  | 48 |  | * 전공정 요청으로 L/D 잔강 미실시 생관통보 및 이상공정 등록. *준빅사이즈 후속 | 63F6E66C9BC247EE8212FB865F854CDD | 8DBD587CBF6744B795C797055BEA2FD5 | CA689E96954949C58969F0BC08650AD5 | [11 empty] | 114.36 | 53.33 | 0 | 2500 | 0 |  | 411 | 300 | Y | Y | 0 | 2500 | 0 |  | 411 | 300 | Y | Y | Y | [6 empty] | BT180180 | H
A66277 | 2021-08-14 | 1 | C |  | 5 | A | SM48CH | 탄소강 | B | BM#1 | 1593 | 39 | 1593 | 1522 | 29 | 5700 |  | 3 | 0.15 | 17 |  | -1.73 | 1559 | 1596 | 0 | 116.06 |  | 29 | 37 | 55 | Y |  | 2021-08-14 22:31 | 68 | 1098 | 34 | 32 | 33 | 32 | 32 | 31 | 30 | 30 | 29 | 28 | 28 | 28 | 28 | 28 | 30 | 33 | 28 | 32 | -0.1 |  | 50 | Y | 0 | [7 empty] | N | N | N | N | 170 | 0.5 | 61 | 84610 | 95943 | 4057 | 14600 | 16 | 2 |  | 2021-08-14 22:39 | 1559 | 84 |  | 19 | [16 empty] | 83.86 | 100 | 0 | 0 | 0 |  | 650 |  | Y | N | 0 | 0 | 0 |  | 651 |  | Y | N | N |  | Y |  |  |  |  | BT180180 | H
B65705 | 2021-08-14 | 2 | C | TUNDISH교체 | 1 | A | SM38CS | 탄소강 | B | BM#2 | 1586 | 51 | 1677 | 1542 | 44 | 8200 |  | 1 | 0.35 | 20 |  | -2.41 | 1596 | 1663 | 21.84 | 0 | 0 | 21 | 75 | 28 | N | 2 | 2021-08-14 22:27 | 100 | 1102 | -293 | -290 | 26 | 26 | 29 | 36 | 40 | 43 | 44 | 44 | 44 | 44 | 43 | 43 | 40 | 44 | 43 | 44 | -0.05 |  | 20 | Y | -0.2 |  | 1.98 | 1.98 |  |  |  |  | N | N | N | N | 220 | 0.47 | 62 | 93071 | 96415 | 585 | 14900 | 02 | 1 |  | 2021-08-14 22:31 | 1596 | 180 |  | 73 |  | * T/D FLUX 용탕부: 120 KG / 유탕부: 10KG 투입. * BUTT 타입롱노즐사용(일반타입.) *래들 미개공 강제렌싱 2회 실시 ID:301.401 | [14 empty] | 96.55 | 54.55 | 700 | 0 | 0 |  | 650 | 400 | Y | N | 700 | 0 | 0 |  | 651 | 400 | Y | N | N | [6 empty] | BT180180 | H
A66278 | 2021-08-14 | 1 | C |  | 6 | A | SM48CH | 탄소강 | B | BM#1 | 1581 | 40 | 1600 | 1529 | 25 | 4800 |  | 3 | 0.15 | 16 |  | -1.72 | 1556 | 1591 | 0 | 141.3 |  | 11 | 37 | 60 | Y |  | 2021-08-14 23:35 | 65 | 1104 | 27 | 26 | 30 | 31 | 31 | 30 | 29 | 29 | 29 | 28 | 27 | 26 | 25 | 26 | 28 | 31 | 25 | 29 | -0.13 | Y | 45 | Y | 0.2 | [7 empty] | N | N | N | N | 210 | 0.43 | 65 | 101532 | 90484 | 5016 | 15400 | 16 | 2 |  | 2021-08-14 23:44 | 1556 | 86 |  | 18 |  | *전공정 요청으로 감속주입 (작업지연) *전공정 요청으로 감속주입-감속주입 20%이상으로 이상재및 생관통보 104~106.204~206 (전기로작업지연) | [14 empty] | 106.32 | 100 | 0 | 0 | 0 |  | 650 |  | Y | N | 0 | 0 | 0 |  | 651 |  | Y | N | N |  | Y |  |  |  |  | BT180180 | H
B65706 | 2021-08-14 | 2 | C |  | 2 | A | SM38CS | 탄소강 | B | BM#2 | 1621 | 38 | 1626 | 1562 | 33 | 6000 |  | 1 | 0.42 | 14 |  | -2.62 | 1565 | 1627 | 13.84 | 0 | 0 | 1 | 63 | 31 | Y |  | 2021-08-14 23:37 | 69 | 1094 | 39 | 34 | 28 | 25 | 24 | 24 | 23 | 23 | 22 | 21 | 19 | 19 |  | 19 | 24 | 28 | 19 | 0 | -0.2 |  | 45 | Y | 0 | [7 empty] | N | N | N | N | 220 | 0.51 | 57 | 93071 | 95503 | -2303 | 16500 | 02 | 1 |  | 2021-08-14 23:50 | 1565 | 153 |  | 67 | 17 | [15 empty] | 97.97 | 45.45 | 0 | 0 | 0 |  | 650 | 400 | Y | N | 0 | 0 | 0 |  | 651 | 400 | Y | N | N | [6 empty] | BT180180 | C
A66279 | 2021-08-14 | 1 | C |  | 7 | A | SM48CH | 탄소강 | B | BM#1 | 1590 | 40 | 1599 | 1522 | 28 | 4900 |  | 3 | 0.15 | 16 |  | -2.37 | 1551 | 1599 | 0 | 116.14 |  | 30 | 40 | 68 | Y |  | 2021-08-15 00:35 | 60 | 1095 | 26 | 25 | 25 | 25 | 25 | 24 | 24 | 24 | 23 | 22 | 22 | 21 | 21 | 20 | 23 | 25 | 20 | 25 | -0.08 | Y | 60 | Y | 0 | [7 empty] | N | N | N | N | 200 | 0.4 | 70 | 101532 | 88457 | 3693 | 14600 | 16 | 2 |  | 2021-08-15 00:44 | 1551 | 88 |  | 24 |  | *전공정 요청으로 감속주입-감속주입 20%이상으로 이상재및 생관통보 (전기로작업지연) | [14 empty] | 108.59 | 100 | 0 | 0 | 0 |  | 650 |  | Y | N | 0 | 0 | 0 |  | 651 |  | Y | N | N |  | Y |  |  |  |  | BT180180 | H
B65707 | 2021-08-14 | 2 | C |  | 3 | B | SM38CS | 탄소강 | B | BM#2 | 1673 | 33 | 1631 | 1591 | 26 | 4500 |  | 1 | 0.36 | 13 |  | -2.61 | 1561 | 1623 | 11.86 | 0 | 0 | 35 | 74 | 46 | Y |  | 2021-08-15 00:55 | 65 | 1091 | 17 | 18 | 18 | 19 | 20 | 21 | 20 | 20 | 19 | 20 | 19 |  |  | 19 | 19 | 21 | 19 | 20 | -0.03 | Y | 30 | Y | -0.2 | [7 empty] | N | N | N | N | 210 | 0.52 | 58 | 93071 | 95559 | 41 | 15500 | 02 | 1 |  | 2021-08-15 01:15 | 1561 | 136 |  | 47 | 13 | [15 empty] | 97.82 | 54.55 | 0 | 0 | 0 |  | 650 | 400 | Y | N | 0 | 0 | 0 |  | 651 | 400 | Y | N | N | [6 empty] | BT180180 | C
A66280 | 2021-08-14 | 1 | C |  | 8 | A | SM48CH | 탄소강 | B | BM#1 | 1620 | 43 | 1594 | 1517 | 28 | 5500 |  | 3 | 0.15 | 16 |  | -1.63 | 1559 | 1592 | 0 | 149.07 |  | 18 | 48 | 88 | Y |  | 2021-08-15 01:45 | 68 | 1092 | 19 | 22 | 24 | 27 | 28 | 28 | 27 | 27 | 27 | 26 | 26 | 26 | 25 | 24 | 25 | 28 | 24 | 27 | -0.07 | Y | 55 | Y | 0 | [7 empty] | N | N | N | N | 190 | 0.4 | 75 | 84610 | 97861 | 4239 | 15200 | 16 | 2 |  | 2021-08-15 01:53 | 1559 | 98 |  | 25 |  | *전공정 요청으로 감속주입-감속주입 20%이상으로 이상재및 생관통보 (전기로작업지연) | [14 empty] | 82.27 | 100 | 0 | 0 | 0 |  | 650 |  | Y | N | 0 | 0 | 0 |  | 651 |  | Y | N | N |  | Y |  |  |  |  | BT180180 | H
B65708 | 2021-08-14 | 2 | C |  | 4 | A | SM38CS | 탄소강 | B | BM#2 | 1579 | 49 | 1593 | 1528 | 36 | 6500 |  | 1 | 0.34 | 13 |  | -2.46 | 1569 | 1621 | 9.79 | 0 | 0 | 37 | 51 | 48 | Y |  | 2021-08-15 02:28 | 73 | 1091 | 16 | 21 | 26 | 27 | 27 | 26 | 26 | 25 | 25 | 24 | 23 |  |  | 23 | 24 | 27 | 23 | 26 | -0.1 | Y | 40 | Y | -0.2 | [7 empty] | N | N | N | N | 200 | 0.51 | 60 | 93071 | 97467 | -517 | 15300 | 02 | 1 |  | 2021-08-15 02:34 | 1569 | 135 |  | 13 | [16 empty] | 96.65 | 45.45 | 0 | 0 | 0 |  | 649 | 400 | Y | N | 0 | 0 | 0 |  | 651 | 400 | Y | N | N | [6 empty] | BT180180 | C
A66281 | 2021-08-14 | 1 | C |  | 9 | A | SM48CH | 탄소강 | B | BM#1 | 1626 | 34 | 1595 | 1545 | 22 | 3900 |  | 3 | 0.15 | 16 |  | -1.88 | 1549 | 1587 | 0 | 126 |  | 29 | 38 | 95 | Y |  | 2021-08-15 03:01 | 58 | 1099 | 23 | 22 | 22 | 22 | 22 | 21 | 21 | 19 | 19 | 19 | 18 | 17 | 17 | 17 | 20 | 22 | 17 | 22 | -0.09 | Y | 55 | Y | 0 | [7 empty] | N | N | N | N | 180 | 0.45 | 66 | 101532 | 93650 | 2150 | 15000 | 16 | 2 |  | 2021-08-15 03:10 | 1549 | 87 |  | 27 |  | *전공정 요청으로 감속주입 (전기로 작업지연) | [6 empty] | 681F85B27CD847D9BA4A8664487308A8 | 96A818B8CB2A41A49CE05D0BB9A01CEB | 846AEC05E0A34F2FBD4EBBAECD3AF8F3 |  | 0A095D0EE7F5414E895386BE7B3285AD | 77B0A11C1612487BA0A7B6B84B5D8DF5 | 26A8154243A342058657FB56BCF0E5FC |  | 102.92 | 100 | 0 | 0 | 0 |  | 650 |  | Y | N | 0 | 0 | 0 |  | 651 |  | Y | N | N |  | Y |  |  |  |  | BT180180 | H
B65709 | 2021-08-14 | 2 | C |  | 5 | A | SM38CS | 탄소강 | B | BM#2 | 1617 | 40 | 1637 | 1545 | 34 | 6700 |  | 1 | 0.35 | 13 |  | -2.87 | 1569 | 1634 | 13.02 | 0 | 0 | 31 | 11 | 18269 | Y |  | 2021-08-15 03:31 | 73 | 1085 | 21 | 22 | 25 | 26 | 27 | 28 | 28 | 27 | 26 | 25 | 26 | 24 |  | 24 | 25 | 28 | 24 | 26 | -0.13 | Y | 30 | Y | -0.4 |  |  |  | 1.62 |  |  |  | N | N | N | N | 190 | 0.51 | 59 | 93071 | 95116 | 734 | 14600 | 02 | 1 |  | 2021-08-15 03:39 | 1569 | 122 |  | 9 | 16 | *대보수 첫HEAT | [6 empty] | 853C4ABC572D4E1DB63175AD92B90BED | 85D0C255D7124A94984B8099BA8BE62C | B604F0F16B674AF7960E0DBA7E74A586 |  | 987A12582E9343268003AC788135D260 | 8FD178D0DC2147F49E804F26642BCD45 | 527537F2FB83479E82E7A436E9397B5F |  | 97.92 | 54.55 | 0 | 0 | 0 |  | 650 | 400 | N | N | 0 | 0 | 0 |  | 651 | 400 | N | N | N | [6 empty] | BT180180 | H
A66282 | 2021-08-14 | 1 | C |  | 10 | A | SM48CH | 탄소강 | B | BM#1 | 1636 | 36 | 1602 | 1563 | 23 | 4000 |  | 3 | 0.15 | 16 |  | -1.75 | 1557 | 1592 | 0 | 118.11 |  | 11 | 38 | 94 | Y |  | 2021-08-15 03:59 | 66 | 1106 | 16 | 16 | 19 | 22 | 24 | 25 | 24 | 24 | 24 | 24 | 24 | 23 | 23 | 23 | 23 | 25 | 23 | 24 | -0.02 | Y | 35 | Y | 0 | [7 empty] | N | N | N | N | 170 | 0.51 | 58 | 101532 | 97812 | 2888 | 14700 | 16 | 2 |  | 2021-08-15 04:17 | 1557 | 95 |  | 35 | [16 empty] | 98.77 | 100 | 0 | 0 | 0 |  | 650 |  | Y | N | 0 | 0 | 0 |  | 651 |  | Y | N | N |  | Y |  |  |  |  | BT180180 | H
B65710 | 2021-08-14 | 2 | C |  | 6 | A | SM38CS | 탄소강 | B | BM#2 | 1610 | 37 | 1626 | 1526 | 31 | 6100 |  | 1 | 0.36 | 13 |  | -2.48 | 1573 | 1621 | 11.24 | 0 | 0 | 1 | 64 | 34 | Y |  | 2021-08-15 04:33 | 77 | 1095 | 20 | 28 | 31 | 32 | 34 | 33 | 33 | 33 | 33 | 32 | 31 | 29 |  | 29 | 31 | 34 | 29 | 33 | -0.14 | Y | 35 | Y | -0.4 | [7 empty] | N | N | N | N | 180 | 0.5 | 60 | 93071 | 95693 | 1357 | 15600 | 02 | 1 |  | 2021-08-15 04:35 | 1573 | 114 |  | 8 | [16 empty] | 96.5 | 100 | 0 | 0 | 0 |  | 650 | 400 | Y | N | 0 | 0 | 0 |  | 651 | 400 | Y | N | N | [6 empty] | BT180180 | C
A66283 | 2021-08-14 | 1 | D |  | 11 | A | SM48CH | 탄소강 | B | BM#1 | 1656 | 38 | 1602 | 1579 | 19 | 3300 |  | 3 | 0.15 | 16 |  | -1.96 | 1554 | 1594 | 0 | 129.19 |  | 30 | 41 | 87 | Y |  | 2021-08-15 05:08 | 63 | 1105 | 22 | 22 | 25 | 27 | 28 | 27 | 26 | 26 | 26 | 25 | 25 | 24 | 24 | 24 | 25 | 28 | 24 | 26 | -0.1 | Y | 40 | Y | 0 | [7 empty] | N | N | N | N | 210 | 0.48 | 60 | 84610 | 90701 | 3749 | 15300 | 16 | 2 |  | 2021-08-15 05:20 | 1554 | 92 |  | 27 |  | *전공정 요청으로 감속주입 (전기로 작업지연) | [14 empty] | 88.41 | 100 | 0 | 0 | 0 |  | 650 |  | Y | N | 0 | 0 | 0 |  | 651 |  | Y | N | N |  | Y |  |  |  |  | BT180180 | H
B65711 | 2021-08-14 | 2 | D |  | 7 | A | SM38CS | 탄소강 | B | BM#2 | 1623 | 35 | 1630 | 1553 | 32 | 5400 |  | 1 | 0.35 | 13 |  | -2.38 | 1565 | 1620 | 9.09 | 0 | 0 | 35 | 75 | 42 | Y |  | 2021-08-15 05:39 | 69 | 1099 | 27 | 28 | 30 | 32 | 32 | 32 | 31 | 30 | 30 | 29 | 28 | 28 | 27 | 27 | 30 | 32 | 27 | 32 | -0.11 | Y | 45 | Y | -0.2 | [7 empty] | N | N | N | N | 170 | 0.5 | 63 | 101532 | 100218 | 1232 | 16000 | 02 | 1 |  | 2021-08-15 05:26 | 1565 | 113 |  | 3 | [16 empty] | 101.13 | 100 | 0 | 0 | 0 |  | 650 | 400 | Y | N | 0 | 0 | 0 |  | 651 | 400 | Y | N | N | [6 empty] | BT180180 | C
A66284 | 2021-08-14 | 1 | D |  | 12 | A | SM48CH | 탄소강 | B | BM#1 | 1661 | 42 | 1595 | 1589 | 19 | 3200 |  | 3 | 0.15 | 17 |  | -1.95 | 1555 | 1595 | 0 | 96.58 |  | 18 | 49 | 79 | Y |  | 2021-08-15 06:05 | 64 | 1102 | 23 | 24 | 25 | 25 | 27 | 27 | 27 | 26 | 26 | 25 | 25 | 25 |  | 25 | 25 | 27 | 25 | 27 | -0.05 | Y | 35 | Y | 0 | [7 empty] | N | N | N | N | 200 | 0.5 | 59 | 101532 | 94037 | 2263 | 15900 | 16 | 2 |  | 2021-08-15 06:15 | 1555 | 95 |  | 31 |  | *전공정 요청으로 감속주입 (전기로작업지연) *산소랜싱 | [14 empty] | 10153200 | 100 | 0 | 0 | 0 |  | 650 |  | Y | N | 0 | 0 | 0 |  | 651 |  | Y | N | N |  | Y |  |  |  |  | BT180180 | H
B65712 | 2021-08-14 | 2 | D | TUNDISH교체전 | 8 | A | SM38CS | 탄소강 | B | BM#2 | 1642 | 37 | 1623 | 1558 | 28 | 5100 |  | 1 | 0.42 | 14 |  | -2.26 | 1558 | 1612 | 16.59 | 0 | 0 | 37 | 52 | 41 | Y |  | 2021-08-15 06:21 | 62 | 1097 | 25 | 28 | 29 | 30 | 31 | 29 | 29 | 28 | 27 | 26 | 26 | 25 | 23 | 23 | 27 | 31 | 23 | 29 | -0.2 | Y | 40 | Y | -0.4 | [7 empty] | N | N | N | N | 170 | 0.5 | 64 | 112005 | 99218 | -968 | 2000 | 02 | 1 |  | 2021-08-15 06:23 | 1558 | 110 |  | 24 |  |  | 6A7E0A16D3EE4898A37055A8F4A2B5AD | 117E21F227C543AF8F244957C80D7BD8 | F4530734AFC14AA792357D76984C6820 | [11 empty] | 113.94 | 100 | 0 | 2660 | 0 |  | 650 | 400 | Y | N | 0 | 2630 | 0 |  | 651 | 400 | Y | N | N | [6 empty] | BT180180 | C
A66285 | 2021-08-15 | 1 | D |  | 13 | A | SM48CH | 탄소강 | B | BM#1 | 1649 | 39 | 1603 | 1572 | 16 | 3500 |  | 3 | 0.15 | 16 |  | -2.33 | 1556 | 1603 | 0 | 106.11 |  | 29 | 39 | 71 | Y |  | 2021-08-15 07:07 | 65 | 1097 | 23 | 23 | 28 | 30 | 31 | 30 | 30 | 29 | 28 | 29 | 29 | 28 | 29 | 29 | 28 | 31 | 28 | 30 | -0.09 | Y | 35 | Y | 0.2 | [7 empty] | N | N | N | N | 190 | 0.5 | 60 | 101532 | 96183 | 4967 | 15700 | 16 | 2 |  | 2021-08-15 07:17 | 1556 | 91 |  | 29 | [8 empty] | 9C56C322D267408C8F4D131C43EBCAD9 | D81CC83CBF3947A48FB4D4455D775DB1 | 1890087090514F408B95D765E9B41B58 |  | BBE332C89BB4413FB503F99DE9C4BF90 | 2BE9360CB4414B8BB5312B5B8DB87727 | FADF721A503B47BCAD663DEE2669D1BE |  | 10153200 | 100 | 0 | 0 | 0 |  | 650 |  | Y | N | 0 | 0 | 0 |  | 651 |  | Y | N | N |  | Y |  |  |  |  | BT180180 | H
B65713 | 2021-08-14 | 2 | D | TUNDISH교체 | 1 | A | ATA105 | 탄소강 | A | BM#2 | 1658 | 35 | 1684 | 1604 | 31 | 5800 |  | 1 | 0.47 | 19 |  | -2.77 | 1598 | 1675 | 0 | 57.18 | 0 | 31 | 12 | 51 | Y |  | 2021-08-15 07:23 | 88 | 1094 | -445 | -439 | 18 | 17 | 15 | 21 | 28 | 29 | 32 | 32 | 32 |  |  | 32 | 27 | 32 | 32 | 32 | 0 |  | 10 | Y | 0 | 0.6 | 1.53 | 1.22 |  |  |  |  | N | N | N | N | 150 | 0.53 | 56 | 95020 | 95601 | 2149 | 14200 | 11 | 2 |  | 2021-08-15 07:33 | 1598 | 132 |  | 47 |  | * T/D FLUX 용탕부: 120 KG / 유탕부: 10KG 투입. * BUTT 타입롱노즐사용(일반타입.) | [14 empty] | 98.47 | 100 | 730 | 0 | 0 |  | 411 | 300 | Y | Y | 710 | 0 | 0 |  | 411 | 300 | Y | Y | N | [6 empty] | RB130.00 | C
A66286 | 2021-08-15 | 1 | D | TUNDISH교체전 | 14 | A | SM48CH | 탄소강 | B | BM#1 | 1620 | 40 | 1594 | 1560 | 21 | 4200 |  | 3 | 0.15 | 16 |  | 0 | 1594 | 1594 | 0 | 103.98 |  | 11 | 39 | 72 | Y |  | 2021-08-15 08:17 | 103 | 1096 | 28 | 28 | 29 | 30 | 30 | 29 | 29 | 28 | 27 | 26 | 26 | 26 | 26 | 26 | 27 | 29 | 26 | 29 | -0.05 |  | 30 | Y | 0 | [7 empty] | N | N | N | N | 180 | 0.5 | 51 | 94399 | 105135 | 4965 | 2000 | 13 | 2 |  | 2021-08-15 08:27 | 1594 | 98 |  | 34 |  |  | FF498EC5CF25456381528F5A2FF16D9F | 9EB2A2C29569474696C8ABBE6D5E82D9 | 388A2735B7FA4836B7C0B3B231DF8DA5 | [11 empty] | 9439900 | 100 | 0 | 3000 | 0 |  | 650 |  | Y | N | 0 | 3000 | 0 |  | 651 |  | Y | N | N |  | Y |  |  |  |  | BT180180 | H
B65714 | 2021-08-15 | 2 | D |  | 2 | A | ATA105 | 탄소강 | A | BM#2 | 1594 | 41 | 1626 | 1554 | 37 | 6400 |  | 1 | 0.39 | 17 |  | -2.35 | 1573 | 1626 | 0 | 28.47 | 0 | 1 | 65 | 49 | Y |  | 2021-08-15 08:40 | 63 | 1096 | 28 | 26 | 26 | 26 | 25 | 25 | 25 | 24 | 22 | 21 | 21 | 20 |  | 20 | 24 | 26 | 20 | 26 | -0.13 |  | 45 | Y | -0.2 | [7 empty] | N | N | N | N | 140 | 0.55 | 57 | 143784 | 100981 | -381 | 14400 | 11 | 2 |  | 2021-08-15 09:01 | 1573 | 116 |  | 28 |  | *연연주 혼탕부 성분확인 ID: 307 308 309 407 408 409 | [14 empty] | 142.36 | 100 | 0 | 0 | 0 |  | 411 | 300 | Y | Y | 0 | 0 | 0 |  | 411 | 300 | Y | Y | N | [6 empty] | RB150.00 | C
B65715 | 2021-08-15 | 2 | D |  | 3 | A | ATA105M2 | 탄소강 | A | BM#2 | 1581 | 40 | 1628 | 1565 | 35 | 5800 |  | 1 | 0.41 | 16 |  | -2.44 | 1567 | 1624 | 0 | 25.19 | 0 | 35 | 76 | 76 | Y |  | 2021-08-15 09:36 | 54 | 1096 | 14 | 20 | 22 | 22 | 23 | 22 | 21 | 20 | 19 | 18 | 17 |  |  | 17 | 19 | 23 | 17 | 22 | -0.2 | Y | 30 | Y | -0.2 | [7 empty] | N | N | N | N | 130 | 0.54 | 58 | 50910 | 100858 | 492 | 14500 | 11 | 2 |  | 2021-08-15 09:48 | 1567 | 114 |  | 30 |  | *연연주 혼탕부 성분확인 ID: 301 401 *전공정 지연감속주입 | [14 empty] | 50.43 | 100 | 0 | 0 | 0 |  | 411 | 300 | Y | Y | 0 | 0 | 0 |  | 411 | 300 | Y | Y | N | [6 empty] | BM510510 | C
A66287 | 2021-08-15 | 1 | D | TUNDISH교체 | 1 | A | STB2 | 베어링강 | STB (SF) | BM#1 | 1630 | 40 | 1592 | 1557 | 33 | 5500 |  | 3 | 0.15 | 25 |  | -1.36 | 1538 | 1578 | 124.39 | 18.67 |  | 30 | 42 | 68 | Y |  | 2021-08-15 09:34 | 82 | 1097 | 37 | 44 | 27 | 21 | 24 | 29 | 30 | 31 | 34 | 34 | 35 | 36 | 36 | 35 | 31 | 36 | 35 | 0 | -0.1 |  | 10 | Y | -0.2 |  | 1.59 | 1.47 | [5 empty] | N | N | M | 240 | 0.47 | 61 | 101532 | 96963 | 7687 | 15770 | 13 | 1 |  | 2021-08-15 09:40 | 1538 | 118 |  | 35 |  | *FLUX 270KG/10KG | [14 empty] | 98.34 | 100 | 1500 | 0 | 0 |  | 650 |  | Y | N | 1500 | 0 | 0 |  | 651 |  | Y | N | Y |  |  | Y |  |  |  | BT180180 | H
B65716 | 2021-08-15 | 2 | D |  | 4 | A | ATA105M2 | 탄소강 | A | BM#2 | 1610 | 38 | 1631 | 1571 | 34 | 5700 |  | 1 | 0.42 | 17 |  | -2.59 | 1569 | 1622 | 0 | 26.13 | 0 | 37 | 53 | 66 | Y |  | 2021-08-15 10:42 | 56 | 1098 | 13 | 18 | 21 | 23 | 23 | 23 | 23 | 22 | 21 | 20 | 19 | 18 |  | 18 | 21 | 23 | 18 | 23 | -0.12 | Y | 40 | Y | -0.2 | [7 empty] | N | N | N | N | 120 | 0.54 | 57 | 101820 | 99147 | 603 | 15000 | 11 | 2 |  | 2021-08-15 10:48 | 1569 | 112 |  | 24 |  | *진공 시간 정상적으로 작업됨.(전산 오류라고함.) *전기로 지연감속주입 | [14 empty] | 10182000 | 100 | 0 | 0 | 0 |  | 411 | 300 | Y | Y | 0 | 0 | 0 |  | 411 | 300 | Y | Y | N | [6 empty] | BM510510 | C
A66288 | 2021-08-15 | 1 | D |  | 2 | A | STB2 | 베어링강 | STB (SF) | BM#1 | 1657 | 40 | 1548 | 1571 | 26 | 3800 |  | 3 | 0.15 | 25 |  | -1.08 | 1523 | 1555 | 89.92 | 80.17 |  | 18 | 50 | 73 | Y |  | 2021-08-15 10:33 | 67 | 1095 | 34 | 30 | 28 | 28 | 28 | 27 | 27 | 27 | 27 | 27 | 26 | 25 | 26 | 27 | 28 | 28 | 25 | 28 | -0.02 | Y | 45 | Y | 0.2 |  |  |  | 0.94 |  |  |  | Y | Y | Y | Y | 230 | 0.48 | 66 | 84610 | 99568 | 7082 | 16100 | 13 | 1 |  | 2021-08-15 10:40 | 1523 | 123 |  | 39 | [16 empty] | 78.67 | 100 | 0 | 0 | 0 |  | 650 |  | Y | N | 0 | 0 | 0 |  | 651 |  | Y | N | Y |  |  | Y |  |  |  | BT180180 | H
B65717 | 2021-08-15 | 2 | D |  | 5 | A | ATA105M2 | 탄소강 | A | BM#2 | 1623 | 34 | 1634 | 1575 | 29 | 4600 |  | 1 | 0.46 | 16 |  | -2.51 | 1574 | 1626 | 0 | 37.98 | 0 | 31 | 13 | 62 | Y |  | 2021-08-15 11:38 | 61 | 1088 | 15 | 15 | 22 | 26 | 27 | 27 | 27 | 27 | 26 | 25 | 24 | 22 |  | 22 | 24 | 27 | 22 | 27 | -0.12 | Y | 40 | Y | -0.2 | [7 empty] | N | N | N | N | 110 | 0.52 | 60 | 101820 | 99920 | 380 | 14300 | 11 | 2 |  | 2021-08-15 11:50 | 1574 | 106 |  | 26 |  | *전기로 지연감속주입 | [6 empty] | 6C1AF01FF41B4199BEC6B70A577C8CA7 | 20975C702BFA46CF8A18C769BF9E77AD | 9477BA45B923444282AE0F26AA5CEFE5 |  | 9538D7E1A0284877A7072F2CA43D3160 | 75E410AB38C14AD1898473A56535B878 | 71D7347F1D9746398D2829C60E93B6C6 |  | 97.9 | 100 | 0 | 0 | 0 |  | 411 | 300 | Y | Y | 0 | 0 | 0 |  | 411 | 300 | Y | Y | N | [6 empty] | RB100.00 | C
A66289 | 2021-08-15 | 1 | D |  | 3 | A | STB2 | 베어링강 | STB (SF) | BM#1 | 1645 | 41 | 1552 | 1568 | 25 | 5000 |  | 3 | 0.17 | 26 |  | -1.35 | 1522 | 1562 | 120.7 | 51.28 |  | 29 | 40 | 77 | Y |  | 2021-08-15 11:30 | 66 | 1098 | 27 | 25 | 25 | 24 | 26 | 25 | 26 | 26 | 25 | 25 | 25 | 25 | 25 | 25 | 25 | 26 | 25 | 26 | -0.02 | Y | 40 | Y | 0 |  |  |  | 0.77 |  |  |  | Y | Y | Y | Y | 220 | 0.48 | 61 | 152298 | 92438 | 7012 | 15930 | 13 | 1 |  | 2021-08-15 11:47 | 1522 | 129 |  | 48 |  | *유사강종 연연주 혼탕부 성분 확인 ID:107~109.207~209 | [14 empty] | 153.14 | 100 | 0 | 0 | 0 |  | 650 |  | Y | N | 0 | 0 | 0 |  | 651 |  | Y | N | Y |  |  | Y |  |  |  | BT180180 | H
B65718 | 2021-08-15 | 2 | A |  | 6 | A | ATA105M2 | 탄소강 | A | BM#2 | 1585 | 34 | 1626 | 1556 | 30 | 5200 |  | 1 | 0.39 | 16 |  | -2.53 | 1571 | 1624 | 0 | 25.56 | 0 | 1 | 66 | 53 | Y |  | 2021-08-15 12:32 | 58 | 1089 | 19 | 19 | 20 | 22 | 22 | 22 | 20 | 20 | 19 | 18 | 16 | 15 |  | 15 | 19 | 22 | 15 | 22 | -0.16 | Y | 45 | Y | -0.2 | [7 empty] | N | N | N | N | 100 | 0.53 | 59 | 101820 | 98723 | 477 | 14700 | 11 | 2 |  | 2021-08-15 12:40 | 1571 | 106 |  | 33 |  | *전기로 지연감속주입 | [14 empty] | 103.32 | 100 | 0 | 0 | 0 |  | 411 | 300 | Y | Y | 0 | 0 | 0 |  | 411 | 300 | Y | Y | N | [6 empty] | RB160.00 | C
A66290 | 2021-08-15 | 1 | A | 유사강종연연주 | 4 | A | SP-STB2 | 베어링강 | STB (SF) | BM#1 | 1645 | 40 | 1557 | 1569 | 23 | 3900 |  | 3 | 0.16 | 25 |  | -1.54 | 1511 | 1557 | 121.46 | 63.93 |  | 11 | 40 | 68 | Y |  | 2021-08-15 12:50 | 56 | 1088 | 26 | 23 | 22 | 21 | 21 | 20 | 20 | 20 | 19 | 19 | 19 | 19 | 19 | 19 | 21 | 22 | 19 | 20 | -0.03 | Y | 50 | Y | 0 |  |  |  | 0.87 |  |  |  | Y | Y | Y | Y | 210 | 0.48 | 62 | 33844 | 93492 | 6858 | 15970 | 13 | 1 |  | 2021-08-15 12:57 | 1511 | 111 |  | 31 | 22 | *유사강종 연연주 혼탕부 성분 확인 ID:101, 201 | [14 empty] | 33.68 | 100 | 0 | 0 | 0 |  | 650 |  | Y | N | 0 | 0 | 0 |  | 651 |  | Y | N | Y |  |  | Y |  |  |  | BT180180 | H
B65719 | 2021-08-15 | 2 | A |  | 7 | A | ATA105M2 | 탄소강 | A | BM#2 | 1613 | 31 | 1622 | 1562 | 27 | 4800 |  | 1 | 0.42 | 16 |  | -2.49 | 1570 | 1620 | 0 | 23.36 | 0 | 35 | 77 | 50 | Y |  | 2021-08-15 13:33 | 57 | 1087 | 13 | 15 | 18 | 18 | 19 | 18 | 18 | 17 | 16 | 15 | 15 | 14 | 12 | 12 | 16 | 19 | 12 | 18 | -0.17 | Y | 40 | Y | -0.4 | [7 empty] | N | N | N | N | 150 | 0.52 | 60 | 101820 | 100135 | -135 | 14000 | 11 | 2 |  | 2021-08-15 13:37 | 1570 | 104 |  | 32 |  | *전기로 지연감속주입 | [6 empty] | E928E3592BF3444AB2BE37E3B6C2740E | AA187355E6BF4A0097AFF89A0E0C162F | 8574BA6762EA4E39A07A18028764723F |  | C5063BBF5558437F968CA4A550E1A0AD | A96036003E444B848F70CEECFE893145 | 0442F2067C2F4AB2A62D4C5F20B667E4 |  | 101.36 | 100 | 0 | 0 | 0 |  | 412 | 300 | Y | Y | 0 | 0 | 0 |  | 411 | 300 | Y | Y | N | [6 empty] | BM510510 | C
A66291 | 2021-08-15 | 1 | A |  | 5 | A | SP-STB2 | 베어링강 | STB (SF) | BM#1 | 1654 | 46 | 1556 | 1578 | 33 | 4000 |  | 3 | 0.16 | 25 |  | -1 | 1526 | 1556 | 127.38 | 33.61 |  | 30 | 43 | 60 | Y |  | 2021-08-15 13:59 | 71 | 1088 | 17 | 17 | 27 | 31 | 34 | 35 | 36 | 35 | 35 | 35 | 35 | 35 | 35 | 35 | 32 | 36 | 35 | 35 | -0.03 | Y | 35 | Y | 0 |  |  |  | 0.9 |  |  |  | Y | Y | Y | Y | 200 | 0.48 | 63 | 101532 | 95407 | 6643 | 15290 | 13 | 1 |  | 2021-08-15 14:06 | 1526 | 110 |  | 25 | 10 | [15 empty] | 99.15 | 100 | 0 | 0 | 0 |  | 650 |  | Y | N | 0 | 0 | 0 |  | 651 |  | Y | N | Y |  |  | Y |  |  |  | BT180180 | H
B65720 | 2021-08-15 | 2 | A | TUNDISH교체전 | 8 | A | ATA105M2 | 탄소강 | A | BM#2 | 1611 | 42 | 1639 | 1558 | 30 | 5200 |  | 1 | 0.35 | 15 |  | -2.44 | 1577 | 1631 | 0 | 14.13 | 0 | 37 | 54 | 47 | Y |  | 2021-08-15 14:47 | 64 | 1087 | 10 | 19 | 25 | 28 | 30 | 30 | 29 | 29 | 28 | 27 | 27 | 26 |  | 26 | 26 | 30 | 26 | 0 | -0.11 | Y | 35 | Y | -0.2 | [7 empty] | N | N | N | N | 140 | 0.53 | 58 | 97782 | 98941 | 109 | 2300 | 11 | 2 |  | 2021-08-15 14:44 | 1577 | 104 |  | 20 |  | *전공정 지연감속주입 | A89FB3E4863642F4ADF07A29B1706F14 | 5A6DD4E354C34B82BA1F1709E91D56FC | [12 empty] | 99.12 | 100 | 0 | 2500 | 0 |  | 411 | 300 | Y | Y | 0 | 2500 | 0 |  | 411 | 300 | Y | Y | N | [6 empty] | RB160.00 | C
A66292 | 2021-08-15 | 1 | A |  | 6 | A | SP-STB2 | 베어링강 | STB (SF) | BM#1 | 1629 | 42 | 1569 | 1539 | 28 | 4900 |  | 3 | 0.16 | 25 |  | -1.72 | 1518 | 1569 | 121.34 | 30.92 |  | 18 | 51 | 62 | Y |  | 2021-08-15 14:57 | 63 | 1088 | 34 | 33 | 31 | 30 | 30 | 30 | 30 | 29 | 28 | 28 | 28 | 27 | 28 | 27 | 29 | 31 | 27 | 30 | -0.07 | Y | 55 | Y | -0.2 |  |  |  | 0.85 |  |  |  | Y | Y | Y | Y | 190 | 0.48 | 62 | 84610 | 95626 | 6974 | 15270 | 13 | 1 |  | 2021-08-15 15:04 | 1518 | 109 |  | 32 | 8 | [15 empty] | 82.59 | 100 | 0 | 0 | 0 |  | 650 |  | Y | N | 0 | 0 | 0 |  | 651 |  | Y | N | Y |  |  | Y |  |  |  | BT180180 | H
B65721 | 2021-08-15 | 2 | A | TUNDISH교체 | 1 | A | AE1038M2 | 탄소강 | B | BM#2 | 1607 | 44 | 1655 | 1578 | 34 | 6200 |  | 1 | 0.36 | 20 |  | -2.35 | 1578 | 1647 | 0 | 25.79 | 0 | 31 | 14 | 56 | Y |  | 2021-08-15 15:56 | 81 | 1101 | -342 | -327 | 29 | 25 | 25 | 29 | 32 | 35 | 36 | 36 | 36 | 35 | 34 | 34 | 32 | 36 | 34 | 36 | -0.1 |  | 20 | Y | -0.2 | 0.6 | 1.9 | 1.9 |  |  |  |  | N | N | N | N | 220 | 0.48 | 57 | 94545 | 90601 | 4449 | 15400 | 15 | 1 |  | 2021-08-15 15:57 | 1578 | 124 |  | 33 |  | * BUTT 타입롱노즐사용(일반타입.) * T/D FLUX 용탕부: 120 KG / 유탕부: 10KG 투입. *유탕구 1103 | [14 empty] | 100.15 | 100 | 700 | 0 | 0 |  | 649 | 400 | Y | N | 700 | 0 | 0 |  | 650 | 400 | Y | N | N | Y | [5 empty] | RB090.00 | C
A66293 | 2021-08-15 | 1 | A |  | 7 | A | SP-STB2 | 베어링강 | STB (SF) | BM#1 | 1652 | 43 | 1569 | 1578 | 26 | 4300 |  | 3 | 0.15 | 25 |  | -1.51 | 1524 | 1569 | 121.34 | 42.39 |  | 29 | 41 | 56 | Y |  | 2021-08-15 16:02 | 69 | 1099 | 26 | 28 | 32 | 35 | 36 | 36 | 36 | 36 | 36 | 35 | 35 | 35 | 34 | 34 | 34 | 36 | 34 | 36 | -0.04 | Y | 45 | Y | 0 |  |  |  | 0.95 |  |  |  | Y | Y | Y | Y | 240 | 0.48 | 63 | 101532 | 95030 | 5670 | 15200 | 13 | 1 |  | 2021-08-15 16:12 | 1524 | 112 |  | 31 | [8 empty] | D266A2E57F0046F685D1D9B15CE03C13 | 1E7489AA20D84FA696B5089EEC8F728E | F4EB689880A34ABB82BD14B19593BB51 |  | 90646C5234B64699B16F64F1CE9B1440 | A6565B9F50174DAAB9A4D4C0119B3085 | 9AA381A7935E4C38AD756856EA7ED008 |  | 99.49 | 100 | 0 | 0 | 0 |  | 650 |  | Y | N | 0 | 0 | 0 |  | 651 |  | Y | N | Y |  |  | Y |  |  |  | BT180180 | H
B65722 | 2021-08-15 | 2 | A |  | 2 | A | AE1038M2 | 탄소강 | B | BM#2 | 1640 | 43 | 1619 | 1533 | 37 | 6900 |  | 1 | 0.34 | 15 |  | -2.25 | 1563 | 1617 | 0 | 26.42 | 0 | 1 | 67 | 58 | Y |  | 2021-08-15 16:55 | 66 | 1097 | 32 | 28 | 27 | 26 | 25 | 24 | 23 | 23 | 22 | 21 | 20 | 18 |  | 18 | 24 | 27 | 18 | 0 | -0.18 |  | 50 | Y | -0.4 | [7 empty] | N | N | N | N | 220 | 0.51 | 59 | 94545 | 94769 | 3081 | 15100 | 15 | 1 |  | 2021-08-15 17:02 | 1563 | 126 |  | 32 | [16 empty] | 95.69 | 100 | 0 | 0 | 0 |  | 649 | 400 | Y | N | 0 | 0 | 0 |  | 650 | 400 | Y | N | N | Y | [5 empty] | RB080.00 | C
A66294 | 2021-08-15 | 1 | A |  | 8 | A | SP-STB2 | 베어링강 | STB (SF) | BM#1 | 1630 | 40 | 1564 | 1559 | 22 | 3700 |  | 3 | 0.16 | 26 |  | -1.46 | 1520 | 1564 | 182.11 | 24.82 |  | 11 | 41 | 58 | Y |  | 2021-08-15 16:58 | 65 | 1101 | 33 | 30 | 29 | 28 | 28 | 28 | 28 | 27 | 26 | 26 | 26 |  |  | 26 | 28 | 29 | 26 | 28 | -0.05 |  | 45 | Y | 0 |  |  |  | 0.83 |  |  |  | Y | Y | Y | Y | 230 | 0.48 | 58 | 101532 | 88966 | 5984 | 15090 | 13 | 1 |  | 2021-08-15 17:06 | 1520 | 113 |  | 39 | [16 empty] | 10153200 | 100 | 0 | 0 | 0 |  | 650 |  | Y | N | 0 | 0 | 0 |  | 651 |  | Y | N | Y |  |  | Y |  |  |  | BT180180 | H
B65723 | 2021-08-15 | 2 | A |  | 3 | A | AE1038M2 | 탄소강 | B | BM#2 | 1641 | 43 | 1623 | 1526 | 37 | 6600 |  | 1 | 0.35 | 15 |  | -2.31 | 1566 | 1620 | 0 | 17.19 | 0 | 35 | 78 | 53 | Y |  | 2021-08-15 17:46 | 69 | 1099 | 17 | 19 | 23 | 24 | 25 | 25 | 25 | 24 | 23 | 22 | 21 | 21 |  | 21 | 23 | 25 | 21 | 25 | -0.11 | Y | 35 | Y | 0 | [7 empty] | N | N | N | N | 210 | 0.52 | 58 | 93849 | 96122 | 3078 | 15900 | 15 | 1 |  | 2021-08-15 17:52 | 1566 | 123 |  | 40 | [16 empty] | 95.76 | 100 | 0 | 0 | 0 |  | 650 | 400 | Y | N | 0 | 0 | 0 |  | 650 | 400 | Y | N | N | Y | [5 empty] | RB090.00 | C
A66295 | 2021-08-15 | 1 | A |  | 9 | A | SP-STB2 | 베어링강 | STB (SF) | BM#1 | 1603 | 44 | 1571 | 1554 | 29 | 5200 |  | 3 | 0.17 | 25 |  | -1.69 | 1521 | 1571 | 179.4 | 44.85 |  | 30 | 44 | 60 | Y |  | 2021-08-15 18:03 | 66 | 1092 | 24 | 27 | 31 | 32 | 34 | 34 | 33 | 33 | 33 | 33 | 32 | 32 | 32 | 31 | 32 | 34 | 31 | 33 | -0.05 | Y | 45 | Y | -0.2 |  |  |  | 0.9 |  |  |  | Y | Y | Y | Y | 220 | 0.48 | 65 | 101532 | 98066 | 6784 | 14690 | 13 | 1 |  | 2021-08-15 18:10 | 1521 | 117 |  | 34 |  | *유사강종 연연주 | [14 empty] | 96.65 | 100 | 0 | 0 | 0 |  | 650 |  | Y | N | 0 | 0 | 0 |  | 651 |  | Y | N | Y |  |  | Y |  |  |  | BT180180 | H
B65724 | 2021-08-15 | 2 | A | 잔강최소화전 | 4 | A | AE1038M2 | 탄소강 | B | BM#2 | 1642 | 43 | 1639 | 1559 | 33 | 6600 |  | 1 | 0.36 | 15 |  | -2.37 | 1575 | 1627 | 0 | 17.04 | 0 | 37 | 55 | 52 | Y |  | 2021-08-15 18:47 | 78 | 1098 | 18 | 25 | 31 | 34 | 35 | 35 | 35 | 34 | 34 | 33 | 33 | 32 | 32 | 32 | 32 | 35 | 32 | 35 | -0.07 | Y | 40 | Y | 0 | [7 empty] | N | N | N | N | 200 | 0.5 | 60 | 87514 | 97290 | 3110 | 3000 | 15 | 1 |  | 2021-08-15 18:50 | 1575 | 127 |  | 38 | [16 empty] | 87.69 | 100 | 0 | 3100 | 0 |  | 649 | 400 | Y | N | 0 | 3100 | 0 |  | 650 | 400 | Y | N | N | Y | [5 empty] | RB110.00 | C
A66296 | 2021-08-15 | 1 | A | 유사강종연연주 | 10 | A | STB2 | 베어링강 | STB (SF) | BM#1 | 1621 | 41 | 1568 | 1544 | 28 | 5000 |  | 3 | 0.17 | 26 |  | -1.48 | 1523 | 1568 | 0.21 | 0 |  | 18 | 52 | 50 | Y |  | 2021-08-15 19:09 | 67 | 1099 | 30 | 28 | 31 | 32 | 32 | 32 | 32 | 32 | 31 | 31 | 31 | 31 | 30 | 30 | 31 | 32 | 30 | 32 | -0.04 | Y | 50 | Y | 0 |  |  |  | 0.63 |  |  |  | Y | Y | Y | Y | 210 | 0.48 | 64 | 84610 | 98012 | 7988 | 15240 | 13 | 1 |  | 2021-08-15 19:20 | 1523 | 110 |  | 33 |  | *유사강종 연연주 | [14 empty] | 79.86 | 100 | 0 | 0 | 0 |  | 650 |  | Y | N | 0 | 0 | 0 |  | 651 |  | Y | N | Y |  |  | Y |  |  |  | BT180180 | H
B65725 | 2021-08-15 | 2 | A | 잔강최소화 | 5 | A | 46MNVS6 | 합금강 | KFMN445V계 | BM#2 | 1606 | 47 | 1636 | 1515 | 39 | 8300 |  | 1 | 0.37 | 16 |  | -2.64 | 1572 | 1640 | 0 | 16.92 | 0 | 31 | 15 | 34 | Y |  | 2021-08-15 20:14 | 78 | 1096 | -210 | -41 | 31 | 33 | 35 | 36 | 37 | 37 | 36 | 36 | 35 | 34 |  | 34 | 27 | 37 | 34 | 36 | -0.06 | Y | 25 | Y | -0.2 | [7 empty] | N | N | N | Y | 190 | 0.49 | 56 | 96934 | 96167 | 3133 | 15000 | 15 | 1 |  | 2021-08-15 20:18 | 1572 | 135 |  | 29 |  | *최소화 롱노즐 재사용 *헤드길이 사무실 협의 후 3500MM 절단 | [14 empty] | 98.16 | 47.06 | 3500 | 0 | 0 |  | 649 | 400 | Y | N | 3500 | 0 | 0 |  | 650 | 400 | Y | N | N | Y |  |  |  |  | Y | RB090.00 | C
A66297 | 2021-08-15 | 1 | A |  | 11 | A | STB2 | 베어링강 | STB (SF) | BM#1 | 1660 | 41 | 1551 | 1561 | 27 | 4800 |  | 3 | 0.15 | 26 |  | -1.03 | 1520 | 1551 | 136.98 | 56.16 |  | 29 | 42 | 53 | Y |  | 2021-08-15 20:20 | 64 | 1099 | 29 | 29 | 30 | 32 | 32 | 32 | 32 | 32 | 31 | 31 | 30 | 30 | 30 | 30 | 31 | 32 | 30 | 32 | -0.04 | Y | 50 | Y | 0 |  |  |  | 0.69 |  |  |  | Y | Y | Y | Y | 200 | 0.48 | 65 | 101532 | 96523 | 7977 | 15300 | 13 | 1 |  | 2021-08-15 20:28 | 1520 | 109 |  | 29 | [16 empty] | 98.62 | 100 | 0 | 0 | 0 |  | 650 |  | Y | N | 0 | 0 | 0 |  | 651 |  | Y | N | Y |  |  | Y |  |  |  | BT180180 | H
B65726 | 2021-08-15 | 2 | C |  | 6 | A | 46MNVS6 | 합금강 | KFMN445V계 | BM#2 | 1613 | 46 | 1640 | 1561 | 34 | 7100 |  | 1 | 0.35 | 15 |  | -2.56 | 1571 | 1640 | 0 | 35.65 | 0 | 1 | 68 | 44 | Y |  | 2021-08-15 21:03 | 77 | 1097 | 32 | 32 | 34 | 37 | 38 | 40 | 39 | 39 | 38 | 38 | 37 | 37 |  | 37 | 37 | 40 | 37 | 38 | -0.02 | Y | 35 | Y | 0 | [7 empty] | N | N | N | Y | 180 | 0.51 | 61 | 96934 | 100496 | 2854 | 14800 | 15 | 1 |  | 2021-08-15 21:06 | 1571 | 132 |  | 36 | [16 empty] | 94.11 | 52.94 | 0 | 0 | 0 |  | 649 | 400 | Y | N | 0 | 0 | 0 |  | 650 | 400 | Y | N | N | Y | [5 empty] | RB090.00 | C
A66298 | 2021-08-15 | 1 | C |  | 12 | A | STB2 | 베어링강 | STB (SF) | BM#1 | 1643 | 41 | 1562 | 1561 | 27 | 4800 |  | 3 | 0.15 | 26 |  | -1.37 | 1521 | 1562 | 136.65 | 40.3 |  | 11 | 42 | 59 | Y |  | 2021-08-15 21:15 | 65 | 1098 | 29 | 27 | 26 | 26 | 26 | 26 | 26 | 25 | 25 | 25 | 25 | 25 |  | 25 | 26 | 26 | 25 | 26 | -0.02 | Y | 50 | Y | 0 |  |  |  | 0.71 |  |  |  | Y | Y | Y | Y | 190 | 0.48 | 61 | 101532 | 92964 | 7536 | 15800 | 13 | 1 |  | 2021-08-15 21:22 | 1521 | 119 |  | 40 |  | *산소랜싱 | [14 empty] | 100.58 | 100 | 0 | 0 | 0 |  | 650 |  | Y | N | 0 | 0 | 0 |  | 651 |  | Y | N | Y |  |  | Y |  |  |  | BT180180 | H
B65727 | 2021-08-15 | 2 | C |  | 7 | A | 46MNVS6 | 합금강 | KFMN445V계 | BM#2 | 1584 | 44 | 1636 | 1552 | 37 | 7700 |  | 1 | 0.4 | 16 |  | -2.46 | 1568 | 1637 | 1.68 | 12.58 | 0 | 35 | 79 | 41 | Y |  | 2021-08-15 22:12 | 74 | 1094 | 35 | 35 | 38 | 39 | 40 | 40 | 38 | 38 | 37 | 36 | 34 | 33 | 30 | 30 | 36 | 40 | 30 | 38 | -0.25 | Y | 40 | Y | -0.6 | [7 empty] | N | N | N | Y | 170 | 0.51 | 63 | 92080 | 101500 | 3150 | 16100 | 15 | 1 |  | 2021-08-15 22:16 | 1568 | 138 |  | 30 | [16 empty] | 88.2 | 50 | 0 | 0 | 0 |  | 649 | 400 | Y | N | 0 | 0 | 0 |  | 650 | 400 | Y | N | N | Y | [5 empty] | RB100.00 | C
A66299 | 2021-08-15 | 1 | C |  | 13 | A | STB2 | 베어링강 | STB (SF) | BM#1 | 1648 | 49 | 1560 | 1564 | 27 | 4900 |  | 3 | 0.15 | 25 |  | -1.45 | 1517 | 1560 | 134.62 | 75.52 |  | 30 | 45 | 51 | Y |  | 2021-08-15 22:32 | 61 | 1098 | 25 | 26 | 29 | 32 | 33 | 32 | 32 | 31 | 30 | 30 | 30 | 29 | 29 | 29 | 30 | 33 | 29 | 32 | -0.09 | Y | 45 | Y | 0 |  |  |  | 0.84 |  |  |  | Y | Y | Y | Y | 240 | 0.48 | 66 | 101532 | 97309 | 7941 | 16000 | 13 | 1 |  | 2021-08-15 22:40 | 1517 | 115 |  | 25 | [8 empty] | BA85ADDBF00C4F43A0A23AFB3CFC3D03 | 3E9059A28B4D407383BE1E82A2B55783 | 7DF9D63250DF4B5388599311218A90D4 |  | 017D4DC5423B4AEEAD2D8016015722CB | E9F769BC97E149CAA97D99A945E1026B | AC403CA19B764CE2B0C999E256641106 |  | 94.62 | 100 | 0 | 0 | 0 |  | 650 |  | Y | N | 0 | 0 | 0 |  | 651 |  | Y | N | Y |  |  | Y |  |  |  | BT180180 | H
B65728 | 2021-08-15 | 2 | C | TUNDISH교체전 | 8 | A | 46MNVS6 | 합금강 | KFMN445V계 | BM#2 | 1633 | 41 | 1647 | 1584 | 33 | 6300 |  | 1 | 0.4 | 16 |  | -2.76 | 1561 | 1635 | 2.62 | 13.14 | 0 | 37 | 56 | 40 | Y |  | 2021-08-15 23:13 | 67 | 1100 | 28 | 26 | 26 | 26 | 26 | 25 | 23 | 22 | 21 | 20 | 19 | 16 |  | 16 | 23 | 26 | 16 | 26 | -0.22 |  | 45 | Y | -0.6 | [7 empty] | N | N | N | M | 170 | 0.52 | 60 | 92080 | 96480 | 3170 | 2000 | 15 | 1 |  | 2021-08-15 23:19 | 1561 | 142 |  | 32 |  |  | 82E0D4B2449C4516AA46D68FE9CD9FD1 | ECA83594FE29485683EE92F89ED88182 | 684D2CE8044E4652A296BDDBAA29B83C | [11 empty] | 93.01 | 50 | 0 | 2650 | 0 |  | 649 | 400 | Y | N | 0 | 2890 | 0 |  | 650 | 400 | Y | N | N | Y | [5 empty] | RB090.00 | C
A66300 | 2021-08-15 | 1 | C |  | 14 | A | STB2 | 베어링강 | STB (SF) | BM#1 | 1671 | 41 | 1569 | 1571 | 25 | 4000 |  | 3 | 0.16 | 25 |  | -1.41 | 1528 | 1569 | 132.68 | 21.54 |  | 18 | 53 | 68 | Y |  | 2021-08-15 23:25 | 72 | 1099 | 28 | 28 | 30 | 32 | 34 | 35 | 36 | 36 | 36 | 36 | 35 | 35 | 36 | 36 | 34 | 36 | 35 | 36 | -0.04 | Y | 25 | Y | 0.2 |  |  |  | 0.92 |  |  |  | Y | Y | Y | Y | 230 | 0.48 | 64 | 101532 | 95830 | 7820 | 15600 | 13 | 1 |  | 2021-08-15 23:32 | 1528 | 115 |  | 40 | [16 empty] | 96.88 | 100 | 0 | 0 | 0 |  | 650 |  | Y | N | 0 | 0 | 0 |  | 651 |  | Y | N | Y |  |  | Y |  |  |  | BT180180 | H
A66301 | 2021-08-15 | 1 | C |  | 15 | A | STB2 | 베어링강 | STB (SF) | BM#1 | 1705 | 43 | 1557 | 1601 | 28 | 2700 |  | 3 | 0.15 | 25 |  | -1.62 | 1510 | 1557 | 134.55 | 27.9 |  | 29 | 43 | 69 | Y |  | 2021-08-16 00:49 | 54 | 1097 | 35 | 30 | 28 | 27 | 26 | 25 | 24 | 24 | 23 | 22 | 22 | 22 |  | 22 | 26 | 28 | 22 | 22 | -0.13 |  | 45 | Y | 0 |  |  |  | 1.01 |  |  |  | Y | Y | Y | Y | 220 | 0.48 | 56 | 84610 | 81909 | 7091 | 15800 | 13 | 1 |  | 2021-08-16 00:58 | 1510 | 100 |  | 21 | [16 empty] | 93.13 | 100 | 0 | 0 | 0 |  | 650 |  | Y | N | 0 | 0 | 0 |  | 651 |  | Y | N | Y |  |  | Y |  |  |  | BT180180 | H
B65729 | 2021-08-15 | 2 | C | TUNDISH교체 | 1 | A | SCM440J | 합금강 | D4 | BM#2 | 1660 | 55 | 1664 | 1556 | 44 | 9200 |  | 1 | 0.36 | 20 |  | -2.12 | 1587 | 1649 | 19.69 | 0 | 0 | 31 | 16 | 32 | Y |  | 2021-08-16 00:36 | 92 | 1100 | -367 | 34 | 36 | 35 | 40 | 44 | 47 | 48 | 49 | 50 | 50 | 50 | 51 | 50 | 46 | 51 | 50 | 50 | 0 |  | 5 | Y | -0.2 | 1.1 | 3 | 3 | 1.54 |  |  |  | N | N | N | N | 220 | 0.46 | 69 | 93060 | 104140 | 1160 | 15400 | 01 | 2 |  | 2021-08-16 00:41 | 1587 | 153 |  | 29 | 14 | * T/D FLUX 용탕부: 120 KG / 유탕부: 10KG 투입. * BUTT 타입롱노즐사용(일반타입.) * 수소 10분 측정값 기준치 초과,생관통보 | [14 empty] | 88.54 | 54.55 | 1000 | 0 | 0 |  | 650 | 1100 | Y | N | 1000 | 0 | 0 |  | 650 | 1100 | Y | N | N | [6 empty] | BT180180 | C
A66302 | 2021-08-15 | 1 | C |  | 16 | A | STB2 | 베어링강 | STB (SF) | BM#1 | 1670 | 43 | 1552 | 1590 | 33 | 4000 |  | 3 | 0.15 | 26 |  | -1.34 | 1512 | 1552 | 136.78 | 85.26 |  | 11 | 43 | 75 | Y |  | 2021-08-16 01:53 | 56 | 1098 | 21 | 23 | 26 | 27 | 28 | 27 | 27 | 26 | 25 | 24 | 24 | 23 | 23 | 23 | 25 | 28 | 23 | 27 | -0.11 | Y | 45 | Y | 0 |  |  |  | 0.96 |  |  |  | Y | Y | Y | Y | 210 | 0.48 | 66 | 101532 | 100300 | 8000 | 15100 | 13 | 1 |  | 2021-08-16 01:59 | 1512 | 101 |  | 14 | [16 empty] | 63.1 | 100 | 0 | 0 | 0 |  | 650 |  | Y | N | 0 | 0 | 0 |  | 651 |  | Y | N | Y |  |  | Y |  |  |  | BT180180 | H
B65730 | 2021-08-15 | 2 | C |  | 2 | A | SCM440J | 합금강 | D4 | BM#2 | 1617 | 65 | 1619 | 1519 | 42 | 8200 |  | 1 | 0.34 | 17 |  | -2.12 | 1559 | 1614 | 13.38 | 0 | 0 | 1 | 69 | 59 | Y |  | 2021-08-16 01:46 | 64 | 1100 | 47 | 47 | 38 | 34 | 32 | 30 | 28 | 27 | 26 | 25 | 23 | 23 | 21 | 19 | 28 | 38 | 19 | 0 | -0.32 |  | 60 | Y | -0.4 | [7 empty] | N | N | N | N | 220 | 0.49 | 69 | 95745 | 106257 | 293 | 15000 | 01 | 2 |  | 2021-08-16 01:52 | 1559 | 143 |  | 29 | 14 | [15 empty] | 90.07 | 46.67 | 0 | 0 | 0 |  | 649 | 1100 | Y | N | 0 | 0 | 0 |  | 650 | 1100 | Y | N | N | [6 empty] | RB095.00 | C
A66303 | 2021-08-15 | 1 | C |  | 17 | A | STB2 | 베어링강 | STB (SF) | BM#1 | 1628 | 41 | 1560 | 1547 | 29 | 4500 |  | 3 | 0.15 | 25 |  | -1.51 | 1515 | 1560 | 136.84 | 27.39 |  | 30 | 46 | 66 | Y |  | 2021-08-16 02:46 | 59 | 1100 | 22 | 22 | 21 | 22 | 23 | 23 | 23 | 23 | 22 | 22 | 22 | 21 | 21 | 21 | 22 | 23 | 21 | 23 | -0.04 | Y | 45 | Y | 0 |  |  |  | 0.86 |  |  |  | Y | Y | Y | Y | 200 | 0.48 | 63 | 101532 | 92926 | 7524 | 15900 | 13 | 1 |  | 2021-08-16 03:01 | 1515 | 106 |  | 28 | 6 | [15 empty] | 99.64 | 100 | 0 | 0 | 0 |  | 650 |  | Y | N | 0 | 0 | 0 |  | 651 |  | Y | N | Y |  |  | Y |  |  |  | BT180180 | H
B65731 | 2021-08-15 | 2 | C |  | 3 | A | SCM440J | 합금강 | D4 | BM#2 | 1678 | 37 | 1623 | 1628 | 29 | 4700 |  | 1 | 0.34 | 15 |  | -2.37 | 1563 | 1621 | 12.34 | 0 | 0 | 35 | 80 | 65 | Y |  | 2021-08-16 02:45 | 68 | 1097 | 16 | 18 | 23 | 26 | 27 | 26 | 26 | 25 | 24 | 23 | 23 | 21 | 19 | 19 | 23 | 27 | 19 | 26 | -0.2 | Y | 40 | Y | -0.4 | [7 empty] | N | N | N | N | 210 | 0.49 | 64 | 150895 | 101113 | -813 | 15700 | 01 | 2 |  | 2021-08-16 02:48 | 1563 | 134 |  | 40 |  | *연연주 혼탕부 성분확인 ID:308~310.408~410 | [6 empty] | 1DDB37B3371F47DF9447091454757B3A | 896A2DDB3A584986B6146F7F6DDBC514 | 3DFF19EDC5CD4C1CA0EDA603F6CB0B68 |  | 70D97B92DF4B41E3B7103DAB754BC891 | B36970EA77B9477394A026E5BFF7C961 | 6712AEE440934A67AC404864BEB97192 |  | 151.27 | 50 | 0 | 0 | 0 |  | 650 | 1100 | N | N | 0 | 0 | 0 |  | 650 | 1100 | N | N | N | [6 empty] | RB080.00 | C
A66304 | 2021-08-15 | 1 | C |  | 18 | A | STB2 | 베어링강 | STB (SF) | BM#1 | 1589 | 42 | 1557 | 1531 | 37 | 5800 |  | 3 | 0.15 | 25 |  | -1.4 | 1516 | 1557 | 133.89 | 67.13 |  | 18 | 54 | 54 | Y |  | 2021-08-16 03:54 | 60 | 1101 | 20 | 20 | 24 | 26 | 27 | 27 | 27 | 26 | 26 | 25 | 25 | 25 | 24 | 24 | 25 | 27 | 24 | 27 | -0.06 | Y | 45 | Y | 0 |  |  |  | 0.94 |  |  |  | Y | Y | Y | Y | 190 | 0.48 | 63 | 84610 | 95162 | 7988 | 15100 | 13 | 1 |  | 2021-08-16 04:04 | 1516 | 107 |  | 25 | 8 | [15 empty] | 82.03 | 100 | 0 | 0 | 0 |  | 650 |  | Y | N | 0 | 0 | 0 |  | 651 |  | Y | N | Y |  |  | Y |  |  |  | BT180180 | H
B65732 | 2021-08-15 | 2 | C |  | 4 | A | AE4140Q | 합금강 | D4 | BM#2 | 1672 | 47 | 1636 | 1581 | 38 | 6800 |  | 1 | 0.31 | 18 |  | -1.89 | 1572 | 1635 | 13.6 | 0 | 0 | 37 | 57 | 63 | Y |  | 2021-08-16 04:09 | 78 | 1098 | 18 | 28 | 32 | 35 | 36 | 37 | 36 | 36 | 34 | 33 | 32 | 31 | 29 | 29 | 32 | 37 | 29 | 36 | -0.23 | Y | 35 | Y | -0.4 |  |  |  | 1.35 |  |  |  | N | N | N | N | 200 | 0.49 | 66 | 43214 | 101665 | -215 |  | 01 | 2 |  | 2021-08-16 04:11 | 1572 | 142 |  | 21 |  | *연연주 혼탕부 성분확인 ID:301.401 *전공정 요청 L/D 잔강이월 미실시,이상공정 등록 및 생관통보 | [14 empty] | 42.66 | 100 | 0 | 0 | 0 |  | 650 | 1100 | Y | Y | 0 | 0 | 0 |  | 651 | 1100 | Y | Y | Y | N | [5 empty] | RB125.00 | C
A66305 | 2021-08-15 | 1 | D |  | 19 | A | STB2 | 베어링강 | STB (SF) | BM#1 | 1663 | 41 | 1561 | 1573 | 27 | 3700 |  | 3 | 0.15 | 25 |  | -1.61 | 1514 | 1561 | 134.2 | 65.74 |  | 29 | 44 | 64 | Y |  | 2021-08-16 04:51 | 58 | 1099 | 24 | 22 | 23 | 25 | 25 | 25 | 25 | 24 | 24 | 24 | 23 | 23 | 23 | 22 | 24 | 25 | 22 | 25 | -0.06 | Y | 50 | Y | -0.2 |  |  |  | 0.94 |  |  |  | Y | Y | Y | Y | 240 | 0.48 | 65 | 101532 | 92770 | 7930 | 15800 | 13 | 1 |  | 2021-08-16 04:58 | 1514 | 112 |  | 31 | [16 empty] | 98.81 | 100 | 0 | 0 | 0 |  | 650 |  | Y | N | 0 | 0 | 0 |  | 651 |  | Y | N | Y |  |  | Y |  |  |  | BT180180 | H
B65733 | 2021-08-15 | 2 | D |  | 5 | A | AE4140Q | 합금강 | D4 | BM#2 | 1640 | 38 | 1642 | 1569 | 32 | 6500 |  | 1 | 0.34 | 19 |  | -2.15 | 1562 | 1639 | 15.34 | 0 | 0 | 31 | 17 | 41 | Y |  | 2021-08-16 05:04 | 68 | 1097 | 25 | 27 | 32 | 33 | 34 | 34 | 33 | 32 | 31 | 29 | 27 | 25 | 22 | 19 | 29 | 34 | 19 | 0 | -0.33 | Y | 45 | Y | -0.6 |  |  |  | 1.15 |  |  |  | N | N | N | Y | 190 | 0.47 | 66 | 105597 | 98973 | -323 | 15400 | 01 | 2 |  | 2021-08-16 05:16 | 1562 | 134 |  | 33 |  | * 전공정 요청 L/D잔강이월 미실시 이상공정등록 및 생관통보 | [14 empty] | 107.15 | 100 | 0 | 0 | 0 |  | 649 | 1100 | Y | Y | 0 | 0 | 0 |  | 650 | 1100 | Y | Y | Y | [6 empty] | RB125.00 | C
A66306 | 2021-08-15 | 1 | D | TUNDISH교체전 | 20 | A | STB2 | 베어링강 | STB (SF) | BM#1 | 1642 | 40 | 1560 | 1555 | 24 | 3700 |  | 3 | 0.15 | 25 |  | -1.34 | 1521 | 1560 | 126.88 | 19.36 |  | 11 | 44 | 62 | Y |  | 2021-08-16 05:44 | 65 | 1093 | 22 | 22 | 25 | 26 | 27 | 28 | 28 | 28 | 28 | 28 | 28 | 27 |  | 27 | 27 | 28 | 27 | 28 | -0.03 | Y | 30 | Y | -0.2 |  |  |  | 0.98 |  |  |  | Y | N | N | M | 230 | 0.48 | 60 | 83030 | 90371 | 7579 | 1500 | 13 | 1 |  | 2021-08-16 06:07 | 1521 | 116 |  | 44 |  |  | 74B7D8457CE64FC9B8B92F687B04AD5E | 3FA086E159184A5CA545E7E0B3E746A1 | 2365472FA366454DB04317EE08B84C89 |  |  | 7FB51BC5B0E54B9EB7F12DF76778C536 | E40AA19FCF194F37A70331197645BD9B | 2A6DA506E2D542ECBE0A8F302B63E6E4 |  | 7DF41128C9904D4DA0511F407AB72A3B | 77EF8BE2AA494BB78FDCB1B6DF0557ED | 45BCB7DF6F53457CACCE8E408A1E9B37 |  |  | 84.42 | 100 | 0 | 3570 | 0 |  | 650 |  | Y | N | 0 | 3540 | 0 |  | 651 |  | Y | N | Y |  |  | Y |  |  |  | BT180180 | H
B65734 | 2021-08-15 | 2 | D |  | 6 | A | AE4140Q | 합금강 | D4 | BM#2 | 1638 | 40 | 1644 | 1599 | 32 | 5800 |  | 1 | 0.34 | 19 |  | 0 | 1565 | 1638 | 17.4 | 0 | 0 | 1 | 70 | 37 | Y |  | 2021-08-16 05:58 | 71 | 1087 | 17 | 17 | 24 | 26 | 29 | 29 | 30 | 30 | 30 | 29 | 29 | 28 | 27 | 26 | 27 | 30 | 26 | 30 | -0.11 | Y | 35 | Y | -0.2 |  |  |  | 1.19 |  |  |  | N | N | N | N | 180 | 0.47 | 67 | 107527 | 100543 | 657 | 14800 | 01 | 2 |  | 2021-08-16 06:12 | 1565 | 143 |  | 46 |  | * 전공정 요청 L/D잔강이월 미실시 이상공정등록 및 생관통보 | [6 empty] | 8F17002FD7EE4B58935C34B0E6916D60 | 48345479ECB5455D9156E8987DDD7ECC | F5DC95A524BF403CB19C2955EEADBEFC |  | AB8A5DE1C5D246199E1062FFED839BA7 | 559C9777C5B74370A933EC48D168DD41 | 32766A10FA354FFAB320C6580A9D0B34 |  | 106.41 | 100 | 0 | 0 | 0 |  | 649 | 1100 | Y | Y | 0 | 0 | 0 |  | 650 | 1100 | Y | Y | Y | [6 empty] | RB135.00 | C
A66307 | 2021-08-15 | 1 | D | TUNDISH교체 | 1 | A | SCR420HD | 소입성보증강 | C | BM#1 | 1675 | 40 | 1662 | 1601 | 30 | 6000 |  | 3 | 0.17 | 20 |  | -1.81 | 1609 | 1654 | 0 | 188.63 |  | 30 | 47 | 58 | Y |  | 2021-08-16 06:54 | 100 | 1099 | -86 | 28 | 20 | 28 | 33 | 36 | 39 | 40 | 42 | 42 | 43 |  |  | 43 | 35 | 43 | 43 | 0 | 0 |  |  | Y | 0.2 |  | 1.95 | 1.95 |  |  |  |  | N | N | N | N | 150 | 0.54 | 56 | 101532 | 93777 | 5723 | 14900 | 10 | 2 |  | 2021-08-16 07:06 | 1609 | 126 |  | 55 | 14 | *T/D FLUX 유:15KG 용:120KG | [14 empty] | 10153200 | 100 | 700 | 0 | 0 |  | 410 |  | Y | Y | 700 | 0 | 0 |  | 411 |  | Y | Y | N |  | Y |  |  |  |  | BT180180 | H
B65735 | 2021-08-15 | 2 | D | 연주종료 | 7 | A | AE4140Q | 합금강 | D4 | BM#2 | 1636 | 44 | 1639 | 1558 | 35 | 7100 |  | 1 | 0.39 | 19 |  | -2.44 | 1577 | 1641 | 25.04 | 0.25 | 0 | 35 | 81 | 30 | Y |  | 2021-08-16 06:51 | 83 | 1100 | 22 | 26 | 31 | 36 | 38 | 40 | 40 | 40 | 40 | 39 | 39 | 38 | 38 | 38 | 37 | 40 | 38 | 40 | -0.05 | Y | 35 | Y | 0 |  |  |  | 0.76 |  |  |  | N | N | N | N | 170 | 0.48 | 63 | 110723 | 97908 | -358 | 2000 | 01 | 2 |  | 2021-08-16 06:58 | 1577 | 153 |  | 62 |  | * 연주종료 : 09 : 12 * 전공정 요청 L/D잔강이월 미실시 이상공정등록 및 생관통보 | B4D7223341884C0CA353D2D5C5D8FB7C | 433E68AEC7D54FA08322F9B7C2E0F9F1 | 656503E9F828417AB6977F7E2BFC826A |  |  |  | 7E8164407D134D5ABB8E917DD53BF8BA | 2CB63EBE02174EFF95185A82F6D6EC93 |  |  | B4D8421730374AEA80D049FFEF963698 | B4EF1071651B465AA44C2AD56BA1C8EC |  |  | 113.68 | 100 | 0 | 2590 | 0 |  | 649 | 1100 | Y | Y | 0 | 3090 | 0 |  | 650 | 1100 | Y | Y | Y | [6 empty] | RB114.30 | C
A66308 | 2021-08-16 | 1 | D |  | 2 | A | SCR420HD | 소입성보증강 | C | BM#1 | 1633 | 40 | 1624 | 1571 | 28 | 5800 |  | 3 | 0.16 | 16 |  | -2.12 | 1580 | 1624 | 0 | 280.72 |  | 37 | 58 | 54 | Y |  | 2021-08-16 08:12 | 71 | 1088 | 42 | 38 | 34 | 32 | 31 | 31 | 31 | 30 | 29 | 29 | 29 |  |  | 29 | 32 | 34 | 29 | 31 | -0.12 |  | 40 | Y | 0 | [7 empty] | N | N | N | N | 140 | 0.55 | 56 | 84610 | 98584 | 3716 | 15500 | 10 | 2 |  | 2021-08-16 08:25 | 1580 | 118 |  | 34 | [16 empty] | 81.71 | 100 | 0 | 0 | 0 |  | 410 |  | Y | Y | 0 | 0 | 0 |  | 411 |  | Y | Y | N |  | Y |  |  |  |  | BT180180 | H
A66309 | 2021-08-16 | 1 | D |  | 3 | A | SCR420HD | 소입성보증강 | C | BM#1 | 1645 | 40 | 1621 | 1574 | 33 | 5500 |  | 3 | 0.17 | 14 |  | -1.8 | 1584 | 1616 | 0 | 187.89 |  | 29 | 45 | 71 | Y |  | 2021-08-16 09:05 | 75 | 1099 | 28 | 27 | 27 | 29 | 30 | 30 | 29 | 29 | 29 | 29 | 29 | 29 |  | 29 | 29 | 30 | 29 | 29 | -0.03 | Y | 35 | Y | 0 | [7 empty] | N | N | N | N | 130 | 0.55 | 56 | 152298 | 96976 | 4774 | 14800 | 10 | 2 |  | 2021-08-16 09:15 | 1584 | 108 |  | 38 |  | *유사강종 연연주 혼탕부 성분확인 ID: 107~109.207~209 | [14 empty] | 149.38 | 100 | 0 | 0 | 0 |  | 410 |  | Y | Y | 0 | 0 | 0 |  | 411 |  | Y | Y | N |  | Y |  |  |  |  | BT180180 | H
A66310 | 2021-08-16 | 1 | D |  | 4 | A | SCR420HON | 소입성보증강 | C | BM#1 | 1632 | 40 | 1618 | 1569 | 28 | 5800 |  | 3 | 0.17 | 18 |  | -1.75 | 1583 | 1623 | 0 | 232.29 |  | 11 | 45 | 83 | Y |  | 2021-08-16 10:09 | 73 | 1090 | 28 | 28 | 30 | 30 | 32 | 32 | 32 | 32 | 31 | 31 | 30 | 30 | 30 | 30 | 31 | 32 | 30 | 32 | -0.05 | Y | 40 | Y | 0 | [7 empty] | N | N | N | N | 120 | 0.55 | 58 | 33844 | 102574 | 2026 | 15000 | 10 | 2 |  | 2021-08-16 10:22 | 1583 | 104 |  | 30 |  | *유사강종 연연주 혼탕부 성분확인 ID: 101.201 | [14 empty] | 31.47 | 100 | 0 | 0 | 0 |  | 410 |  | Y | Y | 0 | 0 | 0 |  | 411 |  | Y | Y | N |  | Y |  |  |  |  | BT180180 | H
A66311 | 2021-08-16 | 1 | D |  | 5 | A | SCR420HON | 소입성보증강 | C | BM#1 | 1638 | 40 | 1627 | 1571 | 29 | 5600 |  | 3 | 0.17 | 19 |  | -1.85 | 1584 | 1627 | 0 | 213.74 |  | 30 | 48 | 50 | Y |  | 2021-08-16 11:06 | 74 | 1094 | 29 | 29 | 30 | 32 | 33 | 33 | 33 | 32 | 32 | 31 | 30 | 30 | 30 | 30 | 31 | 33 | 30 | 33 | -0.07 | Y | 40 | Y | 0 | [7 empty] | N | N | N | N | 110 | 0.55 | 57 | 101532 | 99934 | 3716 | 15200 | 10 | 2 |  | 2021-08-16 11:20 | 1584 | 106 |  | 33 | [16 empty] | 96.79 | 100 | 0 | 0 | 0 |  | 410 |  | Y | Y | 0 | 0 | 0 |  | 411 |  | Y | Y | N |  | Y |  |  |  |  | BT180180 | H
A66312 | 2021-08-16 | 1 | D |  | 6 | A | SCR420HON | 소입성보증강 | C | BM#1 | 1652 | 41 | 1621 | 1576 | 25 | 5200 |  | 3 | 0.17 | 19 |  | -1.55 | 1584 | 1621 | 0 | 220.69 |  | 37 | 59 | 48 | Y |  | 2021-08-16 12:10 | 74 | 1089 | 30 | 31 | 34 | 36 | 36 | 36 | 36 | 36 | 35 | 35 | 35 | 34 |  | 34 | 35 | 36 | 34 | 36 | -0.05 | Y | 40 | Y | -0.2 | [7 empty] | N | N | N | N | 100 | 0.55 | 56 | 101532 | 100085 | 4965 | 14800 | 10 | 2 |  | 2021-08-16 12:21 | 1584 | 102 |  | 27 | [16 empty] | 10153200 | 100 | 0 | 0 | 0 |  | 410 |  | Y | Y | 0 | 0 | 0 |  | 411 |  | Y | Y | N |  | Y |  |  |  |  | BT180180 | H
A66313 | 2021-08-16 | 1 | B |  | 7 | A | SCR420HON | 소입성보증강 | C | BM#1 | 1652 | 42 | 1628 | 1571 | 25 | 5100 |  | 3 | 0.16 | 19 |  | -1.58 | 1591 | 1628 | 0 | 217.51 |  | 29 | 46 | 56 | Y |  | 2021-08-16 13:07 | 81 | 1088 | 34 | 35 | 38 | 39 | 39 | 39 | 39 | 38 | 38 | 38 | 38 | 37 |  | 37 | 38 | 39 | 37 | 39 | -0.05 | Y | 40 | Y | -0.2 | [7 empty] | N | N | N | N | 150 | 0.55 | 56 | 101532 | 96250 | 4300 | 13600 | 10 | 2 |  | 2021-08-16 13:18 | 1591 | 104 |  | 28 | [16 empty] | 100.28 | 100 | 0 | 0 | 0 |  | 410 |  | Y | Y | 0 | 0 | 0 |  | 411 |  | Y | Y | N |  | Y |  |  |  |  | BT180180 | H
B65741 | 2021-08-16 | 2 | B | 연주시작 | 1 | A | SM35CH | 탄소강 | B | BM#2 | 1609 | 44 | 1661 | 1563 | 37 | 7700 |  | 1 | 0.32 | 17 |  | -2.7 | 1581 | 1662 | 0 | 18.4 | 0 | 31 | 19 | 100 | Y |  | 2021-08-16 13:54 | 80 | 1096 | -276 | -112 | 42 | 39 | 41 | 43 | 44 | 45 | 46 | 45 | 45 | 44 | 44 | 44 | 44 | 46 | 44 | 45 | -0.03 |  | 20 | Y | 0 | 1.3 | 1.78 | 1.78 |  |  |  |  | N | N | N | N | 220 | 0.48 | 62 | 93071 | 97908 | 1692 | 17100 | 14 | 1 |  | 2021-08-16 13:59 | 1581 | 113 |  | 14 |  | * BUTT 타입롱노즐사용(일반타입.) * T/D FLUX 용탕부: 120 KG / 유탕부: 10KG 투입. * 연주시작 : 14시 08분 * EDGE HEATER 코일 건조로 미적용. | 7A1A89249C5D493E94F974B38A008A88 | A8056227FA904105B910FD4CBDE994F2 | C96B800CA1AC4E80B0D5A72FDD35D546 |  |  |  | 1FC11DCBACFD48819A150C8361EAEC93 | 64D33AFB7ADC4620A02C66F37D659221 | FFD954366E574E2C90FC694DBFD462EC |  | 56D0479242FB478D81FF610D7BC77C22 | 26CE65E9E1624249A3FD7D193D4804C8 | DC46EE75891542E8883C2F81133D7D96 |  | 93.77 | 100 | 1000 | 0 | 0 |  | 650 | 400 | N | N | 1000 | 0 | 0 |  | 650 | 400 | N | N | N | [6 empty] | BT180180 | H
A66314 | 2021-08-16 | 1 | B |  | 8 | A | SCR420HON | 소입성보증강 | C | BM#1 | 1602 | 40 | 1618 | 1539 | 31 | 6200 |  | 3 | 0.16 | 20 |  | -1.48 | 1582 | 1618 | 0 | 205.95 |  | 11 | 46 | 56 | Y |  | 2021-08-16 14:04 | 72 | 1081 | 36 | 34 | 34 | 34 | 33 | 33 | 32 | 31 | 30 | 29 | 28 | 27 | 27 | 26 | 31 | 34 | 26 | 34 | -0.13 |  | 60 | Y | 0 | [7 empty] | N | N | N | N | 140 | 0.46 | 70 | 101532 | 103336 | 1464 | 14400 | 10 | 2 |  | 2021-08-16 14:15 | 1582 | 99 |  | 28 |  | *전공정요청 L/D잔강 이월 안함-이상재등록 *전기로 판넬 보수 작업지연 20%이상 감속주입 ID:102~106.202~206 | [14 empty] | 96.38 | 100 | 0 | 0 | 0 |  | 410 |  | Y | Y | 0 | 0 | 0 |  | 411 |  | Y | Y | N |  | N |  |  |  |  | BT180180 | H
B65742 | 2021-08-16 | 2 | B |  | 2 | A | SM35CH | 탄소강 | B | BM#2 | 1615 | 41 | 1644 | 1519 | 35 | 6700 |  | 1 | 0.35 | 17 |  | -2.68 | 1566 | 1633 | 0 | 23.41 | 0 | 1 | 72 | 114 | Y |  | 2021-08-16 14:50 | 65 | 1089 | 42 | 38 | 35 | 32 | 32 | 31 | 30 | 29 | 28 | 27 | 25 | 23 |  | 23 | 31 | 35 | 23 | 0 | -0.27 |  | 45 | Y | -0.4 | [7 empty] | N | N | N | N | 220 | 0.5 | 58 | 93071 | 91406 | -1406 | 16100 | 14 | 1 |  | 2021-08-16 14:51 | 1566 | 107 |  | 21 |  | * EDGE HEATER 코일 건조로 미적용. | [14 empty] | 103.99 | 100 | 0 | 0 | 0 |  | 649 | 400 | N | N | 0 | 0 | 0 |  | 650 | 400 | N | N | N | [6 empty] | BT180180 | C
A66315 | 2021-08-16 | 1 | B |  | 9 | A | SCR420HON | 소입성보증강 | C | BM#1 | 1622 | 31 | 1617 | 1557 | 28 | 5300 |  | 3 | 0.18 | 20 |  | -1.33 | 1582 | 1615 | 0 | 252.2 |  | 30 | 49 | 54 | Y |  | 2021-08-16 14:58 | 72 | 1111 | 24 | 23 | 22 | 22 | 23 | 23 | 23 | 23 | 23 | 23 | 23 | 22 | 22 | 22 | 23 | 23 | 22 | 23 | -0.02 | Y | 45 | Y | 0 | [7 empty] | N | N | N | N | 130 | 0.53 | 62 | 101532 | 102815 | 1535 | 14200 | 10 | 2 |  | 2021-08-16 15:11 | 1582 | 112 |  | 46 |  | *전공정요청 L/D잔강 이월 안함-이상재등록 *전기로 판넬 보수 작업지연 감속주입 | [6 empty] | 36630309B33942FB86E44B001D9C5C0C | 3855C7DD737E47D4B5341A4B31EFDBCF |  |  | CC7CBCB88ABA4800A0900EC736127313 | 4C91779139F84C00910105658C0907CD |  |  | 97.91 | 100 | 0 | 0 | 0 |  | 410 |  | Y | Y | 0 | 0 | 0 |  | 411 |  | Y | Y | N | [6 empty] | BT180180 | H
B65743 | 2021-08-16 | 2 | B |  | 3 | A | SM35CH | 탄소강 | B | BM#2 | 1647 | 36 | 1642 | 1573 | 26 | 4600 |  | 1 | 0.32 | 17 |  | -2.96 | 1561 | 1630 | 0 | 17.77 | 0 | 18 | 57 | 115 | Y |  | 2021-08-16 15:34 | 60 | 1095 | 21 | 20 | 20 | 21 | 22 | 22 | 22 | 21 | 20 | 19 | 18 | 17 |  | 17 | 20 | 22 | 17 | 22 | -0.14 | Y | 35 | Y | -0.2 | [7 empty] | N | N | N | N | 210 | 0.52 | 53 | 93071 | 87140 | 160 | 15600 | 14 | 1 |  | 2021-08-16 15:36 | 1561 | 110 |  | 35 |  | * EDGE HEATER 코일 건조로 미적용. | [14 empty] | 106.86 | 100 | 0 | 0 | 0 |  | 649 | 400 | N | N | 0 | 0 | 0 |  | 650 | 400 | N | N | N | [6 empty] | BT180180 | H
A66316 | 2021-08-16 | 1 | B | TUNDISH교체전 | 10 | A | SCR420HON | 소입성보증강 | C | BM#1 | 1649 | 47 | 1624 | 1576 | 33 | 6100 |  | 3 | 0.19 | 21 |  | -1.42 | 1592 | 1628 | 0 | 275.39 |  | 37 | 60 | 47 | Y |  | 2021-08-16 16:14 | 82 | 1103 | 21 | 27 | 34 | 38 | 41 | 42 | 42 | 42 | 42 | 41 | 41 |  |  | 41 | 38 | 42 | 41 | 42 | -0.04 | Y | 25 | Y | 0 | [7 empty] | N | N | N | N | 120 | 0.55 | 58 | 111980 | 103136 | 2114 | 2000 | 10 | 2 |  | 2021-08-16 16:26 | 1592 | 118 |  | 33 |  | *전공정요청 L/D잔강 이월 안함-이상재등록 |  | 2E1A8CF1837C477FAC148DF211371EFE | 251C0AFDFD174797A20B7F8FD38F486B | 344ABA6FFB9440C5AC04B6BED79F144A | [10 empty] | 107.26 | 100 | 0 | 3000 | 0 |  | 410 |  | Y | Y | 0 | 3000 | 0 |  | 411 |  | Y | Y | N | [6 empty] | BT180180 | H
B65744 | 2021-08-16 | 2 | B |  | 4 | A | SM35CH | 탄소강 | B | BM#2 | 1679 | 38 | 1641 | 1557 | 31 | 5800 |  | 1 | 0.32 | 17 |  | 0 | 1571 | 1630 | 0 | 17.54 | 0 | 35 | 83 | 88 | Y |  | 2021-08-16 16:42 | 70 | 1096 | 15 | 19 | 29 | 32 | 35 | 35 | 36 | 34 | 33 | 32 | 31 |  |  | 31 | 31 | 36 | 31 | 0 | -0.2 | Y | 25 | Y | -0.2 | [7 empty] | N | N | N | N | 200 | 0.51 | 57 | 93071 | 92685 | 2215 | 15900 | 14 | 1 |  | 2021-08-16 16:53 | 1571 | 101 |  | 21 | [16 empty] | 99.28 | 100 | 0 | 0 | 0 |  | 649 | 400 | Y | N | 0 | 0 | 0 |  | 650 | 400 | Y | N | N | [6 empty] | BT180180 | C
B65745 | 2021-08-16 | 2 | B |  | 5 | A | SM35CH | 탄소강 | B | BM#2 | 1620 | 39 | 1636 | 1574 | 30 | 5100 |  | 1 | 0.38 | 17 |  | -2.37 | 1573 | 1630 | 0 | 22.16 | 0 | 11 | 47 | 18 | Y |  | 2021-08-16 17:47 | 72 | 1092 | 27 | 34 | 41 | 44 | 45 | 45 | 44 | 44 | 42 | 41 | 39 | 38 | 37 | 37 | 40 | 45 | 37 | 44 | -0.2 | Y | 40 | Y | -0.2 | [7 empty] | N | N | N | N | 190 | 0.49 | 66 | 93071 | 99857 | -557 | 15000 | 14 | 1 |  | 2021-08-16 17:49 | 1573 | 93 |  | 14 |  | * 전공정 요청으로 감속주입 | [14 empty] | 94.06 | 100 | 0 | 0 | 0 |  | 650 | 400 | Y | N | 0 | 0 | 0 |  | 650 | 400 | Y | N | N | [6 empty] | BT180180 | H
A66317 | 2021-08-16 | 1 | B | TUNDISH교체 | 1 | A | AE15B38M | 탄소강 | 보론강 | BM#1 | 1600 | 35 | 1630 | 1548 | 30 | 6300 |  | 3 | 0.2 | 19 |  | -1.93 | 1595 | 1640 | 129.25 | 82.9 |  | 29 | 47 | 62 | Y |  | 2021-08-16 17:26 | 98 | 1078 | -231 | 23 | 21 | 28 | 34 | 37 | 39 | 41 | 41 | 41 |  |  |  | 41 | 35 | 41 | 41 | 41 | 0 |  | 10 | Y | 0 |  | 1.93 | 1.8 |  |  |  |  | N | N | N | N | 210 | 0.48 | 64 | 101532 | 97666 | 2984 |  | 03 | 1 |  | 2021-08-16 17:33 | 1595 | 116 |  | 40 |  | *T/D FLUX 유:10KG,용120KG | [14 empty] | 102.71 | 100 | 1500 | 0 | 0 |  | 0 |  | Y | Y | 1500 | 0 | 0 |  | 0 |  | Y | Y | N | [6 empty] | BT180180 | H
A66318 | 2021-08-16 | 1 | B |  | 2 | A | AE15B38M | 탄소강 | 보론강 | BM#1 | 1582 | 31 | 1617 | 1528 | 26 | 5500 |  | 3 | 0.2 | 15 |  | -2.16 | 1569 | 1611 | 100.03 | 89.12 |  | 31 | 20 | 92 | Y |  | 2021-08-16 18:21 | 72 | 1097 | 40 | 31 | 26 | 23 | 23 | 23 | 22 | 22 | 21 | 21 | 22 | 21 | 20 | 20 | 24 | 26 | 20 | 23 | -0.12 |  | 50 | Y | -0.2 | [7 empty] | N | N | N | N | 200 | 0.49 | 62 | 84610 | 98220 | 1880 | 12800 | 03 | 1 |  | 2021-08-16 18:28 | 1569 | 117 |  | 50 | [16 empty] | 85.25 | 100 | 0 | 0 | 0 |  | 300 |  | Y | Y | 0 | 0 | 0 |  | 301 |  | Y | Y | N | [6 empty] | BT180180 | H
B65746 | 2021-08-16 | 2 | B |  | 6 | A | SM35CH | 탄소강 | B | BM#2 | 1662 | 39 | 1627 | 1526 | 31 | 6500 |  | 1 | 0.35 | 17 |  | -2.63 | 1564 | 1622 | 0 | 21.38 | 0 | 1 | 73 | 54 | Y |  | 2021-08-16 18:44 | 63 | 1092 | 33 | 32 | 31 | 29 | 28 | 27 | 26 | 25 | 24 | 23 | 22 | 21 | 20 | 16 | 25 | 31 | 16 | 0 | -0.23 |  | 65 | Y | -0.2 | [7 empty] | N | N | N | N | 180 | 0.4 | 76 | 93071 | 97459 | 791 | 15000 | 14 | 1 |  | 2021-08-16 18:46 | 1564 | 102 |  | 23 |  | * 전공정 요청으로 감속주입 0.40 이상공정 등록 및 생관통보 | [14 empty] | 94.97 | 100 | 0 | 0 | 0 |  | 649 | 400 | Y | N | 0 | 0 | 0 |  | 650 | 400 | Y | N | N | [6 empty] | BT180180 | C
A66319 | 2021-08-16 | 1 | B |  | 3 | A | AE15B38M | 탄소강 | 보론강 | BM#1 | 1578 | 31 | 1633 | 1543 | 28 | 6200 |  | 3 | 0.2 | 16 |  | -1.66 | 1580 | 1613 | 101.89 | 114.43 |  | 20 | 1 | 28596 | Y |  | 2021-08-16 19:34 | 83 | 1112 | 18 | 15 | 16 | 17 | 19 | 19 | 19 | 19 | 19 | 19 | 19 | 20 | 20 | 20 | 18 | 20 | 20 | 19 | 0 |  | 5 | Y | 0 | [7 empty] | N | N | N | N | 190 | 0.5 | 60 | 101532 | 97228 | 2122 | 13800 | 03 | 1 |  | 2021-08-16 19:41 | 1580 | 113 |  | 43 | [16 empty] | 102.77 | 100 | 0 | 0 | 0 |  | 300 |  | Y | Y | 0 | 0 | 0 |  | 301 |  | Y | Y | N | [6 empty] | BT180180 | H
B65747 | 2021-08-16 | 2 | B |  | 7 | A | SM35CH | 탄소강 | B | BM#2 | 1596 | 40 | 1642 | 1515 | 33 | 6900 |  | 1 | 0.36 | 17 |  | -2.62 | 1566 | 1625 | 0 | 21.42 | 0 | 18 | 58 | 51 | Y |  | 2021-08-16 19:56 | 65 | 1095 | 13 | 19 | 23 | 25 | 26 | 27 | 27 | 27 | 26 | 25 | 24 | 22 | 22 | 18 | 23 | 27 | 18 | 27 | -0.2 | Y | 45 | Y | -0.4 | [7 empty] | N | N | N | N | 170 | 0.4 | 73 | 94632 | 94604 | -654 | 15200 | 14 | 1 |  | 2021-08-16 19:59 | 1566 | 113 |  | 29 |  | * 전공정 요청으로 감속주입 0.40 이상공정 등록 및 생관통보 | [14 empty] | 101.16 | 50 | 0 | 0 | 0 |  | 649 | 400 | Y | N | 0 | 0 | 0 |  | 650 | 400 | Y | N | N | [6 empty] | RB110.00 | C
A66320 | 2021-08-16 | 1 | C |  | 4 | A | AE15B38M | 탄소강 | 보론강 | BM#1 | 1612 | 31 | 1620 | 1570 | 20 | 4300 |  | 3 | 0.21 | 13 |  | -2.69 | 1567 | 1614 | 90.27 | 157.51 |  | 30 | 50 | 127 | Y |  | 2021-08-16 20:36 | 70 | 1093 | 19 | 17 | 20 | 21 | 22 | 23 | 23 | 23 | 23 | 22 | 21 | 20 | 19 | 19 | 21 | 23 | 19 | 23 | -0.11 | Y | 35 | Y | -0.2 | [7 empty] | N | N | N | N | 180 | 0.49 | 60 | 84610 | 97440 | 4110 | 14700 | 03 | 1 |  | 2021-08-16 20:43 | 1567 | 117 |  | 42 | [16 empty] | 86.65 | 100 | 0 | 0 | 0 |  | 300 |  | Y | Y | 0 | 0 | 0 |  | 301 |  | Y | Y | N | [6 empty] | BT180180 | H
B65748 | 2021-08-16 | 2 | C |  | 8 | A | SM35C | 탄소강 | B | BM#2 | 1610 | 35 | 1625 | 1554 | 27 | 5500 |  | 1 | 0.32 | 16 |  | -2.65 | 1560 | 1618 | 0 | 17.07 | 0 | 35 | 84 | 67 | Y |  | 2021-08-16 21:09 | 59 | 1095 | 15 | 16 | 19 | 21 | 21 | 20 | 19 | 18 | 18 | 16 | 15 |  |  | 15 | 18 | 21 | 15 | 0 | -0.17 | Y | 35 | Y | -0.2 | [7 empty] | N | N | N | N | 170 | 0.52 | 59 | 91199 | 97916 | -766 | 16500 | 14 | 1 |  | 2021-08-16 21:11 | 1560 | 103 |  | 32 | [16 empty] | 94.17 | 50 | 0 | 0 | 0 |  | 649 | 400 | Y | N | 0 | 0 | 0 |  | 650 | 400 | Y | N | N | [6 empty] | RB125.00 | C
A66321 | 2021-08-16 | 1 | C |  | 5 | A | AE15B38M | 탄소강 | 보론강 | BM#1 | 1609 | 39 | 1634 | 1581 | 23 | 4200 |  | 1 | 0.35 | 13 |  | -2.58 | 1561 | 1616 | 16.8 | 0 | 0 | 29 | 48 | 45 | Y |  | 2021-08-16 21:58 | 64 | 1088 | 17 | 22 | 27 | 29 | 30 | 30 | 30 | 29 | 29 | 28 | 28 | 27 | 27 | 27 | 27 | 30 | 27 | 30 | -0.07 | Y | 40 | Y | 0 | [7 empty] | N | N | N | N | 170 | 0.49 | 61 | 101532 | 94962 | -2512 | 14000 | 03 | 1 |  | 2021-08-16 22:06 | 1561 | 113 |  | 23 | 10 | [15 empty] | 103.87 | 100 | 0 | 0 | 0 |  | 300 |  | Y | Y | 0 | 0 | 0 |  | 301 |  | Y | Y | N | [6 empty] | BT180180 | H
B65749 | 2021-08-16 | 2 | C |  | 9 | A | SM35C | 탄소강 | B | BM#2 | 1643 | 32 | 1603 | 1549 | 24 | 4700 |  | 3 | 0.19 | 15 |  | -1.74 | 1567 | 1602 | 0 | 206.05 |  | 11 | 48 | 73 | Y |  | 2021-08-16 22:00 | 66 | 1096 | 13 | 12 | 15 | 21 | 23 | 23 | 23 | 23 | 23 | 22 | 22 | 21 |  | 21 | 20 | 23 | 21 | 23 | -0.06 | Y | 35 | Y | -0.2 | [7 empty] | N | N | N | N | 220 | 0.52 | 60 | 152195 | 98336 | 364 | 15100 | 14 | 1 |  | 2021-08-16 22:12 | 1567 | 103 |  | 40 |  | *연연주 혼탕부 성분확인 ID:308~310.408~410 | [14 empty] | 154.51 | 50 | 0 | 0 | 0 |  | 649 | 400 | Y | N | 0 | 0 | 0 |  | 650 | 400 | Y | N | N | [6 empty] | RB120.00 | C
A66322 | 2021-08-16 | 1 | C | 연주종료 | 6 | A | AE15B38M | 탄소강 | 보론강 | BM#1 | 1592 | 45 | 1630 | 1570 | 23 | 4900 |  | 1 | 0.32 | 15 |  | -2.55 | 1570 | 1627 | 12.4 | 0 | 0 | 31 | 21 | 59 | Y |  | 2021-08-16 23:02 | 73 | 1075 | 25 | 26 | 33 | 35 | 36 | 36 | 36 | 36 | 34 | 34 | 33 |  |  | 33 | 0 | 0 | 0 | 0 | 0 |  | 0 | Y | -0.2 | [7 empty] | N | N | N | N | 210 | 0 | 14 | 88358 | 90977 | -677 | 2000 | 09 | 0 |  | 2021-08-16 23:07 | 1570 | 178 |  | 85 |  | *연주종료 00:37 |  | 4A85604B778248F8BF6584E8E7909398 | EBEC059099B84F71B11B0E78837D3396 |  |  | CE4B95F493774DA891639BD8601F6BC7 | A8FB0895439C413BB8D7D5A463D61262 | 8FF811A7451B40979D6DA37682217E88 | A3823EB93B7C46E1B5FB915CC9ADCDF6 | 44D3AFD58C914B298FF89FFFF1DCB61E | E21575E4861C410B94C99A286BDF04E6 | 936E2142786E43838AD7C1FC312CD5F9 | 9AB354AD5A2D4F90A02B6A0E90349C5A |  | 8835800 | 100 | 0 | 3500 | 0 |  | 300 |  | Y | Y | 0 | 3500 | 0 |  | 301 |  | Y | Y | N | [6 empty] | BT180180 | H
B65750 | 2021-08-16 | 2 | C | TUNDISH교체전 | 10 | A | SM30C | 탄소강 | SM45C | BM#2 | 1595 | 41 | 1600 | 1560 | 27 | 4900 |  | 3 | 0.18 | 15 |  | -1.78 | 1570 | 1605 | 0 | 156.07 |  | 1 | 74 | 55 | Y |  | 2021-08-16 23:06 | 65 | 1082 | 14 | 19 | 22 | 25 | 25 | 25 | 25 | 26 | 25 | 25 | 24 | 24 |  | 24 | 23 | 26 | 24 | 25 | -0.1 | Y | 20 | Y | 0 | [7 empty] | N | N | N | N | 210 | 0.52 | 63 | 57932 | 98202 | 1398 | 2000 | 14 | 1 |  | 2021-08-16 23:16 | 1570 | 104 |  | 34 |  |  | E36BBAE0A4F44FC5B4F0C7BD5188BDBF | D6C0DF426D154DC79E11B44ECC41DF7D | 98AEBE00E24447BABBBFD1E1781D3B76 | [11 empty] | 58.37 | 50 | 0 | 2730 | 0 |  | 649 | 400 | Y | N | 0 | 2960 | 0 |  | 650 | 400 | Y | N | N | [6 empty] | RB160.00 | C
A66323 | 2021-08-16 | 1 | C | TUNDISH교체 | 1 | A | STB2D | 베어링강 | STB (SF) | BM#2 | 1653 | 52 | 1579 | 1586 | 42 | 6400 |  | 3 | 0.17 | 25 |  | -1.66 | 1541 | 1590 | 150.44 | 92.41 |  | 18 | 59 | 48 | Y |  | 2021-08-17 00:31 | 87 | 1080 | -366 | -52 | 36 | 32 | 40 | 43 | 44 | 46 | 46 | 45 | 45 | 44 |  | 44 | 40 | 46 | 44 | 0 | -0.1 |  | 20 | Y | -0.2 |  | 1.73 | 1.73 |  |  |  |  | Y | N | N | M | 250 | 0.47 | 61 | 101532 | 91709 | 9141 | 16800 | 18 | 2 |  | 2021-08-17 00:39 | 1541 | 127 |  | 31 | 21 | * T/D FLUX 용탕부: 270 KG / 유탕부: 10KG 투입. * BUTT 타입롱노즐사용(일반타입.) | [14 empty] | 101.94 | 50 | 1500 | 0 | 0 |  | 649 | 450 | Y | N | 1500 | 0 | 0 |  | 650 | 450 | Y | N | Y |  |  | Y |  |  |  | BT180180 | H
A66324 | 2021-08-16 | 1 | C |  | 2 | A | STB2D | 베어링강 | STB (SF) | BM#2 | 1620 | 47 | 1573 | 1555 | 34 | 5800 |  | 3 | 0.16 | 25 |  | -1.42 | 1521 | 1564 | 135.33 | 149.81 |  | 30 | 51 | 83 | Y |  | 2021-08-17 01:44 | 67 | 1092 | 43 | 42 | 41 | 40 | 40 | 39 | 38 | 38 | 37 | 36 | 36 | 35 | 35 | 35 | 38 | 41 | 35 | 0 | -0.12 |  | 50 | Y | 0 | [7 empty] | Y | Y | Y | Y | 240 | 0.48 | 63 | 93071 | 93582 | 7068 | 16000 | 18 | 2 |  | 2021-08-17 01:54 | 1521 | 123 |  | 20 | [16 empty] | 92.65 | 54.55 | 0 | 0 | 0 |  | 649 | 450 | Y | N | 0 | 0 | 0 |  | 650 | 450 | Y | N | Y |  |  | Y |  |  |  | BT180180 | H
A66325 | 2021-08-16 | 1 | C |  | 3 | A | STB2D | 베어링강 | STB (SF) | BM#2 | 1678 | 45 | 1568 | 1592 | 33 | 4400 |  | 3 | 0.21 | 25 |  | -1.06 | 1523 | 1555 | 157.53 | 41.46 |  | 29 | 49 | 80 | Y |  | 2021-08-17 02:35 | 69 | 1094 | 34 | 33 | 34 | 35 | 35 | 35 | 35 | 34 | 34 | 33 | 33 | 32 | 32 | 32 | 34 | 35 | 32 | 35 | -0.06 | Y | 45 | Y | 0 | [7 empty] | Y | Y | Y | Y | 230 | 0.48 | 63 | 93071 | 92928 | 7072 | 14200 | 18 | 2 |  | 2021-08-17 02:47 | 1523 | 115 |  | 32 | [16 empty] | 93.73 | 45.45 | 0 | 0 | 0 |  | 649 | 450 | Y | N | 0 | 0 | 0 |  | 650 | 450 | Y | N | Y | [6 empty] | BT180180 | H
A66326 | 2021-08-16 | 1 | C |  | 4 | B | STB2D | 베어링강 | STB (SF) | BM#2 | 1594 | 55 | 1575 | 1524 | 41 | 7300 |  | 3 | 0.18 | 25 |  | -1.33 | 1527 | 1567 | 193.03 | 63.21 |  | 31 | 22 | 71 | Y |  | 2021-08-17 03:55 | 73 | 1095 | 29 | 36 | 39 | 41 | 41 | 41 | 41 | 40 | 39 | 38 | 38 | 37 |  | 37 | 38 | 41 | 37 | 41 | -0.09 | Y | 45 | Y | -0.1 | [7 empty] | Y | Y | Y | Y | 220 | 0.48 | 61 | 93071 | 93677 | 6973 | 15300 | 18 | 2 |  | 2021-08-17 04:08 | 1527 | 111 |  | 15 | 10 | [7 empty] | 82A61BD98FC94D6F8E8C28377F025B6B | B4F4E8AD81E546699CEA7331BF19BE48 | 95F4FB3154C54B1D9C576C7BD1031020 |  | 307BC43D2FF14BB493F607AF93D0564C | AAB6922B5A8A46D3AB5713921D26EF58 | 6C0B8EDB55B142A98DFF925907916054 |  | 92.93 | 100 | 0 | 0 | 0 |  | 649 | 450 | Y | N | 0 | 0 | 0 |  | 651 | 450 | Y | N | Y |  |  | Y |  |  |  | BT180180 | H
A66327 | 2021-08-16 | 1 | D |  | 5 | A | STB2D | 베어링강 | STB (SF) | BM#2 | 1617 | 43 | 1568 | 1541 | 29 | 5400 |  | 3 | 0.17 | 25 |  | -1.55 | 1518 | 1565 | 153.79 | 102.72 |  | 20 | 3 | 42 | Y |  | 2021-08-17 04:57 | 64 | 1086 | 36 | 36 | 38 | 39 | 39 | 38 | 37 | 37 | 35 | 35 | 34 | 33 | 33 | 33 | 36 | 39 | 33 | 0 | -0.13 | Y | 45 | Y | 0 | [7 empty] | Y | Y | Y | Y | 210 | 0.48 | 62 | 93071 | 93150 | 6950 | 14800 | 18 | 2 |  | 2021-08-17 05:08 | 1518 | 104 |  | 15 | 13 | [15 empty] | 93.54 | 100 | 0 | 0 | 0 |  | 649 | 450 | Y | N | 0 | 0 | 0 |  | 650 | 450 | Y | N | Y |  |  | Y |  |  |  | BT180180 | H
A66328 | 2021-08-16 | 1 | D |  | 6 | A | STB2D | 베어링강 | STB (SF) | BM#2 | 1616 | 43 | 1550 | 1557 | 33 | 5100 |  | 3 | 0.17 | 26 |  | -1.19 | 1515 | 1552 | 153.14 | 60.42 |  | 30 | 52 | 59 | Y |  | 2021-08-17 05:52 | 61 | 1092 | 32 | 33 | 32 | 32 | 32 | 31 | 31 | 31 | 30 | 30 | 29 | 29 | 29 | 29 | 31 | 32 | 29 | 32 | -0.05 | Y | 55 | Y | 0 | [7 empty] | Y | Y | Y | Y | 200 | 0.48 | 66 | 93071 | 99690 | 6960 | 15700 | 18 | 2 |  | 2021-08-17 05:56 | 1515 | 110 |  | 23 | [16 empty] | 87.31 | 100 | 0 | 0 | 0 |  | 649 | 450 | Y | N | 0 | 0 | 0 |  | 651 | 450 | Y | N | Y |  |  | Y |  |  |  | BT180180 | H
A66329 | 2021-08-16 | 1 | D |  | 7 | A | STB2D | 베어링강 | STB (SF) | BM#2 | 1630 | 41 | 1552 | 1565 | 26 | 4400 |  | 3 | 0.17 | 25 |  | -1.09 | 1518 | 1552 | 158.32 | 52.11 |  | 29 | 50 | 57 | Y |  | 2021-08-17 06:49 | 64 | 1096 | 28 | 27 | 27 | 28 | 29 | 29 | 28 | 28 | 27 | 27 | 27 | 26 | 27 | 27 | 28 | 29 | 26 | 28 | -0.02 | Y | 40 | Y | 0.2 | [7 empty] | Y | Y | Y | Y | 250 | 0.48 | 64 | 93071 | 96494 | 7106 | 15700 | 18 | 2 |  | 2021-08-17 06:56 | 1518 | 113 |  | 34 | [16 empty] | 90.45 | 100 | 0 | 0 | 0 |  | 649 | 450 | Y | N | 0 | 0 | 0 |  | 650 | 450 | Y | N | Y |  |  | Y |  |  |  | BT180180 | H
A66330 | 2021-08-17 | 1 | D | TUNDISH교체전 | 8 | A | STB2D | 베어링강 | STB (SF) | BM#2 | 1680 | 44 | 1566 | 1592 | 20 | 3500 |  | 3 | 0.17 | 25 |  | -1.6 | 1521 | 1568 | 157.17 | 70.89 |  | 31 | 23 | 71 | Y |  | 2021-08-17 07:59 | 67 | 1089 | 26 | 30 | 35 | 38 | 40 | 41 | 40 | 40 | 40 | 40 | 39 | 39 | 39 | 39 | 38 | 41 | 39 | 40 | -0.02 | Y | 35 | Y | 0 | [7 empty] | Y | N | N | M | 240 | 0.48 | 62 | 88992 | 92256 | 7144 | 2000 | 18 | 2 |  | 2021-08-17 08:09 | 1521 | 115 |  | 28 |  |  | D784300AC3EF4EC1BFBF400A4E6E5690 | 236A0D0D97C0413DA5497964C8521926 | 4216BAEC3C59401D820D936D44721191 | [11 empty] | 89.85 | 100 | 0 | 3620 | 0 |  | 649 | 450 | Y | N | 0 | 3500 | 0 |  | 650 | 450 | Y | N | Y |  |  | Y |  |  |  | BT180180 | H
A66331 | 2021-08-17 | 1 | D | TUNDISH교체 | 1 | A | 20MNCRS5HM8 | 소입성보증강 | C1 | BM#2 | 1636 | 45 | 1684 | 1568 | 40 | 8300 |  | 1 | 0.43 | 19 |  | -3.15 | 1593 | 1683 | 0 | 28.77 | 0 | 20 | 4 | 65 | Y |  | 2021-08-17 09:18 | 84 | 1090 | -373 | -317 | 24 | 19 | 22 | 24 | 29 | 31 | 32 | 32 | 33 | 31 | 30 | 30 | 28 | 33 | 30 | 0 | -0.3 |  | 10 | Y | -0.2 | 0.5 | 1.67 | 1.54 |  |  |  |  | N | N | N | N | 150 | 0.46 | 59 | 95616 | 91294 | 806 | 15400 | 04 | 1 |  | 2021-08-17 09:19 | 1593 | 136 |  | 36 |  | * BUTT 타입롱노즐사용(일반타입.) * T/D FLUX 용탕부: 120 KG / 유탕부: 10KG 투입. * 전공정 요청으로 감속주입 | [14 empty] | 104.1 | 100 | 790 | 0 | 0 |  | 450 | 300 | Y | Y | 720 | 0 | 0 |  | 449 | 300 | Y | Y | N | [6 empty] | RB130.00 | C
A66332 | 2021-08-17 | 1 | D | 연주시작 | 1 | A | SCR420HB | 소입성보증강 | C2 | BM#1 | 1621 | 57 | 1647 | 1540 | 43 | 8700 |  | 3 | 0.18 | 22 |  | -1.46 | 1607 | 1645 | 0 | 184.32 |  | 30 | 53 | 63 | Y |  | 2021-08-17 10:08 | 99 | 1089 | -283 | -84 | 39 | 33 | 39 | 43 | 46 | 48 | 49 | 49 | 49 | 49 | 49 | 49 | 45 | 49 | 49 | 49 | 0 |  | 20 | Y | 0 |  | 2.16 | 2.16 |  |  |  |  | N | N | N | N | 150 | 0.54 | 60 | 99066 | 90977 | 18873 | 14100 | 09 | 2 |  | 2021-08-17 10:23 | 1607 | 110 |  | 24 |  | *T/D FLUX 유:15KG 용:220KG *연주시작 10:35 *엣지히터 코일부 가열, 미사용 |  | 1E69122B20AD41C4BA1A2D6053DA493E | E8A7512228164DF0AFBF07FB8BB89A88 | [11 empty] | 89.9 | 100 | 1000 | 0 | 0 |  | 450 |  | N | Y | 1000 | 0 | 0 |  | 451 |  | N | Y | N |  | Y |  |  |  |  | BT180180 | H
B65759 | 2021-08-17 | 2 | D |  | 2 | A | 20MNCRS5HM8 | 소입성보증강 | C1 | BM#2 | 1643 | 47 | 1654 | 1577 | 42 | 8500 |  | 1 | 0.45 | 19 |  | -2.95 | 1570 | 1656 | 0 | 32.56 | 0 | 18 | 61 | 83 | Y |  | 2021-08-17 10:41 | 61 | 1099 | 27 | 26 | 28 | 29 | 29 | 29 | 29 | 28 | 27 | 26 | 25 | 25 | 23 | 20 | 26 | 29 | 20 | 29 | -0.16 | Y | 55 | Y | -0.2 | [7 empty] | N | N | N | N | 140 | 0.47 | 67 | 94498 | 101116 | -666 | 15100 | 04 | 1 |  | 2021-08-17 10:42 | 1570 | 123 |  | 14 | 12 | * 전공정 요청으로 감속주입 | [14 empty] | 94.26 | 100 | 0 | 0 | 0 |  | 450 | 300 | Y | Y | 0 | 0 | 0 |  | 449 | 300 | Y | Y | N | [6 empty] | RB130.00 | C
A66333 | 2021-08-17 | 1 | D |  | 2 | A | SCR420HB | 소입성보증강 | C2 | BM#1 | 1687 | 48 | 1628 | 1595 | 34 | 5100 |  | 3 | 0.19 | 19 |  | -1.41 | 1587 | 1620 | 0 | 266.79 |  | 29 | 51 | 68 | Y |  | 2021-08-17 11:05 | 79 | 1099 | 48 | 45 | 41 | 40 | 39 | 38 | 37 | 37 | 36 | 36 | 36 | 36 |  | 36 | 39 | 41 | 36 | 36 | -0.11 |  | 45 | Y | 0 | [7 empty] | N | N | N | N | 140 | 0.55 | 53 | 84610 | 94377 | 3773 | 14600 | 09 | 2 |  | 2021-08-17 11:19 | 1587 | 112 |  | 28 |  | *엣지히터 코일부 가열, 미사용 * #STR 103.203샘플 300mm씩 | [5 empty] | 2DB403FEA8014DA18DA403CA4276DC37 | 0A80586113C840E48A147D46CA309CAB | F76B067639D3400DA28FF3DF1701260A |  | DEB2EDBF9B6F4D479B1ECB41F81C7D82 | B10BBFE8DF70493FBC537B96419DDB4D | 6DE19AB301ED44009412199A6DA8B099 |  |  | 85.16 | 100 | 0 | 0 | 300 |  | 450 |  | N | Y | 0 | 0 | 300 |  | 451 |  | N | Y | N |  | Y |  |  |  |  | BT180180 | C
B65760 | 2021-08-17 | 2 | D |  | 3 | B | 20MNCRS5HM8 | 소입성보증강 | C1 | BM#2 | 1621 | 57 | 1636 | 1573 | 39 | 8400 |  | 1 | 0.45 | 19 |  | -2.57 | 1575 | 1643 | 0 | 13.62 | 0 | 11 | 51 |  | Y |  | 2021-08-17 11:41 | 66 | 1088 | 16 | 22 | 30 | 33 | 36 | 37 | 37 | 35 | 35 | 35 | 34 | 33 | 32 | 32 | 33 | 37 | 32 | 35 | -0.14 | Y | 35 | Y | -0.2 | [7 empty] | N | N | N | N | 130 | 0.52 | 59 | 95616 | 98999 |  | 15500 | 04 | 1 |  | 2021-08-17 11:50 | 1575 | 128 |  | 22 | [8 empty] | 7F9C0E714A064BEB8F21553097652754 | 030CF2264C3C4C17A27872F9CBCFD7DC | F440BF0A6881462D9AB4FE4C35073506 |  | 2218CE6777214475984D2B0FE66746E2 | CAD4BF91757745CA8CCFA62B7E1C0B88 | 2574066877EB4D0AB0C1AAC2CCAA1637 |  | 9561600 | 100 | 0 | 0 | 0 |  | 450 | 300 | Y | Y | 0 | 0 | 0 |  | 449 | 300 | Y | Y | N | [6 empty] | RB130.00 | C
A66334 | 2021-08-17 | 1 | D |  | 3 | A | SCR420HB | 소입성보증강 | C2 | BM#1 | 1658 | 41 | 1616 | 1583 | 31 | 5800 |  | 3 | 0.17 | 19 |  | -1.48 | 1582 | 1617 | 0 | 234.16 |  | 37 | 61 | 1006 | Y |  | 2021-08-17 11:52 | 74 | 1080 | 35 | 29 | 25 | 25 | 25 | 25 | 25 | 25 | 24 | 24 | 24 | 25 |  | 25 | 26 | 25 | 24 | 25 | -0.03 | Y | 40 | Y | 0.2 | [7 empty] | N | N | N | N | 130 | 0.55 | 56 | 101532 | 95975 | 4925 | 13800 | 09 | 2 |  | 2021-08-17 12:11 | 1582 | 109 |  | 36 |  | *엣지히터 코일부 가열, 100KW사용 | [14 empty] | 100.58 | 100 | 0 | 0 | 0 |  | 450 |  | N | Y | 0 | 0 | 0 |  | 451 |  | N | Y | N |  | Y |  |  |  |  | BT180180 | H
B65761 | 2021-08-17 | 2 | B |  | 4 | A | 20MNCRS5HM8 | 소입성보증강 | C1 | BM#2 | 1640 | 46 | 1647 | 1590 | 38 | 7400 |  | 1 | 0.45 | 19 |  | -2.71 | 1576 | 1648 | 0 | 30.5 | 0 | 31 | 24 | 81 | Y |  | 2021-08-17 12:41 | 67 | 1087 | 29 | 29 | 32 | 33 | 33 | 33 | 34 | 33 | 32 | 32 | 31 | 30 | 29 | 29 | 32 | 34 | 29 | 33 | -0.17 | Y | 30 | Y | -0.2 | [7 empty] | N | N | N | N | 120 | 0.52 | 63 | 94337 | 103776 | -776 | 15000 | 04 | 1 |  | 2021-08-17 12:45 | 1576 | 124 |  | 23 | [16 empty] | 88.33 | 100 | 0 | 0 | 0 |  | 450 | 300 | Y | Y | 0 | 0 | 0 |  | 449 | 300 | Y | Y | N | [6 empty] | RB130.00 | C
A66335 | 2021-08-17 | 1 | B |  | 4 | A | SCR420HB | 소입성보증강 | C2 | BM#1 | 1685 | 50 | 1613 | 1580 | 25 | 4800 |  | 3 | 0.17 | 19 |  | -1.13 | 1587 | 1613 | 0 | 208.67 |  | 20 | 5 | 27 | Y |  | 2021-08-17 12:54 | 79 | 1081 | 22 | 22 | 32 | 36 | 39 | 39 | 39 | 39 | 38 | 38 | 38 | 37 |  | 37 | 36 | 39 | 37 | 39 | -0.06 | Y | 35 | Y | -0.2 | [7 empty] | N | N | N | N | 120 | 0.55 | 54 | 101532 | 97009 | 1191 | 15100 | 09 | 2 |  | 2021-08-17 13:05 | 1587 | 110 |  | 31 | [16 empty] | 99.59 | 0 | 0 | 0 | 0 |  | 450 |  | Y | Y | 0 | 0 | 0 |  | 451 |  | Y | Y | N |  | Y | N |  |  |  | BT180180 | H
B65762 | 2021-08-17 | 2 | B |  | 5 | A | 20MNCRS5HM8 | 소입성보증강 | C1 | BM#2 | 1634 | 43 | 1652 | 1589 | 39 | 6900 |  | 1 | 0.43 | 19 |  | -2.86 | 1574 | 1646 | 0 | 31.97 | 0 | 1 | 77 | 71 | Y |  | 2021-08-17 13:41 | 65 | 1099 | 26 | 27 | 30 | 31 | 32 | 32 | 31 | 30 | 30 | 28 | 27 | 26 | 24 | 24 | 29 | 32 | 24 | 30 | -0.2 | Y | 40 | Y | -0.4 | [7 empty] | N | N | N | N | 110 | 0.52 | 63 | 95616 | 103388 | -1438 | 15200 | 04 | 1 |  | 2021-08-17 13:43 | 1574 | 123 |  | 26 | [16 empty] | 94.06 | 100 | 0 | 0 | 0 |  | 450 | 300 | Y | Y | 0 | 0 | 0 |  | 451 | 300 | Y | Y | N | [6 empty] | RB130.00 | C
A66336 | 2021-08-17 | 1 | B |  | 5 | A | SCR420HB | 소입성보증강 | C2 | BM#1 | 1668 | 48 | 1622 | 1583 | 25 | 5200 |  | 3 | 0.17 | 18 |  | 0 | 1580 | 1622 | 0 | 207.88 |  | 30 | 54 | 48 | Y |  | 2021-08-17 13:54 | 72 | 1089 | 37 | 39 | 42 | 43 | 43 | 43 | 42 | 41 | 41 | 41 | 41 |  |  | 41 | 41 | 43 | 41 | 43 | -0.05 | Y | 40 | Y | 0 | [7 empty] | N | N | N | N | 110 | 0.55 | 58 | 101532 | 101816 | 4134 | 14300 | 09 | 2 |  | 2021-08-17 14:13 | 1580 | 104 |  | 26 | [16 empty] | 95.07 | 100 | 0 | 0 | 0 |  | 450 |  | Y | Y | 0 | 0 | 0 |  | 451 |  | Y | Y | N |  | Y |  |  |  |  | BT180180 | H
B65763 | 2021-08-17 | 2 | B |  | 6 | A | 20MNCRS5HM8 | 소입성보증강 | C1 | BM#2 | 1615 | 45 | 1639 | 1584 | 38 | 7700 |  | 1 | 0.4 | 19 |  | -2.73 | 1572 | 1650 | 0 | 21.27 | 0 | 18 | 62 | 46 | Y |  | 2021-08-17 14:50 | 63 | 1111 | 21 | 26 | 30 | 31 | 31 | 31 | 30 | 29 | 27 | 25 | 23 | 21 |  | 21 | 27 | 31 | 21 | 31 | -0.25 | Y | 40 | Y | -0.4 | [7 empty] | N | N | N | N | 100 | 0.52 | 60 | 103584 | 99845 | -1295 | 14800 | 04 | 1 |  | 2021-08-17 14:51 | 1572 | 126 |  | 21 | [16 empty] | 105.64 | 100 | 0 | 0 | 0 |  | 450 | 300 | Y | Y | 0 | 0 | 0 |  | 451 | 300 | Y | Y | N | [6 empty] | RB130.00 | C
A66337 | 2021-08-17 | 1 | B |  | 6 | A | SCR420HB | 소입성보증강 | C2 | BM#1 | 1627 | 37 | 1632 | 1556 | 30 | 6200 |  | 3 | 0.17 | 18 |  | -1.95 | 1585 | 1629 | 0 | 241.02 |  | 29 | 52 | 52 | Y |  | 2021-08-17 14:51 | 77 | 1096 | 40 | 39 | 38 | 38 | 38 | 38 | 37 | 36 | 36 | 36 | 36 | 36 |  | 36 | 37 | 38 | 36 | 38 | -0.04 | Y | 45 | Y | 0 | [7 empty] | N | N | N | N | 100 | 0.55 | 54 | 84610 | 95488 | 4462 | 15000 | 09 | 2 |  | 2021-08-17 14:58 | 1585 | 101 |  | 28 | [16 empty] | 84.19 | 100 | 0 | 0 | 0 |  | 450 |  | Y | Y | 0 | 0 | 0 |  | 451 |  | Y | Y | N |  | Y |  |  |  |  | BT180180 | H
A66338 | 2021-08-17 | 1 | B |  | 7 | A | SCR420HB | 소입성보증강 | C2 | BM#1 | 1656 | 40 | 1625 | 1588 | 32 | 4500 |  | 3 | 0.18 | 18 |  | -1.5 | 1585 | 1619 | 0 | 232.17 |  | 31 | 25 | 18 | Y |  | 2021-08-17 15:51 | 77 | 1085 | 34 | 34 | 38 | 41 | 43 | 43 | 43 | 43 | 43 | 43 | 43 |  |  | 43 | 41 | 43 | 43 | 43 | 0 |  | 35 | Y | 0 | [7 empty] | N | N | N | N | 150 | 0.55 | 55 | 101532 | 97193 | 4707 | 15900 | 09 | 2 |  | 2021-08-17 15:59 | 1585 | 97 |  | 23 | [8 empty] | F95BEB5B4C7747D8BC1A0BBC2D0A4036 | 114605E4350F44E9A69C8E372C1E7D40 | F9FC7291045F43A48B703FCBE15E31A7 |  | 6B93485403C1480CB8C0C45E802894B5 | D7401260B1BA494B9DBBA41CDDA3C00E | 0572D6F52B204C32B02059D515E834F1 |  | 99.4 | 100 | 0 | 0 | 0 |  | 450 |  | Y | Y | 0 | 0 | 0 |  | 451 |  | Y | Y | N |  | Y |  |  |  |  | BT180180 | H
B65764 | 2021-08-17 | 2 | B |  | 7 | A | 20MNCRS5HM8 | 소입성보증강 | C1 | BM#2 | 1631 | 47 | 1645 | 1552 | 42 | 8400 |  | 1 | 0.41 | 19 |  | -2.64 | 1579 | 1654 | 0 | 20.04 | 0 | 11 | 52 | 43 | Y |  | 2021-08-17 15:44 | 70 | 1094 | 16 | 23 | 30 | 33 | 35 | 36 | 35 | 34 | 33 | 32 | 30 | 28 | 26 | 26 | 31 | 36 | 26 | 0 | -0.29 | Y | 35 | Y | -0.4 | [7 empty] | N | N | N | N | 150 | 0.52 | 60 | 103584 | 99896 | 4 | 15400 | 04 | 1 |  | 2021-08-17 15:46 | 1579 | 128 |  | 28 | [16 empty] | 98.93 | 100 | 0 | 0 | 0 |  | 450 | 300 | Y | Y | 0 | 0 | 0 |  | 450 | 300 | Y | Y | N | [6 empty] | RB130.00 | C
A66339 | 2021-08-17 | 1 | B | TUNDISH교체전 | 8 | A | SCR420HB | 소입성보증강 | C2 | BM#1 | 1639 | 38 | 1622 | 1588 | 27 | 4600 |  | 3 | 0.18 | 18 |  | -1.75 | 1583 | 1622 | 0 | 261.13 |  | 20 | 6 | 54 | Y |  | 2021-08-17 16:50 | 75 | 1102 | 42 | 41 | 40 | 40 | 38 | 38 | 37 | 37 | 36 |  |  |  |  | 36 | 38 | 40 | 36 | 0 | -0.13 |  | 30 | Y | -0.2 | [7 empty] | N | N | N | N | 140 | 0.55 | 52 | 92984 | 92605 | 4395 | 2000 | 09 | 2 |  | 2021-08-17 16:59 | 1583 | 96 |  | 20 |  |  |  | 2245C4986FF84CD49D43747763E6E84F | 50595BBB56044657A37AE0430A1DC646 | D677C263928041F5BE7D6333A4A37784 | [10 empty] | 95.32 | 100 | 0 | 3000 | 0 |  | 450 |  | Y | Y | 0 | 3000 | 0 |  | 451 |  | Y | Y | N |  | Y |  |  |  |  | BT180180 | H
B65765 | 2021-08-17 | 2 | B |  | 8 | A | 20MNCRS5HM8 | 소입성보증강 | C1 | BM#2 | 1601 | 45 | 1640 | 1557 | 40 | 8200 |  | 1 | 0.41 | 19 |  | -2.83 | 1574 | 1651 | 0 | 19.87 | 0 | 37 | 62 | 82 | Y |  | 2021-08-17 16:43 | 65 | 1094 | 24 | 23 | 23 | 25 | 25 | 24 | 24 | 24 | 23 | 22 | 20 | 18 |  | 18 | 23 | 25 | 18 | 24 | -0.16 | Y | 45 | Y | -0.2 | [7 empty] | N | N | N | N | 140 | 0.52 | 60 | 103584 | 99622 | -522 | 15700 | 04 | 1 |  | 2021-08-17 16:44 | 1574 | 129 |  | 30 |  | * 주입말기 STR#1 크로깅 발생으로 감속주입 | [14 empty] | 104.37 | 100 | 0 | 0 | 0 |  | 450 | 300 | Y | Y | 0 | 0 | 0 |  | 450 | 300 | Y | Y | N | [6 empty] | RB130.00 | C
B65766 | 2021-08-17 | 2 | B | TUNDISH교체전 | 9 | A | 20MNCRS5HM8 | 소입성보증강 | C1 | BM#2 | 1623 | 47 | 1643 | 1567 | 40 | 7800 |  | 1 | 0.44 | 19 |  | -2.69 | 1581 | 1652 | 0 | 19.29 | 0 | 1 | 78 | 32 | Y |  | 2021-08-17 17:52 | 72 | 1083 | 14 | 14 | 26 | 33 | 36 | 38 | 38 | 38 | 37 | 37 | 36 | 35 |  | 35 | 34 | 38 | 35 | 38 | -0.07 | Y | 30 | Y | -0.2 | [7 empty] | N | N | N | N | 130 | 0.52 | 63 | 110565 | 100150 | -1350 | 2000 | 04 | 1 |  | 2021-08-17 17:57 | 1581 | 126 |  | 23 |  | * 주입 초기부터 중반까지 크로깅 발생되어 STR#1 감속주입 함 | FD6C67D9F2634E10A29721E020B4C92A | 715529A7EAFC4591AF63F854BE479BA0 | BCB3B19E2DBF4B0AAC25679D00FB3FCD | [11 empty] | 112.02 | 100 | 0 | 2700 | 0 |  | 451 | 300 | Y | Y | 0 | 2650 | 0 |  | 451 | 300 | Y | Y | N | [6 empty] | RB130.00 | C
A66340 | 2021-08-17 | 1 | B | TUNDISH교체 | 1 | A | AE5120M | 합금강 | C1 | BM#1 | 1662 | 37 | 1645 | 1590 | 30 | 6000 |  | 3 | 0.18 | 20 |  | -1.34 | 1611 | 1644 | 0 | 254.51 |  | 30 | 55 | 57 | Y |  | 2021-08-17 17:45 | 103 | 1105 | -375 | 24 | 30 | 33 | 38 | 42 | 46 | 48 | 46 | 47 | 48 | 49 | 50 | 50 | 43 | 50 | 50 | 0 | 0 |  |  | Y | 0.2 |  | 2.52 | 2.4 | 1.41 |  |  |  | N | N | N | N | 150 | 0.49 | 65 | 101532 | 103876 | 3724 | 13900 | 06 | 1 |  | 2021-08-17 17:55 | 1611 | 110 |  | 38 |  | *T/D FLUX 유:10KG,용120KG *첫Heat 수소측정치 OVER되어 이상재 등록및 생관통보-ID:101.102.201.202 | [14 empty] | 93.28 | 100 | 1000 | 0 | 0 |  | 450 |  | Y | Y | 1000 | 0 | 0 |  | 450 |  | Y | Y |  |  | Y |  |  |  |  | BT180180 | H
A66341 | 2021-08-17 | 1 | B |  | 2 | A | AE5120M | 합금강 | C1 | BM#1 | 1649 | 35 | 1607 | 1589 | 25 | 4300 |  | 3 | 0.18 | 16 |  | -1.38 | 1577 | 1606 | 0 | 274.03 |  | 29 | 53 | 58 | Y |  | 2021-08-17 18:41 | 69 | 1100 | 47 | 46 | 35 | 27 | 25 | 24 | 22 | 21 | 21 | 21 | 21 | 21 |  | 21 | 26 | 35 | 21 | 21 | -0.31 |  | 45 | Y | 0 | [7 empty] | N | N | N | N | 140 | 0.53 | 55 | 84610 | 94327 | 3773 | 14400 | 06 | 1 |  | 2021-08-17 18:48 | 1577 | 123 |  | 49 | [16 empty] | 85.21 | 100 | 0 | 0 | 0 |  | 450 |  | Y | Y | 0 | 0 | 0 |  | 451 |  | Y | Y |  |  | Y |  |  |  |  | BT180180 | H
B65767 | 2021-08-17 | 2 | B | TUNDISH교체 | 1 | A | KST523 | 합금강 | C1 | BM#2 | 1599 | 42 | 1675 | 1576 | 36 | 7000 |  | 1 | 0.41 | 20 |  | -2.7 | 1595 | 1664 | 0 | 22.51 | 0 | 18 | 63 | 37 | N | 2 | 2021-08-17 18:46 | 86 | 1097 | -383 | -327 | 19 | 13 | 15 | 21 | 23 | 24 | 25 | 24 | 23 | 21 |  | 21 | 21 | 25 | 21 | 0 | -0.27 |  | 15 | Y | -0.4 |  | 1.69 | 1.69 |  |  |  |  | N | N | N | N | 150 | 0.52 | 59 | 94313 | 95663 | 1737 | 14900 | 05 | 2 |  | 2021-08-17 18:50 | 1595 | 153 |  | 57 |  | * BUTT 타입롱노즐사용(일반타입.) * T/D FLUX 용탕부: 120 KG / 유탕부: 10KG 투입. * L/D 강제개공 ID : 301,401 | [14 empty] | 96.78 | 100 | 700 | 0 | 0 |  | 450 | 300 | Y | Y | 700 | 0 | 0 |  | 451 | 300 | Y | Y | N | [6 empty] | RB180.00 | C
A66342 | 2021-08-17 | 1 | B |  | 3 | A | AE5120M | 합금강 | C1 | BM#1 | 1647 | 36 | 1612 | 1540 | 31 | 5600 |  | 3 | 0.18 | 16 |  | -1.39 | 1572 | 1601 | 0 | 389.3 |  | 31 | 26 | 54 | Y |  | 2021-08-17 19:51 | 64 | 1102 | 19 | 20 | 23 | 25 | 26 | 26 | 27 | 27 | 26 | 27 | 27 | 27 |  | 27 | 25 | 27 | 26 | 27 | -0.1 | Y | 10 | Y | 0 | [7 empty] | N | N | N | N | 130 | 0.53 | 54 | 101532 | 90888 | 4562 | 14100 | 06 | 1 |  | 2021-08-17 19:58 | 1572 | 127 |  | 36 | [16 empty] | 105.98 | 100 | 0 | 0 | 0 |  | 450 |  | Y | Y | 0 | 0 | 0 |  | 451 |  | Y | Y |  |  | Y |  |  |  |  | BT180180 | H
B65768 | 2021-08-17 | 2 | B |  | 2 | A | KST523 | 합금강 | C1 | BM#2 | 1640 | 42 | 1654 | 1541 | 37 | 7500 |  | 1 | 0.46 | 16 |  | -2.64 | 1587 | 1651 | 0 | 18.84 | 0 | 11 | 53 | 38 | Y |  | 2021-08-17 19:55 | 78 | 1095 | 15 | 20 | 23 | 26 | 28 | 28 | 28 | 28 | 27 | 26 | 25 | 25 | 23 | 21 | 25 | 28 | 21 | 28 | -0.16 | Y | 45 | Y | -0.4 | [7 empty] | Y | Y | Y | Y | 140 | 0.47 | 68 | 95720 | 103444 | -1944 | 16900 | 05 | 2 |  | 2021-08-17 20:00 | 1587 | 150 |  | 47 | [16 empty] | 94.12 | 50 | 0 | 0 | 0 |  | 491 | 600 | Y | Y | 0 | 0 | 0 |  | 492 | 600 | Y | Y | N | [6 empty] | RB310.00 | C
A66343 | 2021-08-17 | 1 | C |  | 4 | A | AE5120M | 합금강 | C1 | BM#1 | 1643 | 40 | 1610 | 1588 | 32 | 5200 |  | 3 | 0.18 | 16 |  | -1.61 | 1573 | 1606 | 0 | 277.82 |  | 20 | 7 | 66 | Y |  | 2021-08-17 20:48 | 65 | 1106 | 26 | 23 | 22 | 22 | 22 | 22 | 22 | 22 | 22 | 22 | 22 |  |  | 22 | 22 | 22 | 22 | 22 | 0 |  | 45 | Y | 0 | [7 empty] | N | N | N | N | 120 | 0.53 | 56 | 152298 | 95938 | 4462 | 14400 | 06 | 1 |  | 2021-08-17 20:55 | 1573 | 114 |  | 34 | 14 | *유사강종 연연주 혼탕부 성분 확인 ID:107~109.207~209 | [14 empty] | 150.94 | 100 | 0 | 0 | 0 |  | 450 |  | Y | Y | 0 | 0 | 0 |  | 451 |  | Y | Y |  |  | Y |  |  |  |  | BT180180 | H
B65769 | 2021-08-17 | 2 | C |  | 3 | A | KST523 | 합금강 | C1 | BM#2 | 1622 | 41 | 1662 | 1566 | 36 | 7100 |  | 1 | 0.41 | 19 |  | -2.78 | 1582 | 1669 | 0 | 23.74 | 0 | 37 | 63 | 35 | Y |  | 2021-08-17 21:00 | 73 | 1093 | 18 | 18 | 24 | 28 | 31 | 31 | 31 | 31 | 29 | 29 | 27 | 26 | 24 | 23 | 27 | 31 | 23 | 31 | -0.18 | Y | 45 | Y | -0.2 | [7 empty] | Y | Y | Y | Y | 130 | 0.47 | 67 | 103090 | 99214 | -150964 | 15600 | 05 | 2 |  | 2021-08-17 21:21 | 1582 | 152 |  | 51 | [16 empty] | 104.71 | 53.85 | 0 | 0 | 0 |  | 490 | 600 | Y | Y | 0 | 0 | 0 |  | 490 | 600 | Y | Y | N | [6 empty] | RB310.00 | C
A66344 | 2021-08-17 | 1 | C | 유사강종연연주 | 5 | A | AE5120HM | 소입성보증강 | C1 | BM#1 | 1640 | 52 | 1608 | 1597 | 37 | 5300 |  | 3 | 0.18 | 17 |  | -1.31 | 1577 | 1605 | 0 | 215.76 |  | 30 | 56 | 42 | Y |  | 2021-08-17 21:51 | 69 | 1095 | 21 | 21 | 26 | 29 | 31 | 31 | 31 | 30 | 30 | 30 | 29 | 29 | 29 | 29 | 29 | 31 | 29 | 31 | -0.05 | Y | 40 | Y | 0 | [7 empty] | N | N | N | N | 110 | 0.52 | 60 | 50766 | 99000 | 1750 | 14100 | 06 | 1 |  | 2021-08-17 22:04 | 1577 | 110 |  | 29 |  | *유사강종 연연주 혼탕부 성분 확인 ID:101.201 | [14 empty] | 48.81 | 100 | 0 | 0 | 0 |  | 450 |  | Y | Y | 0 | 0 | 0 |  | 451 |  | Y | Y | N |  | Y |  |  |  |  | BT180180 | H
B65770 | 2021-08-17 | 2 | C |  | 4 | A | KST523 | 합금강 | C1 | BM#2 | 1611 | 49 | 1654 | 1545 | 43 | 8100 |  | 1 | 0.41 | 18 |  | -2.59 | 1573 | 1653 | 0 | 24.69 | 0 | 1 | 79 | 38 | Y |  | 2021-08-17 22:38 | 64 | 1105 | 20 | 25 | 30 | 31 | 32 | 32 | 31 | 30 | 29 | 27 | 26 | 24 | 21 | 21 | 27 | 32 | 21 | 0 | -0.27 | Y | 40 | N | -0.6 | [7 empty] | Y | Y | Y | Y | 120 | 0.47 | 66 | 98848 | 98827 | -1277 | 15500 | 05 | 2 |  | 2021-08-17 22:41 | 1573 | 141 |  | 23 | [16 empty] | 100.61 | 46.15 | 0 | 0 | 0 |  | 490 | 600 | Y | Y | 0 | 0 | 0 |  | 490 | 600 | Y | Y | N | [6 empty] | RB280.00 | C
A66345 | 2021-08-17 | 1 | C |  | 6 | A | AE5120HM | 소입성보증강 | C1 | BM#1 | 1623 | 42 | 1610 | 1578 | 39 | 5200 |  | 3 | 0.19 | 18 |  | -1.24 | 1575 | 1602 | 0 | 235.23 |  | 29 | 54 | 55 | Y |  | 2021-08-17 22:45 | 67 | 1089 | 28 | 27 | 28 | 28 | 28 | 28 | 28 | 27 | 27 | 26 | 26 |  |  | 26 | 27 | 28 | 26 | 28 | -0.04 |  | 45 | Y | 0 | [7 empty] | N | N | N | N | 100 | 0.52 | 57 | 84610 | 94942 | 2608 | 14700 | 06 | 1 |  | 2021-08-17 22:54 | 1575 | 112 |  | 35 |  | *산소랜싱 | [6 empty] | 6B085A0B85D042DA93B5AE5706469ACD | 2EAC469372C54AB7B01A0F8127E47DB0 | 40D8878C104048CF8C3755400C62FB69 |  | B6A95F852BBC4604810258B5938144A2 | B01FCE4803C146BFA8D3B05F068B4C94 | A5F534A540CE4E5ABBB3E12126A3F114 |  | 84.69 | 100 | 0 | 0 | 0 |  | 450 |  | Y | Y | 0 | 0 | 0 |  | 451 |  | Y | Y | N |  | Y |  |  |  |  | BT180180 | H
B65771 | 2021-08-17 | 2 | C |  | 5 | A | KST523 | 합금강 | C1 | BM#2 | 1635 | 41 | 1658 | 1544 | 36 | 7400 |  | 1 | 0.4 | 19 |  | -2.81 | 1569 | 1653 | 0 | 29.81 | 0 | 18 | 64 | 48 | Y |  | 2021-08-17 23:37 | 60 | 1091 | 16 | 17 | 22 | 24 | 24 | 23 | 23 | 23 | 22 | 20 | 20 | 19 | 17 | 15 | 21 | 24 | 15 | 23 | -0.18 | Y | 50 | Y | -0.4 | [7 empty] | Y | Y | Y | Y | 110 | 0.47 | 66 | 101122 | 97436 |  | 15700 | 05 | 2 |  | 2021-08-17 23:42 | 1569 | 132 |  | 30 | [8 empty] | 53FA236573D54A54B92F914212E78058 | 992F6A3EEE6D4274BC44EDA891A9CC91 | 95FE42ECC2EB4CB5B5D1F9E2F55F3E26 |  | C6875FE9A6634E8E8F795AA6B45CB979 | 601B31D56A3D4D468C56E79837D4538C | C3380A0CEBA745F5BF4199304F5E8B58 |  | 104.36 | 50 | 0 | 0 | 0 |  | 490 | 600 | Y | Y | 0 | 0 | 0 |  | 491 | 600 | Y | Y | N | [6 empty] | RB280.00 | H
A66346 | 2021-08-17 | 1 | C |  | 7 | A | AE5120HM | 소입성보증강 | C1 | BM#1 | 1650 | 39 | 1597 | 1568 | 31 | 5200 |  | 3 | 0.2 | 16 |  | -1.41 | 1573 | 1603 | 0 | 218.69 |  | 31 | 27 | 49 | Y |  | 2021-08-17 23:42 | 65 | 1099 | 25 | 23 | 24 | 26 | 27 | 27 | 27 | 26 | 26 | 26 | 26 | 25 | 25 | 25 | 26 | 27 | 25 | 27 | -0.05 | Y | 40 | Y | 0 | [7 empty] | N | N | N | N | 150 | 0.52 | 57 | 84610 | 93922 | 2678 | 14400 | 06 | 1 |  | 2021-08-17 23:51 | 1573 | 106 |  | 36 | [16 empty] | 85.55 | 100 | 0 | 0 | 0 |  | 450 |  | Y | Y | 0 | 0 | 0 |  | 451 |  | Y | Y | N |  | Y |  |  |  |  | BT180180 | H
A66347 | 2021-08-17 | 1 | C | 잔강최소화전 | 8 | A | AE5120HM | 소입성보증강 | C1 | BM#1 | 1640 | 36 | 1614 | 1581 | 28 | 4700 |  | 3 | 0.2 | 18 |  | -1.52 | 1572 | 1606 | 0 | 241.76 |  | 20 | 8 | 47 | Y |  | 2021-08-18 00:42 | 64 | 1099 | 23 | 22 | 22 | 22 | 22 | 21 | 21 | 21 | 20 | 19 | 19 | 19 |  | 19 | 21 | 22 | 19 | 22 | -0.06 |  | 45 | Y | 0 | [7 empty] | N | N | N | N | 140 | 0.53 | 55 | 96810 | 94459 | 1841 | 3000 | 06 | 1 |  | 2021-08-18 00:57 | 1572 | 102 |  | 34 |  | *산소랜싱 |  | A7D004BB34C34AA781A5C99426E944E4 | 95DD9C42EEE34E738BAA9AB66747AB41 | [11 empty] | 97.35 | 100 | 0 | 3100 | 0 |  | 450 |  | Y | Y | 0 | 3100 | 0 |  | 451 |  | Y | Y | N |  | Y |  |  |  |  | BT180180 | H
B65772 | 2021-08-17 | 2 | C | 연주종료 | 6 | A | KST523 | 합금강 | C1 | BM#2 | 1609 | 46 | 1637 | 1534 | 38 | 7600 |  | 1 | 0.4 | 16 |  | -2.32 | 1581 | 1636 | 0 | 20.64 | 0 | 11 | 54 | 39 | Y |  | 2021-08-18 00:27 | 72 | 1089 | 13 | 14 | 22 | 26 | 29 | 30 | 30 | 29 | 29 | 28 | 26 | 24 | 21 | 18 | 25 | 30 | 18 | 29 | -0.3 | Y | 40 | Y | -0.6 | [7 empty] | N | N | N | N | 100 | 0.47 | 68 | 94397 | 99443 | -793 | 2000 | 05 | 2 |  | 2021-08-18 00:31 | 1581 | 138 |  | 47 |  | *빅사이즈 후속 *연주 종료 02:35(빌렛 생산) | A7D32106FC524D448A0D50D04D13C2D1 |  |  |  |  | C48C94F58EA94305955DC70429D26B90 | BB13B4E74BC045C091019F29E3D90352 |  |  | 2859261C18AF4846B3FC2DEB9CD64FF6 | CB003AA7EA02419D9A451B6ED310E200 |  |  |  | 96.32 | 30.77 | 0 | 4900 | 0 |  | 450 | 300 | Y | Y | 0 | 3200 | 0 |  | 451 | 300 | Y | Y | N | [6 empty] | RB160.00 | C
A66348 | 2021-08-17 | 1 | C | 잔강최소화 | 9 | A | SCR415HM | 소입성보증강 | C1 | BM#1 | 1668 | 42 | 1629 | 1586 | 28 | 5100 |  | 3 | 0.18 | 19 |  | -1.7 | 1585 | 1625 | 0 | 193.84 |  | 30 | 57 | 44 | Y |  | 2021-08-18 01:43 | 73 | 1098 | 15 | 11 | -121 | -264 | -240 | 13 | 22 | 26 | 27 | 29 | 29 | 30 | 30 | 30 | 3 | 30 | 30 | 30 | 0 |  | 15 | Y | 0 | [7 empty] | N | N | N | N | 130 | 0.47 | 70 | 84610 | 95564 | 4086 | 14600 | 06 | 1 |  | 2021-08-18 01:51 | 1585 | 101 |  | 29 |  | *잔강최소화 롱노즐 8회사용 교체 *실측 2 TON OPEN | [14 empty] | 82.31 | 100 | 2400 | 0 | 0 |  | 450 |  | Y | Y | 2400 | 0 | 0 |  | 451 |  | Y | Y | N |  | Y |  |  |  | Y | BT180180 | C
A66349 | 2021-08-17 | 1 | C |  | 10 | A | SCR415HM | 소입성보증강 | C1 | BM#1 | 1619 | 42 | 1614 | 1572 | 31 | 4900 |  | 3 | 0.19 | 16 |  | -1.23 | 1583 | 1608 | 0 | 145.93 |  | 29 | 55 | 50 | Y |  | 2021-08-18 02:43 | 71 | 1091 | 29 | 26 | 25 | 25 | 26 | 26 | 26 | 25 | 25 | 25 | 25 | 24 |  | 24 | 25 | 26 | 24 | 26 | -0.04 | Y | 35 | Y | -0.2 | [8 empty] | N | N |  | 120 | 0.53 | 53 | 84610 | 91189 | 2661 | 14500 | 06 | 1 |  | 2021-08-18 03:04 | 1583 | 108 |  | 40 | [16 empty] | 88 | 100 | 0 | 0 | 0 |  | 450 |  | Y | Y | 0 | 0 | 0 |  | 451 |  | Y | Y | N |  | Y |  |  |  |  | BT180180 | C
A66350 | 2021-08-17 | 1 | C |  | 11 | A | SCR415HM | 소입성보증강 | C1 | BM#1 | 1662 | 40 | 1610 | 1598 | 29 | 4200 |  | 3 | 0.19 | 16 |  | -1.58 | 1585 | 1617 | 0 | 246.71 |  | 31 | 28 | 52 | Y |  | 2021-08-18 03:43 | 73 | 1088 | 24 | 24 | 29 | 32 | 33 | 33 | 34 | 33 | 33 | 33 | 32 | 32 |  | 32 | 31 | 34 | 32 | 33 | -0.02 | Y | 25 | Y | 0 | [7 empty] | N | N | N | N | 110 | 0.52 | 57 | 101532 | 95146 | 2654 | 14800 | 06 | 1 |  | 2021-08-18 04:01 | 1585 | 106 |  | 35 | [16 empty] | 101.38 | 100 | 0 | 0 | 0 |  | 450 |  | Y | Y | 0 | 0 | 0 |  | 451 |  | Y | Y | N |  | Y |  |  |  |  | BT180180 | C
A66351 | 2021-08-17 | 1 | A |  | 12 | A | SCR415HM | 소입성보증강 | C1 | BM#1 | 1606 | 42 | 1621 | 1554 | 32 | 5700 |  | 3 | 0.19 | 16 |  | -1.48 | 1583 | 1613 | 0 | 199.66 |  | 20 | 9 | 51 | Y |  | 2021-08-18 04:44 | 71 | 1091 | 31 | 28 | 27 | 27 | 27 | 27 | 27 | 26 | 25 | 25 | 24 | 24 |  | 24 | 26 | 27 | 24 | 27 | -0.06 |  | 45 | Y | 0 | [7 empty] | N | N | N | N | 100 | 0.52 | 58 | 101532 | 97875 | 625 | 15130 | 06 | 1 |  | 2021-08-18 04:54 | 1583 | 100 |  | 32 | [16 empty] | 98.72 | 100 | 0 | 0 | 0 |  | 450 |  | Y | Y | 0 | 0 | 0 |  | 451 |  | Y | Y | N |  | Y |  |  |  |  | BT180180 | C
A66352 | 2021-08-17 | 1 | A |  | 13 | A | SCR415HM | 소입성보증강 | C1 | BM#1 | 1664 | 41 | 1618 | 1596 | 32 | 3900 |  | 3 | 0.19 | 16 |  | -1.74 | 1577 | 1612 | 0 | 190.27 |  | 30 | 58 | 48 | Y |  | 2021-08-18 05:37 | 65 | 1088 | 23 | 22 | 23 | 24 | 25 | 24 | 24 | 23 | 23 | 21 |  |  |  | 21 | 24 | 25 | 21 | 24 | -0.07 | Y | 40 | Y | -0.2 | [7 empty] | N | N | N | N | 150 | 0.52 | 59 | 101532 | 99276 | 3724 | 16010 | 06 | 1 |  | 2021-08-18 05:58 | 1577 | 105 |  | 39 |  | *STR#1 크로킹 의심현상 문제로 인한 감속주입 *전공정요청 감속주입 (RH 대차 설비이상) 이상재 등록 20% | [14 empty] | 97.72 | 100 | 0 | 0 | 0 |  | 450 |  | Y | Y | 0 | 0 | 0 |  | 451 |  | Y | Y | N |  | Y |  |  |  |  | BT180180 | C
A66353 | 2021-08-17 | 1 | A |  | 14 | B | SCR415HM | 소입성보증강 | C1 | BM#1 | 1641 | 40 | 1620 | 1567 | 29 | 5300 |  | 3 | 0.17 | 16 |  | -1.82 | 1583 | 1620 | 0 | 185.32 |  | 29 | 56 | 44 | Y |  | 2021-08-18 06:38 | 71 | 1096 | 20 | 20 | 24 | 27 | 28 | 28 | 29 | 28 | 27 | 27 | 27 | 26 | 25 | 24 | 26 | 29 | 24 | 28 | -0.12 | Y | 40 | Y | 0 | [7 empty] | N | N | N | N | 140 | 0.46 | 70 | 101532 | 98569 | 1031 | 14860 | 06 | 1 |  | 2021-08-18 06:49 | 1583 | 107 |  | 38 |  | *STR#1 S/G포지션 문제로 인한 감속주입 ID 101~ *전공정 요청 감속주입(대차 설비이상) *전공정 요청 잔강미이월 | [14 empty] | 101.23 | 100 | 0 | 0 | 0 |  | 450 |  | Y | Y | 0 | 0 | 0 |  | 451 |  | Y | Y | N | [6 empty] | BT180180 | C
A66354 | 2021-08-18 | 1 | A |  | 15 | A | SCR415HM | 소입성보증강 | C1 | BM#1 | 1637 | 41 | 1629 | 1567 | 34 | 4900 |  | 3 | 0.18 | 18 |  | -2.11 | 1588 | 1629 | 0 | 179.78 |  | 31 | 29 | 49 | Y |  | 2021-08-18 08:18 | 76 | 1089 | 22 | 22 | 28 | 31 | 34 | 34 | 35 | 35 | 34 | 34 | 33 | 33 |  | 33 | 32 | 35 | 33 | 34 | -0.03 | Y | 25 | Y | 0 | [7 empty] | N | N | N | N | 130 | 0.48 | 53 | 76149 | 82092 | 13158 | 15730 | 06 | 1 |  | 2021-08-18 08:26 | 1588 | 119 |  | 10 |  | *STR#1 크로깅현상으로 인한 감속주입 ID:101~ *STR#1 몰드레벨 헌팅으로 인한 이상재 등록 ID:102,103 *STR#1 S/G 10MM 이하 이상재 등록 *STR#1 클로깅 현상으로 인한 잔강이월 15TON | [14 empty] | 78.5 | 100 | 0 | 0 | 0 |  | 450 |  | Y | Y | 0 | 0 | 0 |  | 451 |  | Y | Y | N |  |  | N |  |  |  | BT180180 | C
A66355 | 2021-08-18 | 1 | A | TUNDISH교체전 | 16 | A | SCR415HM | 소입성보증강 | C1 | BM#1 | 1654 | 48 | 1628 | 1608 | 32 | 5500 |  | 1 | 0.35 | 16 |  | -2.22 | 1575 | 1633 | 0 | 14.57 | 0 | 20 | 10 | 58 | Y |  | 2021-08-18 09:10 | 63 | 1081 | 32 | 31 | 31 | 31 | 30 | 29 | 28 | 26 | 26 | 25 | 23 | 22 | 21 | 19 | 26 | 31 | 19 | 31 | -0.22 |  | 55 | Y | -0.4 | [7 empty] | N | N | N | N | 120 | 0.44 | 75 | 99598 | 102146 | -2346 | 2000 | 06 | 1 |  | 2021-08-18 09:15 | 1575 | 112 |  | 12 |  | *전공정요청 (A66354 15TON이월) CR 안정화 감속주입 *STR#1 클로깅으로 인한 감속주입 *STR#1 클로깅으로 인한 몰드헌팅 *STR#1 S/G 10MM 이하 이상재 등록 *전공정요청 잔강미이월 *STR#1,2 클로깅 현상으로 인한 정상적인 램핑다운 불가 추가절단 각500 | 368C02EE751447CBA7C80EFC0E06337D | 32C9E63384824C08899086AC6CBC8FA8 | 64191042C2FC49998611638DD059BFC4 | [11 empty] | 98.17 | 100 | 0 | 3000 | 0 |  | 450 |  | Y | Y | 0 | 3000 | 0 |  | 451 |  | Y | Y | N |  |  | N |  |  |  | BT180180 | C
A66356 | 2021-08-18 | 1 | A | TUNDISH교체 | 1 | B | 38MNSIVS5 | 합금강 | KFMN438V | BM#1 | 1621 | 56 | 1648 | 1564 | 49 | 7400 |  | 1 | 0.35 | 26 |  | -1.98 | 1573 | 1640 | 0 | 23.79 | 0 | 30 | 59 | 68 | Y |  | 2021-08-18 10:32 | 82 | 1088 | -338 | -283 | 22 | 15 | 12 | 19 | 23 | 25 | 26 | 27 | 28 | 28 | 28 | 28 | 23 | 28 | 28 | 28 | 0 |  | 10 | Y | 0 |  | 2.21 | 2.08 | [5 empty] | N | N | M | 210 | 0.51 | 59 | 84610 | 99241 | 4859 | 15230 | 12 | 2 |  | 2021-08-18 10:34 | 1573 | 154 |  | 31 |  | *FLUX120KG/10KG *STR#1,2 클로깅현상 발생 5.5TON 이월 | [14 empty] | 81.55 | 100 | 1000 | 0 | 0 |  | 650 |  | Y | Y | 1000 | 0 | 0 |  | 651 |  | Y | Y |  | Y | [5 empty] | BT180180 | C
A66357 | 2021-08-18 | 1 | A | 연주종료 | 2 | A | 38MNSIVS5 | 합금강 | KFMN438V | BM#1 | 1601 | 56 | 1655 | 1542 | 35 | 6800 |  | 1 | 0 | 26 |  |  | 1556 |  | 0 | 0.37 | 0 | 1 | 82 | 37 | Y |  | 2021-08-18 11:57 | 65 | 1092 | 27 | 27 | 30 | 31 | 30 | 28 | [7 empty] | 28 | 29 | 31 | 28 | 0 | -0.3 | Y | 10 | Y | -0.4 | [7 empty] | N | N | N | N | 200 | 0.38 | 36 | 11690 | 32946 | 63804 | 13300 | 12 | 2 |  | 2021-08-18 11:57 | 1556 | 132 |  | 6 |  | *STR#1,2 클로깅 발생, 감속주입 ID201~202 *클로깅으로 연주종료:12:38 *STR#1 메뉴얼 작업 고철처리 6,710mm *HEAT 번호 잘못기재됨= A66363이 아니라 A66357이 맞음. |  | BD269FF2F4044EB1A64AB8612E59313B | C42EB8A9D8C64EB68416259742039C49 | B8284C02EA2F47758E71CB978AA1B09D | 5B2A85224E0B40568E1B1F479528FEFB | [9 empty] | 11.81 | 100 | 0 | 3100 | 6710 | 클로깅 | 650 |  | Y | Y | 0 | 3100 | 0 |  | 651 |  | Y | Y | [7 empty] | BT180180 | H
B65783 | 2021-08-18 | 2 | B | 연주시작 | 1 | A | SM45CB | 탄소강 | SM45C | BM#2 | 1603 | 46 | 1643 | 1535 | 42 | 8700 |  | 1 | 0.36 | 20 |  | -2.19 | 1578 | 1641 | 0 | 20.08 | 0 | 31 | 30 | 119 | Y |  | 2021-08-18 13:22 | 85 | 1098 | -335 | -77 | 138 | 135 | 159 | 39 | 41 | 42 | 44 | 44 | 44 | 45 | 44 | 44 | 63 | 159 | 39 | 44 | 9.99 |  | 5 | Y | 0 |  | 2.92 | 2.79 | 2.15 |  |  |  | N | N | N | N | 220 | 0.48 | 67 | 101138 | 99443 | 4207 | 15600 | 07 | 2 |  | 2021-08-18 13:26 | 1578 | 115 |  | 15 |  | * BUTT 타입롱노즐사용(일반타입.) * T/D FLUX 용탕부: 120 KG / 유탕부: 10KG 투입. *유탕구 : 1076 *시작 13시40분 * 첫 HEAT 수소 기준값 초과(10분) 이상공정 등록 및 생관통보 | BC851F8E5CE34142BD037AFAB73C8E52 | AC0A2C0CC4D6451FAD1841DBC7E8A85E | E1C38F772BF94A629FB8BC6E8041C320 |  |  |  | E1767D05EBD744E4B21C4DB1CE193C2E | 705BB86D4DFE47D393A95422189596B0 | ADF86CA5CF164DBEAA20FC88B68F2AC3 |  | AE02290F9CF8449F82C1ABDFDAFA25E6 | 5EB9432EAC194275B5E5358B283F55FB | F6B56B67685B448A91BEB4C94E79FD82 |  | 97.34 | 100 | 700 | 0 | 0 |  | 650 | 400 | N | N | 700 | 0 | 0 |  | 650 | 400 | N | N | N | [6 empty] | RB190.00 | C
A66360 | 2021-08-18 | 1 | B |  | 2 | A | SM45CB | 탄소강 | SM45C | BM#2 | 1624 | 42 | 1609 | 1545 | 34 | 6800 |  | 1 | 0.36 | 14 |  | 0 | 1568 | 1613 | 0 | 23.01 | 0 | 37 | 67 | 69 | Y |  | 2021-08-18 14:19 | 75 | 1097 | 42 | 41 | 40 | 40 | 39 | 39 | 38 | 36 | 35 | 35 | 33 | 31 | 30 | 26 | 35 | 40 | 26 | 0 | -0.23 |  | 60 | Y | -0.4 | [7 empty] | N | N | N | N | 220 | 0.5 | 69 | 102395 | 110649 | -2149 | 15500 | 07 | 2 |  | 2021-08-18 14:31 | 1568 | 104 |  | 25 | 26 | [15 empty] | 94.55 | 100 | 0 | 0 | 0 |  | 649 | 400 | N | N | 0 | 0 | 0 |  | 650 | 400 | N | N | N | [6 empty] | RB190.00 | C
B65784 | 2021-08-18 | 2 | B |  | 3 | B | SM45CB | 탄소강 | SM45C | BM#2 | 1600 | 81 | 1627 | 1525 | 44 | 8800 |  | 1 | 0.43 | 15 |  | -2.46 | 1562 | 1612 | 0 | 23.1 | 0 | 20 | 11 | 119 | Y |  | 2021-08-18 15:07 | 69 | 1094 | 22 | 21 | 24 | 25 | 25 | 25 | 24 | 23 | 21 | 20 | 19 |  |  | 19 | 23 | 25 | 19 | 25 | -0.15 | Y | 40 | Y | -0.2 | [7 empty] | N | N | N | N | 210 | 0.52 | 57 | 93690 | 94363 | -148863 | 15200 | 07 | 2 |  | 2021-08-18 15:13 | 1562 | 180 |  | 48 | [16 empty] | 100.96 | 100 | 0 | 0 | 0 |  | 649 | 400 | N | N | 0 | 0 | 0 |  | 650 | 400 | N | N | N | [6 empty] | RB125.00 | C
B65785 | 2021-08-18 | 2 | B |  | 4 | A | SM45CB | 탄소강 | SM45C | BM#2 | 1603 | 42 | 1623 | 1513 | 36 | 7200 |  | 1 | 0.38 | 15 |  | -2.31 | 1567 | 1611 | 0 | 99.13 | 0 | 1 | 83 | 99 | Y |  | 2021-08-18 15:55 | 74 | 1072 | 16 | 16 | 21 | 24 | 26 | 26 | 25 | 24 | 23 | 21 | 20 | 19 |  | 19 | 22 | 26 | 19 | 0 | -0.17 | Y | 40 | Y | -0.2 | [7 empty] | N | N | N | N | 200 | 0.52 | 62 | 101461 | 101634 | -1434 | 15000 | 07 | 2 |  | 2021-08-18 16:04 | 1567 | 134 |  | 57 | [16 empty] | 101.82 | 100 | 0 | 0 | 0 |  | 649 | 400 | N | N | 0 | 0 | 0 |  | 650 | 400 | N | N | N | [6 empty] | RB140.00 | C
B65786 | 2021-08-18 | 2 | B |  | 5 | A | SM45CB | 탄소강 | SM45C | BM#2 | 1616 | 44 | 1636 | 1508 | 39 | 7800 |  | 1 | 0.41 | 14 |  | -2.57 | 1575 | 1624 | 0 | 22.72 | 0 | 29 | 58 | 168 | Y |  | 2021-08-18 17:27 | 82 | 1082 | 15 | 15 | 23 | 28 | 31 | 33 | 32 | 31 | 31 | 31 | 28 | 26 |  | 26 | 28 | 33 | 26 | 31 | -0.23 | Y | 30 | Y | -0.4 | [7 empty] | N | N | N | N | 190 | 0.51 | 57 | 92588 | 89577 | 1673 | 14900 | 07 | 2 |  | 2021-08-18 17:50 | 1575 | 130 |  | 27 | [16 empty] | 101.41 | 100 | 0 | 0 | 0 |  | 649 | 400 | N | N | 0 | 0 | 0 |  | 650 | 400 | N | N | N | [6 empty] | RB140.00 | C
A66358 | 2021-08-18 | 1 | B | 연주시작 | 1 | B | 38MNSIVS5 | 합금강 | KFMN438V | BM#1 | 1632 | 177 | 1662 | 1676 | 94 | 19900 |  | 1 | 0.39 | 25 |  | -2.3 | 1577 | 1650 | 0 | 26.18 | 0 | 18 | 67 |  | Y |  | 2021-08-18 18:10 | 86 | 1072 | -308 | -264 | 28 | 26 | 25 | 30 | 32 | 34 | 35 | 35 | 35 | 35 | 35 | 35 | 32 | 35 | 35 | 35 | 0 |  | 20 | Y | 0 |  | 2.38 | 2.07 | [5 empty] | N | N | M | 210 | 0.45 | 58 | 81828 | 91041 | 7509 | 15000 | 08 | 1 |  | 2021-08-18 18:14 | 1577 | 452 |  | 9 |  | *T/D FLUX 유:10KG,용120KG *연주시작 18:22 *STR#1,#2 EDGE HEATER 코일부 건조작업으로 적용不-이상재등록 |  | EBF35649C8DD421DABB9597B05AC345E | 0A27A9BC6C4F48878FF11CCF3024FF30 | [11 empty] | 85.15 | 100 | 1000 | 0 | 0 |  | 650 |  | N | Y | 1000 | 0 | 0 |  | 651 |  | N | Y |  |  | Y |  |  |  |  | BT180180 | H
B65787 | 2021-08-18 | 2 | B |  | 6 | A | SM45CB | 탄소강 | SM45C | BM#2 | 1636 | 42 | 1617 | 1613 | 29 | 4600 |  | 3 | 0.15 | 14 |  | -1.94 | 1573 | 1610 | 0 | 166.29 |  | 32 | 1 | 37776 | Y |  | 2021-08-18 18:10 | 80 | 1095 | 22 | 21 | 24 | 27 | 29 | 29 | 27 | 27 | 26 | 26 | 25 | 25 | 24 | 24 | 25 | 29 | 24 | 27 | -0.1 | Y | 50 | Y | 0 | [7 empty] | N | N | N | N | 180 | 0.44 | 70 | 102297 | 97410 | 940 | 15700 | 07 | 2 |  | 2021-08-18 18:18 | 1573 | 119 |  | 43 |  | * 전공정 요청으로 감속주입 0.40 이상공정 등록 및 생관통보 ID: 303~307, 402~406 | [14 empty] | 103.85 | 100 | 0 | 0 | 0 |  | 650 | 400 | N | N | 0 | 0 | 0 |  | 650 | 400 | N | N | N | [6 empty] | RB140.00 | C
A66359 | 2021-08-18 | 1 | B |  | 2 | B | 38MNSIVS5 | 합금강 | KFMN438V | BM#1 | 1635 | 72 | 1663 | 1610 | 38 | 16600 |  | 1 | 0.34 | 26 |  | -2.41 | 1571 | 1658 | 0 | 23.72 | 0 | 11 | 57 |  | Y |  | 2021-08-18 19:04 | 80 | 1092 | 35 | 34 | 40 | 42 | 44 | 44 | 44 | 42 | 42 | 42 | 42 | 41 | 40 | 39 | 41 | 44 | 39 | 44 | -0.11 | Y | 45 | Y | -0.2 | [8 empty] | N | N | Y | 200 | 0.47 | 66 | 101532 | 96477 | 3973 | 14400 | 08 | 1 |  | 2021-08-18 19:10 | 1571 | 453 |  | 14 |  | *STR#1,#2 EDGE HEATER 코일부 건조작업으로 적용不-이상재등록 *STR#1,2 W/D압력초과 S/R재세팅 | [14 empty] | 100.13 | 100 | 0 | 0 | 0 |  | 650 |  | N | Y | 0 | 0 | 0 |  | 651 |  | N | Y |  |  | Y |  |  |  |  | BT180180 | H
B65788 | 2021-08-18 | 2 | B |  | 7 | A | SM45CB | 탄소강 | SM45C | BM#2 | 1642 | 40 | 1602 | 1572 | 35 | 4600 |  | 3 | 0.17 | 14 |  | -2.15 | 1559 | 1599 | 0 | 112.28 |  | 31 | 31 | 168 | Y |  | 2021-08-18 19:30 | 66 | 1097 | 22 | 20 | 21 | 22 | 23 | 23 | 23 | 22 | 22 | 21 | 22 | 22 | 22 | 22 | 22 | 23 | 21 | 23 | -0.02 | Y | 25 | Y | 0 | [7 empty] | Y | Y | Y | Y | 170 | 0.47 | 64 | 153216 | 94277 | 3523 | 14800 | 07 | 2 |  | 2021-08-18 20:01 | 1559 | 99 |  | 33 | [16 empty] | 15321600 | 50 | 0 | 0 | 0 |  | 650 | 700 | N | N | 0 | 0 | 0 |  | 650 | 700 | N | N | N | [6 empty] | RB080.00 | C
A66361 | 2021-08-18 | 1 | B |  | 3 | B | 38MNSIVS5 | 합금강 | KFMN438V | BM#1 | 1601 | 38 | 1661 | 1534 | 33 | 7200 |  | 1 | 0.39 | 27 |  | -2.59 | 1557 | 1652 | 0 | 23.78 | 0 | 37 | 68 | 112 | Y |  | 2021-08-18 19:55 | 66 | 1105 | 38 | 36 | 31 | 27 | 26 | 25 | 24 | 23 | 22 | 21 | 20 |  |  | 20 | 26 | 31 | 20 | 0 | -0.27 |  | 40 | Y | -0.2 | [8 empty] | N | N | Y | 190 | 0.47 | 48 | 67688 | 74473 | -124773 | 15300 | 08 | 1 |  | 2021-08-18 20:00 | 1557 | 136 |  | 29 | 10 | *STR#1,#2 EDGE HEATER 코일부 건조작업으로 적용不-이상재등록 *STR#1,2 클로깅 발생 L/D잔강 18TON 이월함 | [14 empty] | 73.18 | 100 | 0 | 0 | 0 |  | 650 |  | N | Y | 0 | 0 | 0 |  | 651 |  | N | Y |  |  | Y |  |  |  |  | BT180180 | H
B65789 | 2021-08-18 | 2 | C |  | 8 | A | SM45C | 탄소강 | SM45C | BM#2 | 1605 | 35 | 1599 | 1522 | 29 | 5500 |  | 3 | 0.17 | 15 |  | -1.95 | 1553 | 1590 | 0 | 123.3 |  | 20 | 12 | 122 | Y |  | 2021-08-18 20:30 | 60 | 1102 | 20 | 18 | 16 | 15 | 15 | 15 | 14 | 14 | 14 | 13 | 12 | 12 | 12 | 12 | 14 | 16 | 12 | 15 | -0.08 |  | 50 | Y | 0 | [7 empty] | Y | Y | Y | Y | 170 | 0.47 | 62 | 41500 | 93637 | 713 | 15300 | 07 | 2 |  | 2021-08-18 20:35 | 1553 | 101 |  | 39 | [16 empty] | 43.68 | 60 | 0 | 0 | 0 |  | 649 | 700 | Y | N | 0 | 0 | 0 |  | 650 | 700 | Y | N | N | [6 empty] | RB260.00 | C
A66362 | 2021-08-18 | 1 | C |  | 4 | B | 38MNSIVS5 | 합금강 | KFMN438V | BM#1 | 1595 | 42 | 1643 | 1537 | 34 | 7300 |  | 1 | 0.46 | 25 |  | -2.48 | 1559 | 1643 | 0 | 36.46 | 0 | 1 | 84 | 53 | Y |  | 2021-08-18 21:02 | 68 | 1109 | 19 | 20 | 26 | 30 | 32 | 32 | 32 | 31 | 30 | 29 | 28 | 27 | 26 | 24 | 28 | 32 | 24 | 32 | -0.18 | Y | 45 | Y | -0.4 | [8 empty] | N | N | Y | 180 | 0.48 | 64 | 101532 | 97126 | 3924 | 14900 | 08 | 1 |  | 2021-08-18 21:09 | 1559 | 113 |  | 12 | [16 empty] | 101.43 | 100 | 0 | 0 | 0 |  | 650 |  | Y | Y | 0 | 0 | 0 |  | 651 |  | Y | Y |  | Y | [5 empty] | BT180180 | H
B65790 | 2021-08-18 | 2 | C |  | 9 | A | SM45C | 탄소강 | SM45C | BM#2 | 1607 | 39 | 1601 | 1548 | 26 | 5000 |  | 3 | 0.15 | 15 |  | -1.82 | 1563 | 1598 | 0 | 140.37 |  | 29 | 59 | 76 | Y |  | 2021-08-18 21:44 | 70 | 1102 | 10 | 16 | 24 | 27 | 29 | 30 | 31 | 31 | 30 | 30 | 30 | 30 | 30 | 30 | 27 | 31 | 30 | 30 | -0.03 | Y | 30 | Y | 0 | [7 empty] | Y | Y | Y | Y | 220 | 0.47 | 61 | 99600 | 90441 | 7059 | 16000 | 07 | 2 |  | 2021-08-18 21:51 | 1563 | 98 |  | 28 |  | *전공정 요청 L/D잔강 7톤 내림 | [14 empty] | 101.43 | 50 | 0 | 0 | 0 |  | 649 | 700 | Y | N | 0 | 0 | 0 |  | 650 | 700 | Y | N | N | [6 empty] | RB230.00 | C
A66363 | 2021-08-18 | 1 | C | 연주종료 | 5 | A | 38MNSIVS5 | 합금강 | KFMN438V | BM#1 | 1603 | 46 | 1661 | 1540 | 37 | 8300 |  | 1 | 0.4 | 25 |  | -2.08 | 1565 | 1651 | 0 | 23.3 | 0 | 30 | 61 | 44 | Y |  | 2021-08-18 22:11 | 74 | 1094 | 22 | 22 | 36 | 41 | 43 | 43 | 42 | 41 | 40 | 39 | 39 | 38 | 37 | 36 | 38 | 43 | 36 | 0 | -0.16 | Y | 45 | Y | -0.2 | [8 empty] | N | N | M | 170 | 0.47 | 66 | 91928 | 100804 | 496 | 2000 | 08 | 1 |  | 2021-08-18 22:16 | 1565 | 121 |  | 8 |  | *연주종료 23:43 | A3F3734047F54C1693309A8ADB37FCF5 | 2F6155902C7145409EF22E3987ECDE00 | AB7F67E6AE294149AF62B9D8B746D2A2 |  |  | DD51B7B16D064F8E8002C03E7379B6D6 | 80301E7D552F452F8EC9D4BA5F975128 | BD60CC6DA639409597B06DD2DD8B4CFF | F6A78F6E47F447D2ACEF245DA5540754 | 9BC9B9B2E04F44588C3666C8AA577BB8 | 54E8F2B368D24FE1B4EAFE48D21CEE50 | EBD1A6C5E11B4EF1BAED977EA86CFB38 | ABE19EBC6F744816BC27C6FB5CC33DCA |  | 88.56 | 100 | 0 | 3100 | 0 |  | 650 |  | Y | Y | 0 | 3200 | 0 |  | 651 |  | Y | Y |  | Y | [5 empty] | BT180180 | H
B65791 | 2021-08-18 | 2 | C |  | 10 | A | SM45C | 탄소강 | SM45C | BM#2 | 1624 | 38 | 1617 | 1537 | 32 | 5500 |  | 3 | 0.16 | 15 |  | -1.77 | 1560 | 1594 | 0 | 271.16 |  | 18 | 69 | 49 | Y |  | 2021-08-18 22:57 | 67 | 1108 | 30 | 29 | 35 | 38 | 40 | 39 | 39 | 39 | 39 | 38 | 38 | 38 | 37 | 38 | 37 | 40 | 37 | 39 | -0.02 | Y | 40 | Y | 0.2 | [7 empty] | N | N | N | N | 210 | 0.47 | 65 | 93335 | 96765 | 1185 | 14500 | 07 | 2 |  | 2021-08-18 23:02 | 1560 | 98 |  | 17 |  | *빅사이즈 후속 | [14 empty] | 94.66 | 45.45 | 0 | 0 | 0 |  | 650 | 400 | Y | N | 0 | 0 | 0 |  | 650 | 400 | Y | N | N | [6 empty] | RB100.00 | C
B65792 | 2021-08-18 | 2 | C |  | 11 | A | SM45C | 탄소강 | SM45C | BM#2 | 1642 | 40 | 1614 | 1561 | 30 | 5000 |  | 3 | 0.17 | 15 |  | -1.94 | 1560 | 1597 | 0 | 302.56 |  | 37 | 69 | 68 | Y |  | 2021-08-19 00:02 | 67 | 1078 | 36 | 36 | 36 | 36 | 35 | 34 | 34 | 33 | 32 | 32 | 31 | 31 | 31 | 31 | 34 | 36 | 31 | 36 | -0.1 |  | 50 | Y | 0 | [7 empty] | Y | Y | Y | Y | 200 | 0.47 | 62 | 91300 | 93343 | 3257 | 14500 | 07 | 2 |  | 2021-08-19 00:10 | 1560 | 95 |  | 18 |  | *T/D온도 빅사이즈 기준온도 초과,이상공정 등록 및 생관통보(싸이즈 변경 안됨) | [6 empty] | A332DF243D3343EEA11F13B56F6AB6F6 | F23B3FD169E04775B16D71A0BDFEE4F2 | FE65DF23BB184C2BAAFA1608E6C30535 |  | 13598DE2E965426AB38D936BDA7EA0DA | 07792366BDE54861A86CA92D67ED121E | E7E835FBB8CD4B2CB1FDE478AC11FE5D |  | 94.27 | 45.45 | 0 | 0 | 0 |  | 649 | 700 | Y | N | 0 | 0 | 0 |  | 650 | 700 | Y | N | N | [6 empty] | RB250.00 | C
B65793 | 2021-08-18 | 2 | C | 연주종료 | 12 | B | SM45C | 탄소강 | SM45C | BM#2 | 1595 | 37 | 1608 | 1551 | 26 | 4800 |  | 3 | 0.16 | 15 |  | -2 | 1557 | 1595 | 0 | 234.43 |  | 1 | 85 | 62 | Y |  | 2021-08-19 01:04 | 64 | 1088 | 29 | 28 | 32 | 33 | 33 | 33 | 32 | 32 | 31 | 30 | 30 | 30 | 29 | 28 | 31 | 33 | 28 | 33 | -0.1 | Y | 50 | Y | -0.2 | [7 empty] | N | N | N | N | 190 | 0.47 | 65 | 89154 | 94407 | 2443 | 2000 | 07 | 2 |  | 2021-08-19 01:10 | 1557 | 92 |  | 20 |  | *빅사이즈 후속 *연주 종료 02:41(빌렛 생산) | 362A50BBA7954B51B793A9F2EC905601 |  |  |  |  | AEB98F83508F4B69BCA5B63F281630C0 | FF4E34E5946B44DB950286D2F860D446 |  |  | B865D10BCE3F4EBEBA0713993D274DFC | F3E4F9E6DFCA447C840EFF33FA3808A1 |  |  |  | 91.49 | 36.36 | 0 | 3000 | 0 |  | 650 | 400 | Y | N | 0 | 3000 | 0 |  | 650 | 400 | Y | N | N | [6 empty] | RB125.00 | C
A66364 | 2021-08-18 | 1 | C | 연주시작 | 1 | B | 38MNSIVS5 | 합금강 | KFMN438V | BM#1 | 1646 | 90 | 1693 | 1489 | 60 | 18900 |  | 1 | 0.4 | 25 |  | -2.29 | 1585 | 1675 | 0 | 32.85 | 0 | 32 | 2 |  | Y |  | 2021-08-19 03:33 | 94 | 1103 | -265 | -10 | 33 | 26 | 31 | 34 | 35 | 34 | 33 | 32 | 29 | 26 | 23 | 23 | 30 | 35 | 23 | 0 | -0.4 |  | 30 | Y | -0.6 |  | 2.22 | 2.22 | [5 empty] | N | N | M | 210 | 0.46 | 63 | 99380 | 98401 | 2999 | 14800 | 11 | 2 |  | 2021-08-19 03:38 | 1585 | 384 |  | 18 | 13 | *T/D FLUX 유:10,용:120kg *STR#1,#2 EDGE HEATER 코일부 건조작업으로 적용不-이상재등록 *연주시작 03:54 | E0113330D0304995AB623D0B0B716A18 |  | E64CFD1C671B425DACA18C814914114A | [11 empty] | 98.54 | 100 | 1000 | 0 | 0 |  | 650 |  | N | Y | 1000 | 0 | 0 |  | 651 |  | N | Y |  | Y | [5 empty] | BT180180 | H
A66365 | 2021-08-18 | 1 | A | 잔강최소화전 | 2 | A | 38MNSIVS5 | 합금강 | KFMN438V | BM#1 | 1620 | 60 | 1663 | 1541 | 29 | 13500 |  | 1 | 0.35 | 26 |  | -2.46 | 1568 | 1659 | 2.13 | 24.55 | 0 | 31 | 32 |  | Y |  | 2021-08-19 04:30 | 77 | 1113 | 19 | 21 | 26 | 27 | 27 | 27 | 26 | 26 | 24 | 23 | 22 | 21 | 19 | 10 | 22 | 27 | 10 | 27 | -0.28 | Y | 60 | Y | -1 | [8 empty] | N | N | M | 200 | 0.44 | 79 | 83290 | 97987 | -987 | 3000 | 11 | 2 |  | 2021-08-19 04:36 | 1568 | 390 |  | 26 |  | *STR#1,#2 EDGE HEATER 코일부 건조작업으로 적용不-이상재등록 *전공정요청으로 감속주입 102~104, .201~204 *전공정요청 L/D잔강 이월 안함-이상재등록 | [14 empty] | 83.29 | 100 | 0 | 3100 | 0 |  | 650 |  | N | Y | 0 | 3100 | 0 |  | 651 |  | N | Y | [7 empty] | BT180180 | H
A66367 | 2021-08-18 | 1 | A | 잔강최소화 | 3 | A | SM45CS1 | 탄소강 | B | BM#1 | 1675 | 68 | 1597 | 1604 | 49 | 4900 |  | 3 | 0.14 | 15 |  | -1.49 | 1573 | 1602 | 58.73 | 100.33 |  |  |  | -174 | Y |  | 2021-08-19 06:06 | 82 |  | -242 | -244 | 34 | 38 | 41 | 43 | 44 | 44 | 45 | 44 | 43 | 42 | 41 | 39 | 31 | 45 | 39 | 44 | -0.24 | Y | 25 | Y | -0.4 | [7 empty] | N | N | N | N | 190 | 0.47 | 63 | 101532 | 105490 | 5010 | 13980 | 11 | 2 |  | 2021-08-19 06:12 | 1573 | 166 |  | 18 |  | *작업방안에 따른 코너히터기 10KW 적용 *잔강최소화HEAT 이상재 등록 ID 101,201 *L/D잔강 7.3TON이월 성분N OVER | [14 empty] | 101.33 | 100 | 2500 | 0 | 0 |  | 650 |  | Y | Y | 2500 | 0 | 0 |  | 651 |  | Y | Y | N | [5 empty] | Y | BT180180 | C
A66368 | 2021-08-18 | 1 | A | 잔강최소화전 | 4 | A | SM45CS1 | 탄소강 | B | BM#1 | 1677 | 56 | 1589 | 1577 | 36 | 6800 |  | 3 | 0.15 | 19 |  | -1.55 | 1555 | 1589 | 0.18 | 0 |  | 20 | 14 | 93 | Y |  | 2021-08-19 06:46 | 64 | 1096 | 36 | 30 | 24 | 21 | 20 | 19 | 18 | 17 | 16 | 16 | 16 | 15 | 15 | 14 | 19 | 24 | 14 | 16 | -0.18 |  | 55 | Y | -0.2 | [7 empty] | N | N | N | N | 180 | 0.51 | 63 | 89370 | 104275 | -275 | 2800 | 11 | 2 |  | 2021-08-19 06:55 | 1555 | 129 |  | 42 |  | *랜싱 *잔강최소화전 이상재 등록 ID 106, 206 | [14 empty] | 85.03 | 100 | 0 | 3100 | 0 |  | 650 |  | Y | Y | 0 | 3100 | 0 |  | 651 |  | Y | Y | N | [6 empty] | BT180180 | H
A66369 | 2021-08-19 | 1 | A | 잔강최소화 | 5 | A | AE1030P | 탄소강 | B | BM#1 | 1655 | 41 | 1605 | 1591 | 27 | 4500 |  | 3 | 0.15 | 18 |  | -1.49 | 1572 | 1605 | 207.59 | 0 |  | 30 | 63 | 80 | N | 1 | 2021-08-19 07:50 | 69 | 1099 | -216 | -217 | -3 | 8 | 10 | 13 | 14 | 15 | 14 | 14 | 11 |  |  | 11 | 4 | 15 | 11 | 14 | -0.11 | Y | 20 | Y | -0.6 | [7 empty] | N | N | N | N | 170 | 0.5 | 53 | 93616 | 92330 | -330 | 13780 | 11 | 2 |  | 2021-08-19 07:59 | 1572 | 142 |  | 60 | 13 | *잔강최소화 이상재등록 ID101, 201 *최소화 롱노즐 교체(지금융착) 4회 사용 *강제개공 1회 나탕주입 이상재 등록 | [6 empty] | AF350DF651294ECBB98B2809FD9D2804 | 483C37EBFFBD4DE69C4F29ED37E01183 | BEF70B96A242485EAE8C820061A0741D |  | 893EC98AA7664C36B933C9DC9C6F0B5E | FE97548597DC4C0793139F3394102D3D | 6CDEE181569644269068DC379F1B79A1 |  | 100.39 | 100 | 4520 | 0 | 0 |  | 650 |  | Y | N | 4531 | 0 | 0 |  | 651 |  | Y | N | N | [6 empty] | SB090090 | C
A66370 | 2021-08-19 | 1 | A |  | 6 | A | AE1030P | 탄소강 | B | BM#1 | 1661 | 41 | 1614 | 1587 | 25 | 4300 |  | 3 | 0.13 | 16 |  | -1.77 | 1578 | 1614 | 155.26 | 31.6 |  | 32 | 4 | 41 | Y |  | 2021-08-19 08:47 | 75 | 1092 | 8 | 7 | 17 | 21 | 24 | 25 | 24 | 25 | 25 | 25 | 24 | 24 | 23 | 24 | 22 | 25 | 23 | 25 | -0.02 | Y | 35 | Y | 0.2 | [7 empty] | N | N | N | N | 210 | 0.51 | 61 | 93616 | 104715 | 1335 | 15220 | 11 | 2 |  | 2021-08-19 08:55 | 1578 | 139 |  | 57 | [16 empty] | 87.49 | 100 | 0 | 0 | 0 |  | 650 |  | Y | N | 0 | 0 | 0 |  | 651 |  | Y | N | N | [6 empty] | SB090090 | C
B65801 | 2021-08-19 | 2 | A | 연주시작 | 1 | A | SM45CB | 탄소강 | SM45C | BM#2 | 1610 | 49 | 1653 | 1517 | 44 | 9300 |  | 1 | 0.39 | 20 |  | -2.57 | 1582 | 1652 | 0 | 65.82 | 0 | 37 | 71 | 124 | Y |  | 2021-08-19 10:25 | 89 | 1092 | -324 | -330 | 76 | 126 | 15 | 34 | 37 | 39 | 40 | 41 | 41 | 40 | 39 | 39 | 42 | 126 | 15 | 0 | 9.99 |  | 5 | Y | -0.2 | 0.8 | 2.6 | 2.6 | 1.49 |  |  |  | N | N | N | N | 220 | 0.47 | 60 | 91184 | 94407 | -1607 | 15800 | 02 | 1 |  | 2021-08-19 10:27 | 1582 | 112 |  | 14 |  | * BUTT 타입롱노즐사용(일반타입.) * T/D FLUX 용탕부: 120 KG / 유탕부: 10KG 투입. * 유탕구 1050 *STR#1 스토퍼컨트롤 안되 7T에 작업들어감. 헤드부 500MM추가절단 요청. // STR#2 자동온도계 온도 오류로 100도이상 표기되 매뉴얼 작업구간이 길어져 500MM추가절단 요청함. *시작 10시42분 *수소10분값 기준치 초과 이상공정등록 및 생관통보 | [6 empty] | 38A50976376D42E6A3195E680E974D1D | 8340FB64A22E4956A10A5DF3072FBD0D | 87E671BC1C244D3FB64297D54BD8BD0C |  | 07003A9FAA84402C83A9E2A88E4B124F | 83E404A7DA444AA89CA768083B3636E6 | 03A8639B9B024751B09DA047D23E30FD |  | 98.68 | 100 | 1200 | 0 | 0 |  | 650 | 400 | N | N | 1200 | 0 | 0 |  | 651 | 400 | N | N | N | [6 empty] | RB170.00 | C
A66371 | 2021-08-19 | 1 | A |  | 7 | A | AE1030P | 탄소강 | B | BM#1 | 1630 | 42 | 1638 | 1572 | 27 | 4600 |  | 3 | 0.14 | 16 |  | -2.31 | 1591 | 1638 | 138.86 | 103.37 |  | 31 | 34 | 43 | Y |  | 2021-08-19 09:54 | 88 | 1097 | 22 | 24 | 38 | 40 | 41 | 41 | 41 | 42 | 42 | 41 | 41 | 40 |  | 40 | 37 | 42 | 40 | 41 | -0.03 | Y | 20 | Y | -0.2 | [7 empty] | N | N | N | N | 200 | 0.51 | 60 | 93616 | 97082 | 1768 | 15000 | 11 | 2 |  | 2021-08-19 10:12 | 1591 | 141 |  | 53 | [16 empty] | 93.29 | 100 | 0 | 0 | 0 |  | 650 |  | Y | N | 0 | 0 | 0 |  | 651 |  | Y | N | N |  |  | N |  |  |  | SB090090 | C
B65802 | 2021-08-19 | 2 | A |  | 2 | A | SM45CB | 탄소강 | SM45C | BM#2 | 1591 | 46 | 1634 | 1549 | 35 | 6600 |  | 1 | 0.41 | 14 |  | -2.42 | 1560 | 1618 | 0 | 37.5 | 0 | 29 | 62 | 55 | Y |  | 2021-08-19 11:20 | 67 | 1074 | 36 | 36 | 37 | 38 | 37 | 38 | 36 | 36 | 36 | 35 | 34 | 32 | 31 | 29 | 35 | 38 | 29 | 36 | -0.18 | Y | 50 | Y | -0.4 | [7 empty] | N | N | N | N | 220 | 0.5 | 61 | 100479 | 96836 | -200 | 15100 | 02 | 1 |  | 2021-08-19 11:23 | 1560 | 106 |  | 20 | [16 empty] | 104.67 | 100 | 0 | 0 | 0 |  | 649 | 400 | N | N | 0 | 0 | 0 |  | 650 | 400 | N | N | N | [6 empty] | RB130.00 | C
A66372 | 2021-08-19 | 1 | A | 잔강최소화전 | 8 | A | AE1030P | 탄소강 | B | BM#1 | 0 | 57 | 1611 | 1601 | 48 | 4200 |  | 3 | 0.14 | 17 |  | -1.47 | 1579 | 1611 | 94.89 | 123.96 |  | 20 | 15 | 39 | Y |  | 2021-08-19 11:02 | 76 | 1100 | 39 | 35 | 32 | 31 | 32 | 31 | 31 | 31 | 30 | 29 | 29 | 28 | 28 | 27 | 31 | 32 | 27 | 31 | -0.09 | Y | 55 | Y | -0.2 | [7 empty] | N | N | N | N | 190 | 0.46 | 63 | 81914 | 95319 | 31 | 2800 | 11 | 2 |  | 2021-08-19 11:12 | 1579 | 145 |  | 46 |  | *전공정요청 감속주입(성분OVER) |  | 4E0A88933D8041EE94CCC2080C2A9649 | C09176EBEA024FD6A6D1858D6B6A333E | [11 empty] | 85.15 | 100 | 0 | 4480 | 0 |  | 650 |  | Y | N | 0 | 4000 | 0 |  | 651 |  | Y | N | N | [6 empty] | SB090090 | C
B65803 | 2021-08-19 | 2 | A |  | 3 | A | SM45CB | 탄소강 | SM45C | BM#2 | 1595 | 45 | 1601 | 1510 | 34 | 6900 |  | 1 | 0.35 | 15 |  | -2.26 | 1559 | 1602 | 0 | 15.03 | 0 | 18 | 72 | 70 | Y |  | 2021-08-19 12:16 | 66 | 1096 | 27 | 27 | 29 | 29 | 30 | 29 | 29 | 28 | 27 | 26 | 25 | 24 | 23 | 23 | 27 | 30 | 23 | 29 | -0.17 | Y | 40 | Y | -0.2 | [7 empty] | N | N | N | N | 210 | 0.5 | 62 | 95212 | 99236 | 414 | 16000 | 02 | 1 |  | 2021-08-19 12:24 | 1559 | 109 |  | 26 | [16 empty] | 95.4 | 100 | 0 | 0 | 0 |  | 649 | 400 | N | N | 0 | 0 | 0 |  | 651 | 400 | N | N | N | [6 empty] | RB130.00 | H
A66373 | 2021-08-19 | 1 | B | 잔강최소화 | 9 | A | SM53CM | 탄소강 | B | BM#1 | 1605 | 40 | 1612 | 1552 | 24 | 4600 |  | 3 | 0.15 | 21 |  | -1.89 | 1564 | 1612 | 77.09 | 117.53 |  | 30 | 64 | 47 | Y |  | 2021-08-19 12:09 | 76 | 1086 | -169 | -170 | 14 | 16 | 19 | 21 | 23 | 24 | 26 | 27 | 27 | 27 | 27 | 27 | 15 | 27 | 27 | 27 | 0 |  | 15 | Y | 0 | [7 empty] | N | N | N | N | 180 | 0.46 | 57 | 84610 | 93868 | 2182 | 15500 | 11 | 2 |  | 2021-08-19 12:32 | 1564 | 140 |  | 60 | 20 | *잔강최소화 이상재 등록 ID:101,201 *전공정요청 감속주입 *최소화 롱노즐 재사용 과정, 개공 후 13TON에서 롱노즐 절손, 교체(4회 사용) *잔강최소화 후 LOOP1,2번 최소화 비수량 적용 ID:101~103.201~203 H/S 이상공정 등록 | [14 empty] | 87.77 | 100 | 2500 | 0 | 0 |  | 650 |  | Y | N | 2500 | 0 | 0 |  | 651 |  | Y | N | N |  |  |  | Y |  |  | BT180180 | H
B65804 | 2021-08-19 | 2 | B |  | 4 | A | SM45CB | 탄소강 | SM45C | BM#2 | 1577 | 45 | 1617 | 1515 | 31 | 6600 |  | 1 | 0.38 | 15 |  | -2.46 | 1560 | 1608 | 0 | 16.33 | 0 | 1 | 88 | 62 | Y |  | 2021-08-19 13:08 | 67 | 1054 | 21 | 20 | 23 | 24 | 25 | 24 | 24 | 23 | 21 | 20 | 18 | 16 | 14 | 11 | 21 | 25 | 11 | 24 | -0.31 | Y | 45 | Y | -0.6 | [7 empty] | N | N | N | N | 200 | 0.52 | 63 | 94120 | 103488 |  | 14300 | 02 | 1 |  | 2021-08-19 13:12 | 1560 | 115 |  | 36 | [16 empty] | 62.91 | 100 | 0 | 0 | 0 |  | 649 | 400 | N | N | 0 | 0 | 0 |  | 650 | 400 | N | N | N | [6 empty] | RB130.00 | H
A66375 | 2021-08-19 | 1 | B |  | 10 | B | SM53CM | 탄소강 | B | BM#1 | 1643 | 28 | 1606 | 1596 | 7 | 1700 |  | 3 | 0.15 | 17 |  | -2 | 1563 | 1606 | 121.49 | 16.74 |  | 31 | 35 | 33 | Y |  | 2021-08-19 13:50 | 75 | 1088 | 25 | 27 | 33 | 36 | 38 | 38 | 37 | 37 | 37 | 37 | 36 | 35 | 34 | 34 | 35 | 38 | 34 | 37 | -0.09 | Y | 45 | Y | 0 | [7 empty] | N | N | N | N | 170 | 0.5 | 64 | 101532 | 104557 | -357 | 15700 | 11 | 2 |  | 2021-08-19 13:59 | 1563 | 74 |  | 17 | [16 empty] | 10153200 | 100 | 0 | 0 | 0 |  | 650 |  | Y | N | 0 | 0 | 0 |  | 651 |  | Y | N | N | [6 empty] | BT180180 | H
B65805 | 2021-08-19 | 2 | B |  | 5 | A | SM45CB | 탄소강 | SM45C | BM#2 | 1597 | 38 | 1605 | 1548 | 32 | 6000 |  | 1 | 0.41 | 15 |  | -2.38 | 1551 | 1598 | 0 | 19.43 | 0 | 37 | 72 | 51 | Y |  | 2021-08-19 14:15 | 58 | 1077 | 8 | 8 | 15 | 17 | 20 | 19 | 19 | 18 | 17 | 16 | 15 | 14 |  | 14 | 16 | 20 | 14 | 0 | -0.17 | Y | 35 | Y | -0.2 | [7 empty] | N | N | N | N | 190 | 0.52 | 59 | 144603 | 98662 | 1538 | 15500 | 02 | 1 |  | 2021-08-19 14:21 | 1551 | 111 |  | 33 | [16 empty] | 139.78 | 100 | 0 | 0 | 0 |  | 649 | 400 | N | N | 0 | 0 | 0 |  | 650 | 400 | N | N | N | [6 empty] | RB130.00 | C
A66374 | 2021-08-19 | 1 | B | TUNDISH교체전 | 11 | B | SM53CM | 탄소강 | B | BM#1 | 1617 | 30 | 1594 | 1571 | 12 | 9000 |  | 3 | 0.15 | 14 |  | -1.49 | 1568 | 1595 | 74.91 | 68.92 |  | 32 | 5 | 40 | Y |  | 2021-08-19 14:25 | 80 | 1035 | 31 | 30 | 35 | 39 | 42 | 44 | 44 | 44 | 45 | 45 | 44 |  |  | 44 | 41 | 45 | 44 | 44 | -0.1 | Y | 10 | Y | -0.2 | [7 empty] | N | N | N | N | 210 | 0.49 | 57 | 86381 | 89322 | 928 | 2000 | 11 | 2 |  | 2021-08-19 14:33 | 1568 | 209 |  | 49 |  |  |  | 8BF07D0B94DF4E0E8C1DE9B72BB2D5F7 | BC9AF3BCA3164C46965431E0562C5D0F | 6A1CBB39B6A3437689372B7326AEA526 | [10 empty] | 95.98 | 100 | 0 | 2500 | 0 |  | 650 |  | Y | N | 0 | 2700 | 0 |  | 651 |  | Y | N | N | [6 empty] | BT180180 | H
B65806 | 2021-08-19 | 2 | B |  | 6 | B | SM45CR2 | 탄소강 | SM45CR2 | BM#2 | 1635 | 40 | 1623 | 1532 | 33 | 6700 |  | 1 | 0.41 | 15 |  | -2.29 | 1561 | 1620 | 0 | 19.5 | 0 | 29 | 63 | 48 | Y |  | 2021-08-19 15:28 | 67 | 1097 | 11 | 12 | 23 | 27 | 29 | 30 | 31 | 30 | 29 | 28 | 27 | 26 | 24 | 22 | 26 | 31 | 22 | 0 | -0.26 | Y | 35 | Y | -0.4 | [7 empty] | Y | Y | Y | N | 180 | 0.48 | 64 | 42678 | 96519 | 3081 | 16100 | 02 | 1 |  | 2021-08-19 15:30 | 1561 | 113 |  | 21 | [16 empty] | 42.87 | 100 | 0 | 0 | 0 |  | 650 | 400 | Y | Y | 0 | 0 | 0 |  | 650 | 400 | Y | Y | N | Y | [5 empty] | RB130.00 | H
A66376 | 2021-08-19 | 1 | B | TUNDISH교체 | 1 | A | STB2 | 베어링강 | STB (SF) | BM#1 | 1576 | 51 | 1617 | 1532 | 46 | 8700 |  | 3 | 0.15 | 25 |  | -1.73 | 1551 | 1602 | 119.33 | 63.74 |  | 33 | 1 | 32070 | Y |  | 2021-08-19 15:59 | 95 | 1102 | 30 | 42 | 31 | 27 | 29 | 33 | 37 | 38 | 39 | 40 | 40 | 40 |  | 40 | 36 | 40 | 40 | 40 | 0 |  | 10 | Y | 0 |  | 1.91 | 1.84 | [5 empty] | N | N | M | 240 | 0.47 | 56 | 84610 | 89632 | 7668 | 16000 | 15 | 1 |  | 2021-08-19 16:07 | 1551 | 126 |  | 33 |  | *T/D FLUX 유:10KG,용270KG *증속 TEST방안적용 | [14 empty] | 87.54 | 100 | 1500 | 0 | 0 |  | 650 |  | Y | N | 1500 | 0 | 0 |  | 651 |  | Y | N | Y |  |  | Y |  |  |  | BT180180 | H
B65807 | 2021-08-19 | 2 | B |  | 7 | A | SM45CR2 | 탄소강 | SM45CR2 | BM#2 | 1641 | 40 | 1638 | 1553 | 30 | 6100 |  | 1 | 0.39 | 15 |  | 0 | 1566 | 1624 | 0 | 16.41 | 0 | 18 | 73 | 43 | Y |  | 2021-08-19 16:21 | 72 | 1095 | 20 | 20 | 28 | 30 | 30 | 30 | 29 | 28 | 26 | 25 | 23 | 21 |  | 21 | 26 | 30 | 21 | 30 | -0.22 | Y | 40 | Y | -0.4 | [7 empty] | Y | Y | Y | N | 170 | 0.47 | 63 | 97084 | 94092 | 3058 | 15900 | 02 | 1 |  | 2021-08-19 16:26 | 1566 | 118 |  | 33 |  | * 샘플채취 ID : 303,403 (300mm) | [6 empty] | 5A4E1CAED1934D21A57809A6B99B92F4 | AF66D96A5C954C8FBA246098B52138EE | 9151A7386FD543258DE10926D2F36353 |  | CCD63D4293DE4907BD90FB25870E79F4 | 7B9274A1F6DE4527B02A649CD630A344 | 5C54AA32A5604E3483E82E08F1600C6D |  | 101.34 | 100 | 0 | 0 | 300 |  | 651 | 400 | Y | Y | 0 | 0 | 300 |  | 650 | 400 | Y | Y | N | Y | [5 empty] | RB130.00 | H
A66377 | 2021-08-19 | 1 | B |  | 2 | A | STB2 | 베어링강 | STB (SF) | BM#1 | 1630 | 40 | 1570 | 1564 | 27 | 4800 |  | 3 | 0.14 | 25 |  | -1.41 | 1517 | 1559 | 141.32 | 86.2 |  | 20 | 16 | 133 | Y |  | 2021-08-19 17:00 | 61 | 1086 | 38 | 32 | 26 | 24 | 22 | 21 | 31 | 26 | 26 | 41 | 34 | 22 | 38 | 38 | 29 | 41 | 22 | 26 | -1.9 | Y | 10 | Y | 3.2 |  |  |  | 1.61 |  |  |  |  | Y | Y | Y | 230 | 0.48 | 59 | 135376 | 88249 | 7551 | 15100 | 15 | 1 |  | 2021-08-19 17:11 | 1517 | 122 |  | 31 |  | *유사강종 연연주 혼탕부 성분 확인 ID:106~108.206~208 *증속 TEST방안적용 | [14 empty] | 139.2 | 100 | 0 | 0 | 0 |  | 650 |  | Y | N | 0 | 0 | 0 |  | 651 |  | Y | N | Y |  |  | Y |  |  |  | BT180180 | H
B65808 | 2021-08-19 | 2 | B |  | 8 | A | SM45CR2 | 탄소강 | SM45CR2 | BM#2 | 1600 | 43 | 1616 | 1524 | 35 | 7200 |  | 1 | 0.44 | 16 |  | 0 | 1565 | 1625 | 0 | 14.96 | 0 | 30 | 65 | 86 | Y |  | 2021-08-19 17:27 | 71 | 1097 | 16 | 17 | 22 | 25 | 26 | 27 | 26 | 25 | 24 | 22 | 21 | 20 | 17 | 15 | 22 | 27 | 15 | 0 | -0.3 | Y | 40 | Y | -0.4 | [7 empty] | Y | Y | Y | N | 170 | 0.48 | 66 | 100529 | 100201 | 2949 | 16000 | 02 | 1 |  | 2021-08-19 17:31 | 1565 | 122 |  | 30 | [16 empty] | 93.69 | 100 | 0 | 0 | 0 |  | 650 | 400 | Y | Y | 0 | 0 | 0 |  | 650 | 400 | Y | Y | N | Y | [5 empty] | RB130.00 | C
A66378 | 2021-08-19 | 1 | B | 유사강종연연주 | 3 | A | P-STB2 | 베어링강 | STB (SF) | BM#1 | 1596 | 43 | 1565 | 1544 | 27 | 4900 |  | 3 | 0.14 | 25 |  | -1.33 | 1518 | 1557 | 118.68 | 63.58 |  | 31 | 36 | 59 | Y |  | 2021-08-19 18:07 | 62 | 1095 | 14 | 19 | 25 | 28 | 29 | 29 | 29 | 29 | 29 | 28 | 28 | 28 | 28 | 28 | 27 | 29 | 28 | 29 | -0.03 | Y | 40 | Y | 0 |  |  |  | 1.17 |  |  |  |  | Y | Y | Y | 220 | 0.48 | 61 | 50766 | 94575 | 5875 | 15000 | 15 | 1 |  | 2021-08-19 18:16 | 1518 | 109 |  | 24 |  | *유사강종 연연주 혼탕부 성분 확인 ID:101.201 *증속 TEST방안적용 | [14 empty] | 50.02 | 100 | 0 | 0 | 0 |  | 650 |  | Y | N | 0 | 0 | 0 |  | 651 |  | Y | N | Y |  |  | Y |  |  |  | BT180180 | H
B65809 | 2021-08-19 | 2 | B |  | 9 | A | SM45CR2 | 탄소강 | SM45CR2 | BM#2 | 1644 | 52 | 1611 | 1540 | 36 | 7300 |  | 1 | 0.41 | 15 |  | 0 | 1572 | 1628 | 0 | 20.07 | 0 | 37 | 73 | 43 | Y |  | 2021-08-19 18:29 | 78 | 1094 | 12 | 12 | 25 | 31 | 35 | 36 | 36 | 35 | 34 | 33 | 32 | 30 | 27 | 27 | 30 | 36 | 27 | 0 | -0.26 | Y | 35 | Y | -0.6 | [7 empty] | Y | Y | Y | N | 220 | 0.48 | 63 | 91453 | 93577 | 3073 | 16300 | 02 | 1 |  | 2021-08-19 18:35 | 1572 | 133 |  | 35 | [16 empty] | 95.91 | 100 | 0 | 0 | 0 |  | 650 | 400 | Y | Y | 0 | 0 | 0 |  | 650 | 400 | Y | Y | N | Y | [5 empty] | RB140.00 | C
A66379 | 2021-08-19 | 1 | B |  | 4 | A | P-STB2 | 베어링강 | STB (SF) | BM#1 | 1619 | 36 | 1569 | 1551 | 24 | 4300 |  | 3 | 0.14 | 25 |  | -1.46 | 1520 | 1563 | 121.03 | 62.7 |  | 32 | 6 | 72 | Y |  | 2021-08-19 19:08 | 64 | 1105 | 27 | 26 | 28 | 29 | 30 | 29 | 29 | 28 | 27 | 27 | 27 | 28 |  | 28 | 28 | 30 | 27 | 29 | -0.02 | Y | 35 | Y | 0.2 |  |  |  | 1.21 |  |  |  |  | Y | Y | Y | 210 | 0.48 | 60 | 84610 | 91391 | 6459 | 14000 | 15 | 1 |  | 2021-08-19 19:15 | 1520 | 104 |  | 26 |  | *증속 TEST방안적용 | [6 empty] | 21AF1BE43C9F47CDA08A8A980D8CDD2B | F1C59A204ED34658A9D2665DDCF6758F | 28405817E40247DB8F1AF3A31C796DD0 |  | 4111760D6A404EE39139EA8C938A8B65 | B332A801690D46AB88E3119B96A984C9 | 2E7771F09C8A4C9EAC5843606F8626CF |  | 85.99 | 100 | 0 | 0 | 0 |  | 650 |  | Y | N | 0 | 0 | 0 |  | 651 |  | Y | N | Y |  |  | Y |  |  |  | BT180180 | H
B65810 | 2021-08-19 | 2 | B |  | 10 | A | SM45CR2 | 탄소강 | SM45CR2 | BM#2 | 1630 | 43 | 1600 | 1555 | 34 | 6700 |  | 1 | 0.42 | 15 |  | 0 | 1564 | 1615 | 0 | 18.64 | 0 | 29 | 64 | 59 | Y |  | 2021-08-19 19:37 | 70 | 1105 | 23 | 23 | 24 | 26 | 27 | 26 | 25 | 25 | 23 | 22 | 20 | 18 | 16 | 16 | 23 | 27 | 16 | 23 | -0.27 | Y | 40 | Y | -0.4 | [7 empty] | Y | Y | Y | N | 210 | 0.47 | 64 | 95808 | 97357 | 3043 | 15700 | 02 | 1 |  | 2021-08-19 19:44 | 1564 | 127 |  | 31 | [16 empty] | 63.41 | 100 | 0 | 0 | 0 |  | 650 | 400 | Y | Y | 0 | 0 | 0 |  | 650 | 400 | Y | Y | N | Y | [5 empty] | RB140.00 | C
A66380 | 2021-08-19 | 1 | B |  | 5 | A | P-STB2 | 베어링강 | STB (SF) | BM#1 | 1597 | 40 | 1554 | 1540 | 29 | 4900 |  | 3 | 0.14 | 25 |  | -1.3 | 1520 | 1559 | 121.45 | 22.41 |  | 33 | 2 | 55 | Y |  | 2021-08-19 20:03 | 64 | 1096 | 26 | 24 | 23 | 23 | 22 | 23 | 21 | 21 | 21 | 20 | 20 | 20 | 20 | 20 | 22 | 23 | 20 | 23 | -0.06 | Y | 50 | Y | 0 |  |  |  | 1.03 |  |  |  |  | Y | Y | Y | 200 | 0.48 | 62 | 101532 | 95994 | 5756 | 14600 | 15 | 1 |  | 2021-08-19 20:14 | 1520 | 107 |  | 32 |  | *증속 TEST방안적용 | [14 empty] | 98.62 | 100 | 0 | 0 | 0 |  | 650 |  | Y | N | 0 | 0 | 0 |  | 651 |  | Y | N | Y |  |  | Y |  |  |  | BT180180 | H
B65811 | 2021-08-19 | 2 | D |  | 11 | A | SM45CR2 | 탄소강 | SM45CR2 | BM#2 | 1649 | 40 | 1626 | 1542 | 34 | 6400 |  | 1 | 0.42 | 15 |  | 0 | 1568 | 1619 | 0 | 22.77 | 0 | 18 | 74 | 50 | Y |  | 2021-08-19 20:27 | 74 | 1101 | 11 | 15 | 23 | 26 | 29 | 29 | 28 | 27 | 26 | 25 | 23 | 21 | 19 | 19 | 23 | 29 | 19 | 0 | -0.25 | Y | 40 | Y | -0.4 | [7 empty] | Y | Y | Y | N | 200 | 0.48 | 64 | 112806 | 96022 | 3178 | 15700 | 02 | 1 |  | 2021-08-19 20:33 | 1568 | 133 |  | 44 | [16 empty] | 114 | 100 | 0 | 0 | 0 |  | 651 | 400 | Y | Y | 0 | 0 | 0 |  | 651 | 400 | Y | Y | N | Y | [5 empty] | RB150.00 | C
A66381 | 2021-08-19 | 1 | D |  | 6 | A | P-STB2 | 베어링강 | STB (SF) | BM#1 | 1570 | 38 | 1571 | 1530 | 32 | 5600 |  | 3 | 0.14 | 25 |  | -1.51 | 1523 | 1568 | 120.79 | 50.26 |  | 20 | 17 | 56 | Y |  | 2021-08-19 21:15 | 67 | 1093 | 20 | 20 | 22 | 26 | 27 | 27 | 28 | 27 | 27 | 25 | 26 | 26 | 26 | 27 | 26 | 28 | 25 | 27 | 0 | Y | 15 | Y | 0.2 |  |  |  | 0.96 |  |  |  | Y | Y | Y | Y | 190 | 0.48 | 61 | 101532 | 93717 | 5733 | 15700 | 15 | 1 |  | 2021-08-19 21:23 | 1523 | 104 |  | 25 |  | *증속 TEST방안적용 | [14 empty] | 100.83 | 100 | 0 | 0 | 0 |  | 650 |  | Y | N | 0 | 0 | 0 |  | 651 |  | Y | N | Y |  |  | Y |  |  |  | BT180180 | H
B65812 | 2021-08-19 | 2 | D |  | 12 | A | SM45CR2 | 탄소강 | SM45CR2 | BM#2 | 1640 | 48 | 1622 | 1540 | 34 | 6900 |  | 1 | 0.43 | 15 |  | 0 | 1566 | 1621 | 0 | 19.58 | 0 | 30 | 66 | 30 | Y |  | 2021-08-19 21:43 | 72 | 1095 | 16 | 18 | 23 | 26 | 27 | 27 | 26 | 25 | 24 | 23 | 22 | 20 | 19 | 19 | 23 | 27 | 19 | 0 | -0.2 | Y | 40 | Y | -0.2 | [7 empty] | Y | Y | Y | N | 190 | 0.47 | 64 | 91284 | 97352 | -1352 | 15600 | 02 | 1 |  | 2021-08-19 21:55 | 1566 | 134 |  | 34 |  | * 전공정 요청 L/D잔강이월 미실시 이상공정등록 및 생관통보 | [14 empty] | 95.74 | 100 | 0 | 0 | 0 |  | 650 | 400 | Y | Y | 0 | 0 | 0 |  | 651 | 400 | Y | Y | N | N | [5 empty] | RB150.00 | C
A66382 | 2021-08-19 | 1 | D |  | 7 | A | P-STB2 | 베어링강 | STB (SF) | BM#1 | 1643 | 40 | 1549 | 1575 | 22 | 3700 |  | 3 | 0.14 | 27 |  | -1.11 | 1514 | 1549 | 129.66 | 44.52 |  | 31 | 37 | 58 | Y |  | 2021-08-19 22:16 | 58 | 1102 | 27 | 26 | 26 | 27 | 27 | 26 | 25 | 25 | 24 | 24 | 24 | 23 | 23 | 23 | 25 | 27 | 23 | 27 | -0.08 | Y | 50 | Y | 0 |  |  |  | 1 |  |  |  | Y | Y | Y | Y | 240 | 0.48 | 65 | 101532 | 100433 | 6567 | 15800 | 15 | 1 |  | 2021-08-19 22:24 | 1514 | 106 |  | 25 | [16 empty] | 94.54 | 100 | 0 | 0 | 0 |  | 650 |  | Y | N | 0 | 0 | 0 |  | 651 |  | Y | N | Y |  |  | Y |  |  |  | BT180180 | H
B65813 | 2021-08-19 | 2 | D | 연주종료 | 13 | A | SM45CR2 | 탄소강 | SM45CR2 | BM#2 | 1605 | 40 | 1626 | 1520 | 38 | 7100 |  | 1 | 0.51 | 14 |  | -2.54 | 1559 | 1616 | 0 | 16.78 | 0 | 37 | 74 | 41 | Y |  | 2021-08-19 23:01 | 65 | 1092 | 15 | 19 | 22 | 26 | 27 | 27 | 27 | 26 | 25 | 24 | 22 | 21 | 18 | 18 | 23 | 27 | 18 | 27 | -0.2 | Y | 45 | Y | -0.6 | [7 empty] | N | N | N | N | 180 | 0.47 | 68 | 111382 | 102272 | -472 | 2000 | 02 | 1 |  | 2021-08-19 23:02 | 1559 | 115 |  | 21 |  | * 연주종료 : 00 : 45 * 전공정 요청 L/D잔강이월 미실시 이상공정등록 및 생관통보 | D57B696280F741E4BFBBA3B6EB226603 | A54DACB87F28486AA3C0FCF54B43060D | BB1E66D75AD444B8A62AAC9B5C755692 |  |  |  | B5B6DD7699984349AD9AE0E99757CB01 | A337BD83BDE54D24A2BBF42658C6C0D0 |  |  | 392F8ED9CEE04B3BBF0C684207659D75 | A2534AC7A64148F998167EA84644708C |  |  | 109.52 | 100 | 0 | 3800 | 0 |  | 650 | 400 | Y | Y | 0 | 3620 | 0 |  | 650 | 400 | Y | Y | N | [6 empty] | BT180180 | H
A66383 | 2021-08-19 | 1 | D |  | 8 | A | P-STB2 | 베어링강 | STB (SF) | BM#1 | 1628 | 41 | 1551 | 1561 | 28 | 4500 |  | 3 | 0.14 | 25 |  | -1.36 | 1512 | 1552 | 119.16 | 50.42 |  | 32 | 7 | 59 | Y |  | 2021-08-19 23:27 | 56 | 1090 | 23 | 22 | 24 | 25 | 25 | 25 | 24 | 23 | 22 | 22 | 21 | 22 | 22 | 22 | 23 | 25 | 21 | 25 | -0.1 | Y | 40 | Y | 0 |  |  |  | 0.84 |  |  |  | Y | Y | Y | Y | 230 | 0.48 | 64 | 84610 | 97118 | 6482 | 16000 | 15 | 1 |  | 2021-08-19 23:34 | 1512 | 102 |  | 21 | 10 | [15 empty] | 81.28 | 100 | 0 | 0 | 0 |  | 650 |  | Y | N | 0 | 0 | 0 |  | 651 |  | Y | N | Y |  |  | Y |  |  |  | BT180180 | H
A66384 | 2021-08-19 | 1 | D |  | 9 | A | P-STB2 | 베어링강 | STB (SF) | BM#1 | 1598 | 43 | 1569 | 1533 | 34 | 5300 |  | 3 | 0.14 | 25 |  | -1.39 | 1517 | 1558 | 119.33 | 29.62 |  | 33 | 3 | 73 | Y |  | 2021-08-20 00:32 | 61 | 1091 | 22 | 22 | 25 | 27 | 27 | 26 | 26 | 25 | 24 | 24 | 23 | 23 | 23 | 24 | 24 | 27 | 23 | 24 | -0.09 | Y | 45 | Y | 0.2 |  |  |  | 1.11 |  |  |  | Y | Y | Y | Y | 220 | 0.48 | 63 | 101532 | 96020 | -150620 | 15300 | 15 | 1 |  | 2021-08-20 00:42 | 1517 | 100 |  | 20 | [16 empty] | 98.57 | 100 | 0 | 0 | 0 |  | 650 |  | Y | N | 0 | 0 | 0 |  | 651 |  | Y | N | Y |  |  | Y |  |  |  | BT180180 | H
A66385 | 2021-08-19 | 1 | D |  | 10 | A | P-STB2 | 베어링강 | STB (SF) | BM#1 | 1681 | 39 | 1554 | 1591 | 21 | 3500 |  | 3 | 0.14 | 25 |  | -1.22 | 1516 | 1552 | 119.98 | 38.39 |  | 20 | 18 | 70 | Y |  | 2021-08-20 01:33 | 60 | 1099 | 23 | 23 | 23 | 25 | 25 | 25 | 25 | 24 | 23 | 23 | 22 | 22 | 21 | 22 | 23 | 25 | 21 | 25 | -0.09 | Y | 45 | Y | 0.2 |  |  |  | 0.77 |  |  |  | Y | Y | Y | Y | 210 | 0.48 | 65 | 101532 | 98324 | 3726 | 15300 | 15 | 1 |  | 2021-08-20 01:42 | 1516 | 103 |  | 25 | [16 empty] | 96.42 | 100 | 0 | 0 | 0 |  | 650 |  | Y | N | 0 | 0 | 0 |  | 651 |  | Y | N | Y |  |  | Y |  |  |  | BT180180 | H
A66386 | 2021-08-19 | 1 | D |  | 11 | A | P-STB2 | 베어링강 | STB (SF) | BM#1 | 1708 | 43 | 1570 | 1621 | 14 | 2200 |  | 3 | 0.14 | 25 |  | -1.12 | 1519 | 1552 | 119.44 | 22.98 |  | 31 | 38 | 72 | Y |  | 2021-08-20 02:31 | 63 | 1100 | 21 | 20 | 23 | 25 | 25 | 27 | 26 | 26 | 26 | 25 | 25 | 25 | 25 | 24 | 25 | 27 | 24 | 26 | -0.05 | Y | 40 | Y | -0.2 |  |  |  | 1.12 |  |  |  | Y | Y | Y | Y | 200 | 0.48 | 63 | 101532 | 99031 | -150231 | 15200 | 15 | 1 |  | 2021-08-20 02:40 | 1519 | 110 |  | 32 | [7 empty] | 6D6B979E545C4F3D9E422650A203AC7B | C83DF6D110D44648A6E172F6F53F70B2 | 068D0D0AAEAD49EEBB57218CCC83062F |  | 8BE4ADB1AB10425DBC1A1A11DD15A345 | 359D43C085174D979FE11C6CC9A370B7 | 372EA89A9903479B8128973354B3F581 |  |  | 95.78 | 100 | 0 | 0 | 0 |  | 650 |  | Y | N | 0 | 0 | 0 |  | 651 |  | Y | N | Y |  |  | Y |  |  |  | BT180180 | H
A66387 | 2021-08-19 | 1 | D |  | 12 | A | P-STB2 | 베어링강 | STB (SF) | BM#1 | 1653 | 41 | 1565 | 1576 | 20 | 3500 |  | 3 | 0.14 | 25 |  | -1.19 | 1513 | 1548 | 130.29 | 74.49 |  | 32 | 8 | 63 | Y |  | 2021-08-20 03:42 | 57 | 1090 | 24 | 23 | 22 | 22 | 22 | 23 | 22 | 22 | 21 | 21 | 21 | 21 | 21 | 21 | 22 | 23 | 21 | 22 | -0.02 | Y | 35 | Y | 0 |  |  |  | 1.32 |  |  |  | Y | Y | Y | Y | 190 | 0.48 | 61 | 84610 | 90120 | 4730 | 15200 | 15 | 1 |  | 2021-08-20 03:50 | 1513 | 113 |  | 25 |  | *롱노즐 11회 사용 | [14 empty] | 87.14 | 100 | 0 | 0 | 0 |  | 650 |  | Y | N | 0 | 0 | 0 |  | 651 |  | Y | N | Y |  |  | Y | Y |  |  | BT180180 | H
A66388 | 2021-08-19 | 1 | A |  | 13 | A | P-STB2 | 베어링강 | STB (SF) | BM#1 | 1695 | 43 | 1562 | 1614 | 16 | 2700 |  | 3 | 0.14 | 26 |  | -1.26 | 1515 | 1552 | 119.91 | 71.42 |  | 33 | 4 | 65 | Y |  | 2021-08-20 04:46 | 59 | 1081 | 20 | 20 | 22 | 24 | 25 | 24 | 24 | 24 | 23 | 23 | 22 | 22 | 21 | 21 | 23 | 25 | 21 | 24 | -0.1 | Y | 40 | Y | -0.2 |  |  |  | 0.93 |  |  |  | Y | Y | Y | Y | 240 | 0.48 | 59 | 84610 | 91176 | 4524 | 14540 | 15 | 1 |  | 2021-08-20 04:56 | 1515 | 108 |  | 23 | 10 | *유사강종 연연주 | [14 empty] | 86.2 | 100 | 0 | 0 | 0 |  | 650 |  | Y | N | 0 | 0 | 0 |  | 651 |  | Y | N | Y |  |  | Y |  |  |  | BT180180 | H
A66389 | 2021-08-19 | 1 | A | 유사강종연연주 | 14 | A | STB2 | 베어링강 | STB (SF) | BM#1 | 1723 | 40 | 1567 | 1614 | 22 | 2300 |  | 3 | 0.14 | 25 |  | -1.38 | 1519 | 1560 | 124.53 | 45.58 |  | 20 | 19 | 66 | Y |  | 2021-08-20 05:42 | 63 | 1088 | 21 | 21 | 22 | 24 | 25 | 26 | 26 | 26 | 26 | 25 | 25 | 25 | 25 | 25 | 25 | 26 | 25 | 26 | -0.03 | Y | 40 | Y | 0 |  |  |  | 0.9 |  |  |  | Y | Y | Y | Y | 230 | 0.48 | 60 | 101532 | 89583 | 7917 | 15980 | 15 | 1 |  | 2021-08-20 05:57 | 1519 | 108 |  | 27 |  | *유사강종 연연주 | [14 empty] | 101.94 | 100 | 0 | 0 | 0 |  | 650 |  | Y | N | 0 | 0 | 0 |  | 651 |  | Y | N | Y |  |  | Y |  |  |  | BT180180 | H
A66390 | 2021-08-19 | 1 | A |  | 15 | A | STB2 | 베어링강 | STB (SF) | BM#1 | 1664 | 40 | 1558 | 1585 | 22 | 3600 |  | 3 | 0.14 | 26 |  | -1.42 | 1518 | 1558 | 134.56 | 56.75 |  | 31 | 39 | 73 | Y |  | 2021-08-20 06:48 | 62 | 1087 | 24 | 25 | 28 | 30 | 30 | 31 | 30 | 30 | 30 | 29 | 29 | 29 |  | 29 | 29 | 31 | 29 | 30 | -0.07 | Y | 30 | Y | 0 |  |  |  | 0.8 |  |  |  | Y | Y | Y | Y | 220 | 0.48 | 61 | 84610 | 91840 | 7710 | 15040 | 15 | 1 |  | 2021-08-20 06:56 | 1518 | 102 |  | 23 | 7 | [15 empty] | 83.9 | 100 | 0 | 0 | 0 |  | 650 |  | Y | N | 0 | 0 | 0 |  | 651 |  | Y | N | Y |  |  | Y |  |  |  | BT180180 | H
A66391 | 2021-08-20 | 1 | A |  | 16 | A | STB2 | 베어링강 | STB (SF) | BM#1 | 1627 | 40 | 1565 | 1552 | 27 | 4800 |  | 3 | 0.15 | 26 |  | -1.32 | 1526 | 1565 | 149.71 | 19.22 |  | 32 | 9 | 64 | Y |  | 2021-08-20 07:39 | 70 | 1098 | 29 | 28 | 29 | 30 | 30 | 30 | 30 | 29 | 29 | 29 | 28 | 28 | 28 | 28 | 29 | 30 | 28 | 30 | -0.04 | Y | 45 | Y | 0 |  |  |  | 1.09 |  |  |  | Y | Y | Y | Y | 210 | 0.48 | 61 | 101532 | 89880 | 7670 | 15260 | 15 | 1 |  | 2021-08-20 07:54 | 1526 | 109 |  | 34 | [8 empty] | 51D67E22941046C0B9FD2019253ADE98 | DB208B60D44148D9A23490E5B21D7789 | EE86C7A03C2E46A89191B0E346BB87D0 |  | 98AA997875DA4FACB3913FE1159C36BF | DD1B8C6A45C0496E9B9C61014BA1EB2C | AD1016B9F1E2489CB65C48F40F76D761 |  | 102.71 | 100 | 0 | 0 | 0 |  | 650 |  | Y | N | 0 | 0 | 0 |  | 651 |  | Y | N | Y |  |  | Y |  |  |  | BT180180 | H
A66392 | 2021-08-20 | 1 | A |  | 17 | A | STB2 | 베어링강 | STB (SF) | BM#1 | 1645 | 44 | 1552 | 1573 | 30 | 5000 |  | 3 | 0.15 | 25 |  | -0.96 | 1526 | 1552 | 0.16 | 0 |  | 33 | 5 | 57 | Y |  | 2021-08-20 08:35 | 70 | 1087 | 28 | 29 | 28 | 29 | 30 | 31 | 30 | 30 | 30 | 29 | 29 | 28 | 28 | 28 | 29 | 31 | 28 | 30 | -0.04 | Y | 40 | Y | 0 |  |  |  | 1.14 |  |  |  | Y | Y | Y | Y | 200 | 0.48 | 63 | 101532 | 96483 | 7017 | 15990 | 15 | 1 |  | 2021-08-20 08:48 | 1526 | 113 |  | 40 | [16 empty] | 10153200 | 100 | 0 | 0 | 0 |  | 650 |  | Y | N | 0 | 0 | 0 |  | 651 |  | Y | N | Y |  |  | Y |  |  |  | BT180180 | H
A66393 | 2021-08-20 | 1 | A |  | 18 | A | STB2 | 베어링강 | STB (SF) | BM#1 | 1623 | 45 | 1553 | 1556 | 29 | 5200 |  | 3 | 0.15 | 26 |  | -0.94 | 1524 | 1553 | 285.44 | 0.03 |  | 20 | 20 | 55 | Y |  | 2021-08-20 10:01 | 68 | 1094 | 28 | 28 | 32 | 35 | 37 | 38 | 38 | 37 | 37 | 36 | 36 | 35 | 35 | 35 | 35 | 38 | 35 | 37 | -0.04 | Y | 40 | Y | 0 |  |  |  | 0.95 |  |  |  | Y | Y | Y | Y | 190 | 0.48 | 63 | 101532 | 91698 | 7202 | 15680 | 15 | 1 |  | 2021-08-20 10:09 | 1524 | 112 |  | 19 | [16 empty] | 99.83 | 100 | 0 | 0 | 0 |  | 650 |  | Y | N | 0 | 0 | 0 |  | 651 |  | Y | N | Y |  |  | Y |  |  |  | BT180180 | H
A66394 | 2021-08-20 | 1 | A |  | 19 | A | STB2 | 베어링강 | STB (SF) | BM#1 | 1613 | 40 | 1572 | 1560 | 27 | 4800 |  | 3 | 0.15 | 25 |  | -1.91 | 1520 | 1572 | 280.77 | 0 |  | 31 | 40 | 78 | Y |  | 2021-08-20 11:05 | 64 | 1056 | 35 | 34 | 35 | 36 | 36 | 36 | 36 | 35 | 34 | 34 | 34 | 34 |  | 34 | 35 | 36 | 34 | 36 | -0.04 | Y | 45 | Y | 0 | [7 empty] | Y | Y | Y | Y | 240 | 0.48 | 61 | 84610 | 93775 | 7375 | 15420 | 15 | 1 |  | 2021-08-20 11:11 | 1520 | 104 |  | 18 | [16 empty] | 82.35 | 100 | 0 | 0 | 0 |  | 650 |  | Y | N | 0 | 0 | 0 |  | 651 |  | Y | N | Y |  |  | Y |  |  |  | BT180180 | H
A66395 | 2021-08-20 | 1 | A |  | 20 | A | STB2 | 베어링강 | STB (SF) | BM#1 | 1619 | 40 | 1563 | 1574 | 33 | 4900 |  | 3 | 0.15 | 25 |  | -1.23 | 1526 | 1563 | 258.72 | 0 |  | 32 | 10 | 66 | Y |  | 2021-08-20 11:49 | 70 | 1054 | 33 | 31 | 31 | 31 | 31 | 30 | 30 | 29 | 29 | 28 | 28 |  |  | 28 | 30 | 31 | 28 | 31 | -0.06 |  | 40 | Y | 0 |  |  |  | 0.81 |  |  |  | Y | Y | Y | Y | 230 | 0.48 | 62 | 84610 | 92388 | 7862 | 15500 | 15 | 1 |  | 2021-08-20 12:00 | 1526 | 114 |  | 38 | [16 empty] | 84.27 | 100 | 0 | 0 | 0 |  | 650 |  | Y | N | 0 | 0 | 0 |  | 651 |  | Y | N | Y |  |  | Y |  |  |  | BT180180 | H
A66396 | 2021-08-20 | 1 | B |  | 21 | A | STB2 | 베어링강 | STB (SF) | BM#1 | 1636 | 40 | 1566 | 1557 | 24 | 4200 |  | 3 | 0.15 | 25 |  | -1.8 | 1512 | 1566 | 259.26 | 0 |  | 11 | 58 | 2319 | Y |  | 2021-08-20 12:57 | 56 | 1092 | 38 | 37 | 31 | 27 | 25 | 24 | 23 | 21 | 21 | 21 | 21 | 21 | 21 | 21 | 25 | 31 | 21 | 21 | -0.2 |  | 50 | Y | 0 | [7 empty] | Y | Y | Y | Y | 220 | 0.48 | 60 | 101583 | 93239 | 7011 | 16170 | 15 | 1 |  | 2021-08-20 13:04 | 1512 | 107 |  | 32 | [16 empty] | 101.43 | 100 | 0 | 0 | 0 |  | 650 |  | Y | N | 0 | 0 | 0 |  | 651 |  | Y | N | Y |  |  | Y |  |  |  | RB190.00 | H
B65823 | 2021-08-20 | 2 | B | 연주시작 | 1 | A | SCR423PRH | 소입성보증강 | C2 | BM#2 | 1631 | 53 | 1680 | 1562 | 46 | 9500 |  | 1 | 0.41 | 16 |  | -2.52 | 1585 | 1666 | 0 | 30.4 | 0 | 18 | 77 | 325 | Y |  | 2021-08-20 14:39 | 82 | 1095 | -376 | 17 | 24 | 29 | 32 | 34 | 36 | 36 | 36 | 36 | 36 |  |  | 36 | 32 | 36 | 36 | 36 | 0 |  | 20 | Y | 0 |  | 2.51 | 2.51 | 1.37 |  |  |  | N | N | N | N | 220 | 0.45 | 59 | 93071 | 102272 | -4622 | 16000 | 10 | 2 |  | 2021-08-20 14:40 | 1585 | 129 |  | 11 |  | * BUTT 타입롱노즐사용(일반타입.) * T/D FLUX 용탕부: 120 KG / 유탕부: 10KG 투입. * EDGE HEATER 코일 건조로 미적용. 이상공정등록 및 생관통보 * 전공정 요청으로 감속주입 * 연주시작: 14시 53분 | FBDA7C1439CB443EB17E7A7F9FBEF086 |  | 21D5EB1ABE0149C884E4DA947647C049 |  |  |  | 055017F9581F43BF959343FE3DD1340F | E11113A510644E418AD99F9BAD68D939 | D1A604D31BF04CD2AA4191AA2BCE931B |  | 3B19B7352EE7468A937B5276B7AA1770 | C0BE945ABD8E4D648CBE222EDE25A241 | D14BA2B3D0E44BDD9D9F230DE64AAA89 |  | 95.65 | 100 | 1000 | 0 | 0 |  | 411 | 300 | N | N | 1000 | 0 | 0 |  | 411 | 300 | N | Y | N |  | Y |  |  |  |  | BT180180 | H
A66397 | 2021-08-20 | 1 | B | TUNDISH교체전 | 22 | A | STB2 | 베어링강 | STB (SF) | BM#1 | 1614 | 42 | 1557 | 1530 | 38 | 6500 |  | 3 | 0.14 | 25 |  | -1.36 | 1518 | 1557 | 180.17 | 0 |  | 33 | 6 | 118 | Y |  | 2021-08-20 14:05 | 62 | 1091 | 20 | 20 | 23 | 25 | 26 | 26 | 25 | 24 | 24 | 23 | 23 | 22 | 21 | 21 | 23 | 26 | 21 | 23 | -0.11 | Y | 45 | Y | 0 |  |  |  | 1.04 |  |  |  | Y | N | N | Y | 210 | 0.42 | 80 | 95080 | 92755 | 7995 | 2000 | 15 | 1 |  | 2021-08-20 14:13 | 1518 | 105 |  | 26 |  | *전공정요청 감속주입 20% - 이상재등록 ID102~206, 202~206 |  | 0580EB991DA149AAA9BBD65B9CE70CA1 | F80E9357A4404600AF0F5159A924F8D2 | 37681613341E4B6695DA6E052E0EE2E4 | [10 empty] | 94.51 | 100 | 0 | 3500 | 0 |  | 650 |  | Y | N | 0 | 3500 | 0 |  | 651 |  | Y | N | Y |  |  | Y |  |  |  | BT180180 | H
B65824 | 2021-08-20 | 2 | B |  | 2 | A | SCR423PRH | 소입성보증강 | C2 | BM#2 | 1618 | 66 | 1645 | 1534 | 45 | 10100 |  | 1 | 0.54 | 17 |  | -2.73 | 1573 | 1650 | 0 | 24.92 | 0 | 29 | 68 |  | Y |  | 2021-08-20 15:42 | 70 | 1094 | 34 | 37 | 41 | 41 | 41 | 41 | 40 | 38 | 37 | 35 | 35 | 32 | 31 | 31 | 37 | 41 | 31 | 41 | -0.2 |  | 50 | Y | -0.2 | [7 empty] | N | N | N | N | 220 | 0.47 | 62 | 93071 | 93119 | 4331 | 15700 | 10 | 2 |  | 2021-08-20 15:44 | 1573 | 122 |  | 9 |  | * EDGE HEATER 코일 건조로 미적용. 이상공정등록 및 생관통보 * 전공정 요청으로 감속주입 | [14 empty] | 95.8 | 100 | 0 | 0 | 0 |  | 411 | 300 | N | N | 0 | 0 | 0 |  | 411 | 300 | N | Y | N |  | Y |  |  |  |  | BT180180 | C
A66398 | 2021-08-20 | 1 | B | TUNDISH교체 | 1 | A | SNCM23HBQ | 베어링강 | C1 | BM#1 | 1634 | 42 | 1636 | 1565 | 37 | 7300 |  | 3 | 0.13 | 25 |  | -1.37 | 1593 | 1636 | 0 | 223.16 |  | 31 | 41 | 84 | Y |  | 2021-08-20 15:40 | 88 | 1093 | -1176 | -357 | 25 | 28 | 28 | 31 | 35 | 37 | 38 | 39 | 40 | 40 | 40 | 41 | 36 | 41 | 41 | 40 | 0 |  |  | Y | 0.2 |  | 1.58 | 1.37 | [5 empty] | N | N | M | 210 | 0.45 | 65 | 84610 | 98120 | 8130 | 15570 | 13 | 2 |  | 2021-08-20 15:49 | 1593 | 105 |  | 23 |  | *FLUX 220KG/10KG | [14 empty] | 80.16 | 100 | 1500 | 0 | 0 |  | 650 |  | Y | Y | 1500 | 0 | 0 |  | 651 |  | Y | Y | N |  |  | Y |  |  |  | BT180180 | C
B65825 | 2021-08-20 | 2 | B |  | 3 | A | SCR423PRH | 소입성보증강 | C2 | BM#2 | 1645 | 43 | 1640 | 1574 | 36 | 7100 |  | 1 | 0.49 | 17 |  | -2.47 | 1574 | 1642 | 0 | 22.36 | 0 | 29 | 69 | -125 | Y |  | 2021-08-20 16:40 | 71 | 1084 | 29 | 29 | 36 | 38 | 39 | 38 | 37 | 36 | 35 | 34 | 33 | 32 | 31 | 31 | 35 | 39 | 31 | 0 | -0.2 | Y | 40 | Y | -0.2 | [7 empty] | N | N | N | N | 210 | 0.47 | 63 | 93071 | 92597 | 4903 | 15000 | 10 | 2 |  | 2021-08-20 16:41 | 1574 | 107 |  | 13 |  | * EDGE HEATER 코일 건조로 미적용. 이상공정등록 및 생관통보 * 전공정 요청으로 감속주입 | [14 empty] | 91.47 | 100 | 0 | 0 | 0 |  | 411 | 300 | N | N | 0 | 0 | 0 |  | 411 | 300 | N | Y | N |  | Y |  |  |  |  | BT180180 | H
A66399 | 2021-08-20 | 1 | B |  | 2 | B | SNCM23HBQ | 베어링강 | C1 | BM#1 | 1647 | 41 | 1611 | 1545 | 34 | 6500 |  | 3 | 0.14 | 25 |  | -1.46 | 1569 | 1613 | 0 | 208.28 |  | 32 | 11 | 97 | Y |  | 2021-08-20 16:47 | 64 | 1102 | 40 | 32 | 28 | 26 | 24 | 23 | 22 | 21 | 20 | 19 | 19 | 18 | 18 | 18 | 24 | 28 | 18 | 0 | -0.2 |  | 50 | Y | 0 | [8 empty] | N | N | Y | 200 | 0.47 | 64 | 101532 | 96461 | 7039 | 15400 | 13 | 2 |  | 2021-08-20 17:00 | 1569 | 99 |  | 23 | [8 empty] | D70B26F07EF946A5A0778EF76D843578 | F983EDE5B4FD4B40BB668DFB9A5B4847 | A9604278F258442587DEF119E569DE27 |  | CDE36F4F268147F59D7B073882C273AF | 0133FA57621349ADAB8130CD4032FF62 | D58D6D47D611435F856690289AB26F55 |  | 98.05 | 100 | 0 | 0 | 0 |  | 650 |  | Y | Y | 0 | 0 | 0 |  | 651 |  | Y | Y | N |  |  | Y |  |  |  | BT180180 | C
B65826 | 2021-08-20 | 2 | B |  | 4 | A | SCR423PRH | 소입성보증강 | C2 | BM#2 | 1622 | 48 | 1659 | 1538 | 39 | 9000 |  | 1 | 0.46 | 17 |  | -2.45 | 1584 | 1648 | 0 | 16.9 | 0 | 30 | 69 | 500 | Y |  | 2021-08-20 17:50 | 81 | 1088 | 27 | 36 | 44 | 47 | 48 | 47 | 47 | 46 | 43 | 42 | 41 | 40 | 38 | 36 | 42 | 48 | 36 | 47 | -0.27 | Y | 45 | Y | -0.4 |  |  |  | 1.08 |  |  |  | N | N | N | N | 200 | 0.45 | 69 | 93071 | 99429 | 5071 | 16200 | 10 | 2 |  | 2021-08-20 17:51 | 1584 | 106 |  | 6 |  | * 전공정 요청으로 감속주입 | [14 empty] | 89.49 | 100 | 0 | 0 | 0 |  | 411 | 300 | Y | N | 0 | 0 | 0 |  | 411 | 300 | Y | Y | N |  | Y |  |  |  |  | BT180180 | H
A66400 | 2021-08-20 | 1 | B |  | 3 | A | SNCM23HBQ | 베어링강 | C1 | BM#1 | 1626 | 42 | 1616 | 1552 | 31 | 6200 |  | 3 | 0.13 | 25 |  | -1.57 | 1574 | 1621 | 0 | 227.28 |  | 20 | 21 | 296 | Y |  | 2021-08-20 17:46 | 69 | 1088 | 23 | 23 | 25 | 27 | 27 | 27 | 27 | 27 | 26 | 25 | 25 | 25 | 24 | 24 | 25 | 27 | 24 | 27 | -0.06 | Y | 45 | Y | -0.2 | [8 empty] | N | N | Y | 190 | 0.47 | 63 | 101532 | 96728 | 7072 | 16200 | 13 | 2 |  | 2021-08-20 18:00 | 1574 | 106 |  | 30 | [16 empty] | 10153200 | 100 | 0 | 0 | 0 |  | 650 |  | Y | Y | 0 | 0 | 0 |  | 651 |  | Y | Y | N |  |  | Y |  |  |  | BT180180 | C
B65827 | 2021-08-20 | 2 | B |  | 5 | A | SCR423PRH | 소입성보증강 | C2 | BM#2 | 1643 | 43 | 1640 | 1551 | 35 | 7700 |  | 1 | 0.45 | 17 |  | -2.44 | 1572 | 1635 | 0 | 23.57 | 0 | 18 | 78 | 60 | Y |  | 2021-08-20 18:41 | 69 | 1089 | 33 | 32 | 34 | 35 | 35 | 34 | 34 | 33 | 32 | 31 | 30 | 28 | 27 | 25 | 31 | 35 | 25 | 34 | -0.2 | Y | 50 | Y | -0.4 | [7 empty] | N | N | N | N | 190 | 0.45 | 69 | 93071 | 99003 | 5097 | 16300 | 10 | 2 |  | 2021-08-20 18:43 | 1572 | 114 |  | 26 |  | * 전공정 요청으로 감속주입 | [14 empty] | 86.46 | 100 | 0 | 0 | 0 |  | 411 | 300 | Y | N | 0 | 0 | 0 |  | 411 | 300 | Y | Y | N |  | Y |  |  |  |  | BT180180 | H
A66401 | 2021-08-20 | 1 | B |  | 4 | B | SNCM23HBQ | 베어링강 | C1 | BM#1 | 1613 | 42 | 1628 | 1557 | 29 | 5900 |  | 3 | 0.13 | 25 |  | -1.78 | 1572 | 1625 | 0 | 264.6 |  | 33 | 7 | 84 | Y |  | 2021-08-20 18:45 | 67 | 1085 | 24 | 23 | 23 | 24 | 24 | 24 | 23 | 22 | 21 | 21 | 20 | 21 | 21 | 21 | 22 | 24 | 20 | 24 | -0.11 | Y | 35 | Y | 0 | [8 empty] | N | N | Y | 180 | 0.47 | 62 | 84610 | 92771 | 7579 | 15800 | 13 | 2 |  | 2021-08-20 18:57 | 1572 | 114 |  | 35 | [16 empty] | 84.82 | 100 | 0 | 0 | 0 |  | 650 |  | Y | Y | 0 | 0 | 0 |  | 651 |  | Y | Y | N |  |  | Y |  |  |  | BT180180 | C
B65828 | 2021-08-20 | 2 | B |  | 6 | A | SCR423PRH | 소입성보증강 | C2 | BM#2 | 1643 | 43 | 1624 | 1557 | 35 | 7000 |  | 1 | 0.45 | 17 |  | -2.34 | 1565 | 1623 | 0 | 23.56 | 0 | 37 | 78 | 57 | Y |  | 2021-08-20 19:38 | 62 | 1088 | 22 | 22 | 23 | 24 | 23 | 23 | 22 | 21 | 20 | 18 | 16 | 14 |  | 14 | 21 | 24 | 14 | 23 | -0.25 | Y | 40 | Y | -0.4 | [7 empty] | N | N | N | N | 180 | 0.55 | 57 | 93071 | 98444 | 5006 | 14600 | 10 | 2 |  | 2021-08-20 19:40 | 1565 | 128 |  | 39 |  | * 샘플채취 ID : 303,403 (300mm) | [14 empty] | 90.45 | 100 | 0 | 0 | 300 |  | 411 | 300 | Y | N | 0 | 0 | 300 |  | 410 | 300 | Y | Y | N |  | Y |  |  |  |  | BT180180 | H
A66402 | 2021-08-20 | 1 | B |  | 5 | B | SNCM23HBQ | 베어링강 | C1 | BM#1 | 1621 | 41 | 1630 | 1556 | 31 | 6000 |  | 3 | 0.14 | 25 |  | -1.17 | 1578 | 1613 | 0 | 265.82 |  | 31 | 42 | 57 | Y |  | 2021-08-20 19:50 | 73 | 1089 | 16 | 16 | 25 | 30 | 33 | 34 | 34 | 34 | 34 | 34 | 34 | 33 | 32 | 32 | 31 | 34 | 32 | 34 | -0.05 | Y | 35 | Y | -0.2 | [7 empty] | N | N | N | N | 170 | 0.52 | 60 | 98190 | 101382 | 8018 | 15300 | 13 | 2 |  | 2021-08-20 19:58 | 1578 | 118 |  | 34 |  | *후속강종 SNCM23HT 작업기준 적용(특기사항) | [14 empty] | 90.62 | 100 | 0 | 0 | 0 |  | 450 |  | Y | Y | 0 | 0 | 0 |  | 450 |  | Y | Y | N |  |  | Y |  |  |  | RB130.00 | C
B65829 | 2021-08-20 | 2 | D |  | 7 | A | SCR423PRH | 소입성보증강 | C2 | BM#2 | 1651 | 44 | 1637 | 1537 | 37 | 7500 |  | 1 | 0.4 | 17 |  | -2.22 | 1572 | 1631 | 0 | 24.15 | 0 | 29 | 70 | 53 | Y |  | 2021-08-20 20:43 | 69 | 1086 | 10 | 21 | 28 | 31 | 32 | 32 | 32 | 31 | 30 | 29 | 28 | 27 |  | 27 | 28 | 32 | 27 | 32 | -0.14 | Y | 35 | Y | -0.2 | [7 empty] | N | N | N | N | 170 | 0.55 | 59 | 101532 | 104627 |  | 15700 | 10 | 2 |  | 2021-08-20 20:48 | 1572 | 128 |  | 33 |  | * 전공정 요청 L/D잔강이월 미실시 이상공정등록 및 생관통보 | [14 empty] | 66.53 | 100 | 0 | 0 | 0 |  | 411 | 300 | Y | N | 0 | 0 | 0 |  | 411 | 300 | Y | Y | N | [6 empty] | BT180180 | H
A66403 | 2021-08-20 | 1 | D |  | 6 | B | SNCM23HT | 소입성보증강 | C1 | BM#1 | 1676 | 33 | 1629 | 1607 | 24 | 4500 |  | 3 | 0.16 | 18 |  | -1.74 | 1579 | 1618 | 0 | 239.32 |  | 32 | 12 | 51 | Y |  | 2021-08-20 20:38 | 74 | 1085 | 32 | 29 | 29 | 30 | 31 | 31 | 31 | 30 | 30 | 30 | 29 | 28 | 29 | 30 | 30 | 31 | 28 | 31 | -0.02 | Y | 35 | Y | 0.2 | [7 empty] | N | N | N | N | 210 | 0.52 | 64 | 97764 | 107424 | 476 | 15300 | 13 | 2 |  | 2021-08-20 20:45 | 1579 | 124 |  | 48 | [16 empty] | 90.82 | 100 | 0 | 0 | 0 |  | 450 |  | Y | Y | 0 | 0 | 0 |  | 451 |  | Y | Y | N | [6 empty] | RB210.00 | C
B65830 | 2021-08-20 | 2 | D |  | 8 | A | SCR423PRH | 소입성보증강 | C2 | BM#2 | 1613 | 46 | 1630 | 1545 | 38 | 7900 |  | 1 | 0.41 | 17 |  | -2.19 | 1559 | 1618 | 0 | 20.34 | 0 | 30 | 70 | 44 | Y |  | 2021-08-20 21:45 | 56 | 1087 | 24 | 23 | 23 | 23 | 22 | 22 | 21 | 20 | 19 | 18 | 17 | 16 |  | 16 | 20 | 23 | 16 | 23 | -0.16 |  | 45 | Y | -0.2 | [7 empty] | N | N | N | N | 170 | 0.55 | 61 | 101532 | 106395 | -2945 | 14200 | 10 | 2 |  | 2021-08-20 21:48 | 1559 | 126 |  | 30 |  | * 전공정 요청 L/D잔강이월 미실시 이상공정등록 및 생관통보 | [14 empty] | 98.62 | 100 | 0 | 0 | 0 |  | 411 | 300 | Y | N | 0 | 0 | 0 |  | 411 | 300 | Y | Y | N | [6 empty] | BT180180 | H
A66404 | 2021-08-20 | 1 | D |  | 7 | A | SNCM23 | 합금강 | C1 | BM#1 | 1653 | 42 | 1617 | 1598 | 26 | 5000 |  | 3 | 0.17 | 18 |  | -1.48 | 1574 | 1607 | 0 | 245.78 |  | 20 | 22 | 46 | Y |  | 2021-08-20 21:46 | 67 | 1088 | 27 | 24 | 23 | 24 | 24 | 24 | 24 | 23 | 23 | 23 | 23 | 23 |  | 23 | 24 | 24 | 23 | 24 | -0.03 | Y | 40 | Y | 0 | [7 empty] | N | N | N | N | 200 | 0.51 | 63 | 100792 | 103973 | 2777 | 15800 | 13 | 2 |  | 2021-08-20 22:07 | 1574 | 130 |  | 45 | [7 empty] | 4D2A1FEB698A4D3F8DE33A87F38D1951 | CE6A2782E29E49F4872C6102FB0053BC | ED91E039B9474D0FAB2E65A62AA5AC49 |  | 9726951C1AFE4AA5A09294D130893673 | 56A03B2C673A45639A4681E6C18FC87E | 560619F060FE48EF8B41C112E82B3869 |  |  | 93.24 | 100 | 0 | 0 | 0 |  | 650 |  | Y | Y | 0 | 0 | 0 |  | 651 |  | Y | Y | N | [6 empty] | RB110.00 | C
B65831 | 2021-08-20 | 2 | D | 잔강최소화전 | 9 | A | SCR423PRH | 소입성보증강 | C2 | BM#2 | 1610 | 52 | 1627 | 1542 | 44 | 8500 |  | 1 | 0.46 | 17 |  | -2.16 | 1568 | 1628 | 0 | 30.68 | 0 | 18 | 79 | 34 | Y |  | 2021-08-20 22:55 | 65 | 1085 | 11 | 22 | 30 | 35 | 36 | 36 | 36 | 36 | 35 | 33 | 32 | 30 | 27 | 27 | 31 | 36 | 27 | 36 | -0.22 | Y | 40 | Y | -0.6 | [7 empty] | N | N | N | N | 220 | 0.55 | 60 | 118163 | 104754 | -504 | 2500 | 10 | 2 |  | 2021-08-20 23:02 | 1568 | 124 |  | 22 |  | * 전공정 요청 L/D잔강이월 미실시 이상공정등록 및 생관통보 * T/D실측잔강 : 2.5T | [14 empty] | 113.73 | 100 | 0 | 3100 | 0 |  | 411 | 300 | Y | N | 0 | 3600 | 0 |  | 411 | 300 | Y | Y | N | Y | [5 empty] | BT180180 | H
A66405 | 2021-08-20 | 1 | D |  | 8 | A | SNCM23 | 합금강 | C1 | BM#1 | 1626 | 43 | 1631 | 1578 | 27 | 5800 |  | 3 | 0.14 | 18 |  | -1.74 | 1582 | 1621 | 0 | 273.76 |  | 33 | 8 | 44 | Y |  | 2021-08-20 22:49 | 75 | 1087 | 21 | 21 | 26 | 29 | 31 | 32 | 32 | 31 | 31 | 31 | 30 | 30 | 30 | 31 | 29 | 32 | 30 | 31 | 0 | Y | 35 | Y | 0.2 | [7 empty] | N | N | N | N | 190 | 0.5 | 64 | 97976 | 102555 | 2045 | 16100 | 13 | 2 |  | 2021-08-20 22:59 | 1582 | 138 |  | 47 | [16 empty] | 93.4 | 100 | 0 | 0 | 0 |  | 650 |  | Y | Y | 0 | 0 | 0 |  | 651 |  | Y | Y | N | [6 empty] | RB105.00 | C
B65832 | 2021-08-20 | 2 | D | TUNDISH교체전 | 9 | A | SNCM23 | 합금강 | C1 | BM#1 | 1600 | 36 | 1624 | 1572 | 29 | 5600 |  | 3 | 0.14 | 18 |  | -2.25 | 1573 | 1624 | 0 | 273.03 |  | 37 | 79 | 55 | Y |  | 2021-08-20 23:56 | 66 | 1090 | 30 | 28 | 26 | 26 | 27 | 28 | 27 | 27 | 26 | 26 | 25 | 24 | 23 | 23 | 26 | 28 | 23 | 27 | -0.14 | Y | 35 | Y | -0.2 | [7 empty] | N | N | N | N | 180 | 0.49 | 65 | 128690 | 103191 | -441 | 1500 | 13 | 2 |  | 2021-08-21 00:05 | 1573 | 136 |  | 46 |  |  | 52CE29C471174EC6A78110C5299705A9 | 78719C871F394AEAA04C98939E05FF2A | 1E7969175B9A48D1B0AA01BE67571FED | [11 empty] | 124.76 | 100 | 0 | 2500 | 0 |  | 650 |  | Y | Y | 0 | 2500 | 0 |  | 651 |  | Y | Y | N | [6 empty] | RB105.00 | C
A66406 | 2021-08-20 | 1 | D | 잔강최소화, 연주종료 | 10 | B | 27SICRMOV6M | 합금강 | C | BM#2 | 1657 | 53 | 1644 | 1581 | 38 | 7500 |  | 1 | 0.4 | 19 |  | -2.2 | 1573 | 1634 | 0 | 29.82 | 0 | 31 | 43 | 41 | Y |  | 2021-08-21 00:10 | 79 | 1097 | -134 | -85 | 44 | 42 | 44 | 45 | 45 | 100 | 37 | 33 | 33 | 32 | 31 | 19 | 33 | 100 | 19 | 0 | -1.48 | Y | 54.55 | Y | -0.6 |  |  |  | 1.52 |  |  |  | N | N | N | N | 210 | 0.49 | 111 | 83386 | 104000 | -600 | 2000 | 10 | 2 |  | 2021-08-21 00:08 | 1573 | 122 |  | 7 |  | * BLACK OUT / STR#1 연주종료 : 00 : 58 * STR#2 연주종료 : 02 : 31 * STR#2 작업지연으로 감속주입 0.40 이상공정 등록 및 생관통보 ID : 403, 404, 405 * L/D 강제개공 ID : 403, 404, 405 / 강제개공 1회 실시 * 샘플채취 ID : 407 (500mm) | FD0583E845424B0283383FF1A4D05E97 | A7170B63BA3947B79252BD9F1745EF3D | 668DCF4F17AC4249B5EF2AA863CD3365 | E07C42B0B5B64F7994BA6E46AC62C0FA | 43D1787D79364BDA9BF8A153A3C54FC4 |  | 925E80206FC14F479BB8FB1C41428245 |  |  |  | FB7184019957485A9A784517E335473B |  |  |  | 80.57 | 100 | 2900 | 4500 | 0 |  | 650 | 900 | Y | Y | 2900 | 2770 | 0 |  | 650 | 900 | Y | Y | Y |  |  |  | Y |  |  | RB135.00 | H
A66407 | 2021-08-20 | 1 | D | TUNDISH교체 | 1 | A | P-AE1055LSM | 탄소강 | G-AE1055LS | BM#1 | 1613 | 43 | 1634 | 1539 | 37 | 6600 |  | 3 | 0.13 | 26 |  | -0.78 | 1600 | 1624 | 0 | 196.25 |  | 32 | 13 | 43 | Y |  | 2021-08-21 01:18 | 116 | 1099 | -245 | -21 | 29 | 20 | 26 | 33 | 36 | 39 | 39 | 40 | 41 | 42 | 43 | 43 | 35 | 43 | 43 | 0 | 0 |  |  | Y | 0.2 |  | 2.28 | 2.21 |  |  |  |  | N | Y | Y | N | 210 | 0.47 | 59 | 84610 | 91035 | 6415 | 15000 | 01 | 1 |  | 2021-08-21 01:29 | 1600 | 139 |  | 53 | 36 | *T/D FLUX 유:15KG 용:220KG | [14 empty] | 86.38 | 100 | 1500 | 0 | 0 |  | 400 |  | Y | N | 1500 | 0 | 0 |  | 400 |  | Y | N | N |  |  | Y |  |  |  | BT180180 | H
A66408 | 2021-08-20 | 1 | D |  | 2 | A | P-AE1055LSM | 탄소강 | G-AE1055LS | BM#1 | 1624 | 40 | 1603 | 1563 | 23 | 4300 |  | 3 | 0.13 | 25 |  | -1.35 | 1547 | 1587 | 0 | 251.89 |  | 20 | 23 | 60 | Y |  | 2021-08-21 02:28 | 63 | 1089 | 41 | 35 | 28 | 25 | 23 | 22 | 21 | 20 | 20 | 20 | 19 | 19 | 18 | 18 | 24 | 28 | 18 | 20 | -0.2 |  | 50 | Y | -0.2 | [7 empty] | Y | Y | Y | Y | 200 | 0.48 | 60 | 84610 | 91272 | 6228 | 15500 | 01 | 1 |  | 2021-08-21 02:36 | 1547 | 135 |  | 43 | [16 empty] | 86.12 | 100 | 0 | 0 | 0 |  | 400 |  | Y | N | 0 | 0 | 0 |  | 401 |  | Y | N | N |  |  | Y |  |  |  | BT180180 | H
A66409 | 2021-08-20 | 1 | D |  | 3 | A | P-AE1055LSM | 탄소강 | G-AE1055LS | BM#1 | 1621 | 39 | 1599 | 1556 | 28 | 4800 |  | 3 | 0.13 | 25 |  | -1.49 | 1549 | 1593 | 0 | 251.57 |  | 33 | 9 | 56 | Y |  | 2021-08-21 03:37 | 65 | 1087 | 18 | 17 | 23 | 24 | 25 | 25 | 26 | 26 | 25 | 25 | 24 | 24 | 24 | 24 | 24 | 26 | 24 | 25 | -0.02 | Y | 30 | Y | 0 | [7 empty] | Y | Y | Y | Y | 190 | 0.48 | 60 | 101532 | 90069 | 5981 | 14800 | 01 | 1 |  | 2021-08-21 03:43 | 1549 | 128 |  | 36 | 12 | [15 empty] | 104.62 | 100 | 0 | 0 | 0 |  | 400 |  | Y | N | 0 | 0 | 0 |  | 401 |  | Y | N | N |  |  | Y |  |  |  | BT180180 | H
A66410 | 2021-08-20 | 1 | A |  | 4 | A | P-AE1055LSM | 탄소강 | G-AE1055LS | BM#1 | 1646 | 40 | 1604 | 1573 | 23 | 4200 |  | 3 | 0.13 | 25 |  | -1.34 | 1552 | 1592 | 0 | 258.38 |  | 31 | 44 | 42 | Y |  | 2021-08-21 04:38 | 68 | 1089 | 23 | 23 | 28 | 31 | 32 | 33 | 33 | 33 | 33 | 33 | 33 | 33 | 32 | 32 | 31 | 33 | 32 | 33 | -0.03 | Y | 35 | Y | -0.2 | [7 empty] | Y | Y | Y | Y | 180 | 0.48 | 61 | 84610 | 92928 | 6972 | 15330 | 01 | 1 |  | 2021-08-21 04:52 | 1552 | 128 |  | 36 | [16 empty] | 8461000 | 100 | 0 | 0 | 0 |  | 400 |  | Y | N | 0 | 0 | 0 |  | 401 |  | Y | N | N |  |  | Y |  |  |  | BT180180 | H
B65835 | 2021-08-20 | 2 | A |  | 5 | A | P-AE1055LSM | 탄소강 | G-AE1055LS | BM#1 | 1580 | 64 | 1595 | 1531 | 38 | 14200 |  | 3 | 0.13 | 25 |  | -1.19 | 1562 | 1597 | 0 | 209.84 | 0 | 37 | 80 | 74 | Y |  | 2021-08-21 05:34 | 78 | 1100 | 31 | 33 | 36 | 38 | 40 | 40 | 41 | 41 | 40 | 40 | 40 | 39 | 40 | 39 | 39 | 41 | 39 | 40 | -0.02 | Y | 40 | Y | 0 | [7 empty] | Y | Y | Y | Y | 170 | 0.48 | 71 | 101532 | 106518 | 6282 | 13990 | 01 | 1 |  | 2021-08-21 05:42 | 1562 | 171 |  | 42 |  | *L/D잔강 8.2TON여 슬라그 나와 L/D COLSE | [14 empty] | 88.67 | 100 | 0 | 0 | 0 |  | 400 |  | Y | N | 0 | 0 | 0 |  | 401 |  | Y | N | N |  |  | Y |  |  |  | BT180180 | H
A66411 | 2021-08-20 | 1 | A |  | 6 | A | P-AE1055LSM | 탄소강 | G-AE1055LS | BM#1 | 1637 | 41 | 1585 | 1551 | 25 | 4500 |  | 3 | 0.13 | 26 |  | -1.67 | 1542 | 1593 | 0 | 237 |  | 32 | 14 | 99 | Y |  | 2021-08-21 06:51 | 58 | 1091 | 37 | 33 | 28 | 25 | 23 | 21 | 20 | 19 | 18 | 18 | 17 | 17 | 18 | 18 | 22 | 28 | 17 | 18 | -0.24 |  | 45 | Y | 0.2 | [7 empty] | Y | Y | Y | Y | 210 | 0.48 | 62 | 101532 | 95181 | 6069 | 14450 | 01 | 1 |  | 2021-08-21 06:59 | 1542 | 117 |  | 37 |  | *L/D잔강 7.8TON여 슬라그 나와 L/D COLSE | [14 empty] | 98.67 | 100 | 0 | 0 | 0 |  | 400 |  | Y | N | 0 | 0 | 0 |  | 401 |  | Y | N | N |  |  | Y |  |  |  | BT180180 | H
B65834 | 2021-08-20 | 2 | A | 연주시작 | 1 | B | KSG4120H | 소입성보증강 | C | BM#2 | 1654 | 121 | 1678 | 1567 | 46 | 24200 |  | 1 | 0.45 | 20 |  | -2.03 | 1600 | 1682 | 0 | 39.49 | 0 | 30 | 71 |  | Y |  | 2021-08-21 08:01 | 87 | 1095 | -330 | -331 | 33 | 40 | 40 | 45 | 47 | 50 | 50 | 49 | 48 | 46 |  | 46 | 46 | 50 | 46 | 0 | -0.2 |  | 20 | Y | -0.4 | 0.8 | 2.83 | 2.76 | 1.87 |  |  |  | N | N | N | N | 150 | 0.5 | 59 | 98750 | 157999 | -56499 | 15200 | 3 | 1 |  | 2021-08-21 08:06 | 1600 | 484 |  | 24 |  | * T/D FLUX 용탕부: 220 KG / 유탕부: 10KG 투입. * BUTT 타입롱노즐사용(일반타입.) * 코너히터기 건조로 미적용 이상공정등록 및 생관통보 *STR#1 스토퍼 컨트롤 안되 헤드부 500MM추가절단 요청 및 T/D 플럭스 8T에 투입 *시작 08시27분 *유탕구 1050 *수소 10분기준치 초과 이상공정등록 및 생관통보 | [14 empty] | 96.81 | 100 | 1500 | 0 | 0 |  | 410 | 300 | N | Y | 1000 | 0 | 0 |  | 411 | 300 | N | Y | N | Y | [5 empty] | BT180180 | H
A66412 | 2021-08-21 | 1 | A |  | 7 | A | P-AE1055LSM | 탄소강 | G-AE1055LS | BM#1 | 1646 | 44 | 1606 | 1588 | 20 | 3500 |  | 3 | 0.13 | 25 |  | -1.93 | 1551 | 1606 | 0 | 207.82 |  | 33 | 10 | 53 | Y |  | 2021-08-21 07:49 | 67 | 1099 | 16 | 15 | 21 | 24 | 25 | 25 | 26 | 25 | 25 | 25 | 24 | 24 | 24 | 24 | 23 | 26 | 24 | 25 | -0.02 | Y | 30 | Y | 0 | [7 empty] | Y | Y | Y | Y | 397 | 0.48 | 61 | 84610 | 91269 | 6981 | 14720 | 01 | 1 |  | 2021-08-21 07:58 | 1551 | 124 |  | 43 | [8 empty] | 3C036FD731BE4DEAAE4A0AC1BD889D8E | CFB821E646734602ABF8B62553A9D87B | C6E84ECCF55A4ADDAA5DCFD76F631219 |  | 1A23FF5548A649A7806E584B45896491 | 1CCD48704F964DD0B0D571E7E7C52650 | AC366B8004A34C27876E41BAF9CC26A5 |  | 86.56 | 100 | 0 | 0 | 0 |  | 400 |  | Y | N | 0 | 0 | 0 |  | 401 |  | Y | N | N |  |  | Y |  |  |  | BT180180 | H
B65833 | 2021-08-20 | 2 | A |  | 2 | B | KSG4120H | 소입성보증강 | C | BM#2 | 1639 | 54 | 1664 | 1587 | 25 | 24400 |  | 1 | 0.43 | 18 |  | 0 | 1590 | 1653 | 0 | 43.72 | 0 | 29 | 71 |  | Y |  | 2021-08-21 08:51 | 77 | 1091 | 62 | 72 | 42 | 42 | 36 | 35 | 34 | 32 | 31 | 30 | 30 | 28 | 27 | 22 | 31 | 36 | 22 | 0 | -0.28 |  | 50 | Y | -0.6 | [7 empty] | N | N | N | N | 140 | 0.54 | 57 | 101532 | 97338 | 3012 | 14800 | 3 | 1 |  | 2021-08-21 09:11 | 1590 | 602 |  | 34 |  | *샘플채취 303 403 (300MM) *코너히터기 건조로 미적용 이상공정등록 및 생관통보 | [6 empty] | D2B07EF6FF1C43EE8C5EDEDE4119967B | BD71E8AC673E451FBA9B405CBA8F5663 | 727484A4CC65483A9F11B8221DF8091D |  | 3F2980666C904E8AAD0A22144F9BA956 | 2D63BA7D05674FBF8D6719555209DEEF | 6AA48C76599E4C55AEF1047619EB59FF |  | 101.23 | 100 | 0 | 0 | 300 |  | 411 | 300 | N | Y | 0 | 0 | 300 |  | 411 | 300 | N | Y | N | Y | [5 empty] | BT180180 | C
A66413 | 2021-08-21 | 1 | A | 유사강종연연주 | 8 | B | AE1055LS | 탄소강 | G-AE1055LS | BM#1 | 1612 | 42 | 1603 | 1566 | 30 | 5200 |  | 3 | 0.14 | 25 |  | -1.84 | 1548 | 1603 | 0.31 | 314.46 |  | 31 | 45 | 65 | Y |  | 2021-08-21 09:11 | 64 | 1100 | 23 | 23 | 29 | 34 | 35 | 36 | 36 | 36 | 36 | 36 | 36 | 36 | 36 | 36 | 34 | 36 | 36 | 36 | 0 |  | 35 | Y | 0 | [7 empty] | Y | N | N | Y | 190 | 0.52 | 58 | 101520 | 96505 | 7945 | 15660 | 01 | 1 |  | 2021-08-21 09:20 | 1548 | 117 |  | 23 |  | *유사강종 연연주 *강종변경 SR재세팅 | [14 empty] | 10152000 | 100 | 0 | 0 | 0 |  | 400 |  | Y | N | 0 | 0 | 0 |  | 400 |  | Y | N | N |  |  | Y |  |  |  | BT180180 | H
B65836 | 2021-08-21 | 2 | A |  | 3 | A | KSG4120H | 소입성보증강 | C | BM#2 | 1617 | 44 | 1654 | 1580 | 32 | 6300 |  | 1 | 0.42 | 18 |  | -2.6 | 1581 | 1647 | 0 | 31.42 | 0 | 18 | 81 | -145 | Y |  | 2021-08-21 09:42 | 68 | 1100 | 20 | 21 | 27 | 30 | 31 | 32 | 31 | 30 | 29 | 28 | 26 | 23 |  | 23 | 28 | 32 | 23 | 0 | -0.3 | Y | 30 | Y | -0.6 | [7 empty] | N | N | N | N | 130 | 0.54 | 54 | 84610 | 92727 | 2923 | 15000 | 3 | 1 |  | 2021-08-21 09:44 | 1581 | 124 |  | 40 |  | *코너히터기 건조로 100KW적용 이상공정등록 및 생관통보 | [14 empty] | 89.06 | 100 | 0 | 0 | 0 |  | 410 | 300 | N | Y | 0 | 0 | 0 |  | 411 | 300 | N | Y | N | Y | [5 empty] | BT180180 | C
A66414 | 2021-08-21 | 1 | A |  | 9 | A | AE1055LS | 탄소강 | G-AE1055LS | BM#1 | 1650 | 42 | 1589 | 1599 | 24 | 5100 |  | 3 | 0.16 | 25 |  | -1.38 | 1548 | 1589 | 0 | 207.82 |  | 20 | 24 | 246 | Y |  | 2021-08-21 09:56 | 64 | 1099 | 35 | 33 | 27 | 24 | 23 | 23 | 23 | 23 | 22 | 22 | 22 | 22 |  | 22 | 24 | 27 | 22 | 23 | -0.11 |  | 45 | Y | 0 | [7 empty] | Y | N | N | Y | 180 | 0.52 | 55 | 101520 | 88674 | 7976 | 15880 | 01 | 1 |  | 2021-08-21 10:04 | 1548 | 120 |  | 38 | [16 empty] | 10152000 | 100 | 0 | 0 | 0 |  | 400 |  | Y | N | 0 | 0 | 0 |  | 400 |  | Y | N | N |  |  | Y |  |  |  | BT180180 | H
B65837 | 2021-08-21 | 2 | A |  | 4 | A | KSG4120H | 소입성보증강 | C | BM#2 | 1611 | 46 | 1643 | 1549 | 37 | 7900 |  | 1 | 0.42 | 18 |  | -2.26 | 1580 | 1638 | 20.11 | 18.53 | 0 | 37 | 81 | 86 | Y |  | 2021-08-21 10:52 | 67 | 1102 | 21 | 21 | 27 | 29 | 30 | 31 | 30 | 28 | 28 | 26 | 25 | 23 | 22 | 22 | 27 | 31 | 22 | 0 | -0.26 | Y | 35 | Y | -0.2 | [7 empty] | N | N | N | N | 120 | 0.52 | 59 | 101532 | 97472 | 2928 | 15300 | 03 | 1 |  | 2021-08-21 10:52 | 1580 | 120 |  | 26 | [16 empty] | 101.18 | 100 | 0 | 0 | 0 |  | 410 | 300 | Y | Y | 0 | 0 | 0 |  | 411 | 300 | Y | Y | N | Y | [5 empty] | BT180180 | C
A66415 | 2021-08-21 | 1 | A |  | 10 | A | AE1055LS | 탄소강 | G-AE1055LS | BM#1 | 1616 | 41 | 1588 | 1573 | 29 | 5000 |  | 3 | 0.14 | 26 |  | -1.08 | 1554 | 1588 | 0 | 271.59 |  | 32 | 15 | 47 | Y |  | 2021-08-21 10:52 | 70 | 1101 | 21 | 21 | 24 | 27 | 30 | 31 | 31 | 30 | 30 | 30 | 29 | 29 |  | 29 | 28 | 31 | 29 | 30 | -0.03 | Y | 30 | Y | 0 | [7 empty] | Y | N | N | Y | 170 | 0.52 | 55 | 84600 | 92633 | 7967 | 15180 | 01 | 1 |  | 2021-08-21 11:00 | 1554 | 120 |  | 38 | [16 empty] | 85.28 | 100 | 0 | 0 | 0 |  | 400 |  | Y | N | 0 | 0 | 0 |  | 400 |  | Y | N | N |  |  | Y |  |  |  | BT180180 | H
B65838 | 2021-08-21 | 2 | A |  | 5 | A | KSG4120H | 소입성보증강 | C | BM#2 | 1611 | 47 | 1650 | 1532 | 40 | 8600 |  | 1 | 0.42 | 19 |  | -2.22 | 1591 | 1643 | 0 | 18.65 | 0 | 29 | 73 | 36 | Y |  | 2021-08-21 11:54 | 78 | 1098 | 21 | 23 | 32 | 36 | 37 | 37 | 37 | 37 | 36 | 35 | 34 | 33 | 32 | 32 | 34 | 37 | 32 | 37 | -0.12 | Y | 40 | Y | -0.2 | [7 empty] | N | N | N | N | 110 | 0.52 | 61 | 101532 | 100301 | 2999 | 15600 | 03 | 1 |  | 2021-08-21 11:58 | 1591 | 120 |  | 23 | [16 empty] | 98.48 | 50 | 0 | 0 | 0 |  | 411 | 300 | Y | Y | 0 | 0 | 0 |  | 411 | 300 | Y | Y | N | Y | [5 empty] | BT180180 | C
A66416 | 2021-08-21 | 1 | A |  | 11 | A | AE1055LS | 탄소강 | G-AE1055LS | BM#1 | 1590 | 41 | 1610 | 1539 | 37 | 6100 |  | 3 | 0.14 | 25 |  | -1.93 | 1553 | 1610 | 0.24 | 343.06 |  | 33 | 11 | 44 | Y |  | 2021-08-21 11:59 | 69 | 1100 | 28 | 29 | 33 | 35 | 35 | 35 | 34 | 34 | 34 | 33 | 33 | 32 |  | 32 | 33 | 35 | 32 | 35 | -0.07 | Y | 40 | Y | -0.2 | [7 empty] | Y | N | N | Y | 210 | 0.52 | 56 | 101520 | 91575 | 7425 | 15330 | 01 | 1 |  | 2021-08-21 12:18 | 1553 | 119 |  | 28 | [16 empty] | 101.93 | 100 | 0 | 0 | 0 |  | 400 |  | Y | N | 0 | 0 | 0 |  | 400 |  | Y | N | N |  |  | Y |  |  |  | BT180180 | H
B65839 | 2021-08-21 | 2 | C |  | 6 | A | KSG4120H | 소입성보증강 | C | BM#2 | 1649 | 49 | 1635 | 1533 | 41 | 8700 |  | 1 | 0.34 | 18 |  | -2.16 | 1578 | 1637 | 0 | 23.71 | 0 | 30 | 72 | 38 | Y |  | 2021-08-21 12:54 | 65 | 1098 | 30 | 29 | 32 | 32 | 33 | 33 | 32 | 32 | 30 | 28 | 27 | 25 | 23 | 23 | 30 | 33 | 23 | 32 | -0.25 | Y | 40 | Y | -0.4 | [7 empty] | N | N | N | N | 100 | 0.54 | 59 | 93071 | 102784 | -1534 | 15800 | 03 | 1 |  | 2021-08-21 12:58 | 1578 | 122 |  | 25 |  | * 전공정 요청으로 L/D 잔강이월 미실시 생관통보 및 이상공정 등록. | [14 empty] | 92.01 | 45.45 | 0 | 0 | 0 |  | 411 | 300 | Y | Y | 0 | 0 | 0 |  | 411 | 300 | Y | Y | N | N | [5 empty] | BT180180 | C
A66417 | 2021-08-21 | 1 | C |  | 12 | A | AE1055LS | 탄소강 | G-AE1055LS | BM#1 | 1581 | 42 | 1601 | 1543 | 27 | 5300 |  | 3 | 0.14 | 26 |  | -1.72 | 1548 | 1601 | 0 | 250.03 |  | 31 | 46 | 47 | Y |  | 2021-08-21 13:05 | 64 | 1101 | 32 | 32 | 33 | 35 | 36 | 35 | 34 | 34 | 34 | 33 | 33 | 33 | 31 | 31 | 34 | 36 | 31 | 34 | -0.12 | Y | 40 | Y | -0.4 | [8 empty] | N | N | Y | 200 | 0.5 | 59 | 101520 | 92022 | 7278 | 16400 | 01 | 1 |  | 2021-08-21 13:13 | 1548 | 106 |  | 20 |  | *기중기 설비이상으로 20%이상 감속주입 105.106.205.206 | [14 empty] | 101.47 | 100 | 0 | 0 | 0 |  | 400 |  | Y | N | 0 | 0 | 0 |  | 400 |  | Y | N | N |  |  | Y |  |  |  | BT180180 | H
B65840 | 2021-08-21 | 2 | C |  | 7 | A | KSG4120H | 소입성보증강 | C | BM#2 | 1610 | 48 | 1630 | 1536 | 41 | 8200 |  | 1 | 0.36 | 19 |  | -2.51 | 1578 | 1639 | 0 | 19.55 | 0 | 18 | 82 | 39 | Y |  | 2021-08-21 13:55 | 65 | 1099 | 21 | 21 | 28 | 31 | 32 | 32 | 31 | 31 | 30 | 29 | 28 | 26 | 24 | 24 | 29 | 32 | 24 | 31 | -0.2 | Y | 40 | Y | -0.4 | [7 empty] | N | N | N | N | 150 | 0.53 | 60 | 93071 | 98891 | 659 | 15300 | 03 | 1 |  | 2021-08-21 14:07 | 1578 | 119 |  | 24 |  | * 전공정 요청으로 L/D 잔강이월 미실시 생관통보 및 이상공정 등록 *전공정 요청 주속 20%이상 감속주입,이상공정 등록 및 생관통보(LTS대차 미동작) | [14 empty] | 94.15 | 54.55 | 0 | 0 | 0 |  | 411 | 300 | Y | Y | 0 | 0 | 0 |  | 411 | 300 | Y | Y | N | [6 empty] | BT180180 | C
A66418 | 2021-08-21 | 1 | C |  | 13 | A | AE1055LS | 탄소강 | G-AE1055LS | BM#1 | 1612 | 44 | 1589 | 1561 | 29 | 4900 |  | 3 | 0.13 | 25 |  | -1.05 | 1544 | 1574 | 0 | 212.3 |  | 20 | 25 | 51 | Y |  | 2021-08-21 13:59 | 60 | 1102 | 30 | 28 | 27 | 26 | 26 | 25 | 24 | 23 | 23 | 22 | 22 | 20 | 20 | 20 | 25 | 27 | 20 | 0 | -0.14 |  | 50 | Y | 0 | [8 empty] | N | N | Y | 190 | 0.46 | 62 | 84600 | 90880 | 7765 | 16200 | 01 | 1 |  | 2021-08-21 14:21 | 1544 | 110 |  | 27 | [7 empty] | 9BF226F24E1344E4B0F0DD75F802DDB1 |  |  |  | 1B6610278AF44BF0943254238EB2EAA6 |  |  |  |  | 81 | 100 | 0 | 0 | 0 |  | 400 |  | Y | N | 0 | 0 | 0 |  | 400 |  | Y | N | N |  |  | Y |  |  |  | BT180180 | H
B65841 | 2021-08-21 | 2 | C | TUNDISH교체전 | 8 | A | KSG4120H | 소입성보증강 | C | BM#2 | 1587 | 45 | 1648 | 1560 | 38 | 8000 |  | 1 | 0.34 | 19 |  | -2.3 | 1592 | 1649 | 0 | 20.34 | 0 | 37 | 82 | 47 | Y |  | 2021-08-21 15:06 | 79 | 1098 | 22 | 22 | 32 | 36 | 38 | 38 | 38 | 37 | 36 | 35 | 34 | 33 | 32 | 32 | 34 | 38 | 32 | 38 | -0.15 | Y | 40 | Y | -0.2 | [7 empty] | N | N | N | N | 140 | 0.55 | 59 | 107612 | 104025 | -525 | 2000 | 03 | 1 |  | 2021-08-21 15:10 | 1592 | 117 |  | 14 |  | * 전공정 요청으로 L/D 잔강이월 미실시 생관통보 및 이상공정 등록 | B7EB710B3B64482C9A7D196B926A21AD | A30FCC26BCFB4F81860FE8E6EE239FD0 | A56F554BCD1E494E90F2F553179F8603 | [11 empty] | 104.53 | 50 | 0 | 3030 | 0 |  | 410 | 300 | Y | Y | 0 | 3080 | 0 |  | 411 | 300 | Y | Y | N | [6 empty] | BT180180 | H
A66419 | 2021-08-21 | 1 | C |  | 14 | B | AE1055LS | 탄소강 | G-AE1055LS | BM#1 | 1616 | 42 | 1596 | 1548 | 29 | 4400 |  | 3 | 0.13 | 25 |  | -1.13 | 1550 | 1585 | 0 | 180.21 |  | 32 | 16 | 57 | Y |  | 2021-08-21 15:01 | 66 | 1095 | 29 | 20 | 24 | 26 | 27 | 27 | 27 | 26 | 26 | 26 | 26 | 25 | 25 | 23 | 25 | 27 | 23 | 27 | -0.07 | Y | 60 | Y | -0.2 | [8 empty] | N | N | Y | 180 | 0.38 | 79 | 93060 | 89158 | 7992 | 15800 | 01 | 1 |  | 2021-08-21 15:15 | 1550 | 109 |  | 27 |  | *전공정 요청으로 감속주입-감속주입 20%이상으로 이상재및 생관통보 (LF대차고장) *STR#1 S/G 10MM 이하 이상재 등록 *클로깅발생 몰드레벨 헌팅 ID:101.102.103 *0.40이하 감속주입 코너히터기 미적용 101~103 | [14 empty] | 97.04 | 100 | 0 | 0 | 0 |  | 400 |  | Y | N | 0 | 0 | 0 |  | 400 |  | Y | N | N |  |  | Y |  |  |  | BT180180 | H
B65842 | 2021-08-21 | 2 | C | TUNDISH교체 | 1 | A | SM48CH | 탄소강 | B | BM#2 | 1604 | 39 | 1661 | 1592 | 33 | 5800 |  | 1 | 0.39 | 21 |  | -2.45 | 1577 | 1656 | 0 | 24.14 | 0 | 29 | 74 | 46 | Y |  | 2021-08-21 16:04 | 86 | 1092 | -560 | 24 | 21 | 26 | 30 | 34 | 36 | 38 | 39 | 39 | 38 | 37 |  | 37 | 34 | 39 | 37 | 0 | -0.13 |  | 15 | Y | -0.2 | 1.2 | 2.48 | 2.48 | 1.49 |  |  |  | N | N | N | N | 220 | 0.48 | 61 | 101532 | 95378 | 5422 | 16700 | 09 | 2 |  | 2021-08-21 16:11 | 1577 | 138 |  | 34 |  | * T/D FLUX 용탕부:120 KG / 유탕부: 10KG 투입. * BUTT 타입롱노즐사용(일반타입.) | [14 empty] | 101.58 | 50 | 1000 | 0 | 0 |  | 650 | 400 | Y | N | 1000 | 0 | 0 |  | 651 | 400 | Y | N | N | Y | [5 empty] | BT180180 | C
A66420 | 2021-08-21 | 1 | C |  | 15 | A | AE1055LS | 탄소강 | G-AE1055LS | BM#1 | 1600 | 76 | 1584 | 1532 | 35 | 6600 |  | 3 | 0.12 | 25 |  | -1.13 | 1550 | 1584 | 0 | 156.61 |  | 33 | 12 | 59 | Y |  | 2021-08-21 16:38 | 66 | 1097 | 20 | 23 | 29 | 32 | 33 | 34 | 33 | 32 | 32 | 30 | 29 | 29 | 28 | 27 | 30 | 34 | 27 | 32 | -0.16 | Y | 45 | Y | -0.2 | [8 empty] | N | N | Y | 170 | 0.4 | 71 | 101520 | 93612 | 7038 | 15600 | 01 | 1 |  | 2021-08-21 16:47 | 1550 | 127 |  | 10 |  | *몰드레벨 헌팅 101 *전공정 요청으로 감속주입-감속주입 20%이상으로 이상재및 생관통보 | [14 empty] | 102.08 | 100 | 0 | 0 | 0 |  | 400 |  | Y | N | 0 | 0 | 0 |  | 400 |  | Y | N | N |  |  | Y |  |  |  | BT180180 | H
B65843 | 2021-08-21 | 2 | C |  | 2 | A | SM48CH | 탄소강 | B | BM#2 | 1641 | 37 | 1639 | 1547 | 33 | 6000 |  | 1 | 0.33 | 17 |  | -2.56 | 1556 | 1623 | 0 | 22.48 | 0 | 30 | 73 | 37 | Y |  | 2021-08-21 17:11 | 65 | 1099 | 35 | 29 | 25 | 24 | 22 | 20 | 19 | 18 | 16 | 15 | 14 | 12 | 9 | 9 | 20 | 25 | 9 | 0 | -0.32 |  | 50 | Y | -0.6 | [7 empty] | Y | Y | Y | Y | 220 | 0.47 | 64 | 94932 | 94646 | 5554 | 16600 | 09 | 2 |  | 2021-08-21 17:23 | 1556 | 132 |  | 29 | 9 | *L/D잔강 5.6톤에서 슬러그 유입됨,이상공정 등록 | [14 empty] | 100.51 | 50 | 0 | 0 | 0 |  | 670 | 900 | Y | N | 0 | 0 | 0 |  | 671 | 900 | Y | N | N | Y | [5 empty] | BT180180 | C
A66421 | 2021-08-21 | 1 | C | TUNDISH교체전 | 16 | A | AE1055LS | 탄소강 | G-AE1055LS | BM#1 | 1612 | 40 | 1593 | 1538 | 29 | 5700 |  | 3 | 0.12 | 25 |  | -1.19 | 1550 | 1586 | 0 | 183.28 |  | 31 | 47 | 92 | Y |  | 2021-08-21 17:39 | 66 | 1091 | 26 | 27 | 30 | 32 | 33 | 33 | 32 | 32 | 31 | 31 | 30 | 30 | 30 | 30 | 31 | 33 | 30 | 32 | -0.04 | Y | 40 | Y | 0 | [8 empty] | N | N | M | 210 | 0.49 | 65 | 85567 | 101294 | 7006 | 2000 | 01 | 1 |  | 2021-08-21 17:47 | 1550 | 108 |  | 22 |  |  |  | 8A7E3C89455D4BCD9EBB762914379D64 | 99E1931DE56A4A25967155F33BFD826F | [11 empty] | 79.49 | 100 | 0 | 3780 | 0 |  | 400 |  | Y | N | 0 | 3500 | 0 |  | 400 |  | Y | N | N |  |  | Y |  |  |  | BT180180 | H
B65844 | 2021-08-21 | 2 | C |  | 3 | A | AE1050 | 탄소강 | AE1050 | BM#2 | 1614 | 43 | 1618 | 1578 | 33 | 5400 |  | 1 | 0.42 | 16 |  | -2.34 | 1558 | 1620 | 0 | 28.07 | 0 | 18 | 83 | 56 | Y |  | 2021-08-21 18:10 | 69 | 1094 | 8 | 8 | 20 | 25 | 27 | 29 | 28 | 27 | 27 | 26 | 24 | 23 | 20 | 17 | 23 | 29 | 17 | 27 | -0.3 | Y | 40 | Y | -0.6 | [7 empty] | Y | Y | Y | Y | 210 | 0.47 | 65 | 89808 | 95214 | 3086 | 16400 | 09 | 2 |  | 2021-08-21 18:15 | 1558 | 134 |  | 35 | [16 empty] | 93.55 | 50 | 0 | 0 | 0 |  | 670 | 900 | Y | N | 0 | 0 | 0 |  | 671 | 900 | Y | N | N | Y | [5 empty] | SB131131 | C
A66422 | 2021-08-21 | 1 | C | TUNDISH교체 | 1 | A | SP-AE1055LSM | 탄소강 | P-AE1055LS | BM#1 | 1651 | 43 | 1632 | 1581 | 30 | 5200 |  | 3 | 0.12 | 25 |  | -1.54 | 1582 | 1628 | 0 | 121.77 |  | 20 | 26 | 85 | Y |  | 2021-08-21 18:29 | 97 | 1095 | -455 | -3 | 19 | 16 | 22 | 27 | 30 | 32 | 33 | 33 | 34 | 35 |  | 35 | 27 | 35 | 35 | 0 | 0 |  |  | Y | 0.2 |  | 1.98 | 1.98 | [5 empty] | Y | Y | M | 210 | 0.46 | 60 | 84610 | 88833 | 6967 | 14800 | 18 | 2 |  | 2021-08-21 18:38 | 1582 | 136 |  | 59 |  | *T/D FLUX 유:10,용:220kg | [14 empty] | 8461000 | 100 | 1500 | 0 | 0 |  | 0 |  | Y | N | 1500 | 0 | 0 |  | 0 |  | Y | N | N |  |  | Y |  |  |  | BT180180 | H
B65845 | 2021-08-21 | 2 | C |  | 4 | A | AE1050 | 탄소강 | AE1050 | BM#2 | 1626 | 50 | 1627 | 1544 | 34 | 6200 |  | 1 | 0.21 | 16 |  | -2.3 | 1559 | 1622 | 0 | 13.72 | 0 | 37 | 83 | 54 | Y |  | 2021-08-21 19:20 | 70 | 1094 | 13 | 13 | 18 | 26 | 28 | 28 | 27 | 27 | 26 | 25 | 23 | 22 | 21 | 18 | 23 | 28 | 18 | 0 | -0.22 | Y | 45 | Y | -0.6 | [7 empty] | Y | Y | Y | Y | 200 | 0.47 | 63 | 94920 | 93483 | 3067 | 15800 | 09 | 2 |  | 2021-08-21 19:27 | 1559 | 142 |  | 30 | [8 empty] | B1F6EC12CCD54FFBBEAAD80720677788 | FBAF371DE1DB4CC4BA697C553FCC9AB8 | 46E3066CD75B460FA8D918E1F85A7AE2 |  | BC1DF5747A4E4A7787DD3FBB43BC33E0 | 53F9FBF90B60402E915190B46C4698B2 | 40A7367D9845421AB5895AC9E88467DE |  | 99.03 | 100 | 0 | 0 | 0 |  | 670 | 900 | Y | N | 0 | 0 | 0 |  | 671 | 900 | Y | N | N | Y | [5 empty] | RB130.00 | C
A66423 | 2021-08-21 | 1 | C |  | 2 | A | SP-AE1055LSM | 탄소강 | P-AE1055LS | BM#1 | 1628 | 45 | 1611 | 1551 | 31 | 5500 |  | 3 | 0.13 | 25 |  | -1.37 | 1558 | 1600 | 0 | 146.9 |  | 32 | 17 | 61 | Y |  | 2021-08-21 19:38 | 73 | 1092 | 34 | 32 | 27 | 25 | 25 | 24 | 23 | 23 | 22 | 21 | 21 | 19 | 19 | 18 | 23 | 27 | 18 | 0 | -0.16 |  | 55 | Y | -0.2 | [7 empty] | Y | Y | Y | Y | 200 | 0.48 | 63 | 84610 | 96327 | 7023 | 15100 | 18 | 2 |  | 2021-08-21 19:46 | 1558 | 134 |  | 51 | [8 empty] | 6E8FAD7C3F134C8FBE0CB4B9C5FC0DAF | EB8A5DF7F2834F0788785B159DB59C80 | 1AFF901A6726408CACDA49F0356FEAE7 |  | C83F9918B9834C8E92E1DFD7C3066BDD | 106EAC754DB349BC84D2EC16FC206D2B | 227C51344C634A7D8AC6D42AC4B5B20E |  | 82.63 | 100 | 0 | 0 | 300 |  | 400 |  | Y | N | 0 | 0 | 300 |  | 401 |  | Y | N | N |  |  | Y |  |  |  | BT180180 | H
B65846 | 2021-08-21 | 2 | C |  | 5 | A | AE1050 | 탄소강 | AE1050 | BM#2 | 1610 | 49 | 1618 | 1531 | 36 | 5900 |  | 1 | 0.25 | 15 |  | -2.31 | 1561 | 1611 | 0 | 11.7 | 0 | 29 | 75 | 38 | Y |  | 2021-08-21 20:26 | 72 | 1098 | 16 | 16 | 26 | 29 | 30 | 30 | 30 | 29 | 27 | 24 | 24 | 21 |  | 21 | 26 | 30 | 21 | 30 | -0.22 | Y | 40 | Y | -0.6 | [7 empty] | Y | Y | Y | Y | 190 | 0.47 | 63 | 94920 | 92670 | 3130 | 15100 | 09 | 2 |  | 2021-08-21 20:37 | 1561 | 122 |  | 27 | 25 | [15 empty] | 100.02 | 100 | 0 | 0 | 0 |  | 670 | 900 | Y | N | 0 | 0 | 0 |  | 671 | 900 | Y | N | N | Y | [5 empty] | RB125.00 | C
A66424 | 2021-08-21 | 1 | D |  | 3 | A | SP-AE1055LSM | 탄소강 | P-AE1055LS | BM#1 | 1611 | 54 | 1606 | 1553 | 40 | 6400 |  | 3 | 0.14 | 26 |  | -1.23 | 1569 | 1608 | 0 | 258.02 |  | 33 | 13 | 61 | Y |  | 2021-08-21 20:53 | 84 | 1099 | 16 | 15 | 28 | 34 | 37 | 38 | 38 | 39 | 39 | 39 | 39 | 39 | 38 | 38 | 35 | 39 | 38 | 39 | -0.03 | Y | 30 | Y | 0 | [7 empty] | Y | Y | Y | Y | 190 | 0.48 | 63 | 101532 | 95225 | 6975 | 15500 | 18 | 2 |  | 2021-08-21 21:05 | 1569 | 142 |  | 41 | [16 empty] | 100.18 | 100 | 0 | 0 | 0 |  | 400 |  | Y | N | 0 | 0 | 0 |  | 401 |  | Y | N | N |  |  | Y |  |  |  | BT180180 | H
B65847 | 2021-08-21 | 2 | D |  | 6 | A | AE1050 | 탄소강 | AE1050 | BM#2 | 1599 | 44 | 1627 | 1576 | 32 | 5500 |  | 1 | 0.23 | 17 |  | -2.33 | 1557 | 1617 | 0 | 14.81 | 0 | 30 | 74 | 51 | Y |  | 2021-08-21 21:35 | 68 | 1097 | 16 | 23 | 30 | 33 | 34 | 34 | 34 | 33 | 32 | 31 | 29 | 27 | 25 | 25 | 30 | 34 | 25 | 34 | -0.22 | Y | 40 | Y | -0.4 | [7 empty] | Y | Y | Y | Y | 180 | 0.47 | 63 | 94920 | 93387 | 3113 | 15100 | 09 | 2 |  | 2021-08-21 21:41 | 1557 | 117 |  | 22 | [16 empty] | 99.13 | 100 | 0 | 0 | 0 |  | 671 | 900 | Y | N | 0 | 0 | 0 |  | 671 | 900 | Y | N | N | Y | [5 empty] | SB131131 | C
A66425 | 2021-08-21 | 1 | D |  | 4 | A | SP-AE1055LSM | 탄소강 | P-AE1055LS | BM#1 | 1633 | 43 | 1609 | 1555 | 32 | 5600 |  | 3 | 0.14 | 26 |  | -1.41 | 1567 | 1612 | 0 | 245.57 |  | 31 | 48 | 50 | Y |  | 2021-08-21 22:04 | 82 | 1092 | 38 | 40 | 42 | 44 | 44 | 44 | 44 | 43 | 42 | 43 | 42 | 42 | 42 | 42 | 42 | 44 | 42 | 44 | -0.04 | Y | 45 | Y | 0 | [7 empty] | Y | Y | Y | Y | 180 | 0.48 | 64 | 101532 | 97422 | 6978 | 15600 | 18 | 2 |  | 2021-08-21 22:13 | 1567 | 113 |  | 33 | 20 | [15 empty] | 10153200 | 100 | 0 | 0 | 0 |  | 400 |  | Y | N | 0 | 0 | 0 |  | 401 |  | Y | N | N |  |  | Y |  |  |  | BT180180 | H
B65848 | 2021-08-21 | 2 | D |  | 7 | A | SM48CH | 탄소강 | B | BM#2 | 1603 | 45 | 1635 | 1565 | 31 | 6000 |  | 1 | 0.29 | 17 |  | -2.58 | 1552 | 1622 | 0 | 27.17 | 0 | 18 | 84 | 56 | Y |  | 2021-08-21 22:45 | 61 | 1091 | 19 | 26 | 30 | 32 | 33 | 33 | 32 | 32 | 30 | 28 | 27 | 26 | 25 | 23 | 29 | 33 | 23 | 32 | -0.22 | Y | 45 | Y | -0.4 | [7 empty] | Y | Y | Y | Y | 170 | 0.47 | 66 | 94932 | 99042 | 2908 | 16300 | 09 | 2 |  | 2021-08-21 22:48 | 1552 | 114 |  | 16 |  | * AE1050 기준 적용 | [14 empty] | 93.16 | 100 | 0 | 0 | 0 |  | 669 | 900 | Y | N | 0 | 0 | 0 |  | 671 | 900 | Y | N | N | Y | [5 empty] | BT180180 | C
A66426 | 2021-08-21 | 1 | D |  | 5 | A | SP-AE1055LSM | 탄소강 | P-AE1055LS | BM#1 | 1613 | 39 | 1591 | 1550 | 31 | 5400 |  | 3 | 0.14 | 25 |  | -1.44 | 1544 | 1587 | 0 | 292.92 |  | 20 | 27 | 48 | Y |  | 2021-08-21 23:16 | 59 | 1098 | 42 | 37 | 32 | 27 | 24 | 22 | 21 | 19 | 17 | 17 | 16 | 16 | 15 | 14 | 22 | 32 | 14 | 0 | -0.33 |  | 55 | Y | -0.2 | [7 empty] | Y | Y | Y | Y | 170 | 0.48 | 65 | 101532 | 97986 | 6014 | 15100 | 18 | 2 |  | 2021-08-21 23:25 | 1544 | 113 |  | 26 | 10 | [6 empty] | A1CD8D1F5BC34839AB0ACE2AF2F4E1EC | 6F2EB094F8114D078E43574071757434 | 65EC07B00EEC4DD4ABB736D5199BA775 |  | F492D1D6A7D24317A25E04F61E31943C | 1D18276AB22B49FA9873E2327844A67D | 54233CDD4E3E4E9BB2702007D954979B |  |  | 96.74 | 100 | 0 | 0 | 0 |  | 400 |  | Y | N | 0 | 0 | 0 |  | 401 |  | Y | N | N |  |  | Y |  |  |  | BT180180 | H
B65849 | 2021-08-21 | 2 | D | TUNDISH교체전 | 8 | A | SM48CH | 탄소강 | B | BM#2 | 1609 | 40 | 1638 | 1543 | 36 | 6500 |  | 1 | 0.3 | 17 |  | -2.77 | 1552 | 1620 | 0 | 27.24 | 0 | 37 | 84 | 60 | Y |  | 2021-08-21 23:45 | 61 | 1089 | 21 | 24 | 26 | 28 | 29 | 28 | 28 | 27 | 26 | 25 | 23 | 22 |  | 22 | 26 | 29 | 22 | 28 | -0.2 | Y | 35 | Y | -0.2 | [7 empty] | N | N | N | M | 170 | 0.51 | 58 | 91287 | 93507 | 2943 | 2000 | 09 | 2 |  | 2021-08-21 23:47 | 1552 | 111 |  | 23 | 12 |  | 19E959CC58764AB8973E881413193FB5 | B69ED7542EA04B4080C85CA3A170FF57 | 959F287DFE9047BDA1990D75F2CB3DFE | [11 empty] | 89.89 | 100 | 0 | 3160 | 0 |  | 650 | 400 | Y | N | 0 | 3030 | 0 |  | 650 | 400 | Y | N | N | Y | [5 empty] | BT180180 | C
A66427 | 2021-08-21 | 1 | D |  | 6 | A | AE1055LS | 탄소강 | G-AE1055LS | BM#1 | 1613 | 43 | 1600 | 1545 | 21 | 4400 |  | 3 | 0.14 | 25 |  | -1.08 | 1551 | 1583 | 0 | 239.85 |  | 32 | 18 | 58 | Y |  | 2021-08-22 00:09 | 67 | 1089 | 32 | 40 | 21 | 23 | 26 | 28 | 28 | 28 | 28 | 27 | 27 | 26 | 27 | 27 | 28 | 28 | 26 | 28 | -0.03 | Y | 30 | Y | 0.2 | [8 empty] | N | N | Y | 210 | 0.52 | 57 | 84600 | 93970 | 7730 | 15700 | 18 | 2 |  | 2021-08-22 00:24 | 1551 | 122 |  | 39 | [16 empty] | 82.98 | 100 | 0 | 0 | 0 |  | 400 |  | Y | N | 0 | 0 | 0 |  | 400 |  | Y | N | N |  |  | Y |  |  |  | BT180180 | H
B65850 | 2021-08-21 | 2 | D | TUNDISH교체 | 1 | A | SCM440 | 합금강 | D | BM#2 | 1617 | 42 | 1656 | 1554 | 37 | 7900 |  | 1 | 0.35 | 17 |  | -2.56 | 1590 | 1653 | 0 | 35.44 | 0 | 29 | 76 | 63 | Y |  | 2021-08-22 00:45 | 94 | 1090 | -282 | 16 | 32 | 29 | 36 | 39 | 42 | 43 | 43 | 43 | 42 | 41 | 39 | 39 | 39 | 43 | 39 | 43 | -0.16 |  | 25 | Y | -0.4 | 0.5 | 1.73 | 1.73 |  |  |  |  | N | N | N | N | 220 | 0.47 | 65 | 101820 | 101022 | 228 | 14800 | 16 | 1 |  | 2021-08-22 00:48 | 1590 | 136 |  | 46 |  | * BUTT 타입롱노즐사용(일반타입.) * T/D FLUX 용탕부: 120 KG / 유탕부: 10KG 투입. | [14 empty] | 93.28 | 100 | 1040 | 0 | 0 |  | 650 | 400 | Y | N | 1000 | 0 | 0 |  | 650 | 400 | Y | N | N | [6 empty] | RB170.00 | C
A66428 | 2021-08-21 | 1 | D |  | 7 | A | AE1055LS | 탄소강 | G-AE1055LS | BM#1 | 1640 | 43 | 1601 | 1554 | 31 | 4500 |  | 3 | 0.14 | 25 |  | -1.54 | 1554 | 1600 | 0 | 268.78 |  | 33 | 14 | 49 | Y |  | 2021-08-22 01:09 | 70 | 1094 | 26 | 26 | 29 | 31 | 31 | 32 | 33 | 32 | 31 | 31 | 30 | 31 | 30 | 30 | 30 | 33 | 30 | 31 | -0.1 | Y | 30 | Y | -0.2 | [8 empty] | N | N | Y | 200 | 0.52 | 60 | 101520 | 98224 | 7276 | 15800 | 18 | 2 |  | 2021-08-22 01:17 | 1554 | 124 |  | 38 | [16 empty] | 96.5 | 100 | 0 | 0 | 0 |  | 400 |  | Y | N | 0 | 0 | 0 |  | 400 |  | Y | N | N |  |  | Y |  |  |  | BT180180 | H
A66429 | 2021-08-21 | 1 | D |  | 8 | A | AE1055LS | 탄소강 | G-AE1055LS | BM#1 | 1608 | 40 | 1592 | 1532 | 26 | 5300 |  | 3 | 0.13 | 25 |  | -1.44 | 1542 | 1585 | 0 | 244.65 |  | 31 | 49 | 49 | Y |  | 2021-08-22 02:21 | 58 | 1090 | 30 | 29 | 27 | 27 | 26 | 26 | 26 | 26 | 25 | 25 | 24 | 24 |  | 24 | 26 | 27 | 24 | 26 | -0.05 |  | 45 | Y | 0 | [8 empty] | N | N | Y | 190 | 0.52 | 55 | 84600 | 91975 | 7325 | 15200 | 18 | 2 |  | 2021-08-22 02:31 | 1542 | 105 |  | 27 | 20 | [15 empty] | 85.5 | 100 | 0 | 0 | 0 |  | 400 |  | Y | N | 0 | 0 | 0 |  | 400 |  | Y | N | N |  |  | Y |  |  |  | BT180180 | H
B65851 | 2021-08-21 | 2 | D |  | 2 | A | SCM440 | 합금강 | D | BM#2 | 1568 | 40 | 1608 | 1537 | 35 | 6900 |  | 1 | 0.32 | 16 |  | -2.55 | 1550 | 1607 | 0 | 28.12 | 0 | 30 | 75 | 60 | Y |  | 2021-08-22 01:58 | 54 | 1097 | 34 | 27 | 22 | 20 | 19 | 17 | 16 | 16 | 15 | 15 | 14 | 13 | 12 | 11 | 17 | 22 | 11 | 0 | -0.2 |  | 55 | Y | -0.2 |  |  |  | 0.77 |  |  |  | Y | Y | Y | Y | 220 | 0.49 | 66 | 97680 | 101926 | -626 | 15100 | 16 | 1 |  | 2021-08-22 02:01 | 1550 | 122 |  | 39 | 17 | [15 empty] | 96.28 | 100 | 0 | 0 | 0 |  | 650 | 400 | Y | N | 0 | 0 | 0 |  | 650 | 400 | Y | N | N | [6 empty] | RB230.00 | C
A66430 | 2021-08-21 | 1 | D |  | 9 | A | AE1055LS | 탄소강 | G-AE1055LS | BM#1 | 1650 | 40 | 1591 | 1578 | 20 | 3500 |  | 3 | 0.14 | 25 |  | -1.28 | 1545 | 1585 | 0 | 219.45 |  | 20 | 28 | 55 | Y |  | 2021-08-22 03:18 | 61 | 1099 | 28 | 26 | 26 | 26 | 27 | 27 | 25 | 24 | 24 | 24 | 24 | 23 | 23 | 23 | 25 | 27 | 23 | 26 | -0.05 | Y | 40 | Y | 0 | [8 empty] | N | N | Y | 180 | 0.45 | 61 | 84600 | 87513 | 7987 | 15500 | 18 | 2 |  | 2021-08-22 03:36 | 1545 | 102 |  | 28 |  | *전공정요청 감속주입(정속유지강종) | [14 empty] | 8460000 | 100 | 0 | 0 | 0 |  | 400 |  | Y | N | 0 | 0 | 0 |  | 400 |  | Y | N | N |  |  | Y |  |  |  | BT180180 | H
B65852 | 2021-08-21 | 2 | D |  | 3 | A | SCM440 | 합금강 | D | BM#2 | 1573 | 47 | 1611 | 1547 | 43 | 7700 |  | 1 | 0.25 | 16 |  | -2.31 | 1557 | 1613 | 0 | 23.52 | 0 | 18 | 85 | 71 | Y |  | 2021-08-22 03:04 | 61 | 1100 | 8 | 7 | 17 | 21 | 24 | 25 | 25 | 25 | 24 | 23 | 22 | 21 | 19 | 18 | 21 | 25 | 18 | 25 | -0.17 | Y | 40 | Y | -0.2 |  |  |  | 0.67 |  |  |  | Y | Y | Y | Y | 210 | 0.48 | 67 | 149277 | 101747 | -347 | 15400 | 16 | 1 |  | 2021-08-22 03:10 | 1557 | 129 |  | 40 |  | * 연연주 혼탕부 ID : 308, 309, 310, 408, 409, 410 | [6 empty] | 2893E6B21DEE431BAE6A6213B496CE82 | C201ECD4414A4EC6A06788B7CF702251 | 714FFB79F7D4470794F7C1FFD83FB70C |  | BA3ED6E588C441238B9C78FCD5404957 | 4227357867B04362B6A187166334E227 | 0BA52831596348E295B7819101577A22 |  | 146.71 | 100 | 0 | 0 | 0 |  | 650 | 400 | Y | N | 0 | 0 | 0 |  | 650 | 400 | Y | N | N | [6 empty] | RB240.00 | C
A66431 | 2021-08-21 | 1 | D |  | 10 | B | AE1055LS | 탄소강 | G-AE1055LS | BM#1 | 1626 | 41 | 1589 | 1543 | 24 | 4800 |  | 3 | 0.15 | 25 |  | -1.41 | 1547 | 1589 | 0 | 198.9 |  | 32 | 19 | 54 | Y |  | 2021-08-22 04:24 | 63 | 1111 | 27 | 28 | 22 | 25 | 26 | 25 | 25 | 24 | 23 | 23 | 23 | 22 | 21 | 21 | 24 | 26 | 21 | 25 | -0.1 | Y | 50 | Y | 0 | [8 empty] | N | N | Y | 170 | 0.45 | 67 | 101520 | 95452 | 7298 | 15890 | 18 | 2 |  | 2021-08-22 04:33 | 1547 | 99 |  | 23 |  | *전공정요청 감속주입(정속유지강종) | [14 empty] | 98.13 | 100 | 0 | 0 | 0 |  | 400 |  | Y | N | 0 | 0 | 0 |  | 400 |  | Y | N | N |  |  | Y |  |  |  | BT180180 | H
B65853 | 2021-08-21 | 2 | D |  | 4 | A | 42CRMOS4HAM | 소입성보증강 | 42CRMOS4H | BM#2 | 1594 | 50 | 1625 | 1532 | 44 | 9100 |  | 1 | 0.28 | 19 |  | -2.69 | 1557 | 1631 | 0 | 33.08 | 0 | 37 | 85 | 79 | Y |  | 2021-08-22 04:37 | 65 | 1093 | 18 | 23 | 28 | 33 | 34 | 34 | 34 | 33 | 31 | 30 | 29 | 28 | 26 | 23 | 29 | 34 | 23 | 34 | -0.24 | Y | 45 | Y | -0.6 | [7 empty] | N | N | N | N | 200 | 0.47 | 66 | 99780 | 99475 | -975 | 14400 | 16 | 1 |  | 2021-08-22 04:39 | 1557 | 118 |  | 16 |  | * 연연주 혼탕부 ID : 301, 401 304 305 306 404 405 406 | [14 empty] | 101.25 | 100 | 0 | 0 | 0 |  | 650 | 400 | Y | Y | 0 | 0 | 0 |  | 650 | 400 | Y | Y | N | [6 empty] | RB080.00 | C
A66432 | 2021-08-21 | 1 | A |  | 11 | A | AE1055LS | 탄소강 | G-AE1055LS | BM#1 | 1630 | 40 | 1594 | 1559 | 19 | 4000 |  | 3 | 0.15 | 25 |  | -1.52 | 1549 | 1594 | 0 | 186.75 |  | 33 | 15 | 63 | Y |  | 2021-08-22 05:22 | 65 | 1099 | 20 | 21 | 21 | 24 | 25 | 26 | 26 | 26 | 26 | 26 | 25 | 25 |  | 25 | 24 | 26 | 25 | 26 | -0.03 | Y | 30 | Y | 0 | [8 empty] | N | N | Y | 210 | 0.52 | 57 | 84600 | 91833 | 7967 | 15250 | 18 | 2 |  | 2021-08-22 05:30 | 1549 | 108 |  | 35 | [16 empty] | 8460000 | 100 | 0 | 0 | 0 |  | 400 |  | Y | N | 0 | 0 | 0 |  | 400 |  | Y | N | N |  |  | Y |  |  |  | BT180180 | H
B65854 | 2021-08-21 | 2 | A |  | 5 | A | 42CRMOS4HH | 소입성보증강 | D | BM#2 | 1604 | 40 | 1630 | 1550 | 36 | 7400 |  | 1 | 0.28 | 19 |  | -2.63 | 1560 | 1632 | 0 | 28.56 | 0 | 29 | 77 | 64 | Y |  | 2021-08-22 05:31 | 68 | 1069 | 19 | 26 | 29 | 30 | 31 | 31 | 30 | 28 | 28 | 27 | 25 | 23 | 20 | 20 | 27 | 31 | 20 | 0 | -0.27 | Y | 40 | Y | -0.6 |  |  |  | 0.69 |  |  |  | N | N | N | N | 190 | 0.5 | 62 | 34120 | 99712 | -612 | 15500 | 16 | 1 |  | 2021-08-22 05:33 | 1560 | 124 |  | 29 |  | * 연연주 혼탕부 ID : 301, 401 | [14 empty] | 34.38 | 100 | 0 | 0 | 0 |  | 650 | 400 | Y | Y | 0 | 0 | 0 |  | 650 | 400 | Y | Y | N | [6 empty] | SB120120 | C
A66433 | 2021-08-21 | 1 | A |  | 12 | A | AE1055LS | 탄소강 | G-AE1055LS | BM#1 | 1594 | 41 | 1598 | 1524 | 29 | 5700 |  | 3 | 0.15 | 25 |  | -1.54 | 1552 | 1598 | 0 | 200.9 |  | 31 | 50 | 65 | Y |  | 2021-08-22 06:28 | 68 | 1099 | 24 | 28 | 32 | 33 | 33 | 33 | 33 | 32 | 32 | 32 | 31 | 31 |  | 31 | 31 | 33 | 31 | 33 | -0.05 | Y | 40 | Y | 0 | [8 empty] | N | N | Y | 200 | 0.52 | 58 | 101520 | 96040 | 7960 | 16220 | 18 | 2 |  | 2021-08-22 06:42 | 1552 | 100 |  | 27 | [8 empty] | 8DED08CE795E4235B2256B9C4EC1B5AB | CC241C3708764EA686B88871C1E66BAB | 11769BFB78E54D7EBEA2F2CD5F84317A |  | 3516C48337F6450A9427B235DE07AFC3 | DBB5308168334CAB9D9B933DA75AB563 | 322ECC6CD9324B9BBB55940F47BB114F |  | 10152000 | 100 | 0 | 0 | 0 |  | 400 |  | Y | N | 0 | 0 | 0 |  | 400 |  | Y | N | N |  |  | Y |  |  |  | BT180180 | H
B65855 | 2021-08-21 | 2 | A |  | 6 | A | 42CRMOS4HH | 소입성보증강 | D | BM#2 | 1591 | 41 | 1639 | 1547 | 36 | 7400 |  | 1 | 0.27 | 19 |  | -2.56 | 1561 | 1630 | 0 | 22.74 | 0 | 30 | 76 | 54 | Y |  | 2021-08-22 06:32 | 69 | 1094 | 17 | 19 | 24 | 27 | 28 | 27 | 26 | 26 | 23 | 21 | 20 | 15 |  | 15 | 23 | 28 | 15 | 0 | -0.32 | Y | 40 | Y | -0.5 |  |  |  | 0.74 |  |  |  | N | N | N | N | 180 | 0.51 | 60 | 98617 | 98741 | -491 | 15400 | 16 | 1 |  | 2021-08-22 06:45 | 1561 | 125 |  | 31 |  | *후HEAT L/D 교체중 크로깅 현상 살짝 있었음. | [14 empty] | 100.58 | 100 | 0 | 0 | 0 |  | 650 | 400 | Y | Y | 0 | 0 | 0 |  | 650 | 400 | Y | Y | N | [6 empty] | SB090090 | C
A66434 | 2021-08-22 | 1 | A |  | 13 | B | AE1055LS | 탄소강 | G-AE1055LS | BM#1 | 1602 | 40 | 1594 | 1525 | 32 | 5800 |  | 3 | 0.14 | 25 |  | -1.82 | 1543 | 1594 | 0 | 21.31 |  | 20 | 29 | 63 | Y |  | 2021-08-22 07:35 | 59 | 1098 | 30 | 30 | 29 | 30 | 30 | 29 | 29 | 27 | 27 | 26 | 25 | 25 | 25 | 25 | 28 | 30 | 25 | 30 | -0.11 | Y | 45 | Y | 0 | [8 empty] | N | N | Y | 190 | 0.52 | 58 | 101520 | 92886 | 7164 | 15960 | 18 | 2 |  | 2021-08-22 07:46 | 1543 | 99 |  | 19 | [16 empty] | 100.61 | 100 | 0 | 0 | 0 |  | 400 |  | Y | N | 0 | 0 | 0 |  | 400 |  | Y | N | N |  |  | Y |  |  |  | BT180180 | H
B65856 | 2021-08-21 | 2 | A |  | 7 | A | 42CRMOS4HH | 소입성보증강 | D | BM#2 | 1663 | 45 | 1633 | 1548 | 42 | 7800 |  | 1 | 0.28 | 19 |  | -2.38 | 1568 | 1632 | 0 | 26.77 | 0 | 18 | 86 | 44 | Y |  | 2021-08-22 07:38 | 76 | 1100 | 11 | 10 | 27 | 33 | 37 | 38 | 38 | 38 | 37 | 36 | 35 | 33 | 31 | 28 | 32 | 38 | 28 | 38 | -0.25 | Y | 40 | Y | -0.6 |  |  |  | 0.6 |  |  |  | N | N | N | N | 170 | 0.5 | 65 | 106750 | 103703 | -1853 | 14800 | 16 | 1 |  | 2021-08-22 07:49 | 1568 | 127 |  | 27 | [8 empty] | D5754E3C9E654F02806272F71EC8C726 | 1CB3272ECAAF4DFA84FAC20AA4927AEB | FD407966CE8A42458252CAC6A90E0BB3 |  | 66B4B92972314D9299A94157263ABEB9 | 48D5A45D3A1D494AA31E64B97A1968DC | 5A93231BFECF4C1FAD9A7F0CF2CF4ED3 |  | 105.17 | 100 | 0 | 0 | 0 |  | 650 | 400 | Y | Y | 0 | 0 | 0 |  | 650 | 400 | Y | Y | N | [6 empty] | SB100100 | C
A66435 | 2021-08-22 | 1 | A |  | 14 | A | AE1055LS | 탄소강 | G-AE1055LS | BM#1 | 1600 | 41 | 1588 | 1532 | 34 | 6000 |  | 3 | 0.15 | 25 |  | -1.45 | 1544 | 1588 | 0 | 183.54 |  | 32 | 20 | 62 | Y |  | 2021-08-22 08:34 | 60 | 1098 | 24 | 24 | 28 | 29 | 30 | 31 | 31 | 30 | 30 | 29 | 29 | 29 |  | 29 | 29 | 31 | 29 | 30 | -0.03 | Y | 30 | Y | 0 | [8 empty] | N | N | Y | 180 | 0.52 | 56 | 101520 | 94129 | 7971 | 15340 | 18 | 2 |  | 2021-08-22 08:44 | 1544 | 100 |  | 20 | [16 empty] | 10152000 | 100 | 0 | 0 | 0 |  | 400 |  | Y | N | 0 | 0 | 0 |  | 400 |  | Y | N | N |  |  | Y |  |  |  | BT180180 | H
B65857 | 2021-08-22 | 2 | A |  | 8 | A | 42CRMOS4HH | 소입성보증강 | D | BM#2 | 1632 | 46 | 1641 | 1522 | 42 | 8600 |  | 1 | 0.28 | 19 |  | -2.78 | 1561 | 1642 | 0 | 28.39 | 0 | 37 | 86 | 40 | Y |  | 2021-08-22 08:32 | 69 | 1100 | 22 | 29 | 32 | 35 | 36 | 36 | 35 | 34 | 33 | 32 | 30 | 27 |  | 27 | 32 | 36 | 27 | 0 | -0.26 | Y | 35 | Y | -0.6 |  |  |  | 0.71 |  |  |  | N | N | N | N | 170 | 0.5 | 58 | 106750 | 93825 | 375 | 16300 | 16 | 1 |  | 2021-08-22 08:36 | 1561 | 136 |  | 39 | [16 empty] | 113.62 | 100 | 0 | 0 | 0 |  | 650 | 400 | Y | Y | 0 | 0 | 0 |  | 650 | 400 | Y | Y | N | [6 empty] | SB100100 | C
A66436 | 2021-08-22 | 1 | A |  | 15 | A | AE1055LS | 탄소강 | G-AE1055LS | BM#1 | 1590 | 40 | 1592 | 1532 | 33 | 6000 |  | 3 | 0.15 | 26 |  | -1.47 | 1548 | 1592 | 0 | 189.23 |  | 33 | 16 | 59 | Y |  | 2021-08-22 09:32 | 64 | 1100 | 28 | 28 | 30 | 31 | 31 | 31 | 30 | 29 | 29 | 28 | 27 | 27 | 28 | 28 | 29 | 31 | 27 | 31 | -0.1 | Y | 40 | Y | 0.2 | [8 empty] | N | N | Y | 170 | 0.52 | 59 | 101520 | 93215 | 7435 | 15760 | 18 | 2 |  | 2021-08-22 09:42 | 1548 | 95 |  | 21 | [16 empty] | 98.37 | 100 | 0 | 0 | 0 |  | 400 |  | Y | N | 0 | 0 | 0 |  | 400 |  | Y | N | N |  |  | Y |  |  |  | BT180180 | H
B65858 | 2021-08-22 | 2 | A | TUNDISH교체전 | 9 | A | 42CRMOS4HH | 소입성보증강 | D | BM#2 | 1626 | 49 | 1628 | 1536 | 43 | 8800 |  | 1 | 0.25 | 18 |  | 0 | 1561 | 1623 | 0 | 34.39 | 0 | 29 | 78 | 36 | Y |  | 2021-08-22 09:53 | 69 | 1092 | 23 | 30 | 38 | 42 | 43 | 44 | 44 | 43 | 42 | 42 | 41 | 41 | 40 | 39 | 40 | 44 | 39 | 42 | -0.12 | Y | 40 | Y | -0.2 |  |  |  | 0.87 |  |  |  | N | N | N | N | 170 | 0.49 | 68 | 109460 | 106343 | -1343 | 2300 | 16 | 1 |  | 2021-08-22 09:55 | 1561 | 118 |  | 18 | 15 |  | 1586155E63D840DE9B4847BFA2290F26 | 2E774A7441B4450D9DE42D4C481ECBBD | [12 empty] | 104.25 | 100 | 0 | 2859 | 0 |  | 650 | 400 | Y | Y | 0 | 2500 | 0 |  | 650 | 400 | Y | Y | N | [6 empty] | SB120120 | C
A66437 | 2021-08-22 | 1 | A |  | 16 | A | AE1055LS | 탄소강 | G-AE1055LS | BM#1 | 1620 | 40 | 1592 | 1532 | 29 | 5300 |  | 3 | 0.15 | 25 |  | -1.48 | 1546 | 1592 | 0 | 219.65 |  | 31 | 51 | 59 | Y |  | 2021-08-22 10:31 | 62 | 1097 | 26 | 27 | 29 | 31 | 32 | 32 | 31 | 30 | 30 | 29 | 29 | 29 |  | 29 | 30 | 32 | 29 | 29 | 0 | Y | 35 | Y | 0 | [8 empty] | N | N | Y | 210 | 0.52 | 58 | 84600 | 96754 | 7996 | 15320 | 18 | 2 |  | 2021-08-22 10:40 | 1546 | 95 |  | 21 |  | *롱노즐 교체(내부침식) - 15회 사용 | [14 empty] | 8460000 | 100 | 0 | 0 | 0 |  | 400 |  | Y | N | 0 | 0 | 0 |  | 400 |  | Y | N | N |  |  | Y | Y |  |  | BT180180 | H
B65859 | 2021-08-22 | 2 | A | TUNDISH교체 | 1 | A | SM45CB | 탄소강 | SM45C | BM#2 | 1595 | 47 | 1647 | 1525 | 42 | 8900 |  | 1 | 0.25 | 21 |  | -2.45 | 1576 | 1648 | 0 | 24.97 | 0 | 30 | 77 | 59 | N | 1 | 2021-08-22 10:53 | 83 | 1090 | -385 | -53 | 21 | 14 | 22 | 27 | 29 | 30 | 31 | 30 | 30 | 28 | 27 | 27 | 24 | 31 | 27 | 30 | -0.2 |  | 20 | Y | -0.2 | 0.7 | 1.94 | 1.94 |  |  |  |  | N | N | N | N | 220 | 0.48 | 62 | 94629 | 98815 | -115 | 15400 | 14 | 2 |  | 2021-08-22 10:57 | 1576 | 151 |  | 53 |  | * BUTT 타입롱노즐사용(일반타입.) * T/D FLUX 용탕부: 120 KG / 유탕부: 10KG 투입. *유탕구 1089 *L/D 자연개공 안되 강제개공실시 301 401 *L/D 강제개공 및 대기시간 60분으로 T/D 7T에 스토퍼 컨트롤 실시해 STR#1,2 헤드부500MM추가절단 | [14 empty] | 95.97 | 50 | 1200 | 0 | 0 |  | 650 | 400 | N | N | 1200 | 0 | 0 |  | 650 | 400 | N | N | N | [6 empty] | RB120.00 | C
A66438 | 2021-08-22 | 1 | A |  | 17 | A | AE1055LS | 탄소강 | G-AE1055LS | BM#1 | 1597 | 41 | 1587 | 1524 | 30 | 5700 |  | 3 | 0.15 | 26 |  | -1.34 | 1546 | 1587 | 0 | 216.82 |  | 20 | 30 | 59 | Y |  | 2021-08-22 11:39 | 62 | 1101 | 28 | 28 | 29 | 28 | 27 | 27 | 25 | 23 | 22 | 22 | 21 | 20 | 20 | 33 | 25 | 33 | 33 | 28 | 0 |  |  | Y | 2.6 | [8 empty] | N | N | Y | 200 | 0.48 | 68 | 101520 | 99809 | 7991 | 15120 | 18 | 2 |  | 2021-08-22 11:46 | 1546 | 88 |  | 13 |  | *전공정요청 감속주입(전기로 설비이상) - 정속유지 이상재 등록 ID102~106, 202~206 | [14 empty] | 10152000 | 100 | 0 | 0 | 0 |  | 400 |  | Y | N | 0 | 0 | 0 |  | 400 |  | Y | N | N |  |  | Y |  |  |  | BT180180 | H
B65860 | 2021-08-22 | 2 | A |  | 2 | A | SM45CB | 탄소강 | SM45C | BM#2 | 1577 | 46 | 1606 | 1528 | 36 | 6700 |  | 1 | 0.21 | 16 |  | -2.31 | 1548 | 1612 | 0 | 12.69 | 0 | 18 | 87 | 50 | Y |  | 2021-08-22 12:06 | 55 | 1097 | 24 | 23 | 20 | 18 | 18 | 19 | 17 | 17 | 17 | 16 | 15 | 14 | 14 | 14 | 18 | 20 | 14 | 17 | -0.12 | Y | 50 | Y | 0 | [7 empty] | N | N | N | N | 220 | 0.52 | 58 | 101044 | 96377 | 123 | 15300 | 14 | 2 |  | 2021-08-22 12:10 | 1548 | 133 |  | 43 | [16 empty] | 104.93 | 50 | 0 | 0 | 0 |  | 650 | 400 | N | N | 0 | 0 | 0 |  | 650 | 400 | N | N | N | [6 empty] | RB120.00 | C
A66439 | 2021-08-22 | 1 | C |  | 18 | A | AE1055LS | 탄소강 | G-AE1055LS | BM#1 | 1630 | 40 | 1592 | 1550 | 27 | 4700 |  | 3 | 0.14 | 25 |  | -1.43 | 1548 | 1592 | 0 | 184.1 |  | 32 | 21 | 68 | Y |  | 2021-08-22 12:35 | 64 | 1101 | 39 | 21 | 24 | 26 | 26 | 25 | 25 | 24 | 23 | 23 | 22 | 21 | 21 | 21 | 24 | 26 | 21 | 21 | -0.1 | Y | 50 | Y | 0 | [8 empty] | N | N | Y | 190 | 0.45 | 69 | 101520 | 100575 | 7025 | 16000 | 18 | 2 |  | 2021-08-22 12:45 | 1548 | 101 |  | 26 |  | *전공정요청 감속주입(전기로 설비이상) - 정속유지 이상재 등록 *L/D잔강 8 TON 슬라그 이월됨 | [14 empty] | 97.62 | 100 | 0 | 0 | 0 |  | 400 |  | Y | N | 0 | 0 | 0 |  | 400 |  | Y | N | N |  |  | Y |  |  |  | BT180180 | H
B65861 | 2021-08-22 | 2 | C |  | 3 | A | SM45CB | 탄소강 | SM45C | BM#2 | 1588 | 45 | 1615 | 1528 | 35 | 6500 |  | 1 | 0.23 | 16 |  | -1.95 | 1556 | 1607 | 0 | 16.76 | 0 | 37 | 87 | 65 | Y |  | 2021-08-22 13:01 | 63 | 1105 | 11 | 13 | 19 | 23 | 23 | 24 | 24 | 23 | 22 | 21 | 19 | 18 | 14 | 14 | 20 | 24 | 14 | 23 | -0.29 | Y | 35 | Y | -0.8 | [7 empty] | N | N | N | N | 210 | 0.52 | 59 | 98400 | 97385 | -885 | 15500 | 14 | 2 |  | 2021-08-22 13:13 | 1556 | 134 |  | 48 | [16 empty] | 106.96 | 50 | 0 | 0 | 0 |  | 650 | 400 | N | N | 0 | 0 | 0 |  | 650 | 400 | N | N | N | [6 empty] | RB120.00 | C
A66440 | 2021-08-22 | 1 | C |  | 19 | A | AE1055LS | 탄소강 | G-AE1055LS | BM#1 | 1578 | 43 | 1580 | 1531 | 31 | 5600 |  | 3 | 0.15 | 25 |  | -0.87 | 1554 | 1580 | 0 | 252.55 |  | 33 | 17 | 63 | Y |  | 2021-08-22 13:41 | 70 | 1108 | 21 | 22 | 26 | 27 | 29 | 29 | 29 | 29 | 29 | 29 | 28 | 27 | 26 | 26 | 27 | 29 | 26 | 29 | -0.06 | Y | 45 | Y | 0 | [8 empty] | N | N | Y | 180 | 0.45 | 66 | 101520 | 90020 | 7080 | 16000 | 18 | 2 |  | 2021-08-22 14:04 | 1554 | 113 |  | 31 |  | *전공정요청 감속주입(전기로 설비이상) - 정속유지 이상재 등록 | [14 empty] | 100.51 | 100 | 0 | 0 | 0 |  | 400 |  | Y | N | 0 | 0 | 0 |  | 400 |  | Y | N | N |  |  | Y |  |  |  | BT180180 | H
B65862 | 2021-08-22 | 2 | C |  | 4 | A | SM45CB | 탄소강 | SM45C | BM#2 | 1566 | 43 | 1620 | 1533 | 36 | 6700 |  | 1 | 0.21 | 15 |  | -2.33 | 1554 | 1613 | 0 | 21.64 | 0 | 29 | 79 | 54 | Y |  | 2021-08-22 14:16 | 61 | 1094 | 12 | 15 | 20 | 23 | 23 | 23 | 24 | 23 | 20 | 20 | 19 | 16 |  | 16 | 20 | 24 | 16 | 23 | -0.32 | Y | 25 | Y | -0.6 | [7 empty] | N | N | N | N | 200 | 0.52 | 58 | 90200 | 95674 | 626 | 15000 | 14 | 2 |  | 2021-08-22 14:40 | 1554 | 127 |  | 31 | [16 empty] | 94.35 | 54.55 | 0 | 0 | 0 |  | 650 | 400 | N | N | 0 | 0 | 0 |  | 651 | 400 | N | N | N | [6 empty] | RB120.00 | H
A66441 | 2021-08-22 | 1 | C |  | 20 | A | AE1055LS | 탄소강 | G-AE1055LS | BM#1 | 1614 | 42 | 1607 | 1523 | 29 | 5900 |  | 3 | 0.14 | 25 |  | -1.28 | 1552 | 1592 | 0 | 15.66 |  | 31 | 52 | 78 | Y |  | 2021-08-22 14:52 | 68 | 1099 | 25 | 24 | 26 | 28 | 28 | 28 | 29 | 28 | 27 | 26 | 26 | 26 | 26 | 25 | 27 | 29 | 25 | 28 | -0.11 | Y | 35 | Y | -0.2 | [8 empty] | N | N | Y | 170 | 0.45 | 65 | 101520 | 92094 | 7906 | 15400 | 18 | 2 |  | 2021-08-22 15:01 | 1552 | 104 |  | 27 |  | *전공정요청 감속주입(전기로 설비이상) - 정속유지 이상재 등록 | [14 empty] | 10152000 | 100 | 0 | 0 | 0 |  | 400 |  | Y | N | 0 | 0 | 0 |  | 400 |  | Y | N | N |  |  | Y |  |  |  | BT180180 | H
B65863 | 2021-08-22 | 2 | C |  | 5 | A | SM45CB | 탄소강 | SM45C | BM#2 | 1619 | 39 | 1623 | 1547 | 31 | 5800 |  | 1 | 0.23 | 15 |  | -2.16 | 1553 | 1610 | 0 | 21.7 | 0 | 30 | 78 | 30 | Y |  | 2021-08-22 15:15 | 60 | 1098 | 12 | 18 | 21 | 22 | 22 | 22 | 22 | 21 | 19 | 19 | 18 | 16 | 15 | 12 | 19 | 22 | 12 | 22 | -0.2 | Y | 50 | Y | -0.6 | [7 empty] | Y | Y | Y | Y | 190 | 0.47 | 65 | 92696 | 97316 | 1134 | 15700 | 14 | 2 |  | 2021-08-22 15:21 | 1553 | 126 |  | 32 | [8 empty] | C2BF8F1815674C428580034849DF15CC | 91E9137E4F0C43F6A1F0FEDF3E21D2DF | 93E2332E73464BE8B070CFDB4A04CBC3 |  | 49A52231B70444CE83228E08D87C523E | ACFBE51984554FD488134A496760F9AE | 97E4B74707254F2FAC651E84268492B5 |  | 95.27 | 45.45 | 0 | 0 | 0 |  | 651 | 700 | N | N | 0 | 0 | 0 |  | 650 | 700 | N | N | N | [6 empty] | RB210.00 | C
A66442 | 2021-08-22 | 1 | C |  | 21 | A | AE1055LS | 탄소강 | G-AE1055LS | BM#1 | 1593 | 42 | 1601 | 1524 | 26 | 5400 |  | 3 | 0.15 | 25 |  | -1.77 | 1546 | 1601 | 0 | 209.63 |  | 20 | 31 | 69 | Y |  | 2021-08-22 15:52 | 62 | 1099 | 25 | 23 | 22 | 21 | 20 | 21 | 21 | 21 | 20 | 20 | 24 | 34 | 28 | 28 | 23 | 34 | 28 | 21 | -1.2 | Y | 5 | Y | -1.2 | [8 empty] | N | N | Y | 210 | 0.45 | 64 | 84600 | 88396 | 7554 | 15200 | 18 | 2 |  | 2021-08-22 16:01 | 1546 | 110 |  | 34 |  | *전공정요청 감속주입(전기로 설비이상) - 정속유지 이상재 등록 | [6 empty] | 607164855DF14221906292C6AD082F7B | 58D5DEF82D9A4F1B959027CFFC34ACBF | 75BD93B912C24A4C9619699A8A4DCEF0 |  | 3CE036303FAD40F89E50BBF6A794865D | FC329B442EED4B39ABC3C402C3B288AA | A73A5C19260641B4B581B92C7C6D68B8 |  | 8460000 | 100 | 0 | 0 | 0 |  | 400 |  | Y | N | 0 | 0 | 0 |  | 400 |  | Y | N | N |  |  | Y |  |  |  | BT180180 | H
B65864 | 2021-08-22 | 2 | C |  | 6 | A | SM45CB | 탄소강 | SM45C | BM#2 | 1626 | 35 | 1611 | 1529 | 32 | 5500 |  | 1 | 0.21 | 15 |  | -2.42 | 1553 | 1602 | 0 | 18.07 | 0 | 18 | 88 | 34 | Y |  | 2021-08-22 16:05 | 60 | 1100 | 10 | 11 | 14 | 16 | 17 | 17 | 16 | 16 | 15 | 14 | 12 | 11 | 10 | 10 | 14 | 17 | 10 | 16 | -0.17 | Y | 40 | Y | -0.2 | [7 empty] | Y | Y | Y | Y | 180 | 0.47 | 64 | 93632 | 94242 | 308 | 14900 | 14 | 2 |  | 2021-08-22 16:11 | 1553 | 126 |  | 47 | [16 empty] | 99.66 | 54.55 | 0 | 0 | 0 |  | 651 | 700 | N | N | 0 | 0 | 0 |  | 650 | 700 | N | N | N | [6 empty] | RB260.00 | C
A66443 | 2021-08-22 | 1 | C |  | 22 | A | AE1055LS | 탄소강 | G-AE1055LS | BM#1 | 1624 | 43 | 1597 | 1548 | 30 | 5400 |  | 3 | 0.13 | 27 |  | -1.52 | 1548 | 1597 | 0 | 233.54 |  | 32 | 22 | 62 | Y |  | 2021-08-22 17:12 | 64 | 1101 | 21 | 22 | 27 | 30 | 30 | 30 | 30 | 29 | 28 | 28 | 27 | 27 | 27 | 27 | 27 | 30 | 27 | 30 | -0.06 | Y | 45 | Y | 0 | [8 empty] | N | N | Y | 200 | 0.52 | 62 | 101520 | 100794 | 7206 | 15900 | 18 | 2 |  | 2021-08-22 17:21 | 1548 | 101 |  | 19 | [16 empty] | 94.22 | 100 | 0 | 0 | 0 |  | 400 |  | Y | N | 0 | 0 | 0 |  | 400 |  | Y | N | N |  |  | Y |  |  |  | BT180180 | H
B65865 | 2021-08-22 | 2 | C |  | 7 | A | SM45CB | 탄소강 | SM45C | BM#2 | 1613 | 44 | 1606 | 1570 | 34 | 6100 |  | 1 | 0.24 | 14 |  | -2.27 | 1551 | 1606 | 0 | 24.41 | 0 | 37 | 88 | 35 | Y |  | 2021-08-22 17:39 | 58 | 1098 | 5 | 15 | 22 | 25 | 26 | 27 | 26 | 25 | 23 | 22 | 21 | 19 | 16 | 16 | 22 | 27 | 16 | 0 | -0.27 | Y | 40 | Y | -0.6 | [7 empty] | Y | Y | Y | Y | 190 | 0.47 | 68 | 144704 | 100974 | 1626 | 15300 | 14 | 2 |  | 2021-08-22 17:45 | 1551 | 115 |  | 18 |  | *연연주 혼탕부 성분확인 ID:306~308.407~409 | [14 empty] | 141.38 | 47.06 | 0 | 0 | 0 |  | 650 | 700 | N | N | 0 | 0 | 0 |  | 650 | 700 | N | N | N | [6 empty] | RB250.00 | C
A66444 | 2021-08-22 | 1 | C | TUNDISH교체전 | 23 | A | AE1055LS | 탄소강 | G-AE1055LS | BM#1 | 1601 | 42 | 1600 | 1535 | 27 | 5300 |  | 3 | 0.14 | 25 |  | -1.87 | 1552 | 1600 | 0 | 187.56 |  | 33 | 18 | 69 | Y |  | 2021-08-22 18:07 | 68 | 1100 | 26 | 26 | 26 | 28 | 28 | 26 | 26 | 26 | 26 | 25 | 25 | 25 |  | 25 | 26 | 28 | 25 | 26 | -0.02 | Y | 40 | Y | 0 | [8 empty] | N | N | M | 190 | 0.52 | 56 | 89228 | 89994 | 7156 | 2000 | 18 | 2 |  | 2021-08-22 18:22 | 1552 | 104 |  | 28 |  |  |  | C862F7B8CA284331B8655F11434E11FC | 526EA9B827D447769792C8C638602E06 | [11 empty] | 8922800 | 100 | 0 | 3500 | 0 |  | 400 |  | Y | N | 0 | 3550 | 0 |  | 400 |  | Y | N | N |  |  | Y |  |  |  | BT180180 | H
B65866 | 2021-08-22 | 2 | C |  | 8 | A | SM45C | 탄소강 | SM45C | BM#2 | 1614 | 36 | 1609 | 1560 | 30 | 5500 |  | 1 | 0.19 | 16 |  | -2.23 | 1550 | 1606 | 0 | 13.9 | 0 | 29 | 80 | 59 | Y |  | 2021-08-22 18:36 | 57 | 1098 | 12 | 15 | 21 | 22 | 23 | 23 | 21 | 19 | 19 | 18 | 17 | 13 | 11 | 8 | 18 | 23 | 8 | 0 | -0.33 | Y | 45 | Y | -0.6 | [7 empty] | Y | Y | Y | Y | 170 | 0.47 | 67 | 51072 | 99507 | 43 | 15100 | 14 | 2 |  | 2021-08-22 18:43 | 1550 | 112 |  | 30 |  | *연연주 혼탕부 성분확인 ID:301.401 | [14 empty] | 51.61 | 50 | 0 | 0 | 0 |  | 650 | 700 | Y | N | 0 | 0 | 0 |  | 650 | 700 | Y | N | N | [6 empty] | RB310.00 | C
A66445 | 2021-08-22 | 1 | C | TUNDISH교체 | 1 | A | AE1070LS | 탄소강 | E1 | BM#1 | 1583 | 43 | 1610 | 1557 | 31 | 5600 |  | 3 | 0.14 | 25 |  | -1.67 | 1558 | 1610 | 0 | 126.57 |  | 31 | 53 | 64 | Y |  | 2021-08-22 19:14 | 83 | 1100 | -981 | -219 | 12 | 9 | 15 | 20 | 23 | 26 | 27 | 28 | 29 | 30 | 31 | 32 | 24 | 32 | 32 | 0 | 0 |  |  | Y | 0.2 |  | 2.2 | 2.02 | [5 empty] | N | N | M | 210 | 0.48 | 63 | 84610 | 100655 | 6995 | 14900 | 05 | 1 |  | 2021-08-22 19:24 | 1558 | 119 |  | 39 |  | *T/D FLUX 유:10,용:220kg | [14 empty] | 8461000 | 100 | 1500 | 0 | 0 |  | 650 |  | Y | N | 1500 | 0 | 0 |  | 651 |  | Y | N | N |  |  | Y |  |  |  | BT180180 | H
B65867 | 2021-08-22 | 2 | C |  | 9 | A | SM45C | 탄소강 | SM45C | BM#2 | 1604 | 53 | 1632 | 1575 | 42 | 6400 |  | 1 | 0.27 | 18 |  | -2.63 | 1551 | 1623 | 0 | 27.8 | 0 | 30 | 79 | 53 | Y |  | 2021-08-22 19:49 | 58 | 1097 | 6 | 8 | 21 | 26 | 28 | 29 | 29 | 29 | 28 | 27 | 25 | 24 | 21 | 19 | 24 | 29 | 19 | 29 | -0.25 | Y | 40 | Y | -0.4 | [7 empty] | Y | Y | Y | Y | 220 | 0.47 | 64 | 102144 | 94879 | 2171 | 14500 | 14 | 2 |  | 2021-08-22 19:56 | 1551 | 125 |  | 24 | [16 empty] | 98.88 | 100 | 0 | 0 | 0 |  | 650 | 700 | Y | N | 0 | 0 | 0 |  | 650 | 700 | Y | N | N | [6 empty] | RB310.00 | C
A66446 | 2021-08-22 | 1 | C |  | 2 | A | AE1070LS | 탄소강 | E1 | BM#1 | 1586 | 43 | 1587 | 1548 | 38 | 5100 |  | 3 | 0.14 | 26 |  | -1.57 | 1541 | 1587 | 0 | 172.06 |  | 20 | 32 | 63 | Y |  | 2021-08-22 20:28 | 66 | 1100 | 31 | 29 | 26 | 25 | 25 | 25 | 24 | 24 | 23 | 23 | 23 | 22 | 21 | 21 | 25 | 26 | 21 | 25 | -0.1 |  | 50 | Y | -0.2 | [7 empty] | Y | N | Y | Y | 200 | 0.5 | 59 | 101532 | 94224 | 5776 | 15400 | 05 | 1 |  | 2021-08-22 20:35 | 1541 | 124 |  | 30 |  | *Sample채취 ID:103.203 각300MM | [14 empty] | 100.33 | 100 | 0 | 0 | 300 |  | 650 |  | Y | N | 0 | 0 | 300 |  | 651 |  | Y | N | N |  |  | Y |  |  |  | BT180180 | H
B65868 | 2021-08-22 | 2 | D |  | 10 | A | SM45C | 탄소강 | SM45C | BM#2 | 1601 | 40 | 1615 | 1518 | 35 | 6800 |  | 1 | 0.27 | 15 |  | -2.48 | 1542 | 1606 | 0 | 17.76 | 0 | 18 | 89 | 52 | Y |  | 2021-08-22 20:47 | 49 | 1098 | 15 | 14 | 16 | 17 | 17 | 18 | 17 | 16 | 15 | 13 | 12 | 10 | 8 | 8 | 14 | 18 | 8 | 17 | -0.29 | Y | 35 | Y | -0.4 | [7 empty] | Y | Y | Y | Y | 210 | 0.47 | 62 | 102704 | 91341 | 9059 | 14700 | 14 | 2 |  | 2021-08-22 20:54 | 1542 | 125 |  | 33 |  | * T/D 델타티 7으로 L/D잔강 9T 내림 | [14 empty] | 102.19 | 100 | 0 | 0 | 0 |  | 650 | 700 | Y | N | 0 | 0 | 0 |  | 650 | 700 | Y | N | N |  |  |  | Y |  |  | RB115.00 | C
A66447 | 2021-08-22 | 1 | D |  | 3 | A | AE1070LS | 탄소강 | E1 | BM#1 | 1608 | 47 | 1588 | 1527 | 34 | 5900 |  | 3 | 0.15 | 25 |  | -1.35 | 1546 | 1588 | 0 | 290.46 |  | 32 | 23 | 59 | Y |  | 2021-08-22 21:25 | 71 | 1100 | 22 | 21 | 26 | 29 | 31 | 30 | 30 | 30 | 29 | 29 | 29 | 27 | 28 | 28 | 28 | 31 | 27 | 30 | -0.05 | Y | 35 | Y | 0.2 | [7 empty] | Y | Y | N | Y | 190 | 0.5 | 65 | 101532 | 103823 | 6027 | 15500 | 05 | 1 |  | 2021-08-22 21:33 | 1546 | 127 |  | 33 | [16 empty] | 91.64 | 100 | 0 | 0 | 0 |  | 650 |  | Y | N | 0 | 0 | 0 |  | 651 |  | Y | N | N |  |  | Y |  |  |  | BT180180 | H
B65869 | 2021-08-22 | 2 | D |  | 11 | A | SM45C | 탄소강 | SM45C | BM#2 | 1621 | 40 | 1627 | 1586 | 31 | 5400 |  | 1 | 0.31 | 17 |  | -2.31 | 1545 | 1616 | 0 | 23.8 | 0 | 37 | 89 | 50 | Y |  | 2021-08-22 21:57 | 52 | 1097 | 5 | 14 | 21 | 24 | 25 | 25 | 25 | 24 | 23 | 22 | 20 | 20 | 18 | 16 | 21 | 25 | 16 | 25 | -0.2 | Y | 45 | Y | -0.4 | [7 empty] | Y | Y | Y | Y | 200 | 0.47 | 66 | 102144 | 99199 | -299 | 15400 | 14 | 2 |  | 2021-08-22 21:59 | 1545 | 120 |  | 24 | [16 empty] | 102.25 | 100 | 0 | 0 | 0 |  | 650 | 700 | Y | N | 0 | 0 | 0 |  | 650 | 700 | Y | N | N | [6 empty] | RB250.00 | C
A66448 | 2021-08-22 | 1 | D |  | 4 | A | AE1070LS | 탄소강 | E1 | BM#1 | 1605 | 43 | 1580 | 1538 | 26 | 4600 |  | 3 | 0.15 | 25 |  | -1.39 | 1530 | 1573 | 0 | 241.42 |  | 33 | 19 | 64 | Y |  | 2021-08-22 22:36 | 55 | 1100 | 28 | 22 | 19 | 16 | 15 | 15 | 14 | 12 | 12 | 12 | 11 | 11 |  | 11 | 16 | 19 | 11 | 12 | -0.18 |  | 45 | Y | 0 | [7 empty] | Y | N | Y | Y | 180 | 0.51 | 58 | 101532 | 92120 | 6430 | 14700 | 05 | 1 |  | 2021-08-22 22:45 | 1530 | 109 |  | 29 | 18 | [15 empty] | 102.45 | 100 | 0 | 0 | 0 |  | 650 |  | Y | N | 0 | 0 | 0 |  | 651 |  | Y | N | N |  |  | Y |  |  |  | BT180180 | H
B65870 | 2021-08-22 | 2 | D |  | 12 | A | SM45C | 탄소강 | SM45C | BM#2 | 1629 | 38 | 1628 | 1591 | 34 | 5200 |  | 1 | 0.31 | 16 |  | -2.19 | 1560 | 1615 | 0 | 45.46 | 0 | 29 | 81 | 44 | Y |  | 2021-08-22 22:46 | 67 | 1097 | 14 | 14 | 22 | 25 | 27 | 28 | 28 | 27 | 25 | 25 | 23 | 22 | 20 | 19 | 23 | 28 | 19 | 25 | -0.22 | Y | 40 | Y | -0.2 | [7 empty] | N | N | N | N | 190 | 0.47 | 64 | 145441 | 96386 | -1586 | 14200 | 14 | 2 |  | 2021-08-22 22:49 | 1560 | 130 |  | 43 |  | * 연연주 혼탕부 ID : 307, 308, 309, 407, 408, 409 | [14 empty] | 153.74 | 100 | 0 | 0 | 0 |  | 650 | 400 | Y | N | 0 | 0 | 0 |  | 650 | 400 | Y | N | N | [6 empty] | RB150.00 | C
A66449 | 2021-08-22 | 1 | D |  | 5 | A | AE1070LS | 탄소강 | E1 | BM#1 | 1622 | 42 | 1571 | 1557 | 26 | 4500 |  | 3 | 0.14 | 25 |  | -1.32 | 1537 | 1577 | 0 | 229.16 |  | 31 | 54 | 59 | Y |  | 2021-08-22 23:43 | 62 | 1089 | 11 | 10 | 20 | 24 | 27 | 28 | 27 | 27 | 27 | 26 | 26 | 26 | 25 | 26 | 24 | 28 | 25 | 27 | -0.02 | Y | 40 | Y | 0.2 | [7 empty] | Y | Y | N | Y | 170 | 0.5 | 66 | 101532 | 105383 | 5617 | 14900 | 05 | 1 |  | 2021-08-22 23:53 | 1537 | 108 |  | 21 | [16 empty] | 90.37 | 100 | 0 | 0 | 0 |  | 650 |  | Y | N | 0 | 0 | 0 |  | 651 |  | Y | N | N |  |  | Y |  |  |  | BT180180 | H
B65871 | 2021-08-22 | 2 | D |  | 13 | A | SM45CR2 | 탄소강 | SM45CR2 | BM#2 | 1604 | 48 | 1613 | 1564 | 39 | 7300 |  | 1 | 0.35 | 16 |  | -2.45 | 1562 | 1628 | 0 | 45.77 | 0 | 30 | 80 | 47 | Y |  | 2021-08-22 23:57 | 68 | 1090 | 14 | 14 | 27 | 31 | 33 | 34 | 34 | 34 | 33 | 32 | 30 | 28 | 26 | 23 | 29 | 34 | 23 | 34 | -0.27 | Y | 40 | Y | -0.6 | [7 empty] | Y | Y | Y | N | 180 | 0.47 | 66 | 50910 | 98583 | 3117 | 15800 | 14 | 2 |  | 2021-08-23 00:01 | 1562 | 135 |  | 38 |  | * 연연주 혼탕부 ID : 301, 401 | [14 empty] | 50.31 | 100 | 0 | 0 | 0 |  | 650 | 400 | Y | Y | 0 | 0 | 0 |  | 650 | 400 | Y | Y | N | Y | [5 empty] | RB150.00 | C
A66450 | 2021-08-22 | 1 | D |  | 6 | A | AE1070LS | 탄소강 | E1 | BM#1 | 1621 | 42 | 1584 | 1550 | 28 | 5100 |  | 3 | 0.15 | 25 |  | -1.2 | 1548 | 1584 | 0 | 207.47 |  | 20 | 33 | 60 | Y |  | 2021-08-23 00:38 | 73 | 1099 | 25 | 25 | 25 | 27 | 28 | 28 | 27 | 28 | 27 | 25 | 25 | 25 | 25 | 25 | 26 | 28 | 25 | 28 | -0.06 | Y | 45 | Y | 0 | [7 empty] | Y | Y | N | Y | 210 | 0.5 | 66 | 101532 | 104078 | 4922 | 15300 | 05 | 1 |  | 2021-08-23 00:46 | 1548 | 114 |  | 33 | [16 empty] | 91.43 | 100 | 0 | 0 | 0 |  | 650 |  | Y | N | 0 | 0 | 0 |  | 651 |  | Y | N | N |  |  | Y |  |  |  | BT180180 | H
B65872 | 2021-08-22 | 2 | D |  | 14 | B | SM45CR2 | 탄소강 | SM45CR2 | BM#2 | 1596 | 45 | 1627 | 1542 | 41 | 7400 |  | 1 | 0.31 | 16 |  | -2.5 | 1564 | 1627 | 0 | 25.96 | 0 | 18 | 90 | 44 | Y |  | 2021-08-23 01:06 | 70 | 1089 | 20 | 27 | 32 | 34 | 36 | 36 | 36 | 35 | 34 | 33 | 31 | 30 | 28 | 28 | 32 | 36 | 28 | 36 | -0.2 | Y | 40 | Y | -0.4 | [7 empty] | Y | Y | Y | N | 170 | 0.47 | 64 | 101820 | 94803 | 3097 | 15500 | 14 | 2 |  | 2021-08-23 01:08 | 1564 | 138 |  | 35 |  | * 샘플채취 ID : 303,403 (300mm) | [14 empty] | 104.48 | 100 | 0 | 0 | 300 |  | 650 | 400 | Y | Y | 0 | 0 | 300 |  | 650 | 400 | Y | Y | N | Y | [5 empty] | RB150.00 | C
A66451 | 2021-08-22 | 1 | D |  | 7 | A | AE1070LS | 탄소강 | E1 | BM#1 | 1611 | 44 | 1587 | 1523 | 28 | 5600 |  | 3 | 0.15 | 25 |  | -1.16 | 1542 | 1578 | 0 | 238.27 |  | 32 | 24 | 63 | Y |  | 2021-08-23 01:45 | 67 | 1087 | 26 | 25 | 27 | 29 | 29 | 29 | 29 | 29 | 28 | 28 | 27 | 27 | 26 | 26 | 28 | 29 | 26 | 29 | -0.06 | Y | 50 | Y | -0.2 | [7 empty] | Y | N | N | Y | 200 | 0.5 | 63 | 101532 | 100127 | 5523 | 15400 | 05 | 1 |  | 2021-08-23 01:52 | 1542 | 121 |  | 33 | [7 empty] | FB32D7E60B2444F1A9612DB35CFB7FDD | A71FABCB4F514AF0A4EE1B7A885ECCA2 | DE28BFB1C51445D2A44F663F9F8FB36C |  | 880E7D15BC5E4CECAC59332D1C78E66B | 1EB008A22584404CA19535D7AB036471 | 8A2C1359820041139F62175E01719169 |  |  | 94.8 | 100 | 0 | 0 | 0 |  | 650 |  | Y | N | 0 | 0 | 0 |  | 651 |  | Y | N | N |  |  | Y |  |  |  | BT180180 | H
B65873 | 2021-08-22 | 2 | D |  | 15 | A | SM45CR2 | 탄소강 | SM45CR2 | BM#2 | 1605 | 40 | 1622 | 1560 | 36 | 6400 |  | 1 | 0.23 | 16 |  | -2.37 | 1552 | 1613 | 0 | 14.38 | 0 | 37 | 90 | 44 | Y |  | 2021-08-23 02:19 | 58 | 1100 | 25 | 27 | 28 | 29 | 29 | 28 | 28 | 27 | 26 | 24 | 23 | 21 | 20 | 18 | 25 | 29 | 18 | 28 | -0.22 | Y | 50 | Y | -0.4 | [7 empty] | Y | Y | Y | N | 220 | 0.47 | 67 | 101820 | 101439 | 3111 | 16100 | 14 | 2 |  | 2021-08-23 02:22 | 1552 | 119 |  | 27 | 23 | [7 empty] | B447500D0E944C8284555684585C46D5 | CE5E27C7650449C492ABFA681C46F7E9 | BF03ED2F05404A05AD07AA47B0B73D55 |  | 687DD463F54E40ACB6DF6D5B3F651F26 | 4CB44325205C4907A558E293EDC030B4 | 4B36C9DF22514E469486319D3952BFBF |  | 97.02 | 100 | 0 | 0 | 0 |  | 651 | 400 | Y | Y | 0 | 0 | 0 |  | 650 | 400 | Y | Y | N | Y | [5 empty] | RB150.00 | C
A66452 | 2021-08-22 | 1 | D | TUNDISH교체전 | 8 | A | AE1070LS | 탄소강 | E1 | BM#1 | 1605 | 42 | 1588 | 1535 | 28 | 5500 |  | 3 | 0.15 | 25 |  | -1.28 | 1549 | 1588 | 0 | 205.66 |  | 33 | 20 | 57 | Y |  | 2021-08-23 02:52 | 74 | 1090 | 26 | 24 | 26 | 28 | 29 | 28 | 28 | 28 | 27 | 27 | 26 | 25 |  | 25 | 27 | 29 | 25 | 28 | -0.1 | Y | 40 | Y | -0.2 | [7 empty] | Y | N | N | M | 190 | 0.5 | 63 | 94075 | 97822 | 5378 | 1500 | 05 | 1 |  | 2021-08-23 03:01 | 1549 | 110 |  | 31 | 17 |  |  | 8BB6F05EAF2149F58878E391C8E6627C | 42A08BA062EC4F4A85257683A295EBA5 | 7FF7A383038D4889B45BC488552F68E3 | [10 empty] | 89.77 | 100 | 0 | 3500 | 0 |  | 650 |  | Y | N | 0 | 3500 | 0 |  | 651 |  | Y | N | N |  |  | Y |  |  |  | BT180180 | H
B65874 | 2021-08-22 | 2 | D | TUNDISH교체전 | 16 | A | SM45CR2 | 탄소강 | SM45CR2 | BM#2 | 1604 | 41 | 1626 | 1543 | 38 | 6600 |  | 1 | 0.27 | 16 |  | -2.72 | 1557 | 1620 | 0 | 17.96 | 0 | 29 | 82 | 57 | Y |  | 2021-08-23 03:34 | 63 | 1091 | 16 | 16 | 23 | 28 | 29 | 29 | 28 | 27 | 25 | 25 | 24 | 22 | 20 | 18 | 24 | 29 | 18 | 0 | -0.24 | Y | 45 | Y | -0.4 | [7 empty] | N | N | N | N | 210 | 0.47 | 67 | 89840 | 100916 | 2984 | 2000 | 14 | 2 |  | 2021-08-23 03:37 | 1557 | 108 |  | 19 | 17 |  | FF7DFEF4BA0848F595D7582DF7BB7F42 | E16870143EF4481785A8A6CD172EF4AD | C681CD7BD4AE42BBA19CA07A504FECAB | [11 empty] | 86.38 | 100 | 0 | 3900 | 0 |  | 650 | 400 | Y | Y | 0 | 3500 | 0 |  | 650 | 400 | Y | Y | N | Y | [6 empty] | C
A66453 | 2021-08-22 | 1 | D | TUNDISH교체 | 1 | A | SNCM26 | 합금강 | SNCM26V | BM#1 | 1702 | 55 | 1638 | 1626 | 32 | 6700 |  | 3 | 0.15 | 20 |  | -1.42 | 1600 | 1638 | 0 | 205 |  | 31 | 55 | 60 | Y |  | 2021-08-23 04:08 | 100 | 1088 | -364 | 20 | 30 | 31 | 35 | 40 | 42 | 44 | 45 | 46 | 46 | 47 | 47 | 47 | 41 | 47 | 47 | 47 | 0 |  | 10 | Y | 0 |  | 2.23 | 2.23 |  |  |  |  | N | N | N | M | 210 | 0.43 | 67 | 101532 | 100340 | 2360 | 14500 | 06 | 2 |  | 2021-08-23 04:16 | 1600 | 138 |  | 43 |  | *T/D FLUX 유:15KG 용:120KG | [14 empty] | 97.35 | 100 | 700 | 0 | 0 |  | 650 |  | Y | Y | 700 | 0 | 0 |  | 651 |  | Y | Y | Y | [6 empty] | BT180180 | H
B65875 | 2021-08-22 | 2 | B | TUNDISH교체 | 1 | A | AE4150HF | 소입성보증강 | AE4150HF | BM#2 | 1589 | 43 | 1618 | 1551 | 40 | 8000 |  | 1 | 0.24 | 16 |  | -2.42 | 1572 | 1629 | 16.18 | 0 | 0 | 30 | 81 | 68 | Y |  | 2021-08-23 04:45 | 86 | 1099 | -321 | 19 | 30 | 19 | 26 | 30 | 34 | 35 | 36 | 37 | 36 | 35 | 34 | 34 | 32 | 37 | 34 | 0 | -0.2 |  | 15 | Y | -0.2 | 0.7 | 1.74 | 1.47 |  |  |  |  | N | N | N | N | 220 | 0.49 | 65 | 93071 | 103187 | 963 | 14800 | 04 | 1 |  | 2021-08-23 04:48 | 1572 | 125 |  | 40 |  | * BUTT 타입롱노즐사용(일반타입.) * T/D FLUX 용탕부: 120 KG / 유탕부: 10KG 투입. * L/D막힘으로 강제개공 1회 실시 ID : 301, 302, 401, 402 - L/D 막힘으로 수소 측정 늦게 됨. | [14 empty] | 88.47 | 100 | 700 | 0 | 0 |  | 650 | 400 | Y | N | 700 | 0 | 0 |  | 650 | 400 | Y | N | Y | [6 empty] | BT180180 | H
A66454 | 2021-08-22 | 1 | B |  | 2 | A | SNCM26 | 합금강 | SNCM26V | BM#1 | 1713 | 46 | 1613 | 1617 | 30 | 6200 |  | 3 | 0.15 | 16 |  | -1.74 | 1577 | 1613 | 0 | 198.97 |  | 20 | 34 | 71 | Y |  | 2021-08-23 05:11 | 77 | 1100 | 45 | 41 | 33 | 29 | 27 | 25 | 24 | 23 | 23 | 23 | 22 | 22 | 21 | 21 | 26 | 33 | 21 | 23 | -0.2 |  | 60 | Y | -0.2 |  |  |  | 1.44 |  |  |  |  | N | N | Y | 200 | 0.45 | 69 | 101532 | 98575 | -675 | 13800 | 06 | 2 |  | 2021-08-23 05:20 | 1577 | 124 |  | 47 | 22 | [7 empty] | D3982BA7D6A34A3C89EC7509FE04E1A5 | 8D88EF21A16B4016938A231C8B7FB20C | B39BF5B845794F2D914E30AEEFEE6F6C |  | 5EB4686EAB1D4A60805A8736B95F7001 | 96676D284FB84959839319CEF52F4860 | 4A22A120ED4A4CF888ECA63F54A2EA71 |  | 101.63 | 100 | 0 | 0 | 0 |  | 650 |  | Y | Y | 0 | 0 | 0 |  | 651 |  | Y | Y | Y | [6 empty] | BT180180 | H
B65876 | 2021-08-22 | 2 | B |  | 2 | A | AE4150HF | 소입성보증강 | AE4150HF | BM#2 | 1604 | 43 | 1640 | 1535 | 38 | 8100 |  | 1 | 0.27 | 12 |  | 0 | 1620 | 1620 | 13.84 | 0 | 0 | 11 | 59 | 3696 | Y |  | 2021-08-23 05:43 | 134 | 1099 | 32 | 21 | 20 | 19 | 21 | 22 | 21 | 21 | 21 | 21 | 20 | 19 |  | 19 | 21 | 22 | 19 | 21 | -0.1 | Y | 30 | Y | -0.2 |  |  |  | 1.15 |  |  |  | N | N | N | N | 220 | 0.52 | 60 | 143837 | 97355 | -2255 | 14400 | 04 | 1 |  | 2021-08-23 05:54 | 1620 | 132 |  | 48 | [16 empty] | 150.61 | 100 | 0 | 0 | 0 |  | 651 | 400 | Y | N | 0 | 0 | 0 |  | 650 | 400 | Y | N | Y | [6 empty] | BT180180 | C
B65877 | 2021-08-22 | 2 | B |  | 3 | A | AE4150M3 | 합금강 | D4 | BM#2 | 1565 | 43 | 1615 | 1535 | 39 | 7500 |  | 1 | 0.2 | 17 |  | -2.14 | 1557 | 1605 | 12.13 | 0 | 0 | 37 | 91 | 72 | Y |  | 2021-08-23 06:44 | 70 | 1099 | 16 | 20 | 24 | 27 | 29 | 29 | 29 | 29 | 28 | 26 | 25 | 24 | 23 | 23 | 25 | 29 | 23 | 29 | -0.15 | Y | 40 | Y | -0.2 |  |  |  | 0.89 |  |  |  | N | N | N | N | 210 | 0.49 | 65 | 50766 | 102689 | 161 | 15700 | 04 | 1 |  | 2021-08-23 07:08 | 1557 | 129 |  | 48 | [16 empty] | 49.14 | 100 | 0 | 0 | 0 |  | 651 | 400 | Y | Y | 0 | 0 | 0 |  | 650 | 400 | Y | Y | Y | [6 empty] | BT180180 | C
A66455 | 2021-08-22 | 1 | B | 연주종료 | 3 | A | SNCM26 | 합금강 | SNCM26V | BM#1 | 1649 | 49 | 1629 | 1595 | 31 | 6500 |  | 3 | 0.17 | 16 |  | -1.6 | 1586 | 1619 | 0 | 212.63 |  | 32 | 25 | 73 | Y |  | 2021-08-23 06:16 | 86 | 1081 | 19 | 18 | 24 | 27 | 31 | 32 | 33 | 33 | 31 | 32 | 32 | 32 | 31 | 31 | 0 | 0 | 0 | 0 | 0 |  | 0 | Y | 0 |  |  |  | 1.26 |  |  |  |  | N | N | M | 190 | 0 | 19 | 84319 | 98950 | 2550 | 2000 | 06 | 2 |  | 2021-08-23 06:39 | 1586 | 204 |  | 123 |  | *연주종료 08:34 |  | 4AD61B687A774F1BB7C433BFD1DB031F | E4915ECB44B84D8B8C23A23FE5DFC25D | 0712BAD35B784A30BC70CC2338DF1F67 | [10 empty] | 82.18 | 100 | 0 | 3000 | 0 |  | 650 |  | Y | Y | 0 | 3000 | 0 |  | 651 |  | Y | Y | Y | [6 empty] | BT180180 | H
B65878 | 2021-08-23 | 2 | B |  | 4 | A | AE4150M3 | 합금강 | D4 | BM#2 | 1630 | 48 | 1616 | 1547 | 39 | 7700 |  | 1 | 0.24 | 18 |  | -2.15 | 1557 | 1611 | 18.53 | 0 | 0 | 29 | 83 | 64 | Y |  | 2021-08-23 08:03 | 70 | 1094 | 20 | 22 | 27 | 30 | 31 | 31 | 32 | 31 | 30 | 29 | 28 | 27 | 27 | 26 | 28 | 32 | 26 | 31 | -0.17 | Y | 35 | Y | -0.2 |  |  |  | 0.64 |  |  |  | N | N | N | N | 200 | 0.49 | 65 | 101532 | 102339 | -739 | 14000 | 04 | 1 |  | 2021-08-23 08:09 | 1557 | 130 |  | 35 | [16 empty] | 99.98 | 100 | 0 | 0 | 0 |  | 650 | 400 | Y | Y | 0 | 0 | 0 |  | 650 | 400 | Y | Y | Y | [6 empty] | BT180180 | C
B65879 | 2021-08-23 | 2 | B |  | 5 | A | AE4150M3 | 합금강 | D4 | BM#2 | 1626 | 44 | 1618 | 1515 | 38 | 8000 |  | 1 | 0.28 | 17 |  | -2.25 | 1555 | 1612 | 14.38 | 0 | 0 | 30 | 82 | 52 | N | 1 | 2021-08-23 08:54 | 68 | 1096 | 22 | 25 | 26 | 28 | 29 | 29 | 28 | 28 | 27 | 26 | 25 | 24 | 23 | 23 | 26 | 29 | 23 | 28 | -0.15 | Y | 40 | Y | -0.2 |  |  |  | 0.84 |  |  |  | N | N | N | N | 190 | 0.49 | 63 | 101532 | 99020 | 80 | 15000 | 04 | 1 |  | 2021-08-23 09:07 | 1555 | 134 |  | 51 |  | * L/D 강제개공 ID : 301,401 | [6 empty] | AECADB3F171E4223B6B409136A904530 | D58F59B07BF047C994F81DCD0940C45E | 9084D3C1AAB1473DAA987E9C4C161FA2 |  | 189A9427E5414627B206B6AC63CBC8E0 | 114BF2ABB0C842D2A9C397248C5B2D27 | 2AB012FDF026430CAAD983D7B4B6054D |  | 102.56 | 100 | 0 | 0 | 0 |  | 650 | 400 | Y | Y | 0 | 0 | 0 |  | 650 | 400 | Y | Y | Y | [6 empty] | BT180180 | H
B65880 | 2021-08-23 | 2 | B |  | 6 | A | AE4150M3 | 합금강 | D4 | BM#2 | 1612 | 43 | 1631 | 1526 | 40 | 7900 |  | 1 | 0.21 | 17 |  | -3 | 1553 | 1615 | 13.69 | 0 | 0 | 5 | 78 | 13745 | Y |  | 2021-08-23 10:10 | 66 | 1092 | 20 | 17 | 13 | 13 | 13 | 14 | 14 | 14 | 14 | 13 | 12 | -289 | 12 | 12 | 0 | 14 | 12 | 14 | -0.05 | Y | 30 | Y | 9.99 |  |  |  | 1.07 |  |  |  | N | N | N | N | 180 | 0.5 | 61 | 101532 | 97563 | 1287 | 14400 | 04 | 1 |  | 2021-08-23 10:17 | 1553 | 123 |  | 38 | [16 empty] | 102.61 | 100 | 0 | 0 | 0 |  | 650 | 400 | Y | Y | 0 | 0 | 0 |  | 650 | 400 | Y | Y | Y | [6 empty] | BT180180 | H
A66459 | 2021-08-23 | 1 | B | 연주시작 | 1 | A | SNCM439P | 합금강 | SNCM439계 | BM#1 | 1634 | 44 | 1643 | 1557 | 38 | 8000 |  | 3 | 0.15 | 20 |  | -2.14 | 1579 | 1632 | 125.78 | 169.12 |  | 33 | 22 | 50 | Y |  | 2021-08-23 11:17 | 92 | 1095 | -243 | 33 | 27 | 27 | 31 | 36 | 37 | 39 | 40 | 41 | 41 | 42 |  | 42 | 36 | 42 | 42 | 0 | 0 |  |  | Y | 0.2 |  | 2.48 | 2.27 |  |  |  |  | N | N | N | N | 210 | 0.49 | 62 | 99380 | 99273 | -173 | 14000 | 17 | 1 |  | 2021-08-23 11:32 | 1579 | 124 |  | 25 | 24 | *T/D FLUX 유:10KG,용120KG *STR#1,#2 EDGE HEATER 코일부 건조작업으로 적용不-이상재등록 *연주시작 11:45 |  | 8517DCFFBD8E4BC88FD53E5FFF14BA87 | A1AC57A5861341458B22C4D3FBC09A49 | [11 empty] | 100.18 | 100 | 700 | 0 | 0 |  | 650 |  | N | N | 700 | 0 | 0 |  | 651 |  | N | N | Y | [6 empty] | BT180180 | H
B65881 | 2021-08-23 | 2 | B |  | 7 | A | AE4150M3 | 합금강 | D4 | BM#2 | 1654 | 48 | 1607 | 1538 | 39 | 7700 |  | 1 | 0.23 | 17 |  | -2.44 | 1556 | 1607 | 15.3 | 0 | 0 | 11 | 60 | 114 | Y |  | 2021-08-23 11:20 | 69 | 1085 | 8 | 15 | 24 | 27 | 28 | 28 | 28 | 27 | 27 | 26 | 25 | 24 |  | 24 | 24 | 28 | 24 | 28 | -0.11 | Y | 35 | Y | -0.2 |  |  |  | 0.94 |  |  |  | N | N | N | N | 170 | 0.49 | 65 | 101532 | 102203 | 497 | 15400 | 04 | 1 |  | 2021-08-23 11:28 | 1556 | 124 |  | 31 | [16 empty] | 93.71 | 100 | 0 | 0 | 0 |  | 650 | 400 | Y | Y | 0 | 0 | 0 |  | 649 | 400 | Y | Y | Y | [6 empty] | BT180180 | H
A66460 | 2021-08-23 | 1 | B |  | 2 | A | SNCM439P | 합금강 | SNCM439계 | BM#1 | 1629 | 39 | 1591 | 1577 | 28 | 5600 |  | 3 | 0.14 | 16 |  | -2.19 | 1545 | 1589 | 102.81 | 135.78 |  | 32 | 26 | 113 | Y |  | 2021-08-23 12:05 | 58 | 1091 | 40 | 40 | 26 | 17 | 11 | 9 | 8 | 7 | 7 | 6 | 5 |  |  | 5 | 14 | 26 | 5 | 0 | -0.47 |  | 45 | Y | -0.2 | [7 empty] | N | N | N | N | 200 | 0.51 | 52 | 84610 | 87136 | 19214 | 14800 | 17 | 1 |  | 2021-08-23 12:21 | 1545 | 123 |  | 39 |  | *STR#1,#2 EDGE HEATER 코일부 건조작업으로 적용不-이상재등록 *온도낮아 L/D잔강 20TON 이월함 | [14 empty] | 79.48 | 100 | 0 | 0 | 0 |  | 650 |  | Y | N | 0 | 0 | 0 |  | 650 |  | Y | N | Y | [6 empty] | BT180180 | H
B65882 | 2021-08-23 | 2 | C | TUNDISH교체전 | 8 | A | AE4150M3 | 합금강 | D4 | BM#2 | 1609 | 44 | 1613 | 1525 | 38 | 7800 |  | 1 | 0.26 | 17 |  | -2.35 | 1559 | 1609 | 12.17 | 0 | 0 | 29 | 84 | 57 | Y |  | 2021-08-23 12:17 | 72 | 1090 | 22 | 23 | 27 | 31 | 32 | 33 | 33 | 32 | 32 | 32 | 32 | 31 | 29 | 28 | 30 | 33 | 28 | 32 | -0.12 | Y | 40 | Y | -0.2 |  |  |  | 0.73 |  |  |  | N | N | N | N | 170 | 0.49 | 64 | 106276 | 101342 | -1942 | 2000 | 04 | 1 |  | 2021-08-23 12:30 | 1559 | 124 |  | 41 |  |  | D035591C724F46548C010D0CF620EF32 | 940EB7230F94450C9FDE74B416AC5B69 | 1EC15C08BD364D6A839472061B40CBA4 | [11 empty] | 107.3 | 50 | 0 | 3500 | 0 |  | 650 | 400 | Y | Y | 0 | 3500 | 0 |  | 650 | 400 | Y | Y | Y | [6 empty] | BT180180 | H
A66461 | 2021-08-23 | 1 | C |  | 3 | A | SNCM439P | 합금강 | SNCM439계 | BM#1 | 1616 | 37 | 1593 | 1545 | 32 | 6000 |  | 3 | 0.15 | 16 |  | -1.73 | 1555 | 1590 | 119.74 | 55.59 |  | 31 | 57 | 125 | Y |  | 2021-08-23 12:55 | 68 | 1102 | 4 | 3 | 12 | 16 | 19 | 21 | 22 | 22 | 22 | 22 | 22 | 22 | 21 | 21 | 18 | 22 | 21 | 22 | -0.03 | Y | 35 | Y | 0 | [7 empty] | N | N | N | N | 190 | 0.51 | 62 | 101532 | 100925 | 1475 | 14800 | 17 | 1 |  | 2021-08-23 13:04 | 1555 | 116 |  | 43 |  | *STR#1,#2 EDGE HEATER 코일부 건조작업으로 적용不-이상재등록 | [14 empty] | 98.67 | 100 | 0 | 0 | 0 |  | 650 |  | N | N | 0 | 0 | 0 |  | 651 |  | N | N | Y | [6 empty] | BT180180 | H
B65883 | 2021-08-23 | 2 | C | TUNDISH교체 | 1 | B | SFMN438VM2 | 합금강 | KFMN443계 | BM#2 | 1578 | 47 | 1651 | 1540 | 41 | 8900 |  | 1 | 0.26 | 20 |  | -2.58 | 1577 | 1649 | 0 | 15.66 | 0 | 30 | 83 | 52 | Y |  | 2021-08-23 13:33 | 86 | 1072 | -324 | -329 | 7 | 10 | 14 | 22 | 23 | 25 | 26 | 27 | 26 | 26 | 24 | 24 | 22 | 27 | 24 | 26 | -0.09 |  | 15 | Y | -0.4 | 0.9 | 2.57 | 2.57 | 1.33 |  |  |  | N | N | N | M | 210 | 0.51 | 58 | 94028 | 96059 |  | 15300 | 07 | 2 |  | 2021-08-23 13:41 | 1577 | 154 |  | 52 |  | * T/D FLUX 용탕부: 120 KG / 유탕부: 10KG 투입. * BUTT 타입롱노즐사용(슬리브 부착.) *수소 10분 측정값 기준치 초과,생관통보 | [14 empty] | 97.95 | 54.55 | 1000 | 0 | 0 |  | 650 | 400 | Y | N | 1000 | 0 | 0 |  | 650 | 400 | Y | N |  |  |  |  | Y |  |  | RB178.00 | H
A66462 | 2021-08-23 | 1 | C | 잔강최소화전 | 4 | A | SNCM439P | 합금강 | SNCM439계 | BM#1 | 1586 | 40 | 1583 | 1539 | 35 | 7100 |  | 3 | 0.17 | 19 |  | -1.81 | 1555 | 1596 | 97.29 | 42.05 |  | 20 | 36 | 104 | Y |  | 2021-08-23 14:08 | 68 | 1095 | 20 | 18 | 18 | 19 | 19 | 19 | 19 | 18 | 18 | 18 | 17 | 17 | 17 | 17 | 18 | 19 | 16 | 19 | -0.04 | Y | 50 | Y | 0.2 | [7 empty] | N | N | N | N | 180 | 0.45 | 69 | 90116 | 100532 | -532 | 3000 | 17 | 1 |  | 2021-08-23 14:16 | 1555 | 105 |  | 34 | 11 | *전공정 요청으로 감속주입 (전기로 보수-로각 및 루프 용접) *램핑다운 18:28 TAIL 감소절단 -500MM |  | A1F65A0F5C6048C485CCE65B6F2ABA43 | 898B534386DA4E4886EFD9F5E92249DC | [11 empty] | 89.05 | 100 | 0 | 2600 | 0 |  | 650 |  | Y | N | 0 | 2600 | 0 |  | 651 |  | Y | N | Y | [6 empty] | BT180180 | H
B65884 | 2021-08-23 | 2 | C |  | 2 | A | SFMN438VM2 | 합금강 | KFMN443계 | BM#2 | 1633 | 52 | 1639 | 1524 | 45 | 8800 |  | 1 | 0.28 | 18 |  | -2.7 | 1561 | 1635 | 0 | 15.89 | 0 | 5 | 79 | 42 | Y |  | 2021-08-23 14:50 | 70 | 1098 | 21 | 19 | 21 | 23 | 24 | 24 | 25 | 23 | 23 | 22 | 21 | 20 | 19 | 19 | 22 | 25 | 19 | 23 | -0.2 | Y | 30 | Y | -0.2 |  |  |  | 0.76 |  |  |  | N | N | N | Y | 210 | 0.53 | 61 | 99744 | 101933 | -383 | 15300 | 07 | 2 |  | 2021-08-23 14:56 | 1561 | 153 |  | 33 | [16 empty] | 98.81 | 50 | 0 | 0 | 0 |  | 650 | 400 | Y | N | 0 | 0 | 0 |  | 650 | 400 | Y | N | [7 empty] | RB178.00 | H
A66463 | 2021-08-23 | 1 | C | 잔강최소화 | 5 | A | SNCM5 | 합금강 | SNCM439계 | BM#1 | 1657 | 70 | 1618 | 1546 | 41 | 8100 |  | 3 | 0.16 | 17 |  | -1.64 | 1575 | 1609 | 42.8 | 103.85 |  | 33 | 23 | 46 | Y |  | 2021-08-23 15:30 | 83 | 1094 | -271 | 1 | 26 | 28 | 30 | 31 | 32 | 32 | 33 | 33 | 32 | 32 | 32 | 31 | 26 | 33 | 31 | 32 | -0.03 | Y | 25 | Y | -0.2 | [7 empty] | N | N | N | N | 170 | 0.4 | 68 | 101532 | 98167 | 2183 | 15100 | 17 | 1 |  | 2021-08-23 15:42 | 1575 | 143 |  | 40 |  | *잔강최소화 롱노즐 교체 *T/D잔강 실측 2TON *전공정 요청으로 감속주입 20%이상으로 이상재및 생관통보 (전기로 보수-로각 및 루프 용접) | [14 empty] | 101.18 | 100 | 3000 | 0 | 0 |  | 650 |  | Y | Y | 3000 | 0 | 0 |  | 651 |  | Y | Y | Y | [5 empty] | Y | BT180180 | H
B65885 | 2021-08-23 | 2 | C |  | 3 | A | SFMN438VM2 | 합금강 | KFMN443계 | BM#2 | 1614 | 62 | 1599 | 1558 | 41 | 8200 |  | 1 | 0.24 | 18 |  | -2.67 | 1561 | 1635 | 0 | 20.99 | 0 | 11 | 61 | 51 | Y |  | 2021-08-23 16:06 | 70 | 1091 | 17 | 24 | 28 | 32 | 32 | 32 | 31 | 30 | 29 | 27 | 26 |  |  | 26 | 28 | 32 | 26 | 32 | -0.15 | Y | 40 | Y | -0.2 |  |  |  | 0.67 |  |  |  | N | N | N | Y | 200 | 0.51 | 61 | 94028 | 98478 | -778 | 15600 | 07 | 2 |  | 2021-08-23 16:12 | 1561 | 146 |  | 20 | 10 | [7 empty] | 0F335FE1F50C437F9AF4A2219D647B73 | EAB88C6FCE134D2A93BB57136480D392 | DAA8CC3B912F4087BCD8DC85F4C735F9 |  | 5F86B67D89954CD98D335621986D7DAA | 0BC86AB10855438C9BEF70EECBAB50F4 | D89D23A6AACE49C5950FD51A922D23C7 |  | 96.14 | 45.45 | 0 | 0 | 0 |  | 650 | 400 | Y | N | 0 | 0 | 0 |  | 650 | 400 | Y | N | [7 empty] | RB178.00 | H
A66464 | 2021-08-23 | 1 | C |  | 6 | A | SNCM5 | 합금강 | SNCM439계 | BM#1 | 1599 | 50 | 1617 | 1563 | 38 | 7700 |  | 3 | 0.16 | 18 |  | -2.03 | 1551 | 1596 | 0 | 152.13 |  | 32 | 27 | 78 | Y |  | 2021-08-23 16:36 | 59 | 1086 | 30 | 30 | 23 | 20 | 18 | 3 | 24 | 23 | 22 | 21 | 21 | 20 | 20 | 19 | 20 | 24 | 19 | 20 | -0.14 | Y | 35 | Y | -0.2 | [7 empty] | N | N | N | N | 210 | 0.49 | 64 | 83623 | 102910 | 190 | 14800 | 17 | 1 |  | 2021-08-23 16:42 | 1551 | 132 |  | 44 | [8 empty] | 188CCB36566147888302BAC52D9BD567 | 866432564AB14C17B9F7437643A3E278 | 90070D8E9CA14A0B98629C90AF824352 |  | 1D4A56F3EA1C49B6A3FC007C60618C52 | 16B0E53B57FD4570A46732EEF4E88D90 | 7E278292E095440EADF65537E1D68B14 |  | 81.11 | 100 | 0 | 0 | 0 |  | 650 |  | Y | Y | 0 | 0 | 0 |  | 651 |  | Y | Y | Y | [6 empty] | BT180180 | C
B65886 | 2021-08-23 | 2 | C |  | 4 | A | SFMN438VM2 | 합금강 | KFMN443계 | BM#2 | 1612 | 44 | 1647 | 1551 | 34 | 7200 |  | 1 | 0.19 | 19 |  | -2.35 | 1556 | 1633 | 0 | 11.81 | 0 | 29 | 85 | 65 | Y |  | 2021-08-23 17:07 | 65 | 1097 | 23 | 25 | 34 | 36 | 36 | 36 | 37 | 36 | 34 | 33 | 31 | 31 |  | 31 | 33 | 37 | 31 | 36 | -0.2 | Y | 30 | Y | 0 |  |  |  | 1.23 |  |  |  | N | N | N | Y | 190 | 0.53 | 60 | 99744 | 100215 | -765 | 15900 | 07 | 2 |  | 2021-08-23 17:14 | 1556 | 127 |  | 20 | [16 empty] | 100.75 | 50 | 0 | 0 | 0 |  | 651 | 400 | Y | N | 0 | 0 | 0 |  | 650 | 400 | Y | N | [7 empty] | RB178.00 | C
B65887 | 2021-08-23 | 2 | C |  | 5 | A | SFMN438VM2 | 합금강 | KFMN443계 | BM#2 | 1625 | 37 | 1652 | 1563 | 33 | 6400 |  | 1 | 0.23 | 18 |  | -2.55 | 1561 | 1640 | 0 | 13.43 | 0 | 30 | 84 | 47 | Y |  | 2021-08-23 18:01 | 70 | 1095 | 29 | 29 | 32 | 33 | 33 | 34 | 33 | 32 | -274 | 30 | 29 | 27 | 26 | 26 | 5 | 34 | 26 | 33 | -0.23 | Y | 15 | Y | -0.2 |  |  |  | 0.88 |  |  |  | N | N | N | Y | 180 | 0.53 | 59 | 94028 | 98656 | 644 | 15800 | 07 | 2 |  | 2021-08-23 18:12 | 1561 | 126 |  | 27 | [16 empty] | 95.31 | 45.45 | 0 | 0 | 0 |  | 650 | 400 | Y | N | 0 | 0 | 0 |  | 650 | 400 | Y | N | [7 empty] | RB178.00 | H
A66465 | 2021-08-23 | 1 | C |  | 7 | A | SNCM5 | 합금강 | SNCM439계 | BM#1 | 1633 | 55 | 1617 | 1541 | 41 | 8700 |  | 3 | 0.21 | 18 |  | -2.01 | 1560 | 1605 | 0 | 259.32 |  | 31 | 58 | 76 | Y |  | 2021-08-23 18:05 | 68 | 1088 | 18 | 17 | 24 | 33 | 37 | 38 | 39 | 39 | 39 | 38 | 38 | 37 | 37 | 36 | 35 | 39 | 36 | 39 | -0.08 | Y | 35 | Y | -0.2 | [7 empty] | N | N | N | N | 200 | 0.5 | 64 | 101532 | 98782 | 1018 | 14500 | 17 | 1 |  | 2021-08-23 18:18 | 1560 | 107 |  | 19 | [16 empty] | 101.38 | 100 | 0 | 0 | 0 |  | 650 |  | Y | Y | 0 | 0 | 0 |  | 651 |  | Y | Y | Y | [6 empty] | BT180180 | H
B65888 | 2021-08-23 | 2 | C |  | 6 | A | SFMN438VM2 | 합금강 | KFMN443계 | BM#2 | 1594 | 38 | 1646 | 1563 | 35 | 6400 |  | 1 | 0.24 | 19 |  | -2.53 | 1556 | 1636 | 0 | 14.58 | 0 | 5 | 80 | 66 | Y |  | 2021-08-23 19:10 | 65 | 1094 | 24 | 23 | 28 | 30 | 31 | 31 | 30 | 29 | 28 | 27 | 26 |  |  | 26 | 28 | 31 | 26 | 0 | -0.17 | Y | 30 | Y | -0.2 |  |  |  | 0.65 |  |  |  | N | N | N | Y | 170 | 0.53 | 57 | 99744 | 96419 | 81 | 16100 | 07 | 2 |  | 2021-08-23 19:19 | 1556 | 125 |  | 19 | [16 empty] | 105.49 | 50 | 0 | 0 | 0 |  | 650 | 400 | Y | N | 0 | 0 | 0 |  | 651 | 400 | Y | N | [7 empty] | RB178.00 | H
A66466 | 2021-08-23 | 1 | C | TUNDISH교체전 | 8 | A | SNCM5 | 합금강 | SNCM439계 | BM#1 | 1625 | 47 | 1611 | 1567 | 39 | 7600 |  | 3 | 0.16 | 16 |  | -3.36 | 1543 | 1611 | 0 | 152.18 |  | 20 | 37 | 69 | Y |  | 2021-08-23 19:07 | 51 | 1092 | 34 | 34 | 27 | 24 | 22 | 20 | 19 | 18 | 17 | 16 | 15 | 14 | 13 | 13 | 20 | 27 | 13 | 0 | -0.28 |  | 50 | Y | -0.2 | [7 empty] | N | N | N | N | 190 | 0.51 | 61 | 98798 | 101392 | -42 | 2000 | 17 | 1 |  | 2021-08-23 19:13 | 1543 | 103 |  | 23 |  |  | 6EC80D9FC11B496481874CEA67F23F81 | 2228D8A81A1E4FF2B5665B1F3A011FC0 | 4BD3D5D0782748C88759E8C1B52ECA98 | [11 empty] | 97.48 | 100 | 0 | 2500 | 0 |  | 650 |  | Y | Y | 0 | 2500 | 0 |  | 651 |  | Y | Y | Y | [6 empty] | BT180180 | H
B65889 | 2021-08-23 | 2 | C |  | 7 | A | SFMN438VM2 | 합금강 | KFMN443계 | BM#2 | 1618 | 39 | 1640 | 1582 | 34 | 6200 |  | 1 | 0.23 | 18 |  | -2.72 | 1562 | 1634 | 0 | 14.61 | 0 | 11 | 62 | 38 | Y |  | 2021-08-23 20:08 | 71 | 1086 | 21 | 24 | 31 | 33 | 35 | 35 | 34 | 33 | 32 | 31 | 30 | 28 |  | 28 | 31 | 35 | 28 | 0 | -0.2 | Y | 35 | Y | -0.4 |  |  |  | 0.58 |  |  |  | N | N | N | Y | 170 | 0.53 | 61 | 94028 | 99755 | -5555 | 15000 | 07 | 2 |  | 2021-08-23 20:14 | 1562 | 113 |  | 19 | [16 empty] | 95.51 | 100 | 0 | 0 | 0 |  | 650 | 400 | Y | N | 0 | 0 | 0 |  | 650 | 400 | Y | N | [7 empty] | RB178.00 | C
A66467 | 2021-08-23 | 1 | C | TUNDISH교체 | 1 | B | SCR420HCS | 소입성보증강 | C | BM#1 | 1630 | 47 | 1649 | 1565 | 35 | 7700 |  | 3 | 0.14 | 20 |  | -1.95 | 1596 | 1643 | 0 | 190.5 |  | 33 | 24 | 73 | Y |  | 2021-08-23 20:19 | 85 | 1090 | -341 | 17 | 26 | 24 | 30 | 35 | 38 | 40 | 40 | 41 |  |  |  | 41 | 35 | 41 | 41 | 0 | 0 |  |  | Y | 0.1 |  | 2.27 | 2.27 |  |  |  |  | N | N | N | N | 150 | 0.52 | 52 | 84610 | 92156 | 5594 | 14900 | 02 | 2 |  | 2021-08-23 20:27 | 1596 | 123 |  | 37 |  | *T/D FLUX 유:10,용:120kg | [14 empty] | 87.32 | 100 | 700 | 0 | 0 |  | 0 |  | Y | Y | 700 | 0 | 0 |  | 0 |  | Y | Y | N |  | Y |  |  |  |  | BT180180 | H
B65890 | 2021-08-23 | 2 | D |  | 8 | A | SFMN438VM2 | 합금강 | KFMN443계 | BM#2 | 1586 | 40 | 1634 | 1554 | 36 | 6800 |  | 1 | 0.22 | 18 |  | -2.45 | 1558 | 1626 | 0 | 13.8 | 0 | 29 | 86 | 43 | Y |  | 2021-08-23 21:06 | 67 | 1094 | 24 | 23 | 30 | 34 | 34 | 35 | 34 | 33 | 32 | 31 | 29 | 28 | 25 | 25 | 31 | 35 | 25 | 34 | -0.29 | Y | 35 | Y | -0.6 |  |  |  | 0.55 |  |  |  | N | N | N | Y | 210 | 0.53 | 59 | 99744 | 99899 | -2199 | 15300 | 07 | 2 |  | 2021-08-23 21:13 | 1558 | 114 |  | 22 | [16 empty] | 102.83 | 100 | 0 | 0 | 0 |  | 650 | 400 | Y | N | 0 | 0 | 0 |  | 650 | 400 | Y | N | [7 empty] | RB178.00 | H
A66468 | 2021-08-23 | 1 | D |  | 2 | A | SCR420HCS | 소입성보증강 | C | BM#1 | 1611 | 42 | 1620 | 1566 | 30 | 6000 |  | 3 | 0.16 | 17 |  | -2.33 | 1577 | 1626 | 0 | 173.91 |  | 32 | 28 | 64 | Y |  | 2021-08-23 21:10 | 66 | 1089 | 40 | 39 | 34 | 32 | 32 | 31 | 29 | 29 | 29 | 29 | 28 | 28 | 28 | 28 | 31 | 34 | 28 | 29 | -0.11 | Y | 55 | Y | 0 | [7 empty] | N | N | N | N | 140 | 0.48 | 64 | 101532 | 97161 | 4989 | 15500 | 02 | 2 |  | 2021-08-23 21:20 | 1577 | 112 |  | 39 |  | *전공정요청 감속주입 | [14 empty] | 100.48 | 100 | 0 | 0 | 0 |  | 410 |  | Y | Y | 0 | 0 | 0 |  | 411 |  | Y | Y | N |  | Y |  |  |  |  | BT180180 | H
B65891 | 2021-08-23 | 2 | D |  | 9 | A | SFMN438VM2 | 합금강 | KFMN443계 | BM#2 | 1624 | 42 | 1639 | 1579 | 37 | 6500 |  | 1 | 0.29 | 19 |  | -2.6 | 1547 | 1629 | 0 | 23.63 | 0 | 30 | 85 | 38 | Y |  | 2021-08-23 22:15 | 56 | 1099 | 23 | 25 | 28 | 29 | 29 | 29 | 28 | 28 | 27 | 26 | 24 | 23 | 21 | 14 | 25 | 29 | 14 | 29 | -0.25 | Y | 60 | Y | -0.8 |  |  |  | 0.8 |  |  |  | N | N | N | Y | 200 | 0.41 | 76 | 102576 | 96068 | 832 | 16200 | 07 | 2 |  | 2021-08-23 22:16 | 1547 | 115 |  | 13 |  | * 전공정 요청으로 감속주입 0.40 이상공정 등록 및 생관통보 | [14 empty] | 102.47 | 100 | 0 | 0 | 0 |  | 650 | 400 | Y | N | 0 | 0 | 0 |  | 650 | 400 | Y | N |  |  | N |  |  |  |  | RB178.00 | H
A66469 | 2021-08-23 | 1 | D |  | 3 | A | SCR420HCS | 소입성보증강 | C | BM#1 | 1590 | 42 | 1623 | 1540 | 32 | 6300 |  | 3 | 0.16 | 17 |  | -2.11 | 1578 | 1623 | 0 | 179.45 |  | 31 | 59 | 71 | Y |  | 2021-08-23 22:12 | 67 | 1096 | 27 | 27 | 24 | 24 | 25 | 26 | 26 | 26 | 26 | 25 | 25 | 25 | 24 | 23 | 25 | 26 | 23 | 26 | -0.07 | Y | 40 | Y | -0.2 | [7 empty] | N | N | N | N | 130 | 0.45 | 64 | 84610 | 91680 | 7570 | 16500 | 02 | 2 |  | 2021-08-23 22:29 | 1578 | 119 |  | 43 |  | *전공정요청 감속주입 | [14 empty] | 87.54 | 100 | 0 | 0 | 0 |  | 410 |  | Y | Y | 0 | 0 | 0 |  | 411 |  | Y | Y | N |  | Y |  |  |  |  | BT180180 | H
B65892 | 2021-08-23 | 2 | D | 잔강최소화전 | 10 | A | SFMN438VM2 | 합금강 | KFMN443계 | BM#2 | 1598 | 54 | 1638 | 1567 | 42 | 7500 |  | 1 | 0.25 | 20 |  | -2.25 | 1558 | 1631 | 0 | 19.75 | 0 | 5 | 81 | 41 | Y |  | 2021-08-23 23:23 | 67 | 1091 | 12 | 21 | 29 | 33 | 34 | 35 | 35 | 34 | 33 | 32 | 30 | 29 | 26 | 26 | 30 | 35 | 26 | 0 | -0.26 | Y | 35 | Y | -0.6 |  |  |  | 0.75 |  |  |  | N | N | N | Y | 190 | 0.52 | 62 | 108354 | 104255 | -1855 | 2500 | 07 | 2 |  | 2021-08-23 23:24 | 1558 | 135 |  | 22 |  | * T/D실측잔강 : 2.6T | [14 empty] | 106.91 | 100 | 0 | 3850 | 0 |  | 650 | 400 | Y | N | 0 | 3650 | 0 |  | 651 | 400 | Y | N | [7 empty] | RB178.00 | H
A66470 | 2021-08-23 | 1 | D | 잔강최소화전 | 4 | A | SCR420HCS | 소입성보증강 | C | BM#1 | 1654 | 50 | 1617 | 1546 | 34 | 6200 |  | 3 | 0.18 | 17 |  | 0 | 1617 | 1617 | 0 | 173.29 |  | 20 | 38 | 64 | Y |  | 2021-08-23 23:26 | 106 | 1088 | 22 | 22 | 21 | 22 | 22 | 22 | 22 | 21 | 21 | 20 | 20 | 19 | 19 | 17 | 21 | 22 | 17 | 22 | -0.1 | Y | 50 | Y | -0.4 | [7 empty] | N | N | N | N | 120 | 0.45 | 65 | 92796 | 92769 | 5481 | 3000 | 02 | 2 |  | 2021-08-23 23:35 | 1617 | 116 |  | 33 |  | *전공정요청 감속주입 | [14 empty] | 94.93 | 100 | 0 | 3100 | 0 |  | 410 |  | Y | Y | 0 | 3100 | 0 |  | 411 |  | Y | Y | N |  | Y |  |  |  |  | BT180180 | H
B65893 | 2021-08-23 | 2 | D | 잔강최소화 | 11 | B | AE1050M2 | 탄소강 | B | BM#2 | 1600 | 44 | 1618 | 1543 | 39 | 7300 |  | 1 | 0.2 | 16 |  | -2.63 | 1564 | 1616 | 7.66 | 4.68 | 0 | 11 | 63 | 57 | Y |  | 2021-08-23 23:59 | 79 | 1090 | -142 | -108 | 22 | 23 | 25 | 27 | 27 | 27 | 26 | 26 | 25 | 24 |  | 24 | 18 | 27 | 24 | 27 | -0.09 | Y | 30 | Y | -0.2 | [7 empty] | N | N | N | N | 180 | 0.48 | 57 | 86500 | 96447 | 3203 | 15200 | 07 | 2 |  | 2021-08-24 00:16 | 1564 | 147 |  | 64 |  | * STR#1 정상적인 RAMPING DOWN 하지못해 추가절단 500mm 실시 | FDA09EDC8A914DDE963752DDFCD26F59 | [13 empty] | 87.59 | 100 | 2500 | 0 | 0 |  | 650 | 400 | Y | N | 2500 | 0 | 0 |  | 650 | 400 | Y | N | N | Y |  |  | Y |  |  | LT170170 | C
A66471 | 2021-08-23 | 1 | D | 잔강최소화 | 5 | A | SCR420H1V | 소입성보증강 | C | BM#1 | 1618 | 40 | 1625 | 1525 | 33 | 6800 |  | 3 | 0.16 | 15 |  | -2.36 | 1581 | 1625 | 0 | 144.66 |  | 33 | 25 | 62 | Y |  | 2021-08-24 00:47 | 72 | 1098 | -219 | -7 | 25 | 28 | 30 | 31 | 30 | 30 | 31 | 31 |  |  |  | 31 | 24 | 31 | 30 | 31 | -0.1 | Y | 10 | Y | 0 | [7 empty] | N | N | N | N | 110 | 0.53 | 50 | 84610 | 93584 | 4266 | 15200 | 02 | 2 |  | 2021-08-24 00:56 | 1581 | 100 |  | 34 | [7 empty] | 16BAC0A52C48454EB5FCA3F93535FDD4 | 3A11E0D985ED48B189EC96DE07EC95B1 | D08452841D6C4759B47B037B1A4D4205 |  | 9F160957E5BF4169B03E8F4A8FDFE041 | B3634A18562940AE8073F50A5E259670 | C34AC748BF5A41D3A8BD6466657EA0E9 |  |  | 84.86 | 100 | 2520 | 0 | 0 |  | 410 |  | Y | Y | 2531 | 0 | 0 |  | 411 |  | Y | Y | N |  | Y |  |  |  | Y | BT180180 | H
B65894 | 2021-08-23 | 2 | D |  | 12 | B | AE1050M2 | 탄소강 | B | BM#2 | 1628 | 44 | 1652 | 1574 | 37 | 6900 |  | 1 | 0.35 | 17 |  | -2.67 | 1571 | 1635 | 57.61 | 0 | 0 | 16 | 1 | 31030 | Y |  | 2021-08-24 01:14 | 86 | 1099 | 21 | 24 | 29 | 31 | 32 | 33 | 33 | 32 | 31 | 30 | 29 | 28 |  | 28 | 29 | 33 | 28 | 0 | -0.17 | Y | 30 | Y | -0.2 | [7 empty] | N | N | N | N | 170 | 0.5 | 60 | 95150 | 96092 | 3108 | 14800 | 07 | 2 |  | 2021-08-24 01:35 | 1571 | 140 |  | 47 | [16 empty] | 96.7 | 100 | 0 | 0 | 0 |  | 651 | 400 | Y | N | 0 | 0 | 0 |  | 651 | 400 | Y | N | N | Y | [5 empty] | LT170170 | C
A66472 | 2021-08-23 | 1 | D |  | 6 | A | SCR420H1V | 소입성보증강 | C | BM#1 | 1621 | 41 | 1615 | 1556 | 35 | 6600 |  | 3 | 0.2 | 15 |  | -2.2 | 1573 | 1615 | 0 | 190.58 |  | 32 | 29 | 85 | Y |  | 2021-08-24 01:51 | 64 | 1098 | 31 | 31 | 33 | 35 | 35 | 35 | 34 | 33 | 32 | 32 | 32 | 31 | 31 | 31 | 33 | 35 | 31 | 35 | -0.09 | Y | 45 | Y | 0 | [7 empty] | N | N | N | N | 100 | 0.55 | 59 | 101532 | 103674 | 5726 | 14900 | 02 | 2 |  | 2021-08-24 02:00 | 1573 | 92 |  | 21 | [16 empty] | 93.45 | 100 | 0 | 0 | 0 |  | 410 |  | Y | Y | 0 | 0 | 0 |  | 411 |  | Y | Y | N |  | Y |  |  |  |  | BT180180 | H
B65895 | 2021-08-23 | 2 | D |  | 13 | A | AE1050M2 | 탄소강 | B | BM#2 | 1564 | 42 | 1614 | 1550 | 37 | 6700 |  | 1 | 0.27 | 20 |  | -2.53 | 1552 | 1616 | 20.81 | 0 | 0 | 30 | 86 | 42 | Y |  | 2021-08-24 02:32 | 67 | 1100 | 25 | 29 | 31 | 32 | 34 | 34 | 33 | 33 | 33 | 32 | 31 | 30 |  | 30 | 32 | 34 | 30 | 33 | -0.11 | Y | 35 | Y | -0.2 | [7 empty] | N | N | N | N | 220 | 0.5 | 60 | 95150 | 96039 | 3061 | 15000 | 07 | 2 |  | 2021-08-24 02:41 | 1552 | 118 |  | 30 | [8 empty] | 5A8BE5EFA5F94C458C3D5E99BC31DBE3 | BDB492F67E1E4D5AA7BF5BB014A82198 | 6EEC7753A3E74A2EA8DA2D233BFF0D61 |  | 8E4F749722584516948E73F06B482BA7 | EC9E851D5C57428B982BB0DC6E5DA3BF | 77C2C6D071A141BDAC45453D7764C1F8 |  | 96.89 | 100 | 0 | 0 | 0 |  | 650 | 400 | Y | N | 0 | 0 | 0 |  | 650 | 400 | Y | N | N | Y | [5 empty] | LT170170 | H
A66473 | 2021-08-23 | 1 | D |  | 7 | A | SCR420H1V | 소입성보증강 | C | BM#1 | 1634 | 43 | 1610 | 1563 | 29 | 6100 |  | 3 | 0.18 | 14 |  | -1.84 | 1576 | 1610 | 0 | 162.56 |  | 31 | 60 | 75 | Y |  | 2021-08-24 02:46 | 67 | 1089 | 31 | 32 | 33 | 33 | 34 | 33 | 32 | 32 | 31 | 31 | 30 | 29 |  | 29 | 32 | 34 | 29 | 33 | -0.14 | Y | 35 | Y | -0.2 | [7 empty] | N | N | N | N | 150 | 0.55 | 57 | 101532 | 100422 | 6728 | 15100 | 02 | 2 |  | 2021-08-24 02:54 | 1576 | 95 |  | 26 | [16 empty] | 96.51 | 100 | 0 | 0 | 0 |  | 410 |  | Y | Y | 0 | 0 | 0 |  | 411 |  | Y | Y | N |  | Y |  |  |  |  | BT180180 | H
A66474 | 2021-08-23 | 1 | D | 잔강최소화전 | 8 | A | SCR420H1V | 소입성보증강 | C | BM#1 | 1602 | 42 | 1618 | 1541 | 32 | 6600 |  | 3 | 0.19 | 15 |  | -1.79 | 1582 | 1618 | 0 | 172.74 |  | 20 | 39 | 71 | Y |  | 2021-08-24 03:41 | 73 | 1111 | 28 | 30 | 32 | 33 | 34 | 33 | 33 | 32 | 31 | 31 | 31 | 31 |  | 31 | 32 | 34 | 31 | 33 | -0.05 | Y | 35 | Y | 0 | [7 empty] | N | N | N | N | 140 | 0.55 | 55 | 92154 | 97692 | 6758 | 3000 | 02 | 2 |  | 2021-08-24 03:52 | 1582 | 95 |  | 29 |  |  |  | B893343E85A249C98B403FDD5D55F809 | 39475DED590444E9AE7250186AC65DD6 | [11 empty] | 89.77 | 100 | 0 | 3100 | 0 |  | 410 |  | Y | Y | 0 | 3100 | 0 |  | 411 |  | Y | Y | N |  | Y |  |  |  |  | BT180180 | C
B65896 | 2021-08-23 | 2 | D | TUNDISH교체전 | 14 | A | AE1050M2 | 탄소강 | B | BM#2 | 1583 | 43 | 1607 | 1529 | 39 | 7000 |  | 1 | 1000 | 19 |  | -2.24 | 1548 | 1605 | 22.4 | 0 | 0 | 5 | 82 | 53 | Y |  | 2021-08-24 03:41 | 63 | 1089 | 27 | 28 | 32 | 34 | 35 | 34 | 34 | 33 | 32 | 31 | 29 | 27 | 26 | 26 | 31 | 35 | 26 | 34 | -0.22 | Y | 40 | Y | -0.2 | [7 empty] | N | N | N | N | 210 | 0.5 | 65 | 99660 | 101064 | 3086 | 2000 | 07 | 2 |  | 2021-08-24 03:45 | 1548 | 106 |  | 21 | 14 |  | 47AFBFD1E72A408388857483891804C1 | 14D659D0DBB4418E896D446C439698DF | F88ECE6CDF5542B9886181C734261066 | [11 empty] | 96.48 | 100 | 0 | 2730 | 0 |  | 650 | 400 | Y | N | 0 | 3000 | 0 |  | 650 | 400 | Y | N | N | Y | [5 empty] | LT170170 | H
A66475 | 2021-08-23 | 1 | B | 잔강최소화, 교체전 | 9 | A | AE5120HM4 | 소입성보증강 | C1 | BM#1 | 1620 | 42 | 1626 | 1546 | 31 | 6700 |  | 3 | 0.16 | 17 |  | 0 | 1582 | 1626 | 0 | 1936.2 |  | 33 | 26 | 59 | Y |  | 2021-08-24 04:45 | 74 | 1091 | -193 | -179 | 26 | 28 | 32 | 34 | 34 | 34 | 33 | 33 |  |  |  | 33 | 22 | 34 | 33 | 34 | -0.05 | Y | 20 | Y | 0 | [7 empty] | N | N | N | N | 130 | 0.51 | 56 | 73478 | 94598 | 7452 | 2000 | 02 | 2 |  | 2021-08-24 04:57 | 1582 | 110 |  | 37 |  |  |  | 4EC49E120A4649CD936A560C5501E76B | 2087E77F59854FD4A0FBEE5C2BD5C8F2 | CD3A6AB8CCD44255A593E1ECFE320C38 | [10 empty] | 72.57 | 100 | 4700 | 2500 | 0 |  | 450 |  | Y | Y | 4700 | 2500 | 0 |  | 451 |  | Y | Y | N |  | Y |  |  |  |  | BT180180 | H
B65897 | 2021-08-23 | 2 | B | TUNDISH교체 | 1 | A | AE1548 | 합금강 | AE4130M6 | BM#2 | 1599 | 48 | 1645 | 1529 | 38 | 8100 |  | 1 | 0.23 | 19 |  | -2.63 | 1574 | 1646 | 0 | 32.16 | 0 | 11 | 64 | 53 | Y |  | 2021-08-24 04:59 | 86 | 1090 | 36 | 38 | 39 | 41 | 41 | 39 | 40 | 38 | [5 empty] | 38 | 39 | 41 | 38 | 0 | -0.15 |  | 20 | Y | -0.4 | 0.5 | 2.31 | 2.31 |  |  |  |  | N | N | N | M | 220 | 0.47 | 67 | 96708 | 97295 | 4755 | 15200 | 15 | 1 |  | 2021-08-24 05:01 | 1574 | 135 |  | 32 |  | * BUTT 타입롱노즐사용(일반타입.) * T/D FLUX 용탕부: 120 KG / 유탕부: 10KG 투입. | [14 empty] | 94.53 | 100 | 700 | 0 | 0 |  | 650 | 700 | Y | N | 700 | 0 | 0 |  | 651 | 700 | Y | N | N | Y | [5 empty] | SB129129 | C
B65898 | 2021-08-23 | 2 | B |  | 2 | A | AE1548 | 합금강 | AE4130M6 | BM#2 | 1558 | 39 | 1613 | 1533 | 35 | 7000 |  | 1 | 0.24 | 16 |  | -2.72 | 1552 | 1621 | 0 | 23.66 | 0 | 16 | 2 | 57 | Y |  | 2021-08-24 06:02 | 64 | 1088 | 35 | 32 | 28 | 26 | 26 | 24 | 23 | 22 | 21 | 20 | 18 | 17 | 17 | 17 | 23 | 28 | 17 | 0 | -0.22 |  | 50 | Y | 0 |  |  |  | 1.41 |  |  |  | N | N | N | Y | 220 | 0.48 | 62 | 99912 | 95853 | 2547 | 15000 | 15 | 1 |  | 2021-08-24 06:12 | 1552 | 131 |  | 36 | 14 | [15 empty] | 102.32 | 100 | 0 | 0 | 0 |  | 650 | 700 | Y | N | 0 | 0 | 0 |  | 650 | 700 | Y | N | N | Y | [5 empty] | SB120120 | C
A66476 | 2021-08-23 | 1 | B | TUNDISH교체 | 1 | A | AE5120HF | 소입성보증강 | C1 | BM#1 | 1685 | 45 | 1645 | 1602 | 26 | 5500 |  | 3 | 0.16 | 20 |  | -1.87 | 1601 | 1646 | 0 | 191.72 |  | 32 | 30 | 64 | Y |  | 2021-08-24 05:51 | 92 | 1081 | -254 | 32 | 26 | 26 | 33 | 37 | 39 | 41 | 41 | 42 | 43 | 44 | 44 | 44 | 37 | 44 | 44 | 0 | 0 |  | 5 | Y | 0 |  | 2.62 | 2.36 | 2.22 |  |  |  | N | N | N | N | 150 | 0.51 | 64 | 98040 | 105377 | 3073 | 14200 | 13 | 1 |  | 2021-08-24 06:04 | 1601 | 122 |  | 45 |  | *T/D FLUX 유:10KG,용120KG *첫Heat 수소측정치 OVER되어 이상재 등록및 생관통보-ID:101.102.201.202 | [6 empty] | 6A3FF8CE0F8B4F289612BCB70F2D0A8C | 29B4E558266F48AF82D2F9995B3862A8 | 7171E939D6AD499EA849BF873538E488 |  | 2AE270E198D04FC4B9EB0AD0D3130D31 | 0CC6AAA077DE4F47833E8E57D9E1CE6B | E2042137E8DE48AA898EBB66581773CD |  | 91.75 | 100 | 1000 | 0 | 0 |  | 450 |  | Y | Y | 1000 | 0 | 0 |  | 451 |  | Y | Y | [7 empty] | BT180180 | H
A66477 | 2021-08-23 | 1 | B |  | 2 | A | AE5120HF | 소입성보증강 | C1 | BM#1 | 1645 | 34 | 1619 | 1578 | 22 | 4500 |  | 3 | 0.17 | 16 |  | -1.67 | 1575 | 1609 | 0 | 253.84 |  | 31 | 61 | 74 | Y |  | 2021-08-24 06:48 | 66 | 1099 | 43 | 36 | 26 | 23 | 21 | 21 | 21 | 20 | 20 | 20 | 20 | 20 | 19 | 19 | 23 | 26 | 19 | 21 | -0.14 |  | 50 | Y | -0.2 | [7 empty] | N | N | N | N | 140 | 0.53 | 60 | 98040 | 101109 | 1141 | 13600 | 13 | 1 |  | 2021-08-24 07:05 | 1575 | 125 |  | 54 | [16 empty] | 96.26 | 100 | 0 | 0 | 0 |  | 450 |  | Y | Y | 0 | 0 | 0 |  | 451 |  | Y | Y | [7 empty] | BT180180 | H
B65899 | 2021-08-23 | 2 | B |  | 3 | A | AE1548 | 합금강 | AE4130M6 | BM#2 | 1565 | 52 | 1622 | 1542 | 38 | 7600 |  | 1 | 0.25 | 16 |  | -1.95 | 1561 | 1609 | 0 | 25.11 | 0 | 30 | 87 | 63 | Y |  | 2021-08-24 07:22 | 73 | 1079 | 14 | 23 | 33 | 38 | 40 | 42 | 41 | 40 | 40 | 39 | 38 | 37 | 36 | 35 | 36 | 42 | 35 | 40 | -0.17 | Y | 40 | Y | -0.2 |  |  |  | 1.45 |  |  |  | N | N | N | Y | 210 | 0.47 | 67 | 94892 | 102096 | 3104 | 14400 | 15 | 1 |  | 2021-08-24 07:23 | 1561 | 130 |  | 20 | [16 empty] | 90.72 | 100 | 0 | 0 | 0 |  | 650 | 700 | Y | N | 0 | 0 | 0 |  | 650 | 700 | Y | N | N | Y | [5 empty] | SB120120 | H
A66478 | 2021-08-24 | 1 | B |  | 3 | A | AE5120HF | 소입성보증강 | C1 | BM#1 | 1612 | 42 | 1620 | 1565 | 34 | 6600 |  | 3 | 0.17 | 16 |  | -1.87 | 1579 | 1617 | 0 | 263.19 |  | 20 | 40 | 73 | Y |  | 2021-08-24 07:54 | 70 | 1081 | 18 | 17 | 19 | 21 | 23 | 24 | 24 | 26 | 25 | 26 | 25 | 25 |  | 25 | 23 | 26 | 25 | 25 | 0 | Y | 25 | Y | 0 | [7 empty] | N | N | N | N | 130 | 0.53 | 59 | 98040 | 101126 | 2074 | 13000 | 13 | 1 |  | 2021-08-24 08:12 | 1579 | 129 |  | 50 |  | *STR#1,2 클로깅 발생 | [14 empty] | 95.14 | 100 | 0 | 0 | 0 |  | 450 |  | Y | Y | 0 | 0 | 0 |  | 451 |  | Y | Y | [7 empty] | BT180180 | H
B65900 | 2021-08-24 | 2 | B |  | 4 | A | AE1548 | 합금강 | AE4130M6 | BM#2 | 1612 | 45 | 1626 | 1543 | 35 | 7000 |  | 1 | 0.27 | 16 |  | -2.75 | 1552 | 1617 | 0 | 38.94 | 0 | 5 | 83 | 80 | Y |  | 2021-08-24 08:21 | 64 | 1102 | 137 | 32 | 33 | 33 | 34 | 33 | 33 | 31 | 31 | 30 | 29 | 28 | 27 | 27 | 38 | 34 | 27 | 33 | -0.17 | Y | 40 | Y | -0.2 |  |  |  | 0.99 |  |  |  | N | N | N | Y | 200 | 0.48 | 63 | 90284 | 97194 | 3056 | 15300 | 15 | 1 |  | 2021-08-24 08:23 | 1552 | 126 |  | 30 | [8 empty] | C8B28E8308AF4B6C94305D58D5EA794E | BE8006857B92487FB3831939B7E8D0A2 | C2DA7DCDD93A440585649EB60FC600B3 |  | D2C76FB57A8A462B9F9281BC19067A5A | 30B144D7FAD049BCA8379E2F1419AFC1 | 2AF0A3F9773C4342B0ECFA4D8B14E204 |  | 90.56 | 100 | 0 | 0 | 0 |  | 650 | 700 | Y | N | 0 | 0 | 0 |  | 650 | 700 | Y | N | N | Y | [5 empty] | SB120120 | C
A66479 | 2021-08-24 | 1 | B | 연주종료 | 4 | A | AE5120HF | 소입성보증강 | C1 | BM#1 | 1664 | 42 | 1670 | 1619 | 27 | 4800 |  | 1 | 0.23 | 17 |  | -2.61 | 1585 | 1649 | 2.34 | 16.2 | 0 | 33 | 27 | 67 | Y |  | 2021-08-24 09:07 | 76 | 1095 | 24 | 29 | 31 | 33 | 33 | 33 | 32 | 31 | 31 | 29 |  |  |  | 29 | 31 | 33 | 29 | 33 | -0.11 | Y | 30 | Y | -0.4 | [7 empty] | N | N | N | N | 120 | 0.52 | 52 | 88370 | 86672 | 1378 | 2000 | 13 | 1 |  | 2021-08-24 09:15 | 1585 | 132 |  | 38 |  | *연주종료 10:52 |  | 0CC616C340AE43FAA03B595C2810166F | C4C3726B657A42299D156D45C7D2A21C | 6A07950165A24BD5B056F02F075C5307 |  | 00520441A36541E3920B817DF6DC8D3A |  |  |  | F49137F4D8B24CC396E0FDF6EFFF0CA6 |  |  |  |  | 101.93 | 100 | 0 | 3100 | 0 |  | 450 |  | Y | Y | 0 | 3100 | 0 |  | 451 |  | Y | Y | [7 empty] | BT180180 | H
B65901 | 2021-08-24 | 2 | B |  | 5 | A | AE1548 | 합금강 | AE4130M6 | BM#2 | 1565 | 36 | 1625 | 1542 | 31 | 6300 |  | 1 | 0.25 | 16 |  | -2.79 | 1546 | 1606 | 0 | 20.16 | 0 | 11 | 65 | 57 | Y |  | 2021-08-24 09:37 | 58 | 1090 | 24 | 24 | 28 | 30 | 31 | 31 | 31 | 30 | 29 | 28 | 28 | 27 | 26 | 26 | 28 | 31 | 26 | 31 | -0.12 | Y | 40 | Y | -0.2 |  |  |  | 1.03 |  |  |  | N | N | N | Y | 190 | 0.48 | 62 | 92144 | 94206 | 3094 | 14600 | 15 | 1 |  | 2021-08-24 09:40 | 1546 | 113 |  | 18 | [16 empty] | 94.7 | 100 | 0 | 0 | 0 |  | 650 | 700 | Y | N | 0 | 0 | 0 |  | 650 | 700 | Y | N | N | Y | [5 empty] | SB120120 | H
B65902 | 2021-08-24 | 2 | B |  | 6 | A | AE1548 | 합금강 | AE4130M6 | BM#2 | 1558 | 41 | 1619 | 1527 | 29 | 6300 |  | 1 | 0.25 | 17 |  | -2.15 | 1558 | 1610 | 0 | 16.71 | 0 | 32 | 31 | 54 | Y |  | 2021-08-24 10:33 | 70 | 1093 | 23 | 29 | 35 | 37 | 38 | 39 | 39 | 39 | 38 | 37 | 35 | 35 | 34 | 32 | 36 | 39 | 32 | 39 | -0.17 | Y | 40 | Y | -0.4 |  |  |  | 0.97 |  |  |  | N | N | N | Y | 180 | 0.47 | 65 | 92144 | 98056 | 2844 | 15100 | 15 | 1 |  | 2021-08-24 10:34 | 1558 | 113 |  | 24 | [16 empty] | 91.28 | 100 | 0 | 0 | 0 |  | 650 | 700 | Y | N | 0 | 0 | 0 |  | 650 | 700 | Y | N | N | Y | [5 empty] | SB120120 | H
B65903 | 2021-08-24 | 2 | B |  | 7 | B | AE1548 | 합금강 | AE4130M6 | BM#2 | 1559 | 38 | 1606 | 1525 | 32 | 6400 |  | 1 | 0.23 | 16 |  | -2.14 | 1547 | 1600 | 0 | 26.52 | 0 | 31 | 62 | 62 | Y |  | 2021-08-24 11:45 | 59 | 1078 | 29 | 28 | 31 | 30 | 31 | 31 | 30 | 29 | 28 | 28 | 27 | 26 | 25 | 24 | 28 | 31 | 24 | 31 | -0.13 | Y | 55 | Y | -0.2 |  |  |  | 1.11 |  |  |  | N | N | N | Y | 170 | 0.48 | 67 | 99232 | 102303 | 2947 | 15100 | 15 | 1 |  | 2021-08-24 11:55 | 1547 | 116 |  | 19 | [16 empty] | 94.78 | 100 | 0 | 0 | 0 |  | 650 | 700 | Y | N | 0 | 0 | 0 |  | 649 | 700 | Y | N | N | Y | [5 empty] | SB120120 | H
B65904 | 2021-08-24 | 2 | C |  | 8 | A | AE1548 | 합금강 | AE4130M6 | BM#2 | 1658 | 46 | 1597 | 1526 | 37 | 7100 |  | 1 | 0.24 | 16 |  | -2.17 | 1557 | 1611 | 0 | 20.5 | 0 | 5 | 84 | 53 | Y |  | 2021-08-24 12:38 | 69 | 1096 | 22 | 25 | 35 | 36 | 37 | 36 | 36 | 35 | 33 | 32 | 32 | 31 |  | 31 | 32 | 37 | 31 | 36 | -0.17 | Y | 35 | Y | -0.2 |  |  |  | 0.77 |  |  |  | N | N | N | Y | 170 | 0.48 | 65 | 99232 | 98508 | 3092 | 14800 | 15 | 1 |  | 2021-08-24 12:57 | 1557 | 126 |  | 33 | [16 empty] | 98.06 | 50 | 0 | 0 | 0 |  | 650 | 700 | Y | N | 0 | 0 | 0 |  | 650 | 700 | Y | N | N | Y | [5 empty] | SB120120 | H
A66480 | 2021-08-24 | 1 | C |  | 9 | A | AE1548 | 합금강 | AE4130M6 | BM#2 | 1613 | 37 | 1607 | 1549 | 29 | 6000 |  | 3 | 0.14 | 18 |  | -2.07 | 1559 | 1605 | 0 | 246.73 |  | 33 | 28 | 64 | Y |  | 2021-08-24 13:31 | 71 | 1092 | 26 | 27 | 29 | 30 | 31 | 31 | 30 | 30 | 30 | 29 | 28 | 28 |  | 28 | 29 | 31 | 28 | 30 | -0.04 | Y | 35 | Y | 0 |  |  |  | 0.83 |  |  |  | N | N | N | Y | 220 | 0.48 | 58 | 99232 | 88762 | 4938 | 15100 | 15 | 1 |  | 2021-08-24 13:35 | 1559 | 133 |  | 47 | [16 empty] | 105.96 | 50 | 0 | 0 | 0 |  | 650 | 700 | Y | N | 0 | 0 | 0 |  | 650 | 700 | Y | N | N |  | Y |  |  |  |  | SB120120 | C
A66481 | 2021-08-24 | 1 | C |  | 10 | A | AE1548 | 합금강 | AE4130M6 | BM#2 | 1605 | 48 | 1613 | 1520 | 41 | 7600 |  | 3 | 0.15 | 17 |  | -2.14 | 1567 | 1612 | 0 | 160.4 |  | 16 | 3 | 293 | Y |  | 2021-08-24 14:38 | 79 | 1094 | 25 | 27 | 26 | 29 | 29 | 30 | 30 | 29 | 29 | 28 | 29 | 28 |  | 28 | 28 | 30 | 28 | 29 | -0.02 | Y | 30 | Y | -0.2 |  |  |  | 0.78 |  |  |  | N | N | N | Y | 210 | 0.48 | 60 | 92144 | 91922 | 4978 | 14700 | 15 | 1 |  | 2021-08-24 14:48 | 1567 | 121 |  | 38 | [16 empty] | 95.44 | 53.85 | 0 | 0 | 0 |  | 650 | 700 | Y | N | 0 | 0 | 0 |  | 650 | 700 | Y | N | N |  | Y |  |  |  |  | SB120120 | C
B65906 | 2021-08-24 | 2 | C | 연주시작 | 1 | A | 46MNVNBS5M | 합금강 | D1 | BM#1 | 1594 | 56 | 1649 | 1547 | 48 | 9700 |  | 1 | 0.26 | 23 |  | -2.93 | 1561 | 1675 | 0 | 33.25 | 0 | 36 | 71 | 31779 | Y |  | 2021-08-24 15:36 | 75 | 1105 | -298 | 24 | 21 | 23 | 28 | 31 | 33 | 34 | 34 | 34 | 34 | 33 |  | 33 | 31 | 34 | 33 | 34 | -0.04 |  | 25 | Y | -0.2 |  | 2.16 | 2.16 | 1.6 |  |  |  |  | N | N | M | 210 | 0.48 | 66 | 82144 | 106331 | -3331 | 15500 | 11 | 2 |  | 2021-08-24 15:43 | 1561 | 165 |  | 12 |  | *T/D FLUX 유:10,용:120kg *엣지히터 코일부 가열로 미적용 *연주시작 15:52 *첫Heat 수소측정치 OVER되어 이상재 등록및 생관통보-ID:101.102.201.202 *전공정 작업지연 감속주입 |  | C7A339E7D2A446CEA35043E7C8431D04 | 8B6642F9DD1F46E0BF6577E76424F875 | [11 empty] | 79.91 | 100 | 700 | 0 | 0 |  | 400 |  | N | Y | 700 | 0 | 0 |  | 401 |  | N | Y | [7 empty] | BT180180 | H
A66482 | 2021-08-24 | 1 | C |  | 11 | A | AE1548 | 합금강 | AE4130M6 | BM#2 | 1644 | 41 | 1613 | 1566 | 30 | 5700 |  | 3 | 0.15 | 16 |  | -2.1 | 1572 | 1615 | 0 | 139.45 |  | 20 | 41 | 262 | Y |  | 2021-08-24 15:28 | 84 | 1092 | 144 | 28 | 31 | 36 | 37 | 37 | 39 | 39 | 39 | 39 | 38 | 37 | 37 | 37 | 40 | 39 | 37 | 39 | -0.06 | Y | 30 | Y | 0 |  |  |  | 0.7 |  |  |  | N | N | N | Y | 200 | 0.47 | 61 | 92144 | 93362 | 5088 | 15200 | 15 | 1 |  | 2021-08-24 15:39 | 1572 | 119 |  | 50 | [16 empty] | 94.6 | 46.15 | 0 | 0 | 0 |  | 650 | 700 | Y | N | 0 | 0 | 0 |  | 650 | 700 | Y | N | N | [6 empty] | SB120120 | H
B65905 | 2021-08-24 | 2 | C |  | 2 | C | 46MNVNBS5M | 합금강 | D1 | BM#1 | 1631 | 51 | 1657 | 1540 | 33 | 17800 |  | 3 | 0.18 | 20 |  | 66.81 | 1580 | 0 | 0 | 241.9 | 0 | 11 | 66 | 50 | Y |  | 2021-08-24 17:00 | 94 | 1072 | 31 | 30 | 46 | 56 | 62 | 64 | 64 | 64 | 64 | 63 | 62 | 61 |  | 61 | 57 | 64 | 61 | 64 | -0.08 | Y | 35 | N | -0.2 |  |  |  | 1.31 |  |  |  |  | N | N | Y | 200 | 0.41 | 61 | 118454 | 77910 | 24740 | 15200 | 11 | 2 |  | 2021-08-24 16:46 | 1580 | 289 |  | -6 |  | *엣지히터 코일부 가열로 미적용 *C급 발생 잔강 25TON 내림 | [14 empty] | 116.02 | 100 | 0 | 0 | 0 |  | 400 |  | N | Y | 0 | 0 | 0 |  | 401 |  | N | Y | [7 empty] | BT180180 | C
A66483 | 2021-08-24 | 1 | C |  | 12 | A | AE1548 | 합금강 | AE4130M6 | BM#2 | 1597 | 41 | 1606 | 1519 | 34 | 6400 |  | 3 | 0.15 | 16 |  | -1.77 | 1565 | 1601 | 0 | 108.66 |  | 32 | 32 | 181 | Y |  | 2021-08-24 16:45 | 77 | 1098 | 35 | 34 | 33 | 33 | 33 | 33 | 33 | 33 | 31 | 31 | 30 | 30 | 30 | 30 | 32 | 33 | 30 | 33 | -0.05 | Y | 50 | Y | 0 |  |  |  | 0.73 |  |  |  | N | N | N | Y | 190 | 0.48 | 62 | 99232 | 92933 | 5117 | 14200 | 15 | 1 |  | 2021-08-24 17:11 | 1565 | 100 |  | 34 | [16 empty] | 101.99 | 50 | 0 | 0 | 0 |  | 650 | 700 | Y | N | 0 | 0 | 0 |  | 650 | 700 | Y | N | N |  | Y |  |  |  |  | SB120120 | H
B65907 | 2021-08-24 | 2 | C |  | 3 | A | 46MNVNBS5M | 합금강 | D1 | BM#1 | 1599 | 50 | 1639 | 1549 | 44 | 9100 |  | 1 | 0.24 | 19 |  | -2.65 | 1560 | 1655 | 0 | 28.15 | 0 | 31 | 63 | 125 | Y |  | 2021-08-24 17:34 | 74 | 1101 | 58 | 53 | 50 | 48 | 46 | 45 | 44 | 43 | 42 | 41 | 39 | 37 | 35 | 32 | 44 | 50 | 32 | 0 | -0.33 |  | 55 | Y | -0.6 |  |  |  | 1.4 |  |  |  |  | N | N | Y | 190 | 0.49 | 66 | 84610 | 105273 | -223 | 15400 | 11 | 2 |  | 2021-08-24 17:40 | 1560 | 143 |  | 22 |  | *엣지히터 코일부 가열로 100KW적용 *전공정 요청으로 감속주입 (물내림 장입량 조절 전기로대기) | [6 empty] | 06ED11C5FDCD4A72B056CF39E48D48D2 | 557A87C14B574E5ABD3A2170775BCE7C | C7F85D5A9DE74CB8BA069AE990A057D9 |  | F4A2000CA4EC4F59B62BBAE320666C9E | DCD3CE180B214E3C949147B8FA5B2EAA | 01B50375DA114120BF8BD73E98866261 |  | 81.59 | 100 | 0 | 0 | 0 |  | 400 |  | N | Y | 0 | 0 | 0 |  | 401 |  | N | Y | [7 empty] | BT180180 | H
A66484 | 2021-08-24 | 1 | C | TUNDISH교체전 | 13 | A | AE1548 | 합금강 | AE4130M6 | BM#2 | 1606 | 42 | 1609 | 1542 | 29 | 5600 |  | 3 | 0.15 | 16 |  | -1.78 | 1563 | 1600 | 0 | 136.12 |  | 33 | 29 | 60 | Y |  | 2021-08-24 18:00 | 75 | 1105 | 27 | 31 | 37 | 40 | 42 | 42 | 40 | 39 | 38 | 38 | 37 | 37 | 36 | 36 | 38 | 42 | 36 | 37 | -0.15 | Y | 40 | Y | -0.2 |  |  |  | 0.76 |  |  |  | N | N | N | M | 180 | 0.47 | 63 | 82749 | 91178 | 8522 | 2000 | 15 | 1 |  | 2021-08-24 18:10 | 1563 | 91 |  | 22 |  | *STR#2 클로킹 발생으로 L/D잔강 8.5톤 내림 | E59307AFE6174C63A58A5C2E9C6457D0 | 93BC7533AD0C450B84B46E81FC6FE8C1 | CF4C8B13276B4521B6D161D0A8C909B8 | [11 empty] | 83.5 | 50 | 0 | 2600 | 0 |  | 650 | 700 | Y | N | 0 | 2800 | 0 |  | 650 | 700 | Y | N | N |  | Y |  |  |  |  | SB120120 | H
B65908 | 2021-08-24 | 2 | C |  | 4 | A | 46MNVNBS5M | 합금강 | D1 | BM#1 | 1581 | 52 | 1657 | 1538 | 44 | 9000 |  | 1 | 0.28 | 20 |  | -2.63 | 1556 | 1644 | 0 | 21.43 | 0 | 5 | 85 | 128 | Y |  | 2021-08-24 18:46 | 70 | 1109 | 29 | 27 | 36 | 40 | 42 | 43 | 42 | 41 | 41 | 39 | 38 | 37 | 35 | 29 | 37 | 43 | 29 | 0 | -0.31 | Y | 45 | Y | -0.8 |  |  |  | 1.09 |  |  |  |  | N | N | Y | 180 | 0.49 | 69 | 84610 | 104515 | -2465 | 15000 | 11 | 2 |  | 2021-08-24 18:54 | 1556 | 144 |  | 17 |  | *전공정 요청으로 감속주입 (물내림 장입량 조절 전기로대기) *기준압력초과 SR재세팅 | [14 empty] | 82.95 | 100 | 0 | 0 | 0 |  | 400 |  | Y | Y | 0 | 0 | 0 |  | 401 |  | Y | Y | [7 empty] | BT180180 | H
A66485 | 2021-08-24 | 1 | C | TUNDISH교체 | 1 | A | SF40CVM2 | 합금강 | D | BM#2 | 1589 | 40 | 1630 | 1541 | 29 | 6100 |  | 3 | 0.13 | 20 |  | -1.9 | 1575 | 1623 | 0 | 866.6 |  | 16 | 4 | 69 | Y |  | 2021-08-24 19:19 | 78 | 1092 | -469 | 11 | 7 | 3 | 2 | 4 | 7 | 8 | 9 | 9 | 9 | 10 | 10 | 7 | 7 | 10 | 7 | 9 | -0.12 |  | 25 | Y | -0.2 |  | 1.93 | 1.93 |  |  |  |  | N | N | N | N | 220 | 0.52 | 90 | 93071 | 86777 | 10123 | 16800 | 01 | 2 |  | 2021-08-24 19:26 | 1575 | 107 |  | 26 |  | * T/D FLUX 용탕부: 220 KG / 유탕부: 10KG 투입. * BUTT 타입롱노즐사용(슬리부 부착) *STR#2 프리징 발생으로 연주 종료( 19:58)-T/D온도 수동△T 10℃ | [14 empty] | 96.3 | 100 | 1000 | 0 | 0 |  | 650 | 400 | Y | Y | 1500 | 0 | 0 |  |  |  | Y | Y | N |  |  | Y | Y |  |  | BT180180 | H
B65909 | 2021-08-24 | 2 | C |  | 5 | A | 46MNVNBS5M | 합금강 | D1 | BM#1 | 1605 | 55 | 1649 | 1543 | 40 | 8400 |  | 1 | 0.25 | 19 |  | -2.52 | 1555 | 1645 | 0 | 19.55 | 0 | 36 | 72 | 52 | Y |  | 2021-08-24 19:58 | 69 | 1098 | 29 | 32 | 35 | 37 | 38 | 37 | 37 | 36 | 34 | 33 | 32 | 30 | 25 | 25 | 34 | 38 | 25 | 37 | -0.29 | Y | 45 | Y | -0.5 |  |  |  | 1.24 |  |  |  |  | N | N | Y | 170 | 0.5 | 65 | 118454 | 105803 | -1803 | 15000 | 11 | 2 |  | 2021-08-24 20:05 | 1555 | 134 |  | 14 |  | *전공정 요청으로 감속주입 (물내림 장입량 조절 전기로대기) | [14 empty] | 114.34 | 100 | 0 | 0 | 0 |  | 400 |  | Y | Y | 0 | 0 | 0 |  | 401 |  | Y | Y | [7 empty] | BT180180 | H
B65910 | 2021-08-24 | 2 | A |  | 6 | A | 46MNVNBS5M | 합금강 | D1 | BM#1 | 1619 | 42 | 1653 | 1532 | 37 | 8100 |  | 1 | 0.25 | 19 |  | 0 | 1552 | 1648 | 0 | 14.94 | 0 | 11 | 67 | 55 | Y |  | 2021-08-24 20:54 | 66 | 1094 | 23 | 22 | 31 | 35 | 37 | 37 | 36 | 35 | 35 | 33 | 32 | 31 | 28 | 26 | 32 | 37 | 26 | 35 | -0.24 | Y | 45 | Y | -0.4 |  |  |  | 1 |  |  |  |  | N | N | Y | 210 | 0.5 | 64 | 101532 | 100513 | -1213 | 15560 | 11 | 2 |  | 2021-08-24 21:05 | 1552 | 128 |  | 25 |  | *전공정 요청으로 감속주입 | [14 empty] | 101.58 | 100 | 0 | 0 | 0 |  | 400 |  | Y | Y | 0 | 0 | 0 |  | 401 |  | Y | Y | [7 empty] | BT180180 | H
A66486 | 2021-08-24 | 1 | A |  | 2 | A | SF40CVM2 | 합금강 | D | BM#2 | 1582 | 41 | 1611 | 1525 | 33 | 6600 |  | 3 | 0.15 | 24 |  | -1.39 | 1569 | 1609 | 0 | 1148 |  | 20 | 42 | 76 | Y |  | 2021-08-24 20:28 | 72 | 1105 | 6 | 6 | 7 | 8 | 13 | 13 | 14 | 13 | 13 | 13 | 12 | 9 | 9 | 7 | 10 | 14 | 7 | 13 | -0.16 | Y | 45 | Y | 0 | [7 empty] | N | N | N | N | 210 | 0.63 | 78 | 76149 | 68633 | 32967 | 17400 | 01 | 2 |  | 2021-08-24 20:45 | 1569 | 132 |  | 49 |  | * T/D온도가 낮아(6') L/D잔강 32.9톤 내림. | [14 empty] | 7614900 | 100 | 0 | 0 | 0 |  | 650 | 400 | Y | Y | 0 | 0 | 0 |  | 0 | 400 | N | Y | N |  |  | Y |  |  |  | BT180180 | H
B65911 | 2021-08-24 | 2 | A |  | 7 | A | 46MNVNBS5M | 합금강 | D1 | BM#1 | 1581 | 43 | 1652 | 1530 | 36 | 7700 |  | 1 | 0.24 | 19 |  | -2.26 | 1558 | 1639 | 0 | 17.12 | 0 | 31 | 64 | 50 | Y |  | 2021-08-24 22:03 | 72 | 1103 | 23 | 24 | 33 | 36 | 37 | 36 | 36 | 35 | 34 | 33 | 31 | 29 | 27 | 27 | 32 | 37 | 27 | 36 | -0.25 | Y | 40 | Y | -0.4 |  |  |  | 1.04 |  |  |  |  | N | N | Y | 200 | 0.5 | 61 | 101532 | 99225 | -4825 | 14270 | 11 | 2 |  | 2021-08-24 22:11 | 1558 | 129 |  | 21 |  | *전공정요청 감속주입(작업지연) | [6 empty] | 3CD0731D766C4FE3B540E0704E271257 | D008AA3EC1A94F01860DFD86BC36756F | 4F07E88227F6498FB1ED9581504E33A3 |  | 08DF1D554CBD4038AFC07DF92955CAFD | 45D4C1D59DDC4D3D9891DC6C0F0CE8D4 | 55D51409523D470DADFE3C3233DF1167 |  | 106.6 | 100 | 0 | 0 | 0 |  | 400 |  | Y | Y | 0 | 0 | 0 |  | 401 |  | Y | Y | [7 empty] | BT180180 | H
B65912 | 2021-08-24 | 2 | A |  | 8 | A | 46MNVNBS5M | 합금강 | D1 | BM#1 | 1593 | 46 | 1654 | 1541 | 43 | 8400 |  | 1 | 0.25 | 18 |  | -2.37 | 1567 | 1643 | 0 | 18.46 | 0 | 5 | 86 | 47 | Y |  | 2021-08-24 23:12 | 81 | 1098 | 23 | 33 | 42 | 46 | 48 | 47 | 47 | 46 | 45 | 44 | 42 | 41 | 38 | 33 | 42 | 48 | 33 | 0 | -0.33 | Y | 45 | Y | -1 |  |  |  | 1.08 |  |  |  |  | N | N | Y | 190 | 0.5 | 65 | 101532 | 103672 | 128 | 16040 | 11 | 2 |  | 2021-08-24 23:17 | 1567 | 123 |  | 15 |  | *전공정요청 감속주입(작업지연) | [14 empty] | 96.84 | 100 | 0 | 0 | 0 |  | 400 |  | Y | Y | 0 | 0 | 0 |  | 401 |  | Y | Y | [7 empty] | BT180180 | H
A66487 | 2021-08-24 | 1 | A | TUNDISH교체전 | 3 | A | SF40CVM2 | 합금강 | D | BM#2 | 1623 | 87 | 1648 | 1552 | 55 | 9800 |  | 3 | 0.18 | 20 |  | -2.04 | 1616 | 1671 | 0 | 298.65 |  | 32 | 33 | 80 | Y |  | 2021-08-24 22:19 | 119 | 1091 | 70 | 24 | 40 | 51 | 58 | 61 | 64 | 66 | 66 | 66 | 65 | 65 | 64 | 52 | 57 | 66 | 52 | 66 | -0.15 | Y | 95 | Y | 0 | [7 empty] | N | N | N | N | 200 | 0.45 | 139 | 71529 | 93320 | 7080 | 2800 | 01 | 2 |  | 2021-08-24 22:29 | 1616 | 149 |  | 16 |  | *R/H출발온도가 높아 감속주입실시. (109'개) *온도60개초과로 이상공정등록 및 생관통보 | 21F791E7FC26433F853DACB663D36081 | AE55E321EE884F649B29FD423605D292 | 51B3375A10D24E1E9927C4C92879E2BF | [11 empty] | 72.03 | 100 | 0 | 3000 | 0 |  | 650 | 400 | Y | Y | 0 | 1 | 0 |  | 0 | 400 | N | Y | N |  |  | Y |  |  |  | BT180180 | H
B65913 | 2021-08-24 | 2 | A | 연주종료 | 9 | A | 46MNVNBS5M | 합금강 | D1 | BM#1 | 1606 | 44 | 1659 | 1565 | 37 | 7400 |  | 1 | 0.26 | 19 |  | -2.65 | 1568 | 1646 | 0 | 14.79 | 0 | 36 | 73 | 48 | Y |  | 2021-08-25 00:12 | 82 | 1101 | 32 | 34 | 40 | 44 | 44 | 44 | 43 | 40 | 38 | 36 | 34 | 29 |  | 29 | 0 | 0 | 0 | 0 | 0 |  | 0 | Y | -1 |  |  |  | 1.29 |  |  |  |  | N | N | M | 180 | 0 | 20 | 99113 | 101794 | -5594 | 2500 | 11 | 0 |  | 2021-08-25 00:19 | 1568 | 179 |  | 79 |  | 연주종료 01:50 | 94C1FB5ECEE84C6CB972D00E086D6EAA | 3453940D682442F38A292676023FBFC5 | 54D794F2E53B4273A57F4B225E99EFD4 | [11 empty] | 103.35 | 100 | 0 | 3000 | 0 |  | 400 |  | Y | Y | 0 | 3000 | 0 |  | 401 |  | Y | Y | [7 empty] | BT180180 | H
A66489 | 2021-08-24 | 1 | A | TUNDISH교체 | 1 | A | SF40CVM2 | 합금강 | D | BM#2 | 1669 | 49 | 1673 | 1585 | 40 | 7700 |  | 3 | 0.16 | 21 |  | -2.05 | 1602 | 1653 | 0 | 384.67 |  | 16 | 5 | 73 | Y |  | 2021-08-25 00:41 | 105 | 1099 | -307 | -306 | 91 | 129 | 127 | -148 | 49 | 52 | 54 | 55 |  |  |  | 55 | 62 | 129 | 49 | 0 | -3.2 |  | 20 | Y | 0.2 |  | 2.05 | 2.05 |  |  |  |  | N | N | N | N | 220 | 0.44 | 57 | 84610 | 82403 | 8097 | 15300 | 01 | 1 |  | 2021-08-25 00:47 | 1602 | 168 |  | 48 |  | * T/D FLUX 용탕부: 220 KG / 유탕부: 10KG 투입. * BUTT 타입롱노즐사용 (슬리브) * STR#2 프리징으로 작업 종료 후 스타트 : 01시31분 *코너히터기 건조로 미적용 이상공정등록 및 생관통보 | [6 empty] | CAA51CA539AA4F8A8CA3C0DCAF240934 | EFE194FF488446A087F8EECB028D547C | AD3F50C48C534B9B85936CB4FBBBFB48 |  | F3088D9F3D8446E9B4786E2A6625D211 | 08CD44CCB22D4184B27B0F5B6368BEEA | 45998E0D4ECE419A9FA49ECC77C9DD61 |  | 8461000 | 100 | 1000 | 0 | 0 |  | 650 | 400 | Y | Y | 1000 | 0 | 0 |  | 650 | 400 | N | Y | N |  |  | Y |  |  |  | BT180180 | H
A66490 | 2021-08-24 | 1 | A |  | 2 | A | SF40CVM2 | 합금강 | D | BM#2 | 1632 | 62 | 1629 | 1568 | 38 | 6900 |  | 3 | 0.17 | 18 |  | -2.38 | 1575 | 1629 | 0 | 348.22 |  | 20 | 43 | 64 | Y |  | 2021-08-25 01:57 | 78 | 1101 | 55 | 52 | 48 | 46 | 45 | 45 | 44 | 43 | 42 | 40 | 39 | 38 | 36 | 35 | 43 | 48 | 35 | 0 | -0.24 |  | 55 | Y | -0.2 | [7 empty] | N | N | N | N | 220 | 0.48 | 65 | 101532 | 100819 | 6981 | 15400 | 09 | 1 |  | 2021-08-25 02:14 | 1575 | 154 |  | 29 |  | *STR#2 코너히터기 건조로 미적용 이상공정등록 및 생관통보 | [14 empty] | 95.16 | 100 | 0 | 0 | 0 |  | 649 | 400 | Y | Y | 0 | 0 | 0 |  | 650 | 400 | N | Y | N |  |  | Y |  |  |  | BT180180 | H
A66491 | 2021-08-24 | 1 | A | 잔강최소화전 | 3 | A | SF40CVM2 | 합금강 | D | BM#2 | 1604 | 42 | 1623 | 1542 | 37 | 5900 |  | 3 | 0.15 | 17 |  | -2.13 | 1577 | 1623 | 0 | 197.22 |  | 33 | 31 | 54 | Y |  | 2021-08-25 02:45 | 80 | 1100 | 34 | 34 | 35 | 37 | 39 | 40 | 39 | 39 | 39 | 38 | 38 | 38 | 38 | 38 | 38 | 40 | 38 | 39 | -0.02 | Y | 35 | Y | 0 | [7 empty] | N | N | N | N | 210 | 0.49 | 62 | 80666 | 96326 | 6674 | 3000 | 09 | 1 |  | 2021-08-25 02:53 | 1577 | 128 |  | 48 |  | *STR#2 코너히터기 건조로 100KW적용 이상공정등록 및 생관통보 | 7B11C7C68C1242418CDC9C3983DAF1E3 | [13 empty] | 79.24 | 0 | 0 | 3100 | 0 |  | 651 | 400 | Y | Y | 0 | 3100 | 0 |  | 650 | 400 | N | Y | N |  |  | Y |  |  |  | BT180180 | H
A66492 | 2021-08-24 | 1 | A | 잔강최소화 | 4 | A | AE1548M | 합금강 | AE4130M6 | BM#2 | 1626 | 52 | 1603 | 1541 | 34 | 7200 |  | 3 | 0.17 | 16 |  | -2.09 | 1560 | 1603 | 0 | 118.49 |  | 32 | 34 | 66 | N | 1 | 2021-08-25 03:45 | 73 | 1098 | -199 | 17 | 21 | 23 | 24 | 25 | 25 | 24 | 24 | 23 | 23 | 22 |  | 22 | 18 | 25 | 22 | 24 | -0.05 | Y | 30 | Y | -0.2 |  |  |  | 1.06 |  |  |  | N | N | N | Y | 200 | 0.46 | 66 | 95183 | 105553 | 6147 | 14400 | 09 | 1 |  | 2021-08-25 03:59 | 1560 | 146 |  | 65 |  | *롱노즐 재사용 *L/D 자연개공 안되 강제개공 실시 301 401 이상재 및 생관통보 | [14 empty] | 85.75 | 100 | 3400 | 0 | 0 |  | 650 | 700 | Y | N | 3400 | 0 | 0 |  | 650 | 700 | Y | N | N |  | Y |  |  |  | Y | SB152152 | H
A66493 | 2021-08-24 | 1 | B |  | 5 | A | AE1548M | 합금강 | AE4130M6 | BM#2 | 1646 | 46 | 1608 | 1569 | 28 | 5400 |  | 3 | 0.19 | 15 |  | -1.71 | 1565 | 1600 | 0 | 272.92 |  | 16 | 6 | 42 | Y |  | 2021-08-25 04:58 | 78 | 1100 | 20 | 23 | 29 | 33 | 35 | 37 | 38 | 38 | 38 | 39 | 39 | 39 | 38 | 38 | 35 | 39 | 38 | 39 | -0.07 | Y | 15 | Y | -0.2 |  |  |  | 1 |  |  |  | N | N | N | Y | 190 | 0.47 | 63 | 95183 | 95032 | 5068 | 15000 | 09 | 1 |  | 2021-08-25 05:07 | 1565 | 154 |  | 60 | [16 empty] | 95.37 | 100 | 0 | 0 | 0 |  | 650 | 700 | Y | N | 0 | 0 | 0 |  | 650 | 700 | Y | N | N |  | Y |  |  |  |  | SB152152 | H
A66494 | 2021-08-24 | 1 | B |  | 6 | A | AE1548M | 합금강 | AE4130M6 | BM#2 | 1618 | 48 | 1622 | 1577 | 34 | 5900 |  | 3 | 0.17 | 15 |  | -1.73 | 1569 | 1604 | 0 | 246.15 |  | 20 | 44 | 46 | Y |  | 2021-08-25 06:15 | 82 | 1100 | 38 | 39 | 41 | 43 | 45 | 45 | 45 | 45 | 45 | 44 | 44 | 44 |  | 44 | 43 | 45 | 44 | 45 | -0.03 | Y | 35 | Y | 0 |  |  |  | 0.83 |  |  |  | N | N | N | Y | 180 | 0.47 | 67 | 103836 | 101385 | 5015 | 14200 | 09 | 1 |  | 2021-08-25 06:21 | 1569 | 142 |  | 47 | 12 | [15 empty] | 98.8 | 100 | 0 | 0 | 0 |  | 651 | 700 | Y | N | 0 | 0 | 0 |  | 650 | 700 | Y | N | N |  | Y |  |  |  |  | SB152152 | H
A66495 | 2021-08-24 | 1 | B |  | 7 | A | AE1548M | 합금강 | AE4130M6 | BM#2 | 1619 | 50 | 1598 | 1552 | 37 | 6400 |  | 3 | 0.17 | 15 |  | -2.2 | 1562 | 1605 | 0 | 225.28 |  | 33 | 32 | 62 | Y |  | 2021-08-25 07:19 | 75 | 1086 | 44 | 41 | 39 | 39 | 40 | 40 | 40 | 40 | 40 | 39 | 39 | 38 | 38 | 38 | 40 | 40 | 38 | 40 | -0.04 | Y | 45 | Y | 0 |  |  |  | 0.88 |  |  |  | N | N | N | Y | 170 | 0.47 | 66 | 103836 | 99849 | 5051 | 15300 | 09 | 1 |  | 2021-08-25 07:53 | 1562 | 145 |  | 53 | [16 empty] | 96.55 | 100 | 0 | 0 | 0 |  | 649 | 700 | Y | N | 0 | 0 | 0 |  | 651 | 700 | Y | N | N |  | Y |  | Y |  |  | SB152152 | H
A66496 | 2021-08-25 | 1 | B |  | 8 | A | AE1548M | 합금강 | AE4130M6 | BM#2 | 1590 | 40 | 1598 | 1530 | 30 | 5600 |  | 3 | 0.17 | 15 |  | -2.16 | 1554 | 1596 | 0 | 167.65 |  | 6 | 2 | 122 | Y |  | 2021-08-25 08:28 | 67 | 1095 | 38 | 35 | 27 | 24 | 22 | 21 | 20 | 20 | 19 | 18 | 18 | 18 | 18 | 18 | 22 | 27 | 18 | 18 | -0.16 |  | 55 | Y | 0 |  |  |  | 1 |  |  |  | N | N | N | Y | 170 | 0.48 | 64 | 103836 | 98460 | 4890 | 15700 | 09 | 1 |  | 2021-08-25 08:41 | 1554 | 123 |  | 50 | 28 | [7 empty] | 44CED74B5938445082EAB3AB4750CF04 | 0DB55F2C369446789C6A8D22A38219A6 | 17A5144BDFA349F8919ED3EF0FFD1C7F |  | F3630384FDA9423FB2B555248DA1ACAE | 08D640616F99427B8CEF365A5A25B577 | 494F13EC3D1E46B2844E9D1BF2DCC60A |  | 101.11 | 100 | 0 | 0 | 0 |  | 651 | 700 | Y | N | 0 | 0 | 0 |  | 650 | 700 | Y | N | N |  | Y |  |  |  |  | SB152152 | H
A66497 | 2021-08-25 | 1 | B |  | 9 | A | AE1548M | 합금강 | AE4130M6 | BM#2 | 1599 | 41 | 1599 | 1541 | 28 | 5300 |  | 3 | 0.16 | 15 |  | -2.33 | 1555 | 1600 | 0 | 208.77 |  | 16 | 7 | 54 | Y |  | 2021-08-25 09:37 | 68 | 1096 | 17 | 17 | 22 | 25 | 27 | 28 | 29 | 30 | 30 | 29 | 29 | 29 | 29 | 29 | 27 | 30 | 29 | 29 | -0.04 | Y | 25 | Y | 0 |  |  |  | 0.93 |  |  |  | N | N | N | Y | 220 | 0.48 | 62 | 95183 | 93909 | 5091 | 16000 | 09 | 1 |  | 2021-08-25 09:42 | 1555 | 128 |  | 47 | [16 empty] | 97.08 | 100 | 0 | 0 | 0 |  | 649 | 700 | Y | N | 0 | 0 | 0 |  | 651 | 700 | Y | N | N |  | Y |  |  |  |  | SB152152 | H
B65923 | 2021-08-25 | 2 | B |  | 10 | B | AE1548M | 합금강 | AE4130M6 | BM#2 | 1601 | 32 | 1620 | 1569 | 26 | 5700 |  | 1 | 0.22 | 16 |  | -2.23 | 1556 | 1609 | 0 | 20 | 0 | 36 | 76 | 54 | Y |  | 2021-08-25 11:10 | 69 | 1095 | 29 | 32 | 37 | 39 | 40 | 39 | 39 | 38 | 37 | 35 | 34 | 33 | 31 | 29 | 35 | 40 | 29 | 39 | -0.24 | Y | 45 | Y | -0.4 |  |  |  | 1.18 |  |  |  | N | N | N | Y | 210 | 0.47 | 67 | 95183 | 99282 | 3018 | 15300 | 09 | 1 |  | 2021-08-25 11:12 | 1556 | 89 |  | 16 | [16 empty] | 92.5 | 100 | 0 | 0 | 0 |  | 650 | 700 | Y | N | 0 | 0 | 0 |  | 650 | 700 | Y | N | N | Y | [5 empty] | SB152152 | H
A66498 | 2021-08-25 | 1 | B | 연주시작 | 1 | A | STB2 | 베어링강 | STB (SF) | BM#1 | 1622 | 51 | 1595 | 1546 | 45 | 7500 |  | 3 | 0.2 | 25 |  | -1.74 | 1539 | 1591 | 120.6 | 136.94 |  | 20 | 45 | 46 | Y |  | 2021-08-25 11:20 | 83 | 1102 | 43 | 26 | 34 | 31 | 34 | 36 | 39 | 40 | 41 | 41 | 42 | 42 | 42 | 42 | 39 | 42 | 42 | 42 | 0 |  | 15 | Y | 0 |  | 1.84 | 1.62 | [5 empty] | N | N | M | 210 | 0.47 | 63 | 97412 | 100440 | 7383 | 16000 | 10 | 1 |  | 2021-08-25 11:27 | 1539 | 123 |  | 18 | 9 | *T/D FLUX 유:10KG,용270KG *연주시작 11:40 *TEST 방안적용 |  | 787FE3589449488EA52681BEB7DF5E68 | D063C1D26DD4426CAF87D45E9CB3D347 | [11 empty] | 90.66 | 100 | 1500 | 0 | 0 |  | 650 |  | N | N | 1500 | 0 | 0 |  | 651 |  | N | N | Y |  |  | Y |  |  |  | BT180180 | H
A66499 | 2021-08-25 | 1 | B |  | 2 | A | STB2 | 베어링강 | STB (SF) | BM#1 | 1623 | 40 | 1568 | 1544 | 27 | 4700 |  | 3 | 0.17 | 26 |  | -1.2 | 1526 | 1565 | 132.07 | 76.86 |  | 33 | 33 | 63 | Y |  | 2021-08-25 12:15 | 70 | 1089 | 42 | 41 | 38 | 37 | 37 | 37 | 36 | 36 | 35 | 35 | 35 | 34 |  | 34 | 37 | 38 | 34 | 37 | -0.08 |  | 50 | Y | -0.1 |  |  |  | 1.04 |  |  |  | N | Y | Y | Y | 200 | 0.48 | 59 | 84610 | 89814 | 8436 | 15700 | 10 | 1 |  | 2021-08-25 12:27 | 1526 | 112 |  | 28 |  | *TEST 방안적용 | [14 empty] | 87.36 | 100 | 0 | 0 | 0 |  | 650 |  | N | N | 0 | 0 | 0 |  | 651 |  | N | N | Y |  |  | Y |  |  |  | BT180180 | H
B65924 | 2021-08-25 | 2 | B | TUNDISH교체전 | 11 | A | AE1548M | 합금강 | AE4130M6 | BM#2 | 1674 | 38 | 1626 | 1531 | 32 | 7600 |  | 1 | 0 | 16 |  | 0 | 1565 | 1627 | 0 | 12.36 | 0 | 38 | 1 | 33233 | Y |  | 2021-08-25 12:20 | 78 | 1096 | 27 | 28 | 37 | 40 | 41 | 41 | 40 | 39 | 38 | 36 | 35 | 34 | 33 | 31 | 36 | 41 | 31 | 0 | -0.22 | Y | 45 | Y | -0.4 |  |  |  | 1.2 |  |  |  | N | N | N | M | 200 | 0.47 | 72 | 92625 | 100513 | 3037 | 2000 | 09 | 1 |  | 2021-08-25 12:20 | 1565 | 94 |  | 13 |  |  | 4DD8F8BD21A848448B9F8747C9C25E8D | 5C51F47F80B444BF80FD430E5FD21332 | F6E06C995DE546E1BF21BB695D06F6B0 | [11 empty] | 90.41 | 50 | 0 | 2500 | 0 |  | 650 | 700 | Y | N | 0 | 2500 | 0 |  | 650 | 700 | Y | N | N | Y | [5 empty] | SB152152 | H
A66500 | 2021-08-25 | 1 | C |  | 3 | A | STB2 | 베어링강 | STB (SF) | BM#1 | 1604 | 49 | 1567 | 1533 | 33 | 6000 |  | 3 | 0.16 | 25 |  | -1.41 | 1515 | 1556 | 117.93 | 97.31 |  | 6 | 3 | 62 | Y |  | 2021-08-25 13:28 | 59 | 1085 | 33 | 32 | 32 | 32 | 31 | 30 | 29 | 28 | 27 | 27 | 26 | 26 | 26 | 26 | 29 | 32 | 26 | 32 | -0.12 |  | 50 | Y | 0 |  |  |  | 1.07 |  |  |  | Y | Y | Y | Y | 190 | 0.48 | 60 | 84610 | 90265 | 7885 | 16000 | 10 | 1 |  | 2021-08-25 13:35 | 1515 | 111 |  | 15 | [16 empty] | 83.57 | 100 | 0 | 0 | 0 |  | 650 |  | N | N | 0 | 0 | 0 |  | 651 |  | N | N | Y |  |  | Y |  |  |  | BT180180 | H
B65925 | 2021-08-25 | 2 | C | TUNDISH교체 | 1 | A | AE1548 | 합금강 | AE4130M6 | BM#2 | 1596 | 38 | 1650 | 1535 | 31 | 7300 |  | 1 | 0.19 | 20 |  | -2.19 | 1577 | 1634 | 0 | 20.26 | 0 | 32 | 36 | 31 | Y |  | 2021-08-25 13:38 | 89 | 1102 | -431 | -107 | 39 | 31 | 34 | 38 | 40 | 41 | 42 | 42 | 40 | 38 | 37 | 37 | 34 | 42 | 37 | 0 | -0.25 |  | 20 | Y | -0.2 | 0.9 | 2.4 | 2.4 |  |  |  |  | N | N | N | M | 220 | 0.45 | 62 | 92388 | 92759 | 5641 | 13900 | 12 | 2 |  | 2021-08-25 13:39 | 1577 | 113 |  | 23 |  | * T/D FLUX 용탕부:120 KG / 유탕부: 10KG 투입. * BUTT 타입롱노즐사용(슬리브타입.) | [14 empty] | 95.2 | 50 | 700 | 0 | 0 |  | 650 | 700 | Y | N | 700 | 0 | 0 |  | 650 | 700 | Y | N | N | Y |  |  | Y |  |  | SB135135 | C
A66501 | 2021-08-25 | 1 | C |  | 4 | A | STB2 | 베어링강 | STB (SF) | BM#1 | 1600 | 46 | 1568 | 1538 | 33 | 5500 |  | 3 | 0.16 | 25 |  | -1.54 | 1517 | 1562 | 119.01 | 38.91 |  | 16 | 8 | 80 | Y |  | 2021-08-25 14:32 | 61 | 1097 | 26 | 26 | 33 | 34 | 34 | 34 | 33 | 32 | 31 | 31 | 30 | 29 | 29 | 28 | 31 | 34 | 28 | 34 | -0.12 | Y | 50 | Y | -0.2 |  |  |  | 0.86 |  |  |  | Y | Y | Y | Y | 180 | 0.48 | 68 | 101532 | 100052 | 7948 | 15700 | 10 | 1 |  | 2021-08-25 14:38 | 1517 | 97 |  | 12 | 12 | [15 empty] | 96.19 | 100 | 0 | 0 | 0 |  | 650 |  | N | N | 0 | 0 | 0 |  | 651 |  | N | N | Y |  |  | Y |  |  |  | BT180180 | H
B65926 | 2021-08-25 | 2 | C |  | 2 | A | AE1548 | 합금강 | AE4130M6 | BM#2 | 1604 | 48 | 1635 | 1519 | 39 | 7800 |  | 1 | 0.25 | 20 |  | -2.36 | 1557 | 1629 | 0 | 27.13 | 0 | 31 | 68 | 45 | Y |  | 2021-08-25 14:52 | 69 | 1078 | 33 | 33 | 37 | 40 | 41 | 41 | 40 | 40 | 39 | 38 | 37 | 36 | 35 | 35 | 38 | 41 | 35 | 40 | -0.15 | Y | 40 | N | -0.2 |  |  |  | 0.94 |  |  |  | N | N | N | Y | 220 | 0.47 | 63 | 96900 | 93569 | 3231 | 14900 | 12 | 2 |  | 2021-08-25 15:00 | 1557 | 115 |  | 12 |  | *STR#1.2 TCM 토치팁 교체로 인한 감속주입-이상재 등록 ID:306.406 | [14 empty] | 100.41 | 50 | 0 | 0 | 0 |  | 650 | 700 | Y | N | 0 | 0 | 0 |  | 650 | 700 | Y | N | N | Y | [5 empty] | SB135135 | H
A66502 | 2021-08-25 | 1 | C |  | 5 | A | STB2 | 베어링강 | STB (SF) | BM#1 | 1609 | 49 | 1560 | 1548 | 34 | 5600 |  | 3 | 0.17 | 25 |  | -1.22 | 1515 | 1551 | 119.15 | 38.43 |  | 20 | 46 | 65 | Y |  | 2021-08-25 15:32 | 59 | 1091 | 27 | 28 | 30 | 31 | 31 | 30 | 29 | 29 | 28 | 27 | 27 | 27 | 26 | 26 | 28 | 31 | 26 | 27 | -0.1 | Y | 50 | Y | 0 |  |  |  | 1.07 |  |  |  | Y | Y | Y | Y | 170 | 0.48 | 64 | 101532 | 98995 | 7955 | 15800 | 10 | 1 |  | 2021-08-25 15:41 | 1515 | 106 |  | 20 | [8 empty] | 613B455BA51B4E858ED2A340F16D594D | 0B18269124DB4FBBA68D076BEAE8B57C | A61B7EC04B4E448AA3C034F67ED36C19 |  | 35F6587CBFA24C149226F86C2B29B0D1 | 1534AE077EC4412E887955D6A70A544C | E97073D8FD6B4D03908494213E996805 |  | 95.92 | 100 | 0 | 0 | 0 |  | 650 |  | N | N | 0 | 0 | 0 |  | 651 |  | N | N | Y |  |  | Y |  |  |  | BT180180 | H
B65927 | 2021-08-25 | 2 | C |  | 3 | A | AE1548 | 합금강 | AE4130M6 | BM#2 | 1574 | 51 | 1605 | 1516 | 40 | 8000 |  | 1 | 0.3 | 16 |  | -2.41 | 1547 | 1608 | 0 | 16.36 | 0 | 36 | 77 | 87 | Y |  | 2021-08-25 15:54 | 59 | 1103 | 31 | 32 | 34 | 35 | 35 | 35 | 33 | 33 | 32 | 31 | 29 | 28 | 27 | 27 | 32 | 35 | 27 | 35 | -0.16 | Y | 50 | Y | -0.2 |  |  |  | 1.13 |  |  |  | N | N | N | Y | 210 | 0.47 | 64 | 96900 | 96215 | 3085 | 15000 | 12 | 2 |  | 2021-08-25 16:01 | 1547 | 115 |  | 13 |  | *STR#1.2 TCM 토치팁 교체로 인한 감속주입 ID:301.401 | [14 empty] | 97.58 | 50 | 0 | 0 | 0 |  | 650 | 700 | Y | N | 0 | 0 | 0 |  | 650 | 700 | Y | N | N | Y | [5 empty] | SB135135 | H
A66503 | 2021-08-25 | 1 | C |  | 6 | A | STB2 | 베어링강 | STB (SF) | BM#1 | 1610 | 40 | 1562 | 1545 | 29 | 4800 |  | 3 | 0.17 | 25 |  | -1.09 | 1523 | 1555 | 119.32 | 20.48 |  | 33 | 34 | 68 | Y |  | 2021-08-25 16:23 | 67 | 1090 | 26 | 26 | 28 | 30 | 31 | 32 | 31 | 30 | 30 | 30 | 29 | 29 |  | 29 | 30 | 32 | 29 | 30 | -0.02 | Y | 40 | Y | 0 |  |  |  | 1.15 |  |  |  | Y | Y | Y | Y | 210 | 0.48 | 63 | 101532 | 95401 | 7999 | 15700 | 10 | 1 |  | 2021-08-25 16:38 | 1523 | 110 |  | 36 | [16 empty] | 99.93 | 100 | 0 | 0 | 0 |  | 650 |  | N | N | 0 | 0 | 0 |  | 651 |  | N | N | Y |  |  | Y |  |  |  | BT180180 | H
B65928 | 2021-08-25 | 2 | C |  | 4 | A | AE1548 | 합금강 | AE4130M6 | BM#2 | 1576 | 51 | 1603 | 1521 | 39 | 7700 |  | 1 | 0.3 | 16 |  | -2.46 | 1546 | 1610 | 0 | 15.94 | 0 | 38 | 2 | 85 | Y |  | 2021-08-25 17:01 | 58 | 1095 | 25 | 26 | 31 | 32 | 33 | 32 | 31 | 30 | 28 | 26 | 25 | 23 |  | 23 | 29 | 33 | 23 | 0 | -0.22 | Y | 45 | Y | -0.2 |  |  |  | 1.21 |  |  |  | N | N | N | Y | 200 | 0.48 | 64 | 96900 | 97704 | 2996 | 15300 | 12 | 2 |  | 2021-08-25 17:08 | 1546 | 111 |  | 12 | [16 empty] | 96.66 | 50 | 0 | 0 | 0 |  | 650 | 700 | Y | N | 0 | 0 | 0 |  | 650 | 700 | Y | N | N | [6 empty] | SB135135 | H
A66504 | 2021-08-25 | 1 | C |  | 7 | A | STB2 | 베어링강 | STB (SF) | BM#1 | 1590 | 46 | 1547 | 1534 | 40 | 6500 |  | 3 | 0.18 | 25 |  | -1.4 | 1518 | 1560 | 150.89 | 51.07 |  | 6 | 4 | 60 | Y |  | 2021-08-25 17:42 | 62 | 1101 | 28 | 28 | 30 | 32 | 32 | 32 | 31 | 30 | 29 | 29 | 28 | 27 | 27 | 27 | 29 | 32 | 27 | 32 | -0.1 | Y | 50 | Y | 0 |  |  |  | 0.87 |  |  |  | Y | Y | Y | Y | 200 | 0.48 | 65 | 101532 | 100594 | 7006 | 15800 | 10 | 1 |  | 2021-08-25 17:50 | 1518 | 108 |  | 21 | [16 empty] | 95.74 | 100 | 0 | 0 | 0 |  | 650 |  | N | N | 0 | 0 | 0 |  | 651 |  | N | N | Y |  |  | Y |  |  |  | BT180180 | H
B65929 | 2021-08-25 | 2 | C |  | 5 | A | AE1548 | 합금강 | AE4130M6 | BM#2 | 1582 | 46 | 1615 | 1535 | 35 | 7100 |  | 1 | 0.21 | 16 |  | -2.03 | 1550 | 1605 | 0 | 13.76 | 0 | 32 | 37 | 62 | Y |  | 2021-08-25 18:06 | 62 | 1109 | 22 | 25 | 33 | 38 | 40 | 40 | 40 | 39 | 38 | 37 | 36 | 35 | 34 | 33 | 35 | 40 | 33 | 40 | -0.16 | Y | 45 | Y | -0.2 |  |  |  | 1.3 |  |  |  | N | N | N | Y | 190 | 0.48 | 69 | 96900 | 103184 | 3066 | 13800 | 12 | 2 |  | 2021-08-25 18:12 | 1550 | 113 |  | 12 | [16 empty] | 91.46 | 50 | 0 | 0 | 0 |  | 650 | 700 | Y | N | 0 | 0 | 0 |  | 650 | 700 | Y | N | N | Y | [5 empty] | SB135135 | H
A66505 | 2021-08-25 | 1 | C |  | 8 | A | STB2 | 베어링강 | STB (SF) | BM#1 | 1601 | 41 | 1560 | 1542 | 30 | 4400 |  | 3 | 0.18 | 27 |  | -1.29 | 1511 | 1551 | 159.08 | 95.4 |  | 16 | 9 | 69 | Y |  | 2021-08-25 18:46 | 55 | 1095 | 27 | 26 | 25 | 25 | 25 | 25 | 24 | 24 | 23 | 23 | 22 | 22 | 22 | 22 | 24 | 25 | 22 | 25 | -0.06 | Y | 50 | Y | 0 |  |  |  | 0.87 |  |  |  | Y | Y | Y | Y | 190 | 0.48 | 58 | 101532 | 87027 | 7973 | 15700 | 10 | 1 |  | 2021-08-25 18:53 | 1511 | 114 |  | 24 | [16 empty] | 108.13 | 100 | 0 | 0 | 0 |  | 650 |  | N | N | 0 | 0 | 0 |  | 651 |  | N | N | Y |  |  | Y |  |  |  | BT180180 | H
B65930 | 2021-08-25 | 2 | C |  | 6 | A | AE1548 | 합금강 | AE4130M6 | BM#2 | 1593 | 45 | 1615 | 1567 | 31 | 6100 |  | 1 | 0.19 | 16 |  | -2.39 | 1555 | 1614 | 0 | 35.59 | 0 | 31 | 69 | 70 | Y |  | 2021-08-25 19:09 | 67 | 1097 | 31 | 35 | 38 | 40 | 41 | 42 | 41 | 41 | -267 | 39 | 38 | 37 | 36 | 33 | 18 | 42 | 33 | 41 | -0.2 | Y | 15 | Y | -0.2 |  |  |  | 1.05 |  |  |  | N | N | N | Y | 180 | 0.44 | 71 | 96900 | 99199 | 2951 | 14800 | 12 | 2 |  | 2021-08-25 19:12 | 1555 | 119 |  | 18 |  | * 전공정 요청 주속 0.40까지 감속주입,이상재 등록 (LF에서 AR가스 투입 불능) ID:302~306.402~406 | [6 empty] | 70CFADC32C3C43F290F82FFCE4FE9AA9 | 4A041F193A314750BFE3B13EE0827A42 | FD1B60A9C35A44F58533ED8422910612 |  | 86E779F85CF74FFDA98ED0F60331EE51 | 70C6885CA4494C27AD4929F6CEFECBA6 | 39C962FC12A149A6A7EA48921D6DB610 |  | 94.86 | 50 | 0 | 0 | 0 |  | 651 | 700 | Y | N | 0 | 0 | 0 |  | 650 | 700 | Y | N | N | Y | [5 empty] | SB135135 | H
A66506 | 2021-08-25 | 1 | C |  | 9 | A | STB2 | 베어링강 | STB (SF) | BM#1 | 1607 | 44 | 1548 | 1538 | 40 | 6400 |  | 3 | 0.18 | 25 |  | -1.42 | 1521 | 1563 | 150.59 | 49.68 |  | 20 | 47 | 55 | Y |  | 2021-08-25 19:47 | 65 | 1099 | 21 | 22 | 29 | 32 | 34 | 34 | 34 | 34 | 33 | 32 | 31 | 30 | 29 | 28 | 31 | 34 | 28 | 34 | -0.11 | Y | 55 | Y | 0 |  |  |  | 1.04 |  |  |  | Y | Y | Y | Y | 180 | 0.45 | 73 | 101532 | 100750 | 8000 | 16000 | 10 | 1 |  | 2021-08-25 19:57 | 1521 | 106 |  | 22 |  | *전공정 요청으로 감속주입-정속주입 강종 감속으로 이상재 등록ID: 103~106.203~206 (LF2호기 고장으로 LF1호기에서 지원) | [14 empty] | 94.1 | 100 | 0 | 0 | 0 |  | 650 |  | N | N | 0 | 0 | 0 |  | 651 |  | N | N | Y |  |  | Y |  |  |  | BT180180 | H
B65931 | 2021-08-25 | 2 | C |  | 7 | A | AE1548 | 합금강 | AE4130M6 | BM#2 | 1600 | 41 | 1615 | 1544 | 33 | 6400 |  | 1 | 0.21 | 16 |  | -2.39 | 1551 | 1611 | 0 | 17.27 | 0 | 36 | 78 | 68 | Y |  | 2021-08-25 20:08 | 63 | 1104 | 31 | 31 | 30 | 31 | 31 | 30 | 29 | 29 | 28 | 27 | 26 | 25 | 24 | 20 | 27 | 31 | 20 | 31 | -0.18 | Y | 60 | Y | -0.2 |  |  |  | 0.94 |  |  |  | N | N | N | Y | 170 | 0.4 | 80 | 96900 | 101634 | 3266 | 15700 | 12 | 2 |  | 2021-08-25 20:17 | 1551 | 117 |  | 32 |  | * 전공정 요청 주속 0.40까지 감속주입,이상재 등록 (LF에서 AR가스 투입 불능) *전공정 요청 LD 잔강이월 미실시 이상공정등록 및 생관통보 *감속으로 정속미준수 이상공정등록 및 생관통보 | [14 empty] | 92.95 | 100 | 0 | 0 | 0 |  | 650 | 700 | Y | N | 0 | 0 | 0 |  | 650 | 700 | Y | N | N | N | [5 empty] | SB135135 | H
A66507 | 2021-08-25 | 1 | A |  | 10 | B | STB2 | 베어링강 | STB (SF) | BM#1 | 1629 | 42 | 1565 | 1554 | 29 | 5100 |  | 3 | 0.18 | 25 |  | -1.35 | 1517 | 1557 | 150.45 | 31.45 |  | 33 | 35 | 58 | Y |  | 2021-08-25 20:47 | 61 | 1110 | 28 | 27 | 26 | 26 | 26 | 26 | 26 | 25 | 25 | 24 | 24 | 23 | 23 | 21 | 24 | 26 | 21 | 26 | -0.07 | Y | 70 | Y | -0.2 |  |  |  | 1 |  |  |  | Y | Y | Y | Y | 170 | 0.4 | 79 | 84610 | 98495 | 7005 | 15200 | 10 | 1 |  | 2021-08-25 20:54 | 1517 | 115 |  | 37 | 10 | *전공정 요청으로 감속주입-정속주입 강종 감속으로 이상재 등록ID: (LF2호기 고장으로 LF1호기에서 지원) | [14 empty] | 81.01 | 100 | 0 | 0 | 0 |  | 650 |  | N | N | 0 | 0 | 0 |  | 651 |  | N | N | Y |  |  | Y |  |  |  | BT180180 | H
B65932 | 2021-08-25 | 2 | A | 잔강최소화전 | 8 | A | AE1548 | 합금강 | AE4130M6 | BM#2 | 1588 | 115 | 1545 | 1528 | 16 | 3300 |  | 3 | 0.21 | 15 |  | -1.73 | 1570 | 1604 | 2.84 | 224.91 |  | 38 | 3 | 67 | Y |  | 2021-08-25 21:44 | 82 | 1090 | 18 | 27 | 36 | 41 | 44 | 46 | 47 | 47 | 47 | 47 | 46 | 46 | 46 | 45 | 43 | 47 | 45 | 47 | -0.04 | Y | 45 | Y | 0 |  |  |  | 0.95 |  |  |  | N | N | N | Y | 170 | 0.44 | 75 | 98564 | 101605 | -605 | 3000 | 12 | 2 |  | 2021-08-25 21:51 | 1570 | 138 |  | 18 |  | * 전공정 요청으로 L/D 잔강 미실시 생관통보 및 이상공정 등록. *전공정 요청 감속주입 정속미준수 *전공정 요청 감속주입으로 11%이상감속주입 이상공정등록 및 생관통보 | [14 empty] | 94.73 | 100 | 0 | 3585 | 0 |  | 650 | 700 | Y | N | 0 | 3100 | 0 |  | 650 | 700 | Y | N | N | [6 empty] | SB135135 | H
A66508 | 2021-08-25 | 1 | A |  | 11 | A | STB2 | 베어링강 | STB (SF) | BM#1 | 1595 | 41 | 1560 | 1530 | 35 | 6500 |  | 3 | 0.2 | 25 |  | -1.77 | 1512 | 1560 | 134.23 | 41.71 |  | 6 | 5 | 57 | Y |  | 2021-08-25 22:31 | 56 | 1098 | 21 | 21 | 26 | 28 | 29 | 29 | 29 | 28 | 27 | 26 | 26 | 25 | 25 | 25 | 27 | 29 | 25 | 29 | -0.1 | Y | 40 | Y | 0 |  |  |  | 1.07 |  |  |  | Y | Y | Y | Y | 210 | 0.48 | 59 | 84610 | 91123 | 7977 | 15400 | 10 | 1 |  | 2021-08-25 22:38 | 1512 | 123 |  | 13 |  | *Sample채취 ID:103.203 | [14 empty] | 86.34 | 100 | 0 | 0 | 500 |  | 650 |  | N | N | 0 | 0 | 500 |  | 651 |  | N | N | Y |  |  | Y |  |  |  | BT180180 | H
B65933 | 2021-08-25 | 2 | A | 잔강최소화 | 9 | A | SM58CM2 | 탄소강 | B | BM#2 | 1573 | 41 | 1625 | 1545 | 32 | 6200 |  | 1 | 0.17 | 16 |  | -2.42 | 1564 | 1619 | 0 | 20.48 | 0 | 32 | 38 | 104 | Y |  | 2021-08-25 23:02 | 80 | 1091 | -147 | -96 | 37 | 36 | 38 | 39 | 39 | 40 | 40 | 39 | 38 |  |  | 38 | 29 | 40 | 38 | 39 | -0.03 | Y | 15 | Y | -0.2 | [7 empty] | N | N | N | N | 220 | 0.47 | 56 | 97932 | 93745 | -45 | 14600 | 12 | 2 |  | 2021-08-25 23:02 | 1564 | 120 |  | 31 |  | *최소화 롱노즐 교체 *주입말 전공정 지연 감속주입 *전공정 요청 잔강이월 미실시. |  | CF1D6E42CA5A454FA1977FD2512AFB67 | [12 empty] | 104.29 | 100 | 2600 | 0 | 0 |  | 650 | 400 | Y | Y | 2600 | 0 | 0 |  | 650 | 400 | Y | Y | N | Y | [5 empty] | SB083083 | C
A66509 | 2021-08-25 | 1 | A |  | 12 | A | STB2 | 베어링강 | STB (SF) | BM#1 | 1594 | 45 | 1570 | 1537 | 33 | 5900 |  | 3 | 0.17 | 26 |  | -1.62 | 1522 | 1570 | 155.45 | 31.95 |  | 16 | 10 | 107 | Y |  | 2021-08-25 23:25 | 66 | 1098 | 25 | 25 | 30 | 35 | 36 | 36 | 36 | 35 | 34 | 34 | 33 | 33 | 33 | 32 | 33 | 36 | 32 | 36 | -0.09 | Y | 45 | Y | -0.2 |  |  |  | 1.12 |  |  |  | Y | Y | Y | Y | 200 | 0.48 | 65 | 101532 | 99388 | 7012 | 15580 | 10 | 1 |  | 2021-08-25 23:34 | 1522 | 103 |  | 20 | [8 empty] | E0A3F2A1018B418EAAA2FF3962026775 | A7989FD079A34AB8870DFA33225DDDCD | 087EC2726E554E26BE65AB4679BB3834 |  | 000A9EDB2AB9428F8F5157A1823667B0 | D6C5333485F443F0AEFAA4DB763D8131 | 3037300B20A24E63ACB67B7CABF1993C |  | 96.06 | 100 | 0 | 0 | 0 |  | 650 |  | N | N | 0 | 0 | 0 |  | 651 |  | N | N | Y |  |  | Y |  |  |  | BT180180 | H
B65934 | 2021-08-25 | 2 | A |  | 10 | A | SM58CM2 | 탄소강 | B | BM#2 | 1608 | 43 | 1609 | 1515 | 33 | 6900 |  | 1 | 0.17 | 15 |  | -2.75 | 1538 | 1604 | 0 | 48.33 | 0 | 31 | 70 | 94 | Y |  | 2021-08-26 00:17 | 54 | 1098 | 35 | 33 | 31 | 30 | 29 | 28 | 26 | 25 | 24 | 22 | 21 | 19 | 17 | 17 | 26 | 31 | 17 | 0 | -0.28 |  | 50 | Y | -0.4 | [7 empty] | N | N | N | N | 210 | 0.46 | 65 | 92136 | 95134 | -34 | 15900 | 12 | 2 |  | 2021-08-26 00:18 | 1538 | 96 |  | 13 |  | *전공정 지연20% 이상 감속주입 이상공정등록 및 생관통보 305~308 405~408 * 전공정 요청으로 L/D 잔강 미실시 생관통보 및 이상공정 등록. | [6 empty] | DD42FF23F8BB4BDEAB081E7C433E478E | 164EE4B9933442849799E67124CFEF8A | C24F318736674E6595E3DD240CB4C51B |  | 5A80BA27623B4D8195A4E43F6C15F299 | 89C947644F074F7ABE3F0A2354E80F05 | F3E20A8705B144C48FADFCE41B511593 |  | 96.53 | 100 | 0 | 0 | 0 |  | 650 | 400 | Y | Y | 0 | 0 | 0 |  | 651 | 400 | Y | Y | N | [6 empty] | SB083083 | H
A66510 | 2021-08-25 | 1 | A |  | 13 | A | STB2 | 베어링강 | STB (SF) | BM#1 | 1627 | 42 | 1545 | 1543 | 36 | 6100 |  | 3 | 0.18 | 26 |  | -1 | 1517 | 1545 | 129.39 | 69.78 |  | 20 | 48 | 83 | Y |  | 2021-08-26 00:24 | 61 | 1097 | 32 | 31 | 31 | 31 | 30 | 29 | 28 | 27 | 27 | 27 | 26 | 26 | 25 | 25 | 29 | 31 | 25 | 31 | -0.11 |  | 55 | Y | -0.2 |  |  |  | 1.12 |  |  |  | Y | Y | Y | Y | 190 | 0.48 | 64 | 101532 | 98515 | 7985 | 15730 | 10 | 1 |  | 2021-08-26 00:31 | 1517 | 112 |  | 27 | [16 empty] | 95.38 | 100 | 0 | 0 | 0 |  | 650 |  | N | N | 0 | 0 | 0 |  | 651 |  | N | N | Y |  |  | Y |  |  |  | BT180180 | H
B65935 | 2021-08-25 | 2 | A |  | 11 | A | SM58CM2 | 탄소강 | B | BM#2 | 1617 | 38 | 1591 | 1525 | 33 | 6700 |  | 1 | 0.18 | 16 |  | -2.28 | 1549 | 1601 | 0 | 12.46 | 0 | 36 | 79 | 90 | Y |  | 2021-08-26 01:26 | 65 | 1102 | 13 | 18 | 24 | 28 | 29 | 30 | 30 | 29 | 29 | 28 | 27 | 26 | 24 | 22 | 25 | 30 | 22 | 29 | -0.16 | Y | 50 | Y | -0.2 | [7 empty] | N | N | N | N | 200 | 0.42 | 76 | 91460 | 101320 | 230 | 15100 | 12 | 2 |  | 2021-08-26 01:27 | 1549 | 94 |  | 10 |  | * 전공정 요청으로 L/D 잔강 미실시 생관통보 및 이상공정 등록. *전기로 지연 20%이상감속주입 이상공정등록 및 생관통보 301~306 401~406 | [14 empty] | 90.2 | 100 | 0 | 0 | 0 |  | 650 | 400 | Y | Y | 0 | 0 | 0 |  | 650 | 400 | Y | Y | N | [6 empty] | SB083083 | H
A66511 | 2021-08-25 | 1 | A |  | 14 | A | STB2 | 베어링강 | STB (SF) | BM#1 | 1593 | 45 | 1571 | 1539 | 35 | 6200 |  | 3 | 0.17 | 26 |  | -1.43 | 1528 | 1571 | 158.66 | 40.87 |  | 33 | 36 | 62 | Y |  | 2021-08-26 01:23 | 72 | 1099 | 24 | 27 | 32 | 35 | 37 | 38 | 38 | 38 | 38 | 38 | 37 | 37 | 37 | 37 | 36 | 38 | 37 | 38 | -0.03 | Y | 40 | Y | 0 |  |  |  | 0.91 |  |  |  | Y | Y | Y | Y | 180 | 0.48 | 63 | 101532 | 94975 | 7575 | 15980 | 10 | 1 |  | 2021-08-26 01:32 | 1528 | 120 |  | 35 | [16 empty] | 98.62 | 100 | 0 | 0 | 0 |  | 650 |  | N | N | 0 | 0 | 0 |  | 651 |  | N | N | Y |  |  | Y |  |  |  | BT180180 | H
B65936 | 2021-08-25 | 2 | A |  | 12 | A | SM58CM2 | 탄소강 | B | BM#2 | 1556 | 42 | 1609 | 1526 | 33 | 6400 |  | 1 | 0.17 | 15 |  | -2.64 | 1539 | 1591 | 0 | 16.54 | 0 | 38 | 4 | 75 | Y |  | 2021-08-26 02:39 | 55 | 1094 | 20 | 20 | 21 | 22 | 22 | 21 | 20 | 19 | 18 | 17 | 16 | 15 | 14 | 14 | 19 | 22 | 14 | 20 | -0.18 | Y | 45 | Y | -0.2 | [7 empty] | N | N | N | N | 190 | 0.52 | 59 | 93488 | 96983 | -783 | 14700 | 12 | 2 |  | 2021-08-26 02:41 | 1539 | 102 |  | 15 |  | * 전공정 요청으로 L/D 잔강 미실시 생관통보 및 이상공정 등록. | [14 empty] | 97.18 | 100 | 0 | 0 | 0 |  | 650 | 400 | Y | Y | 0 | 0 | 0 |  | 650 | 400 | Y | Y | N | [6 empty] | SB083083 | H
A66512 | 2021-08-25 | 1 | A |  | 15 | A | STB2 | 베어링강 | STB (SF) | BM#1 | 1610 | 44 | 1563 | 1549 | 33 | 5900 |  | 3 | 0.18 | 26 |  | -1.32 | 1525 | 1563 | 154.92 | 35.21 |  | 6 | 6 | 68 | Y |  | 2021-08-26 02:19 | 69 | 1101 | 36 | 34 | 32 | 32 | 32 | 32 | 31 | 31 | 30 | 30 | 29 | 29 | 29 | 29 | 31 | 32 | 29 | 32 | -0.05 | Y | 55 | Y | 0 |  |  |  | 0.98 |  |  |  | Y | Y | Y | Y | 170 | 0.48 | 64 | 101532 | 99272 | 7028 | 15570 | 10 | 1 |  | 2021-08-26 02:26 | 1525 | 123 |  | 42 | [16 empty] | 96.06 | 100 | 0 | 0 | 0 |  | 650 |  | N | N | 0 | 0 | 0 |  | 651 |  | N | N | Y |  |  | Y |  |  |  | BT180180 | H
B65937 | 2021-08-25 | 2 | A | 연주종료 | 13 | A | SM58CM2 | 탄소강 | B | BM#2 | 1632 | 42 | 1627 | 1520 | 35 | 7200 |  | 1 | 0.19 | 16 |  | -2.64 | 1545 | 1615 | 0 | 13.04 | 0 | 32 | 39 | 82 | Y |  | 2021-08-26 03:35 | 61 | 1101 | 13 | 19 | 33 | 39 | 42 | 43 | 44 | 44 | 43 | 43 | 42 | 41 | 40 | 40 | 38 | 44 | 40 | 43 | -0.13 | Y | 30 | Y | -0.2 | [7 empty] | N | N | N | N | 180 | 0.5 | 62 | 93488 | 95183 | 367 | 2300 | 12 | 2 |  | 2021-08-26 03:38 | 1545 | 105 |  | 18 |  | * 전공정 요청으로 L/D 잔강 미실시 생관통보 및 이상공정 등록. *BT및 잉고트 생산으로 종료 05시08분 | E904B15262CC48DB844431504AD917F7 | 8771450424CC4AA99FFF569D314B2040 | D7E1EB78B6C34BFD99101AD02FB1E4AB |  |  |  | F9C751701C584E359B881DBD33BCB5A3 | 78EFEC900FF64B568DE4453B180DCF47 |  |  | 7A8D6E54CF304F03A7C33C5950F9EFF3 | 4B78DFAA4AC74FF8A62F853998538668 |  |  | 98.15 | 100 | 0 | 3600 | 0 |  | 650 | 400 | Y | Y | 0 | 3650 | 0 |  | 650 | 400 | Y | Y | N | [7 empty] | C
A66513 | 2021-08-25 | 1 | A |  | 16 | A | STB2 | 베어링강 | STB (SF) | BM#1 | 1639 | 44 | 1565 | 1557 | 29 | 5100 |  | 3 | 0.18 | 25 |  | -1.62 | 1513 | 1565 | 194.23 | 30.61 |  | 16 | 11 | 48 | Y |  | 2021-08-26 03:36 | 57 | 1099 | 29 | 27 | 26 | 25 | 25 | 25 | 24 | 23 | 22 | 22 | 21 | 21 | 20 | 20 | 23 | 26 | 20 | 25 | -0.11 |  | 55 | Y | 0 |  |  |  | 0.95 |  |  |  | Y | Y | Y | Y | 210 | 0.48 | 65 | 101532 | 97886 | 7964 | 15630 | 10 | 1 |  | 2021-08-26 03:45 | 1513 | 114 |  | 31 | [16 empty] | 96.38 | 100 | 0 | 0 | 0 |  | 650 |  | N | N | 0 | 0 | 0 |  | 651 |  | N | N | Y |  |  | Y |  |  |  | BT180180 | H
A66514 | 2021-08-25 | 1 | B |  | 17 | A | STB2 | 베어링강 | STB (SF) | BM#1 | 1612 | 40 | 1564 | 1539 | 29 | 5200 |  | 3 | 0.17 | 25 |  | -1.49 | 1520 | 1564 | 178.56 | 22.36 |  | 20 | 49 | 76 | Y |  | 2021-08-26 04:46 | 64 | 1100 | 20 | 29 | 25 | 28 | 30 | 31 | 31 | 31 | 30 | 29 | 29 | 29 | 29 | 29 | 29 | 31 | 29 | 31 | -0.05 | Y | 35 | Y | 0 |  |  |  | 0.9 |  |  |  | Y | Y | Y | Y | 200 | 0.48 | 60 | 101532 | 92920 | 7980 | 15600 | 10 | 1 |  | 2021-08-26 04:55 | 1520 | 103 |  | 27 |  | *TEST 방안적용 | [14 empty] | 100.98 | 100 | 0 | 0 | 0 |  | 650 |  | N | N | 0 | 0 | 0 |  | 651 |  | N | N | Y |  |  | Y |  |  |  | BT180180 | H
A66515 | 2021-08-25 | 1 | B |  | 18 | A | STB2 | 베어링강 | STB (SF) | BM#1 | 1617 | 40 | 1565 | 1543 | 28 | 5100 |  | 3 | 0.17 | 25 |  | -1.57 | 1520 | 1565 | 115.47 | 35.35 |  | 33 | 37 | 65 | Y |  | 2021-08-26 05:44 | 64 | 1098 | 29 | 28 | 29 | 31 | 32 | 32 | 32 | 31 | 31 | 31 | 30 | 29 | 29 | 30 | 30 | 32 | 29 | 32 | -0.04 | Y | 40 | Y | 0 |  |  |  | 1.05 |  |  |  |  | Y | Y | Y | 190 | 0.48 | 67 | 101532 | 96723 | 7927 | 15700 | 10 | 1 |  | 2021-08-26 06:02 | 1520 | 106 |  | 30 |  | *TEST 방안적용 | [6 empty] | 4D05EE99A77E44D69DB840E1BD045DF1 | 02CA8BAE45894619B528C1CCED5521E3 | 9226A25FFF454A8AB88102E936F7B30A |  | 8908FEACE60D41A2BA8C4E0CAF759062 | 43B47091BCFA4BA5A0951D9EDD9292F3 | 8698FC31F76D4553AF3712F8F5E82EB9 |  | 10153200 | 100 | 0 | 0 | 0 |  | 650 |  | N | N | 0 | 0 | 0 |  | 651 |  | N | N | Y |  |  | Y |  |  |  | BT180180 | H
A66516 | 2021-08-25 | 1 | B |  | 19 | A | STB2 | 베어링강 | STB (SF) | BM#1 | 1589 | 40 | 1554 | 1542 | 31 | 4900 |  | 3 | 0.17 | 25 |  | -1.32 | 1516 | 1556 | 138.19 | 34.89 |  | 6 | 7 | 59 | Y |  | 2021-08-26 06:46 | 60 | 1098 | 29 | 27 | 27 | 27 | 26 | 26 | 25 | 25 | 25 | 24 | 24 | 23 | 23 | 23 | 25 | 27 | 23 | 27 | -0.07 | Y | 55 | Y | 0 |  |  |  | 0.96 |  |  |  |  | Y | Y | Y | 180 | 0.48 | 63 | 83086 | 99857 | 7243 | 15100 | 10 | 1 |  | 2021-08-26 06:55 | 1516 | 114 |  | 36 |  | *TEST 방안적용 *Sample채취 ID:103.203 | [14 empty] | 77.72 | 100 | 0 | 0 | 500 |  | 650 |  | N | N | 0 | 0 | 500 |  | 651 |  | N | N | Y |  |  | Y |  |  |  | RB180.00 | H
A66517 | 2021-08-26 | 1 | B | TUNDISH교체전 | 20 | A | STB2 | 베어링강 | STB (SF) | BM#1 | 1615 | 41 | 1558 | 1543 | 27 | 4700 |  | 3 | 0.17 | 26 |  | -1.21 | 1522 | 1558 | 135.74 | 39.9 |  | 16 | 12 | 57 | Y |  | 2021-08-26 07:56 | 66 | 1088 | 22 | 24 | 27 | 29 | 31 | 31 | 31 | 31 | 31 | 31 | 30 |  |  | 30 | 29 | 31 | 30 | 31 | -0.03 | Y | 30 | Y | -0.2 |  |  |  | 0.81 |  |  |  | N | N | N | N | 170 | 0.48 | 67 | 93641 | 89436 | 7964 | 2000 | 10 | 1 |  | 2021-08-26 08:03 | 1522 | 111 |  | 32 |  | *TEST 방안적용 | 25A72904FC044FCE95D71571790FA939 | 48C3CFC6B86B47B68D31FFAB6E1BC1B6 | D510DBA934174A1B97BB1EF4ADF02B09 | [11 empty] | 97.14 | 100 | 0 | 3500 | 0 |  | 650 |  | N | N | 0 | 3500 | 0 |  | 651 |  | N | N | Y |  |  | Y |  |  |  | BT180180 | H
A66518 | 2021-08-26 | 1 | B | TUNDISH교체 | 1 | A | SCR420HQ | 소입성보증강 | C2 | BM#1 | 1610 | 43 | 1632 | 1553 | 39 | 7700 |  | 3 | 0.16 | 20 |  | -1.91 | 1602 | 1649 | 0 | 185.86 |  | 20 | 50 | 61 | Y |  | 2021-08-26 09:14 | 90 | 1094 | 21 | 29 | 29 | 36 | 39 | 41 | 41 | 42 | 43 | 43 |  |  |  | 43 | 38 | 43 | 43 | 0 | 0 |  | 5 | Y | 0 |  | 2.68 | 2.5 | 1.6 |  |  |  | N | N | N | N | 150 | 0.53 | 55 | 101532 | 95971 | 7529 | 15700 | 03 | 2 |  | 2021-08-26 09:33 | 1602 | 112 |  | 34 | 14 | *T/D FLUX 유:10KG,용120KG *첫Heat 수소측정치 OVER되어 이상재 등록및 생관통보-ID:101.102.201.202 | [14 empty] | 98.62 | 100 | 1000 | 0 | 0 |  | 450 |  | Y | Y | 1000 | 0 | 0 |  | 451 |  | Y | Y | N |  |  | Y |  |  |  | BT180180 | H
A66519 | 2021-08-26 | 1 | B |  | 2 | A | SCR420HQ | 소입성보증강 | C2 | BM#1 | 1683 | 34 | 1620 | 1614 | 22 | 3900 |  | 3 | 0.17 | 16 |  | -1.67 | 1581 | 1616 | 0 | 199.55 |  | 33 | 38 | 66 | Y |  | 2021-08-26 10:09 | 69 | 1093 | 43 | 33 | 30 | 29 | 28 | 26 | 25 | 26 | 26 | 25 | 25 | 24 |  | 24 | 29 | 30 | 24 | 26 | -0.13 | Y | 45 | Y | -0.2 | [7 empty] | N | N | N | N | 140 | 0.53 | 55 | 84610 | 93726 | 8174 | 15500 | 03 | 2 |  | 2021-08-26 10:16 | 1581 | 107 |  | 36 | [16 empty] | 83.98 | 100 | 0 | 0 | 0 |  | 450 |  | Y | Y | 0 | 0 | 0 |  | 451 |  | Y | Y | N |  |  | Y |  |  |  | BT180180 | H
B65943 | 2021-08-26 | 2 | B | 연주시작 | 1 | A | SCM822HT | 소입성보증강 | C | BM#2 | 1595 | 62 | 1667 | 1523 | 52 | 11000 |  | 1 | 0.27 | 20 |  | -2.23 | 1588 | 1665 | 0 | 24.47 | 0 | 36 | 81 | 83 | Y |  | 2021-08-26 11:17 | 80 | 1102 | -272 | -142 | 39 | 33 | 39 | 43 | 46 | 47 | 47 | 47 | 46 | 45 | 43 | 43 | 41 | 47 | 43 | 47 | -0.16 |  | 25 | Y | -0.4 | 0.6 | 2.18 | 2.18 |  |  |  |  | N | N | N | N | 150 | 0.53 | 61 | 101716 | 95183 | 9417 | 15600 | 14 | 1 |  | 2021-08-26 11:23 | 1588 | 144 |  | 15 |  | * BUTT 타입롱노즐사용(슬리브타입.) * T/D FLUX 용탕부: 120 KG / 유탕부: 10KG 투입. * EDGE HEATER 코일 건조로 미적용. 이상공정등록 및 생관통보 * 연주시작 : 11시 34분 | 94093221418244618583731E09AF2E43 |  | 1318CC4357624AACB637CBF945E0A45E |  |  |  | 6FE4AD7C96B547319F8C0A20F5AEDC51 | BCA635F78B9C4E6EB8AD8FCB236DE1FE | A5CFC746F7BF41F1A493419950201058 |  | AD6FBE70CA7844B5AF2B02F0C48F0890 | A0CB9E119AB64A86A81D7E4C78B8E77E | C65EB4D4784F438AB006FED0E048E458 |  | 65.16 | 100 | 700 | 0 | 0 |  | 412 | 300 | N | Y | 700 | 0 | 0 |  | 411 | 300 | N | Y | N | [6 empty] | RB160.00 | C
A66520 | 2021-08-26 | 1 | B |  | 3 | A | SCR420HQ | 소입성보증강 | C2 | BM#1 | 1602 | 35 | 1614 | 1543 | 31 | 6000 |  | 3 | 0.17 | 16 |  | -1.59 | 1582 | 1615 | 0 | 161.56 |  | 6 | 8 | 64 | Y |  | 2021-08-26 11:05 | 70 | 1098 | 24 | 24 | 24 | 25 | 25 | 25 | 24 | 24 | 24 | 23 | 23 | 24 |  | 24 | 24 | 25 | 23 | 25 | -0.06 | Y | 35 | Y | 0.2 | [7 empty] | N | N | N | N | 130 | 0.52 | 54 | 84610 | 91057 | 7943 | 15800 | 03 | 2 |  | 2021-08-26 11:20 | 1582 | 103 |  | 37 | [16 empty] | 85.51 | 100 | 0 | 0 | 0 |  | 450 |  | Y | Y | 0 | 0 | 0 |  | 451 |  | Y | Y | N |  |  | Y |  |  |  | BT180180 | H
B65944 | 2021-08-26 | 2 | B |  | 2 | A | SCM822HT | 소입성보증강 | C | BM#2 | 1605 | 49 | 1650 | 1535 | 39 | 8000 |  | 1 | 0.26 | 16 |  | -2.26 | 1575 | 1632 | 0 | 16.87 | 0 | 32 | 41 | 44 | Y |  | 2021-08-26 12:03 | 67 | 1097 | 39 | 38 | 37 | 37 | 37 | 36 | 35 | 35 | 34 | 33 | 32 | 31 | 30 | 30 | 35 | 37 | 30 | 37 | -0.14 |  | 50 | Y | -0.2 | [7 empty] | N | N | N | N | 140 | 0.55 | 61 | 96385 | 106183 | -1533 | 14500 | 14 | 1 |  | 2021-08-26 12:05 | 1575 | 126 |  | 31 |  | * EDGE HEATER 코일 건조로 미적용. | [14 empty] | 93.71 | 100 | 0 | 0 | 0 |  | 411 | 300 | N | Y | 0 | 0 | 0 |  | 411 | 300 | N | Y | N | [6 empty] | LT180180 | H
A66521 | 2021-08-26 | 1 | B |  | 4 | A | SCR420HQ | 소입성보증강 | C2 | BM#1 | 1598 | 40 | 1606 | 1567 | 34 | 6600 |  | 3 | 0.19 | 16 |  | -1.33 | 1578 | 1606 | 0 | 181.64 |  | 38 | 6 | 122 | Y |  | 2021-08-26 12:14 | 66 | 1106 | 23 | 24 | 26 | 27 | 27 | 26 | 25 | 24 | 23 | 23 | 22 | 21 | 21 | 21 | 24 | 27 | 21 | 23 | -0.13 | Y | 45 | Y | 0 | [7 empty] | N | N | N | N | 120 | 0.52 | 60 | 101532 | 99499 | 7951 | 15800 | 03 | 2 |  | 2021-08-26 12:26 | 1578 | 96 |  | 24 | [16 empty] | 94.49 | 100 | 0 | 0 | 0 |  | 450 |  | Y | Y | 0 | 0 | 0 |  | 451 |  | Y | Y | N |  |  | Y |  |  |  | BT180180 | H
B65945 | 2021-08-26 | 2 | D |  | 3 | A | SCM822HT | 소입성보증강 | C | BM#2 | 1593 | 38 | 1643 | 1576 | 31 | 6400 |  | 1 | 0.25 | 16 |  | -2.1 | 1580 | 1637 | 6.34 | 45.53 | 0 | 31 | 73 | 42 | Y |  | 2021-08-26 13:00 | 72 | 1103 | 27 | 34 | 38 | 40 | 41 | 41 | 41 | 40 | 40 | 39 | 38 | 36 |  | 36 | 38 | 41 | 36 | 41 | -0.14 | Y | 35 | Y | -0.4 | [7 empty] | N | N | N | N | 130 | 0.55 | 57 | 102720 | 99947 | 3 | 14400 | 14 | 1 |  | 2021-08-26 13:01 | 1580 | 126 |  | 36 |  | * EDGE HEATER 코일 건조로 미적용. 이상공정등록 및 생관통보 | [14 empty] | 102.62 | 100 | 0 | 0 | 0 |  | 411 | 300 | N | Y | 0 | 0 | 0 |  | 412 | 300 | N | Y | N | [6 empty] | LT180180 | C
A66522 | 2021-08-26 | 1 | D |  | 5 | A | SCR420HQ | 소입성보증강 | C2 | BM#1 | 1613 | 34 | 1607 | 1553 | 31 | 5900 |  | 3 | 0.18 | 16 |  | -1.59 | 1575 | 1608 | 0 | 167.29 |  | 16 | 13 | 123 | Y |  | 2021-08-26 13:10 | 63 | 1097 | 20 | 21 | 22 | 23 | 22 | 22 | 22 | 20 | 20 | 19 | 20 |  |  | 20 | 21 | 23 | 19 | 22 | -0.04 | Y | 35 | Y | 0.2 | [7 empty] | N | N | N | N | 110 | 0.52 | 57 | 101532 | 97436 | 7664 | 15400 | 03 | 2 |  | 2021-08-26 13:17 | 1575 | 94 |  | 30 | [16 empty] | 98.19 | 100 | 0 | 0 | 0 |  | 450 |  | Y | Y | 0 | 0 | 0 |  | 451 |  | Y | Y | N |  |  | Y |  |  |  | BT180180 | H
B65946 | 2021-08-26 | 2 | D |  | 4 | A | SCM822HT | 소입성보증강 | C | BM#2 | 1611 | 42 | 1628 | 1560 | 31 | 6200 |  | 1 | 0.21 | 16 |  | -2.15 | 1564 | 1621 | 0 | 18.13 | 0 | 20 | 51 | 82 | Y |  | 2021-08-26 13:58 | 56 | 1092 | 34 | 32 | 28 | 26 | 25 | 24 | 23 | 23 | 22 | 21 | 20 | 19 |  | 19 | 24 | 28 | 19 | 0 | -0.2 |  | 45 | Y | -0.2 | [7 empty] | N | N | N | N | 120 | 0.55 | 57 | 102720 | 99059 | 341 | 14500 | 14 | 1 |  | 2021-08-26 14:02 | 1564 | 121 |  | 36 | [16 empty] | 103.34 | 100 | 0 | 0 | 0 |  | 411 | 300 | Y | Y | 0 | 0 | 0 |  | 412 | 300 | Y | Y | N | [6 empty] | LT180180 | C
A66523 | 2021-08-26 | 1 | D |  | 6 | A | SCR420HQ | 소입성보증강 | C2 | BM#1 | 1621 | 41 | 1615 | 1561 | 28 | 5800 |  | 3 | 0.18 | 16 |  | -1.45 | 1585 | 1615 | 0 | 132.55 |  | 33 | 39 | 55 | Y |  | 2021-08-26 14:13 | 73 | 1095 | 19 | 23 | 31 | 35 | 37 | 37 | 36 | 36 | 36 | 35 | 35 | 34 | 34 | 34 | 33 | 37 | 34 | 36 | -0.06 | Y | 40 | Y | 0 | [7 empty] | N | N | N | N | 100 | 0.52 | 61 | 101532 | 97926 | 7074 | 15800 | 03 | 2 |  | 2021-08-26 14:26 | 1585 | 89 |  | 25 | [16 empty] | 10153200 | 100 | 0 | 0 | 0 |  | 450 |  | Y | Y | 0 | 0 | 0 |  | 451 |  | Y | Y | N |  |  | Y |  |  |  | BT180180 | H
B65947 | 2021-08-26 | 2 | D |  | 5 | B | SCM822HT | 소입성보증강 | C | BM#2 | 1581 | 40 | 1639 | 1573 | 36 | 6400 |  | 1 | 0.4 | 16 |  | -2.03 | 1575 | 1638 | 0 | 27.39 | 0 | 36 | 82 | 34 | Y |  | 2021-08-26 15:08 | 67 | 1093 | 17 | 24 | 32 | 35 | 35 | 35 | 34 | 33 | 32 | 30 | 28 | 25 |  | 25 | 31 | 35 | 25 | 35 | -0.25 | Y | 40 | Y | -0.6 | [7 empty] | N | N | N | N | 110 | 0.55 | 56 | 102720 | 99145 | 1355 | 14600 | 14 | 1 |  | 2021-08-26 15:10 | 1575 | 117 |  | 23 |  | * EDGE HEATER FAULT 발생하여 미적용 이상공정 등록 및 생관통보. ID : 303, 304, 305 | [14 empty] | 102.62 | 100 | 0 | 0 | 0 |  | 411 | 300 | N | Y | 0 | 0 | 0 |  | 411 | 300 | Y | Y | N | [6 empty] | LT180180 | C
A66524 | 2021-08-26 | 1 | D |  | 7 | A | SCR420HQ | 소입성보증강 | C2 | BM#1 | 1639 | 38 | 1630 | 1592 | 24 | 4800 |  | 3 | 0.17 | 16 |  | -2.06 | 1579 | 1622 | 0 | 157.35 |  | 6 | 9 | 58 | Y |  | 2021-08-26 15:20 | 67 | 1098 | 32 | 32 | 35 | 35 | 36 | 35 | 35 | 33 | 32 | 31 | 30 | 29 | 28 | 27 | 33 | 36 | 27 | 35 | -0.2 | Y | 45 | Y | -0.2 | [7 empty] | N | N | N | N | 150 | 0.46 | 61 | 84610 | 89726 | 7974 | 15900 | 03 | 2 |  | 2021-08-26 15:32 | 1579 | 83 |  | 19 |  | *전공정요청 감속주입(20%이상) ID: 102~105.202~205 냉재처리 및 생관통보 | [14 empty] | 8461000 | 100 | 0 | 0 | 0 |  | 450 |  | Y | Y | 0 | 0 | 0 |  | 451 |  | Y | Y | N |  |  | Y |  |  |  | BT180180 | C
B65948 | 2021-08-26 | 2 | D |  | 6 | A | SCM822HT | 소입성보증강 | C | BM#2 | 1601 | 39 | 1637 | 1541 | 35 | 7200 |  | 1 | 0 | 16 |  | -3.12 | 1577 | 1634 | 0 | 25.65 | 0 | 32 | 42 | 35 | Y |  | 2021-08-26 16:02 | 69 | 1090 | 22 | 23 | 30 | 32 | 33 | 34 | 33 | 32 | 31 | 30 | 29 | 27 | 24 | 21 | 29 | 34 | 21 | 0 | -0.32 | Y | 40 | Y | -0.6 | [7 empty] | N | N | N | N | 100 | 0.48 | 65 | 95118 | 96015 | 1585 | 15500 | 14 | 1 |  | 2021-08-26 16:05 | 1577 | 112 |  | 27 |  | * 전공정 요청으로 감속주입 | [14 empty] | 92.21 | 100 | 0 | 0 | 0 |  | 411 | 300 | Y | Y | 0 | 0 | 0 |  | 412 | 300 | Y | Y | N | [6 empty] | RB100.00 | C
A66525 | 2021-08-26 | 1 | D | TUNDISH교체전 | 8 | A | SCR420HQ | 소입성보증강 | C2 | BM#1 | 1587 | 43 | 1615 | 1549 | 30 | 6200 |  | 3 | 0.17 | 17 |  | -1.96 | 1576 | 1615 | 0 | 146.58 |  | 38 | 7 | 82 | Y |  | 2021-08-26 16:27 | 64 | 1098 | 27 | 28 | 30 | 31 | 30 | 30 | 29 | 28 | 27 | 26 | 25 | 23 | 22 | 21 | 26 | 31 | 21 | 30 | -0.18 | Y | 55 | Y | -0.2 | [7 empty] | N | N | N | N | 140 | 0.41 | 77 | 96378 | 99115 | 7735 | 1500 | 03 | 2 |  | 2021-08-26 16:36 | 1576 | 84 |  | 16 |  | *전공정요청 감속주입(20%이상) 냉재처리 및 생관통보 | 87DB306935224A6DA39690C7356FA81A | BBC201C0FA1A40CE9F7EFFFB6174C4DB | 21A2662771354609BB282BF72A6FA8BC |  |  | B7AF16F701F2449AB47B81241EFECBE3 | 6D7ED54929E546769A9271F8CC0BC0C8 | 88F41048AAF2453AA0A48B77F75F7E1F |  | DFA77EB6EDD34F21AA93CEBE4616C689 | FC663F6289684819850CAFF32B9137AF | B473261F3E9C41B28B173F12C46F1582 |  |  | 92.58 | 100 | 0 | 3000 | 0 |  | 450 |  | Y | Y | 0 | 3000 | 0 |  | 451 |  | Y | Y | N |  |  | Y |  |  |  | BT180180 | C
B65949 | 2021-08-26 | 2 | D | 잔강최소화전 | 7 | A | SCM822HT | 소입성보증강 | C | BM#2 | 1605 | 48 | 1617 | 1580 | 30 | 6400 |  | 1 | 0.29 | 16 |  | -2.41 | 1563 | 1615 | 0 | 31.57 | 0 | 31 | 74 | 44 | Y |  | 2021-08-26 17:21 | 55 | 1088 | 18 | 18 | 23 | 26 | 27 | 27 | 27 | 26 | 24 | 23 | 21 | 20 |  | 20 | 24 | 27 | 20 | 27 | -0.17 | Y | 40 | Y | -0.2 | [7 empty] | N | N | N | N | 150 | 0.52 | 59 | 96108 | 97981 | 319 | 2500 | 14 | 1 |  | 2021-08-26 17:24 | 1563 | 102 |  | 14 |  | * 전공정 요청으로 감속주입 * T/D실측잔강 : 2.5T | [14 empty] | 93.49 | 100 | 0 | 3100 | 0 |  | 411 | 300 | Y | Y | 0 | 3350 | 0 |  | 412 | 300 | Y | Y | N | [6 empty] | RB110.00 | C
A66526 | 2021-08-26 | 1 | D | TUNDISH교체 | 1 | A | P-AE1055LS | 탄소강 | G-AE1055LS | BM#1 | 1605 | 45 | 1599 | 1554 | 41 | 7200 |  | 3 | 0.17 | 25 |  | -1.51 | 1574 | 1619 | 0 | 262.13 |  | 16 | 14 | 79 | Y |  | 2021-08-26 17:49 | 89 | 1099 | -110 | 28 | 22 | 28 | 34 | 37 | 38 | 39 | 40 | 40 | 40 | 40 |  | 40 | 35 | 40 | 40 | 40 | 0 |  | 15 | Y | 0 |  | 1.96 | 1.96 |  |  |  |  | N | N | N | N | 210 | 0.51 | 63 | 101532 | 101994 | 8656 | 14200 | 5 | 1 |  | 2021-08-26 17:58 | 1574 | 119 |  | 31 |  | *T/D FLUX 유:15KG 용:220KG | [14 empty] | 93.28 | 100 | 1500 | 0 | 0 |  | 500 |  | Y | N | 1500 | 0 | 0 |  | 501 |  | Y | N | N |  |  | Y |  |  |  | BT180180 | H
B65950 | 2021-08-26 | 2 | D | 잔강최소화 | 8 | A | SCR415HM | 소입성보증강 | C1 | BM#2 | 1598 | 41 | 1637 | 1567 | 34 | 7500 |  | 1 | 0.24 | 19 |  | -2.19 | 1583 | 1644 | 0 | 16.35 | 0 | 20 | 52 | 72 | Y |  | 2021-08-26 18:23 | 71 | 1100 | -159 | -169 | 29 | 28 | 31 | 32 | 32 | 31 | 30 | 29 | 28 |  |  | 28 | 21 | 32 | 28 | 0 | -0.13 | Y | 30 | Y | -0.2 | [7 empty] | N | N | N | N | 140 | 0.5 | 62 | 149640 | 107455 | -1205 | 15500 | 14 | 1 |  | 2021-08-26 18:24 | 1583 | 118 |  | 26 |  | * 전공정 요청 L/D잔강이월 미실시 이상공정등록 및 생관통보 * 연연주 혼탕부 ID : 307, 308, 309, 407, 408, 409 | 18228677E32E424C9D20B3CDF400F51B | [13 empty] | 141.5 | 100 | 2500 | 0 | 0 |  | 450 | 300 | Y | Y | 2500 | 0 | 0 |  | 450 | 300 | Y | Y | N | N |  |  | Y |  |  | BT180180 | C
A66527 | 2021-08-26 | 1 | D |  | 2 | A | P-AE1055LS | 탄소강 | G-AE1055LS | BM#1 | 1585 | 40 | 1594 | 1525 | 36 | 6000 |  | 3 | 0.17 | 26 |  | -1.72 | 1542 | 1594 | 0 | 258.17 |  | 33 | 40 | 91 | Y |  | 2021-08-26 19:10 | 57 | 1090 | 39 | 39 | 35 | 32 | 31 | 29 | 26 | 26 | 25 | 24 | 23 | 23 | 22 | 22 | 28 | 35 | 22 | 0 | -0.24 |  | 55 | Y | 0 | [8 empty] | N | N | Y | 200 | 0.48 | 64 | 84610 | 94564 | 8486 | 14900 | 05 | 1 |  | 2021-08-26 19:19 | 1542 | 95 |  | 14 |  | *전공정요청 감속주입(정속유지강종) | [14 empty] | 83.32 | 100 | 0 | 0 | 0 |  | 500 |  | Y | N | 0 | 0 | 0 |  | 501 |  | Y | N | N |  |  | Y |  |  |  | BT180180 | H
B65951 | 2021-08-26 | 2 | D |  | 9 | A | 16MNCRS5HAM | 소입성보증강 | C1 | BM#2 | 1596 | 52 | 1629 | 1562 | 43 | 9100 |  | 1 | 0.3 | 19 |  | -2.35 | 1572 | 1639 | 0 | 19.99 | 0 | 36 | 83 | 64 | Y |  | 2021-08-26 19:42 | 61 | 1088 | 25 | 29 | 35 | 36 | 36 | 36 | 35 | 34 | 33 | 32 | 31 | 30 | 29 | 29 | 32 | 36 | 29 | 36 | -0.16 | Y | 45 | Y | -0.2 | [7 empty] | N | N | N | N | 130 | 0.52 | 65 | 54568 | 107526 | 274 | 15100 | 14 | 1 |  | 2021-08-26 19:40 | 1572 | 118 |  | 9 |  | * 전공정 요청 L/D잔강이월 미실시 이상공정등록 및 생관통보 * 연연주 혼탕부 ID : 301, 401 | [14 empty] | 48.55 | 100 | 0 | 0 | 0 |  | 450 | 300 | Y | Y | 0 | 0 | 0 |  | 451 | 300 | Y | Y | N | [6 empty] | RB160.00 | C
A66528 | 2021-08-26 | 1 | D |  | 3 | A | P-AE1055LS | 탄소강 | G-AE1055LS | BM#1 | 1572 | 41 | 1596 | 1533 | 33 | 6100 |  | 3 | 0.17 | 25 |  | -1.7 | 1548 | 1596 | 0 | 236.63 |  | 6 | 10 | 111 | Y |  | 2021-08-26 20:11 | 63 | 1094 | 22 | 21 | 26 | 28 | 30 | 30 | 29 | 28 | 27 | 26 | 26 | 26 | 26 | 26 | 27 | 30 | 26 | 26 | -0.1 | Y | 40 | Y | 0 | [8 empty] | N | N | Y | 190 | 0.52 | 58 | 101532 | 96051 | 7699 | 15300 | 05 | 1 |  | 2021-08-26 20:22 | 1548 | 97 |  | 18 | [16 empty] | 98.81 | 100 | 0 | 0 | 0 |  | 500 |  | Y | N | 0 | 0 | 0 |  | 501 |  | Y | N | N |  |  | Y |  |  |  | BT180180 | H
B65952 | 2021-08-26 | 2 | A |  | 10 | A | 16MNCRS5HAM | 소입성보증강 | C1 | BM#2 | 1625 | 38 | 1656 | 1577 | 35 | 7400 |  | 1 | 0.24 | 19 |  | -2.42 | 1582 | 1646 | 0 | 28.37 | 0 | 32 | 43 | 73 | Y |  | 2021-08-26 20:38 | 71 | 1111 | 26 | 30 | 35 | 37 | 37 | 36 | 34 | 33 | 31 | 29 | 26 | 23 | 20 | 15 | 30 | 37 | 15 | 0 | -0.44 | Y | 50 | Y | -1 | [7 empty] | N | N | N | N | 120 | 0.5 | 64 | 102466 | 100996 | -296 | 15400 | 14 | 1 |  | 2021-08-26 20:41 | 1582 | 114 |  | 19 |  | * 전공정 요청 L/D잔강이월 미실시 이상공정등록 및 생관통보 * 전공정 요청으로 감속주입 | [14 empty] | 96.53 | 100 | 0 | 0 | 0 |  | 450 | 300 | Y | Y | 0 | 0 | 0 |  | 451 | 300 | Y | Y | N | [6 empty] | RB120.00 | C
A66529 | 2021-08-26 | 1 | A |  | 4 | A | P-AE1055LS | 탄소강 | G-AE1055LS | BM#1 | 1696 | 40 | 1593 | 1597 | 18 | 3100 |  | 3 | 0.18 | 25 |  | -1.65 | 1543 | 1593 | 0 | 234.21 |  | 38 | 8 | 94 | Y |  | 2021-08-26 21:12 | 58 | 1094 | 25 | 25 | 26 | 28 | 28 | 28 | 28 | 26 | 25 | 25 | 23 | 22 | 21 | 20 | 25 | 28 | 20 | 28 | -0.15 | Y | 55 | Y | -0.2 | [8 empty] | N | N | Y | 180 | 0.43 | 67 | 84610 | 89175 | 10375 | 15000 | 05 | 1 |  | 2021-08-26 21:20 | 1543 | 94 |  | 17 |  | *전공정요청 감속주입(정속유지강종) ID 101~102, 201~202 *전공정요청 감속주입(20%이상감속) ID 103~105, 203~205 *전공정요청 L/D 잔강 10TON이월 A66531 CR OVER 합탕 | [14 empty] | 85.29 | 100 | 0 | 0 | 0 |  | 500 |  | Y | N | 0 | 0 | 0 |  | 501 |  | Y | N | N |  |  | Y |  |  |  | BT180180 | H
B65953 | 2021-08-26 | 2 | A |  | 11 | A | 16MNCRS5HAM | 소입성보증강 | C1 | BM#2 | 1605 | 38 | 1653 | 1546 | 35 | 7400 |  | 1 | 0.21 | 20 |  | -2.47 | 1567 | 1639 | 0 | 29.36 | 0 | 31 | 75 | 75 | Y |  | 2021-08-26 21:52 | 56 | 1099 | 14 | 19 | 25 | 28 | 29 | 30 | 29 | 28 | 27 | 25 | 24 | 22 | 21 | 21 | 25 | 30 | 21 | 0 | -0.26 | Y | 35 | Y | -0.2 | [7 empty] | N | N | N | N | 110 | 0.51 | 62 | 95832 | 99643 | 1057 | 16000 | 14 | 1 |  | 2021-08-26 21:52 | 1567 | 101 |  | 10 |  | * 전공정 요청으로 L/D 잔강 미실시 생관통보 및 이상공정 등록. *전공정 요청 감속주입 | [6 empty] | 7C1E5AEA1F174E6387FF019E1746948B | 229EA7B7DDDA4AFCA0E07886FC6D2DA7 | DEB9CF1C72E240578D9D1DF3D7082655 |  | 7FF4781145E3489EBA6D0A3C300892B4 | A68C361FF5D54DABBC8A6AD13E4988C3 | 94302D9A3C94441590BAE2416C513FD8 |  | 90.66 | 100 | 0 | 0 | 0 |  | 450 | 300 | Y | Y | 0 | 0 | 0 |  | 451 | 300 | Y | Y | N | [6 empty] | RB085.00 | C
A66530 | 2021-08-26 | 1 | A | 유사강종연연주 | 5 | A | AE1055LS | 탄소강 | G-AE1055LS | BM#1 | 1595 | 40 | 1594 | 1532 | 23 | 4800 |  | 3 | 0.17 | 25 |  | -1.57 | 1546 | 1594 | 0 | 183.75 |  | 16 | 15 | 69 | Y |  | 2021-08-26 22:12 | 62 | 1099 | 20 | 20 | 22 | 23 | 23 | 24 | 24 | 23 | 23 | 23 | 22 | 21 | 21 | 21 | 22 | 24 | 21 | 23 | -0.03 | Y | 50 | Y | 0 | [8 empty] | N | N | Y | 170 | 0.4 | 77 | 84600 | 93557 | 7743 | 15270 | 05 | 1 |  | 2021-08-26 22:25 | 1546 | 96 |  | 25 |  | *유사강종 연연주 *전공정요청 감속주입 (20% 이상 감속) | [14 empty] | 8460000 | 100 | 0 | 0 | 0 |  | 400 |  | Y | N | 0 | 0 | 0 |  | 400 |  | Y | N | N |  |  | Y |  |  |  | BT180180 | H
B65954 | 2021-08-26 | 2 | A |  | 12 | A | 16MNCRS5HAM | 소입성보증강 | C1 | BM#2 | 1602 | 44 | 1643 | 1549 | 36 | 7800 |  | 1 | 0.26 | 18 |  | -2.6 | 1572 | 1640 | 0 | 19.46 | 0 | 20 | 53 | 70 | Y |  | 2021-08-26 22:59 | 61 | 1091 | 18 | 25 | 30 | 32 | 33 | 33 | 33 | 32 | 31 | 30 | 28 | 27 | 25 | 25 | 29 | 33 | 25 | 33 | -0.2 | Y | 40 | Y | -0.4 | [7 empty] | N | N | N | N | 100 | 0.5 | 60 | 93000 | 94742 | 5008 | 14600 | 14 | 1 |  | 2021-08-26 22:56 | 1572 | 103 |  | 7 |  | *전공정 요청 감속주입 | [14 empty] | 93.42 | 100 | 0 | 0 | 0 |  | 450 | 300 | Y | Y | 0 | 0 | 0 |  | 450 | 300 | Y | Y | N |  | Y |  |  |  |  | RB120.00 | C
B65955 | 2021-08-26 | 2 | A |  | 6 | A | AE1055LS | 탄소강 | G-AE1055LS | BM#1 | 1598 | 43 | 1599 | 1562 | 34 | 5800 |  | 3 | 0.18 | 25 |  | -1.82 | 1546 | 1599 | 0 | 20.92 |  | 36 | 84 | 65 | N | 1 | 2021-08-26 23:45 | 62 | 1098 | 45 | 26 | 30 | 33 | 33 | 33 | 33 | 32 | 31 | 30 | 29 | 28 | 27 | 24 | 31 | 33 | 24 | 33 | -0.16 | Y | 55 | Y | -0.4 | [8 empty] | N | N | Y | 210 | 0.4 | 71 | 101520 | 90710 | 7040 | 15920 | 05 | 1 |  | 2021-08-26 23:53 | 1546 | 93 |  | 10 |  | *강제개공 1회(나탕주입) 이상재 등록 *전공정요청 감속주입(전기로 전극이상) 이상재 등록 | [14 empty] | 104.71 | 100 | 0 | 0 | 0 |  | 400 |  | Y | N | 0 | 0 | 0 |  | 400 |  | Y | N | N |  |  | Y |  |  |  | BT180180 | H
A66531 | 2021-08-26 | 1 | A | 연주종료 | 13 | B | 16MNCRS5HAM | 소입성보증강 | C1 | BM#2 | 1656 | 48 | 1658 | 1583 | 37 | 6800 |  | 1 | 0.29 | 18 |  | 0 | 1580 | 1645 | 0 | 20.99 | 0 | 33 | 41 | 61 | Y |  | 2021-08-26 23:51 | 69 | 1093 | 23 | 26 | 31 | 33 | 33 | 33 | 31 | 30 | 29 | 26 | 24 |  |  | 24 | 29 | 33 | 24 | 33 | -0.22 | Y | 40 | Y | -0.4 | [7 empty] | N | N | N | N | 150 | 0.52 | 59 | 97119 | 95575 | 275 | 2300 | 14 | 1 |  | 2021-08-26 23:55 | 1580 | 121 |  | 17 |  | *BT생산 으로 작업종료 : 01시19분 * 전공정 요청으로 L/D 잔강 미실시 생관통보 및 이상공정 등록. | 825C67DCFC8F45FCABA59FAEE5E63140 | 88ACD853055844C480BC20F241DE267C |  |  |  |  | C270DC757DDE41A6935CA87AD86B5BB1 | 857D6F89C7434012A10B3BCAFF1C94A7 |  |  | FB11ECE0A35D4BA1A0F0AD77D22E9FDF | 1EBABF4216214F08822B17EC634435F1 |  |  | 102.34 | 100 | 0 | 4250 | 0 |  | 450 | 300 | Y | Y | 0 | 3700 | 0 |  | 450 | 300 | Y | Y | N |  | N |  |  |  |  | RB100.00 | C
A66532 | 2021-08-26 | 1 | A |  | 7 | A | AE1055LS | 탄소강 | G-AE1055LS | BM#1 | 1561 | 42 | 1590 | 1525 | 35 | 6700 |  | 3 | 0.19 | 25 |  | -1.15 | 1555 | 1590 | 0 | 265.11 |  | 6 | 11 | 88 | Y |  | 2021-08-27 00:38 | 71 | 1100 | 23 | 24 | 29 | 32 | 33 | 34 | 34 | 33 | 33 | 33 | 32 | 32 | 31 | 31 | 31 | 34 | 31 | 33 | -0.04 | Y | 40 | Y | 0 | [8 empty] | N | N | Y | 200 | 0.45 | 67 | 101520 | 98299 | 7001 | 15360 | 05 | 1 |  | 2021-08-27 00:45 | 1555 | 113 |  | 29 |  | *롱노즐 교체 6회 사용(전CH 강제개공으로 인한 작업 후 CN 절손) *전공정요청 감속주입, 정속미준수 (전기로 전극이상) | [6 empty] | E84C8163AC6947C381A63F30B3211483 | 9505DBDA05CB4C70AC672ED85938E4FA | 2E9C168831D642D2B167387EF1CAC227 |  | 09766080EBEA42E5B29434C9461BC70B | 29C38CC133EA4CC298D11A7D6FFC2852 | 43E51C5675514C6CA23DB1EECAFBE97B |  | 98.52 | 100 | 0 | 0 | 0 |  | 400 |  | Y | N | 0 | 0 | 0 |  | 400 |  | Y | N | N |  |  | Y | Y |  |  | BT180180 | H
A66533 | 2021-08-26 | 1 | A |  | 8 | A | AE1055LS | 탄소강 | G-AE1055LS | BM#1 | 1582 | 40 | 1598 | 1532 | 27 | 5600 |  | 3 | 0.19 | 25 |  | -1.8 | 1543 | 1598 | 0 | 20.34 |  | 38 | 9 | 81 | Y |  | 2021-08-27 01:50 | 59 | 1097 | 29 | 29 | 29 | 29 | 29 | 28 | 27 | 26 | 26 | 25 | 25 | 25 |  | 25 | 27 | 29 | 25 | 29 | -0.09 |  | 45 | Y | 0 | [8 empty] | N | N | Y | 190 | 0.52 | 55 | 101520 | 90690 | 7960 | 15150 | 05 | 1 |  | 2021-08-27 01:59 | 1543 | 101 |  | 26 |  | *STR#2 W/R#10 FAULT 발생(전장요청) *STR#2 W/R#10 FAULT, OPEN 상태조업 | [14 empty] | 104.71 | 100 | 0 | 0 | 0 |  | 400 |  | Y | N | 0 | 0 | 0 |  | 400 |  | Y | N | N |  |  | Y |  |  |  | BT180180 | H
A66534 | 2021-08-26 | 1 | A |  | 9 | A | AE1055LS | 탄소강 | G-AE1055LS | BM#1 | 1604 | 41 | 1592 | 1543 | 31 | 5400 |  | 3 | 0.19 | 25 |  | -1.28 | 1553 | 1592 | 0 | 225.24 |  | 16 | 16 | 76 | Y |  | 2021-08-27 02:50 | 69 | 1100 | 24 | 26 | 31 | 34 | 35 | 36 | 35 | 34 | 34 | 33 | 32 | 32 | 32 | 32 | 33 | 36 | 32 | 34 | -0.11 | Y | 35 | Y | 0 | [8 empty] | N | N | Y | 180 | 0.52 | 59 | 84600 | 97960 | 7990 | 15490 | 05 | 1 |  | 2021-08-27 02:58 | 1553 | 99 |  | 23 |  | *STR#2 W/R#10 FAULT, OPEN 상태조업 | [14 empty] | 80.3 | 100 | 0 | 0 | 0 |  | 400 |  | Y | N | 0 | 0 | 0 |  | 400 |  | Y | N | N |  |  | Y |  |  |  | BT180180 | H
A66535 | 2021-08-26 | 1 | A |  | 10 | A | AE1055LS | 탄소강 | G-AE1055LS | BM#1 | 1605 | 41 | 1595 | 1544 | 31 | 5600 |  | 3 | 0.19 | 25 |  | -1.59 | 1546 | 1595 | 0 | 247.87 |  | 33 | 42 | 72 | Y |  | 2021-08-27 03:52 | 62 | 1097 | 31 | 30 | 33 | 34 | 34 | 34 | 33 | 33 | 32 | 31 | 31 | 31 | 30 | 30 | 32 | 34 | 30 | 34 | -0.09 | Y | 45 | Y | -0.2 | [8 empty] | N | N | Y | 170 | 0.52 | 60 | 101520 | 97905 | 7995 | 15880 | 05 | 1 |  | 2021-08-27 04:00 | 1546 | 102 |  | 22 |  | *STR#2 W/R#10 FAULT, OPEN 상태조업 | [14 empty] | 10152000 | 100 | 0 | 0 | 0 |  | 400 |  | Y | N | 0 | 0 | 0 |  | 400 |  | Y | N | N |  |  | Y |  |  |  | BT180180 | H
A66536 | 2021-08-26 | 1 | B |  | 11 | A | AE1055LS | 탄소강 | G-AE1055LS | BM#1 | 1589 | 40 | 1585 | 1575 | 24 | 4700 |  | 3 | 0.18 | 25 |  | -1.2 | 1547 | 1585 | 0 | 223.38 |  | 6 | 12 | 58 | Y |  | 2021-08-27 04:53 | 63 | 1100 | 29 | 32 | 34 | 35 | 35 | 35 | 34 | 34 | 33 | 33 | 33 |  |  | 33 | 33 | 35 | 33 | 35 | -0.05 | Y | 35 | Y | 0 | [8 empty] | N | N | Y | 210 | 0.52 | 57 | 101520 | 95458 | 7942 | 15900 | 05 | 1 |  | 2021-08-27 05:02 | 1547 | 102 |  | 22 |  | *STR#2 W/D10번 모터FAULT 발생으로 S/R미적용 | [14 empty] | 99.14 | 100 | 0 | 0 | 0 |  | 400 |  | Y | N | 0 | 0 | 0 |  | 400 |  | Y | N | N |  |  | Y |  |  |  | BT180180 | H
A66537 | 2021-08-26 | 1 | B |  | 12 | A | AE1055LS | 탄소강 | G-AE1055LS | BM#1 | 1570 | 41 | 1586 | 1532 | 33 | 5800 |  | 3 | 0.18 | 26 |  | -1.25 | 1546 | 1586 | 0 | 205.66 |  | 38 | 10 | 60 | Y |  | 2021-08-27 05:50 | 62 | 1100 | 33 | 32 | 32 | 32 | 31 | 30 | 30 | 29 | 28 | 28 | 28 | 27 | 27 | 27 | 30 | 32 | 27 | 32 | -0.1 |  | 50 | Y | 0 | [8 empty] | N | N | Y | 200 | 0.52 | 58 | 152280 | 95284 | 8266 | 15500 | 05 | 1 |  | 2021-08-27 06:05 | 1546 | 102 |  | 24 |  | *유사강종 연연주 혼탕부 성분 확인 ID:107~109.207~209 *STR#2 W/D10번 모터FAULT 발생으로 S/R미적용 | [14 empty] | 148.93 | 100 | 0 | 0 | 0 |  | 400 |  | Y | N | 0 | 0 | 0 |  | 400 |  | Y | N | N |  |  | Y |  |  |  | BT180180 | H
A66538 | 2021-08-26 | 1 | B | 유사강종연연주 | 13 | A | P-AE1055LSM | 탄소강 | G-AE1055LS | BM#1 | 1599 | 34 | 1595 | 1542 | 28 | 4700 |  | 3 | 0.18 | 25 |  | -1.22 | 1548 | 1587 | 0 | 222.63 |  | 16 | 17 | 62 | Y |  | 2021-08-27 06:53 | 64 | 1097 | 27 | 29 | 31 | 31 | 32 | 31 | 30 | 29 | 29 | 29 | 28 | 28 |  | 28 | 30 | 32 | 28 | 31 | -0.11 | Y | 35 | Y | 0 | [8 empty] | Y | N | Y | 190 | 0.48 | 62 | 50766 | 96012 | 7888 | 15700 | 05 | 1 |  | 2021-08-27 07:04 | 1548 | 94 |  | 20 |  | *유사강종 연연주 혼탕부 성분 확인 ID:101.201 * S/R변경 재세팅 *STR#2 W/D10번 모터FAULT 발생으로 S/R미적용 | [6 empty] | 5B6F633A10654851B20F197AFF319439 | CEECE5C67BED4C81AA55A8A3D8D3F3BF | 6E947E8E63764E5385CE137A1C373225 |  | 5B99CCAE7B834B9490442533CB741FCF | 72B7E3B183214015BE9C959F59E0346A | 1DB5660480BE427FB74A5EA04C9B546C |  | 49.26 | 100 | 0 | 0 | 0 |  | 400 |  | Y | N | 0 | 0 | 0 |  | 401 |  | Y | N | N |  |  | Y |  |  |  | BT180180 | H
A66539 | 2021-08-27 | 1 | B |  | 14 | A | P-AE1055LSM | 탄소강 | G-AE1055LS | BM#1 | 1616 | 37 | 1610 | 1549 | 31 | 5300 |  | 3 | 0.19 | 25 |  | -1.51 | 1557 | 1604 | 0 | 230.4 |  | 35 | 1 | 13988 | Y |  | 2021-08-27 07:59 | 73 | 1107 | 27 | 30 | 34 | 36 | 37 | 36 | 36 | 36 | 35 | 34 | 34 | 33 | 33 | 33 | 34 | 37 | 33 | 36 | -0.1 | Y | 40 | Y | 0 | [8 empty] | Y | N | Y | 180 | 0.48 | 62 | 84610 | 93706 | 7694 | 13700 | 05 | 1 |  | 2021-08-27 08:11 | 1557 | 96 |  | 18 |  | *STR#2 W/D10번 모터FAULT 발생으로 S/R미적용 | [14 empty] | 84.02 | 100 | 0 | 0 | 0 |  | 400 |  | Y | N | 0 | 0 | 0 |  | 401 |  | Y | N | N |  |  | Y |  |  |  | BT180180 | H
A66540 | 2021-08-27 | 1 | B |  | 15 | A | P-AE1055LSM | 탄소강 | G-AE1055LS | BM#1 | 1599 | 34 | 1581 | 1531 | 29 | 4900 |  | 3 | 0.17 | 25 |  | -1.28 | 1542 | 1581 | 0 | 215.87 |  | 6 | 13 | 65 | Y |  | 2021-08-27 08:54 | 58 | 1088 | 33 | 33 | 31 | 29 | 28 | 26 | 26 | 25 | 24 | 24 | 23 | 23 | 23 | 22 | 27 | 31 | 22 | 23 | -0.15 |  | 60 | Y | -0.2 | [8 empty] | Y | N | Y | 170 | 0.42 | 66 | 101532 | 88022 | 8178 | 14200 | 05 | 1 |  | 2021-08-27 09:01 | 1542 | 100 |  | 26 |  | *STR#2 W/D10번 모터FAULT 발생으로 S/R미적용 *전공정 작업지연 감속주입 정속유지강종 감속주입 | [14 empty] | 106.82 | 100 | 0 | 0 | 0 |  | 400 |  | Y | N | 0 | 0 | 0 |  | 401 |  | Y | N | N |  |  | Y |  |  |  | BT180180 | H
A66541 | 2021-08-27 | 1 | B |  | 16 | A | P-AE1055LSM | 탄소강 | G-AE1055LS | BM#1 | 1624 | 54 | 1591 | 1552 | 28 | 4500 |  | 3 | 0.18 | 25 |  | -1.48 | 1545 | 1591 | 0 | 193.32 |  | 38 | 11 | 59 | Y |  | 2021-08-27 10:11 | 61 | 1096 | 22 | 22 | 26 | 30 | 31 | 31 | 31 | 31 | 30 | 29 | 28 | 27 | 26 | 25 | 28 | 31 | 25 | 31 | -0.1 | Y | 60 | Y | 0 | [8 empty] | Y | N | Y | 210 | 0.4 | 77 | 84610 | 97074 | 7026 | 14800 | 05 | 1 |  | 2021-08-27 10:22 | 1545 | 110 |  | 18 |  | *STR#2 W/D10번 모터FAULT 발생으로 S/R미적용 *전공정 작업지연 감속주입 정속유지강종 감속주입 | [14 empty] | 8461000 | 100 | 0 | 0 | 0 |  | 400 |  | Y | N | 0 | 0 | 0 |  | 401 |  | Y | N | N |  |  | Y |  |  |  | BT180180 | H
A66542 | 2021-08-27 | 1 | B |  | 17 | A | P-AE1055LSM | 탄소강 | G-AE1055LS | BM#1 | 1603 | 60 | 1596 | 1545 | 29 | 4800 |  | 3 | 0.18 | 25 |  | -1.89 | 1538 | 1596 | 0 | 299.57 |  | 16 | 18 | 58 | Y |  | 2021-08-27 11:33 | 54 | 1101 | 24 | 25 | 28 | 29 | 28 | 29 | 29 | 28 | 28 | 27 | 27 | 26 | 26 | 26 | 27 | 29 | 26 | 29 | -0.06 | Y | 50 | Y | 0 | [8 empty] | Y | N | Y | 200 | 0.46 | 68 | 101532 | 99536 | 6964 | 14500 | 05 | 1 |  | 2021-08-27 11:41 | 1538 | 127 |  | 14 |  | *STR#2 W/D10번 모터FAULT 발생으로 S/R미적용 *전공정 작업지연 감속주입 정속유지강종 감속주입 ID101.102.201 | [14 empty] | 10153200 | 100 | 0 | 0 | 0 |  | 400 |  | Y | N | 0 | 0 | 0 |  | 401 |  | Y | N | N |  |  | Y |  |  |  | BT180180 | H
A66543 | 2021-08-27 | 1 | D |  | 18 | A | P-AE1055LSM | 탄소강 | G-AE1055LS | BM#1 | 1630 | 48 | 1596 | 1538 | 30 | 5100 |  | 3 | 0.18 | 25 |  | -1.02 | 1551 | 1582 | 1.42 | 174.37 |  | 35 | 2 | 58 | Y |  | 2021-08-27 12:35 | 67 | 1092 | 25 | 27 | 30 | 32 | 33 | 32 | 32 | 31 | 30 | 30 | 29 | 29 | 28 | 29 | 30 | 33 | 28 | 32 | -0.12 | Y | 40 | Y | 0.2 | [8 empty] | Y | N | Y | 190 | 0.48 | 65 | 101532 | 98011 | -98011 | 15000 | 05 | 1 |  | 2021-08-27 12:44 | 1551 | 117 |  | 22 | [16 empty] | 10153200 | 100 | 0 | 0 | 0 |  | 400 |  | Y | N | 0 | 0 | 0 |  | 401 |  | Y | N | N |  |  | Y |  |  |  | BT180180 | H
A66544 | 2021-08-27 | 1 | D |  | 19 | A | P-AE1055LSM | 탄소강 | G-AE1055LS | BM#1 | 1632 | 46 | 1593 | 1548 | 57 | 6000 |  | 3 | 0.18 | 26 |  | -1.37 | 1543 | 1586 | 0 | 315.01 |  | 6 | 14 | 69 | Y |  | 2021-08-27 13:38 | 59 | 1097 | 28 | 27 | 29 | 31 | 30 | 30 | 29 | 28 | 27 | 26 | 25 | 24 | 24 | 22 | 27 | 31 | 22 | 0 | -0.18 | Y | 50 | Y | -0.4 | [7 empty] | Y | Y | N | Y | 180 | 0.44 | 65 | 84610 | 91527 | 20373 | 15800 | 05 | 1 |  | 2021-08-27 13:46 | 1543 | 126 |  | 25 |  | *클로깅 발생으로 감속주입(정속주입강종) | [14 empty] | 75.82 | 100 | 0 | 0 | 0 |  | 400 |  | Y | N | 0 | 0 | 0 |  | 401 |  | Y | N | N |  |  | Y |  |  |  | BT180180 | H
A66545 | 2021-08-27 | 1 | D | TUNDISH교체전 | 20 | A | P-AE1055LSM | 탄소강 | G-AE1055LS | BM#1 | 1621 | 39 | 1605 | 1531 | 27 | 4800 |  | 3 | 0.17 | 25 |  | -1.89 | 1549 | 1605 | 0 | 219.86 |  | 38 | 12 | 52 | Y |  | 2021-08-27 14:35 | 65 | 1105 | 21 | 21 | 22 | 26 | 28 | 29 | 29 | 29 | 30 | 29 | 29 | 28 | 28 | 28 | 27 | 30 | 28 | 29 | -0.02 | Y | 20 | Y | 0 | [7 empty] | Y | N | N | M | 170 | 0.47 | 62 | 94762 | 89220 | 7580 | 1500 | 05 | 1 |  | 2021-08-27 14:45 | 1549 | 117 |  | 35 |  | *클로깅 발생으로 감속주입(정속주입강종) | 6F3B8B50D1EF44E29FDACEEA5915CF55 | 881D98F9840647DEAF8AC035B9C3EBA0 | F5CF7769DBCD431B889BF6C34C3F600A |  |  | 9D7E7417BF9F4D41846EFC5D1EF74057 | 4BA5D4F0C7D34BAE95C6971185F870FE | 26845D11CBB44014BFE93381E7D3ED44 |  | B7BABA82F9B644C88095F750BC312E86 | C673343B8AFD475AAD20FAC33FAB94CA | 5E95FB141CB84CED95BE779DE4C90C78 |  |  | 98.51 | 100 | 0 | 3500 | 0 |  | 400 |  | Y | N | 0 | 3500 | 0 |  | 401 |  | Y | N | N |  |  | Y |  |  |  | BT180180 | H
A66546 | 2021-08-27 | 1 | D | TUNDISH교체 | 1 | B | SEAH-BQ2 | 탄소강 | P-AE1055LS | BM#1 | 1580 | 42 | 1620 | 1530 | 38 | 6500 |  | 3 | 0.18 | 30 |  | -1.25 | 1571 | 1615 | 0 | 210.56 |  | 16 | 19 | 50 | Y |  | 2021-08-27 15:55 | 86 | 1091 | -324 | -13 | 27 | 22 | 26 | 32 | 32 | 34 | 36 | 37 | 37 | 37 | 36 | 37 | 32 | 37 | 36 | 37 | 0 |  | 15 | Y | 0.2 |  | 2.28 | 2.21 |  |  |  |  | N | Y | N | N | 210 | 0.44 | 68 | 84610 | 95648 | 8152 | 15800 | 04 | 2 |  | 2021-08-27 16:08 | 1571 | 125 |  | 37 | 11 | *T/D FLUX 유:15KG 용:270KG *전공정요청 감속주입(정속유지강종)ID: 103~105 .203~205 | [14 empty] | 82.19 | 100 | 1500 | 0 | 0 |  | 400 |  | Y | N | 1500 | 0 | 0 |  | 401 |  | Y | N |  |  |  | Y |  |  |  | BT180180 | H
B65966 | 2021-08-27 | 2 | D | 연주시작 | 1 | A | AE4150HF2 | 소입성보증강 | AE4150HF | BM#2 | 1600 | 51 | 1668 | 1533 | 46 | 9500 |  | 1 | 0.5 | 19 |  | 0 | 1578 | 1657 | 21.35 | 0 | 0 | 33 | 44 | 88 | Y |  | 2021-08-27 16:53 | 93 | 1090 | -330 | 31 | 43 | 44 | 46 | 51 | 52 | 53 | 53 | 53 | 53 | 51 |  | 51 | 49 | 53 | 51 | 53 | -0.1 |  | 20 | Y | -0.4 | 1 | 1.51 | 1.51 |  |  |  |  | N | N | N | N | 220 | 0.48 | 59 | 91862 | 95575 | 525 | 14600 | 17 | 1 |  | 2021-08-27 16:57 | 1578 | 128 |  | 22 |  | * 연주시작 : 17 : 16 * BUTT 타입롱노즐사용(슬리브타입.) * T/D FLUX 용탕부: 120 KG / 유탕부: 10KG 투입. * EDGE HEATER 코일 건조로 미적용. 이상공정등록 및 생관통보 | BA4FF06C761E4417A3345042B50CAE22 |  | 2B359F8E67464B769A085D1A412D2D02 | [11 empty] | 97.21 | 100 | 770 | 0 | 0 |  | 650 | 400 | N | N | 740 | 0 | 0 |  | 649 | 400 | N | N | Y | [6 empty] | RB160.00 | C
A66547 | 2021-08-27 | 1 | D |  | 2 | B | SEAH-BQ2 | 탄소강 | P-AE1055LS | BM#1 | 1572 | 41 | 1597 | 1550 | 27 | 4800 |  | 3 | 0.17 | 30 |  | -1.18 | 1546 | 1587 | 0 | 289.56 |  | 35 | 3 | 63 | Y |  | 2021-08-27 17:01 | 61 | 1088 | 37 | 34 | 28 | 25 | 22 | 21 | 19 | 19 | 18 | 17 | 16 | 15 | 15 | 14 | 21 | 28 | 14 | 0 | -0.25 |  | 55 | Y | -0.2 | [7 empty] | Y | Y | N | Y | 200 | 0.48 | 67 | 101532 | 101276 | 5724 | 15300 | 04 | 2 |  | 2021-08-27 17:12 | 1546 | 135 |  | 41 | [16 empty] | 93.79 | 100 | 0 | 0 | 0 |  | 400 |  | Y | N | 0 | 0 | 0 |  | 401 |  | Y | N |  |  |  | Y |  |  |  | BT180180 | H
B65967 | 2021-08-27 | 2 | D |  | 2 | A | AE4150HF2 | 소입성보증강 | AE4150HF | BM#2 | 1617 | 41 | 1632 | 1560 | 37 | 7500 |  | 1 | 0.38 | 20 |  | 0 | 1561 | 1628 | 22.72 | 0 | 0 | 32 | 47 | 206 | Y |  | 2021-08-27 17:44 | 76 | 1099 | 47 | 43 | 42 | 40 | 40 | 39 | 38 | 37 | 37 | 36 | 36 | 35 | 33 | 33 | 38 | 42 | 33 | 0 | -0.18 |  | 50 | Y | -0.4 | 0 |  |  | 0.68 |  |  |  | Y | Y | Y | Y | 220 | 0.47 | 66 | 95165 | 97930 | 1170 | 14800 | 17 | 1 |  | 2021-08-27 17:47 | 1561 | 125 |  | 31 |  | * EDGE HEATER 코일 건조로 미적용. 이상공정등록 및 생관통보 | [6 empty] | 206CA035E9894E09935D1CC6302AA7EA | 52E4D84513E64342902E8583EBB0F250 | 34609C2F31F7493699FE7D28CE262EBB |  | 2E28A881D6034E199ABC629608E0ADD2 | BB3FB9A2D7664DFCBBB9D8C5978FD93E | E39A000E49E6422C9C5735EF92917C76 |  | 92.93 | 100 | 0 | 0 | 0 |  | 650 | 400 | N | N | 0 | 0 | 0 |  | 649 | 400 | N | N | Y | [6 empty] | RB220.00 | C
A66548 | 2021-08-27 | 1 | D |  | 3 | A | SEAH-BQ2 | 탄소강 | P-AE1055LS | BM#1 | 1592 | 44 | 1597 | 1533 | 32 | 5800 |  | 3 | 0.18 | 30 |  | -1.25 | 1550 | 1593 | 0 | 228.33 |  | 6 | 15 | 62 | Y |  | 2021-08-27 18:07 | 65 | 1111 | 12 | 12 | 16 | 21 | 23 | 25 | 25 | 25 | 25 | 25 | 24 | 23 | 23 | 23 | 22 | 25 | 23 | 25 | -0.05 | Y | 40 | Y | 0 | [7 empty] | Y | Y | N | Y | 190 | 0.48 | 64 | 101532 | 93567 | 7433 | 15000 | 04 | 2 |  | 2021-08-27 18:26 | 1550 | 131 |  | 43 | [16 empty] | 100.98 | 100 | 0 | 0 | 0 |  | 400 |  | Y | N | 0 | 0 | 0 |  | 401 |  | Y | N |  |  |  | Y |  |  |  | BT180180 | H
B65968 | 2021-08-27 | 2 | D |  | 3 | A | AE4150HF2 | 소입성보증강 | AE4150HF | BM#2 | 1573 | 42 | 1583 | 1549 | 38 | 7600 |  | 1 | 0.33 | 21 |  | 0 | 1549 | 1622 | 28.52 | 0 | 0 | 36 | 87 | 345 | Y |  | 2021-08-27 19:00 | 64 | 1094 | 30 | 30 | 30 | 31 | 31 | 31 | 30 | 30 | 29 | 28 | 26 | 26 | 24 | 24 | 29 | 31 | 24 | 31 | -0.16 | Y | 45 | Y | -0.4 |  |  |  | 0.52 |  |  |  | N | N | N | N | 210 | 0.47 | 64 | 101678 | 96054 | 1696 | 14200 | 17 | 1 |  | 2021-08-27 19:20 | 1549 | 124 |  | 23 |  | * EDGE HEATER 코일 건조로 미적용. 이상공정등록 및 생관통보 * 샘플채취 ID : 303,403 (300mm) | [14 empty] | 99.34 | 100 | 0 | 0 | 300 |  | 649 | 400 | N | N | 0 | 0 | 300 |  | 649 | 400 | N | N | Y | [6 empty] | RB170.00 | C
A66549 | 2021-08-27 | 1 | D |  | 4 | B | SEAH-BQ2 | 탄소강 | P-AE1055LS | BM#1 | 9999 | 42 | 1596 | 1537 | 29 | 5200 |  | 3 | 0.18 | 30 |  | -1.55 | 1542 | 1596 | 0 | 214.9 |  | 38 | 13 | 87 | Y |  | 2021-08-27 19:46 | 57 | 1090 | 21 | 21 | 26 | 32 | 32 | 31 | 30 | 28 | 28 | 27 | 26 | 26 |  | 26 | 28 | 32 | 26 | 26 | -0.13 | Y | 45 | Y | 0 | [7 empty] | Y | Y | N | Y | 180 | 0.47 | 64 | 101532 | 95571 | 6979 | 16000 | 04 | 2 |  | 2021-08-27 19:53 | 1542 | 93 |  | 8 | 22 | [15 empty] | 10153200 | 100 | 0 | 0 | 0 |  | 400 |  | Y | N | 0 | 0 | 0 |  | 401 |  | Y | N |  |  |  | Y |  |  |  | BT180180 | H
B65969 | 2021-08-27 | 2 | D | 잔강최소화전 | 4 | B | AE4150HF2 | 소입성보증강 | AE4150HF | BM#2 | 1597 | 40 | 1626 | 1543 | 37 | 7000 |  | 1 | 0.31 | 19 |  | 0 | 1560 | 1626 | 25.67 | 0 | 0 | 31 | 78 | 575 | Y |  | 2021-08-27 20:05 | 75 | 1090 | 21 | 26 | 36 | 42 | 46 | 48 | 48 | 47 | 47 | 46 | 45 | 44 | 42 | 40 | 42 | 48 | 40 | 0 | -0.2 | Y | 40 | Y | -0.4 |  |  |  | 0.66 |  |  |  | N | N | N | N | 200 | 0.48 | 64 | 89928 | 100204 | -1904 | 2500 | 17 | 1 |  | 2021-08-27 20:06 | 1560 | 115 |  | 24 | 15 | * T/D실측잔강 : 2.5T * 전공정 요청으로 감속주입 |  | 7CE43284AC5C402A8C12634AAD6658E7 | [12 empty] | 8992800 | 100 | 0 | 3100 | 0 |  | 649 | 400 | Y | N | 0 | 3100 | 0 |  | 650 | 400 | Y | N | Y | [6 empty] | RB120.00 | C
A66550 | 2021-08-27 | 1 | A |  | 5 | A | SEAH-BQ2 | 탄소강 | P-AE1055LS | BM#1 | 1579 | 45 | 1583 | 1531 | 34 | 5800 |  | 3 | 0.18 | 30 |  | -1.06 | 1548 | 1583 | 0 | 209.72 |  | 16 | 20 | 83 | Y |  | 2021-08-27 20:49 | 63 | 1110 | 25 | 25 | 29 | 32 | 33 | 33 | 33 | 32 | 31 | 31 | 29 | 29 | 29 | 29 | 30 | 33 | 29 | 33 | -0.08 | Y | 50 | Y | 0 | [7 empty] | Y | Y | N | Y | 170 | 0.48 | 67 | 84610 | 101756 | 6994 | 15530 | 04 | 2 |  | 2021-08-27 20:57 | 1548 | 95 |  | 10 | [16 empty] | 8461000 | 100 | 0 | 0 | 0 |  | 400 |  | Y | N | 0 | 0 | 0 |  | 401 |  | Y | N |  |  |  | Y |  |  |  | BT180180 | H
B65970 | 2021-08-27 | 2 | A | 잔강최소화 | 5 | A | AE4145MA2 | 합금강 | AE4145M계 | BM#2 | 1602 | 47 | 1625 | 1542 | 44 | 8900 |  | 1 | 0.25 | 21 |  | 0 | 1551 | 1636 | 25.42 | 0 | 0 | 33 | 45 | 63 | Y |  | 2021-08-27 21:22 | 65 | 1088 | -126 | -134 | 30 | 29 | 28 | 30 | 29 | 28 | 28 | 27 | 27 | 27 | 25 | 25 | 20 | 30 | 25 | 28 | -0.09 | Y | 55 | Y | -0.4 |  |  |  | 0.84 |  |  |  | Y | Y | Y | N | 190 | 0.43 | 63 | 93867 | 94867 | 4083 | 14800 | 17 | 1 |  | 2021-08-27 21:23 | 1551 | 134 |  | 27 |  | * 롱노즐 재사용 | [14 empty] | 95.01 | 100 | 2500 | 0 | 0 |  | 649 | 400 | Y | Y | 2500 | 0 | 0 |  | 649 | 400 | Y | Y | Y | [5 empty] | Y | RB215.90 | C
A66551 | 2021-08-27 | 1 | A |  | 6 | A | SEAH-BQ2 | 탄소강 | P-AE1055LS | BM#1 | 1619 | 41 | 1594 | 1545 | 31 | 4800 |  | 3 | 0.17 | 30 |  | -1.3 | 1551 | 1594 | 0 | 176.12 |  | 35 | 4 | 78 | Y |  | 2021-08-27 21:42 | 66 | 1097 | 28 | 27 | 28 | 30 | 30 | 31 | 30 | 30 | 30 | 28 | 28 | 27 | 27 | 27 | 29 | 31 | 27 | 30 | -0.06 | Y | 40 | Y | 0 | [7 empty] | Y | Y | N | Y | 210 | 0.48 | 66 | 101532 | 98272 | 6978 | 15750 | 04 | 2 |  | 2021-08-27 21:57 | 1551 | 101 |  | 25 | [16 empty] | 10153200 | 100 | 0 | 0 | 0 |  | 400 |  | Y | N | 0 | 0 | 0 |  | 401 |  | Y | N |  |  |  | Y |  |  |  | BT180180 | H
B65971 | 2021-08-27 | 2 | A |  | 6 | B | AE4145MA2 | 합금강 | AE4145M계 | BM#2 | 1632 | 40 | 1619 | 1578 | 37 | 7000 |  | 1 | 0.2 | 21 |  | -2.28 | 1553 | 1619 | 12.56 | 0 | 0 | 32 | 48 | 62 | Y |  | 2021-08-27 22:24 | 67 | 1089 | 24 | 26 | 28 | 31 | 32 | 32 | 32 | 31 | 30 | 29 | 28 | 27 | 26 | 22 | 28 | 32 | 22 | 32 | -0.2 | Y | 50 | Y | -0.4 |  |  |  | 0.95 |  |  |  | Y | Y | Y | N | 220 | 0.45 | 71 | 101244 | 100989 | 361 | 14900 | 17 | 1 |  | 2021-08-27 22:28 | 1553 | 126 |  | 29 | 16 | [7 empty] | 645486F1C30A440CBEEB9969AB51ABC2 | 87857D08622F4B03904217D2650927D4 |  |  | 5721BC5B9445424DB93475460E743016 | 8081D336FDBB46FCB9AA403900FB61ED |  |  | 101.14 | 100 | 0 | 0 | 0 |  | 649 | 400 | Y | Y | 0 | 0 | 0 |  | 650 | 400 | Y | Y | Y | [6 empty] | RB215.90 | C
A66552 | 2021-08-27 | 1 | A |  | 7 | A | SEAH-BQ2 | 탄소강 | P-AE1055LS | BM#1 | 1614 | 40 | 1587 | 1531 | 29 | 5300 |  | 3 | 0.2 | 30 |  | -1.08 | 1545 | 1582 | 0 | 219.46 |  | 6 | 16 | 57 | Y |  | 2021-08-27 22:50 | 60 | 1090 | 26 | 25 | 26 | 27 | 28 | 27 | 26 | 26 | 25 | 25 | 24 | 24 |  | 24 | 26 | 28 | 24 | 26 | -0.11 | Y | 35 | Y | 0 | [7 empty] | Y | Y | N | Y | 200 | 0.48 | 61 | 101532 | 94790 | 7010 | 15250 | 04 | 2 |  | 2021-08-27 22:56 | 1545 | 107 |  | 24 | [8 empty] | 61DD266DCB304A509E19B71D3E91293F | 0EDE7559E59A4597B4F12582F024B192 | 0176E7C0E994409F82CCFDFD6BBCBF2E |  | 597FB368D8654637BA8BA2FA21C7E522 | A65AF2C3931049BBAABC4932F6FF1089 | 741F5591022040CABF32FB0A8140C6C6 |  | 101.08 | 100 | 0 | 0 | 0 |  | 400 |  | Y | N | 0 | 0 | 0 |  | 401 |  | Y | N |  |  |  | Y |  |  |  | BT180180 | H
B65972 | 2021-08-27 | 2 | A |  | 7 | A | AE4145MA2 | 합금강 | AE4145M계 | BM#2 | 1612 | 46 | 1626 | 1557 | 39 | 7700 |  | 1 | 0.23 | 25 |  | -2.05 | 1540 | 1620 | 37.3 | 0 | 0 | 36 | 88 | 59 | Y |  | 2021-08-27 23:33 | 54 | 1099 | 20 | 20 | 22 | 24 | 25 | 25 | 25 | 24 | 23 | 22 | 21 | 20 | 18 | 15 | 22 | 25 | 15 | 25 | -0.2 | Y | 50 | Y | -0.4 |  |  |  | 0.61 |  |  |  | Y | Y | Y | N | 210 | 0.47 | 67 | 94113 | 100453 | 1647 | 14600 | 17 | 1 |  | 2021-08-27 23:36 | 1540 | 139 |  | 31 | [16 empty] | 92.54 | 100 | 0 | 0 | 0 |  | 649 | 400 | Y | Y | 0 | 0 | 0 |  | 650 | 400 | Y | Y | Y | [6 empty] | RB228.60 | C
A66553 | 2021-08-27 | 1 | A |  | 8 | A | SEAH-BQ2 | 탄소강 | P-AE1055LS | BM#1 | 1603 | 41 | 1606 | 1537 | 32 | 5600 |  | 3 | 0.19 | 30 |  | -0.41 | 1592 | 1606 | 0 | 288.76 |  | 38 | 14 | 64 | Y |  | 2021-08-27 23:54 | 107 | 1101 | 22 | 25 | 32 | 36 | 36 | 35 | 35 | 35 | 34 | 34 | 33 | 33 |  | 33 | 33 | 36 | 33 | 35 | -0.06 | Y | 40 | Y | 0 | [7 empty] | Y | Y | N | Y | 190 | 0.48 | 62 | 101532 | 93321 | 6979 | 15020 | 04 | 2 |  | 2021-08-28 00:02 | 1592 | 106 |  | 24 |  | *랜싱 | [14 empty] | 103.39 | 100 | 0 | 0 | 0 |  | 400 |  | Y | N | 0 | 0 | 0 |  | 401 |  | Y | N |  |  |  | Y |  |  |  | BT180180 | H
B65973 | 2021-08-27 | 2 | A |  | 8 | A | AE4145MA2 | 합금강 | AE4145M계 | BM#2 | 1577 | 46 | 1614 | 1544 | 43 | 8000 |  | 1 | 0.19 | 20 |  | -2.5 | 1543 | 1613 | 23.17 | 0 | 0 | 31 | 79 | 55 | Y |  | 2021-08-28 00:37 | 57 | 1098 | 14 | 16 | 21 | 26 | 27 | 27 | 26 | 25 | 24 | 23 | 22 | 21 | 20 | 18 | 23 | 27 | 18 | 0 | -0.2 | Y | 45 | Y | -0.4 |  |  |  | 1.12 |  |  |  | Y | Y | Y | N | 200 | 0.47 | 67 | 91770 | 99988 | 2362 | 15300 | 17 | 1 |  | 2021-08-28 00:41 | 1543 | 130 |  | 37 | [16 empty] | 90.1 | 100 | 0 | 0 | 0 |  | 650 | 400 | Y | Y | 0 | 0 | 0 |  | 650 | 400 | Y | Y | Y | [6 empty] | RB254.00 | C
A66554 | 2021-08-27 | 1 | A |  | 9 | A | SEAH-BQ2 | 탄소강 | P-AE1055LS | BM#1 | 1592 | 41 | 1589 | 1531 | 31 | 5300 |  | 3 | 0.19 | 30 |  | -1.29 | 1545 | 1589 | 0 | 287.28 |  | 16 | 21 | 64 | Y |  | 2021-08-28 00:54 | 60 | 1100 | 33 | 32 | 30 | 29 | 29 | 28 | 28 | 28 | 26 | 26 | 26 | 25 | 25 | 25 | 28 | 30 | 25 | 28 | -0.09 | Y | 55 | Y | 0 | [7 empty] | Y | Y | N | Y | 180 | 0.48 | 62 | 84610 | 95985 | 6965 | 15500 | 04 | 2 |  | 2021-08-28 01:01 | 1545 | 110 |  | 26 | [16 empty] | 82.87 | 100 | 0 | 0 | 0 |  | 400 |  | Y | N | 0 | 0 | 0 |  | 401 |  | Y | N |  |  |  | Y |  |  |  | BT180180 | H
A66555 | 2021-08-27 | 1 | A |  | 10 | A | SEAH-BQ2 | 탄소강 | P-AE1055LS | BM#1 | 1648 | 41 | 1590 | 1534 | 31 | 5500 |  | 3 | 0.19 | 30 |  | -1.25 | 1547 | 1590 | 0 | 273.19 |  | 35 | 5 | 53 | Y |  | 2021-08-28 01:54 | 62 | 1102 | 25 | 24 | 26 | 27 | 28 | 28 | 27 | 26 | 26 | 25 | 25 | 25 | 24 | 25 | 26 | 28 | 24 | 26 | -0.1 | Y | 40 | Y | 0.2 | [7 empty] | Y | Y | N | Y | 170 | 0.48 | 63 | 101532 | 96520 | 6980 | 15510 | 04 | 2 |  | 2021-08-28 02:03 | 1547 | 112 |  | 30 | [16 empty] | 99.74 | 100 | 0 | 0 | 0 |  | 400 |  | Y | N | 0 | 0 | 0 |  | 401 |  | Y | N |  |  |  | Y |  |  |  | BT180180 | H
B65974 | 2021-08-27 | 2 | A | TUNDISH교체전 | 9 | B | AE4145MA2 | 합금강 | AE4145M계 | BM#2 | 1593 | 44 | 1620 | 1531 | 39 | 7800 |  | 1 | 0.2 | 20 |  | -2.33 | 1562 | 1613 | 15.93 | 0 | 0 | 33 | 46 | 56 | Y |  | 2021-08-28 01:40 | 76 | 1099 | 17 | 22 | 26 | 28 | 29 | 29 | 29 | 28 | 28 | 27 | 26 | 25 | 25 | 24 | 26 | 29 | 24 | 29 | -0.11 | Y | 45 | Y | -0.2 |  |  |  | 1.04 |  |  |  | N | N | N | N | 190 | 0.46 | 70 | 97432 | 97545 | 1155 | 2200 | 17 | 1 |  | 2021-08-28 01:46 | 1562 | 137 |  | 42 |  |  | 59FC2D93317E40F8A9B9B851E1098041 | F892C511BBB946449F58715DE1DB716C | [12 empty] | 98.42 | 100 | 0 | 4508 | 0 |  | 650 | 400 | Y | Y | 0 | 4830 | 0 |  | 650 | 400 | Y | Y | Y | [6 empty] | RB184.15 | C
A66556 | 2021-08-27 | 1 | A |  | 11 | B | SEAH-BQ2 | 탄소강 | P-AE1055LS | BM#1 | 1631 | 41 | 1590 | 1557 | 28 | 4900 |  | 3 | 0.18 | 30 |  | -1.25 | 1548 | 1590 | 0 | 281.97 |  | 6 | 17 | 52 | Y |  | 2021-08-28 02:59 | 63 | 1097 | 23 | 23 | 25 | 27 | 28 | 29 | 29 | 28 | 28 | 28 | 28 | 27 | 27 | 28 | 27 | 29 | 27 | 28 | 0 | Y | 35 | Y | 0.2 | [7 empty] | Y | Y | N | Y | 210 | 0.48 | 62 | 101532 | 96661 | 6989 | 15410 | 04 | 2 |  | 2021-08-28 03:02 | 1548 | 113 |  | 29 | [16 empty] | 99.1 | 100 | 0 | 0 | 0 |  | 400 |  | Y | N | 0 | 0 | 0 |  | 401 |  | Y | N |  |  |  | Y |  |  |  | BT180180 | H
B65975 | 2021-08-27 | 2 | A | TUNDISH교체 | 1 | A | SM38CS | 탄소강 | B | BM#2 | 1581 | 45 | 1675 | 1538 | 40 | 8400 |  | 1 | 0.21 | 20 |  | -3 | 1580 | 1662 | 18.67 | 0 | 0 | 32 | 49 | 47 | Y |  | 2021-08-28 02:59 | 84 | 1099 | -343 | -328 | 30 | 22 | 25 | 32 | 36 | 38 | 39 | 40 | 39 | 39 |  | 39 | 35 | 40 | 39 | 39 | 0 |  | 15 | Y | 0 | 0.8 | 2.71 | 2.5 | 1.88 |  |  |  | N | N | N | N | 220 | 0.48 | 61 | 93071 | 97046 | 3204 | 14900 | 06 | 2 |  | 2021-08-28 03:04 | 1580 | 149 |  | 54 | 21 | * BUTT 타입롱노즐사용(슬리브타입.) * T/D FLUX 용탕부: 120 KG / 유탕부: 10KG 투입. *유탕구 1021 *수소3.0초과로 재측정함.(16.65) *수소10분값 기준치 초과 이상공정등록 및 생관통보 | [14 empty] | 97.05 | 45.45 | 700 | 0 | 0 |  | 650 | 400 | Y | N | 700 | 0 | 0 |  | 651 | 400 | Y | N | N | [6 empty] | BT180180 | H
A66557 | 2021-08-27 | 1 | A |  | 12 | B | AE1055LS | 탄소강 | G-AE1055LS | BM#1 | 1621 | 44 | 1585 | 1554 | 31 | 5500 |  | 3 | 0.18 | 30 |  | -1.05 | 1549 | 1585 | 0 | 242.24 |  | 38 | 15 | 62 | Y |  | 2021-08-28 03:58 | 65 | 1100 | 28 | 28 | 29 | 31 | 32 | 32 | 32 | 31 | 31 | 30 | 29 | 29 | 29 | 29 | 30 | 32 | 29 | 32 | -0.06 | Y | 45 | Y | 0 | [7 empty] | Y | Y | N | Y | 200 | 0.48 | 64 | 101532 | 98475 | 7175 | 15930 | 04 | 2 |  | 2021-08-28 04:11 | 1549 | 121 |  | 35 | [16 empty] | 96.84 | 100 | 0 | 0 | 0 |  | 400 |  | Y | N | 0 | 0 | 0 |  | 401 |  | Y | N | N |  |  | Y |  |  |  | BT180180 | H
B65976 | 2021-08-27 | 2 | A |  | 2 | A | SM38CS | 탄소강 | B | BM#2 | 1573 | 57 | 1637 | 1529 | 42 | 7900 |  | 1 | 0.26 | 16 |  | -2.22 | 1566 | 1621 | 19.77 | 0 | 0 | 36 | 89 | 53 | Y |  | 2021-08-28 04:14 | 70 | 1098 | 35 | 33 | 33 | 33 | 33 | 34 | 33 | 32 | 32 | 31 | 30 | 29 | 27 | 27 | 32 | 34 | 27 | 33 | -0.2 | Y | 35 | Y | -0.4 | [7 empty] | N | N | N | N | 220 | 0.5 | 63 | 93071 | 100703 | 247 | 16000 | 06 | 2 |  | 2021-08-28 04:18 | 1566 | 150 |  | 42 | [16 empty] | 92.24 | 54.55 | 0 | 0 | 0 |  | 650 | 400 | Y | N | 0 | 0 | 0 |  | 651 | 400 | Y | N | N | [6 empty] | BT180180 | H
A66558 | 2021-08-27 | 1 | C | 유사강종연연주 | 13 | A | AE1055LS | 탄소강 | G-AE1055LS | BM#1 | 1588 | 40 | 1589 | 1532 | 29 | 5800 |  | 3 | 0.18 | 25 |  | -1.68 | 1540 | 1589 | 0 | 214.28 |  | 16 | 22 | 48 | Y |  | 2021-08-28 05:13 | 56 | 1099 | 28 | 28 | 28 | 28 | 28 | 28 | 28 | 27 | 26 | 25 | 25 | 24 | 24 | 24 | 27 | 28 | 24 | 28 | -0.08 |  | 50 | Y | 0 | [8 empty] | N | N | Y | 190 | 0.49 | 62 | 101520 | 94589 | 7011 | 15100 | 04 | 2 |  | 2021-08-28 05:22 | 1540 | 103 |  | 25 |  | *유사강종 연연주 *연연주 강종변경, SR재세팅 *전공정 요청으로 감속주입-정속주입 강종 감속으로 이상재 등록ID: 104~106.204~206 (전기로보수) | [14 empty] | 101.77 | 100 | 0 | 0 | 0 |  | 400 |  | Y | N | 0 | 0 | 0 |  | 400 |  | Y | N | N |  |  | Y |  |  |  | BT180180 | H
B65977 | 2021-08-27 | 2 | C |  | 3 | A | SM38CS | 탄소강 | B | BM#2 | 1589 | 46 | 1614 | 1522 | 34 | 6500 |  | 1 | 0.25 | 14 |  | -2.27 | 1562 | 1607 | 13.36 | 0 | 0 | 31 | 80 | 67 | Y |  | 2021-08-28 05:24 | 66 | 1098 | 25 | 25 | 27 | 29 | 30 | 31 | 30 | 29 | 29 | 29 | 27 | 26 | 26 | 24 | 28 | 31 | 24 | 29 | -0.17 | Y | 40 | Y | -0.4 | [7 empty] | N | N | N | N | 210 | 0.48 | 63 | 93071 | 95385 | 9465 | 16400 | 06 | 2 |  | 2021-08-28 05:28 | 1562 | 122 |  | 36 | 19 | *전공정 요청 감속주입 | [14 empty] | 88.94 | 54.55 | 0 | 0 | 0 |  | 650 | 400 | Y | N | 0 | 0 | 0 |  | 650 | 400 | Y | N | N | [6 empty] | BT180180 | C
A66559 | 2021-08-27 | 1 | C |  | 14 | B | AE1055LS | 탄소강 | G-AE1055LS | BM#1 | 1617 | 50 | 1585 | 1544 | 31 | 5500 |  | 3 | 0.18 | 25 |  | -1.33 | 1554 | 1595 | 0 | 217.35 |  | 35 | 6 | 66 | Y |  | 2021-08-28 06:22 | 70 | 1100 | 24 | 27 | 33 | 37 | 39 | 38 | 38 | 38 | 37 | 36 | 36 | 35 | 36 | 36 | 35 | 39 | 35 | 38 | -0.1 | Y | 40 | Y | 0.2 | [8 empty] | N | N | Y | 180 | 0.45 | 66 | 84600 | 91651 | 7049 | 15100 | 04 | 2 |  | 2021-08-28 06:30 | 1554 | 103 |  | 19 |  | *전공정 요청으로 감속주입-정속주입 강종 감속으로 이상재 등록ID:101~105.201~205 (전기로보수) *STR#2 W/D10번 모터FAULT 발생으로 S/R미적용 | [14 empty] | 86.24 | 100 | 0 | 0 | 0 |  | 400 |  | Y | N | 0 | 0 | 0 |  | 400 |  | Y | N | N |  |  | Y |  |  |  | BT180180 | H
B65978 | 2021-08-27 | 2 | C |  | 4 | B | SM38CS | 탄소강 | B | BM#2 | 1562 | 41 | 1608 | 1517 | 36 | 6700 |  | 1 | 0.26 | 14 |  | -2.63 | 1558 | 1606 | 11.91 | 0 | 0 | 33 | 47 | 73 | Y |  | 2021-08-28 06:44 | 62 | 1101 | 22 | 21 | 23 | 25 | 25 | 25 | 25 | 25 | 24 | 23 | 22 | 21 | 19 | 19 | 23 | 25 | 19 | 25 | -0.13 | Y | 45 | Y | -0.4 | [7 empty] | N | N | N | N | 200 | 0.47 | 63 | 93071 | 92351 | 2149 | 15100 | 06 | 2 |  | 2021-08-28 06:50 | 1558 | 118 |  | 20 |  | *전공정 요청 감속주입 | [6 empty] | 3F03857FBFEC40BAB55ADEE5B5E4004C | D6AA1AFFEAB84CEB9C689C9D1983CFC5 | 9C687E7AE12448149F06EADFC66383D9 |  | AB51DC01F27C41E695465AA0FB25361C | C24F7F5C352B4FCE864FBB3C6AB2D457 | A66B2140D19D4F7D824808FEE6C2CE89 |  | 99.92 | 45.45 | 0 | 0 | 0 |  | 651 | 400 | Y | N | 0 | 0 | 0 |  | 650 | 400 | Y | N | N | [6 empty] | BT180180 | H
A66560 | 2021-08-27 | 1 | C |  | 15 | A | AE1055LS | 탄소강 | G-AE1055LS | BM#1 | 1606 | 40 | 1602 | 1537 | 29 | 5100 |  | 3 | 0.18 | 25 |  | -1.5 | 1556 | 1601 | 0 | 204.47 |  | 6 | 18 | 63 | Y |  | 2021-08-28 07:12 | 72 | 1102 | 35 | 34 | 35 | 35 | 36 | 36 | 36 | 36 | 36 | 35 | 35 | 35 | 35 | 35 | 35 | 36 | 35 | 36 | -0.03 | Y | 40 | Y | 0 | [8 empty] | N | N | Y | 170 | 0.45 | 60 | 84600 | 86021 | 7979 | 15800 | 04 | 2 |  | 2021-08-28 07:28 | 1556 | 110 |  | 36 |  | *전공정 요청으로 감속주입-정속주입 강종 감속으로 이상재 등록ID: (전기로보수) *STR#2 W/D10번 모터FAULT 발생으로 S/R미적용 | [14 empty] | 90 | 100 | 0 | 0 | 0 |  | 400 |  | Y | N | 0 | 0 | 0 |  | 400 |  | Y | N | N |  |  | Y |  |  |  | BT180180 | H
B65979 | 2021-08-28 | 2 | C |  | 5 | A | SM38CS | 탄소강 | B | BM#2 | 1597 | 39 | 1597 | 1567 | 32 | 5300 |  | 1 | 0.24 | 14 |  | -2.34 | 1559 | 1611 | 10.56 | 0 | 0 | 32 | 50 | 62 | Y |  | 2021-08-28 07:43 | 63 | 1096 | 16 | 20 | 27 | 32 | 32 | 31 | 31 | 30 | 29 | 28 | 27 | 26 | -281 | -281 | 14 | 32 | 26 | 0 | -0.15 | Y | 45 | Y | 9.99 | [7 empty] | N | N | N | N | 190 | 0.47 | 65 | 93071 | 98631 | 19 | 14900 | 06 | 2 |  | 2021-08-28 07:47 | 1559 | 109 |  | 24 |  | *전공정 요청 감속주입 *STR#1 코너히터기 펄트 발생으로 적용 불가 | [14 empty] | 94.97 | 54.55 | 0 | 0 | 0 |  | 650 | 400 | N | N | 0 | 0 | 0 |  | 651 | 400 | Y | N | N | [6 empty] | BT180180 | C
A66561 | 2021-08-28 | 1 | C |  | 16 | A | AE1055LS | 탄소강 | G-AE1055LS | BM#1 | 1598 | 47 | 1585 | 1545 | 32 | 5600 |  | 3 | 0.17 | 25 |  | -1.39 | 1544 | 1587 | 0 | 183.68 |  | 38 | 16 | 53 | Y |  | 2021-08-28 08:33 | 60 | 1092 | 35 | 34 | 35 | 35 | 36 | 35 | 34 | 33 | 32 | 31 | 31 | 30 | 29 | 28 | 32 | 36 | 28 | 35 | -0.15 | Y | 55 | Y | 0 | [8 empty] | N | N | Y | 210 | 0.45 | 73 | 101520 | 100491 | 7359 | 15400 | 04 | 2 |  | 2021-08-28 08:43 | 1544 | 101 |  | 15 |  | *전공정 요청으로 감속주입-정속주입 강종 감속으로 이상재 등록ID: (전기로보수) *STR#2 W/D10번 모터FAULT 발생으로 S/R미적용 | [6 empty] | EFBFDD37BD7F4B9C8E7A65A18F3DEFAC | 2B64909AE20A4D56AC901B68A136CEC9 | E3D007645EEB4CDBA8AB18BC902844B7 |  | 6AF8D10B7129416DA84F0144E4B54124 | BFE55AA2159048EB8F319A83F7CE54B3 | F5BEFA6170794F379BE944A55C602F8D |  | 92.71 | 100 | 0 | 0 | 0 |  | 400 |  | Y | N | 0 | 0 | 0 |  | 400 |  | Y | N | N |  |  | Y | Y |  |  | BT180180 | H
B65980 | 2021-08-28 | 2 | C |  | 6 | A | SM38CS | 탄소강 | B | BM#2 | 1568 | 37 | 1616 | 1527 | 33 | 6200 |  | 1 | 0.21 | 14 |  | -2.43 | 1564 | 1612 | 12.98 | 0 | 0 | 36 | 90 | 58 | Y |  | 2021-08-28 08:42 | 68 | 1109 | 23 | 23 | 27 | 29 | 31 | 31 | 31 | 31 | 30 | 29 | 29 | 28 | 27 | 26 | 29 | 31 | 26 | 31 | -0.11 | Y | 45 | Y | -0.2 | [7 empty] | N | N | N | N | 180 | 0.48 | 66 | 93071 | 100743 | 2657 | 15400 | 06 | 2 |  | 2021-08-28 08:49 | 1564 | 116 |  | 31 |  | *전공정 요청 감속주입 *STR#1 코너히터기 펄트 발생으로 적용 불가 | [14 empty] | 90.36 | 45.45 | 0 | 0 | 0 |  | 650 | 400 | N | N | 0 | 0 | 0 |  | 650 | 400 | Y | N | N | [6 empty] | BT180180 | C
A66562 | 2021-08-28 | 1 | C |  | 17 | A | AE1055LS | 탄소강 | G-AE1055LS | BM#1 | 1629 | 40 | 1604 | 1546 | 27 | 5100 |  | 3 | 0.18 | 25 |  | -1.4 | 1548 | 1591 | 0 | 198.32 |  | 16 | 23 | 65 | Y |  | 2021-08-28 09:40 | 64 | 1102 | 27 | 27 | 31 | 33 | 33 | 33 | 32 | 32 | 31 | 31 | 31 | 30 | 30 | 30 | 31 | 33 | 30 | 33 | -0.06 | Y | 45 | Y | 0 | [8 empty] | N | N | Y | 200 | 0.5 | 61 | 101520 | 95522 | 7978 | 15500 | 04 | 2 |  | 2021-08-28 09:49 | 1548 | 97 |  | 22 |  | *전공정 요청으로 감속주입-정속주입 강종 감속으로 이상재 등록ID: 101.102.201.202 (전기로보수) *STR#2 W/D10번 모터FAULT 발생으로 S/R미적용 | [14 empty] | 10152000 | 100 | 0 | 0 | 0 |  | 400 |  | Y | N | 0 | 0 | 0 |  | 400 |  | Y | N | N |  |  | Y |  |  |  | BT180180 | H
B65981 | 2021-08-28 | 2 | C |  | 7 | A | SM38CS | 탄소강 | B | BM#2 | 1602 | 36 | 1620 | 1519 | 29 | 5900 |  | 1 | 0.21 | 15 |  | -2.62 | 1563 | 1619 | 12.86 | 0 | 0 | 31 | 81 | 55 | Y |  | 2021-08-28 09:38 | 67 | 1095 | 24 | 25 | 27 | 30 | 31 | 31 | 31 | 31 | 31 | 31 | 30 | 29 | 29 | 29 | 29 | 31 | 29 | 31 | -0.05 | Y | 40 | Y | 0 | [7 empty] | N | N | N | N | 170 | 0.47 | 62 | 101532 | 93945 | 1855 | 16300 | 06 | 2 |  | 2021-08-28 09:44 | 1563 | 123 |  | 43 |  | *전공정 요청 감속주입 *STR#1 코너히터기 펄트 발생으로 적용 불가 | [14 empty] | 107.67 | 50 | 0 | 0 | 0 |  | 650 | 400 | N | N | 0 | 0 | 0 |  | 650 | 400 | Y | N | N | [6 empty] | BT180180 | C
A66563 | 2021-08-28 | 1 | C |  | 18 | A | AE1055LS | 탄소강 | G-AE1055LS | BM#1 | 1633 | 40 | 1607 | 1552 | 26 | 4600 |  | 3 | 0.18 | 25 |  | -1.47 | 1559 | 1603 | 0 | 216.6 |  | 35 | 7 | 79 | Y |  | 2021-08-28 10:40 | 75 | 1105 | 30 | 30 | 33 | 38 | 40 | 41 | 41 | 41 | 40 | 40 | 39 | 39 | 39 | 39 | 38 | 41 | 39 | 41 | -0.06 | Y | 35 | Y | 0 | [8 empty] | N | N | Y | 190 | 0.52 | 57 | 101520 | 89292 | 7408 | 15900 | 04 | 2 |  | 2021-08-28 11:03 | 1559 | 101 |  | 25 |  | *STR#2 W/D10번 모터FAULT 발생으로 S/R미적용 | [14 empty] | 103.33 | 100 | 0 | 0 | 0 |  | 400 |  | Y | N | 0 | 0 | 0 |  | 400 |  | Y | N | N |  |  | Y |  |  |  | BT180180 | H
B65982 | 2021-08-28 | 2 | C | 잔강최소화전 | 8 | A | SM38CS | 탄소강 | B | BM#2 | 1627 | 49 | 1627 | 1520 | 39 | 6500 |  | 1 | 0.27 | 14 |  | -2.75 | 1564 | 1618 | 11.99 | 0 | 0 | 33 | 48 | 38 | Y |  | 2021-08-28 11:00 | 68 | 1098 | 28 | 28 | 31 | 34 | 35 | 35 | 35 | 34 | 33 | 32 | 30 | 29 | 27 | 27 | 32 | 35 | 27 | 35 | -0.2 | Y | 40 | Y | -0.4 | [7 empty] | N | N | N | N | 170 | 0.44 | 62 | 98319 | 85502 | 1598 | 3000 | 06 | 2 |  | 2021-08-28 11:08 | 1564 | 118 |  | 23 |  | *전공정 요청 20%이상 감속주입,이상공정 등록 및 생관통보 | 5BA4D11DCF574A3096B7D8BFA99902EA | [13 empty] | 114.19 | 50 | 0 | 3100 | 0 |  | 651 | 400 | Y | N | 0 | 3100 | 0 |  | 651 | 400 | Y | N | N | [6 empty] | BT180180 | C
A66564 | 2021-08-28 | 1 | C |  | 19 | A | AE1055LS | 탄소강 | G-AE1055LS | BM#1 | 1641 | 44 | 1592 | 1549 | 32 | 4800 |  | 3 | 0.18 | 25 |  | -1.43 | 1552 | 1595 | 0 | 226.63 |  | 6 | 19 | 71 | Y |  | 2021-08-28 11:42 | 68 | 1092 | 39 | 39 | 42 | 43 | 44 | 43 | 43 | 42 | 42 | 41 | 41 | 41 |  | 41 | 42 | 44 | 41 | 43 | -0.05 | Y | 35 | Y | 0 | [8 empty] | N | N | Y | 180 | 0.52 | 54 | 84600 | 89514 | 7986 | 16000 | 04 | 2 |  | 2021-08-28 11:50 | 1552 | 100 |  | 20 |  | *STR#2 W/D10번 모터FAULT 발생으로 S/R미적용 | [14 empty] | 87.58 | 100 | 0 | 0 | 0 |  | 400 |  | Y | N | 0 | 0 | 0 |  | 400 |  | Y | N | N |  |  | Y |  |  |  | BT180180 | H
B65983 | 2021-08-28 | 2 | C | 잔강최소화, 연주종료 | 9 | A | AE1548 | 합금강 | AE4130M6 | BM#2 | 1608 | 35 | 1630 | 1585 | 30 | 5300 |  | 1 | 0.23 | 16 |  | -2.21 | 1563 | 1618 | 0 | 16.63 | 0 | 32 | 51 | 64 | Y |  | 2021-08-28 12:15 | 75 | 1097 | -107 | 3 | 38 | 37 | 38 | 39 | 39 | 38 | 38 | 38 | 37 | 36 | 35 | 35 | 33 | 39 | 35 | 38 | -0.11 | Y | 35 | Y | -0.2 |  |  |  | 1.39 |  |  |  | N | N | N | M | 220 | 0.46 | 67 | 82886 | 100248 | 1802 | 2000 | 06 | 2 |  | 2021-08-28 12:18 | 1563 | 123 |  | 26 |  | * 연주종료 : 14 : 01 *잔강최소화 (롱노즐 재사용) *전공정 요청 L/D 잔강이월 미실시.이상공정 등록 및 생관통보 | 00226BFC8BCB4AA1A311EF8828E9A819 | [5 empty] | 90816996276740EDAB7ADF081597F309 | 7A053AF826F744678D5D1E697348C239 |  |  | 08A05D187E1E4EB6A2498555F107105E | 8A2E88EBE8734C3C8F6E84E60A50F5A5 |  |  | 78.23 | 100 | 2700 | 3290 | 0 |  | 650 | 700 | Y | N | 2700 | 3300 | 0 |  | 651 | 700 | Y | N | N | N |  |  |  |  | Y | RB152.00 | C
A66565 | 2021-08-28 | 1 | C | TUNDISH교체전 | 20 | A | AE1055LS | 탄소강 | G-AE1055LS | BM#1 | 1638 | 43 | 1615 | 1564 | 28 | 4500 |  | 3 | 0.18 | 25 |  | -1.4 | 1564 | 1606 | 0 | 260.55 |  | 38 | 17 | 56 | Y |  | 2021-08-28 12:47 | 80 | 1119 | 41 | 43 | 44 | 34 | 23 | 23 | 24 | 23 | 40 | 44 | 28 |  |  | 28 | 33 | 44 | 23 | 23 | -0.84 | Y | 25 | Y | -3.2 | [8 empty] | N | N | M | 170 | 0.49 | 62 | 84980 | 89874 | 7976 | 1500 | 04 | 2 |  | 2021-08-28 12:55 | 1564 | 85 |  | 8 |  | *STR#2 W/D10번 모터FAULT 발생으로 S/R미적용 | ACBA84BB0E594AB6BAA94E7675470104 | 66595782660B4D2D8D803AA32EEC47AB | 08DBA0817ED44DB78DF6E6442E5342B8 | [11 empty] | 87.97 | 100 | 0 | 3500 | 0 |  | 400 |  | Y | N | 0 | 3500 | 0 |  | 400 |  | Y | N | N |  |  | Y |  |  |  | BT180180 | H
A66566 | 2021-08-28 | 1 | D | TUNDISH교체 | 1 | A | SM58C | 탄소강 | B | BM#1 | 1623 | 37 | 1610 | 1551 | 14 | 5000 |  | 3 | 0.19 | 20 |  | -1.52 | 1569 | 1608 | 84.66 | 71.21 |  | 16 | 24 | 61 | Y |  | 2021-08-28 13:44 | 85 | 1099 | -447 | 0 | 25 | 21 | 28 | 34 | 34 | 37 | 39 | 41 | 41 |  |  | 41 | 33 | 41 | 41 | 0 | 0 |  | 5 | Y | 0 |  | 2.44 | 2.37 |  |  |  |  | N | N | N | N | 210 | 0.47 | 53 | 152298 | 88496 | 8404 | 15300 | 16 | 1 |  | 2021-08-28 13:55 | 1569 | 113 |  | 37 |  | *T/D FLUX 유:15KG 용:220KG *유사강종 연연주 혼탕부 성분확인 ID: 107~109.207~209 | [14 empty] | 159.98 | 100 | 700 | 0 | 0 |  | 650 |  | Y | N | 700 | 0 | 0 |  | 651 |  | Y | N | N |  |  | Y |  |  |  | BT180180 | H
A66567 | 2021-08-28 | 1 | D |  | 2 | A | AE1055LS | 탄소강 | G-AE1055LS | BM#1 | 1601 | 42 | 1612 | 1526 | 30 | 5600 |  | 3 | 0.19 | 25 |  | -1.51 | 1558 | 1603 | 0 | 240.72 |  | 35 | 8 | 62 | Y |  | 2021-08-28 14:50 | 74 | 1095 | 42 | 41 | 40 | 40 | 40 | 39 | 39 | 37 | 37 | 37 | 37 |  |  | 37 | 39 | 40 | 37 | 40 | -0.06 |  | 45 | Y | 0 | [8 empty] | N | N | Y | 200 | 0.52 | 59 | 33840 | 95834 | 7816 | 15600 | 16 | 1 |  | 2021-08-28 15:04 | 1558 | 110 |  | 25 |  | *유사강종 연연주 혼탕부 성분확인 ID: 101.201 | [5 empty] | F110DD163388498CA992CED1841BB98F | 15D87562C749463091C96A88569BA50E | 559FCB5675CF464FA3BFAADCEA285EA8 |  | 01C27CC015FA4B86A5C2A0832D4D6006 | 2D8020EC684C4CA7B06198C272CDEEF7 | 7D5566A0234E4776A77485BB1035B6D4 |  |  | 32.6 | 100 | 0 | 0 | 0 |  | 400 |  | Y | N | 0 | 0 | 0 |  | 400 |  | Y | N | N |  |  | Y |  |  |  | BT180180 | H
A66568 | 2021-08-28 | 1 | D |  | 3 | B | AE1055LS | 탄소강 | G-AE1055LS | BM#1 | 1593 | 49 | 1582 | 1522 | 28 | 5700 |  | 3 | 0.19 | 25 |  | -1.33 | 1549 | 1589 | 0 | 228.51 |  | 6 | 20 | 65 | Y |  | 2021-08-28 15:55 | 65 | 1098 | 37 | 36 | 37 | 37 | 36 | 36 | 35 | 34 | 34 | 34 | 33 | 33 |  | 33 | 35 | 37 | 33 | 37 | -0.08 |  | 50 | Y | 0 | [8 empty] | N | N | Y | 190 | 0.52 | 60 | 101520 | 101073 | 7977 | 15100 | 16 | 1 |  | 2021-08-28 16:04 | 1549 | 112 |  | 20 | [16 empty] | 93.96 | 100 | 0 | 0 | 0 |  | 400 |  | Y | N | 0 | 0 | 0 |  | 400 |  | Y | N | N |  |  | Y |  |  |  | BT180180 | H
A66569 | 2021-08-28 | 1 | D |  | 4 | B | AE1055LS | 탄소강 | G-AE1055LS | BM#1 | 1599 | 46 | 1591 | 1536 | 29 | 6100 |  | 3 | 0.21 | 25 |  | -1.46 | 1552 | 1596 | 0 | 251.94 |  | 38 | 18 | 73 | Y |  | 2021-08-28 16:58 | 68 | 1090 | 33 | 35 | 39 | 40 | 40 | 39 | 39 | 38 | 37 | 36 | 36 | 35 | 35 | 36 | 37 | 40 | 35 | 39 | -0.11 | Y | 45 | Y | 0.2 | [8 empty] | N | N | Y | 180 | 0.52 | 65 | 101520 | 105924 | 7676 | 15400 | 16 | 1 |  | 2021-08-28 17:11 | 1552 | 111 |  | 20 | [16 empty] | 89.13 | 100 | 0 | 0 | 0 |  | 400 |  | Y | N | 0 | 0 | 0 |  | 400 |  | Y | N | N |  |  | Y |  |  |  | BT180180 | H
A66570 | 2021-08-28 | 1 | D |  | 5 | A | AE1055LS | 탄소강 | G-AE1055LS | BM#1 | 1576 | 40 | 1590 | 1532 | 25 | 5500 |  | 3 | 0.2 | 25 |  | -1.18 | 1551 | 1587 | 0 | 218.96 |  | 16 | 25 | 61 | Y |  | 2021-08-28 17:54 | 67 | 1099 | 36 | 35 | 36 | 36 | 36 | 36 | 36 | 36 | 35 | 35 | 35 | 35 |  | 35 | 36 | 36 | 35 | 36 | -0.02 | Y | 45 | Y | 0 | [8 empty] | N | N | Y | 170 | 0.52 | 57 | 101520 | 94568 | 7232 | 15100 | 16 | 1 |  | 2021-08-28 18:11 | 1551 | 108 |  | 29 | 10 | [15 empty] | 99.97 | 100 | 0 | 0 | 0 |  | 400 |  | Y | N | 0 | 0 | 0 |  | 400 |  | Y | N | N |  |  | Y |  |  |  | BT180180 | H
A66571 | 2021-08-28 | 1 | D |  | 6 | A | AE1055LS | 탄소강 | G-AE1055LS | BM#1 | 1639 | 40 | 1592 | 1572 | 18 | 3800 |  | 3 | 0.19 | 25 |  | -1.36 | 1552 | 1592 | 0 | 186.9 |  | 35 | 9 | 60 | Y |  | 2021-08-28 18:50 | 68 | 1091 | 35 | 34 | 35 | 35 | 35 | 34 | 34 | 33 | 33 | 33 | 32 | 33 |  | 33 | 34 | 35 | 32 | 35 | -0.03 | Y | 40 | Y | 0.2 | [8 empty] | N | N | Y | 210 | 0.52 | 58 | 101520 | 93626 | 7774 | 15100 | 16 | 1 |  | 2021-08-28 18:59 | 1552 | 106 |  | 31 | [16 empty] | 99.92 | 100 | 0 | 0 | 0 |  | 400 |  | Y | N | 0 | 0 | 0 |  | 400 |  | Y | N | N |  |  | Y |  |  |  | BT180180 | H
A66572 | 2021-08-28 | 1 | D |  | 7 | B | AE1055LS | 탄소강 | G-AE1055LS | BM#1 | 1623 | 44 | 1596 | 1554 | 24 | 4700 |  | 3 | 0.19 | 26 |  | -1.48 | 1550 | 1596 | 0 | 191.27 |  | 33 | 49 | 350 | Y |  | 2021-08-28 19:56 | 66 | 1088 | 32 | 31 | 33 | 33 | 34 | 33 | 33 | 32 | 32 | 31 | 31 | 30 | 30 | 30 | 32 | 34 | 30 | 33 | -0.1 | Y | 40 | Y | 0 | [8 empty] | N | N | Y | 200 | 0.52 | 59 | 101520 | 99413 | 7687 | 15100 | 16 | 1 |  | 2021-08-28 20:07 | 1550 | 102 |  | 23 | [16 empty] | 95.41 | 100 | 0 | 0 | 0 |  | 400 |  | Y | N | 0 | 0 | 0 |  | 400 |  | Y | N | N |  |  | Y |  |  |  | BT180180 | H
B65984 | 2021-08-28 | 2 | D | 연주시작 | 1 | A | AE1548 | 합금강 | AE4130M6 | BM#2 | 1578 | 40 | 1648 | 1582 | 37 | 6700 |  | 1 | 0.31 | 21 |  | 0 | 1569 | 1648 | 0 | 25.1 | 0 | 6 | 21 | 34 | Y |  | 2021-08-28 19:52 | 81 | 1094 | -336 | 6 | 34 | 29 | 33 | 37 | 39 | 40 | 40 | 40 | 40 |  |  | 40 | 36 | 40 | 40 | 40 | 0 |  | 15 | Y | 0 |  | 1.93 | 1.93 |  |  |  |  | N | N | N | M | 220 | 0.45 | 60 | 95196 | 100248 | -4398 | 14800 | 07 | 1 |  | 2021-08-28 20:10 | 1569 | 123 |  | 29 |  | * 연주시작 : 20 : 23 * BUTT 타입롱노즐사용(슬리브타입.) * T/D FLUX 용탕부: 120 KG / 유탕부: 10KG 투입. * EDGE HEATER 코일 건조로 미적용. *위드롤 과압으로 S/R 재실행 | [14 empty] | 99.89 | 100 | 700 | 0 | 0 |  | 650 | 700 | N | N | 700 | 0 | 0 |  | 651 | 700 | N | N | N | Y | [5 empty] | RB152.00 | C
A66573 | 2021-08-28 | 1 | A |  | 8 | A | AE1055LS | 탄소강 | G-AE1055LS | BM#1 | 1666 | 41 | 1589 | 1574 | 19 | 3300 |  | 3 | 0.2 | 25 |  | -1.34 | 1549 | 1589 | 0 | 218.79 |  | 38 | 19 | 53 | Y |  | 2021-08-28 20:57 | 65 | 1092 | 29 | 32 | 33 | 35 | 35 | 35 | 34 | 34 | 33 | 33 | 33 |  |  | 33 | 33 | 35 | 33 | 35 | -0.05 | Y | 35 | Y | 0 | [8 empty] | N | N | Y | 190 | 0.52 | 54 | 76140 | 88243 | 7957 | 15060 | 16 | 1 |  | 2021-08-28 21:06 | 1549 | 104 |  | 23 |  | 103ID 고철 처리 | [14 empty] | 7614000 | 100 | 0 | 0 | 5439 | 매뉴얼작업 | 400 |  | Y | N | 0 | 0 | 0 |  | 400 |  | Y | N | N |  |  | Y |  |  |  | BT180180 | H
B65985 | 2021-08-28 | 2 | A |  | 2 | A | AE1548 | 합금강 | AE4130M6 | BM#2 | 1595 | 51 | 1634 | 1550 | 44 | 8200 |  | 1 | 0.31 | 16 |  | 0 | 1563 | 1627 | 0 | 18.57 | 0 | 32 | 52 | 310 | Y |  | 2021-08-28 21:08 | 75 | 1090 | 39 | 40 | 44 | 46 | 45 | 45 | 44 | 42 | 40 | 39 | 37 | 34 | 32 | 28 | 40 | 46 | 28 | 0 | -0.36 | Y | 50 | Y | -0.8 |  |  |  | 1.01 |  |  |  | N | N | N | Y | 210 | 0.47 | 68 | 95196 | 102057 | 2943 | 14800 | 07 | 1 |  | 2021-08-28 21:19 | 1563 | 122 |  | 14 |  | * EDGE HEATER 코일 건조로 미적용. | [14 empty] | 92.15 | 100 | 0 | 0 | 0 |  | 651 | 700 | N | N | 0 | 0 | 0 |  | 651 | 700 | N | N | N | Y | [5 empty] | RB152.00 | C
A66574 | 2021-08-28 | 1 | A |  | 9 | A | AE1055LS | 탄소강 | G-AE1055LS | BM#1 | 1640 | 40 | 1586 | 1577 | 20 | 3800 |  | 3 | 0.2 | 25 |  | -1.21 | 1550 | 1586 | 0 | 177.24 |  | 16 | 26 | 54 | Y |  | 2021-08-28 21:49 | 66 | 1099 | 33 | 33 | 34 | 36 | 36 | 36 | 35 | 35 | 34 | 34 | 34 | 34 |  | 34 | 35 | 36 | 34 | 36 | -0.04 | Y | 45 | Y | 0 | [8 empty] | N | N | Y | 180 | 0.52 | 58 | 84600 | 96152 | 7998 | 15280 | 16 | 1 |  | 2021-08-28 21:58 | 1550 | 97 |  | 25 | [16 empty] | 8460000 | 100 | 0 | 0 | 0 |  | 400 |  | Y | N | 0 | 0 | 0 |  | 400 |  | Y | N | N |  |  | Y |  |  |  | BT180180 | H
B65986 | 2021-08-28 | 2 | A |  | 3 | A | AE1548 | 합금강 | AE4130M6 | BM#2 | 1566 | 41 | 1641 | 1533 | 36 | 7700 |  | 1 | 0.27 | 16 |  | -3.06 | 1562 | 1634 | 0 | 32.09 | 0 | 36 | 91 | 599 | Y |  | 2021-08-28 22:07 | 74 | 1090 | 23 | 27 | 30 | 33 | 34 | 34 | 33 | 32 | 31 | 30 | 29 | 28 | 26 | 26 | 30 | 34 | 26 | 0 | -0.2 | Y | 40 | Y | -0.4 |  |  |  | 0.82 |  |  |  | N | N | N | Y | 210 | 0.48 | 64 | 95196 | 98092 | 1758 | 15000 | 07 | 1 |  | 2021-08-28 22:08 | 1562 | 115 |  | 24 |  | * EDGE HEATER 코일 건조로 100KW적용. *정상적으로 3T 이월함. | [14 empty] | 96.16 | 100 | 0 | 0 | 0 |  | 650 | 700 | N | N | 0 | 0 | 0 |  | 650 | 700 | N | N | N | Y | [5 empty] | RB152.00 | C
A66575 | 2021-08-28 | 1 | A |  | 10 | A | AE1055LS | 탄소강 | G-AE1055LS | BM#1 | 1672 | 41 | 1593 | 1595 | 22 | 3700 |  | 3 | 0.28 | 25 |  | -1.4 | 1548 | 1593 | 0 | 236.81 |  | 35 | 10 | 55 | Y |  | 2021-08-28 22:57 | 64 | 1100 | 33 | 36 | 39 | 39 | 40 | 39 | 38 | 37 | 37 | 37 | 36 | 36 |  | 36 | 37 | 40 | 36 | 39 | -0.11 | Y | 35 | Y | 0 | [8 empty] | N | N | Y | 170 | 0.52 | 58 | 84600 | 94111 | 7939 | 15750 | 16 | 1 |  | 2021-08-28 23:05 | 1548 | 96 |  | 19 |  | *랜싱 | [14 empty] | 82.86 | 100 | 0 | 0 | 0 |  | 400 |  | Y | N | 0 | 0 | 0 |  | 400 |  | Y | N | N |  |  | Y |  |  |  | BT180180 | H
B65987 | 2021-08-28 | 2 | A | 잔강최소화전 | 4 | A | AE1548 | 합금강 | AE4130M6 | BM#2 | 1595 | 45 | 1637 | 1549 | 38 | 7300 |  | 1 | 0.23 | 16 |  | -2.73 | 1565 | 1626 | 0 | 20.64 | 0 | 31 | 82 | 598 | Y |  | 2021-08-28 23:09 | 77 | 1089 | 22 | 25 | 32 | 36 | 38 | 38 | 38 | 38 | 37 | 36 | 36 | 36 | 34 | 33 | 34 | 38 | 33 | 38 | -0.11 | Y | 45 | Y | -0.2 |  |  |  | 0.81 |  |  |  | N | N | N | Y | 200 | 0.47 | 66 | 89813 | 99825 | 3025 | 3000 | 07 | 1 |  | 2021-08-28 23:16 | 1565 | 120 |  | 28 |  | *T/D 2.2T | [6 empty] | 70A7AD4ED4B34D9C84EA443D7C54333C | 8E4818C9639C48DDB621DAAA09CAB9E8 | F0E9FF0E63CD4892B3505BBD23912C1B |  | 583DEFBD77F04B229E913EED333F8CC3 | DBF9391E2E2D420E88D9241A86F1B4B6 | 2BEFF0D6C5A34A5EAD6EF8B02FC44BDC |  | 87.45 | 100 | 0 | 3464 | 0 |  | 650 | 700 | Y | N | 0 | 3379 | 0 |  | 650 | 700 | Y | N | N | Y | [6 empty] | C
A66576 | 2021-08-28 | 1 | A |  | 11 | A | AE1055LS | 탄소강 | G-AE1055LS | BM#1 | 1603 | 41 | 1591 | 1548 | 31 | 5500 |  | 3 | 0.22 | 25 |  | -1.6 | 1542 | 1591 | 0 | 271.75 |  | 6 | 22 | 53 | Y |  | 2021-08-29 | 58 | 1101 | 34 | 34 | 36 | 37 | 37 | 36 | 36 | 35 | 35 | 34 | 33 | 33 | 33 | 33 | 35 | 37 | 33 | 36 | -0.09 | Y | 45 | Y | 0 | [8 empty] | N | N | Y | 210 | 0.52 | 57 | 101520 | 95036 | 7964 | 15270 | 16 | 1 |  | 2021-08-29 00:08 | 1542 | 98 |  | 14 |  | *랜싱 *TCM 토치 설비이상으로 (20%이상 감속) - 이상재 등록 ID202 | [14 empty] | 99.19 | 100 | 0 | 0 | 0 |  | 400 |  | Y | N | 0 | 0 | 0 |  | 400 |  | Y | N | N |  |  | Y |  |  |  | BT180180 | H
B65988 | 2021-08-28 | 2 | A | 잔강최소화 | 5 | A | SM48CH | 탄소강 | B | BM#2 | 1546 | 47 | 1633 | 1514 | 39 | 7700 |  | 1 | 0.21 | 16 |  | -2.48 | 1570 | 1632 | 0 | 16.14 | 0 | 33 | 50 | 66 | Y |  | 2021-08-29 00:15 | 79 | 1101 | -166 | -174 | 25 | 29 | 30 | 32 | 32 | 32 | 31 | 31 | 30 | 28 | 26 | 26 | 21 | 32 | 26 | 32 | -0.17 | Y | 35 | Y | -0.4 | [7 empty] | N | N | N | N | 190 | 0.46 | 57 | 93071 | 93891 | 2759 | 14800 | 07 | 1 |  | 2021-08-29 00:17 | 1570 | 138 |  | 44 |  | *롱노즐 재사용 |  | 8882D5D957A842ECBBD89B507AA0511C | [12 empty] | 96.45 | 100 | 2500 | 0 | 0 |  | 650 | 400 | Y | N | 2500 | 0 | 0 |  | 650 | 400 | Y | N | N | Y |  |  |  |  | Y | BT180180 | H
A66577 | 2021-08-28 | 1 | A | 유사강종연연주 | 12 | A | G-AE1055LST | 탄소강 | G-AE1055LS | BM#1 | 1602 | 40 | 1590 | 1538 | 30 | 5300 |  | 3 | 0.2 | 25 |  | -1.47 | 1545 | 1590 | 0 | 235.39 |  | 38 | 20 | 59 | Y |  | 2021-08-29 01:01 | 61 | 1098 | 31 | 31 | 34 | 35 | 35 | 34 | 33 | 33 | 31 | 30 | 30 | 29 |  | 29 | 32 | 35 | 29 | 31 | -0.13 | Y | 45 | Y | -0.2 | [8 empty] | N | N | Y | 200 | 0.52 | 58 | 101520 | 95004 | 6996 | 14460 | 16 | 1 |  | 2021-08-29 01:07 | 1545 | 91 |  | 13 |  | *유사강종 연연주 | [14 empty] | 100.22 | 100 | 0 | 0 | 0 |  | 500 |  | Y | N | 0 | 0 | 0 |  | 501 |  | Y | N | N |  |  | Y | N |  |  | BT180180 | H
B65989 | 2021-08-28 | 2 | A |  | 6 | A | SM48CH | 탄소강 | B | BM#2 | 1583 | 48 | 1620 | 1526 | 35 | 7000 |  | 1 | 0.19 | 16 |  | -2.33 | 1553 | 1606 | 0 | 13.56 | 0 | 32 | 53 | 69 | Y |  | 2021-08-29 01:26 | 62 | 1098 | 24 | 23 | 25 | 26 | 26 | 25 | 25 | 24 | 23 | 22 | 22 | 21 | 20 | 20 | 24 | 26 | 20 | 25 | -0.13 | Y | 45 | Y | -0.2 | [7 empty] | N | N | N | N | 180 | 0.51 | 58 | 93071 | 95643 | 2957 | 14700 | 07 | 1 |  | 2021-08-29 01:30 | 1553 | 128 |  | 31 | [16 empty] | 94.01 | 100 | 0 | 0 | 0 |  | 650 | 400 | Y | N | 0 | 0 | 0 |  | 651 | 400 | Y | N | N | Y | [5 empty] | BT180180 | C
A66578 | 2021-08-28 | 1 | A |  | 13 | A | G-AE1055LST | 탄소강 | G-AE1055LS | BM#1 | 1620 | 40 | 1596 | 1511 | 29 | 5700 |  | 3 | 0.2 | 25 |  | -1.45 | 1554 | 1596 | 0 | 220.43 |  | 16 | 27 | 66 | Y |  | 2021-08-29 01:56 | 70 | 1100 | 29 | 29 | 37 | 39 | 40 | 40 | 40 | 40 | 39 | 39 | 38 | 38 |  | 38 | 38 | 40 | 38 | 40 | -0.06 | Y | 35 | Y | 0 | [8 empty] | N | N | Y | 190 | 0.52 | 56 | 101520 | 95630 | 6970 | 14560 | 16 | 1 |  | 2021-08-29 02:04 | 1554 | 92 |  | 17 |  | *롱노즐 교체(내부침식) - 12회 사용 | [6 empty] | 8A693FA97A904CC294D3848C73F757F0 | E8130A03B5F6443DBC04022BE17E64F1 | 8348384E5B724F238B0164F0507B01FC |  | 00F2FFA32CB344E5870E9D402D9A7960 | 0FB843C4AF9940BB8A836B7E069493E2 | 0C676D6F18B445EB96A6E8AA87CF105E |  | 100.02 | 100 | 0 | 0 | 0 |  | 500 |  | Y | N | 0 | 0 | 0 |  | 501 |  | Y | N | N |  |  | Y | Y |  |  | BT180180 | H
B65990 | 2021-08-28 | 2 | A |  | 7 | A | SM48CH | 탄소강 | B | BM#2 | 1581 | 48 | 1615 | 1513 | 38 | 7500 |  | 1 | 0.18 | 17 |  | -2.39 | 1557 | 1609 | 0 | 14.52 | 0 | 36 | 92 | 61 | Y |  | 2021-08-29 02:32 | 66 | 1097 | 19 | 28 | 30 | 30 | 30 | 30 | 29 | 27 | 26 | 24 | 23 |  |  | 23 | 26 | 30 | 23 | 30 | -0.17 |  | 40 | Y | -0.2 | [7 empty] | N | N | N | N | 170 | 0.51 | 58 | 101532 | 93873 | 2977 | 14900 | 07 | 1 |  | 2021-08-29 02:32 | 1557 | 120 |  | 24 |  | *STR#1 코너히터기 라이트폴트로 미적용 304~306 | [14 empty] | 104.67 | 100 | 0 | 0 | 0 |  | 650 | 400 | Y | N | 0 | 0 | 0 |  | 650 | 400 | Y | N | N | Y | [5 empty] | BT180180 | C
A66579 | 2021-08-28 | 1 | A |  | 14 | A | G-AE1055LST | 탄소강 | G-AE1055LS | BM#1 | 1591 | 41 | 1590 | 1523 | 29 | 5700 |  | 3 | 0.2 | 25 |  | -1.71 | 1542 | 1590 | 0 | 224.85 |  | 35 | 11 | 63 | Y |  | 2021-08-29 02:57 | 58 | 1100 | 37 | 37 | 37 | 36 | 36 | 35 | 34 | 33 | 32 | 31 | 30 | 30 | 29 | 29 | 34 | 37 | 29 | 37 | -0.16 |  | 50 | Y | -0.2 | [8 empty] | N | N | Y | 180 | 0.52 | 60 | 84600 | 100124 | 6976 | 15150 | 16 | 1 |  | 2021-08-29 03:08 | 1542 | 87 |  | 14 | [16 empty] | 80.42 | 100 | 0 | 0 | 0 |  | 500 |  | Y | N | 0 | 0 | 0 |  | 501 |  | Y | N | N |  |  | Y |  |  |  | BT180180 | H
B65991 | 2021-08-28 | 2 | A | TUNDISH교체전 | 8 | A | SM48CH | 탄소강 | B | BM#2 | 1618 | 47 | 1610 | 1516 | 35 | 7300 |  | 1 | 0.2 | 16 |  | -2.27 | 1557 | 1614 | 0 | 13.18 | 0 | 31 | 83 | 58 | Y |  | 2021-08-29 03:38 | 66 | 1106 | 20 | 26 | 31 | 34 | 35 | 35 | 34 | 33 | 33 | 31 | 30 | 28 | 26 | 26 | 31 | 35 | 26 | 0 | -0.22 | Y | 40 | Y | -0.4 | [7 empty] | N | N | N | N | 170 | 0.5 | 63 | 80756 | 97891 | 3009 | 2200 | 07 | 1 |  | 2021-08-29 03:39 | 1557 | 114 |  | 18 |  | *STR#1 코너히터기 FAULT로 미적용 이상공정등록 및 생관통보 | 273DDDCFDD0A439E999953F3AD43CF92 | 9E2182E4E83E486A828F8F11D2E684A2 | 2BE8FAC39CAB47419B4F79F894D16169 | [11 empty] | 80.31 | 50 | 0 | 3000 | 0 |  | 650 | 400 | N | N | 0 | 3000 | 0 |  | 651 | 400 | Y | N | N | Y | [5 empty] | BT180180 | C
A66580 | 2021-08-28 | 1 | A |  | 15 | B | G-AE1055LST | 탄소강 | G-AE1055LS | BM#1 | 1603 | 40 | 1580 | 1521 | 33 | 5900 |  | 3 | 0.19 | 25 |  | -1.22 | 1546 | 1580 | 0 | 215.32 |  | 6 | 23 | 72 | Y |  | 2021-08-29 03:58 | 62 | 1099 | 28 | 30 | 35 | 37 | 37 | 36 | 36 | 35 | 34 | 34 | 33 | 33 | 33 | 33 | 34 | 37 | 33 | 33 | -0.09 | Y | 45 | Y | 0 | [8 empty] | N | N | Y | 170 | 0.52 | 60 | 101520 | 100214 | 6986 | 15580 | 16 | 1 |  | 2021-08-29 04:06 | 1546 | 90 |  | 15 |  | *STR#2 클로깅 발생 감속주입 - 정속미준수 ID201~202 -클로깅 현상으로 인한 미세컨트롤(주속 0.49~0.51까지의 컨트롤) | [14 empty] | 95.46 | 100 | 0 | 0 | 0 |  | 500 |  | Y | N | 0 | 0 | 0 |  | 501 |  | Y | N | N |  |  | Y |  |  |  | BT180180 | H
A66581 | 2021-08-28 | 1 | C |  | 16 | A | G-AE1055LST | 탄소강 | G-AE1055LS | BM#1 | 1590 | 40 | 1595 | 1522 | 28 | 5400 |  | 3 | 0.19 | 25 |  | -1.64 | 1547 | 1595 | 0 | 235.26 |  | 38 | 21 | 60 | Y |  | 2021-08-29 04:57 | 63 | 1097 | 33 | 32 | 35 | 38 | 38 | 38 | 37 | 36 | 35 | 35 | 34 | 33 | 33 | 33 | 35 | 38 | 33 | 38 | -0.11 | Y | 45 | Y | 0 | [8 empty] | N | N | Y | 210 | 0.51 | 57 | 109980 | 92152 | 10198 | 15700 | 16 | 1 |  | 2021-08-29 05:06 | 1547 | 95 |  | 17 |  | *STR#2 클로깅 발생 감속주입 - 정속미준수 ID202~207 -클로깅 현상으로 인한 미세컨트롤(주속 0.45~0.51까지의 컨트롤) *클로깅 발생으로 L/D잔강 10TON 내림 | [14 empty] | 108.78 | 100 | 0 | 0 | 0 |  | 500 |  | Y | N | 0 | 0 | 0 |  | 501 |  | Y | N | N |  |  | Y |  |  |  | BT180180 | H
B65992 | 2021-08-28 | 2 | C | TUNDISH교체 | 1 | A | AE15B34M | 합금강 | 보론강 | BM#2 | 1587 | 53 | 1672 | 1528 | 52 | 9600 |  | 1 | 0.22 | 21 |  | -2.69 | 1581 | 1663 | 16.5 | 0 | 0 | 33 | 51 | 47 | Y |  | 2021-08-29 04:52 | 84 | 1097 | -371 | -47 | 29 | 24 | 29 | 34 | 37 | 38 | 38 | 38 | 37 | 35 |  | 35 | 32 | 38 | 35 | 38 | -0.11 |  | 20 | Y | -0.4 |  | 2.73 | 2.67 | 1.38 |  |  |  | N | N | N | N | 220 | 0.47 | 60 | 93071 | 93540 | 1360 | 15000 | 18 | 2 |  | 2021-08-29 04:53 | 1581 | 139 |  | 30 |  | * T/D FLUX 용탕부: 220 KG / 유탕부: 10KG 투입. * BUTT 타입롱노즐사용(슬리브타입.) *유탕구 1000 *수소10분값 기준치 초과 이상공정등록 및 생관통보 *STR#1 코너히터기 펄트 발생으로 적용 불가,이상공정 등록 및 생관통보 | [14 empty] | 99.28 | 54.55 | 700 | 0 | 0 |  | 301 | 400 | N | Y | 700 | 0 | 0 |  | 301 | 400 | Y | Y | N | [6 empty] | BT180180 | H
A66582 | 2021-08-28 | 1 | C |  | 17 | A | G-AE1055LST | 탄소강 | G-AE1055LS | BM#1 | 1599 | 42 | 1588 | 1526 | 32 | 6100 |  | 3 | 0.19 | 25 |  | -1.31 | 1550 | 1588 | 0 | 231.72 |  | 16 | 28 | 70 | Y |  | 2021-08-29 05:53 | 66 | 1101 | 33 | 33 | 36 | 37 | 37 | 37 | 36 | 36 | 35 | 34 | 33 | 33 | 33 | 33 | 35 | 37 | 33 | 37 | -0.08 | Y | 50 | Y | 0 | [8 empty] | N | N | Y | 200 | 0.5 | 63 | 93060 | 98390 | 6960 | 15000 | 16 | 1 |  | 2021-08-29 06:07 | 1550 | 98 |  | 19 |  | *STR#2 클로깅 발생 감속주입 - 정속미준수 ID 201~205 | [14 empty] | 88.33 | 100 | 0 | 0 | 0 |  | 500 |  | Y | N | 0 | 0 | 0 |  | 501 |  | Y | N | N |  |  | Y |  |  |  | BT180180 | H
B65993 | 2021-08-28 | 2 | C |  | 2 | A | AE15B34M | 합금강 | 보론강 | BM#2 | 1598 | 44 | 1639 | 1515 | 39 | 8200 |  | 1 | 0.23 | 14 |  | 0 | 1565 | 1622 | 10.34 | 0 | 0 | 32 | 54 | 60 | Y |  | 2021-08-29 05:55 | 68 | 1100 | 28 | 28 | 32 | 32 | 32 | 32 | 31 | 30 | 29 | 28 | 27 | 25 | 23 | 23 | 29 | 32 | 23 | 32 | -0.18 |  | 50 | Y | -0.4 | [7 empty] | N | N | N | N | 220 | 0.49 | 60 | 93071 | 94785 | -1135 | 15900 | 18 | 2 |  | 2021-08-29 06:05 | 1565 | 117 |  | 28 |  | *STR#1 코너히터기 펄트 발생으로 적용 불가,이상공정 등록 및 생관통보 | [14 empty] | 100.35 | 45.45 | 0 | 0 | 0 |  | 300 | 400 | N | Y | 0 | 0 | 0 |  | 300 | 400 | Y | Y | N | [6 empty] | BT180180 | C
A66583 | 2021-08-28 | 1 | C | TUNDISH교체전 | 18 | A | G-AE1055LST | 탄소강 | G-AE1055LS | BM#1 | 1635 | 42 | 1603 | 1579 | 27 | 4200 |  | 3 | 0.18 | 25 |  | -1.34 | 1552 | 1593 | 0 | 161.9 |  | 35 | 12 | 73 | Y |  | 2021-08-29 06:52 | 68 | 1100 | 32 | 37 | 38 | 39 | 39 | 39 | 38 | 38 | 37 | 36 |  |  |  | 36 | 37 | 39 | 36 | 39 | -0.07 | Y | 30 | Y | -0.2 | [8 empty] | N | N | M | 190 | 0.52 | 59 | 95277 | 96096 | 6854 | 2000 | 16 | 1 |  | 2021-08-29 07:01 | 1552 | 103 |  | 25 |  |  |  | E261FDAAF7D34AABBA6B2E7ECB72F71F | 93AC69E00A9149CEB3A3235DE181BFFA | [11 empty] | 92.41 | 100 | 0 | 3500 | 0 |  | 500 |  | Y | N | 0 | 3670 | 0 |  | 501 |  | Y | N | N |  |  | Y |  |  |  | BT180180 | H
B65994 | 2021-08-28 | 2 | C |  | 3 | A | AE15B34M | 합금강 | 보론강 | BM#2 | 1608 | 51 | 1627 | 1513 | 41 | 8500 |  | 1 | 0.23 | 16 |  | -2.16 | 1554 | 1620 | 11.49 | 0 | 0 | 36 | 93 | 71 | Y |  | 2021-08-29 07:11 | 57 | 1099 | 21 | 22 | 25 | 28 | 29 | 28 | 27 | 25 | 24 | 22 | 19 | 17 | 14 | 10 | 22 | 29 | 10 | 0 | -0.42 | Y | 45 | Y | -0.8 | [7 empty] | N | N | N | N | 210 | 0.49 | 65 | 94245 | 101122 | 778 | 15800 | 18 | 2 |  | 2021-08-29 07:17 | 1554 | 116 |  | 12 |  | *STR#1 코너히터기 펄트 발생으로 적용 불가,이상공정 등록 및 생관통보 | [14 empty] | 92.9 | 50 | 0 | 0 | 0 |  | 300 | 400 | N | Y | 0 | 0 | 0 |  | 301 | 400 | Y | Y | N | [6 empty] | RB160.00 | C
B65995 | 2021-08-29 | 2 | C |  | 4 | A | AE15B34M | 합금강 | 보론강 | BM#2 | 1607 | 41 | 1629 | 1563 | 37 | 7000 |  | 1 | 0.2 | 16 |  | -2.04 | 1564 | 1618 | 10.83 | 0 | 0 | 31 | 84 | 79 | Y |  | 2021-08-29 08:08 | 67 | 1090 | 7 | 7 | 21 | 28 | 33 | 34 | 35 | 34 | 34 | 33 | 32 | 31 | 30 | 27 | 29 | 35 | 27 | 34 | -0.2 | Y | 40 | Y | -0.4 | [7 empty] | N | N | N | N | 200 | 0.49 | 67 | 97770 | 103813 | 637 | 16000 | 18 | 2 |  | 2021-08-29 08:15 | 1564 | 117 |  | 22 |  | *STR#1 코너히터기 펄트 발생으로 적용 불가,이상공정 등록 및 생관통보 | [14 empty] | 94.92 | 50 | 0 | 0 | 0 |  | 301 | 400 | N | Y | 0 | 0 | 0 |  | 300 | 400 | Y | Y | N | [6 empty] | BT180180 | C
A66584 | 2021-08-29 | 1 | C | TUNDISH교체 | 1 | A | SMN455M1 | 합금강 | D1 | BM#1 | 1647 | 42 | 1615 | 1573 | 32 | 6200 |  | 3 | 0.19 | 20 |  | -1.83 | 1578 | 1626 | 0 | 263.76 |  | 6 | 24 | 55 | Y |  | 2021-08-29 07:57 | 95 | 1097 | -276 | 17 | 32 | 30 | 35 | 41 | 44 | 47 | 48 | 49 | 50 | 50 | 51 | 51 | 44 | 51 | 51 | 0 | 0 |  | 5 | Y | 0 |  | 2.49 | 2.49 |  |  |  |  | N | N | N | N | 210 | 0.45 | 67 | 101532 | 102257 | 1093 | 15400 | 13 | 2 |  | 2021-08-29 08:05 | 1578 | 128 |  | 44 |  | *T/D FLUX 유:10,용:120kg *전공정요청으로 감속주입 (전기로작업지연) | [6 empty] | AC426FADA2714EC08310967238A8CE2C | 9FF20C0D253C4561B003ED1A0000C8E4 | 3AE571B0B6B44E42932CC32A09B666FD |  | AD17FDB3A896432CB5EC63F331D16020 | B2B73B49126349E887CB424BE2451138 | 84A5CBC0C523499A83494B346DCB7749 |  | 98.72 | 100 | 700 | 0 | 0 |  | 650 |  | Y | N | 700 | 0 | 0 |  | 651 |  | Y | N | Y | [6 empty] | BT180180 | H
B65996 | 2021-08-29 | 2 | C | 잔강최소화전 | 5 | A | AE15B34M | 합금강 | 보론강 | BM#2 | 1563 | 37 | 1633 | 1601 | 31 | 5600 |  | 1 | 0.24 | 16 |  | -2.17 | 1561 | 1629 | 13.05 | 0 | 0 | 33 | 52 | 59 | Y |  | 2021-08-29 09:16 | 64 | 1103 | 25 | 25 | 31 | 35 | 36 | 35 | 35 | 34 | 34 | 32 | 31 | 30 | 28 | 26 | 32 | 36 | 26 | 35 | -0.22 | Y | 45 | Y | -0.4 | [7 empty] | N | N | N | N | 190 | 0.49 | 64 | 107103 | 99166 | 1784 | 3000 | 18 | 2 |  | 2021-08-29 09:22 | 1561 | 117 |  | 22 |  | *STR#1 코너히터기 펄트 발생으로 적용 불가,이상공정 등록 및 생관통보 | 3A8E0B2DFCEF49D2BCA9CB76DB8DBE55 | [13 empty] | 106.89 | 50 | 0 | 3100 | 0 |  | 300 | 400 | N | Y | 0 | 3170 | 0 |  | 301 | 400 | N | Y | N | [6 empty] | BT180180 | C
A66585 | 2021-08-29 | 1 | C |  | 2 | A | SMN455M1 | 합금강 | D1 | BM#1 | 1622 | 40 | 1610 | 1556 | 29 | 5600 |  | 3 | 0.2 | 18 |  | -1.5 | 1573 | 1607 | 0 | 185.47 |  | 38 | 22 | 53 | Y |  | 2021-08-29 08:41 | 90 | 1095 | 51 | 48 | 40 | 37 | 35 | 34 | 33 | 33 | 33 | 33 | 33 | 33 | 33 | 34 | 35 | 40 | 33 | 33 | -0.13 |  | 55 | Y | 0.2 |  |  |  | 1.14 |  |  |  | N | N | N | N | 200 | 0.47 | 67 | 101532 | 100116 | 634 | 14700 | 13 | 2 |  | 2021-08-29 09:10 | 1573 | 135 |  | 68 |  | *전공정요청으로 감속주입 (전기로작업지연) | [14 empty] | 100.23 | 100 | 0 | 0 | 0 |  | 650 |  | Y | N | 0 | 0 | 0 |  | 651 |  | Y | N | Y | [6 empty] | BT180180 | H
B65997 | 2021-08-29 | 2 | C |  | 3 | A | SMN455M1 | 합금강 | D1 | BM#1 | 1585 | 52 | 1619 | 1515 | 42 | 8600 |  | 1 | 0.25 | 17 |  | -2.95 | 1543 | 1613 | 0 | 16.97 | 0 | 20 | 56 | 2859 | Y |  | 2021-08-29 10:31 | 60 | 1090 | 32 | 26 | 18 | 17 | 17 | 16 | 17 | 16 | 15 | 14 | 13 |  |  | 13 | 18 | 18 | 13 | 17 | -0.12 | Y | 40 | Y | -0.2 |  |  |  | 1.1 |  |  |  | N | N | N | N | 190 | 0.49 | 57 | 84610 | 90509 | -2009 | 15500 | 13 | 2 |  | 2021-08-29 10:37 | 1543 | 123 |  | 27 |  | *전공정요청으로 감속주입 (전기로작업지연) | [14 empty] | 94.17 | 100 | 0 | 0 | 0 |  | 650 |  | Y | N | 0 | 0 | 0 |  | 651 |  | Y | N | Y | [6 empty] | BT180180 | H
A66586 | 2021-08-29 | 1 | C | 잔강최소화 | 6 | A | SMNCRMOB435H | 합금강 | 보론강 | BM#2 | 1608 | 45 | 1603 | 1536 | 40 | 7300 |  | 3 | 0.21 | 25 |  | -1.44 | 1578 | 1620 | 167.69 | 70.03 |  | 16 | 29 | 50 | Y |  | 2021-08-29 10:01 | 83 | 1100 | -135 | -135 | 28 | 31 | 33 | 35 | 35 | 36 | 36 | 36 | 36 | 37 | 37 | 37 | 27 | 37 | 37 | 37 | 0 |  | 15 | Y | 0 |  |  |  | 0.66 |  |  |  | Y | N | N | Y | 180 | 0.43 | 68 | 94494 | 105314 | 286 | 14300 | 18 | 2 |  | 2021-08-29 10:18 | 1578 | 145 |  | 58 |  | *잔강최소화(롱노즐 재사용) *STR#1 코너히터기 펄트 발생으로 적용 불가,이상공정 등록 및 생관통보 | [6 empty] | BFB40829905D4D65844A9AA2CC48CBA7 | 5D090C9AE731495680A82113593ED6F9 | 1615F4E8A16A4311BF7C50D2EBAC466A |  | B74C727F0CB94D9B811027A22BDA2EAA | 0F5C3D9C22BF4CBA8DA85DBD47E6C8A1 | AD6CEEF9D2F4494E990A80A1BE8A3251 |  | 90.47 | 50 | 2900 | 0 | 0 |  | 650 | 400 | N | Y | 2900 | 0 | 0 |  | 652 | 400 | Y | Y | Y | [5 empty] | Y | RB170.00 | C
B65998 | 2021-08-29 | 2 | C |  | 4 | A | SMN455M1 | 합금강 | D1 | BM#1 | 1656 | 40 | 1623 | 1601 | 29 | 5100 |  | 1 | 0.23 | 17 |  | -2.28 | 1551 | 1612 | 0 | 15.98 | 0 | 32 | 55 | 142 | Y |  | 2021-08-29 11:36 | 68 | 1103 | 11 | 19 | 27 | 30 | 32 | 32 | 32 | 32 | 31 | 31 | 30 | 29 | 27 | 22 | 27 | 32 | 22 | 32 | -0.17 | Y | 60 | Y | -0.4 |  |  |  | 0.84 |  |  |  | N | N | N | N | 180 | 0.4 | 80 | 101532 | 102585 | -535 | 15200 | 13 | 2 |  | 2021-08-29 11:41 | 1551 | 105 |  | 20 |  | *전공정 요청으로 감속주입-감속주입 20%이상으로 이상재및 생관통보 (수강1호기 주권 메탈교체) | [14 empty] | 99.64 | 100 | 0 | 0 | 0 |  | 650 |  | Y | N | 0 | 0 | 0 |  | 651 |  | Y | N | Y | [6 empty] | BT180180 | H
A66587 | 2021-08-29 | 1 | C |  | 7 | A | SMNCRMOB435H | 합금강 | 보론강 | BM#2 | 1593 | 45 | 1607 | 1535 | 39 | 7400 |  | 3 | 0.22 | 21 |  | -1.71 | 1570 | 1613 | 156.32 | 96.67 |  | 35 | 13 | 54 | Y |  | 2021-08-29 11:19 | 75 | 1099 | 36 | 36 | 34 | 35 | 35 | 36 | 36 | 36 | 35 | 35 | 35 | 35 | 34 | 34 | 35 | 36 | 34 | 36 | -0.04 | Y | 50 | Y | 0 |  |  |  | 1.04 |  |  |  | Y | N | Y | Y | 170 | 0.45 | 75 | 98256 | 106382 | -982 | 14200 | 18 | 2 |  | 2021-08-29 11:28 | 1570 | 136 |  | 49 | 23 | *STR#1 코너히터기 펄트 발생으로 적용 불가,이상공정 등록 및 생관통보 | [14 empty] | 92.52 | 100 | 0 | 0 | 0 |  | 651 | 400 | N | Y | 0 | 0 | 0 |  | 651 | 400 | Y | Y | Y | [6 empty] | RB160.00 | C
B65999 | 2021-08-29 | 2 | D |  | 5 | A | SMN455M1 | 합금강 | D1 | BM#1 | 1578 | 43 | 1609 | 1542 | 37 | 7100 |  | 1 | 0.28 | 17 |  | -2.32 | 1558 | 1612 | 0 | 19.06 | 0 | 31 | 85 | 73 | Y |  | 2021-08-29 12:56 | 75 | 1101 | 20 | 23 | 31 | 36 | 38 | 38 | 37 | 37 | 37 | 37 | 36 | 35 | 34 | 32 | 34 | 38 | 32 | 37 | -0.13 | Y | 45 | Y | -0.4 |  |  |  | 0.87 |  |  |  | N | N | N | N | 170 | 0.47 | 68 | 101532 | 102067 | -4167 | 15400 | 13 | 2 |  | 2021-08-29 13:05 | 1558 | 116 |  | 22 |  | *전공정 요청으로 감속주입-감속주입 20%이상으로 이상재및 생관통보 101.201 (수강1호기 주권 메탈교체) 전공정 요청으로 감속주입 (수강1호기 주권 메탈교체) | [14 empty] | 100.13 | 100 | 0 | 0 | 0 |  | 650 |  | Y | N | 0 | 0 | 0 |  | 651 |  | Y | N | Y | [6 empty] | BT180180 | H
A66588 | 2021-08-29 | 1 | D |  | 8 | A | SMNCRMOB435H | 합금강 | 보론강 | BM#2 | 1592 | 44 | 1607 | 1523 | 36 | 7000 |  | 3 | 0.21 | 26 |  | -1.17 | 1571 | 1607 | 151.9 | 56.58 |  | 6 | 25 | 49 | Y |  | 2021-08-29 12:39 | 76 | 1097 | 32 | 31 | 33 | 34 | 35 | 35 | 35 | 35 | 34 | 33 | 33 | 33 | 32 | 33 | 33 | 35 | 32 | 35 | -0.04 | Y | 45 | Y | 0.2 |  |  |  | 0.61 |  |  |  | Y | N | N | Y | 170 | 0.45 | 71 | 94494 | 103216 | 3234 | 14400 | 18 | 2 |  | 2021-08-29 13:12 | 1571 | 130 |  | 44 | 20 | [15 empty] | 89.23 | 100 | 0 | 0 | 0 |  | 650 | 400 | Y | Y | 0 | 0 | 0 |  | 652 | 400 | Y | Y | Y | [6 empty] | RB140.00 | C
B66000 | 2021-08-29 | 2 | D |  | 6 | A | SMN455M1 | 합금강 | D1 | BM#1 | 1600 | 43 | 1610 | 1531 | 37 | 7300 |  | 1 | 0.31 | 17 |  | -2.34 | 1548 | 1608 | 0 | 28.12 | 0 | 33 | 53 | 88 | Y |  | 2021-08-29 14:14 | 65 | 1093 | 31 | 32 | 35 | 37 | 38 | 38 | 37 | 36 | 35 | 35 | 34 | 33 | 33 | 33 | 35 | 38 | 33 | 35 | -0.12 | Y | 40 | Y | 0 |  |  |  | 1.8 |  |  |  | N | N | N | N | 210 | 0.49 | 64 | 152298 | 97619 | 381 | 15500 | 13 | 2 |  | 2021-08-29 14:19 | 1548 | 114 |  | 11 |  | *유사강종 연연주 혼탕부 성분확인 ID: 107~109.207~209 | [14 empty] | 155.09 | 100 | 0 | 0 | 0 |  | 650 |  | Y | N | 0 | 0 | 0 |  | 651 |  | Y | N | Y | [6 empty] | BT180180 | H
A66589 | 2021-08-29 | 1 | D |  | 9 | A | SMNCRMOB435H | 합금강 | 보론강 | BM#2 | 1637 | 47 | 1624 | 1581 | 35 | 5900 |  | 3 | 0.21 | 25 |  | -1.4 | 1571 | 1612 | 189.6 | 78.72 |  | 38 | 23 | 64 | Y |  | 2021-08-29 13:54 | 76 | 1106 | 31 | 33 | 36 | 38 | 39 | 40 | 40 | 39 | 39 | 39 | 38 | 38 | 37 | 37 | 38 | 40 | 37 | 39 | -0.04 | Y | 40 | Y | 0 |  |  |  | 0.53 |  |  |  | Y | N | N | Y | 220 | 0.45 | 69 | 98256 | 99175 | 975 | 14800 | 18 | 2 |  | 2021-08-29 14:00 | 1571 | 134 |  | 42 | 8 | * 샘플채취 ID : 303 ,403 (500mm) | [14 empty] | 99.15 | 100 | 0 | 0 | 500 |  | 650 | 400 | Y | Y | 0 | 0 | 500 |  | 651 | 400 | Y | Y | Y | [6 empty] | RB160.00 | C
B66021 | 2021-08-29 | 2 | D |  | 7 | A | SMN455M | 합금강 | D1 | BM#1 | 1619 | 38 | 1605 | 1575 | 32 | 5300 |  | 1 | 0.29 | 17 |  | -2.82 | 1538 | 1599 | 0 | 26.02 | 0 | 20 | 57 | 94 | Y |  | 2021-08-29 15:05 | 57 | 1101 | 32 | 26 | 22 | 20 | 19 | 18 | 17 | 16 | 15 | 15 | 13 | 13 |  | 13 | 19 | 22 | 13 | 0 | -0.2 |  | 45 | Y | 0 |  |  |  | 0.9 |  |  |  | N | N | N | N | 200 | 0.52 | 59 | 50766 | 98491 | -1491 | 15900 | 13 | 2 |  | 2021-08-29 15:14 | 1538 | 108 |  | 25 |  | *유사강종 연연주 혼탕부 성분확인 ID: 101.201 | [5 empty] | EC7F69AC075746D887D3412600B90859 | 549C59A43DBE4FB18DC5466FF400C943 | D1822F64F9AD4FC8992BD8FA434B6616 |  | A1CD9B84095B41EDA0C0CF3F57D38651 | EFFBF05E2BC143C8B8B26367CF68B8C9 | D6AE7983CADD40199E244CC87C513B6A |  |  | 52.34 | 100 | 0 | 0 | 0 |  | 650 |  | Y | N | 0 | 0 | 0 |  | 651 |  | Y | N | Y | [6 empty] | BT180180 | H
A66590 | 2021-08-29 | 1 | D | TUNDISH교체전 | 10 | A | SMNCRMOB435H | 합금강 | 보론강 | BM#2 | 1623 | 48 | 1618 | 1569 | 32 | 5900 |  | 3 | 0.2 | 25 |  | -1.32 | 1566 | 1605 | 182 | 105.9 |  | 16 | 30 | 61 | Y |  | 2021-08-29 14:58 | 71 | 1090 | 36 | 35 | 35 | 36 | 36 | 37 | 37 | 37 | 37 | 36 | 36 | 36 | 35 | 35 | 36 | 37 | 35 | 37 | -0.05 | Y | 40 | Y | 0 | [7 empty] | Y | N | N | M | 210 | 0.45 | 69 | 111985 | 99231 | -81 | 2000 | 18 | 2 |  | 2021-08-29 15:09 | 1566 | 145 |  | 48 |  | * 샘플채취 ID : 303 ,403 (500mm) | 11BCDFA8EA88439B9B1962AA33C19106 | 859E911B3AEA4431AA6D4B5AB63B74BD | 13BC62FD5D5D4BEE9D62DA0BB5E5E30A | [11 empty] | 114.1 | 100 | 0 | 2712 | 500 |  | 650 | 400 | Y | Y | 0 | 2744 | 500 |  | 652 | 400 | Y | Y | Y | [6 empty] | RB150.00 | C
A66591 | 2021-08-29 | 1 | D | TUNDISH교체전 | 8 | A | SMN455M | 합금강 | D1 | BM#1 | 1628 | 41 | 1596 | 1564 | 22 | 4700 |  | 3 | 0.2 | 16 |  | -2.23 | 1550 | 1596 | 0 | 193.65 |  | 35 | 14 | 50 | Y |  | 2021-08-29 15:55 | 69 | 1098 | 11 | 16 | 26 | 30 | 33 | 33 | 32 | 32 | 32 | 32 | 31 | 30 |  | 30 | 28 | 33 | 30 | 32 | -0.06 | Y | 35 | Y | -0.2 |  |  |  | 1.44 |  |  |  | N | N | N | N | 190 | 0.51 | 62 | 93431 | 100473 | 1877 | 1500 | 13 | 2 |  | 2021-08-29 16:18 | 1550 | 112 |  | 36 | 19 |  | FCC1DC7D48AA435E9EFF99C86F702664 | DDA4442083F741F7B9A23F6BBE52D1C8 | CDA0EA3C09CF4D268C28462D2D60321F | [11 empty] | 91.87 | 100 | 0 | 2500 | 0 |  | 650 |  | Y | N | 0 | 2500 | 0 |  | 651 |  | Y | N | Y | [6 empty] | BT180180 | H
B66022 | 2021-08-29 | 2 | D | TUNDISH교체 | 1 | A | AE4140MR | 합금강 | D | BM#2 | 1603 | 43 | 1656 | 1563 | 39 | 8000 |  | 1 | 0.36 | 18 |  | -2.66 | 1586 | 1660 | 0 | 43.24 | 0 | 32 | 56 | 69 | Y |  | 2021-08-29 16:33 | 91 | 1088 | -423 | -80 | 32 | 26 | 31 | 36 | 39 | 41 | 42 | 42 | 42 | 41 | 40 | 40 | 38 | 42 | 40 | 42 | -0.08 |  | 20 | Y | -0.2 | 0.6 | 1.72 | 1.72 |  |  |  |  | N | N | N | N | 220 | 0.47 | 62 | 101532 | 95031 | 3719 | 15300 | 15 | 1 |  | 2021-08-29 16:41 | 1586 | 148 |  | 50 |  | * BUTT 타입롱노즐사용(슬리브타입.) * T/D FLUX 용탕부: 120 KG / 유탕부: 10KG 투입. * 전공정 요청으로 감속주입 | [14 empty] | 102.82 | 100 | 700 | 0 | 0 |  | 650 | 400 | Y | Y | 700 | 0 | 0 |  | 651 | 400 | Y | Y | N | Y | [5 empty] | BT180180 | H
A66592 | 2021-08-29 | 1 | D | TUNDISH교체 | 1 | A | SM45C | 탄소강 | SM45C | BM#1 | 1598 | 40 | 1630 | 1542 | 28 | 6000 |  | 3 | 0.19 | 20 |  | -1.78 | 1582 | 1626 | 0 | 227.5 |  | 6 | 26 | 47 | Y |  | 2021-08-29 17:12 | 89 | 1090 | -40 | 27 | 21 | 30 | 34 | 37 | 39 | 41 | 42 | 42 | 44 | 45 |  | 45 | 36 | 45 | 45 | 0 | 0 |  |  | Y | 0.2 |  | 1.88 | 1.71 |  |  |  |  | N | N | N | N | 150 | 0.49 | 62 | 102720 | 97601 | 1449 | 15300 | 02 | 1 |  | 2021-08-29 17:22 | 1582 | 122 |  | 42 | 13 | *T/D FLUX 유:15KG 용:120KG | [14 empty] | 104.13 | 100 | 700 | 0 | 0 |  | 650 |  | Y | N | 700 | 0 | 0 |  | 651 |  | Y | N | N | [6 empty] | LT180180 | C
B66023 | 2021-08-29 | 2 | D |  | 2 | A | AE4140MR | 합금강 | D | BM#2 | 1587 | 39 | 1635 | 1561 | 35 | 6900 |  | 1 | 0.34 | 17 |  | -2.51 | 1562 | 1631 | 0 | 45.36 | 0 | 31 | 86 | 71 | Y |  | 2021-08-29 17:51 | 67 | 1099 | 38 | 38 | 34 | 33 | 33 | 32 | 30 | 29 | 29 | 28 | 27 | 26 | 24 | 24 | 31 | 34 | 24 | 0 | -0.18 |  | 55 | Y | -0.4 | [7 empty] | N | N | N | N | 220 | 0.5 | 63 | 84610 | 99300 | 2900 | 14000 | 15 | 1 |  | 2021-08-29 17:53 | 1562 | 130 |  | 34 | 20 | [7 empty] | 91539B3488544E25804916DBEA7593EA | 96DDC38A365C460F968AC0AAA10F5DFD | A4C2BCA587BE4209A3B6C17BBC0F7C44 |  | C155D3F9A3D54869BDABEFE6D20435E1 | 419E2EE18F1047948E7D9464CAA6A210 | D6C07CA0D2FA4B71BFEDCB034B27E616 |  | 82.87 | 100 | 0 | 0 | 0 |  | 650 | 400 | Y | Y | 0 | 0 | 0 |  | 651 | 400 | Y | Y | N | Y | [5 empty] | BT180180 | H
A66593 | 2021-08-29 | 1 | D |  | 2 | A | SM45C | 탄소강 | SM45C | BM#1 | 1668 | 39 | 1606 | 1598 | 19 | 3300 |  | 3 | 0.19 | 15 |  | -1.76 | 1565 | 1600 | 0 | 216.33 |  | 38 | 24 | 50 | Y |  | 2021-08-29 18:14 | 72 | 1100 | 44 | 40 | 37 | 35 | 35 | 34 | 34 | 34 | 33 | 33 | 33 | 33 | 32 | 33 | 35 | 37 | 32 | 34 | -0.1 |  | 50 | Y | 0.2 | [7 empty] | N | N | N | N | 140 | 0.5 | 63 | 154080 | 100625 | 1825 | 15200 | 02 | 1 |  | 2021-08-29 18:26 | 1565 | 122 |  | 43 |  | *유사강종 연연주 혼탕부 성분확인 ID: 107~109.207~209 | [14 empty] | 151.73 | 100 | 0 | 0 | 0 |  | 650 |  | Y | N | 0 | 0 | 0 |  | 651 |  | Y | N | N | [6 empty] | RB150.00 | C
B66024 | 2021-08-29 | 2 | D |  | 3 | A | AE4140MR | 합금강 | D | BM#2 | 1635 | 41 | 1626 | 1569 | 36 | 6700 |  | 1 | 0.32 | 17 |  | -2.39 | 1566 | 1626 | 0 | 26.15 | 0 | 33 | 54 | 80 | Y |  | 2021-08-29 18:59 | 71 | 1081 | 22 | 23 | 30 | 33 | 34 | 34 | 34 | 32 | 31 | 30 | 29 | 27 | 25 | 25 | 30 | 34 | 25 | 34 | -0.22 | Y | 40 | Y | -0.4 | [7 empty] | N | N | N | N | 210 | 0.5 | 60 | 101532 | 94799 | 3151 | 14400 | 15 | 1 |  | 2021-08-29 19:14 | 1566 | 122 |  | 30 | [16 empty] | 103.66 | 100 | 0 | 0 | 0 |  | 650 | 400 | Y | Y | 0 | 0 | 0 |  | 652 | 400 | Y | Y | N | Y | [5 empty] | BT180180 | H
A66594 | 2021-08-29 | 1 | D |  | 3 | B | SM45CRT | 탄소강 | SM45C | BM#1 | 1669 | 40 | 1603 | 1610 | 16 | 2700 |  | 3 | 0.2 | 15 |  | -2.46 | 1555 | 1603 | 0 | 251.91 |  | 16 | 31 | 36 | Y |  | 2021-08-29 19:24 | 60 | 1090 | 30 | 27 | 26 | 25 | 26 | 26 | 26 | 25 | 25 | 24 | 24 | 24 | 23 | 23 | 25 | 26 | 23 | 26 | -0.06 | Y | 50 | Y | -0.2 | [7 empty] | N | N | N | N | 130 | 0.51 | 60 | 37734 | 99144 | 206 | 14900 | 02 | 1 |  | 2021-08-29 19:31 | 1555 | 123 |  | 37 |  | *유사강종 연연주 혼탕부 성분확인 ID: 101.201 | [14 empty] | 37.79 | 100 | 0 | 0 | 0 |  | 650 |  | Y | N | 0 | 0 | 0 |  | 651 |  | Y | N | N | [6 empty] | RB150.00 | C
B66025 | 2021-08-29 | 2 | D |  | 4 | A | AE4140MR | 합금강 | D | BM#2 | 1617 | 39 | 1624 | 1551 | 35 | 7200 |  | 1 | 0.31 | 17 |  | -2.44 | 1560 | 1620 | 0 | 23.68 | 0 | 20 | 58 | 99 | Y |  | 2021-08-29 20:16 | 65 | 1087 | 23 | 22 | 27 | 29 | 30 | 29 | 29 | 27 | 26 | 25 | 24 | 22 | 20 | 19 | 25 | 30 | 19 | 29 | -0.24 | Y | 45 | Y | -0.2 | [7 empty] | N | N | N | N | 200 | 0.49 | 64 | 101532 | 99596 | 2254 | 14800 | 15 | 1 |  | 2021-08-29 20:18 | 1560 | 104 |  | 13 |  | * 전공정 요청으로 감속주입 | [14 empty] | 99.49 | 100 | 0 | 0 | 0 |  | 650 | 400 | Y | Y | 0 | 0 | 0 |  | 651 | 400 | Y | Y | N | Y | [5 empty] | BT180180 | H
A66595 | 2021-08-29 | 1 | B |  | 4 | B | SM45CRT | 탄소강 | SM45C | BM#1 | 1618 | 39 | 1595 | 1564 | 19 | 3900 |  | 3 | 0.2 | 15 |  | -1.46 | 1559 | 1588 | 0 | 186.29 |  | 35 | 15 | 63 | Y |  | 2021-08-29 20:25 | 64 | 1111 | 22 | 21 | 22 | 25 | 26 | 27 | 27 | 26 | 26 | 25 | 25 | 25 | 26 | 26 | 25 | 27 | 25 | 26 | 0 | Y | 30 | Y | 0.2 |  |  |  | 1.21 |  |  |  | N | N | N | N | 120 | 0.51 | 60 | 95380 | 98147 | 2153 | 14200 | 02 | 1 |  | 2021-08-29 20:32 | 1559 | 115 |  | 38 | 9 | [15 empty] | 94.91 | 100 | 0 | 0 | 0 |  | 650 |  | Y | N | 0 | 0 | 0 |  | 651 |  | Y | N | N |  |  |  | N |  |  | RB150.00 | W
B66026 | 2021-08-29 | 2 | B |  | 5 | A | AE4140MR | 합금강 | D | BM#2 | 1567 | 42 | 1614 | 1545 | 39 | 7500 |  | 1 | 0.26 | 17 |  | -2.16 | 1560 | 1617 | 0 | 19.85 | 0 | 32 | 57 | 58 | Y |  | 2021-08-29 21:21 | 65 | 1090 | 17 | 19 | 30 | 35 | 37 | 37 | 37 | 37 | 36 | 35 | 34 | 32 | 31 | 29 | 33 | 37 | 29 | 37 | -0.18 | Y | 45 | Y | -0.4 | [7 empty] | N | N | N | N | 190 | 0.49 | 66 | 101532 | 100831 | 3019 | 15800 | 15 | 1 |  | 2021-08-29 21:23 | 1560 | 109 |  | 12 |  | * 전공정 요청으로 감속주입 | [14 empty] | 97.91 | 100 | 0 | 0 | 0 |  | 650 | 400 | Y | Y | 0 | 0 | 0 |  | 651 | 400 | Y | Y | N | Y | [5 empty] | BT180180 | H
A66596 | 2021-08-29 | 1 | B |  | 5 | A | SM45CRT | 탄소강 | SM45C | BM#1 | 1605 | 41 | 1609 | 1547 | 25 | 5000 |  | 3 | 0.21 | 15 |  | -2.07 | 1561 | 1602 | 0 | 185.65 |  | 6 | 27 | 44 | Y |  | 2021-08-29 21:21 | 66 | 1098 | 25 | 25 | 25 | 26 | 27 | 28 | 28 | 27 | 27 | 25 | 25 | 25 | 24 | 24 | 26 | 28 | 24 | 27 | -0.07 | Y | 35 | Y | -0.2 | [7 empty] | N | N | N | N | 110 | 0.51 | 59 | 103230 | 98036 | 1014 | 14300 | 02 | 1 |  | 2021-08-29 21:29 | 1561 | 117 |  | 43 | [16 empty] | 104.22 | 100 | 0 | 0 | 0 |  | 650 |  | Y | N | 0 | 0 | 0 |  | 651 |  | Y | N | N | [6 empty] | RB150.00 | C
B66027 | 2021-08-29 | 2 | B |  | 6 | A | AE4140MR | 합금강 | D | BM#2 | 1586 | 44 | 1629 | 1503 | 40 | 8500 |  | 1 | 0.29 | 17 |  | -2.48 | 1563 | 1626 | 0 | 25.86 | 0 | 31 | 87 | 60 | Y |  | 2021-08-29 22:22 | 68 | 1094 | 25 | 30 | 35 | 38 | 39 | 39 | 39 | 38 | 37 | 37 | 35 | 34 | 31 | 31 | 35 | 39 | 31 | 39 | -0.2 | Y | 40 | Y | -0.6 | [7 empty] | N | N | N | N | 180 | 0.49 | 63 | 93071 | 98480 | 2820 | 14100 | 15 | 1 |  | 2021-08-29 22:24 | 1563 | 113 |  | 18 | [16 empty] | 91.83 | 100 | 0 | 0 | 0 |  | 650 | 400 | Y | Y | 0 | 0 | 0 |  | 651 | 400 | Y | Y | N | Y | [5 empty] | BT180180 | H
A66597 | 2021-08-29 | 1 | B |  | 6 | A | SM45CRT | 탄소강 | SM45C | BM#1 | 1611 | 37 | 1599 | 1563 | 20 | 4100 |  | 3 | 0.2 | 15 |  | -1.51 | 1561 | 1591 | 0 | 205.28 |  | 38 | 25 | 47 | Y |  | 2021-08-29 22:18 | 66 | 1089 | 22 | 22 | 26 | 27 | 26 | 26 | 26 | 26 | 25 | 25 | 25 | 24 |  | 24 | 25 | 27 | 24 | 26 | -0.04 | Y | 40 | Y | -0.2 | [7 empty] | N | N | N | N | 100 | 0.51 | 61 | 94536 | 100621 | 179 | 15600 | 02 | 1 |  | 2021-08-29 22:31 | 1561 | 118 |  | 48 | [16 empty] | 93.51 | 100 | 0 | 0 | 0 |  | 650 |  | Y | N | 0 | 0 | 0 |  | 651 |  | Y | N | N | [6 empty] | RB150.00 | C
B66028 | 2021-08-29 | 2 | B |  | 7 | B | AE4140MR | 합금강 | D | BM#2 | 1580 | 49 | 1630 | 1548 | 41 | 8400 |  | 1 | 0.29 | 17 |  | -2.07 | 1561 | 1618 | 0 | 20.82 | 0 | 33 | 55 | 64 | Y |  | 2021-08-29 23:33 | 66 | 1093 | 28 | 28 | 38 | 43 | 44 | 44 | 44 | 43 | 43 | 41 | 40 | 39 | 37 | 35 | 40 | 44 | 35 | 44 | -0.2 | Y | 45 | Y | -0.4 | [7 empty] | N | N | N | N | 170 | 0.48 | 65 | 93071 | 97894 | 3056 | 15600 | 15 | 1 |  | 2021-08-29 23:34 | 1561 | 118 |  | 12 |  | * L/D 도착지연으로 감속주입 0.40 ID: 306,405 | [14 empty] | 92.42 | 100 | 0 | 0 | 0 |  | 650 | 400 | Y | Y | 0 | 0 | 0 |  | 651 | 400 | Y | Y | N | Y | [5 empty] | BT180180 | H
A66598 | 2021-08-29 | 1 | B |  | 7 | B | SM45CRT | 탄소강 | SM45C | BM#1 | 1595 | 34 | 1612 | 1514 | 27 | 5500 |  | 3 | 0.2 | 15 |  | -1.86 | 1561 | 1599 | 0 | 313.41 |  | 16 | 32 | 44 | Y |  | 2021-08-29 23:31 | 66 | 1095 | 23 | 22 | 25 | 27 | 29 | 29 | 30 | 30 | 30 | 29 | 29 | 29 |  | 29 | 28 | 30 | 29 | 30 | -0.03 | Y | 30 | Y | 0 | [7 empty] | N | N | N | N | 150 | 0.5 | 58 | 94536 | 94814 | -264 | 15000 | 02 | 1 |  | 2021-08-29 23:40 | 1561 | 122 |  | 37 | [16 empty] | 98.99 | 100 | 0 | 0 | 0 |  | 650 |  | Y | N | 0 | 0 | 0 |  | 650 |  | Y | N | N | [6 empty] | RB150.00 | W
B66029 | 2021-08-29 | 2 | B | 잔강최소화전 | 8 | A | AE4140MR | 합금강 | D | BM#2 | 1584 | 56 | 1605 | 1524 | 49 | 8800 |  | 1 | 0.27 | 17 |  | -2.65 | 1553 | 1618 | 0 | 23.88 | 0 | 20 | 59 | 59 | Y |  | 2021-08-30 00:40 | 58 | 1080 | 32 | 31 | 33 | 34 | 35 | 35 | 34 | 32 | 31 | 30 | 29 | 28 | 26 | 26 | 32 | 35 | 26 | 0 | -0.22 | Y | 40 | Y | -0.4 | [7 empty] | N | N | N | N | 170 | 0.49 | 59 | 97070 | 93185 | 3065 | 3000 | 15 | 1 |  | 2021-08-30 00:44 | 1553 | 111 |  | 10 |  |  | BF418082B4004402A262FC9D5EF32286 | [13 empty] | 100.54 | 100 | 0 | 3100 | 0 |  | 650 | 400 | Y | Y | 0 | 3100 | 0 |  | 651 | 400 | Y | Y | N | Y | [5 empty] | BT180180 | H
A66599 | 2021-08-29 | 1 | B | TUNDISH교체전 | 8 | A | SM45CRT | 탄소강 | SM45C | BM#1 | 1654 | 32 | 1606 | 1591 | 19 | 3200 |  | 3 | 0.24 | 15 |  | -1.8 | 1568 | 1604 | 0 | 262.49 |  | 35 | 16 | 54 | Y |  | 2021-08-30 00:23 | 73 | 1093 | 28 | 27 | 30 | 32 | 35 | 35 | 35 | 35 | 35 | 35 | 35 | 34 | 34 | 34 | 33 | 35 | 34 | 35 | -0.03 | Y | 40 | Y | 0 | [7 empty] | N | N | N | N | 140 | 0.5 | 63 | 96672 | 98922 | 1128 | 2000 | 02 | 1 |  | 2021-08-30 00:32 | 1568 | 120 |  | 46 |  |  |  | 97906617CABF43E8B65212F30E120D21 | DB7E7B68BE454DCFAECE1B5F47E61900 | C35ACB4AD42044329413CC9990662CF8 | [10 empty] | 97.01 | 100 | 0 | 3000 | 0 |  | 650 |  | Y | N | 0 | 3100 | 0 |  | 651 |  | Y | N | N | [6 empty] | RB150.00 | C
A66600 | 2021-08-29 | 1 | B | 잔강최소화 | 9 | A | 42CRMO4MS | 합금강 | E1 | BM#2 | 1592 | 38 | 1617 | 1565 | 31 | 6000 |  | 3 | 0.21 | 25 |  | -1.68 | 1566 | 1615 | 133.28 | 95.28 |  | 6 | 28 | 34 | Y |  | 2021-08-30 01:32 | 73 | 1096 | -157 | -157 | 17 | 36 | 37 | 38 | 39 | 40 | 39 | 39 | 39 | 38 | 37 | 37 | 29 | 40 | 37 | 39 | -0.05 | Y | 30 | Y | 0 |  |  |  |  | 0.7 |  |  | N | N | N | N | 220 | 0.4 | 68 | 94545 | 96296 | 5004 | 15700 | 15 | 1 |  | 2021-08-30 01:38 | 1566 | 117 |  | 33 | [16 empty] | 93.98 | 100 | 2600 | 0 | 0 |  | 650 | 400 | Y | N | 2600 | 0 | 0 |  | 651 | 400 | Y | N | N |  | Y |  | Y |  |  | BM510510 | C
B66030 | 2021-08-29 | 2 | B | TUNDISH교체 | 1 | A | FPA-20NICRMOHM2 | 소입성보증강 | C1 | BM#1 | 1587 | 62 | 1677 | 1522 | 56 | 11500 |  | 1 | 0.29 | 21 |  | -2.64 | 1598 | 1678 | 0 | 30.42 | 0 | 32 | 58 | 71 | Y |  | 2021-08-30 02:00 | 90 | 1094 | -291 | 26 | 32 | 31 | 36 | 42 | 43 | 44 | 44 | 43 | 42 | 38 |  | 38 | 39 | 44 | 38 | 0 | -0.24 |  | 25 | Y | -0.4 | 0.8 | 2.32 | 2.15 |  |  |  |  | N | N | N | M | 210 | 0.45 | 69 | 101532 | 102856 | -206 | 15900 | 01 | 2 |  | 2021-08-30 02:04 | 1598 | 147 |  | 32 |  | *T/D FLUX 유:10KG,용120KG | [6 empty] | C266027E46084F48803A0453E96143C1 | A7E6223528B74014812EC5C6E5326493 | 55C580389E0A4EFDA8665CE6031B2F4A |  | 73D227FDFEB34C64B3DBC03352E580B3 | 8FA3CC8DA01848E9AE14AE269FF028B1 | 0EE0F6208AE446038746AC8C37130513 |  | 99.4 | 100 | 700 | 0 | 0 |  | 650 |  | Y | Y | 700 | 0 | 0 |  | 651 |  | Y | Y | N | [6 empty] | BT180180 | H
A66601 | 2021-08-29 | 1 | B |  | 10 | A | 42CRMO4MS | 합금강 | E1 | BM#2 | 1628 | 42 | 1625 | 1546 | 34 | 6700 |  | 3 | 0.21 | 25 |  | -1.76 | 1566 | 1618 | 135.32 | 70.12 |  | 1 | 1 | 14994 | Y |  | 2021-08-30 02:35 | 73 | 1102 | 35 | 33 | 30 | 29 | 29 | 28 | 28 | 27 | 27 | 26 | 25 | 24 | 24 | 24 | 28 | 30 | 24 | 0 | -0.12 |  | 50 | Y | 0 |  |  |  | 0.94 | 0.6 |  |  | N | N | N | N | 210 | 0.46 | 63 | 94042 | 91290 | 5110 | 16000 | 15 | 1 |  | 2021-08-30 02:40 | 1566 | 123 |  | 38 |  | * 샘플채취 ID : 403 (300mm) | [14 empty] | 97.4 | 100 | 0 | 0 | 0 |  | 650 | 400 | Y | N | 0 | 0 | 300 |  | 651 | 400 | Y | N | N |  | Y |  |  |  |  | BM510510 | C
B66031 | 2021-08-29 | 2 | B |  | 2 | A | FPA-20NICRMOHM2 | 소입성보증강 | C1 | BM#1 | 1576 | 48 | 1665 | 1538 | 40 | 8600 |  | 1 | 0.29 | 17 |  | -2.81 | 1575 | 1655 | 0 | 23.38 | 0 | 38 | 26 | 53 | Y |  | 2021-08-30 03:05 | 67 | 1097 | 35 | 34 | 30 | 29 | 28 | 28 | 27 | 26 | 26 | 25 | 24 | 23 | 22 | 21 | 27 | 30 | 21 | 0 | -0.16 |  | 55 | Y | -0.2 | [8 empty] | N | N | Y | 200 | 0.47 | 66 | 101532 | 99301 | -801 | 15300 | 01 | 2 |  | 2021-08-30 03:10 | 1575 | 143 |  | 38 | [16 empty] | 103.55 | 100 | 0 | 0 | 0 |  | 650 |  | Y | Y | 0 | 0 | 0 |  | 651 |  | Y | Y | N | [6 empty] | BT180180 | H
A66602 | 2021-08-29 | 1 | B |  | 11 | A | 42CRMO4MS | 합금강 | E1 | BM#2 | 1598 | 40 | 1593 | 1599 | 27 | 4900 |  | 3 | 0.21 | 26 |  | -1.48 | 1552 | 1590 | 145.81 | 54.31 |  | 16 | 33 | 46 | Y |  | 2021-08-30 03:52 | 59 | 1095 | 22 | 25 | 28 | 29 | 29 | 29 | 29 | 28 | 27 | 27 | 26 | 25 | 25 | 25 | 27 | 29 | 25 | 29 | -0.08 | Y | 50 | Y | 0 |  |  |  | 0.78 | 0.83 |  |  | N | N | N | N | 200 | 0.48 | 68 | 94908 | 103267 | 5083 | 14700 | 15 | 1 |  | 2021-08-30 03:57 | 1552 | 107 |  | 24 |  | * 샘플채취 ID : 303 (300mm) | [14 empty] | 87.27 | 100 | 0 | 0 | 300 |  | 650 | 400 | Y | N | 0 | 0 | 0 |  | 651 | 400 | Y | N | N |  | Y |  |  |  |  | BM510510 | C
B66032 | 2021-08-29 | 2 | C |  | 3 | B | FPA-20NICRMOHM2 | 소입성보증강 | C1 | BM#1 | 1605 | 50 | 1655 | 1544 | 44 | 9500 |  | 1 | 0.3 | 17 |  | -2.54 | 1570 | 1643 | 0 | 19.25 | 0 | 33 | 56 | 75 | Y |  | 2021-08-30 04:32 | 62 | 1086 | 17 | 23 | 27 | 28 | 28 | 28 | 27 | 26 | 25 | 24 | 23 | 21 | 20 | 18 | 25 | 28 | 18 | 28 | -0.18 | Y | 55 | Y | -0.4 | [8 empty] | N | N | Y | 190 | 0.47 | 70 | 101532 | 105887 | -2437 | 14700 | 01 | 2 |  | 2021-08-30 04:39 | 1570 | 124 |  | 18 | [16 empty] | 98.96 | 100 | 0 | 0 | 0 |  | 650 |  | Y | Y | 0 | 0 | 0 |  | 651 |  | Y | Y | N | [6 empty] | BT180180 | H
A66603 | 2021-08-29 | 1 | C |  | 12 | A | 42CRMO4MS | 합금강 | E1 | BM#2 | 1603 | 37 | 1607 | 1543 | 28 | 5200 |  | 3 | 0.21 | 25 |  | -1.16 | 1565 | 1599 | 133.28 | 73.33 |  | 35 | 17 | 54 | Y |  | 2021-08-30 04:47 | 72 | 1103 | 24 | 29 | 33 | 35 | 36 | 36 | 36 | 36 | 36 | 35 | 35 | 35 | 34 | 34 | 34 | 36 | 34 | 36 | -0.05 | Y | 40 | Y | -0.2 |  |  |  |  | 0.61 |  |  | N | N | N | N | 190 | 0.48 | 62 | 103140 | 95905 | 5045 | 16000 | 15 | 1 |  | 2021-08-30 05:01 | 1565 | 118 |  | 38 |  | * 샘플채취 ID : 403 (300mm) *준빅사이즈 후속 | [14 empty] | 103.09 | 100 | 0 | 0 | 0 |  | 650 | 400 | Y | N | 0 | 0 | 300 |  | 652 | 400 | Y | N | N |  | Y |  |  |  |  | BM510510 | C
B66033 | 2021-08-29 | 2 | C |  | 4 | A | FPA-20NICRMOHM2 | 소입성보증강 | C1 | BM#1 | 1611 | 46 | 1650 | 1534 | 42 | 8700 |  | 1 | 0.3 | 17 |  | -2.71 | 1581 | 1643 | 0 | 22.62 | 0 | 20 | 60 | 103 | Y |  | 2021-08-30 05:35 | 73 | 1096 | 16 | 20 | 23 | 25 | 27 | 27 | 26 | 26 | 25 | 24 | 24 | 23 | 22 | 17 | 23 | 27 | 17 | 0 | -0.18 | Y | 55 | Y | -0.4 | [8 empty] | N | N | Y | 180 | 0.4 | 77 | 101532 | 97588 | 812 | 15500 | 01 | 2 |  | 2021-08-30 05:40 | 1581 | 123 |  | 27 |  | *전공정 요청으로 감속주입 (전기로작업지연) | [14 empty] | 104.46 | 100 | 0 | 0 | 0 |  | 650 |  | Y | Y | 0 | 0 | 0 |  | 651 |  | Y | Y | N | [6 empty] | BT180180 | H
A66604 | 2021-08-29 | 1 | C | 연주종료 | 13 | A | 42CRMO4MS | 합금강 | E1 | BM#2 | 1620 | 46 | 1593 | 1562 | 29 | 5700 |  | 3 | 0.21 | 26 |  | -1.34 | 1556 | 1596 | 135.57 | 39.18 |  | 6 | 29 | 51 | Y |  | 2021-08-30 05:47 | 63 | 1090 | 34 | 33 | 33 | 32 | 32 | 31 | 31 | 30 | 29 | 28 | 27 | 26 | 26 | 23 | 29 | 33 | 23 | 0 | -0.15 |  | 65 | Y | 0 |  |  |  |  | 0.69 |  |  | N | N | N | N | 180 | 0.45 | 76 | 91574 | 107156 | 194 | 2000 | 15 | 1 |  | 2021-08-30 06:00 | 1556 | 125 |  | 41 |  | *전공정 요청 L/D 잔강이월 미실시,이상공정 등록 및 생관통 *연주 종료 07:59(잉코트 생산 및 베셀 청소) | BB7B84488FF94263B563F286214D9B5D |  |  |  |  | CD831AA4C0084D04A9BD2F03AD18163B | 8B626B34C23847AAB7F0745F00EDA913 |  |  | 0168D1A37535467EAEFA8B4217B64B0F | 5AF667B2C4E0467CAF8B71E69756C1C0 |  |  |  | 84.56 | 100 | 0 | 3500 | 0 |  | 651 | 400 | Y | N | 0 | 3500 | 0 |  | 652 | 400 | Y | N | N | [6 empty] | RB100.00 | C
B66034 | 2021-08-29 | 2 | C |  | 5 | B | FPA-20NICRMOHM2 | 소입성보증강 | C1 | BM#1 | 1605 | 52 | 1646 | 1526 | 45 | 9600 |  | 1 | 0.25 | 16 |  | -2.62 | 1585 | 1648 | 3.28 | 12.08 | 0 | 32 | 59 | 58 | Y |  | 2021-08-30 07:12 | 77 | 1092 | 14 | 26 | 33 | 38 | 40 | 40 | 39 | 38 | 38 | 37 | 36 | 35 | 34 | 31 | 34 | 40 | 31 | 38 | -0.16 | Y | 55 | Y | -0.2 | [8 empty] | N | N | Y | 170 | 0.41 | 79 | 101532 | 104613 | -4613 | 15200 | 01 | 2 |  | 2021-08-30 07:17 | 1585 | 113 |  | 9 |  | *전공정 요청으로 감속주입 (전기로작업지연) | [14 empty] | 99.4 | 100 | 0 | 0 | 0 |  | 650 |  | Y | Y | 0 | 0 | 0 |  | 651 |  | Y | Y | N | [6 empty] | BT180180 | H
B66035 | 2021-08-30 | 2 | C |  | 6 | B | FPA-20NICRMOHM2 | 소입성보증강 | C1 | BM#1 | 1657 | 48 | 1652 | 1558 | 41 | 8500 |  | 1 | 0.31 | 17 |  | -2.39 | 1582 | 1642 | 9.1 | 7.81 | 0 | 38 | 27 | 80 | Y |  | 2021-08-30 08:28 | 74 | 1095 | 29 | 29 | 30 | 34 | 36 | 35 | 35 | 34 | 33 | 32 | 31 | 30 | 28 | 24 | 32 | 36 | 24 | 0 | -0.24 | Y | 50 | Y | -0.6 | [8 empty] | N | N | Y | 210 | 0.47 | 71 | 84610 | 103178 | -1578 | 14400 | 01 | 2 |  | 2021-08-30 08:33 | 1582 | 129 |  | 12 | [8 empty] | FF076D3E3CF9443286387CAE3EE80569 | 613F2E65203D4BFA9EC337B9E412E3C4 | B7E0A438AF68463AB4D1A0D9BDEB92EE |  | 720B2B9CB16642F3941260806F59E0BC | 7943F920E4B24504A4EE8ED495B82EE5 | 6B947916E0914CBE93663E34CB0D0E59 |  | 83.28 | 100 | 0 | 0 | 0 |  | 650 |  | Y | Y | 0 | 0 | 0 |  | 651 |  | Y | Y | N | [6 empty] | BT180180 | H
B66036 | 2021-08-30 | 2 | C |  | 7 | B | FPA-20NICRMOHM2 | 소입성보증강 | C1 | BM#1 | 1624 | 47 | 1647 | 1574 | 41 | 8900 |  | 1 | 0.31 | 16 |  | -2.41 | 1580 | 1653 | 5.98 | 8.22 | 0 | 33 | 57 | 75 | Y |  | 2021-08-30 09:29 | 72 | 1109 | 24 | 27 | 32 | 35 | 36 | 36 | 36 | 35 | 35 | 33 | 32 | 31 | 30 | 28 | 32 | 36 | 28 | 36 | -0.18 | Y | 45 | Y | -0.4 | [8 empty] | N | N | Y | 200 | 0.47 | 67 | 101532 | 102315 | -2315 | 14900 | 01 | 2 |  | 2021-08-30 09:35 | 1580 | 133 |  | 23 |  | *롱노즐 6회사용 교체 - 외부 침적부 침식 *STR#2 TCM 불꽃조절 감속주입 | [14 empty] | 100.43 | 100 | 0 | 0 | 0 |  | 650 |  | Y | Y | 0 | 0 | 0 |  | 651 |  | Y | Y | N |  |  |  | Y |  |  | BT180180 | H
B66037 | 2021-08-30 | 2 | C |  | 8 | B | FPA-20NICRMOHM2 | 소입성보증강 | C1 | BM#1 | 1601 | 56 | 1655 | 1547 | 45 | 9600 |  | 1 | 0.24 | 17 |  | -3.13 | 1578 | 1656 | 12.02 | 3.22 | 0 | 20 | 61 | 64 | Y |  | 2021-08-30 10:46 | 70 | 1098 | 25 | 31 | 35 | 37 | 38 | 38 | 39 | 38 | 37 | 37 | 35 | 34 | 33 | 31 | 35 | 39 | 31 | 38 | -0.23 | Y | 35 | Y | -0.4 | [8 empty] | N | N | Y | 190 | 0.47 | 67 | 118454 | 100801 | -1451 | 15100 | 01 | 2 |  | 2021-08-30 10:51 | 1578 | 140 |  | 16 | [16 empty] | 118.45 | 100 | 0 | 0 | 0 |  | 650 |  | Y | Y | 0 | 0 | 0 |  | 651 |  | Y | Y | N | [6 empty] | BT180180 | C
B66038 | 2021-08-30 | 2 | C |  | 9 | B | FPA-20NICRMOHM2 | 소입성보증강 | C1 | BM#1 | 1596 | 53 | 1645 | 1532 | 45 | 9600 |  | 1 | 0.42 | 16 |  | -2.39 | 1578 | 1645 | 5.24 | 5.35 | 0 | 32 | 60 | 55 | Y |  | 2021-08-30 11:56 | 70 | 1103 | 29 | 28 | 33 | 36 | 36 | 36 | 36 | 35 | 35 | 33 | 32 | 31 | 29 | 28 | 33 | 36 | 28 | 36 | -0.15 | Y | 55 | Y | -0.2 | [8 empty] | N | N | Y | 180 | 0.47 | 70 | 101532 | 106153 | -1153 | 14700 | 01 | 2 |  | 2021-08-30 12:02 | 1578 | 128 |  | 13 | [16 empty] | 96.7 | 100 | 0 | 0 | 0 |  | 650 |  | Y | Y | 0 | 0 | 0 |  | 651 |  | Y | Y | N | [6 empty] | BT180180 | H
B66039 | 2021-08-30 | 2 | D |  | 10 | B | FPA-20NICRMOHM2 | 소입성보증강 | C1 | BM#1 | 1611 | 53 | 1632 | 1537 | 42 | 9200 |  | 1 | 0.22 | 17 |  | -2.65 | 1575 | 1658 | 5.15 | 7.86 | 0 | 38 | 28 | 54 | Y |  | 2021-08-30 12:57 | 67 | 1096 | 25 | 30 | 33 | 36 | 38 | 38 | 36 | 35 | 35 | 34 | 33 | 32 | 30 | 30 | 34 | 38 | 30 | 0 | -0.2 | Y | 40 | Y | -0.4 | [8 empty] | N | N | Y | 170 | 0.47 | 66 | 101532 | 100117 | -717 | 16400 | 01 | 2 |  | 2021-08-30 13:02 | 1575 | 134 |  | 25 |  | *산소랜싱 | [14 empty] | 102.25 | 100 | 0 | 0 | 0 |  | 650 |  | Y | Y | 0 | 0 | 0 |  | 651 |  | Y | Y | N | [6 empty] | BT180180 | H
B66040 | 2021-08-30 | 2 | D |  | 11 | B | FPA-20NICRMOHM2 | 소입성보증강 | C1 | BM#1 | 1583 | 46 | 1626 | 1571 | 40 | 8700 |  | 1 | 0.24 | 17 |  | -2.61 | 1579 | 1653 | 1.56 | 16.19 | 0 | 33 | 58 | 61 | Y |  | 2021-08-30 14:01 | 71 | 1097 | 28 | 27 | 32 | 35 | 35 | 35 | 35 | 34 | 33 | 32 | 32 | 30 | 29 | 26 | 32 | 35 | 26 | 35 | -0.16 | Y | 55 | Y | -0.2 | [8 empty] | N | N | Y | 210 | 0.47 | 71 | 101532 | 106885 | -1135 | 15900 | 01 | 2 |  | 2021-08-30 14:08 | 1579 | 135 |  | 27 | [16 empty] | 97.35 | 100 | 0 | 0 | 0 |  | 650 |  | Y | Y | 0 | 0 | 0 |  | 651 |  | Y | Y | N | [6 empty] | BT180180 | H
A66608 | 2021-08-30 | 1 | D | 연주시작 | 1 | B | SM18CM9 | 탄소강 | C1 | BM#2 | 1598 | 58 | 1667 | 1544 | 37 | 7900 |  | 3 | 0.19 | 20 |  | -2.24 | 1594 | 1648 | 80.41 | 30.28 |  | 35 | 19 | 140 | Y |  | 2021-08-30 15:07 | 81 | 1103 | -468 | -438 | 28 | 24 | 29 | 32 | 33 | 34 | 34 | 34 | 34 |  |  | 34 | 32 | 34 | 34 | 34 | 0 |  | 15 | Y | 0 |  | 2.05 | 2.05 |  |  |  |  | N | N | N | N | 150 | 0.5 | 56 | 94104 | 107156 | -14056 | 14300 | 09 | 2 |  | 2021-08-30 15:15 | 1594 | 112 |  | 23 |  | * 연주시작 : 15 : 31 * BUTT 타입롱노즐사용(슬리브타입.) * T/D FLUX 용탕부: 120 KG / 유탕부: 10KG 투입. * EDGE HEATER 코일 건조로 미적용. 이상공정등록 및 생관통보 | 74908B1E79DA452E978CD0FF87A701E6 | 77CBB5161ECE4B58910A7E74DD79BC9A | BD6674FF71FC4AD397EFAF3705C5E6C1 | [11 empty] | 100.59 | 100 | 770 | 0 | 0 |  | 450 | 300 | N | Y | 760 | 0 | 0 |  | 450 | 300 | N | Y | N | [6 empty] | RB150.00 | C
B66041 | 2021-08-30 | 2 | D | TUNDISH교체전 | 12 | A | FPA-20NICRMOHM2 | 소입성보증강 | C1 | BM#1 | 1635 | 53 | 1661 | 1601 | 43 | 8000 |  | 1 | 0.24 | 18 |  | -2.52 | 1581 | 1650 | 2.82 | 38.16 | 0 | 20 | 62 | 45 | Y |  | 2021-08-30 15:07 | 73 | 1100 | 23 | 27 | 29 | 31 | 32 | 32 | 31 | 30 | 29 | 28 | 26 | 22 |  | 22 | 28 | 32 | 22 | 0 | -0.25 | Y | 40 | Y | -0.4 | [8 empty] | N | N | Y | 200 | 0.47 | 68 | 107791 | 100452 | 598 | 1500 | 01 | 2 |  | 2021-08-30 15:32 | 1581 | 150 |  | 33 |  |  | 0ECCE03462784226A629EBC652DB7E4C | 0FAD4253B88045F0A15E2D132EEA269C | A4F6E4C491A74E22998C8981DB8FFCFF | [11 empty] | 107.31 | 100 | 0 | 3000 | 0 |  | 650 |  | Y | Y | 0 | 2700 | 0 |  | 651 |  | Y | Y | N | [6 empty] | RB100.00 | C
A66609 | 2021-08-30 | 1 | D |  | 2 | A | SM18CM9 | 탄소강 | C1 | BM#2 | 1630 | 47 | 1645 | 1561 | 29 | 6100 |  | 3 | 0.17 | 18 |  | -2.04 | 1585 | 1630 | 62.41 | 24.47 |  | 6 | 30 | 403 | Y |  | 2021-08-30 15:57 | 72 | 1094 | 31 | 29 | 30 | 30 | 31 | 31 | 30 | 29 | 29 | 28 | 27 | 27 | 27 | 27 | 29 | 31 | 27 | 31 | -0.1 | Y | 40 | Y | 0 | [7 empty] | N | N | N | N | 140 | 0.52 | 62 | 101946 | 101883 | -83 | 13700 | 09 | 2 |  | 2021-08-30 16:10 | 1585 | 105 |  | 30 |  | * EDGE HEATER 코일 건조로 미적용. 이상공정등록 및 생관통보 | [14 empty] | 10194600 | 100 | 0 | 0 | 0 |  | 450 | 300 | N | Y | 0 | 0 | 0 |  | 450 | 300 | N | Y | N | [6 empty] | RB150.00 | C
B66042 | 2021-08-30 | 2 | D | TUNDISH교체 | 1 | A | KFMN445V | 합금강 | KFMN445V계 | BM#1 | 1595 | 63 | 1663 | 1516 | 57 | 11000 |  | 1 | 0.31 | 16 |  | -3.11 | 1577 | 1655 | 0 | 25.16 | 0 | 16 | 35 | 312 | Y |  | 2021-08-30 16:28 | 85 | 1090 | -230 | 18 | 14 | 15 | 21 | 24 | 25 | 26 | 26 | 26 | 25 | 23 |  | 23 | 22 | 26 | 23 | 26 | -0.14 |  | 20 | Y | -0.4 |  | 2 | 1.93 | [5 empty] | N | N | Y | 210 | 0.51 | 60 | 101532 | 100000 | -153650 | 15600 | 03 | 1 |  | 2021-08-30 16:28 | 1577 | 162 |  | 43 | 19 | *T/D FLUX 유:15KG 용:120KG | [5 empty] | 2534FC129B9B4188A5AABCECAA26C816 | 28F42F8307164C359883F853E9D3DC77 | 52ADE0D1834843BBBB3B8A39F81270AA |  | 10B7E8B9082C41379D502938980626C5 | 4E435CAD3BA84939B93082647D2DBF82 | 6A5671B6B540481A8B1824E79C0516FA |  |  | 104.83 | 100 | 1000 | 0 | 0 |  | 490 |  | Y | Y | 1000 | 0 | 0 |  | 491 |  | Y | Y | N | [6 empty] | BT180180 | H
A66610 | 2021-08-30 | 1 | D |  | 3 | A | SM18CM9 | 탄소강 | C1 | BM#2 | 1622 | 42 | 1626 | 1559 | 24 | 4900 |  | 3 | 0.16 | 18 |  | -1.73 | 1581 | 1619 | 62.55 | 66.52 |  | 38 | 29 | 57 | Y |  | 2021-08-30 17:00 | 68 | 1088 | 24 | 23 | 31 | 34 | 36 | 36 | 36 | 35 | 35 | 34 | 34 | 34 | 33 | 33 | 33 | 36 | 33 | 36 | -0.07 | Y | 40 | Y | -0.2 | [7 empty] | N | N | N | N | 130 | 0.52 | 60 | 101946 | 99171 | 1829 | 14500 | 09 | 2 |  | 2021-08-30 17:09 | 1581 | 106 |  | 30 |  | * EDGE HEATER 코일 건조로 미적용. 이상공정등록 및 생관통보 | [6 empty] | 1D2A89BD2F914B1CADEE04EFEDEA86EC | 3349D4E92D024399B18D20639195F89E | 5C6C16E3280D4166A784199BDA9C9B87 |  | 60A679F475A64676A58F9AE06151EA5B | C3A174DADE214D008FBF60A95BA7632F | 91B7D347A7C84D6DB3E49C2C1413DE20 |  | 100.29 | 100 | 0 | 0 | 0 |  | 449 | 300 | N | Y | 0 | 0 | 0 |  | 449 | 300 | N | Y | N | [6 empty] | RB150.00 | C
B66043 | 2021-08-30 | 2 | D |  | 2 | A | KFMN445V | 합금강 | KFMN445V계 | BM#1 | 1612 | 45 | 1617 | 1546 | 41 | 7400 |  | 1 | 0.35 | 14 |  | -3.01 | 1556 | 1627 | 0 | 22.01 | 0 | 32 | 61 | 134 | Y |  | 2021-08-30 17:48 | 64 | 1099 | 22 | 21 | 21 | 23 | 23 | 23 | 22 | 21 | 21 | 20 | 19 | 18 | 17 | 17 | 21 | 23 | 17 | 23 | -0.13 | Y | 45 | Y | -0.2 | [8 empty] | N | N | Y | 200 | 0.52 | 61 | 101532 | 99918 | -150868 | 15100 | 03 | 1 |  | 2021-08-30 17:53 | 1556 | 129 |  | 25 | 13 | [15 empty] | 102.71 | 100 | 0 | 0 | 0 |  | 490 |  | Y | Y | 0 | 0 | 0 |  | 491 |  | Y | Y | N | [6 empty] | BT180180 | H
A66611 | 2021-08-30 | 1 | D |  | 4 | A | SM18CM9 | 탄소강 | C1 | BM#2 | 1645 | 41 | 1632 | 1570 | 26 | 5200 |  | 3 | 0.16 | 18 |  | -2.57 | 1575 | 1632 | 67.85 | 66.14 |  | 1 | 3 | 513 | Y |  | 2021-08-30 17:57 | 62 | 1089 | 31 | 24 | 22 | 21 | 21 | 19 | 19 | 19 | 18 | 18 | 18 | 17 |  | 17 | 21 | 22 | 17 | 19 | -0.11 |  | 45 | Y | -0.2 | [7 empty] | N | N | N | N | 120 | 0.53 | 56 | 98094 | 94523 | -73 | 14300 | 09 | 2 |  | 2021-08-30 18:07 | 1575 | 107 |  | 33 |  | * STR#1 EDGE HEATER 코일 건조로 미적용. 이상공정등록 및 생관통보 | [14 empty] | 103.42 | 100 | 0 | 0 | 0 |  | 450 | 300 | N | Y | 0 | 0 | 0 |  | 450 | 300 | Y | Y | N | [6 empty] | RB150.00 | C
B66044 | 2021-08-30 | 2 | D |  | 3 | A | KFMN445V | 합금강 | KFMN445V계 | BM#1 | 1566 | 40 | 1621 | 1540 | 36 | 6300 |  | 1 | 0.38 | 14 |  | -2.89 | 1555 | 1617 | 0 | 20.95 | 0 | 33 | 59 | 71 | Y |  | 2021-08-30 18:39 | 63 | 1088 | 14 | 14 | 18 | 19 | 20 | 21 | 21 | 21 | 20 | 19 | 18 | 17 | 15 | 15 | 19 | 21 | 15 | 21 | -0.17 | Y | 35 | Y | -0.4 | [8 empty] | N | N | Y | 190 | 0.52 | 58 | 84610 | 98946 | -151046 | 15200 | 03 | 1 |  | 2021-08-30 18:40 | 1555 | 128 |  | 35 | [16 empty] | 87.32 | 100 | 0 | 0 | 0 |  | 490 |  | Y | Y | 0 | 0 | 0 |  | 491 |  | Y | Y | N | [6 empty] | BT180180 | H
A66612 | 2021-08-30 | 1 | D |  | 5 | A | SM18CM9 | 탄소강 | C1 | BM#2 | 1592 | 41 | 1623 | 1524 | 32 | 6300 |  | 3 | 0.16 | 18 |  | -1.99 | 1579 | 1623 | 70.23 | 27.4 |  | 35 | 20 | 58 | Y |  | 2021-08-30 18:51 | 66 | 1090 | 16 | 20 | 24 | 26 | 27 | 27 | 26 | 26 | 25 | 25 | 25 | 24 | 24 | 24 | 24 | 27 | 24 | 26 | -0.04 | Y | 40 | Y | 0 | [7 empty] | N | N | N | N | 110 | 0.53 | 61 | 102084 | 101379 | 3071 | 14900 | 09 | 2 |  | 2021-08-30 18:56 | 1579 | 107 |  | 36 |  | * STR#1 EDGE HEATER 코일 건조로 미적용. 이상공정등록 및 생관통보 | [14 empty] | 97.55 | 100 | 0 | 0 | 0 |  | 449 | 300 | N | Y | 0 | 0 | 0 |  | 450 | 300 | Y | Y | N | [6 empty] | RB150.00 | H
B66045 | 2021-08-30 | 2 | D |  | 4 | B | KFMN445V | 합금강 | KFMN445V계 | BM#1 | 1580 | 40 | 1640 | 1563 | 38 | 6300 |  | 1 | 0.41 | 14 |  | -2.56 | 1562 | 1617 | 0 | 20.15 | 0 | 20 | 63 | 58 | Y |  | 2021-08-30 19:54 | 70 | 1099 | 12 | 11 | 20 | 25 | 26 | 26 | 25 | 24 | 22 | 19 | 17 | 13 | 8 | 8 | 20 | 26 | 8 | 0 | -0.45 | Y | 40 | Y | -1 | [8 empty] | N | N | Y | 180 | 0.52 | 58 | 101532 | 96195 | -1195 | 14100 | 03 | 1 |  | 2021-08-30 20:05 | 1562 | 125 |  | 20 |  | *래들미개공으로 강제개공실시 이상공정등록ID106.206 | [14 empty] | 106.26 | 100 | 0 | 0 | 0 |  | 490 |  | Y | Y | 0 | 0 | 0 |  | 491 |  | Y | Y | N | [6 empty] | BT180180 | H
A66613 | 2021-08-30 | 1 | D |  | 6 | A | SM18CM9 | 탄소강 | C1 | BM#2 | 1596 | 40 | 1625 | 1537 | 28 | 5700 |  | 3 | 0.16 | 18 |  | -2.22 | 1575 | 1625 | 69.42 | 37.18 |  | 6 | 31 | 51 | Y |  | 2021-08-30 19:51 | 62 | 1111 | 21 | 21 | 22 | 24 | 25 | 25 | 25 | 24 | 24 | 23 | 21 | 19 | 19 | 17 | 22 | 25 | 17 | 25 | -0.18 | Y | 45 | Y | -0.4 | [7 empty] | N | N | N | N | 100 | 0.49 | 66 | 97868 | 100736 | 714 | 15400 | 09 | 2 |  | 2021-08-30 20:04 | 1575 | 108 |  | 37 |  | * 전공정 요청으로 감속주입 0.40 이상공정 등록 및 생관통보 ID : 303, 304, 305, 306, 403, 404, 405, 406, | [14 empty] | 95.76 | 100 | 0 | 0 | 0 |  | 449 | 300 | Y | Y | 0 | 0 | 0 |  | 450 | 300 | Y | Y | N | [6 empty] | RB150.00 | H
B66046 | 2021-08-30 | 2 | B |  | 5 | A | KFMN445V | 합금강 | KFMN445V계 | BM#1 | 1575 | 37 | 1620 | 1534 | 32 | 6400 |  | 1 | 0.41 | 14 |  | -3.11 | 1556 | 1616 | 0 | 25.03 | 0 | 16 | 36 | 54 | N | 1 | 2021-08-30 20:41 | 64 | 1099 | 6 | 5 | 11 | 16 | 19 | 20 | 19 | 19 | 18 | 15 | 13 | 10 |  | 10 | 15 | 20 | 10 | 19 | -0.33 | Y | 30 | Y | -0.6 | [8 empty] | N | N | Y | 170 | 0.52 | 52 | 84610 | 90647 |  | 12500 | 03 | 1 |  | 2021-08-30 20:51 | 1556 | 111 |  | 34 | 16 | *래들미개공으로 강제개공실시 이상공정등록ID101.201 | [14 empty] | 57.05 | 100 | 0 | 0 | 0 |  | 490 |  | Y | Y | 0 | 0 | 0 |  | 491 |  | Y | Y | N | [6 empty] | BT180180 | H
A66614 | 2021-08-30 | 1 | B |  | 7 | A | SM18CM9 | 탄소강 | C1 | BM#2 | 1588 | 39 | 1616 | 1529 | 26 | 5300 |  | 3 | 0.16 | 18 |  | -1.82 | 1576 | 1616 | 68.98 | 16.53 |  | 38 | 30 | 51 | Y |  | 2021-08-30 20:46 | 63 | 1091 | 14 | 15 | 18 | 19 | 20 | 20 | 21 | 20 | 19 | 18 | 18 | 17 | 16 | 14 | 18 | 21 | 14 | 20 | -0.16 | Y | 45 | Y | -0.2 | [7 empty] | N | N | N | N | 150 | 0.4 | 79 | 87780 | 98731 | 269 | 13600 | 09 | 2 |  | 2021-08-30 20:54 | 1576 | 116 |  | 50 |  | * 전공정 요청으로 감속주입 0.40 이상공정 등록 및 생관통보 | [14 empty] | 8778000 | 100 | 0 | 0 | 0 |  | 450 | 300 | Y | Y | 0 | 0 | 0 |  | 449 | 300 | Y | Y | N | [6 empty] | RB150.00 | H
B66047 | 2021-08-30 | 2 | B |  | 6 | A | KFMN445V | 합금강 | KFMN445V계 | BM#1 | 1563 | 37 | 1627 | 1595 | 27 | 4600 |  | 1 | 0.39 | 14 |  | -3.05 | 1557 | 1616 | 0 | 18 | 0 | 32 | 62 | 47 | Y |  | 2021-08-30 21:52 | 65 | 1089 | 7 | 8 | 22 | 25 | 29 | 30 | 30 | 30 | 28 | 27 | 24 | 21 |  | 21 | 25 | 30 | 21 | 30 | -0.22 | Y | 40 | Y | -0.6 | [8 empty] | N | N | Y | 210 | 0.48 | 61 | 101532 | 93886 | 1714 | 15200 | 03 | 1 |  | 2021-08-30 22:01 | 1557 | 95 |  | 17 |  | *전기로2기 생산중 1기 작업지연 감속주입 *STR#1 LOOP6번 과냉 비수량 50%줄임 | [14 empty] | 106.93 | 100 | 0 | 0 | 0 |  | 490 |  | Y | Y | 0 | 0 | 0 |  | 491 |  | Y | Y | N | [6 empty] | BT180180 | H
A66615 | 2021-08-30 | 1 | B | TUNDISH교체전 | 8 | A | SM18CM9 | 탄소강 | C1 | BM#2 | 1647 | 41 | 1615 | 1569 | 23 | 4500 |  | 3 | 0.16 | 18 |  | -1.81 | 1575 | 1615 | 67.61 | 44.08 |  | 1 | 4 | 49 | Y |  | 2021-08-30 21:53 | 62 | 1090 | 11 | 9 | 10 | 10 | 10 | 9 | 9 | 8 | 8 | 7 | 7 |  |  | 7 | 9 | 10 | 7 | 10 | -0.07 |  | 40 | Y | 0 | [7 empty] | N | N | N | N | 140 | 0.47 | 53 | 80090 | 78833 | 13367 | 2000 | 09 | 2 |  | 2021-08-30 22:04 | 1575 | 135 |  | 62 |  | * 전공정 요청으로 감속주입 0.40 이상공정 등록 및 생관통보 * T/D 온도 낮아 L/D13 TON 내림 - 정상적인 램핑다운 하지못해 추가절단 500 실시 | 87A2B567C6D44984982F62226290E63C | 587370BE37EF4877A52874B0895F5665 | 4D8A7BEE994A4CE1B6883C843407B76A | [11 empty] | 86.54 | 100 | 0 | 3150 | 0 |  | 449 | 300 | Y | Y | 0 | 2850 | 0 |  | 450 | 300 | Y | Y | N | [6 empty] | RB150.00 | H
B66048 | 2021-08-30 | 2 | B |  | 7 | A | KFMN445V | 합금강 | KFMN445V계 | BM#1 | 1587 | 42 | 1620 | 1542 | 30 | 6000 |  | 1 | 0.37 | 14 |  | -2.78 | 1553 | 1615 | 0 | 20.81 | 0 | 33 | 60 | 57 | Y |  | 2021-08-30 22:57 | 61 | 1081 | 20 | 24 | 27 | 30 | 31 | 31 | 31 | 29 | 29 | 28 | 27 | 25 | 23 | 21 | 27 | 31 | 21 | 31 | -0.22 | Y | 45 | Y | -0.4 | [8 empty] | N | N | Y | 200 | 0.45 | 65 | 83400 | 95722 | 28 | 15500 | 03 | 1 |  | 2021-08-30 23:02 | 1553 | 97 |  | 15 |  | *전기로2기 생산중 1기 작업지연 감속주입 *STR#1 LOOP6번 과냉 비수량 50%줄임 *Sample채취 ID:103.203 | [14 empty] | 87.38 | 100 | 0 | 0 | 500 |  | 490 |  | Y | Y | 0 | 0 | 500 |  | 491 |  | Y | Y | N | [6 empty] | BT180180 | H
A66616 | 2021-08-30 | 1 | B | TUNDISH교체 | 1 | B | 27SICRMOV6M | 합금강 | C | BM#2 | 1630 | 51 | 1678 | 1520 | 43 | 9100 |  | 1 | 0.49 | 18 |  | -3.43 | 1591 | 1669 | 0 | 27.05 | 0 | 35 | 21 | 84 | Y |  | 2021-08-30 23:55 | 97 | 1095 | -284 | 32 | 41 | 33 | 28 | 33 | 34 | 33 | 31 | 28 | 25 | 21 | 16 | 9 | 27 | 41 | 9 | 33 | -0.58 |  | 55 | Y | -1.4 |  | 2.33 | 2.33 |  |  |  |  | N | N | N | N | 220 | 0.43 | 67 | 85415 | 92241 | 1109 | 16000 | 10 | 1 |  | 2021-08-30 23:58 | 1591 | 110 |  | 16 |  | * BUTT 타입롱노즐사용(슬리브타입.) * T/D FLUX 용탕부: 120 KG / 유탕부: 10KG 투입. * START 기준으로 RAMPING UP 실시 함. * 샘플채취 ID : 303,403 (500mm) * 성분 C 급 발생 샘플 추가적으로 보내고 사무실 협의 후 이상공정 등록 안함. | [14 empty] | 91.79 | 100 | 700 | 0 | 500 |  | 650 | 900 | Y | Y | 700 | 0 | 500 |  | 651 | 900 | Y | Y | Y | [6 empty] | RB150.00 | H
B66049 | 2021-08-30 | 2 | B | TUNDISH교체전 | 8 | A | KFMN445V | 합금강 | KFMN445V계 | BM#1 | 1578 | 36 | 1591 | 1545 | 29 | 5800 |  | 3 | 0.18 | 13 |  | -2.34 | 1557 | 1599 | 0 | 321.1 |  | 20 | 64 | 54 | Y |  | 2021-08-30 23:57 | 65 | 1094 | 18 | 18 | 27 | 30 | 31 | 32 | 32 | 31 | 30 | 29 | 29 | 27 |  | 27 | 28 | 32 | 27 | 0 | -0.17 | Y | 30 | Y | -0.4 | [7 empty] | N | N | N | N | 190 | 0.51 | 63 | 105318 | 102482 | -332 | 2000 | 03 | 1 |  | 2021-08-31 00:03 | 1557 | 91 |  | 22 |  | *STR#1 LOOP6번 과냉 비수량 50%줄임 |  | DC760E502C934C5288DB04EA7158139B | DB2412F069EA4AA19B17657F7AF0EEB9 | FD386BB3DE624E599668624946DFD0EE | [10 empty] | 102.8 | 100 | 0 | 3000 | 0 |  | 490 |  | Y | Y | 0 | 3000 | 0 |  | 491 |  | Y | Y | N | [6 empty] | BT180180 | H
A66617 | 2021-08-30 | 1 | B | 연주종료 | 2 | B | 27SICRMOV6M | 합금강 | C | BM#2 | 1624 | 42 | 1641 | 1547 | 35 | 7200 |  | 1 | 0.3 | 19 |  | -2.37 | 1571 | 1634 | 0 | 28.03 | 0 | 38 | 31 | 20 | Y |  | 2021-08-31 00:54 | 77 | 1091 | 7 | 6 | 21 | 28 | 34 | 36 | 37 | 37 | 36 | 36 | 34 | 33 | 32 | 22 | 30 | 37 | 22 | 36 | -0.33 | Y | 45 | Y | -1 |  |  |  | 0.92 |  |  |  | N | N | N | N | 220 | 0.45 | 76 | 104431 | 108269 | -3719 | 1500 | 10 | 1 |  | 2021-08-31 00:57 | 1571 | 111 |  | 24 |  | * 작업종료 : 02 시 50분 | 47D57306F0784470BDB8530E403FC65D | 7CE0116CD58F4FF8A85322043213710E | 11521FD847E04F9FA9037D395CB76924 |  |  | 0E72ABCCC4CF4609BB35302D2A95F931 | 1E4413B216D141A590A439F7EE319DC7 |  |  | 2033A6B9ECCC431EB750CFAD88D4ACF5 | D940732A3EC84F87BD2C01DC91300B5F |  |  |  | 65.47 | 100 | 0 | 2800 | 0 |  | 650 | 900 | Y | Y | 0 | 3000 | 0 |  | 651 | 900 | Y | Y | Y | [6 empty] | RB150.00 | H
B66050 | 2021-08-30 | 2 | B | TUNDISH교체 | 1 | A | SM48CH | 탄소강 | B | BM#1 | 1594 | 39 | 1619 | 1542 | 33 | 6500 |  | 3 | 0.14 | 20 |  | -1.79 | 1577 | 1620 | 0 | 174.7 |  | 16 | 37 | 77 | Y |  | 2021-08-31 01:01 | 86 | 1082 | -262 | 1 | 20 | 22 | 27 | 32 | 33 | 34 | 36 | 36 | 36 | 37 |  | 37 | 31 | 37 | 37 | 36 | 0 |  |  | Y | 0.2 |  | 2.24 | 1.97 |  |  |  |  | N | N | N | N | 210 | 0.48 | 61 | 84610 | 93915 | 5035 | 14200 | 12 | 2 |  | 2021-08-31 01:08 | 1577 | 117 |  | 41 |  | *T/D FLUX 유:10KG,용120KG | [14 empty] | 85.59 | 100 | 1000 | 0 | 0 |  | 650 |  | Y | N | 1080 | 0 | 0 |  | 651 |  | Y | N | N |  | Y |  |  |  |  | BT180180 | H
A66618 | 2021-08-30 | 1 | B |  | 2 | A | SM48CH | 탄소강 | B | BM#1 | 1665 | 39 | 1622 | 1561 | 26 | 5300 |  | 3 | 0.15 | 16 |  | -1.95 | 1562 | 1602 | 0 | 265.74 |  | 6 | 32 | 153 | Y |  | 2021-08-31 01:53 | 71 | 1086 | 35 | 35 | 28 | 26 | 26 | 25 | 26 | 25 | 25 | 24 | 23 | 23 | 22 | 22 | 26 | 28 | 22 | 26 | -0.12 |  | 50 | Y | -0.2 | [7 empty] | N | N | N | N | 200 | 0.51 | 59 | 101532 | 97682 | 4268 | 15500 | 12 | 2 |  | 2021-08-31 02:09 | 1562 | 141 |  | 51 | [8 empty] | 5553666C7C1F409B8508EDB634DA45D5 | 4B0588E1476145BCA839ADD925E29091 | 661007839FD846FF9EF8789030B3D831 |  | 3BAB2186E7AE47129202FD67C68956A3 | F35FE037F1D14F2AA2165150B286CA6C | A35263CCD0B24FD8BFDBF1686A70B47C |  | 98.86 | 100 | 0 | 0 | 0 |  | 650 |  | Y | N | 0 | 0 | 0 |  | 651 |  | Y | N | N |  | Y |  |  |  |  | BT180180 | H
A66619 | 2021-08-30 | 1 | B |  | 3 | A | SM48CH | 탄소강 | B | BM#1 | 1690 | 41 | 1614 | 1613 | 18 | 3100 |  | 3 | 0.15 | 16 |  | -2.42 | 1560 | 1609 | 0 | 323.57 |  | 1 | 5 | 71 | Y |  | 2021-08-31 03:12 | 69 | 1086 | 21 | 21 | 25 | 29 | 31 | 32 | 33 | 32 | 32 | 32 | 32 |  |  | 32 | 30 | 33 | 32 | 32 | -0.05 | Y | 20 | Y | 0 | [7 empty] | N | N | N | N | 190 | 0.51 | 55 | 84610 | 89380 | 4320 | 14600 | 12 | 2 |  | 2021-08-31 03:19 | 1560 | 135 |  | 33 | [16 empty] | 89.63 | 100 | 0 | 0 | 0 |  | 650 |  | Y | N | 0 | 0 | 0 |  | 651 |  | Y | N | N |  | Y |  |  |  |  | BT180180 | H
A66620 | 2021-08-30 | 1 | B |  | 4 | A | SM48CH | 탄소강 | B | BM#1 | 1623 | 48 | 1600 | 1568 | 24 | 4600 |  | 3 | 0.15 | 16 |  | -1.75 | 1562 | 1598 | 0 | 176.71 |  | 35 | 22 | 57 | Y |  | 2021-08-31 04:05 | 71 | 1097 | 31 | 30 | 30 | 31 | 31 | 32 | 31 | 31 | 31 | 29 | 29 | 28 | 28 | 28 | 30 | 32 | 28 | 31 | -0.05 | Y | 35 | Y | 0 | [7 empty] | N | N | N | N | 180 | 0.5 | 60 | 101532 | 95442 | 5208 | 13800 | 12 | 2 |  | 2021-08-31 04:12 | 1562 | 122 |  | 37 | 15 | [15 empty] | 101.13 | 100 | 0 | 0 | 0 |  | 650 |  | Y | N | 0 | 0 | 0 |  | 651 |  | Y | N | N |  | Y |  |  |  |  | BT180180 | H
A66621 | 2021-08-30 | 1 | C |  | 5 | A | SM48CH | 탄소강 | B | BM#1 | 1609 | 32 | 1616 | 1528 | 26 | 5100 |  | 3 | 0.15 | 16 |  | -2.4 | 1562 | 1611 | 0 | 168.08 |  | 38 | 32 | 56 | Y |  | 2021-08-31 05:09 | 71 | 1095 | 26 | 27 | 32 | 36 | 37 | 39 | 39 | 39 | 38 | 38 | 38 | 38 | 38 | 38 | 36 | 39 | 38 | 39 | -0.03 | Y | 35 | Y | 0 | [7 empty] | N | N | N | N | 170 | 0.5 | 57 | 101532 | 94862 | 4938 | 15200 | 12 | 2 |  | 2021-08-31 05:16 | 1562 | 102 |  | 34 | 20 | [15 empty] | 101.74 | 100 | 0 | 0 | 0 |  | 650 |  | Y | N | 0 | 0 | 0 |  | 651 |  | Y | N | N |  | Y |  |  |  |  | BT180180 | H
A66622 | 2021-08-30 | 1 | C |  | 6 | A | SM48CH | 탄소강 | B | BM#1 | 1610 | 33 | 1593 | 1540 | 23 | 4500 |  | 3 | 0.15 | 18 |  | -1.6 | 1557 | 1594 | 0 | 173.83 |  | 6 | 33 | 43 | Y |  | 2021-08-31 06:07 | 66 | 1094 | 37 | 34 | 31 | 30 | 29 | 29 | 28 | 28 | 28 | 27 | 27 | 26 |  | 26 | 29 | 31 | 26 | 28 | -0.1 |  | 50 | Y | -0.2 | [7 empty] | N | N | N | N | 210 | 0.5 | 60 | 84610 | 95527 | 2523 | 14900 | 12 | 2 |  | 2021-08-31 06:29 | 1557 | 105 |  | 36 | [16 empty] | 84.19 | 100 | 0 | 0 | 0 |  | 650 |  | Y | N | 0 | 0 | 0 |  | 651 |  | Y | N | N |  | Y |  |  |  |  | BT180180 | H
A66623 | 2021-08-30 | 1 | C |  | 7 | B | SM48CH | 탄소강 | B | BM#1 | 1647 | 42 | 1596 | 1571 | 20 | 3500 |  | 3 | 0.16 | 18 |  | -1.75 | 1558 | 1597 | 0 | 173.33 |  | 1 | 6 | 48 | Y |  | 2021-08-31 07:09 | 67 | 1101 | 26 | 26 | 29 | 32 | 33 | 32 | 33 | 33 | 33 | 33 | 32 | 32 |  | 32 | 31 | 33 | 32 | 33 | -0.03 | Y | 35 | Y | 0 | [7 empty] | N | N | N | N | 200 | 0.5 | 54 | 84610 | 88142 | 3858 | 14900 | 12 | 2 |  | 2021-08-31 07:36 | 1558 | 107 |  | 34 | [8 empty] | 372AEAE0A8154978B6E262B64DF57159 | 0644656D77454358BFBB74074E35F8E8 | 2301265AD9824B10A440BCF182A17E32 |  | 4CD39E918813435E9FD66D653BE2B1B7 | D6507DAADE8149148629CF07F8F1A547 | B6F0A5D4E7314C10A59C07B02F00CA4D |  | 90.88 | 100 | 0 | 0 | 0 |  | 650 |  | Y | N | 0 | 0 | 0 |  | 651 |  | Y | N | N |  | Y |  |  |  |  | BT180180 | H
A66624 | 2021-08-31 | 1 | C | TUNDISH교체전 | 8 | A | SM48CH | 탄소강 | B | BM#1 | 1699 | 40 | 1599 | 1544 | 28 | 4700 |  | 3 | 0.16 | 16 |  | -1.6 | 1562 | 1595 | 0 | 162.17 |  | 35 | 23 | 53 | Y |  | 2021-08-31 08:04 | 71 | 1105 | 31 | 31 | 31 | 32 | 33 | 33 | 33 | 33 | 32 | 32 | 32 | 31 |  | 31 | 32 | 33 | 31 | 33 | -0.06 | Y | 35 | Y | -0.2 | [7 empty] | N | N | N | N | 190 | 0.5 | 62 | 99921 | 97451 | 3549 | 2000 | 12 | 2 |  | 2021-08-31 08:17 | 1562 | 101 |  | 36 |  | *산소랜싱 |  | 4E8329A786F34435826628C589523726 | F20CCF285699468A830E2AF6544E3466 | [11 empty] | 97.53 | 100 | 0 | 3000 | 0 |  | 650 |  | Y | N | 0 | 3000 | 0 |  | 651 |  | Y | N | N |  | Y |  |  |  |  | BT180180 | H
A66625 | 2021-08-31 | 1 | C | TUNDISH교체 | 1 | A | STB2 | 베어링강 | STB (SF) | BM#1 | 1606 | 41 | 1588 | 1549 | 33 | 5600 |  | 3 | 0.15 | 25 |  | -1.69 | 1544 | 1594 | 112.62 | 41.55 |  | 38 | 33 | 52 | Y |  | 2021-08-31 09:23 | 88 | 1109 | 20 | 21 | 25 | 27 | 33 | 37 | 40 | 42 | 43 | 44 | 44 | 45 |  | 45 | 38 | 45 | 45 | 0 | 0 |  |  | Y | 0.2 |  | 1.59 | 1.59 | [5 empty] | Y | N | M | 240 | 0.46 | 54 | 84610 | 87186 | 7014 | 15400 | 06 | 1 |  | 2021-08-31 09:29 | 1544 | 124 |  | 44 |  | *T/D FLUX 유:10,용:270kg | [14 empty] | 89.82 | 100 | 1500 | 0 | 0 |  | 650 |  | Y | N | 1500 | 0 | 0 |  | 651 |  | Y | N | Y |  |  | Y |  |  |  | BT180180 | H
A66626 | 2021-08-31 | 1 | C |  | 2 | A | STB2 | 베어링강 | STB (SF) | BM#1 | 1656 | 41 | 1588 | 1583 | 30 | 4400 |  | 3 | 0.16 | 25 |  | -1.53 | 1529 | 1574 | 146.25 | 30.53 |  | 6 | 34 | 52 | Y |  | 2021-08-31 10:19 | 73 | 1096 | 45 | 40 | 37 | 36 | 35 | 35 | 35 | 34 | 34 | 35 | 35 | 35 | 35 | 35 | 36 | 37 | 34 | 35 | 0 | Y | 30 | Y | 0 |  |  |  | 0.87 |  |  |  | Y | Y | N | Y | 230 | 0.48 | 62 | 84610 | 90302 | 7748 | 15200 | 06 | 1 |  | 2021-08-31 10:35 | 1529 | 119 |  | 43 | [16 empty] | 85.21 | 100 | 0 | 0 | 0 |  | 650 |  | Y | N | 0 | 0 | 0 |  | 651 |  | Y | N | Y |  |  | Y |  |  |  | BT180180 | H
A66627 | 2021-08-31 | 1 | C |  | 3 | A | STB2 | 베어링강 | STB (SF) | BM#1 | 1656 | 45 | 1549 | 1577 | 35 | 4700 |  | 3 | 0.14 | 25 |  | -1.15 | 1515 | 1549 | 119.53 | 56.62 |  | 1 | 7 | 72 | Y |  | 2021-08-31 11:55 | 59 | 1104 | 34 | 34 | 33 | 32 | 31 | 31 | 30 | 29 | 28 | 28 | 27 | 26 | 26 | 26 | 30 | 33 | 26 | 26 | -0.13 |  | 55 | Y | 0 |  |  |  | 0.9 |  |  |  | Y | Y | N | Y | 220 | 0.48 | 60 | 152298 | 91315 | 7735 | 15800 | 06 | 1 |  | 2021-08-31 12:02 | 1515 | 96 |  | 9 |  | *유사강종 연연주 혼탕부 성분 확인 ID:107~109.207~209 | [14 empty] | 151.84 | 100 | 0 | 0 | 0 |  | 650 |  | Y | N | 0 | 0 | 0 |  | 651 |  | Y | N | Y |  |  | Y |  |  |  | BT180180 | H
A66628 | 2021-08-31 | 1 | A | 유사강종연연주 | 4 | A | P-STB2 | 베어링강 | STB (SF) | BM#1 | 1646 | 52 | 1544 | 1550 | 35 | 4500 |  | 3 | 0.14 | 25 |  | -1.16 | 1510 | 1544 | 101.68 | 16.5 |  | 35 | 24 | 94 | Y |  | 2021-08-31 12:56 | 54 | 1092 | 25 | 27 | 29 | 31 | 30 | 29 | 28 | 28 | 27 | 27 | 26 | 26 | 26 | 26 | 28 | 31 | 26 | 27 | -0.11 | Y | 45 | Y | 0 |  |  |  | 1.15 |  |  |  | N | Y | N | Y | 210 | 0.48 | 67 | 50766 | 101598 | 3902 | 154900 | 06 | 1 |  | 2021-08-31 13:02 | 1510 | 98 |  | 11 |  | *유사강종 연연주 혼탕부 성분 확인 ID:101.201 | [14 empty] | 46.75 | 100 | 0 | 0 | 0 |  | 650 |  | Y | N | 0 | 0 | 0 |  | 651 |  | Y | N | Y |  |  | Y |  |  |  | BT180180 | H
B66056 | 2021-08-31 | 2 | A | 연주시작 | 1 | A | SCM810M2 | 합금강 | C | BM#2 | 1585 | 59 | 1688 | 1587 | 48 | 9900 |  | 1 | 0.26 | 21 |  | -2.56 | 1615 | 1696 | 12.47 | 0 | 0 | 33 | 62 | 356 | Y |  | 2021-08-31 13:42 | 96 | 1100 | -357 | -77 | 45 | 40 | 42 | 46 | 49 | 52 | 53 | 53 | 53 | 53 | 53 | 53 | 46 | 53 | 53 | 53 | 0 |  | 20 | Y | 0 |  | 2.41 | 2.41 |  |  |  |  | N | N | N | N | 150 | 0.5 | 63 | 96084 | 108269 | -2619 | 15500 | 5 | 2 |  | 2021-08-31 13:43 | 1615 | 136 |  | 15 |  | * BUTT 타입롱노즐사용(슬리브타입.) * T/D FLUX 용탕부: 120 KG / 유탕부: 10KG 투입. *13시59분 스타트 *유탕구 1109 *코너히터기 건조로 미적용 이상공정등록 및 생관통보 | [14 empty] | 91.33 | 100 | 1000 | 0 | 0 |  | 510 | 300 | N | Y | 1000 | 0 | 0 |  | 511 | 300 | N | Y | N | [6 empty] | RB150.00 | H
A66629 | 2021-08-31 | 1 | A |  | 5 | A | P-STB2 | 베어링강 | STB (SF) | BM#1 | 1607 | 42 | 1555 | 1530 | 29 | 4900 |  | 3 | 0.15 | 26 |  | -1.24 | 1518 | 1555 | 112.75 | 18.87 |  | 38 | 34 | 72 | Y |  | 2021-08-31 13:51 | 62 | 1099 | 25 | 25 | 26 | 28 | 28 | 28 | 28 | 27 | 27 | 26 | 25 | 25 | 25 | 25 | 26 | 28 | 25 | 28 | -0.06 | Y | 45 | Y | 0 |  |  |  | 0.88 |  |  |  | Y | Y | N | Y | 200 | 0.48 | 60 | 101532 | 92265 | 6535 | 15490 | 06 | 1 |  | 2021-08-31 14:00 | 1518 | 100 |  | 24 | [16 empty] | 102.3 | 100 | 0 | 0 | 0 |  | 650 |  | Y | N | 0 | 0 | 0 |  | 651 |  | Y | N | Y |  |  | Y |  |  |  | BT180180 | H
B66057 | 2021-08-31 | 2 | A |  | 2 | A | SCM810M2 | 합금강 | C | BM#2 | 1607 | 50 | 1668 | 1582 | 39 | 7400 |  | 1 | 0.27 | 19 |  | -2.39 | 1596 | 1659 | 19.1 | 0 | 0 | 16 | 39 | 44 | Y |  | 2021-08-31 14:28 | 77 | 1091 | 51 | 44 | 40 | 39 | 37 | 36 | 36 | 34 | 33 | 32 | 31 | 29 | 27 | 27 | 36 | 40 | 27 | 0 | -0.26 |  | 50 | Y | -0.4 | [7 empty] | N | N | N | N | 140 | 0.52 | 62 | 93586 | 102954 | -1154 | 15800 | 05 | 2 |  | 2021-08-31 14:32 | 1596 | 128 |  | 33 |  | * EDGE HEATER 코일 건조로 미적용. 이상공정/생관통보 | [6 empty] | 7C31200EC4B9487B8671E146C65F375F | 1182A5698C984C248275C612E0048A4F | 9EE18FB8351B4165A29A1FB250D4D295 |  | 6CD007DAD68E4A478077A17CEB477E49 | 657030FDD57341B7AD37D67AE26FC012 | 0F2BD4B4B16F4C9A89603F544E1998F1 |  | 91.93 | 100 | 0 | 0 | 0 |  | 510 | 300 | N | Y | 0 | 0 | 0 |  | 511 | 300 | N | Y | N | [6 empty] | RB150.00 | H
A66630 | 2021-08-31 | 1 | A |  | 6 | A | P-STB2 | 베어링강 | STB (SF) | BM#1 | 1667 | 44 | 1562 | 1566 | 26 | 4400 |  | 3 | 0.15 | 25 |  | -1.35 | 1522 | 1562 | 0.13 | 0 |  | 6 | 35 | 66 | Y |  | 2021-08-31 14:55 | 66 | 1104 | 24 | 27 | 32 | 34 | 35 | 35 | 34 | 34 | 33 | 33 | 33 | 33 | 32 | 32 | 32 | 35 | 32 | 34 | -0.04 | Y | 40 | Y | -0.2 |  |  |  | 0.88 |  |  |  | Y | Y | N | Y | 190 | 0.48 | 63 | 84610 | 94804 | 6796 | 14380 | 06 | 1 |  | 2021-08-31 15:04 | 1522 | 101 |  | 21 | [8 empty] | 65653CDAFEA5455698F0E973E462BBEE | CC97C821EE9D464FB9D51A4F495F89E7 | 3AB62C7174554A72ABA6915D14E0AC57 |  | 07CE44AF2D5D4869904E71BCD96886AC | 1B9E677CD5474076BEBE46F42CA28F08 | 28A9F2A9A6834976B2FDFB64AED8A01B |  | 83.11 | 100 | 0 | 0 | 0 |  | 650 |  | Y | N | 0 | 0 | 0 |  | 651 |  | Y | N | Y |  |  | Y |  |  |  | BT180180 | H
B66058 | 2021-08-31 | 2 | A |  | 3 | A | SCM810M2 | 합금강 | C | BM#2 | 0 | 45 | 1630 | 1564 | 35 | 6400 |  | 3 | 0.17 | 19 |  | -1.7 | 1593 | 1630 | 0.11 | 0 |  | 20 | 67 | 35 | Y |  | 2021-08-31 15:29 | 74 | 1090 | 25 | 24 | 28 | 31 | 32 | 33 | 33 | 32 | 32 | 31 | 30 | 30 | 29 | 29 | 30 | 33 | 29 | 32 | -0.1 | Y | 40 | Y | 0 | [7 empty] | N | N | N | N | 130 | 0.51 | 62 | 103146 | 100831 | 2969 | 14500 | 05 | 2 |  | 2021-08-31 15:35 | 1593 | 111 |  | 35 |  | * EDGE HEATER 코일 건조로 100KW적용. 이상공정/생관통보 *전공정 지연감속주입 | [14 empty] | 99.47 | 100 | 0 | 0 | 0 |  | 511 | 300 | N | Y | 0 | 0 | 0 |  | 511 | 300 | N | Y | N | [6 empty] | RB150.00 | H
A66631 | 2021-08-31 | 1 | A |  | 7 | A | P-STB2 | 베어링강 | STB (SF) | BM#1 | 1615 | 51 | 1567 | 1537 | 33 | 5800 |  | 3 | 0.17 | 25 |  | -1.66 | 1522 | 1567 | 196.5 | 38.78 |  | 1 | 8 | 71 | Y |  | 2021-08-31 16:08 | 66 | 1098 | 31 | 34 | 36 | 37 | 38 | 38 | 37 | 36 | 35 | 34 | 34 | 34 |  | 34 | 35 | 38 | 34 | 34 | -0.11 | Y | 35 | Y | 0 | [7 empty] | Y | Y | N | Y | 240 | 0.48 | 64 | 84610 | 99068 | 6982 | 15460 | 06 | 1 |  | 2021-08-31 16:16 | 1522 | 103 |  | 13 | [16 empty] | 8461000 | 100 | 0 | 0 | 0 |  | 650 |  | Y | N | 0 | 0 | 0 |  | 651 |  | Y | N | Y |  |  | Y |  |  |  | BT180180 | H
B66059 | 2021-08-31 | 2 | A |  | 4 | A | SCM810M2 | 합금강 | C | BM#2 | 1623 | 47 | 1653 | 1557 | 43 | 8500 |  | 1 | 0.19 | 18 |  | -2.57 | 1580 | 1642 | 13.53 | 0 | 0 | 32 | 64 | 634 | Y |  | 2021-08-31 16:53 | 61 | 1098 | 27 | 26 | 25 | 25 | 25 | 24 | 23 | 21 | 21 | 19 | 16 | 14 |  | 14 | 22 | 25 | 14 | 25 | -0.22 |  | 50 | Y | -0.4 | [7 empty] | N | N | N | N | 120 | 0.52 | 60 | 102084 | 100411 | 739 | 15000 | 05 | 2 |  | 2021-08-31 16:54 | 1580 | 109 |  | 15 | [16 empty] | 100.87 | 100 | 0 | 0 | 0 |  | 510 | 300 | Y | Y | 0 | 0 | 0 |  | 511 | 300 | Y | Y | N | [6 empty] | RB150.00 | H
A66632 | 2021-08-31 | 1 | A |  | 8 | A | P-STB2 | 베어링강 | STB (SF) | BM#1 | 1612 | 42 | 1554 | 1533 | 34 | 5700 |  | 3 | 0.17 | 26 |  | -1.07 | 1521 | 1554 | 219.19 | 47.82 |  | 35 | 25 | 63 | Y |  | 2021-08-31 17:00 | 65 | 1100 | 32 | 32 | 33 | 34 | 34 | 33 | 33 | 32 | 31 | 31 | 31 | 30 | 30 | 30 | 32 | 34 | 30 | 33 | -0.08 | Y | 50 | Y | 0 |  |  |  | 1.04 |  |  |  | Y | Y | N | Y | 240 | 0.48 | 66 | 101532 | 100240 | 5810 | 14940 | 06 | 1 |  | 2021-08-31 17:12 | 1521 | 110 |  | 26 | [16 empty] | 94.67 | 100 | 0 | 0 | 0 |  | 650 |  | Y | N | 0 | 0 | 0 |  | 651 |  | Y | N | Y |  |  | Y |  |  |  | BT180180 | H
B66060 | 2021-08-31 | 2 | A |  | 5 | A | SCM810M2 | 합금강 | C | BM#2 | 1610 | 42 | 1652 | 1574 | 31 | 6400 |  | 1 | 0.21 | 19 |  | -2.56 | 1591 | 1650 | 16.76 | 0 | 0 | 33 | 63 | 63 | Y |  | 2021-08-31 17:38 | 72 | 1098 | 12 | 14 | 25 | 30 | 33 | 34 | 34 | 34 | 34 | 33 | 32 | 31 | 29 | 29 | 30 | 34 | 29 | 34 | -0.14 | Y | 35 | Y | -0.4 | [7 empty] | N | N | N | N | 110 | 0.52 | 59 | 98060 | 96941 | 1059 | 15800 | 05 | 2 |  | 2021-08-31 17:42 | 1591 | 111 |  | 31 | [16 empty] | 100.06 | 100 | 0 | 0 | 0 |  | 510 | 300 | Y | Y | 0 | 0 | 0 |  | 511 | 300 | Y | Y | N | [6 empty] | RB150.00 | H
A66633 | 2021-08-31 | 1 | A |  | 9 | A | P-STB2 | 베어링강 | STB (SF) | BM#1 | 1669 | 45 | 1564 | 1585 | 25 | 4300 |  | 3 | 0.17 | 25 |  | -1.35 | 1524 | 1564 | 168.01 | 36.42 |  | 38 | 35 | 68 | Y |  | 2021-08-31 17:58 | 68 | 1099 | 29 | 29 | 32 | 34 | 35 | 35 | 35 | 35 | 34 | 34 | 33 | 33 | 33 | 33 | 33 | 35 | 33 | 35 | -0.04 | Y | 45 | Y | 0 |  |  |  | 1.01 |  |  |  | Y | Y | N | Y | 230 | 0.48 | 63 | 101532 | 97214 | 5786 | 15400 | 06 | 1 |  | 2021-08-31 18:08 | 1524 | 117 |  | 35 | [16 empty] | 97.44 | 100 | 0 | 0 | 0 |  | 650 |  | Y | N | 0 | 0 | 0 |  | 651 |  | Y | N | Y |  |  | Y |  |  |  | BT180180 | H
B66061 | 2021-08-31 | 2 | A |  | 6 | A | SCM810M2 | 합금강 | C | BM#2 | 1625 | 43 | 1643 | 1552 | 32 | 6700 |  | 1 | 0.25 | 18 |  | -3.09 | 1566 | 1635 | 15.49 | 0 | 0 | 16 | 40 | 50 | Y |  | 2021-08-31 18:49 | 47 | 1100 | 27 | 29 | 32 | 33 | 33 | 33 | 32 | 31 | 30 | 29 | 28 | 27 | 25 | 25 | 30 | 33 | 25 | 33 | -0.18 | Y | 45 | Y | -0.4 | [7 empty] | N | N | N | N | 100 | 0.52 | 59 | 102554 | 96517 | 283 | 15300 | 05 | 2 |  | 2021-08-31 18:53 | 1566 | 105 |  | 19 | [16 empty] | 106.83 | 100 | 0 | 0 | 0 |  | 510 | 300 | Y | Y | 0 | 0 | 0 |  | 511 | 300 | Y | Y | N | [6 empty] | RB150.00 | H
A66634 | 2021-08-31 | 1 | A |  | 10 | A | P-STB2 | 베어링강 | STB (SF) | BM#1 | 1629 | 43 | 1564 | 1563 | 26 | 4600 |  | 3 | 0.17 | 25 |  | -1.38 | 1523 | 1564 | 181.63 | 37.38 |  | 6 | 36 | 60 | Y |  | 2021-08-31 19:04 | 67 | 1097 | 32 | 32 | 32 | 33 | 34 | 34 | 34 | 33 | 33 | 32 | 32 | 32 | 31 | 31 | 33 | 34 | 31 | 34 | -0.06 | Y | 50 | Y | 0 |  |  |  | 0.84 |  |  |  | Y | Y | N | Y | 220 | 0.48 | 67 | 101532 | 100151 | 6499 | 15110 | 06 | 1 |  | 2021-08-31 19:13 | 1523 | 115 |  | 34 | 11 | [15 empty] | 94.76 | 100 | 0 | 0 | 0 |  | 650 |  | Y | N | 0 | 0 | 0 |  | 651 |  | Y | N | Y |  |  | Y |  |  |  | BT180180 | H
B66062 | 2021-08-31 | 2 | A |  | 7 | A | SCM810M2 | 합금강 | C | BM#2 | 1634 | 44 | 1658 | 1572 | 33 | 6700 |  | 1 | 0.24 | 19 |  | -2.11 | 1593 | 1640 | 14.92 | 0 | 0 | 20 | 68 | 53 | Y |  | 2021-08-31 19:41 | 74 | 1098 | 24 | 28 | 34 | 36 | 37 | 37 | 37 | 36 | 35 | 34 | 33 | 30 |  | 30 | 34 | 37 | 30 | 37 | -0.17 | Y | 40 | Y | -0.3 | [7 empty] | N | N | N | N | 150 | 0.52 | 60 | 95447 | 98947 | 303 | 15400 | 05 | 2 |  | 2021-08-31 19:44 | 1593 | 109 |  | 27 | [16 empty] | 96.66 | 0 | 0 | 0 | 0 |  | 510 | 300 | Y | Y | 0 | 0 | 0 |  | 511 | 300 | Y | Y | N | [6 empty] | RB150.00 | H
A66635 | 2021-08-31 | 1 | A |  | 11 | B | P-STB2 | 베어링강 | STB (SF) | BM#1 | 1624 | 41 | 1573 | 1552 | 29 | 5000 |  | 3 | 0.17 | 25 |  | -1.62 | 1524 | 1573 | 183.6 | 34.59 |  | 1 | 9 | 57 | Y |  | 2021-08-31 20:06 | 68 | 1099 | 31 | 29 | 30 | 31 | 31 | 31 | 31 | 31 | 30 | 30 | 29 | 29 | 29 | 29 | 30 | 31 | 29 | 31 | -0.03 | Y | 45 | Y | 0 |  |  |  | 0.85 |  |  |  | Y | Y | N | Y | 210 | 0.48 | 62 | 101532 | 96373 | 5427 | 14300 | 06 | 1 |  | 2021-08-31 20:14 | 1524 | 119 |  | 40 | [16 empty] | 98.19 | 100 | 0 | 0 | 0 |  | 650 |  | Y | N | 0 | 0 | 0 |  | 651 |  | Y | N | Y |  |  | Y |  |  |  | BT180180 | H
B66063 | 2021-08-31 | 2 | B |  | 8 | A | SCM810M2 | 합금강 | C | BM#2 | 1614 | 44 | 1651 | 1563 | 32 | 6700 |  | 1 | 0.23 | 18 |  | -2.34 | 1585 | 1637 | 12.89 | 0 | 0 | 32 | 65 | 46 | Y |  | 2021-08-31 20:40 | 66 | 1068 | 28 | 27 | 28 | 29 | 29 | 29 | 28 | 27 | 26 | 25 | 24 | 22 | 19 | 19 | 26 | 29 | 19 | 29 | -0.22 | Y | 45 | Y | -0.6 | [7 empty] | N | N | N | N | 140 | 0.52 | 60 | 99635 | 98769 |  | 15300 | 05 | 2 |  | 2021-08-31 20:44 | 1585 | 109 |  | 28 | [16 empty] | 100.64 | 100 | 0 | 0 | 0 |  | 510 | 300 | Y | Y | 0 | 0 | 0 |  | 511 | 300 | Y | Y | N | [6 empty] | RB150.00 | H
A66636 | 2021-08-31 | 1 | B |  | 12 | A | P-STB2 | 베어링강 | STB (SF) | BM#1 | 1587 | 43 | 1570 | 1561 | 13 | 5600 |  | 3 | 0.17 | 25 |  | -1.58 | 1522 | 1570 | 184.37 | 101.39 |  | 35 | 26 | 58 | Y |  | 2021-08-31 21:16 | 66 | 1095 | 28 | 28 | 29 | 30 | 31 | 30 | 29 | 29 | 28 | 28 | 27 | 27 | 27 | 27 | 28 | 31 | 27 | 29 | -0.09 | Y | 45 | Y | 0 |  |  |  | 1.11 |  |  |  | Y | Y | N | Y | 200 | 0.48 | 69 | 101532 | 106191 | 5209 | 14700 | 06 | 1 |  | 2021-08-31 21:24 | 1522 | 125 |  | 35 |  | *STR#2 W/D10번 FAULT 발생으로 S/R미적용 | [14 empty] | 89.89 | 100 | 0 | 0 | 0 |  | 650 |  | Y | N | 0 | 0 | 0 |  | 651 |  | Y | N | Y |  |  | Y |  |  |  | BT180180 | H
B66064 | 2021-08-31 | 2 | B |  | 9 | A | SCM810M2 | 합금강 | C | BM#2 | 1585 | 43 | 1642 | 1526 | 39 | 8300 |  | 1 | 0.28 | 19 |  | -2.21 | 1590 | 1645 | 25.35 | 0 | 0 | 33 | 64 | 45 | Y |  | 2021-08-31 21:48 | 71 | 1097 | 17 | 19 | 30 | 36 | 38 | 39 | 39 | 38 | 37 | 36 | 35 | 33 |  | 33 | 34 | 39 | 33 | 0 | -0.2 | Y | 30 | Y | -0.4 | [7 empty] | N | N | N | N | 130 | 0.55 | 57 | 93102 | 97176 | 1174 | 15700 | 05 | 2 |  | 2021-08-31 21:55 | 1590 | 109 |  | 21 | [16 empty] | 94.52 | 100 | 0 | 0 | 0 |  | 510 | 300 | Y | Y | 0 | 0 | 0 |  | 511 | 300 | Y | Y | N | [6 empty] | RB150.00 | H
A66637 | 2021-08-31 | 1 | B |  | 13 | A | P-STB2 | 베어링강 | STB (SF) | BM#1 | 1604 | 43 | 1561 | 1531 | 38 | 5600 |  | 3 | 0.16 | 25 |  | -1.11 | 1517 | 1550 | 128.19 | 77.12 |  | 38 | 36 | 44 | Y |  | 2021-08-31 22:30 | 61 | 1100 | 26 | 26 | 27 | 27 | 28 | 28 | 28 | 28 | 27 | 27 | 26 | 26 | 26 | 26 | 27 | 28 | 26 | 28 | -0.05 | Y | 40 | Y | 0 |  |  |  | 1.18 |  |  |  |  | Y | N | Y | 190 | 0.48 | 62 | 101532 | 96096 | 6054 | 15000 | 06 | 1 |  | 2021-08-31 22:40 | 1517 | 117 |  | 30 | 24 | *STR#2 W/D10번 FAULT 발생으로 S/R미적용 | [14 empty] | 98.48 | 100 | 0 | 0 | 0 |  | 650 |  | Y | N | 0 | 0 | 0 |  | 651 |  | Y | N | Y |  |  | Y |  |  |  | BT180180 | H
B66065 | 2021-08-31 | 2 | B |  | 10 | A | SCM810M2 | 합금강 | C | BM#2 | 1614 | 44 | 1649 | 1562 | 38 | 7200 |  | 1 | 0.21 | 19 |  | -2.49 | 1591 | 1649 | 19.4 | 0 | 0 | 16 | 41 | 55 | Y |  | 2021-08-31 22:54 | 72 | 1102 | 29 | 34 | 38 | 40 | 40 | 39 | 38 | 37 | 35 | 33 | 32 | 30 | 28 | 28 | 35 | 40 | 28 | 0 | -0.27 | Y | 45 | Y | -0.4 | [7 empty] | N | N | N | N | 120 | 0.47 | 64 | 90450 | 95316 | 384 | 15600 | 05 | 2 |  | 2021-08-31 22:57 | 1591 | 104 |  | 12 |  | * 전공정 요청으로 감속주입 0.40 이상공정 등록 및 생관통보 ID: 304~306,403~406 | [14 empty] | 93.25 | 100 | 0 | 0 | 0 |  | 510 | 300 | Y | Y | 0 | 0 | 0 |  | 510 | 300 | Y | Y | N | [6 empty] | RB150.00 | H
A66638 | 2021-08-31 | 1 | B |  | 14 | A | P-STB2 | 베어링강 | STB (SF) | BM#1 | 1645 | 41 | 1562 | 1531 | 32 | 4400 |  | 3 | 0.15 | 25 |  | -1.17 | 1519 | 1554 | 127.25 | 81.73 |  | 6 | 37 | 61 | Y |  | 2021-08-31 23:40 | 63 | 1095 | 25 | 26 | 27 | 28 | 28 | 28 | 28 | 28 | 28 | 27 | 27 | 27 | 27 | 27 | 27 | 28 | 27 | 28 | -0.02 | Y | 45 | Y | 0 |  |  |  | 1.29 |  |  |  |  | Y | N | Y | 190 | 0.48 | 63 | 101532 | 94975 | -146775 | 14900 | 06 | 1 |  | 2021-08-31 23:46 | 1519 | 112 |  | 26 |  | *STR#2 W/D10번 FAULT 발생으로 S/R미적용 | [14 empty] | 99.88 | 100 | 0 | 0 | 0 |  | 650 |  | Y | N | 0 | 0 | 0 |  | 651 |  | Y | N | Y |  |  | Y |  |  |  | BT180180 | H
B66066 | 2021-08-31 | 2 | B | 연주종료 | 11 | A | SCM810M2 | 합금강 | C | BM#2 | 1593 | 42 | 1645 | 1555 | 35 | 7100 |  | 1 | 0.25 | 19 |  | 0 | 1573 | 1636 | 28.46 | 0 | 0 | 20 | 69 | 52 | Y |  | 2021-09-01 00:04 | 54 | 1097 | 25 | 27 | 29 | 29 | 29 | 28 | 27 | 26 | 25 | 23 | 22 | 20 |  | 20 | 26 | 29 | 20 | 29 | -0.2 |  | 45 | Y | -0.4 | [7 empty] | N | N | N | N | 110 | 0.55 | 61 | 116484 | 100739 | 261 | 2000 | 05 | 2 |  | 2021-09-01 00:05 | 1573 | 109 |  | 7 |  | * 작업종료 : 01시 25분 | F7A51FEFE1BF487B9B51F4CFF6CD9EE4 | C8CE73926D93497197DF994E927FF04A | 20817C09D6204D7582262537FCE2E96E |  |  | 520A586B734B45D285E42CB5849C0444 | C3C158B16AE4411DA4C96E06053DF5C7 |  |  | 3AD316C91D8445EC9E51CA8D54325636 | F12DC7B7EC434C0B9DB43D5088CBD0F0 |  |  |  | 114.99 | 100 | 0 | 2900 | 0 |  | 510 | 300 | Y | Y | 0 | 3300 | 0 |  | 511 | 300 | Y | Y | N | [6 empty] | RB150.00 | H
A66639 | 2021-08-31 | 1 | B | 유사강종연연주 | 15 | A | STB2 | 베어링강 | STB (SF) | BM#1 | 1637 | 43 | 1566 | 1555 | 31 | 5100 |  | 3 | 0.14 | 26 |  | -1.42 | 1517 | 1564 | 140.56 | 59.5 |  | 1 | 10 | 67 | Y |  | 2021-09-01 00:45 | 61 | 1094 | 26 | 25 | 29 | 30 | 31 | 31 | 31 | 30 | 30 | 29 | 29 | 28 | 28 | 28 | 29 | 31 | 28 | 31 | -0.07 | Y | 45 | Y | 0 |  |  |  | 1.04 |  |  |  |  | Y | N | M | 240 | 0.47 | 61 | 93071 | 92264 | 7579 | 15400 | 06 | 1 |  | 2021-09-01 00:53 | 1517 | 110 |  | 24 | 10 | *STR#2 W/D10번 FAULT 발생으로 S/R미적용 *STR#2 클로깅 발생 감속주입 정속유지 강종 감속 ID:202~205 *클로깅 발생으로 L/D잔강 10TON 이월함 *클로깅 발생으로 감속주입 주속 40이하 발생 S/R 해제 ID204.205 | [6 empty] | 6901F33E1C9E4927A74BDAA28507B042 | 36FCBEFBC6EB4246A5F28C79DA357867 | 8F0B972DFA5D42179935950DF836C7B9 |  | B9EC9DECA7C44D7C9A16B7B777C60441 | EA2C43CA47A24DA9A31251E7C1E9BE3C | C91F5EFB5E3942C4A3236F57714F0C46 |  | 90.98 | 100 | 0 | 0 | 0 |  | 650 |  | Y | N | 0 | 0 | 0 |  | 651 |  | Y | N | Y |  |  | Y |  |  |  | BT180180 | H
A66640 | 2021-08-31 | 1 | B |  | 16 | A | STB2 | 베어링강 | STB (SF) | BM#1 | 1628 | 40 | 1565 | 1557 | 27 | 4400 |  | 3 | 0.15 | 25 |  | -1.37 | 1519 | 1560 | 126.86 | 78.55 |  | 35 | 27 | 58 | Y |  | 2021-09-01 01:48 | 63 | 1096 | 28 | 27 | 28 | 30 | 30 | 30 | 29 | 29 | 28 | 28 | 27 |  |  | 27 | 29 | 30 | 27 | 30 | -0.08 | Y | 35 | Y | -0.2 |  |  |  | 1.02 |  |  |  |  | Y | N | M | 240 | 0.43 | 53 | 76149 | 68486 | 7071 | 16400 | 06 | 1 |  | 2021-09-01 01:55 | 1519 | 104 |  | 23 | 9 | *STR#2 W/D10번 FAULT 발생으로 S/R미적용 *STR#2 클로깅 발생 감속주입 20%이상 감속 ID:201~204 *클로깅 발생으로 L/D잔강 40TON 이월함 *클로깅 발생으로 감속주입 주속 40이하 발생 S/R 해제 ID201~.204 | [14 empty] | 70.15 | 100 | 0 | 0 | 0 |  | 650 |  | Y | N | 0 | 0 | 0 |  | 651 |  | Y | N | Y |  |  | Y | Y |  |  | BT180180 | H
A66641 | 2021-08-31 | 1 | B |  | 17 | A | STB2 | 베어링강 | STB (SF) | BM#1 | 1623 | 42 | 1568 | 1560 | 24 | 3900 |  | 3 | 0.15 | 25 |  | -1.34 | 1523 | 1563 | 127.05 | 36.04 |  | 38 | 37 | 59 | Y |  | 2021-09-01 02:43 | 67 | 1092 | 27 | 27 | 30 | 33 | 35 | 36 | 36 | 36 | 35 | 36 | 36 | 35 | 36 | 36 | 34 | 36 | 35 | 36 | 0 | Y | 30 | Y | 0.2 |  |  |  | 0.83 |  |  |  |  | Y | N | Y | 230 | 0.45 | 60 | 76149 | 83646 | 7054 | 15200 | 06 | 1 |  | 2021-09-01 02:51 | 1523 | 101 |  | 22 |  | *STR#2 W/D10번 FAULT 발생으로 S/R미적용 *STR#2 클로깅 발생 감속주입 20%이상 감속 ID:201.202 | [14 empty] | 84 | 100 | 0 | 0 | 0 |  | 650 |  | Y | N | 0 | 0 | 0 |  | 651 |  | Y | N | Y |  |  | Y |  |  |  | BT180180 | H
A66642 | 2021-08-31 | 1 | B |  | 18 | A | STB2 | 베어링강 | STB (SF) | BM#1 | 1667 | 40 | 1570 | 1535 | 31 | 5400 |  | 3 | 0.15 | 25 |  | -1.24 | 1532 | 1569 | 127.21 | 37.32 |  | 6 | 38 | 52 | Y |  | 2021-09-01 03:49 | 76 | 1076 | 35 | 38 | 43 | 45 | 45 | 45 | 44 | 43 | 43 | 42 | 42 | 42 |  | 42 | 43 | 45 | 42 | 45 | -0.06 | Y | 45 | Y | 0 |  |  |  | 0.67 |  |  |  |  | Y | N | Y | 220 | 0.48 | 64 | 101532 | 96530 | 7720 | 15300 | 06 | 1 |  | 2021-09-01 04:01 | 1532 | 93 |  | 17 | 18 | *STR#2 W/D10번 FAULT 발생으로 S/R미적용 | [14 empty] | 97.11 | 100 | 0 | 0 | 0 |  | 650 |  | Y | N | 0 | 0 | 0 |  | 651 |  | Y | N | Y |  |  | Y |  |  |  | BT180180 | H
A66643 | 2021-08-31 | 1 | C | TUNDISH교체전 | 19 | A | STB2 | 베어링강 | STB (SF) | BM#1 | 1692 | 40 | 1567 | 1554 | 21 | 3600 |  | 3 | 0.15 | 25 |  | -1.44 | 1524 | 1567 | 127.69 | 51.59 |  | 1 | 11 | 62 | Y |  | 2021-09-01 04:45 | 68 | 1096 | 42 | 39 | 38 | 37 | 37 | 36 | 34 | 34 | 34 | 33 | 33 | 33 |  | 33 | 36 | 38 | 33 | 34 | -0.11 |  | 45 | Y | 0 |  |  |  | 1 |  |  |  |  | N | N | M | 210 | 0.48 | 65 | 88977 | 96071 | 7179 | 2000 | 06 | 1 |  | 2021-09-01 04:54 | 1524 | 100 |  | 26 | 18 |  |  | 73C3882AB9BD4C7595F0F7E501875415 | E47A631F2FAD417E95684C8A78C075E5 | [11 empty] | 86.3 | 100 | 0 | 3500 | 0 |  | 650 |  | Y | N | 0 | 3500 | 0 |  | 651 |  | Y | N | Y |  |  | Y |  |  |  | BT180180 | H
A66644 | 2021-08-31 | 1 | C | TUNDISH교체 | 1 | A | STB2 | 베어링강 | STB (SF) | BM#1 | 1642 | 40 | 1590 | 1550 | 33 | 5600 |  | 3 | 0.15 | 25 |  | -1.38 | 1554 | 1596 | 129.29 | 45.87 |  | 35 | 28 | 54 | Y |  | 2021-09-01 05:50 | 98 | 1091 | 32 | 29 | 32 | 29 | 34 | 39 | 41 | 42 | 43 | 45 | 45 | 45 | 41 | 41 | 40 | 45 | 41 | 45 | -0.24 |  | 15 | Y | -0.8 |  | 1.71 | 1.71 | [5 empty] | Y | N | M | 240 | 0.46 | 60 | 84610 | 94172 | 7028 | 15800 | 07 | 2 |  | 2021-09-01 06:13 | 1554 | 125 |  | 46 |  | *T/D FLUX 유:10,용:270kg *STR#2 W/D10번 FAULT 발생으로 S/R미적용 | [14 empty] | 83.61 | 100 | 1500 | 0 | 0 |  | 650 |  | Y | N | 1500 | 0 | 0 |  | 651 |  | Y | N | Y |  |  | Y |  |  |  | BT180180 | H
A66645 | 2021-08-31 | 1 | C |  | 2 | A | STB2 | 베어링강 | STB (SF) | BM#1 | 1596 | 43 | 1567 | 1550 | 29 | 4800 |  | 3 | 0.14 | 25 |  | -1.16 | 1521 | 1556 | 108.07 | 49.17 |  | 38 | 38 | 72 | Y |  | 2021-09-01 06:55 | 65 | 1076 | 45 | 38 | 30 | 26 | 25 | 23 | 22 | 22 | 21 | 21 | 21 | 21 | 21 | 21 | 25 | 30 | 21 | 21 | -0.16 |  | 55 | Y | 0 |  |  |  | 1.1 |  |  |  | Y | Y | N | Y | 230 | 0.48 | 63 | 100825 | 96607 | 7993 | 15300 | 07 | 2 |  | 2021-09-01 07:03 | 1521 | 125 |  | 43 |  | *STR#2 W/D10번 FAULT 발생으로 S/R미적용 *STR#1.2기 샘플 500mm씩 | [14 empty] | 96.53 | 100 | 0 | 0 | 500 |  | 650 |  | Y | N | 0 | 0 | 500 |  | 651 |  | Y | N | Y |  |  | Y |  |  |  | BT180180 | H
A66646 | 2021-09-01 | 1 | C |  | 3 | A | STB2 | 베어링강 | STB (SF) | BM#1 | 1602 | 46 | 1554 | 1537 | 36 | 5900 |  | 3 | 0.15 | 25 |  | -1.18 | 1519 | 1554 | 120.27 | 70.27 |  | 6 | 39 | 76 | Y |  | 2021-09-01 08:03 | 63 | 1102 | 20 | 20 | 22 | 23 | 24 | 25 | 25 | 24 | 24 | 24 | 23 | 23 | 22 | 23 | 23 | 25 | 22 | 24 | -0.02 | Y | 35 | Y | 0.2 |  |  |  | 1.02 |  |  |  | Y | Y | N | Y | 220 | 0.48 | 68 | 152298 | 101094 | 7006 | 15100 | 07 | 2 |  | 2021-09-01 08:11 | 1519 | 129 |  | 39 |  | *STR#2 W/D10번 FAULT 발생으로 S/R미적용 *유사강종 연연주 혼탕부 성분 확인 ID:107~109.207~209 | [6 empty] | 980CC959616448E98F02B723D02E27EA | 2F62719242EB4559837EB62311D4984C | DEFE84B568324B5FA003642FC66B1FEF |  | 5B0BB3FBB2644BF3A77D4E140D35126D | AF5DBD55BD78474FAE151797E3014DAF | 192FD94C571B488CB8B460C391321514 |  | 141.67 | 100 | 0 | 0 | 0 |  | 650 |  | Y | N | 0 | 0 | 0 |  | 651 |  | Y | N | Y |  |  | Y |  |  |  | BT180180 | H
A66647 | 2021-09-01 | 1 | C | 유사강종연연주 | 4 | A | SEAH-BQ1 | 베어링강 | STB (SF) | BM#1 | 1609 | 42 | 1569 | 1545 | 28 | 4800 |  | 3 | 0.14 | 30 |  | -1.09 | 1519 | 1557 | 116.73 | 49.16 |  | 1 | 12 | 78 | Y |  | 2021-09-01 09:19 | 64 | 1092 | 22 | 24 | 26 | 27 | 28 | 28 | 28 | 27 | 27 | 26 | 25 |  |  | 25 | 26 | 28 | 25 | 28 | -0.08 | Y | 35 | Y | -0.1 |  |  |  | 1.05 |  |  |  | Y | Y | N | Y | 210 | 0.48 | 59 | 50766 | 91124 | 7026 | 15600 | 07 | 2 |  | 2021-09-01 09:27 | 1519 | 119 |  | 32 | 20 | *STR#2 W/D10번 FAULT 발생으로 S/R미적용 *유사강종 연연주 혼탕부 성분 확인 ID:101.201 | [14 empty] | 51.96 | 100 | 0 | 0 | 0 |  | 650 |  | Y | N | 0 | 0 | 0 |  | 651 |  | Y | N | Y |  |  | Y |  |  |  | BT180180 | H
A66648 | 2021-09-01 | 1 | C |  | 5 | A | SEAH-BQ1 | 베어링강 | STB (SF) | BM#1 | 1617 | 43 | 1565 | 1547 | 30 | 4900 |  | 3 | 0.14 | 30 |  | -1.08 | 1521 | 1559 | 131.31 | 23.52 |  | 35 | 29 | 64 | Y |  | 2021-09-01 10:29 | 66 | 1101 | 24 | 27 | 31 | 33 | 34 | 34 | 33 | 32 | 32 | 32 | 31 | 31 | 30 | 30 | 31 | 34 | 30 | 32 | -0.1 | Y | 40 | Y | -0.2 |  |  |  | 1.09 |  |  |  | Y | Y | N | Y | 200 | 0.48 | 61 | 84610 | 93172 | 6178 | 15500 | 07 | 2 |  | 2021-09-01 10:41 | 1521 | 105 |  | 22 | 17 | *STR#2 W/D10번 FAULT 발생으로 S/R미적용 | [14 empty] | 84.48 | 100 | 0 | 0 | 0 |  | 650 |  | Y | N | 0 | 0 | 0 |  | 651 |  | Y | N | Y |  |  | Y |  |  |  | BT180180 | H
B66075 | 2021-09-01 | 2 | C | 연주시작 | 1 | A | SM18CM9 | 탄소강 | C1 | BM#2 | 1567 | 84 | 1690 | 1531 | 62 | 12500 |  | 1 | 0.32 | 20 |  | -2.3 | 1605 | 1683 | 18.92 | 0 | 0 | 32 | 68 | 100 | Y |  | 2021-09-01 11:11 | 92 | 1105 | -311 | -304 | 25 | 30 | 30 | 34 | 36 | 38 | 40 | 41 | 42 | 41 | 41 | 40 | 37 | 42 | 40 | 41 | -0.04 |  | 15 | Y | -0.2 | 0.8 | 2.74 | 2.74 | 1.62 |  |  |  | N | N | N | N | 150 | 0.45 | 66 | 96390 | 100739 | -2389 | 15100 | 11 | 1 |  | 2021-09-01 11:15 | 1605 | 181 |  | 29 |  | *START 11:40 * T/D FLUX 용탕부: 120 KG / 유탕부: 10KG 투입. * BUTT 타입롱노즐사용(슬리브타입.) * 전공정 요청 감속주입 *STR#1.2 코너히터기 건조로 미적용 ,이상공정 등록 및 생관통보 *수소 10분 측정값 기준치 초과,생관통보 | [14 empty] | 87.55 | 42.86 | 700 | 0 | 0 |  | 451 | 300 | N | Y | 700 | 0 | 0 |  | 451 | 300 | N | Y | N | [6 empty] | RB150.00 | H
A66649 | 2021-09-01 | 1 | C |  | 6 | B | SEAH-BQ1 | 베어링강 | STB (SF) | BM#1 | 1638 | 42 | 1551 | 1567 | 34 | 4500 |  | 3 | 0.16 | 30 |  | -0.92 | 1519 | 1551 | 152.61 | 65.15 |  | 38 | 39 | 64 | Y |  | 2021-09-01 11:35 | 64 | 1098 | 29 | 29 | 33 | 35 | 36 | 35 | 35 | 35 | 34 | 34 | 33 | 32 | 32 | 32 | 33 | 36 | 32 | 35 | -0.09 | Y | 45 | Y | 0 |  |  |  | 1.64 |  |  |  | Y | Y | N | Y | 190 | 0.48 | 65 | 84610 | 100052 | 5948 | 15600 | 07 | 2 |  | 2021-09-01 11:44 | 1519 | 107 |  | 19 | 7 | [15 empty] | 79.04 | 100 | 0 | 0 | 0 |  | 650 |  | Y | N | 0 | 0 | 0 |  | 651 |  | Y | N | Y |  |  | Y |  |  |  | BT180180 | H
B66076 | 2021-09-01 | 2 | C |  | 2 | A | SM18CM9 | 탄소강 | C1 | BM#2 | 1628 | 46 | 1656 | 1563 | 39 | 7800 |  | 1 | 0.28 | 19 |  | -2.09 | 1587 | 1655 | 14.98 | 0 | 0 | 33 | 67 | 84 | Y |  | 2021-09-01 12:22 | 74 | 1100 | 36 | 35 | 35 | 35 | 35 | 34 | 33 | 32 | 31 | 30 | 28 | 27 | 25 | 21 | 31 | 35 | 21 | 35 | -0.23 |  | 60 | Y | -0.6 | [7 empty] | N | N | N | N | 140 | 0.47 | 70 | 94992 | 104379 | -479 | 15600 | 11 | 1 |  | 2021-09-01 12:27 | 1587 | 144 |  | 25 |  | * 전공정 요청 감속주입 *STR#1.2 코너히터기 건조로 미적용 ,이상공정 등록 및 생관통보 | [6 empty] | 564B84956D8E4F68877303546BA789E0 | 212A66EB7DB34B5889BDB9749A044B04 | A39087FEC3BA458BA4B5D636A6BB4AF0 |  | F4AB6D9B332E4AF9A46AE123DB466D0F | 7E53D4397BAE4F74BD849AAD87CA6D5B | 9E914A3B4F24470DB19DBF6A872FE363 |  | 90.99 | 100 | 0 | 0 | 0 |  | 450 | 300 | N | Y | 0 | 0 | 0 |  | 451 | 300 | N | Y | N | [6 empty] | RB150.00 | H
A66650 | 2021-09-01 | 1 | A |  | 7 | B | SEAH-BQ1 | 베어링강 | STB (SF) | BM#1 | 1594 | 46 | 1551 | 1531 | 35 | 5900 |  | 3 | 0.14 | 30 |  | -1.26 | 1507 | 1551 | 167.18 | 64.18 |  | 6 | 40 | 55 | Y |  | 2021-09-01 12:47 | 52 | 1109 | 30 | 29 | 28 | 28 | 27 | 26 | 25 | 24 | 24 | 23 | 22 | 22 | 21 | 21 | 25 | 28 | 21 | 0 | -0.14 |  | 50 | Y | -0.2 |  |  |  | 0.88 |  |  |  | Y | Y | N | Y | 240 | 0.48 | 64 | 101532 | 97754 | 6996 | 16500 | 07 | 2 |  | 2021-09-01 12:55 | 1507 | 109 |  | 13 | 6 | [15 empty] | 97.53 | 100 | 0 | 0 | 0 |  | 650 |  | Y | N | 0 | 0 | 0 |  | 651 |  | Y | N | Y |  |  | Y |  |  |  | BT180180 | H
B66077 | 2021-09-01 | 2 | A |  | 3 | A | SM18CM9 | 탄소강 | C1 | BM#2 | 1595 | 42 | 1657 | 1552 | 36 | 7100 |  | 1 | 0.34 | 19 |  | -2.07 | 1583 | 1643 | 16.2 | 0 | 0 | 20 | 72 | 31 | Y |  | 2021-09-01 13:14 | 70 | 1098 | 19 | 19 | 24 | 27 | 28 | 29 | 28 | 27 | 27 | 25 | 24 | 22 | 21 | 19 | 25 | 29 | 19 | 27 | -0.25 | Y | 40 | Y | -0.4 | [7 empty] | N | N | N | N | 130 | 0.5 | 65 | 94992 | 102262 | 38 | 15000 | 11 | 1 |  | 2021-09-01 13:25 | 1583 | 137 |  | 43 |  | *STR#1.2 코너히터기 건조로 100KW 적용 이상공정등록 및 생관통보 *전공정 요청 감속주입 | [14 empty] | 93.27 | 100 | 0 | 0 | 0 |  | 450 | 300 | N | Y | 0 | 0 | 0 |  | 451 | 300 | N | Y | N | [6 empty] | RB150.00 | H
A66651 | 2021-09-01 | 1 | A |  | 8 | B | SEAH-BQ1 | 베어링강 | STB (SF) | BM#1 | 1633 | 44 | 1557 | 1552 | 28 | 4700 |  | 3 | 0.14 | 31 |  | -1.11 | 1518 | 1557 | 141.99 | 27.4 |  | 1 | 13 | 61 | Y |  | 2021-09-01 13:40 | 63 | 1109 | 20 | 23 | 26 | 26 | 25 | 23 | 22 | 21 | 21 | 21 | 21 | 21 | 21 | 21 | 22 | 26 | 21 | 21 | -0.05 | Y | 97.98 | Y | 0 |  |  |  | 1.1 |  |  |  | Y | N | N | Y | 230 | 0.48 | 107 | 84610 | 152804 | -50004 | 16620 | 07 | 2 |  | 2021-09-01 13:46 | 1518 | 111 |  | 26 |  | *STR#1 Watchdog relay fault발생으로 14시15분 한줄 종료 -ALARM CODE 207 (PLC 통신간 불통) *고철부 5800 | 9ADE119029E0413C819A6749BF01C8FA |  | 3FD9939FB9D24760A2C168DBF9234EB4 | [11 empty] | 82.23 | 100 | 0 | 5800 | 0 |  | 650 |  | Y | N | 0 | 0 | 0 |  | 651 |  | Y | N | Y |  |  | Y |  |  |  | BT180180 | H
B66078 | 2021-09-01 | 2 | A |  | 4 | A | SM18CM9 | 탄소강 | C1 | BM#2 | 1614 | 48 | 1631 | 1545 | 40 | 7800 |  | 1 | 0.26 | 18 |  | -2.46 | 1580 | 1637 | 13.42 | 0 | 0 | 16 | 44 | 172 | Y |  | 2021-09-01 14:32 | 67 | 1105 | 16 | 16 | 19 | 21 | 22 | 22 | 22 | 21 | 21 | 20 | 19 | 18 | 17 | 17 | 20 | 22 | 17 | 22 | -0.12 | Y | 40 | Y | -0.2 | [7 empty] | N | N | N | N | 120 | 0.52 | 60 | 96228 | 99202 | -852 | 15300 | 11 | 1 |  | 2021-09-01 14:35 | 1580 | 135 |  | 31 | [16 empty] | 97.84 | 100 | 0 | 0 | 0 |  | 450 | 300 | Y | Y | 0 | 0 | 0 |  | 451 | 300 | Y | Y | N | [6 empty] | RB150.00 | H
B66079 | 2021-09-01 | 2 | A |  | 5 | A | SM18CM9 | 탄소강 | C1 | BM#2 | 0 | 41 | 1660 | 1541 | 32 | 6700 |  | 1 | 0.32 | 20 |  | -2.86 | 1576 | 1645 | 21.41 | 0 | 0 | 32 | 69 | 47 | Y |  | 2021-09-01 15:35 | 63 | 1098 | 14 | 14 | 23 | 26 | 28 | 28 | 28 | 28 | 27 | 26 | 25 | 24 | 22 | 22 | 25 | 28 | 22 | 28 | -0.15 | Y | 40 | Y | -0.4 | [7 empty] | N | N | N | N | 110 | 0.52 | 58 | 101160 | 96150 | 800 | 15900 | 11 | 1 |  | 2021-09-01 15:39 | 1576 | 116 |  | 29 | [16 empty] | 104.29 | 100 | 0 | 0 | 0 |  | 450 | 300 | Y | Y | 0 | 0 | 0 |  | 451 | 300 | Y | Y | N | [6 empty] | RB150.00 | H
A66652 | 2021-09-01 | 1 | A | TUNDISH교체전 | 9 | B | SEAH-BQ1 | 베어링강 | STB (SF) | BM#1 | 1592 | 40 | 1566 | 1546 | 31 | 5100 |  | 3 | 0.15 | 30 |  | 49.07 | 1535 | 0 | 139.03 | 0 |  | 35 | 30 | 60 | Y |  | 2021-09-01 15:39 | 80 | 1091 | 9 | 11 | 23 | 30 | 32 | 35 | 36 | 37 | 37 | 37 | 36 | 36 | 35 | 34 | 32 | 37 | 34 | 37 | -0.05 | Y | 35 | Y | -0.2 |  |  |  | 0.84 |  |  |  |  | N | N | M | 220 | 0.48 | 92 | 73275 | 68057 | 33293 | 2000 | 07 | 2 |  | 2021-09-01 15:48 | 1535 | 159 |  | 19 |  | *STR#2 외줄작업 *L/D 잔강 35TON 이월 *RAMPING DOWN 미준수 14분 45초 추가절단 500mm TAIL 사진 촬영원본 삭제됨 | [14 empty] | 72.62 | 100 | 0 | 0 | 0 |  | 0 |  | Y | N | 0 | 4000 | 0 |  | 651 |  | Y | N | Y |  |  | Y |  |  |  | BT180180 | H
B66080 | 2021-09-01 | 2 | A |  | 6 | A | SM18CM9 | 탄소강 | C1 | BM#2 | 1599 | 41 | 1659 | 1556 | 31 | 6000 |  | 1 | 0.27 | 18 |  | 0 | 1589 | 1635 | 10.55 | 0 | 0 | 33 | 68 | 52 | Y |  | 2021-09-01 16:30 | 76 | 1097 | 20 | 24 | 31 | 35 | 36 | 37 | 36 | 36 | 35 | 33 | 32 | 30 | 29 | 26 | 32 | 37 | 26 | 36 | -0.27 | Y | 40 | Y | -0.6 | [7 empty] | N | N | N | N | 100 | 0.5 | 63 | 102090 | 98606 | 294 | 15300 | 11 | 1 |  | 2021-09-01 16:36 | 1589 | 117 |  | 32 |  | *전공정 요청 감속주입 | [6 empty] | BE337C476DD542D8925B13006C6848F0 | 34A52AD7B3FD42D0BC954797ABE1D6A7 |  |  | 9E906A05370E4F8D809929C0619105F0 | 1EF641A77CA74113A0F58EF376E25567 |  |  | 100.88 | 100 | 0 | 0 | 0 |  | 450 | 300 | Y | Y | 0 | 0 | 0 |  | 450 | 300 | Y | Y | N | [6 empty] | RB150.00 | H
A66653 | 2021-09-01 | 1 | A | TUNDISH교체 | 1 | A | STB2 | 베어링강 | STB (SF) | BM#1 | 1656 | 95 | 1610 | 1532 | 83 | 12900 |  | 3 | 0.17 | 26 |  | -1.54 | 1553 | 1603 | 184.21 | 286.03 |  | 38 | 40 | 58 | Y |  | 2021-09-01 17:33 | 97 | 1098 | 35 | 21 | 39 | 45 | 44 | 36 | 44 | 40 | 34 | 34 | 22 | 33 | 21 | 21 | 35 | 45 | 21 | 0 | -0.53 |  | 45 | Y | -2.4 |  | 1.92 | 1.7 | [5 empty] | N | N | M | 240 | 0.45 | 69 | 150182 | 98342 | 7512 | 15390 | 07 | 1 |  | 2021-09-01 17:42 | 1553 | 200 |  | 22 |  | *T/D FLUX 270KG/10KG *STR#1 코너히터기 미적용 - 이상재 등록 *유사강종 연연주 혼탕부 성분확인 ID:107~109, 207~209 | [14 empty] | 138.67 | 100 | 1500 | 0 | 0 |  | 650 |  | N | N | 1500 | 0 | 0 |  | 651 |  | Y | N | Y |  |  | Y |  |  |  | BT180180 | H
B66081 | 2021-09-01 | 2 | A |  | 7 | A | SM18CM9 | 탄소강 | C1 | BM#2 | 1588 | 43 | 1650 | 1546 | 34 | 6700 |  | 1 | 0.32 | 19 |  | -2.46 | 1584 | 1640 | 16.1 | 0 | 0 | 20 | 73 | 51 | Y |  | 2021-09-01 17:38 | 71 | 1108 | 25 | 26 | 29 | 31 | 32 | 33 | 33 | 33 | 32 | 32 | 31 | 31 | 30 | 28 | 31 | 33 | 28 | 33 | -0.12 | Y | 40 | Y | -0.4 | [7 empty] | N | N | N | N | 150 | 0.49 | 64 | 103020 | 100882 | -582 | 16000 | 11 | 1 |  | 2021-09-01 17:54 | 1584 | 121 |  | 29 |  | *전공정 요청 감속주입 | [14 empty] | 103.43 | 100 | 0 | 0 | 0 |  | 450 | 300 | Y | Y | 0 | 0 | 0 |  | 450 | 300 | Y | Y | N | [6 empty] | RB150.00 | H
B66082 | 2021-09-01 | 2 | A | TUNDISH교체전 | 8 | A | SM18CM9 | 탄소강 | C1 | BM#2 | 1597 | 40 | 1658 | 1551 | 34 | 6700 |  | 1 | 0.31 | 19 |  | -2.05 | 1591 | 1645 | 12.67 | 0 | 0 | 16 | 45 | 41 | Y |  | 2021-09-01 18:34 | 78 | 1098 | 27 | 29 | 33 | 35 | 36 | 35 | 35 | 34 | 33 | 32 | 31 | 30 |  | 30 | 33 | 36 | 30 | 35 | -0.17 | Y | 35 | Y | -0.2 | [7 empty] | N | N | N | N | 140 | 0.52 | 59 | 104813 | 96191 | 659 | 2300 | 11 | 1 |  | 2021-09-01 18:37 | 1591 | 122 |  | 38 | [16 empty] | 109.18 | 100 | 0 | 2700 | 0 |  | 450 | 300 | Y | Y | 0 | 2700 | 0 |  | 451 | 300 | Y | Y | N | [6 empty] | RB150.00 | H
A66654 | 2021-09-01 | 1 | A | 유사강종연연주 | 2 | A | SEAH-BQ1 | 베어링강 | STB (SF) | BM#1 | 1624 | 52 | 1582 | 1540 | 40 | 7100 |  | 3 | 0.16 | 30 |  | -1.77 | 1522 | 1582 | 215.07 | 151.36 |  | 6 | 41 | 133 | Y |  | 2021-09-01 18:35 | 67 | 1097 | 56 | 44 | 39 | 33 | 32 | 31 | 30 | 29 | 29 | 29 | 28 | 28 | 28 | 28 | 34 | 39 | 28 | 29 | -0.2 |  | 55 | Y | 0 |  |  |  | 1.33 |  |  |  | Y | Y | N | Y | 230 | 0.48 | 67 | 50766 | 100089 | 7011 | 15200 | 07 | 1 |  | 2021-09-01 18:44 | 1522 | 142 |  | 30 |  | *유사강종 연연주 혼탕부 성분확인 ID 101, 201 *STR#1 코너히터기 미적용 - 이상재 등록 | [6 empty] | E50597F3DA0943D8BCA39A5137928659 | 6F386F8610BC4308B48B83B9B5534ACB | 43D270AC34C748F8A9EC402EB953EBA9 |  | BE235257BFA749DC93D067BFA108515E | E5E2C334FFE44DB8BA08F16486A9D2D5 | 3C296FFE2A2B486CB711EA4035E20F65 |  | 47.49 | 100 | 0 | 0 | 0 |  | 650 |  | N | N | 0 | 0 | 0 |  | 651 |  | Y | N | Y |  |  | Y |  |  |  | BT180180 | H
A66655 | 2021-09-01 | 1 | A |  | 3 | A | SEAH-BQ1 | 베어링강 | STB (SF) | BM#1 | 1636 | 40 | 1566 | 1531 | 35 | 6100 |  | 3 | 0.16 | 30 |  | -1.16 | 1529 | 1566 | 216.83 | 40.14 |  | 1 | 14 | 103 | Y |  | 2021-09-01 19:29 | 74 | 1097 | 27 | 26 | 28 | 30 | 31 | 31 | 30 | 29 | 29 | 29 | 28 | 28 | 28 | 28 | 29 | 31 | 28 | 29 | -0.04 | Y | 40 | Y | 0 |  |  |  | 1.12 |  |  |  | Y | Y | N | Y | 220 | 0.48 | 63 | 84610 | 97705 | 6995 | 15350 | 07 | 1 |  | 2021-09-01 19:41 | 1529 | 125 |  | 44 |  | *STR#1 작업방안에 따른 코너히터기 100KW 적용 | [14 empty] | 81.63 | 100 | 0 | 0 | 0 |  | 650 |  | Y | N | 0 | 0 | 0 |  | 651 |  | Y | N | Y |  |  | Y |  |  |  | BT180180 | H
B66083 | 2021-09-01 | 2 | A | TUNDISH교체 | 1 | A | AE1038M2 | 탄소강 | B | BM#2 | 1629 | 41 | 1666 | 1552 | 36 | 7300 |  | 1 | 0.29 | 20 |  | -2.33 | 1581 | 1653 | 2.54 | 32.9 | 0 | 32 | 70 | 60 | Y |  | 2021-09-01 20:04 | 84 | 1102 | -355 | -358 | 33 | 31 | 28 | 35 | 39 | 42 | 43 | 44 | 44 | 43 | 42 | 42 | 39 | 44 | 42 | 0 | -0.13 |  | 15 | Y | -0.2 | 0.5 | 2.15 | 2.15 |  |  |  |  | N | N | N | N | 220 | 0.47 | 60 | 90996 | 92798 | 4502 | 15900 | 13 | 2 |  | 2021-09-01 20:05 | 1581 | 123 |  | 31 |  | * BUTT 타입롱노즐사용(슬리브타입.) * T/D FLUX 용탕부: 120 KG / 유탕부: 10KG 투입. *유탕구 1057 | [14 empty] | 94.49 | 100 | 700 | 0 | 0 |  | 650 | 400 | Y | N | 700 | 0 | 0 |  | 652 | 400 | Y | N | N | Y | [5 empty] | RB110.00 | C
A66656 | 2021-09-01 | 1 | B |  | 4 | B | SEAH-BQ1 | 베어링강 | STB (SF) | BM#1 | 1630 | 43 | 1568 | 1557 | 32 | 5500 |  | 3 | 0.15 | 30 |  | -1.54 | 1515 | 1568 | 227.1 | 31.43 |  | 35 | 31 | 83 | Y |  | 2021-09-01 20:50 | 60 | 1101 | 27 | 27 | 28 | 29 | 29 | 29 | 27 | 27 | 26 | 26 | 25 | 24 | 23 | 21 | 26 | 29 | 21 | 29 | -0.15 | Y | 55 | Y | -0.2 |  |  |  | 0.96 |  |  |  | Y | Y | N | Y | 210 | 0.48 | 67 | 101532 | 101915 | 6985 | 15300 | 07 | 1 |  | 2021-09-01 20:58 | 1515 | 111 |  | 28 |  | *STR#2 W/D10번 FAULT 발생으로 S/R미적용 *STR#1,2 압력초과 S/R재세팅 | [14 empty] | 93.23 | 100 | 0 | 0 | 0 |  | 650 |  | Y | N | 0 | 0 | 0 |  | 651 |  | Y | N | Y |  |  | Y |  |  |  | BT180180 | H
B66084 | 2021-09-01 | 2 | B |  | 2 | A | AE1038M2 | 탄소강 | B | BM#2 | 1612 | 41 | 1651 | 1524 | 36 | 6900 |  | 1 | 0.43 | 19 |  | -2.52 | 1572 | 1636 | 0 | 52.15 | 0 | 33 | 69 | 62 | Y |  | 2021-09-01 21:00 | 75 | 1098 | 39 | 38 | 38 | 39 | 39 | 39 | 38 | 37 | 35 | 34 | 33 |  |  | 33 | 37 | 39 | 33 | 39 | -0.17 | Y | 35 | Y | -0.2 | [7 empty] | N | N | N | N | 220 | 0.5 | 56 | 94560 | 89364 | 3086 | 15300 | 13 | 2 |  | 2021-09-01 21:04 | 1572 | 126 |  | 36 | [16 empty] | 103.18 | 100 | 0 | 0 | 0 |  | 650 | 400 | Y | N | 0 | 0 | 0 |  | 650 | 400 | Y | N | N | Y | [5 empty] | RB110.00 | C
B66085 | 2021-09-01 | 2 | B |  | 3 | A | AE1038M2 | 탄소강 | B | BM#2 | 1586 | 42 | 1630 | 1532 | 34 | 6400 |  | 1 | 0.34 | 16 |  | -2.31 | 1564 | 1612 | 0 | 24.05 | 0 | 20 | 74 | 66 | Y |  | 2021-09-01 22:07 | 67 | 1094 | 29 | 29 | 32 | 33 | 33 | 33 | 33 | 32 | 31 | 30 | 28 | 26 |  | 26 | 31 | 33 | 26 | 33 | -0.17 | Y | 40 | Y | -0.4 | [7 empty] | N | N | N | N | 210 | 0.5 | 58 | 95106 | 92503 | 2997 | 14700 | 13 | 2 |  | 2021-09-01 22:11 | 1564 | 121 |  | 26 | [16 empty] | 100.01 | 100 | 0 | 0 | 0 |  | 650 | 400 | Y | N | 0 | 0 | 0 |  | 651 | 400 | Y | N | N | Y | [5 empty] | RB110.00 | C
A66657 | 2021-09-01 | 1 | B |  | 5 | A | SEAH-BQ1 | 베어링강 | STB (SF) | BM#1 | 1605 | 47 | 1554 | 1550 | 35 | 6100 |  | 3 | 0.15 | 30 |  | -1.19 | 1515 | 1554 | 165.24 | 51.07 |  | 38 | 41 | 55 | Y |  | 2021-09-01 21:57 | 60 | 1099 | 20 | 22 | 26 | 27 | 28 | 29 | 28 | 27 | 27 | 26 | 26 | 26 | 25 | 24 | 26 | 29 | 24 | 27 | -0.12 | Y | 40 | Y | -0.2 |  |  |  | 1.18 |  |  |  |  | Y | N | Y | 200 | 0.48 | 67 | 101532 | 102560 | 5340 | 15400 | 07 | 1 |  | 2021-09-01 22:05 | 1515 | 118 |  | 29 |  | *STR#2 W/D10번 FAULT 발생으로 S/R미적용 | [14 empty] | 92.68 | 100 | 0 | 0 | 0 |  | 650 |  | Y | N | 0 | 0 | 0 |  | 651 |  | Y | N | Y |  |  | Y |  |  |  | BT180180 | H
B66086 | 2021-09-01 | 2 | B |  | 4 | A | AE1038M2 | 탄소강 | B | BM#2 | 1567 | 45 | 1612 | 1516 | 37 | 7300 |  | 1 | 0.32 | 16 |  | -2.38 | 1563 | 1612 | 0 | 21.55 | 0 | 16 | 46 | 71 | Y |  | 2021-09-01 23:14 | 66 | 1101 | 23 | 28 | 32 | 32 | 32 | 31 | 31 | 30 | 28 | 27 | 25 | 24 |  | 24 | 29 | 32 | 24 | 32 | -0.18 |  | 45 | Y | -0.2 | [7 empty] | N | N | N | N | 200 | 0.5 | 58 | 89683 | 93474 | 3026 | 16900 | 13 | 2 |  | 2021-09-01 23:15 | 1563 | 108 |  | 17 | [16 empty] | 93.32 | 100 | 0 | 0 | 0 |  | 650 | 400 | Y | N | 0 | 0 | 0 |  | 650 | 400 | Y | N | N | Y | [5 empty] | RB110.00 | C
A66658 | 2021-09-01 | 1 | B |  | 6 | B | SEAH-BQ1 | 베어링강 | STB (SF) | BM#1 | 1596 | 41 | 1559 | 1551 | 31 | 5400 |  | 3 | 0.16 | 30 |  | -1.16 | 1521 | 1560 | 152.53 | 43.62 |  | 6 | 42 | 55 | Y |  | 2021-09-01 22:49 | 66 | 1099 | 23 | 24 | 26 | 27 | 28 | 27 | 27 | 27 | 27 | 27 | 26 | 26 | 25 | 25 | 26 | 28 | 25 | 27 | -0.04 | Y | 45 | Y | 0 |  |  |  | 1.1 |  |  |  |  | Y | N | Y | 190 | 0.48 | 68 | 101532 | 102642 | 5508 | 15300 | 07 | 1 |  | 2021-09-01 22:56 | 1521 | 130 |  | 46 |  | *STR#2 W/D10번 FAULT 발생으로 S/R미적용 *전공정 요청 L/D잔강 6TON 이월함 | [6 empty] | D17D9968735C4F27B61967C2627C93F0 | 9BA24B22D95146018576DC2605D7750E | 7058ADD44DF74953B5842DCF9F778AE8 |  | 57D095C491D043BC89DC59D05AEA5F09 | 6DD0684EBF7C4ED28E9E4F19379F1C9E | 91E97B62DBE54CA29BAEF3640A9FDBCF |  | 94.32 | 100 | 0 | 0 | 0 |  | 650 |  | Y | N | 0 | 0 | 0 |  | 651 |  | Y | N | Y |  | N | Y |  |  |  | BT180180 | H
B66087 | 2021-09-01 | 2 | B | 잔강최소화전 | 5 | A | AE1038M2 | 탄소강 | B | BM#2 | 1552 | 44 | 1601 | 1526 | 32 | 6400 |  | 1 | 0.35 | 16 |  | -2.2 | 1556 | 1605 | 0 | 22.18 | 0 | 32 | 71 | 46 | Y |  | 2021-09-02 00:22 | 59 | 1092 | 21 | 27 | 31 | 34 | 34 | 33 | 33 | 32 | 31 | 30 | 28 | 28 | 26 | 24 | 30 | 34 | 24 | 0 | -0.2 | Y | 50 | Y | -0.4 | [7 empty] | N | N | N | N | 190 | 0.48 | 67 | 90816 | 100377 | -177 | 3000 | 13 | 2 |  | 2021-09-02 00:23 | 1556 | 98 |  | 9 |  | * 전공정 요청으로 감속주입 *전공정 요청 L/D잔강이월 미실시 이상공정등록 및 생관통보 | C2883336DE514663AE07D9538C09B05C | [13 empty] | 90.91 | 100 | 0 | 3200 | 0 |  | 650 | 400 | Y | N | 0 | 3100 | 0 |  | 650 | 400 | Y | N | N | N | [5 empty] | RB110.00 | C
A66659 | 2021-09-01 | 1 | B | 유사강종연연주 | 7 | A | STB2 | 베어링강 | STB (SF) | BM#1 | 1641 | 41 | 1562 | 1561 | 36 | 4800 |  | 3 | 0.16 | 25 |  | -1.64 | 1516 | 1563 | 131.21 | 135.96 |  | 1 | 15 | 47 | Y |  | 2021-09-02 00:04 | 60 | 1096 | 22 | 21 | 22 | 22 | 22 | 22 | 22 | 22 | 22 | 21 | 21 | 20 | 20 | 20 | 21 | 22 | 20 | 22 | -0.03 | Y | 55 | Y | 0 |  |  |  | 1.44 |  |  |  |  | Y | N | Y | 240 | 0.48 | 65 | 101532 | 92698 | 7752 | 15200 | 07 | 1 |  | 2021-09-02 00:12 | 1516 | 134 |  | 40 |  | *STR#2 W/D10번 FAULT 발생으로 S/R미적용 *전공정요청 L/D잔강 이월 안함-이상재등록 | [14 empty] | 100.98 | 100 | 0 | 0 | 0 |  | 650 |  | Y | N | 0 | 0 | 0 |  | 650 |  | Y | N | Y |  |  | Y |  |  |  | BT180180 | H
B66088 | 2021-09-01 | 2 | B | 잔강최소화 | 6 | A | SM35CM4 | 탄소강 | B | BM#2 | 1605 | 38 | 1643 | 1552 | 33 | 6600 |  | 1 | 0.35 | 14 |  | -2.42 | 1588 | 1638 | 0 | 20.97 | 0 | 33 | 70 | 58 | Y |  | 2021-09-02 01:27 | 86 | 1090 | -205 | -205 | 42 | 45 | 47 | 49 | 49 | 49 | 48 | 47 | 46 | 44 |  | 44 | 33 | 49 | 44 | 49 | -0.17 | Y | 30 | Y | -0.4 | [7 empty] | N | N | N | N | 180 | 0.47 | 56 | 93071 | 91981 | 1919 | 15900 | 13 | 2 |  | 2021-09-02 01:30 | 1588 | 107 |  | 26 |  | * 롱노즐 재사용 | [14 empty] | 100.08 | 100 | 2500 | 0 | 0 |  | 650 | 400 | Y | N | 2500 | 0 | 0 |  | 651 | 400 | Y | N | N | [5 empty] | Y | BT180180 | C
A66660 | 2021-09-01 | 1 | B | 연주종료 | 8 | A | STB2 | 베어링강 | STB (SF) | BM#1 | 1645 | 44 | 1562 | 1571 | 33 | 4900 |  | 3 | 0.16 | 25 |  | -1.31 | 1524 | 1562 | 132.48 | 36.88 |  | 35 | 32 | 46 | Y |  | 2021-09-02 00:57 | 68 | 1095 | 29 | 21 | 23 | 25 | 26 | 27 | 27 | 26 | 26 | 26 | 25 | 24 | 24 | 24 | 25 | 26 | 24 | 26 | -0.03 |  | 20 | Y | 0 |  |  |  | 0.96 |  |  |  |  | Y | N | M | 230 | 0.48 | 62 | 103423 | 94030 | 7520 | 2000 | 07 | 1 |  | 2021-09-02 01:05 | 1524 | 161 |  | 80 | 10 | *STR#2 W/D10번 FAULT 발생으로 S/R미적용 *전공정요청 L/D잔강 이월 안함-이상재등록 *연주종료 03:11 |  | 826B233367C74D51912B236915A00711 | 87FE4991E592402D9846C7AB5FADB8B8 | 13F409904449471F8BC53E3C8F48DFB9 |  | 6BACE6C8E83C4E3A8FBB4218D42F2299 |  |  |  | 9C2F5E2FA74A407E91C23E651D621618 |  |  |  |  | 102.76 | 100 | 0 | 3500 | 0 |  | 650 |  | Y | N | 0 | 3500 | 0 |  | 651 |  | Y | N | Y |  |  | Y |  |  |  | BT180180 | H
A66661 | 2021-09-01 | 1 | B |  | 7 | A | SM35CM4 | 탄소강 | B | BM#2 | 1594 | 32 | 1623 | 1539 | 26 | 5400 |  | 3 | 0.12 | 13 |  | -1.5 | 1579 | 1604 | 0 | 244.77 |  | 38 | 42 | 45 | Y |  | 2021-09-02 01:57 | 77 | 1098 | 40 | 35 | 33 | 33 | 33 | 32 | 32 | 31 | 31 | 31 | 30 | 30 |  | 30 | 33 | 33 | 30 | 33 | -0.06 |  | 45 | Y | 0 | [7 empty] | N | N | N | N | 170 | 0.5 | 60 | 93071 | 95985 | 515 | 14600 | 13 | 2 |  | 2021-09-02 02:02 | 1579 | 129 |  | 53 | [16 empty] | 96.3 | 100 | 0 | 0 | 0 |  | 649 | 400 | Y | N | 0 | 0 | 0 |  | 650 | 400 | Y | N | N | [6 empty] | BT180180 | H
A66662 | 2021-09-01 | 1 | B |  | 8 | B | SM35CM4 | 탄소강 | B | BM#2 | 1614 | 38 | 1610 | 1557 | 27 | 5200 |  | 3 | 0.18 | 13 |  | -1.79 | 1570 | 1600 | 0 | 258.03 |  | 6 | 43 | 31 | Y |  | 2021-09-02 03:06 | 68 | 1096 | 28 | 27 | 28 | 30 | 30 | 31 | 31 | 30 | 30 | 29 | 29 | 28 | 27 | 27 | 29 | 31 | 27 | 30 | -0.11 | Y | 35 | Y | -0.2 | [7 empty] | N | N | N | N | 170 | 0.5 | 65 | 94632 | 103581 | 569 | 15200 | 13 | 2 |  | 2021-09-02 03:14 | 1570 | 129 |  | 45 | [16 empty] | 89.07 | 100 | 0 | 0 | 0 |  | 650 | 400 | Y | N | 0 | 0 | 0 |  | 651 | 400 | Y | N | N | [6 empty] | BM510510 | C
A66663 | 2021-09-01 | 1 | D |  | 9 | A | SM35C | 탄소강 | B | BM#2 | 1622 | 45 | 1604 | 1563 | 24 | 4400 |  | 3 | 0.18 | 15 |  | -1.97 | 1573 | 1610 | 0 | 252.5 |  | 32 | 72 | 42 | Y |  | 2021-09-02 04:12 | 72 | 1088 | 25 | 28 | 25 | 31 | 33 | 34 | 35 | 36 | 36 | 36 | 36 | 36 | 35 | 35 | 33 | 36 | 35 | 36 | -0.04 | Y | 25 | Y | -0.2 | [7 empty] | N | N | N | N | 220 | 0.5 | 64 | 151553 | 100984 | 1116 | 15200 | 13 | 2 |  | 2021-09-02 04:18 | 1573 | 137 |  | 45 |  | * L/D 막힘으로 강제개공 ID: 301,401 * 연연주 혼탕부 ID : 308, 309, 310, 408, 409, 410 | [14 empty] | 147.5 | 100 | 0 | 0 | 0 |  | 650 | 400 | Y | N | 0 | 0 | 0 |  | 650 | 400 | Y | N | N | [6 empty] | RB160.00 | C
A66664 | 2021-09-01 | 1 | D |  | 10 | A | SM35CH | 탄소강 | B | BM#2 | 1655 | 40 | 1618 | 1584 | 24 | 4200 |  | 3 | 0.17 | 16 |  | -1.64 | 1571 | 1604 | 0 | 309.74 |  | 35 | 33 | 6 | Y |  | 2021-09-02 05:13 | 70 | 1105 | 33 | 32 | 32 | 34 | 34 | 35 | 35 | 34 | 33 | 33 | 30 | 29 |  | 29 | 33 | 35 | 29 | 34 | -0.17 | Y | 35 | Y | -0.2 | [7 empty] | N | N | N | N | 210 | 0.5 | 62 | 42305 | 99341 | 459 | 14500 | 13 | 2 |  | 2021-09-02 05:17 | 1571 | 145 |  | 49 |  | * 연연주 혼탕부 ID : 301, 401 | [14 empty] | 42.26 | 100 | 0 | 0 | 0 |  | 650 | 400 | Y | N | 0 | 0 | 0 |  | 651 | 400 | Y | N | N | [6 empty] | BT180180 | H
A66665 | 2021-09-01 | 1 | D |  | 11 | A | SM35CH | 탄소강 | B | BM#2 | 1622 | 46 | 1607 | 1534 | 26 | 5100 |  | 3 | 0.16 | 17 |  | -2.09 | 1571 | 1615 | 0 | 263.66 |  | 38 | 43 | 25 | Y |  | 2021-09-02 06:06 | 70 | 1097 | 27 | 29 | 31 | 33 | 34 | 35 | 35 | 36 | 35 | 35 | 35 | 34 |  | 34 | 33 | 36 | 34 | 35 | -0.03 | Y | 20 | Y | -0.2 | [7 empty] | N | N | N | N | 200 | 0.5 | 58 | 93071 | 92219 | 2281 | 13400 | 13 | 2 |  | 2021-09-02 06:13 | 1571 | 152 |  | 59 | [16 empty] | 98.28 | 100 | 0 | 0 | 0 |  | 650 | 400 | Y | N | 0 | 0 | 0 |  | 650 | 400 | Y | N | N | [6 empty] | BT180180 | C
A66666 | 2021-09-01 | 1 | D |  | 12 | A | SM35CH | 탄소강 | B | BM#2 | 1634 | 40 | 1628 | 1602 | 21 | 4200 |  | 3 | 0.17 | 16 |  | -1.56 | 1581 | 1612 | 0 | 282 |  | 6 | 44 | 31 | Y |  | 2021-09-02 07:05 | 80 | 1101 | 30 | 33 | 35 | 38 | 40 | 41 | 42 | 42 | 42 | 41 | 41 | 40 |  | 40 | 39 | 42 | 40 | 42 | -0.07 | Y | 25 | Y | -0.2 | [7 empty] | N | N | N | N | 190 | 0.49 | 57 | 101532 | 93086 | 3314 | 15900 | 13 | 2 |  | 2021-09-02 07:56 | 1581 | 151 |  | 61 | [16 empty] | 105.32 | 100 | 0 | 0 | 0 |  | 651 | 400 | Y | N | 0 | 0 | 0 |  | 650 | 400 | Y | N | N |  |  |  | Y |  |  | BT180180 | C
B66094 | 2021-09-02 | 2 | D |  | 13 | A | SM35CH | 탄소강 | B | BM#2 | 1573 | 37 | 1612 | 1524 | 32 | 5700 |  | 3 | 0.17 | 16 |  | -1.2 | 1568 | 1592 | 0 | 177.99 |  | 16 | 48 | 123 | Y |  | 2021-09-02 08:19 | 67 | 1090 | 38 | 38 | 32 | 29 | 28 | 28 | 28 | 28 | 28 | 28 | 28 | 27 | 28 | 28 | 29 | 32 | 27 | 28 | -0.11 |  | 45 | Y | 0.2 | [7 empty] | N | N | N | N | 180 | 0.5 | 60 | 152298 | 96655 | 2145 | 13600 | 13 | 2 |  | 2021-09-02 08:36 | 1568 | 118 |  | 46 |  | * 연연주 혼탕부 ID : 307, 308, 309, 407, 408, 409 | [14 empty] | 153.45 | 100 | 0 | 0 | 0 |  | 650 | 400 | Y | N | 0 | 0 | 0 |  | 650 | 400 | Y | N | N | [6 empty] | BT180180 | C
B66095 | 2021-09-02 | 2 | D |  | 14 | B | SM35CH2 | 탄소강 | B | BM#2 | 1602 | 35 | 1617 | 1564 | 31 | 5500 |  | 1 | 0.32 | 20 |  | -2.15 | 1560 | 1615 | 0 | 16.11 | 0 | 35 | 34 | 43 | Y |  | 2021-09-02 09:34 | 61 | 1091 | 29 | 30 | 31 | 31 | 31 | 30 | 30 | 29 | 28 | 27 | 26 | 25 |  | 25 | 29 | 31 | 25 | 31 | -0.13 |  | 45 | Y | -0.2 | [7 empty] | N | N | N | N | 170 | 0.5 | 59 | 50766 | 95270 | 1480 | 15000 | 13 | 2 |  | 2021-09-02 10:04 | 1560 | 117 |  | 32 |  | * 연연주 혼탕부 ID : 301, 401 | [14 empty] | 52.88 | 100 | 0 | 0 | 0 |  | 650 | 400 | Y | N | 0 | 0 | 0 |  | 650 | 400 | Y | N | N | [6 empty] | BT180180 | H
B66096 | 2021-09-02 | 2 | D |  | 15 | B | SM35CH2 | 탄소강 | B | BM#2 | 1597 | 41 | 1625 | 1534 | 38 | 6700 |  | 1 | 0.34 | 17 |  | -2.28 | 1573 | 1622 | 0 | 14.91 | 0 | 33 | 72 | 40 | Y |  | 2021-09-02 10:42 | 74 | 1099 | 22 | 26 | 33 | 36 | 37 | 37 | 37 | 36 | 35 | 34 | 33 | 32 | 31 | 31 | 33 | 37 | 31 | 37 | -0.15 | Y | 40 | Y | -0.2 | [7 empty] | N | N | N | N | 220 | 0.51 | 61 | 93071 | 98320 | -420 | 15000 | 13 | 2 |  | 2021-09-02 10:44 | 1573 | 121 |  | 25 | [16 empty] | 95.65 | 100 | 0 | 0 | 0 |  | 650 | 400 | Y | N | 0 | 0 | 0 |  | 651 | 400 | Y | N | N | [6 empty] | BT180180 | H
B66097 | 2021-09-02 | 2 | D |  | 16 | A | SM35CH2 | 탄소강 | B | BM#2 | 1616 | 38 | 1618 | 1568 | 34 | 5900 |  | 1 | 0.41 | 17 |  | -2.25 | 1559 | 1616 | 0 | 22.6 | 0 | 32 | 73 | 229 | Y |  | 2021-09-02 11:38 | 60 | 1089 | 29 | 27 | 26 | 26 | 26 | 26 | 25 | 25 | 24 | 23 | 22 | 21 | 20 | 20 | 24 | 26 | 20 | 26 | -0.12 |  | 50 | Y | -0.2 | [7 empty] | N | N | N | N | 210 | 0.52 | 62 | 93071 | 102242 | 8 | 15000 | 13 | 2 |  | 2021-09-02 11:43 | 1559 | 120 |  | 31 | [16 empty] | 91.29 | 100 | 0 | 0 | 0 |  | 650 | 400 | Y | N | 0 | 0 | 0 |  | 651 | 400 | Y | N | N | [6 empty] | BT180180 | H
B66098 | 2021-09-02 | 2 | A | TUNDISH교체전 | 17 | A | SM35CH2 | 탄소강 | B | BM#2 | 1599 | 36 | 1621 | 1559 | 32 | 5800 |  | 1 | 0.42 | 17 |  | -2.57 | 1564 | 1624 | 0 | 30.65 | 0 | 20 | 77 | 104 | Y |  | 2021-09-02 12:33 | 65 | 1100 | 17 | 19 | 21 | 22 | 24 | 23 | 24 | 23 | 23 | 22 | 22 | 21 |  | 21 | 22 | 24 | 21 | 23 | -0.09 | Y | 35 | Y | -0.2 | [7 empty] | N | N | N | N | 200 | 0.52 | 62 | 105890 | 96554 | 1246 | 2400 | 13 | 2 |  | 2021-09-02 12:47 | 1564 | 124 |  | 38 |  |  | 11DC9871E3D947A7BB243F1D7BAA6E0D | AF4CEAEF129045C6AC713EC26933D75B |  |  |  |  | 96B82DFD66CF476FB1A4AD264A004193 | B443EC83FD7741C1872A0B4C78B76DA3 | 0087F21C58EA4D2AA568503CBF42D0AA |  | 515887B2BB6E44A6AF1D2C1529E9E862 | 1D9A565E01784AF4A2F8943DCC68C1DF | 787CD702993646F5AB4A7DD7C1C24A2B |  | 108.27 | 100 | 0 | 3000 | 0 |  | 650 | 400 | Y | N | 0 | 3000 | 0 |  | 651 | 400 | Y | N | N | [6 empty] | BT180180 | H
B66099 | 2021-09-02 | 2 | A | TUNDISH교체 | 1 | A | SCR420HC | 소입성보증강 | C | BM#2 | 1678 | 45 | 1674 | 1566 | 39 | 8100 |  | 1 | 0.45 | 17 |  | -2.51 | 1611 | 1669 | 0 | 45.18 | 0 | 35 | 35 | 39 | Y |  | 2021-09-02 13:34 | 100 | 1094 | -353 | -352 | 20 | 25 | 22 | 31 | 36 | 38 | 39 | 39 | 39 | 38 | 38 | 38 | 34 | 39 | 38 | 39 | -0.05 |  | 20 | Y | 0 | 0.6 | 1.98 | 1.91 |  |  |  |  | N | N | N | N | 150 | 0.49 | 57 | 93071 | 91617 | 6133 | 15600 | 02 | 1 |  | 2021-09-02 13:37 | 1611 | 149 |  | 61 |  | * BUTT 타입롱노즐사용(슬리브타입.) * T/D FLUX 용탕부: 120 KG / 유탕부: 10KG 투입. *유탕구 1147 | [14 empty] | 95.65 | 100 | 700 | 0 | 0 |  | 410 | 300 | Y | Y | 700 | 0 | 0 |  | 410 | 300 | Y | Y | N |  | Y |  |  |  |  | BT180180 | H
B66100 | 2021-09-02 | 2 | A |  | 2 | A | SCR420HC | 소입성보증강 | C | BM#2 | 1605 | 45 | 1650 | 1535 | 37 | 7500 |  | 1 | 0.31 | 16 |  | -1.97 | 1579 | 1629 | 0 | 22.1 | 0 | 33 | 73 | 42 | Y |  | 2021-09-02 15:09 | 68 | 1088 | 36 | 34 | 34 | 33 | 33 | 32 | 31 | 30 | 29 | 28 | 27 | 26 |  | 26 | 31 | 34 | 26 | 0 | -0.18 |  | 45 | Y | -0.2 | [7 empty] | N | N | N | N | 140 | 0.52 | 56 | 93071 | 93026 | 4924 | 14800 | 02 | 1 |  | 2021-09-02 15:15 | 1579 | 118 |  | 24 | [16 empty] | 95.95 | 100 | 0 | 0 | 0 |  | 411 | 300 | Y | Y | 0 | 0 | 0 |  | 410 | 300 | Y | Y | N |  | Y |  |  |  |  | BT180180 | H
B66101 | 2021-09-02 | 2 | A |  | 3 | A | SCR420HC | 소입성보증강 | C | BM#2 | 1605 | 40 | 1648 | 1535 | 35 | 6900 |  | 1 | 0.36 | 16 |  | -2.19 | 1583 | 1637 | 0 | 27.7 | 0 | 32 | 74 | 72 | Y |  | 2021-09-02 16:00 | 72 | 1098 | 23 | 23 | 31 | 34 | 36 | 36 | 37 | 35 | 35 | 33 | 32 | 31 | 29 | 29 | 33 | 37 | 29 | 0 | -0.27 | Y | 30 | Y | -0.4 | [7 empty] | N | N | N | N | 130 | 0.52 | 57 | 152298 | 94288 | 5062 | 15400 | 02 | 1 |  | 2021-09-02 16:02 | 1583 | 113 |  | 29 |  | *연연주 혼탕부 307 308 309 407 408 409 | [14 empty] | 152.6 | 100 | 0 | 0 | 0 |  | 411 | 300 | Y | Y | 0 | 0 | 0 |  | 410 | 300 | Y | Y | N |  | Y |  |  |  |  | BT180180 | H
B66102 | 2021-09-02 | 2 | A |  | 4 | A | SCR420HCS | 소입성보증강 | C | BM#2 | 1646 | 44 | 1635 | 1554 | 38 | 7700 |  | 1 | 0.33 | 16 |  | -2.31 | 1568 | 1621 | 0 | 16.9 | 0 | 20 | 78 | 59 | Y |  | 2021-09-02 17:16 | 57 | 1101 | 27 | 26 | 26 | 26 | 25 | 24 | 23 | 22 | 20 | 19 | 19 | 18 |  | 18 | 23 | 26 | 18 | 26 | -0.16 |  | 50 | Y | -0.2 | [7 empty] | N | N | N | N | 120 | 0.52 | 60 | 50766 | 98781 | 2969 | 16000 | 02 | 1 |  | 2021-09-02 17:14 | 1568 | 109 |  | 11 |  | *연연주 혼탕부 301 401 | [14 empty] | 50.34 | 100 | 0 | 0 | 0 |  | 411 | 300 | Y | Y | 0 | 0 | 0 |  | 410 | 300 | Y | Y | N | Y | N |  |  |  |  | BT180180 | H
B66103 | 2021-09-02 | 2 | A |  | 5 | A | SCR420HCS | 소입성보증강 | C | BM#2 | 1644 | 42 | 1631 | 1549 | 35 | 7000 |  | 1 | 0.34 | 16 |  | -2.17 | 1569 | 1625 | 0 | 15.73 | 0 | 35 | 36 | 53 | Y |  | 2021-09-02 18:12 | 58 | 1099 | 15 | 17 | 26 | 30 | 32 | 31 | 32 | 31 | 31 | 30 | 28 | 27 | 27 | 25 | 28 | 32 | 25 | 31 | -0.16 | Y | 45 | Y | -0.4 | [7 empty] | N | N | N | N | 110 | 0.52 | 64 | 101532 | 103956 | 3044 | 15500 | 02 | 1 |  | 2021-09-02 18:13 | 1569 | 111 |  | 16 |  | *전공정 지연 감속주입 | [14 empty] | 94.89 | 100 | 0 | 0 | 0 |  | 411 | 300 | Y | Y | 0 | 0 | 0 |  | 410 | 300 | Y | Y | N | Y | [5 empty] | BT180180 | H
B66104 | 2021-09-02 | 2 | A |  | 6 | A | SCR420HCS | 소입성보증강 | C | BM#2 | 1615 | 42 | 1643 | 1556 | 35 | 7000 |  | 1 | 0.34 | 16 |  | -2.42 | 1575 | 1628 | 0 | 18.61 | 0 | 33 | 74 | 53 | Y |  | 2021-09-02 19:16 | 64 | 1105 | 24 | 26 | 30 | 31 | 32 | 31 | 31 | 30 | 29 | 27 | 26 | 25 | 23 | 23 | 28 | 32 | 23 | 31 | -0.22 | Y | 40 | Y | -0.4 | [7 empty] | N | N | N | N | 110 | 0.52 | 60 | 84610 | 98800 | 2950 | 15500 | 02 | 1 |  | 2021-09-02 19:13 | 1575 | 110 |  | 17 | [16 empty] | 83.44 | 100 | 0 | 0 | 0 |  | 411 | 300 | Y | Y | 0 | 0 | 0 |  | 410 | 300 | Y | Y | N | Y | [5 empty] | BT180180 | H
B66105 | 2021-09-02 | 2 | A |  | 7 | A | SCR420HCS | 소입성보증강 | C | BM#2 | 1621 | 40 | 1643 | 1540 | 35 | 7000 |  | 1 | 0.35 | 16 |  | -2.59 | 1570 | 1628 | 0 | 17.97 | 0 | 32 | 75 | 54 | Y |  | 2021-09-02 20:09 | 59 | 1099 | 20 | 21 | 24 | 26 | 27 | 27 | 26 | 25 | 24 | 23 | 22 | 20 |  | 20 | 24 | 27 | 20 | 0 | -0.2 | Y | 35 | Y | -0.4 | [7 empty] | N | N | N | N | 100 | 0.52 | 57 | 152298 | 94262 | 2888 | 15600 | 02 | 1 |  | 2021-09-02 20:07 | 1570 | 114 |  | 25 |  | *연연주 혼탕부 307 308 309 407 408 409 * 후 HEAT 전공정 요청으로 감속주입 0.40 이상공정 등록 및 생관통보 ID: 308,309,408,409 | [14 empty] | 157.33 | 100 | 0 | 0 | 0 |  | 411 | 300 | Y | Y | 0 | 0 | 0 |  | 410 | 300 | Y | Y | N | Y | [5 empty] | BT180180 | H
B66106 | 2021-09-02 | 2 | B |  | 8 | B | SCR420HON2 | 소입성보증강 | C | BM#2 | 1577 | 42 | 1648 | 1530 | 35 | 7300 |  | 1 | 0.26 | 17 |  | -2.6 | 1580 | 1642 | 0 | 74.68 | 0 | 20 | 79 | 50 | Y |  | 2021-09-02 21:11 | 69 | 1097 | 15 | 21 | 29 | 32 | 33 | 33 | 33 | 31 | 30 | 29 | 28 | 27 | 25 | 25 | 28 | 33 | 25 | 33 | -0.2 | Y | 40 | Y | -0.4 | [7 empty] | N | N | N | N | 150 | 0.44 | 63 | 50766 | 87110 | 3040 | 15600 | 02 | 1 |  | 2021-09-02 21:11 | 1580 | 115 |  | 20 |  | *연연주 혼탕부 301 401 * 전공정 요청으로 감속주입 0.40 이상공정 등록 및 생관통보 ID: 301~303,401~403 | [14 empty] | 56.28 | 100 | 0 | 0 | 0 |  | 411 | 300 | Y | Y | 0 | 0 | 0 |  | 410 | 300 | Y | Y | N | Y | [5 empty] | BT180180 | H
B66107 | 2021-09-02 | 2 | B |  | 9 | A | SCR420HON2 | 소입성보증강 | C | BM#2 | 1591 | 40 | 1638 | 1548 | 33 | 6600 |  | 1 | 0.34 | 17 |  | -2.54 | 1572 | 1633 | 0 | 26.58 | 0 | 35 | 37 | 47 | Y |  | 2021-09-02 22:20 | 61 | 1100 | 22 | 26 | 29 | 30 | 30 | 30 | 29 | 28 | 27 | 26 | 25 | 23 | 23 | 20 | 26 | 30 | 20 | 30 | -0.18 | Y | 55 | Y | -0.4 | [7 empty] | N | N | N | N | 140 | 0.4 | 77 | 93071 | 97154 | 3046 | 15200 | 02 | 1 |  | 2021-09-02 22:21 | 1572 | 104 |  | 15 |  | * 전공정 요청으로 감속주입 0.40 이상공정 등록 및 생관통보 | [14 empty] | 93.44 | 100 | 0 | 0 | 0 |  | 411 | 300 | Y | Y | 0 | 0 | 0 |  | 410 | 300 | Y | Y | N | Y | [5 empty] | BT180180 | H
B66108 | 2021-09-02 | 2 | B |  | 10 | A | SCR420HON2 | 소입성보증강 | C | BM#2 | 1584 | 44 | 1646 | 1545 | 35 | 7800 |  | 1 | 0.3 | 17 |  | -2.6 | 1574 | 1643 | 0 | 20.01 | 0 | 33 | 75 | 51 | Y |  | 2021-09-02 23:26 | 63 | 1098 | 17 | 21 | 26 | 27 | 28 | 29 | 28 | 27 | 26 | 25 | 24 | 23 | 22 | 17 | 24 | 29 | 17 | 0 | -0.24 | Y | 50 | Y | -0.4 | [7 empty] | N | N | N | N | 130 | 0.4 | 79 | 93071 | 99499 | 3101 | 15400 | 02 | 1 |  | 2021-09-02 23:29 | 1574 | 123 |  | 26 |  | * 전공정 요청으로 감속주입 0.40 이상공정 등록 및 생관통보 | [14 empty] | 93.16 | 100 | 0 | 0 | 0 |  | 411 | 300 | Y | Y | 0 | 0 | 0 |  | 411 | 300 | Y | Y | N | Y | [5 empty] | BT180180 | H
B66109 | 2021-09-02 | 2 | B |  | 11 | A | SCR420HON2 | 소입성보증강 | C | BM#2 | 1604 | 50 | 1645 | 1526 | 42 | 9100 |  | 1 | 0.33 | 17 |  | -2.22 | 1584 | 1643 | 0 | 22.38 | 0 | 32 | 76 | 60 | Y |  | 2021-09-03 00:53 | 73 | 1082 | 14 | 22 | 30 | 35 | 37 | 38 | 38 | 38 | 38 | 37 | 36 | 35 | 33 | 31 | 34 | 38 | 31 | 38 | -0.17 | Y | 40 | Y | -0.4 | [7 empty] | N | N | N | N | 120 | 0.51 | 66 | 93071 | 105142 | 2758 | 15000 | 02 | 1 |  | 2021-09-03 00:54 | 1584 | 122 |  | 19 |  | * 전공정 요청으로 감속주입 | [14 empty] | 87.1 | 100 | 0 | 0 | 0 |  | 411 | 300 | Y | Y | 0 | 0 | 0 |  | 410 | 300 | Y | Y | N | Y | [5 empty] | BT180180 | H
B66110 | 2021-09-02 | 2 | B |  | 12 | A | SCR420HON2 | 소입성보증강 | C | BM#2 | 1632 | 44 | 1649 | 1566 | 35 | 7300 |  | 1 | 0.31 | 17 |  | -2.36 | 1588 | 1646 | 0 | 22.94 | 0 | 20 | 80 | 83 | Y |  | 2021-09-03 01:47 | 77 | 1095 | 29 | 30 | 34 | 37 | 38 | 38 | 38 | 37 | 36 | 35 | 34 | 33 |  | 33 | 35 | 38 | 33 | 38 | -0.14 | Y | 35 | Y | -0.2 | [7 empty] | N | N | N | N | 110 | 0.55 | 57 | 93071 | 100079 | 3021 | 14800 | 02 | 1 |  | 2021-09-03 01:49 | 1588 | 124 |  | 31 | [16 empty] | 90.45 | 100 | 0 | 0 | 0 |  | 411 | 300 | Y | Y | 0 | 0 | 0 |  | 410 | 300 | Y | Y | N | Y | [5 empty] | BT180180 | H
B66111 | 2021-09-02 | 2 | B | TUNDISH교체전 | 13 | A | SCR420HON2 | 소입성보증강 | C | BM#2 | 1607 | 46 | 1643 | 1558 | 35 | 7100 |  | 1 | 0.32 | 17 |  | 0 | 1574 | 1637 | 0 | 20.44 | 0 | 35 | 38 | 63 | Y |  | 2021-09-03 03:01 | 63 | 1075 | 30 | 31 | 33 | 33 | 33 | 32 | 31 | 30 | 29 | 28 | 26 |  |  | 26 | 30 | 33 | 26 | 33 | -0.17 |  | 40 | Y | -0.4 | [7 empty] | N | N | N | N | 100 | 0.55 | 55 | 110872 | 96050 | 3000 | 3000 | 02 | 1 |  | 2021-09-03 03:03 | 1574 | 120 |  | 15 |  |  | 5BC104E6EF77496B82FF2352943EFD1F | 74FFB9EA020C4A0C8128B4881E186495 | 704604348CF849EDBAF8F713FBB0FE54 | [11 empty] | 113.02 | 100 | 0 | 3010 | 0 |  | 411 | 300 | Y | Y | 0 | 3070 | 0 |  | 410 | 300 | Y | Y | N | Y | [5 empty] | BT180180 | H
B66112 | 2021-09-02 | 2 | B | TUNDISH교체 | 1 | A | FPA-SCM920PRH | 소입성보증강 | C | BM#2 | 1566 | 57 | 1672 | 1537 | 49 | 10300 |  | 1 | 0.3 | 21 |  | -2.37 | 1600 | 1664 | 0 | 34.97 | 0 | 33 | 76 | 49 | Y |  | 2021-09-03 04:06 | 95 | 1091 | -424 | -345 | 41 | 33 | 34 | 36 | 38 | 38 | 37 | 36 | 32 | 29 | 24 | 17 | 32 | 41 | 17 | 0 | -0.44 |  | 55 | Y | -1.4 | 0.9 | 1.88 | 1.88 |  |  |  |  | N | N | N | M | 150 | 0.46 | 66 | 101532 | 99319 | 1731 | 15400 | 16 | 2 |  | 2021-09-03 04:07 | 1600 | 138 |  | 28 |  | * BUTT 타입롱노즐사용(슬리브타입.) * T/D FLUX 용탕부: 120 KG / 유탕부: 10KG 투입. | [14 empty] | 101.23 | 100 | 770 | 0 | 0 |  | 650 | 300 | Y | Y | 700 | 0 | 0 |  | 651 | 300 | Y | Y | Y | [6 empty] | BT180180 | H
B66113 | 2021-09-02 | 2 | D |  | 2 | A | FPA-SCM920PRH | 소입성보증강 | C | BM#2 | 1592 | 50 | 1637 | 1551 | 44 | 8900 |  | 1 | 0.31 | 20 |  | -2.16 | 1574 | 1638 | 2.4 | 57.49 | 0 | 32 | 77 | 72 | Y |  | 2021-09-03 05:21 | 69 | 1103 | 10 | 18 | 29 | 34 | 37 | 37 | 37 | 37 | 36 | 35 | 33 | 32 | 29 | 19 | 30 | 37 | 19 | 37 | -0.36 | Y | 50 | Y | -1.4 | [7 empty] | N | N | N | Y | 140 | 0.47 | 73 | 101532 | 108269 | -1069 | 15100 | 16 | 2 |  | 2021-09-03 05:23 | 1574 | 136 |  | 20 | [16 empty] | 95.34 | 100 | 0 | 0 | 0 |  | 650 | 300 | Y | Y | 0 | 0 | 0 |  | 649 | 300 | Y | Y | Y | [6 empty] | BT180180 | H
B66114 | 2021-09-02 | 2 | D |  | 3 | A | FPA-SCM920PRH | 소입성보증강 | C | BM#2 | 1557 | 50 | 1629 | 1529 | 42 | 9100 |  | 1 | 0.26 | 17 |  | -2.27 | 1569 | 1630 | 0 | 22.26 | 0 | 20 | 81 | 58 | Y |  | 2021-09-03 06:12 | 64 | 1105 | 15 | 15 | 16 | 21 | 23 | 24 | 24 | 24 | 23 | 22 | 22 | 21 | 20 | 18 | 21 | 24 | 18 | 24 | -0.13 | Y | 45 | Y | -0.4 | [7 empty] | N | N | N | Y | 130 | 0.48 | 69 | 101532 | 106920 |  | 15200 | 16 | 2 |  | 2021-09-03 06:20 | 1569 | 145 |  | 42 | [16 empty] | 66.32 | 100 | 0 | 0 | 0 |  | 650 | 300 | Y | Y | 0 | 0 | 0 |  | 650 | 300 | Y | Y | Y | [6 empty] | BT180180 | H
B66115 | 2021-09-02 | 2 | D | 연주종료 | 4 | A | FPA-SCM920PRH | 소입성보증강 | C | BM#2 | 1624 | 51 | 1643 | 1578 | 43 | 8800 |  | 1 | 0.25 | 17 |  | -1.93 | 1586 | 1634 | 0 | 17.8 | 0 | 35 | 39 | 62 | Y |  | 2021-09-03 07:20 | 81 | 1095 | 17 | 17 | 26 | 33 | 35 | 37 | 37 | 37 | 36 | 34 | 33 | 32 | 30 | 25 | 31 | 37 | 25 | 37 | -0.27 | Y | 45 | Y | -0.6 | [7 empty] | N | N | N | M | 120 | 0.47 | 72 | 110457 | 107636 | -2536 | 2000 | 16 | 2 |  | 2021-09-03 07:29 | 1586 | 150 |  | 45 |  | * 연주종료 : 09 : 30 | 6D225253BBA64DD1A1CD670B3BF00ED0 | 94BFC38B0B7B405A82481908F2A54BDE | E9DC0E88E944470F83A658B91F61EE6A | [11 empty] | 105.95 | 100 | 0 | 2670 | 0 |  | 650 | 300 | Y | Y | 0 | 2700 | 0 |  | 651 | 300 | Y | Y | Y | [6 empty] | BT180180 | H
A66667 | 2021-09-03 | 1 | D | 연주시작 | 1 | A | STB3D | 베어링강 | STB (SF) | BM#1 | 1616 | 44 | 1589 | 1537 | 41 | 8600 |  | 3 | 0.16 | 25 |  | -1.64 | 1532 | 1580 | 107.89 | 44.05 |  | 16 | 49 | 1248 | Y |  | 2021-09-03 09:06 | 81 | 1089 | 43 | 36 | 33 | 26 | 27 | 30 | 32 | 33 | 34 | 36 | 36 | 36 | 36 | 36 | 32 | 36 | 36 | 36 | 0 |  | 15 | Y | 0 |  | 1.93 | 1.93 | 1.3 |  |  |  | N | N | N | N | 240 | 0.47 | 58 | 80688 | 93134 | 7366 | 15600 | 04 | 2 |  | 2021-09-03 09:15 | 1532 | 131 |  | 17 |  | *T/D FLUX 유:15KG 용:270KG *연주시작 09:26 *엣지히터 코일부 가열, 미사용 | [14 empty] | 81.42 | 100 | 1500 | 0 | 0 |  | 650 |  | N | N | 1500 | 0 | 0 |  | 651 |  | N | N | Y |  |  | Y |  |  |  | BT180180 | H
A66668 | 2021-09-03 | 1 | D |  | 2 | A | STB3D | 베어링강 | STB (SF) | BM#1 | 1597 | 43 | 1563 | 1533 | 38 | 6300 |  | 3 | 0.14 | 25 |  | -1.54 | 1514 | 1559 | 114.88 | 55.15 |  | 1 | 17 | 1540 | Y |  | 2021-09-03 10:01 | 63 | 1090 | 35 | 30 | 26 | 24 | 20 | 20 | 34 | 25 | 29 | 22 | 30 | 21 |  | 21 | 26 | 34 | 21 | 0 | -0.52 | Y | 25 | Y | -1.8 |  |  |  | 1.18 |  |  |  | Y | Y | Y | Y | 230 | 0.48 | 59 | 84610 | 90524 | 7676 | 16000 | 04 | 2 |  | 2021-09-03 10:10 | 1514 | 104 |  | 20 |  | *엣지히터 코일부 가열, 미사용 | [5 empty] | D2AAA1904A314700B354D5C8F4E107CA | 177A466510554C9F8ED7FEAB8147E918 | 5A5CD7263D14433796694CB2F4BC48C4 |  | 1DDA4B095586442988BDCD3E6EA292EF | 8C6071DBE83A4214955A5FEA14A933D5 | C06FFD79E511464E929F6FDA5332CBE5 |  |  | 86.78 | 100 | 0 | 0 | 0 |  | 650 |  | N | N | 0 | 0 | 0 |  | 651 |  | N | N | Y |  |  | Y |  |  |  | BT180180 | H
A66669 | 2021-09-03 | 1 | D |  | 3 | A | STB3D | 베어링강 | STB (SF) | BM#1 | 1645 | 42 | 1573 | 1555 | 36 | 6600 |  | 3 | 0.14 | 25 |  | -1.88 | 1518 | 1573 | 89.08 | 79.58 |  | 6 | 45 | 1460 | Y |  | 2021-09-03 11:05 | 67 | 1098 | 22 | 22 | 26 | 27 | 27 | 27 | 26 | 26 | 25 | 25 | 25 | 25 | 25 | 25 | 25 | 27 | 25 | 27 | -0.04 | Y | 45 | Y | 0 |  |  |  | 1.91 |  |  |  | Y | Y | Y | Y | 220 | 0.48 | 61 | 101532 | 91481 | 7869 | 15700 | 04 | 2 |  | 2021-09-03 11:15 | 1518 | 103 |  | 16 |  | *엣지히터 코일부 가열, 미사용 | [14 empty] | 103.13 | 100 | 0 | 0 | 0 |  | 650 |  | N | N | 0 | 0 | 0 |  | 651 |  | N | N | Y |  |  | Y |  |  |  | BT180180 | H
A66670 | 2021-09-03 | 1 | D |  | 4 | A | STB3D | 베어링강 | STB (SF) | BM#1 | 1637 | 42 | 1559 | 1558 | 30 | 4900 |  | 3 | 0.15 | 25 |  | -1.34 | 1517 | 1557 | 106.52 | 52.64 |  | 35 | 40 | 68 | Y |  | 2021-09-03 12:04 | 66 | 1111 | 20 | 20 | 29 | 32 | 35 | 35 | 35 | 35 | 35 | 34 | 34 | 33 | 33 | 33 | 32 | 35 | 33 | 35 | -0.04 | Y | 45 | Y | 0 |  |  |  | 1.15 |  |  |  | Y | Y | Y | Y | 210 | 0.48 | 64 | 101532 | 98077 | 8273 | 15500 | 04 | 2 |  | 2021-09-03 12:12 | 1517 | 103 |  | 19 |  | *엣지히터 코일부 가열, 미사용 | [14 empty] | 96.65 | 100 | 0 | 0 | 0 |  | 650 |  | N | N | 0 | 0 | 0 |  | 651 |  | N | N | Y |  |  | Y |  |  |  | BT180180 | H
A66671 | 2021-09-03 | 1 | A |  | 5 | A | STB3D | 베어링강 | STB (SF) | BM#1 | 1631 | 41 | 1560 | 1551 | 30 | 5300 |  | 3 | 0.14 | 26 |  | -1.6 | 1512 | 1560 | 107.01 | 63.3 |  | 16 | 50 | 64 | Y |  | 2021-09-03 13:09 | 61 | 1090 | 33 | 33 | 32 | 33 | 33 | 33 | 33 | 32 | 32 | 31 | 30 | 30 | 30 | 30 | 32 | 33 | 29 | 33 | -0.08 | Y | 50 | Y | 0.2 |  |  |  | 0.99 |  |  |  | Y | Y | Y | Y | 200 | 0.48 | 66 | 84610 | 99040 | 8160 | 15970 | 04 | 2 |  | 2021-09-03 13:16 | 1512 | 105 |  | 20 |  | *엣지히터 코일부 가열, 100KW사용 | [14 empty] | 79.78 | 100 | 0 | 0 | 0 |  | 650 |  | N | N | 0 | 0 | 0 |  | 651 |  | N | N | Y |  |  | Y |  |  |  | BT180180 | H
A66672 | 2021-09-03 | 1 | A |  | 6 | A | STB3D | 베어링강 | STB (SF) | BM#1 | 1613 | 43 | 1565 | 1544 | 40 | 5600 |  | 3 | 0.16 | 25 |  | -1.61 | 1518 | 1565 | 151.96 | 41.51 |  | 1 | 18 | 69 | Y |  | 2021-09-03 14:05 | 67 | 1098 | 29 | 28 | 29 | 30 | 31 | 31 | 31 | 31 | 31 | 30 | 30 | 30 | 29 | 29 | 30 | 31 | 29 | 31 | -0.05 | Y | 40 | Y | -0.2 |  |  |  | 1.18 |  |  |  | Y | Y | Y | Y | 190 | 0.48 | 61 | 101532 | 93788 | 8212 | 15720 | 04 | 2 |  | 2021-09-03 14:15 | 1518 | 112 |  | 32 | [16 empty] | 100.73 | 100 | 0 | 0 | 0 |  | 650 |  | Y | N | 0 | 0 | 0 |  | 651 |  | Y | N | Y |  |  | Y |  |  |  | BT180180 | H
B66120 | 2021-09-03 | 2 | A | 연주시작,연주종료 | 1 | B | 17NICRMOS6HM | 소입성보증강 | C1 | BM#2 | 1627 | 57 | 1677 | 1563 | 46 | 9200 |  | 1 | 0.38 | 20 |  | -2.77 | 1609 | 1666 | 0 | 45.55 | 0 | 32 | 79 | 117 | Y |  | 2021-09-03 15:06 | 100 | 1099 | -396 | 16 | 41 | 40 | 46 | 47 | 45 | [6 empty] | 45 | 41 | 47 | 45 | 0 | -0.4 | Y | 5 | Y | -0.4 | 0.9 | 2.59 | 2.59 | 2.14 |  |  |  | N | N | N | N | 150 | 0.36 | 34 | 15992 | 107636 | -10036 | 18000 | 03 | 1 |  | 2021-09-03 15:10 | 1609 | 149 |  | 14 |  | * BUTT 타입롱노즐사용(슬리브타입.) * T/D FLUX 용탕부: 120 KG / 유탕부: 10KG 투입. *시작 : 15시 21분 *전공정 L/D 온도 측정 상태가 80개보다 낮아 수온 작업후 스타트 작업 실시해 TD 6T 에 스토퍼 컨트롤시작 STR#1,2 500MM추가절단 요청 * EDGE HEATER 코일 건조로 미적용. 이상공정/생관통보 *STR#1 15시 50분 // STR#2 15시53분 클로깅으로 종료 *수소10분값 기준치 초과 301 401 이상재 *L/D잔강 50T내려감. |  | 6F9B2051FDFC4B2399DD99B43A897734 |  |  |  |  | A6C6F8F54FEF40C18AC67A5A0F72F823 | 8AD8ECBFB49C4E7D96797F99FAA13C4C |  |  | 7949E89D541E4332BCB084C099F08D61 | 9538C77087A24168BA0EFAEA66F0F5FC |  |  | 16.52 | 100 | 1200 | 3810 | 0 |  | 490 | 300 | N | Y | 1200 | 4520 | 0 |  | 491 | 300 | N | Y | [8 empty] | C
A66673 | 2021-09-03 | 1 | A |  | 7 | A | STB3D | 베어링강 | STB (SF) | BM#1 | 1661 | 45 | 1553 | 1567 | 30 | 5200 |  | 3 | 0.15 | 25 |  | -1.31 | 1514 | 1553 | 152.9 | 53.26 |  | 6 | 46 | 72 | Y |  | 2021-09-03 15:16 | 63 | 1088 | 29 | 28 | 28 | 28 | 28 | 28 | 28 | 27 | 26 | 25 | 25 |  |  | 25 | 27 | 28 | 25 | 28 | -0.05 |  | 50 | Y | 0 |  |  |  | 1.22 |  |  |  | Y | Y | Y | Y | 240 | 0.48 | 58 | 84610 | 86573 | 7977 | 15120 | 04 | 2 |  | 2021-09-03 15:26 | 1514 | 109 |  | 23 | [16 empty] | 90.83 | 100 | 0 | 0 | 0 |  | 650 |  | Y | N | 0 | 0 | 0 |  | 651 |  | Y | N | Y |  |  | Y |  |  |  | BT180180 | H
A66674 | 2021-09-03 | 1 | A |  | 8 | A | STB3D | 베어링강 | STB (SF) | BM#1 | 1672 | 48 | 1553 | 1620 | 28 | 5700 |  | 3 | 0.15 | 26 |  | -1.18 | 1518 | 1553 | 150.11 | 28.95 |  | 35 | 41 | 68 | Y |  | 2021-09-03 16:23 | 67 | 1099 | 24 | 26 | 35 | 39 | 41 | 41 | 41 | 40 | 39 | 38 | 38 | 38 | 37 | 36 | 37 | 41 | 36 | 41 | -0.1 | Y | 50 | Y | -0.2 |  |  |  | 1.07 |  |  |  | Y | Y | Y | Y | 230 | 0.48 | 69 | 101532 | 105302 | 7998 | 15920 | 04 | 2 |  | 2021-09-03 16:31 | 1518 | 101 |  | 16 | [8 empty] | D4C4193C1FE44CBA89E6A305CC1A2A08 | F8295198D40348769430F43B469E003E | 7D6EEF381D334C4AAB592ABB55228A1B |  | 0458C3638A9849F6B8C550BB9314E323 | 5D58FAD9642548638F917221F7B0DEC7 | AB3A27DCC46F44AD9CC588FD17C3AACD |  | 89.93 | 100 | 0 | 0 | 0 |  | 650 |  | Y | N | 0 | 0 | 0 |  | 651 |  | Y | N | Y |  |  | Y |  |  |  | BT180180 | H
A66675 | 2021-09-03 | 1 | A |  | 9 | A | STB3D | 베어링강 | STB (SF) | BM#1 | 1647 | 43 | 1573 | 1566 | 28 | 5000 |  | 3 | 0.15 | 26 |  | -1.61 | 1518 | 1573 | 0.23 | 0 |  | 16 | 51 | 65 | Y |  | 2021-09-03 17:32 | 67 | 1098 | 36 | 37 | 38 | 38 | 38 | 38 | 37 | 36 | 36 | 35 | 34 | 34 | 34 | 34 | 36 | 38 | 34 | 38 | -0.08 |  | 50 | Y | 0 |  |  |  | 0.82 |  |  |  | Y | Y | Y | Y | 220 | 0.48 | 64 | 101532 | 96488 | 7012 | 15260 | 04 | 2 |  | 2021-09-03 17:40 | 1518 | 105 |  | 18 | [16 empty] | 98.81 | 100 | 0 | 0 | 0 |  | 650 |  | Y | N | 0 | 0 | 0 |  | 651 |  | Y | N | Y |  |  | Y |  |  |  | BT180180 | H
A66676 | 2021-09-03 | 1 | A |  | 10 | A | STB3D | 베어링강 | STB (SF) | BM#1 | 1653 | 41 | 1566 | 1563 | 33 | 5500 |  | 3 | 0.16 | 25 |  | -1.4 | 1525 | 1566 | 179 | 36.83 |  | 1 | 19 | 72 | Y |  | 2021-09-03 18:19 | 74 | 1097 | 33 | 33 | 33 | 34 | 35 | 36 | 36 | 35 | 35 | 35 | 35 | 34 | 34 | 34 | 35 | 36 | 34 | 35 | -0.02 | Y | 40 | Y | 0 |  |  |  | 1.07 |  |  |  | Y | Y | Y | Y | 210 | 0.48 | 63 | 152298 | 95603 | 7297 | 15260 | 04 | 2 |  | 2021-09-03 18:29 | 1525 | 113 |  | 35 |  | *유사강종연연주 혼탕부 성분확인 ID107~109, 207~209 | [14 empty] | 145.81 | 11.11 | 0 | 0 | 0 |  | 650 |  | Y | N | 0 | 0 | 0 |  | 651 |  | Y | N | Y |  |  | Y |  |  |  | BT180180 | H
A66677 | 2021-09-03 | 1 | A | 유사강종연연주 | 11 | A | P-STB3D | 베어링강 | STB (SF) | BM#1 | 1622 | 50 | 1566 | 1544 | 39 | 7000 |  | 3 | 0.17 | 25 |  | -1.55 | 1520 | 1566 | 201.01 | 41.67 |  | 6 | 47 | 64 | Y |  | 2021-09-03 19:24 | 70 | 1101 | 35 | 33 | 33 | 33 | 33 | 33 | 32 | 31 | 31 | 31 | 30 | 30 | 30 | 30 | 32 | 33 | 30 | 33 | -0.05 | Y | 50 | Y | 0 | [7 empty] | Y | Y | Y | Y | 200 | 0.48 | 66 | 50766 | 99891 | 7009 | 15360 | 04 | 2 |  | 2021-09-03 19:34 | 1520 | 123 |  | 36 |  | *유사강종 연연주 혼탕부 성분확인 ID:101,201 | [14 empty] | 47.85 | 100 | 0 | 0 | 0 |  | 650 |  | Y | N | 0 | 0 | 0 |  | 651 |  | Y | N | Y |  |  | Y |  |  |  | BT180180 | H
B66122 | 2021-09-03 | 2 | A | 연주시작 | 1 | A | 17NICRMOS6HM | 소입성보증강 | C1 | BM#2 | 1596 | 205 | 1706 | 1515 | 166 | 21400 |  | 1 | 0.39 | 20 |  | -2.96 | 1605 | 1687 | 0 | 39.99 | 0 | 33 | 78 |  | Y |  | 2021-09-03 19:59 | 96 | 1100 | -420 | -427 | 34 | 35 | 37 | 41 | 44 | 46 | 47 | 48 | 48 | 48 | 48 | 46 | 44 | 48 | 46 | 48 | -0.1 |  | 20 | Y | -0.4 |  | 1.83 | 1.83 |  |  |  |  | N | N | N | N | 220 | 0.46 | 63 | 95952 | 47738 | 48312 | 16100 | 18 | 2 |  | 2021-09-03 19:58 | 1605 | 280 |  | 10 |  | * BUTT 타입롱노즐사용(슬리브타입.) * T/D FLUX 용탕부: 120 KG / 유탕부: 10KG 투입. * EDGE HEATER 코일 건조로 미적용. 이상공정/생관통보 *시작 20시 09분 *유탕구 1074 *전공정 요청 감속주입 |  | 76C3CF23F6D147CA96F27E025856F240 | 82EA060B7C934227B762796756974C93 | [11 empty] | 85.33 | 41.67 | 700 | 0 | 0 |  | 490 | 300 | N | Y | 700 | 0 | 0 |  | 491 | 300 | N | Y | [7 empty] | RB110.00 | H
A66678 | 2021-09-03 | 1 | C |  | 12 | A | P-STB3D | 베어링강 | STB (SF) | BM#1 | 1633 | 52 | 1557 | 1559 | 39 | 6700 |  | 3 | 0.17 | 25 |  | -1.19 | 1522 | 1557 | 197.33 | 58.08 |  | 35 | 42 | 53 | Y |  | 2021-09-03 20:30 | 72 | 1101 | 30 | 31 | 36 | 38 | 40 | 40 | 40 | 40 | 40 | 40 | 39 | 39 | 38 | 38 | 38 | 40 | 38 | 40 | -0.04 | Y | 45 | Y | 0 | [7 empty] | Y | Y | Y | Y | 190 | 0.48 | 67 | 101532 | 103479 | 7021 | 15300 | 04 | 2 |  | 2021-09-03 20:37 | 1522 | 131 |  | 37 | [16 empty] | 10153200 | 100 | 0 | 0 | 0 |  | 650 |  | Y | N | 0 | 0 | 0 |  | 651 |  | Y | N | Y |  |  | Y |  |  |  | BT180180 | H
B66121 | 2021-09-03 | 2 | C |  | 2 | A | 17NICRMOS6HM | 소입성보증강 | C1 | BM#2 | 1618 | 74 | 1671 | 1500 | 44 | 18900 |  | 1 | 0.37 | 18 |  | 0 | 1575 | 1664 | 0 | 27.51 | 0 | 38 | 45 |  | Y |  | 2021-09-03 21:00 | 66 | 1101 | 44 | 43 | 39 | 37 | 36 | 35 | 34 | 33 | 32 | 29 | 27 | 25 | 23 | 19 | 32 | 39 | 19 | 0 | -0.31 |  | 65 | Y | -0.4 | [7 empty] | N | N | N | N | 220 | 0.37 | 75 | 95952 | 86552 | -4602 | 15700 | 18 | 2 |  | 2021-09-03 21:01 | 1575 | 417 |  | 14 |  | *전공정 요청 20% 이상 감속 주입,이상공정 등록 및 생관통보 (0.30까지 감속) * EDGE HEATER 코일 건조로 미적용. 이상공정/생관통보 | [14 empty] | 117.95 | 50 | 0 | 0 | 0 |  | 490 | 300 | N | Y | 0 | 0 | 0 |  | 491 | 300 | N | Y | [7 empty] | RB110.00 | H
A66679 | 2021-09-03 | 1 | C |  | 13 | A | P-STB3D | 베어링강 | STB (SF) | BM#1 | 1649 | 48 | 1557 | 1579 | 37 | 6000 |  | 3 | 0.17 | 25 |  | -1.07 | 1525 | 1557 | 210.03 | 74.66 |  | 16 | 52 | 54 | Y |  | 2021-09-03 21:43 | 75 | 1097 | 37 | 37 | 38 | 39 | 40 | 40 | 39 | 39 | 39 | 38 | 38 | 37 | 37 | 37 | 38 | 40 | 37 | 39 | -0.04 | Y | 45 | Y | 0 | [7 empty] | Y | Y | Y | Y | 180 | 0.48 | 65 | 101532 | 97334 | 6516 | 14600 | 04 | 2 |  | 2021-09-03 22:03 | 1525 | 126 |  | 34 | 13 | [15 empty] | 97.35 | 100 | 0 | 0 | 0 |  | 650 |  | Y | N | 0 | 0 | 0 |  | 651 |  | Y | N | Y |  |  | Y |  |  |  | BT180180 | H
B66123 | 2021-09-03 | 2 | C |  | 3 | B | 17NICRMOS6HM | 소입성보증강 | C1 | BM#2 | 1647 | 54 | 1643 | 1512 | 51 | 10200 |  | 1 | 0.38 | 19 |  | -2.38 | 1572 | 1635 | 0.88 | 0.86 | 0 | 38 | 46 | -143 | Y |  | 2021-09-03 22:07 | 63 | 1097 | 15 | 19 | 23 | 26 | 28 | 28 | 28 | 27 | 27 | 26 | 25 | 24 | 22 | 12 | 23 | 28 | 12 | 28 | -0.27 | Y | 60 | Y | -0.8 |  |  |  | 0.9 |  |  |  | N | N | N | N | 220 | 0.4 | 83 | 95952 | 106116 | -1916 | 14800 | 18 | 2 |  | 2021-09-03 22:20 | 1572 | 120 |  | 24 |  | *전공정 요청 20% 이상 감속 주입,이상공정 등록 및 생관통보 (0.30까지 감속) * EDGE HEATER 코일 건조로 미적용. 이상공정/생관통보 *전공정 탈가스 기준 미준수(진공시간 미달), 수소측정 | [14 empty] | 93.11 | 50 | 0 | 0 | 0 |  | 490 | 300 | N | Y | 0 | 0 | 0 |  | 491 | 300 | N | Y | [7 empty] | RB110.00 | C
A66680 | 2021-09-03 | 1 | C | TUNDISH교체전 | 14 | B | P-STB3D | 베어링강 | STB (SF) | BM#1 | 1630 | 47 | 1560 | 1536 | 35 | 6000 |  | 3 | 0.15 | 25 |  | -1.5 | 1513 | 1557 | 128.75 | 58.17 |  | 1 | 20 | 58 | Y |  | 2021-09-03 22:49 | 63 | 1098 | 36 | 34 | 31 | 30 | 30 | 29 | 29 | 29 | 28 | 27 | 27 | 27 |  | 27 | 29 | 31 | 27 | 29 | -0.09 |  | 45 | Y | 0 | [8 empty] | N | N | M | 170 | 0.48 | 61 | 91366 | 93382 | 7018 | 2000 | 04 | 2 |  | 2021-09-03 22:57 | 1513 | 120 |  | 33 | 16 |  |  | 546046044D854DEC837A473174F33665 | 27773DC8EC2F437EA9F7E73DC6F95BE4 | [11 empty] | 91.83 | 100 | 0 | 3500 | 0 |  | 650 |  | Y | N | 0 | 3500 | 0 |  | 651 |  | Y | N | Y |  |  | Y |  |  |  | BT180180 | H
B66124 | 2021-09-03 | 2 | C | 잔강최소화전 | 4 | A | 17NICRMOS6HM | 소입성보증강 | C1 | BM#2 | 1624 | 62 | 1647 | 1516 | 56 | 11600 |  | 1 | 0.35 | 18 |  | -3 | 1575 | 1647 | 11.5 | 26.06 | 0 | 32 | 80 | 330 | Y |  | 2021-09-03 23:43 | 66 | 1102 | 9 | 9 | 19 | 23 | 27 | 28 | 28 | 28 | 28 | 27 | 26 | 25 | 24 | 21 | 24 | 28 | 21 | 28 | -0.16 | Y | 45 | Y | -0.4 | [7 empty] | N | N | N | N | 210 | 0.47 | 68 | 90496 | 100161 | 739 | 3000 | 18 | 2 |  | 2021-09-03 23:52 | 1575 | 126 |  | 11 |  | *전공정 요청 감속주입 *STR#2 코너히터기 펄트 발생으로 적용불가,이상공정 등록 및 생관통보(냉각수 누수) | 1CDAF2FCCB554CC48CEBF402247F2ACC | [13 empty] | 90.77 | 50 | 0 | 3520 | 0 |  | 490 | 300 | Y | Y | 0 | 3720 | 0 |  | 490 | 300 | Y | Y | [7 empty] | RB095.00 | C
A66681 | 2021-09-03 | 1 | C | TUNDISH교체 | 1 | A | SCR420HD | 소입성보증강 | C | BM#1 | 1632 | 51 | 1645 | 1538 | 38 | 7700 |  | 3 | 0.15 | 20 |  | -1.85 | 1604 | 1651 | 0 | 218.66 |  | 6 | 48 | 57 | Y |  | 2021-09-03 23:50 | 95 | 1090 | -254 | 21 | 29 | 37 | 41 | 44 | 46 | 45 | 44 | 42 |  |  |  | 42 | 39 | 46 | 42 | 0 | -0.27 |  | 15 | Y | -0.4 |  | 2.08 | 2.08 |  |  |  |  | N | N | N | N | 150 | 0.52 | 57 | 84610 | 96745 | 4055 | 14900 | 01 | 1 |  | 2021-09-04 00:08 | 1604 | 142 |  | 57 |  | *T/D FLUX 유:10,용:120kg | [14 empty] | 83.2 | 100 | 700 | 0 | 0 |  | 410 |  | Y | Y | 700 | 0 | 0 |  | 411 |  | Y | Y | N |  | Y |  |  |  |  | BT180180 | H
B66125 | 2021-09-03 | 2 | C | 잔강최소화 | 5 | A | SCM440 | 합금강 | D | BM#2 | 1635 | 52 | 1628 | 1561 | 43 | 7700 |  | 1 | 0.31 | 16 |  | -2.43 | 1571 | 1631 | 0 | 21 | 0 | 20 | 84 | 93 | Y |  | 2021-09-04 00:40 | 75 | 1098 | -175 | -175 | 22 | 28 | 30 | 32 | 32 | 31 | 31 | 30 | 28 | 27 | 25 | 25 | 22 | 32 | 25 | 0 | -0.2 | Y | 35 | Y | -0.4 |  |  |  | 0.98 |  |  |  | N | N | N | N | 200 | 0.48 | 60 | 143275 | 98336 | 3314 | 14400 | 18 | 2 |  | 2021-09-04 00:52 | 1571 | 136 |  | 40 |  | *잔강최소화(롱노즐 교체) *STR#2 코너히터기 펄트 발생으로 적용불가(냉각수 누수) *연연주 혼탕부 성분확인 ID:307~309.407~409 | AF73D18027044CC0AF27759C546949B3 | [13 empty] | 141.65 | 50 | 3700 | 0 | 0 |  | 651 | 400 | Y | N | 3700 | 0 | 0 |  | 651 | 400 | N | N | N |  |  |  | Y |  |  | RB165.10 | C
A66682 | 2021-09-03 | 1 | C |  | 2 | A | SCR420HD | 소입성보증강 | C | BM#1 | 1653 | 41 | 1636 | 1573 | 28 | 5600 |  | 3 | 0.15 | 17 |  | -1.9 | 1595 | 1637 | 0 | 195.62 |  | 35 | 43 | 53 | Y |  | 2021-09-04 00:45 | 86 | 1092 | 41 | 40 | 34 | 34 | 35 | 35 | 35 | 33 | 33 | 33 | 32 | 32 |  | 32 | 34 | 35 | 32 | 35 | -0.08 | Y | 35 | Y | 0 | [7 empty] | N | N | N | N | 140 | 0.55 | 51 | 152298 | 91789 | 1661 | 14800 | 01 | 1 |  | 2021-09-04 01:18 | 1595 | 129 |  | 59 | 15 | *유사강종 연연주 혼탕부 성분 확인 ID:107~109.207~209 | [14 empty] | 157.41 | 100 | 0 | 0 | 0 |  | 410 |  | Y | Y | 0 | 0 | 0 |  | 411 |  | Y | Y | N |  | Y |  |  |  |  | BT180180 | H
B66126 | 2021-09-03 | 2 | C |  | 6 | A | SCM440J | 합금강 | D4 | BM#2 | 1641 | 47 | 1636 | 1529 | 41 | 8000 |  | 1 | 0.29 | 16 |  | -2.53 | 1558 | 1624 | 15.75 | 0 | 0 | 33 | 79 | 81 | Y |  | 2021-09-04 02:01 | 63 | 1103 | 23 | 26 | 30 | 32 | 33 | 32 | 32 | 31 | 30 | 29 | 28 | 26 | 25 | 25 | 29 | 33 | 25 | 32 | -0.2 | Y | 40 | Y | -0.2 | [7 empty] | N | N | N | N | 190 | 0.49 | 63 | 46722 | 98827 | 223 | 14100 | 18 | 2 |  | 2021-09-04 02:07 | 1558 | 132 |  | 20 |  | *STR#2 코너히터기 펄트 발생으로 적용불가(냉각수 누수) *연연주 혼탕부 성분확인 ID:301.401 | [6 empty] | 8414CCA5B7CF4E309D6E2A03C292F4CF | F47BB7DCA02749BA928B9D69673D5BC3 | 2A33EF96B5534732BA6430848CB58E15 |  | 62A790C564514C9FB98590014F61DAD6 | 3C2BF653C4AA4202B00BFCB293E1D0ED | 628E2BE045734B3C8878284DB0F14AA1 |  | 47.31 | 50 | 0 | 0 | 0 |  | 651 | 1100 | N | N | 0 | 0 | 0 |  | 652 | 1100 | N | N | N | [6 empty] | RB110.00 | H
A66683 | 2021-09-03 | 1 | C | 유사강종연연주 | 3 | A | SCR420HON | 소입성보증강 | C | BM#1 | 1659 | 41 | 1628 | 1571 | 28 | 5700 |  | 3 | 0.17 | 18 |  | -1.81 | 1587 | 1628 | 0 | 274.33 |  | 16 | 53 | 49 | Y |  | 2021-09-04 02:00 | 77 | 1096 | 30 | 29 | 30 | 33 | 34 | 35 | 35 | 35 | 34 | 34 | 34 | 33 |  | 33 | 33 | 35 | 33 | 35 | -0.06 | Y | 30 | Y | -0.2 | [7 empty] | N | N | N | N | 130 | 0.55 | 55 | 50766 | 97214 | 2686 | 14800 | 01 | 1 |  | 2021-09-04 02:17 | 1587 | 122 |  | 37 |  | *유사강종 연연주 혼탕부 성분 확인 ID:101.201 | [6 empty] | BC60F4CEE15B47AF87391EE44ECB8253 | 2FE964BA70AD43A6BE769CAEB9773E95 | 847E44830A6847AA8FFF6C76AECB1E2D |  | 57B1991E2C804DEEB5A4B6B2201931F9 | 0984D848243B42C9905C15F26B66B7A3 | A9100938B4524EE494384ED271177DCC |  | 49.67 | 100 | 0 | 0 | 0 |  | 410 |  | Y | Y | 0 | 0 | 0 |  | 411 |  | Y | Y | N |  | Y |  |  |  |  | BT180180 | H
B66127 | 2021-09-03 | 2 | C |  | 7 | A | SCM440J | 합금강 | D4 | BM#2 | 1608 | 43 | 1638 | 1561 | 37 | 6900 |  | 1 | 0.37 | 16 |  | -3.02 | 1586 | 1645 | 21.75 | 0 | 0 | 21 | 1 | 28809 | Y |  | 2021-09-04 02:52 | 91 | 1100 | 22 | 22 | 23 | 24 | 24 | 24 | 24 | 23 | 22 | 21 | 19 | 17 |  | 17 | 22 | 24 | 17 | 24 | -0.17 | Y | 40 | Y | -0.4 | [7 empty] | N | N | N | N | 180 | 0.49 | 60 | 95624 | 94086 | 2714 | 15800 | 18 | 2 |  | 2021-09-04 03:01 | 1586 | 137 |  | 33 |  | *STR#2 코너히터기 펄트 발생으로 적용불가(냉각수 누수) | [14 empty] | 99.61 | 53.85 | 0 | 0 | 0 |  | 650 | 1100 | Y | N | 0 | 0 | 0 |  | 651 | 1100 | N | N | N | [6 empty] | RB085.00 | C
A66684 | 2021-09-03 | 1 | C |  | 4 | A | SCR420HON | 소입성보증강 | C | BM#1 | 1644 | 41 | 1626 | 1586 | 29 | 5600 |  | 3 | 0.17 | 18 |  | -1.8 | 1579 | 1619 | 0 | 206.21 |  | 1 | 21 | 62 | Y |  | 2021-09-04 03:03 | 69 | 1090 | 33 | 31 | 27 | 25 | 25 | 26 | 26 | 26 | 25 | 25 | 25 | 25 |  | 25 | 26 | 27 | 25 | 26 | -0.03 | Y | 45 | Y | 0 | [7 empty] | N | N | N | N | 120 | 0.55 | 53 | 84610 | 93822 | 4978 | 14800 | 01 | 1 |  | 2021-09-04 03:18 | 1579 | 102 |  | 31 | 19 | [15 empty] | 85.64 | 100 | 0 | 0 | 0 |  | 410 |  | Y | Y | 0 | 0 | 0 |  | 411 |  | Y | Y | N |  | Y |  |  |  |  | BT180180 | H
A66685 | 2021-09-03 | 1 | C |  | 5 | A | SCR420HON | 소입성보증강 | C | BM#1 | 1635 | 40 | 1630 | 1556 | 29 | 5700 |  | 3 | 0.17 | 18 |  | -1.67 | 1582 | 1619 | 0 | 185.46 |  | 6 | 49 | 52 | Y |  | 2021-09-04 04:01 | 72 | 1098 | 25 | 25 | 30 | 33 | 34 | 34 | 34 | 34 | 33 | 33 | 32 | 32 | 31 | 31 | 32 | 34 | 31 | 34 | -0.07 | Y | 40 | Y | -0.2 | [7 empty] | N | N | N | N | 110 | 0.5 | 62 | 84610 | 98200 | 1450 | 14700 | 01 | 1 |  | 2021-09-04 04:24 | 1582 | 93 |  | 27 |  | *전공정 요청으로 감속주입 (전기로작업지연) | [14 empty] | 81.99 | 100 | 0 | 0 | 0 |  | 410 |  | Y | Y | 0 | 0 | 0 |  | 411 |  | Y | Y | N |  | Y |  |  |  |  | BT180180 | H
B66128 | 2021-09-03 | 2 | C |  | 8 | A | SCM440J | 합금강 | D4 | BM#2 | 1605 | 42 | 1626 | 1537 | 36 | 6800 |  | 1 | 0.35 | 16 |  | -2.57 | 1566 | 1620 | 26.94 | 0 | 0 | 32 | 81 | 43 | Y |  | 2021-09-04 03:46 | 71 | 1092 | 15 | 19 | 27 | 32 | 35 | 36 | 36 | 36 | 35 | 34 | 34 | 33 | 31 | 31 | 31 | 36 | 31 | 36 | -0.14 | Y | 35 | Y | -0.4 | [7 empty] | N | N | N | N | 170 | 0.49 | 64 | 92840 | 98750 | 1500 | 13800 | 18 | 2 |  | 2021-09-04 04:00 | 1566 | 132 |  | 40 | 9 | *STR#2 코너히터기 펄트 발생으로 적용불가(냉각수 누수) | [14 empty] | 93.78 | 100 | 0 | 0 | 0 |  | 650 | 1100 | Y | N | 0 | 0 | 0 |  | 651 | 1100 | N | N | N | [6 empty] | RB085.00 | C
A66686 | 2021-09-03 | 1 | D |  | 6 | A | SCR420HON | 소입성보증강 | C | BM#1 | 1673 | 41 | 1619 | 1592 | 28 | 4700 |  | 3 | 0 | 18 |  | -1.47 | 1586 | 1619 | 0 | 187.07 |  | 35 | 44 | 49 | Y |  | 2021-09-04 05:02 | 76 | 1092 | 31 | 32 | 33 | 34 | 35 | 34 | 35 | 34 | 34 | 34 | 34 | 34 | 33 | 33 | 34 | 35 | 33 | 34 | -0.02 | Y | 40 | Y | -0.2 | [7 empty] | N | N | N | N | 100 | 0.49 | 63 | 101532 | 96975 | 3475 | 14500 | 01 | 1 |  | 2021-09-04 05:15 | 1586 | 99 |  | 28 |  | *전공정 요청으로 감속주입-감속주입 20%이상으로 이상재및 생관통보 (전기로작업지연) ID:101~103.201~203 | [14 empty] | 99.59 | 100 | 0 | 0 | 0 |  | 410 |  | Y | Y | 0 | 0 | 0 |  | 411 |  | Y | Y | N |  | Y |  |  |  |  | BT180180 | H
B66129 | 2021-09-03 | 2 | D |  | 9 | A | SCM440J | 합금강 | D4 | BM#2 | 1627 | 44 | 1615 | 1536 | 38 | 7200 |  | 1 | 0.3 | 16 |  | -2.25 | 1560 | 1609 | 18.64 | 0 | 0 | 20 | 85 | 35 | Y |  | 2021-09-04 05:04 | 65 | 1109 | 28 | 28 | 29 | 30 | 32 | 31 | 31 | 31 | 30 | 29 | 28 | 27 |  | 27 | 30 | 32 | 27 | 31 | -0.12 | Y | 40 | Y | -0.2 | [7 empty] | N | N | N | N | 170 | 0.49 | 64 | 94668 | 101041 | -41 | 15700 | 18 | 2 |  | 2021-09-04 05:11 | 1560 | 121 |  | 28 | 14 | * STR#2 EDGE HEATER FAULT 발생하여 미적용 이상공정 등록 및 생관통보. | [14 empty] | 94.15 | 100 | 0 | 0 | 0 |  | 651 | 1100 | Y | N | 0 | 0 | 0 |  | 650 | 1100 | N | N | N | [6 empty] | RB150.00 | C
A66687 | 2021-09-03 | 1 | D |  | 7 | A | SCR420HON | 소입성보증강 | C | BM#1 | 1668 | 54 | 1614 | 1573 | 39 | 6500 |  | 3 | 0.16 | 21 |  | -0.93 | 1591 | 1614 | 0 | 260.38 |  | 16 | 54 | 57 | Y |  | 2021-09-04 06:21 | 81 | 1105 | 32 | 32 | 38 | 43 | 45 | 45 | 45 | 45 | 44 | 43 | 42 | 41 |  | 41 | 42 | 45 | 41 | 45 | -0.1 | Y | 40 | Y | -0.2 | [7 empty] | N | N | N | N | 150 | 0.52 | 58 | 101532 | 96333 | 4967 | 15400 | 01 | 1 |  | 2021-09-04 06:31 | 1591 | 106 |  | 14 | [16 empty] | 10153200 | 100 | 0 | 0 | 0 |  | 410 |  | Y | Y | 0 | 0 | 0 |  | 411 |  | Y | Y | N |  | Y |  |  |  |  | BT180180 | H
B66130 | 2021-09-03 | 2 | D |  | 10 | A | SCM440J | 합금강 | D4 | BM#2 | 1611 | 40 | 1623 | 1556 | 34 | 6600 |  | 1 | 0.32 | 16 |  | -2.47 | 1568 | 1620 | 22.69 | 0 | 0 | 33 | 80 | 46 | Y |  | 2021-09-04 05:53 | 73 | 1096 | 24 | 25 | 29 | 32 | 34 | 35 | 35 | 35 | 34 | 33 | 32 | 31 | 30 | 29 | 32 | 35 | 29 | 35 | -0.15 | Y | 40 | Y | -0.2 | [7 empty] | N | N | N | N | 220 | 0.49 | 65 | 140880 | 100955 | 245 | 14800 | 18 | 2 |  | 2021-09-04 06:00 | 1568 | 125 |  | 43 |  | * STR#2 EDGE HEATER FAULT 발생하여 미적용 이상공정 등록 및 생관통보. * 연연주 혼탕부 ID : 307, 308, 309, 407, 408, 409 | [14 empty] | 134.56 | 100 | 0 | 0 | 0 |  | 650 | 1100 | Y | N | 0 | 0 | 0 |  | 650 | 1100 | N | N | N | [6 empty] | RB110.00 | C
A66688 | 2021-09-03 | 1 | D |  | 8 | A | SCR420HON | 소입성보증강 | C | BM#1 | 1674 | 44 | 1612 | 1582 | 28 | 5500 |  | 3 | 0.16 | 20 |  | -1.4 | 1582 | 1616 | 0 | 281.61 |  | 1 | 22 | 74 | Y |  | 2021-09-04 07:18 | 72 | 1099 | 40 | 39 | 39 | 39 | 39 | 39 | 37 | 34 | 34 | 35 | 34 | 34 |  | 34 | 37 | 39 | 34 | 39 | -0.09 | Y | 45 | Y | 0 | [7 empty] | N | N | N | N | 140 | 0.52 | 56 | 84610 | 94476 | -146976 | 15400 | 01 | 1 |  | 2021-09-04 07:26 | 1582 | 100 |  | 15 | [16 empty] | 85.08 | 100 | 0 | 0 | 0 |  | 410 |  | Y | Y | 0 | 0 | 0 |  | 411 |  | Y | Y | N |  | Y |  |  |  |  | BT180180 | C
B66131 | 2021-09-03 | 2 | D |  | 11 | B | AE4140Q | 합금강 | D4 | BM#2 | 1621 | 39 | 1625 | 1559 | 36 | 6500 |  | 1 | 0.38 | 21 |  | -2.25 | 1547 | 1623 | 78.35 | 0 | 0 | 21 | 2 | 45 | Y |  | 2021-09-04 07:26 | 53 | 1096 | 29 | 27 | 27 | 26 | 25 | 25 | 23 | 23 | 22 | 21 | 20 | 19 | 17 | 17 | 23 | 27 | 17 | 0 | -0.2 |  | 50 | Y | -0.4 |  |  |  | 0.9 |  |  |  | N | N | N | Y | 210 | 0.48 | 63 | 47180 | 95831 | -431 | 15500 | 18 | 2 |  | 2021-09-04 07:34 | 1547 | 115 |  | 18 |  | * STR#2 EDGE HEATER FAULT 발생하여 미적용 이상공정 등록 및 생관통보. * 전공정 요청으로 L/D 잔강 미실시 생관통보 및 이상공정 등록. * 연연주 혼탕부 ID : 301, 401 | [14 empty] | 49.95 | 100 | 0 | 0 | 0 |  | 650 | 1100 | Y | Y | 0 | 0 | 0 |  | 651 | 1100 | N | Y | Y | [6 empty] | RB184.15 | C
A66689 | 2021-09-04 | 1 | D |  | 9 | A | SCR420HON | 소입성보증강 | C | BM#1 | 1626 | 37 | 1623 | 1563 | 28 | 5000 |  | 3 | 0.16 | 19 |  | -1.76 | 1576 | 1617 | 0 | 258.42 |  | 6 | 50 | 71 | Y |  | 2021-09-04 08:10 | 66 | 1090 | 33 | 32 | 32 | 31 | 30 | 30 | 29 | 29 | 28 | 28 | 28 |  |  | 28 | 30 | 32 | 28 | 28 | -0.09 |  | 45 | Y | 0 | [7 empty] | N | N | N | N | 130 | 0.52 | 57 | 101532 | 92775 | 4075 | 14900 | 01 | 1 |  | 2021-09-04 08:18 | 1576 | 97 |  | 21 | [7 empty] | 58602EF07961400FB14E987D51BE6F19 | F983BE6FA7084D9BB5BDEDFE2AB29A40 | 2A6A18AB7079475E9CEFC6FE995EE845 |  | 79E22DE5630E4BB6A6F91D20AAFD1B05 | 8C98F6EBA9574BD78C4534A7027EC803 | 6BFBBEE05B6E475F9D52233D4D301B68 |  |  | 103.87 | 100 | 0 | 0 | 0 |  | 410 |  | Y | Y | 0 | 0 | 0 |  | 411 |  | Y | Y | N |  | Y |  |  |  |  | BT180180 | H
B66132 | 2021-09-04 | 2 | D | TUNDISH교체전 | 12 | A | AE4140Q | 합금강 | D4 | BM#2 | 1640 | 45 | 1629 | 1581 | 41 | 6300 |  | 1 | 0.63 | 21 |  | -2.06 | 1558 | 1615 | 26.36 | 0 | 0 | 32 | 82 | 54 | Y |  | 2021-09-04 08:34 | 64 | 1088 | 15 | 20 | 31 | 37 | 39 | 40 | 40 | 40 | 39 | 39 | 38 | 37 | 36 | 35 | 35 | 40 | 35 | 40 | -0.12 | Y | 40 | Y | -0.2 |  |  |  | 0.68 |  |  |  | N | N | N | N | 200 | 0.47 | 68 | 120717 | 102627 | -177 | 2000 | 18 | 2 |  | 2021-09-04 08:37 | 1558 | 117 |  | 13 |  | * STR#2 EDGE HEATER FAULT 발생하여 미적용 이상공정 등록 및 생관통보. * 전공정 요청으로 L/D 잔강 미실시 생관통보 및 이상공정 등록. | E21C4C6CD6C140ADA7E53C5A7C58406D | 9421330BC8574FD9A8885796477B846F | DB84E48007884128ADE8C72D5AC56CAA | [11 empty] | 118.87 | 100 | 0 | 2670 | 0 |  | 650 | 1100 | Y | Y | 0 | 2600 | 0 |  | 651 | 1100 | N | Y | Y | [6 empty] | RB160.00 | C
A66690 | 2021-09-04 | 1 | D |  | 10 | A | SCR420HON | 소입성보증강 | C | BM#1 | 1639 | 39 | 1626 | 1544 | 31 | 6200 |  | 3 | 0.17 | 19 |  | -1.92 | 1581 | 1626 | 0 | 280.8 |  | 35 | 45 | 53 | Y |  | 2021-09-04 09:11 | 71 | 1084 | 26 | 25 | 29 | 33 | 34 | 34 | 34 | 32 | 32 | 31 | 30 | 30 | 30 | 30 | 31 | 34 | 30 | 34 | -0.09 | Y | 40 | Y | 0 | [7 empty] | N | N | N | N | 120 | 0.52 | 59 | 101532 | 101536 | 4814 | 15300 | 01 | 1 |  | 2021-09-04 09:26 | 1581 | 99 |  | 19 | [16 empty] | 95.34 | 100 | 0 | 0 | 0 |  | 410 |  | Y | Y | 0 | 0 | 0 |  | 411 |  | Y | Y | N |  | Y |  |  |  |  | BT180180 | H
B66133 | 2021-09-04 | 2 | D | TUNDISH교체 | 1 | A | SM45CB | 탄소강 | SM45C | BM#2 | 1602 | 42 | 1634 | 1542 | 38 | 7100 |  | 1 | 0.36 | 15 |  | -2.23 | 1572 | 1625 | 0 | 21.04 | 0 | 20 | 86 | 72 | Y |  | 2021-09-04 09:41 | 79 | 1089 | -306 | 14 | 15 | 12 | 19 | 25 | 28 | 30 | 30 | 29 | 28 | 26 |  | 26 | 24 | 30 | 26 | 0 | -0.2 |  | 20 | Y | -0.4 | 0.6 |  |  | 2.01 |  |  |  | N | N | N | N | 220 | 0.48 | 60 | 158462 | 94133 | 1417 | 15900 | 10 | 1 |  | 2021-09-04 09:44 | 1572 | 128 |  | 43 |  | * BUTT 타입롱노즐사용(슬리브타입.) * T/D FLUX 용탕부: 120 KG / 유탕부: 10KG 투입. * STR#2 냉재삽입 상태불량으로 추가절단 500mm 실시 * 연연주 혼탕부 ID : 309, 310, 311, 409, 410, 411 * L/D막힘으로 강제개공 1회 실시 ID : 307, 308, 407, 408 | [14 empty] | 167.77 | 100 | 740 | 0 | 0 |  | 651 | 400 | N | N | 1170 | 0 | 0 |  | 651 | 400 | N | N | N | [6 empty] | RB190.00 | C
A66691 | 2021-09-04 | 1 | D |  | 11 | A | SCR420HON | 소입성보증강 | C | BM#1 | 1654 | 41 | 1619 | 1577 | 27 | 5400 |  | 3 | 0.16 | 19 |  | -1.37 | 1583 | 1615 | 0 | 213.62 |  | 16 | 55 | 55 | Y |  | 2021-09-04 10:04 | 73 | 1111 | 29 | 28 | 30 | 31 | 30 | 31 | 30 | 30 | 29 | 29 | 29 | 28 | 28 | 28 | 29 | 31 | 28 | 30 | -0.07 | Y | 45 | Y | 0 | [7 empty] | N | N | N | N | 110 | 0.52 | 60 | 101532 | 100928 | 6122 | 15800 | 01 | 1 |  | 2021-09-04 10:14 | 1583 | 98 |  | 27 | [16 empty] | 95.88 | 100 | 0 | 0 | 0 |  | 410 |  | Y | Y | 0 | 0 | 0 |  | 411 |  | Y | Y | N |  | Y |  |  |  |  | BT180180 | H
B66134 | 2021-09-04 | 2 | D |  | 2 | A | SM45CR2 | 탄소강 | SM45CR2 | BM#2 | 1593 | 42 | 1610 | 1551 | 37 | 6300 |  | 1 | 0.36 | 16 |  | -2.85 | 1553 | 1622 | 0 | 19.75 | 0 | 33 | 81 | 78 | Y |  | 2021-09-04 10:56 | 59 | 1088 | 21 | 20 | 19 | 21 | 22 | 22 | 22 | 21 | 21 | 20 | 19 | 17 | 16 | 16 | 20 | 22 | 16 | 22 | -0.15 | Y | 40 | Y | -0.2 | [7 empty] | Y | Y | Y | N | 220 | 0.48 | 62 | 33120 | 94695 | 3055 | 15400 | 10 | 1 |  | 2021-09-04 11:17 | 1553 | 125 |  | 30 |  | * STR#2 EDGE HEATER FAULT 발생하여 미적용 이상공정 등록 및 생관통보. * 연연주 혼탕부 ID : 301, 401 | [14 empty] | 33.88 | 100 | 0 | 0 | 0 |  | 651 | 400 | Y | Y | 0 | 0 | 0 |  | 651 | 400 | N | Y | N | Y | [5 empty] | RB190.00 | C
A66692 | 2021-09-04 | 1 | D |  | 12 | A | SCR420HON | 소입성보증강 | C | BM#1 | 1614 | 43 | 1607 | 1533 | 34 | 6800 |  | 3 | 0.15 | 19 |  | -1.31 | 1577 | 1607 | 0 | 210.18 |  | 1 | 23 | 60 | Y |  | 2021-09-04 11:04 | 67 | 1090 | 28 | 27 | 27 | 27 | 27 | 26 | 26 | 26 | 26 | 25 | 24 | 24 | 23 | 23 | 26 | 27 | 23 | 27 | -0.08 |  | 50 | Y | -0.2 | [7 empty] | N | N | N | N | 100 | 0.52 | 61 | 101532 | 102000 | 2600 | 15800 | 01 | 1 |  | 2021-09-04 11:15 | 1577 | 101 |  | 28 |  | *전공정요청 L/D잔강 미이월 | [14 empty] | 97.86 | 100 | 0 | 0 | 0 |  | 410 |  | Y | Y | 0 | 0 | 0 |  | 411 |  | Y | Y | N |  | N |  |  |  |  | BT180180 | H
B66135 | 2021-09-04 | 2 | D |  | 3 | A | SM45CR2 | 탄소강 | SM45CR2 | BM#2 | 1578 | 41 | 1632 | 1562 | 37 | 5800 |  | 1 | 0.41 | 16 |  | -2.67 | 1561 | 1627 | 0 | 22.75 | 0 | 21 | 3 | 71 | Y |  | 2021-09-04 11:57 | 67 | 1094 | 14 | 14 | 22 | 25 | 27 | 27 | 26 | 26 | 25 | 24 | 24 | 22 | 22 | 22 | 23 | 27 | 22 | 22 | -0.12 | Y | 40 | Y | 0 | [7 empty] | Y | Y | Y | N | 210 | 0.48 | 62 | 103712 | 94217 | 3083 | 14600 | 10 | 1 |  | 2021-09-04 12:02 | 1561 | 125 |  | 31 |  | * STR#2 EDGE HEATER FAULT 발생하여 미적용 이상공정 등록 및 생관통보. * 샘플채취 ID : 303,403 (300mm) | [14 empty] | 107.59 | 100 | 0 | 0 | 300 |  | 650 | 400 | N | Y | 0 | 0 | 300 |  | 651 | 400 | Y | Y | N | Y | [5 empty] | RB140.00 | C
A66693 | 2021-09-04 | 1 | D |  | 13 | A | SCR420HON | 소입성보증강 | C | BM#1 | 1613 | 38 | 1622 | 1544 | 30 | 6100 |  | 3 | 0.15 | 19 |  | -1.98 | 1577 | 1622 | 0 | 231.24 |  | 6 | 51 | 59 | Y |  | 2021-09-04 12:04 | 67 | 1100 | 23 | 23 | 23 | 23 | 24 | 24 | 24 | 24 | 24 | 23 | 23 | 23 | 23 | 21 | 23 | 24 | 21 | 24 | -0.07 | Y | 45 | Y | -0.4 | [7 empty] | N | N | N | N | 150 | 0.52 | 61 | 101532 | 99005 | 45 | 14000 | 01 | 1 |  | 2021-09-04 12:19 | 1577 | 104 |  | 31 |  | *전공정요청 L/D잔강 미이월 | [14 empty] | 102.2 | 100 | 0 | 0 | 0 |  | 410 |  | Y | Y | 0 | 0 | 0 |  | 411 |  | Y | Y | N | [6 empty] | BT180180 | H
A66694 | 2021-09-04 | 1 | A | TUNDISH교체전 | 14 | A | SCR420HON | 소입성보증강 | C | BM#1 | 1648 | 38 | 1622 | 1575 | 27 | 5300 |  | 3 | 0.16 | 20 |  | -1.76 | 1580 | 1622 | 0 | 228.4 |  | 35 | 46 | 56 | Y |  | 2021-09-04 13:11 | 70 | 1099 | 20 | 22 | 27 | 28 | 29 | 29 | 28 | 28 | 27 | 27 | 26 | 26 | 26 | 26 | 27 | 29 | 26 | 28 | -0.04 | Y | 40 | Y | 0 | [7 empty] | N | N | N | N | 140 | 0.52 | 60 | 110000 | 101598 | 6152 | 2000 | 01 | 1 |  | 2021-09-04 13:23 | 1580 | 96 |  | 25 |  | *전공정요청 L/D잔강 미이월 | D21189D8DC5B410D94EF93A03FA4EB4C | 68DE36B607A54BB2B70CEC4DCF92009A | C04088364F1C45FCAC4F32C3909C3359 | [11 empty] | 102.28 | 100 | 0 | 3000 | 0 |  | 410 |  | Y | Y | 0 | 3000 | 0 |  | 411 |  | Y | Y | N | [6 empty] | BT180180 | H
B66136 | 2021-09-04 | 2 | A |  | 4 | A | SM45CR2 | 탄소강 | SM45CR2 | BM#2 | 1574 | 39 | 1629 | 1548 | 32 | 6200 |  | 1 | 0.41 | 16 |  | -2.82 | 1553 | 1619 | 0 | 28.45 | 0 | 32 | 83 | 70 | Y |  | 2021-09-04 13:13 | 59 | 1094 | 19 | 20 | 25 | 27 | 27 | 27 | 26 | 26 | 24 | 24 | 23 | 22 | 21 | 19 | 24 | 27 | 19 | 27 | -0.16 | Y | 50 | Y | -0.4 | [7 empty] | Y | Y | Y | N | 200 | 0.47 | 66 | 98370 | 99481 | -831 | 14700 | 10 | 1 |  | 2021-09-04 13:15 | 1553 | 109 |  | 18 | 17 | * STR#2 EDGE HEATER FAULT 발생하여 미적용 이상공정 등록 및 생관통보. *LD 잔강4T에 슬러그 나와 잔강이월 미실시 이상공정등록 및 생관통보 | [14 empty] | 100.43 | 100 | 0 | 0 | 0 |  | 651 | 400 | Y | Y | 0 | 0 | 0 |  | 651 | 400 | N | Y | N | N | [5 empty] | RB095.00 | C
B66137 | 2021-09-04 | 2 | A |  | 5 | A | SM45CR2 | 탄소강 | SM45CR2 | BM#2 | 1561 | 37 | 1626 | 1523 | 33 | 6500 |  | 1 | 0.32 | 15 |  | -2.68 | 1553 | 1618 | 0 | 13.33 | 0 | 20 | 87 | 56 | Y |  | 2021-09-04 14:21 | 59 | 1098 | 16 | 16 | 22 | 24 | 25 | 25 | 25 | 24 | 24 | 23 | 22 | 21 | 20 | 17 | 22 | 25 | 17 | 25 | -0.16 | Y | 50 | Y | -0.4 | [7 empty] | Y | Y | Y | N | 190 | 0.47 | 66 | 93570 | 98841 | 2959 | 15600 | 10 | 1 |  | 2021-09-04 14:27 | 1553 | 111 |  | 19 |  | * STR#2 EDGE HEATER 누수로 미적용 이상공정/생관통보 | [14 empty] | 91.96 | 100 | 0 | 0 | 0 |  | 651 | 400 | Y | Y | 0 | 0 | 0 |  | 651 | 400 | N | Y | N | Y | [5 empty] | RB095.00 | C
A66695 | 2021-09-04 | 1 | A | TUNDISH교체 | 1 | A | AE1055LS | 탄소강 | G-AE1055LS | BM#1 | 1623 | 43 | 1620 | 1540 | 30 | 6100 |  | 3 | 0.15 | 25 |  | -1.56 | 1569 | 1616 | 0 | 278.45 |  | 16 | 56 | 64 | Y |  | 2021-09-04 14:23 | 85 | 1091 | 35 | 39 | 27 | 20 | 21 | 30 | 33 | 36 | 37 | 39 | 39 | 40 | 40 | 40 | 33 | 40 | 40 | 39 | 0 |  | 5 | Y | 0 |  | 2.05 | 1.99 | [5 empty] | N | N | M | 210 | 0.5 | 59 | 101520 | 94276 | 7124 | 15360 | 14 | 2 |  | 2021-09-04 14:32 | 1569 | 122 |  | 39 |  | *T/D FLUX 220KG/10KG | [14 empty] | 98.95 | 100 | 1500 | 0 | 0 |  | 500 |  | Y | N | 1500 | 0 | 0 |  | 501 |  | Y | N | N |  |  | Y |  |  |  | BT180180 | H
B66138 | 2021-09-04 | 2 | A |  | 6 | A | SM45CR2 | 탄소강 | SM45CR2 | BM#2 | 1606 | 43 | 1620 | 1516 | 35 | 7000 |  | 1 | 0.34 | 16 |  | -2.58 | 1558 | 1620 | 2.76 | 68.43 | 0 | 33 | 82 | 54 | Y |  | 2021-09-04 15:21 | 64 | 1097 | 16 | 21 | 26 | 28 | 29 | 30 | 29 | 29 | 27 | 27 | 26 | 25 | 23 | 19 | 25 | 30 | 19 | 29 | -0.24 | Y | 45 | Y | -0.6 | [7 empty] | Y | Y | Y | N | 180 | 0.44 | 71 | 90622 | 98829 | 3121 | 14200 | 10 | 1 |  | 2021-09-04 15:21 | 1558 | 115 |  | 25 |  | * STR#2 EDGE HEATER 누수로 미적용 이상공정/생관통보 | [6 empty] | 854B84286611492C9D011B74C68AD049 | 0A0286CB19D34C51A9D51561AC59A1B2 |  |  | EEF575FC009444BB93AF22E4DB66B3AE | D7DD250F32F84B17B33D7008FCC39CF8 |  |  | 89.86 | 100 | 0 | 0 | 0 |  | 651 | 700 | Y | Y | 0 | 0 | 0 |  | 651 | 700 | N | Y | N | Y | [5 empty] | RB100.00 | C
A66696 | 2021-09-04 | 1 | A |  | 2 | B | AE1055LS | 탄소강 | G-AE1055LS | BM#1 | 1626 | 40 | 1597 | 1549 | 25 | 5100 |  | 3 | 0.14 | 25 |  | -1.61 | 1548 | 1597 | 0 | 281.45 |  | 1 | 24 | 65 | Y |  | 2021-09-04 15:26 | 64 | 1098 | 39 | 35 | 29 | 27 | 27 | 26 | 26 | 26 | 25 | 25 | 25 | 25 |  | 25 | 28 | 29 | 25 | 26 | -0.09 |  | 45 | Y | 0 | [8 empty] | N | N | Y | 200 | 0.52 | 54 | 84600 | 91584 | 7966 | 15230 | 14 | 2 |  | 2021-09-04 15:34 | 1548 | 121 |  | 36 | [16 empty] | 85.37 | 100 | 0 | 0 | 0 |  | 500 |  | Y | N | 0 | 0 | 0 |  | 501 |  | Y | N | N |  |  | Y |  |  |  | BT180180 | H
A66697 | 2021-09-04 | 1 | A |  | 3 | B | AE1055LS | 탄소강 | G-AE1055LS | BM#1 | 1623 | 44 | 1592 | 1540 | 35 | 5700 |  | 3 | 0.13 | 25 |  | -1.3 | 1553 | 1592 | 0 | 290.68 |  | 21 | 4 | 74 | Y |  | 2021-09-04 16:31 | 69 | 1101 | 23 | 23 | 26 | 28 | 29 | 29 | 29 | 29 | 28 | 28 | 27 | 27 | 27 | 27 | 27 | 29 | 27 | 29 | -0.05 | Y | 40 | Y | 0 | [8 empty] | N | N | Y | 190 | 0.52 | 57 | 84600 | 92755 | 7695 | 15390 | 14 | 2 |  | 2021-09-04 16:48 | 1553 | 118 |  | 28 | [16 empty] | 83.14 | 100 | 0 | 0 | 0 |  | 500 |  | Y | N | 0 | 0 | 0 |  | 501 |  | Y | N | N |  |  | Y |  |  |  | BT180180 | H
B66139 | 2021-09-04 | 2 | A |  | 7 | A | SM45CR2 | 탄소강 | SM45CR2 | BM#2 | 1642 | 40 | 1623 | 1521 | 32 | 6000 |  | 1 | 0.32 | 15 |  | -2.15 | 1556 | 1609 | 0 | 15.64 | 0 | 6 | 52 | 53 | Y |  | 2021-09-04 16:18 | 62 | 1099 | 17 | 16 | 18 | 20 | 20 | 21 | 20 | 20 | 19 | 19 | 18 | 17 | 16 | 14 | 18 | 21 | 14 | 20 | -0.17 | Y | 40 | Y | -0.4 | [7 empty] | Y | Y | Y | N | 170 | 0.44 | 65 | 100581 | 91142 | 3108 | 15400 | 10 | 1 |  | 2021-09-04 16:17 | 1556 | 131 |  | 39 |  | *준빅후속 * STR#2 EDGE HEATER 누수로 미적용 이상공정/생관통보 *클로깅 현상 살짝 있어 전공정 연락함. | [14 empty] | 106.94 | 100 | 0 | 0 | 0 |  | 651 | 400 | Y | Y | 0 | 0 | 0 |  | 652 | 400 | N | Y | N | Y | [5 empty] | RB170.00 | C
A66698 | 2021-09-04 | 1 | A |  | 4 | A | AE1055LS | 탄소강 | G-AE1055LS | BM#1 | 1626 | 41 | 1591 | 1574 | 26 | 4400 |  | 3 | 0.14 | 25 |  | -1.4 | 1549 | 1591 | 0 | 251.25 |  | 35 | 47 | 68 | Y |  | 2021-09-04 17:23 | 65 | 1102 | 26 | 26 | 29 | 31 | 32 | 32 | 31 | 31 | 31 | 30 | 30 | 31 |  | 31 | 30 | 32 | 30 | 31 | 0 | Y | 35 | Y | 0.2 | [8 empty] | N | N | Y | 180 | 0.52 | 59 | 84600 | 97995 | 7155 | 15030 | 14 | 2 |  | 2021-09-04 17:34 | 1549 | 116 |  | 34 | [16 empty] | 79.81 | 100 | 0 | 0 | 0 |  | 500 |  | Y | N | 0 | 0 | 0 |  | 501 |  | Y | N | N |  |  | Y |  |  |  | BT180180 | H
B66140 | 2021-09-04 | 2 | A |  | 8 | A | SM45CR2 | 탄소강 | SM45CR2 | BM#2 | 1624 | 42 | 1620 | 1548 | 36 | 6600 |  | 1 | 0.34 | 15 |  | -2.25 | 1558 | 1620 | 0 | 20.19 | 0 | 32 | 84 | 51 | Y |  | 2021-09-04 17:28 | 64 | 1091 | 13 | 15 | 21 | 25 | 27 | 27 | 27 | 27 | 26 | 25 | 23 | 22 | 20 | 18 | 23 | 27 | 18 | 27 | -0.2 | Y | 45 | Y | -0.4 | [7 empty] | Y | Y | Y | N | 170 | 0.47 | 66 | 102817 | 99596 | 3054 | 16200 | 10 | 1 |  | 2021-09-04 17:27 | 1558 | 133 |  | 35 |  | * STR#2 EDGE HEATER 누수로 미적용 이상공정/생관통보 | [14 empty] | 99.97 | 100 | 0 | 0 | 0 |  | 650 | 400 | Y | Y | 0 | 0 | 0 |  | 651 | 400 | N | Y | N | Y | [5 empty] | RB130.00 | C
A66699 | 2021-09-04 | 1 | A |  | 5 | A | AE1055LS | 탄소강 | G-AE1055LS | BM#1 | 1618 | 45 | 1590 | 1523 | 31 | 6200 |  | 3 | 0.13 | 25 |  | -1.08 | 1557 | 1590 | 0 | 237.64 |  | 16 | 57 | 54 | Y |  | 2021-09-04 18:27 | 73 | 1098 | 30 | 30 | 33 | 35 | 36 | 36 | 36 | 36 | 36 | 35 | 35 | 35 | 35 | 35 | 35 | 36 | 35 | 36 | -0.03 | Y | 40 | Y | 0 | [8 empty] | N | N | Y | 170 | 0.52 | 59 | 101520 | 95136 | 7514 | 15130 | 14 | 2 |  | 2021-09-04 18:42 | 1557 | 113 |  | 31 | [8 empty] | A90B5F3147A644FB97CBB13F7C71513E | 9E91AA158EB64160B6DA6094948AD4D9 | 3FD9345D8E944C3BBA80CDCDC213CEAD |  | 9341E20C529949A6A3A13D435B20C2ED | 4731B71A4BE94CDB89A337D2B9E5CF7E | 54ED9A719CEB49FAAE4DFC3E8A91F1F6 |  | 97.52 | 100 | 0 | 0 | 0 |  | 500 |  | Y | N | 0 | 0 | 0 |  | 501 |  | Y | N | N |  |  | Y |  |  |  | BT180180 | H
B66141 | 2021-09-04 | 2 | A |  | 9 | A | SM45CR2 | 탄소강 | SM45CR2 | BM#2 | 1588 | 47 | 1627 | 1544 | 38 | 6800 |  | 1 | 0.31 | 15 |  | -2.64 | 1565 | 1629 | 0 | 18.74 | 0 | 20 | 88 | 45 | Y |  | 2021-09-04 18:20 | 71 | 1088 | 14 | 14 | 20 | 27 | 30 | 32 | 32 | 32 | 31 | 31 | 30 | 29 | 27 | 26 | 28 | 32 | 26 | 32 | -0.15 | Y | 40 | Y | -0.2 | [7 empty] | Y | Y | Y | N | 220 | 0.48 | 63 | 92796 | 96271 | 3029 | 15700 | 10 | 1 |  | 2021-09-04 18:25 | 1565 | 144 |  | 50 |  | * STR#2 EDGE HEATER 누수로 미적용 이상공정/생관통보 | [14 empty] | 93.73 | 100 | 0 | 0 | 0 |  | 651 | 400 | Y | Y | 0 | 0 | 0 |  | 651 | 400 | N | Y | N | Y | [5 empty] | RB130.00 | C
A66700 | 2021-09-04 | 1 | A |  | 6 | A | AE1055LS | 탄소강 | G-AE1055LS | BM#1 | 1587 | 40 | 1581 | 1525 | 30 | 5900 |  | 3 | 0.13 | 25 |  | -0.92 | 1553 | 1581 | 0 | 272.78 |  | 1 | 25 | 57 | Y |  | 2021-09-04 19:38 | 69 | 1100 | 33 | 33 | 33 | 32 | 31 | 31 | 29 | 28 | 28 | 27 | 27 | 26 |  | 26 | 30 | 33 | 26 | 33 | -0.16 |  | 45 | Y | -0.2 | [8 empty] | N | N | Y | 210 | 0.52 | 56 | 101520 | 94000 | 7950 | 15530 | 14 | 2 |  | 2021-09-04 19:54 | 1553 | 103 |  | 19 | [16 empty] | 99.97 | 100 | 0 | 0 | 0 |  | 500 |  | Y | N | 0 | 0 | 0 |  | 501 |  | Y | N | N |  |  | Y |  |  |  | BT180180 | H
B66142 | 2021-09-04 | 2 | A |  | 10 | A | SM45CR2 | 탄소강 | SM45CR2 | BM#2 | 1604 | 43 | 1629 | 1521 | 36 | 7200 |  | 1 | 0.41 | 16 |  | -2.49 | 1553 | 1611 | 2.75 | 68.28 | 0 | 33 | 83 | 54 | Y |  | 2021-09-04 19:56 | 59 | 1097 | 24 | 26 | 27 | 27 | 27 | 27 | 26 | 25 | 24 | 23 | 21 | 20 | 19 | 19 | 24 | 27 | 19 | 27 | -0.16 |  | 50 | Y | -0.2 | [7 empty] | Y | Y | Y | N | 210 | 0.47 | 64 | 108262 | 95111 | 3089 | 16300 | 10 | 1 |  | 2021-09-04 19:59 | 1553 | 113 |  | 18 | 24 | * STR#2 EDGE HEATER 누수로 미적용 이상공정/생관통보 | [14 empty] | 111.38 | 50 | 0 | 0 | 0 |  | 651 | 400 | Y | Y | 0 | 0 | 0 |  | 651 | 400 | N | Y | N | Y | [5 empty] | RB130.00 | C
A66701 | 2021-09-04 | 1 | C |  | 7 | B | AE1055LS | 탄소강 | G-AE1055LS | BM#1 | 1625 | 41 | 1592 | 1534 | 29 | 6000 |  | 3 | 0.14 | 26 |  | -1.38 | 1550 | 1592 | 0 | 246.6 |  | 21 | 5 | 58 | Y |  | 2021-09-04 20:32 | 66 | 1099 | 26 | 25 | 27 | 28 | 28 | 27 | 26 | 25 | 25 | 24 | 23 | 23 | 22 | 22 | 25 | 28 | 22 | 25 | -0.12 | Y | 50 | Y | 0 | [8 empty] | N | N | Y | 200 | 0.46 | 66 | 101520 | 93616 | 7984 | 15100 | 14 | 2 |  | 2021-09-04 20:43 | 1550 | 103 |  | 24 |  | *전공정요청 감속주입(전기로 전극이상) - 정속미준수 이상재 등록 | [14 empty] | 100.32 | 100 | 0 | 0 | 0 |  | 500 |  | Y | N | 0 | 0 | 0 |  | 501 |  | Y | N | N |  |  | Y |  |  |  | BT180180 | H
B66143 | 2021-09-04 | 2 | C | TUNDISH교체전 | 11 | A | SM45CR2 | 탄소강 | SM45CR2 | BM#2 | 1624 | 41 | 1639 | 1518 | 34 | 6600 |  | 1 | 0.36 | 15 |  | -2.94 | 1563 | 1625 | 0 | 18.44 | 0 | 6 | 53 | 62 | Y |  | 2021-09-04 20:56 | 69 | 1101 | 17 | 16 | 24 | 28 | 30 | 31 | 31 | 30 | 29 | 28 | 26 | 25 | 23 | 23 | 26 | 31 | 23 | 0 | -0.23 | Y | 35 | Y | -0.4 | [7 empty] | Y | N | N | N | 200 | 0.47 | 62 | 64694 | 88438 | -638 | 2000 | 10 | 1 |  | 2021-09-04 20:56 | 1563 | 110 |  | 23 |  | * STR#2 EDGE HEATER 누수로 미적용 이상공정/생관통보 *전공정 요청 L/D 잔강이월 미실시,이상공정 등록 및 생관통보 | 0F8B9DFEE33C4D03B8E5BFB720EA544F | C36C0B1A4D6C4964BA9469E32B3F8BD8 | B891A52B50724C22B1BC7B6BD7BB9714 | [11 empty] | 74.66 | 50 | 0 | 4760 | 0 |  | 651 | 400 | Y | Y | 0 | 3530 | 0 |  | 651 | 400 | N | Y | N | [6 empty] | RB145.00 | C
A66702 | 2021-09-04 | 1 | C |  | 8 | A | AE1055LS | 탄소강 | G-AE1055LS | BM#1 | 1576 | 41 | 1589 | 1526 | 30 | 5500 |  | 3 | 0.14 | 25 |  | -1.45 | 1545 | 1589 | 0 | 230.79 |  | 35 | 48 | 57 | Y |  | 2021-09-04 21:48 | 61 | 1098 | 22 | 23 | 27 | 29 | 31 | 31 | 31 | 29 | 29 | 28 | 27 | 27 | 26 | 26 | 28 | 31 | 26 | 31 | -0.1 | Y | 50 | Y | 0 | [8 empty] | N | N | Y | 190 | 0.45 | 68 | 101520 | 97163 | 7987 | 15100 | 14 | 2 |  | 2021-09-04 21:57 | 1545 | 92 |  | 15 |  | *전공정 요청으로 감속주입-정속주입 강종 감속으로 이상재 등록ID:101~.106.201~206 (전기로 작업지연) | [14 empty] | 10152000 | 100 | 0 | 0 | 0 |  | 500 |  | Y | N | 0 | 0 | 0 |  | 501 |  | Y | N | N |  |  | Y |  |  |  | BT180180 | H
B66144 | 2021-09-04 | 2 | C | TUNDISH교체 | 1 | A | AE15B35C | 합금강 | 보론강 | BM#2 | 1646 | 41 | 1671 | 1541 | 38 | 7700 |  | 1 | 0.35 | 21 |  | -2.45 | 1583 | 1656 | 16.25 | 0 | 0 | 32 | 85 | 55 | Y |  | 2021-09-04 22:12 | 85 | 1097 | -423 | -377 | 26 | 28 | 25 | 34 | 38 | 39 | 40 | 41 | 41 | 40 | 39 | 38 | 37 | 41 | 38 | 0 | -0.15 |  | 20 | Y | -0.2 | 0.7 | 2.27 | 2.27 |  |  |  |  | N | N | N | N | 220 | 0.47 | 63 | 98054 | 97203 | 1947 | 16100 | 12 | 2 |  | 2021-09-04 22:17 | 1583 | 122 |  | 27 |  | * T/D FLUX 용탕부: 220 KG / 유탕부: 10KG 투입. * BUTT 타입롱노즐사용(슬리브타입.) * STR#2 EDGE HEATER 누수로 미적용 이상공정/생관통보 | [14 empty] | 100.06 | 50 | 700 | 0 | 0 |  | 300 | 400 | Y | Y | 700 | 0 | 0 |  | 300 | 400 | N | Y | N |  |  |  | Y |  |  | RB100.00 | C
A66703 | 2021-09-04 | 1 | C |  | 9 | A | AE1055LS | 탄소강 | G-AE1055LS | BM#1 | 1618 | 40 | 1586 | 1535 | 26 | 4900 |  | 3 | 0.13 | 25 |  | -1.44 | 1541 | 1585 | 0 | 238.86 |  | 16 | 58 | 68 | Y |  | 2021-09-04 22:47 | 57 | 1100 | 26 | 25 | 25 | 25 | 25 | 25 | 24 | 23 | 22 | 21 | 21 | 21 | 38 | 36 | 24 | 38 | 20 | 25 | 0 | Y | 5 | Y | 3.2 | [8 empty] | N | N | Y | 180 | 0.44 | 72 | 152280 | 96828 | 7922 | 15200 | 14 | 2 |  | 2021-09-04 22:55 | 1541 | 103 |  | 25 |  | *전공정 요청으로 감속주입-정속주입 강종 감속으로 이상재 등록ID: (전기로 작업지연) 101~103.201~203 *유사강종 연연주 혼탕부 성분 확인 ID:107~109.207~209 *SR기준변경 재세팅 *전공정 요청으로 감속주입-감속주입 20%이상으로 이상재및 생관통보 104~106.204~206 (전기로 전극절손) *전공정 요청으로 감속주입-정속주입 강종 감속으로 이상재 등록ID: (전기로 전극절손) 107~109.207~209 | [6 empty] | 2EB835DC5DD047C09A97C966744291C4 | 4EA82EAF79ED468394C7142EE78BC4CD | B83B81D8CEEA44B6A0B2079AC4DE06ED |  | 3389338FC79B455CA51221829C2A2ED0 | 191BF4339C884D1FB787AAAB637B82AF | 3842E87280B7428C8329BC3CABDC20F4 |  | 143.86 | 100 | 0 | 0 | 0 |  | 500 |  | Y | N | 0 | 0 | 0 |  | 501 |  | Y | N | N |  |  | Y |  |  |  | BT180180 | H
B66145 | 2021-09-04 | 2 | C |  | 2 | A | AE15B35C | 합금강 | 보론강 | BM#2 | 1673 | 37 | 1632 | 1569 | 32 | 6100 |  | 1 | 0.35 | 16 |  | -2.27 | 1562 | 1620 | 13.59 | 0 | 0 | 20 | 89 | 69 | Y |  | 2021-09-04 23:10 | 64 | 1098 | 35 | 34 | 33 | 31 | 31 | 31 | 30 | 29 | 28 | 27 | 27 | 25 | 23 | 22 | 29 | 33 | 22 | 31 | -0.18 |  | 60 | Y | -0.2 | [7 empty] | Y | Y | Y | Y | 220 | 0.47 | 70 | 94550 | 103444 | 1306 | 15600 | 12 | 2 |  | 2021-09-04 23:17 | 1562 | 121 |  | 33 |  | * STR#2 EDGE HEATER 누수로 미적용 이상공정/생관통보 | [14 empty] | 91.4 | 50 | 0 | 0 | 0 |  | 450 | 400 | Y | Y | 0 | 0 | 0 |  | 451 | 400 | N | Y | N | [6 empty] | RB105.00 | C
B66146 | 2021-09-04 | 2 | C | 유사강종연연주 | 10 | B | P-AE1055LSM | 탄소강 | G-AE1055LS | BM#1 | 1622 | 46 | 1587 | 1545 | 37 | 5600 |  | 3 | 0.13 | 25 |  | -1.39 | 1544 | 1587 | 0 | 267.49 |  | 33 | 84 | 61 | Y |  | 2021-09-05 00:12 | 60 | 1105 | 19 | 23 | 26 | 29 | 30 | 30 | 29 | 29 | 29 | 28 | 27 | 27 | 26 | 25 | 27 | 30 | 25 | 29 | -0.11 | Y | 45 | Y | -0.2 | [7 empty] | Y | Y | Y | Y | 170 | 0.45 | 66 | 50766 | 95096 | 4954 | 15000 | 14 | 2 |  | 2021-09-05 00:20 | 1544 | 103 |  | 14 |  | *유사강종 연연주 혼탕부 성분 확인 ID:101.201 *전공정 요청으로 감속주입-정속주입 강종 감속으로 이상재 등록ID: (전기로 전극절손) | [14 empty] | 49.72 | 100 | 0 | 0 | 0 |  | 400 |  | Y | N | 0 | 0 | 0 |  | 401 |  | Y | N | N |  |  | Y |  |  |  | BT180180 | H
A66704 | 2021-09-04 | 1 | C |  | 3 | A | AE15B35C | 합금강 | 보론강 | BM#2 | 1645 | 45 | 1646 | 1544 | 33 | 6700 |  | 1 | 0.34 | 16 |  | -2.85 | 1566 | 1640 | 12.44 | 0 | 0 | 1 | 26 | 69 | Y |  | 2021-09-04 23:57 | 68 | 1096 | 19 | 19 | 17 | 18 | 19 | 20 | 19 | 19 | 18 | 18 | 17 | 16 | 15 | 15 | 18 | 20 | 15 | 19 | -0.12 | Y | 40 | Y | 0 | [7 empty] | N | N | N | N | 210 | 0.48 | 63 | 96648 | 95391 | -41 | 15700 | 12 | 2 |  | 2021-09-05 00:25 | 1566 | 144 |  | 58 |  | * STR#2 EDGE HEATER 누수로 미적용 이상공정/생관통보 *빅사이즈 후속 | [14 empty] | 102.93 | 50 | 0 | 0 | 0 |  | 300 | 400 | Y | Y | 0 | 0 | 0 |  | 300 | 400 | N | Y | N | [6 empty] | RB105.00 | H
A66705 | 2021-09-04 | 1 | C | 유사강종연연주 | 11 | B | AE1055LS | 탄소강 | G-AE1055LS | BM#1 | 1658 | 42 | 1609 | 1575 | 24 | 4300 |  | 3 | 0.13 | 25 |  | -1.69 | 1545 | 1595 | 0 | 346.9 |  | 21 | 6 | 66 | Y |  | 2021-09-05 01:13 | 61 | 1100 | 25 | 24 | 26 | 27 | 28 | 28 | 28 | 27 | 26 | 26 | 26 | 26 | 25 | 25 | 26 | 28 | 25 | 28 | -0.07 | Y | 40 | Y | -0.2 | [8 empty] | N | N | Y | 210 | 0.45 | 61 | 84600 | 82874 | 7426 | 16000 | 14 | 2 |  | 2021-09-05 01:21 | 1545 | 116 |  | 19 |  | *SR기준변경 재세팅 *전공정 요청으로 감속주입-정속주입 강종 감속으로 이상재 등록ID: (전기로 전극절손) | [14 empty] | 92.11 | 100 | 0 | 0 | 0 |  | 500 |  | Y | N | 0 | 0 | 0 |  | 501 |  | Y | N | N |  |  | Y |  |  |  | BT180180 | H
B66147 | 2021-09-04 | 2 | C |  | 4 | A | AE15B35C | 합금강 | 보론강 | BM#2 | 1632 | 52 | 1628 | 1509 | 44 | 8500 |  | 1 | 0.35 | 15 |  | -2.56 | 1563 | 1621 | 11.88 | 0 | 0 | 6 | 54 | 61 | Y |  | 2021-09-05 01:35 | 65 | 1092 | 14 | 17 | 26 | 29 | 31 | 31 | 31 | 30 | 30 | 28 | 27 | 26 | 25 | 25 | 27 | 31 | 25 | 31 | -0.15 | Y | 40 | Y | -0.2 | [7 empty] | N | N | N | N | 200 | 0.49 | 62 | 96648 | 95723 | 927 | 15300 | 12 | 2 |  | 2021-09-05 01:43 | 1563 | 127 |  | 23 |  | * STR#2 EDGE HEATER 누수로 미적용 이상공정/생관통보 | [14 empty] | 101.84 | 50 | 0 | 0 | 0 |  | 300 | 400 | Y | Y | 0 | 0 | 0 |  | 300 | 400 | N | Y | N | [6 empty] | RB105.00 | H
A66706 | 2021-09-04 | 1 | C |  | 12 | A | AE1055LS | 탄소강 | G-AE1055LS | BM#1 | 1600 | 41 | 1593 | 1530 | 29 | 5200 |  | 3 | 0.13 | 25 |  | -1.31 | 1541 | 1580 | 0 | 245.42 |  | 35 | 49 | 79 | Y |  | 2021-09-05 02:12 | 57 | 1107 | 25 | 25 | 24 | 25 | 25 | 24 | 24 | 23 | 22 | 21 | 21 | 20 | 36 | 42 | 25 | 42 | 42 | 25 | 0 |  |  | Y | 3.4 | [8 empty] | N | N | Y | 200 | 0.45 | 69 | 101520 | 97047 | 7303 | 15700 | 14 | 2 |  | 2021-09-05 02:28 | 1541 | 106 |  | 23 |  | *전공정 요청으로 감속주입-정속주입 강종 감속으로 이상재 등록ID: (전기로 전극절손) | [14 empty] | 94.83 | 100 | 0 | 0 | 0 |  | 500 |  | Y | N | 0 | 0 | 0 |  | 501 |  | Y | N | N |  |  | Y |  |  |  | BT180180 | H
B66148 | 2021-09-04 | 2 | C |  | 5 | B | AE15B35C | 합금강 | 보론강 | BM#2 | 1604 | 42 | 1617 | 1526 | 34 | 6600 |  | 1 | 0.35 | 15 |  | -2 | 1565 | 1617 | 12.32 | 0 | 0 | 32 | 86 | 62 | Y |  | 2021-09-05 02:36 | 67 | 1098 | 22 | 27 | 31 | 34 | 35 | 35 | 35 | 35 | 34 | 33 | 32 | 31 | 29 | 29 | 32 | 35 | 29 | 35 | -0.15 | Y | 40 | Y | -0.4 | [7 empty] | N | N | N | N | 190 | 0.49 | 62 | 96815 | 96731 | 1869 | 15000 | 12 | 2 |  | 2021-09-05 02:43 | 1565 | 120 |  | 25 | 13 | * STR#2 EDGE HEATER 누수로 미적용 이상공정/생관통보 | [14 empty] | 99.6 | 46.15 | 0 | 0 | 0 |  | 301 | 400 | Y | Y | 0 | 0 | 0 |  | 301 | 400 | N | Y | N | [6 empty] | RB160.00 | C
A66707 | 2021-09-04 | 1 | C |  | 13 | A | AE1055LS | 탄소강 | G-AE1055LS | BM#1 | 1632 | 48 | 1581 | 1557 | 40 | 5200 |  | 3 | 0.13 | 25 |  | -1.26 | 1545 | 1583 | 0 | 221.78 |  | 16 | 59 | 65 | Y |  | 2021-09-05 03:20 | 61 | 1091 | 32 | 21 | 25 | 26 | 27 | 27 | 27 | 26 | 26 | 25 | 25 | 24 | 23 | 22 | 25 | 27 | 22 | 27 | -0.1 | Y | 50 | Y | -0.2 | [8 empty] | N | N | Y | 190 | 0.45 | 70 | 84600 | 97639 | 7061 | 15400 | 14 | 2 |  | 2021-09-05 03:29 | 1545 | 115 |  | 27 |  | *전공정 요청으로 감속주입-정속주입 강종 감속으로 이상재 등록ID: (전기로 전극절손) *산소랜싱 | [14 empty] | 79.36 | 100 | 0 | 0 | 0 |  | 500 |  | Y | N | 0 | 0 | 0 |  | 501 |  | Y | N | N |  |  | Y |  |  |  | BT180180 | H
B66149 | 2021-09-04 | 2 | C | 잔강최소화전 | 6 | A | AE15B35C | 합금강 | 보론강 | BM#2 | 1638 | 44 | 1625 | 1552 | 40 | 6400 |  | 1 | 0.32 | 15 |  | -2.03 | 1568 | 1614 | 11.93 | 0 | 0 | 20 | 90 | 47 | Y |  | 2021-09-05 03:46 | 70 | 1100 | 26 | 26 | 31 | 32 | 34 | 34 | 34 | 33 | 33 | 31 | 30 | 29 | 29 | 27 | 31 | 34 | 27 | 34 | -0.16 | Y | 45 | Y | -0.4 | [7 empty] | N | N | N | N | 180 | 0.49 | 66 | 96677 | 99136 | 2214 | 3000 | 12 | 2 |  | 2021-09-05 03:54 | 1568 | 113 |  | 18 |  | * STR#2 EDGE HEATER 누수로 미적용 이상공정/생관통보 | [6 empty] | 55C9B9244FED43518FD0B603BE996EF0 | E670DFE61472408AB48FAA7D7C3E386E | DF41FB166A9C462689D0F5E273DA0DB5 |  | 790F04F97EBB4A678F538C61AA4B4051 | 850D90D2F7014EA7950B8CA2AF555005 | 03C2B003B9814F1396DA66750D57F9C6 |  | 96.44 | 100 | 0 | 3280 | 0 |  | 301 | 400 | Y | Y | 0 | 4620 | 0 |  | 300 | 400 | N | Y | N | [6 empty] | RB100.00 | C
A66708 | 2021-09-04 | 1 | D |  | 14 | A | AE1055LS | 탄소강 | G-AE1055LS | BM#1 | 1662 | 40 | 1592 | 1569 | 27 | 4600 |  | 3 | 0.13 | 25 |  | -1.35 | 1547 | 1588 | 0 | 239.01 |  | 1 | 27 | 40 | Y |  | 2021-09-05 04:40 | 63 | 1109 | 21 | 26 | 29 | 30 | 31 | 30 | 30 | 29 | 29 | 28 | 27 | 26 | 26 | 24 | 27 | 31 | 24 | 30 | -0.14 | Y | 50 | Y | 0 | [8 empty] | N | N | Y | 180 | 0.4 | 77 | 101520 | 97866 | 7834 | 15400 | 14 | 2 |  | 2021-09-05 04:50 | 1547 | 100 |  | 17 |  | *전공정 요청으로 감속주입-감속주입 20%이상으로 이상재및 생관통보 (전기로 제재구 터널 누수로 설비팀 점검) | [14 empty] | 95.91 | 100 | 0 | 0 | 0 |  | 500 |  | Y | N | 0 | 0 | 0 |  | 501 |  | Y | N | N |  |  | Y | Y |  |  | BT180180 | H
B66150 | 2021-09-04 | 2 | D | 잔강최소화 | 7 | A | SBC70L | 특수용도강 | D3 | BM#2 | 1607 | 38 | 1648 | 1575 | 32 | 6300 |  | 1 | 0.3 | 20 |  | -2.6 | 1570 | 1644 | 13.59 | 0 | 0 | 33 | 85 | 83 | Y |  | 2021-09-05 04:44 | 72 | 1094 | -128 | 17 | 27 | 28 | 29 | 30 | 31 | 30 | 30 | 29 | 28 | 27 |  | 27 | 26 | 31 | 27 | 30 | -0.16 | Y | 25 | Y | -0.2 |  |  |  | 0.92 |  |  |  | N | N | N | Y | 170 | 0.48 | 58 | 95352 | 99510 | -10 | 14700 | 12 | 2 |  | 2021-09-05 04:55 | 1570 | 132 |  | 41 |  | * STR#2 EDGE HEATER 누수로 미적용 이상공정/생관통보 | 94457722A2E348319FC11AC231C3140F | 2B23476185E14694AB602E0887FA37D4 | 523ED0C4DCB248158AADDCFE03A50939 | [11 empty] | 97.1 | 100 | 2500 | 0 | 0 |  | 650 | 400 | Y | Y | 2500 | 0 | 0 |  | 651 | 400 | N | Y | Y |  |  |  | Y |  |  | RB105.00 | H
B66151 | 2021-09-04 | 2 | D |  | 8 | A | SBC70L | 특수용도강 | D3 | BM#2 | 1602 | 38 | 1643 | 1577 | 33 | 6100 |  | 1 | 0.32 | 21 |  | -2.52 | 1568 | 1639 | 12.37 | 0 | 0 | 6 | 55 | 48 | Y |  | 2021-09-05 05:40 | 70 | 1099 | 24 | 28 | 31 | 33 | 33 | 33 | 33 | 33 | 32 | 31 | 29 | 28 |  | 28 | 31 | 33 | 28 | 33 | -0.12 | Y | 40 | Y | -0.2 |  |  |  | 0.8 |  |  |  | N | N | N | Y | 170 | 0.5 | 60 | 95958 | 96348 | -48 | 13000 | 12 | 2 |  | 2021-09-05 05:54 | 1568 | 131 |  | 45 | 6 | * STR#2 EDGE HEATER 누수로 미적용 이상공정/생관통보 * 후 HEAT L/D 강제개공 ID : 307, 308, 407, 408 | [14 empty] | 100.58 | 100 | 0 | 0 | 0 |  | 650 | 400 | Y | Y | 0 | 0 | 0 |  | 650 | 400 | N | Y | Y | [6 empty] | RB090.00 | C
A66709 | 2021-09-04 | 1 | D |  | 15 | A | AE1055LS | 탄소강 | G-AE1055LS | BM#1 | 1654 | 40 | 1582 | 1571 | 25 | 4500 |  | 3 | 0.13 | 25 |  | -1.45 | 1554 | 1597 | 0 | 236.76 |  | 21 | 7 | 91 | Y |  | 2021-09-05 05:38 | 70 | 1105 | 24 | 23 | 24 | 25 | 26 | 26 | 26 | 26 | 25 | 24 | 24 | 23 | 23 | 22 | 24 | 26 | 22 | 26 | -0.08 | Y | 50 | Y | 0 | [8 empty] | N | N | Y | 170 | 0.4 | 73 | 101520 | 88709 | 7491 | 15900 | 14 | 2 |  | 2021-09-05 05:46 | 1554 | 118 |  | 38 |  | *전공정요청 감속주입(20%이상) | [14 empty] | 101.83 | 100 | 0 | 0 | 0 |  | 500 |  | Y | N | 0 | 0 | 0 |  | 501 |  | Y | N | N |  |  | Y |  |  |  | BT180180 | H
B66152 | 2021-09-04 | 2 | D |  | 9 | A | SBC70L | 특수용도강 | D3 | BM#2 | 1639 | 37 | 1641 | 1592 | 34 | 5400 |  | 1 | 0.43 | 21 |  | -2.68 | 1559 | 1633 | 47.06 | 0 | 0 | 32 | 87 | 45 | N | 4 | 2021-09-05 06:48 | 61 | 1109 | 24 | 22 | 28 | 29 | 30 | 31 | 30 | 30 | 29 | 28 | 27 | 26 | 24 | 24 | 28 | 31 | 24 | 30 | -0.2 | Y | 35 | Y | -0.4 |  |  |  | 0.38 |  |  |  | N | N | N | Y | 220 | 0.49 | 61 | 97223 | 95960 | 940 | 14200 | 12 | 2 |  | 2021-09-05 06:51 | 1559 | 127 |  | 39 |  | * HEAT L/D 강제개공 ID : 301, 401 * STR#2 EDGE HEATER 누수로 미적용 이상공정/생관통보 | [14 empty] | 100.49 | 100 | 0 | 0 | 0 |  | 650 | 400 | Y | Y | 0 | 0 | 0 |  | 651 | 400 | N | Y | Y | [6 empty] | RB090.00 | C
A66710 | 2021-09-04 | 1 | D |  | 16 | A | AE1055LS | 탄소강 | G-AE1055LS | BM#1 | 1625 | 45 | 1596 | 1550 | 30 | 5500 |  | 3 | 0.13 | 25 |  | -1.34 | 1556 | 1596 | 0 | 262.45 |  | 35 | 50 | 81 | Y |  | 2021-09-05 06:52 | 72 | 1093 | 22 | 23 | 24 | 26 | 27 | 26 | 26 | 26 | 26 | 26 | 25 | 25 | 23 | 22 | 25 | 27 | 22 | 26 | -0.09 | Y | 55 | Y | -0.2 | [8 empty] | N | N | Y | 210 | 0.4 | 78 | 101520 | 97914 | 7936 | 16400 | 14 | 2 |  | 2021-09-05 06:59 | 1556 | 125 |  | 39 |  | *전공정요청 감속주입(20%이상) | [5 empty] | 9AFF0017F35E41C1849C2586A65FBBBB | DC98892A41EB4FD8B39BEEAA0F605FC9 | 8AF94FB525BD42199DD759FAF6AC82A5 |  | C09E1C8C08F34CF9A5B93A2CADAEC16D | A4B435E6D2E64F679526F51E3B8D15D4 | 6CD4C6BB6AD14E3FB90044748DC45B7B |  |  | 95.86 | 100 | 0 | 0 | 0 |  | 500 |  | Y | N | 0 | 0 | 0 |  | 501 |  | Y | N | N |  |  | Y |  |  |  | BT180180 | H
B66153 | 2021-09-05 | 2 | D |  | 10 | A | SBC70L | 특수용도강 | D3 | BM#2 | 1572 | 50 | 1650 | 1537 | 42 | 8100 |  | 1 | 0.24 | 21 |  | -3.01 | 1552 | 1636 | 21.56 | 0 | 0 | 38 | 47 | 1806 | Y |  | 2021-09-05 08:07 | 54 | 1094 | 22 | 20 | 20 | 19 | 19 | 18 | 18 | 16 | 16 | 15 | 14 | 13 |  | 13 | 17 | 20 | 13 | 0 | -0.16 |  | 45 | Y | -0.2 |  |  |  | 0.4 |  |  |  | N | N | N | Y | 210 | 0.52 | 58 | 97223 | 95424 | -274 | 14400 | 12 | 2 |  | 2021-09-05 08:11 | 1552 | 124 |  | 21 |  | * STR#2 EDGE HEATER 누수로 미적용 이상공정/생관통보 | [14 empty] | 103.21 | 100 | 0 | 0 | 0 |  | 651 | 400 | Y | Y | 0 | 0 | 0 |  | 651 | 400 | N | Y | Y | [6 empty] | RB090.00 | C
A66711 | 2021-09-05 | 1 | D |  | 17 | A | AE1055LS | 탄소강 | G-AE1055LS | BM#1 | 1634 | 48 | 1601 | 1558 | 42 | 5800 |  | 3 | 0.13 | 25 |  | -1.03 | 1570 | 1601 | 0 | 246.98 |  | 16 | 60 | 75 | Y |  | 2021-09-05 07:51 | 86 | 1093 | 21 | 21 | 22 | 29 | 37 | 38 | 38 | 38 | 38 | 37 | 37 | 37 | 37 | 38 | 34 | 38 | 37 | 38 | -0.03 | Y | 35 | Y | 0.2 | [8 empty] | N | N | Y | 200 | 0.51 | 68 | 101520 | 105691 | 7709 | 15100 | 14 | 2 |  | 2021-09-05 07:59 | 1570 | 145 |  | 59 | [16 empty] | 88.55 | 100 | 0 | 0 | 0 |  | 500 |  | Y | N | 0 | 0 | 0 |  | 501 |  | Y | N | N |  |  | Y |  |  |  | BT180180 | H
B66154 | 2021-09-05 | 2 | D |  | 11 | A | SBC70L | 특수용도강 | D3 | BM#2 | 1582 | 36 | 1630 | 1552 | 31 | 5900 |  | 1 | 0.35 | 21 |  | -2.63 | 1554 | 1624 | 23.75 | 0 | 0 | 33 | 86 | 57 | Y |  | 2021-09-05 09:04 | 56 | 1097 | 10 | 14 | 22 | 26 | 27 | 27 | 26 | 26 | 24 | 24 | 23 | 22 | 21 | 21 | 23 | 27 | 21 | 26 | -0.15 | Y | 40 | Y | -0.2 |  |  |  | 0.35 |  |  |  | N | N | N | Y | 200 | 0.51 | 62 | 91734 | 100890 | -290 | 15600 | 12 | 2 |  | 2021-09-05 09:09 | 1554 | 109 |  | 24 | 14 | * STR#2 EDGE HEATER 누수로 미적용 이상공정/생관통보 | [14 empty] | 91.78 | 100 | 0 | 0 | 0 |  | 650 | 400 | Y | Y | 0 | 0 | 0 |  | 651 | 400 | N | Y | Y | [6 empty] | RB095.00 | C
A66712 | 2021-09-05 | 1 | D |  | 18 | A | AE1055LS | 탄소강 | G-AE1055LS | BM#1 | 1646 | 69 | 1602 | 1541 | 28 | 5800 |  | 3 | 0.14 | 25 |  | -1.36 | 1562 | 1602 | 0 | 277.74 |  | 1 | 28 | 53 | Y |  | 2021-09-05 09:19 | 78 | 1092 | 36 | 35 | 36 | 39 | 41 | 41 | 41 | 40 | 40 | 40 | 40 | 39 | 39 | 39 | 39 | 41 | 39 | 41 | -0.05 | Y | 40 | Y | 0 | [8 empty] | N | N | Y | 190 | 0.52 | 60 | 101520 | 99236 | 7964 | 15900 | 14 | 2 |  | 2021-09-05 09:29 | 1562 | 153 |  | 40 | [16 empty] | 94.7 | 100 | 0 | 0 | 0 |  | 500 |  | Y | N | 0 | 0 | 0 |  | 501 |  | Y | N | N |  |  | Y |  |  |  | BT180180 | H
B66155 | 2021-09-05 | 2 | D |  | 12 | A | SBC70L | 특수용도강 | D3 | BM#2 | 1581 | 37 | 1625 | 1544 | 33 | 6300 |  | 1 | 0.36 | 21 |  | -2.56 | 1556 | 1624 | 22.85 | 0 | 0 | 6 | 56 | 55 | Y |  | 2021-09-05 10:03 | 58 | 1099 | 18 | 18 | 23 | 27 | 29 | 30 | 29 | 29 | 28 | 27 | 27 | 25 |  | 25 | 27 | 30 | 25 | 29 | -0.14 | Y | 35 | Y | -0.2 |  |  |  | 0.3 |  |  |  | N | N | N | Y | 190 | 0.5 | 59 | 93344 | 94197 | 103 | 15200 | 12 | 2 |  | 2021-09-05 10:06 | 1556 | 113 |  | 27 |  | * STR#2 EDGE HEATER 누수로 미적용 이상공정/생관통보 | [14 empty] | 94 | 100 | 0 | 0 | 0 |  | 650 | 400 | Y | Y | 0 | 0 | 0 |  | 650 | 400 | N | Y | Y | [6 empty] | RB095.00 | C
A66713 | 2021-09-05 | 1 | D |  | 19 | A | AE1055LS | 탄소강 | G-AE1055LS | BM#1 | 1643 | 40 | 1592 | 1569 | 31 | 4000 |  | 3 | 0.13 | 25 |  | -1.85 | 1538 | 1592 | 0 | 228.14 |  | 21 | 8 | 85 | Y |  | 2021-09-05 10:46 | 54 | 1097 | 39 | 38 | 32 | 29 | 26 | 23 | 22 | 21 | 21 | 20 | 27 | 32 | 34 | 34 | 27 | 34 | 34 | 0 | 0 |  |  | Y | 0.4 | [8 empty] | N | N | Y | 180 | 0.52 | 56 | 101520 | 90420 | 7980 | 15400 | 14 | 2 |  | 2021-09-05 10:54 | 1538 | 90 |  | 14 | [16 empty] | 10152000 | 100 | 0 | 0 | 0 |  | 500 |  | Y | N | 0 | 0 | 0 |  | 501 |  | Y | N | N |  |  | Y |  |  |  | BT180180 | H
B66156 | 2021-09-05 | 2 | D |  | 13 | A | SBC70L | 특수용도강 | D3 | BM#2 | 1616 | 41 | 1629 | 1575 | 37 | 6500 |  | 1 | 0.27 | 21 |  | -2.58 | 1564 | 1628 | 10.33 | 0 | 0 | 18 | 1 | 19114 | Y |  | 2021-09-05 11:06 | 66 | 1099 | 23 | 23 | 22 | 23 | 23 | 23 | 22 | 22 | 21 | 20 | 19 | 18 | 17 | 17 | 21 | 23 | 17 | 23 | -0.13 | Y | 45 | Y | -0.2 |  |  |  | 0.74 |  |  |  | N | N | N | Y | 180 | 0.51 | 62 | 93344 | 100308 | 1542 | 15600 | 12 | 2 |  | 2021-09-05 11:13 | 1564 | 111 |  | 24 |  | * STR#2 EDGE HEATER 누수로 미적용 이상공정/생관통보 | [14 empty] | 88.27 | 100 | 0 | 0 | 0 |  | 650 | 400 | Y | Y | 0 | 0 | 0 |  | 651 | 400 | N | Y | Y | [6 empty] | RB095.00 | C
A66714 | 2021-09-05 | 1 | D |  | 20 | A | AE1055LS | 탄소강 | G-AE1055LS | BM#1 | 1620 | 40 | 1597 | 1576 | 22 | 3700 |  | 3 | 0.13 | 26 |  | -1.72 | 1546 | 1597 | 0 | 266.72 |  | 35 | 51 | 79 | Y |  | 2021-09-05 11:47 | 62 | 1098 | 27 | 20 | 29 | 32 | 33 | 33 | 32 | 31 | 30 | 30 | 29 | 29 | 29 | 29 | 30 | 33 | 29 | 29 | -0.1 | Y | 40 | Y | 0 | [8 empty] | N | N | Y | 170 | 0.52 | 58 | 101520 | 96623 | 7927 | 15100 | 14 | 2 |  | 2021-09-05 11:55 | 1546 | 91 |  | 10 | [16 empty] | 97.06 | 100 | 0 | 0 | 0 |  | 500 |  | Y | N | 0 | 0 | 0 |  | 501 |  | Y | N | N |  |  | Y |  |  |  | BT180180 | H
B66157 | 2021-09-05 | 2 | D | TUNDISH교체전 | 14 | B | SBC70L | 특수용도강 | D3 | BM#2 | 1600 | 40 | 1634 | 1564 | 37 | 6100 |  | 1 | 0.39 | 22 |  | -2.73 | 1550 | 1628 | 26.11 | 0 | 0 | 38 | 48 | 53 | Y |  | 2021-09-05 12:12 | 52 | 1097 | 15 | 16 | 20 | 22 | 23 | 24 | 24 | 23 | 23 | 22 | 21 | 20 | 19 | 19 | 21 | 24 | 19 | 23 | -0.14 | Y | 35 | Y | -0.2 | [7 empty] | N | N | N | Y | 170 | 0.51 | 61 | 107898 | 99161 | -11 | 2000 | 12 | 2 |  | 2021-09-05 12:16 | 1550 | 111 |  | 21 |  | * STR#2 EDGE HEATER 누수로 미적용 이상공정/생관통보 * 정상적인 RAMPING DOWN 하지못해 추가절단 500mm 실시 | D2E7F847AC4E4024893B3A078067618E | 71515D986D02417DBC26729D0FBFADC4 | C3D9D848BF9D4AFCBFC0BADC2B96E165 | [11 empty] | 104.15 | 100 | 0 | 2620 | 0 |  | 650 | 400 | Y | Y | 0 | 2540 | 0 |  | 650 | 400 | N | Y | Y | [6 empty] | RB130.00 | C
A66715 | 2021-09-05 | 1 | B | TUNDISH교체전 | 21 | A | AE1055LS | 탄소강 | G-AE1055LS | BM#1 | 1620 | 41 | 1592 | 1567 | 23 | 4200 |  | 3 | 0.14 | 25 |  | -1.27 | 1554 | 1592 | 0 | 219.47 |  | 16 | 61 | 72 | Y |  | 2021-09-05 12:36 | 70 | 1098 | 29 | 30 | 34 | 35 | 35 | 35 | 34 | 33 | 33 | 33 | 32 | 32 |  | 32 | 33 | 35 | 32 | 35 | -0.06 | Y | 40 | Y | 0 | [8 empty] | N | N | M | 210 | 0.52 | 66 | 92041 | 102665 | 7985 | 2000 | 14 | 2 |  | 2021-09-05 12:44 | 1554 | 95 |  | 21 |  |  |  | 085FDA7329C14D83A08AA079A90BBB03 | 13B32968C9554F70AE8A1CE7AACAB157 | 0049EB0946DB48F58C9F042F0CFA4E1B | [10 empty] | 9204100 | 100 | 0 | 3500 | 0 |  | 500 |  | Y | N | 0 | 3500 | 0 |  | 501 |  | Y | N | N |  |  | Y |  |  |  | BT180180 | H
B66158 | 2021-09-05 | 2 | B | TUNDISH교체 | 1 | A | DCK45M2 | 탄소강 | B | BM#2 | 1604 | 47 | 1625 | 1560 | 36 | 6800 |  | 1 | 0.42 | 16 |  | -2.86 | 1568 | 1642 | 18.33 | 0 | 0 | 33 | 87 | 54 | Y |  | 2021-09-05 13:22 | 77 | 1097 | -460 | -319 | 33 | 25 | 25 | 29 | 33 | 35 | 36 | 38 | 38 | 37 | 36 | 36 | 33 | 38 | 36 | 0 | -0.13 |  | 15 | Y | -0.2 | 0.7 | 2.24 | 2.24 |  |  |  |  | N | N | N | N | 220 | 0.46 | 62 | 93071 | 93975 | 6425 | 14600 | 06 | 1 |  | 2021-09-05 13:22 | 1568 | 133 |  | 37 |  | * BUTT 타입롱노즐사용(슬리브타입.) * T/D FLUX 용탕부: 120 KG / 유탕부: 10KG 투입. * STR#2 EDGE HEATER 누수로 미적용. | [14 empty] | 93.3 | 100 | 1200 | 0 | 0 |  | 650 | 400 | Y | N | 1200 | 0 | 0 |  | 651 | 400 | N | N | N | N | Y |  |  |  |  | BT180180 | H
A66716 | 2021-09-05 | 1 | B | TUNDISH교체 | 1 | A | P-AE1055LSM | 탄소강 | G-AE1055LS | BM#1 | 1643 | 42 | 1621 | 1548 | 32 | 6000 |  | 3 | 0.13 | 25 |  | -1.29 | 1579 | 1618 | 0 | 256.62 |  | 1 | 29 | 77 | Y |  | 2021-09-05 13:51 | 95 | 1089 | -74 | 25 | 25 | 30 | 33 | 36 | 39 | 40 | 40 | 41 | 42 | 43 |  | 43 | 36 | 43 | 43 | 0 | 0 |  |  | Y | 0.2 |  | 2.27 | 2.15 | [5 empty] | Y | Y | M | 210 | 0.47 | 64 | 101532 | 97797 | 7203 | 14600 | 15 | 1 |  | 2021-09-05 13:58 | 1579 | 109 |  | 30 |  | *T/D FLUX 유:10KG,용220KG | [14 empty] | 96.93 | 100 | 1500 | 0 | 0 |  | 400 |  | Y | N | 1500 | 0 | 0 |  | 401 |  | Y | N | N |  |  | Y |  |  |  | BT180180 | H
B66159 | 2021-09-05 | 2 | B |  | 2 | A | DCK45M2 | 탄소강 | B | BM#2 | 1604 | 45 | 1604 | 1542 | 39 | 6700 |  | 1 | 0.36 | 17 |  | -2.64 | 1552 | 1615 | 13.7 | 0 | 0 | 6 | 57 | 61 | Y |  | 2021-09-05 14:39 | 61 | 1096 | 33 | 31 | 30 | 29 | 28 | 28 | 26 | 26 | 25 | 24 | 23 | 22 |  | 22 | 27 | 30 | 22 | 0 | -0.18 |  | 45 | Y | -0.2 | [7 empty] | N | N | N | N | 220 | 0.49 | 60 | 93071 | 93931 | 5069 | 15500 | 06 | 1 |  | 2021-09-05 14:40 | 1552 | 119 |  | 23 | [16 empty] | 95.6 | 100 | 0 | 0 | 0 |  | 650 | 400 | Y | N | 0 | 0 | 0 |  | 650 | 400 | N | N | N |  | Y |  |  |  |  | BT180180 | H
A66717 | 2021-09-05 | 1 | B |  | 2 | A | P-AE1055LSM | 탄소강 | G-AE1055LS | BM#1 | 1662 | 36 | 1596 | 1535 | 25 | 4400 |  | 3 | 0.14 | 25 |  | -1.4 | 1545 | 1587 | 0 | 258.53 |  | 21 | 9 | 79 | Y |  | 2021-09-05 14:49 | 61 | 1098 | 41 | 32 | 23 | 20 | 17 | 15 | 13 | 12 | 12 | 10 | 9 | 8 |  | 8 | 17 | 23 | 8 | 0 | -0.33 |  | 45 | Y | -0.2 | [8 empty] | Y | Y | Y | 200 | 0.48 | 59 | 83784 | 89584 | 7266 | 14700 | 15 | 1 |  | 2021-09-05 15:11 | 1545 | 112 |  | 36 | [16 empty] | 86.73 | 100 | 0 | 0 | 300 |  | 400 |  | Y | N | 0 | 0 | 300 |  | 401 |  | Y | N | N |  |  | Y |  |  |  | BT180180 | H
B66160 | 2021-09-05 | 2 | B |  | 3 | A | DCK45M2 | 탄소강 | B | BM#2 | 1618 | 42 | 1606 | 1556 | 31 | 5000 |  | 1 | 0.31 | 15 |  | -2.24 | 1548 | 1596 | 10.1 | 0 | 0 | 18 | 2 | 68 | Y |  | 2021-09-05 15:52 | 57 | 1094 | 20 | 20 | 22 | 23 | 24 | 24 | 24 | 23 | 22 | 21 | 20 | 18 |  | 18 | 22 | 24 | 18 | 24 | -0.17 | Y | 35 | Y | -0.4 | [7 empty] | N | N | N | N | 210 | 0.5 | 56 | 93071 | 89291 | 4959 | 15300 | 06 | 1 |  | 2021-09-05 15:54 | 1548 | 118 |  | 10 | [16 empty] | 98.91 | 100 | 0 | 0 | 0 |  | 650 | 400 | Y | N | 0 | 0 | 0 |  | 650 | 400 | N | N | N |  | Y |  |  |  |  | BT180180 | H
A66718 | 2021-09-05 | 1 | B |  | 3 | A | P-AE1055LSM | 탄소강 | G-AE1055LS | BM#1 | 1616 | 36 | 1592 | 1533 | 31 | 5400 |  | 3 | 0.14 | 25 |  | -1.49 | 1548 | 1592 | 0 | 263.83 |  | 35 | 52 | 70 | Y |  | 2021-09-05 15:55 | 64 | 1096 | 6 | 10 | 14 | 16 | 18 | 18 | 18 | 18 | 18 | 18 | 17 | 18 |  | 18 | 16 | 18 | 17 | 18 | -0.03 | Y | 30 | Y | 0.2 | [8 empty] | Y | Y | Y | 190 | 0.48 | 56 | 84610 | 87718 | 6532 | 15100 | 15 | 1 |  | 2021-09-05 16:00 | 1548 | 110 |  | 31 | [8 empty] | 8C32E813FD654023B7C11DC67290815F | 82F22207DEF94FC1853AE2F2867E7BF7 | 8F6B61CEC3EB4D6D81DCCE4255807968 |  | 04BC63B3B8E2483C9582FADB61C21A6E | 1F690863D79945D2AD0FCDFEF0305B4F | 48890EEC1EE5469F82D07232CD815D4E |  | 89.3 | 100 | 0 | 0 | 0 |  | 400 |  | Y | N | 0 | 0 | 0 |  | 401 |  | Y | N | N |  |  | Y |  |  |  | BT180180 | H
B66161 | 2021-09-05 | 2 | B |  | 4 | A | DCK45M2 | 탄소강 | B | BM#2 | 1551 | 48 | 1618 | 1526 | 44 | 7200 |  | 1 | 0.32 | 16 |  | -2.39 | 1558 | 1616 | 10.87 | 0 | 0 | 16 | 62 | 36 | Y |  | 2021-09-05 16:44 | 67 | 1094 | 17 | 16 | 28 | 34 | 36 | 37 | 38 | 37 | 36 | 35 | 33 | 33 | 31 | 30 | 32 | 38 | 30 | 0 | -0.23 | Y | 35 | Y | -0.2 | [7 empty] | N | N | N | N | 200 | 0.48 | 64 | 93071 | 97632 | 4818 | 16400 | 06 | 1 |  | 2021-09-05 16:46 | 1558 | 111 |  | 15 | [16 empty] | 91.38 | 100 | 0 | 0 | 0 |  | 651 | 400 | Y | N | 0 | 0 | 0 |  | 650 | 400 | N | N | N |  | Y |  |  |  |  | BT180180 | C
A66719 | 2021-09-05 | 1 | B |  | 4 | A | P-AE1055LSM | 탄소강 | G-AE1055LS | BM#1 | 1617 | 47 | 1591 | 1532 | 34 | 7000 |  | 3 | 0.13 | 25 |  | -1.58 | 1543 | 1590 | 0 | 213.97 |  | 38 | 49 | 91 | Y |  | 2021-09-05 17:07 | 59 | 1082 | 17 | 16 | 20 | 20 | 20 | 19 | 18 | 17 | 16 | 15 | 14 | 13 | 12 | 12 | 17 | 20 | 12 | 20 | -0.15 |  | 55 | Y | -0.2 | [8 empty] | Y | Y | Y | 180 | 0.48 | 65 | 101532 | 99597 | 6803 | 14800 | 15 | 1 |  | 2021-09-05 17:14 | 1543 | 105 |  | 17 | [16 empty] | 95.25 | 100 | 0 | 0 | 0 |  | 400 |  | Y | N | 0 | 0 | 0 |  | 401 |  | Y | N | N |  |  | Y |  |  |  | BT180180 | H
B66162 | 2021-09-05 | 2 | B | 잔강최소화전 | 5 | A | DCK45M2 | 탄소강 | B | BM#2 | 1625 | 46 | 1620 | 1540 | 35 | 6400 |  | 1 | 0.31 | 18 |  | -2.31 | 1553 | 1616 | 11.41 | 0 | 0 | 1 | 30 | 28 | Y |  | 2021-09-05 17:45 | 62 | 1103 | 29 | 27 | 32 | 36 | 37 | 36 | 36 | 35 | 34 | 33 | 32 | 32 | 30 | 30 | 33 | 37 | 30 | 36 | -0.17 | Y | 40 | Y | -0.4 | [7 empty] | N | N | N | N | 190 | 0.48 | 63 | 88316 | 94634 | 4566 | 3000 | 06 | 1 |  | 2021-09-05 17:46 | 1553 | 107 |  | 19 |  |  | 873E747489CD4928ABB090F0DF016308 | [13 empty] | 89.8 | 100 | 0 | 3100 | 0 |  | 650 | 400 | Y | N | 0 | 3100 | 0 |  | 650 | 400 | N | N | N |  | Y |  |  |  |  | BT180180 | H
A66720 | 2021-09-05 | 1 | B |  | 5 | A | P-AE1055LSM | 탄소강 | G-AE1055LS | BM#1 | 1617 | 41 | 1599 | 1530 | 33 | 5800 |  | 3 | 0.14 | 25 |  | -1.7 | 1545 | 1596 | 0 | 278.08 |  | 29 | 1 | 18358 | Y |  | 2021-09-05 18:11 | 61 | 1091 | 9 | 10 | 12 | 13 | 12 | -3 | 10 | 10 | 9 | 8 | 7 |  |  | 7 | 9 | 13 | 7 | 10 | -0.15 | Y | 15 | Y | -0.2 | [8 empty] | Y | Y | Y | 170 | 0.48 | 59 | 84610 | 91122 | 7028 | 14600 | 15 | 1 |  | 2021-09-05 18:17 | 1545 | 106 |  | 19 | 10 | [15 empty] | 86.25 | 100 | 0 | 0 | 0 |  | 400 |  | Y | N | 0 | 0 | 0 |  | 401 |  | Y | N | N |  |  | Y |  |  |  | BT180180 | H
B66163 | 2021-09-05 | 2 | B | 잔강최소화 | 6 | A | AE15B36C2 | 합금강 | 보론강 | BM#2 | 1638 | 44 | 1620 | 1544 | 38 | 7600 |  | 1 | 0.37 | 16 |  | -2.41 | 1558 | 1621 | 10.72 | 0 | 0 | 6 | 58 | 56 | Y |  | 2021-09-05 18:55 | 60 | 1080 | -202 | -52 | 21 | 23 | 23 | 25 | 25 | 25 | 24 | 23 | 22 | 21 | 19 | 19 | 16 | 25 | 19 | 25 | -0.17 | Y | 35 | Y | -0.4 | [7 empty] | N | N | N | N | 180 | 0.47 | 63 | 96993 | 101976 | 824 | 15100 | 06 | 1 |  | 2021-09-05 18:56 | 1558 | 117 |  | 27 |  | * 롱노즐 재사용 * STR#2 EDGE HEATER 누수로 미적용 이상공정 등록 | 8D4C02B24A20422CB806D2E53D461832 | [13 empty] | 95.37 | 100 | 4400 | 0 | 0 |  | 300 | 400 | Y | Y | 4400 | 0 | 0 |  | 301 | 400 | N | Y | N | [5 empty] | Y | RB120.00 | C
A66721 | 2021-09-05 | 1 | B |  | 6 | A | P-AE1055LSM | 탄소강 | G-AE1055LS | BM#1 | 1637 | 39 | 1607 | 1547 | 27 | 4800 |  | 3 | 0.14 | 25 |  | -1.7 | 1550 | 1602 | 0 | 293.85 |  | 21 | 10 | 57 | Y |  | 2021-09-05 19:11 | 66 | 1094 | 6 | 14 | 23 | 26 | 28 | 29 | 29 | 27 | 27 | 28 | 27 | 27 | 26 | 26 | 25 | 29 | 26 | 27 | -0.03 | Y | 40 | Y | 0 | [8 empty] | Y | Y | Y | 210 | 0.48 | 64 | 101532 | 98146 | 6754 | 14700 | 15 | 1 |  | 2021-09-05 19:17 | 1550 | 108 |  | 20 | [16 empty] | 96.65 | 100 | 0 | 0 | 0 |  | 400 |  | Y | N | 0 | 0 | 0 |  | 401 |  | Y | N | N |  |  | Y |  |  |  | BT180180 | H
B66164 | 2021-09-05 | 2 | B |  | 7 | A | AE15B36C2 | 합금강 | 보론강 | BM#2 | 1649 | 41 | 1624 | 1536 | 33 | 6600 |  | 1 | 0.31 | 16 |  | -2.47 | 1557 | 1616 | 10.35 | 0 | 0 | 35 | 53 | 45 | Y |  | 2021-09-05 19:58 | 59 | 1093 | 16 | 18 | 20 | 21 | 21 | 21 | 20 | 20 | 19 | 17 | 16 | 15 | 14 | 14 | 18 | 21 | 14 | 21 | -0.16 | Y | 45 | Y | -0.2 | [7 empty] | N | N | N | N | 170 | 0.5 | 63 | 95642 | 99972 | -572 | 15900 | 06 | 1 |  | 2021-09-05 19:59 | 1557 | 116 |  | 27 |  | * STR#2 EDGE HEATER 누수로 미적용 이상공정 등록 * 샘플채취 ID : 303,403 (300mm) | [14 empty] | 96.9 | 50 | 0 | 0 | 300 |  | 300 | 400 | Y | Y | 0 | 0 | 300 |  | 301 | 400 | N | Y | N | [6 empty] | RB105.00 | C
A66722 | 2021-09-05 | 1 | B |  | 7 | A | P-AE1055LSM | 탄소강 | G-AE1055LS | BM#1 | 1611 | 36 | 1614 | 1535 | 28 | 4900 |  | 3 | 0.15 | 25 |  | -1.82 | 1553 | 1608 | 0 | 277.43 |  | 18 | 3 | 96 | Y |  | 2021-09-05 20:02 | 69 | 1083 | 25 | 25 | 24 | 26 | 25 | 25 | 23 | 22 | 20 |  |  |  |  | 20 | 24 | 26 | 20 | 25 | -0.2 | Y | 30 | Y | -0.4 | [8 empty] | Y | Y | Y | 200 | 0.48 | 54 | 84610 | 84313 | 7637 | 15000 | 15 | 1 |  | 2021-09-05 20:06 | 1553 | 116 |  | 35 | 6 | [15 empty] | 92.62 | 100 | 0 | 0 | 0 |  | 400 |  | Y | N | 0 | 0 | 0 |  | 401 |  | Y | N | N |  |  | Y |  |  |  | BT180180 | H
A66723 | 2021-09-05 | 1 | C |  | 8 | A | P-AE1055LSM | 탄소강 | G-AE1055LS | BM#1 | 1618 | 40 | 1587 | 1534 | 37 | 6000 |  | 3 | 0.14 | 25 |  | 0 | 1553 | 1587 | 0 | 311.92 |  | 38 | 50 | 46 | Y |  | 2021-09-05 21:20 | 69 | 1095 | 19 | 20 | 27 | 31 | 32 | 33 | 32 | 31 | 30 | 30 | 29 | 28 | 27 | 27 | 29 | 33 | 27 | 0 | -0.17 | Y | 35 | Y | -0.2 | [7 empty] | Y | Y | Y | Y | 190 | 0.48 | 61 | 101532 | 94041 | 6909 | 14900 | 15 | 1 |  | 2021-09-05 21:25 | 1553 | 104 |  | 13 | 10 | [15 empty] | 100.48 | 100 | 0 | 0 | 0 |  | 400 |  | Y | N | 0 | 0 | 0 |  | 401 |  | Y | N | N |  |  | Y |  |  |  | BT180180 | H
B66165 | 2021-09-05 | 2 | C |  | 8 | A | AE15B36C2 | 합금강 | 보론강 | BM#2 | 1630 | 48 | 1620 | 1514 | 42 | 8500 |  | 1 | 0.37 | 16 |  | -2.93 | 1555 | 1626 | 12.62 | 0 | 0 | 16 | 63 | 57 | Y |  | 2021-09-05 21:12 | 57 | 1073 | 12 | 11 | 18 | 21 | 23 | 23 | 23 | 23 | 21 | 20 | 19 | 18 | 16 | 15 | 19 | 23 | 15 | 23 | -0.18 | Y | 45 | Y | -0.2 | [7 empty] | N | N | N | N | 170 | 0.49 | 66 | 98436 | 101826 | 124 | 15600 | 06 | 1 |  | 2021-09-05 21:14 | 1555 | 117 |  | 17 |  | * STR#2 EDGE HEATER 누수로 미적용 이상공정 등록 | [14 empty] | 98.09 | 50 | 0 | 0 | 0 |  | 301 | 400 | Y | Y | 0 | 0 | 0 |  | 301 | 400 | N | Y | N | [6 empty] | RB120.00 | C
A66724 | 2021-09-05 | 1 | C |  | 9 | A | P-AE1055LSM | 탄소강 | G-AE1055LS | BM#1 | 1636 | 32 | 1603 | 1550 | 24 | 4200 |  | 3 | 0.14 | 25 |  | -1.3 | 1546 | 1586 | 0 | 320.73 |  | 29 | 2 | 61 | Y |  | 2021-09-05 22:16 | 62 | 1085 | 25 | 24 | 23 | 22 | 21 | 20 | 20 | 19 | 18 | 17 | 17 | 17 |  | 17 | 20 | 23 | 17 | 17 | -0.13 |  | 45 | Y | 0 | [7 empty] | Y | Y | Y | Y | 180 | 0.48 | 62 | 101532 | 95902 | 6698 | 15100 | 15 | 1 |  | 2021-09-05 22:25 | 1546 | 102 |  | 20 |  | *자동:1500℃ 수동:1506℃ | [14 empty] | 98.67 | 100 | 0 | 0 | 0 |  | 400 |  | Y | N | 0 | 0 | 0 |  | 401 |  | Y | N | N |  |  | Y |  |  |  | BT180180 | H
B66166 | 2021-09-05 | 2 | C |  | 9 | A | AE15B36C2 | 합금강 | 보론강 | BM#2 | 1692 | 48 | 1633 | 1537 | 39 | 7500 |  | 1 | 0.35 | 16 |  | -2.54 | 1565 | 1628 | 9.93 | 0 | 0 | 1 | 31 | 68 | Y |  | 2021-09-05 22:12 | 67 | 1095 | 12 | 20 | 23 | 25 | 27 | 27 | 26 | 25 | 24 | 24 | 22 | 21 | 20 | 18 | 22 | 27 | 18 | 0 | -0.2 | Y | 45 | Y | -0.4 | [7 empty] | Y | Y | Y | Y | 220 | 0.45 | 70 | 99072 | 98726 | 1174 | 15600 | 06 | 1 |  | 2021-09-05 22:20 | 1565 | 123 |  | 23 |  | * STR#2 EDGE HEATER 누수로 미적용 이상공정 등록 *평균주속 10%이상 감속주입,이상공정 등록 및 생관통보 | [14 empty] | 100.38 | 100 | 0 | 0 | 0 |  | 450 | 400 | Y | Y | 0 | 0 | 0 |  | 451 | 400 | N | Y | N | [6 empty] | RB080.00 | C
A66725 | 2021-09-05 | 1 | C |  | 10 | A | P-AE1055LSM | 탄소강 | G-AE1055LS | BM#1 | 1658 | 41 | 1589 | 1569 | 28 | 4100 |  | 3 | 0.14 | 25 |  | -1.21 | 1548 | 1585 | 0 | 213.37 |  | 21 | 11 | 55 | Y |  | 2021-09-05 23:07 | 64 | 1103 | 16 | 15 | 19 | 23 | 24 | 25 | 25 | 25 | 25 | 25 | 25 | 24 | 24 | 24 | 23 | 25 | 24 | 25 | -0.03 | Y | 40 | Y | 0 | [7 empty] | Y | Y | Y | Y | 170 | 0.48 | 65 | 84610 | 96937 | 7013 | 14900 | 15 | 1 |  | 2021-09-05 23:15 | 1548 | 110 |  | 31 | [8 empty] | CF05344F846E4125A69A8DDE773052B9 | E0D4FC06139942FF97A10D4C07771BEB | 9A5549A33BFD476586FA17AE4CC51A64 |  | AACBB225B4E54638A258CB4B39548194 | F59916BBB21046218221B174B44D0906 | B8D00CF9FB09489D899D47AED5CB0845 |  | 81.39 | 100 | 0 | 0 | 0 |  | 400 |  | Y | N | 0 | 0 | 0 |  | 401 |  | Y | N | N |  |  | Y |  |  |  | BT180180 | H
B66167 | 2021-09-05 | 2 | C |  | 10 | A | AE15B36C2 | 합금강 | 보론강 | BM#2 | 1641 | 51 | 1620 | 1513 | 44 | 8400 |  | 1 | 0.41 | 16 |  | -2.47 | 1561 | 1621 | 8.25 | 0 | 0 | 6 | 59 | 51 | Y |  | 2021-09-05 23:16 | 63 | 1091 | 14 | 19 | 24 | 26 | 28 | 27 | 28 | 27 | 26 | 24 | 23 | 22 | 21 | 20 | 24 | 28 | 20 | 0 | -0.18 | Y | 45 | Y | -0.2 | [7 empty] | N | N | N | N | 210 | 0.45 | 72 | 95489 | 101454 | 546 | 16000 | 06 | 1 |  | 2021-09-05 23:21 | 1561 | 134 |  | 30 |  | * STR#2 EDGE HEATER 누수로 미적용 이상공정 등록 *평균주속 10%이상 감속주입,이상공정 등록 및 생관통보 *준빅사이즈 후속 | [14 empty] | 97.04 | 47.06 | 0 | 0 | 0 |  | 301 | 400 | Y | Y | 0 | 0 | 0 |  | 300 | 400 | N | Y | N | [6 empty] | RB090.00 | C
A66726 | 2021-09-05 | 1 | C | 유사강종연연주 | 11 | A | AE1055LS | 탄소강 | G-AE1055LS | BM#1 | 1613 | 41 | 1577 | 1552 | 32 | 5500 |  | 3 | 0.13 | 25 |  | -1.32 | 1543 | 1582 | 0 | 228.34 |  | 18 | 4 | 64 | Y |  | 2021-09-06 00:17 | 59 | 1101 | 28 | 27 | 27 | 26 | 25 | 25 | 25 | 24 | 23 | 22 | 21 | 45 | 28 | 28 | 26 | 45 | 28 | 25 | -3.4 |  | 5 | Y | -3.4 | [8 empty] | N | N | Y | 210 | 0.52 | 57 | 101520 | 94360 | 7990 | 15100 | 15 | 1 |  | 2021-09-06 00:27 | 1543 | 115 |  | 27 | [16 empty] | 99.19 | 100 | 0 | 0 | 0 |  | 500 |  | Y | N | 0 | 0 | 0 |  | 501 |  | Y | N | N |  |  | Y |  |  |  | BT180180 | H
B66168 | 2021-09-05 | 2 | C |  | 11 | A | AE15B36C2 | 합금강 | 보론강 | BM#2 | 1611 | 43 | 1631 | 1579 | 39 | 6800 |  | 1 | 0.42 | 16 |  | -2.88 | 1568 | 1642 | 10.56 | 0 | 0 | 35 | 54 | 49 | Y |  | 2021-09-06 00:16 | 70 | 1098 | 18 | 19 | 23 | 26 | 27 | 27 | 27 | 26 | 25 | 24 | 23 | 22 | 20 | 20 | 24 | 27 | 20 | 27 | -0.17 | Y | 40 | Y | -0.4 | [7 empty] | N | N | N | N | 200 | 0.49 | 63 | 94389 | 97941 | -191 | 16300 | 06 | 1 |  | 2021-09-06 00:24 | 1568 | 142 |  | 42 |  | * STR#2 EDGE HEATER 누수로 미적용 이상공정 등록 및 생관통보 | [14 empty] | 97.16 | 52.94 | 0 | 0 | 0 |  | 300 | 400 | N | Y | 0 | 0 | 0 |  | 301 | 400 | N | Y | N | [6 empty] | RB100.00 | C
A66727 | 2021-09-05 | 1 | C |  | 12 | A | AE1055LS | 탄소강 | G-AE1055LS | BM#1 | 1598 | 42 | 1592 | 1542 | 34 | 5900 |  | 3 | 0.14 | 25 |  | -1.23 | 1554 | 1591 | 0 | 217.87 |  | 38 | 51 | 56 | Y |  | 2021-09-06 01:15 | 70 | 1097 | 35 | 36 | 22 | 27 | 29 | 30 | 30 | 30 | 30 | 30 | 29 | 29 | 29 | 29 | 30 | 30 | 29 | 30 | -0.03 | Y | 35 | Y | 0 | [8 empty] | N | N | Y | 200 | 0.52 | 61 | 101520 | 97957 | 7993 | 15700 | 15 | 1 |  | 2021-09-06 01:23 | 1554 | 107 |  | 26 | [16 empty] | 95.82 | 100 | 0 | 0 | 0 |  | 500 |  | Y | N | 0 | 0 | 0 |  | 501 |  | Y | N | N |  |  | Y |  |  |  | BT180180 | H
B66169 | 2021-09-05 | 2 | C |  | 12 | A | AE15B36C2 | 합금강 | 보론강 | BM#2 | 0 | 46 | 1634 | 1543 | 38 | 7400 |  | 1 | 0.38 | 15 |  | -2.42 | 1555 | 1618 | 9.37 | 0 | 0 | 16 | 64 | 38 | Y |  | 2021-09-06 01:42 | 57 | 1091 | 15 | 17 | 21 | 22 | 23 | 23 | 22 | 21 | 20 | 19 | 18 | 16 | 14 | 14 | 19 | 23 | 14 | 0 | -0.22 | Y | 40 | Y | -0.4 | [7 empty] | N | N | N | N | 190 | 0.49 | 63 | 100212 | 96956 | 1244 | 16100 | 06 | 1 |  | 2021-09-06 01:50 | 1555 | 121 |  | 19 | 21 | * STR#2 EDGE HEATER 누수로 미적용 이상공정 등록 및 생관통보 | [14 empty] | 97.77 | 50 | 0 | 0 | 0 |  | 301 | 400 | Y | Y | 0 | 0 | 0 |  | 300 | 400 | N | Y | N | [6 empty] | RB100.00 | C
A66728 | 2021-09-05 | 1 | C |  | 13 | A | AE1055LS | 탄소강 | G-AE1055LS | BM#1 | 1620 | 43 | 1602 | 1549 | 30 | 5300 |  | 3 | 0.14 | 25 |  | -1.44 | 1553 | 1596 | 0 | 195.35 |  | 29 | 3 | 53 | Y |  | 2021-09-06 02:12 | 69 | 1110 | 28 | 26 | 27 | 27 | 27 | 26 | 26 | 26 | 25 | 25 | 24 | 23 | 22 | 22 | 26 | 27 | 22 | 27 | -0.1 |  | 50 | Y | -0.2 | [8 empty] | N | N | Y | 190 | 0.47 | 61 | 84600 | 89341 | 7709 | 15100 | 15 | 1 |  | 2021-09-06 02:18 | 1553 | 110 |  | 31 |  | *전공정 요청으로 감속주입-정속주입 강종 감속으로 이상재 등록ID: (전기로 출강후 설비점검) | [14 empty] | 86.9 | 100 | 0 | 0 | 0 |  | 500 |  | Y | N | 0 | 0 | 0 |  | 501 |  | Y | N | N |  |  | Y |  |  |  | BT180180 | H
B66170 | 2021-09-05 | 2 | C | TUNDISH교체전 | 13 | A | AE15B36C2 | 합금강 | 보론강 | BM#2 | 1587 | 44 | 1624 | 1543 | 37 | 7000 |  | 1 | 0.36 | 15 |  | -2.26 | 1564 | 1625 | 7.51 | 0 | 0 | 1 | 32 | 58 | Y |  | 2021-09-06 03:09 | 66 | 1095 | 11 | 11 | 19 | 26 | 27 | 29 | 29 | 28 | 27 | 26 | 25 | 24 | 22 | 18 | 23 | 29 | 18 | 0 | -0.22 | Y | 50 | Y | -0.4 | [7 empty] | N | N | N | N | 180 | 0.42 | 76 | 98039 | 99053 | -753 | 2000 | 06 | 1 |  | 2021-09-06 03:03 | 1564 | 120 |  | -4 |  | * STR#2 EDGE HEATER 누수로 미적용 이상공정 등록 및 생관통보 *전공정 요청 20%이상 감속주입,이상공정 등록 및 생관통보(전공정 성분 오버) | 1A041962F66E47FDAC4607D9433B3C2C | 03B093A906DF4FE79FE6D28E13D17DAA | A6DDD597251E457FAEA72F88FFB27C78 |  |  |  | 043068BA4596477D9C39E0ADD0FC51B6 | 1CE616CDA5514972AAF89F72AB694D4C | FF2F80720AAA4BE3B2DDB87FABC1B540 |  | 55E9CFA8A04F4DC6925E4CEAD66759C7 | 5AED3E98894643C09B8DD469F046ADC1 | 36462E711D60429AA9D0101FBA0CE726 |  | 100.86 | 47.06 | 0 | 2500 | 0 |  | 301 | 400 | Y | Y | 0 | 5780 | 0 |  | 301 | 400 | N | Y | N | [6 empty] | RB100.00 | C
A66729 | 2021-09-05 | 1 | C |  | 14 | A | AE1055LS | 탄소강 | G-AE1055LS | BM#1 | 1594 | 40 | 1584 | 1531 | 34 | 5900 |  | 3 | 0.14 | 25 |  | -1.37 | 1549 | 1590 | 0 | 218.86 |  | 21 | 12 | 50 | Y |  | 2021-09-06 03:22 | 65 | 1092 | 23 | 22 | 22 | 23 | 23 | 24 | 24 | 23 | 23 | 23 | 22 | 21 | 21 | 27 | 23 | 27 | 27 | 23 | 0 |  |  | Y | 1.4 | [8 empty] | N | N | Y | 180 | 0.45 | 68 | 101520 | 91543 | 7207 | 16000 | 15 | 1 |  | 2021-09-06 03:29 | 1549 | 101 |  | 22 |  | *전공정 요청으로 감속주입-정속주입 강종 감속으로 이상재 등록ID: (전기로 출강후 설비점검) | [14 empty] | 99.97 | 100 | 0 | 0 | 0 |  | 500 |  | Y | N | 0 | 0 | 0 |  | 501 |  | Y | N | N |  |  | Y | Y |  |  | BT180180 | H
A66730 | 2021-09-05 | 1 | C |  | 15 | A | AE1055LS | 탄소강 | G-AE1055LS | BM#1 | 1605 | 40 | 1593 | 1531 | 27 | 5200 |  | 3 | 0.14 | 25 |  | -1.28 | 1544 | 1583 | 0 | 248.78 |  | 18 | 5 | 60 | Y |  | 2021-09-06 04:34 | 60 | 1109 | 27 | 23 | 20 | 23 | 24 | 23 | 23 | 23 | 23 | 22 | 22 | 21 |  | 21 | 23 | 24 | 21 | 23 | -0.04 | Y | 35 | Y | -0.2 | [8 empty] | N | N | Y | 170 | 0.52 | 55 | 84600 | 90931 | 7719 | 15200 | 15 | 1 |  | 2021-09-06 04:42 | 1544 | 109 |  | 19 | [16 empty] | 85.58 | 100 | 0 | 0 | 0 |  | 500 |  | Y | N | 0 | 0 | 0 |  | 501 |  | Y | N | N |  |  | Y |  |  |  | BT180180 | H
B66171 | 2021-09-05 | 2 | C | TUNDISH교체 | 1 | B | 15CRMO5HM | 소입성보증강 | C1 | BM#2 | 1629 | 54 | 1678 | 1586 | 49 | 9500 |  | 1 | 0.51 | 16 |  | -3.38 | 1610 | 1683 | 4.27 | 13.62 | 0 | 6 | 60 | 42 | Y |  | 2021-09-06 04:26 | 97 | 1106 | -479 | -360 | 46 | 39 | 47 | 48 | 54 | 55 | 57 | 58 | 59 | 58 | 58 | 58 | 54 | 59 | 58 | 58 | 0 |  | 15 | Y | 0 |  | 3.1 | 3.1 | 1.59 |  |  |  | N | N | N | N | 150 | 0.46 | 67 | 101532 | 99993 | 2657 | 15400 | 05 | 2 |  | 2021-09-06 04:30 | 1610 | 156 |  | 18 |  | * T/D FLUX 용탕부: 120 KG / 유탕부: 10KG 투입. * BUTT 타입롱노즐사용(슬리브타입.) * STR#2 EDGE HEATER 누수로 미적용 이상공정 등록 및 생관통보 *전공정 요청 L/D 잔강이이월 미실시,이상공정 등록 및 생관통보 *수소 10분 측정값 기준치 초과,생관통보(1차 3.1PPM,2차 3.28PPM, 3차 1.59PPM) | [14 empty] | 99.25 | 100 | 730 | 0 | 0 |  | 650 | 300 | Y | Y | 750 | 0 | 0 |  | 652 | 300 | N | Y | N |  |  |  | Y |  |  | BT180180 | H
B66172 | 2021-09-05 | 2 | D |  | 2 | A | 15CRMO5HM | 소입성보증강 | C1 | BM#2 | 1590 | 83 | 1660 | 1649 | 52 | 10000 |  | 1 | 0.4 | 17 |  | -2.91 | 1578 | 1654 | 4.14 | 11.41 | 0 | 35 | 55 | 59 | Y |  | 2021-09-06 05:38 | 65 | 1091 | 54 | 47 | 43 | 39 | 36 | 35 | 33 | 31 | 29 | 28 |  |  |  | 28 | 36 | 43 | 28 | 0 | -0.43 |  | 35 | Y | -0.2 | [7 empty] | N | N | N | N | 140 | 0.47 | 55 | 84610 | 82068 | 582 | 15400 | 05 | 2 |  | 2021-09-06 05:49 | 1578 | 154 |  | 14 |  | * STR#2 EDGE HEATER 누수로 미적용 이상공정 등록 및 생관통보 * 전공정 요청 L/D잔강이월 미실시 이상공정등록 및 생관통보 | [14 empty] | 104.39 | 100 | 0 | 0 | 0 |  | 650 | 300 | Y | Y | 0 | 0 | 0 |  | 652 | 300 | N | Y | N | [6 empty] | BT180180 | H
A66731 | 2021-09-05 | 1 | D |  | 16 | A | AE1055LS | 탄소강 | G-AE1055LS | BM#1 | 1600 | 40 | 1579 | 1537 | 29 | 5900 |  | 3 | 0.15 | 25 |  | -1.11 | 1557 | 1591 | 0 | 234.5 |  | 38 | 52 | 66 | Y |  | 2021-09-06 05:25 | 73 | 1094 | 21 | 20 | 24 | 28 | 30 | 31 | 31 | 30 | 29 | 29 | 29 | 28 | 28 | 28 | 28 | 31 | 28 | 29 | -0.04 | Y | 40 | Y | 0 | [8 empty] | N | N | Y | 210 | 0.52 | 64 | 101520 | 99290 | 7860 | 15900 | 15 | 1 |  | 2021-09-06 05:32 | 1557 | 104 |  | 25 |  | *STR#2 W/D4번 FAULT 발생으로 S/R미적용 ID205.206 | [14 empty] | 92.08 | 100 | 0 | 0 | 0 |  | 500 |  | Y | N | 0 | 0 | 0 |  | 501 |  | Y | N | N |  |  | Y |  |  |  | BT180180 | H
A66732 | 2021-09-05 | 1 | D |  | 17 | A | AE1055LS | 탄소강 | G-AE1055LS | BM#1 | 1618 | 40 | 1587 | 1553 | 29 | 4900 |  | 3 | 0.14 | 25 |  | -1.35 | 1547 | 1587 | 0 | 226.23 |  | 29 | 4 | 74 | Y |  | 2021-09-06 06:28 | 63 | 1092 | 32 | 31 | 29 | 28 | 27 | 26 | 25 | 24 | 24 | 24 | 23 | 22 | 22 | 20 | 25 | 29 | 20 | 24 | -0.16 |  | 55 | Y | -0.4 | [8 empty] | N | N | Y | 200 | 0.45 | 62 | 84600 | 90733 | 7467 | 15900 | 15 | 1 |  | 2021-09-06 06:35 | 1547 | 106 |  | 26 |  | *전기로 보수 작업지연 감속주입 정속유지 강종 감속주입 *STR#2 W/D4번 FAULT 발생으로 S/R미적용 | [14 empty] | 85.67 | 100 | 0 | 0 | 0 |  | 500 |  | Y | N | 0 | 0 | 0 |  | 501 |  | Y | N | N |  |  | Y |  |  |  | BT180180 | H
B66173 | 2021-09-05 | 2 | D | 연주종료 | 3 | A | 15CRMO5HM | 소입성보증강 | C1 | BM#2 | 1561 | 51 | 1643 | 1571 | 42 | 8500 |  | 1 | 0.39 | 17 |  | -2.48 | 1573 | 1636 | 0 | 18.66 | 0 | 16 | 65 | 86 | Y |  | 2021-09-06 06:39 | 60 | 1107 | 21 | 23 | 27 | 28 | 28 | 27 | 26 | 25 | 24 | 22 | 20 | 18 | 17 | 14 | 22 | 28 | 14 | 0 | -0.28 | Y | 50 | Y | -0.6 | [7 empty] | N | N | N | N | 130 | 0.47 | 73 | 90784 | 103697 | 903 | 2000 | 05 | 2 |  | 2021-09-06 06:39 | 1573 | 109 |  | 7 |  | * 연주종료 : 18 : 12 * STR#2 EDGE HEATER 누수로 미적용 이상공정 등록 및 생관통보 * 전공정 요청 L/D잔강이월 미실시 이상공정등록 및 생관통보 | 9601E1809B774567B668414C95FE87BA | 58F06C595D5C42F3954F13414B44C4C1 | A462A4E538F847479887C757B5468806 |  |  |  | 8E4FB63491724C14977B307D414C6905 | 167883738A034D88B08E5D861F71CBE6 |  |  | 03C66A9149104F02AAADD832A8FFEC94 | 7E7607635F944F8492AE89C94E2804B0 |  |  | 88.27 | 100 | 0 | 3270 | 0 |  | 650 | 300 | Y | Y | 0 | 3070 | 0 |  | 651 | 300 | N | Y | N | [6 empty] | BT180180 | H
A66733 | 2021-09-06 | 1 | D |  | 18 | A | AE1055LS | 탄소강 | G-AE1055LS | BM#1 | 1632 | 40 | 1599 | 1540 | 25 | 5100 |  | 3 | 0.15 | 25 |  | -1.51 | 1554 | 1599 | 0 | 16.53 |  | 21 | 13 | 53 | Y |  | 2021-09-06 07:25 | 70 | 1089 | 38 | 32 | 21 | 27 | 27 | 28 | 28 | 28 | 27 | 26 | 27 | 27 |  | 27 | 27 | 28 | 26 | 28 | -0.03 | Y | 20 | Y | 0 | [8 empty] | N | N | Y | 190 | 0.52 | 58 | 101520 | 93836 | 7664 | 15600 | 15 | 1 |  | 2021-09-06 07:34 | 1554 | 109 |  | 32 |  | *STR#2 W/D4번 FAULT 발생으로 S/R미적용 | [14 empty] | 99.77 | 100 | 0 | 0 | 0 |  | 500 |  | Y | N | 0 | 0 | 0 |  | 501 |  | Y | N | N |  |  | Y |  |  |  | BT180180 | H
A66734 | 2021-09-06 | 1 | D | TUNDISH교체전 | 19 | A | AE1055LS | 탄소강 | G-AE1055LS | BM#1 | 1651 | 40 | 1599 | 1591 | 23 | 3700 |  | 3 | 0.15 | 25 |  | -1.29 | 1560 | 1599 | 0 | 186.59 |  | 6 | 61 | 60 | Y |  | 2021-09-06 08:32 | 76 | 1091 | 27 | 29 | 33 | 37 | 38 | 38 | 38 | 38 | 37 | 37 | 36 | 36 |  | 36 | 36 | 38 | 36 | 38 | -0.06 | Y | 35 | Y | 0 | [7 empty] | N | N | N | N | 180 | 0.52 | 62 | 102910 | 97472 | 7978 | 2500 | 15 | 1 |  | 2021-09-06 08:38 | 1560 | 99 |  | 25 |  |  | 440B23F9F040402484DAF16F751D41C4 | D8AFE7AE0A1C401DA99EAA0059F6895F | 1098F7E1FB73488991B1686CE9838A3B | [11 empty] | 10291000 | 100 | 0 | 3500 | 0 |  | 500 |  | Y | N | 0 | 3500 | 0 |  | 501 |  | Y | N | N |  |  | Y |  |  |  | BT180180 | H
A66735 | 2021-09-06 | 1 | D | TUNDISH교체 | 1 | B | SCM415HON | 소입성보증강 | C | BM#1 | 1702 | 39 | 1676 | 1609 | 31 | 6700 |  | 1 | 0.49 | 17 |  | -2.6 | 1605 | 1679 | 0 | 37.63 | 0 | 35 | 56 | 65 | Y |  | 2021-09-06 09:53 | 92 | 1099 | -261 | -251 | 31 | 26 | 31 | 34 | 36 | 38 | 38 | 36 | 36 | 34 |  | 34 | 34 | 38 | 34 | 36 | -0.07 |  | 20 | Y | -0.4 |  | 2.1 | 2.04 |  |  |  |  | N | N | N | N | 150 | 0.51 | 55 | 101532 | 96025 | -96025 | 14400 | 07 | 2 |  | 2021-09-06 09:55 | 1605 | 118 |  | 27 |  | *T/D FLUX 유:10KG,용120KG | [14 empty] | 10153200 | 100 | 1000 | 0 | 0 |  | 410 |  | Y | Y | 1000 | 0 | 0 |  | 411 |  | Y | Y | N | Y | [5 empty] | BT180180 | H
B66177 | 2021-09-06 | 2 | D |  | 2 | A | SCM415HON | 소입성보증강 | C | BM#1 | 1608 | 58 | 1647 | 1536 | 40 | 8200 |  | 1 | 0.52 | 17 |  | -2.36 | 1580 | 1646 | 0 | 28.37 | 0 | 16 | 66 | 75 | Y |  | 2021-09-06 11:06 | 67 | 1090 | 30 | 30 | 29 | 29 | 29 | 29 | 29 | 27 | 27 | 26 | 24 | 23 |  | 23 | 28 | 29 | 23 | 29 | -0.13 |  | 45 | Y | -0.2 | [7 empty] | N | N | N | N | 140 | 0.54 | 56 | 101532 | 99046 | 5254 | 15500 | 07 | 2 |  | 2021-09-06 11:10 | 1580 | 115 |  | 9 | [16 empty] | 99.49 | 100 | 0 | 0 | 0 |  | 410 |  | Y | Y | 0 | 0 | 0 |  | 411 |  | Y | Y | N | Y | [5 empty] | BT180180 | H
A66736 | 2021-09-06 | 1 | D |  | 3 | A | SCM415HON | 소입성보증강 | C | BM#1 | 1650 | 52 | 1635 | 1569 | 39 | 8000 |  | 1 | 0.43 | 17 |  | -2.76 | 1578 | 1646 | 0 | 15.88 | 0 | 11 | 71 | 17257 | Y |  | 2021-09-06 11:55 | 65 | 1094 | 22 | 19 | 18 | 17 | 17 | 17 | 17 | 15 | 14 | 13 | 12 | 11 | 11 | 11 | 15 | 18 | 11 | 17 | -0.14 |  | 50 | Y | 0 | [7 empty] | N | N | N | N | 130 | 0.56 | 62 | 101532 | 108937 | 3813 | 14600 | 07 | 2 |  | 2021-09-06 12:01 | 1578 | 123 |  | 18 | [16 empty] | 90.78 | 100 | 0 | 0 | 0 |  | 410 |  | Y | Y | 0 | 0 | 0 |  | 411 |  | Y | Y | N | Y | [5 empty] | BT180180 | H
B66178 | 2021-09-06 | 2 | B | 잔강최소화전 | 4 | A | SCM415HON | 소입성보증강 | C | BM#1 | 1617 | 41 | 1653 | 1574 | 36 | 7000 |  | 1 | 0.42 | 17 |  | -2.84 | 1574 | 1642 | 0 | 19.19 | 0 | 1 | 34 | 152 | Y |  | 2021-09-06 12:54 | 61 | 1098 | 8 | 10 | 15 | 17 | 17 | 17 | 17 | 16 | 15 | 14 | 14 |  |  | 14 | 15 | 17 | 14 | 17 | -0.08 | Y | 35 | Y | 0 | [7 empty] | N | N | N | N | 120 | 0.56 | 53 | 84610 | 96295 | -147495 | 3000 | 07 | 2 |  | 2021-09-06 12:55 | 1574 | 116 |  | 22 |  | *T/D잔강 실측 2TON *램핑다운 시간 16:47 |  | AB29A1B61AA24551BE44F54B919787F8 | [12 empty] | 85.21 | 100 | 0 | 3100 | 0 |  | 410 |  | Y | Y | 0 | 3200 | 0 |  | 411 |  | Y | Y | N | Y | [5 empty] | BT180180 | H
A66737 | 2021-09-06 | 1 | B | 잔강최소화 | 5 | A | SCM420HON | 소입성보증강 | C | BM#1 | 1676 | 51 | 1646 | 1560 | 36 | 7300 |  | 3 | 0.17 | 20 |  | -1.64 | 1606 | 1646 | 0 | 173.08 |  | 18 | 7 | 144 | Y |  | 2021-09-06 13:45 | 96 | 1089 | -218 | -48 | 32 | 35 | 38 | 40 | 40 | 41 | 42 | 41 | 41 |  |  | 41 | 33 | 42 | 41 | 41 | -0.1 | Y | 10 | Y | 0 | [7 empty] | N | N | N | N | 110 | 0.53 | 53 | 84610 | 99904 | 3996 | 14300 | 07 | 2 |  | 2021-09-06 14:02 | 1606 | 121 |  | 41 | [16 empty] | 80.73 | 100 | 2500 | 0 | 0 |  | 410 |  | Y | Y | 2500 | 0 | 0 |  | 411 |  | Y | Y |  |  | Y |  |  |  | Y | BT180180 | H
B66179 | 2021-09-06 | 2 | B | 연주시작 | 1 | A | AE8617HG | 소입성보증강 | C | BM#2 | 1621 | 57 | 1694 | 1559 | 52 | 9900 |  | 1 | 0.42 | 21 |  | -2.62 | 1601 | 1695 | 0 | 28.42 | 0 | 35 | 57 | 47 | Y |  | 2021-09-06 14:40 | 89 | 1089 | -552 | -20 | 40 | 32 | 39 | 44 | 46 | 47 | 47 | 48 | 48 | 47 |  | 47 | 44 | 48 | 47 | 47 | 0 |  | 10 | Y | -0.2 | 0.5 | 2.24 | 2.24 |  |  |  |  | N | N | N | N | 220 | 0.53 | 57 | 90166 | 103697 | -3897 | 14700 | 13 | 1 |  | 2021-09-06 14:41 | 1601 | 151 |  | 11 |  | * BUTT 타입롱노즐사용(슬리브타입.) * T/D FLUX 용탕부: 120 KG / 유탕부: 10KG 투입. * EDGE HEATER 코일 건조로 미적용. 이상공정등록 및 생관통보 * 연주시작 : 14시 54분 | 2FD5C6C4C7E243FB94458CAB8A708B5E |  | D43CC88BF9604F4491AED4A51D05C4CF | [11 empty] | 90.85 | 100 | 770 | 0 | 0 |  | 411 | 300 | N | Y | 720 | 0 | 0 |  | 410 | 300 | N | Y | N | Y | [5 empty] | RB085.00 | C
A66738 | 2021-09-06 | 1 | B |  | 6 | A | SCM420HON | 소입성보증강 | C | BM#1 | 1649 | 43 | 1626 | 1551 | 32 | 6400 |  | 3 | 0.16 | 20 |  | -1.73 | 1584 | 1627 | 0 | 193.17 |  | 38 | 54 | 130 | Y |  | 2021-09-06 14:50 | 74 | 1090 | 41 | 34 | 30 | 28 | 27 | 26 | 26 | 24 | 23 | 20 | 17 | 16 | 14 | 11 | 23 | 30 | 11 | 0 | -0.32 |  | 60 | Y | -0.4 | [7 empty] | N | N | N | N | 100 | 0.54 | 74 | 67688 | 125970 | -26620 | 15500 | 07 | 2 |  | 2021-09-06 15:01 | 1584 | 109 |  | 31 |  | *STR#2 침적노즐 천공발생 으로 용광 유츨 메뉴얼 작업 12,000mm고철처리함 *STR#2 한줄종료 15:59 |  | 0F74479A3A9645CFA422E86C32738FD6 | 655409BCDB72405A818C922780422858 | [11 empty] | 67.93 | 100 | 0 | 0 | 0 |  | 410 |  | Y | Y | 0 | 3100 | 12000 | 내화물 | 411 |  | Y | Y |  |  | Y |  |  |  |  | BT180180 | H
B66180 | 2021-09-06 | 2 | B |  | 2 | A | AE8617HG | 소입성보증강 | C | BM#2 | 1584 | 47 | 1675 | 1542 | 42 | 8300 |  | 1 | 0.43 | 19 |  | -3.03 | 1589 | 1671 | 0 | 25.69 | 0 | 16 | 67 | 68 | Y |  | 2021-09-06 15:17 | 77 | 1089 | 44 | 43 | 41 | 40 | 40 | 39 | 38 | 37 | 36 | 35 | 32 |  |  | 32 | 38 | 41 | 32 | 0 | -0.22 |  | 40 | Y | -0.6 | [7 empty] | N | N | N | N | 220 | 0.55 | 50 | 94775 | 87384 | 3016 | 16000 | 13 | 1 |  | 2021-09-06 15:21 | 1589 | 135 |  | 32 |  | * EDGE HEATER 코일 건조로 미적용. 이상공정등록 및 생관통보 | [14 empty] | 106.07 | 100 | 0 | 0 | 0 |  | 411 | 300 | N | Y | 0 | 0 | 0 |  | 411 | 300 | N | Y | N | Y | [5 empty] | RB090.00 | H
B66181 | 2021-09-06 | 2 | B |  | 3 | A | AE8617HG | 소입성보증강 | C | BM#2 | 1646 | 43 | 1655 | 1567 | 37 | 7200 |  | 1 | 0.34 | 19 |  | -2.85 | 1575 | 1650 | 0 | 24.97 | 0 | 11 | 72 | 65 | Y |  | 2021-09-06 16:20 | 63 | 1102 | 30 | 29 | 32 | 34 | 34 | 35 | 34 | 32 | 31 | 29 | 28 | 26 | 25 | 25 | 31 | 35 | 25 | 34 | -0.25 | Y | 40 | Y | -0.2 | [7 empty] | N | N | N | N | 210 | 0.5 | 64 | 146142 | 101097 | 104050 |  | 13 | 1 |  | 2021-09-06 16:21 | 1575 | 114 |  | 19 |  | * EDGE HEATER 코일 건조로 미적용. 이상공정등록 및 생관통보 * 열간 퀜칭 50초 인해 작업공정 지연으로 감속주입 | [14 empty] | 150.58 | 100 | 0 | 0 | 0 |  | 411 | 300 | N | Y | 0 | 0 | 0 |  | 410 | 300 | N | Y | N | Y | [5 empty] | BT180180 | C
A66739 | 2021-09-06 | 1 | B | TUNDISH교체전 | 7 | A | SCM420HON | 소입성보증강 | C | BM#1 | 1618 | 41 | 1630 | 1546 | 36 | 7200 |  | 3 | 0.16 | 20 |  | -2 | 1580 | 1629 | 0 | 221.6 |  | 21 | 14 | 307 | Y |  | 2021-09-06 15:52 | 70 | 1095 | 7 | 6 | 3 | 3 | 3 | 10 | [7 empty] | 10 | 8 | 10 | 10 | 3 | 0 |  |  | Y | 0.47 | [7 empty] | N | N | N | N | 150 | 0.58 | 90 | 83062 | 79502 | 20998 | 5000 | 07 | 2 |  | 2021-09-06 16:10 | 1580 | 128 |  | 45 |  | *온도 낮아 L/D잔강 20TON 이월함 *온도 낮아 램핑다운 기준미준수 추가절달 500 *T/D잔강 5TON 남김 |  | B8253933147645459ED8EAF64416EECF | 5487453786AC4F06B237748351D26EF3 | [11 empty] | 83.48 | 100 | 0 | 3500 | 0 |  | 410 |  | Y | Y | 0 | 0 | 0 |  | 0 |  | Y | Y |  |  | Y | N |  |  |  | BT180180 | H
B66182 | 2021-09-06 | 2 | B |  | 4 | A | AE8617HS | 소입성보증강 | C | BM#2 | 1613 | 53 | 1650 | 1538 | 43 | 8500 |  | 1 | 0.3 | 19 |  | -3.27 | 1579 | 1644 | 0 | 14.97 | 0 | 6 | 62 | 325 | Y |  | 2021-09-06 17:34 | 67 | 1088 | 23 | 24 | 29 | 32 | 34 | 33 | 33 | 32 | 31 | 30 | 29 | 28 | 27 | 27 | 30 | 34 | 27 | 0 | -0.17 | Y | 40 | Y | -0.2 | [7 empty] | N | N | N | N | 200 | 0.5 | 60 | 42485 | 95085 | -145135 | 16200 | 13 | 1 |  | 2021-09-06 17:38 | 1579 | 114 |  | 10 |  | * STR#2 EDGE HEATER 코일 건조로 미적용. 이상공정등록 및 생관통보 * 열간 퀜칭 50초 인해 작업공정 지연으로 감속주입 | [14 empty] | 43.42 | 100 | 0 | 0 | 0 |  | 411 | 300 | Y | Y | 0 | 0 | 0 |  | 410 | 300 | N | Y | N | Y | [5 empty] | RB090.00 | C
A66740 | 2021-09-06 | 1 | B | TUNDISH교체 | 1 | A | SCR435B | 합금강 | D1 | BM#1 | 1667 | 56 | 1652 | 1588 | 34 | 6900 |  | 3 | 0.16 | 18 |  | -2.75 | 1596 | 1659 | 82.24 | 275.75 |  | 1 | 35 | 54 | Y |  | 2021-09-06 17:47 | 101 | 1105 | -245 | 39 | 37 | 37 | 47 | 51 | 53 | 55 | 56 | 57 | 57 | 58 |  | 58 | 51 | 58 | 58 | 0 | 0 |  |  | Y | 0.2 |  | 2.25 | 2.04 |  |  |  |  | N | N | N | N | 210 | 0.45 | 62 | 83219 | 91114 | 3336 | 13500 | 17 | 1 |  | 2021-09-06 17:54 | 1596 | 177 |  | 50 |  | *T/D FLUX 유:10KG,용120KG *STR#2 시작 18:43 |  | 4FFBEE6C40E043A4BD96FF4EF85DA6D8 | [12 empty] | 8321900 | 100 | 1000 | 0 | 0 |  | 650 |  | Y | Y | 1000 | 0 | 0 |  | 651 |  | Y | Y | N | [6 empty] | BT180180 | H
B66183 | 2021-09-06 | 2 | B | 잔강최소화전 | 5 | A | AE8617HS | 소입성보증강 | C | BM#2 | 1564 | 42 | 1639 | 1540 | 31 | 6900 |  | 1 | 0.27 | 18 |  | -2.69 | 1582 | 1644 | 0 | 12.6 | 0 | 35 | 58 | 56 | Y |  | 2021-09-06 18:25 | 70 | 1072 | 25 | 24 | 30 | 34 | 35 | 35 | 34 | 33 | 33 | 31 | 30 | 28 | 26 | 26 | 31 | 35 | 26 | 0 | -0.22 | Y | 40 | Y | -0.4 | [7 empty] | N | N | N | N | 190 | 0.52 | 59 | 90092 | 97051 | 2949 | 3000 | 13 | 1 |  | 2021-09-06 18:29 | 1582 | 105 |  | 19 |  | * STR#2 EDGE HEATER 코일 건조로 미적용. 이상공정등록 및 생관통보 | [14 empty] | 85.68 | 100 | 0 | 3500 | 0 |  | 411 | 300 | Y | Y | 0 | 3700 | 0 |  | 410 | 300 | N | Y | N | Y | [5 empty] | RB100.00 | C
A66741 | 2021-09-06 | 1 | B |  | 2 | B | SCR435B | 합금강 | D1 | BM#1 | 1641 | 37 | 1637 | 1561 | 31 | 6600 |  | 3 | 0.16 | 16 |  | -1.53 | 1574 | 1605 | 74.43 | 219.16 |  | 18 | 8 | 75 | Y |  | 2021-09-06 19:06 | 79 | 1088 | 57 | 49 | 42 | 39 | 37 | 37 | 36 | 35 | 35 | 35 | 34 | 34 | 34 | 34 | 38 | 42 | 34 | 35 | -0.15 |  | 55 | Y | 0 | [7 empty] | N | N | N | N | 200 | 0.49 | 66 | 101532 | 101978 | 1922 | 14000 | 17 | 1 |  | 2021-09-06 19:13 | 1574 | 132 |  | 36 | [16 empty] | 99.35 | 100 | 0 | 0 | 0 |  | 650 |  | Y | Y | 0 | 0 | 0 |  | 651 |  | Y | Y | N | [6 empty] | BT180180 | H
B66184 | 2021-09-06 | 2 | B | 잔강최소화 | 6 | A | SNCM21 | 합금강 | C | BM#2 | 1646 | 44 | 1645 | 1555 | 34 | 7100 |  | 1 | 0.29 | 20 |  | -2.51 | 1577 | 1645 | 0 | 13.86 | 0 | 16 | 68 | 54 | Y |  | 2021-09-06 19:26 | 67 | 1095 | -191 | -157 | 28 | 29 | 31 | 31 | 31 | 31 | 31 | 30 | 28 | 28 | 26 | 24 | 19 | 31 | 24 | 31 | -0.16 | Y | 45 | Y | -0.4 | [7 empty] | Y | N | N | M | 180 | 0.45 | 65 | 136319 | 101119 | 2281 | 16300 | 13 | 1 |  | 2021-09-06 19:30 | 1577 | 121 |  | 32 |  | * 롱노즐 재사용 * EDGE HEATER FAULT 발생하여 미적용 이상공정 등록 및 생관통보. | 71AAA5038573405BBC15589870031E3C | [13 empty] | 132.09 | 50 | 2500 | 0 | 0 |  | 491 | 300 | N | Y | 2500 | 0 | 0 |  | 491 | 300 | N | Y | N | [5 empty] | Y | RB140.00 | C
A66742 | 2021-09-06 | 1 | B |  | 3 | A | SCR435B | 합금강 | D1 | BM#1 | 1592 | 40 | 1605 | 1523 | 36 | 7700 |  | 3 | 0.16 | 16 |  | -2.4 | 1562 | 1610 | 116.36 | 57.66 |  | 29 | 5 | 619 | Y |  | 2021-09-06 20:10 | 67 | 1094 | 33 | 31 | 22 | 18 | 17 | 16 | 15 | 15 | 14 | 13 | 12 | 12 |  | 12 | 17 | 22 | 12 | 0 | -0.2 |  | 50 | Y | 0 | [7 empty] | N | N | N | N | 190 | 0.53 | 57 | 101532 | 96908 | -108 | 13700 | 17 | 1 |  | 2021-09-06 20:17 | 1562 | 121 |  | 38 | [16 empty] | 106.37 | 100 | 0 | 0 | 0 |  | 650 |  | Y | Y | 0 | 0 | 0 |  | 651 |  | Y | Y | N | [6 empty] | BT180180 | H
B66185 | 2021-09-06 | 2 | C |  | 7 | A | AE8620HT | 소입성보증강 | C | BM#2 | 1587 | 39 | 1660 | 1580 | 33 | 6800 |  | 1 | 0.23 | 21 |  | -2.52 | 1579 | 1653 | 0 | 16.32 | 0 | 11 | 73 | 52 | Y |  | 2021-09-06 20:40 | 71 | 1091 | 23 | 23 | 31 | 35 | 37 | 37 | 38 | 37 | 36 | 33 | 30 | 28 | 27 | 27 | 33 | 38 | 27 | 37 | -0.31 | Y | 35 | Y | -0.2 | [7 empty] | Y | Y | Y | Y | 170 | 0.47 | 66 | 40646 | 96776 | 1374 | 15500 | 13 | 1 |  | 2021-09-06 20:41 | 1579 | 115 |  | 24 |  | *전공정 요청 L/D잔강이월 미실시, 이상공정등록 및 생관통보 *STR#1.2 코너히티기 휴즈 교체로 적용 불가,이상공정 등록 및 생관통보 *연연주 혼탕부 성분확인 ID:301.401 | [14 empty] | 41.82 | 50 | 0 | 0 | 0 |  | 650 | 300 | Y | Y | 0 | 0 | 0 |  | 651 | 300 | Y | Y | N |  | N |  |  |  |  | RB203.20 | C
A66743 | 2021-09-06 | 1 | C |  | 4 | A | SCR435B | 합금강 | D1 | BM#1 | 1603 | 31 | 1621 | 1559 | 28 | 5900 |  | 3 | 0.16 | 16 |  | -1.72 | 1567 | 1602 | 78.23 | 209.23 |  | 21 | 15 | 75 | Y |  | 2021-09-06 21:14 | 72 | 1093 | 12 | 17 | 27 | 30 | 32 | 33 | 33 | 33 | 33 | 33 | 33 | 33 | 34 | 34 | 30 | 34 | 34 | 33 | 0 |  | 5 | Y | 0 | [7 empty] | N | N | N | N | 180 | 0.5 | 63 | 101532 | 100775 | 1525 | 14100 | 17 | 1 |  | 2021-09-06 21:21 | 1567 | 122 |  | 33 | [16 empty] | 97.82 | 100 | 0 | 0 | 0 |  | 650 |  | Y | Y | 0 | 0 | 0 |  | 650 |  | Y | Y | N | [6 empty] | BT180180 | H
B66186 | 2021-09-06 | 2 | C |  | 8 | A | AE8620HT | 소입성보증강 | C | BM#2 | 1695 | 49 | 1659 | 1547 | 44 | 8300 |  | 1 | 0.26 | 19 |  | -2.24 | 1587 | 1652 | 0 | 16.32 | 0 | 6 | 63 | 58 | Y |  | 2021-09-06 21:52 | 79 | 1090 | 23 | 36 | 43 | 46 | 47 | 47 | 46 | 45 | 43 | 41 | 38 | 36 | 32 | 28 | 40 | 47 | 28 | 0 | -0.42 | Y | 45 | Y | -0.8 | [7 empty] | Y | Y | Y | Y | 170 | 0.47 | 68 | 94955 | 102245 | 305 | 17000 | 13 | 1 |  | 2021-09-06 21:58 | 1587 | 124 |  | 19 |  | *전공정 요청 L/D잔강이월 미실시, 이상공정등록 및 생관통보 *STR#1 코너히터기 펄트 발생으로 적용불가,이상공정 등록 및 생관통보 | [14 empty] | 97.99 | 53.85 | 0 | 0 | 0 |  | 650 | 300 | N | Y | 0 | 0 | 0 |  | 651 | 300 | Y | Y | N | [6 empty] | RB130.00 | C
A66744 | 2021-09-06 | 1 | C |  | 5 | A | SCR435B | 합금강 | D1 | BM#1 | 1614 | 34 | 1625 | 1536 | 29 | 6400 |  | 3 | 0.16 | 18 |  | -1.62 | 1572 | 1608 | 84.21 | 137.02 |  | 1 | 36 | 38 | Y |  | 2021-09-06 22:04 | 77 | 1075 | 33 | 33 | 34 | 36 | 37 | 37 | 37 | 37 | 37 | 37 | 36 | 36 | 36 | 35 | 36 | 37 | 35 | 37 | -0.04 | Y | 45 | Y | -0.2 | [7 empty] | N | N | N | N | 170 | 0.49 | 63 | 101532 | 101215 | -1965 | 14700 | 17 | 1 |  | 2021-09-06 22:11 | 1572 | 128 |  | 48 | [8 empty] | 3821314AC9C64944B656165E4D25B44F | FA8A2B304CAF437B83F2EC398769579F | BC3FDC065EAD492E8BE9D10878BDBF3E |  | 88E2156BE9A8408D9AB52E5C9964DD34 | 4118A39722084B33A1903FE65B1E8D61 | 128EDF238DB84C45BD8B414253BA05A8 |  | 100.68 | 100 | 0 | 0 | 0 |  | 650 |  | Y | Y | 0 | 0 | 0 |  | 651 |  | Y | Y | N | [6 empty] | BT180180 | H
B66187 | 2021-09-06 | 2 | C | TUNDISH교체전 | 9 | A | AE8620HT | 소입성보증강 | C | BM#2 | 1617 | 41 | 1651 | 1552 | 35 | 6700 |  | 1 | 0.27 | 19 |  | -2.59 | 1574 | 1649 | 0 | 18.96 | 0 | 35 | 59 | 78 | Y |  | 2021-09-06 22:54 | 66 | 1097 | 25 | 26 | 28 | 31 | 32 | 33 | 32 | 32 | 30 | 29 | 28 | 26 | 24 | 21 | 29 | 33 | 21 | 32 | -0.3 | Y | 40 | Y | -0.6 | [7 empty] | Y | N | N | M | 220 | 0.47 | 66 | 112804 | 94461 | 989 | 2000 | 13 | 1 |  | 2021-09-06 23:01 | 1574 | 124 |  | 25 |  | *전공정 요청 L/D잔강이월 미실시, 이상공정등록 및 생관통보 *STR#1.2 코너히터기 펄트 발생으로 적용불가,이상공정 등록 및 생관통보 | E946B02A51204F908B4B5B648E5A8612 | 1E51CAD2E9DA40BB910614B1DFE877E4 | 4C6F139FF3F24FC98033B2B37FC57460 | [11 empty] | 119.69 | 46.67 | 0 | 2750 | 0 |  | 650 | 300 | N | Y | 0 | 2730 | 0 |  | 651 | 300 | Y | Y | N | [6 empty] | RB140.00 | C
A66745 | 2021-09-06 | 1 | C |  | 6 | A | SCR435B | 합금강 | D1 | BM#1 | 1572 | 40 | 1622 | 1519 | 34 | 6900 |  | 3 | 0.21 | 23 |  | -1.71 | 1580 | 1627 | 172.67 | 63.58 |  | 18 | 9 | 30 | Y |  | 2021-09-06 23:05 | 85 | 1091 | 35 | 35 | 38 | 40 | 41 | 42 | 43 | 43 | 43 | 43 | 43 | 43 | 43 | 43 | 41 | 43 | 43 | 43 | 0 |  | 30 | Y | 0 | [7 empty] | N | N | N | N | 210 | 0.49 | 60 | 84610 | 93870 | 780 | 14700 | 17 | 1 |  | 2021-09-06 23:17 | 1580 | 132 |  | 52 | [16 empty] | 89.2 | 100 | 0 | 0 | 0 |  | 650 |  | Y | Y | 0 | 0 | 0 |  | 651 |  | Y | Y | N | [6 empty] | BT180180 | H
A66746 | 2021-09-06 | 1 | C | TUNDISH교체 | 1 | A | AE1055M1 | 탄소강 | AE1055LS계 | BM#2 | 1602 | 42 | 1609 | 1540 | 33 | 6100 |  | 3 | 0.14 | 20 |  | -1.91 | 1568 | 1616 | 0 | 142.66 |  | 29 | 6 | 38 | Y |  | 2021-09-07 00:04 | 82 | 1095 | -392 | 14 | 17 | 15 | 22 | 26 | 28 | 30 | 30 | 32 | 32 | 32 |  | 32 | 26 | 32 | 32 | 32 | 0 |  | 10 | Y | 0 |  | 1.97 | 1.97 |  |  |  |  | N | N | N | N | 220 | 0.48 | 57 | 101532 | 92436 | 7564 | 16000 | 03 | 2 |  | 2021-09-07 00:16 | 1568 | 112 |  | 41 |  | * T/D FLUX 용탕부: 220 KG / 유탕부: 10KG 투입. * BUTT 타입롱노즐사용(슬리브타입.) *STR#1 스톰퍼 컨트롤 불량으로 Head 500mm 추가 절단 실시 *STR#1.2 코너히터기 펄트 발생으로 적용불가,이상공정 등록 및 생관통보 | [14 empty] | 102.56 | 50 | 2000 | 0 | 0 |  | 650 | 400 | N | N | 1500 | 0 | 0 |  | 651 | 400 | N | N | N |  |  | Y | Y |  |  | BT180180 | H
B66188 | 2021-09-06 | 2 | C | 연주종료 | 7 | A | SCR435B | 합금강 | D1 | BM#1 | 1633 | 48 | 1647 | 1551 | 39 | 7600 |  | 1 | 0.28 | 18 |  | -2.5 | 1569 | 1642 | 9.74 | 0 | 0 | 16 | 69 | 47 | Y |  | 2021-09-07 00:32 | 74 | 1102 | 43 | 42 | 40 | 40 | 39 | 39 | 38 | 38 | 37 | 36 | 35 | 34 |  | 34 | 38 | 40 | 34 | 0 | -0.12 |  | 50 | Y | -0.2 | [7 empty] | N | N | N | N | 200 | 0.49 | 62 | 99269 | 98302 | -1202 | 2000 | 17 | 1 |  | 2021-09-07 00:36 | 1569 | 147 |  | 26 |  | *연주종료 02:18 |  | 439B652FE74F448EA2E0AAF455FE7F11 | B1EB87EB46E34B229A4632F7DD357C8B |  |  | 14792B6E709E43DEBB5DA155198E333C |  |  |  | 7C7344D0B6DB43A3BB6E863EA8AB5B67 |  |  |  |  | 101.97 | 100 | 0 | 3100 | 0 |  | 650 |  | Y | Y | 0 | 3100 | 0 |  | 651 |  | Y | Y | N | [6 empty] | BT180180 | H
A66747 | 2021-09-06 | 1 | C |  | 2 | A | AE1055M1 | 탄소강 | AE1055LS계 | BM#2 | 1621 | 48 | 1593 | 1572 | 28 | 4900 |  | 3 | 0.17 | 20 |  | -1.3 | 1556 | 1588 | 0 | 122.17 |  | 21 | 16 | 45 | Y |  | 2021-09-07 01:20 | 70 | 1094 | 31 | 30 | 31 | 31 | 33 | 32 | 31 | 31 | 30 | 29 | 28 | 28 | 27 | 27 | 30 | 33 | 27 | 31 | -0.15 | Y | 40 | N | -0.2 | [7 empty] | N | N | N | N | 220 | 0.5 | 61 | 101532 | 96740 | 7010 | 15700 | 03 | 2 |  | 2021-09-07 01:28 | 1556 | 101 |  | 23 |  | *STR#1.2 코너히터기 펄트 발생으로 적용불가,이상공정 등록 및 생관통보 | [14 empty] | 98.1 | 50 | 0 | 0 | 0 |  | 650 | 400 | N | N | 0 | 0 | 0 |  | 651 | 400 | N | N | N |  |  | Y |  |  |  | BT180180 | H
A66748 | 2021-09-06 | 1 | C |  | 3 | A | AE1055M1 | 탄소강 | AE1055LS계 | BM#2 | 1647 | 37 | 1592 | 1577 | 20 | 3400 |  | 3 | 0.17 | 20 |  | -1.4 | 1557 | 1592 | 0 | 118.68 |  | 1 | 37 | 43 | Y |  | 2021-09-07 02:13 | 71 | 1107 | 25 | 25 | 31 | 34 | 35 | 35 | 36 | 35 | 35 | 34 | 34 | 34 | 33 | 33 | 33 | 36 | 33 | 35 | -0.04 | Y | 30 | Y | -0.2 | [7 empty] | N | N | N | N | 210 | 0.5 | 62 | 93071 | 95137 | 7163 | 14400 | 03 | 2 |  | 2021-09-07 02:22 | 1557 | 96 |  | 31 |  | *STR#1.2 코너히터기 펄트 발생으로 적용불가,이상공정 등록 및 생관통보 | [14 empty] | 91.16 | 54.55 | 0 | 0 | 0 |  | 650 | 400 | N | N | 0 | 0 | 0 |  | 651 | 400 | N | N | N |  |  | Y |  |  |  | BT180180 | H
A66749 | 2021-09-06 | 1 | C |  | 4 | A | AE1055M1 | 탄소강 | AE1055LS계 | BM#2 | 1631 | 40 | 1586 | 1566 | 24 | 4500 |  | 3 | 0.19 | 20 |  | -1.32 | 1559 | 1591 | 0 | 132.15 |  | 18 | 10 | 38 | Y |  | 2021-09-07 03:13 | 73 | 1098 | 32 | 32 | 34 | 35 | 36 | 35 | 35 | 33 | 33 | 32 | 33 | 33 |  | 33 | 34 | 36 | 32 | 35 | -0.04 | Y | 25 | Y | 0 | [7 empty] | N | N | N | N | 200 | 0.5 | 59 | 93071 | 94928 | 7272 | 16000 | 03 | 2 |  | 2021-09-07 03:21 | 1559 | 100 |  | 33 |  | *STR#1.2 코너히터기 펄트 발생으로 적용불가,이상공정 등록 및 생관통보 | [6 empty] | 88DB96B643144E28A5A9A22603655469 | 209E86AF30D347829BCCC4675E93E9B2 | B2C51C5D20F247999D7C82D968FF7EEC |  | F7C0EAA6DE744B5C9D8CA87C82AD1449 | E69E09FB408042E6952E7E77D104C189 | EDF228C12DD14C4FB2AFA0CB7F59306B |  | 91.16 | 45.45 | 0 | 0 | 0 |  | 650 | 400 | N | N | 0 | 0 | 0 |  | 651 | 400 | N | N | N |  |  | Y |  |  |  | BT180180 | H
A66750 | 2021-09-06 | 1 | C |  | 5 | A | AE1055M1 | 탄소강 | AE1055LS계 | BM#2 | 1674 | 37 | 1580 | 1588 | 18 | 3000 |  | 3 | 0.17 | 21 |  | -1.54 | 1545 | 1584 | 0 | 122.5 |  | 29 | 7 | 53 | Y |  | 2021-09-07 04:15 | 59 | 1095 | 32 | 29 | 25 | 25 | 23 | 23 | 22 | 22 | 21 | 21 | 20 |  |  | 20 | 24 | 25 | 20 | 0 | -0.12 |  | 40 | Y | -0.2 | [7 empty] | N | N | N | N | 190 | 0.48 | 59 | 84610 | 89601 | 7049 | 16600 | 03 | 2 |  | 2021-09-07 04:25 | 1545 | 95 |  | 30 |  | *STR#1 코너히터기 펄트 발생으로 적용불가,이상공정 등록 및 생관통보 *전공정 요청 감속주입(정속규정 미준수),이상공정 등록 및 생관통보 | [14 empty] | 87.59 | 100 | 0 | 0 | 0 |  | 650 | 400 | N | N | 0 | 0 | 0 |  | 651 | 400 | N | N | N |  |  | Y |  |  |  | BT180180 | H
A66751 | 2021-09-06 | 1 | A |  | 6 | A | AE1055M1 | 탄소강 | AE1055LS계 | BM#2 | 1629 | 41 | 1595 | 1564 | 24 | 4000 |  | 3 | 0.17 | 20 |  | -1.59 | 1547 | 1587 | 0 | 131.98 |  | 21 | 17 | 55 | Y |  | 2021-09-07 05:25 | 61 | 1096 | 20 | 22 | 25 | 27 | 28 | 28 | 27 | 25 | 25 | 25 | 24 | 24 | 23 | 23 | 25 | 28 | 23 | 25 | -0.09 | Y | 55 | Y | -0.2 | [7 empty] | N | N | N | N | 180 | 0.41 | 75 | 84610 | 94316 | 7084 | 16700 | 03 | 2 |  | 2021-09-07 05:35 | 1547 | 91 |  | 20 |  | *STR#1 코너히터기 펄트 발생으로 적용불가,이상공정 등록 및 생관통보 *전공정 요청 감속주입(정속규정 미준수),이상공정 등록 및 생관통보 *전공정 요청 20%이상감속주입 이상공정등록 및 생관통보 | [14 empty] | 83.36 | 100 | 0 | 0 | 0 |  | 650 | 400 | N | N | 0 | 0 | 0 |  | 651 | 400 | Y | N | N |  |  | Y |  |  |  | BT180180 | H
A66752 | 2021-09-06 | 1 | A |  | 7 | A | AE1055M1 | 탄소강 | AE1055LS계 | BM#2 | 1658 | 38 | 1595 | 1585 | 19 | 3300 |  | 3 | 0.18 | 21 |  | -1.48 | 1557 | 1595 | 0 | 187.55 |  | 1 | 38 | 73 | Y |  | 2021-09-07 06:29 | 71 | 1099 | 22 | 24 | 27 | 31 | 32 | 32 | 31 | 30 | 30 | 30 | 29 | 30 | 29 | 29 | 29 | 32 | 29 | 30 | -0.07 | Y | 45 | Y | 0 | [7 empty] | N | N | N | N | 170 | 0.4 | 71 | 101532 | 90919 | 6981 | 16700 | 03 | 2 |  | 2021-09-07 06:34 | 1557 | 100 |  | 32 |  | *STR#1.코너히터기 펄트 발생으로 적용불가 이상공정등록 및 생관통보 *전공정 요청 감속주입 정속미준수 이상공정등록 및 생관통보 *전공정 요청20%이상감속주입 이상공정등록 및 생관통보 301 ~306 401~406 | [14 empty] | 103.66 | 100 | 0 | 0 | 0 |  | 651 | 400 | N | N | 0 | 0 | 0 |  | 651 | 400 | Y | N | N |  |  | Y |  |  |  | BT180180 | H
A66753 | 2021-09-07 | 1 | A |  | 8 | A | AE1055M1 | 탄소강 | AE1055LS계 | BM#2 | 1682 | 39 | 1590 | 1596 | 19 | 3200 |  | 3 | 0.18 | 20 |  | -1.23 | 1560 | 1590 | 0 | 153.9 |  | 18 | 11 | 85 | Y |  | 2021-09-07 07:38 | 74 | 1087 | 28 | 28 | 31 | 34 | 35 | 36 | 36 | 36 | 35 | 35 | 35 | 34 | 34 | 34 | 34 | 36 | 34 | 36 | -0.05 | Y | 35 | Y | 0 | [7 empty] | N | N | N | N | 170 | 0.48 | 61 | 84610 | 93139 | 7111 | 16400 | 03 | 2 |  | 2021-09-07 07:48 | 1560 | 107 |  | 35 |  | *STR#1.2코너히터기 점검으로 적용불가 이상공정등록 및 생관통보 *전기로 지연 감속주입 정속미준수 이상공정등록 및 생관통보 | [14 empty] | 85.04 | 100 | 0 | 0 | 0 |  | 650 | 400 | N | N | 0 | 0 | 0 |  | 651 | 400 | N | N | N |  |  | Y |  |  |  | BT180180 | H
A66754 | 2021-09-07 | 1 | A |  | 9 | B | AE1055M1 | 탄소강 | AE1055LS계 | BM#2 | 1619 | 43 | 1611 | 1561 | 27 | 4700 |  | 3 | 0.17 | 20 |  | -2.2 | 1554 | 1611 | 0 | 207 |  | 29 | 8 | 75 | Y |  | 2021-09-07 08:50 | 68 | 1089 | 32 | 32 | 33 | 33 | 34 | 33 | 32 | 32 | 31 | 31 |  |  |  | 31 | 32 | 34 | 31 | 33 | -0.04 | Y | 30 | Y | 0 | [7 empty] | N | N | N | N | 220 | 0.49 | 55 | 101532 | 85116 | 7034 | 16600 | 03 | 2 |  | 2021-09-07 08:59 | 1554 | 110 |  | 25 |  | *전기로 지연 감속주입 정속미준수 | [6 empty] | 42D0ADD2675C419D91D8C3C9E61C5B5F | DD7F54144D724FF8A20B90A3D0F0578A |  |  | CD0AD21BA1AD4F758CAFE29E64C234EE | 922CA29C858842A689EFCE515086AA17 |  |  | 110.06 | 100 | 0 | 0 | 0 |  | 650 | 400 | Y | N | 0 | 0 | 0 |  | 651 | 400 | Y | N | N |  |  | Y |  |  |  | BT180180 | H
A66755 | 2021-09-07 | 1 | A | TUNDISH교체전 | 10 | A | AE1055M1 | 탄소강 | AE1055LS계 | BM#2 | 1627 | 40 | 1592 | 1558 | 33 | 4100 |  | 3 | 0.18 | 21 |  | -1.67 | 1552 | 1592 | 0 | 129.21 |  | 21 | 18 | 70 | Y |  | 2021-09-07 09:46 | 66 | 1099 | 29 | 27 | 29 | 31 | 30 | 30 | 30 | 29 | 28 | 28 | 28 | 28 | 28 | 28 | 29 | 31 | 28 | 30 | -0.05 | Y | 45 | Y | 0 | [7 empty] | N | N | N | N | 210 | 0.5 | 61 | 76066 | 96786 | 7114 | 2300 | 03 | 2 |  | 2021-09-07 09:52 | 1552 | 95 |  | 25 |  |  | 90A8F8C25AB243EF85F27EEE8B42A306 | DBE75F8FA9114573ABB995A7F19137F7 | [12 empty] | 73.04 | 100 | 0 | 3500 | 0 |  | 650 | 400 | Y | N | 0 | 3500 | 0 |  | 652 | 400 | Y | N | N |  |  | Y |  |  |  | BT180180 | H
A66756 | 2021-09-07 | 1 | A | TUNDISH교체 | 1 | A | AE15B35C | 합금강 | 보론강 | BM#2 | 1604 | 43 | 1634 | 1538 | 36 | 7100 |  | 3 | 0.18 | 20 |  | -1.79 | 1590 | 1634 | 0 | 150.95 |  | 1 | 39 | 58 | Y |  | 2021-09-07 10:54 | 92 | 1100 | -346 | 17 | 26 | 23 | 28 | 32 | 34 | 37 | 38 | 39 | 40 | 40 | 41 | 41 | 34 | 41 | 41 | 0 | 0 |  | 5 | Y | 0 |  | 2.72 | 2.59 | 1.65 |  |  |  | N | N | N | N | 220 | 0.47 | 66 | 92728 | 101791 | 4259 | 15700 | 04 | 1 |  | 2021-09-07 11:02 | 1590 | 117 |  | 41 |  | * T/D FLUX 용탕부: 220 KG / 유탕부: 10KG 투입. * BUTT 타입롱노즐사용(슬리브타입.) *수소 10분값 초과 이상재 등록 및 생관통보 | [14 empty] | 87.23 | 100 | 700 | 0 | 0 |  | 300 | 400 | Y | Y | 700 | 0 | 0 |  | 300 | 400 | Y | Y | N | [6 empty] | RB095.00 | H
A66757 | 2021-09-07 | 1 | A |  | 2 | A | AE15B35C | 합금강 | 보론강 | BM#2 | 1611 | 44 | 1602 | 1557 | 35 | 5900 |  | 3 | 0.19 | 16 |  | -1.1 | 1581 | 1602 | 39.78 | 73.96 |  | 18 | 12 | 65 | Y |  | 2021-09-07 11:53 | 83 | 1102 | 39 | 37 | 35 | 35 | 36 | 36 | 36 | 36 | 36 | 35 | 35 | 34 | 34 | 34 | 35 | 36 | 34 | 36 | -0.04 | Y | 45 | Y | 0 | [7 empty] | N | N | N | N | 220 | 0.47 | 69 | 98923 | 101772 | 428 | 15500 | 04 | 1 |  | 2021-09-07 11:58 | 1581 | 121 |  | 50 |  | *제품 밀려 트랜스퍼카 요청으로 감속주입 정속미준수 이상공정등록 및생관통보 *트랜스퍼카 작동잘안되 20%이상감속주입 ID: 409 | [14 empty] | 96.46 | 100 | 0 | 0 | 0 |  | 301 | 400 | Y | Y | 0 | 0 | 0 |  | 300 | 400 | Y | Y | N | [6 empty] | RB095.00 | H
A66758 | 2021-09-07 | 1 | B | 연주시작 | 1 | A | AE15B34M | 합금강 | 보론강 | BM#1 | 1614 | 56 | 1628 | 1553 | 38 | 7900 |  | 3 | 0.18 | 20 |  | -1.64 | 1588 | 1628 | 78.06 | 26.04 |  | 29 | 9 | 70 | Y |  | 2021-09-07 13:11 | 91 | 1104 | -309 | -236 | 41 | 32 | 33 | 39 | 41 | 42 | 43 | 44 | 43 | 43 | 44 | 43 | 41 | 44 | 43 | 44 | -0.04 |  | 25 | Y | -0.2 |  | 2.14 | 2.14 |  |  |  |  | N | N | N | N | 210 | 0.48 | 69 | 98680 | 106302 | 98 | 13000 | 16 | 2 |  | 2021-09-07 13:20 | 1588 | 103 |  | 17 |  | *연주 START 13:30 *T/D FLUX 120KG/10KG *STR#1,#2 EDGE HEATER 코일부 건조작업으로 적용不-이상재등록 |  | 0A9C648D61CF415FAC48E18B31F724C5 | D0F6B22CA33F413893DE0EC1DF53C1EC | [11 empty] | 91.46 | 100 | 700 | 0 | 0 |  | 300 |  | N | Y | 700 | 0 | 0 |  | 301 |  | N | Y | N | [6 empty] | BT180180 | H
B66199 | 2021-09-07 | 2 | B |  | 3 | B | AE15B35C | 합금강 | 보론강 | BM#2 | 1590 | 49 | 1643 | 1577 | 37 | 7000 |  | 1 | 0.32 | 16 |  | -2.41 | 1570 | 1625 | 13.93 | 0 | 0 | 6 | 66 | 137 | Y |  | 2021-09-07 13:28 | 72 | 1087 | 31 | 32 | 33 | 34 | 35 | 35 | 34 | 34 | 35 | 33 | 33 | 32 | 31 | 29 | 33 | 35 | 29 | 35 | -0.12 | Y | 50 | Y | -0.4 | [7 empty] | N | N | N | N | 210 | 0.46 | 72 | 99418 | 104592 | 158 | 15200 | 04 | 1 |  | 2021-09-07 13:32 | 1570 | 125 |  | 25 |  | * 트랜스퍼카#1 번 작동 불능으로 감속주입 0.40 ID:301~304,401,403 이상공정 등록 및 생관통보. | [14 empty] | 94.46 | 100 | 0 | 0 | 0 |  | 301 | 400 | Y | Y | 0 | 0 | 0 |  | 300 | 400 | Y | Y | N | [6 empty] | RB095.00 | H
A66759 | 2021-09-07 | 1 | B |  | 2 | A | AE15B34M | 합금강 | 보론강 | BM#1 | 1642 | 38 | 1612 | 1576 | 34 | 5500 |  | 3 | 0.19 | 15 |  | -1.81 | 1571 | 1606 | 73.62 | 68.89 |  | 21 | 19 | 78 | Y |  | 2021-09-07 14:08 | 74 | 1088 | 41 | 39 | 33 | 31 | 30 | 29 | 28 | 28 | 27 | 26 | 25 | 24 | 23 | 22 | 29 | 33 | 22 | 0 | -0.2 |  | 55 | Y | -0.2 | [7 empty] | N | N | N | N | 200 | 0.49 | 63 | 101532 | 101717 | -1867 | 15000 | 16 | 2 |  | 2021-09-07 14:16 | 1571 | 100 |  | 29 |  | *STR#1,#2 EDGE HEATER 코일부 건조작업으로 적용不-이상재등록 | [14 empty] | 100.43 | 100 | 0 | 0 | 0 |  | 300 |  | N | Y | 0 | 0 | 0 |  | 301 |  | N | Y | N | [6 empty] | BT180180 | H
B66200 | 2021-09-07 | 2 | B | 잔강최소화전 | 4 | A | AE15B35C | 합금강 | 보론강 | BM#2 | 1617 | 45 | 1621 | 1509 | 43 | 7600 |  | 1 | 0.27 | 17 |  | -2.48 | 1557 | 1617 | 13.13 | 0 | 0 | 16 | 72 | 42 | Y |  | 2021-09-07 14:32 | 59 | 1099 | 25 | 24 | 26 | 26 | 26 | 26 | 25 | 24 | 23 | 21 | 20 | 19 | 17 | 17 | 23 | 26 | 17 | 26 | -0.18 |  | 50 | Y | -0.4 | [7 empty] | N | N | N | N | 200 | 0.49 | 62 | 105003 | 96773 | 427 | 3000 | 04 | 1 |  | 2021-09-07 14:34 | 1557 | 122 |  | 34 |  |  | 781F0AA4E96E4130861A1E51671911C8 | [13 empty] | 108.25 | 100 | 0 | 3100 | 0 |  | 300 | 400 | Y | Y | 0 | 3300 | 0 |  | 300 | 400 | Y | Y | N | [6 empty] | RB110.00 | C
B66201 | 2021-09-07 | 2 | B |  | 3 | A | AE15B34M | 합금강 | 보론강 | BM#1 | 1675 | 41 | 1617 | 1620 | 29 | 4300 |  | 3 | 0.2 | 13 |  | -1.65 | 1579 | 1608 | 66.73 | 55.59 |  | 38 | 56 | 137 | Y |  | 2021-09-07 15:13 | 82 | 1085 | 20 | 22 | 30 | 33 | 36 | 37 | 37 | 38 | 38 | 38 | 37 | 37 | 37 | 37 | 35 | 38 | 37 | 38 | -0.03 | Y | 30 | Y | 0 | [7 empty] | N | N | N | N | 190 | 0.49 | 64 | 101532 | 98492 | -150492 | 13800 | 16 | 2 |  | 2021-09-07 15:23 | 1579 | 100 |  | 30 |  | *STR#1,#2 EDGE HEATER 코일부 건조작업으로 적용不-이상재등록 | [14 empty] | 100.98 | 100 | 0 | 0 | 0 |  | 300 |  | N | Y | 0 | 0 | 0 |  | 301 |  | N | Y | N | [6 empty] | BT180180 | H
A66760 | 2021-09-07 | 1 | B | 잔강최소화 | 5 | A | SMN440 | 합금강 | D1 | BM#2 | 1663 | 29 | 1652 | 1581 | 24 | 5100 |  | 1 | 0.25 | 20 |  | -2.71 | 1569 | 1640 | 19.93 | 0 | 0 | 1 | 40 | 53 | Y |  | 2021-09-07 15:25 | 75 | 1094 | -184 | -185 | 22 | 24 | 26 | 28 | 30 | 30 | 29 | 29 | 28 | 28 |  | 28 | 18 | 30 | 28 | 28 | 0 | Y | 25 | Y | 0 |  |  |  | 0.94 |  |  |  | N | N | N | N | 190 | 0.48 | 56 | 93312 | 95840 | -390 | 15300 | 04 | 1 |  | 2021-09-07 15:29 | 1569 | 140 |  | 59 |  | * 롱노즐 재사용 | [14 empty] | 97.86 | 100 | 2500 | 0 | 0 |  | 650 | 400 | Y | Y | 2500 | 0 | 0 |  | 651 | 400 | Y | Y | [6 empty] | Y | RB100.00 | C
A66761 | 2021-09-07 | 1 | B |  | 4 | A | AE15B34M | 합금강 | 보론강 | BM#1 | 1608 | 29 | 1616 | 1536 | 24 | 5000 |  | 3 | 0.2 | 13 |  | -2.06 | 1570 | 1606 | 66.58 | 81.36 |  | 18 | 13 | 30 | Y |  | 2021-09-07 16:10 | 73 | 1090 | 36 | 35 | 34 | 34 | 34 | 34 | 34 | 34 | 33 | 33 | 33 | 33 | 32 | 32 | 34 | 34 | 32 | 34 | -0.04 | Y | 50 | Y | -0.2 | [7 empty] | N | N | N | N | 180 | 0.49 | 58 | 84610 | 92667 | 2533 | 14200 | 16 | 2 |  | 2021-09-07 16:18 | 1570 | 99 |  | 37 | [16 empty] | 89.35 | 100 | 0 | 0 | 0 |  | 300 |  | Y | Y | 0 | 0 | 0 |  | 301 |  | Y | Y | N | [6 empty] | BT180180 | H
B66202 | 2021-09-07 | 2 | B | 연주종료 | 6 | A | SMN440 | 합금강 | D1 | BM#2 | 1609 | 43 | 1642 | 1565 | 39 | 7100 |  | 1 | 0.27 | 19 |  | -2.77 | 1567 | 1640 | 16.21 | 0 | 0 | 11 | 77 | 88 | Y |  | 2021-09-07 16:38 | 73 | 1096 | 25 | 27 | 30 | 32 | 33 | 33 | 33 | 32 | 31 | 30 | 29 | 28 |  | 28 | 30 | 33 | 28 | 33 | -0.14 | Y | 35 | Y | -0.2 |  |  |  | 0.67 |  |  |  | N | N | N | N | 180 | 0.5 | 61 | 79724 | 94220 | -143220 | 2000 | 04 | 1 |  | 2021-09-07 16:49 | 1567 | 130 |  | 43 |  | * 작업종료: 18시 35분 | 124AD8D969DB490282C2479CF87CC393 | [13 empty] | 83.74 | 100 | 0 | 3380 | 0 |  | 650 | 400 | Y | Y | 0 | 3390 | 0 |  | 651 | 400 | Y | Y | [7 empty] | RB100.00 | C
A66762 | 2021-09-07 | 1 | B |  | 5 | A | AE15B34M | 합금강 | 보론강 | BM#1 | 1612 | 28 | 1604 | 1543 | 22 | 4500 |  | 3 | 0.2 | 13 |  | -1.62 | 1563 | 1591 | 65.37 | 94.5 |  | 29 | 10 | 63 | Y |  | 2021-09-07 17:09 | 66 | 1090 | 31 | 30 | 26 | 25 | 25 | 24 | 24 | 24 | 23 | 23 | 23 | 23 | 22 | 22 | 24 | 26 | 22 | 24 | -0.07 | Y | 55 | Y | 0 | [7 empty] | N | N | N | N | 170 | 0.49 | 63 | 101532 | 100615 | -365 | 14900 | 16 | 2 |  | 2021-09-07 17:19 | 1563 | 102 |  | 40 | [8 empty] | 5E5045270F39466EA26B0E5CCA75F107 | AAAE84ED7F5F465DA86F7E6135DC7F88 | F9E4F6D825D246AAB3F2098C7C5F30C3 |  | 042364C9E4A8455392B017F585072E88 | 689173CD3FC64B2EB5ED825257900A0E | 64DAC8B53E214C778B449752A7EB3A53 |  | 102.04 | 100 | 0 | 0 | 0 |  | 300 |  | Y | Y | 0 | 0 | 0 |  | 301 |  | Y | Y | N | [6 empty] | BT180180 | H
A66763 | 2021-09-07 | 1 | B |  | 6 | A | AE15B34M | 합금강 | 보론강 | BM#1 | 1638 | 38 | 1615 | 1569 | 23 | 4200 |  | 3 | 0.2 | 13 |  | -1.76 | 1567 | 1598 | 67.06 | 64.92 |  | 21 | 20 | 52 | Y |  | 2021-09-07 18:15 | 70 | 1075 | 22 | 22 | 23 | 24 | 26 | 26 | 26 | 26 | 26 | 26 | 25 | 25 | 25 | 25 | 25 | 26 | 25 | 26 | -0.02 | Y | 45 | Y | 0 | [7 empty] | N | N | N | N | 210 | 0.49 | 62 | 101532 | 97486 | 1614 | 15200 | 16 | 2 |  | 2021-09-07 18:23 | 1567 | 106 |  | 38 | [16 empty] | 102.71 | 100 | 0 | 0 | 0 |  | 300 |  | Y | Y | 0 | 0 | 0 |  | 301 |  | Y | Y | N | [6 empty] | BT180180 | H
A66764 | 2021-09-07 | 1 | B |  | 7 | A | AE15B34M | 합금강 | 보론강 | BM#1 | 1665 | 27 | 1612 | 1555 | 23 | 4300 |  | 3 | 0.19 | 15 |  | -1.39 | 1577 | 1603 | 72.5 | 66.29 |  | 1 | 41 | 23 | Y |  | 2021-09-07 19:12 | 80 | 1093 | 24 | 26 | 30 | 33 | 35 | 36 | 37 | 37 | 37 | 36 | 36 | 35 | 33 | 32 | 34 | 37 | 32 | 37 | -0.14 | Y | 35 | Y | -0.2 | [7 empty] | N | N | N | N | 200 | 0.49 | 65 | 101532 | 99742 | 958 | 15500 | 16 | 2 |  | 2021-09-07 19:20 | 1577 | 104 |  | 45 | [16 empty] | 101.28 | 100 | 0 | 0 | 0 |  | 300 |  | Y | Y | 0 | 0 | 0 |  | 301 |  | Y | Y | N | [6 empty] | BT180180 | H
A66765 | 2021-09-07 | 1 | C |  | 8 | A | AE15B34M | 합금강 | 보론강 | BM#1 | 1589 | 32 | 1605 | 1517 | 26 | 5700 |  | 3 | 0.21 | 14 |  | -1.84 | 1565 | 1598 | 68.46 | 79.19 |  | 18 | 14 | 52 | Y |  | 2021-09-07 20:26 | 68 | 1102 | 32 | 30 | 29 | 28 | 29 | 29 | 28 | 28 | 27 | 27 | 27 | 26 | 26 | 26 | 28 | 29 | 26 | 29 | -0.06 | Y | 50 | Y | 0 | [7 empty] | N | N | N | N | 190 | 0.49 | 61 | 101532 | 97351 | 1099 | 14700 | 16 | 2 |  | 2021-09-07 20:34 | 1565 | 101 |  | 37 | [16 empty] | 104.24 | 100 | 0 | 0 | 0 |  | 300 |  | Y | Y | 0 | 0 | 0 |  | 301 |  | Y | Y | N | [6 empty] | BT180180 | H
B66203 | 2021-09-07 | 2 | C | 연주시작 | 1 | B | 20MNCRS5HM7 | 소입성보증강 | C1 | BM#2 | 1646 | 56 | 1615 | 1586 | 49 | 9800 |  | 1 | 0.27 | 21 |  | -3.04 | 1597 | 1692 | 0 | 22.82 | 0 | 6 | 67 | 233 | Y |  | 2021-09-07 21:31 | 90 | 1103 | -488 | -303 | 30 | 23 | 30 | 33 | 37 | 38 | 39 | 39 | 37 |  |  | 37 | 35 | 39 | 37 | 0 | -0.13 |  | 15 | Y | -0.2 | 0.5 | 2.34 | 2.34 |  |  |  |  | N | N | N | N |  | 0.51 | 58 | 94265 | 94220 | 1630 | 17900 | 10 | 2 |  | 2021-09-07 21:35 | 1597 | 141 |  | 22 |  | *START 21:55 * T/D FLUX 용탕부: 120 KG / 유탕부: 10KG 투입. * BUTT 타입롱노즐사용(슬리브타입.) *STR#1.2 코너히터기 건조로 미적용 |  |  | DDC29B5CDBD44BC4BFBD99C6C3A97D7A | [11 empty] | 98.81 | 47.06 | 700 | 0 | 0 |  | 450 | 300 | N | Y | 700 | 0 | 0 |  | 451 | 300 | N | Y |  |  |  |  | Y |  |  | RB100.00 | C
A66766 | 2021-09-07 | 1 | C |  | 9 | A | AE15B34M | 합금강 | 보론강 | BM#1 | 1627 | 28 | 1612 | 1559 | 23 | 4300 |  | 3 | 0.2 | 14 |  | -2.02 | 1569 | 1605 | 67.93 | 66.43 |  | 29 | 11 | 59 | Y |  | 2021-09-07 21:23 | 72 | 1096 | 26 | 26 | 26 | 26 | 27 | 28 | 28 | 28 | 28 | 27 | 27 | 27 | 26 | 26 | 27 | 28 | 26 | 28 | -0.05 | Y | 40 | Y | 0 | [7 empty] | N | N | N | N | 180 | 0.49 | 64 | 101532 | 97861 | 139 | 14600 | 16 | 2 |  | 2021-09-07 21:30 | 1569 | 101 |  | 42 | [16 empty] | 104.56 | 100 | 0 | 0 | 0 |  | 300 |  | Y | Y | 0 | 0 | 0 |  | 301 |  | Y | Y | N | [6 empty] | BT180180 | H
B66204 | 2021-09-07 | 2 | C |  | 2 | A | 20MNCRS5HM7 | 소입성보증강 | C1 | BM#2 | 1603 | 50 | 1674 | 1567 | 44 | 9100 |  | 1 | 0.29 | 19 |  | -2.69 | 1587 | 1664 | 0 | 17.48 | 0 | 16 | 73 | 250 | Y |  | 2021-09-07 22:28 | 80 | 1092 | 35 | 34 | 36 | 37 | 37 | 36 | 35 | 35 | 33 | 32 | 30 | 27 | 24 | 24 | 33 | 37 | 24 | 35 | -0.29 | Y | 45 | Y | -0.6 | [7 empty] | N | N | N | N | 140 | 0.52 | 62 | 94265 | 101504 | -2054 | 16900 | 10 | 2 |  | 2021-09-07 22:34 | 1587 | 129 |  | 23 |  | *STR#1.2 코너히터기 건조로 미적용 | [6 empty] | C9AC469DB0F44D7C8E647353C53D991C | 35AFBBD70CC746E59699AB677985898C | 9C519009A2214894A890CE26F7AEE4D2 |  | 9C917A936B564111B163A67F1436F564 | C2686E3FA4B64363853664CE8D418EC0 | CC5F65DA28854B80AE0100A4C63783FA |  | 95.9 | 47.06 | 0 | 0 | 0 |  | 451 | 300 | N | Y | 0 | 0 | 0 |  | 450 | 300 | N | Y | [7 empty] | RB100.00 | C
A66767 | 2021-09-07 | 1 | C |  | 10 | A | AE15B34M | 합금강 | 보론강 | BM#1 | 1632 | 40 | 1606 | 1565 | 26 | 4500 |  | 3 | 0.2 | 16 |  | -1.8 | 1570 | 1607 | 78.03 | 25.71 |  | 21 | 21 | 55 | Y |  | 2021-09-07 22:34 | 73 | 1095 | 25 | 25 | 27 | 30 | 31 | 33 | 33 | 33 | 33 | 33 | 32 | 32 | 32 | 32 | 31 | 33 | 32 | 33 | -0.03 | Y | 40 | Y | 0 | [7 empty] | N | N | N | N | 170 | 0.49 | 62 | 101532 | 98618 | -468 | 15100 | 16 | 2 |  | 2021-09-07 22:42 | 1570 | 102 |  | 36 | [8 empty] | 6767CB612D214C4B8CDC992374708095 | 4475F01C584A45B28FAF404FA8C6B4F6 | 793C0F0989F344BF9D229D0665B16EA0 |  | 56DAC10C0B474B21BFFBF5ECEDA4EB7A | 3F89102AC162413CB6414D96AF62D020 | 203ADC26C0504141A9C34795D137A1C2 |  | 101.48 | 100 | 0 | 0 | 0 |  | 300 |  | Y | Y | 0 | 0 | 0 |  | 301 |  | Y | Y | N | [6 empty] | BT180180 | H
B66205 | 2021-09-07 | 2 | C |  | 3 | A | 20MNCRS5HM7 | 소입성보증강 | C1 | BM#2 | 1632 | 49 | 1643 | 1584 | 43 | 8400 |  | 1 | 0.26 | 18 |  | -2.7 | 1571 | 1646 | 0 | 12.86 | 0 | 38 | 57 | 278 | Y |  | 2021-09-07 23:32 | 64 | 1085 | 21 | 20 | 21 | 22 | 22 | 21 | 21 | 20 | 20 | 19 | 18 | 17 | 16 | 15 | 19 | 22 | 15 | 21 | -0.14 | Y | 50 | Y | -0.2 | [7 empty] | N | N | N | N | 130 | 0.49 | 66 | 99810 | 101149 | 1151 | 16700 | 10 | 2 |  | 2021-09-07 23:38 | 1571 | 124 |  | 22 |  | *전공정 요청 감속주입 | [14 empty] | 98.63 | 50 | 0 | 0 | 0 |  | 451 | 300 | Y | Y | 0 | 0 | 0 |  | 450 | 300 | Y | Y | [7 empty] | RB100.00 | H
A66768 | 2021-09-07 | 1 | C |  | 11 | A | AE15B34M | 합금강 | 보론강 | BM#1 | 1628 | 40 | 1608 | 1519 | 30 | 5600 |  | 3 | 0.2 | 15 |  | -1.71 | 1563 | 1596 | 73.37 | 35.67 |  | 1 | 42 | 54 | Y |  | 2021-09-07 23:40 | 66 | 1101 | 32 | 30 | 29 | 29 | 30 | 29 | 29 | 29 | 28 | 28 | 27 | 27 | 27 | 27 | 29 | 30 | 27 | 29 | -0.04 | Y | 40 | Y | 0 | [7 empty] | N | N | N | N | 210 | 0.49 | 65 | 101532 | 99520 | 480 | 14700 | 16 | 2 |  | 2021-09-07 23:47 | 1563 | 101 |  | 33 | [16 empty] | 101.53 | 100 | 0 | 0 | 0 |  | 300 |  | Y | Y | 0 | 0 | 0 |  | 301 |  | Y | Y | N | [6 empty] | BT180180 | H
B66206 | 2021-09-07 | 2 | C | 연주종료 | 4 | A | 20MNCRS5HM7 | 소입성보증강 | C1 | BM#2 | 1648 | 57 | 1651 | 1574 | 47 | 9400 |  | 1 | 0.3 | 18 |  | -3.06 | 1576 | 1654 | 0 | 20.56 | 0 | 11 | 78 | 252 | Y |  | 2021-09-08 00:46 | 69 | 1093 | 12 | 21 | 30 | 34 | 35 | 34 | 33 | 34 | 32 | 31 | 29 | 27 |  | 27 | 30 | 35 | 27 | 34 | -0.2 | Y | 40 | Y | -0.4 | [7 empty] | N | N | N | N | 120 | 0.52 | 63 | 99810 | 103408 | 1142 | 2000 | 10 | 2 |  | 2021-09-08 00:52 | 1576 | 125 |  | 14 |  | *연주 종료 02:17(빌렛 생산) | 76082E7F3138434EBF8DB9C2843C574D |  |  |  |  | 735D40A4383B4BF5AB78D7B977B7CB3B | 92AC1264DDEF4D1590E6484BDD3AC6E0 |  |  | 56DB03C84D404834BF07A3D2F7367EBF | 1AB9CFBFFD764162845DAC673616CA67 |  |  |  | 96.48 | 33.33 | 0 | 4150 | 0 |  | 450 | 300 | Y | Y | 0 | 4200 | 0 |  | 450 | 300 | Y | Y | [7 empty] | RB100.00 | H
A66769 | 2021-09-07 | 1 | C |  | 12 | A | AE15B34M | 합금강 | 보론강 | BM#1 | 1619 | 39 | 1603 | 1541 | 26 | 5100 |  | 3 | 0.2 | 15 |  | -1.71 | 1561 | 1594 | 72.94 | 58.57 |  | 18 | 15 | 63 | Y |  | 2021-09-08 00:47 | 64 | 1097 | 26 | 26 | 25 | 26 | 26 | 26 | 25 | 25 | 24 | 24 | 23 | 23 | 23 | 22 | 25 | 26 | 22 | 26 | -0.08 | Y | 50 | Y | -0.2 | [7 empty] | N | N | N | N | 200 | 0.49 | 63 | 84610 | 99295 | 5 | 14500 | 16 | 2 |  | 2021-09-08 00:56 | 1561 | 102 |  | 32 | [16 empty] | 85.29 | 100 | 0 | 0 | 0 |  | 300 |  | Y | Y | 0 | 0 | 0 |  | 301 |  | Y | Y | N | [6 empty] | BT180180 | H
A66770 | 2021-09-07 | 1 | C |  | 13 | A | AE15B34M | 합금강 | 보론강 | BM#1 | 1630 | 40 | 1601 | 1555 | 23 | 4500 |  | 3 | 0.19 | 17 |  | -1.77 | 1559 | 1596 | 79.19 | 18.71 |  | 29 | 12 | 61 | Y |  | 2021-09-08 01:47 | 62 | 1105 | 22 | 21 | 22 | 23 | 24 | 24 | 24 | 24 | 23 | 23 | 23 | 23 |  | 23 | 23 | 24 | 23 | 24 | -0.03 | Y | 35 | Y | 0 | [7 empty] | N | N | N | N | 190 | 0.49 | 61 | 101532 | 94464 | 486 | 14300 | 16 | 2 |  | 2021-09-08 01:57 | 1559 | 102 |  | 37 | [16 empty] | 106.32 | 100 | 0 | 0 | 0 |  | 300 |  | Y | Y | 0 | 0 | 0 |  | 301 |  | Y | Y | N | [6 empty] | BT180180 | H
A66771 | 2021-09-07 | 1 | C | TUNDISH교체전 | 14 | A | AE15B34M | 합금강 | 보론강 | BM#1 | 1645 | 40 | 1624 | 1578 | 31 | 4800 |  | 3 | 0.19 | 14 |  | -2.52 | 1577 | 1624 | 63.26 | 43.28 |  | 21 | 22 | 58 | Y |  | 2021-09-08 03:08 | 80 | 1091 | 23 | 30 | 36 | 38 | 39 | 40 | 39 | 39 | 38 | 38 | 37 |  |  | 37 | 37 | 40 | 37 | 39 | -0.04 | Y | 30 | Y | -0.2 | [7 empty] | N | N | N | N | 180 | 0.49 | 64 | 92170 | 97385 | -335 | 2000 | 16 | 2 |  | 2021-09-08 03:18 | 1577 | 98 |  | 18 |  | *산소랜싱 | 9C81D98B491A4BAC99ECC1C306C587E9 | BA0767FDB9A44C1E8139FCA64968E28C | DAE659025109413ABD4FAC8B6971BED7 | [11 empty] | 94.05 | 100 | 0 | 2500 | 0 |  | 300 |  | Y | Y | 0 | 2500 | 0 |  | 301 |  | Y | Y | N | [6 empty] | BT180180 | H
A66772 | 2021-09-07 | 1 | C | TUNDISH교체 | 1 | A | P-AE1055LSV | 합금강 | G-AE1055LS | BM#1 | 1620 | 42 | 1619 | 1558 | 37 | 6200 |  | 3 | 0.18 | 25 |  | -1.53 | 1570 | 1616 | 0 | 215.36 |  | 1 | 43 | 62 | Y |  | 2021-09-08 04:19 | 87 | 1099 | 27 | 35 | 27 | 31 | 36 | 40 | 42 | 43 | 44 | 44 | 45 | 22 |  | 22 | 38 | 45 | 22 | 0 | -4.6 |  | 5 | Y | -4.6 |  | 1.39 | 1.39 | [5 empty] | N | N | M | 210 | 0.51 | 62 | 84610 | 81320 | 7135 | 15100 | 02 | 1 |  | 2021-09-08 04:28 | 1570 | 119 |  | 32 |  | *T/D FLUX 유:10,용:220kg *A66773 TI 성분 OVER 'C'급 | [14 empty] | 81.87 | 100 | 1500 | 0 | 0 |  | 500 |  | Y | N | 1500 | 0 | 0 |  | 501 |  | Y | N | N |  |  | Y |  |  |  | BT180180 | H
A66773 | 2021-09-07 | 1 | A |  | 2 | A | P-AE1055LSV | 합금강 | G-AE1055LS | BM#1 | 1637 | 40 | 1601 | 1573 | 23 | 4100 |  | 3 | 0.17 | 25 |  | -1.31 | 1547 | 1586 | 0 | 153.07 |  | 18 | 16 | 68 | Y |  | 2021-09-08 05:12 | 64 | 1105 | 20 | 44 | 36 | 30 | 28 | 27 | 26 | 26 | 25 | 25 | 24 |  |  | 24 | 30 | 36 | 24 | 0 | -0.27 |  | 45 | Y | -0.2 | [8 empty] | N | N | Y | 200 | 0.52 | 56 | 118454 | 92723 | 7977 | 15790 | 02 | 1 |  | 2021-09-08 05:20 | 1547 | 121 |  | 42 |  | *TI 성분 OVER 'C'급 | [14 empty] | 118.1 | 100 | 0 | 0 | 0 |  | 500 |  | Y | N | 0 | 0 | 0 |  | 501 |  | Y | N | N |  |  | Y |  |  |  | BT180180 | C
A66774 | 2021-09-07 | 1 | A |  | 3 | A | P-AE1055LSV | 합금강 | G-AE1055LS | BM#1 | 1620 | 41 | 1588 | 1531 | 34 | 5800 |  | 3 | 0.17 | 25 |  | -1.19 | 1554 | 1588 | 0.22 | 151.67 |  | 29 | 13 | 58 | Y |  | 2021-09-08 06:13 | 71 | 1092 | 25 | 26 | 29 | 30 | 30 | 30 | 30 | 29 | 28 | 27 | 27 | 26 | 26 | 26 | 28 | 30 | 26 | 30 | -0.07 | Y | 55 | Y | 0 | [8 empty] | N | N | Y | 190 | 0.46 | 70 | 84610 | 98139 | 7011 | 15130 | 02 | 1 |  | 2021-09-08 06:36 | 1554 | 114 |  | 37 |  | *전공정요청 감속주입(전기로 작업지연) - 정속미준수 이상재 등록 *A66773 TI 성분 OVER 'C'급 | [14 empty] | 8461000 | 100 | 0 | 0 | 0 |  | 500 |  | Y | N | 0 | 0 | 0 |  | 501 |  | Y | N | N |  |  | Y |  |  |  | BT180180 | H
A66775 | 2021-09-08 | 1 | A |  | 4 | A | P-AE1055LSV | 합금강 | G-AE1055LS | BM#1 | 1613 | 47 | 1587 | 1554 | 28 | 5000 |  | 3 | 0.17 | 26 |  | -1.38 | 1547 | 1587 | 0 | 166.91 |  | 21 | 23 | 75 | Y |  | 2021-09-08 07:35 | 64 | 1098 | 25 | 27 | 30 | 31 | 32 | 32 | 31 | 31 | 30 | 30 | 29 | 29 | 28 | 28 | 30 | 32 | 28 | 31 | -0.09 | Y | 45 | Y | 0 | [8 empty] | N | N | Y | 180 | 0.45 | 68 | 84610 | 96361 | 7989 | 15060 | 02 | 1 |  | 2021-09-08 07:42 | 1547 | 111 |  | 25 |  | *전공정요청 감속주입(전기로 작업지연) - 정속미준수 이상재 등록 *SAMPLE 300MM ID103,203 | [14 empty] | 81.55 | 100 | 0 | 0 | 300 |  | 500 |  | Y | N | 0 | 0 | 300 |  | 501 |  | Y | N | N |  |  | Y |  |  |  | BT180180 | H
B66212 | 2021-09-08 | 2 | A | 연주시작 | 1 | A | SBC70L | 특수용도강 | D3 | BM#2 | 1618 | 48 | 1672 | 1571 | 40 | 8100 |  | 1 | 0.4 | 20 |  | -2.51 | 1582 | 1657 | 13.89 | 0 | 0 | 16 | 75 | 145 | Y |  | 2021-09-08 08:28 | 84 | 1100 | -327 | -304 | 38 | 34 | 36 | 39 | 41 | 44 | 45 | 45 | 45 | 45 | 44 | 44 | 42 | 45 | 44 | 45 | -0.04 |  | 25 | Y | -0.2 | 0.8 | 2.26 | 2.26 | 1.02 |  |  |  | N | N | N | M | 220 | 0.48 | 64 | 97359 | 103408 | -1708 | 15300 | 18 | 1 |  | 2021-09-08 08:35 | 1582 | 114 |  | 15 |  | * BUTT 타입롱노즐사용(슬리브타입.) * T/D FLUX 용탕부: 120 KG / 유탕부: 10KG 투입. * EDGE HEATER 코일 건조로 미적용. 이상공정/생관통보 *08시46분 시작 *유탕구 1114 *수소10분값 기준치 초과 이상공정등록 및 생관통보 | 0CB2AC060C84451897F831EFB0AD1CE1 | 6D69A62B09DB408BA8216FCB85F36C11 | 1F6EE27A46FF4274B064B107BA0D669E | [11 empty] | 96.73 | 41.18 | 700 | 0 | 0 |  | 650 | 400 | N | Y | 700 | 0 | 0 |  | 650 | 400 | N | Y | Y | [6 empty] | RB100.00 | H
A66776 | 2021-09-08 | 1 | A |  | 5 | A | P-AE1055LSV | 합금강 | G-AE1055LS | BM#1 | 1622 | 40 | 1593 | 1538 | 29 | 5100 |  | 3 | 0.17 | 25 |  | -1.66 | 1547 | 1593 | 0 | 135.93 |  | 1 | 44 | 69 | Y |  | 2021-09-08 08:42 | 64 | 1097 | 27 | 27 | 28 | 29 | 28 | 28 | 27 | 27 | 26 | 25 | 25 | 24 | 24 | 24 | 26 | 29 | 24 | 28 | -0.1 | Y | 50 | Y | 0 | [8 empty] | N | N | Y | 170 | 0.45 | 68 | 101532 | 95521 | 7979 | 15710 | 02 | 1 |  | 2021-09-08 08:51 | 1547 | 100 |  | 29 |  | *전공정요청 감속주입(전기로 작업지연) - 정속미준수 이상재등록 *랜싱 | [6 empty] | C4DB7736B03A4CD89DEB0EE1DC771523 | EA424B5DBC89489DB9103D052D89703F | 7A90D93E0D31475E98ACB7F2E344CB3B |  | 4F671667019E4CB2B7525D1899F2F039 | 188AE09E43EF49DB8E7A0524884F7686 | 9137A38E72F648DF89C1737FA1F46575 |  | 10153200 | 100 | 0 | 0 | 0 |  | 500 |  | Y | N | 0 | 0 | 0 |  | 501 |  | Y | N | N |  |  | Y |  |  |  | BT180180 | H
B66213 | 2021-09-08 | 2 | A |  | 2 | A | SBC70L | 특수용도강 | D3 | BM#2 | 1604 | 46 | 1638 | 1554 | 36 | 6500 |  | 1 | 0.35 | 21 |  | -2.39 | 1564 | 1629 | 20.12 | 0 | 0 | 38 | 59 | 147 | Y |  | 2021-09-08 09:20 | 66 | 1105 | 42 | 39 | 35 | 33 | 32 | 31 | 30 | 30 | 29 | 28 | 27 | 27 | 26 | 25 | 31 | 35 | 25 | 0 | -0.18 |  | 55 | Y | -0.2 |  |  |  | 0.8 |  |  |  | N | N | N | Y | 220 | 0.49 | 66 | 97359 | 102021 | 79 | 15500 | 18 | 1 |  | 2021-09-08 09:26 | 1564 | 120 |  | 28 |  | * EDGE HEATER 코일 건조로 미적용. 이상공정/생관통보 *제품 밀려 감속주입. | [6 empty] | 12D77DCEE80C4F66B2F4CA577A0952C6 | 153CC9EC5F7E46AB94E5D134C80FBA8F |  |  | 3108DD8E1AE944F691FBD3039737A08C | 11735B0A052C4B8EBFDB500CA55BA161 |  |  | 96.01 | 52.94 | 0 | 0 | 0 |  | 650 | 400 | N | Y | 0 | 0 | 0 |  | 650 | 400 | N | Y | Y | [6 empty] | RB100.00 | H
A66777 | 2021-09-08 | 1 | A |  | 6 | A | P-AE1055LSV | 합금강 | G-AE1055LS | BM#1 | 1621 | 42 | 1589 | 1550 | 28 | 4900 |  | 3 | 0.17 | 25 |  | -1.64 | 1540 | 1589 | 0 | 172.93 |  | 18 | 17 | 76 | Y |  | 2021-09-08 09:58 | 57 | 1097 | 22 | 23 | 25 | 26 | 26 | 25 | 24 | 24 | 23 | 22 | 22 | 21 | 21 | 21 | 24 | 26 | 21 | 22 | -0.11 | Y | 45 | Y | 0 | [8 empty] | N | N | Y | 210 | 0.52 | 60 | 101532 | 99447 | 7003 | 15780 | 02 | 1 |  | 2021-09-08 10:07 | 1540 | 101 |  | 22 | [16 empty] | 97.39 | 100 | 0 | 0 | 0 |  | 500 |  | Y | N | 0 | 0 | 0 |  | 501 |  | Y | N | N |  |  | Y |  |  |  | BT180180 | H
B66214 | 2021-09-08 | 2 | A |  | 3 | A | SBC70L | 특수용도강 | D3 | BM#2 | 1621 | 43 | 1631 | 1535 | 37 | 6900 |  | 1 | 0.35 | 20 |  | -2.48 | 1558 | 1621 | 13.7 | 0 | 0 | 6 | 70 | 85 | Y |  | 2021-09-08 10:21 | 60 | 1098 | 23 | 23 | 23 | 24 | 25 | 25 | 24 | 24 | 23 | 22 | 21 | 20 | 19 | 18 | 22 | 25 | 18 | 24 | -0.16 | Y | 45 | Y | -0.2 |  |  |  | 0.56 |  |  |  | N | N | N | Y | 210 | 0.47 | 65 | 97359 | 97320 | 930 | 15400 | 18 | 1 |  | 2021-09-08 10:29 | 1558 | 129 |  | 34 |  | * EDGE HEATER 코일 건조로100KW적용. 이상공정/생관통보 *제품 밀려 감속주입 | [14 empty] | 100.01 | 47.06 | 0 | 0 | 0 |  | 649 | 400 | N | Y | 0 | 0 | 0 |  | 650 | 400 | N | Y | Y | [6 empty] | RB100.00 | H
A66778 | 2021-09-08 | 1 | A |  | 7 | A | P-AE1055LSV | 합금강 | G-AE1055LS | BM#1 | 1592 | 45 | 1583 | 1530 | 32 | 5600 |  | 3 | 0.17 | 25 |  | -1.24 | 1545 | 1583 | 0 | 173.21 |  | 29 | 14 | 80 | Y |  | 2021-09-08 11:00 | 62 | 1100 | 20 | 23 | 29 | 31 | 32 | 32 | 31 | 31 | 30 | 29 | 29 | 29 | 29 | 29 | 29 | 32 | 29 | 31 | -0.04 | Y | 40 | Y | 0 | [8 empty] | N | N | Y | 200 | 0.52 | 58 | 101532 | 95486 | 7964 | 15250 | 02 | 1 |  | 2021-09-08 11:08 | 1545 | 105 |  | 23 |  | *수동온도 측정 1515 자동온도계 1515 오차X | [14 empty] | 98.81 | 100 | 0 | 0 | 0 |  | 500 |  | Y | N | 0 | 0 | 0 |  | 501 |  | Y | N | N |  |  | Y |  |  |  | BT180180 | H
B66215 | 2021-09-08 | 2 | A |  | 4 | A | SBC70L | 특수용도강 | D3 | BM#2 | 1619 | 40 | 1644 | 1526 | 36 | 6700 |  | 1 | 0.3 | 20 |  | 0 | 1564 | 1626 | 13.17 | 0 | 0 | 11 | 80 | 97 | Y |  | 2021-09-08 11:17 | 66 | 1097 | 14 | 19 | 21 | 24 | 26 | 27 | 27 | 26 | 26 | 25 | 24 | 23 |  | 23 | 24 | 27 | 23 | 26 | -0.11 | Y | 35 | Y | -0.1 |  |  |  | 0.7 |  |  |  | N | N | N | Y | 200 | 0.47 | 62 | 97359 | 93375 | 2375 | 15600 | 18 | 1 |  | 2021-09-08 11:31 | 1564 | 134 |  | 45 |  | *제품 밀려 감속주입 | [14 empty] | 102.7 | 52.94 | 0 | 0 | 0 |  | 650 | 400 | Y | Y | 0 | 0 | 0 |  | 650 | 400 | Y | Y | Y | [6 empty] | RB100.00 | H
A66779 | 2021-09-08 | 1 | A |  | 8 | A | P-AE1055LSV | 합금강 | G-AE1055LS | BM#1 | 1604 | 40 | 1583 | 1530 | 30 | 5400 |  | 3 | 0.19 | 26 |  | -1.16 | 1548 | 1583 | 0 | 193.82 |  | 21 | 24 | 71 | Y |  | 2021-09-08 12:02 | 65 | 1087 | 29 | 31 | 33 | 34 | 35 | 34 | 34 | 34 | 33 | 33 | 32 | 31 |  | 31 | 33 | 35 | 31 | 34 | -0.11 | Y | 35 | Y | -0.2 | [8 empty] | N | N | Y | 190 | 0.52 | 58 | 101532 | 96551 | 7949 | 16050 | 02 | 1 |  | 2021-09-08 12:09 | 1548 | 99 |  | 20 |  | *STR#1 W/R#4 FAULT발생 - DRIVE RESET *STR#1 SR재설정 | [14 empty] | 98.43 | 100 | 0 | 0 | 0 |  | 500 |  | Y | N | 0 | 0 | 0 |  | 501 |  | Y | N | N |  |  | Y |  |  |  | BT180180 | H
B66216 | 2021-09-08 | 2 | B | 잔강최소화전 | 5 | A | SBC70L | 특수용도강 | D3 | BM#2 | 1611 | 41 | 1652 | 1525 | 38 | 7400 |  | 1 | 0.34 | 20 |  | -2.54 | 1571 | 1632 | 15.6 | 0 | 0 | 16 | 76 | 43 | Y |  | 2021-09-08 12:21 | 73 | 1099 | 20 | 19 | 26 | 30 | 32 | 34 | 35 | 35 | 34 | 34 | 33 | 32 | 32 | 31 | 31 | 35 | 31 | 34 | -0.11 | Y | 35 | Y | -0.2 |  |  |  | 0.56 |  |  |  | N | N | N | Y | 190 | 0.47 | 65 | 84646 | 94712 | 1088 | 3000 | 18 | 1 |  | 2021-09-08 12:30 | 1571 | 138 |  | 44 |  | *T/D 2.4T *제품 밀려 감속주입 | 50AF1C49DB654A5B92243C763479F16B |  | ECFE009F86F7444F94AC3AA0BC424D9D | [11 empty] | 89.48 | 100 | 0 | 4500 | 0 |  | 650 | 400 | Y | Y | 0 | 4800 | 0 |  | 651 | 400 | Y | Y | Y | [6 empty] | RB130.00 | C
A66780 | 2021-09-08 | 1 | B | TUNDISH교체전 | 9 | A | P-AE1055LSV | 합금강 | G-AE1055LS | BM#1 | 1623 | 40 | 1584 | 1531 | 27 | 4800 |  | 3 | 0.18 | 25 |  | -1.22 | 1549 | 1584 | 0 | 187.37 |  | 1 | 45 | 56 | Y |  | 2021-09-08 12:59 | 66 | 1097 | 30 | 33 | 37 | 39 | 39 | 39 | 38 | 37 | 37 | 36 | 36 | 35 |  | 35 | 36 | 39 | 35 | 39 | -0.1 | Y | 40 | Y | -0.2 | [8 empty] | N | N | M | 180 | 0.52 | 64 | 87134 | 96897 | 7953 | 2000 | 02 | 1 |  | 2021-09-08 13:07 | 1549 | 97 |  | 22 |  |  |  | CDEDBCC3B88740E9B2BEBC0980108E63 | 64C1B93EB29B440F8B1D349EC57A4B6A | 3C93385EBC8B4197BC7268225DA4EB0F | [10 empty] | 83.66 | 100 | 0 | 3500 | 0 |  | 500 |  | Y | N | 0 | 3500 | 0 |  | 501 |  | Y | N | N |  |  | Y |  |  |  | BT180180 | H
B66217 | 2021-09-08 | 2 | B | 잔강최소화 | 6 | A | KFMN438V | 합금강 | KFMN438V | BM#2 | 1614 | 47 | 1660 | 1535 | 42 | 8200 |  | 1 | 0.32 | 20 |  | -2.25 | 1580 | 1648 | 0 | 17.38 | 0 | 38 | 60 | 42 | Y |  | 2021-09-08 13:42 | 86 | 1101 | -177 | -177 | 33 | 36 | 37 | 38 | 40 | 40 | 41 | 40 | 40 | 40 | 39 | 39 | 28 | 41 | 39 | 40 | -0.03 | Y | 20 | Y | -0.2 | [7 empty] | N | N | N | Y | 180 | 0.49 | 59 | 93632 | 100470 | -570 | 14900 | 18 | 1 |  | 2021-09-08 13:49 | 1580 | 148 |  | 41 |  | *롱노즐재사용 | [14 empty] | 94.63 | 100 | 2900 | 0 | 0 |  | 650 | 400 | Y | Y | 2900 | 0 | 0 |  | 651 | 400 | Y | Y | [6 empty] | Y | RB100.00 | H
A66781 | 2021-09-08 | 1 | B | TUNDISH교체 | 1 | B | AE1055LS | 탄소강 | G-AE1055LS | BM#1 | 1602 | 48 | 1637 | 1548 | 37 | 6600 |  | 3 | 0.18 | 25 |  | -1.94 | 1577 | 1637 | 0 | 187.74 |  | 18 | 18 | 64 | Y |  | 2021-09-08 14:15 | 93 | 1099 | 22 | 36 | 29 | 29 | 33 | 38 | 37 | 40 | 39 | 39 | 39 | 40 | 40 | 37 | 37 | 40 | 37 | 40 | -0.09 |  | 35 | Y | -0.2 |  | 1.76 | 1.49 | [5 empty] | N | N | M | 210 | 0.39 | 73 | 84600 | 96169 | 7281 | 15360 | 05 | 2 |  | 2021-09-08 14:24 | 1577 | 113 |  | 28 |  | *T/D FLUX 220KG/10KG *전공정요청 감속주입(전기로 전극봉) - 20%이상 이상재 등록 | [14 empty] | 83.68 | 100 | 1500 | 0 | 0 |  | 500 |  | Y | N | 1500 | 0 | 0 |  | 501 |  | Y | N | N |  |  | Y |  |  |  | BT180180 | H
B66218 | 2021-09-08 | 2 | B |  | 7 | B | KFMN438V | 합금강 | KFMN438V | BM#2 | 1635 | 48 | 1652 | 1561 | 41 | 7700 |  | 1 | 0 | 21 |  | -2.35 | 1576 | 1652 | 0 | 19.11 | 0 | 6 | 71 | 40 | Y |  | 2021-09-08 14:46 | 82 | 1101 | 38 | 38 | 41 | 42 | 42 | 42 | 42 | 41 | 40 | 39 | 38 | 36 | 35 | 32 | 39 | 42 | 32 | 42 | -0.2 | Y | 50 | Y | -0.6 | [7 empty] | N | N | N | Y | 170 | 0.5 | 64 | 93632 | 100408 | 1142 | 15100 | 18 | 1 |  | 2021-09-08 14:51 | 1576 | 145 |  | 37 |  | *제품 밀려 감속주입. | [14 empty] | 92.8 | 100 | 0 | 0 | 0 |  | 650 | 400 | Y | Y | 0 | 0 | 0 |  | 651 | 400 | Y | Y | [7 empty] | RB100.00 | H
A66782 | 2021-09-08 | 1 | B |  | 2 | A | AE1055LS | 탄소강 | G-AE1055LS | BM#1 | 1618 | 45 | 1606 | 1548 | 26 | 5200 |  | 3 | 0.17 | 25 |  | -1.48 | 1551 | 1596 | 0 | 258.42 |  | 29 | 15 | 74 | Y |  | 2021-09-08 15:38 | 67 | 1097 | 33 | 36 | 28 | 27 | 26 | 24 | 23 | 21 | 20 | 20 | 45 | 22 | 21 | 36 | 26 | 45 | 21 | 0 | -2.4 | Y | 10 | Y | 3 | [8 empty] | N | N | Y | 200 | 0.45 | 63 | 84600 | 86530 | 7970 | 15700 | 05 | 2 |  | 2021-09-08 15:45 | 1551 | 114 |  | 20 |  | *전공정요청 감속주입(전기로 전극봉) - 정속미준수 이상재등록 | [14 empty] | 90.63 | 100 | 0 | 0 | 0 |  | 500 |  | Y | N | 0 | 0 | 0 |  | 501 |  | Y | N | N |  |  | Y |  |  |  | BT180180 | H
B66219 | 2021-09-08 | 2 | B |  | 8 | B | KFMN438V | 합금강 | KFMN438V | BM#2 | 1594 | 44 | 1672 | 1556 | 39 | 7700 |  | 1 | 0.45 | 21 |  | -2.64 | 1571 | 1658 | 0 | 25.96 | 0 | 11 | 81 | 49 | Y |  | 2021-09-08 15:46 | 77 | 1094 | 29 | 28 | 32 | 33 | 35 | 35 | 36 | 35 | 34 | 33 | 32 | 30 | 28 | 25 | 32 | 36 | 25 | 35 | -0.31 | Y | 35 | Y | -0.6 | [7 empty] | N | N | N | Y | 170 | 0.49 | 62 | 93632 | 97256 | 44 | 15900 | 18 | 1 |  | 2021-09-08 15:49 | 1571 | 149 |  | 43 |  | * 제품 밀려 감속주입 | [6 empty] | 168E710DB349474DA711B704A3D3B8E1 | 03285F9A6007460494CD33EDC58DD6E1 |  |  | 73A4A138EB784A85A7E562D31B6EBA98 | 3FB7D3BFEA354DCFAF07C4C3AC260BEA |  |  | 96.68 | 100 | 0 | 0 | 0 |  | 650 | 400 | Y | Y | 0 | 0 | 0 |  | 650 | 400 | Y | Y | [7 empty] | RB100.00 | H
A66783 | 2021-09-08 | 1 | B |  | 3 | A | AE1055LS | 탄소강 | G-AE1055LS | BM#1 | 1632 | 40 | 1588 | 1550 | 28 | 4600 |  | 3 | 0.17 | 25 |  | -1.28 | 1549 | 1588 | 0 | 210.17 |  | 21 | 25 | 93 | Y |  | 2021-09-08 16:45 | 65 | 1095 | 21 | 26 | 25 | 26 | 26 | 25 | 25 | 25 | 25 | 24 | 23 | 22 | 23 | 23 | 24 | 26 | 22 | 26 | -0.1 | Y | 40 | Y | 0 | [8 empty] | N | N | Y | 190 | 0.45 | 66 | 101520 | 95936 | 7314 | 15800 | 05 | 2 |  | 2021-09-08 16:54 | 1549 | 94 |  | 17 |  | *전공정요청 감속주입(전기로 전극봉) - 정속미준수 이상재등록 | [14 empty] | 98.61 | 100 | 0 | 0 | 0 |  | 500 |  | Y | N | 0 | 0 | 0 |  | 501 |  | Y | N | N |  |  | Y |  |  |  | BT180180 | H
B66220 | 2021-09-08 | 2 | B |  | 9 | A | KFMN438V | 합금강 | KFMN438V | BM#2 | 1604 | 45 | 1647 | 1527 | 40 | 8000 |  | 1 | 0.39 | 21 |  | -2.63 | 1564 | 1646 | 0 | 23.85 | 0 | 16 | 77 | 28 | Y |  | 2021-09-08 16:52 | 70 | 1088 | 24 | 25 | 28 | 31 | 31 | 32 | 32 | 31 | 30 | 28 | 27 | 25 | 24 | 24 | 28 | 32 | 24 | 31 | -0.23 | Y | 35 | Y | -0.2 | [7 empty] | N | N | N | Y | 220 | 0.49 | 66 | 102156 | 101073 | -773 | 16400 | 18 | 1 |  | 2021-09-08 16:57 | 1564 | 141 |  | 40 |  | * 트랜스퍼카 쾐칭 장입으로 인한 BLOOM정체, 감속주입 | [14 empty] | 102.57 | 100 | 0 | 0 | 0 |  | 650 | 400 | Y | Y | 0 | 0 | 0 |  | 651 | 400 | Y | Y | [7 empty] | BT180180 | H
A66784 | 2021-09-08 | 1 | B |  | 4 | A | AE1055LS | 탄소강 | G-AE1055LS | BM#1 | 1596 | 40 | 1579 | 1532 | 35 | 6800 |  | 3 | 0.17 | 25 |  | -1.46 | 1543 | 1587 | 0 | 221.44 |  | 1 | 46 | 98 | Y |  | 2021-09-08 17:46 | 59 | 1085 | 29 | 29 | 27 | 26 | 26 | 24 | 24 | 24 | 23 | 23 | 22 | 22 | 22 | 20 | 24 | 27 | 20 | 24 | -0.13 |  | 55 | Y | -0.4 | [7 empty] | N | N | N | N | 180 | 0.51 | 63 | 101520 | 101151 | 7049 | 15200 | 05 | 2 |  | 2021-09-08 17:53 | 1543 | 106 |  | 24 |  | *전공정요청 감속주입(전기로 전극봉) - 정속미준수 이상재등록 ID101.201 | [14 empty] | 10152000 | 100 | 0 | 0 | 0 |  | 500 |  | Y | N | 0 | 0 | 0 |  | 501 |  | Y | N | N |  |  | Y |  |  |  | BT180180 | H
B66221 | 2021-09-08 | 2 | B | 잔강최소화전 | 10 | A | KFMN438V | 합금강 | KFMN438V | BM#2 | 1567 | 51 | 1669 | 1541 | 45 | 8900 |  | 1 | 0.4 | 20 |  | -2.47 | 1573 | 1655 | 0 | 19.7 | 0 | 38 | 61 | 28 | Y |  | 2021-09-08 18:15 | 79 | 1092 | 19 | 22 | 37 | 42 | 46 | 48 | 48 | 48 | 47 | 47 | 46 | 44 | 43 | 43 | 43 | 48 | 43 | 48 | -0.12 | Y | 40 | Y | -0.2 | [7 empty] | N | N | N | Y | 210 | 0.5 | 66 | 110212 | 104072 | -1672 | 2500 | 18 | 1 |  | 2021-09-08 18:18 | 1573 | 137 |  | 22 |  | * T/D실측잔강 : 1.8T * 트랜스퍼카 쾐칭 장입으로 인한 BLOOM정체, 감속주입 | 38E5BD386A6D465C906343894A2A14AD | [13 empty] | 108.69 | 100 | 0 | 3100 | 0 |  | 650 | 400 | Y | Y | 0 | 3100 | 0 |  | 651 | 400 | Y | Y | [7 empty] | BT180180 | H
A66785 | 2021-09-08 | 1 | B |  | 5 | A | AE1055LS | 탄소강 | G-AE1055LS | BM#1 | 1630 | 43 | 1589 | 1539 | 35 | 5600 |  | 3 | 0.17 | 25 |  | -1.42 | 1546 | 1589 | 0 | 208.51 |  | 18 | 19 | 69 | Y |  | 2021-09-08 18:57 | 62 | 1095 | 27 | 35 | 22 | 24 | 25 | 25 | 24 | 24 | 23 | 22 | 21 | 21 | 21 | 21 | 24 | 25 | 21 | 24 | -0.1 | Y | 40 | Y | 0 | [7 empty] | N | N | N | N | 170 | 0.52 | 59 | 101520 | 98215 | 8185 | 15400 | 05 | 2 |  | 2021-09-08 19:05 | 1546 | 100 |  | 17 | [8 empty] | 43CD3AA4FB9D476B8A54D338DC128F15 | DC5C64E281B64608833984AFC93F2DB1 | E94A6910AB20471AA3B83173112E840A |  | 67A08546933342219340EBDB4E8353D2 | 426D1048D8ED4E33886F102001272D85 | 946CAF8C307C4949A861FEBED5E2FDA8 |  | 96.5 | 100 | 0 | 0 | 0 |  | 500 |  | Y | N | 0 | 0 | 0 |  | 501 |  | Y | N | N |  |  | Y |  |  |  | BT180180 | H
B66222 | 2021-09-08 | 2 | B | 잔강최소화 | 11 | B | KFMN443VS | 합금강 | KFMN443계 | BM#2 | 1611 | 40 | 1677 | 1558 | 34 | 7000 |  | 1 | 0.36 | 19 |  | -2.7 | 1570 | 1645 | 13.43 | 0 | 0 | 6 | 72 | 50 | N | 1 | 2021-09-08 19:11 | 81 | 1091 | -120 | -11 | 35 | 37 | 38 | 38 | 38 | 37 | 36 | 34 | 31 |  |  | 31 | 32 | 38 | 31 | 38 | -0.23 | Y | 30 | Y | -0.6 | [7 empty] | N | N | N | Y | 200 | 0.51 | 57 | 92000 | 100352 | -902 | 14900 | 18 | 1 |  | 2021-09-08 19:14 | 1570 | 146 |  | 51 |  | * L/D 강제개공 ID : 301, 401 * 롱노즐 재사용 | [14 empty] | 93.12 | 100 | 2500 | 0 | 0 |  | 400 | 400 | Y | Y | 2500 | 0 | 0 |  | 399 | 400 | Y | Y | [6 empty] | Y | RB103.00 | C
A66786 | 2021-09-08 | 1 | B |  | 6 | A | AE1055LS | 탄소강 | G-AE1055LS | BM#1 | 1630 | 40 | 1591 | 1547 | 24 | 4700 |  | 3 | 0.17 | 25 |  | -1.48 | 1549 | 1595 | 0 | 215.4 |  | 29 | 16 | 85 | Y |  | 2021-09-08 20:00 | 65 | 1085 | 41 | 37 | 20 | 23 | 26 | 26 | 23 | 22 | 21 | 20 | 22 | 20 |  | 20 | 24 | 26 | 20 | 20 | -0.17 | Y | 35 | Y | -0.4 | [8 empty] | N | N | Y | 210 | 0.52 | 54 | 84600 | 87343 | 7957 | 16000 | 05 | 2 |  | 2021-09-08 20:08 | 1549 | 96 |  | 15 | [16 empty] | 8460000 | 100 | 0 | 0 | 0 |  | 500 |  | Y | N | 0 | 0 | 0 |  | 501 |  | Y | N | N |  |  | Y |  |  |  | BT180180 | H
B66223 | 2021-09-08 | 2 | B | TUNDISH교체전 | 12 | B | KFMN443VS | 합금강 | KFMN443계 | BM#2 | 1656 | 43 | 1629 | 1514 | 34 | 6700 |  | 1 | 0.36 | 16 |  | -2.75 | 1548 | 1614 | 12.9 | 0 | 0 | 11 | 82 | 40 | Y |  | 2021-09-08 20:16 | 59 | 1097 | 28 | 26 | 24 | 24 | 23 | 23 | 21 | 20 | 19 | 16 | 13 |  |  | 13 | 21 | 24 | 13 | 0 | -0.27 |  | 40 | Y | -0.6 | [7 empty] | N | N | N | M | 190 | 0.53 | 56 | 80500 | 96022 | -1222 | 3000 | 18 | 1 |  | 2021-09-08 20:20 | 1548 | 140 |  | 43 |  |  | FFAE4156AAA24F44B1033D673A3376F9 | 9B6F043E683642389EFE17361D405D5C | 4A4FC68E90BC4E4797E2C0B2A6A70219 | [11 empty] | 85.59 | 100 | 0 | 4870 | 0 |  | 400 | 400 | Y | Y | 0 | 5000 | 0 |  | 399 | 400 | Y | Y | [7 empty] | RB110.00 | C
A66787 | 2021-09-08 | 1 | D |  | 7 | A | AE1055LS | 탄소강 | G-AE1055LS | BM#1 | 1624 | 41 | 1595 | 1550 | 27 | 4700 |  | 3 | 0.17 | 25 |  | -1.42 | 1552 | 1595 | 0 | 163.89 |  | 21 | 26 | 72 | Y |  | 2021-09-08 20:54 | 68 | 1090 | 20 | 32 | 23 | 37 | 22 | 23 | 24 | 24 | 23 | 22 | 37 | 32 | 32 | 22 | 27 | 37 | 22 | 32 | -0.3 | Y | 50 | Y | -2 | [8 empty] | N | N | Y | 200 | 0.52 | 61 | 101520 | 102025 | 8275 | 15900 | 05 | 2 |  | 2021-09-08 21:01 | 1552 | 89 |  | 16 | [16 empty] | 93.14 | 100 | 0 | 0 | 0 |  | 500 |  | Y | N | 0 | 0 | 0 |  | 501 |  | Y | N | N |  |  | Y |  |  |  | BT180180 | H
A66788 | 2021-09-08 | 1 | D |  | 8 | A | AE1055LS | 탄소강 | G-AE1055LS | BM#1 | 1630 | 40 | 1599 | 1556 | 24 | 5000 |  | 3 | 0.17 | 25 |  | -1.5 | 1553 | 1599 | 0 | 178.58 |  | 1 | 47 | 55 | Y |  | 2021-09-08 21:56 | 69 | 1092 | 33 | 24 | 27 | 28 | 29 | 27 | 24 | 25 | [5 empty] | 25 | 26 | 29 | 24 | 0 | -0.5 | Y | 10 | Y | 0.2 | [8 empty] | N | N | Y | 190 | 0.47 | 67 | 84600 | 97169 | 7981 | 15700 | 05 | 2 |  | 2021-09-08 22:03 | 1553 | 93 |  | 17 |  | *전공정요청 감속주입(20%이상) ID: 103~105 .203~205 | [14 empty] | 8460000 | 100 | 0 | 0 | 0 |  | 500 |  | Y | N | 0 | 0 | 0 |  | 501 |  | Y | N | N |  |  | Y |  |  |  | BT180180 | H
B66224 | 2021-09-08 | 2 | D | TUNDISH교체 | 1 | A | SMN443H | 소입성보증강 | 보론강 | BM#2 | 1611 | 50 | 1652 | 1541 | 44 | 9100 |  | 1 | 0.37 | 21 |  | -1.79 | 1579 | 1649 | 19.5 | 0 | 0 | 16 | 78 | 46 | Y |  | 2021-09-08 21:39 | 88 | 1083 | -355 | -345 | 29 | 28 | 26 | 32 | 38 | 40 | 41 | 42 | 43 | 42 | 42 | 40 | 38 | 43 | 40 | 42 | -0.2 |  | 15 | Y | -0.4 |  | 2.04 | 2.04 | 1.28 |  |  |  | N | N | N | N | 220 | 0.47 | 65 | 96084 | 101054 | 1046 | 14700 | 01 | 2 |  | 2021-09-08 21:41 | 1579 | 152 |  | 41 |  | * T/D FLUX 용탕부: 220 KG / 유탕부: 10KG 투입. * BUTT 타입롱노즐사용(슬리브타입.) * 첫 HEAT 수소 기준값 초과(10분) 이상공정 등록 및 생관통보 1차 : 2.04PPM / 2차: PPM : 1.28 ID : 301, 302, 303, 401, 402, 403 | [14 empty] | 94.94 | 100 | 1570 | 0 | 0 |  | 651 | 400 | Y | Y | 1500 | 0 | 0 |  | 649 | 400 | Y | Y | [7 empty] | RB100.00 | H
A66789 | 2021-09-08 | 1 | D |  | 9 | A | AE1055LS | 탄소강 | G-AE1055LS | BM#1 | 1649 | 40 | 1592 | 1574 | 24 | 4100 |  | 3 | 0.12 | 25 |  | -1.3 | 1552 | 1591 | 0 | 193.07 |  | 18 | 20 | 61 | Y |  | 2021-09-08 22:58 | 68 | 1090 | 33 | 33 | 34 | 33 | 33 | 32 | 32 | 32 | [5 empty] | 32 | 33 | 34 | 32 | 33 | -0.03 |  | 25 | Y | 0 | [8 empty] | N | N | Y | 180 | 0.45 | 66 | 101520 | 96277 | 7573 | 15300 | 05 | 2 |  | 2021-09-08 23:06 | 1552 | 101 |  | 23 |  | *전공정요청 감속주입(정속유지강종) | [14 empty] | 98.32 | 100 | 0 | 0 | 0 |  | 500 |  | Y | N | 0 | 0 | 0 |  | 501 |  | Y | N | N |  |  | Y |  |  |  | BT180180 | H
B66225 | 2021-09-08 | 2 | D |  | 2 | A | SMN443H | 소입성보증강 | 보론강 | BM#2 | 1611 | 43 | 1638 | 1541 | 37 | 7100 |  | 1 | 0.39 | 19 |  | -2.63 | 1550 | 1626 | 23.05 | 0 | 0 | 38 | 62 | 50 | Y |  | 2021-09-08 22:43 | 59 | 1103 | 36 | 31 | 28 | 27 | 26 | 25 | 25 | 24 | 23 | 22 | 21 | 20 | 19 | 19 | 25 | 28 | 19 | 0 | -0.18 |  | 50 | Y | -0.2 |  |  |  | 0.73 |  |  |  | N | N | N | N | 220 | 0.49 | 61 | 96460 | 96523 | 300 | 14600 | 01 | 2 |  | 2021-09-08 22:48 | 1550 | 134 |  | 43 | [16 empty] | 65.71 | 100 | 0 | 0 | 0 |  | 650 | 400 | Y | Y | 0 | 0 | 0 |  | 649 | 400 | Y | Y | [7 empty] | RB100.00 | H
A66790 | 2021-09-08 | 1 | D |  | 10 | A | AE1055LS | 탄소강 | G-AE1055LS | BM#1 | 1620 | 46 | 1603 | 1541 | 25 | 5300 |  | 3 | 0.13 | 26 |  | -1.38 | 1555 | 1597 | 0 | 203.5 |  | 29 | 17 | 66 | Y |  | 2021-09-09 00:02 | 71 | 1089 | 32 | 32 | 34 | 35 | 36 | 36 | 36 | 36 | 34 | 34 | 34 | 33 | 33 | 33 | 34 | 36 | 33 | 36 | -0.07 | Y | 45 | Y | 0 | [8 empty] | N | N | Y | 170 | 0.45 | 64 | 101520 | 88365 | 7985 | 15600 | 05 | 2 |  | 2021-09-09 00:11 | 1555 | 113 |  | 26 |  | *전공정요청 감속주입(정속유지강종) | [14 empty] | 10152000 | 100 | 0 | 0 | 0 |  | 500 |  | Y | N | 0 | 0 | 0 |  | 501 |  | Y | N | N |  |  | Y |  |  |  | BT180180 | H
B66226 | 2021-09-08 | 2 | D |  | 3 | A | SMN443H | 소입성보증강 | 보론강 | BM#2 | 1596 | 45 | 1635 | 1556 | 38 | 6800 |  | 1 | 0.41 | 19 |  | -2.5 | 1562 | 1626 | 22.08 | 0 | 0 | 6 | 73 | 60 | Y |  | 2021-09-08 23:52 | 71 | 1094 | 17 | 17 | 26 | 30 | 32 | 33 | 33 | 33 | 31 | 32 | 30 | 30 | 29 | 27 | 29 | 33 | 27 | 33 | -0.15 | Y | 40 | Y | -0.4 |  |  |  | 0.57 |  |  |  | N | N | N | N | 210 | 0.49 | 67 | 96883 | 104001 | 249 | 14500 | 01 | 2 |  | 2021-09-08 23:56 | 1562 | 130 |  | 37 | [16 empty] | 93.29 | 100 | 0 | 0 | 0 |  | 650 | 400 | Y | Y | 0 | 0 | 0 |  | 650 | 400 | Y | Y | [7 empty] | RB100.00 | C
A66791 | 2021-09-08 | 1 | D |  | 11 | A | AE1055LS | 탄소강 | G-AE1055LS | BM#1 | 1620 | 40 | 1594 | 1541 | 23 | 4500 |  | 3 | 0.13 | 26 |  | -1.62 | 1545 | 1594 | 0 | 193.63 |  | 21 | 27 | 67 | Y |  | 2021-09-09 01:06 | 61 | 1091 | 33 | 32 | 31 | 30 | 31 | 30 | 29 | 29 | 28 | 27 | 27 | 27 | 26 | 26 | 29 | 31 | 26 | 27 | -0.1 | Y | 50 | Y | -0.2 | [8 empty] | N | N | Y | 210 | 0.52 | 57 | 101520 | 95142 | 7958 | 15900 | 05 | 2 |  | 2021-09-09 01:17 | 1545 | 101 |  | 27 | [16 empty] | 10152000 | 100 | 0 | 0 | 0 |  | 500 |  | Y | N | 0 | 0 | 0 |  | 501 |  | Y | N | N |  |  | Y |  |  |  | BT180180 | H
B66227 | 2021-09-08 | 2 | D | 잔강최소화전 | 4 | A | SMN443H | 소입성보증강 | 보론강 | BM#2 | 1577 | 42 | 1627 | 1573 | 37 | 6500 |  | 1 | 0.39 | 19 |  | -2.41 | 1552 | 1618 | 26.74 | 0 | 0 | 11 | 83 | 72 | Y |  | 2021-09-09 01:06 | 61 | 1089 | 24 | 27 | 28 | 30 | 31 | 31 | 30 | 29 | 26 | 27 | 26 | 26 | 24 | 24 | 28 | 31 | 24 | 26 | -0.17 | Y | 40 | Y | -0.4 |  |  |  | 0.56 |  |  |  | N | N | N | N | 200 | 0.49 | 62 | 96883 | 97035 | 2665 | 2500 | 01 | 2 |  | 2021-09-09 01:11 | 1552 | 126 |  | 31 |  | * T/D실측잔강 : 2.3T | [14 empty] | 97.62 | 100 | 0 | 3100 | 0 |  | 650 | 400 | Y | Y | 0 | 3480 | 0 |  | 650 | 400 | Y | Y | [7 empty] | RB100.00 | C
A66792 | 2021-09-08 | 1 | D |  | 12 | A | AE1055LS | 탄소강 | G-AE1055LS | BM#1 | 1620 | 40 | 1587 | 1586 | 18 | 3400 |  | 3 | 0.13 | 25 |  | -1.33 | 1547 | 1587 | 0 | 203.38 |  | 1 | 48 | 72 | Y |  | 2021-09-09 02:14 | 63 | 1099 | 26 | 27 | 30 | 33 | 33 | 33 | 33 | 33 | 32 | 32 | 31 | 32 | 33 | 33 | 31 | 33 | 31 | 33 | 0 | Y | 35 | Y | 0.2 | [8 empty] | N | N | Y | 200 | 0.52 | 61 | 101520 | 99093 | 7207 | 15900 | 05 | 2 |  | 2021-09-09 02:22 | 1547 | 95 |  | 18 | [7 empty] | EB0D4E0146074913865B5B1F95734FF0 | 4BC010B6CE4F439487111D5E086B001F | 323222823B8A4AA7A0C8AABB67294014 |  | 48545CA6CBF141B3A3F1BAB6F9268FAF | 97AE2123A557487499C8BF98B3372657 | DB0FC69B99C0468B8714853385923A82 |  |  | 95.73 | 100 | 0 | 0 | 0 |  | 500 |  | Y | N | 0 | 0 | 0 |  | 501 |  | Y | N | N |  |  | Y |  |  |  | BT180180 | H
B66228 | 2021-09-08 | 2 | D | 잔강최소화 | 5 | A | 46MNVS6 | 합금강 | KFMN445V계 | BM#2 | 1611 | 38 | 1637 | 1565 | 34 | 5900 |  | 1 | 0.36 | 16 |  | -2.47 | 1572 | 1633 | 0 | 16.29 | 0 | 16 | 79 | 58 | N | 5 | 2021-09-09 02:01 | 78 | 1090 | -213 | -225 | 22 | 22 | 24 | 27 | 28 | 29 | 28 | 28 |  |  |  | 28 | 14 | 29 | 28 | 28 | -0.1 | Y | 10 | Y | 0 | [7 empty] | N | N | N | Y | 190 | 0.48 | 45 | 69060 | 78130 | 19370 | 15700 | 01 | 2 |  | 2021-09-09 02:03 | 1572 | 148 |  | 58 |  | * L/D 강제개공 ID : 301, 401 * 클로깅 발생으로 L/D 조기교체 잔강19T 내림 | B1AA0C47BF8C4E58BEE8DF54826CFBBC |  | 03F22238B4214ABF96C518C065ED542C | [11 empty] | 71.05 | 100 | 3300 | 0 | 0 |  | 650 | 400 | Y | N | 3300 | 0 | 0 |  | 650 | 400 | Y | N | N | Y | [5 empty] | RB100.00 | C
A66793 | 2021-09-08 | 1 | D |  | 13 | B | AE1055LS | 탄소강 | G-AE1055LS | BM#1 | 1620 | 40 | 1592 | 1574 | 25 | 4300 |  | 3 | 0.13 | 25 |  | -1.27 | 1546 | 1584 | 0 | 195.59 |  | 18 | 21 | 48 | Y |  | 2021-09-09 03:10 | 62 | 1090 | 32 | 31 | 32 | 32 | 31 | 31 | 30 | 29 | 29 | 28 | 28 | 27 |  | 27 | 30 | 32 | 27 | 32 | -0.11 |  | 45 | Y | -0.2 | [8 empty] | N | N | Y | 190 | 0.52 | 56 | 84600 | 93279 | 7971 | 15800 | 05 | 2 |  | 2021-09-09 03:18 | 1546 | 99 |  | 23 | [16 empty] | 8460000 | 100 | 0 | 0 | 0 |  | 500 |  | Y | N | 0 | 0 | 0 |  | 501 |  | Y | N | N |  |  | Y |  |  |  | BT180180 | H
B66229 | 2021-09-08 | 2 | D |  | 6 | A | 46MNVS6 | 합금강 | KFMN445V계 | BM#2 | 1540 | 43 | 1641 | 1546 | 37 | 6500 |  | 1 | 0.35 | 16 |  | -2.64 | 1563 | 1626 | 0 | 14.45 | 0 | 38 | 63 | 41 | Y |  | 2021-09-09 03:30 | 69 | 1100 | 26 | 26 | 31 | 36 | 38 | 39 | 38 | 37 | 37 | 36 | 35 |  |  | 35 | 35 | 39 | 35 | 0 | -0.16 | Y | 25 | Y | -0.2 | [7 empty] | N | N | N | Y | 180 | 0.44 | 50 | 69060 | 71905 | 25895 | 17200 | 01 | 2 |  | 2021-09-09 03:42 | 1563 | 112 |  | 15 | 23 | * 클로깅 발생으로 감속주입 0.40 이상공정 등록 및 생관통보 ID : 305, 306, 405, 406 * 클로깅 발생으로 L/D 조기교체 잔강26T 내림 | [14 empty] | 70.76 | 100 | 0 | 0 | 0 |  | 651 | 400 | Y | N | 0 | 0 | 0 |  | 650 | 400 | Y | N | N | Y | [5 empty] | RB100.00 | C
A66794 | 2021-09-08 | 1 | D |  | 14 | A | AE1055LS | 탄소강 | G-AE1055LS | BM#1 | 1620 | 40 | 1584 | 1557 | 21 | 4200 |  | 3 | 0.13 | 26 |  | -1.3 | 1541 | 1580 | 0 | 184.87 |  | 29 | 18 | 56 | Y |  | 2021-09-09 04:06 | 57 | 1089 | 27 | 27 | 26 | 27 | 27 | 26 | 26 | 25 | 24 | 24 | 23 | 23 | 23 | 23 | 25 | 27 | 23 | 27 | -0.09 | Y | 45 | Y | 0 | [8 empty] | N | N | Y | 180 | 0.52 | 59 | 101520 | 94416 | 7534 | 15100 | 05 | 2 |  | 2021-09-09 04:16 | 1541 | 97 |  | 24 | [16 empty] | 99.14 | 100 | 0 | 0 | 0 |  | 500 |  | Y | N | 0 | 0 | 0 |  | 501 |  | Y | N | N |  |  | Y |  |  |  | BT180180 | H
B66230 | 2021-09-08 | 2 | D |  | 7 | A | 46MNVS6 | 합금강 | KFMN445V계 | BM#2 | 1645 | 41 | 1648 | 1569 | 36 | 6200 |  | 1 | 0.42 | 16 |  | -2.64 | 1574 | 1640 | 0 | 16.8 | 0 | 6 | 74 | 59 | Y |  | 2021-09-09 04:24 | 80 | 1088 | 33 | 39 | 46 | 50 | 51 | 52 | 52 | 52 | 51 | 50 | 49 | 48 | 47 | 45 | 48 | 52 | 45 | 52 | -0.17 | Y | 40 | Y | -0.4 | [7 empty] | N | N | N | Y | 170 | 0.46 | 69 | 103590 | 99637 | 613 | 16000 | 01 | 2 |  | 2021-09-09 04:27 | 1574 | 101 |  | 12 |  | * 전공정 요청으로 감속주입 * 전공정 요청 L/D잔강이월 미실시 이상공정등록 및 생관통보 | [14 empty] | 99.94 | 100 | 0 | 0 | 0 |  | 650 | 400 | Y | N | 0 | 0 | 0 |  | 649 | 400 | Y | N | N | N | [5 empty] | RB100.00 | C
A66795 | 2021-09-08 | 1 | A |  | 15 | A | AE1055LS | 탄소강 | G-AE1055LS | BM#1 | 1620 | 40 | 1582 | 1582 | 19 | 3700 |  | 3 | 0.13 | 25 |  | -1.05 | 1551 | 1582 | 0 | 201.85 |  | 21 | 28 | 60 | Y |  | 2021-09-09 05:14 | 67 | 1111 | 23 | 23 | 31 | 34 | 37 | 37 | 36 | 35 | 34 | 34 | 34 | 33 | 34 | 34 | 33 | 37 | 33 | 34 | -0.11 | Y | 35 | Y | 0.2 | [8 empty] | N | N | Y | 170 | 0.52 | 57 | 101520 | 95351 | 7899 | 15780 | 05 | 2 |  | 2021-09-09 05:22 | 1551 | 95 |  | 15 | [16 empty] | 98.28 | 100 | 0 | 0 | 0 |  | 500 |  | Y | N | 0 | 0 | 0 |  | 501 |  | Y | N | N |  |  | Y |  |  |  | BT180180 | H
B66231 | 2021-09-08 | 2 | A |  | 8 | A | 46MNVS6 | 합금강 | KFMN445V계 | BM#2 | 1621 | 41 | 1583 | 1556 | 38 | 7200 |  | 1 | 0.35 | 16 |  | -2.48 | 1572 | 1633 | 0 | 13.82 | 0 | 11 | 84 | 59 | Y |  | 2021-09-09 05:34 | 78 | 1097 | 41 | 41 | 44 | 46 | 46 | 46 | 45 | 44 | 41 | 40 | 38 | 36 | 34 | 31 | 42 | 46 | 31 | 46 | -0.27 | Y | 55 | Y | -0.6 | [7 empty] | N | N | N | Y | 170 | 0.5 | 69 | 109345 | 0 | 109450 | 17000 | 01 | 2 |  | 2021-09-09 05:36 | 1572 | 106 |  | 13 |  | * 전공정 요청 L/D잔강이월 미실시 이상공정등록 및 생관통보 | [14 empty] | 100.73 | 100 | 0 | 0 | 0 |  | 650 | 400 | Y | N | 0 | 0 | 0 |  | 650 | 400 | Y | N | N | [6 empty] | RB100.00 | C
A66796 | 2021-09-08 | 1 | A |  | 16 | A | AE1055LS | 탄소강 | G-AE1055LS | BM#1 | 1620 | 40 | 1588 | 1571 | 21 | 4100 |  | 3 | 0.14 | 26 |  | -1.26 | 1550 | 1588 | 0 | 224.72 |  | 1 | 49 | 62 | Y |  | 2021-09-09 06:13 | 66 | 1090 | 34 | 33 | 37 | 39 | 39 | 38 | 37 | 37 | 36 | 35 | 35 | 35 | 34 | 34 | 36 | 39 | 34 | 37 | -0.11 | Y | 45 | Y | -0.2 | [8 empty] | N | N | Y | 210 | 0.52 | 64 | 101520 | 102780 | 7970 | 15960 | 05 | 2 |  | 2021-09-09 06:21 | 1550 | 94 |  | 14 | [16 empty] | 92.21 | 100 | 0 | 0 | 0 |  | 500 |  | Y | N | 0 | 0 | 0 |  | 501 |  | Y | N | N |  |  | Y |  |  |  | BT180180 | H
B66232 | 2021-09-08 | 2 | A |  | 9 | A | 46MNVS6 | 합금강 | KFMN445V계 | BM#2 | 1566 | 43 | 1638 | 1552 | 38 | 7100 |  | 1 | 0.35 | 15 |  | -2.52 | 1576 | 1635 | 0 | 14.18 | 0 | 16 | 80 | 59 | Y |  | 2021-09-09 06:35 | 82 | 1100 | 31 | 39 | 39 | 45 | 48 | 50 | 50 | 50 | 50 | 49 | 48 | 47 | 45 | 40 | 47 | 50 | 40 | 50 | -0.22 | Y | 45 | Y | -0.6 | [7 empty] | N | N | N | Y | 220 | 0.5 | 62 | 103590 | 98172 | 8878 | 14900 | 01 | 2 |  | 2021-09-09 06:34 | 1576 | 120 |  | 25 |  | *전공정 요청 L/D잔강이월 미실시 이상공정등록 및 생관통보 | [14 empty] | 96.81 | 100 | 0 | 0 | 0 |  | 650 | 400 | Y | N | 0 | 0 | 0 |  | 651 | 400 | Y | N | N | [6 empty] | RB100.00 | C
A66797 | 2021-09-08 | 1 | A |  | 17 | B | AE1055LS | 탄소강 | G-AE1055LS | BM#1 | 1642 | 46 | 1584 | 1581 | 27 | 4800 |  | 3 | 0.14 | 25 |  | -1.24 | 1547 | 1584 | 0 | 197.85 |  | 18 | 22 | 66 | Y |  | 2021-09-09 07:15 | 63 | 1099 | 34 | 35 | 35 | 35 | 35 | 34 | 34 | 33 | 31 | 31 | 30 | 29 | 29 | 28 | 32 | 35 | 28 | 35 | -0.12 |  | 60 | Y | 0 | [8 empty] | N | N | Y | 210 | 0.46 | 70 | 101520 | 101352 | 7998 | 15680 | 05 | 2 |  | 2021-09-09 07:22 | 1547 | 99 |  | 17 |  | *전공정요청 감속주입(작업지연) - 정속미준수 이상재등록 | [6 empty] | B7B8BF3AED4C4192AB9F38D8945F782C | 87E8A8DB46B548D38BBA3B8C40C44B76 | ED770544555A467EB4DD84F35FAD5AB0 |  | 43B7D962DE14480FA4F42BA7A019D352 | D522C4FF630E47CC97F7396027AE78D7 | 48FA76817F6A48C9971AF56B66D6ED3E |  | 93.78 | 100 | 0 | 0 | 0 |  | 500 |  | Y | N | 0 | 0 | 0 |  | 501 |  | Y | N | N |  |  | Y |  |  |  | BT180180 | H
B66233 | 2021-09-08 | 2 | A | 연주종료 | 10 | B | 46MNVS6 | 합금강 | KFMN445V계 | BM#2 | 1660 | 41 | 1663 | 1608 | 35 | 5700 |  | 1 | 0.41 | 15 |  | -2.82 | 1578 | 1641 | 0 | 29.91 | 0 | 38 | 64 | 67 | Y |  | 2021-09-09 07:41 | 84 | 1097 | 38 | 36 | 42 | 46 | 47 | 47 | 47 | 46 | 46 | 45 | 44 | 42 | 41 | 41 | 44 | 47 | 41 | 47 | -0.15 | Y | 40 | Y | -0.2 | [7 empty] | N | N | N | Y | 210 | 0.51 | 58 | 86325 | 93576 | 624 | 2400 | 01 | 2 |  | 2021-09-09 07:36 | 1578 | 126 |  | 22 |  | *전공정 요청 L/D잔강이월 미실시 이상공정등록 및 생관통보 *정기보수 종료 : 09시16분 | 68376FA8E26F4DCC917127CBFE8B61F8 | F2CDF88CC440490F8E88005F54D1D67F | 6343AA8F4DA84533BB8C3F14A53858EE | [11 empty] | 91.69 | 100 | 0 | 3320 | 0 |  | 650 | 400 | Y | N | 0 | 5680 | 0 |  | 651 | 400 | Y | N | N | [6 empty] | RB100.00 | C
A66798 | 2021-09-09 | 1 | A |  | 18 | B | AE1055LS | 탄소강 | G-AE1055LS | BM#1 | 1653 | 43 | 1585 | 1577 | 26 | 4500 |  | 3 | 0.13 | 25 |  | -1.33 | 1545 | 1585 | 0 | 207.59 |  | 29 | 19 | 66 | Y |  | 2021-09-09 08:29 | 61 | 1100 | 27 | 27 | 30 | 31 | 32 | 32 | 31 | 31 | 30 | 29 | 28 | 27 | 27 | 26 | 29 | 32 | 26 | 31 | -0.11 | Y | 55 | Y | 0 | [8 empty] | N | N | Y | 200 | 0.45 | 71 | 101520 | 99807 | 7693 | 15870 | 05 | 2 |  | 2021-09-09 08:37 | 1545 | 97 |  | 16 |  | *전공정요청 감속주입(작업지연) - 정속미준수 이상재 등록 *랜싱 | [14 empty] | 94.17 | 100 | 0 | 0 | 0 |  | 500 |  | Y | N | 0 | 0 | 0 |  | 501 |  | Y | N | N |  |  | Y |  |  |  | BT180180 | C
A66799 | 2021-09-09 | 1 | A |  | 19 | A | AE1055LS | 탄소강 | G-AE1055LS | BM#1 | 1615 | 41 | 1587 | 1556 | 29 | 4700 |  | 3 | 0.13 | 25 |  | -1.32 | 1547 | 1587 | 0 | 206.41 |  | 21 | 29 | 83 | Y |  | 2021-09-09 09:24 | 63 | 1096 | 25 | 25 | 26 | 28 | 29 | 29 | 29 | 29 | 28 | 28 | 28 | 28 |  | 28 | 28 | 29 | 28 | 29 | -0.03 | Y | 35 | Y | 0 | [8 empty] | N | N | Y | 190 | 0.52 | 58 | 152280 | 96752 | 7698 | 15100 | 05 | 2 |  | 2021-09-09 09:35 | 1547 | 112 |  | 33 |  | *유사강종 연연주 혼탕부 성분확인 ID 107~109, 207~209 | [14 empty] | 145.37 | 100 | 0 | 0 | 0 |  | 500 |  | Y | N | 0 | 0 | 0 |  | 501 |  | Y | N | N |  |  | Y |  |  |  | BT180180 | C
A66800 | 2021-09-09 | 1 | A | 유사강종연연주 | 20 | A | P-AE1055LSM | 탄소강 | G-AE1055LS | BM#1 | 1612 | 40 | 1594 | 1539 | 29 | 5100 |  | 3 | 0.14 | 26 |  | -1.48 | 1548 | 1594 | 0 | 212.07 |  | 1 | 50 | 72 | Y |  | 2021-09-09 10:28 | 64 | 1101 | 27 | 29 | 30 | 32 | 32 | 32 | 31 | 31 | 30 | 30 | 30 | 30 | 29 | 29 | 30 | 32 | 29 | 32 | -0.07 | Y | 45 | Y | -0.2 | [7 empty] | Y | Y | Y | Y | 180 | 0.48 | 65 | 50766 | 96766 | 6984 | 15130 | 05 | 2 |  | 2021-09-09 10:54 | 1548 | 103 |  | 28 |  | *유사강종 연연주 혼탕부 성분확인 ID101,201 *롱노즐 교체(20회) - 사용횟수 과다 *강종변경 SR재설정 | [14 empty] | 5076600 | 100 | 0 | 0 | 0 |  | 400 |  | Y | N | 0 | 0 | 0 |  | 401 |  | Y | N | N |  |  | Y | Y |  |  | BT180180 | C
A66801 | 2021-09-09 | 1 | A |  | 21 | B | P-AE1055LSM | 탄소강 | G-AE1055LS | BM#1 | 1604 | 46 | 1592 | 1542 | 30 | 5200 |  | 3 | 0.14 | 25 |  | -1.59 | 1546 | 1592 | 0 | 19.18 |  | 18 | 23 | 65 | Y |  | 2021-09-09 11:36 | 62 | 1098 | 29 | 29 | 30 | 31 | 32 | 31 | 30 | 29 | 29 | 28 | 27 | 27 |  | 27 | 30 | 32 | 27 | 29 | -0.12 | Y | 40 | Y | 0 | [7 empty] | Y | Y | Y | Y | 170 | 0.48 | 63 | 84610 | 98668 | 6982 | 15200 | 05 | 2 |  | 2021-09-09 11:45 | 1546 | 106 |  | 26 | [16 empty] | 81.04 | 100 | 0 | 0 | 0 |  | 400 |  | Y | N | 0 | 0 | 0 |  | 401 |  | Y | N | N |  |  | Y |  |  |  | BT180180 | C
A66802 | 2021-09-09 | 1 | B | 유사강종연연주 | 22 | A | G-AE1055LST | 탄소강 | G-AE1055LS | BM#1 | 1619 | 45 | 1585 | 1548 | 37 | 5100 |  | 3 | 0.14 | 25 |  | -1.36 | 1543 | 1585 | 0 | 261.47 |  | 29 | 20 | 61 | Y |  | 2021-09-09 12:43 | 59 | 1091 | 25 | 26 | 29 | 30 | 30 | 30 | 30 | 29 | 28 | 28 | 27 | 27 |  | 27 | 28 | 30 | 27 | 30 | -0.06 | Y | 45 | Y | 0 | [8 empty] | N | N | Y | 210 | 0.52 | 61 | 101520 | 100279 | 6521 | 15200 | 05 | 2 |  | 2021-09-09 12:53 | 1543 | 114 |  | 23 |  | *유사강종 연연주 *강종변경 SR재설정 | [14 empty] | 94.7 | 100 | 0 | 0 | 0 |  | 500 |  | Y | N | 0 | 0 | 0 |  | 501 |  | Y | N | N |  |  | Y |  |  |  | BT180180 | C
A66803 | 2021-09-09 | 1 | B |  | 23 | A | G-AE1055LST | 탄소강 | G-AE1055LS | BM#1 | 1596 | 42 | 1605 | 1551 | 29 | 5300 |  | 3 | 0.14 | 25 |  | -1.59 | 1557 | 1605 | 0 | 199.88 |  | 21 | 30 | 57 | Y |  | 2021-09-09 13:31 | 73 | 1101 | 27 | 27 | 32 | 35 | 37 | 38 | 37 | 37 | 37 | 36 | 36 | 35 | 35 | 35 | 35 | 38 | 35 | 37 | -0.04 | Y | 40 | Y | 0 | [8 empty] | N | N | Y | 200 | 0.47 | 64 | 101520 | 96261 | 7289 | 15400 | 05 | 2 |  | 2021-09-09 13:38 | 1557 | 117 |  | 37 |  | *전기로 보수 작업지연 감속주입 정속유지 강종 감속주입 ID:102~106.202~206 | [14 empty] | 98.32 | 100 | 0 | 0 | 0 |  | 500 |  | Y | N | 0 | 0 | 0 |  | 501 |  | Y | N | N |  |  | Y |  |  |  | BT180180 | C
A66804 | 2021-09-09 | 1 | B |  | 24 | A | G-AE1055LST | 탄소강 | G-AE1055LS | BM#1 | 1615 | 40 | 1592 | 1548 | 29 | 5100 |  | 3 | 0.14 | 25 |  | -1.12 | 1557 | 1592 | 0 | 231.2 |  | 1 | 51 | 53 | Y |  | 2021-09-09 14:36 | 73 | 1099 | 34 | 34 | 33 | 33 | 34 | 35 | 34 | 33 | 33 | 33 | 33 | 32 | 32 | 32 | 33 | 35 | 32 | 34 | -0.03 | Y | 40 | Y | 0 | [8 empty] | N | N | Y | 190 | 0.45 | 69 | 101520 | 98539 | 5611 | 14400 | 05 | 2 |  | 2021-09-09 14:44 | 1557 | 115 |  | 39 |  | *전기로 보수 작업지연 감속주입 정속유지 강종 감속주입 | [14 empty] | 96.18 | 100 | 0 | 0 | 0 |  | 500 |  | Y | N | 0 | 0 | 0 |  | 501 |  | Y | N | N |  |  | Y |  |  |  | BT180180 | H
A66805 | 2021-09-09 | 1 | B |  | 25 | A | G-AE1055LST | 탄소강 | G-AE1055LS | BM#1 | 1634 | 42 | 1611 | 1572 | 33 | 5300 |  | 3 | 0.15 | 25 |  | -1.3 | 1569 | 1610 | 0 | 223.84 |  | 18 | 24 | 45 | Y |  | 2021-09-09 15:37 | 85 | 1096 | 31 | 35 | 39 | 42 | 44 | 45 | 44 | 45 | 44 | 44 | 43 | 43 | 43 | 43 | 42 | 45 | 43 | 44 | -0.02 | Y | 40 | Y | 0 | [8 empty] | N | N | Y | 180 | 0.47 | 65 | 101520 | 98166 | 8684 | 15500 | 05 | 2 |  | 2021-09-09 15:45 | 1569 | 130 |  | 48 |  | *전기로 보수 작업지연 감속주입 정속유지 강종 감속주입 | [14 empty] | 96.55 | 100 | 0 | 0 | 0 |  | 500 |  | Y | N | 0 | 0 | 0 |  | 501 |  | Y | N | N |  |  | Y |  |  |  | BT180180 | H
A66806 | 2021-09-09 | 1 | B |  | 26 | A | G-AE1055LST | 탄소강 | G-AE1055LS | BM#1 | 1617 | 33 | 1593 | 1545 | 27 | 4800 |  | 3 | 0.14 | 25 |  | -1.28 | 1554 | 1594 | 0 | 246.08 |  | 29 | 21 | 69 | Y |  | 2021-09-09 16:56 | 70 | 1088 | 42 | 39 | 36 | 35 | 34 | 33 | 32 | 31 | 31 | 29 | 29 | 29 | 29 | 29 | 33 | 36 | 29 | 29 | -0.13 |  | 55 | Y | 0 | [8 empty] | N | N | Y | 170 | 0.46 | 64 | 101520 | 92062 | 8288 | 14500 | 05 | 2 |  | 2021-09-09 17:06 | 1554 | 114 |  | 36 |  | *전기로 보수 작업지연 감속주입 정속유지 강종 감속주입 | [6 empty] | C42BD47577E149BABA5A8463BC763F3E | 8AED7128AD1E489AA10EBA86CF55C75C | C1510EEEEEA947889D10DFF5E42144AA |  | 77C172D362524C7CBBC3771EA896325D | 0F2A6E5076584C4E90DAF0F4BAE0042C | 193D83926B0D4E02A2398CF5FA1BE308 |  | 102.49 | 100 | 0 | 0 | 0 |  | 500 |  | Y | N | 0 | 0 | 0 |  | 501 |  | Y | N | N |  |  | Y |  |  |  | BT180180 | H
A66807 | 2021-09-09 | 1 | B |  | 27 | A | G-AE1055LST | 탄소강 | G-AE1055LS | BM#1 | 1586 | 44 | 1591 | 1528 | 33 | 6000 |  | 3 | 0.14 | 25 |  | -1.29 | 1548 | 1588 | 0 | 222.47 |  | 21 | 31 | 97 | Y |  | 2021-09-09 18:02 | 64 | 1094 | 29 | 29 | 31 | 31 | 31 | 31 | 30 | 30 | 30 | 30 | 30 | 30 | 30 | 30 | 30 | 31 | 30 | 31 | -0.02 | Y | 50 | Y | 0 | [8 empty] | N | N | Y | 210 | 0.52 | 58 | 101520 | 98172 | -147972 | 13900 | 05 | 2 |  | 2021-09-09 18:10 | 1548 | 119 |  | 34 | [16 empty] | 96.59 | 100 | 0 | 0 | 0 |  | 500 |  | Y | N | 0 | 0 | 0 |  | 501 |  | Y | N | N |  |  | Y |  |  |  | BT180180 | H
A66808 | 2021-09-09 | 1 | B |  | 28 | A | G-AE1055LST | 탄소강 | G-AE1055LS | BM#1 | 1580 | 35 | 1588 | 1543 | 30 | 4900 |  | 3 | 0.15 | 25 |  | -1.34 | 1548 | 1590 | 0 | 225.3 |  | 1 | 52 | 54 | Y |  | 2021-09-09 19:04 | 64 | 1092 | 30 | 29 | 30 | 30 | 30 | 31 | 31 | 31 | 30 | 30 | 30 | 30 | 30 | 30 | 30 | 31 | 30 | 31 | -0.03 | Y | 35 | Y | 0 | [8 empty] | N | N | Y | 200 | 0.52 | 60 | 101520 | 96394 | 7606 | 12400 | 05 | 2 |  | 2021-09-09 19:12 | 1548 | 109 |  | 33 | [16 empty] | 98.18 | 100 | 0 | 0 | 0 |  | 500 |  | Y | N | 0 | 0 | 0 |  | 501 |  | Y | N | N |  |  | Y |  |  |  | BT180180 | H
A66809 | 2021-09-09 | 1 | B |  | 29 | A | G-AE1055LST | 탄소강 | G-AE1055LS | BM#1 | 1627 | 37 | 1597 | 1565 | 26 | 4900 |  | 3 | 0.17 | 25 |  | -1.37 | 1548 | 1590 | 0 | 291.77 |  | 18 | 25 | 48 | Y |  | 2021-09-09 20:13 | 64 | 1076 | 30 | 29 | 32 | 33 | 33 | 33 | 33 | 33 | 33 | 32 | 32 | 32 |  | 32 | 32 | 33 | 32 | 33 | -0.03 | Y | 40 | Y | 0 | [8 empty] | N | N | Y | 190 | 0.52 | 55 | 84600 | 95246 | 9404 | 14300 | 05 | 2 |  | 2021-09-09 20:21 | 1548 | 114 |  | 25 | [16 empty] | 82.74 | 100 | 0 | 0 | 0 |  | 500 |  | Y | N | 0 | 0 | 0 |  | 501 |  | Y | N | N |  |  | Y | Y |  |  | BT180180 | H
A66810 | 2021-09-09 | 1 | D |  | 30 | A | G-AE1055LST | 탄소강 | G-AE1055LS | BM#1 | 1609 | 39 | 1587 | 1557 | 29 | 5100 |  | 3 | 0.16 | 25 |  | -1.35 | 1551 | 1592 | 0 | 225.93 |  | 29 | 22 | 44 | Y |  | 2021-09-09 21:00 | 67 | 1095 | 32 | 31 | 33 | 33 | 33 | 33 | 32 | 32 | 31 | 31 | 31 |  |  | 31 | 32 | 33 | 31 | 33 | -0.04 |  | 40 | Y | 0 | [8 empty] | N | N | Y | 180 | 0.52 | 56 | 101520 | 93321 |  | 14500 | 05 | 2 |  | 2021-09-09 21:08 | 1551 | 115 |  | 35 |  | *STR#1 W/D#4 FAULT 발생 SR미적용 ID:101~106 | [14 empty] | 66.27 | 100 | 0 | 0 | 0 |  | 500 |  | Y | N | 0 | 0 | 0 |  | 501 |  | Y | N | N |  |  | Y |  |  |  | BT180180 | H
A66811 | 2021-09-09 | 1 | D |  | 31 | A | G-AE1055LST | 탄소강 | G-AE1055LS | BM#1 | 1622 | 43 | 1589 | 1555 | 31 | 5900 |  | 3 | 0.14 | 25 |  | -1.19 | 1552 | 1588 | 0 | 264.67 |  | 21 | 32 | 45 | Y |  | 2021-09-09 22:06 | 68 | 1090 | 31 | 33 | 38 | 40 | 41 | 42 | 42 | 41 | 41 | 40 | 40 | 39 | 39 | 39 | 39 | 42 | 39 | 41 | -0.05 | Y | 35 | Y | 0 | [8 empty] | N | N | Y | 170 | 0.52 | 58 | 101520 | 98224 | 8576 | 15200 | 05 | 2 |  | 2021-09-09 22:15 | 1552 | 116 |  | 26 | [16 empty] | 96.5 | 100 | 0 | 0 | 0 |  | 500 |  | Y | N | 0 | 0 | 0 |  | 501 |  | Y | N | N |  |  | Y |  |  |  | BT180180 | H
A66812 | 2021-09-09 | 1 | D |  | 32 | A | G-AE1055LST | 탄소강 | G-AE1055LS | BM#1 | 1615 | 52 | 1587 | 1511 | 23 | 4800 |  | 3 | 0.14 | 26 |  | -1.3 | 1548 | 1587 | 0 | 217.8 |  | 1 | 53 | 36 | Y |  | 2021-09-09 23:05 | 64 | 1078 | 39 | 38 | 37 | 37 | 37 | 37 | 36 | 36 | 36 | 35 | 34 | 34 | 33 | 33 | 36 | 37 | 33 | 37 | -0.08 |  | 50 | Y | -0.2 | [8 empty] | N | N | Y | 210 | 0.5 | 63 | 101520 | 97070 | 8530 | 16000 | 05 | 2 |  | 2021-09-09 23:11 | 1548 | 119 |  | 27 |  | *전공정요청 감속주입(정속유지강종) ID: 103~106 .203~ 206 (고철 붕락 전극절손) | [5 empty] | F2CD886282D04B41B4EFDF0AA966A0E1 | 816F78870A8745929EF68C92BF2AA632 | D7A54AA485954A59B2B9549027220E6A |  | E1FF131F7F924C7D85DDE007B1F2CC31 | 1D4D272F18A2404C9B748AF8F1906B15 | 66A6FF59F2FD4F5C88D259E723739810 |  |  | 97.57 | 100 | 0 | 0 | 0 |  | 500 |  | Y | N | 0 | 0 | 0 |  | 501 |  | Y | N | N |  |  | Y |  |  |  | BT180180 | H
A66813 | 2021-09-09 | 1 | D |  | 33 | A | G-AE1055LST | 탄소강 | G-AE1055LS | BM#1 | 1619 | 45 | 1589 | 1550 | 26 | 4600 |  | 3 | 0.16 | 25 |  | -1.22 | 1552 | 1589 | 0 | 267.1 |  | 18 | 26 | 57 | Y |  | 2021-09-10 00:10 | 68 | 1089 | 33 | 33 | 34 | 36 | 38 | 38 | 38 | 37 | 36 | 36 | 35 | 34 | 34 | 33 | 35 | 38 | 33 | 38 | -0.1 | Y | 50 | Y | -0.2 | [8 empty] | N | N | Y | 200 | 0.45 | 69 | 101520 | 98323 | 8027 | 14600 | 05 | 2 |  | 2021-09-10 00:21 | 1552 | 114 |  | 24 |  | *전공정요청 감속주입(정속유지강종) (고철 붕락 전극절손) | [14 empty] | 96.41 | 100 | 0 | 0 | 0 |  | 500 |  | Y | N | 0 | 0 | 0 |  | 501 |  | Y | N | N |  |  | Y |  |  |  | BT180180 | H
A66814 | 2021-09-09 | 1 | D |  | 34 | A | G-AE1055LST | 탄소강 | G-AE1055LS | BM#1 | 1618 | 40 | 1596 | 1539 | 23 | 5000 |  | 3 | 0.16 | 25 |  | -1.32 | 1549 | 1589 | 0 | 259.94 |  | 29 | 23 | 78 | Y |  | 2021-09-10 01:16 | 65 | 1100 | 31 | 32 | 34 | 35 | 35 | 35 | 34 | 34 | 33 | 33 | 33 | 33 |  | 33 | 34 | 35 | 33 | 35 | -0.05 | Y | 40 | Y | 0 | [8 empty] | N | N | Y | 190 | 0.52 | 57 | 84600 | 93481 | 8169 | 14600 | 05 | 2 |  | 2021-09-10 01:29 | 1549 | 112 |  | 30 | 10 | [15 empty] | 84.22 | 100 | 0 | 0 | 0 |  | 500 |  | Y | N | 0 | 0 | 0 |  | 501 |  | Y | N | N |  |  | Y |  |  |  | BT180180 | H
A66815 | 2021-09-09 | 1 | D | TUNDISH교체전 | 35 | A | G-AE1055LST | 탄소강 | G-AE1055LS | BM#1 | 1677 | 38 | 1592 | 1597 | 18 | 3200 |  | 3 | 0.15 | 25 |  | -1.37 | 1550 | 1592 | 0 | 244.12 |  | 21 | 33 | 64 | Y |  | 2021-09-10 02:28 | 66 | 1090 | 33 | 33 | 36 | 38 | 38 | 38 | 37 | 37 | 36 | 36 | 35 | 35 |  | 35 | 36 | 38 | 35 | 38 | -0.07 | Y | 40 | Y | 0 | [8 empty] | N | N | M | 180 | 0.52 | 58 | 79706 | 94276 | 7324 | 1500 | 05 | 2 |  | 2021-09-10 02:36 | 1550 | 94 |  | 16 |  |  | 55E2BFCFEEFF47818838DFD591BB7AF4 | 3278E2FDC33B4F3DAEBE0F211E232C99 | EC18326B91E94BEDB223548190954D9C | [11 empty] | 78.72 | 100 | 0 | 3500 | 0 |  | 500 |  | Y | N | 0 | 3500 | 0 |  | 501 |  | Y | N | N |  |  | Y |  |  |  | BT180180 | H
A66816 | 2021-09-09 | 1 | D | TUNDISH교체 | 1 | A | P-AE1055LSM | 탄소강 | G-AE1055LS | BM#1 | 1616 | 43 | 1610 | 1545 | 32 | 5500 |  | 3 | 0.17 | 25 |  | -1.4 | 1565 | 1608 | 0 | 230.52 |  | 1 | 54 | 76 | Y |  | 2021-09-10 03:29 | 81 | 1091 | -275 | 17 | 25 | 19 | 24 | 29 | 33 | 34 | 35 | 36 | 36 | 37 | 37 | 37 | 31 | 37 | 37 | 0 | 0 |  | 5 | Y | 0 |  | 2.26 | 2.2 |  |  |  |  | N | N | N | N | 210 | 0.47 | 61 | 84610 | 93101 | 10599 | 15600 | 08 | 1 |  | 2021-09-10 03:39 | 1565 | 110 |  | 31 |  | *T/D FLUX 유:15KG 용:220KG | [14 empty] | 82.99 | 100 | 1500 | 0 | 0 |  | 400 |  | Y | N | 1500 | 0 | 0 |  | 401 |  | Y | N | N |  |  | Y |  |  |  | BT180180 | H
A66817 | 2021-09-09 | 1 | A |  | 2 | A | P-AE1055LSM | 탄소강 | G-AE1055LS | BM#1 | 1587 | 39 | 1587 | 1561 | 28 | 5000 |  | 3 | 0.17 | 25 |  | -1.2 | 1549 | 1585 | 0 | 263.9 |  | 18 | 27 | 69 | Y |  | 2021-09-10 04:40 | 65 | 1099 | 36 | 35 | 33 | 31 | 30 | 29 | 28 | 28 | 27 | 26 | 26 | 25 | 25 | 25 | 29 | 33 | 25 | 0 | -0.16 |  | 50 | Y | 0 | [7 empty] | Y | N | Y | Y | 200 | 0.48 | 62 | 101532 | 95516 | 7584 | 14780 | 08 | 1 |  | 2021-09-10 04:49 | 1549 | 102 |  | 22 | [16 empty] | 99.06 | 100 | 0 | 0 | 0 |  | 400 |  | Y | N | 0 | 0 | 0 |  | 401 |  | Y | N | N |  |  | Y |  |  |  | BT180180 | H
A66818 | 2021-09-09 | 1 | A |  | 3 | A | P-AE1055LSM | 탄소강 | G-AE1055LS | BM#1 | 1632 | 42 | 1586 | 1573 | 26 | 4600 |  | 3 | 0.17 | 26 |  | -1.2 | 1546 | 1583 | 0 | 254.63 |  | 29 | 24 | 78 | Y |  | 2021-09-10 05:46 | 62 | 1090 | 26 | 26 | 29 | 30 | 31 | 30 | 29 | 29 | 28 | 28 | 27 | 26 | 26 | 26 | 28 | 31 | 26 | 29 | -0.12 | Y | 40 | Y | 0 | [7 empty] | Y | N | Y | Y | 190 | 0.48 | 60 | 84610 | 90585 | 5815 | 14900 | 08 | 1 |  | 2021-09-10 05:58 | 1546 | 103 |  | 21 | [16 empty] | 86.69 | 100 | 0 | 0 | 0 |  | 400 |  | Y | N | 0 | 0 | 0 |  | 401 |  | Y | N | N |  |  | Y |  |  |  | BT180180 | H
A66819 | 2021-09-09 | 1 | A |  | 4 | A | P-AE1055LSM | 탄소강 | G-AE1055LS | BM#1 | 1646 | 41 | 1586 | 1556 | 30 | 5200 |  | 3 | 0.14 | 26 |  | -1.37 | 1544 | 1586 | 0 | 212.45 |  | 21 | 34 | 85 | Y |  | 2021-09-10 06:48 | 60 | 1099 | 25 | 26 | 29 | 30 | 30 | 29 | 29 | 28 | 27 | 27 | 26 | 26 | 26 | 26 | 28 | 30 | 26 | 29 | -0.09 | Y | 45 | Y | 0 | [7 empty] | Y | N | Y | Y | 180 | 0.48 | 63 | 101532 | 97311 | 6189 | 14900 | 08 | 1 |  | 2021-09-10 06:58 | 1544 | 98 |  | 19 | [16 empty] | 97.35 | 100 | 0 | 0 | 0 |  | 400 |  | Y | N | 0 | 0 | 0 |  | 401 |  | Y | N | N |  |  | Y |  |  |  | BT180180 | H
A66820 | 2021-09-10 | 1 | A |  | 5 | A | P-AE1055LSM | 탄소강 | G-AE1055LS | BM#1 | 1703 | 42 | 1588 | 1636 | 14 | 2500 |  | 3 | 0.15 | 25 |  | -1.52 | 1542 | 1588 | 0 | 216.08 |  | 1 | 55 | 64 | Y |  | 2021-09-10 07:57 | 58 | 1097 | 25 | 28 | 31 | 32 | 32 | 32 | 31 | 30 | 29 | 29 | 29 | 29 |  | 29 | 30 | 32 | 29 | 32 | -0.06 | Y | 40 | Y | 0 | [7 empty] | Y | N | Y | Y | 170 | 0.48 | 62 | 101532 | 93511 | 6989 | 14050 | 08 | 1 |  | 2021-09-10 08:04 | 1542 | 96 |  | 15 | [8 empty] | 829D6EC7CAC444DEB90FDC9DA60B902E | 79C0ABBA4F75475D800437E23325A180 | DF655D1E807E4C849CDA4D51E95586A7 |  | D9F6152F08434D8592D4EE6B549918D1 | 241B2D4F13074CDB97F93F15EE76AD6B | B50447C98B614994B278D105BFA34340 |  | 102.04 | 100 | 0 | 0 | 0 |  | 400 |  | Y | N | 0 | 0 | 0 |  | 401 |  | Y | N | N |  |  | Y |  |  |  | BT180180 | H
A66821 | 2021-09-10 | 1 | A |  | 6 | A | P-AE1055LSM | 탄소강 | G-AE1055LS | BM#1 | 1655 | 40 | 1578 | 1585 | 25 | 4200 |  | 3 | 0.17 | 26 |  | -1.2 | 1541 | 1578 | 0 | 222.88 |  | 18 | 28 | 68 | Y |  | 2021-09-10 08:59 | 57 | 1098 | 28 | 28 | 29 | 29 | 28 | 28 | 26 | 25 | 24 | 23 | 22 | 21 | 20 | 20 | 25 | 29 | 20 | 28 | -0.15 |  | 60 | Y | 0 | [7 empty] | Y | N | Y | Y | 210 | 0.48 | 67 | 101532 | 104210 | 5390 | 15090 | 08 | 1 |  | 2021-09-10 09:06 | 1541 | 91 |  | 15 |  | *랜싱 | [14 empty] | 91.31 | 100 | 0 | 0 | 0 |  | 400 |  | Y | N | 0 | 0 | 0 |  | 401 |  | Y | N | N |  |  | Y |  |  |  | BT180180 | H
A66822 | 2021-09-10 | 1 | A |  | 7 | A | P-AE1055LSM | 탄소강 | G-AE1055LS | BM#1 | 1641 | 40 | 1588 | 1559 | 24 | 4200 |  | 3 | 0.17 | 25 |  | -1.64 | 1538 | 1588 | 0 | 242.34 |  | 29 | 25 | 72 | Y |  | 2021-09-10 10:03 | 54 | 1100 | 20 | 19 | 22 | 23 | 23 | 23 | 22 | 20 | 20 | 19 | 18 | 17 | 16 | 15 | 20 | 23 | 15 | 23 | -0.15 | Y | 55 | Y | -0.2 | [7 empty] | Y | N | Y | Y | 200 | 0.42 | 69 | 84610 | 89249 | 7001 | 14110 | 08 | 1 |  | 2021-09-10 10:11 | 1538 | 95 |  | 21 |  | *랜싱 *전공정요청 감속주입(전기로 작업지연) - 이상재 등록 | [14 empty] | 8461000 | 0 | 0 | 0 | 0 |  | 400 |  | Y | N | 0 | 0 | 0 |  | 401 |  | Y | N | N |  |  | Y |  |  |  | BT180180 | H
A66823 | 2021-09-10 | 1 | A |  | 8 | B | P-AE1055LSM | 탄소강 | G-AE1055LS | BM#1 | 1662 | 39 | 1593 | 1591 | 21 | 3700 |  | 3 | 0.17 | 26 |  | -1.66 | 1542 | 1593 | 0 | 231.94 |  | 21 | 35 | 75 | Y |  | 2021-09-10 11:10 | 58 | 1099 | 14 | 14 | 20 | 22 | 24 | 24 | 24 | 23 | 23 | 22 | 22 | 22 | 21 | 21 | 21 | 24 | 21 | 24 | -0.06 | Y | 50 | Y | 0 | [7 empty] | Y | Y | Y | Y | 190 | 0.4 | 70 | 101532 | 92039 | 7011 | 15650 | 08 | 1 |  | 2021-09-10 11:17 | 1542 | 100 |  | 24 |  | *롱노즐교체(7회 사용) *전공정요청 감속주입(전기로 작업지연) - 이상재 등록 | [14 empty] | 104.94 | 100 | 0 | 0 | 0 |  | 400 |  | Y | N | 0 | 0 | 0 |  | 401 |  | Y | N | N |  |  | Y | Y |  |  | BT180180 | H
A66824 | 2021-09-10 | 1 | A |  | 9 | A | P-AE1055LSM | 탄소강 | G-AE1055LS | BM#1 | 1622 | 41 | 1586 | 1550 | 36 | 5400 |  | 3 | 0.17 | 25 |  | -1.24 | 1548 | 1586 | 0 | 247.23 |  | 1 | 56 | 74 | Y |  | 2021-09-10 12:17 | 64 | 1097 | 21 | 21 | 22 | 25 | 27 | 29 | 29 | 29 | 29 | 29 | 28 | 27 | 26 | 25 | 27 | 29 | 25 | 29 | -0.08 | Y | 50 | Y | -0.2 | [7 empty] | Y | Y | Y | Y | 180 | 0.44 | 74 | 101532 | 100981 | 7019 | 15300 | 08 | 1 |  | 2021-09-10 12:28 | 1548 | 107 |  | 27 |  | *전공정요청 감속주입(전기로 전극봉절손) -20%이상 이상재등록 ID 103~106, 203~206 | [14 empty] | 95.2 | 100 | 0 | 0 | 0 |  | 400 |  | Y | N | 0 | 0 | 0 |  | 401 |  | Y | N | N |  |  | Y |  |  |  | BT180180 | H
A66825 | 2021-09-10 | 1 | C |  | 10 | A | P-AE1055LSM | 탄소강 | G-AE1055LS | BM#1 | 1621 | 40 | 1593 | 1554 | 30 | 5400 |  | 3 | 0.17 | 26 |  | -1.46 | 1548 | 1593 | 0 | 250.07 |  | 18 | 29 | 76 | Y |  | 2021-09-10 13:29 | 64 | 1100 | 25 | 25 | 25 | 26 | 26 | 26 | 26 | 25 | 24 | 23 | 23 | 22 | 21 | 19 | 23 | 26 | 19 | 26 | -0.11 | Y | 65 | Y | 0 | [7 empty] | Y | Y | Y | Y | 170 | 0.4 | 78 | 101532 | 99449 | 7001 | 15200 | 08 | 1 |  | 2021-09-10 13:37 | 1548 | 110 |  | 31 |  | *전공정요청 감속주입(전기로 전극봉절손) -20%이상 이상재등록 ID | [14 empty] | 95.51 | 100 | 0 | 0 | 0 |  | 400 |  | Y | N | 0 | 0 | 0 |  | 401 |  | Y | N | N |  |  | Y |  |  |  | BT180180 | H
A66826 | 2021-09-10 | 1 | C | 유사강종연연주 | 11 | B | AE1055LS | 탄소강 | G-AE1055LS | BM#1 | 1620 | 41 | 1605 | 1557 | 29 | 5100 |  | 3 | 0.18 | 25 |  | -1.27 | 1566 | 1605 | 0 | 238.57 |  | 29 | 26 | 72 | Y |  | 2021-09-10 14:27 | 82 | 1097 | 29 | 29 | 23 | 27 | 29 | 31 | 32 | 32 | 32 | 31 | 31 | 32 | 31 | 31 | 30 | 32 | 31 | 32 | -0.02 | Y | 45 | Y | 0 | [8 empty] | N | N | Y | 210 | 0.44 | 73 | 84600 | 96597 | 7203 | 15900 | 08 | 1 |  | 2021-09-10 14:35 | 1566 | 130 |  | 51 |  | *전공정요청 감속주입(전기로 전극봉절손) -20%이상 이상재등록 ID101.102.201.202 *전공정요청 L/D잔강 이월 안함-이상재등록 *기준압력저하 및 SR기준변경 재세팅 | [14 empty] | 81.5 | 100 | 0 | 0 | 0 |  | 500 |  | Y | N | 0 | 0 | 0 |  | 501 |  | Y | N | N |  |  | Y |  |  |  | BT180180 | H
A66827 | 2021-09-10 | 1 | C | 연주종료 | 12 | A | AE1055LS | 탄소강 | G-AE1055LS | BM#1 | 1714 | 40 | 1594 | 1593 | 21 | 3700 |  | 3 | 0.17 | 25 |  | -1.51 | 1547 | 1594 | 0 | 231.54 |  | 21 | 36 | 96 | Y |  | 2021-09-10 15:59 | 63 | 1095 | 30 | 29 | 26 | 26 | 26 | 26 | 26 | 25 | 25 | 25 | 24 | 24 |  | 24 | 26 | 26 | 24 | 26 | -0.04 | Y | 45 | Y | 0 | [8 empty] | N | N | M | 200 | 0.52 | 57 | 97544 | 90265 | 7635 | 2000 | 08 | 1 |  | 2021-09-10 16:09 | 1547 | 109 |  | 33 |  |  |  | A12DF404E0FA4B67B852681973E05159 | DB2B758DFEF74EBDA249F5C32F581CC8 |  |  | 70D11D9D21AD449FA082D7E4DBB8631F |  |  |  | F192FE10E5BD4A609761E7C44F57D813 |  |  |  |  | 99.64 | 100 | 0 | 3500 | 0 |  | 500 |  | Y | N | 0 | 3500 | 0 |  | 501 |  | Y | N | N |  |  | Y |  |  |  | BT180180 | H
A66828 | 2021-09-10 | 1 | D | 연주시작 | 1 | A | SCR423PRH | 소입성보증강 | C2 | BM#1 | 1714 | 336 | 1650 | 1644 | 95 | 18000 |  | 3 | 0.15 | 22 |  | -1.94 | 1597 | 1653 | 0 | 267.94 |  | 1 | 57 |  | Y |  | 2021-09-10 22:08 | 94 | 1105 | -358 | -282 | 52 | 42 | 34 | 35 | 36 | [6 empty] | 36 | 37 | 52 | 34 | 0 | -1.8 |  | 10 | Y | 0.2 |  | 2.61 | 2.54 |  |  |  |  | N | N | N | N | 150 | 0.5 | 103 | 57836 | 47639 | 60161 | 16100 | 07 | 2 |  | 2021-09-10 22:20 | 1597 | 404 |  | 20 |  | *T/D FLUX 유:15KG 용:120KG *연주시작 22:31 *엣지히터 코일부 가열, 미사용 *수소측정 기준초과.이상공정등록 *STR#1 어댑터 분리로 STR#1 종료 22:35 | [14 empty] | 5783600 | 100 | 700 | 0 | 0 |  | 0 |  | N | N | 1000 | 0 | 0 |  | 411 |  | N | Y | N |  |  | Y |  |  |  | BT180180 | H
A66829 | 2021-09-10 | 1 | D | 연주종료 | 2 | A | SCR423PRH | 소입성보증강 | C2 | BM#1 | 1606 | 12 | 1583 | 1585 | 11 | 9300 |  | 3 | 0.15 | 18 |  | -0.64 | 1601 | 1615 | 0 | 174.22 |  | 29 | 27 | 279 | Y |  | 2021-09-10 22:58 | 98 | 1098 | 38 | 39 | 43 | 47 | 49 | 49 | 49 | 49 | 48 | 48 | 47 | 46 | 45 | 38 | 0 | 0 | 0 | 0 | 0 |  | 0 | Y | -0.4 |  | 1.3 | 1.3 |  |  |  |  | N | N | N | N | 140 | 0 | 35 | 120033 | 88256 | 8544 | 1200 | 07 | 0 |  | 2021-09-11 00:08 | 1601 | 248 |  | 175 |  | *엣지히터 코일부 가열, 미사용 *연주종료 02:26 | 0C811B16C51A4EFF8F7AA61E00BDC9EF | 510BD8758B2948D9826D4951B796BF09 | [12 empty] | 126.02 | 100 | 0 | 0 | 0 |  | 0 |  | N | N | 0 | 3100 | 0 |  | 411 |  | N | Y | N |  |  | Y |  |  |  | BT180180 | H
A66832 | 2021-09-10 | 1 | D | 연주시작 | 1 | A | SCR423PRH | 소입성보증강 | C2 | BM#2 | 1665 | 41 | 1652 | 1574 | 35 | 7200 |  | 3 | 0.14 | 21 |  | -2.18 | 1598 | 1654 | 0 | 253.17 |  | 18 | 31 | 92 | Y |  | 2021-09-11 03:57 | 95 | 1098 | 44 | 45 | 46 | [10 empty] | 46 | 45 | 46 | 46 | 0 | 0 |  |  | Y | 0.2 |  | 2.17 | 1.99 |  |  |  |  | N | N | N | N | 150 | 0.5 | 60 | 101532 | 97700 | 5150 | 14300 | 11 | 1 |  | 2021-09-11 04:18 | 1598 | 127 |  | 40 |  | * BUTT 타입롱노즐사용(슬리브타입.) * T/D FLUX 용탕부: 120 KG / 유탕부: 10KG 투입. * EDGE HEATER 코일 건조로 미적용. 이상공정등록 및 생관통보 * 전공정 요청으로 감속주입 | [14 empty] | 99.4 | 100 | 1000 | 0 | 0 |  | 410 | 300 | N | N | 1000 | 0 | 0 |  | 409 | 300 | N | Y | N | N | Y |  |  |  |  | BT180180 | H
A66833 | 2021-09-10 | 1 | A |  | 2 | A | SCR423PRH | 소입성보증강 | C2 | BM#2 | 1616 | 45 | 1619 | 1558 | 36 | 7400 |  | 3 | 0.15 | 17 |  | -2.01 | 1576 | 1618 | 0 | 235.67 |  | 1 | 59 | 90 | Y |  | 2021-09-11 04:59 | 73 | 1100 | 45 | 38 | 32 | 30 | 30 | 29 | 28 | 28 | 27 | 26 | 26 | 24 | 23 | 23 | 29 | 32 | 23 | 0 | -0.16 |  | 55 | Y | 0 | [7 empty] | N | N | N | N | 140 | 0.47 | 68 | 84610 | 100993 | 10057 | 16100 | 11 | 1 |  | 2021-09-11 05:05 | 1576 | 127 |  | 39 |  | * EDGE HEATER 코일 건조로 미적용. 이상공정등록 및 생관통보 * 전공정 요청으로 감속주입 * 전공정 요청으로 감속주입 0.40 이상공정 등록 및 생관통보 ID : 304, 305, 306, 404, 405, 406 * 전공정 요청으로 L/D잔강 10T 남김 * L/D막힘으로 인하여 강제개공 1회 실시 ID : 305, 405 * 샘플채취 ID : 303,403 (300mm) | [14 empty] | 76.88 | 100 | 0 | 0 | 0 |  | 410 | 300 | N | N | 0 | 0 | 0 |  | 409 | 300 | N | Y | N |  | Y |  |  |  |  | BT180180 | C
A66834 | 2021-09-10 | 1 | A | 연주시작 | 1 | A | AE1055LS | 탄소강 | G-AE1055LS | BM#1 | 1617 | 48 | 1622 | 1553 | 41 | 8000 |  | 3 | 0.14 | 26 |  | 50.57 | 1581 | 0 | 0 | 278.32 |  | 21 | 39 | 86 | Y |  | 2021-09-11 06:19 | 97 | 1099 | 27 | 21 | 43 | 39 | 43 | 20 | 26 | 28 | 38 | 26 | 33 |  |  | 33 | 33 | 43 | 20 | 0 | -1.15 |  | 20 | Y | 1.4 |  | 2.21 | 2.15 | [5 empty] | N | N | M | 210 | 0.5 | 58 | 80434 | 95134 | 7362 | 15890 | 15 | 1 |  | 2021-09-11 06:29 | 1581 | 116 |  | 17 |  | *T/D FLUX 220KG/10KG *연주 START : 06:39 *작업방안에 따른 코너히터기 미적용 - 이상재 등록 *STR#1 PINCH ROLL #2 BOTTOM ROLL FAULT *전공정요청 L/D 잔강 10TON 이월 |  | 4155CE72C6B94271B7D4EE7FBDBC077D | FC86AE7967A0447A815E10F8AC957097 | [11 empty] | 77.6 | 100 | 1500 | 0 | 0 |  | 500 |  | Y | N | 1500 | 0 | 0 |  | 501 |  | Y | N | N |  |  | Y |  |  |  | BT180180 | C
B66234 | 2021-09-10 | 2 | A |  | 3 | B | SCR423PRH | 소입성보증강 | C2 | BM#2 | 1635 | 87 | 1646 | 1550 | 50 | 9300 |  | 3 | 0.15 | 16 |  | -1.59 | 1613 | 1646 | 0 | 156.66 |  | 29 | 28 | 52 | Y |  | 2021-09-11 05:31 | 110 | 1089 | 21 | 26 | 39 | 44 | 47 | 49 | 51 | 52 | 52 | 52 | 51 | 51 | 51 | 52 | 45 | 52 | 51 | 52 | -0.04 | Y | 25 | Y | 0 | [7 empty] | N | N | N | N | 130 | 0.4 | 77 | 101532 | 98260 | 990 | 16100 | 11 | 1 |  | 2021-09-11 06:20 | 1613 | 194 |  | 75 |  | * EDGE HEATER 코일 건조로 미적용. 이상공정등록 및 생관통보 * 전공정 요청으로 감속주입 0.40 이상공정 등록 및 생관통보 * 전공정 요청으로 L/D 잔강 미실시 생관통보 및 이상공정 등록. | [6 empty] | DF52B15F8D474BA5B83E14C7CC1A51B1 | 0B0C5A44ACE64EC7A09D523CBF921153 | D3676AE1789F4A5A97D798DEC6A12ED0 |  | 74F8638F76BA4A8F8F2BF143BAF0E70E | 498601BE34DB43CD91A602E24B0FA1B9 | 4AEEE669E752466384A37BFE5170122D |  | 102.77 | 100 | 0 | 0 | 0 |  | 410 | 300 | N | N | 0 | 0 | 0 |  | 409 | 300 | N | Y | N |  | N |  |  |  |  | BT180180 | C
A66835 | 2021-09-10 | 1 | A |  | 2 | A | AE1055LS | 탄소강 | G-AE1055LS | BM#1 | 1653 | 48 | 1605 | 1589 | 35 | 5800 |  | 3 | 0.13 | 25 |  | -1.82 | 1550 | 1605 | 0 | 244.28 |  | 38 | 65 | 2669 | Y |  | 2021-09-11 07:16 | 66 | 1111 | 30 | 38 | 43 | 36 | 33 | 29 | 28 | 27 | 27 | 26 | 26 | 25 | 25 | 25 | 30 | 43 | 25 | 0 | -0.36 |  | 50 | Y | 0 | [8 empty] | N | N | Y | 200 | 0.5 | 58 | 84600 | 91219 | 7981 | 15870 | 15 | 1 |  | 2021-09-11 07:24 | 1550 | 114 |  | 19 |  | *작업방안에 따른 코너히터기 미적용 - 이상재 등록 *STR#1 PINCH ROLL #2 BOTTOM ROLL FAULT *전공정요청 감속주입(2기 진공시간) - 정속미준수 이상재 등록 | [14 empty] | 85.28 | 100 | 0 | 0 | 0 |  | 500 |  | Y | N | 0 | 0 | 0 |  | 501 |  | Y | N | N |  |  | Y |  |  |  | BT180180 | H
B66235 | 2021-09-10 | 2 | A | 연주종료 | 4 | A | SCR423PRH | 소입성보증강 | C2 | BM#2 | 1599 | 78 | 1625 | 1539 | 38 | 7600 |  | 3 | 0.14 | 19 |  | -1.51 | 1590 | 1625 | 0 | 166.2 |  | 11 | 85 | 2803 | Y |  | 2021-09-11 07:48 | 87 | 1101 | 51 | 50 | 51 | 51 | 53 | 53 | 53 | 53 | 52 | 53 | 52 | 52 | 52 | 52 | 52 | 53 | 52 | 53 | -0.02 | Y | 45 | Y | 0 | [7 empty] | N | N | N | N | 120 | 0.5 | 65 | 98121 | 103872 | 0 | 2000 | 11 | 1 |  | 2021-09-11 07:54 | 1590 | 126 |  | 16 |  | * 연주종료 : 09 : 25 * EDGE HEATER 코일 건조로 미적용. 이상공정등록 및 생관통보 * 전공정 요청으로 L/D 잔강 미실시 생관통보 및 이상공정 등록. |  | 5BCB938084524760866EDFA5BD497A85 |  |  |  | F76FE6C7E723403F85A36E6DF79886FE | FD9C040D934546F19624029F66B37782 |  |  | A8E7250BFAE8475FBBCA020E5A56E6B1 | 37CFB20926604968896A0DCD47CEC508 |  |  |  | 9812100 | 100 | 0 | 3430 | 0 |  | 409 | 300 | N | N | 0 | 3530 | 0 |  | 409 | 300 | N | Y | N | [6 empty] | BT180180 | C
A66836 | 2021-09-11 | 1 | A |  | 3 | A | AE1055LS | 탄소강 | G-AE1055LS | BM#1 | 1588 | 48 | 1601 | 1537 | 15 | 5400 |  | 3 | 0.15 | 25 |  | 51.49 | 1556 | 0 | 0 | 211.36 |  | 18 | 32 | 50 | Y |  | 2021-09-11 08:23 | 72 | 1099 | 25 | 25 | 36 | 42 | 45 | 32 | 40 | 33 | 31 | 45 | 44 | 44 | 44 | 44 | 39 | 45 | 31 | 44 | -0.7 | Y | 20 | Y | 0 | [8 empty] | N | N | Y | 190 | 0.52 | 60 | 101520 | 98326 | 7974 | 15320 | 15 | 1 |  | 2021-09-11 08:33 | 1556 | 112 |  | 11 |  | *STR#1 PINCH ROLL #2 BOTTOM ROLL FAULT *작업방안에 따른 코너히터기 100KW 적용 | [14 empty] | 97.76 | 100 | 0 | 0 | 0 |  | 500 |  | Y | N | 0 | 0 | 0 |  | 501 |  | Y | N | N |  |  | Y |  |  |  | BT180180 | H
B66236 | 2021-09-11 | 2 | A |  | 4 | A | AE1055LS | 탄소강 | G-AE1055LS | BM#1 | 1597 | 66 | 1609 | 1553 | 44 | 7300 |  | 3 | 0.14 | 26 |  | -1.99 | 1548 | 1609 | 0 | 367.91 |  | 35 | 62 | 5564 | Y |  | 2021-09-11 09:25 | 64 | 1097 | 43 | 41 | 39 | 37 | 36 | 35 | 33 | 32 | 32 | 31 | 30 | 29 |  | 29 | 35 | 39 | 29 | 0 | -0.22 |  | 45 | Y | -0.2 | [8 empty] | N | N | Y | 180 | 0.52 | 56 | 101520 | 93533 | 7667 | 15720 | 15 | 1 |  | 2021-09-11 09:32 | 1548 | 137 |  | 11 |  | *STR#1 W/R#4 엔코더 이상현상 #4 SR값 X | [14 empty] | 101.67 | 100 | 0 | 0 | 0 |  | 500 |  | Y | N | 0 | 0 | 0 |  | 501 |  | Y | N | N |  |  | Y |  |  |  | BT180180 | H
A66837 | 2021-09-11 | 1 | A |  | 5 | A | AE1055LS | 탄소강 | G-AE1055LS | BM#1 | 1612 | 104 | 1617 | 1548 | 40 | 7400 |  | 3 | 0.14 | 25 |  | -1.83 | 1561 | 1617 | 0 | 307.56 |  | 1 | 60 | 36 | Y |  | 2021-09-11 10:14 | 77 | 1098 | 29 | 31 | 43 | 38 | 28 | 33 | 39 | 26 | 45 | 34 | 44 | 43 | 27 | 36 | 36 | 45 | 27 | 0 | -0.9 | Y | 20 | Y | 1.8 | [8 empty] | N | N | Y | 170 | 0.49 | 67 | 152280 | 98559 | 7991 | 15170 | 15 | 1 |  | 2021-09-11 10:22 | 1561 | 171 |  | 18 |  | *STR#1 W/R#4 엔코더 이상현상 #4 SR값 X *유사강종 연연주 혼탕부 성분확인 ID:107~109, 207~209 | [14 empty] | 15228000 | 100 | 0 | 0 | 0 |  | 500 |  | Y | N | 0 | 0 | 0 |  | 501 |  | Y | N | N |  |  | Y |  |  |  | BT180180 | H
A66838 | 2021-09-11 | 1 | A | 유사강종연연주 | 6 | A | SEAH-BQ2 | 탄소강 | P-AE1055LS | BM#1 | 1607 | 46 | 1596 | 1539 | 31 | 5500 |  | 3 | 0.11 | 30 |  | -1.43 | 1545 | 1596 | 0 | 209.91 |  | 21 | 40 | 95 | Y |  | 2021-09-11 10:58 | 60 | 1100 | 46 | 45 | 36 | 30 | 27 | 25 | 23 | 22 | 21 | 20 | 19 | 18 |  | 18 | 26 | 36 | 18 | 0 | -0.36 |  | 50 | Y | -0.2 | [7 empty] | Y | Y | Y | Y | 210 | 0.49 | 60 | 50766 | 93541 | 7009 | 15420 | 15 | 1 |  | 2021-09-11 11:08 | 1545 | 130 |  | 41 |  | *유사강종 연연주 혼탕부 성분확인 ID:101, 201 *강종변경 SR재설정 | [14 empty] | 51.07 | 100 | 0 | 0 | 0 |  | 400 |  | Y | N | 0 | 0 | 0 |  | 401 |  | Y | N |  |  |  | Y |  |  |  | BT180180 | H
A66839 | 2021-09-11 | 1 | A |  | 7 | A | SEAH-BQ2 | 탄소강 | P-AE1055LS | BM#1 | 1592 | 53 | 1580 | 1535 | 45 | 7700 |  | 3 | 0.13 | 30 |  | -0.71 | 1555 | 1580 | 0 | 259.26 |  | 29 | 29 | 121 | Y |  | 2021-09-11 12:15 | 70 | 1098 | 17 | 25 | 30 | 34 | 35 | 35 | 35 | 35 | 34 | 34 | 33 | 32 | 32 | 32 | 32 | 35 | 32 | 35 | -0.06 | Y | 45 | Y | 0 | [7 empty] | Y | Y | Y | Y | 200 | 0.48 | 67 | 101532 | 101005 | 7000 | 15300 | 15 | 1 |  | 2021-09-11 12:23 | 1555 | 133 |  | 26 |  | *STR#2 W/M#4 폴트발생으로 오픈되어 압력 및 포지션값 헌팅으로 SR재세팅 | [14 empty] | 10153200 | 100 | 0 | 0 | 0 |  | 400 |  | Y | N | 0 | 0 | 0 |  | 401 |  | Y | N |  |  |  | Y |  |  |  | BT180180 | H
A66840 | 2021-09-11 | 1 | C |  | 8 | A | SEAH-BQ2 | 탄소강 | P-AE1055LS | BM#1 | 1616 | 47 | 1592 | 1537 | 39 | 5700 |  | 3 | 0.15 | 30 |  | -1.06 | 1555 | 1592 | 0 | 274.18 |  | 18 | 33 | 105 | Y |  | 2021-09-11 13:02 | 70 | 1099 | 31 | 30 | 29 | 30 | 31 | 31 | 30 | 30 | 29 | 29 | 29 | 29 | 28 | 29 | 30 | 31 | 28 | 31 | -0.03 | Y | 40 | Y | 0.2 | [7 empty] | Y | Y | Y | Y | 190 | 0.48 | 63 | 101532 | 97748 | 6952 | 15500 | 15 | 1 |  | 2021-09-11 13:10 | 1555 | 135 |  | 46 | [16 empty] | 97.91 | 100 | 0 | 0 | 0 |  | 400 |  | Y | N | 0 | 0 | 0 |  | 401 |  | Y | N |  |  |  | Y |  |  |  | BT180180 | H
B66237 | 2021-09-11 | 2 | C | 연주시작 | 1 | A | SNCM8 | 합금강 | SNCM439계 | BM#2 | 1616 | 52 | 1690 | 1550 | 47 | 9400 |  | 1 | 0.48 | 21 |  | -2.49 | 1585 | 1679 | 0 | 12.63 | 0 | 35 | 63 | 86 | Y |  | 2021-09-11 14:07 | 96 | 1103 | -333 | -170 | 46 | 43 | 46 | 51 | 51 | 53 | 53 | 52 | 51 | 50 | 49 | 49 | 50 | 53 | 49 | 51 | -0.16 |  | 25 | Y | -0.2 | 0.7 | 2.29 | 2.29 |  |  |  |  | N | N | N | N | 220 | 0.45 | 60 | 93071 | 103872 |  | 16000 | 14 | 2 |  | 2021-09-11 14:14 | 1585 | 134 |  | 16 |  | *START 14:24 * T/D FLUX 용탕부: 120 KG / 유탕부: 10KG 투입. * BUTT 타입롱노즐사용(슬리브타입.) *전공정 요청 감속주입(정속규정 미준수),,이상공정 등록 및 생관통보 *STR#1.2 코너히터기 건조로 미적용,이상공정 등록 및 생관통보 |  | 0953A57EDAD0410FB56F9F9DD133FDEE | A645367739D64BE2BD1EAC8F1C7A089F | [11 empty] | 103.7 | 54.55 | 700 | 0 | 0 |  | 650 | 400 | N | Y | 700 | 0 | 0 |  | 650 | 400 | N | Y | Y | [6 empty] | BT180180 | H
A66841 | 2021-09-11 | 1 | C |  | 9 | A | SEAH-BQ2 | 탄소강 | P-AE1055LS | BM#1 | 1609 | 40 | 1583 | 1534 | 36 | 6000 |  | 3 | 0.14 | 30 |  | -0.9 | 1551 | 1583 | 0 | 285.95 |  | 1 | 61 | 52 | Y |  | 2021-09-11 14:23 | 66 | 1097 | 28 | 28 | 29 | 31 | 32 | 32 | 32 | 32 | 32 | 31 | 31 | 30 | 30 | 30 | 31 | 32 | 30 | 32 | -0.04 | Y | 45 | Y | 0 | [7 empty] | Y | Y | Y | Y | 180 | 0.48 | 64 | 101532 | 97999 | 7000 | 15300 | 15 | 1 |  | 2021-09-11 14:29 | 1551 | 117 |  | 31 | 27 | [15 empty] | 96.79 | 100 | 0 | 0 | 0 |  | 400 |  | Y | N | 0 | 0 | 0 |  | 401 |  | Y | N |  |  |  | Y |  |  |  | BT180180 | H
B66238 | 2021-09-11 | 2 | C |  | 2 | A | SNCM8 | 합금강 | SNCM439계 | BM#2 | 1596 | 43 | 1642 | 1545 | 37 | 7000 |  | 1 | 0.46 | 19 |  | -2.72 | 1550 | 1637 | 0 | 25.74 | 0 | 11 | 86 | 228 | Y |  | 2021-09-11 14:54 | 61 | 1099 | 46 | 44 | 35 | 30 | 27 | 25 | 24 | 22 | 20 | 19 | 18 | 17 | 16 | 14 | 24 | 35 | 14 | 0 | -0.35 |  | 60 | Y | -0.2 |  |  |  | 0.69 |  |  |  | N | N | N | N | 220 | 0.43 | 71 | 94194 | 96401 | 1499 | 16200 | 14 | 2 |  | 2021-09-11 15:04 | 1550 | 128 |  | 30 |  | *전공정 요청으로 20%이상 감속주입,이상공정 등록 및 생관통보 *STR#1.2 코너히터기 건조로 미적용,이상공정 등록 및 생관통보 | [5 empty] | 35467FD693D34DBBA337695AD587FA65 | 9A068674BB9F4D15ABFC090A44DEF141 | 7653E4412A074B098F40467C3477476B |  | B1B01D1D2CE34A158F72E463B244350B | 3245ED8D9FAA4ED5B1454F5D8A1E04E8 | 85A97AA242A54A6F9FC1EC1368C6698F |  |  | 97.46 | 50 | 0 | 0 | 0 |  | 650 | 400 | N | Y | 0 | 0 | 0 |  | 650 | 400 | N | Y | Y | [6 empty] | RB114.30 | C
A66842 | 2021-09-11 | 1 | C |  | 10 | A | SEAH-BQ2 | 탄소강 | P-AE1055LS | BM#1 | 1617 | 49 | 1575 | 1547 | 35 | 6100 |  | 3 | 0.14 | 30 |  | -0.74 | 1549 | 1575 | 0 | 307.58 |  | 21 | 41 | 56 | Y |  | 2021-09-11 15:35 | 64 | 1101 | 29 | 29 | 32 | 34 | 35 | 35 | 35 | 35 | 34 | 33 | 33 | 32 | 31 | 31 | 33 | 35 | 31 | 35 | -0.09 | Y | 45 | Y | -0.2 | [7 empty] | Y | Y | Y | Y | 170 | 0.48 | 62 | 84610 | 96877 | 6973 | 15100 | 15 | 1 |  | 2021-09-11 15:43 | 1549 | 121 |  | 24 |  | *산소랜싱 | [14 empty] | 81.47 | 100 | 0 | 0 | 0 |  | 400 |  | Y | N | 0 | 0 | 0 |  | 401 |  | Y | N |  |  |  | Y |  |  |  | BT180180 | H
B66239 | 2021-09-11 | 2 | C |  | 3 | A | SNCM8 | 합금강 | SNCM439계 | BM#2 | 1626 | 43 | 1635 | 1583 | 40 | 6700 |  | 1 | 0.49 | 19 |  | -2.82 | 1557 | 1647 | 0 | 60.17 | 0 | 6 | 75 | 3373 | Y |  | 2021-09-11 16:05 | 68 | 1090 | 11 | 15 | 22 | 25 | 27 | 28 | 28 | 28 | 27 | 27 | 26 | 24 | 23 | 21 | 24 | 28 | 21 | 28 | -0.17 | Y | 40 | Y | -0.4 |  |  |  | 0.99 |  |  |  | Y | N | Y | N | 210 | 0.45 | 67 | 135517 | 95719 | 531 | 14700 | 14 | 2 |  | 2021-09-11 16:12 | 1557 | 137 |  | 31 |  | *STR#1 위드롤 9번 작동불능으로 경압하 미실시,이상공정 등록 및 생관통보 *연연주 혼탕부 성분확인 ID:306~308.407~409 | [14 empty] | 141.16 | 47.06 | 0 | 0 | 0 |  | 650 | 400 | Y | Y | 0 | 0 | 0 |  | 650 | 400 | Y | Y | Y | [6 empty] | RB120.00 | C
A66843 | 2021-09-11 | 1 | C |  | 11 | A | SEAH-BQ2 | 탄소강 | P-AE1055LS | BM#1 | 1640 | 46 | 1595 | 1540 | 29 | 5200 |  | 3 | 0.14 | 30 |  | -1.07 | 1557 | 1595 | 0 | 278.53 |  | 29 | 30 | 62 | Y |  | 2021-09-11 16:37 | 72 | 1108 | 31 | 31 | 35 | 37 | 37 | 37 | 37 | 37 | 36 | 36 | 35 | 35 | 35 | 35 | 36 | 37 | 35 | 37 | -0.04 | Y | 45 | Y | 0 | [7 empty] | Y | Y | Y | Y | 210 | 0.48 | 61 | 101532 | 91449 | 7001 | 15400 | 15 | 1 |  | 2021-09-11 16:43 | 1557 | 117 |  | 27 |  | *산소랜싱 | [6 empty] | 267D6C567AAA4012AF2A69A87F2A64EA | C105CA1E55F8421D833C8893C2C118E1 | 70074BF0F76D48C0970FE842E4B7A5B0 |  | D12E2D6B50AD40858AF2C767B72508A7 | 4DD88734AB564852B3CE876AECF4CAE8 | 083D1BCC1B164D6A83FD02D140E91BFE |  | 103.82 | 100 | 0 | 0 | 0 |  | 400 |  | Y | N | 0 | 0 | 0 |  | 401 |  | Y | N |  |  |  | Y |  |  |  | BT180180 | H
B66240 | 2021-09-11 | 2 | C |  | 4 | A | SNCM8M3 | 합금강 | SNCM439계 | BM#2 | 1626 | 58 | 1637 | 1555 | 47 | 8900 |  | 1 | 0.45 | 18 |  | -2.69 | 1559 | 1643 | 11.27 | 0 | 0 | 16 | 81 | 3298 | Y |  | 2021-09-11 17:15 | 70 | 1090 | 17 | 18 | 17 | 19 | 20 | 22 | 21 | 22 | 22 | 22 | 21 | 20 | 19 | 19 | 20 | 22 | 19 | 22 | -0.09 | Y | 35 | Y | -0.2 | [7 empty] | N | N | N | N | 200 | 0.45 | 65 | 47614 | 94205 | 2545 | 15500 | 14 | 2 |  | 2021-09-11 17:22 | 1559 | 140 |  | 31 |  | *준빅사이즈 후속 *연연주 혼탕부 성분확인 ID:301.401 | [14 empty] | 49.91 | 50 | 0 | 0 | 0 |  | 650 | 400 | Y | Y | 0 | 0 | 0 |  | 650 | 400 | Y | Y | Y | [6 empty] | RB090.00 | C
A66844 | 2021-09-11 | 1 | C |  | 12 | A | SEAH-BQ2 | 탄소강 | P-AE1055LS | BM#1 | 1591 | 44 | 1597 | 1555 | 35 | 6000 |  | 3 | 0.17 | 31 |  | -1.42 | 1546 | 1597 | 0 | 271.85 |  | 18 | 34 | 58 | Y |  | 2021-09-11 17:41 | 61 | 1099 | 33 | 33 | 32 | 31 | 31 | 31 | 30 | 29 | 29 | 28 | 27 | 27 | 26 | 26 | 29 | 32 | 26 | 31 | -0.12 |  | 50 | Y | -0.2 | [7 empty] | Y | Y | Y | Y | 200 | 0.48 | 59 | 84610 | 92561 | 6989 | 15500 | 15 | 1 |  | 2021-09-11 17:47 | 1546 | 111 |  | 24 | [16 empty] | 84.99 | 100 | 0 | 0 | 0 |  | 400 |  | Y | N | 0 | 0 | 0 |  | 401 |  | Y | N |  |  |  | Y |  |  |  | BT180180 | H
B66241 | 2021-09-11 | 2 | C | 잔강최소화전 | 5 | A | SNCM8M3 | 합금강 | SNCM439계 | BM#2 | 9999 | 36 | 1625 | 1568 | 29 | 5400 |  | 1 | 0.44 | 19 |  | -2.45 | 1558 | 1617 | 13.2 | 0 | 0 | 35 | 64 | 58 | Y |  | 2021-09-11 18:24 | 69 | 1104 | 15 | 20 | 24 | 26 | 28 | 29 | 29 | 28 | 27 | 26 | 25 | 23 |  | 23 | 25 | 29 | 23 | 0 | -0.2 | Y | 30 | Y | -0.4 | [7 empty] | N | N | N | N | 190 | 0.48 | 60 | 85771 | 88491 | 3859 | 3000 | 14 | 2 |  | 2021-09-11 18:29 | 1558 | 118 |  | 27 |  | *전공정 요청 감속주입(정속규정 미준수),이상공정 등록 및 생관통보 | [14 empty] | 93.89 | 50 | 0 | 3100 | 0 |  | 650 | 400 | Y | Y | 0 | 3100 | 0 |  | 650 | 400 | Y | Y | Y | [6 empty] | BT180180 | C
A66845 | 2021-09-11 | 1 | C |  | 13 | A | SEAH-BQ2 | 탄소강 | P-AE1055LS | BM#1 | 1623 | 41 | 1591 | 1559 | 27 | 4900 |  | 3 | 0.16 | 30 |  | -1.09 | 1552 | 1591 | 0 | 268.85 |  | 1 | 62 | 57 | Y |  | 2021-09-11 18:45 | 67 | 1110 | 24 | 27 | 31 | 34 | 35 | 35 | 35 | 34 | 33 | 33 | 32 | 32 | 31 | 31 | 32 | 35 | 31 | 35 | -0.09 | Y | 45 | Y | 0 | [7 empty] | Y | Y | Y | Y | 190 | 0.48 | 66 | 101532 | 99755 | 6995 | 15100 | 15 | 1 |  | 2021-09-11 19:02 | 1552 | 104 |  | 21 |  | *산소랜싱 | [14 empty] | 95.34 | 100 | 0 | 0 | 0 |  | 400 |  | Y | N | 0 | 0 | 0 |  | 401 |  | Y | N |  |  |  | Y |  |  |  | BT180180 | H
B66242 | 2021-09-11 | 2 | C | 잔강최소화 | 6 | B | AE4330VM2 | 합금강 | SNCM439계 | BM#2 | 1667 | 49 | 1647 | 1554 | 46 | 9000 |  | 1 | 0.49 | 18 |  | -2.32 | 1563 | 1639 | 16.19 | 0 | 0 | 11 | 87 | 50 | Y |  | 2021-09-11 19:42 | 70 | 1097 | -159 | 4 | 28 | 28 | 30 | 31 | 31 | 31 | 30 | 30 | 29 | 28 | 27 | 27 | 26 | 31 | 27 | 31 | -0.11 | Y | 35 | Y | -0.2 |  |  |  | 1.22 |  |  |  | N | N | N | N | 180 | 0.43 | 66 | 86767 | 98585 | 2665 | 15100 | 14 | 2 |  | 2021-09-11 19:48 | 1563 | 132 |  | 24 |  | *잔강최소화 (롱노즐 재사용) | 6C9677D2BA4B4BBFA46F975A33B9A45A | [13 empty] | 86.64 | 100 | 3300 | 0 | 0 |  | 650 | 400 | Y | Y | 3300 | 0 | 0 |  | 650 | 400 | Y | Y | Y | Y |  |  |  |  | Y | RB190.50 | C
A66846 | 2021-09-11 | 1 | C |  | 14 | B | SEAH-BQ2 | 탄소강 | P-AE1055LS | BM#1 | 1650 | 41 | 1587 | 1565 | 29 | 4500 |  | 3 | 0.17 | 30 |  | -1.13 | 1547 | 1587 | 0 | 255.84 |  | 21 | 42 | 61 | Y |  | 2021-09-11 19:45 | 62 | 1093 | 30 | 30 | 30 | 30 | 31 | 31 | 30 | 30 | 29 | 29 | 28 | 27 | 26 | 25 | 29 | 31 | 25 | 30 | -0.13 | Y | 45 | Y | -0.2 | [7 empty] | Y | Y | Y | Y | 180 | 0.48 | 63 | 101532 | 96855 | 6995 | 15500 | 15 | 1 |  | 2021-09-11 19:53 | 1547 | 108 |  | 28 |  | *롱노즐 13회사용 - 끓는 현상 심함 | [14 empty] | 10153200 | 100 | 0 | 0 | 0 |  | 400 |  | Y | N | 0 | 0 | 0 |  | 401 |  | Y | N |  |  |  | Y | Y |  |  | BT180180 | H
A66847 | 2021-09-11 | 1 | D |  | 15 | A | AE1055LS | 탄소강 | G-AE1055LS | BM#1 | 1646 | 42 | 1583 | 1569 | 26 | 4600 |  | 3 | 0.17 | 25 |  | -1.02 | 1551 | 1583 | 0 | 235 |  | 29 | 31 | 51 | Y |  | 2021-09-11 20:47 | 67 | 1104 | 26 | 25 | 29 | 31 | 32 | 32 | 32 | 31 | 31 | 31 | 30 | 29 |  | 29 | 30 | 32 | 29 | 32 | -0.08 | Y | 35 | Y | -0.2 | [8 empty] | N | N | Y | 170 | 0.52 | 56 | 84600 | 90024 | 7976 | 15400 | 15 | 1 |  | 2021-09-11 20:54 | 1551 | 108 |  | 30 | [16 empty] | 86.99 | 100 | 0 | 0 | 0 |  | 500 |  | Y | N | 0 | 0 | 0 |  | 501 |  | Y | N | N |  |  | Y |  |  |  | BT180180 | H
B66243 | 2021-09-11 | 2 | D |  | 7 | A | AE4330VM2 | 합금강 | SNCM439계 | BM#2 | 1617 | 50 | 1639 | 1548 | 44 | 8700 |  | 1 | 0.46 | 18 |  | -2.45 | 1549 | 1634 | 21.17 | 0 | 0 | 6 | 76 | 56 | Y |  | 2021-09-11 20:52 | 56 | 1100 | 24 | 25 | 27 | 28 | 28 | 27 | 27 | 26 | 25 | 25 | 23 | 23 | 21 | 19 | 25 | 28 | 19 | 27 | -0.18 | Y | 50 | Y | -0.4 |  |  |  | 1.1 |  |  |  | Y | Y | Y | N | 170 | 0.45 | 66 | 94248 | 93883 | 3167 | 15500 | 14 | 2 |  | 2021-09-11 21:01 | 1549 | 126 |  | 20 | 13 | [15 empty] | 88.83 | 100 | 0 | 0 | 0 |  | 650 | 400 | Y | Y | 0 | 0 | 0 |  | 650 | 400 | Y | Y | Y | Y | [5 empty] | RB203.20 | C
A66848 | 2021-09-11 | 1 | D |  | 16 | A | AE1055LS | 탄소강 | G-AE1055LS | BM#1 | 1631 | 41 | 1582 | 1562 | 31 | 4800 |  | 3 | 0.17 | 26 |  | -1.05 | 1549 | 1582 | 0 | 261.83 |  | 18 | 35 | 71 | Y |  | 2021-09-11 21:58 | 65 | 1091 | 29 | 29 | 34 | 34 | 35 | 34 | 34 | 33 | 32 | 32 | 31 |  |  | 31 | 32 | 35 | 31 | 34 | -0.13 | Y | 30 | Y | -0.2 | [8 empty] | N | N | Y | 210 | 0.52 | 56 | 101520 | 93381 | 8519 | 15600 | 15 | 1 |  | 2021-09-11 22:06 | 1549 | 99 |  | 15 | [16 empty] | 101.17 | 100 | 0 | 0 | 0 |  | 500 |  | Y | N | 0 | 0 | 0 |  | 501 |  | Y | N | N |  |  | Y |  |  |  | BT180180 | H
B66244 | 2021-09-11 | 2 | D |  | 8 | B | AE4330VM2 | 합금강 | SNCM439계 | BM#2 | 1590 | 55 | 1634 | 1526 | 48 | 9900 |  | 1 | 0.53 | 19 |  | -2.31 | 1552 | 1631 | 22.93 | 0 | 0 | 16 | 82 | 59 | Y |  | 2021-09-11 22:07 | 59 | 1096 | 18 | 18 | 25 | 29 | 30 | 29 | 28 | 27 | 26 | 25 | 24 | 22 | 21 | 20 | 25 | 30 | 20 | 0 | -0.22 | Y | 45 | Y | -0.2 |  |  |  | 1.01 |  |  |  | Y | Y | Y | N | 170 | 0.45 | 65 | 101391 | 92617 | 3183 | 14500 | 14 | 2 |  | 2021-09-11 22:10 | 1552 | 122 |  | 11 | 16 | * 후 HEAT L/D 강제개공 ID : 306, 406 | [14 empty] | 103.3 | 100 | 0 | 0 | 0 |  | 650 | 400 | Y | Y | 0 | 0 | 0 |  | 650 | 400 | Y | Y | Y | Y | [5 empty] | RB209.55 | C
A66849 | 2021-09-11 | 1 | D | TUNDISH교체전 | 17 | A | AE1055LS | 탄소강 | G-AE1055LS | BM#1 | 1591 | 40 | 1591 | 1552 | 26 | 5300 |  | 3 | 0.13 | 25 |  | -1.42 | 1548 | 1591 | 0 | 226.71 |  | 1 | 63 | 73 | Y |  | 2021-09-11 22:49 | 64 | 1109 | 31 | 34 | 35 | 37 | 38 | 37 | 36 | 36 | 36 | 35 | 34 | 34 |  | 34 | 35 | 38 | 34 | 36 | -0.11 | Y | 35 | Y | 0 | [8 empty] | N | N | M | 200 | 0.52 | 61 | 92879 | 99425 | 7107 | 1500 | 15 | 1 |  | 2021-09-11 23:00 | 1548 | 96 |  | 22 |  |  | 5CA1A45651184637AB388269E3BA4CCD | F7500BFAF57C4328A40558EDCDEDFC24 | BD572A4A5F0448DAB01DB12A8A477A4C |  |  | 0AF3257CE765415EAF121CB144F827CC | 973A2968866F4EB391ED478AD618986E | 5AF8F99A64814EDCBD44066DD9F6F5DF |  | BE225F02DE8A411B8D371BC71A26D080 | 4A25863EE4054E7C93CDF4C90632FF53 | 0F420942C6454275BF7F9B2E994C98FA |  |  | 87.29 | 100 | 0 | 3500 | 0 |  | 500 |  | Y | N | 0 | 3500 | 0 |  | 501 |  | Y | N | N |  |  | Y |  |  |  | BT180180 | H
B66245 | 2021-09-11 | 2 | D |  | 9 | A | AE4330VM2 | 합금강 | SNCM439계 | BM#2 | 1571 | 51 | 1631 | 1525 | 45 | 9100 |  | 1 | 0.58 | 19 |  | -2.51 | 1547 | 1618 | 24.32 | 0 | 0 | 35 | 65 | 74 | Y |  | 2021-09-11 23:12 | 54 | 1105 | 17 | 18 | 23 | 25 | 25 | 25 | 24 | 24 | 23 | 22 | 21 | 20 | 19 | 18 | 22 | 25 | 18 | 25 | -0.14 | Y | 50 | Y | -0.2 |  |  |  | 0.89 |  |  |  | Y | Y | Y | N | 220 | 0.45 | 69 | 103436 | 98522 | 978 | 14700 | 14 | 2 |  | 2021-09-11 23:14 | 1547 | 114 |  | 13 | 16 | * 전공정 요청 L/D잔강이월 미실시 이상공정등록 및 생관통보 * L/D막힘으로 강제개공 1회 실시 : 301, 401 | [14 empty] | 104.85 | 100 | 0 | 0 | 0 |  | 650 | 600 | Y | Y | 0 | 0 | 0 |  | 650 | 600 | Y | Y | Y | [6 empty] | RB254.00 | C
A66850 | 2021-09-11 | 1 | D | TUNDISH교체 | 1 | A | AE1055LS | 탄소강 | G-AE1055LS | BM#1 | 1655 | 40 | 1619 | 1572 | 28 | 5600 |  | 3 | 0.14 | 25 |  | -1.26 | 1577 | 1616 | 0 | 250.96 |  | 21 | 43 | 54 | Y |  | 2021-09-11 23:54 | 93 | 1090 | 33 | 27 | 29 | 28 | 34 | 38 | 41 | 42 | 43 | 44 | 45 | 32 | 28 | 28 | 37 | 45 | 28 | 0 | -1.7 |  | 10 | Y | -0.8 |  | 2.19 | 2.12 |  |  |  |  | N | N | N | N | 210 | 0.5 | 65 | 101520 | 102539 | 8061 | 15800 | 04 | 2 |  | 2021-09-12 00:03 | 1577 | 115 |  | 38 |  | *T/D FLUX 유:15KG 용:220KG | [14 empty] | 92.71 | 100 | 1500 | 0 | 0 |  | 500 |  | Y | N | 1500 | 0 | 0 |  | 501 |  | Y | N | N |  |  | Y |  |  |  | BT180180 | H
B66246 | 2021-09-11 | 2 | D |  | 10 | A | AE4330VM2 | 합금강 | SNCM439계 | BM#2 | 1597 | 50 | 1628 | 1521 | 44 | 8900 |  | 1 | 0.6 | 19 |  | -2.44 | 1554 | 1621 | 23.15 | 0 | 0 | 11 | 88 | 75 | Y |  | 2021-09-12 00:16 | 61 | 1091 | 16 | 24 | 28 | 29 | 29 | 29 | 29 | 28 | 27 | 26 | 24 | 23 | 22 | 20 | 25 | 29 | 20 | 29 | -0.18 | Y | 50 | Y | -0.4 |  |  |  | 0.84 |  |  |  | Y | Y | Y | N | 210 | 0.45 | 69 | 97526 | 96117 | 1833 | 14700 | 14 | 2 |  | 2021-09-12 00:19 | 1554 | 120 |  | 19 |  | * 전공정 요청 L/D잔강이월 미실시 이상공정등록 및 생관통보 | [14 empty] | 100.28 | 100 | 0 | 0 | 0 |  | 650 | 600 | Y | Y | 0 | 0 | 0 |  | 650 | 600 | Y | Y | Y | [6 empty] | RB184.15 | C
A66851 | 2021-09-11 | 1 | D |  | 2 | A | AE1055LS | 탄소강 | G-AE1055LS | BM#1 | 1620 | 40 | 1603 | 1552 | 25 | 5000 |  | 3 | 0.14 | 26 |  | -1.53 | 1555 | 1603 | 0 | 248.14 |  | 29 | 32 | 60 | Y |  | 2021-09-12 01:01 | 71 | 1099 | 26 | 43 | 37 | 34 | 33 | 32 | 31 | 31 | 30 | 30 | 30 | 30 | 30 | 30 | 33 | 37 | 30 | 30 | -0.14 |  | 50 | Y | 0 | [8 empty] | N | N | Y | 200 | 0.52 | 58 | 101520 | 96791 | 7709 | 16000 | 04 | 2 |  | 2021-09-12 01:10 | 1555 | 116 |  | 38 | [16 empty] | 97.85 | 100 | 0 | 0 | 0 |  | 500 |  | Y | N | 0 | 0 | 0 |  | 501 |  | Y | N | N |  |  | Y |  |  |  | BT180180 | H
B66247 | 2021-09-11 | 2 | D | TUNDISH교체전 | 11 | A | AE4330VM2 | 합금강 | SNCM439계 | BM#2 | 1609 | 47 | 1633 | 1539 | 43 | 8800 |  | 1 | 0.56 | 19 |  | -2.32 | 1548 | 1615 | 18.92 | 0 | 0 | 6 | 77 | 72 | Y |  | 2021-09-12 01:32 | 55 | 1095 | 17 | 16 | 26 | 30 | 31 | 32 | 32 | 31 | 30 | 29 | 28 | 27 | 26 | 22 | 27 | 32 | 22 | 0 | -0.2 | Y | 50 | Y | -0.4 |  |  |  | 1.06 |  |  |  | N | Y | Y | N | 200 | 0.44 | 73 | 82534 | 103094 | 706 | 2000 | 14 | 2 |  | 2021-09-12 01:35 | 1548 | 109 |  | 12 | 18 | * 전공정 요청 L/D잔강이월 미실시 이상공정등록 및 생관통보 * 정상적인 RAMPING DOWN 하지못해 추가절단 500mm 실시 * 전공정 요청으로 감속주입 0.40 이상공정 등록 및 생관통보 ID : 305, 306, 405, 406 | EDF33E2CED2B4972BBE526FA1FFE1A75 | 85D03C60BEFA490E937BEBB4798663FF | F8729EAADD5C4D6DB84D4C80402E34D5 | [11 empty] | 79.7 | 100 | 0 | 3600 | 0 |  | 650 | 400 | Y | Y | 0 | 4600 | 0 |  | 650 | 400 | Y | Y | Y | [6 empty] | RB165.10 | C
A66852 | 2021-09-11 | 1 | D |  | 3 | A | AE1055LS | 탄소강 | G-AE1055LS | BM#1 | 1620 | 40 | 1587 | 1580 | 22 | 3800 |  | 3 | 0.13 | 25 |  | -1.37 | 1545 | 1586 | 0 | 240.33 |  | 18 | 36 | 71 | Y |  | 2021-09-12 01:59 | 61 | 1090 | 29 | 27 | 25 | 23 | 22 | 22 | 21 | 21 | 21 | 20 | 27 | 42 | 24 | 42 | 25 | 42 | 24 | 21 | -1.8 | Y | 10 | Y | 3.6 | [8 empty] | N | N | Y | 190 | 0.46 | 67 | 101520 | 97958 | 7242 | 15500 | 04 | 2 |  | 2021-09-12 02:09 | 1545 | 116 |  | 38 |  | *전공정요청 감속주입(정속유지강종) | [14 empty] | 95.82 | 100 | 0 | 0 | 0 |  | 500 |  | Y | N | 0 | 0 | 0 |  | 501 |  | Y | N | N |  |  | Y |  |  |  | BT180180 | H
B66248 | 2021-09-11 | 2 | D | TUNDISH교체 | 1 | A | SBC70L | 특수용도강 | D3 | BM#2 | 1588 | 41 | 1673 | 1540 | 38 | 7400 |  | 1 | 0.53 | 21 |  | -2.87 | 1591 | 1650 | 25.91 | 0 | 0 | 16 | 83 | 79 | Y |  | 2021-09-12 03:05 | 93 | 1091 | -353 | -307 | 36 | 36 | 35 | 42 | 45 | 47 | 49 | 49 | 50 | 49 | 48 | 48 | 45 | 50 | 48 | 49 | -0.04 |  | 10 | Y | -0.2 |  | 2.03 | 1.96 |  |  |  |  | N | N | N | M | 220 | 0.48 | 60 | 84800 | 93331 | 1519 | 14700 | 13 | 1 |  | 2021-09-12 03:08 | 1591 | 137 |  | 19 |  | * BUTT 타입롱노즐사용(슬리브타입.) * T/D FLUX 용탕부: 120 KG / 유탕부: 10KG 투입. | [14 empty] | 89.83 | 100 | 740 | 0 | 0 |  | 650 | 400 | Y | Y | 700 | 0 | 0 |  | 650 | 400 | Y | Y | Y | [6 empty] | RB146.05 | C
A66853 | 2021-09-11 | 1 | D |  | 4 | B | AE1055LS | 탄소강 | G-AE1055LS | BM#1 | 1638 | 49 | 1586 | 1550 | 26 | 4800 |  | 3 | 0.12 | 25 |  | -1.33 | 1546 | 1586 | 0 | 205.76 |  | 1 | 64 | 72 | Y |  | 2021-09-12 03:16 | 62 | 1089 | 28 | 32 | 23 | 25 | 25 | 25 | 26 | 25 | 25 | 24 | 23 | 23 | 22 | 22 | 25 | 26 | 22 | 25 | -0.13 | Y | 30 | Y | -0.2 | [8 empty] | N | N | Y | 180 | 0.52 | 63 | 101520 | 101123 | 7956 | 15300 | 04 | 2 |  | 2021-09-12 03:26 | 1546 | 117 |  | 30 | 9 | [15 empty] | 93.91 | 100 | 0 | 0 | 0 |  | 500 |  | Y | N | 0 | 0 | 0 |  | 501 |  | Y | N | N |  |  | Y |  |  |  | BT180180 | H
B66249 | 2021-09-11 | 2 | D |  | 2 | A | SBC70L | 특수용도강 | D3 | BM#2 | 1620 | 71 | 1633 | 1562 | 43 | 8800 |  | 1 | 0.58 | 21 |  | -2.39 | 1567 | 1629 | 25.47 | 0 | 0 | 35 | 66 | 76 | Y |  | 2021-09-12 04:01 | 69 | 1090 | 46 | 41 | 38 | 36 | 35 | 34 | 32 | 31 | 31 | 30 | 29 | 27 |  | 27 | 34 | 38 | 27 | 0 | -0.24 |  | 45 | Y | -0.4 |  |  |  | 0.69 |  |  |  | N | N | N | Y | 220 | 0.5 | 61 | 95532 | 96233 | -483 | 15000 | 13 | 1 |  | 2021-09-12 04:06 | 1567 | 138 |  | 24 | [16 empty] | 99.93 | 100 | 0 | 0 | 0 |  | 650 | 400 | Y | Y | 0 | 0 | 0 |  | 650 | 400 | Y | Y | Y | [6 empty] | RB130.00 | C
A66854 | 2021-09-11 | 1 | D |  | 5 | A | AE1055LS | 탄소강 | G-AE1055LS | BM#1 | 1620 | 45 | 1590 | 1577 | 22 | 3800 |  | 3 | 0.13 | 25 |  | -1.12 | 1551 | 1585 | 0 | 165.55 |  | 21 | 44 | 63 | Y |  | 2021-09-12 04:17 | 67 | 1088 | 21 | 21 | 24 | 28 | 30 | 31 | 31 | 32 | 31 | 31 | 31 | 31 | 31 | 30 | 29 | 32 | 30 | 31 | -0.02 | Y | 30 | Y | -0.2 | [8 empty] | N | N | Y | 170 | 0.49 | 62 | 101520 | 96007 | 8343 | 15200 | 04 | 2 |  | 2021-09-12 04:27 | 1551 | 114 |  | 33 |  | *전공정요청 감속주입(정속유지강종) ID:101.102.201.202 | [14 empty] | 98.56 | 100 | 0 | 0 | 0 |  | 500 |  | Y | N | 0 | 0 | 0 |  | 501 |  | Y | N | N |  |  | Y |  |  |  | BT180180 | H
B66250 | 2021-09-11 | 2 | B |  | 3 | A | SBC70L | 특수용도강 | D3 | BM#2 | 1583 | 37 | 1630 | 1546 | 32 | 6200 |  | 1 | 0.58 | 21 |  | -2.63 | 1555 | 1628 | 29.7 | 0 | 0 | 11 | 89 | 96 | Y |  | 2021-09-12 04:59 | 57 | 1097 | 24 | 23 | 22 | 23 | 22 | 22 | 21 | 19 | 19 | 18 | 16 | 15 |  | 15 | 20 | 23 | 15 | 22 | -0.2 | Y | 40 | Y | -0.2 |  |  |  | 0.46 |  |  |  | N | N | N | Y | 210 | 0.51 | 57 | 95532 | 93980 | 870 | 14600 | 13 | 1 |  | 2021-09-12 05:11 | 1555 | 116 |  | 28 | 21 | [15 empty] | 95.2 | 100 | 0 | 0 | 0 |  | 650 | 400 | Y | Y | 0 | 0 | 0 |  | 650 | 400 | Y | Y | Y | [6 empty] | RB130.00 | C
A66855 | 2021-09-11 | 1 | B |  | 6 | A | AE1055LS | 탄소강 | G-AE1055LS | BM#1 | 1620 | 41 | 1588 | 1547 | 26 | 5100 |  | 3 | 0.13 | 25 |  | -1.31 | 1549 | 1588 | 0 | 174.34 |  | 29 | 33 | 63 | Y |  | 2021-09-12 05:27 | 65 | 1111 | 29 | 28 | 31 | 32 | 32 | 32 | 32 | 31 | 31 | 31 | 30 | 30 |  | 30 | 31 | 32 | 30 | 32 | -0.04 | Y | 40 | Y | 0 | [8 empty] | N | N | Y | 210 | 0.52 | 56 | 84600 | 91970 | 8430 | 15900 | 04 | 2 |  | 2021-09-12 05:36 | 1549 | 103 |  | 27 |  | *STR#1 W/D4번 ENCODER이상 S/R미적용 | [14 empty] | 85.5 | 100 | 0 | 0 | 0 |  | 500 |  | Y | N | 0 | 0 | 0 |  | 501 |  | Y | N | N |  |  | Y |  |  |  | BT180180 | H
B66251 | 2021-09-11 | 2 | B |  | 4 | A | SBC70L | 특수용도강 | D3 | BM#2 | 1605 | 37 | 1627 | 1534 | 33 | 6600 |  | 1 | 0.5 | 21 |  | -2.43 | 1560 | 1622 | 19.18 | 0 | 0 | 6 | 78 | 71 | Y |  | 2021-09-12 05:56 | 62 | 1087 | 13 | 18 | 21 | 25 | 26 | 26 | 25 | 24 | 23 | 20 | 19 |  |  | 19 | 22 | 26 | 19 | 0 | -0.2 | Y | 35 | Y | -0.2 |  |  |  | 0.55 |  |  |  | N | N | N | Y | 200 | 0.49 | 62 | 95532 | 95569 | -119 | 15100 | 13 | 1 |  | 2021-09-12 06:07 | 1560 | 111 |  | 29 |  | * 전공정 요청으로 감속주입 | [14 empty] | 100.4 | 100 | 0 | 0 | 0 |  | 650 | 400 | Y | Y | 0 | 0 | 0 |  | 650 | 400 | Y | Y | Y | [6 empty] | RB130.00 | H
A66856 | 2021-09-11 | 1 | B |  | 7 | A | AE1055LS | 탄소강 | G-AE1055LS | BM#1 | 1647 | 40 | 1586 | 1562 | 20 | 4300 |  | 3 | 0.13 | 25 |  | -1.17 | 1549 | 1585 | 0 | 218.84 |  | 18 | 37 | 67 | Y |  | 2021-09-12 06:28 | 65 | 1081 | 30 | 31 | 32 | 33 | 33 | 33 | 32 | 32 | 30 | 29 | 29 | 29 | 28 | 28 | 31 | 33 | 28 | 33 | -0.11 | Y | 45 | Y | -0.2 | [8 empty] | N | N | Y | 200 | 0.49 | 62 | 84600 | 97536 | 8614 | 15600 | 04 | 2 |  | 2021-09-12 06:37 | 1549 | 99 |  | 23 |  | *STR#1 W/D4번 ENCODER이상 S/R미적용 *교차진공으로 작업지연 감속주입 정속유지강종 감속 ID:102~105.202~205 | [6 empty] | F8E95EECCB22415EB33B54F78345DE00 | 33B2987EEA164B908E2D6B18DB4192B2 | 681F905D77614262810E02564AB66220 |  | 9409B00BE64B4A85AAD17049F7E2DA08 | 49DC6AA18C6D4B61B128EB0AA21F5FF8 | 5E0A5CADEA8545F6B703D74EFAAB2466 |  | 80.92 | 100 | 0 | 0 | 0 |  | 500 |  | Y | N | 0 | 0 | 0 |  | 501 |  | Y | N | N |  |  | Y |  |  |  | BT180180 | H
B66252 | 2021-09-11 | 2 | B |  | 5 | A | SBC70L | 특수용도강 | D3 | BM#2 | 1611 | 41 | 1631 | 1540 | 33 | 6400 |  | 3 | 0.16 | 20 |  | -1.44 | 1575 | 1610 | 111.78 | 21.05 |  | 16 | 84 | 49 | Y |  | 2021-09-12 07:03 | 77 | 1093 | 15 | 20 | 31 | 39 | 41 | 43 | 43 | 43 | 42 | 41 | 41 | 39 | 38 | 37 | 37 | 43 | 37 | 43 | -0.13 | Y | 45 | Y | -0.2 |  |  |  | 0.53 |  |  |  | N | N | N | Y | 190 | 0.42 | 74 | 90822 | 96995 | 305 | 14600 | 13 | 1 |  | 2021-09-12 07:09 | 1575 | 113 |  | 25 |  | * 전공정 요청으로 감속주입 0.40 이상공정 등록 및 생관통보 ID: 302~306,402~406 | [14 empty] | 88.35 | 100 | 0 | 0 | 0 |  | 650 | 400 | Y | Y | 0 | 0 | 0 |  | 650 | 400 | Y | Y | Y | [6 empty] | RB130.00 | H
A66857 | 2021-09-12 | 1 | B |  | 8 | A | AE1055LS | 탄소강 | G-AE1055LS | BM#1 | 1631 | 40 | 1586 | 1560 | 25 | 4500 |  | 3 | 0.15 | 25 |  | 51.43 | 1548 | 0 | 0 | 192.78 |  | 1 | 65 | 58 | Y |  | 2021-09-12 07:37 | 64 | 1095 | 28 | 29 | 32 | 31 | 31 | 31 | 30 | 30 | 30 | 31 | 30 | 29 | 29 | 27 | 30 | 32 | 27 | 31 | -0.08 | Y | 60 | Y | -0.2 | [8 empty] | N | N | Y | 190 | 0.4 | 75 | 101520 | 94560 | 7640 | 15800 | 04 | 2 |  | 2021-09-12 07:47 | 1548 | 104 |  | 18 |  | *STR#1 W/D4번 ENCODER이상 S/R미적용 *교차진공으로 작업지연 20%이상 감속주입 ID:101~106.201~206 | [14 empty] | 99.92 | 100 | 0 | 0 | 0 |  | 500 |  | Y | N | 0 | 0 | 0 |  | 501 |  | Y | N | N |  |  | Y |  |  |  | BT180180 | H
B66253 | 2021-09-12 | 2 | B | 연주종료 | 6 | A | SBC70L | 특수용도강 | D3 | BM#2 | 1622 | 43 | 1627 | 1580 | 33 | 5700 |  | 3 | 0.16 | 21 |  | 64.03 | 1574 | 0 | 111.91 | 107.07 |  | 35 | 67 | 44 | Y |  | 2021-09-12 08:23 | 76 | 1092 | 33 | 38 | 42 | 46 | 47 | 48 | 48 | 48 | 47 | 46 | 45 | 44 | 43 | 43 | 44 | 48 | 43 | 48 | -0.14 | Y | 35 | Y | -0.2 |  |  |  | 0.86 |  |  |  | N | N | N | M | 180 | 0.5 | 63 | 107995 | 101629 | -729 | 2000 | 13 | 1 |  | 2021-09-12 08:28 | 1574 | 116 |  | 19 |  | * 연주 종료 : 10시 00분 | D5D324B9A46849428E41BD1A5E40F11A | A2690162DD4C4555875760DEBD7B3BD1 | 1330EAA7B29148E991B5B772F929CA58 | [11 empty] | 107.67 | 100 | 0 | 3260 | 0 |  | 650 | 400 | Y | Y | 0 | 3350 | 0 |  | 650 | 400 | Y | Y | Y | [6 empty] | RB130.00 | H
A66858 | 2021-09-12 | 1 | B |  | 9 | A | AE1055LS | 탄소강 | G-AE1055LS | BM#1 | 1627 | 41 | 1582 | 1550 | 34 | 5200 |  | 3 | 0.14 | 25 |  | 51.22 | 1545 | 0 | 0.42 | 195.38 |  | 21 | 45 | 53 | Y |  | 2021-09-12 08:57 | 61 | 1096 | 26 | 26 | 29 | 33 | 34 | 35 | 35 | 34 | 33 | 33 | 33 | 32 | 32 | 31 | 32 | 35 | 31 | 33 | -0.1 | Y | 40 | Y | -0.2 | [8 empty] | N | N | Y | 180 | 0.52 | 62 | 101520 | 102380 | 8670 | 15500 | 04 | 2 |  | 2021-09-12 09:04 | 1545 | 123 |  | 13 |  | *STR#1 W/D4번 ENCODER이상 S/R미적용 | [14 empty] | 92.8 | 100 | 0 | 0 | 0 |  | 500 |  | Y | N | 0 | 0 | 0 |  | 501 |  | Y | N | N |  |  | Y |  |  |  | BT180180 | H
A66859 | 2021-09-12 | 1 | B | TUNDISH교체전 | 10 | A | AE1055LS | 탄소강 | G-AE1055LS | BM#1 | 1618 | 48 | 1587 | 1538 | 31 | 5400 |  | 3 | 0.15 | 25 |  | -1.15 | 1553 | 1588 | 0 | 277.18 |  | 29 | 34 | 62 | Y |  | 2021-09-12 09:44 | 69 | 1095 | 30 | 30 | 31 | 33 | 35 | 35 | 35 | 35 | 34 | 33 | 32 | 32 |  | 32 | 33 | 35 | 32 | 35 | -0.07 | Y | 35 | Y | 0 | [7 empty] | N | N | N | N | 170 | 0.52 | 59 | 90114 | 101071 | 7379 | 2000 | 04 | 2 |  | 2021-09-12 09:55 | 1553 | 125 |  | 29 |  | *STR#1 W/D4번 ENCODER이상 S/R미적용 |  | C64D956C55B24FC6B3B54F9BB7927FEE | BFA6B92B5947445EB343F80F6950CF81 | [11 empty] | 87.49 | 100 | 0 | 3500 | 0 |  | 500 |  | Y | N | 0 | 3500 | 0 |  | 501 |  | Y | N | N |  |  | Y |  |  |  | BT180180 | H
A66860 | 2021-09-12 | 1 | B | TUNDISH교체 | 1 | A | SBMA75 | 합금강 | D1 | BM#1 | 1594 | 36 | 1640 | 1529 | 31 | 7300 |  | 1 | 0.34 | 20 |  | -2.6 | 1571 | 1642 | 0 | 20.64 | 0 | 18 | 38 | 55 | Y |  | 2021-09-12 11:02 | 80 | 1093 | -787 | 3 | 21 | 17 | 19 | 22 | 23 | 25 | 25 | 26 | 26 | 25 |  | 25 | 22 | 26 | 25 | 25 | 0 |  | 10 | Y | -0.2 | 0.5 | 1.71 | 1.54 |  |  |  |  | N | N | N | N | 210 | 0.49 | 56 | 84610 | 92328 | 5222 | 14300 | 17 | 1 |  | 2021-09-12 11:08 | 1571 | 116 |  | 32 |  | *T/D FLUX 유:10KG,용120KG | [14 empty] | 87.77 | 100 | 700 | 0 | 0 |  | 650 |  | Y | Y | 700 | 0 | 0 |  | 651 |  | Y | Y | N |  | Y | N |  |  |  | BT180180 | H
B66254 | 2021-09-12 | 2 | B |  | 2 | A | SBMA75 | 합금강 | D1 | BM#1 | 1613 | 60 | 1654 | 1551 | 48 | 9700 |  | 1 | 0.33 | 19 |  | -2.4 | 1575 | 1650 | 0 | 20.58 | 0 | 6 | 79 | 122 | Y |  | 2021-09-12 11:52 | 84 | 1105 | 24 | 26 | 33 | 37 | 39 | 39 | 39 | 39 | 39 | 38 | 37 | 36 | 34 | 34 | 36 | 39 | 34 | 39 | -0.12 | Y | 40 | Y | -0.4 | [7 empty] | N | N | N | N | 200 | 0.48 | 60 | 92889 | 91022 | 5778 | 14500 | 17 | 1 |  | 2021-09-12 11:59 | 1575 | 155 |  | 40 |  | *전기로 작업지연 감속주입 | [14 empty] | 96.76 | 100 | 0 | 0 | 0 |  | 650 |  | Y | Y | 0 | 0 | 0 |  | 651 |  | Y | Y | N |  | Y |  |  |  |  | RB160.00 | C
B66255 | 2021-09-12 | 2 | C |  | 3 | A | SBMA75 | 합금강 | D1 | BM#1 | 1635 | 49 | 1634 | 1568 | 42 | 8100 |  | 1 | 0.38 | 22 |  | -2.6 | 1570 | 1656 | 0 | 27.42 | 0 | 38 | 66 | 1580 | Y |  | 2021-09-12 13:11 | 79 | 1102 | 33 | 33 | 38 | 41 | 42 | 42 | 42 | 40 | 40 | 39 | 38 | 37 | 35 | 34 | 38 | 42 | 34 | 42 | -0.18 | Y | 45 | Y | -0.2 | [7 empty] | N | N | N | N | 190 | 0.45 | 67 | 90525 | 98089 | 5011 | 15100 | 17 | 1 |  | 2021-09-12 13:16 | 1570 | 124 |  | 21 |  | *전기로 작업지연 감속주입 | [14 empty] | 88.84 | 100 | 0 | 0 | 0 |  | 650 |  | Y | Y | 0 | 0 | 0 |  | 651 |  | Y | Y | N |  | Y |  |  |  |  | BT180180 | C
B66256 | 2021-09-12 | 2 | C |  | 4 | A | SBMA75 | 합금강 | D1 | BM#1 | 1611 | 47 | 1649 | 1575 | 43 | 7300 |  | 1 | 0.38 | 17 |  | -2.53 | 1570 | 1641 | 2.99 | 15.37 | 0 | 16 | 85 | 212 | Y |  | 2021-09-12 14:18 | 79 | 1083 | 31 | 33 | 37 | 39 | 40 | 40 | 40 | 39 | 38 | 37 | 36 | 33 | 31 | 31 | 37 | 40 | 31 | 40 | -0.2 | Y | 45 | Y | -0.4 | [7 empty] | N | N | N | N | 180 | 0.45 | 63 | 101532 | 91227 | 4973 | 14800 | 17 | 1 |  | 2021-09-12 14:28 | 1570 | 133 |  | 24 |  | *전기로 작업지연 감속주입 | [14 empty] | 105.65 | 100 | 0 | 0 | 0 |  | 650 |  | Y | Y | 0 | 0 | 0 |  | 651 |  | Y | Y | N |  | Y |  |  |  |  | BT180180 | H
A66861 | 2021-09-12 | 1 | C |  | 5 | A | SBMA75 | 합금강 | D1 | BM#1 | 1671 | 40 | 1604 | 1592 | 26 | 4400 |  | 3 | 0.16 | 16 |  | -1.74 | 1567 | 1604 | 0 | 165.67 |  | 21 | 46 | 211 | Y |  | 2021-09-12 15:23 | 76 | 1101 | 31 | 34 | 37 | 39 | 40 | 40 | 40 | 40 | 39 | 39 | 38 | 37 | 37 | 36 | 38 | 40 | 36 | 40 | -0.09 | Y | 45 | Y | -0.2 | [7 empty] | N | N | N | N | 170 | 0.45 | 65 | 84610 | 95345 | 6305 | 15000 | 17 | 1 |  | 2021-09-12 15:30 | 1567 | 99 |  | 23 |  | *전기로 작업지연 감속주입 | [6 empty] | E7733C7F8BD64854842A110A48E7EBF0 | 1CC3131D1A0A48E9BA1D92FC4C6A2237 | 1C547564F3734EE99B0FF023891C805F |  | 0E6D6758326C47A2A765EA3EFF9C4FEC | 1DD9C592081E4BC7A1A4D096C8B2F315 | D51C165C578F4AE589AEBD709CEA4879 |  | 82.67 | 100 | 0 | 0 | 0 |  | 650 |  | Y | Y | 0 | 0 | 0 |  | 651 |  | Y | Y | N |  |  | Y |  |  |  | BT180180 | H
B66257 | 2021-09-12 | 2 | C | 연주시작 | 1 | B | 20MNCRS5HM8 | 소입성보증강 | C1 | BM#2 | 1638 | 67 | 1715 | 1557 | 60 | 12300 |  | 1 | 0.28 | 21 |  | -3.17 | 1601 | 1710 | 0 | 29.63 | 0 | 35 | 68 | 207 | Y |  | 2021-09-12 15:42 | 92 | 1094 | -471 | -465 | 29 | 25 | 30 | 34 | 37 | 39 | 41 | 41 | 41 | 42 | 41 | 41 | 37 | 42 | 41 | 41 | 0 |  | 10 | Y | 0 |  | 1.97 | 1.97 |  |  |  |  | N | N | N | N | 150 | 0.47 | 65 | 96360 | 101629 | -329 | 14600 | 06 | 2 |  | 2021-09-12 15:50 | 1601 | 154 |  | 22 |  | *START 16:04 * T/D FLUX 용탕부: 120 KG / 유탕부: 10KG 투입. * BUTT 타입롱노즐사용(슬리브타입.) *STR#1.2 코너히터기 건조로 미적용,이상공정 등록 및 생관통보 *전공정 요청 감속주입 |  | 74491A2B17504CEBACA9F19856930F04 | 4B2B1446EC774567B2D659A65EB2E3FE | [11 empty] | 96.75 | 41.67 | 700 | 0 | 0 |  | 450 | 300 | N | Y | 700 | 0 | 0 |  | 451 | 300 | N | Y | N | [6 empty] | RB130.00 | H
A66862 | 2021-09-12 | 1 | C |  | 6 | A | SBMA75 | 합금강 | D1 | BM#1 | 1611 | 44 | 1611 | 1543 | 28 | 5200 |  | 3 | 0.15 | 16 |  | -2.3 | 1563 | 1611 | 0 | 141.88 |  | 18 | 39 | 138 | Y |  | 2021-09-12 16:28 | 72 | 1099 | 36 | 35 | 36 | 39 | 39 | 38 | 38 | 37 | 37 | 36 | 36 | 35 |  | 35 | 37 | 39 | 35 | 36 | -0.1 | Y | 40 | Y | -0.2 | [7 empty] | N | N | N | N | 210 | 0.49 | 61 | 101532 | 93879 | 6921 | 15100 | 17 | 1 |  | 2021-09-12 16:35 | 1563 | 99 |  | 24 | [16 empty] | 100.63 | 100 | 0 | 0 | 0 |  | 650 |  | Y | Y | 0 | 0 | 0 |  | 651 |  | Y | Y | N |  |  | Y |  |  |  | BT180180 | H
B66258 | 2021-09-12 | 2 | C |  | 2 | A | 20MNCRS5HM8 | 소입성보증강 | C1 | BM#2 | 1622 | 54 | 1659 | 1567 | 37 | 7500 |  | 1 | 0.3 | 19 |  | -2.66 | 1582 | 1655 | 0 | 18.06 | 0 | 6 | 80 | 58 | Y |  | 2021-09-12 16:43 | 73 | 1097 | 38 | 37 | 34 | 32 | 33 | 32 | 31 | 31 | 30 | 29 | 28 | 27 | 25 | 24 | 30 | 34 | 24 | 0 | -0.18 | Y | 55 | Y | -0.2 | [7 empty] | N | N | N | N | 140 | 0.5 | 65 | 95616 | 104264 | -814 | 15800 | 06 | 2 |  | 2021-09-12 17:07 | 1582 | 142 |  | 26 |  | *STR#1.2 코너히터기 건조로 미적용,이상공정 등록 및 생관통보 *전공정 요청 감속주입 | [6 empty] | 000BD6BE786244F186092C8FB7D9DEDB | B44D0219B40C4AECB4B04D14E586197A | 18F0C1B1E5CC45F6A958BE78A3F69694 |  | 102C9297042A41D9BF54184A4E704CA4 | ECF730E3382C4DB3AD81AC9E459F7656 | 1480C72A667D4ED783FE6D37B47B2380 |  | 90.85 | 50 | 0 | 0 | 0 |  | 450 | 300 | N | Y | 0 | 0 | 0 |  | 451 | 300 | N | Y | N | [6 empty] | RB130.00 | H
A66863 | 2021-09-12 | 1 | C |  | 7 | A | SBMA75 | 합금강 | D1 | BM#1 | 1635 | 38 | 1604 | 1571 | 27 | 5000 |  | 3 | 0.16 | 17 |  | -1.88 | 1565 | 1604 | 0 | 139.08 |  | 5 | 1 | 26846 | Y |  | 2021-09-12 17:22 | 74 | 1100 | 34 | 34 | 30 | 28 | 28 | 28 | 28 | 27 | 27 | 26 | 26 | 26 | 26 | 26 | 28 | 30 | 26 | 28 | -0.08 | Y | 50 | Y | 0 | [7 empty] | N | N | N | N | 200 | 0.51 | 58 | 101532 | 94879 | 4471 | 15000 | 17 | 1 |  | 2021-09-12 17:38 | 1565 | 100 |  | 32 | [16 empty] | 99.69 | 100 | 0 | 0 | 0 |  | 650 |  | Y | Y | 0 | 0 | 0 |  | 651 |  | Y | Y | N |  |  | Y |  |  |  | BT180180 | H
B66259 | 2021-09-12 | 2 | C |  | 3 | A | 20MNCRS5HM8 | 소입성보증강 | C1 | BM#2 | 1647 | 44 | 1645 | 1596 | 39 | 7600 |  | 1 | 0.27 | 19 |  | -2.84 | 1579 | 1654 | 0 | 16.06 | 0 | 38 | 67 | 60 | Y |  | 2021-09-12 17:42 | 70 | 1100 | 20 | 20 | 23 | 25 | 27 | 27 | 26 | 25 | 24 | 23 | 22 | 21 | 20 | 20 | 23 | 27 | 20 | 20 | -0.17 | Y | 40 | Y | -0.2 | [7 empty] | N | N | N | N | 130 | 0.52 | 63 | 95616 | 103945 | -695 | 15300 | 06 | 2 |  | 2021-09-12 17:50 | 1579 | 135 |  | 33 |  | *전공정 요청 감속주입 | [14 empty] | 93.56 | 50 | 0 | 0 | 0 |  | 451 | 300 | Y | Y | 0 | 0 | 0 |  | 451 | 300 | Y | Y | N | [6 empty] | RB130.00 | H
A66864 | 2021-09-12 | 1 | C | TUNDISH교체전 | 8 | A | SBMA75 | 합금강 | D1 | BM#1 | 1614 | 40 | 1594 | 1565 | 29 | 4700 |  | 3 | 0.17 | 16 |  | -2.07 | 1551 | 1594 | 0 | 168.58 |  | 29 | 35 | 342 | Y |  | 2021-09-12 18:33 | 60 | 1092 | 26 | 26 | 26 | 26 | 26 | 26 | 25 | 24 | 23 | 22 | 22 | 21 |  | 21 | 24 | 26 | 21 | 26 | -0.11 |  | 45 | Y | -0.2 | [7 empty] | N | N | N | N | 190 | 0.51 | 60 | 84445 | 94005 | 5245 | 2000 | 17 | 1 |  | 2021-09-12 18:41 | 1551 | 94 |  | 21 |  |  | 5847664FB6194DD58E09EEABE9223F0B | 85FF947F02764F8E8EF5FBC4C02FCD74 | 4ABA6D5C81004103BD2B6C814959312B | [11 empty] | 83.61 | 100 | 0 | 2800 | 0 |  | 650 |  | Y | Y | 0 | 2500 | 0 |  | 651 |  | Y | Y | N |  |  | Y |  |  |  | BT180180 | H
B66260 | 2021-09-12 | 2 | C |  | 4 | A | 20MNCRS5HM8 | 소입성보증강 | C1 | BM#2 | 1611 | 49 | 1635 | 1566 | 46 | 8600 |  | 1 | 0.28 | 19 |  | 0 | 1578 | 1654 | 0 | 15.05 | 0 | 16 | 86 | 48 | Y |  | 2021-09-12 18:55 | 69 | 1097 | 17 | 16 | 24 | 27 | 30 | 31 | 30 | 30 | 29 | 29 | 28 | 27 | 25 | 25 | 27 | 31 | 25 | 30 | -0.17 | Y | 35 | Y | -0.4 | [7 empty] | N | N | N | N | 120 | 0.52 | 62 | 103584 | 102459 | 1041 | 15600 | 06 | 2 |  | 2021-09-12 19:03 | 1578 | 127 |  | 24 | [16 empty] | 100.86 | 53.85 | 0 | 0 | 0 |  | 450 | 300 | Y | Y | 0 | 0 | 0 |  | 451 | 300 | Y | Y | N | [6 empty] | RB130.00 | H
A66865 | 2021-09-12 | 1 | C | TUNDISH교체 | 1 | A | STB2 | 베어링강 | STB (SF) | BM#1 | 1603 | 42 | 1579 | 1541 | 38 | 6400 |  | 3 | 0.16 | 25 |  | -1.18 | 1544 | 1579 | 105.3 | 39.49 |  | 21 | 47 | 78 | Y |  | 2021-09-12 19:45 | 88 | 1090 | 32 | 35 | 38 | 31 | 33 | 38 | 39 | 42 | 42 | 43 | 43 | 43 | 43 | 43 | 40 | 43 | 43 | 43 | 0 |  | 15 | Y | 0 |  | 1.82 | 1.82 | [5 empty] | N | Y | M | 240 | 0.47 | 60 | 84610 | 93224 | 7526 | 15800 | 03 | 2 |  | 2021-09-12 19:52 | 1544 | 113 |  | 33 |  | *T/D FLUX 유:10,용:270kg | [14 empty] | 82.75 | 100 | 1500 | 0 | 0 |  | 650 |  | Y | N | 1500 | 0 | 0 |  | 651 |  | Y | N | Y |  |  | Y |  |  |  | BT180180 | H
B66261 | 2021-09-12 | 2 | C |  | 5 | A | 20MNCRS5HM8 | 소입성보증강 | C1 | BM#2 | 1618 | 45 | 1651 | 1571 | 40 | 7900 |  | 1 | 0.23 | 19 |  |  | 1577 |  | 0 | 0.18 | 0 | 35 | 69 | 46 | Y |  | 2021-09-12 20:05 | 68 | 1103 | 22 | 22 | 26 | 28 | 30 | 30 | 30 | 28 | 28 | 26 | 24 | 22 | 21 | 21 | 26 | 30 | 21 | 30 | -0.22 | Y | 40 | Y | -0.2 | [7 empty] | N | N | N | N | 110 | 0.52 | 63 | 103584 | 103840 | -440 | 14800 | 06 | 2 |  | 2021-09-12 20:17 | 1577 | 130 |  | 17 | [16 empty] | 101.06 | 100 | 0 | 0 | 0 |  | 450 | 300 | Y | Y | 0 | 0 | 0 |  | 452 | 300 | Y | Y | N | [6 empty] | RB130.00 | H
A66866 | 2021-09-12 | 1 | D |  | 2 | A | STB2 | 베어링강 | STB (SF) | BM#1 | 1594 | 40 | 1558 | 1531 | 30 | 5000 |  | 3 | 0.15 | 25 |  | -1.35 | 1518 | 1558 | 113.99 | 34.3 |  | 18 | 40 | 78 | Y |  | 2021-09-12 20:49 | 62 | 1108 | 43 | 41 | 34 | 31 | 28 | 27 | 26 | 25 | 25 | 24 | 24 | 24 | 24 | 24 | 28 | 34 | 24 | 24 | -0.18 |  | 55 | Y | 0 |  |  |  | 1.03 |  |  |  | Y | Y | Y | Y | 230 | 0.48 | 64 | 101532 | 95124 | 7976 | 15600 | 03 | 2 |  | 2021-09-12 21:00 | 1518 | 109 |  | 28 | [16 empty] | 98.72 | 100 | 0 | 0 | 0 |  | 650 |  | Y | N | 0 | 0 | 0 |  | 651 |  | Y | N | Y |  |  | Y |  |  |  | BT180180 | H
B66262 | 2021-09-12 | 2 | D |  | 6 | A | 20MNCRS5HM8 | 소입성보증강 | C1 | BM#2 | 1613 | 50 | 1666 | 1547 | 42 | 8400 |  | 1 | 0.31 | 19 |  | 0 | 1583 | 1660 | 0 | 18.73 | 0 | 6 | 81 | 38 | Y |  | 2021-09-12 20:59 | 74 | 1097 | 17 | 24 | 29 | 32 | 33 | 33 | 33 | 32 | 31 | 29 | 28 | 26 |  | 26 | 29 | 33 | 26 | 33 | -0.2 | Y | 35 | Y | -0.4 | [7 empty] | N | N | N | N | 100 | 0.52 | 60 | 95616 | 97676 | 1624 | 15400 | 06 | 2 |  | 2021-09-12 21:07 | 1583 | 133 |  | 27 | [16 empty] | 97.22 | 100 | 0 | 0 | 0 |  | 451 | 300 | Y | Y | 0 | 0 | 0 |  | 451 | 300 | Y | Y | N | [6 empty] | RB130.00 | H
A66867 | 2021-09-12 | 1 | D |  | 3 | A | STB2 | 베어링강 | STB (SF) | BM#1 | 1608 | 40 | 1558 | 1532 | 32 | 5300 |  | 3 | 0.15 | 25 |  | -1.62 | 1510 | 1558 | 105.94 | 56.97 |  | 5 | 2 | 82 | Y |  | 2021-09-12 21:52 | 54 | 1109 | 28 | 27 | 24 | 24 | 23 | 23 | 23 | 22 | 22 | 21 | 20 | 29 |  | 29 | 24 | 29 | 29 | 23 | 0 |  |  | Y | 1.8 |  |  |  | 0.96 |  |  |  | Y | Y | Y | Y | 220 | 0.48 | 57 | 152298 | 86468 | 7932 | 15900 | 03 | 2 |  | 2021-09-12 22:02 | 1510 | 114 |  | 31 |  | *유사강종 연연주 혼탕부 성분확인 ID: 107~109.207~209 | [14 empty] | 161.25 | 100 | 0 | 0 | 0 |  | 650 |  | Y | N | 0 | 0 | 0 |  | 651 |  | Y | N | Y |  |  | Y |  |  |  | BT180180 | H
B66263 | 2021-09-12 | 2 | D |  | 7 | A | 20MNCRS5HM8 | 소입성보증강 | C1 | BM#2 | 1656 | 45 | 1652 | 1606 | 43 | 7000 |  | 1 | 0.32 | 19 |  | 0 | 1578 | 5999 | 0 | 18.39 | 0 | 38 | 68 | 39 | Y |  | 2021-09-12 22:01 | 69 | 1099 | 22 | 25 | 27 | 30 | 31 | 31 | 30 | 29 | 28 | 27 | 26 | 25 |  | 25 | 28 | 31 | 25 | 0 | -0.15 | Y | 40 | Y | -0.2 | [7 empty] | N | N | N | N | 150 | 0.52 | 63 | 111552 | 102351 | -251 | 14800 | 06 | 2 |  | 2021-09-12 22:07 | 1578 | 132 |  | 25 | [16 empty] | 106.39 | 100 | 0 | 0 | 0 |  | 451 | 300 | Y | Y | 0 | 0 | 0 |  | 452 | 300 | Y | Y | N | [6 empty] | RB130.00 | H
A66868 | 2021-09-12 | 1 | D |  | 4 | A | SP-STB2 | 베어링강 | STB (SF) | BM#1 | 1642 | 54 | 1556 | 1546 | 34 | 5700 |  | 3 | 0.15 | 25 |  | -1.39 | 1515 | 1556 | 89.45 | 74.05 |  | 29 | 36 | 76 | Y |  | 2021-09-12 22:59 | 60 | 1091 | 15 | 18 | 23 | 26 | 27 | 27 | 27 | 26 | 25 | 24 | 24 | 23 | 22 | 21 | 24 | 27 | 21 | 27 | -0.13 | Y | 45 | Y | -0.2 |  |  |  | 0.97 |  |  |  | Y | Y | Y | Y | 210 | 0.48 | 68 | 33844 | 100834 | 7466 | 15100 | 03 | 2 |  | 2021-09-12 23:07 | 1515 | 119 |  | 21 |  | *유사강종 연연주 혼탕부 성분확인 ID: 101.201 | [14 empty] | 31.4 | 100 | 0 | 0 | 0 |  | 650 |  | Y | N | 0 | 0 | 0 |  | 651 |  | Y | N | Y |  |  | Y |  |  |  | BT180180 | H
B66264 | 2021-09-12 | 2 | D |  | 8 | A | 20MNCRS5HM8 | 소입성보증강 | C1 | BM#2 | 1609 | 47 | 1659 | 1571 | 42 | 8100 |  | 1 | 0.35 | 19 |  | -2.74 | 1576 | 1651 | 0 | 29.95 | 0 | 16 | 87 | 32 | Y |  | 2021-09-12 22:56 | 67 | 1095 | 22 | 21 | 28 | 30 | 32 | 33 | 33 | 32 | 30 | 30 | 28 | 27 | 25 | 25 | 29 | 33 | 25 | 30 | -0.23 | Y | 35 | Y | -0.4 | [7 empty] | N | N | N | N | 140 | 0.52 | 60 | 111552 | 100814 | -364 | 15000 | 06 | 2 |  | 2021-09-12 22:58 | 1576 | 137 |  | 32 | [16 empty] | 111.33 | 100 | 0 | 0 | 0 |  | 451 | 300 | Y | Y | 0 | 0 | 0 |  | 451 | 300 | Y | Y | N | [6 empty] | RB130.00 | H
A66869 | 2021-09-12 | 1 | D |  | 5 | A | SP-STB2 | 베어링강 | STB (SF) | BM#1 | 1630 | 43 | 1558 | 1550 | 28 | 5000 |  | 3 | 0.14 | 25 |  | -1.17 | 1523 | 1558 | 91.14 | 53.28 |  | 21 | 48 | 63 | Y |  | 2021-09-13 00:01 | 68 | 1089 | 20 | 22 | 28 | 32 | 35 | 36 | 36 | 35 | 35 | 35 | 35 | 35 | 34 | 34 | 33 | 36 | 34 | 35 | -0.02 | Y | 40 | Y | -0.2 |  |  |  | 0.82 |  |  |  | Y | Y | Y | Y | 200 | 0.48 | 63 | 101532 | 96660 | 6990 | 15700 | 03 | 2 |  | 2021-09-13 00:10 | 1523 | 111 |  | 27 | 16 | [15 empty] | 97.96 | 100 | 0 | 0 | 0 |  | 650 |  | Y | N | 0 | 0 | 0 |  | 651 |  | Y | N | Y |  |  | Y |  |  |  | BT180180 | H
B66265 | 2021-09-12 | 2 | D |  | 9 | A | 20MNCRS5HM8 | 소입성보증강 | C1 | BM#2 | 1610 | 48 | 1654 | 1573 | 43 | 8200 |  | 1 | 0.39 | 19 |  | -2.76 | 1585 | 1663 | 0 | 33.77 | 0 | 35 | 70 | 36 | Y |  | 2021-09-13 00:03 | 76 | 1090 | 22 | 27 | 33 | 35 | 36 | 36 | 35 | 35 | 34 | 32 | 31 | 29 | 27 | 27 | 32 | 36 | 27 | 35 | -0.22 | Y | 40 | Y | -0.4 | [7 empty] | N | N | N | N | 130 | 0.52 | 62 | 111552 | 102396 | -1746 | 13900 | 06 | 2 |  | 2021-09-13 00:13 | 1585 | 139 |  | 27 | [16 empty] | 110.94 | 100 | 0 | 0 | 0 |  | 450 | 300 | Y | Y | 0 | 0 | 0 |  | 449 | 300 | Y | Y | N | [6 empty] | RB130.00 | H
A66870 | 2021-09-12 | 1 | D |  | 6 | A | SP-STB2 | 베어링강 | STB (SF) | BM#1 | 1621 | 38 | 1559 | 1553 | 28 | 4800 |  | 3 | 0.15 | 25 |  | -1.46 | 1516 | 1559 | 115.93 | 102.34 |  | 18 | 41 | 60 | Y |  | 2021-09-13 01:07 | 61 | 1089 | 34 | 33 | 32 | 32 | 31 | 30 | 29 | 29 | 28 | 28 | 27 | 26 | 26 | 26 | 29 | 32 | 26 | 26 | -0.11 |  | 55 | Y | 0 |  |  |  | 1 |  |  |  | Y | Y | Y | Y | 190 | 0.48 | 65 | 101532 | 98317 | 7283 | 15700 | 03 | 2 |  | 2021-09-13 01:16 | 1516 | 112 |  | 26 | 8 | [6 empty] | CB3333D03CF747BA90E2F85C537FAE49 | 892EC549E1914D5BBD5B68AC0D22AE97 | 6FA04F0363F84F59A8542054983551EC |  | 7A5B457CC7014D0B81DDD678DF4F604C | D87161BCE6DE4BB4B4D96B24C861D30B | 04DBFA1D6CD64B32BA997AB13A70C8D2 |  |  | 96.42 | 100 | 0 | 0 | 0 |  | 650 |  | Y | N | 0 | 0 | 0 |  | 651 |  | Y | N | Y |  |  | Y |  |  |  | BT180180 | H
B66266 | 2021-09-12 | 2 | D |  | 10 | A | 20MNCRS5HM8 | 소입성보증강 | C1 | BM#2 | 1594 | 45 | 1660 | 1561 | 42 | 8200 |  | 1 | 0.35 | 19 |  | -3 | 1573 | 1652 | 0 | 34.15 | 0 | 6 | 82 | 36 | Y |  | 2021-09-13 01:09 | 64 | 1099 | 24 | 23 | 28 | 29 | 31 | 30 | 31 | 30 | 29 | 27 | 25 | 23 | 22 | 14 | 26 | 31 | 14 | 0 | -0.31 | Y | 55 | Y | -0.6 | [7 empty] | N | N | N | N | 120 | 0.44 | 75 | 95616 | 97583 | -483 | 14500 | 06 | 2 |  | 2021-09-13 01:20 | 1573 | 123 |  | 25 |  | * 전공정 요청으로 감속주입 0.40 이상공정 등록 및 생관통보 ID : 303, 304, 305, 306, 403, 404, 405, 406 * 주속 0.25~0.35 감속주입 ID : 305, 306, 405, 406 | [14 empty] | 98.67 | 100 | 0 | 0 | 0 |  | 450 | 300 | Y | Y | 0 | 0 | 0 |  | 449 | 300 | Y | Y | N | [6 empty] | RB130.00 | C
A66871 | 2021-09-12 | 1 | D |  | 7 | A | SP-STB2 | 베어링강 | STB (SF) | BM#1 | 1606 | 41 | 1561 | 1533 | 31 | 5400 |  | 3 | 0.14 | 25 |  | -1.35 | 1517 | 1557 | 120.79 | 30.74 |  | 5 | 3 | 68 | Y |  | 2021-09-13 02:09 | 62 | 1088 | 25 | 24 | 26 | 26 | 27 | 26 | 26 | 26 | 25 | 24 | 24 | 24 | 23 | 23 | 25 | 27 | 23 | 26 | -0.1 | Y | 40 | Y | -0.2 |  |  |  | 0.92 |  |  |  | Y | Y | Y | Y | 240 | 0.48 | 61 | 84610 | 93765 | 10835 | 15200 | 03 | 2 |  | 2021-09-13 02:17 | 1517 | 107 |  | 29 | 10 | [15 empty] | 83.98 | 100 | 0 | 0 | 0 |  | 650 |  | Y | N | 0 | 0 | 0 |  | 651 |  | Y | N | Y |  |  | Y |  |  |  | BT180180 | H
B66268 | 2021-09-12 | 2 | D |  | 11 | B | 20MNCRS5HM8 | 소입성보증강 | C1 | BM#2 | 1604 | 36 | 1602 | 1548 | 32 | 6500 |  | 3 | 0.13 | 18 |  | -0.55 | 1591 | 1602 | 0 | 150.1 |  | 16 | 88 | 48 | Y |  | 2021-09-13 02:41 | 82 | 1090 | 11 | 10 | 27 | 38 | 43 | 46 | 48 | 48 | 47 | 47 | 47 | 46 | 45 | 42 | 42 | 48 | 42 | 47 | -0.12 | Y | 50 | Y | -0.4 | [7 empty] | N | N | N | N | 110 | 0.4 | 79 | 95616 | 100955 | 2345 | 14900 | 06 | 2 |  | 2021-09-13 02:43 | 1591 | 70 |  | 9 | 15 | * 전공정 요청으로 감속주입 0.40 이상공정 등록 및 생관통보 | [14 empty] | 9561600 | 100 | 0 | 0 | 0 |  | 449 | 300 | Y | Y | 0 | 0 | 0 |  | 449 | 300 | Y | Y | N | [6 empty] | RB130.00 | C
A66872 | 2021-09-12 | 1 | D |  | 8 | A | SP-STB2 | 베어링강 | STB (SF) | BM#1 | 1611 | 52 | 1570 | 1537 | 32 | 5500 |  | 3 | 0.16 | 25 |  | -1.4 | 1529 | 1570 | 145.53 | 10.5 |  | 29 | 37 | 62 | Y |  | 2021-09-13 03:16 | 74 | 1099 | 23 | 29 | 35 | 39 | 41 | 42 | 42 | 41 | 41 | 41 | 40 | 40 | 40 | 40 | 38 | 42 | 40 | 41 | -0.02 | Y | 35 | Y | 0 |  |  |  | 0.77 |  |  |  | Y | Y | Y | Y | 230 | 0.48 | 64 | 101532 | 96059 | 6991 | 14900 | 03 | 2 |  | 2021-09-13 03:26 | 1529 | 111 |  | 24 | [16 empty] | 10153200 | 100 | 0 | 0 | 0 |  | 650 |  | Y | N | 0 | 0 | 0 |  | 651 |  | Y | N | Y |  |  | Y |  |  |  | BT180180 | H
B66267 | 2021-09-12 | 2 | D |  | 12 | A | 20MNCRS5HM8 | 소입성보증강 | C1 | BM#2 | 1605 | 31 | 1599 | 1580 | 26 | 14700 |  | 1 | 0.38 | 9 |  | -2.82 | 1580 | 1622 | 0.27 | 16.86 | 0 | 38 | 69 | 48 | Y |  | 2021-09-13 04:05 | 71 | 1111 | 41 | 40 | 43 | 44 | 44 | 44 | 43 | 42 | 41 | 40 | 39 | 37 | 36 | 35 | 41 | 44 | 35 | 44 | -0.18 | Y | 50 | Y | -0.2 |  |  |  | 1.14 |  |  |  | N | N | N | N | 100 | 0.5 | 66 | 111552 | 103176 | 24 | 14400 | 06 | 2 |  | 2021-09-13 04:03 | 1580 | 221 |  | 4 |  | * 전공정 요청으로 감속주입 | [14 empty] | 108.15 | 100 | 0 | 0 | 0 |  | 449 | 300 | Y | Y | 0 | 0 | 0 |  | 449 | 300 | Y | Y | N | [6 empty] | RB130.00 | H
A66873 | 2021-09-12 | 1 | D |  | 9 | A | STB2 | 베어링강 | STB (SF) | BM#1 | 1676 | 41 | 1566 | 1589 | 22 | 3900 |  | 3 | 0.15 | 25 |  | -1.42 | 1524 | 1566 | 91.36 | 26.73 |  | 1 | 66 | 1058 | Y |  | 2021-09-13 04:16 | 68 | 1087 | 38 | 33 | 31 | 31 | 29 | 28 | 28 | 27 | 27 | 26 | 26 | 25 | 25 | 25 | 29 | 31 | 25 | 25 | -0.1 |  | 60 | Y | 0 |  |  |  | 0.85 |  |  |  |  | Y | Y | Y | 220 | 0.44 | 71 | 101532 | 98517 | 7483 | 15700 | 03 | 2 |  | 2021-09-13 04:25 | 1524 | 107 |  | 29 | 11 | *전공정요청 감속주입(정속유지강종) *STR#1 W/D4번 ENCODER이상 S/R미적용 | [14 empty] | 96.19 | 100 | 0 | 0 | 0 |  | 650 |  | Y | N | 0 | 0 | 0 |  | 651 |  | Y | N | Y |  |  | Y |  |  |  | BT180180 | H
B66269 | 2021-09-12 | 2 | B | TUNDISH교체전 | 13 | A | 20MNCRS5HM8 | 소입성보증강 | C1 | BM#2 | 1606 | 47 | 1644 | 1572 | 42 | 8100 |  | 1 | 0.32 | 19 |  | -2.75 | 1577 | 1658 | 0 | 29.25 | 0 | 35 | 71 | 48 | Y |  | 2021-09-13 05:06 | 68 | 1093 | 31 | 34 | 37 | 38 | 39 | 39 | 39 | 38 | 37 | 37 | 35 | 35 |  | 35 | 37 | 39 | 35 | 39 | -0.1 | Y | 35 | Y | 0 | [7 empty] | N | N | N | N | 150 | 0.52 | 58 | 90493 | 96270 | 130 | 2000 | 06 | 2 |  | 2021-09-13 05:07 | 1577 | 162 |  | 11 |  |  | 8790035E0C4341689A146BD88992A33A | 0AF4C3548EB543D5A699D871F492A75B | 36388A3537CE4CEE82509CE08B0238A3 | [11 empty] | 94.86 | 100 | 0 | 2600 | 0 |  | 449 | 300 | Y | Y | 0 | 2760 | 0 |  | 448 | 300 | Y | Y | N | [6 empty] | RB130.00 | H
A66874 | 2021-09-12 | 1 | B |  | 10 | A | STB2 | 베어링강 | STB (SF) | BM#1 | 1655 | 41 | 1560 | 1583 | 23 | 4000 |  | 3 | 0.14 | 25 |  | -1.49 | 1516 | 1560 | 124.04 | 42.48 |  | 21 | 49 | 127 | Y |  | 2021-09-13 05:26 | 60 | 1089 | 28 | 27 | 26 | 27 | 27 | 26 | 26 | 26 | 26 | 25 | 25 | 24 | 24 | 23 | 25 | 27 | 23 | 27 | -0.07 | Y | 60 | Y | 0 |  |  |  | 0.91 |  |  |  | Y | Y | Y | Y | 210 | 0.4 | 78 | 101532 | 96573 | 7727 | 15700 | 03 | 2 |  | 2021-09-13 05:34 | 1516 | 112 |  | 32 | 9 | *전공정요청 감속주입(정속유지강종) *STR#1 W/D4번 ENCODER이상 S/R미적용 | [14 empty] | 96.33 | 100 | 0 | 0 | 0 |  | 650 |  | Y | N | 0 | 0 | 0 |  | 651 |  | Y | N | Y |  |  | Y |  |  |  | BT180180 | H
B66270 | 2021-09-12 | 2 | B | TUNDISH교체 | 1 | B | AE10B35M2 | 탄소강 | B | BM#2 | 1576 | 42 | 1666 | 1549 | 37 | 7200 |  | 1 | 0.25 | 20 |  | -2.76 | 1584 | 1659 | 12.59 | 0 | 0 | 18 | 42 | 90 | Y |  | 2021-09-13 05:57 | 83 | 1100 | -364 | -127 | 24 | 17 | 24 | 28 | 30 | 32 | 32 | 33 | 31 |  |  | 31 | 29 | 33 | 31 | 0 | -0.2 |  | 10 | Y | -0.2 |  | 2.21 | 2.21 |  |  |  |  | N | N | N | N | 220 | 0.51 | 55 | 84850 | 89628 | 622 | 14700 | 10 | 1 |  | 2021-09-13 06:00 | 1584 | 133 |  | 40 |  | * BUTT 타입롱노즐사용(슬리브타입.) * T/D FLUX 용탕부: 120 KG / 유탕부: 10KG 투입. | [14 empty] | 94.7 | 71.43 | 700 | 0 | 0 |  | 650 | 400 | Y | Y | 700 | 0 | 0 |  | 651 | 400 | Y | Y | N | [6 empty] | BM510510 | C
A66875 | 2021-09-12 | 1 | B |  | 11 | A | STB2 | 베어링강 | STB (SF) | BM#1 | 1597 | 40 | 1565 | 1531 | 34 | 5400 |  | 3 | 0.14 | 25 |  | -1.53 | 1520 | 1565 | 119.95 | 94.64 |  | 5 | 4 | 61 | Y |  | 2021-09-13 06:32 | 64 | 1099 | 22 | 26 | 20 | 22 | 24 | 25 | 25 | 25 | 25 | 25 | 25 | 24 |  | 24 | 24 | 25 | 24 | 25 | -0.03 | Y | 35 | Y | -0.1 |  | 0.8 | 0.8 | [5 empty] | Y | Y | Y | 200 | 0.48 | 61 | 101091 | 94398 | 7602 | 15300 | 03 | 2 |  | 2021-09-13 06:44 | 1520 | 131 |  | 45 |  | *STR#1 W/D4번 ENCODER이상 S/R미적용 | [14 empty] | 98.87 | 100 | 0 | 0 | 0 |  | 650 |  | Y | N | 0 | 0 | 0 |  | 651 |  | Y | N | Y |  |  | Y |  |  |  | BT180180 | H
B66271 | 2021-09-12 | 2 | B |  | 2 | A | AE10B35M2 | 탄소강 | B | BM#2 | 1588 | 45 | 1640 | 1555 | 35 | 6400 |  | 1 | 0.25 | 16 |  | 0 | 1575 | 1593 | 12.39 | 0 | 0 | 16 | 89 | 58 | Y |  | 2021-09-13 06:52 | 74 | 1091 | 28 | 28 | 30 | 31 | 31 | 31 | 31 | 30 | 30 | 28 | 27 | 26 | 25 | 25 | 29 | 31 | 25 | 31 | -0.13 | Y | 45 | Y | -0.2 | [7 empty] | N | N | N | N | 220 | 0.5 | 62 | 93335 | 97311 | -2711 | 15300 | 10 | 1 |  | 2021-09-13 06:55 | 1575 | 126 |  | 41 | [16 empty] | 95.78 | 84.62 | 0 | 0 | 0 |  | 650 | 400 | Y | Y | 0 | 0 | 0 |  | 651 | 400 | Y | Y | N | [7 empty] | C
A66876 | 2021-09-13 | 1 | B |  | 12 | A | STB2 | 베어링강 | STB (SF) | BM#1 | 1636 | 40 | 1554 | 1552 | 28 | 4700 |  | 3 | 0.15 | 25 |  | -1.3 | 1515 | 1554 | 121.88 | 42.96 |  | 29 | 38 | 71 | Y |  | 2021-09-13 07:54 | 59 | 1095 | 23 | 24 | 26 | 26 | 26 | 26 | 26 | 25 | 25 | 24 | 24 | 23 | 23 | 23 | 25 | 26 | 23 | 26 | -0.06 | Y | 50 | Y | 0 |  |  |  | 0.69 |  |  |  |  | Y | Y | Y | 190 | 0.48 | 63 | 101532 | 96329 | 7371 | 15800 | 03 | 2 |  | 2021-09-13 08:09 | 1515 | 102 |  | 26 |  | *STR#1 W/D4번 ENCODER이상 S/R미적용 | [6 empty] | 5A2005A4EE474D83B84643D589E40AE4 | 464EEBEA143B44E3B7A733EA4FCBF563 | 8608118CFD7C4C7CBE01F25AD7799896 |  | C715791874BF4BA6AC3319E6C6D07CE5 | 49A78302574E47368E76974942093B1F | F2C29117093A4E4881568AD8A10F221B |  | 98.29 | 100 | 0 | 0 | 0 |  | 650 |  | Y | N | 0 | 0 | 0 |  | 651 |  | Y | N | Y |  |  | Y |  |  |  | BT180180 | H
B66272 | 2021-09-13 | 2 | B |  | 3 | A | AE10B35M2 | 탄소강 | B | BM#2 | 1631 | 41 | 1635 | 1545 | 30 | 5800 |  | 1 | 0.23 | 16 |  | -2.55 | 1568 | 1627 | 12.52 | 0 | 0 | 38 | 70 | 53 | Y |  | 2021-09-13 07:49 | 67 | 1075 | 21 | 21 | 22 | 23 | 23 | 23 | 23 | 21 | 20 | 19 | 17 | 15 |  | 15 | 21 | 23 | 15 | 23 | -0.2 | Y | 40 | Y | -0.4 | [7 empty] | N | N | N | N | 210 | 0.52 | 58 | 93335 | 95656 | 3844 | 13900 | 10 | 1 |  | 2021-09-13 08:15 | 1568 | 129 |  | 46 | [16 empty] | 100.31 | 100 | 0 | 0 | 0 |  | 650 | 400 | Y | Y | 0 | 0 | 0 |  | 651 | 400 | Y | Y | N | [6 empty] | RB300.00 | C
A66877 | 2021-09-13 | 1 | B |  | 13 | A | STB2 | 베어링강 | STB (SF) | BM#1 | 1628 | 46 | 1575 | 1562 | 41 | 6800 |  | 3 | 0.14 | 25 |  | -1.94 | 1518 | 1575 | 118.43 | 38.85 |  | 30 | 1 | 28703 | Y |  | 2021-09-13 09:04 | 62 | 1082 | 28 | 28 | 26 | 25 | 25 | 23 | 23 | 22 | 20 | 24 | 33 | 44 | 38 | 20 | 29 | 44 | 20 | 0 | -1.6 | Y | 15 | Y | -3.6 |  |  |  | 1.15 |  |  |  |  | Y | Y | Y | 180 | 0.48 | 66 | 101532 | 102726 | 7674 | 15300 | 03 | 2 |  | 2021-09-13 09:18 | 1518 | 105 |  | 21 |  | *STR#1 W/D4번 ENCODER이상 S/R미적용 *STR#1 T/D 슬라이드 케이트 실린더 포지션 센서 이상으로 S/R해제 ID:105.106 | [14 empty] | 92.51 | 100 | 0 | 0 | 0 |  | 650 |  | Y | N | 0 | 0 | 0 |  | 651 |  | Y | N | Y |  |  | Y |  |  |  | BT180180 | H
B66273 | 2021-09-13 | 2 | B | 연주종료 | 4 | A | AE10B35M2 | 탄소강 | B | BM#2 | 1602 | 48 | 1657 | 1560 | 42 | 7400 |  | 1 | 0.25 | 16 |  | -2.68 | 1585 | 1643 | 15.02 | 0 | 0 | 35 | 72 | 45 | Y |  | 2021-09-13 09:21 | 84 | 1094 | 11 | 10 | 37 | 43 | 47 | 50 | 49 | 49 | 48 | 47 | 45 | 43 |  | 43 | 42 | 50 | 43 | 0 | -0.23 | Y | 30 | Y | -0.4 | [7 empty] | N | N | N | N | 200 | 0.5 | 60 | 97891 | 94416 | 134 | 2000 | 10 | 1 |  | 2021-09-13 09:23 | 1585 | 110 |  | 14 |  | * 연주 종료: 10 시 49분 | B32A54C0D71A48D6B4A78F5174756A17 | 6AAD2962463D41B9B31F4CC0021A025A | 13E5C4339BC445BB853D8E29A4D3722C | [11 empty] | 67.7 | 100 | 0 | 3130 | 0 |  | 650 | 400 | Y | Y | 0 | 3230 | 0 |  | 651 | 400 | Y | Y | N | [6 empty] | RB300.00 | C
A66878 | 2021-09-13 | 1 | B |  | 14 | A | STB2 | 베어링강 | STB (SF) | BM#1 | 1666 | 40 | 1559 | 1570 | 26 | 4200 |  | 3 | 0.15 | 26 |  | -1.32 | 1520 | 1559 | 119.97 | 37.28 |  | 21 | 50 | 68 | Y |  | 2021-09-13 09:56 | 64 | 1096 | 28 | 30 | 37 | 20 | 23 | 26 | 26 | 25 | 25 | 26 | 25 | 25 | 25 | 25 | 26 | 37 | 20 | 26 | -3.4 | Y | 5 | Y | 0 |  |  |  | 1.16 |  |  |  |  | N | Y | M | 170 | 0.48 | 63 | 84610 | 97381 | 7819 | 15200 | 03 | 2 |  | 2021-09-13 10:09 | 1520 | 116 |  | 38 |  | *STR#1 W/D4번 ENCODER이상 S/R미적용 *STR#1 T/D 슬라이드 케이트 실린더 포지션 센서 이상으로 몰드레벨 저하발생 고철처리 5400 *STR#1 T/D 슬라이드 케이트 실린더 포지션 센서 이상으로 S/R해제 ID:101~104 *STR#1 T/D 슬라이드 케이트 실린더 포지션 센서 이상으로 메뉴얼 작업함 ID:104 *STR#1 T/D 슬라이드 케이트 실린더 포지션 센서 이상으로 감속주입 정속유지강종 미준수 ID:104 | [14 empty] | 81.08 | 100 | 0 | 0 | 5400 | 매뉴얼작업 | 650 |  | Y | N | 0 | 0 | 0 |  | 651 |  | Y | N | Y |  |  | Y |  |  |  | BT180180 | H
A66879 | 2021-09-13 | 1 | B |  | 15 | A | STB2 | 베어링강 | STB (SF) | BM#1 | 1627 | 40 | 1564 | 1539 | 26 | 4500 |  | 3 | 0.14 | 25 |  | -1.67 | 1515 | 1564 | 119.16 | 43 |  | 5 | 5 | 58 | Y |  | 2021-09-13 11:02 | 59 | 1086 | 24 | 23 | 24 | 24 | 25 | 25 | 24 | 24 | 24 | 24 | 24 | 23 | 23 | 23 | 24 | 25 | 23 | 24 | -0.02 | Y | 40 | Y | 0 |  |  |  | 1 |  |  |  |  | N | Y | M | 210 | 0.46 | 60 | 84610 | 87987 | 7563 | 15200 | 03 | 2 |  | 2021-09-13 11:27 | 1515 | 111 |  | 37 | 10 | *STR#1 T/D 슬라이드 케이트 실린더 포지션 센서 이상으로 S/R해제 ID:101~105 *STR#1 T/D 슬라이드 케이트 실린더 포지션 센서 이상으로 메뉴얼 작업함 ID:101~105 *STR#1 T/D 슬라이드 케이트 실린더 포지션 센서 이상으로 감속주입 정속유지강종 미준수 ID:101~105 | [14 empty] | 88.14 | 100 | 0 | 0 | 0 |  | 650 |  | Y | N | 0 | 0 | 0 |  | 651 |  | Y | N | Y |  |  | Y |  |  |  | BT180180 | H
A66880 | 2021-09-13 | 1 | B |  | 16 | A | STB2 | 베어링강 | STB (SF) | BM#1 | 1651 | 40 | 1545 | 1566 | 30 | 4300 |  | 3 | 0.14 | 25 |  | -1.19 | 1510 | 1545 | 119.59 | 70.72 |  | 29 | 39 | 61 | Y |  | 2021-09-13 12:20 | 54 | 1092 | 23 | 23 | 25 | 25 | 24 | 23 | 22 | 21 | 20 | 20 | 29 | 25 |  | 25 | 23 | 29 | 25 | 25 | -0.8 |  | 5 | Y | -0.8 |  |  |  | 1.1 |  |  |  |  | N | Y | M | 200 | 0.46 | 68 | 93071 | 98164 | 7336 | 15600 | 03 | 2 |  | 2021-09-13 12:33 | 1510 | 103 |  | 22 | 14 | *STR#1 T/D 슬라이드 케이트 실린더 포지션 센서 이상으로 S/R해제 ID:101~105 *STR#1 T/D 슬라이드 케이트 실린더 포지션 센서 이상으로 메뉴얼 작업함 ID:101~105 *STR#1 T/D 슬라이드 케이트 실린더 포지션 센서 이상으로 감속주입 정속유지강종 미준수 ID:101~105 | [14 empty] | 88.47 | 100 | 0 | 0 | 0 |  | 650 |  | Y | N | 0 | 0 | 0 |  | 651 |  | Y | N | Y |  |  | Y |  |  |  | BT180180 | H
A66881 | 2021-09-13 | 1 | C | TUNDISH교체전 | 17 | A | STB2 | 베어링강 | STB (SF) | BM#1 | 1608 | 52 | 1580 | 1547 | 37 | 6200 |  | 3 | 0.15 | 25 |  | -1.69 | 1530 | 1580 | 120.1 | 43.5 |  | 30 | 2 | 59 | Y |  | 2021-09-13 13:29 | 74 | 1096 | 31 | 24 | 30 | 33 | 35 | 35 | 35 | 35 | 34 | 33 | 32 | 31 | 31 | 31 | 32 | 35 | 31 | 35 | -0.09 | Y | 45 | Y | 0 |  |  |  | 0.92 |  |  |  | N | N | N | M | 190 | 0.45 | 68 | 95138 | 96217 | 7983 | 2000 | 03 | 2 |  | 2021-09-13 13:42 | 1530 | 111 |  | 22 |  | *STR#1 T/D 슬라이드 케이트 실린더 포지션 센서 이상으로 S/R해제 ID:101~106 *STR#1 T/D 슬라이드 케이트 실린더 포지션 센서 이상으로 메뉴얼 작업함 ID:101~106 *STR#1 T/D 슬라이드 케이트 실린더 포지션 센서 이상으로 감속주입 정속유지강종 미준수 ID:101~106 | 45C2494BC0394791B7D73490872F013B | 192E867814CD4F6A9A6EE074B6086B6A | 7A5CA144950E4CCEA2DCD00C9C31F28D | [11 empty] | 92.55 | 100 | 0 | 3500 | 0 |  | 650 |  | Y | N | 0 | 3500 | 0 |  | 651 |  | Y | N | Y |  |  | Y |  |  |  | BT180180 | H
A66882 | 2021-09-13 | 1 | C | TUNDISH교체 | 1 | A | SCR420HQ | 소입성보증강 | C2 | BM#1 | 1646 | 52 | 1640 | 1565 | 44 | 8100 |  | 3 | 0.15 | 20 |  | -1.82 | 1613 | 1659 | 0 | 226.11 |  | 21 | 51 | 70 | Y |  | 2021-09-13 14:29 | 101 | 1093 | -396 | -370 | 31 | 26 | 29 | 34 | 39 | 41 | 42 | 44 | 45 | 45 | 46 | 46 | 39 | 46 | 46 | 0 | 0 |  |  | Y | 0.2 |  | 2.86 | 2.86 | 1.52 |  |  |  | N | N | N | N | 150 | 0.53 | 56 | 101532 | 96777 | 7573 | 15500 | 01 | 1 |  | 2021-09-13 14:43 | 1613 | 145 |  | 56 | 3 | *T/D FLUX 유:10,용:120kg *첫Heat 수소측정치 OVER되어 이상재 등록및 생관통보-ID:101.102.201.202 | [14 empty] | 96.42 | 100 | 1000 | 0 | 0 |  | 450 |  | Y | Y | 1000 | 0 | 0 |  | 450 |  | Y | Y | N |  |  | Y |  |  |  | BT180180 | H
B66277 | 2021-09-13 | 2 | C | 연주시작 | 1 | A | SM45CB | 탄소강 | SM45C | BM#2 | 1564 | 73 | 1665 | 1534 | 62 | 11300 |  | 1 | 0.34 | 20 |  |  | 1584 |  | 0 | 0.19 | 0 | 35 | 73 | 96 | Y |  | 2021-09-13 15:14 | 91 | 1075 | -348 | -147 | 34 | 34 | 38 | 46 | 47 | 47 | 46 | 45 | 43 | 41 | 38 | 38 | 42 | 47 | 38 | 0 | -0.3 |  | 30 | Y | -0.6 |  | 2.09 | 2.09 |  |  |  |  | N | N | N | N | 220 | 0.48 | 65 | 96093 | 94416 | 7334 | 16000 | 18 | 2 |  | 2021-09-13 15:21 | 1584 | 151 |  | 18 |  | * BUTT 타입롱노즐사용(슬리브타입.) * T/D FLUX 용탕부: 120 KG / 유탕부: 10KG 투입. * 연주시작: 15시 34분 | 0BF306208CC84FFBB0337817DDE43B9F | [13 empty] | 94.91 | 100 | 700 | 0 | 0 |  | 650 | 400 | N | N | 700 | 0 | 0 |  | 651 | 400 | N | N | N | [6 empty] | RB130.00 | H
A66883 | 2021-09-13 | 1 | C |  | 2 | A | SCR420HQ | 소입성보증강 | C2 | BM#1 | 1613 | 45 | 1623 | 1546 | 38 | 7100 |  | 3 | 0.14 | 16 |  | -1.54 | 1586 | 1618 | 0 | 161.68 |  | 5 | 6 | 66 | Y |  | 2021-09-13 15:25 | 74 | 1094 | 44 | 26 | 24 | 22 | 20 | 20 | 19 | 19 | 19 | 19 | 18 |  |  | 18 | 24 | 24 | 18 | 19 | -0.15 |  | 40 | Y | -0.2 | [7 empty] | N | N | N | N | 140 | 0.55 | 55 | 84610 | 97805 | 7845 | 15700 | 01 | 1 |  | 2021-09-13 15:45 | 1586 | 135 |  | 56 | 10 | [15 empty] | 80.09 | 100 | 0 | 0 | 0 |  | 450 |  | Y | Y | 0 | 0 | 0 |  | 451 |  | Y | Y | N |  |  | Y |  |  |  | BT180180 | H
B66278 | 2021-09-13 | 2 | C |  | 2 | A | SM45CB | 탄소강 | SM45C | BM#2 | 1581 | 45 | 1636 | 1540 | 39 | 7300 |  | 1 | 0.32 | 15 |  | -2.63 | 1556 | 1626 | 0 | 28.84 | 0 | 38 | 71 | 282 | Y |  | 2021-09-13 16:04 | 63 | 1096 | 35 | 31 | 29 | 27 | 26 | 26 | 25 | 25 | 23 | 22 | 19 | 18 | 16 | 13 | 24 | 29 | 13 | 0 | -0.29 |  | 55 | Y | -0.6 | [7 empty] | N | N | N | N | 220 | 0.5 | 62 | 98400 | 98683 | -583 | 15100 | 18 | 2 |  | 2021-09-13 16:15 | 1556 | 130 |  | 34 | [16 empty] | 101.5 | 100 | 0 | 0 | 0 |  | 650 | 400 | N | N | 0 | 0 | 0 |  | 651 | 400 | N | N | N | [6 empty] | RB130.00 | H
A66884 | 2021-09-13 | 1 | C |  | 3 | A | SCR420HQ | 소입성보증강 | C2 | BM#1 | 1640 | 47 | 1623 | 1540 | 33 | 6600 |  | 3 | 0.15 | 16 |  | -1.6 | 1581 | 1615 | 0 | 159.72 |  | 29 | 40 | 60 | Y |  | 2021-09-13 16:35 | 69 | 1091 | 19 | 18 | 20 | 21 | 23 | 24 | 23 | 23 | 23 | 22 | 22 | 21 |  | 21 | 22 | 24 | 21 | 23 | -0.05 | Y | 30 | Y | -0.2 | [7 empty] | N | N | N | N | 130 | 0.55 | 55 | 101532 | 93042 | 7958 | 15500 | 01 | 1 |  | 2021-09-13 16:49 | 1581 | 121 |  | 42 | [8 empty] | DE94309A06AC490485B13FBD78BB031E | A6D6E418B13841339EDE821B07B2E085 | 41AEFA6B34C445E5B947EA9CDE4C2843 |  | 2D2DB262B75C4990A037DE6A42ACEDDA | E0BA83EB0F364893AE0AD5116F48E14B | E71A2A4608D14644846114DD898C6624 |  | 100.53 | 100 | 0 | 0 | 0 |  | 450 |  | Y | Y | 0 | 0 | 0 |  | 451 |  | Y | Y | N |  |  | Y |  |  |  | BT180180 | H
B66279 | 2021-09-13 | 2 | C |  | 3 | A | SM45CB | 탄소강 | SM45C | BM#2 | 1603 | 44 | 1624 | 1555 | 33 | 6100 |  | 1 | 0.31 | 14 |  | -2.46 | 1558 | 1611 | 0 | 13.56 | 0 | 1 | 68 | 218 | Y |  | 2021-09-13 16:59 | 65 | 1086 | 12 | 14 | 18 | 20 | 21 | 20 | 20 | 19 | 18 | 17 | 15 | 10 |  | 10 | 17 | 21 | 10 | 20 | -0.27 | Y | 40 | Y | -0.5 | [7 empty] | N | N | N | N | 210 | 0.52 | 60 | 95841 | 96363 | 2137 | 15000 | 18 | 2 |  | 2021-09-13 17:19 | 1558 | 132 |  | 42 | [16 empty] | 93.5 | 100 | 0 | 0 | 0 |  | 650 | 400 | N | N | 0 | 0 | 0 |  | 651 | 400 | N | N | N | [6 empty] | RB130.00 | H
A66885 | 2021-09-13 | 1 | C |  | 4 | A | SCR420HQ | 소입성보증강 | C2 | BM#1 | 1619 | 43 | 1597 | 1583 | 33 | 5900 |  | 3 | 0.14 | 16 |  | -1.48 | 1577 | 1608 | 0 | 135.56 |  | 30 | 3 | 61 | Y |  | 2021-09-13 17:34 | 65 | 1089 | 25 | 24 | 23 | 22 | 23 | 23 | 22 | 21 | 20 | 20 | 20 | 20 |  | 20 | 22 | 23 | 20 | 23 | -0.07 | Y | 45 | Y | 0 | [7 empty] | N | N | N | N | 120 | 0.56 | 55 | 84610 | 98665 | 7985 | 15700 | 01 | 1 |  | 2021-09-13 17:49 | 1577 | 115 |  | 39 | [16 empty] | 79.37 | 100 | 0 | 0 | 0 |  | 450 |  | Y | Y | 0 | 0 | 0 |  | 451 |  | Y | Y | N |  |  | Y |  |  |  | BT180180 | H
B66280 | 2021-09-13 | 2 | C |  | 4 | A | SM45CB | 탄소강 | SM45C | BM#2 | 1610 | 49 | 1632 | 1519 | 46 | 8000 |  | 1 | 0.29 | 16 |  | -2.34 | 1561 | 1621 | 0 | 38.41 | 0 | 18 | 44 | 133 | Y |  | 2021-09-13 18:13 | 68 | 1091 | 9 | 21 | 26 | 29 | 30 | 30 | 30 | 29 | 28 | 28 | 27 | 26 |  | 26 | 26 | 30 | 26 | 30 | -0.11 | Y | 35 | Y | -0.2 | [7 empty] | N | N | N | N | 200 | 0.51 | 59 | 140899 | 95941 | 809 | 16500 | 18 | 2 |  | 2021-09-13 18:23 | 1561 | 133 |  | 28 |  | *연연주 혼탕부 307 308 309 407 408 409 | [14 empty] | 147 | 100 | 0 | 0 | 0 |  | 650 | 400 | N | N | 0 | 0 | 0 |  | 651 | 400 | N | N | N | [6 empty] | RB125.00 | C
A66886 | 2021-09-13 | 1 | C |  | 5 | A | SCR420HQ | 소입성보증강 | C2 | BM#1 | 1615 | 42 | 1608 | 1541 | 36 | 6900 |  | 3 | 0.15 | 18 |  | -1.22 | 1581 | 1608 | 0 | 169.83 |  | 21 | 52 | 39 | Y |  | 2021-09-13 18:33 | 69 | 1093 | 14 | 14 | 24 | 29 | 31 | 30 | 30 | 30 | 30 | 30 | 30 | 30 | 30 | 30 | 28 | 31 | 30 | 30 | -0.03 | Y | 40 | Y | 0 | [7 empty] | N | N | N | N | 110 | 0.55 | 57 | 101532 | 99468 | 7882 | 15800 | 01 | 1 |  | 2021-09-13 18:45 | 1581 | 112 |  | 36 | [16 empty] | 94.49 | 100 | 0 | 0 | 0 |  | 450 |  | Y | Y | 0 | 0 | 0 |  | 451 |  | Y | Y | N |  |  | Y |  |  |  | BT180180 | H
B66281 | 2021-09-13 | 2 | C |  | 5 | A | SM45C-F | 탄소강 | SM45C | BM#2 | 1609 | 69 | 1616 | 1534 | 46 | 7500 |  | 1 | 0.32 | 16 |  | -2.34 | 1557 | 1619 | 0 | 25.59 | 0 | 35 | 74 | 37 | Y |  | 2021-09-13 19:25 | 64 | 1090 | 23 | 29 | 36 | 39 | 39 | 39 | 39 | 38 | 38 | 37 | 36 | 35 | 33 | 32 | 36 | 39 | 32 | 39 | -0.14 | Y | 50 | Y | -0.2 | [7 empty] | Y | Y | Y | Y | 190 | 0.47 | 65 | 28728 | 96265 | 1035 | 15900 | 18 | 2 |  | 2021-09-13 19:32 | 1557 | 130 |  | 15 |  | *연연주 혼탕부 301 401 | [14 empty] | 29.97 | 100 | 0 | 0 | 0 |  | 650 | 700 | Y | N | 0 | 0 | 0 |  | 651 | 700 | Y | N | N | [7 empty] | C
A66887 | 2021-09-13 | 1 | C |  | 6 | A | SCR420HQ | 소입성보증강 | C2 | BM#1 | 1636 | 41 | 1618 | 1578 | 30 | 5600 |  | 3 | 0.16 | 16 |  | -1.73 | 1582 | 1618 | 0 | 318.82 |  | 5 | 7 | 43 | Y |  | 2021-09-13 19:44 | 70 | 1092 | 29 | 27 | 27 | 28 | 28 | 28 | 27 | 27 | 26 | 26 | 25 | 25 |  | 25 | 27 | 28 | 25 | 28 | -0.07 | Y | 40 | Y | 0 | [7 empty] | N | N | N | N | 100 | 0.53 | 55 | 101532 | 93102 | 7398 | 15900 | 01 | 1 |  | 2021-09-13 19:40 | 1582 | 112 |  | 23 | [16 empty] | 99.44 | 100 | 0 | 0 | 0 |  | 450 |  | Y | Y | 0 | 0 | 0 |  | 451 |  | Y | Y | N |  |  | Y |  |  |  | BT180180 | H
B66282 | 2021-09-13 | 2 | C |  | 6 | A | SM45C-F | 탄소강 | SM45C | BM#2 | 1605 | 37 | 1624 | 1554 | 30 | 5300 |  | 1 | 0.38 | 16 |  | -2.4 | 1551 | 1612 | 0 | 56.12 | 0 | 38 | 72 | 60 | Y |  | 2021-09-13 20:25 | 58 | 1090 | 30 | 31 | 31 | 31 | 30 | 29 | 28 | 28 | 27 | 26 | 25 | 24 | 23 | 21 | 28 | 31 | 21 | 31 | -0.18 |  | 55 | Y | -0.4 | [7 empty] | Y | Y | Y | Y | 180 | 0.47 | 66 | 111644 | 96992 |  | 16100 | 18 | 2 |  | 2021-09-13 20:31 | 1551 | 115 |  | 21 | 23 | [15 empty] | 117.52 | 100 | 0 | 0 | 0 |  | 650 | 700 | Y | N | 0 | 0 | 0 |  | 651 | 700 | Y | N | N | [6 empty] | RB370.00 | C
A66888 | 2021-09-13 | 1 | C |  | 7 | A | SCR420HQ | 소입성보증강 | C2 | BM#1 | 1602 | 44 | 1614 | 1544 | 33 | 6400 |  | 3 | 0.16 | 16 |  | -1.66 | 1579 | 1614 | 0 | 161.49 |  | 29 | 41 | 48 | Y |  | 2021-09-13 20:30 | 67 | 1092 | 25 | 24 | 26 | 28 | 30 | 30 | 29 | 29 | 28 | 27 | 26 | 26 |  | 26 | 28 | 30 | 26 | 26 | -0.11 | Y | 35 | Y | 0 | [7 empty] | N | N | N | N | 150 | 0.55 | 55 | 101532 | 94909 | 7691 | 15160 | 01 | 1 |  | 2021-09-13 20:41 | 1579 | 111 |  | 34 | [16 empty] | 98.67 | 100 | 0 | 0 | 0 |  | 450 |  | Y | Y | 0 | 0 | 0 |  | 451 |  | Y | Y | N |  |  | Y |  |  |  | BT180180 | H
B66283 | 2021-09-13 | 2 | A |  | 7 | B | SM45C-F | 탄소강 | SM45C | BM#2 | 1611 | 44 | 1636 | 1563 | 33 | 5900 |  | 1 | 0.35 | 20 |  | 0 | 1551 | 1628 | 0 | 55 | 0 | 1 | 69 | 55 | Y |  | 2021-09-13 21:27 | 58 | 1098 | 18 | 19 | 23 | 25 | 26 | 27 | 26 | 26 | 25 | 25 | 24 | 22 | 22 | 21 | 24 | 27 | 21 | 26 | -0.15 | Y | 40 | Y | -0.2 | [7 empty] | Y | Y | Y | Y | 170 | 0.47 | 64 | 111644 | 95203 | 947 | 9100 | 18 | 2 |  | 2021-09-13 21:32 | 1551 | 125 |  | 26 |  | *후 HEAT L/D 실린더 문제로 20%이상감속주입 307 406 *후 HEAT L/D 실린더 문제로 T/D 잔강 9.1T까지 빠짐 307 406 | [14 empty] | 117.15 | 100 | 0 | 0 | 0 |  | 650 | 700 | Y | N | 0 | 0 | 0 |  | 651 | 700 | Y | N | N | [6 empty] | RB350.00 | C
A66889 | 2021-09-13 | 1 | A |  | 8 | A | SCR420HQ | 소입성보증강 | C2 | BM#1 | 1627 | 43 | 1615 | 1580 | 35 | 6600 |  | 3 | 0.16 | 16 |  | -1.35 | 1587 | 1615 | 0 | 182.22 |  | 30 | 4 | 47 | Y |  | 2021-09-13 21:27 | 75 | 1095 | 24 | 28 | 32 | 34 | 34 | 33 | 33 | 32 | 31 | 30 | 30 | 29 |  | 29 | 31 | 34 | 29 | 0 | -0.12 | Y | 40 | Y | -0.2 | [7 empty] | N | N | N | N | 140 | 0.55 | 58 | 101532 | 97992 | 7208 | 15820 | 01 | 1 |  | 2021-09-13 21:39 | 1587 | 110 |  | 34 |  | *전공정요청 잔강미이월 - 이상재 등록 *L/D 교체간 12TON 이하11.82 - 이상재 등록 | [14 empty] | 96.42 | 100 | 0 | 0 | 0 |  | 450 |  | Y | Y | 0 | 0 | 0 |  | 451 |  | Y | Y | N |  |  | Y |  |  |  | BT180180 | H
A66890 | 2021-09-13 | 1 | A |  | 9 | A | SCR420HQ | 소입성보증강 | C2 | BM#1 | 1645 | 45 | 1619 | 1548 | 34 | 5700 |  | 3 | 0.15 | 19 |  | -1.59 | 1581 | 1619 | 0 | 184.59 |  | 21 | 53 | 44 | Y |  | 2021-09-13 22:34 | 69 | 1092 | 25 | 27 | 33 | 34 | 35 | 36 | 35 | 35 | 34 | 33 | 33 | 32 |  | 32 | 33 | 36 | 32 | 35 | -0.13 | Y | 30 | Y | -0.2 | [7 empty] | N | N | N | N | 130 | 0.55 | 55 | 101532 | 95197 | 7553 | 15850 | 01 | 1 |  | 2021-09-13 22:47 | 1581 | 105 |  | 29 |  | *전공정요청 잔강미이월 - 이상재등록 *L/D 교체간 12TON 이하 11.82TON - 이상재 등록 ID101,201 *롱노즐 교체 (8회) - 지금융착 | [6 empty] | FFB0162F545F49048D8B32380F667980 | 92026A28F9C044CAA6DF07327F412FE6 | EB8A5C730E6746CF8F8F344E7C24A9EF |  | 8E33291150544DA39AD712FDC03338B0 | AF856CB6CDC24CC387949EAD2236317F | 359AAFDDAAAA4CCDA86F6C3FAF028C67 |  | 97.82 | 100 | 0 | 0 | 0 |  | 450 |  | Y | Y | 0 | 0 | 0 |  | 451 |  | Y | Y | N |  |  | Y | Y |  |  | BT180180 | H
B66284 | 2021-09-13 | 2 | A |  | 8 | A | SM45C | 탄소강 | SM45C | BM#2 | 1637 | 47 | 1605 | 1535 | 31 | 5700 |  | 1 | 0.26 | 15 |  | -2.52 | 1546 | 1602 | 0 | 15.9 | 0 | 18 | 45 | 50 | Y |  | 2021-09-13 22:27 | 53 | 1091 | -65 | -52 | 16 | 15 | 15 | 15 | 15 | 15 | 14 | 13 | 13 | 12 |  | 12 | 7 | 16 | 12 | 15 | -0.09 |  | 45 | Y | -0.2 | [7 empty] | Y | Y | Y | Y | 170 | 0.47 | 55 | 90033 | 88449 | 1151 | 14800 | 18 | 2 |  | 2021-09-13 22:31 | 1546 | 128 |  | 37 |  | * L/D 실린더 문제로 T/D 잔강 9.1T까지 빠짐 301 401 | [14 empty] | 101.39 | 100 | 0 | 0 | 0 |  | 650 | 700 | Y | N | 0 | 0 | 0 |  | 651 | 700 | Y | N | N | [6 empty] | RB300.00 | C
A66891 | 2021-09-13 | 1 | A | 연주종료 | 10 | A | SCR420HQ | 소입성보증강 | C2 | BM#1 | 1624 | 42 | 1630 | 1540 | 33 | 6400 |  | 3 | 0.15 | 19 |  | -2.03 | 1587 | 1630 | 0 | 222.09 |  | 5 | 8 | 57 | Y |  | 2021-09-13 23:32 | 75 | 1097 | 31 | 31 | 34 | 35 | 36 | 36 | 36 | 35 | 35 | 34 | 34 | 34 |  | 34 | 34 | 36 | 34 | 36 | -0.06 | Y | 35 | Y | 0 | [7 empty] | N | N | N | N | 120 | 0.55 | 54 | 95908 | 91038 | 7812 | 2000 | 01 | 1 |  | 2021-09-13 23:48 | 1587 | 101 |  | 27 |  | *전공정요청 잔강미이월 - 이상재등록 *연주종료 01:11 | C294F190451E4EC48E093F6AA7097B31 | 2B48735731FB4B9699B5D193948072E8 | [12 empty] | 95.67 | 100 | 0 | 3100 | 0 |  | 450 |  | Y | Y | 0 | 3100 | 0 |  | 451 |  | Y | Y | N |  |  | Y |  |  |  | BT180180 | H
B66285 | 2021-09-13 | 2 | A |  | 9 | A | SM45C | 탄소강 | SM45C | BM#2 | 1601 | 42 | 1619 | 1514 | 32 | 6000 |  | 1 | 0.27 | 15 |  | 0 | 1549 | 1601 | 0 | 17.28 | 0 | 35 | 75 | 52 | Y |  | 2021-09-13 23:24 | 56 | 1099 | 9 | 15 | 18 | 20 | 21 | 21 | 21 | 21 | 21 | 20 | 19 | 17 | 16 | 16 | 19 | 21 | 16 | 21 | -0.12 | Y | 40 | Y | -0.2 | [7 empty] | Y | Y | Y | Y | 220 | 0.47 | 61 | 93632 | 91445 | 455 | 15600 | 18 | 2 |  | 2021-09-13 23:28 | 1549 | 118 |  | 36 | [16 empty] | 101.01 | 100 | 0 | 0 | 0 |  | 650 | 700 | Y | N | 0 | 0 | 0 |  | 651 | 700 | Y | N | N | [6 empty] | RB300.00 | H
A66892 | 2021-09-13 | 1 | A |  | 10 | A | SM45C | 탄소강 | SM45C | BM#2 | 1653 | 39 | 1598 | 1576 | 18 | 3000 |  | 3 | 0.15 | 15 |  | -2.24 | 1558 | 1598 | 0 | 122.86 |  | 29 | 42 | 57 | Y |  | 2021-09-14 00:18 | 65 | 1097 | 14 | 16 | 20 | 22 | 25 | 25 | 26 | 25 | 25 | 25 | 24 | 24 | 23 | 23 | 23 | 26 | 23 | 25 | -0.05 | Y | 30 | Y | -0.2 | [7 empty] | Y | Y | Y | Y | 210 | 0.47 | 60 | 93632 | 89310 | 1240 | 15800 | 18 | 2 |  | 2021-09-14 00:27 | 1558 | 105 |  | 45 | [16 empty] | 100.73 | 100 | 0 | 0 | 0 |  | 650 | 700 | Y | N | 0 | 0 | 0 |  | 651 | 700 | Y | N | N | [6 empty] | RB300.00 | H
A66893 | 2021-09-13 | 1 | A |  | 11 | A | SM45C | 탄소강 | SM45C | BM#2 | 1595 | 42 | 1600 | 1519 | 31 | 5600 |  | 3 | 0.15 | 15 |  | -2.52 | 1551 | 1600 | 0 | 184.88 |  | 30 | 5 | 51 | Y |  | 2021-09-14 01:29 | 58 | 1099 | 22 | 21 | 20 | 20 | 20 | 20 | 20 | 19 | 18 | 18 | 17 | 16 | 16 | 15 | 19 | 20 | 15 | 20 | -0.09 |  | 55 | Y | -0.2 | [7 empty] | Y | Y | Y | Y | 200 | 0.47 | 63 | 92910 | 94528 | 2172 | 14500 | 18 | 2 |  | 2021-09-14 01:42 | 1551 | 108 |  | 35 | [16 empty] | 95.19 | 100 | 0 | 0 | 0 |  | 650 | 700 | Y | N | 0 | 0 | 0 |  | 651 | 700 | Y | N | N | [6 empty] | RB125.00 | C
A66894 | 2021-09-13 | 1 | A | TUNDISH교체전 | 12 | A | SM45C | 탄소강 | SM45C | BM#2 | 1624 | 40 | 1605 | 1561 | 24 | 4300 |  | 3 | 0.15 | 15 |  | -1.98 | 1566 | 1605 | 0 | 116.16 |  | 21 | 54 | 60 | Y |  | 2021-09-14 02:23 | 73 | 1101 | 13 | 14 | 24 | 27 | 31 | 32 | 33 | 33 | 34 | 34 | 34 | 34 | 33 | 33 | 30 | 34 | 33 | 34 | -0.05 | Y | 20 | Y | -0.2 | [7 empty] | N | N | N | N | 190 | 0.47 | 65 | 90922 | 93636 | 5064 | 2300 | 18 | 2 |  | 2021-09-14 02:34 | 1566 | 111 |  | 45 |  | *빅사이즈후속 *전공정 요청 L/D 잔강이월 실시 | 1B5B8B7B3EE14F8487B81BC2F41260C1 | FAFDFAB6A1514AE78B24EB57E6D8AF30 | 72D9B5142F9B4E6BA21A0FA36D67266A | [11 empty] | 91.24 | 100 | 0 | 2650 | 0 |  | 650 | 400 | Y | N | 0 | 2700 | 0 |  | 651 | 400 | Y | N | N |  | Y |  |  |  |  | RB125.00 | C
A66895 | 2021-09-13 | 1 | A | TUNDISH교체 | 1 | A | BP-SM45CS | 탄소강 | B | BM#2 | 1594 | 42 | 1583 | 1510 | 35 | 6100 |  | 3 | 0.13 | 20 |  | -0.22 | 1578 | 1583 | 0 | 218.23 |  | 5 | 9 | 56 | Y |  | 2021-09-14 04:00 | 85 | 1097 | -300 | 5 | 24 | 20 | 28 | 32 | 34 | 35 | 35 | 35 | 36 |  |  | 36 | 31 | 36 | 36 | 35 | 0 |  |  | Y | 0.2 |  | 1.92 | 1.92 |  |  |  |  | N | N | N | N | 220 | 0.48 | 53 | 93071 | 84837 | 7713 | 15100 | 02 | 1 |  | 2021-09-14 04:07 | 1578 | 125 |  | 36 |  | * BUTT 타입롱노즐사용(슬리브타입.) * T/D FLUX 용탕부: 120 KG / 유탕부: 10KG 투입. *유탕구 1092 | [14 empty] | 97.76 | 100 | 1500 | 0 | 0 |  | 650 | 400 | Y | N | 1500 | 0 | 0 |  | 651 | 400 | Y | N | N |  |  | Y |  |  |  | BT180180 | H
B66289 | 2021-09-13 | 2 | B |  | 2 | A | BP-SM45CS | 탄소강 | B | BM#2 | 1636 | 68 | 1628 | 1556 | 50 | 8800 |  | 1 | 0.24 | 20 |  | -2.3 | 1565 | 1636 | 0.91 | 23.82 | 0 | 35 | 76 | 64 | Y |  | 2021-09-14 04:27 | 72 | 1098 | 34 | 34 | 35 | 36 | 36 | 36 | 36 | 35 | 34 | 34 | 33 | 31 | 30 | 28 | 34 | 36 | 28 | 36 | -0.16 | Y | 50 | Y | -0.4 | [7 empty] | N | N | N | N | 220 | 0.5 | 64 | 93071 | 100971 | 5079 | 14500 | 02 | 1 |  | 2021-09-14 05:17 | 1565 | 181 |  | 63 | [16 empty] | 87.39 | 100 | 0 | 0 | 0 |  | 650 | 400 | Y | N | 0 | 0 | 0 |  | 651 | 400 | Y | N | N |  | Y |  |  |  |  | BT180180 | H
A66896 | 2021-09-13 | 1 | B |  | 3 | A | BP-SM45CS | 탄소강 | B | BM#2 | 1605 | 44 | 1644 | 1548 | 36 | 7800 |  | 3 | 0.14 | 13 |  | -1.85 | 1564 | 1596 | 0 | 286.37 |  | 29 | 43 | 70 | Y |  | 2021-09-14 05:29 | 71 | 1100 | 25 | 24 | 21 | 21 | 22 | 22 | 22 | 22 | 21 | 20 | 20 |  |  | 20 | 21 | 22 | 20 | 22 | -0.05 | Y | 30 | Y | 0 | [7 empty] | N | N | N | N | 210 | 0.52 | 54 | 93071 | 89189 | 6961 | 15000 | 02 | 1 |  | 2021-09-14 05:40 | 1564 | 166 |  | 66 | [16 empty] | 96.5 | 100 | 0 | 0 | 0 |  | 650 | 400 | Y | N | 0 | 0 | 0 |  | 651 | 400 | Y | N | N |  |  | Y |  |  |  | BT180180 | H
A66897 | 2021-09-13 | 1 | B |  | 4 | A | BP-SM45CS | 탄소강 | B | BM#2 | 1603 | 66 | 1600 | 1525 | 59 | 7300 |  | 3 | 0.15 | 14 |  | -1.55 | 1558 | 1586 | 0 | 217.41 |  | 30 | 6 | 85 | Y |  | 2021-09-14 06:51 | 65 | 1101 | 17 | 16 | 21 | 22 | 24 | 24 | 24 | 23 | 23 | 23 | 22 | 22 |  | 22 | 22 | 24 | 22 | 24 | -0.06 | Y | 35 | Y | 0 | [7 empty] | N | N | N | N | 200 | 0.52 | 56 | 93071 | 93391 | 7009 | 14700 | 02 | 1 |  | 2021-09-14 06:57 | 1558 | 147 |  | 38 | 16 | [15 empty] | 92.01 | 100 | 0 | 0 | 0 |  | 650 | 400 | Y | N | 0 | 0 | 0 |  | 651 | 400 | Y | N | N |  |  | Y |  |  |  | BT180180 | C
A66898 | 2021-09-14 | 1 | B |  | 5 | A | BP-SM45CS | 탄소강 | B | BM#2 | 1586 | 46 | 1609 | 1518 | 31 | 5900 |  | 3 | 0.16 | 13 |  | -2.08 | 1562 | 1599 | 0 | 204.73 |  | 5 | 10 | 41 | Y |  | 2021-09-14 07:48 | 69 | 1102 | 21 | 26 | 30 | 32 | 32 | 33 | 33 | 32 | 32 | 31 | 30 | 29 |  | 29 | 30 | 33 | 29 | 32 | -0.13 | Y | 30 | Y | -0.2 | [7 empty] | N | N | N | N | 190 | 0.5 | 58 | 93071 | 92450 | 7050 | 15200 | 02 | 1 |  | 2021-09-14 08:08 | 1562 | 123 |  | 39 | 27 | [15 empty] | 92.98 | 100 | 0 | 0 | 0 |  | 650 | 400 | Y | N | 0 | 0 | 0 |  | 651 | 400 | Y | N | N |  |  | Y |  |  |  | BT180180 | C
A66899 | 2021-09-14 | 1 | B |  | 6 | A | BP-SM45CS | 탄소강 | B | BM#2 | 1614 | 43 | 1583 | 1522 | 33 | 6100 |  | 3 | 0.15 | 13 |  | -1.89 | 1565 | 1598 | 0 | 123.95 |  | 21 | 55 | 182 | Y |  | 2021-09-14 08:44 | 72 | 1095 | 28 | 26 | 28 | 29 | 30 | 30 | 29 | 28 | 28 | 28 | 28 | 27 |  | 27 | 28 | 30 | 27 | 28 | -0.02 | Y | 35 | Y | -0.2 | [7 empty] | N | N | N | N | 180 | 0.5 | 66 | 93071 | 104549 | 7051 | 14300 | 02 | 1 |  | 2021-09-14 08:51 | 1565 | 108 |  | 41 | 14 | [15 empty] | 82.95 | 100 | 0 | 0 | 0 |  | 650 | 400 | Y | N | 0 | 0 | 0 |  | 651 | 400 | Y | N | N |  |  | Y |  |  |  | BT180180 | C
B66294 | 2021-09-14 | 2 | B |  | 7 | A | BP-SM45CS | 탄소강 | B | BM#2 | 1625 | 41 | 1601 | 1551 | 35 | 5800 |  | 1 | 0.28 | 14 |  | -2.45 | 1554 | 1599 | 0 | 17.43 | 0 | 35 | 77 | 81 | Y |  | 2021-09-14 09:52 | 61 | 1082 | 25 | 24 | 23 | 22 | 22 | 21 | 20 | 19 | 18 | 16 | 14 | 12 |  | 12 | 19 | 23 | 12 | 0 | -0.24 |  | 45 | Y | -0.4 | [7 empty] | N | N | N | N | 170 | 0.52 | 57 | 93071 | 93564 | 4986 | 15100 | 02 | 1 |  | 2021-09-14 09:58 | 1554 | 122 |  | 40 | 19 | [15 empty] | 94.11 | 100 | 0 | 0 | 0 |  | 650 | 400 | Y | N | 0 | 0 | 0 |  | 651 | 400 | Y | N | N |  | Y |  |  |  |  | BT180180 | C
A66900 | 2021-09-14 | 1 | B | 연주시작 | 1 | A | SM48CH | 탄소강 | B | BM#1 | 1626 | 35 | 1630 | 1539 | 30 | 6300 |  | 3 | 0.15 | 20 |  | -1.69 | 1579 | 1620 | 0 | 236.47 |  | 29 | 44 | 47 | Y |  | 2021-09-14 10:09 | 88 | 1095 | -264 | -64 | 30 | 27 | 29 | 34 | 38 | 39 | 40 | 41 | 42 | 42 | 42 | 42 | 37 | 42 | 42 | 42 | 0 |  | 10 | Y | 0 |  | 2.46 | 2.33 |  |  |  |  | N | N | N | N | 210 | 0.49 | 61 | 98436 | 99535 | 3915 | 14300 | 05 | 2 |  | 2021-09-14 10:34 | 1579 | 112 |  | 33 |  | *T/D FLUX 유:10KG,용120KG *STR#1,#2 EDGE HEATER 코일부 건조작업으로 적용不-이상재등록 *연주시작 10:46 |  | 1F049F3CF614479B9473252A4762D6A7 | 8F2688DBB3734F85BA893BD03EC45F34 | [11 empty] | 94.15 | 100 | 1000 | 0 | 0 |  | 650 |  | N | N | 1000 | 0 | 0 |  | 651 |  | N | N | N |  | Y |  |  |  |  | BT180180 | C
B66295 | 2021-09-14 | 2 | B | TUNDISH교체전 | 8 | A | BP-SM45CS | 탄소강 | B | BM#2 | 1603 | 44 | 1615 | 1554 | 35 | 5900 |  | 1 | 0.32 | 14 |  | -2.23 | 1562 | 1610 | 0 | 19.45 | 0 | 1 | 72 | 69 | Y |  | 2021-09-14 11:08 | 69 | 1105 | 9 | 8 | 25 | 30 | 33 | 35 | 35 | 34 | 34 | 33 | 32 | 31 | 30 | 30 | 30 | 35 | 30 | 0 | -0.14 | Y | 35 | Y | -0.2 | [7 empty] | N | N | N | N | 170 | 0.51 | 60 | 95208 | 96787 | 5013 | 2000 | 02 | 1 |  | 2021-09-14 10:57 | 1562 | 117 |  | 21 |  |  | 4917437CDD424E238DEF14634421AFE2 | 851CDE8EA54F4129BF34C451A97F232B | 3F6226C76EC54E4CB9E362845CC85AB4 | [11 empty] | 93.99 | 100 | 0 | 3520 | 0 |  | 650 | 400 | Y | N | 0 | 3600 | 0 |  | 651 | 400 | Y | N | N |  | Y |  |  |  |  | BT180180 | C
A66901 | 2021-09-14 | 1 | B |  | 2 | A | SM48CH | 탄소강 | B | BM#1 | 1586 | 34 | 1601 | 1537 | 27 | 5100 |  | 3 | 0.16 | 16 |  | -1.72 | 1566 | 1601 | 0 | 163.09 |  | 30 | 7 | 59 | Y |  | 2021-09-14 10:56 | 75 | 1097 | 42 | 42 | 34 | 30 | 29 | 29 | 28 | 28 | 28 | 27 | 27 | 26 | 26 | 26 | 29 | 34 | 26 | 28 | -0.15 |  | 55 | Y | 0 | [7 empty] | N | N | N | N | 200 | 0.5 | 63 | 84610 | 98691 | 4309 | 14100 | 05 | 2 |  | 2021-09-14 11:09 | 1566 | 114 |  | 49 |  | *STR#1,#2 EDGE HEATER 코일부 건조작업으로 적용不-이상재등록 | [14 empty] | 81.59 | 100 | 0 | 0 | 0 |  | 650 |  | N | N | 0 | 0 | 0 |  | 651 |  | N | N | N |  | Y |  |  |  |  | BT180180 | C
A66902 | 2021-09-14 | 1 | B |  | 3 | A | SM48CH | 탄소강 | B | BM#1 | 1646 | 32 | 1608 | 1582 | 22 | 3500 |  | 3 | 0.16 | 16 |  | -1.97 | 1560 | 1600 | 0 | 273.31 |  | 5 | 11 | 58 | Y |  | 2021-09-14 12:13 | 69 | 1100 | 26 | 25 | 28 | 31 | 32 | 33 | 33 | 32 | 32 | 32 | 32 | 32 | 32 | 32 | 31 | 33 | 32 | 32 | -0.03 | Y | 35 | Y | 0 | [7 empty] | N | N | N | N | 190 | 0.5 | 60 | 101532 | 98669 | 3381 | 14400 | 05 | 2 |  | 2021-09-14 12:38 | 1560 | 118 |  | 35 |  | *STR#1,#2 EDGE HEATER 코일부 건조작업으로 적용不-이상재등록 | [14 empty] | 97.96 | 100 | 0 | 0 | 0 |  | 650 |  | N | N | 0 | 0 | 0 |  | 651 |  | N | N | N |  | Y |  |  |  |  | BT180180 | C
B66296 | 2021-09-14 | 2 | C | TUNDISH교체 | 1 | A | SNCM439P | 합금강 | SNCM439계 | BM#2 | 1647 | 59 | 1651 | 1522 | 50 | 10000 |  | 1 | 0.22 | 18 |  | -2.39 | 1568 | 1631 | 11.51 | 0 | 0 | 18 | 48 | 60 | Y |  | 2021-09-14 12:17 | 81 | 1092 | -691 | -312 | 30 | 21 | 27 | 34 | 37 | 38 | 39 | 40 | 40 | 40 | 40 | 40 | 36 | 40 | 40 | 40 | 0 |  | 20 | Y | 0 | 0.5 | 3.17 | 3.17 | 1.3 |  |  |  | N | N | N | N | 220 | 0.48 | 68 | 101532 | 105101 | 2199 | 15300 | 08 | 2 |  | 2021-09-14 12:19 | 1568 | 142 |  | 36 |  | * BUTT 타입롱노즐사용(슬리브타입.) * T/D FLUX 용탕부: 120 KG / 유탕부: 10KG 투입. * 첫 HEAT 수소 기준값 초과(10분) 이상공정 등록 및 생관통보 1차: 3.17 PPM 2차: 2.59 PPM 3차: 1.3 PPM | [14 empty] | 88.99 | 100 | 720 | 0 | 0 |  | 650 | 400 | Y | N | 740 | 0 | 0 |  | 651 | 400 | Y | N | Y | [6 empty] | BT180180 | C
A66903 | 2021-09-14 | 1 | C |  | 4 | A | SM48CH | 탄소강 | B | BM#1 | 1612 | 40 | 1632 | 1561 | 29 | 6000 |  | 3 | 0.16 | 16 |  | -2.51 | 1572 | 1623 | 0 | 219.56 |  | 31 | 1 | 22297 | Y |  | 2021-09-14 13:09 | 81 | 1113 | 31 | 29 | 29 | 30 | 30 | 31 | 30 | 30 | 30 | 30 | 30 | 31 |  | 31 | 30 | 31 | 30 | 31 | -0.04 | Y | 25 | Y | 0.1 | [7 empty] | N | N | N | N | 180 | 0.5 | 63 | 101532 | 101016 | 2634 | 14800 | 05 | 2 |  | 2021-09-14 13:24 | 1572 | 123 |  | 41 |  | *전공정요청 L/D잔강 이월 안함-이상재등록 *산소랜싱 | [14 empty] | 97.91 | 100 | 0 | 0 | 0 |  | 0 |  | Y | N | 0 | 0 | 0 |  | 0 |  | Y | N | N | [6 empty] | BT180180 | C
B66297 | 2021-09-14 | 2 | C |  | 2 | A | SNCM439P | 합금강 | SNCM439계 | BM#2 | 1656 | 55 | 1607 | 1515 | 48 | 9200 |  | 1 | 0.3 | 22 |  | -2.43 | 1561 | 1625 | 14.31 | 0 | 0 | 38 | 76 | 78 | Y |  | 2021-09-14 13:23 | 74 | 1077 | 37 | 34 | 34 | 34 | 35 | 33 | 32 | 31 | 31 | 29 | 27 |  |  | 27 | 32 | 35 | 27 | 34 | -0.2 | Y | 40 | Y | -0.4 | [7 empty] | N | N | N | N | 220 | 0.5 | 64 | 98667 | 103075 | -1075 | 16000 | 08 | 2 |  | 2021-09-14 13:28 | 1561 | 139 |  | 39 | 20 | [15 empty] | 96.35 | 100 | 0 | 0 | 0 |  | 650 | 400 | Y | N | 0 | 0 | 0 |  | 651 | 400 | Y | N | Y | [6 empty] | RB085.00 | C
A66904 | 2021-09-14 | 1 | C |  | 5 | A | SM48CH | 탄소강 | B | BM#1 | 1603 | 38 | 1608 | 1576 | 26 | 4400 |  | 3 | 0.15 | 16 |  | -2.01 | 1563 | 1604 | 0 | 148.71 |  | 29 | 45 | 44 | Y |  | 2021-09-14 13:58 | 72 | 1095 | 31 | 31 | 28 | 28 | 29 | 30 | 29 | 29 | 29 | 28 | 27 | 26 | 25 | 25 | 28 | 30 | 25 | 29 | -0.14 | Y | 35 | Y | -0.2 | [7 empty] | N | N | N | N | 170 | 0.5 | 60 | 101532 | 97087 | 160 | 14500 | 05 | 2 |  | 2021-09-14 14:15 | 1563 | 122 |  | 56 | 8 | *전공정요청 L/D잔강 이월 안함-이상재등록 | [14 empty] | 67.89 | 100 | 0 | 0 | 0 |  | 0 |  | Y | N | 0 | 0 | 0 |  | 0 |  | Y | N | N | [6 empty] | BT180180 | C
B66298 | 2021-09-14 | 2 | C |  | 3 | A | SNCM439P | 합금강 | SNCM439계 | BM#2 | 1598 | 54 | 1610 | 1524 | 43 | 7800 |  | 1 | 0.27 | 19 |  | -2.33 | 1548 | 1611 | 17.22 | 0 | 0 | 35 | 78 | 66 | Y |  | 2021-09-14 14:38 | 61 | 1103 | 24 | 23 | 27 | 28 | 28 | 27 | 26 | 26 | 25 | 24 | 23 | 22 | 20 | 19 | 25 | 28 | 19 | 0 | -0.18 | Y | 50 | Y | -0.2 | [7 empty] | N | N | N | N | 210 | 0.51 | 66 | 96120 | 104828 | -628 | 14200 | 08 | 2 |  | 2021-09-14 14:44 | 1548 | 137 |  | 29 | [16 empty] | 93.09 | 100 | 0 | 0 | 0 |  | 650 | 400 | Y | N | 0 | 0 | 0 |  | 651 | 400 | Y | N | Y | [6 empty] | RB120.00 | C
A66905 | 2021-09-14 | 1 | C | 연주종료 | 6 | A | SM48CH | 탄소강 | B | BM#1 | 1601 | 40 | 1600 | 1538 | 29 | 5700 |  | 3 | 0.15 | 16 |  | -1.61 | 1569 | 1602 | 0 | 123.14 |  | 30 | 8 | 36 | Y |  | 2021-09-14 14:55 | 78 | 1092 | 23 | 23 | 25 | 27 | 29 | 30 | 30 | 30 | 30 | 30 | 29 | 29 |  | 29 | 0 | 0 | 0 | 0 | 0 |  | 0 | Y | 0 | [7 empty] | N | N | N | N | 210 | 0 | 16 | 89127 | 95315 | 2085 | 2000 | 05 | 0 |  | 2021-09-14 15:17 | 1569 | 192 |  | 125 |  | *전공정요청 L/D잔강 이월 안함-이상재등록 *연주종료 17:13 |  | C077A490FB454695BDD9FB66D4185105 | 5736EE1941DD49C3AA44570ECC7AF8E1 |  |  | 17378A6868A849E1B683C836356A776A |  |  |  | 0E5D7526CC204CCF9FA2D07295834F9F |  |  |  |  | 89.89 | 100 | 0 | 3100 | 0 |  | 650 |  | Y | N | 0 | 3100 | 0 |  | 651 |  | Y | N | N | [6 empty] | BT180180 | C
B66299 | 2021-09-14 | 2 | C |  | 4 | A | SNCM439P | 합금강 | SNCM439계 | BM#2 | 1583 | 57 | 1616 | 1532 | 51 | 9000 |  | 1 | 0.31 | 21 |  | -2.56 | 1546 | 1615 | 18.79 | 0 | 0 | 1 | 73 | 68 | Y |  | 2021-09-14 15:50 | 59 | 1075 | 16 | 18 | 23 | 25 | 27 | 26 | 26 | 26 | 24 | 24 | 21 | 20 | 18 | 17 | 23 | 27 | 17 | 26 | -0.2 | Y | 50 | Y | -0.2 | [7 empty] | Y | Y | Y | N | 200 | 0.45 | 72 | 99626 | 103275 | 925 | 15500 | 08 | 2 |  | 2021-09-14 15:58 | 1546 | 134 |  | 23 | [16 empty] | 96.03 | 100 | 0 | 0 | 0 |  | 651 | 400 | Y | N | 0 | 0 | 0 |  | 651 | 400 | Y | N | Y | [6 empty] | RB100.00 | C
B66300 | 2021-09-14 | 2 | C | 잔강최소화전 | 5 | A | SNCM439P | 합금강 | SNCM439계 | BM#2 | 1620 | 44 | 1610 | 1556 | 39 | 7700 |  | 1 | 0.27 | 19 |  | -2.2 | 1555 | 1616 | 17.51 | 0 | 0 | 18 | 49 | 46 | Y |  | 2021-09-14 16:49 | 68 | 1102 | 14 | 20 | 25 | 29 | 31 | 31 | 31 | 30 | 29 | 28 | 27 | 26 | 25 | 22 | 26 | 31 | 22 | 31 | -0.18 | Y | 50 | Y | -0.2 | [7 empty] | N | N | N | N | 190 | 0.45 | 73 | 116160 | 104126 | 624 | 3000 | 08 | 2 |  | 2021-09-14 16:59 | 1555 | 128 |  | 37 | 21 | *2.5T | [14 empty] | 112.07 | 100 | 0 | 3100 | 0 |  | 650 | 400 | Y | N | 0 | 3400 | 0 |  | 651 | 400 | Y | N | Y | [6 empty] | RB110.00 | C
B66301 | 2021-09-14 | 2 | C | 잔강최소화 | 6 | A | SACM1 | 합금강 | D | BM#2 | 1618 | 51 | 1644 | 1569 | 34 | 6600 |  | 3 | 0.15 | 23 |  | -1.95 | 1579 | 1633 | 94.06 | 83.78 |  | 5 | 12 | 125 | Y |  | 2021-09-14 17:58 | 88 | 1088 | -169 | -171 | 31 | 34 | 37 | 38 | 39 | 39 | 40 | 40 | 41 | 41 | 40 | 40 | 30 | 41 | 40 | 40 | -0.05 | Y | 20 | Y | 0 | [7 empty] | N | N | N | Y | 180 | 0.43 | 66 | 98992 | 100867 | -2317 | 14500 | 08 | 2 |  | 2021-09-14 18:19 | 1579 | 150 |  | 56 | 9 | *롱노즐 재사용 *STR#1,2 S/R 압력 헌팅심해 재실행함. | FD603985C21F4E32B1876FB9FEEE68BE | [13 empty] | 98.79 | 100 | 2500 | 0 | 0 |  | 650 | 400 | Y | N | 2500 | 0 | 0 |  | 651 | 400 | Y | N | Y | [5 empty] | Y | RB110.00 | C
B66302 | 2021-09-14 | 2 | C |  | 7 | A | SACM1 | 합금강 | D | BM#2 | 1642 | 50 | 1641 | 1547 | 36 | 7400 |  | 3 | 0.18 | 25 |  | -1.85 | 1569 | 1623 | 183.42 | 114.97 |  | 29 | 46 | 76 | Y |  | 2021-09-14 19:20 | 78 | 1095 | 38 | 37 | 37 | 38 | 38 | 37 | 36 | 36 | 35 | 34 | 33 | 33 | 32 | 30 | 35 | 38 | 30 | 38 | -0.15 | Y | 55 | Y | -0.2 |  |  |  | 0.7 |  |  |  | Y | Y | Y | Y | 170 | 0.45 | 71 | 93632 | 100844 | -1294 | 15300 | 08 | 2 |  | 2021-09-14 19:34 | 1569 | 142 |  | 42 | 14 | [15 empty] | 93.87 | 100 | 0 | 0 | 0 |  | 650 | 400 | Y | N | 0 | 0 | 0 |  | 651 | 400 | Y | N | Y | [6 empty] | RB160.00 | C
B66303 | 2021-09-14 | 2 | A | TUNDISH교체전 | 8 | A | SACM1 | 합금강 | D | BM#2 | 1652 | 40 | 1630 | 1602 | 30 | 5400 |  | 3 | 0.19 | 20 |  | -1.72 | 1584 | 1626 | 145.85 | 59.79 |  | 30 | 9 | 54 | Y |  | 2021-09-14 20:07 | 93 | 1097 | 29 | 29 | 31 | 34 | 36 | 37 | 37 | 37 | 36 | 36 | 35 | 35 | 34 | 32 | 34 | 37 | 32 | 37 | -0.1 | Y | 50 | Y | -0.2 | [7 empty] | N | N | N | M | 170 | 0.45 | 73 | 101308 | 104489 | 100 | 3000 | 08 | 2 |  | 2021-09-14 20:27 | 1584 | 142 |  | 67 |  | *주입 말 클로깅 상태 발생. *질화강 몰드 표면상태 좋지않아 T/D 3T 남김. | 2F739B5D03FD4EDC83E7922FDA092FF1 | 527781345EE243399F0A6158440EFFCC | [12 empty] | 96.12 | 100 | 0 | 2500 | 0 |  | 650 | 400 | Y | N | 0 | 2500 | 0 |  | 651 | 400 | Y | N | Y | [6 empty] | RB200.00 | C
B66304 | 2021-09-14 | 2 | A | TUNDISH교체 | 1 | A | AE40B53M | 합금강 | AE1055M계 | BM#2 | 1604 | 46 | 1666 | 1555 | 44 | 8000 |  | 1 | 0.31 | 26 |  | 0 | 1568 | 1658 | 18.16 | 0 | 0 | 35 | 79 | 223 | Y |  | 2021-09-14 22:06 | 82 | 1085 | -334 | -333 | 23 | 23 | 24 | 31 | 35 | 37 | 39 | 39 | 39 | 39 |  | 39 | 34 | 39 | 39 | 39 | 0 |  | 20 | Y | 0 |  | 2 | 2 |  |  |  |  | Y | Y | Y | M | 220 | 0.47 | 61 | 93071 | 92118 | 4982 | 15900 | 11 | 1 |  | 2021-09-14 22:10 | 1568 | 156 |  | 48 | 26 | * BUTT 타입롱노즐사용(슬리브타입.) * T/D FLUX 용탕부: 120 KG / 유탕부: 10KG 투입. *유탕구 1152 | [14 empty] | 96.35 | 100 | 1500 | 0 | 0 |  | 400 | 400 | Y | Y | 1500 | 0 | 0 |  | 401 | 400 | Y | Y |  | Y | [5 empty] | BT180180 | H
A66906 | 2021-09-14 | 1 | A |  | 2 | A | AE40B53M | 합금강 | AE1055M계 | BM#2 | 1611 | 60 | 1597 | 1554 | 37 | 7600 |  | 3 | 0.17 | 26 |  | -1.77 | 1545 | 1597 | 166.33 | 99.57 |  | 31 | 2 | 381 | Y |  | 2021-09-14 23:21 | 59 | 1105 | 36 | 29 | 24 | 20 | 19 | 17 | 16 | 15 | 14 | 13 | 13 | 12 | 12 | 12 | 18 | 24 | 12 | 0 | -0.24 |  | 50 | Y | 0 | [7 empty] | Y | Y | Y | Y | 220 | 0.48 | 63 | 93071 | 95248 | 5052 | 15700 | 11 | 1 |  | 2021-09-14 23:43 | 1545 | 140 |  | 35 | [16 empty] | 92.15 | 100 | 0 | 0 | 0 |  | 400 | 400 | Y | Y | 0 | 0 | 0 |  | 400 | 400 | Y | Y |  |  | Y |  |  |  |  | BT180180 | C
A66907 | 2021-09-14 | 1 | A |  | 3 | A | AE40B53M | 합금강 | AE1055M계 | BM#2 | 1592 | 43 | 1619 | 1540 | 34 | 6000 |  | 3 | 0.17 | 25 |  | -2.02 | 1559 | 1619 | 132.05 | 76 |  | 5 | 13 | 157 | Y |  | 2021-09-15 00:26 | 73 | 1099 | 9 | 20 | 28 | 32 | 34 | 33 | 33 | 33 | 33 | 33 | 32 | 31 | 31 | 31 | 29 | 34 | 31 | 33 | -0.05 | Y | 40 | Y | 0 | [7 empty] | Y | Y | Y | Y | 210 | 0.48 | 61 | 101532 | 93894 | 4206 | 15800 | 11 | 1 |  | 2021-09-15 00:44 | 1559 | 116 |  | 34 | [16 empty] | 102.45 | 100 | 0 | 0 | 0 |  | 400 | 400 | Y | Y | 0 | 0 | 0 |  | 401 | 400 | Y | Y |  |  | Y |  |  |  |  | BT180180 | C
A66908 | 2021-09-14 | 1 | A |  | 4 | A | AE40B53M | 합금강 | AE1055M계 | BM#2 | 1609 | 41 | 1597 | 1561 | 29 | 5300 |  | 3 | 0.16 | 25 |  | -1.39 | 1557 | 1597 | 95.76 | 133.97 |  | 29 | 47 | 150 | Y |  | 2021-09-15 01:34 | 71 | 1101 | 30 | 31 | 33 | 35 | 36 | 36 | 36 | 35 | 34 | 34 | 34 | 34 | 33 | 33 | 34 | 36 | 33 | 36 | -0.07 | Y | 40 | Y | -0.2 | [7 empty] | Y | Y | Y | Y | 200 | 0.48 | 62 | 84610 | 91983 | 5317 | 15400 | 11 | 1 |  | 2021-09-15 01:49 | 1557 | 115 |  | 28 |  | *L/D 잔강 5.4T정도에 슬러그 나와 잔강 이월 미실시 | [14 empty] | 86.47 | 100 | 0 | 0 | 0 |  | 400 | 400 | Y | Y | 0 | 0 | 0 |  | 400 | 400 | Y | Y |  |  | N |  |  |  |  | BT180180 | H
A66909 | 2021-09-14 | 1 | A |  | 5 | A | AE40B53M | 합금강 | AE1055M계 | BM#2 | 1596 | 44 | 1594 | 1546 | 34 | 5900 |  | 3 | 0.17 | 25 |  | -1.03 | 1566 | 1594 | 117.96 | 141.14 |  | 30 | 10 | 148 | Y |  | 2021-09-15 02:38 | 80 | 1101 | 31 | 38 | 39 | 42 | 43 | 42 | 42 | 41 | 40 | 40 | 39 | 38 | 38 | 38 | 40 | 43 | 38 | 42 | -0.11 | Y | 45 | Y | 0 | [7 empty] | Y | Y | Y | Y | 190 | 0.48 | 66 | 101532 | 100394 | 4906 | 14900 | 11 | 1 |  | 2021-09-15 02:53 | 1566 | 118 |  | 28 | [16 empty] | 95.6 | 100 | 0 | 0 | 0 |  | 400 | 400 | Y | Y | 0 | 0 | 0 |  | 401 | 400 | Y | Y |  |  | Y |  |  |  |  | BT180180 | H
A66910 | 2021-09-14 | 1 | A |  | 6 | A | AE40B53M | 합금강 | AE1055M계 | BM#2 | 1624 | 41 | 1600 | 1553 | 28 | 4800 |  | 3 | 0.16 | 25 |  | -1.72 | 1551 | 1600 | 118.22 | 50.99 |  | 31 | 3 | 56 | Y |  | 2021-09-15 03:33 | 65 | 1098 | 36 | 33 | 30 | 28 | 27 | 25 | 25 | 24 | 24 | 23 | 23 | 22 | 21 | 21 | 25 | 30 | 21 | 0 | -0.16 |  | 55 | Y | 0 | [7 empty] | Y | Y | Y | Y | 180 | 0.48 | 65 | 101532 | 99183 | 5117 | 14900 | 11 | 1 |  | 2021-09-15 03:50 | 1551 | 116 |  | 40 | 10 | [15 empty] | 96.56 | 100 | 0 | 0 | 0 |  | 400 | 400 | Y | Y | 0 | 0 | 0 |  | 400 | 400 | Y | Y |  |  | Y |  |  |  |  | BT180180 | H
A66911 | 2021-09-14 | 1 | B |  | 7 | A | AE40B53M | 합금강 | AE1055M계 | BM#2 | 1618 | 43 | 1591 | 1576 | 25 | 4300 |  | 3 | 0.16 | 25 |  | -1.23 | 1556 | 1591 | 0.12 | 0 |  | 5 | 14 | 55 | Y |  | 2021-09-15 04:36 | 70 | 1100 | 20 | 20 | 27 | 29 | 31 | 32 | 33 | 32 | 32 | 32 | 30 | 30 |  | 30 | 30 | 33 | 30 | 32 | -0.06 | Y | 25 | Y | 0 | [7 empty] | Y | Y | Y | Y | 170 | 0.48 | 61 | 93071 | 92760 | 5040 | 15300 | 11 | 1 |  | 2021-09-15 04:55 | 1556 | 125 |  | 43 | [16 empty] | 94.34 | 100 | 0 | 0 | 0 |  | 400 | 400 | Y | Y | 0 | 0 | 0 |  | 401 | 400 | Y | Y |  |  | Y |  |  |  |  | BT180180 | H
A66912 | 2021-09-14 | 1 | B | TUNDISH교체전 | 8 | A | AE40B53M | 합금강 | AE1055M계 | BM#2 | 1607 | 45 | 1605 | 1560 | 30 | 5200 |  | 3 | 0.16 | 25 |  | -1.65 | 1556 | 1605 | 138.89 | 70.87 |  | 29 | 48 | 63 | Y |  | 2021-09-15 05:47 | 70 | 1097 | 29 | 28 | 30 | 31 | 31 | 31 | 31 | 31 | 31 | 30 | 29 | 29 | 29 | 29 | 30 | 31 | 29 | 31 | -0.04 | Y | 45 | Y | 0 | [7 empty] | Y | Y | Y | M | 170 | 0.48 | 64 | 86775 | 97029 | 5021 | 2000 | 11 | 1 |  | 2021-09-15 06:04 | 1556 | 121 |  | 35 |  |  | 1A9DB23E0943439CA8893752897CE842 | B6AD702909B54B3D890E1C4D4D463183 | D54094329E3040AB80C6109593B1F6D0 | [11 empty] | 84.58 | 100 | 0 | 3600 | 0 |  | 400 | 400 | Y | Y | 0 | 3530 | 0 |  | 400 | 400 | Y | Y | [7 empty] | BT180180 | H
A66913 | 2021-09-14 | 1 | B | TUNDISH교체 | 1 | A | STB2 | 베어링강 | STB (SF) | BM#2 | 1620 | 48 | 1601 | 1584 | 55 | 6100 |  | 3 | 0.16 | 26 |  | -1.72 | 1548 | 1601 | 140.3 | 67.4 |  | 30 | 11 | 64 | Y |  | 2021-09-15 06:58 | 92 | 1096 | 27 | 24 | 30 | 21 | 25 | 30 | 35 | 37 | 39 | 39 | 39 | 39 | 40 | 40 | 35 | 40 | 40 | 39 | 0 |  | 5 | Y | 0 |  | 2.15 | 2.15 |  |  |  |  | Y | Y | Y | M | 250 | 0.47 | 66 | 93071 | 97959 | 7081 | 15700 | 15 | 2 |  | 2021-09-15 07:15 | 1548 | 139 |  | 51 | 9 | * T/D FLUX 용탕부: 270 KG / 유탕부: 10KG 투입. * BUTT 타입롱노즐사용(슬리브타입.) * 수소 기준값 초과 이상공정 등록 | [14 empty] | 85.19 | 100 | 1500 | 0 | 0 |  | 650 | 450 | Y | N | 1500 | 0 | 0 |  | 651 | 450 | Y | N | Y |  |  | Y |  |  |  | BT180180 | H
A66914 | 2021-09-15 | 1 | B |  | 2 | A | STB2 | 베어링강 | STB (SF) | BM#2 | 1623 | 61 | 1580 | 1540 | 50 | 6300 |  | 3 | 0.16 | 25 |  | -1.39 | 1521 | 1563 | 137.64 | 137.92 |  | 31 | 4 | 59 | Y |  | 2021-09-15 08:22 | 65 | 1102 | 34 | 32 | 32 | 31 | 31 | 31 | 30 | 30 | 29 | 29 | 29 | 28 |  | 28 | 30 | 32 | 28 | 31 | -0.09 |  | 45 | Y | -0.2 |  |  |  | 0.68 |  |  |  | Y | Y | Y | Y | 240 | 0.48 | 60 | 93071 | 89526 | 7974 | 16000 | 15 | 2 |  | 2021-09-15 08:33 | 1521 | 144 |  | 34 | [16 empty] | 95.26 | 100 | 0 | 0 | 500 |  | 650 | 450 | Y | N | 0 | 0 | 500 |  | 651 | 450 | Y | N | Y |  |  | Y |  |  |  | BT180180 | H
A66915 | 2021-09-15 | 1 | B |  | 3 | A | STB2 | 베어링강 | STB (SF) | BM#2 | 1608 | 46 | 1572 | 1539 | 28 | 4900 |  | 3 | 0.17 | 25 |  | -1.68 | 1522 | 1572 | 154.1 | 221.39 |  | 5 | 15 | 67 | Y |  | 2021-09-15 09:33 | 66 | 1096 | 28 | 29 | 32 | 33 | 34 | 33 | 33 | 33 | 32 | 32 | 32 | 31 | 31 | 31 | 32 | 34 | 31 | 33 | -0.04 | Y | 45 | Y | 0 |  |  |  | 0.7 |  |  |  | Y | Y | Y | Y | 230 | 0.43 | 69 | 93071 | 89630 | 7970 | 15600 | 15 | 2 |  | 2021-09-15 09:43 | 1522 | 133 |  | 23 | 13 | * 정속유지 강종인데 전공정 요청으로 감속주입 0.40 ID:305,405,406 | [14 empty] | 94.68 | 100 | 0 | 0 | 0 |  | 651 | 450 | Y | N | 0 | 0 | 0 |  | 651 | 450 | Y | N | Y |  |  | Y |  |  |  | BT180180 | H
A66916 | 2021-09-15 | 1 | B |  | 4 | A | STB2 | 베어링강 | STB (SF) | BM#2 | 1602 | 40 | 1561 | 1536 | 33 | 5500 |  | 3 | 0.17 | 25 |  | -1.43 | 1518 | 1561 | 137.86 | 43.14 |  | 29 | 49 | 62 | Y |  | 2021-09-15 10:49 | 62 | 1094 | 29 | 29 | 30 | 29 | 28 | 28 | 27 | 25 | 25 | 24 | 23 | 23 | 22 | 21 | 26 | 30 | 21 | 29 | -0.15 |  | 60 | Y | -0.2 |  |  |  | 0.77 |  |  |  | Y | Y | Y | Y | 220 | 0.4 | 73 | 93071 | 91668 | 8032 | 15100 | 15 | 2 |  | 2021-09-15 11:01 | 1518 | 95 |  | 16 | 36 | * 정속유지 강종인데 전공정 요청으로 감속주입 0.40 이상공정 등록 및 생관통보 | [14 empty] | 90.98 | 100 | 0 | 0 | 0 |  | 650 | 450 | Y | N | 0 | 0 | 0 |  | 651 | 450 | Y | N | Y |  |  | Y |  |  |  | BT180180 | H
A66917 | 2021-09-15 | 1 | B |  | 5 | A | STB2 | 베어링강 | STB (SF) | BM#2 | 1624 | 42 | 1567 | 1532 | 31 | 5200 |  | 3 | 0.16 | 25 |  | -1.23 | 1519 | 1556 | 136.48 | 71.14 |  | 30 | 12 | 70 | Y |  | 2021-09-15 11:58 | 63 | 1098 | 20 | 25 | 27 | 29 | 29 | 30 | 29 | 28 | 27 | 27 | 27 | 26 | 26 | 26 | 27 | 30 | 26 | 29 | -0.11 | Y | 35 | Y | 0 |  |  |  | 0.63 |  |  |  | Y | Y | Y | Y | 210 | 0.48 | 62 | 101532 | 94381 | 7069 | 16000 | 15 | 2 |  | 2021-09-15 12:08 | 1519 | 106 |  | 23 | [16 empty] | 98.62 | 100 | 0 | 0 | 0 |  | 650 | 450 | Y | N | 0 | 0 | 0 |  | 651 | 450 | Y | N | Y |  |  | Y |  |  |  | BT180180 | H
A66918 | 2021-09-15 | 1 | D |  | 6 | A | STB2 | 베어링강 | STB (SF) | BM#2 | 1630 | 40 | 1566 | 1568 | 27 | 4600 |  | 3 | 0.16 | 25 |  | -1.19 | 1521 | 1557 | 137.98 | 86.62 |  | 31 | 5 | 76 | Y |  | 2021-09-15 12:56 | 65 | 1093 | 25 | 26 | 29 | 30 | 30 | 30 | 31 | 30 | 29 | 28 | 27 | 27 | 27 | 27 | 28 | 31 | 27 | 30 | -0.11 | Y | 35 | Y | 0 |  |  |  | 0.57 |  |  |  | Y | Y | Y | Y | 200 | 0.48 | 66 | 101532 | 99282 | 7868 | 15100 | 15 | 2 |  | 2021-09-15 13:07 | 1521 | 112 |  | 27 | [16 empty] | 94.14 | 100 | 0 | 0 | 0 |  | 650 | 450 | Y | N | 0 | 0 | 0 |  | 651 | 450 | Y | N | Y |  |  | Y |  |  |  | BT180180 | H
A66919 | 2021-09-15 | 1 | D |  | 7 | A | STB2 | 베어링강 | STB (SF) | BM#2 | 1618 | 43 | 1558 | 1555 | 31 | 4900 |  | 3 | 0.16 | 25 |  | -1.38 | 1517 | 1558 | 135.3 | 121.07 |  | 5 | 16 | 63 | Y |  | 2021-09-15 14:04 | 61 | 1100 | 25 | 28 | 29 | 30 | 30 | 30 | 30 | 29 | 28 | 28 | 27 | 27 | 27 | 27 | 28 | 30 | 27 | 30 | -0.06 | Y | 45 | Y | 0 |  |  |  | 0.64 |  |  |  | Y | Y | Y | Y | 200 | 0.48 | 65 | 93071 | 98617 | 7033 | 15200 | 15 | 2 |  | 2021-09-15 14:21 | 1517 | 117 |  | 26 | [16 empty] | 87.06 | 100 | 0 | 0 | 0 |  | 650 | 450 | Y | N | 0 | 0 | 0 |  | 651 | 450 | Y | N | Y |  |  | Y |  |  |  | BT180180 | H
A66920 | 2021-09-15 | 1 | D |  | 8 | A | STB2 | 베어링강 | STB (SF) | BM#2 | 1600 | 45 | 1562 | 1530 | 35 | 5900 |  | 3 | 0.16 | 25 |  | -1.18 | 1522 | 1557 | 135.41 | 60.26 |  | 29 | 50 | 55 | Y |  | 2021-09-15 15:01 | 66 | 1095 | 26 | 26 | 28 | 29 | 29 | 29 | 29 | 28 | 28 | 27 | 27 | 26 | 26 | 26 | 28 | 29 | 26 | 29 | -0.06 | Y | 45 | Y | 0 |  |  |  | 0.45 |  |  |  | Y | Y | Y | Y | 250 | 0.48 | 64 | 93071 | 96773 | 7077 | 15800 | 15 | 2 |  | 2021-09-15 15:16 | 1522 | 119 |  | 36 | [16 empty] | 9307100 | 100 | 0 | 0 | 0 |  | 650 | 450 | Y | N | 0 | 0 | 0 |  | 651 | 450 | Y | N | Y |  |  | Y |  |  |  | BT180180 | H
A66921 | 2021-09-15 | 1 | D |  | 9 | A | STB2 | 베어링강 | STB (SF) | BM#2 | 1646 | 46 | 1552 | 1571 | 24 | 4200 |  | 3 | 0.16 | 25 |  | -1.32 | 1512 | 1551 | 135.05 | 72.92 |  | 30 | 13 | 63 | Y |  | 2021-09-15 16:20 | 56 | 1090 | 25 | 26 | 27 | 27 | 27 | 27 | 26 | 25 | 24 | 23 | 23 | 22 | 22 | 22 | 25 | 27 | 22 | 27 | -0.09 |  | 55 | Y | 0 |  |  |  | 0.61 |  |  |  | Y | Y | Y | Y | 250 | 0.48 | 67 | 92811 | 100697 | 7153 | 15900 | 15 | 2 |  | 2021-09-15 16:30 | 1512 | 109 |  | 22 | 14 | [15 empty] | 84.84 | 100 | 0 | 0 | 0 |  | 650 | 450 | Y | N | 0 | 0 | 0 |  | 651 | 450 | Y | N | Y |  |  | Y |  |  |  | BT180180 | H
A66922 | 2021-09-15 | 1 | D |  | 10 | A | STB2 | 베어링강 | STB (SF) | BM#2 | 1642 | 40 | 1565 | 1572 | 41 | 3900 |  | 3 | 0.18 | 25 |  | -1.51 | 1513 | 1558 | 136.14 | 54.28 |  | 31 | 6 | 71 | Y |  | 2021-09-15 17:20 | 57 | 1099 | 22 | 23 | 24 | 24 | 24 | 25 | 24 | 24 | 23 | 23 | 23 | 22 |  | 22 | 23 | 25 | 22 | 24 | -0.04 | Y | 30 | Y | -0.2 |  |  |  | 0.71 |  |  |  | Y | Y | Y | Y | 240 | 0.48 | 58 | 93071 | 89388 | 7262 | 15600 | 15 | 2 |  | 2021-09-15 17:29 | 1513 | 109 |  | 31 | 11 | [15 empty] | 95.51 | 100 | 0 | 0 | 0 |  | 650 | 450 | Y | N | 0 | 0 | 0 |  | 651 | 450 | Y | N | Y |  |  | Y |  |  |  | BT180180 | H
A66923 | 2021-09-15 | 1 | D |  | 11 | A | STB2 | 베어링강 | STB (SF) | BM#2 | 1622 | 40 | 1554 | 1551 | 27 | 4700 |  | 3 | 0.2 | 25 |  | -1.11 | 1521 | 1554 | 135.53 | 60.52 |  | 5 | 17 | 64 | Y |  | 2021-09-15 18:15 | 65 | 1098 | 22 | 24 | 27 | 30 | 31 | 32 | 32 | 31 | 31 | 30 | 30 | 30 | 30 | 30 | 29 | 32 | 30 | 31 | -0.02 | Y | 35 | Y | 0 |  |  |  | 0.67 |  |  |  | Y | Y | Y | Y | 230 | 0.48 | 62 | 101532 | 93050 | 7200 | 15800 | 15 | 2 |  | 2021-09-15 18:26 | 1521 | 113 |  | 36 | [16 empty] | 100.58 | 100 | 0 | 0 | 0 |  | 650 | 450 | Y | N | 0 | 0 | 0 |  | 652 | 450 | Y | N | Y |  |  | Y |  |  |  | BT180180 | H
A66924 | 2021-09-15 | 1 | D |  | 12 | A | STB2 | 베어링강 | STB (SF) | BM#2 | 1661 | 44 | 1564 | 1581 | 20 | 3500 |  | 3 | 0.2 | 25 |  | -1.17 | 1529 | 1564 | 136.21 | 35.04 |  | 29 | 51 | 54 | Y |  | 2021-09-15 19:27 | 73 | 1097 | 30 | 30 | 34 | 38 | 39 | 39 | 39 | 39 | 39 | 39 | 39 | 38 | 38 | 38 | 37 | 39 | 38 | 39 | -0.03 | Y | 40 | Y | 0 |  |  |  | 0.42 |  |  |  | Y | Y | Y | Y | 220 | 0.48 | 62 | 101532 | 93811 | 7889 | 15600 | 15 | 2 |  | 2021-09-15 19:36 | 1529 | 106 |  | 26 | 13 | [15 empty] | 99.2 | 100 | 0 | 0 | 0 |  | 651 | 450 | Y | N | 0 | 0 | 0 |  | 651 | 450 | Y | N | Y |  |  | Y |  |  |  | BT180180 | H
B66324 | 2021-09-15 | 2 | D | 연주시작 | 1 | A | SMN440 | 합금강 | D1 | BM#1 | 1638 | 53 | 1670 | 1569 | 43 | 8300 |  | 1 | 0.37 | 21 |  | -2.59 | 1588 | 1663 | 13.61 | 0 | 0 | 35 | 84 | 74 | Y |  | 2021-09-15 20:02 | 94 | 1093 | -254 | -255 | 46 | 39 | 42 | 46 | 49 | 52 | 53 | 53 | 53 | 53 | 53 | 50 | 49 | 53 | 50 | 53 | -0.1 |  | 30 | Y | -0.4 | 0.8 | 2.5 | 2.5 | 2.08 |  |  |  | N | N | N | N | 210 | 0.46 | 67 | 94632 | 95315 | 9685 | 15000 | 09 | 1 |  | 2021-09-15 20:09 | 1588 | 134 |  | 27 |  | *T/D FLUX 유:15KG 용:120KG *연주시작 20:32 *엣지히터 코일부 가열, 미사용 *수소측정 기준초과(10분) 이상재 ID:101.102.201.202 생관통보 | [14 empty] | 90.86 | 100 | 700 | 0 | 0 |  | 650 |  | N | Y | 700 | 0 | 0 |  | 651 |  | N | Y | [7 empty] | RB120.00 | H
A66925 | 2021-09-15 | 1 | D |  | 13 | A | STB2 | 베어링강 | STB (SF) | BM#2 | 1622 | 43 | 1547 | 1549 | 27 | 4300 |  | 3 | 0.19 | 25 |  | -1.05 | 1516 | 1547 | 141.37 | 46.15 |  | 30 | 14 | 61 | Y |  | 2021-09-15 20:36 | 60 | 1090 | 38 | 37 | 35 | 34 | 33 | 33 | 33 | 31 | 30 | 30 | 29 | 29 | 29 | 29 | 32 | 35 | 29 | 33 | -0.12 |  | 50 | Y | 0 |  |  |  | 0.53 |  |  |  | Y | Y | Y | Y | 210 | 0.48 | 62 | 93071 | 93318 | 7082 | 15800 | 15 | 2 |  | 2021-09-15 20:49 | 1516 | 103 |  | 21 | 9 | [15 empty] | 92.52 | 100 | 0 | 0 | 0 |  | 650 | 450 | Y | N | 0 | 0 | 0 |  | 651 | 450 | Y | N | Y |  |  | Y |  |  |  | BT180180 | H
B66325 | 2021-09-15 | 2 | A |  | 2 | B | SMN440 | 합금강 | D1 | BM#1 | 1595 | 36 | 1633 | 1549 | 32 | 6400 |  | 1 | 0.27 | 19 |  | -2.43 | 1559 | 1623 | 10.7 | 0 | 0 | 18 | 55 | 88 | Y |  | 2021-09-15 20:56 | 65 | 1089 | 48 | 44 | 37 | 33 | 30 | 29 | 28 | 26 | 26 | 25 | 25 | 24 | 23 | 22 | 29 | 37 | 22 | 0 | -0.27 |  | 55 | Y | -0.2 |  |  |  | 1.87 |  |  |  | N | N | N | N | 200 | 0.5 | 63 | 96360 | 98290 | 10 | 14030 | 09 | 1 |  | 2021-09-15 21:19 | 1559 | 124 |  | 42 |  | *엣지히터 코일부 가열, 미사용 | [14 empty] | 100.38 | 100 | 0 | 0 | 300 |  | 650 |  | N | Y | 0 | 0 | 300 |  | 651 |  | N | Y | [7 empty] | RB100.00 | C
A66926 | 2021-09-15 | 1 | A |  | 14 | A | STB2 | 베어링강 | STB (SF) | BM#2 | 1619 | 43 | 1561 | 1546 | 25 | 4500 |  | 3 | 0.16 | 26 |  | 0 | 1561 | 1561 | 151.02 | 68.19 |  | 31 | 7 | 64 | Y |  | 2021-09-15 21:38 | 105 | 1111 | 29 | 30 | 30 | 31 | 31 | 30 | 30 | 29 | 28 | 28 | 28 | 28 | 28 | 28 | 29 | 31 | 28 | 30 | -0.03 | Y | 45 | Y | 0 |  |  |  | 0.43 |  |  |  | Y | Y | Y | Y | 200 | 0.48 | 62 | 93071 | 93809 | 7091 | 15100 | 15 | 2 |  | 2021-09-15 21:51 | 1561 | 106 |  | 23 | [16 empty] | 9307100 | 100 | 0 | 0 | 0 |  | 649 | 450 | Y | N | 0 | 0 | 0 |  | 651 | 450 | Y | N | Y |  | N | Y |  |  |  | BT180180 | H
B66326 | 2021-09-15 | 2 | A |  | 3 | B | SMN440 | 합금강 | D1 | BM#1 | 1574 | 35 | 1620 | 1541 | 31 | 6000 |  | 1 | 0.3 | 18 |  | -2.39 | 1554 | 1613 | 13.06 | 0 | 0 | 1 | 79 | 92 | Y |  | 2021-09-15 22:01 | 60 | 1094 | 21 | 19 | 20 | 21 | 21 | 21 | 21 | 20 | 19 | 19 | 18 | 17 | 16 | 16 | 20 | 21 | 16 | 21 | -0.11 | Y | 45 | Y | -0.2 |  |  |  | 1.64 |  |  |  | N | N | N | N | 190 | 0.5 | 60 | 93312 | 98752 | 1698 | 13750 | 09 | 1 |  | 2021-09-15 22:16 | 1554 | 122 |  | 40 |  | *코너히터기 미사용 - 이상재 등록 | [6 empty] | C295E781DA124AEEBFB4B032AA372E32 | 52641B7E873B4DBCB91A2CE559E6355C | 6FC8352399C04D5599F0ADAFE2875E6E |  | B0A7E529EAB74EA89AE34C4B1B273ECE | 6A7EEAB66FD64A69940F78AD400ABA5F | D6A35958E75B4001BEF74447241D592C |  | 95.26 | 100 | 0 | 0 | 0 |  | 650 |  | N | Y | 0 | 0 | 0 |  | 651 |  | N | Y | [7 empty] | RB100.00 | C
A66927 | 2021-09-15 | 1 | A |  | 15 | A | STB2 | 베어링강 | STB (SF) | BM#2 | 1652 | 43 | 1551 | 1566 | 23 | 4100 |  | 3 | 0.16 | 25 |  | -1.23 | 1517 | 1551 | 140.71 | 63.36 |  | 5 | 18 | 68 | Y |  | 2021-09-15 22:43 | 61 | 1088 | 27 | 26 | 30 | 31 | 33 | 33 | 32 | 32 | 31 | 31 | 31 | 30 | 29 | 29 | 31 | 33 | 29 | 31 | -0.1 | Y | 40 | Y | -0.2 |  |  |  | 0.56 |  |  |  | Y | Y | Y | Y | 200 | 0.48 | 61 | 101532 | 93109 | 7091 | 15100 | 15 | 2 |  | 2021-09-15 22:51 | 1517 | 101 |  | 20 | 10 | [7 empty] | 27FDD413FCE041168DF7B798D6A016EB | 586F4F3D879344BB902B986C042593C4 |  |  | 99814A384DEC4CD2B632ACAC00E1D1C3 | 4723D91719554D82A6F02D0E70ADAE6B |  |  | 104.08 | 100 | 0 | 0 | 0 |  | 650 | 450 | Y | N | 0 | 0 | 0 |  | 651 | 450 | Y | N | Y |  |  | Y |  |  |  | BT180180 | H
B66327 | 2021-09-15 | 2 | A | 연주종료 | 4 | A | SMN440 | 합금강 | D1 | BM#1 | 1620 | 41 | 1650 | 1568 | 36 | 6400 |  | 1 | 0.34 | 19 |  | -2.33 | 1565 | 1634 | 26.16 | 0 | 0 | 38 | 82 | 96 | Y |  | 2021-09-15 23:07 | 71 | 1089 | 14 | 14 | 29 | 36 | 39 | 41 | 42 | 42 | 41 | 41 | 40 | 40 | 39 | 37 | 36 | 42 | 37 | 41 | -0.14 | Y | 35 | Y | -0.4 |  |  |  | 1.35 |  |  |  | N | N | N | N | 180 | 0.49 | 65 | 105501 | 100432 | -1332 | 1800 | 09 | 1 |  | 2021-09-15 23:13 | 1565 | 125 |  | 37 |  | *코너히터기 미사용 - 이상재등록 *연주종료 : 01:05 | A9851384A0034BC9A4EA94E33CE6CA87 | 6D36474F1836460DA58474102258FED4 | 6697E943273F4464A1DC3A5CC0C1E2F3 | [11 empty] | 107 | 100 | 0 | 3100 | 0 |  | 650 |  | N | Y | 0 | 3200 | 0 |  | 651 |  | N | Y | [7 empty] | RB100.00 | C
A66928 | 2021-09-15 | 1 | A |  | 16 | A | STB2 | 베어링강 | STB (SF) | BM#2 | 1678 | 42 | 1566 | 1590 | 25 | 4300 |  | 3 | 0.15 | 25 |  | -1.82 | 1516 | 1566 | 84.74 | 49.4 |  | 21 | 56 | 2131 | Y |  | 2021-09-15 23:44 | 60 | 1099 | 28 | 28 | 28 | 28 | 28 | 28 | 27 | 27 | 26 | 26 | 25 | 25 | 25 | 25 | 27 | 28 | 25 | 28 | -0.05 | Y | 55 | Y | 0 |  |  |  | 0.66 |  |  |  | Y | Y | Y | Y | 250 | 0.48 | 67 | 101532 | 99145 | 7955 | 15100 | 15 | 2 |  | 2021-09-15 23:51 | 1516 | 99 |  | 22 | [16 empty] | 95.65 | 100 | 0 | 0 | 0 |  | 650 | 450 | Y | N | 0 | 0 | 0 |  | 651 | 450 | Y | N | Y |  |  | Y |  |  |  | BT180180 | H
A66929 | 2021-09-15 | 1 | A |  | 17 | A | STB2 | 베어링강 | STB (SF) | BM#2 | 1628 | 41 | 1566 | 1570 | 25 | 4300 |  | 3 | 0.18 | 25 |  | -1.29 | 1528 | 1566 | 121.13 | 46.45 |  | 30 | 15 | 68 | Y |  | 2021-09-16 00:41 | 72 | 1098 | 25 | 25 | 32 | 36 | 38 | 39 | 39 | 39 | 38 | 38 | 37 | 37 | 37 | 37 | 36 | 39 | 37 | 39 | -0.05 | Y | 35 | Y | 0 |  |  |  | 0.42 |  |  |  | Y | Y | Y | Y | 250 | 0.48 | 60 | 101532 | 89265 | 7085 | 16000 | 15 | 2 |  | 2021-09-16 00:47 | 1528 | 110 |  | 33 | [16 empty] | 105.82 | 100 | 0 | 0 | 0 |  | 650 | 450 | Y | N | 0 | 0 | 0 |  | 651 | 450 | Y | N | Y |  |  | Y |  |  |  | BT180180 | H
A66930 | 2021-09-15 | 1 | A |  | 18 | A | STB2 | 베어링강 | STB (SF) | BM#2 | 1623 | 46 | 1557 | 1570 | 30 | 5200 |  | 3 | 0.17 | 25 |  | -1.26 | 1520 | 1557 | 178.89 | 45.84 |  | 31 | 8 | 59 | Y |  | 2021-09-16 01:43 | 64 | 1098 | 37 | 35 | 35 | 34 | 34 | 34 | 34 | 33 | 32 | 32 | 31 | 30 | 30 | 29 | 33 | 35 | 29 | 34 | -0.11 |  | 55 | Y | -0.2 |  |  |  | 0.42 |  |  |  | Y | Y | Y | Y | 240 | 0.45 | 66 | 84610 | 93363 | 7037 | 15900 | 15 | 2 |  | 2021-09-16 01:49 | 1520 | 114 |  | 31 |  | *전기로 지연 감속주입 정속미준수 이상공정등록 및 생관통보 | [14 empty] | 85.08 | 100 | 0 | 0 | 0 |  | 650 | 450 | Y | N | 0 | 0 | 0 |  | 651 | 450 | Y | N | Y |  |  | Y |  |  |  | BT180180 | H
A66931 | 2021-09-15 | 1 | A | TUNDISH교체전 | 19 | A | STB2 | 베어링강 | STB (SF) | BM#2 | 1653 | 51 | 1563 | 1595 | 26 | 4500 |  | 3 | 0.17 | 25 |  | -1.41 | 1521 | 1563 | 0.2 | 0 |  | 5 | 19 | 58 | Y |  | 2021-09-16 02:51 | 65 | 1099 | 27 | 30 | 33 | 36 | 36 | 36 | 35 | 35 | 34 | 34 | 33 | 33 |  | 33 | 34 | 36 | 33 | 36 | -0.06 | Y | 40 | Y | 0 |  |  |  | 0.56 |  |  |  | Y | N | N | M | 230 | 0.48 | 70 | 82478 | 97386 | 7064 | 2300 | 15 | 2 |  | 2021-09-16 03:02 | 1521 | 118 |  | 30 | 8 |  | 9425A38054214358AD2F2655C497BF72 | 8855C7B8D35E45C1A3CF3100C5BF89AA | 589CF739A1B84FF99628F65C534F7C66 | [11 empty] | 79.5 | 0 | 0 | 3620 | 0 |  | 650 | 450 | Y | N | 0 | 3650 | 0 |  | 651 | 450 | Y | N | Y |  |  | Y |  |  |  | BT180180 | H
B66332 | 2021-09-15 | 2 | A | TUNDISH교체 | 1 | A | SM48CH | 탄소강 | B | BM#2 | 1594 | 46 | 1663 | 1562 | 36 | 6800 |  | 1 | 0.36 | 20 |  | -2.25 | 1580 | 1652 | 0 | 27.77 | 0 | 35 | 86 | 34 | Y |  | 2021-09-16 04:24 | 89 | 1101 | -317 | -318 | 35 | 43 | 41 | 48 | 52 | 54 | 54 | 55 | 54 | 53 | 52 | 50 | 50 | 55 | 50 | 54 | -0.25 |  | 20 | Y | -0.4 |  | 2.69 | 2.69 | 1.46 |  |  |  | N | N | N | N | 220 | 0.45 | 63 | 93071 | 93356 | 4894 | 15300 | 14 | 1 |  | 2021-09-16 04:25 | 1580 | 123 |  | 26 |  | * BUTT 타입롱노즐사용(슬리브타입.) * T/D FLUX 용탕부: 120 KG / 유탕부: 10KG 투입. *유탕구 957 *수소10분값 기준치 초과 이상공정등록 및 생관통보 | [14 empty] | 95.21 | 100 | 1000 | 0 | 0 |  | 650 | 400 | Y | N | 1000 | 0 | 0 |  | 651 | 400 | Y | N | N | Y | [5 empty] | BT180180 | H
A66932 | 2021-09-15 | 1 | B | 연주시작 | 1 | A | STB3D | 베어링강 | STB (SF) | BM#1 | 1623 | 53 | 1573 | 1552 | 45 | 8000 |  | 3 | 0.16 | 26 |  | -0.61 | 1555 | 1573 | 147.58 | 73.42 |  | 21 | 57 | 60 | Y |  | 2021-09-16 04:09 | 104 | 1097 | 45 | 39 | 37 | 33 | 30 | 38 | 42 | 44 | 45 | 36 | 44 | 32 | 20 | 32 | 36 | 45 | 20 | 0 | -1.25 |  | 20 | Y | 2.4 |  | 2 | 2 | 1.38 |  |  |  |  | N | N | M | 210 | 0.46 | 63 | 97412 | 98532 | 7068 | 15900 | 04 | 2 |  | 2021-09-16 04:31 | 1555 | 149 |  | 55 | 17 | *연주 시작:05:06 *T/D FLUX 270KG/10KG *코너히터기 미적용 - 이상재 등록 *수소측정 OVER(10분) - 이상재 등록 ID 101~102, 201~202 |  | 83064BAD8FF8467B82A98527DE4F9C85 | A4B2BC280F3646F1B85963FA9A45B190 | [11 empty] | 93.4 | 100 | 1500 | 0 | 0 |  | 650 |  | N | N | 1500 | 0 | 0 |  | 650 |  | N | N | Y |  |  | Y |  |  |  | BT180180 | H
B66333 | 2021-09-15 | 2 | B |  | 2 | A | SM48CH | 탄소강 | B | BM#2 | 1553 | 41 | 1640 | 1559 | 33 | 6100 |  | 1 | 0.3 | 17 |  | -2.14 | 1568 | 1625 | 0 | 10.89 | 0 | 18 | 57 | 52 | Y |  | 2021-09-16 05:31 | 77 | 1094 | 47 | 46 | 46 | 47 | 47 | 45 | 45 | 45 | 43 | 43 | 42 | 39 | 37 | 37 | 44 | 47 | 37 | 47 | -0.22 | Y | 45 | Y | -0.4 | [7 empty] | N | N | N | N | 220 | 0.49 | 61 | 93071 | 94273 | 3027 | 15300 | 14 | 1 |  | 2021-09-16 05:33 | 1568 | 109 |  | 22 | [16 empty] | 95.21 | 100 | 0 | 0 | 0 |  | 650 | 400 | Y | N | 0 | 0 | 0 |  | 650 | 400 | Y | N | N | Y | [5 empty] | BT180180 | C
A66933 | 2021-09-15 | 1 | B |  | 2 | A | STB3D | 베어링강 | STB (SF) | BM#1 | 1654 | 57 | 1559 | 1577 | 34 | 6200 |  | 3 | 0.17 | 25 |  | -1.24 | 1522 | 1559 | 181.68 | 67.87 |  | 30 | 16 | 71 | Y |  | 2021-09-16 05:13 | 71 | 1101 | 44 | 44 | 36 | 33 | 32 | 32 | 31 | 30 | 30 | 30 | 30 | 29 | 29 | 28 | 33 | 36 | 28 | 30 | -0.15 |  | 55 | Y | -0.2 |  |  |  | 1.23 |  |  |  | N | Y | Y | Y | 200 | 0.48 | 63 | 84610 | 92005 | 7995 | 16000 | 04 | 2 |  | 2021-09-16 05:22 | 1522 | 151 |  | 55 |  | *STR#1,#2 EDGE HEATER 코일부 건조작업으로 적용不-이상재등록 | [6 empty] | 2CAE7430C3694015891E1B84C14EC9A7 | 2CB281B473E64D5F8C480353828934AF | BD2BDA9C1BBA47E5A4C191E277B9CB27 |  | 8BB621FE7DF6403F870D58FA1AB8EB59 | 1726DFD6880D4468B905AD68D6D95986 | E78871FA9C724F64B7AE674EC67AF926 |  | 81.67 | 100 | 0 | 0 | 0 |  | 650 |  | N | N | 0 | 0 | 0 |  | 651 |  | N | N | Y |  |  | Y |  |  |  | BT180180 | H
B66334 | 2021-09-15 | 2 | B |  | 3 | A | SM48CH | 탄소강 | B | BM#2 | 1627 | 42 | 1618 | 1553 | 33 | 5600 |  | 1 | 0.3 | 17 |  | -2.43 | 1548 | 1610 | 0 | 16.04 | 0 | 1 | 81 | 45 | Y |  | 2021-09-16 06:38 | 57 | 1091 | 35 | 34 | 33 | 31 | 30 | 28 | 26 | 23 | 21 | 18 | 12 | 9 |  | 9 | 24 | 33 | 9 | 0 | -0.48 |  | 50 | Y | -0.6 | [7 empty] | N | N | N | N | 210 | 0.49 | 61 | 93071 | 92689 | 2961 | 14300 | 14 | 1 |  | 2021-09-16 06:48 | 1548 | 106 |  | 17 |  | * 전공정 요청으로 감속주입 | [14 empty] | 97.71 | 100 | 0 | 0 | 0 |  | 650 | 400 | Y | N | 0 | 0 | 0 |  | 650 | 400 | Y | N | N | Y | [5 empty] | BT180180 | C
A66934 | 2021-09-15 | 1 | B |  | 3 | A | STB3D | 베어링강 | STB (SF) | BM#1 | 1646 | 47 | 1556 | 1558 | 36 | 6100 |  | 3 | 0.17 | 25 |  | -1.26 | 1518 | 1556 | 166.35 | 54.31 |  | 31 | 9 | 72 | Y |  | 2021-09-16 06:31 | 67 | 1099 | 27 | 27 | 27 | 28 | 30 | 29 | 28 | 28 | 28 | 28 | 27 | 27 | 27 | 27 | 28 | 30 | 27 | 28 | -0.02 | Y | 45 | Y | 0 |  |  |  | 1.31 |  |  |  |  | Y | Y | Y | 190 | 0.48 | 64 | 152298 | 95228 | 7972 | 15900 | 04 | 2 |  | 2021-09-16 06:44 | 1518 | 127 |  | 41 | 32 | *STR#1,#2 EDGE HEATER 코일부 건조작업으로 적용不-이상재등록 *유사강종 연연주 혼탕부 성분 확인 ID:107~109.207~209 | [14 empty] | 147.58 | 100 | 0 | 0 | 0 |  | 650 |  | N | N | 0 | 0 | 0 |  | 651 |  | N | N | Y |  |  | Y |  |  |  | BT180180 | H
B66335 | 2021-09-16 | 2 | B |  | 4 | A | SM48CH | 탄소강 | B | BM#2 | 1607 | 44 | 1607 | 1571 | 30 | 5500 |  | 1 | 0.35 | 17 |  | -2.36 | 1553 | 1611 | 0 | 13.39 | 0 | 38 | 84 | 38 | Y |  | 2021-09-16 07:41 | 62 | 1088 | 5 | 19 | 28 | 32 | 32 | 33 | 32 | 31 | 30 | 28 | 27 | 26 | 25 | 25 | 27 | 33 | 25 | 32 | -0.23 | Y | 35 | Y | -0.2 | [7 empty] | N | N | N | N | 200 | 0.47 | 62 | 93071 | 92182 | 2968 | 15000 | 14 | 1 |  | 2021-09-16 07:43 | 1553 | 102 |  | 15 |  | * 전공정 요청으로 감속주입 | [14 empty] | 98.49 | 100 | 0 | 0 | 0 |  | 650 | 400 | Y | N | 0 | 0 | 0 |  | 650 | 400 | Y | N | N | Y | [5 empty] | BT180180 | C
A66935 | 2021-09-16 | 1 | B | 유사강종연연주 | 4 | A | P-STB3D | 베어링강 | STB (SF) | BM#1 | 1620 | 46 | 1556 | 1535 | 42 | 6800 |  | 3 | 0.16 | 30 |  | -0.95 | 1523 | 1556 | 201.72 | 64.53 |  | 5 | 20 | 69 | Y |  | 2021-09-16 07:58 | 73 | 1098 | 27 | 32 | 37 | 40 | 42 | 42 | 42 | 42 | 42 | 41 | 41 | 41 | 40 | 40 | 40 | 42 | 40 | 42 | -0.05 | Y | 40 | Y | -0.2 | [8 empty] | Y | Y | Y | 180 | 0.48 | 59 | 50766 | 91434 | 7866 | 15400 | 04 | 2 |  | 2021-09-16 08:12 | 1523 | 112 |  | 19 | 23 | *유사강종 연연주 혼탕부 성분 확인 ID:101.201 | [14 empty] | 51.59 | 100 | 0 | 0 | 0 |  | 650 |  | Y | N | 0 | 0 | 0 |  | 651 |  | Y | N | Y |  |  | Y |  |  |  | BT180180 | H
B66336 | 2021-09-16 | 2 | B |  | 5 | A | SM48CH | 탄소강 | B | BM#2 | 1679 | 43 | 1623 | 1627 | 32 | 4200 |  | 1 | 0.32 | 17 |  | -2.3 | 1559 | 1618 | 0 | 13.3 | 0 | 35 | 87 | 58 | Y |  | 2021-09-16 08:40 | 68 | 1085 | 22 | 26 | 36 | 40 | 41 | 42 | 41 | 41 | 39 | 39 | 38 | 36 | 35 | 32 | 37 | 42 | 32 | 41 | -0.25 | Y | 40 | Y | -0.6 | [7 empty] | N | N | N | N | 190 | 0.47 | 65 | 93071 | 96099 | 3051 | 15400 | 14 | 1 |  | 2021-09-16 08:41 | 1559 | 105 |  | 19 |  | * 전공정 요청으로 감속주입 | [14 empty] | 93.92 | 100 | 0 | 0 | 0 |  | 650 | 400 | Y | N | 0 | 0 | 0 |  | 650 | 400 | Y | N | N | Y | [5 empty] | BT180180 | C
A66936 | 2021-09-16 | 1 | B |  | 5 | A | P-STB3D | 베어링강 | STB (SF) | BM#1 | 1635 | 46 | 1551 | 1555 | 43 | 6900 |  | 3 | 0.17 | 30 |  | -1.02 | 1516 | 1551 | 194.41 | 54.71 |  | 21 | 58 | 68 | Y |  | 2021-09-16 09:02 | 66 | 1086 | 40 | 39 | 39 | 40 | 39 | 39 | 38 | 37 | 37 | 36 | 35 | 35 | 35 | 34 | 38 | 40 | 34 | 39 | -0.12 | Y | 50 | Y | -0.2 | [8 empty] | Y | Y | Y | 170 | 0.48 | 68 | 101532 | 102954 | 9446 | 16200 | 04 | 2 |  | 2021-09-16 09:12 | 1516 | 106 |  | 17 | 10 | [15 empty] | 92.34 | 100 | 0 | 0 | 0 |  | 650 |  | Y | N | 0 | 0 | 0 |  | 651 |  | Y | N | Y |  |  | Y |  |  |  | BT180180 | H
B66337 | 2021-09-16 | 2 | B |  | 6 | A | SM48CH | 탄소강 | B | BM#2 | 1661 | 45 | 1614 | 1577 | 34 | 5000 |  | 1 | 0.55 | 16 |  | -2.24 | 1549 | 1608 | 0 | 16.8 | 0 | 18 | 58 | 56 | Y |  | 2021-09-16 09:45 | 58 | 1099 | 30 | 29 | 30 | 31 | 30 | 31 | 29 | 28 | 27 | 26 | 24 | 23 | 21 | 19 | 27 | 31 | 19 | 30 | -0.24 | Y | 50 | Y | -0.4 | [7 empty] | N | N | N | N | 180 | 0.47 | 66 | 93071 | 98422 | 2978 | 14600 | 14 | 1 |  | 2021-09-16 09:58 | 1549 | 108 |  | 18 |  | * 전공정 요청으로 감속주입 | [14 empty] | 92.93 | 100 | 0 | 0 | 0 |  | 650 | 400 | Y | N | 0 | 0 | 0 |  | 650 | 400 | Y | N | N | Y | [5 empty] | BT180180 | C
A66937 | 2021-09-16 | 1 | B |  | 6 | A | P-STB3D | 베어링강 | STB (SF) | BM#1 | 1645 | 43 | 1560 | 1549 | 37 | 6000 |  | 3 | 0.17 | 31 |  | -1.22 | 1517 | 1560 | 205.93 | 59.46 |  | 30 | 17 | 79 | Y |  | 2021-09-16 10:05 | 67 | 1078 | 34 | 35 | 38 | 39 | 40 | 40 | 39 | 38 | 38 | 37 | 37 | 37 | 36 | 36 | 38 | 40 | 36 | 38 | -0.1 | Y | 40 | Y | -0.2 | [8 empty] | Y | Y | Y | 210 | 0.48 | 62 | 84610 | 93516 | 7734 | 15000 | 04 | 2 |  | 2021-09-16 10:14 | 1517 | 110 |  | 22 | 10 | [15 empty] | 84.19 | 100 | 0 | 0 | 0 |  | 650 |  | Y | N | 0 | 0 | 0 |  | 651 |  | Y | N | Y |  |  | Y |  |  |  | BT180180 | H
B66338 | 2021-09-16 | 2 | B |  | 7 | A | SM48CH | 탄소강 | B | BM#2 | 1653 | 43 | 1622 | 1504 | 36 | 7100 |  | 1 | 0.35 | 17 |  | -2.68 | 1549 | 1613 | 0 | 20.98 | 0 | 1 | 82 | 59 | Y |  | 2021-09-16 10:58 | 58 | 1087 | 15 | 24 | 28 | 30 | 30 | 29 | 29 | 28 | 27 | 26 | 25 | 24 |  | 24 | 26 | 30 | 24 | 0 | -0.15 | Y | 40 | Y | -0.2 | [7 empty] | N | N | N | N | 170 | 0.47 | 59 | 84610 | 85836 | 2964 | 13600 | 14 | 1 |  | 2021-09-16 11:00 | 1549 | 102 |  | 13 |  | * 전공정 요청으로 감속주입 | [14 empty] | 96.15 | 100 | 0 | 0 | 0 |  | 650 | 400 | Y | N | 0 | 0 | 0 |  | 650 | 400 | Y | N | N | Y | [5 empty] | BT180180 | C
A66938 | 2021-09-16 | 1 | B |  | 7 | A | P-STB3D | 베어링강 | STB (SF) | BM#1 | 1608 | 44 | 1561 | 1544 | 35 | 6000 |  | 3 | 0.16 | 30 |  | -1.24 | 1518 | 1561 | 197.91 | 60.44 |  | 31 | 10 | 64 | Y |  | 2021-09-16 11:09 | 68 | 1099 | 35 | 37 | 38 | 38 | 37 | 37 | 36 | 36 | 35 | 34 | 34 | 34 | 34 | 34 | 36 | 38 | 34 | 37 | -0.08 |  | 50 | Y | 0 | [8 empty] | Y | Y | Y | 200 | 0.48 | 62 | 84610 | 93174 | 8426 | 14900 | 04 | 2 |  | 2021-09-16 11:17 | 1518 | 109 |  | 21 | [16 empty] | 84.48 | 100 | 0 | 0 | 0 |  | 650 |  | Y | N | 0 | 0 | 0 |  | 651 |  | Y | N | Y |  |  | Y |  |  |  | BT180180 | H
B66339 | 2021-09-16 | 2 | B | TUNDISH교체전 | 8 | A | SM48CH | 탄소강 | B | BM#2 | 1622 | 44 | 1630 | 1530 | 36 | 6700 |  | 1 | 0.29 | 17 |  | -2.51 | 1566 | 1621 | 0 | 15.36 | 0 | 38 | 85 | 72 | Y |  | 2021-09-16 12:02 | 75 | 1087 | 20 | 20 | 37 | 43 | 46 | 46 | 46 | 45 | 44 | 42 | 41 | 40 | 38 | 35 | 40 | 46 | 35 | 46 | -0.24 | Y | 45 | Y | -0.6 | [7 empty] | N | N | N | N | 170 | 0.47 | 66 | 103824 | 98477 | 3073 | 2000 | 14 | 1 |  | 2021-09-16 12:04 | 1566 | 96 |  | 8 |  | * 전공정 요청으로 감속주입 | BD0E2738308B4B9AA7FAAEEBBCE54FDF | DD1ECC687FEF4F79B1B54072ABD4D41F | 3F39673CFC50437889D4667BE9364093 | [11 empty] | 103 | 100 | 0 | 3080 | 0 |  | 650 | 400 | Y | N | 0 | 3080 | 0 |  | 651 | 400 | Y | N | N | Y | [5 empty] | BT180180 | C
A66939 | 2021-09-16 | 1 | B |  | 8 | A | P-STB3D | 베어링강 | STB (SF) | BM#1 | 1620 | 46 | 1555 | 1541 | 27 | 4700 |  | 3 | 0.16 | 25 |  | -1.38 | 1513 | 1555 | 154.96 | 70.53 |  | 5 | 21 | 63 | Y |  | 2021-09-16 12:18 | 63 | 1098 | 33 | 33 | 33 | 34 | 34 | 33 | 33 | 32 | 32 | 31 | 31 | 31 | 31 | 31 | 32 | 34 | 31 | 33 | -0.03 | Y | 45 | Y | 0 | [8 empty] | Y | Y | Y | 190 | 0.48 | 58 | 101532 | 89890 | 7010 | 15200 | 04 | 2 |  | 2021-09-16 12:24 | 1513 | 104 |  | 16 | 8 | [15 empty] | 10153200 | 100 | 0 | 0 | 0 |  | 650 |  | Y | N | 0 | 0 | 0 |  | 651 |  | Y | N | Y |  |  | Y |  |  |  | BT180180 | H
A66940 | 2021-09-16 | 1 | D |  | 9 | A | P-STB3D | 베어링강 | STB (SF) | BM#1 | 1589 | 41 | 1544 | 1537 | 31 | 5500 |  | 3 | 0.16 | 25 |  | -0.91 | 1517 | 1544 | 157.72 | 67.24 |  | 21 | 59 | 69 | Y |  | 2021-09-16 13:10 | 67 | 1088 | 29 | 29 | 33 | 36 | 37 | 38 | 37 | 37 | 37 | 36 | 36 | 36 | 35 | 34 | 35 | 38 | 34 | 37 | -0.09 | Y | 45 | Y | -0.2 | [8 empty] | Y | Y | Y | 180 | 0.48 | 67 | 101532 | 101602 | 7498 | 16500 | 04 | 2 |  | 2021-09-16 13:17 | 1517 | 105 |  | 24 | [16 empty] | 93.53 | 100 | 0 | 0 | 0 |  | 650 |  | Y | N | 0 | 0 | 0 |  | 651 |  | Y | N | Y |  |  | Y |  |  |  | BT180180 | H
B66340 | 2021-09-16 | 2 | D | TUNDISH교체 | 1 | A | SCM440HK | 소입성보증강 | D | BM#2 | 1610 | 45 | 1640 | 1540 | 36 | 8100 |  | 1 | 0.29 | 19 |  | -2.6 | 1572 | 1632 | 13.27 | 0 | 0 | 35 | 88 | 82 | Y |  | 2021-09-16 13:04 | 78 | 1098 | -424 | 16 | 16 | 14 | 23 | 26 | 28 | 29 | 29 | 29 | 28 | 27 | 25 | 25 | 25 | 29 | 25 | 29 | -0.16 |  | 25 | Y | -0.4 |  | 2.05 | 2.05 |  |  |  |  | N | N | N | N | 220 | 0.49 | 63 | 95820 | 100828 | 1422 | 15000 | 17 | 2 |  | 2021-09-16 13:10 | 1572 | 123 |  | 36 |  | * BUTT 타입롱노즐사용(슬리브타입.) * T/D FLUX 용탕부: 120 KG / 유탕부: 10KG 투입. | [14 empty] | 94.22 | 100 | 720 | 0 | 0 |  | 650 | 400 | Y | N | 740 | 0 | 0 |  | 651 | 400 | Y | N | N | [6 empty] | RB110.00 | C
A66941 | 2021-09-16 | 1 | D |  | 10 | A | P-STB3D | 베어링강 | STB (SF) | BM#1 | 1607 | 41 | 1553 | 1530 | 31 | 5300 |  | 3 | 0.16 | 26 |  | -1.11 | 1519 | 1553 | 170.88 | 75.84 |  | 30 | 18 | 66 | Y |  | 2021-09-16 14:14 | 69 | 1078 | 34 | 35 | 37 | 38 | 38 | 37 | 37 | 36 | 36 | 35 | 35 | 34 | 34 | 34 | 36 | 38 | 34 | 37 | -0.08 | Y | 50 | Y | 0 | [8 empty] | Y | Y | Y | 170 | 0.48 | 65 | 101532 | 99369 | 5981 | 16000 | 04 | 2 |  | 2021-09-16 14:22 | 1519 | 111 |  | 28 | 10 | [15 empty] | 95.47 | 100 | 0 | 0 | 0 |  | 650 |  | Y | N | 0 | 0 | 0 |  | 651 |  | Y | N | Y |  |  | Y |  |  |  | BT180180 | H
B66341 | 2021-09-16 | 2 | D |  | 2 | A | SCM440HK | 소입성보증강 | D | BM#2 | 1645 | 45 | 1627 | 1578 | 37 | 6700 |  | 1 | 0.3 | 16 |  | -2.05 | 1568 | 1618 | 11.14 | 0 | 0 | 18 | 59 | 71 | Y |  | 2021-09-16 14:07 | 74 | 1099 | 20 | 20 | 26 | 30 | 33 | 33 | 33 | 33 | 32 | 32 | 31 | 29 | 27 | 27 | 30 | 33 | 27 | 33 | -0.13 | Y | 45 | Y | -0.4 | [7 empty] | N | N | N | N | 220 | 0.5 | 63 | 96328 | 102407 | -1407 | 14700 | 17 | 2 |  | 2021-09-16 14:11 | 1568 | 125 |  | 37 | [16 empty] | 95.19 | 100 | 0 | 0 | 0 |  | 650 | 400 | Y | N | 0 | 0 | 0 |  | 650 | 400 | Y | N | N | [6 empty] | SB120120 | C
B66342 | 2021-09-16 | 2 | D |  | 3 | A | SCM440HK | 소입성보증강 | D | BM#2 | 1601 | 41 | 1611 | 1558 | 37 | 6400 |  | 1 | 0.36 | 16 |  | -2.5 | 1547 | 1602 | 14.37 | 0 | 0 | 1 | 83 | 75 | Y |  | 2021-09-16 15:19 | 53 | 1078 | 25 | 23 | 22 | 20 | 20 | 19 | 17 | 17 | 16 | 15 | 14 | 13 | 12 | 12 | 17 | 22 | 12 | 0 | -0.2 |  | 50 | Y | -0.2 | [7 empty] | N | N | N | N | 210 | 0.52 | 61 | 104489 | 101555 | 2245 | 14300 | 17 | 2 |  | 2021-09-16 15:30 | 1547 | 113 |  | 30 | [16 empty] | 94.65 | 100 | 0 | 0 | 0 |  | 650 | 400 | Y | N | 0 | 0 | 0 |  | 651 | 400 | Y | N | N | [6 empty] | SB120120 | C
A66942 | 2021-09-16 | 1 | D |  | 11 | A | P-STB3D | 베어링강 | STB (SF) | BM#1 | 1633 | 38 | 1561 | 1539 | 29 | 4900 |  | 3 | 0.17 | 25 |  | -1.33 | 1517 | 1556 | 164.41 | 93.63 |  | 31 | 11 | 67 | Y |  | 2021-09-16 15:14 | 67 | 1080 | 33 | 33 | 33 | 34 | 34 | 34 | 34 | 34 | 33 | 32 | 32 | 32 | 31 | 31 | 33 | 34 | 31 | 34 | -0.06 | Y | 50 | Y | -0.2 | [7 empty] | Y | Y | Y | Y | 210 | 0.48 | 62 | 101532 | 93430 | 7170 | 16000 | 04 | 2 |  | 2021-09-16 15:24 | 1517 | 116 |  | 34 | [16 empty] | 101.13 | 100 | 0 | 0 | 0 |  | 650 |  | Y | N | 0 | 0 | 0 |  | 651 |  | Y | N | Y |  |  | Y |  |  |  | BT180180 | H
B66343 | 2021-09-16 | 2 | D |  | 4 | B | SCM440HK | 소입성보증강 | D | BM#2 | 1554 | 41 | 1609 | 1557 | 36 | 6500 |  | 1 | 0.34 | 16 |  | -2.68 | 1549 | 1603 | 14.01 | 0 | 0 | 38 | 86 | 84 | Y |  | 2021-09-16 16:17 | 55 | 1090 | 8 | 11 | 14 | 16 | 16 | 14 | 13 | 13 | 11 | 10 | 9 |  |  | 9 | 13 | 16 | 9 | 0 | -0.2 | Y | 35 | Y | -0.2 | [7 empty] | N | N | N | N | 200 | 0.55 | 51 | 95724 | 89990 | 9960 | 14000 | 17 | 2 |  | 2021-09-16 16:22 | 1549 | 113 |  | 33 |  | * 델타티 8으로 L/D조기교체 잔강 10T 내림 | [14 empty] | 90.65 | 100 | 0 | 0 | 0 |  | 650 | 400 | Y | N | 0 | 0 | 0 |  | 651 | 400 | Y | N | N | [6 empty] | RB090.00 | C
A66943 | 2021-09-16 | 1 | D |  | 12 | A | P-STB3D | 베어링강 | STB (SF) | BM#1 | 1643 | 64 | 1571 | 1549 | 39 | 7100 |  | 3 | 0.17 | 25 |  | -1.32 | 1532 | 1571 | 150.22 | 68.7 |  | 33 | 1 | 15810 | Y |  | 2021-09-16 16:36 | 82 | 1094 | 31 | 36 | 43 | 46 | 47 | 46 | 45 | 45 | 44 | 44 | 43 | 43 | 43 | 43 | 43 | 47 | 43 | 43 | -0.1 | Y | 40 | Y | 0 |  |  |  | 1.44 |  |  |  | Y | Y | Y | Y | 200 | 0.48 | 61 | 84610 | 92621 | 7779 | 16200 | 04 | 2 |  | 2021-09-16 16:44 | 1532 | 119 |  | 15 |  | *대보수래들 | [14 empty] | 84.95 | 100 | 0 | 0 | 0 |  | 650 |  | Y | N | 0 | 0 | 0 |  | 651 |  | Y | N | Y |  |  | Y |  |  |  | BT180180 | H
B66344 | 2021-09-16 | 2 | D |  | 5 | A | SCM440 | 합금강 | D | BM#2 | 1573 | 42 | 1603 | 1532 | 38 | 7200 |  | 1 | 0.32 | 16 |  | -2.4 | 1556 | 1604 | 0 | 10.24 | 0 | 35 | 89 | 57 | Y |  | 2021-09-16 17:27 | 60 | 1099 | 4 | 13 | 20 | 24 | 26 | 26 | 26 | 26 | 25 | 24 | 24 | 23 | 22 | 22 | 22 | 26 | 22 | 26 | -0.1 | Y | 40 | Y | -0.2 |  |  |  | 0.86 |  |  |  | Y | Y | Y | Y | 190 | 0.49 | 63 | 97672 | 95409 | 1741 | 14300 | 17 | 2 |  | 2021-09-16 17:31 | 1556 | 101 |  | 16 | [16 empty] | 100.74 | 100 | 0 | 0 | 0 |  | 650 | 400 | Y | N | 0 | 0 | 0 |  | 650 | 400 | Y | N | N | [6 empty] | RB260.00 | C
A66944 | 2021-09-16 | 1 | D |  | 13 | A | P-STB3D | 베어링강 | STB (SF) | BM#1 | 1657 | 45 | 1552 | 1558 | 27 | 4800 |  | 3 | 0.17 | 25 |  | -1.17 | 1517 | 1552 | 168.82 | 65.96 |  | 5 | 22 | 146 | Y |  | 2021-09-16 17:37 | 67 | 1111 | 41 | 41 | 40 | 40 | 39 | 38 | 37 | 36 | 35 | 34 | 34 | 34 | 33 | 33 | 37 | 40 | 33 | 34 | -0.13 |  | 55 | Y | 0 | [7 empty] | Y | Y | Y | Y | 190 | 0.48 | 62 | 101532 | 93179 | 8271 | 16100 | 04 | 2 |  | 2021-09-16 17:46 | 1517 | 101 |  | 17 | 21 | [15 empty] | 101.38 | 100 | 0 | 0 | 0 |  | 650 |  | Y | N | 0 | 0 | 0 |  | 651 |  | Y | N | Y |  |  | Y |  |  |  | BT180180 | H
B66345 | 2021-09-16 | 2 | D |  | 6 | A | SCM440 | 합금강 | D | BM#2 | 1578 | 43 | 1613 | 1549 | 38 | 7100 |  | 1 | 0.36 | 16 |  | -2.21 | 1551 | 1610 | 0 | 17.16 | 0 | 30 | 19 | 58 | Y |  | 2021-09-16 18:37 | 55 | 1094 | 18 | 24 | 29 | 31 | 30 | 30 | 29 | 27 | 26 | 27 | 25 | 23 | 21 | 21 | 26 | 31 | 21 | 0 | -0.22 | Y | 45 | Y | -0.4 |  |  |  | 0.73 |  |  |  | Y | Y | Y | Y | 180 | 0.48 | 65 | 144359 | 97822 | 428 | 14800 | 17 | 2 |  | 2021-09-16 18:40 | 1551 | 97 |  | 10 | 8 | * 연연주 혼탕부 ID : 307, 308, 309, 407, 408, 409 | [14 empty] | 147.23 | 100 | 0 | 0 | 0 |  | 650 | 400 | Y | N | 0 | 0 | 0 |  | 650 | 400 | Y | N | N | [6 empty] | RB210.00 | C
A66945 | 2021-09-16 | 1 | D | TUNDISH교체전 | 14 | B | P-STB3D | 베어링강 | STB (SF) | BM#1 | 1615 | 40 | 1555 | 1545 | 33 | 5700 |  | 3 | 0.17 | 25 |  | -1.34 | 1515 | 1555 | 165.92 | 64.48 |  | 21 | 60 | 139 | Y |  | 2021-09-16 18:40 | 65 | 1089 | 33 | 36 | 38 | 39 | 39 | 38 | 38 | 37 | 36 | 36 | 36 | 35 | 34 | 34 | 36 | 39 | 34 | 38 | -0.1 | Y | 50 | Y | 0 | [7 empty] | Y | N | N | M | 180 | 0.48 | 71 | 94400 | 107907 | 7743 | 1500 | 04 | 2 |  | 2021-09-16 18:47 | 1515 | 96 |  | 16 |  |  | AC8021A750D5409FA8391229812E86FA | 4D9695DB046241DD82B113EAFBFD4634 | F64927242BA44D74A68A41F65360423E | [11 empty] | 82.16 | 100 | 0 | 3500 | 0 |  | 650 |  | Y | N | 0 | 3500 | 0 |  | 651 |  | Y | N | Y |  |  | Y |  |  |  | BT180180 | H
A66946 | 2021-09-16 | 1 | D | TUNDISH교체 | 1 | A | SCR420HB | 소입성보증강 | C2 | BM#1 | 1669 | 38 | 1646 | 1602 | 28 | 5700 |  | 3 | 0.16 | 22 |  | -1.36 | 1606 | 1643 | 0 | 248.33 |  | 31 | 12 | 80 | Y |  | 2021-09-16 19:34 | 98 | 1094 | -328 | -47 | 18 | 7 | 7 | [8 empty] | 7 | 6 | 18 | 7 | 0 | -0.73 |  | 15 | Y | 0 |  | 3.24 | 3.02 |  |  |  |  | N | N | N | N | 150 | 0.44 | 26 | 33844 | 41945 | 56105 | 15700 | 07 | 1 |  | 2021-09-16 19:45 | 1606 | 132 |  | 57 |  | *T/D FLUX 유:15KG 용:220KG *STR#1 프리징으로 한줄 종료 20:38 *수소측정 기준초과 이상공정등록 | [14 empty] | 34.61 | 100 | 0 | 0 | 0 |  | 0 |  | Y | Y | 1000 | 0 | 0 |  | 0 |  | Y | Y | N |  | Y |  |  |  |  | BT180180 | H
B66346 | 2021-09-16 | 2 | D |  | 7 | A | SCM440-F | 합금강 | D | BM#2 | 1622 | 40 | 1600 | 1542 | 36 | 7000 |  | 1 | 0.39 | 16 |  | -2.14 | 1550 | 1598 | 0 | 29.61 | 0 | 1 | 84 | 65 | Y |  | 2021-09-16 19:37 | 55 | 1099 | 19 | 19 | 24 | 25 | 26 | 25 | 25 | 25 | 24 | 23 | 22 | 21 | 19 | 18 | 23 | 26 | 18 | 25 | -0.18 | Y | 45 | Y | -0.2 | [7 empty] | Y | Y | Y | Y | 170 | 0.48 | 68 | 63379 | 104169 | 1381 | 15300 | 17 | 2 |  | 2021-09-16 19:39 | 1550 | 101 |  | 16 |  | * 연연주 혼탕부 ID : 301, 401 2기302수동작업으로길이4800절단됨 | [14 empty] | 60.42 | 100 | 0 | 0 | 0 |  | 650 | 400 | Y | N | 0 | 0 | 0 |  | 650 | 400 | Y | N | N | [6 empty] | RB390.00 | C
B66347 | 2021-09-16 | 2 | A |  | 8 | A | SCM440 | 합금강 | D | BM#2 | 1612 | 43 | 1608 | 1530 | 38 | 7500 |  | 1 | 0.39 | 16 |  | -1.84 | 1551 | 1595 | 0 | 26.13 | 0 | 38 | 87 | 70 | Y |  | 2021-09-16 20:52 | 55 | 1099 | 13 | 18 | 24 | 28 | 30 | 30 | 30 | 29 | 28 | 27 | 25 | 24 | 21 | 20 | 25 | 30 | 20 | 30 | -0.2 | Y | 50 | Y | -0.2 |  |  |  | 0.54 |  |  |  | Y | Y | Y | Y | 170 | 0.47 | 71 | 99600 | 105928 | -628 | 16500 | 17 | 2 |  | 2021-09-16 20:54 | 1551 | 98 |  | 11 |  | * TCM 작동 이상으로 STR#1 20%이상감속주입 306 이상공정등록 및 생관통보 | [14 empty] | 94.5 | 100 | 0 | 0 | 0 |  | 650 | 400 | Y | N | 0 | 0 | 0 |  | 650 | 400 | Y | N | N | [6 empty] | RB205.00 | C
A66947 | 2021-09-16 | 1 | A |  | 2 | A | SCR420HB | 소입성보증강 | C2 | BM#1 | 1658 | 43 | 1623 | 1593 | 39 | 5700 |  | 3 | 0.17 | 19 |  | -1.45 | 1587 | 1620 | 0 | 280.51 |  | 33 | 2 | 71 | Y |  | 2021-09-16 20:43 | 79 | 1110 | 9 | 9 | 14 | 17 | 21 | 23 | 22 | 22 | 23 | 23 | 23 | 22 | 22 | 19 | 20 | 23 | 19 | 23 | -0.04 | Y | 90 | Y | 0 |  |  |  | 1.43 |  |  |  | N | N | N | N | 140 | 0.52 | 112 | 76149 | 85241 | 19659 | 15780 | 07 | 1 |  | 2021-09-16 20:55 | 1587 | 100 |  | 15 |  | *STR#1 종료, STR#2 외줄 조업 *수소측정 기준초과 ID: 101.생관통보 | [14 empty] | 72.87 | 100 | 0 | 0 | 0 |  | 0 |  | N | Y | 0 | 0 | 0 |  | 451 |  | N | Y | N | [6 empty] | BT180180 | H
B66348 | 2021-09-16 | 2 | A |  | 9 | A | SCM440 | 합금강 | D | BM#2 | 1597 | 38 | 1609 | 1540 | 36 | 6700 |  | 1 | 0.38 | 16 |  | -2.37 | 1550 | 1608 | 0 | 28.25 | 0 | 35 | 90 | 84 | Y |  | 2021-09-16 21:49 | 54 | 1094 | 17 | 16 | 20 | 23 | 25 | 25 | 25 | 25 | 24 | 23 | 22 | 20 | 18 | 17 | 22 | 25 | 17 | 25 | -0.18 | Y | 45 | Y | -0.2 |  |  |  | 0.5 |  |  |  | Y | Y | Y | Y | 220 | 0.48 | 66 | 146622 | 99393 | 707 | 15400 | 17 | 2 |  | 2021-09-16 21:53 | 1550 | 108 |  | 25 |  | *연연주 혼탕부 307 308 309 407 408 409 | [6 empty] | C0BE2145D6BB41A295E61F43478CB0F0 | FFBBA11CDD4E4D09AB5793965B0895C2 |  |  | 509955EFCC044ED68677302A014FA244 | 9E40CDFA148C4065A11BCF9FA25F4036 |  |  | 147.58 | 100 | 0 | 0 | 0 |  | 651 | 400 | Y | N | 0 | 0 | 0 |  | 651 | 400 | Y | N | N | [6 empty] | RB190.00 | C
B66349 | 2021-09-16 | 2 | A |  | 10 | A | SCM440HF | 소입성보증강 | D | BM#2 | 1576 | 44 | 1623 | 1538 | 38 | 7400 |  | 1 | 0.26 | 18 |  | -2.29 | 1557 | 1608 | 9.15 | 1.65 | 0 | 30 | 20 | 74 | Y |  | 2021-09-16 22:50 | 64 | 1089 | 15 | 19 | 23 | 25 | 26 | 26 | 25 | 25 | 24 | 21 | 20 | 18 |  | 18 | 22 | 26 | 18 | 25 | -0.2 | Y | 40 | Y | -0.4 |  |  |  | 1.32 |  |  |  | N | N | N | N | 210 | 0.48 | 63 | 41153 | 96667 | -667 | 15000 | 17 | 2 |  | 2021-09-16 22:54 | 1557 | 117 |  | 31 |  | *연연주 혼탕부 301 401 | [14 empty] | 42.89 | 100 | 0 | 0 | 0 |  | 650 | 400 | Y | N | 0 | 0 | 0 |  | 651 | 400 | Y | N | N | [6 empty] | RB180.00 | C
A66948 | 2021-09-16 | 1 | A | TUNDISH교체전 | 3 | A | SCR420HB | 소입성보증강 | C2 | BM#1 | 1669 | 61 | 1652 | 1614 | 35 | 7300 |  | 3 | 0.17 | 21 |  | -2.2 | 1603 | 1663 | 0 | 398.98 |  | 5 | 23 | 65 | Y |  | 2021-09-16 22:25 | 95 | 1098 | 18 | 17 | 25 | 33 | 40 | 44 | 45 | 45 | 46 | 46 | 45 | 45 | 45 | 44 | 42 | 46 | 44 | 45 | -0.01 | Y | 35 | Y | 0 | [7 empty] | N | N | N | N | 130 | 0.52 | 124 | 116891 | 101431 | 2069 | 2000 | 07 | 1 |  | 2021-09-16 22:36 | 1603 | 141 |  | 30 |  | *STR#1 종료, STR#2 외줄 조업 *산소랜싱 *전공정요청 잔강미이월 - 이상재 등록 | E4B080079A6041ED9F3146658DC0BEEA | 765FDC125F5E4810A84FBFBB326A58D5 | [12 empty] | 113.1 | 100 | 0 | 0 | 0 |  | 0 |  | N | Y | 0 | 3500 | 0 |  | 451 |  | Y | Y | N |  | Y |  |  |  |  | BT180180 | H
B66350 | 2021-09-16 | 2 | A |  | 11 | A | SCM440HF | 소입성보증강 | D | BM#2 | 1597 | 47 | 1637 | 1533 | 43 | 8300 |  | 1 | 0.35 | 19 |  | -2.11 | 1568 | 1625 | 15.42 | 0 | 0 | 1 | 85 | 61 | Y |  | 2021-09-17 00:24 | 75 | 1099 | 15 | 28 | 37 | 42 | 44 | 45 | 45 | 44 | 43 | 42 | 41 | 40 | 38 | 33 | 38 | 45 | 33 | 0 | -0.24 | Y | 50 | Y | -0.4 |  |  |  | 0.8 |  |  |  | N | N | N | N | 200 | 0.42 | 78 | 90694 | 102704 | -504 | 16000 | 17 | 2 |  | 2021-09-17 00:15 | 1568 | 109 |  | 1 |  | *전공정 요청 20%이상 감속주입 301~306 401~406이상공정등록 및 생관통보 | [14 empty] | 88.96 | 100 | 0 | 0 | 0 |  | 650 | 400 | Y | N | 0 | 0 | 0 |  | 650 | 400 | Y | N | N | [6 empty] | RB140.00 | C
A66950 | 2021-09-16 | 1 | A | TUNDISH교체 | 1 | A | STB2 | 베어링강 | STB (SF) | BM#1 | 1615 | 53 | 1581 | 1538 | 47 | 9900 |  | 3 | 0.17 | 25 |  | -0.96 | 1554 | 1581 | 235.88 | 0 |  | 31 | 13 | 102 | Y |  | 2021-09-17 00:49 | 98 | 1100 | 24 | 42 | 36 | 36 | 41 | 42 | 44 | 45 | 36 | 31 | 33 | 38 | 22 | 36 | 37 | 45 | 22 | 36 | 0 |  | 25 | Y | 0.4 |  | 2.29 | 2.11 | 1.7 |  |  |  |  | Y | N | M | 240 | 0.39 | 78 | 99416 | 102399 | 7251 | 15690 | 03 | 2 |  | 2021-09-17 00:57 | 1554 | 130 |  | 37 |  | *T/D FLUX 270KG/10KG *STR#1 연주 시작 : 01:31 *STR#1 코너히터기 미적용 - 이상재 등록 *첫Heat 수소측정치 OVER - 이상재 등록및 생관통보-ID:101.102.201.202 *전공정 요청 감속주입 - 20%이상 이상재 등록 | [14 empty] | 91.25 | 100 | 1500 | 0 | 0 |  | 650 |  | N | N | 1500 | 0 | 0 |  | 651 |  | Y | N | Y |  |  | Y |  |  |  | BT180180 | H
B66351 | 2021-09-16 | 2 | A | TUNDISH교체전 | 12 | A | SCM440HF | 소입성보증강 | D | BM#2 | 1633 | 42 | 1614 | 1537 | 40 | 7800 |  | 1 | 0.25 | 19 |  | -2.05 | 1563 | 1609 | 10.45 | 0 | 0 | 38 | 88 | 74 | Y |  | 2021-09-17 01:24 | 70 | 1098 | 30 | 30 | 35 | 37 | 38 | 38 | 37 | 36 | 36 | 36 | 33 | 31 | 30 | 28 | 34 | 38 | 28 | 36 | -0.22 | Y | 45 | Y | -0.4 |  |  |  | 0.71 |  |  |  | N | N | N | N | 190 | 0.49 | 68 | 128640 | 106277 | -877 | 2400 | 17 | 2 |  | 2021-09-17 01:28 | 1563 | 107 |  | 20 |  |  | AAD9DD1E64A34A5A9FF633C33E9FE138 | A32C894DE77943AA8DB6A12D112410C5 | [12 empty] | 122.51 | 100 | 0 | 3148 | 0 |  | 650 | 400 | Y | N | 0 | 3538 | 0 |  | 650 | 400 | Y | N | N | [6 empty] | RB090.00 | C
A66951 | 2021-09-16 | 1 | A |  | 2 | A | STB2 | 베어링강 | STB (SF) | BM#1 | 1633 | 41 | 1562 | 1575 | 33 | 5900 |  | 3 | 0.15 | 25 |  | -1.45 | 1519 | 1562 | 0.16 | 0 |  | 33 | 3 | 75 | Y |  | 2021-09-17 02:02 | 63 | 1092 | 20 | 40 | 33 | 28 | 25 | 24 | 23 | 22 | 21 | 20 | 20 | 20 | 20 | 20 | 24 | 33 | 20 | 20 | -0.24 |  | 55 | Y | 0 |  |  |  | 1.33 |  |  |  | Y | Y | Y | Y | 230 | 0.48 | 68 | 84610 | 101849 | 7001 | 15600 | 03 | 2 |  | 2021-09-17 02:11 | 1519 | 147 |  | 44 |  | *STR#1 코너히터기 미적용 이상재 등록 *전공정요청 감속주입 - 20% 이상재등록 *STR#2 SR 재세팅 | [6 empty] | AD709559AF40480B8E54E3A8609F46EF | FF78389C825A44BDAB56990B41BF9317 |  |  | F1EEF0ED792A4E149D5F1926CD3D87A5 | 7CC816DD5AF2417893AFE3616858A661 |  |  | 80.35 | 100 | 0 | 0 | 0 |  | 650 |  | Y | N | 0 | 0 | 0 |  | 651 |  | Y | N | Y |  |  | Y |  |  |  | BT180180 | H
B66352 | 2021-09-16 | 2 | A | TUNDISH교체 | 1 | A | 46MNVNBS5M | 합금강 | D1 | BM#2 | 1611 | 42 | 1670 | 1564 | 40 | 7800 |  | 1 | 0.35 | 21 |  | -2.55 | 1576 | 1663 | 0 | 28.59 | 0 | 35 | 91 | 83 | Y |  | 2021-09-17 02:42 | 90 | 1098 | -271 | -45 | 34 | 31 | 34 | 39 | 40 | 41 | 40 | 40 | 39 | 36 | 33 | 28 | 35 | 41 | 28 | 40 | -0.43 |  | 30 | Y | -1 | 1 | 2.06 | 2 | 0.97 |  |  |  | N | N | N | M | 220 | 0.5 | 64 | 93071 | 103820 | -1670 | 13800 | 06 | 1 |  | 2021-09-17 02:45 | 1576 | 141 |  | 35 |  | * BUTT 타입롱노즐사용(슬리브타입.) * T/D FLUX 용탕부: 120 KG / 유탕부: 10KG 투입. *유탕구 1035 *수소10분값 기준치 초과 이상공정등록 및 생관통보 | [14 empty] | 92.06 | 100 | 700 | 0 | 0 |  | 400 | 400 | Y | Y | 700 | 0 | 0 |  | 400 | 400 | Y | Y | [7 empty] | BT180180 | C
A66953 | 2021-09-16 | 1 | A |  | 3 | A | STB2 | 베어링강 | STB (SF) | BM#1 | 1635 | 40 | 1566 | 1577 | 32 | 3900 |  | 3 | 0.16 | 25 |  | -1.33 | 1527 | 1566 | 250.98 | 0 |  | 5 | 24 | 63 | Y |  | 2021-09-17 03:33 | 71 | 1100 | 20 | 26 | 34 | 38 | 38 | 39 | 39 | 39 | 38 | 38 | 38 | 37 | 37 | 37 | 35 | 39 | 37 | 39 | -0.06 | Y | 35 | Y | 0 |  |  |  | 1.15 |  |  |  | Y | Y | Y | Y | 220 | 0.48 | 61 | 101532 | 92985 | 7965 | 15090 | 03 | 2 |  | 2021-09-17 03:41 | 1527 | 98 |  | 23 |  | *작업방안에 따른 STR#1 코너히터기 100KW 적용 | [14 empty] | 10153200 | 100 | 0 | 0 | 0 |  | 650 |  | Y | N | 0 | 0 | 0 |  | 651 |  | Y | N | Y |  |  | Y |  |  |  | BT180180 | H
B66353 | 2021-09-16 | 2 | A |  | 2 | A | 46MNVNBS5M | 합금강 | D1 | BM#2 | 1623 | 41 | 1636 | 1551 | 37 | 6900 |  | 1 | 0.33 | 18 |  | -2.59 | 1554 | 1629 | 0 | 21.13 | 0 | 21 | 62 | 39 | Y |  | 2021-09-17 03:46 | 68 | 1094 | 27 | 28 | 30 | 31 | 31 | 31 | 31 | 31 | 30 | 29 | 28 | 27 | 25 | 25 | 29 | 31 | 25 | 31 | -0.13 | Y | 45 | Y | -0.4 |  |  |  | 0.59 |  |  |  | N | N | N | Y | 220 | 0.52 | 61 | 93071 | 101499 | -549 | 15800 | 06 | 1 |  | 2021-09-17 03:55 | 1554 | 135 |  | 35 | [16 empty] | 91.97 | 54.55 | 0 | 0 | 0 |  | 401 | 400 | Y | Y | 0 | 0 | 0 |  | 400 | 400 | Y | Y | [7 empty] | BT180180 | C
A66954 | 2021-09-16 | 1 | C |  | 4 | A | STB2 | 베어링강 | STB (SF) | BM#1 | 1628 | 42 | 1564 | 1551 | 31 | 5300 |  | 3 | 0.16 | 25 |  | -1.52 | 1519 | 1564 | 311.19 | 0 |  | 18 | 60 | 674 | Y |  | 2021-09-17 04:40 | 63 | 1097 | 38 | 36 | 35 | 34 | 34 | 32 | 31 | 30 | 30 | 29 | 29 | 28 | 28 | 28 | 32 | 35 | 28 | 28 | -0.13 |  | 55 | Y | 0 |  |  |  | 1.09 |  |  |  | Y | Y | Y | Y | 210 | 0.48 | 64 | 101532 | 93907 | 7943 | 15500 | 03 | 2 |  | 2021-09-17 04:49 | 1519 | 102 |  | 16 | [16 empty] | 99.83 | 100 | 0 | 0 | 0 |  | 650 |  | Y | N | 0 | 0 | 0 |  | 651 |  | Y | N | Y |  |  | Y |  |  |  | BT180180 | H
B66354 | 2021-09-16 | 2 | C |  | 3 | A | 46MNVNBS5M | 합금강 | D1 | BM#2 | 1628 | 38 | 1643 | 1564 | 36 | 6600 |  | 1 | 0.35 | 24 |  | -2.58 | 1559 | 1640 | 0 | 41.68 | 0 | 1 | 86 | 62 | Y |  | 2021-09-17 04:51 | 73 | 1097 | 23 | 24 | 28 | 32 | 34 | 34 | 34 | 34 | 33 | 32 | 32 | 30 | 29 | 28 | 31 | 34 | 28 | 34 | -0.13 | Y | 45 | Y | -0.2 |  |  |  | 1.68 |  |  |  | N | N | N | Y | 210 | 0.47 | 67 | 93071 | 101007 | -1557 | 16300 | 06 | 1 |  | 2021-09-17 04:54 | 1559 | 132 |  | 33 |  | *전공정 요청 감속주입 정속미준수 이상공정등록 및 생관통보 | [14 empty] | 94.34 | 45.45 | 0 | 0 | 0 |  | 401 | 400 | Y | Y | 0 | 0 | 0 |  | 400 | 400 | Y | Y | [7 empty] | BT180180 | C
A66955 | 2021-09-16 | 1 | C |  | 5 | A | STB2 | 베어링강 | STB (SF) | BM#1 | 1650 | 45 | 1581 | 1580 | 32 | 5500 |  | 3 | 0.16 | 25 |  | -1.91 | 1521 | 1581 | 321.71 | 0 |  | 31 | 14 | 78 | Y |  | 2021-09-17 05:43 | 65 | 1097 | 28 | 31 | 34 | 35 | 36 | 35 | 33 | 32 | 31 | 30 | 29 |  |  | 29 | 33 | 36 | 29 | 0 | -0.2 | Y | 35 | Y | -0.2 |  |  |  | 1.15 |  |  |  | Y | Y | Y | Y | 200 | 0.48 | 58 | 84610 | 89363 | 7937 | 15100 | 03 | 2 |  | 2021-09-17 05:56 | 1521 | 108 |  | 19 | [16 empty] | 86.91 | 100 | 0 | 0 | 0 |  | 650 |  | Y | N | 0 | 0 | 0 |  | 651 |  | Y | N | Y |  |  | Y |  |  |  | BT180180 | H
B66355 | 2021-09-16 | 2 | C |  | 4 | A | 46MNVNBS5M | 합금강 | D1 | BM#2 | 1632 | 47 | 1652 | 1583 | 43 | 6900 |  | 1 | 0.35 | 19 |  | -2.66 | 1556 | 1634 | 0 | 15.76 | 0 | 38 | 89 | 59 | Y |  | 2021-09-17 06:08 | 70 | 1101 | 25 | 29 | 34 | 36 | 37 | 36 | 35 | 33 | 32 | 30 | 28 | 26 | 24 | 24 | 31 | 37 | 24 | 0 | -0.32 | Y | 40 | Y | -0.4 |  |  |  | 0.68 |  |  |  | N | N | N | Y | 200 | 0.49 | 64 | 93071 | 99140 | -1290 | 15200 | 06 | 1 |  | 2021-09-17 06:16 | 1556 | 134 |  | 23 |  | *STR#1 TCM머신 고장으로 주속 20%이상 감속주입,이상재 등록 및 생관통보 ID:302~306 | [14 empty] | 96.15 | 54.55 | 0 | 0 | 0 |  | 401 | 400 | Y | Y | 0 | 0 | 0 |  | 400 | 400 | Y | Y | [7 empty] | BT180180 | C
A66956 | 2021-09-16 | 1 | C |  | 6 | A | STB2 | 베어링강 | STB (SF) | BM#1 | 1616 | 40 | 1562 | 1547 | 27 | 4600 |  | 3 | 0.16 | 25 |  | -1.2 | 1517 | 1552 | 208.73 | 0 |  | 33 | 4 | 61 | Y |  | 2021-09-17 06:41 | 61 | 1099 | 28 | 28 | 30 | 31 | 31 | 30 | 29 | 28 | 28 | 27 | 26 | 25 |  | 25 | 28 | 31 | 25 | 28 | -0.15 | Y | 40 | Y | -0.2 |  |  |  | 1.1 |  |  |  | Y | Y | Y | Y | 190 | 0.48 | 64 | 101532 | 93005 | 7795 | 15800 | 03 | 2 |  | 2021-09-17 06:50 | 1517 | 93 |  | 19 |  | *L/D강제개공으로 나탕주입ID:106.206 | [14 empty] | 98.57 | 100 | 0 | 0 | 0 |  | 650 |  | Y | N | 0 | 0 | 0 |  | 651 |  | Y | N | Y |  |  | Y |  |  |  | BT180180 | H
B66356 | 2021-09-16 | 2 | C |  | 5 | A | 46MNVNBS5M | 합금강 | D1 | BM#2 | 1655 | 37 | 1643 | 1604 | 30 | 4800 |  | 1 | 0.35 | 18 |  | -2.56 | 1548 | 1625 | 0 | 16.8 | 0 | 35 | 92 | 49 | Y |  | 2021-09-17 06:59 | 62 | 1097 | 18 | 20 | 22 | 24 | 25 | 24 | 23 | 22 | 20 | 19 | 17 | 15 |  | 15 | 21 | 25 | 15 | 0 | -0.29 | Y | 35 | Y | -0.4 |  |  |  | 1.05 |  |  |  | N | N | N | Y | 190 | 0.52 | 59 | 101532 | 99192 | -1192 | 15600 | 06 | 1 |  | 2021-09-17 07:12 | 1548 | 138 |  | 38 | [16 empty] | 104.24 | 50 | 0 | 0 | 0 |  | 400 | 400 | Y | Y | 0 | 0 | 0 |  | 401 | 400 | Y | Y | [7 empty] | BT180180 | C
A66957 | 2021-09-17 | 1 | C |  | 7 | A | STB2 | 베어링강 | STB (SF) | BM#1 | 1636 | 42 | 1564 | 1557 | 27 | 4700 |  | 3 | 0.16 | 25 |  | -1.39 | 1523 | 1564 | 232.37 | 0 |  | 5 | 25 | 74 | N | 1 | 2021-09-17 07:45 | 67 | 1090 | 23 | 32 | 35 | 36 | 36 | 35 | 35 | 35 | 34 | 33 | 32 | 30 | 28 | 28 | 33 | 36 | 28 | 35 | -0.18 | Y | 45 | Y | -0.4 |  |  |  | 1.33 |  |  |  | Y | Y | Y | Y | 240 | 0.46 | 64 | 101532 | 89974 | 7076 | 16000 | 03 | 2 |  | 2021-09-17 07:54 | 1523 | 101 |  | 21 | [16 empty] | 102.87 | 100 | 0 | 0 | 0 |  | 650 |  | Y | N | 0 | 0 | 0 |  | 651 |  | Y | N | Y |  |  | Y |  |  |  | BT180180 | H
B66357 | 2021-09-17 | 2 | C | 연주종료 | 6 | A | 46MNVNBS5M | 합금강 | D1 | BM#2 | 1636 | 44 | 1665 | 1597 | 37 | 6500 |  | 1 | 0.36 | 18 |  |  | 1567 |  | 0 | 0.37 | 0 | 21 | 63 | 48 | Y |  | 2021-09-17 08:14 | 81 | 1101 | 9 | 19 | 36 | 43 | 45 | 45 | 45 | 43 | 42 | 41 | 39 | 35 | 30 | 30 | 37 | 45 | 30 | 45 | -0.37 | Y | 40 | Y | -1 |  |  |  | 0.76 |  |  |  | N | N | N | M | 180 | 0.52 | 63 | 123851 | 99186 | -986 | 2000 | 06 | 1 |  | 2021-09-17 08:16 | 1567 | 138 |  | 23 |  | *STR#1 주입말기 TCM머신 설비 이상으로 감속주입 *연주 종료 09:51 ( VD 벳셀청소) | CFC80BD1C5B0424F864A8B4E46EDFD0E |  |  |  |  | 2819688C88F949C687FEA582C19AEC57 | 5F869182CA7648F99F4AE413E0FBD730 |  |  | 6CACAD91CB264D8EBDFD68E1E5EE61E0 | D2267D6E143B4D1F9D381F2836254DD6 |  |  |  | 127.62 | 33.33 | 0 | 3000 | 0 |  | 401 | 400 | Y | Y | 0 | 3100 | 0 |  | 400 | 400 | Y | Y | [7 empty] | BT180180 | C
A66958 | 2021-09-17 | 1 | C |  | 8 | B | STB2 | 베어링강 | STB (SF) | BM#1 | 1621 | 40 | 1560 | 1550 | 13 | 3400 |  | 3 | 0.17 | 26 |  | -1.4 | 1510 | 1553 | 272.12 | 0 |  | 30 | 22 | 207 | Y |  | 2021-09-17 08:58 | 54 | 1096 | 33 | 32 | 30 | 30 | 29 | 27 | 26 | 25 | 23 | 22 | 20 | 32 | 26 | 36 | 27 | 36 | 36 | 26 | 0 |  |  | Y | 3 |  |  |  | 1.85 |  |  |  | Y | Y | Y | Y | 230 | 0.4 | 74 | 84610 | 93432 | 7768 | 15800 | 03 | 2 |  | 2021-09-17 09:10 | 1510 | 100 |  | 13 |  | *전공정 요청으로 감속주입-정속주입 강종 감속으로 이상재 등록ID:(전기로 출강후 보수) | [14 empty] | 82.63 | 100 | 0 | 0 | 0 |  | 650 |  | Y | N | 0 | 0 | 0 |  | 651 |  | Y | N | Y |  |  | Y |  |  |  | BT180180 | H
A66959 | 2021-09-17 | 1 | C |  | 9 | A | STB2 | 베어링강 | STB (SF) | BM#1 | 1606 | 42 | 1560 | 1543 | 32 | 5400 |  | 3 | 0.17 | 25 |  | -1.26 | 1513 | 1552 | 280.97 | 0 |  | 31 | 15 | 66 | Y |  | 2021-09-17 09:59 | 57 | 1090 | 44 | 21 | 21 | 25 | 26 | 26 | 25 | 25 | 24 | 23 | 22 | 21 |  | 21 | 25 | 26 | 21 | 25 | -0.14 | Y | 35 | Y | -0.2 |  |  |  | 1.48 |  |  |  | Y | Y | Y | Y | 220 | 0.48 | 63 | 101532 | 96494 | 7006 | 15800 | 03 | 2 |  | 2021-09-17 10:09 | 1513 | 114 |  | 27 | [16 empty] | 98.72 | 100 | 0 | 0 | 0 |  | 650 |  | Y | N | 0 | 0 | 0 |  | 651 |  | Y | N | Y |  |  | Y |  |  |  | BT180180 | H
A66960 | 2021-09-17 | 1 | C |  | 10 | A | STB2 | 베어링강 | STB (SF) | BM#1 | 1603 | 40 | 1555 | 1539 | 30 | 5200 |  | 3 | 0.16 | 25 |  | -1.19 | 1518 | 1554 | 219.73 | 0 |  | 33 | 5 | 66 | Y |  | 2021-09-17 10:57 | 62 | 1100 | 20 | 21 | 24 | 25 | 26 | 25 | 25 | 24 | 24 | 23 | 22 | 21 | 20 | 20 | 23 | 26 | 20 | 25 | -0.15 | Y | 40 | Y | -0.2 |  |  |  | 1.16 |  |  |  | Y | Y | Y | Y | 210 | 0.48 | 61 | 101532 | 91473 | 7327 | 15700 | 03 | 2 |  | 2021-09-17 11:05 | 1518 | 114 |  | 34 | [8 empty] | 5D2D9D0EA1104782BA1DD698CFD3AF20 | E266C93B1E6B41AA9D42DCC621651646 | 9B39610CD94B46CA8F66C079BB8C07EC |  | 7E0D1C6A44B34374BF2B8C05811033A6 | AC718AE10AB34F14B24D81DEFDF6D5F9 | CE169666026647D8A71177078A7877BD |  | 102.09 | 100 | 0 | 0 | 0 |  | 650 |  | Y | N | 0 | 0 | 0 |  | 651 |  | Y | N | Y |  |  | Y |  |  |  | BT180180 | H
A66961 | 2021-09-17 | 1 | C |  | 11 | B | STB2 | 베어링강 | STB (SF) | BM#1 | 1595 | 41 | 1553 | 1546 | 35 | 5500 |  | 3 | 0.16 | 25 |  | -1.17 | 1517 | 1552 | 202.2 | 0 |  | 5 | 26 | 64 | Y |  | 2021-09-17 12:13 | 61 | 1103 | 38 | 21 | 26 | 29 | 30 | 31 | 30 | 29 | 29 | 28 | 27 | 27 | 26 | 25 | 28 | 31 | 25 | 29 | -0.15 | Y | 40 | Y | -0.2 |  |  |  | 1.33 |  |  |  | Y | Y | Y | Y | 200 | 0.48 | 64 | 152298 | 92471 | 7729 | 15400 | 03 | 2 |  | 2021-09-17 12:22 | 1517 | 98 |  | 19 |  | *유사강종 연연주 혼탕부 성분 확인 ID:107~109.207~209 .*전공정요청 감속주입(정속유지강종) ID:107~109.207~209 | [14 empty] | 146.3 | 100 | 0 | 0 | 0 |  | 650 |  | Y | N | 0 | 0 | 0 |  | 651 |  | Y | N | Y |  |  | Y |  |  |  | BT180180 | H
A66962 | 2021-09-17 | 1 | D | 유사강종연연주 | 12 | A | SEAH-BQ1 | 베어링강 | STB (SF) | BM#1 | 1593 | 42 | 1554 | 1531 | 36 | 6000 |  | 3 | 0.2 | 30 |  | -1.04 | 1518 | 1554 | 295.22 | 0 |  | 30 | 23 | 75 | Y |  | 2021-09-17 13:28 | 63 | 1092 | 25 | 27 | 32 | 34 | 35 | 33 | 32 | 32 | 32 | 32 | 31 | 32 | 31 | 31 | 32 | 35 | 31 | 32 | -0.09 | Y | 45 | Y | 0 |  |  |  | 1.3 |  |  |  | Y | Y | Y | Y | 190 | 0.46 | 65 | 51900 | 93818 | 6132 | 15800 | 03 | 2 |  | 2021-09-17 13:37 | 1518 | 96 |  | 10 |  | *유사강종 연연주 혼탕부 성분 확인 ID:101.20 | [14 empty] | 51.49 | 100 | 0 | 0 | 0 |  | 650 |  | Y | N | 0 | 0 | 0 |  | 651 |  | Y | N | Y |  |  | Y |  |  |  | LT170170 | H
B66359 | 2021-09-17 | 2 | D | 연주시작 | 1 | A | 42CRMOS4HH | 소입성보증강 | D | BM#2 | 1629 | 56 | 1685 | 1583 | 49 | 9400 |  | 1 | 0.43 | 21 |  | -2.81 | 1582 | 1673 | 0 | 27.29 | 0 | 21 | 64 | 127 | Y |  | 2021-09-17 13:59 | 90 | 1099 | -356 | -321 | 37 | 37 | 38 | 44 | 48 | 49 | 50 | 50 | 50 | 50 |  | 50 | 46 | 50 | 50 | 50 | 0 |  | 15 | Y | 0 |  | 1.61 | 1.61 |  |  |  |  | N | N | N | N | 220 | 0.47 | 62 | 92984 | 99186 | 764 | 15500 | 12 | 2 |  | 2021-09-17 14:05 | 1582 | 141 |  | 19 |  | * 연주시작 : 14 : 20 * BUTT 타입롱노즐사용(슬리브타입.) * T/D FLUX 용탕부: 120 KG / 유탕부: 10KG 투입. * EDGE HEATER 코일 건조로 미적용. 이상공정/생관통보 | A0DBA6C34D2847F8BDF37DB1FD334B40 | 583A3CCD3F2143CA83249A2E25994F36 | D618DD863C4D4DED8C502A1E365858EA | [11 empty] | 93.45 | 100 | 780 | 0 | 0 |  | 649 | 400 | N | Y | 720 | 0 | 0 |  | 650 | 400 | N | Y | N | [7 empty] | C
A66963 | 2021-09-17 | 1 | D |  | 13 | B | SEAH-BQ1 | 베어링강 | STB (SF) | BM#1 | 1592 | 44 | 1560 | 1539 | 33 | 5500 |  | 3 | 0.18 | 30 |  | -1.04 | 1516 | 1560 | 304.28 | 0 |  | 31 | 16 | 71 | Y |  | 2021-09-17 14:34 | 61 | 1091 | 30 | 30 | 35 | 36 | 37 | 37 | 36 | 35 | 35 | 33 | 32 | 32 | 31 | 31 | 34 | 37 | 31 | 35 | -0.15 | Y | 40 | Y | -0.2 |  |  |  | 0.94 |  |  |  | Y | Y | Y | Y | 240 | 0.48 | 65 | 86500 | 98213 | 6987 | 16200 | 03 | 2 |  | 2021-09-17 14:42 | 1516 | 97 |  | 10 | [16 empty] | 8650000 | 100 | 0 | 0 | 0 |  | 650 |  | Y | N | 0 | 0 | 0 |  | 651 |  | Y | N | Y |  |  | Y |  |  |  | LT170170 | H
B66360 | 2021-09-17 | 2 | D |  | 2 | A | 42CRMOS4HH | 소입성보증강 | D | BM#2 | 1619 | 58 | 1655 | 1586 | 54 | 8700 |  | 1 | 0.46 | 19 |  | 0 | 1568 | 1652 | 0 | 40.16 | 0 | 35 | 93 | 259 | Y |  | 2021-09-17 15:05 | 76 | 1105 | 47 | 46 | 46 | 46 | 45 | 45 | 45 | 43 | 42 | 41 | 40 | 39 | 37 | 37 | 43 | 46 | 37 | 46 | -0.18 |  | 50 | Y | -0.4 |  |  |  | 0.65 |  |  |  | N | N | N | N | 1568 | 0.49 | 64 | 93024 | 99617 | -367 | 15500 | 12 | 2 |  | 2021-09-17 15:07 | 1568 | 130 |  | 17 |  | * EDGE HEATER 코일 건조로 미적용. 이상공정/생관통보 | [14 empty] | 83.13 | 100 | 0 | 0 | 0 |  | 650 | 400 | N | Y | 0 | 0 | 0 |  | 651 | 400 | N | Y | N | [7 empty] | C
A66964 | 2021-09-17 | 1 | D |  | 14 | A | SEAH-BQ1 | 베어링강 | STB (SF) | BM#1 | 1631 | 40 | 1561 | 1555 | 30 | 4900 |  | 3 | 0.19 | 30 |  | -1.33 | 1513 | 1561 | 329.62 | 0 |  | 33 | 6 | 81 | Y |  | 2021-09-17 15:38 | 58 | 1090 | 28 | 28 | 29 | 31 | 32 | 32 | 31 | 29 | 29 | 28 | 28 | 27 | 26 | 25 | 29 | 32 | 25 | 29 | -0.14 | Y | 50 | Y | -0.2 |  |  |  | 1.13 |  |  |  | Y | Y | Y | Y | 230 | 0.47 | 66 | 103800 | 97364 | 6986 | 15500 | 03 | 2 |  | 2021-09-17 15:48 | 1513 | 102 |  | 11 | [16 empty] | 10380000 | 100 | 0 | 0 | 0 |  | 650 |  | Y | N | 0 | 0 | 0 |  | 651 |  | Y | N | Y |  |  | Y |  |  |  | LT170170 | H
B66361 | 2021-09-17 | 2 | D |  | 3 | A | 42CRMOS4HH | 소입성보증강 | D | BM#2 | 1612 | 49 | 1645 | 1573 | 44 | 8300 |  | 1 | 0.38 | 19 |  | -2.81 | 1564 | 1641 | 0 | 32.75 | 0 | 18 | 62 | 251 | Y |  | 2021-09-17 16:06 | 72 | 1088 | 31 | 31 | 32 | 33 | 33 | 34 | 33 | 31 | 30 | 29 | 28 | 27 | 27 | 27 | 31 | 34 | 27 | 33 | -0.2 | Y | 35 | Y | 0 |  |  |  | 0.47 |  |  |  | N | N | N | N | 210 | 0.49 | 63 | 105368 | 99360 | -3360 | 14800 | 12 | 2 |  | 2021-09-17 16:11 | 1564 | 126 |  | 21 |  | * EDGE HEATER 코일 건조로 미적용. 이상공정/생관통보 | [14 empty] | 107.63 | 100 | 0 | 0 | 0 |  | 649 | 400 | N | Y | 0 | 0 | 0 |  | 650 | 400 | N | Y | N | [6 empty] | SB120120 | C
A66965 | 2021-09-17 | 1 | D |  | 15 | A | SEAH-BQ1 | 베어링강 | STB (SF) | BM#1 | 1592 | 42 | 1564 | 1532 | 34 | 5800 |  | 3 | 0.2 | 30 |  | -1.26 | 1520 | 1564 | 313.8 | 0 |  | 5 | 27 | 78 | Y |  | 2021-09-17 16:39 | 65 | 1089 | 24 | 26 | 30 | 32 | 34 | 34 | 34 | 34 | 33 | 33 | 32 | 32 | 31 | 31 | 32 | 34 | 31 | 34 | -0.06 | Y | 45 | Y | 0 |  |  |  | 1.02 |  |  |  | Y | Y | Y | Y | 220 | 0.49 | 65 | 103800 | 100268 | 4932 | 15200 | 03 | 2 |  | 2021-09-17 16:49 | 1520 | 109 |  | 18 | [7 empty] | 78DF2A42FC36479AA4A8CD1A811F2A97 | 581602C9201F4D778276D48D9CB05059 | BC304FC54DFE447C84FFBADC90F1A4F5 |  | C527A019E4D8419BA430EC762E103924 | 6951F47136144B89872BB0F92CBCCED0 | 56C3974F82884DA7B0C185D75067E05B |  |  | 96.78 | 100 | 0 | 0 | 0 |  | 650 |  | Y | N | 0 | 0 | 0 |  | 651 |  | Y | N | Y |  |  | Y |  |  |  | LT170170 | H
B66362 | 2021-09-17 | 2 | D | 잔강최소화전 | 4 | A | 42CRMOS4HH | 소입성보증강 | D | BM#2 | 1637 | 47 | 1645 | 1576 | 43 | 8500 |  | 1 | 0.34 | 19 |  | -2.73 | 1562 | 1641 | 0 | 30.01 | 0 | 1 | 87 | 524 | Y |  | 2021-09-17 17:10 | 70 | 1089 | 27 | 24 | 29 | 31 | 32 | 33 | 33 | 32 | 31 | 30 | 29 | 28 | 27 | 25 | 29 | 33 | 25 | 0 | -0.2 | Y | 40 | Y | -0.4 |  |  |  | 0.68 |  |  |  | N | N | N | N | 200 | 0.48 | 67 | 94462 | 100702 | 148 | 2500 | 12 | 2 |  | 2021-09-17 17:12 | 1562 | 125 |  | 21 |  | * T/D 실측잔강 : 2.4T | [14 empty] | 94.79 | 100 | 0 | 3800 | 0 |  | 649 | 400 | Y | Y | 0 | 3500 | 0 |  | 650 | 400 | Y | Y | N | [7 empty] | C
A66966 | 2021-09-17 | 1 | D |  | 16 | A | SEAH-BQ1 | 베어링강 | STB (SF) | BM#1 | 1622 | 40 | 1558 | 1544 | 31 | 5400 |  | 3 | 0.2 | 30 |  | -1.17 | 1517 | 1558 | 296.73 | 0 |  | 30 | 24 | 80 | Y |  | 2021-09-17 17:34 | 62 | 1089 | 31 | 30 | 30 | 29 | 29 | 29 | 28 | 27 | 27 | 26 | 26 | 25 | 25 | 25 | 28 | 30 | 25 | 29 | -0.09 |  | 55 | Y | 0 |  |  |  | 0.81 |  |  |  | Y | Y | Y | Y | 210 | 0.48 | 63 | 86500 | 96670 | 6730 | 16000 | 03 | 2 |  | 2021-09-17 17:45 | 1517 | 112 |  | 30 | [16 empty] | 83.45 | 100 | 0 | 0 | 0 |  | 650 |  | Y | N | 0 | 0 | 0 |  | 651 |  | Y | N | Y |  |  | Y |  |  |  | LT170170 | H
B66363 | 2021-09-17 | 2 | D | 잔강최소화 | 5 | B | AE1548 | 합금강 | AE4130M6 | BM#2 | 1601 | 47 | 1639 | 1539 | 41 | 7500 |  | 1 | 0.43 | 16 |  | -2.77 | 1562 | 1631 | 0 | 31.65 | 0 | 21 | 65 | 57 | Y |  | 2021-09-17 18:16 | 74 | 1088 | -188 | -190 | 25 | 29 | 32 | 34 | 35 | 35 | 35 | 34 | 33 | 32 | 31 | 31 | 23 | 35 | 31 | 35 | -0.13 | Y | 30 | Y | -0.2 |  |  |  | 0.86 |  |  |  | N | N | N | Y | 190 | 0.46 | 58 | 96708 | 94349 | 3651 | 15400 | 12 | 2 |  | 2021-09-17 18:17 | 1562 | 147 |  | 39 |  |  | 156F8F8043464C4081D1E1F37DB78678 | [13 empty] | 99.7 | 100 | 2500 | 0 | 0 |  | 649 | 700 | Y | N | 2500 | 0 | 0 |  | 651 | 700 | Y | N | N | Y |  |  | Y |  |  | SB129129 | C
A66967 | 2021-09-17 | 1 | D |  | 17 | B | SEAH-BQ1 | 베어링강 | STB (SF) | BM#1 | 1596 | 40 | 1556 | 1533 | 32 | 5500 |  | 3 | 0.2 | 30 |  | -1.06 | 1519 | 1556 | 307.6 | 0 |  | 31 | 17 | 65 | Y |  | 2021-09-17 18:37 | 64 | 1100 | 23 | 23 | 26 | 29 | 30 | 31 | 30 | 30 | 29 | 29 | 29 | 29 | 28 | 28 | 28 | 31 | 28 | 30 | -0.04 | Y | 40 | Y | 0 |  |  |  | 0.81 |  |  |  | Y | Y | Y | Y | 200 | 0.48 | 64 | 101532 | 98716 | 6384 | 15400 | 03 | 2 |  | 2021-09-17 18:46 | 1519 | 116 |  | 31 | [16 empty] | 96.06 | 100 | 0 | 0 | 0 |  | 650 |  | Y | N | 0 | 0 | 0 |  | 651 |  | Y | N | Y |  |  | Y |  |  |  | BT180180 | H
B66364 | 2021-09-17 | 2 | D |  | 6 | A | AE1548 | 합금강 | AE4130M6 | BM#2 | 1569 | 41 | 1648 | 1555 | 36 | 6800 |  | 1 | 0.47 | 16 |  | -2.62 | 1576 | 1637 | 0 | 24.74 | 0 | 36 | 1 | 27891 | Y |  | 2021-09-17 19:17 | 88 | 1090 | 29 | 29 | 38 | 44 | 46 | 47 | 48 | 48 | 47 | 47 | 46 | 45 | 44 | 44 | 44 | 48 | 44 | 47 | -0.11 | Y | 35 | Y | 0 |  |  |  | 0.93 |  |  |  | N | N | N | Y | 180 | 0.47 | 64 | 88649 | 95467 | 3133 | 15500 | 12 | 2 |  | 2021-09-17 19:19 | 1576 | 127 |  | 36 | 19 | [15 empty] | 87.04 | 100 | 0 | 0 | 0 |  | 649 | 700 | Y | N | 0 | 0 | 0 |  | 650 | 700 | Y | N | N | Y | [5 empty] | SB129129 | C
A66968 | 2021-09-17 | 1 | D |  | 18 | A | STB2 | 베어링강 | STB (SF) | BM#1 | 1658 | 49 | 1562 | 1563 | 32 | 4200 |  | 3 | 0.2 | 25 |  | -1.43 | 1520 | 1562 | 219.87 | 0 |  | 33 | 7 | 56 | Y |  | 2021-09-17 19:50 | 64 | 1111 | 26 | 28 | 29 | 31 | 31 | 31 | 31 | 31 | 31 | 30 | 29 | 29 |  | 29 | 30 | 31 | 29 | 31 | -0.04 | Y | 45 | Y | 0 |  |  |  | 1.18 |  |  |  | Y | Y | Y | Y | 190 | 0.48 | 60 | 84610 | 91417 | 7983 | 15700 | 03 | 2 |  | 2021-09-17 20:00 | 1520 | 111 |  | 25 | 12 | [15 empty] | 8461000 | 100 | 0 | 0 | 0 |  | 650 |  | Y | N | 0 | 0 | 0 |  | 651 |  | Y | N | Y |  |  | Y |  |  |  | BT180180 | H
B66365 | 2021-09-17 | 2 | D |  | 7 | A | AE1548 | 합금강 | AE4130M6 | BM#2 | 1631 | 40 | 1618 | 1552 | 36 | 6300 |  | 1 | 0.41 | 16 |  | -2.96 | 1549 | 1623 | 0 | 32.71 | 0 | 18 | 63 | 59 | Y |  | 2021-09-17 20:16 | 61 | 1087 | 42 | 39 | 35 | 32 | 30 | 29 | 28 | 26 | 25 | 24 | 23 | 22 | 22 | 22 | 28 | 35 | 22 | 0 | -0.26 |  | 50 | Y | 0 |  |  |  | 0.66 |  |  |  | N | N | N | Y | 170 | 0.48 | 61 | 99344 | 92165 | 2985 | 15500 | 12 | 2 |  | 2021-09-17 20:29 | 1549 | 129 |  | 42 | [16 empty] | 106.02 | 100 | 0 | 0 | 0 |  | 649 | 700 | Y | N | 0 | 0 | 0 |  | 651 | 700 | Y | N | N | Y | [5 empty] | SB120120 | H
A66969 | 2021-09-17 | 1 | A |  | 19 | A | STB2 | 베어링강 | STB (SF) | BM#1 | 1635 | 45 | 1545 | 1555 | 29 | 4900 |  | 3 | 0.18 | 25 |  | -0.57 | 1528 | 1545 | 263.49 | 0 |  | 5 | 28 | 70 | Y |  | 2021-09-17 20:57 | 72 | 1099 | 29 | 33 | 39 | 41 | 43 | 43 | 43 | 42 | 42 | 41 | 41 | 40 | 39 | 39 | 40 | 43 | 39 | 43 | -0.1 | Y | 40 | Y | -0.2 |  |  |  | 1.26 |  |  |  | Y | Y | Y | Y | 240 | 0.48 | 64 | 101532 | 96284 | 7416 | 15340 | 03 | 2 |  | 2021-09-17 21:05 | 1528 | 109 |  | 19 | [16 empty] | 97.39 | 100 | 0 | 0 | 0 |  | 650 |  | Y | N | 0 | 0 | 0 |  | 651 |  | Y | N | Y |  |  | Y |  |  |  | BT180180 | H
B66366 | 2021-09-17 | 2 | A |  | 8 | A | AE1548 | 합금강 | AE4130M6 | BM#2 | 1567 | 40 | 1615 | 1536 | 36 | 6600 |  | 1 | 0.39 | 16 |  | -2.53 | 1551 | 1613 | 0 | 27.73 | 0 | 1 | 88 | 52 | Y |  | 2021-09-17 21:32 | 63 | 1084 | 20 | 24 | 29 | 32 | 32 | 33 | 32 | 32 | 30 | 30 | 29 | 28 | 27 | 24 | 28 | 33 | 24 | 32 | -0.18 | Y | 50 | Y | -0.2 |  |  |  | 0.65 |  |  |  | N | N | N | Y | 170 | 0.41 | 77 | 90340 | 101855 | 495 | 16000 | 12 | 2 |  | 2021-09-17 21:36 | 1551 | 111 |  | 29 |  | *전기로 지연 감속주입 정속미준수 이상공정등록 및 생관통보 *전기로 지연 11%이상 감속주입 301~307 , 401~406 *전공정 요청 잔강이월 미실시 | [14 empty] | 84.79 | 100 | 0 | 0 | 0 |  | 650 | 700 | Y | N | 0 | 0 | 0 |  | 651 | 700 | Y | N | N | N | [5 empty] | SB120120 | H
A66970 | 2021-09-17 | 1 | A | TUNDISH교체전 | 20 | A | STB2 | 베어링강 | STB (SF) | BM#1 | 1639 | 41 | 1561 | 1554 | 45 | 4500 |  | 3 | 0.2 | 25 |  | -1.28 | 1523 | 1561 | 236.81 | 0 |  | 30 | 25 | 68 | Y |  | 2021-09-17 21:49 | 67 | 1099 | 37 | 35 | 34 | 34 | 33 | 32 | 31 | 31 | 30 | 29 | 29 | 28 | 27 | 27 | 31 | 34 | 27 | 0 | -0.14 |  | 50 | Y | -0.2 |  |  |  | 0.87 |  |  |  |  | N | N | M | 230 | 0.48 | 71 | 82437 | 89238 | 7512 | 1900 | 03 | 2 |  | 2021-09-17 22:04 | 1523 | 111 |  | 32 |  |  | 9903B873C75D4CD9B79691DFA7752ACE | 27BBE1AA8EFD4C76BDE0B8BAEE8A4C62 | AFF2F137C099403FB11045BC762C7E82 | [11 empty] | 83.91 | 100 | 0 | 3500 | 0 |  | 650 |  | Y | N | 0 | 3500 | 0 |  | 651 |  | Y | N | Y |  |  | Y |  |  |  | BT180180 | H
A66971 | 2021-09-17 | 1 | A |  | 9 | A | AE1548 | 합금강 | AE4130M6 | BM#2 | 1598 | 40 | 1593 | 1544 | 34 | 5100 |  | 3 | 0.17 | 20 |  | -1.35 | 1560 | 1593 | 30.73 | 181.98 |  | 31 | 18 | 57 | Y |  | 2021-09-17 22:42 | 72 | 1091 | 22 | 21 | 26 | 30 | 32 | 34 | 34 | 34 | 34 | 33 | 32 | 32 | 31 | 27 | 30 | 34 | 27 | 34 | -0.13 | Y | 55 | Y | -0.2 |  |  |  | 1.05 |  |  |  | N | N | N | Y | 220 | 0.4 | 79 | 104767 | 100046 | -2546 | 15700 | 12 | 2 |  | 2021-09-17 22:48 | 1560 | 108 |  | 37 |  | *전공정 지연 정속 미준수 및 11% 이상 감속주입 301~306 ,401~407 이상공정등록 및 생관통보 *전공정 요청 L/D 잔강이월 미실시 | [14 empty] | 105.67 | 100 | 0 | 0 | 0 |  | 649 | 700 | Y | N | 0 | 0 | 0 |  | 650 | 700 | Y | N | N |  | N |  |  |  |  | SB129129 | C
B66367 | 2021-09-17 | 2 | A | TUNDISH교체 | 1 | A | SCR423PRH | 소입성보증강 | C2 | BM#1 | 1610 | 62 | 1659 | 1535 | 48 | 9600 |  | 1 | 0.42 | 21 |  | -2.64 | 1580 | 1654 | 0 | 42.92 | 0 | 21 | 66 | 58 | Y |  | 2021-09-17 23:31 | 77 | 1099 | -367 | 10 | 31 | 29 | 33 | 36 | 37 | 39 | 39 | 39 | 39 |  |  | 39 | 35 | 39 | 39 | 39 | 0 |  | 15 | Y | 0 |  | 2.64 | 2.52 | 1.37 |  |  |  | N | N | N | N | 150 | 0.52 | 54 | 101532 | 93131 | 7669 | 15160 | 13 | 1 |  | 2021-09-17 23:31 | 1580 | 129 |  | 12 | 13 | *T/D FLUX 120KG/10KG *첫Heat 수소측정치 OVER되어 이상재 등록및 생관통보-ID:101.102.201.202 | [14 empty] | 101.33 | 100 | 1000 | 0 | 0 |  | 410 |  | Y | N | 1000 | 0 | 0 |  | 411 |  | Y | Y | N |  |  | Y |  |  |  | BT180180 | H
A66972 | 2021-09-17 | 1 | A |  | 2 | A | SCR423PRH | 소입성보증강 | C2 | BM#1 | 1603 | 50 | 1618 | 1554 | 36 | 7200 |  | 3 | 0.16 | 17 |  | -1.83 | 1580 | 1618 | 78.92 | 119.45 |  | 33 | 8 | 54 | Y |  | 2021-09-17 23:58 | 77 | 1098 | 37 | 37 | 35 | 35 | 34 | 34 | 34 | 33 | 33 | 32 | 32 | 31 | 30 | 30 | 34 | 35 | 30 | 34 | -0.1 |  | 50 | Y | -0.2 | [7 empty] | N | N | N | N | 140 | 0.55 | 57 | 101532 | 100259 | 6941 | 14400 | 13 | 1 |  | 2021-09-18 00:23 | 1580 | 128 |  | 42 | [8 empty] | D9DFDBE9DD414539BD1A5ACCAA5F095B | 2F9F56958B054615903BA4A7E8D3D368 | 15CA4984392F4EE3A6302BAA34F95D7F |  | 1AF5C79EA8F842AEAEC4171344263F2F | 2E058E5105554D329F03809E32B82078 | 7D63F1F6D75A48F9818B644595183AF8 |  | 10153200 | 100 | 0 | 0 | 0 |  | 410 |  | Y | N | 0 | 0 | 0 |  | 411 |  | Y | Y | N |  |  | Y |  |  |  | BT180180 | H
B66368 | 2021-09-17 | 2 | A |  | 10 | B | AE1548 | 합금강 | AE4130M6 | BM#2 | 1620 | 39 | 1626 | 1518 | 36 | 6900 |  | 1 | 0.38 | 15 |  | -2.55 | 1555 | 1618 | 0 | 17.75 | 0 | 36 | 2 | 92 | Y |  | 2021-09-18 00:17 | 67 | 1097 | 25 | 25 | 30 | 33 | 34 | 35 | 35 | 34 | 33 | 32 | 31 | 31 | 29 | 27 | 32 | 35 | 27 | 0 | -0.2 | Y | 40 | Y | -0.4 |  |  |  | 0.73 |  |  |  | N | N | N | Y | 210 | 0.46 | 64 | 89056 | 93953 | 2997 | 16000 | 12 | 2 |  | 2021-09-18 00:22 | 1555 | 107 |  | 22 |  | *주입말 전공정 지연 감속주입 정속미준수 이상공정등록 및 생관통보 | [14 empty] | 92.43 | 100 | 0 | 0 | 0 |  | 650 | 700 | Y | N | 0 | 0 | 0 |  | 650 | 700 | Y | N | N | Y | [5 empty] | SB120120 | H
A66973 | 2021-09-17 | 1 | A |  | 3 | A | SCR423PRH | 소입성보증강 | C2 | BM#1 | 1614 | 52 | 1608 | 1574 | 38 | 6500 |  | 3 | 0.16 | 18 |  | -1.25 | 1580 | 1608 | 0 | 12.79 |  | 5 | 29 | 65 | Y |  | 2021-09-18 01:03 | 77 | 1094 | 29 | 29 | 34 | 36 | 36 | 37 | 36 | 36 | 35 | 34 | 33 | 32 |  | 32 | 34 | 37 | 32 | 36 | -0.17 | Y | 30 | Y | -0.2 | [7 empty] | N | N | N | N | 130 | 0.55 | 56 | 84610 | 99661 | 6289 | 15560 | 13 | 1 |  | 2021-09-18 01:19 | 1580 | 116 |  | 34 | [16 empty] | 79.33 | 100 | 0 | 0 | 0 |  | 410 |  | Y | N | 0 | 0 | 0 |  | 411 |  | Y | Y | N |  |  | Y |  |  |  | BT180180 | H
B66369 | 2021-09-17 | 2 | A |  | 11 | A | AE1548 | 합금강 | AE4130M6 | BM#2 | 1566 | 44 | 1616 | 1531 | 38 | 7200 |  | 1 | 0.34 | 15 |  | -2.15 | 1543 | 1597 | 0 | 16.05 | 0 | 18 | 64 | 95 | Y |  | 2021-09-18 01:29 | 55 | 1097 | 25 | 24 | 27 | 29 | 29 | 29 | 29 | 28 | 27 | 26 | 25 | 24 | 24 | 23 | 26 | 29 | 23 | 29 | -0.12 | Y | 50 | Y | -0.2 |  |  |  | 0.85 |  |  |  | N | N | N | Y | 200 | 0.47 | 65 | 99232 | 96723 | 3077 | 15300 | 12 | 2 |  | 2021-09-18 01:33 | 1543 | 112 |  | 14 |  | *주입 초 전기로 지연 감속주입 정속미준수 이상공정등록 및 생관통보 | [14 empty] | 100.03 | 100 | 0 | 0 | 0 |  | 650 | 700 | Y | N | 0 | 0 | 0 |  | 650 | 700 | Y | N | N | [6 empty] | SB120120 | H
A66974 | 2021-09-17 | 1 | A |  | 4 | A | SCR423PRH | 소입성보증강 | C2 | BM#1 | 1595 | 46 | 1617 | 1537 | 34 | 7000 |  | 3 | 0.16 | 17 |  | -1.89 | 1576 | 1617 | 0 | 221.99 |  | 30 | 26 | 54 | Y |  | 2021-09-18 02:05 | 73 | 1101 | 31 | 31 | 32 | 33 | 33 | 32 | 32 | 30 | 31 | 30 | 29 | 28 |  | 28 | 31 | 33 | 28 | 32 | -0.12 | Y | 40 | Y | -0.2 | [7 empty] | N | N | N | N | 120 | 0.55 | 57 | 101532 | 100661 | 6939 | 14750 | 13 | 1 |  | 2021-09-18 02:14 | 1576 | 113 |  | 30 | [16 empty] | 94.32 | 100 | 0 | 0 | 0 |  | 410 |  | Y | N | 0 | 0 | 0 |  | 411 |  | Y | Y | N |  |  | Y |  |  |  | BT180180 | H
B66370 | 2021-09-17 | 2 | A |  | 12 | A | AE1548 | 합금강 | AE4130M6 | BM#2 | 1612 | 40 | 1633 | 1576 | 35 | 6100 |  | 1 | 0.4 | 16 |  | -2.65 | 1565 | 1622 | 0 | 18.73 | 0 | 32 | 1 | 18255 | Y |  | 2021-09-18 02:23 | 77 | 1112 | 20 | 30 | 32 | 33 | 34 | 34 | 33 | 33 | 32 | 31 | 30 | 29 |  | 29 | 30 | 34 | 29 | 33 | -0.14 | Y | 35 | Y | -0.2 |  |  |  | 1.28 |  |  |  | N | N | N | Y | 190 | 0.48 | 64 | 96708 | 98083 | 2317 | 14900 | 12 | 2 |  | 2021-09-18 02:25 | 1565 | 116 |  | 27 |  | *대보수 LD | [14 empty] | 97.1 | 100 | 0 | 0 | 0 |  | 649 | 700 | Y | N | 0 | 0 | 0 |  | 650 | 700 | Y | N | N | Y | [5 empty] | SB129129 | C
A66975 | 2021-09-17 | 1 | A |  | 5 | A | SCR423PRH | 소입성보증강 | C2 | BM#1 | 1596 | 40 | 1599 | 1554 | 33 | 6400 |  | 3 | 0.17 | 17 |  | -1.14 | 1575 | 1599 | 0 | 16.85 |  | 31 | 19 | 51 | Y |  | 2021-09-18 03:05 | 72 | 1098 | 27 | 28 | 34 | 36 | 37 | 37 | 35 | 34 | 33 | 33 | 32 | 31 | 30 | 29 | 33 | 37 | 29 | 0 | -0.18 | Y | 45 | Y | -0.2 | [7 empty] | N | N | N | N | 110 | 0.49 | 65 | 101532 | 101319 | 6981 | 15460 | 13 | 1 |  | 2021-09-18 03:13 | 1575 | 101 |  | 28 |  | *전공정 요청 감속주입 - 전기로(설비교체) | [14 empty] | 96.74 | 100 | 0 | 0 | 0 |  | 410 |  | Y | N | 0 | 0 | 0 |  | 411 |  | Y | Y | N |  |  | Y |  |  |  | BT180180 | H
B66371 | 2021-09-17 | 2 | A |  | 13 | A | AE1548 | 합금강 | AE4130M6 | BM#2 | 1613 | 41 | 1619 | 1532 | 32 | 6200 |  | 1 | 0.32 | 16 |  | -2.04 | 1554 | 1606 | 0 | 15.61 | 0 | 21 | 67 | 60 | Y |  | 2021-09-18 03:36 | 66 | 1100 | 27 | 32 | 36 | 38 | 39 | 39 | 39 | 38 | 37 | 36 | 35 | 34 | 33 | 32 | 36 | 39 | 32 | 39 | -0.16 | Y | 45 | Y | -0.2 |  |  |  | 0.63 |  |  |  | N | N | N | Y | 180 | 0.47 | 65 | 99232 | 97839 | 2961 | 15200 | 12 | 2 |  | 2021-09-18 03:38 | 1554 | 108 |  | 19 | [16 empty] | 97.38 | 50 | 0 | 0 | 0 |  | 649 | 700 | Y | N | 0 | 0 | 0 |  | 650 | 700 | Y | N | N | Y | [5 empty] | SB120120 | H
A66976 | 2021-09-17 | 1 | A |  | 6 | B | SCR423PRH | 소입성보증강 | C2 | BM#1 | 1587 | 42 | 1620 | 1536 | 34 | 6400 |  | 3 | 0.17 | 16 |  | -2 | 1580 | 1620 | 0 | 171.44 |  | 33 | 9 | 53 | Y |  | 2021-09-18 04:11 | 77 | 1101 | 28 | 27 | 30 | 38 | 39 | 38 | 37 | 36 | 35 | 35 | 34 | 33 | 32 | 30 | 34 | 39 | 30 | 0 | -0.2 | Y | 45 | Y | -0.4 | [7 empty] | N | N | N | N | 100 | 0.45 | 69 | 101532 | 97049 | 7001 | 15900 | 13 | 1 |  | 2021-09-18 04:19 | 1580 | 98 |  | 28 |  | *전공정 요청 감속주입 - 전기로(설비교체) | [14 empty] | 99.2 | 100 | 0 | 0 | 0 |  | 410 |  | Y | N | 0 | 0 | 0 |  | 411 |  | Y | Y | N |  |  | Y |  |  |  | BT180180 | H
B66372 | 2021-09-17 | 2 | C |  | 14 | A | AE1548 | 합금강 | AE4130M6 | BM#2 | 1591 | 40 | 1614 | 1246 | 33 | 5600 |  | 1 | 0.37 | 15 |  | -2.45 | 1558 | 1607 | 0 | 14.55 | 0 | 36 | 3 | 68 | Y |  | 2021-09-18 04:32 | 70 | 1097 | 31 | 32 | 35 | 37 | 37 | 37 | 37 | 36 | 35 | 34 | 33 | 32 | 31 | 31 | 34 | 37 | 31 | 37 | -0.13 | Y | 45 | Y | -0.2 |  |  |  | 0.96 |  |  |  | N | N | N | Y | 170 | 0.48 | 64 | 99232 | 97740 | 3010 | 14200 | 12 | 2 |  | 2021-09-18 04:36 | 1558 | 116 |  | 30 | [16 empty] | 99.43 | 50 | 0 | 0 | 0 |  | 650 | 700 | Y | N | 0 | 0 | 0 |  | 650 | 700 | Y | N | N | Y | [5 empty] | SB120120 | H
A66977 | 2021-09-17 | 1 | C |  | 7 | A | SCR423PRH | 소입성보증강 | C2 | BM#1 | 1608 | 42 | 1596 | 1561 | 33 | 6400 |  | 3 | 0.17 | 16 |  | -1.14 | 1572 | 1596 | 0 | 188.24 |  | 5 | 30 | 66 | Y |  | 2021-09-18 05:20 | 69 | 1100 | 30 | 29 | 29 | 29 | 28 | 28 | 28 | 27 | 26 | 26 | 25 | 24 | 24 | 20 | 26 | 29 | 20 | 29 | -0.13 |  | 70 | Y | -0.2 | [7 empty] | N | N | N | N | 150 | 0.4 | 80 | 101532 | 102928 | 6472 | 15300 | 13 | 1 |  | 2021-09-18 05:29 | 1572 | 99 |  | 29 |  | *전공정 요청으로 감속주입-감속주입 20%이상으로 이상재및 생관통보 (전기로 1번 수냉링 라인 점검) | [14 empty] | 92.34 | 100 | 0 | 0 | 0 |  | 410 |  | Y | N | 0 | 0 | 0 |  | 411 |  | Y | Y | N |  |  | Y |  |  |  | BT180180 | H
B66373 | 2021-09-17 | 2 | C |  | 15 | A | AE1548 | 합금강 | AE4130M6 | BM#2 | 1588 | 42 | 1615 | 1546 | 31 | 5400 |  | 1 | 0.3 | 15 |  | -2.37 | 1555 | 1612 | 0 | 14.01 | 0 | 18 | 65 | 62 | Y |  | 2021-09-18 05:20 | 67 | 1097 | 27 | 28 | 30 | 32 | 33 | 32 | 32 | 31 | 31 | 30 | 28 | 28 |  | 28 | 30 | 33 | 28 | 32 | -0.14 | Y | 35 | Y | 0 |  |  |  | 0.86 |  |  |  | N | N | N | Y | 220 | 0.48 | 63 | 96708 | 96736 | 3064 | 15200 | 12 | 2 |  | 2021-09-18 05:23 | 1555 | 123 |  | 47 | [16 empty] | 97.05 | 50 | 0 | 0 | 0 |  | 650 | 700 | Y | N | 0 | 0 | 0 |  | 651 | 700 | Y | N | N | Y | [5 empty] | SB129129 | C
B66374 | 2021-09-17 | 2 | C |  | 16 | A | AE1548 | 합금강 | AE4130M6 | BM#2 | 1635 | 42 | 1623 | 1580 | 30 | 5200 |  | 1 | 0.35 | 16 |  | -2.33 | 1550 | 1616 | 0 | 14.73 | 0 | 32 | 2 | 41 | Y |  | 2021-09-18 06:39 | 62 | 1099 | 26 | 27 | 31 | 32 | 32 | 32 | 31 | 31 | 30 | 29 | 28 | 26 |  | 26 | 30 | 32 | 26 | 32 | -0.15 | Y | 40 | N | -0.4 |  |  |  | 0.97 |  |  |  | N | N | N | Y | 210 | 0.48 | 61 | 99232 | 92129 | 3021 | 14700 | 12 | 2 |  | 2021-09-18 06:46 | 1550 | 126 |  | 32 | [16 empty] | 103.04 | 50 | 0 | 0 | 0 |  | 650 | 700 | Y | N | 0 | 0 | 0 |  | 650 | 700 | Y | N | N | Y | [5 empty] | SB120120 | H
A66978 | 2021-09-17 | 1 | C | TUNDISH교체전 | 8 | A | SCR423PRH | 소입성보증강 | C2 | BM#1 | 1586 | 42 | 1614 | 1541 | 33 | 6700 |  | 3 | 0.16 | 20 |  | -1.55 | 1573 | 1611 | 0 | 202.04 |  | 30 | 27 | 78 | Y |  | 2021-09-18 06:44 | 70 | 1097 | 17 | 21 | 26 | 30 | 31 | 31 | 31 | 30 | 29 | 29 | 27 | 27 | 26 | 24 | 27 | 31 | 24 | 31 | -0.14 | Y | 50 | Y | -0.2 | [7 empty] | N | N | N | N | 140 | 0.4 | 74 | 86319 | 95405 | 6995 | 2000 | 13 | 1 |  | 2021-09-18 06:53 | 1573 | 102 |  | 27 |  | *전공정 요청으로 감속주입-감속주입 20%이상으로 이상재및 생관통보 (전기로 1번 수냉링 라인 점검) |  | D01DBBCB68FE4224A2FBEB80BCE765E8 | 7EE2B5B85AC24606ACBB9E613D44C2B3 | [11 empty] | 84.71 | 100 | 0 | 3100 | 0 |  | 410 |  | Y | N | 0 | 3000 | 0 |  | 411 |  | Y | Y | N |  |  | Y |  |  |  | BT180180 | H
B66375 | 2021-09-18 | 2 | C |  | 17 | A | AE1548 | 합금강 | AE4130M6 | BM#2 | 1588 | 46 | 1615 | 1532 | 37 | 7000 |  | 1 | 0.38 | 16 |  | -2.65 | 1555 | 1618 | 0 | 16.01 | 0 | 21 | 68 | 46 | Y |  | 2021-09-18 07:52 | 67 | 1098 | 23 | 28 | 33 | 35 | 36 | 37 | 37 | 36 | 36 | 34 | 33 | 32 | 31 | 29 | 33 | 37 | 29 | 36 | -0.2 | Y | 40 | Y | -0.4 |  |  |  | 0.9 |  |  |  | N | N | N | Y | 200 | 0.48 | 67 | 92144 | 101679 | 3221 | 16200 | 12 | 2 |  | 2021-09-18 07:57 | 1555 | 115 |  | 20 | [16 empty] | 88.39 | 53.85 | 0 | 0 | 0 |  | 650 | 700 | Y | N | 0 | 0 | 0 |  | 650 | 700 | Y | N | N | Y | [5 empty] | SB120120 | H
A66979 | 2021-09-18 | 1 | C | TUNDISH교체 | 1 | A | SCR420HB | 소입성보증강 | C2 | BM#1 | 1647 | 39 | 1631 | 1570 | 34 | 6900 |  | 3 | 0.22 | 20 |  | -1.5 | 1607 | 1645 | 0 | 222.06 |  | 31 | 20 | 104 | Y |  | 2021-09-18 08:08 | 99 | 1100 | -616 | 27 | 29 | 26 | 29 | 34 | 35 | 38 | 39 | 41 | 42 | 42 |  | 42 | 36 | 42 | 42 | 0 | 0 |  | 5 | Y | 0 |  | 2.89 | 2.89 | 1.56 |  |  |  | N | N | N | N | 150 | 0.48 | 64 | 84610 | 102422 | 4178 | 15200 | 10 | 2 |  | 2021-09-18 08:21 | 1607 | 110 |  | 40 |  | *T/D FLUX 유:10,용:220kg *전공정 요청 감속주입 (VD 1,2연주 교차작업) *첫Heat 수소측정치 OVER되어 이상재 등록및 생관통보-ID:101.102.201.202 | [14 empty] | 78.42 | 100 | 1000 | 0 | 0 |  | 450 |  | Y | Y | 1000 | 0 | 0 |  | 451 |  | Y | Y | N |  | Y |  |  |  |  | BT180180 | H
B66376 | 2021-09-18 | 2 | C |  | 18 | A | AE1548 | 합금강 | AE4130M6 | BM#2 | 1584 | 40 | 1621 | 1538 | 30 | 5700 |  | 1 | 0.39 | 16 |  | -2.34 | 1550 | 1613 | 0 | 17.06 | 0 | 36 | 4 | 50 | Y |  | 2021-09-18 08:53 | 62 | 1091 | 27 | 26 | 30 | 32 | 33 | 34 | 34 | 33 | 32 | 32 | 31 | 30 | 29 | 28 | 31 | 34 | 28 | 32 | -0.15 | Y | 40 | Y | -0.2 |  |  |  | 0.93 |  |  |  | N | N | N | Y | 190 | 0.48 | 65 | 92144 | 98620 | 830 | 15800 | 12 | 2 |  | 2021-09-18 08:59 | 1550 | 124 |  | 26 |  | *전공정 요청 L/D 잔강이월 미실시,이상공정 등록 및 생관통보 | [6 empty] | CBED7296E86845EB887FAE95A8462C61 | 7FAA994B6A4C4EB8B3C45BC4DFAD77B4 | 9594A8A24060435494A1800E8826D290 |  | 4F6CC72E9FA44D808808EFA549A44B44 | 6A3543A790A544549A9B2DF3F3F38016 | 8C2DF7F288794F0DA3826D32CA131F47 |  | 90.03 | 46.15 | 0 | 0 | 0 |  | 650 | 700 | Y | N | 0 | 0 | 0 |  | 650 | 700 | Y | N | N | [6 empty] | SB120120 | H
A66980 | 2021-09-18 | 1 | C |  | 2 | A | SCR420HB | 소입성보증강 | C2 | BM#1 | 1617 | 40 | 1619 | 1549 | 32 | 6100 |  | 3 | 0.17 | 20 |  | -1.55 | 1580 | 1619 | 0 | 209.47 |  | 33 | 10 | 102 | Y |  | 2021-09-18 09:06 | 72 | 1109 | 43 | 41 | 32 | 27 | 25 | 23 | 22 | 21 | 21 | 20 | 19 | 19 | 18 | 18 | 25 | 32 | 18 | 0 | -0.28 |  | 50 | Y | -0.2 | [7 empty] | N | N | N | N | 140 | 0.5 | 60 | 101532 | 92770 | 4280 | 14900 | 10 | 2 |  | 2021-09-18 09:21 | 1580 | 115 |  | 46 |  | *Sample채취 ID:103.203 각300MM *전공정 요청 감속주입 (VD 1,2연주 교차작업) | [6 empty] | 8359B0D78F0D4323B52E1A6C2EAC621F | BF80E20FAE004BE69A1333CC6DB59E42 | 719CCD2F313249878B34796267767CF9 |  | 6F6E567CC5A84E11A8E9F899E79ED189 | 30480E4132F64E5AA4E7740A15B1DE5E | 264397DC393648A2B86911C4B3E4FF0A |  | 103.87 | 100 | 0 | 0 | 300 |  | 450 |  | Y | Y | 0 | 0 | 300 |  | 451 |  | Y | Y | N | N | Y |  |  |  |  | BT180180 | H
B66377 | 2021-09-18 | 2 | C |  | 19 | A | AE1548 | 합금강 | AE4130M6 | BM#2 | 1632 | 40 | 1614 | 1557 | 34 | 5800 |  | 1 | 0.42 | 16 |  | -2.41 | 1557 | 1620 | 0 | 14.63 | 0 | 18 | 66 | 45 | Y |  | 2021-09-18 09:46 | 69 | 1101 | 26 | 29 | 34 | 36 | 37 | 37 | 37 | 36 | 36 | 35 | 34 | 33 | 32 | 31 | 34 | 37 | 31 | 37 | -0.13 | Y | 45 | Y | -0.2 |  |  |  | 1.09 |  |  |  | N | N | N | Y | 180 | 0.48 | 70 | 99232 | 105795 | -695 | 15900 | 12 | 2 |  | 2021-09-18 10:03 | 1557 | 127 |  | 39 |  | *전공정 요청 L/D 잔강이월 미실시,이상공정 등록 및 생관통보 | [14 empty] | 95.23 | 50 | 0 | 0 | 0 |  | 649 | 700 | Y | N | 0 | 0 | 0 |  | 650 | 700 | Y | N | N | [6 empty] | SB120120 | H
A66981 | 2021-09-18 | 1 | C |  | 3 | A | SCR420HB | 소입성보증강 | C2 | BM#1 | 1623 | 42 | 1638 | 1545 | 36 | 7400 |  | 1 | 0.4 | 18 |  | -2.48 | 1571 | 1640 | 0 | 17.31 | 0 | 5 | 31 | 77 | Y |  | 2021-09-18 10:26 | 63 | 1099 | 17 | 18 | 24 | 26 | 26 | 27 | 26 | 26 | 26 | 25 | 23 | 22 | 20 | 20 | 24 | 27 | 20 | 26 | -0.2 | Y | 35 | Y | -0.4 | [7 empty] | N | N | N | N | 130 | 0.5 | 58 | 101532 | 92775 | 925 | 15200 | 10 | 2 |  | 2021-09-18 10:30 | 1571 | 114 |  | 28 |  | *전공정 요청 감속주입 (VD 1,2연주 교차작업) | [14 empty] | 102.61 | 100 | 0 | 0 | 0 |  | 450 |  | Y | Y | 0 | 0 | 0 |  | 451 |  | Y | Y | N | Y | [5 empty] | BT180180 | H
B66378 | 2021-09-18 | 2 | C | 연주종료 | 20 | A | AE1548 | 합금강 | AE4130M6 | BM#2 | 1613 | 41 | 1640 | 1536 | 34 | 6400 |  | 1 | 0.43 | 16 |  | -2.47 | 1566 | 1631 | 0 | 18.79 | 0 | 32 | 3 | 43 | Y |  | 2021-09-18 11:06 | 78 | 1092 | 29 | 35 | 39 | 41 | 43 | 44 | 44 | 43 | 43 | 41 | 40 | 38 | 37 | 37 | 40 | 44 | 37 | 43 | -0.2 | Y | 35 | Y | -0.2 |  |  |  | 0.9 |  |  |  | N | N | N | M | 170 | 0.47 | 65 | 95774 | 96474 | 926 | 2000 | 12 | 2 |  | 2021-09-18 11:14 | 1566 | 129 |  | 30 |  | *전공정 요청 L/D 잔강이월 미실시,이상공정 등록 및 생관통보 *연주 종료 12:55 (잉고트 생산) | E24568F8F9534E00A47E41CC28AA9DB0 | 4E0200C55A574598ACEEDABC9F69F788 | 059A713A7DCE42DDB9125C5FE86529C8 |  |  |  | EB6F5F8C2BEF40D29BF42F73A0F51E1C | 97A688B535EB47CEA664C30CDB65242A |  |  | 7F179B66214247CC9B4022E649F0E0E6 | 943C91EA810045BF9CC698054AB864F4 |  |  | 99.2 | 35.71 | 0 | 3260 | 0 |  | 649 | 700 | Y | N | 0 | 3180 | 0 |  | 651 | 700 | Y | N | N | [6 empty] | SB120120 | H
A66982 | 2021-09-18 | 1 | C |  | 4 | B | SCR420HB | 소입성보증강 | C2 | BM#1 | 1616 | 55 | 1634 | 1551 | 41 | 8100 |  | 1 | 0.37 | 19 |  | -2.79 | 1576 | 1634 | 0 | 13.75 | 0 | 30 | 28 | 70 | Y |  | 2021-09-18 11:39 | 68 | 1101 | 19 | 22 | 31 | 35 | 36 | 36 | 36 | 35 | 35 | 34 | 32 | 32 | 31 | 31 | 33 | 36 | 31 | 36 | -0.12 | Y | 40 | Y | -0.2 | [7 empty] | N | N | N | N | 120 | 0.55 | 58 | 101532 | 100057 | 1893 | 14700 | 10 | 2 |  | 2021-09-18 11:43 | 1576 | 117 |  | 14 |  | *전공정 요청 감속주입 (VD 1,2연주 교차작업) | [14 empty] | 10153200 | 100 | 0 | 0 | 0 |  | 450 |  | Y | Y | 0 | 0 | 0 |  | 451 |  | Y | Y | N | Y | [5 empty] | BT180180 | H
B66379 | 2021-09-18 | 2 | C |  | 5 | A | SCR420HB | 소입성보증강 | C2 | BM#1 | 1632 | 47 | 1641 | 1574 | 38 | 7500 |  | 1 | 0.4 | 18 |  | -2.29 | 1572 | 1642 | 0 | 16.91 | 0 | 21 | 69 | 51 | Y |  | 2021-09-18 12:25 | 64 | 1098 | 30 | 31 | 33 | 35 | 35 | 35 | 34 | 33 | 32 | 31 | 29 | 28 |  | 28 | 33 | 35 | 28 | 35 | -0.17 | Y | 40 | Y | -0.2 | [7 empty] | N | N | N | N | 110 | 0.55 | 54 | 101532 | 97360 | 2590 | 14900 | 10 | 2 |  | 2021-09-18 12:28 | 1572 | 132 |  | 27 | 16 | [15 empty] | 101.23 | 100 | 0 | 0 | 0 |  | 450 |  | Y | Y | 0 | 0 | 0 |  | 451 |  | Y | Y | N | Y | [5 empty] | BT180180 | C
B66380 | 2021-09-18 | 2 | D |  | 6 | A | SCR420HB | 소입성보증강 | C2 | BM#1 | 1623 | 45 | 1650 | 1592 | 37 | 6600 |  | 1 | 0.47 | 19 |  | -2.33 | 1567 | 1638 | 0 | 16.39 | 0 | 31 | 21 | 93 | Y |  | 2021-09-18 13:24 | 59 | 1109 | 26 | 27 | 31 | 32 | 32 | 32 | 31 | 30 | 28 | 27 | 26 | 24 |  | 24 | 29 | 32 | 24 | 32 | -0.2 | Y | 40 | Y | -0.4 | [7 empty] | N | N | N | N | 100 | 0.55 | 56 | 99892 | 96872 | 2578 | 14800 | 10 | 2 |  | 2021-09-18 13:29 | 1567 | 127 |  | 24 | [16 empty] | 100.04 | 100 | 0 | 0 | 0 |  | 450 |  | Y | Y | 0 | 0 | 0 |  | 451 |  | Y | Y | N | Y | [5 empty] | BT180180 | C
B66381 | 2021-09-18 | 2 | D |  | 7 | B | SCR420HB | 소입성보증강 | C2 | BM#1 | 1626 | 45 | 1647 | 1593 | 38 | 7200 |  | 1 | 0.45 | 19 |  | -2.6 | 1584 | 1646 | 0 | 23.5 | 0 | 18 | 67 | 58 | Y |  | 2021-09-18 14:16 | 76 | 1095 | 23 | 23 | 31 | 35 | 36 | 36 | 36 | 35 | 34 | 32 | 31 | 29 | 26 | 26 | 32 | 36 | 26 | 36 | -0.25 | Y | 40 | Y | -0.6 | [7 empty] | N | N | N | N | 150 | 0.55 | 60 | 101532 | 106500 | -300 | 15300 | 10 | 2 |  | 2021-09-18 14:20 | 1584 | 121 |  | 28 |  | *전공정요청 L/D잔강 미이월 | [14 empty] | 96.51 | 100 | 0 | 0 | 0 |  | 450 |  | Y | Y | 0 | 0 | 0 |  | 451 |  | Y | Y | N | [6 empty] | BT180180 | H
B66382 | 2021-09-18 | 2 | D |  | 8 | B | SCR420HB | 소입성보증강 | C2 | BM#1 | 1593 | 47 | 1622 | 1560 | 38 | 7900 |  | 1 | 0.46 | 19 |  | -2.35 | 1578 | 1634 | 0 | 20.9 | 0 | 5 | 32 | 89 | Y |  | 2021-09-18 15:08 | 70 | 1103 | 22 | 26 | 30 | 31 | 31 | 31 | 30 | 29 | 28 | 28 | 26 | 25 |  | 25 | 28 | 31 | 25 | 31 | -0.15 | Y | 40 | Y | -0.2 | [7 empty] | N | N | N | N | 140 | 0.55 | 59 | 101532 | 103333 | -1233 | 15600 | 10 | 2 |  | 2021-09-18 15:17 | 1578 | 125 |  | 37 |  | *전공정요청 L/D잔강 미이월 | [5 empty] | 59D3F8014EB942178BF0798D82338AEB | 6569A995C499481289C7994D35BAA19A | 709E27BFFD4045A885374DBBF787259D |  | 23079AFEA09E45C6AE6171B60870C2DD | 4D38D2A65A9840B8B5A893D03D7136B2 | E9713113A8DA4A41A3575D95F6538852 |  |  | 99.01 | 100 | 0 | 0 | 0 |  | 450 |  | Y | Y | 0 | 0 | 0 |  | 451 |  | Y | Y | N | [6 empty] | BT180180 | H
B66383 | 2021-09-18 | 2 | D | TUNDISH교체전 | 9 | B | SCR420HB | 소입성보증강 | C2 | BM#1 | 1612 | 45 | 1649 | 1569 | 35 | 6700 |  | 1 | 0.43 | 19 |  | 0 | 1629 | 1629 | 0 | 26.16 | 0 | 21 | 70 | 44 | Y |  | 2021-09-18 16:14 | 121 | 1090 | 22 | 26 | 33 | 36 | 36 | 35 | 34 | 33 | 32 | 31 | 29 |  |  | 29 | 31 | 36 | 29 | 0 | -0.2 | Y | 35 | Y | -0.4 | [7 empty] | N | N | N | N | 130 | 0.51 | 64 | 92875 | 104267 | -2517 | 1500 | 10 | 2 |  | 2021-09-18 16:32 | 1629 | 125 |  | 31 |  | *전공정요청 L/D잔강 미이월 *전공정요청 감속주입 | 6E566B653C42442394462F8983B01BFF | 73AB72A150374BF686F9DD5F312336F6 | B46B64F65D4A4862BA82A48CD941517F | [11 empty] | 91.05 | 100 | 0 | 3000 | 0 |  | 450 |  | Y | Y | 0 | 3000 | 0 |  | 451 |  | Y | Y | N | [6 empty] | BT180180 | H
B66384 | 2021-09-18 | 2 | D | TUNDISH교체 | 1 | A | P-AE1055LS | 탄소강 | G-AE1055LS | BM#1 | 1642 | 41 | 1653 | 1599 | 34 | 5200 |  | 3 | 0.17 | 30 |  | -1.27 | 1588 | 1633 | 0 | 343.99 |  | 31 | 22 | 47 | Y |  | 2021-09-18 17:13 | 103 | 1098 | -196 | 39 | 36 | 38 | 45 | 48 | 51 | 52 | 53 | 54 | 55 | 54 |  | 54 | 48 | 55 | 54 | 0 | -0.2 |  | 5 | Y | -0.2 | [7 empty] | N | N | N | N | 210 | 0.51 | 60 | 84610 | 93542 | 7008 | 14900 | 02 | 1 |  | 2021-09-18 17:25 | 1588 | 149 |  | 57 |  | *T/D FLUX 유:15KG 용:220KG | [14 empty] | 83.57 | 100 | 1500 | 0 | 0 |  | 0 |  | Y | N | 1500 | 0 | 0 |  | 0 |  | Y | N | N |  |  | Y |  |  |  | BT180180 | H
B66385 | 2021-09-18 | 2 | D |  | 2 | A | P-AE1055LS | 탄소강 | G-AE1055LS | BM#1 | 1613 | 41 | 1613 | 1570 | 37 | 5500 |  | 3 | 0.14 | 25 |  | -1.52 | 1559 | 1604 | 0 | 223.67 |  | 30 | 29 | 212 | Y |  | 2021-09-18 18:08 | 74 | 1100 | 52 | 41 | 32 | 28 | 26 | 24 | 23 | 23 | 22 | 22 | 21 | 21 |  | 21 | 28 | 32 | 21 | 0 | -0.24 |  | 45 | Y | 0 | [8 empty] | N | N | Y | 200 | 0.52 | 56 | 101532 | 92673 | 6977 | 14800 | 02 | 1 |  | 2021-09-18 18:34 | 1559 | 151 |  | 63 | [16 empty] | 10153200 | 100 | 0 | 0 | 0 |  | 0 |  | Y | N | 0 | 0 | 0 |  | 0 |  | Y | N | N |  |  | Y |  |  |  | BT180180 | H
B66386 | 2021-09-18 | 2 | D |  | 3 | A | P-AE1055LS | 탄소강 | G-AE1055LS | BM#1 | 1609 | 40 | 1611 | 1568 | 35 | 5200 |  | 3 | 0.14 | 25 |  | -1.53 | 1558 | 1604 | 0 | 187.02 |  | 5 | 33 | 45 | Y |  | 2021-09-18 19:24 | 73 | 1090 | 20 | 21 | 28 | 32 | 34 | 35 | 34 | 35 | 35 | 34 | 33 | 32 |  | 32 | 31 | 35 | 32 | 35 | -0.1 | Y | 30 | Y | -0.2 | [8 empty] | N | N | Y | 190 | 0.52 | 57 | 84610 | 92323 | 5077 | 15300 | 02 | 1 |  | 2021-09-18 19:31 | 1558 | 124 |  | 43 | [16 empty] | 85.21 | 100 | 0 | 0 | 0 |  | 0 |  | Y | N | 0 | 0 | 0 |  | 0 |  | Y | N | N |  |  | Y |  |  |  | BT180180 | H
A66983 | 2021-09-18 | 1 | B |  | 4 | A | P-AE1055LS | 탄소강 | G-AE1055LS | BM#1 | 1592 | 54 | 1607 | 1541 | 40 | 7400 |  | 3 | 0.13 | 25 |  | -1.26 | 1559 | 1596 | 0 | 158.49 |  | 32 | 4 | 303 | Y |  | 2021-09-18 20:09 | 74 | 1094 | 30 | 24 | 21 | 21 | 20 | 20 | 20 | 20 | 19 | 19 | 19 | 19 |  | 19 | 21 | 21 | 19 | 20 | -0.03 | Y | 45 | Y | 0 | [8 empty] | N | N | Y | 180 | 0.52 | 56 | 101532 | 94358 | 6842 | 15300 | 02 | 1 |  | 2021-09-18 20:21 | 1559 | 152 |  | 56 |  | *STR#2 W/R#4번 FAULT 발생 S/R미적용 | [14 empty] | 100.18 | 100 | 0 | 0 | 0 |  | 500 |  | Y | N | 0 | 0 | 0 |  | 501 |  | Y | N | N |  |  | Y |  |  |  | BT180180 | H
B66387 | 2021-09-18 | 2 | B | 연주시작 | 1 | A | 38MNS6 | 합금강 | KFMN443계 | BM#2 | 1591 | 43 | 1660 | 1565 | 38 | 7700 |  | 1 | 0.55 | 19 |  | -2.61 | 1583 | 1660 | 0 | 22.98 | 0 | 21 | 71 | 56 | Y |  | 2021-09-18 21:19 | 90 | 1089 | -258 | -249 | 35 | 42 | 40 | 48 | 51 | 53 | 53 | 53 | 53 | 53 | 51 | 49 | 49 | 53 | 49 | 53 | -0.12 |  | 30 | Y | -0.4 |  | 2.56 | 2.56 | 1.39 |  |  |  | N | N | N | M | 220 | 0.47 | 64 | 91760 | 96474 | 3326 | 14800 | 08 | 1 |  | 2021-09-18 21:22 | 1583 | 146 |  | 15 |  | * 연주시작 : 21 : 36 * BUTT 타입롱노즐사용(슬리브타입.) * T/D FLUX 용탕부: 120 KG / 유탕부: 10KG 투입. * EDGE HEATER 코일 건조로 미적용. 이상공정등록 및 생관통보 | 57A31B42CD5E40A892DB7099DE1A30A6 |  | BC073D55CA454049B15E6DED80F2C248 | [11 empty] | 92.41 | 100 | 1000 | 0 | 0 |  | 650 | 400 | N | Y | 1000 | 0 | 0 |  | 650 | 400 | N | Y | [8 empty] | C
A66984 | 2021-09-18 | 1 | B |  | 5 | A | P-AE1055LS | 탄소강 | G-AE1055LS | BM#1 | 1603 | 47 | 1608 | 1533 | 33 | 6000 |  | 3 | 0.13 | 25 |  | -1.59 | 1552 | 1599 | 0 | 170.78 |  | 36 | 5 | 546 | Y |  | 2021-09-18 21:27 | 67 | 1110 | 19 | 20 | 25 | 28 | 30 | 31 | 30 | 31 | 30 | 30 | 30 | 30 | 30 | 30 | 28 | 31 | 30 | 30 | 0 | Y | 35 | Y | 0 | [8 empty] | N | N | Y | 170 | 0.52 | 59 | 84610 | 95739 | 5761 | 14800 | 02 | 1 |  | 2021-09-18 21:34 | 1552 | 125 |  | 36 | 20 | *STR#2 W/R#4번 FAULT 발생 S/R미적용 | [14 empty] | 82.35 | 100 | 0 | 0 | 0 |  | 500 |  | Y | N | 0 | 0 | 0 |  | 501 |  | Y | N | N |  |  | Y |  |  |  | BT180180 | H
B66388 | 2021-09-18 | 2 | B |  | 2 | A | 38MNS6 | 합금강 | KFMN443계 | BM#2 | 1564 | 54 | 1683 | 1550 | 49 | 9500 |  | 1 | 0.55 | 19 |  | -2.78 | 1569 | 1663 | 0 | 32.22 | 0 | 18 | 68 | 250 | Y |  | 2021-09-18 22:10 | 76 | 1089 | 44 | 42 | 42 | 41 | 41 | 41 | 41 | 40 | 38 | 38 | 37 | 35 | 33 | 33 | 40 | 42 | 33 | 41 | -0.18 |  | 50 | Y | -0.4 |  |  |  | 0.77 |  |  |  | N | N | N | Y | 220 | 0.52 | 63 | 96172 | 104878 | -1878 | 15700 | 08 | 1 |  | 2021-09-18 22:14 | 1569 | 153 |  | 30 |  | * EDGE HEATER 코일 건조로 미적용. 이상공정등록 및 생관통보 | [14 empty] | 93.1 | 100 | 0 | 0 | 0 |  | 650 | 400 | N | Y | 0 | 0 | 0 |  | 651 | 400 | N | Y | [7 empty] | SB125125 | C
A66985 | 2021-09-18 | 1 | B |  | 6 | A | P-AE1055LS | 탄소강 | G-AE1055LS | BM#1 | 1579 | 41 | 1583 | 1532 | 32 | 7100 |  | 3 | 0.13 | 25 |  | -1 | 1553 | 1583 | 0 | 165.79 |  | 31 | 23 | 95 | Y |  | 2021-09-18 22:35 | 68 | 1099 | 28 | 29 | 32 | 34 | 35 | 35 | 34 | 34 | 33 | 33 | 32 | 33 |  | 33 | 33 | 35 | 32 | 34 | -0.02 | Y | 30 | Y | 0.1 | [8 empty] | N | N | Y | 210 | 0.52 | 58 | 101532 | 97901 | 6799 | 14900 | 02 | 1 |  | 2021-09-18 22:43 | 1553 | 107 |  | 28 | 17 | *STR#2 W/R#4번 FAULT 발생 S/R미적용 | [14 empty] | 96.79 | 100 | 0 | 0 | 0 |  | 500 |  | Y | N | 0 | 0 | 0 |  | 501 |  | Y | N | N |  |  | Y |  |  |  | BT180180 | H
B66389 | 2021-09-18 | 2 | B |  | 3 | A | 38MNS6 | 합금강 | KFMN443계 | BM#2 | 1628 | 50 | 1650 | 1576 | 46 | 7700 |  | 1 | 0.44 | 19 |  | -2.45 | 1558 | 1648 | 0 | 14.64 | 0 | 30 | 30 | 56 | Y |  | 2021-09-18 23:07 | 65 | 1089 | 30 | 28 | 28 | 29 | 29 | 30 | 29 | 28 | 26 | 24 | 22 | 19 | 17 | 10 | 24 | 30 | 10 | 29 | -0.44 | Y | 45 | Y | -0.8 |  |  |  | 0.8 |  |  |  | N | N | N | Y | 210 | 0.46 | 72 | 98598 | 100551 | -2101 | 15200 | 08 | 1 |  | 2021-09-18 23:10 | 1558 | 151 |  | 37 |  | * EDGE HEATER 코일 건조로 미적용. 이상공정등록 및 생관통보 * 전공정 요청으로 감속주입 0.40 이상공정 등록 및 생관통보 ID: 303~307, 403~406 | [14 empty] | 100.61 | 100 | 0 | 0 | 0 |  | 650 | 400 | N | Y | 0 | 0 | 0 |  | 650 | 400 | N | Y | [7 empty] | SB120120 | C
A66986 | 2021-09-18 | 1 | B | 유사강종연연주 | 7 | A | AE1055LS | 탄소강 | G-AE1055LS | BM#1 | 1646 | 40 | 1616 | 1564 | 28 | 4900 |  | 3 | 0.13 | 25 |  | -1.9 | 1556 | 1613 | 0 | 182.48 |  | 33 | 11 | 658 | Y |  | 2021-09-18 23:36 | 72 | 1095 | 33 | 31 | 30 | 30 | 30 | 30 | 30 | 29 | 28 | 27 | 28 | 28 |  | 28 | 29 | 30 | 27 | 30 | -0.04 | Y | 35 | Y | 0 | [8 empty] | N | N | Y | 200 | 0.52 | 53 | 84600 | 89559 | 7041 | 15600 | 02 | 1 |  | 2021-09-18 23:43 | 1556 | 104 |  | 27 |  | *STR#2 W/R#4번 FAULT 발생 S/R미적용 | [14 empty] | 87.67 | 100 | 0 | 0 | 0 |  | 500 |  | Y | N | 0 | 0 | 0 |  | 501 |  | Y | N | N |  |  | Y |  |  |  | BT180180 | H
B66390 | 2021-09-18 | 2 | B | 잔강최소화전 | 4 | A | 38MNS6 | 합금강 | KFMN443계 | BM#2 | 1622 | 49 | 1655 | 1517 | 41 | 8500 |  | 1 | 0.47 | 19 |  | -2.89 | 1545 | 1644 | 0 | 22.29 | 0 | 5 | 34 | 61 | Y |  | 2021-09-19 00:19 | 52 | 1102 | 5 | 6 | 15 | 18 | 19 | 19 | 19 | 20 | 20 | 19 | 18 | 17 | 15 | 15 | 16 | 20 | 15 | 19 | -0.2 | Y | 25 | Y | -0.4 |  |  |  | 0.82 |  |  |  | N | N | N | Y | 200 | 0.51 | 61 | 106166 | 97365 | -1265 | 3000 | 08 | 1 |  | 2021-09-19 00:24 | 1545 | 147 |  | 37 | 24 | * 전공정 요청으로 감속주입 0.40 이상공정 등록 및 생관통보 \ ID: 301~303, 401~403 | CE387CB91379436F8E3BAFAA51FDC927 | [13 empty] | 111.23 | 100 | 0 | 3100 | 0 |  | 650 | 400 | Y | Y | 0 | 3100 | 0 |  | 650 | 400 | Y | Y | [7 empty] | SB125125 | C
A66987 | 2021-09-18 | 1 | B | 유사강종연연주 | 8 | A | P-AE1055LSM | 탄소강 | G-AE1055LS | BM#1 | 1605 | 36 | 1599 | 1551 | 26 | 4500 |  | 3 | 0.13 | 25 |  | -1.35 | 1555 | 1595 | 0 | 173 |  | 32 | 5 | 55 | Y |  | 2021-09-19 00:35 | 71 | 1092 | 29 | 34 | 36 | 37 | 37 | 36 | 35 | 35 | 34 | 33 | 33 | 33 |  | 33 | 34 | 37 | 33 | 33 | -0.1 | Y | 40 | Y | 0 | [8 empty] | Y | Y | Y | 190 | 0.48 | 62 | 101532 | 95925 | 7175 | 15000 | 02 | 1 |  | 2021-09-19 00:42 | 1555 | 99 |  | 23 |  | *STR#2 W/R#4번 FAULT 발생 S/R미적용 *STR#1,2 S/R변경 S/R재세팅 *STR#1 모바블 누수로 상면 모서리 과냉발생 ID:101~106 *STR#1 20%이상 감속주입 ID:101~106 | [14 empty] | 98.67 | 100 | 0 | 0 | 0 |  | 400 |  | Y | N | 0 | 0 | 0 |  | 401 |  | Y | N | N |  |  | Y |  |  |  | BT180180 | H
B66391 | 2021-09-18 | 2 | B |  | 9 | C | P-AE1055LSM | 탄소강 | G-AE1055LS | BM#1 | 1622 | 62 | 1623 | 1579 | 52 | 8000 |  | 3 | 0.14 | 25 |  | -1.31 | 1571 | 1612 | 0 | 244.87 |  | 21 | 72 | 38 | Y |  | 2021-09-19 01:39 | 87 | 1080 | 32 | 38 | 48 | 55 | 57 | 58 | 58 | 59 | 58 | 57 | 57 | 56 | 56 | 54 | 54 | 59 | 54 | 58 | -0.17 | Y | 30 | Y | -0.4 | [8 empty] | Y | Y | Y | 180 | 0.46 | 66 | 101532 | 95290 | 10710 | 15200 | 02 | 1 |  | 2021-09-19 01:53 | 1571 | 138 |  | 23 |  | *STR#2 W/R#4번 FAULT 발생 S/R미적용 *STR#1 모바블 누수로 상면 모서리 과냉발생 ID:101~106 *STR#1 20%이상 감속주입 ID:101~106 | [14 empty] | 99.25 | 100 | 0 | 0 | 0 |  | 400 |  | Y | N | 0 | 0 | 0 |  | 401 |  | Y | N | N |  |  | Y |  |  |  | BT180180 | H
A66988 | 2021-09-18 | 1 | B | 잔강최소화 | 5 | B | AE1548 | 합금강 | AE4130M6 | BM#2 | 1579 | 37 | 1610 | 1523 | 29 | 6100 |  | 1 | 0.43 | 16 |  | -2.41 | 1555 | 1616 | 0 | 15.76 | 0 | 36 | 6 | 58 | Y |  | 2021-09-19 01:42 | 67 | 1094 | -166 | -159 | 27 | 26 | 27 | 28 | 29 | 29 | 28 | 28 | 27 | 27 | 26 | 26 | 18 | 29 | 26 | 28 | -0.1 | Y | 30 | Y | -0.2 |  |  |  | 1.31 |  |  |  | N | N | N | Y | 190 | 0.46 | 60 | 140114 | 97392 | 3508 | 15900 | 08 | 1 |  | 2021-09-19 01:46 | 1555 | 114 |  | 31 |  | * 롱노즐 재사용 | D8787582D5BE429A849D7CB6BED2305A | [13 empty] | 139.97 | 100 | 3800 | 0 | 0 |  | 650 | 700 | Y | N | 3800 | 0 | 0 |  | 650 | 700 | Y | N | N | Y |  |  |  |  | Y | SB135135 | C
A66989 | 2021-09-18 | 1 | B | 유사강종연연주 | 10 | A | AE1055LS | 탄소강 | G-AE1055LS | BM#1 | 1615 | 40 | 1587 | 1537 | 25 | 4600 |  | 3 | 0.13 | 25 |  | -1.36 | 1545 | 1585 | 0 | 192.71 |  | 31 | 24 | 56 | Y |  | 2021-09-19 02:34 | 61 | 1083 | 27 | 41 | 43 | 38 | 34 | 32 | 30 | 28 | 27 | 27 | 26 | 26 | 26 | 26 | 31 | 43 | 26 | 27 | -0.31 |  | 55 | Y | 0 | [8 empty] | N | N | Y | 170 | 0.48 | 62 | 101520 | 102259 | 7891 | 15400 | 02 | 1 |  | 2021-09-19 02:43 | 1545 | 113 |  | 35 |  | *STR#2 W/R#4번 FAULT 발생 S/R미적용 *후HEAT 주속유지로 감속주입 *STR#1 모바블 누수로 상면 모서리 과냉발생 ID:101~106 *STR#1 20%이상 감속주입 ID:101~106 | [14 empty] | 10152000 | 100 | 0 | 0 | 0 |  | 500 |  | Y | N | 0 | 0 | 0 |  | 501 |  | Y | N | N |  |  | Y |  |  |  | BT180180 | H
B66392 | 2021-09-18 | 2 | B |  | 6 | B | AE1548M | 합금강 | AE4130M6 | BM#2 | 1640 | 41 | 1629 | 1589 | 31 | 5500 |  | 1 | 0.36 | 16 |  | -2.61 | 1556 | 1619 | 0 | 21.34 | 0 | 18 | 69 | 50 | Y |  | 2021-09-19 02:24 | 69 | 1097 | 25 | 24 | 26 | 28 | 29 | 29 | 29 | 29 | 27 | 26 | 25 | 24 | 22 | 22 | 26 | 29 | 22 | 29 | -0.17 | Y | 40 | Y | -0.4 |  |  |  | 0.64 |  |  |  | N | N | N | Y | 180 | 0.48 | 61 | 52928 | 93578 | -142578 | 15000 | 08 | 1 |  | 2021-09-19 02:54 | 1556 | 136 |  | 50 | [16 empty] | 54.79 | 100 | 0 | 0 | 0 |  | 650 | 700 | Y | N | 0 | 0 | 0 |  | 651 | 700 | Y | N | N | Y | [5 empty] | SB130130 | H
A66990 | 2021-09-18 | 1 | B |  | 11 | A | AE1055LS | 탄소강 | G-AE1055LS | BM#1 | 1610 | 40 | 1584 | 1561 | 29 | 4600 |  | 3 | 0.14 | 25 |  | -1.53 | 1543 | 1588 | 0 | 181.95 |  | 33 | 12 | 51 | Y |  | 2021-09-19 03:49 | 59 | 1103 | 25 | 24 | 27 | 28 | 28 | 28 | 27 | 26 | 26 | 26 | 25 | 25 | 25 | 25 | 26 | 28 | 25 | 28 | -0.06 | Y | 45 | Y | 0 | [8 empty] | N | N | Y | 210 | 0.52 | 59 | 101520 | 96149 | 7201 | 16000 | 02 | 1 |  | 2021-09-19 04:11 | 1543 | 106 |  | 24 |  | *STR#2 W/R#4번 FAULT 발생 S/R미적용 | [14 empty] | 97.47 | 100 | 0 | 0 | 0 |  | 500 |  | Y | N | 0 | 0 | 0 |  | 501 |  | Y | N | N |  |  | Y |  |  |  | BT180180 | H
B66393 | 2021-09-18 | 2 | B |  | 7 | A | AE1548M | 합금강 | AE4130M6 | BM#2 | 1621 | 41 | 1617 | 1535 | 32 | 6200 |  | 1 | 0.36 | 17 |  | -2.15 | 1558 | 1613 | 0 | 16.47 | 0 | 30 | 31 | 42 | Y |  | 2021-09-19 03:31 | 71 | 1090 | 20 | 21 | 26 | 27 | 28 | 29 | 28 | 27 | 26 | 26 | 25 | 23 | 21 | 21 | 25 | 29 | 21 | 26 | -0.23 | Y | 35 | Y | -0.4 |  |  |  | 1.01 |  |  |  | N | N | N | Y | 170 | 0.48 | 61 | 86530 | 92852 | 3098 | 14400 | 08 | 1 |  | 2021-09-19 03:58 | 1558 | 133 |  | 45 | [16 empty] | 90.51 | 50 | 0 | 0 | 0 |  | 650 | 700 | Y | N | 0 | 0 | 0 |  | 651 | 700 | Y | N | N | Y | [5 empty] | SB152152 | H
A66991 | 2021-09-18 | 1 | C |  | 12 | A | AE1055LS | 탄소강 | G-AE1055LS | BM#1 | 1625 | 40 | 1592 | 1541 | 26 | 4200 |  | 3 | 0.13 | 25 |  | -1.42 | 1549 | 1591 | 0 | 198.27 |  | 32 | 6 | 63 | Y |  | 2021-09-19 04:46 | 65 | 1103 | 24 | 23 | 27 | 30 | 31 | 31 | 31 | 30 | 30 | 29 | 29 | 29 | 29 | 29 | 29 | 31 | 29 | 31 | -0.05 | Y | 40 | Y | 0 | [8 empty] | N | N | Y | 200 | 0.52 | 57 | 84600 | 95536 | 7514 | 15600 | 02 | 1 |  | 2021-09-19 04:54 | 1549 | 108 |  | 27 |  | *STR#2 W/R#4번 FAULT 발생 S/R미적용 | [14 empty] | 81.74 | 100 | 0 | 0 | 0 |  | 500 |  | Y | N | 0 | 0 | 0 |  | 501 |  | Y | N | N |  |  | Y |  |  |  | BT180180 | H
B66394 | 2021-09-18 | 2 | C |  | 8 | A | AE1548M | 합금강 | AE4130M6 | BM#2 | 1625 | 45 | 1624 | 1584 | 36 | 6100 |  | 1 | 0.35 | 16 |  | -2.33 | 1556 | 1618 | 0 | 14.75 | 0 | 5 | 35 | 45 | Y |  | 2021-09-19 04:51 | 69 | 1072 | 20 | 22 | 29 | 32 | 33 | 33 | 33 | 32 | 32 | 29 | 28 | 27 | 26 | 26 | 29 | 33 | 26 | 33 | -0.17 | Y | 40 | Y | -0.2 |  |  |  | 1.13 |  |  |  | N | N | N | Y | 170 | 0.48 | 63 | 86530 | 96632 | 3068 | 15900 | 08 | 1 |  | 2021-09-19 05:05 | 1556 | 124 |  | 27 | [16 empty] | 87.71 | 50 | 0 | 0 | 0 |  | 650 | 700 | Y | N | 0 | 0 | 0 |  | 650 | 700 | Y | N | N | Y | [5 empty] | SB152152 | H
A66992 | 2021-09-18 | 1 | C |  | 13 | A | AE1055LS | 탄소강 | G-AE1055LS | BM#1 | 1632 | 42 | 1582 | 1535 | 26 | 4700 |  | 3 | 0.14 | 25 |  | -1.36 | 1549 | 1589 | 0 | 181.18 |  | 36 | 7 | 57 | Y |  | 2021-09-19 05:48 | 65 | 1095 | 29 | 30 | 33 | 35 | 36 | 36 | 36 | 36 | 35 | 35 | 35 | 34 | 34 | 34 | 34 | 36 | 34 | 36 | -0.05 | Y | 40 | Y | 0 | [8 empty] | N | N | Y | 190 | 0.52 | 60 | 101520 | 94313 | 7487 | 15600 | 02 | 1 |  | 2021-09-19 06:03 | 1549 | 104 |  | 22 |  | *STR#2 W/R#4번 FAULT 발생 S/R미적용 | [14 empty] | 97.33 | 100 | 0 | 0 | 0 |  | 500 |  | Y | N | 0 | 0 | 0 |  | 501 |  | Y | N | N |  |  | Y | Y |  |  | BT180180 | H
B66395 | 2021-09-18 | 2 | C |  | 9 | A | AE1548M | 합금강 | AE4130M6 | BM#2 | 1698 | 41 | 1611 | 1580 | 32 | 5400 |  | 1 | 0.37 | 16 |  | -2.29 | 1553 | 1612 | 0 | 16.1 | 0 | 21 | 73 | 47 | Y |  | 2021-09-19 05:48 | 66 | 1095 | 23 | 22 | 28 | 31 | 31 | 32 | 32 | 31 | 30 | 29 | 28 | 27 | 27 | 25 | 28 | 32 | 25 | 31 | -0.17 | Y | 40 | Y | -0.4 |  |  |  | 0.92 |  |  |  | N | N | N | Y | 220 | 0.48 | 67 | 95183 | 102201 | 3099 | 14900 | 08 | 1 |  | 2021-09-19 05:58 | 1553 | 130 |  | 34 | [16 empty] | 90.39 | 54.55 | 0 | 0 | 0 |  | 650 | 700 | Y | N | 0 | 0 | 0 |  | 650 | 700 | Y | N | N | Y | [5 empty] | SB152152 | H
A66993 | 2021-09-18 | 1 | C |  | 14 | B | AE1055LS | 탄소강 | G-AE1055LS | BM#1 | 1608 | 40 | 1585 | 1544 | 26 | 4600 |  | 3 | 0.14 | 25 |  | -1.11 | 1551 | 1584 | 0 | 149.94 |  | 31 | 25 | 56 | Y |  | 2021-09-19 06:43 | 67 | 1103 | 33 | 33 | 35 | 36 | 36 | 36 | 36 | 35 | 35 | 34 | 33 | 32 | 32 | 32 | 35 | 36 | 32 | 36 | -0.09 | Y | 45 | Y | 0 | [8 empty] | N | N | Y | 180 | 0.5 | 59 | 101520 | 91612 | 7138 | 15500 | 02 | 1 |  | 2021-09-19 06:50 | 1551 | 104 |  | 29 |  | *STR#2 W/R#4번 FAULT 발생 S/R미적용 *전공정 요청으로 감속주입-정속주입 강종 감속으로 이상재 등록ID: 104~106,204~206 (전기로 출강후 보수) | [6 empty] | D876BA8A14834148B31FDDB011A30F15 | A918B77F855B44C8B85B25BE1D47C3D4 | EDFBE8E02C604328803878269B72B82C |  | 315D466358D2444E9C965C9E952B4A05 | 43A5088CF39A4ADF8292C5D79EC2B0CA | BE0680922E344A06AEBD6698A0002121 |  | 100.02 | 100 | 0 | 0 | 0 |  | 500 |  | Y | N | 0 | 0 | 0 |  | 501 |  | Y | N | N |  |  | Y |  |  |  | BT180180 | H
B66396 | 2021-09-18 | 2 | C |  | 10 | A | AE1548M | 합금강 | AE4130M6 | BM#2 | 1654 | 39 | 1623 | 1602 | 32 | 5100 |  | 1 | 0.36 | 16 |  | -2.21 | 1559 | 1626 | 0 | 16.97 | 0 | 18 | 70 | 37 | Y |  | 2021-09-19 06:48 | 72 | 1090 | 22 | 22 | 30 | 33 | 35 | 36 | 35 | 35 | 34 | 33 | 32 | 32 | 30 | 30 | 32 | 36 | 30 | 35 | -0.15 | Y | 40 | Y | -0.4 |  |  |  | 0.95 |  |  |  | N | N | N | Y | 210 | 0.48 | 66 | 95183 | 99551 | 2949 | 15100 | 08 | 1 |  | 2021-09-19 07:03 | 1559 | 138 |  | 42 | [16 empty] | 92.59 | 45.45 | 0 | 0 | 0 |  | 650 | 700 | Y | N | 0 | 0 | 0 |  | 650 | 700 | Y | N | N | Y | [5 empty] | SB152152 | H
A66994 | 2021-09-19 | 1 | C |  | 15 | A | AE1055LS | 탄소강 | G-AE1055LS | BM#1 | 1630 | 40 | 1589 | 1545 | 27 | 4900 |  | 3 | 0.13 | 25 |  | -1.38 | 1547 | 1589 | 0 | 156.52 |  | 33 | 13 | 50 | Y |  | 2021-09-19 07:49 | 63 | 1096 | 31 | 31 | 30 | 30 | 30 | 30 | 29 | 28 | 27 | 27 | 26 | 26 | 25 | 24 | 28 | 30 | 24 | 30 | -0.1 |  | 60 | Y | -0.2 | [8 empty] | N | N | Y | 170 | 0.45 | 68 | 84600 | 93509 | 7591 | 15200 | 02 | 1 |  | 2021-09-19 07:57 | 1547 | 99 |  | 23 |  | *STR#2 W/R#4번 FAULT 발생 S/R미적용 *전공정 요청으로 감속주입-정속주입 강종 감속으로 이상재 등록ID: (전기로 전극교체) | [14 empty] | 81.74 | 100 | 0 | 0 | 0 |  | 500 |  | Y | N | 0 | 0 | 0 |  | 501 |  | Y | N | N |  |  | Y |  |  |  | BT180180 | H
B66397 | 2021-09-19 | 2 | C |  | 11 | A | AE1548M | 합금강 | AE4130M6 | BM#2 | 1639 | 40 | 1637 | 1587 | 31 | 5400 |  | 1 | 0.4 | 16 |  | -2.51 | 1564 | 1625 | 0 | 15.74 | 0 | 30 | 32 | 33 | Y |  | 2021-09-19 07:40 | 77 | 1095 | 27 | 27 | 29 | 30 | 29 | 29 | 29 | 27 | 26 | 24 | 23 | 22 | 20 | 19 | 26 | 30 | 19 | 29 | -0.22 | Y | 50 | Y | -0.2 |  |  |  | 0.85 |  |  |  | N | N | N | Y | 200 | 0.43 | 69 | 95183 | 93001 | 3099 | 15600 | 08 | 1 |  | 2021-09-19 08:13 | 1564 | 145 |  | 57 |  | *전공정 요청 20%이상 감속주입 ID:303~306 .403~405 | [14 empty] | 100.25 | 54.55 | 0 | 0 | 0 |  | 650 | 700 | Y | N | 0 | 0 | 0 |  | 651 | 700 | Y | N | N | Y | [5 empty] | SB152152 | H
A66995 | 2021-09-19 | 1 | C |  | 16 | A | AE1055LS | 탄소강 | G-AE1055LS | BM#1 | 1633 | 41 | 1584 | 1560 | 26 | 4400 |  | 3 | 0.13 | 25 |  | -1.31 | 1544 | 1584 | 0 | 189.8 |  | 32 | 7 | 57 | Y |  | 2021-09-19 09:02 | 60 | 1090 | 23 | 25 | 29 | 31 | 32 | 32 | 31 | 31 | 30 | 29 | 29 | 28 | 28 | 28 | 30 | 32 | 28 | 31 | -0.09 | Y | 45 | Y | 0 | [8 empty] | N | N | Y | 210 | 0.45 | 65 | 101520 | 92794 | 7006 | 15400 | 02 | 1 |  | 2021-09-19 09:10 | 1544 | 99 |  | 20 |  | *STR#2 W/R#4번 FAULT 발생 S/R미적용 *전공정 요청으로 감속주입-정속주입 강종 감속으로 이상재 등록ID: (전기로 전극교체) | [14 empty] | 100.71 | 100 | 0 | 0 | 0 |  | 500 |  | Y | N | 0 | 0 | 0 |  | 501 |  | Y | N | N |  |  | Y |  |  |  | BT180180 | H
B66398 | 2021-09-19 | 2 | C |  | 12 | A | AE1548M | 합금강 | AE4130M6 | BM#2 | 1656 | 41 | 1617 | 1593 | 33 | 5900 |  | 1 | 0.39 | 16 |  | -2.3 | 1561 | 1618 | 0 | 16.05 | 0 | 5 | 36 | 29 | Y |  | 2021-09-19 09:03 | 74 | 1101 | 16 | 18 | 25 | 28 | 30 | 31 | 32 | 31 | 31 | 30 | 29 | 27 | 27 | 23 | 23 | 0 | 0 | 0 | 0 |  | 0 | Y | 0 |  |  |  | 0.83 |  |  |  | N | N | N | Y | 190 | 0.4 | 3 | 95183 | 106220 | -2120 | 16200 | 08 | 1 |  | 2021-09-19 09:44 | 1561 | 214 |  | 124 |  | *전공정 요청 20%이상 감속주입,이상공정 등록(전기로 전극 2개 절손) *전공정 요청 L/D 잔강이월 미실시,이상공정 등록 및 생관통보 | [6 empty] | 2BD557956C754AEDA794C416398854DE | A5E6BF8B24CC4163B5629266FE7E7520 | E127F394AFC141628072EB395D342727 |  | 6CCB01ACB4CB466BB46F25018BBB2C76 | 1476D3C255F645F8B16F6B833ADF0550 | 878F21F3D36F499690D9488C680C60A0 |  | 91.7 | 45.45 | 0 | 0 | 0 |  | 650 | 700 | Y | N | 0 | 0 | 0 |  | 650 | 700 | Y | N | N | N |  |  | Y |  |  | SB152152 | H
A66996 | 2021-09-19 | 1 | C |  | 17 | A | AE1055LS | 탄소강 | G-AE1055LS | BM#1 | 1664 | 40 | 1587 | 1585 | 21 | 3600 |  | 3 | 0.14 | 25 |  | -1.41 | 1545 | 1587 | 0 | 176.73 |  | 36 | 8 | 77 | Y |  | 2021-09-19 10:00 | 61 | 1099 | 27 | 26 | 28 | 29 | 30 | 30 | 30 | 29 | 29 | 29 | 28 | 27 | 27 | 26 | 28 | 30 | 26 | 30 | -0.09 | Y | 45 | Y | -0.2 | [8 empty] | N | N | Y | 200 | 0.45 | 65 | 101520 | 87425 | 7925 | 15200 | 02 | 1 |  | 2021-09-19 10:08 | 1545 | 106 |  | 28 |  | *STR#2 W/R#4번 FAULT 발생 S/R미적용 *전공정 요청으로 감속주입-정속주입 강종 감속으로 이상재 등록ID: (전기로 전극교체) | [14 empty] | 104.23 | 100 | 0 | 0 | 0 |  | 500 |  | Y | N | 0 | 0 | 0 |  | 501 |  | Y | N | N |  |  | Y |  |  |  | BT180180 | H
B66399 | 2021-09-19 | 2 | C |  | 13 | B | AE1548M | 합금강 | AE4130M6 | BM#2 | 1645 | 55 | 1638 | 1582 | 46 | 6800 |  | 1 | 0.45 | 16 |  | -2.23 | 1567 | 1631 | 0 | 15.19 | 0 | 21 | 74 | 41 | Y |  | 2021-09-19 10:39 | 80 | 1097 | 20 | 28 | 37 | 39 | 42 | 42 | 42 | 43 | 41 | 41 | 40 | 39 | 38 | 32 | 37 | 43 | 32 | 42 | -0.24 | Y | 45 | Y | -0.4 |  |  |  | 1.06 |  |  |  | N | N | N | Y | 180 | 0.4 | 82 | 86530 | 103301 | 3399 | 16200 | 08 | 1 |  | 2021-09-19 11:06 | 1567 | 147 |  | 31 | 14 | *전공정 요청 20%이상 감속주입,이상공정 등록 | [14 empty] | 81.48 | 50 | 0 | 0 | 0 |  | 650 | 700 | Y | N | 0 | 0 | 0 |  | 650 | 700 | Y | N | N | Y | [5 empty] | SB152152 | H
A66997 | 2021-09-19 | 1 | C |  | 18 | A | AE1055LS | 탄소강 | G-AE1055LS | BM#1 | 1592 | 41 | 1577 | 1548 | 31 | 5300 |  | 3 | 0.14 | 25 |  | -1.11 | 1544 | 1577 | 0 | 174.45 |  | 31 | 26 | 71 | Y |  | 2021-09-19 11:18 | 60 | 1108 | 25 | 25 | 29 | 31 | 32 | 31 | 31 | 30 | 29 | 28 | 27 | 26 | 26 | 26 | 28 | 32 | 26 | 31 | -0.12 | Y | 50 | Y | 0 | [8 empty] | N | N | Y | 190 | 0.45 | 68 | 84600 | 94377 | 7323 | 15300 | 02 | 1 |  | 2021-09-19 11:26 | 1544 | 94 |  | 16 |  | *STR#2 W/R#4번 FAULT 발생 S/R미적용 *전공정 요청으로 감속주입-정속주입 강종 감속으로 이상재 등록ID: (전기로 전극교체) | [14 empty] | 81.07 | 100 | 0 | 0 | 0 |  | 500 |  | Y | N | 0 | 0 | 0 |  | 501 |  | Y | N | N |  |  | Y |  |  |  | BT180180 | H
A66998 | 2021-09-19 | 1 | C |  | 19 | A | AE1055LS | 탄소강 | G-AE1055LS | BM#1 | 1651 | 40 | 1580 | 1576 | 25 | 4200 |  | 3 | 0.14 | 25 |  | -1.17 | 1545 | 1580 | 0 | 160.86 |  | 33 | 14 | 74 | Y |  | 2021-09-19 12:17 | 61 | 1097 | 25 | 25 | 27 | 28 | 29 | 29 | 28 | 28 | 27 | 27 | 27 | 26 | 26 | 26 | 27 | 29 | 26 | 28 | -0.04 | Y | 40 | Y | 0 | [8 empty] | N | N | Y | 180 | 0.49 | 61 | 101520 | 91697 | 7303 | 15100 | 02 | 1 |  | 2021-09-19 12:28 | 1545 | 100 |  | 26 |  | *STR#2 W/R#4번 FAULT 발생 S/R미적용 *전공정 요청으로 감속주입-정속주입 강종 감속으로 이상재 등록ID: 101.102.201.202(전기로 전극교체) | [14 empty] | 100.81 | 100 | 0 | 0 | 0 |  | 500 |  | Y | N | 0 | 0 | 0 |  | 501 |  | Y | N | N |  |  | Y |  |  |  | BT180180 | H
B66400 | 2021-09-19 | 2 | C |  | 14 | B | AE1548M | 합금강 | AE4130M6 | BM#2 | 1599 | 34 | 1623 | 1563 | 28 | 5300 |  | 1 | 0.42 | 16 |  | -2.54 | 1543 | 1611 | 0 | 14.1 | 0 | 18 | 71 | 59 | Y |  | 2021-09-19 12:13 | 56 | 1109 | 30 | 31 | 29 | 28 | 27 | 26 | 26 | 23 | 22 | 21 | 20 | 19 | 18 | 16 | 23 | 29 | 16 | 16 | -0.2 |  | 65 | Y | 0 |  |  |  | 1.14 |  |  |  | N | N | N | Y | 170 | 0.4 | 78 | 113408 | 97495 | 3155 | 15900 | 08 | 1 |  | 2021-09-19 12:16 | 1543 | 103 |  | 19 |  | *전공정 요청 20%이상 감속주입,이상공정 등록 | [14 empty] | 114.04 | 100 | 0 | 0 | 0 |  | 650 | 700 | Y | N | 0 | 0 | 0 |  | 650 | 700 | Y | N | N | Y | [5 empty] | SB120120 | C
A66999 | 2021-09-19 | 1 | D | TUNDISH교체전 | 20 | A | AE1055LS | 탄소강 | G-AE1055LS | BM#1 | 1591 | 40 | 1589 | 1551 | 31 | 5200 |  | 3 | 0.14 | 25 |  | -1.58 | 1542 | 1589 | 0 | 182.11 |  | 32 | 8 | 73 | Y |  | 2021-09-19 13:21 | 58 | 1084 | 25 | 24 | 27 | 30 | 30 | 30 | 29 | 28 | 28 | 27 | 26 | 25 | 24 | 24 | 28 | 30 | 24 | 30 | -0.13 | Y | 45 | Y | -0.2 | [8 empty] | N | N | M | 170 | 0.52 | 56 | 84185 | 91991 | 7559 | 1500 | 02 | 1 |  | 2021-09-19 13:30 | 1542 | 102 |  | 23 |  |  | 2D43D6575F4544C99BBBA97CDEC8893A | 817B91E1814146EC835D7A746470B50A | C9B18D14B94B40CBB7ABBDB7FDFD7E92 | [11 empty] | 83.39 | 100 | 0 | 3500 | 0 |  | 500 |  | Y | N | 0 | 3500 | 0 |  | 501 |  | Y | N | N |  |  | Y |  |  |  | BT180180 | H
B66401 | 2021-09-19 | 2 | D |  | 15 | A | AE1548 | 합금강 | AE4130M6 | BM#2 | 1640 | 32 | 1631 | 1593 | 27 | 4700 |  | 1 | 0.41 | 16 |  | -2.54 | 1553 | 1622 | 0 | 11.81 | 0 | 30 | 33 | 93 | Y |  | 2021-09-19 13:08 | 65 | 1110 | 11 | 15 | 21 | 23 | 25 | 26 | 27 | 25 | 24 | 23 | 22 | 22 |  | 22 | 22 | 27 | 22 | 0 | -0.2 | Y | 25 | Y | 0 |  |  |  | 1.19 |  |  |  | N | N | N | Y | 220 | 0.48 | 60 | 96900 | 91448 | 3052 | 15900 | 08 | 1 |  | 2021-09-19 13:30 | 1553 | 123 |  | 43 | [16 empty] | 102.54 | 100 | 0 | 0 | 0 |  | 650 | 700 | Y | N | 0 | 0 | 0 |  | 651 | 700 | Y | N | N | Y | [5 empty] | SB135135 | H
B66402 | 2021-09-19 | 2 | D |  | 16 | A | AE1548 | 합금강 | AE4130M6 | BM#2 | 1578 | 45 | 1634 | 1542 | 40 | 7200 |  | 1 | 0.53 | 16 |  | -3.04 | 1560 | 1629 | 0 | 22.55 | 0 | 20 | 1 | 20589 | Y |  | 2021-09-19 14:36 | 72 | 1100 | 19 | 23 | 29 | 33 | 34 | 34 | 33 | 31 | 30 | 29 | 27 | 25 | 23 | 23 | 29 | 34 | 23 | 0 | -0.27 | Y | 40 | Y | -0.4 |  |  |  | 0.91 |  |  |  | N | N | N | Y | 210 | 0.48 | 63 | 96900 | 95742 | 3158 | 16000 | 08 | 1 |  | 2021-09-19 14:46 | 1560 | 111 |  | 16 | [16 empty] | 97.98 | 100 | 0 | 0 | 0 |  | 650 | 700 | Y | N | 0 | 0 | 0 |  | 650 | 700 | Y | N | N | Y | [5 empty] | SB135135 | H
A67000 | 2021-09-19 | 1 | D | TUNDISH교체 | 1 | A | SCR420H1V | 소입성보증강 | C | BM#1 | 1592 | 43 | 1632 | 1556 | 34 | 6900 |  | 3 | 0.15 | 21 |  | -1.66 | 1597 | 1640 | 0 | 173.15 |  | 36 | 9 | 72 | Y |  | 2021-09-19 14:20 | 88 | 1094 | -2 | -452 | -391 | 14 | 23 | 27 | 31 | 35 | 37 | 37 | 37 | 38 | 38 | 38 | 33 | 38 | 38 | 38 | 0 |  | 10 | Y | 0 |  | 1.68 | 1.68 |  |  |  |  | N | N | N | N | 150 | 0.53 | 55 | 101532 | 97776 | 4574 | 16000 | 18 | 2 |  | 2021-09-19 14:28 | 1597 | 123 |  | 46 |  | *T/D FLUX 유:15KG 용:120KG | [14 empty] | 98.24 | 100 | 1000 | 0 | 0 |  | 410 |  | Y | Y | 1000 | 0 | 0 |  | 411 |  | Y | Y | N |  | Y |  |  |  |  | BT180180 | H
A67001 | 2021-09-19 | 1 | D |  | 2 | A | SCR420H1V | 소입성보증강 | C | BM#1 | 1592 | 46 | 1608 | 1535 | 37 | 7500 |  | 3 | 0.15 | 15 |  | -1.89 | 1578 | 1615 | 0 | 158.4 |  | 31 | 27 | 64 | Y |  | 2021-09-19 15:25 | 69 | 1089 | 38 | 36 | 34 | 34 | 34 | 33 | 32 | 31 | 31 | 30 | 30 | 29 |  | 29 | 33 | 34 | 29 | 34 | -0.11 |  | 45 | Y | -0.2 | [7 empty] | N | N | N | N | 140 | 0.55 | 58 | 84610 | 102875 | 3125 | 15700 | 18 | 2 |  | 2021-09-19 15:36 | 1578 | 115 |  | 36 | [16 empty] | 78.45 | 100 | 0 | 0 | 0 |  | 410 |  | Y | Y | 0 | 0 | 0 |  | 411 |  | Y | Y | N |  | Y |  |  |  |  | BT180180 | H
B66403 | 2021-09-19 | 2 | D |  | 17 | A | AE1548 | 합금강 | AE4130M6 | BM#2 | 1585 | 36 | 1603 | 1534 | 31 | 6200 |  | 1 | 0.47 | 16 |  | -2.46 | 1554 | 1610 | 0 | 21.62 | 0 | 5 | 37 | 166 | Y |  | 2021-09-19 15:27 | 66 | 1089 | 20 | 24 | 27 | 28 | 29 | 30 | 27 | 27 | 26 | 26 | 25 | 24 | 23 | 23 | 26 | 30 | 23 | 27 | -0.2 | Y | 35 | Y | -0.2 |  |  |  | 0.72 |  |  |  | N | N | N | Y | 200 | 0.48 | 65 | 113050 | 99397 | -1997 | 15500 | 08 | 1 |  | 2021-09-19 15:40 | 1554 | 110 |  | 29 |  | * 전공정 요청으로 L/D 잔강 미실시 생관통보 및 이상공정 등록. | [14 empty] | 116.79 | 100 | 0 | 0 | 0 |  | 650 | 700 | Y | N | 0 | 0 | 0 |  | 650 | 700 | Y | N | N | N | [5 empty] | SB135135 | H
A67002 | 2021-09-19 | 1 | D |  | 3 | A | SCR420H1V | 소입성보증강 | C | BM#1 | 1625 | 39 | 1627 | 1562 | 26 | 5500 |  | 3 | 0.17 | 16 |  | -1.52 | 1590 | 1621 | 0 | 158.47 |  | 33 | 15 | 73 | Y |  | 2021-09-19 16:13 | 81 | 1100 | 28 | 27 | 31 | 34 | 35 | 35 | 34 | 34 | 34 | 32 |  |  |  | 32 | 33 | 35 | 32 | 34 | -0.09 | Y | 35 | Y | -0.2 | [7 empty] | N | N | N | N | 130 | 0.53 | 58 | 152298 | 99791 | -152991 | 14100 | 18 | 2 |  | 2021-09-19 16:36 | 1590 | 114 |  | 48 |  | *유사강종 연연주 혼탕부 성분확인 ID: 107~109.207~209 | [5 empty] | C0FD731A7CF8467E8DC0424FD8ECFD94 | 21423AFDC8CB4B918D211A2014190FB6 | 3C044E584C7E4540B1FD787A742A2EC3 |  | 37D1C139E68E45B6B818880B6E2EC276 | E943374DB4A74E2BA9B2232BC96C4403 | 7800596EF1DE4811926A062C9B9B0F93 |  |  | 145.39 | 100 | 0 | 0 | 0 |  | 410 |  | Y | Y | 0 | 0 | 0 |  | 411 |  | Y | Y | N |  | Y |  |  |  |  | BT180180 | H
B66404 | 2021-09-19 | 2 | D |  | 18 | A | AE1548 | 합금강 | AE4130M6 | BM#2 | 1608 | 34 | 1601 | 1549 | 30 | 5300 |  | 1 | 0.42 | 16 |  | -2.67 | 1542 | 1601 | 0 | 18.85 | 0 | 18 | 72 | 55 | Y |  | 2021-09-19 16:25 | 54 | 1091 | 20 | 20 | 20 | 21 | 21 | 21 | 21 | 19 | 18 | 18 | 17 | 16 | 15 | 15 | 19 | 21 | 15 | 21 | -0.12 | Y | 50 | Y | 0 |  |  |  | 0.83 |  |  |  | N | N | N | Y | 190 | 0.48 | 65 | 105230 | 99972 | 428 | 16500 | 08 | 1 |  | 2021-09-19 16:29 | 1542 | 117 |  | 37 |  | * 전공정 요청으로 L/D 잔강 미실시 생관통보 및 이상공정 등록. | [14 empty] | 105.02 | 100 | 0 | 0 | 0 |  | 650 | 700 | Y | N | 0 | 0 | 0 |  | 651 | 700 | Y | N | N | [7 empty] | C
A67003 | 2021-09-19 | 1 | D |  | 4 | A | SCR420HON | 소입성보증강 | C | BM#1 | 1674 | 42 | 1614 | 1603 | 24 | 4800 |  | 3 | 0.18 | 18 |  | -1.47 | 1592 | 1626 | 0 | 198.2 |  | 32 | 9 | 74 | Y |  | 2021-09-19 17:20 | 82 | 1090 | 31 | 33 | 34 | 35 | 36 | 36 | 36 | 36 | 36 | 36 | 35 | 34 |  | 34 | 35 | 36 | 34 | 36 | -0.06 | Y | 35 | Y | -0.2 | [7 empty] | N | N | N | N | 120 | 0.54 | 55 | 50766 | 96886 | 3664 | 14000 | 18 | 2 |  | 2021-09-19 17:50 | 1592 | 111 |  | 40 |  | *유사강종 연연주 혼탕부 성분확인 ID: 101.201 | [14 empty] | 49.84 | 100 | 0 | 0 | 0 |  | 410 |  | Y | Y | 0 | 0 | 0 |  | 411 |  | Y | Y | N |  | Y |  |  |  |  | BT180180 | H
B66405 | 2021-09-19 | 2 | D | TUNDISH교체전 | 19 | A | AE1548 | 합금강 | AE4130M6 | BM#2 | 1607 | 35 | 1603 | 1551 | 31 | 5400 |  | 1 | 0.37 | 16 |  | -2.14 | 1551 | 1601 | 0 | 10.23 | 0 | 30 | 34 | 63 | Y |  | 2021-09-19 17:24 | 63 | 1088 | 12 | 11 | 16 | 21 | 22 | 22 | 22 | 22 | 21 | 21 | 20 | 20 | 19 | 18 | 19 | 22 | 18 | 22 | -0.09 | Y | 45 | Y | -0.2 |  |  |  | 0.86 |  |  |  | N | N | N | M | 180 | 0.48 | 65 | 89274 | 100393 | -1543 | 2000 | 08 | 1 |  | 2021-09-19 17:53 | 1551 | 122 |  | 45 |  | * 전공정 요청으로 L/D 잔강 미실시 생관통보 및 이상공정 등록. | 802EC64AAC304046A8F4EC66B898C673 | 3DA6C82008F54BD0AA32F8BA49EAADDC | 8025BF63DFF0408D8C5CBF54041F183B | [11 empty] | 91.89 | 100 | 0 | 4740 | 0 |  | 650 | 700 | Y | N | 0 | 4920 | 0 |  | 650 | 700 | Y | N | N | [7 empty] | C
A67004 | 2021-09-19 | 1 | D |  | 5 | A | SCR420HON | 소입성보증강 | C | BM#1 | 1669 | 40 | 1615 | 1594 | 25 | 4900 |  | 3 | 0.18 | 19 |  | -0.93 | 1593 | 1615 | 0 | 244.5 |  | 36 | 10 | 55 | Y |  | 2021-09-19 18:27 | 83 | 1094 | 33 | 36 | 42 | 43 | 44 | 44 | 44 | 43 | 43 | 43 | 42 | 42 |  | 42 | 42 | 44 | 42 | 44 | -0.06 | Y | 35 | Y | 0 | [7 empty] | N | N | N | N | 110 | 0.55 | 56 | 101532 | 99073 | -1973 | 13500 | 18 | 2 |  | 2021-09-19 18:50 | 1593 | 107 |  | 30 |  | *L/D잔강 6TON에 슬래그 이월됨. | [14 empty] | 97.35 | 100 | 0 | 0 | 0 |  | 410 |  | Y | Y | 0 | 0 | 0 |  | 411 |  | Y | Y | N |  | Y |  |  |  |  | BT180180 | H
B66406 | 2021-09-19 | 2 | D | TUNDISH교체 | 1 | A | SUM43 | 특수용도강 | D1 | BM#2 | 1586 | 53 | 1654 | 1523 | 45 | 8700 |  | 1 | 0.59 | 11 |  | -2.87 | 1586 | 1639 | 0 | 18.69 | 0 | 20 | 2 | 50 | Y |  | 2021-09-19 18:45 | 94 | 1111 | -348 | -301 | 24 | 16 | 16 | 25 | 28 | 31 | 33 | 33 | 33 | 33 | 32 | 32 | 28 | 33 | 32 | 33 | -0.04 |  | 20 | Y | -0.2 | [7 empty] | N | N | N | N | 220 | 0.49 | 59 | 101144 | 94300 | -100 | 15000 | 05 | 2 |  | 2021-09-19 18:53 | 1586 | 151 |  | 54 |  | * BUTT 타입롱노즐사용(슬리브타입.) * T/D FLUX 용탕부: 120 KG / 유탕부: 10KG 투입. * 장비오류로 첫 HEAT 수소 미측정. 이상공정 등록 및 생관통보. | [14 empty] | 10114400 | 100 | 720 | 0 | 0 |  | 300 | 400 | Y | Y | 720 | 0 | 0 |  | 300 | 400 | Y | Y | Y | [6 empty] | SB150150 | H
A67005 | 2021-09-19 | 1 | D |  | 6 | A | SCR420HON | 소입성보증강 | C | BM#1 | 1685 | 39 | 1625 | 1595 | 20 | 4200 |  | 3 | 0.21 | 19 |  | -1.68 | 1586 | 1625 | 0 | 249.23 |  | 31 | 28 | 56 | Y |  | 2021-09-19 19:26 | 76 | 1090 | 40 | 40 | 40 | 40 | 40 | 40 | 39 | 38 | 38 | 38 | 37 | 37 |  | 37 | 39 | 40 | 37 | 40 | -0.05 |  | 50 | Y | 0 | [7 empty] | N | N | N | N | 100 | 0.53 | 57 | 101532 | 98928 | 4972 | 14800 | 18 | 2 |  | 2021-09-19 19:38 | 1586 | 103 |  | 28 | [16 empty] | 10153200 | 100 | 0 | 0 | 0 |  | 410 |  | Y | Y | 0 | 0 | 0 |  | 411 |  | Y | Y | N |  | Y |  |  |  |  | BT180180 | H
B66407 | 2021-09-19 | 2 | D |  | 2 | A | SUM43 | 특수용도강 | D1 | BM#2 | 1557 | 38 | 1616 | 1550 | 33 | 5600 |  | 1 | 0.5 | 11 |  | -2.45 | 1562 | 1607 | 0 | 8.83 | 0 | 5 | 38 | 62 | Y |  | 2021-09-19 19:47 | 70 | 1096 | 29 | 28 | 26 | 26 | 26 | 26 | 24 | 25 | 24 | 24 | 23 | 22 | 21 | 21 | 25 | 26 | 21 | 26 | -0.1 | Y | 50 | Y | -0.2 | [7 empty] | N | N | N | N | 220 | 0.51 | 60 | 94127 | 88924 | 6426 | 14600 | 05 | 2 |  | 2021-09-19 19:54 | 1562 | 133 |  | 52 | 20 | [15 empty] | 98.98 | 100 | 0 | 0 | 0 |  | 300 | 400 | Y | Y | 0 | 0 | 0 |  | 300 | 400 | Y | Y | Y | [6 empty] | LT170170 | C
A67006 | 2021-09-19 | 1 | D |  | 7 | A | SCR420HON | 소입성보증강 | C | BM#1 | 1614 | 40 | 1621 | 1551 | 26 | 5300 |  | 3 | 0.2 | 19 |  | -1.6 | 1584 | 1621 | 0 | 229.19 |  | 33 | 16 | 51 | Y |  | 2021-09-19 20:23 | 74 | 1090 | 36 | 35 | 36 | 39 | 40 | 40 | 39 | 38 | 38 | 37 | 37 | 36 | 36 | 36 | 38 | 40 | 36 | 36 | -0.1 | Y | 40 | Y | 0 | [7 empty] | N | N | N | N | 150 | 0.52 | 60 | 101532 | 100096 | 3404 | 13700 | 18 | 2 |  | 2021-09-19 20:36 | 1584 | 103 |  | 31 | [16 empty] | 96.65 | 100 | 0 | 0 | 0 |  | 410 |  | Y | Y | 0 | 0 | 0 |  | 411 |  | Y | Y | N |  | Y |  |  |  |  | BT180180 | H
B66408 | 2021-09-19 | 2 | B |  | 3 | A | SUM43 | 특수용도강 | D1 | BM#2 | 1563 | 43 | 1563 | 1521 | 39 | 7200 |  | 1 | 0.54 | 11 |  | -2.69 | 1565 | 1616 | 0 | 19.68 | 0 | 18 | 73 | 63 | Y |  | 2021-09-19 20:50 | 73 | 1093 | 19 | 22 | 27 | 30 | 32 | 32 | 32 | 31 | 30 | 30 | 29 | 27 |  | 27 | 29 | 32 | 27 | 32 | -0.14 | Y | 35 | Y | -0.4 | [7 empty] | N | N | N | N | 210 | 0.51 | 59 | 94127 | 94763 | 387 | 14600 | 05 | 2 |  | 2021-09-19 20:58 | 1565 | 134 |  | 51 | [16 empty] | 99.5 | 100 | 0 | 0 | 0 |  | 300 | 400 | Y | Y | 0 | 0 | 0 |  | 300 | 400 | Y | Y | Y | [6 empty] | BT180180 | C
A67007 | 2021-09-19 | 1 | B |  | 8 | A | SCR420HON | 소입성보증강 | C | BM#1 | 1604 | 40 | 1612 | 1533 | 30 | 6300 |  | 3 | 0.18 | 20 |  | -1.33 | 1579 | 1612 | 0 | 188.73 |  | 32 | 10 | 53 | Y |  | 2021-09-19 21:23 | 69 | 1088 | 35 | 32 | 32 | 33 | 32 | 32 | 31 | 31 | 30 | 30 | 30 | 30 |  | 30 | 31 | 33 | 30 | 32 | -0.04 | Y | 40 | Y | 0 | [7 empty] | N | N | N | N | 140 | 0.52 | 58 | 101532 | 98419 | 2381 | 14800 | 18 | 2 |  | 2021-09-19 21:33 | 1579 | 105 |  | 33 |  | *전공정요청 L/D잔강 이월 안함-이상재등록 | [14 empty] | 100.18 | 100 | 0 | 0 | 0 |  | 410 |  | Y | Y | 0 | 0 | 0 |  | 411 |  | Y | Y | N |  | N |  |  |  |  | BT180180 | H
B66409 | 2021-09-19 | 2 | B | 잔강최소화전 | 4 | B | SUM43 | 특수용도강 | D1 | BM#2 | 1567 | 39 | 1632 | 1547 | 35 | 6600 |  | 1 | 0.62 | 11 |  | -3.41 | 1561 | 1625 | 0 | 16.93 | 0 | 30 | 35 | 61 | Y |  | 2021-09-19 21:59 | 69 | 1098 | 25 | 24 | 27 | 28 | 29 | 28 | 27 | 26 | 26 | 25 | 24 | 22 |  | 22 | 26 | 29 | 22 | 0 | -0.2 | Y | 35 | Y | -0.4 | [7 empty] | N | N | N | N | 200 | 0.51 | 58 | 85441 | 94783 | -133 | 3000 | 05 | 2 |  | 2021-09-19 22:02 | 1561 | 133 |  | 42 |  |  | 3CA83E66F19D44B882E286D93A6810F8 |  | 6E1B63E08B984E9EBD3DCD509AAD5570 | [11 empty] | 90.46 | 100 | 0 | 3400 | 0 |  | 300 | 400 | Y | Y | 0 | 3100 | 0 |  | 300 | 400 | Y | Y | Y | [6 empty] | BT180180 | C
A67008 | 2021-09-19 | 1 | B |  | 9 | A | SCR420HON | 소입성보증강 | C | BM#1 | 1657 | 33 | 1622 | 1585 | 22 | 4500 |  | 3 | 0.18 | 20 |  | -1.47 | 1586 | 1622 | 0 | 202.97 |  | 36 | 11 | 59 | Y |  | 2021-09-19 22:19 | 76 | 1070 | 29 | 33 | 36 | 39 | 40 | 40 | 40 | 40 | 40 | 40 | 39 | 38 |  | 38 | 38 | 40 | 38 | 40 | -0.06 | Y | 35 | Y | -0.2 | [7 empty] | N | N | N | N | 130 | 0.55 | 56 | 101532 | 97806 | 2094 | 14200 | 18 | 2 |  | 2021-09-19 22:30 | 1586 | 104 |  | 36 |  | *전공정요청 L/D잔강 이월 안함-이상재등록 | [14 empty] | 100.68 | 100 | 0 | 0 | 0 |  | 410 |  | Y | Y | 0 | 0 | 0 |  | 411 |  | Y | Y | N |  | N |  |  |  |  | BT180180 | H
B66410 | 2021-09-19 | 2 | B | 잔강최소화 | 5 | A | AE1038M3 | 탄소강 | B | BM#2 | 1577 | 44 | 1649 | 1558 | 39 | 6900 |  | 1 | 0.37 | 16 |  | -2.59 | 1564 | 1638 | 0 | 17.43 | 0 | 20 | 3 | 38 | Y |  | 2021-09-19 23:15 | 65 | 1084 | -183 | -183 | 20 | 22 | 23 | 25 | 26 | 26 | 27 | 26 | 24 | 23 |  | 23 | 15 | 27 | 23 | 26 | -0.11 | Y | 15 | Y | -0.2 | [7 empty] | N | N | N | N | 190 | 0.48 | 54 | 89940 | 91837 | -737 | 14700 | 05 | 2 |  | 2021-09-19 23:21 | 1564 | 146 |  | 39 |  | * 롱노즐 재사용 * HEAD 절단길이 기존보다 높게나와 사무실과 협의 후 5000으로 절단 함. | [14 empty] | 98.35 | 100 | 5000 | 0 | 0 |  | 650 | 400 | Y | N | 5000 | 0 | 0 |  | 651 | 400 | Y | N | N | [5 empty] | Y | SB110110 | H
A67009 | 2021-09-19 | 1 | B | TUNDISH교체전 | 10 | A | SCR420HON | 소입성보증강 | C | BM#1 | 1645 | 33 | 1630 | 1586 | 27 | 5000 |  | 3 | 0.19 | 20 |  | -1.45 | 1595 | 1630 | 0 | 188.63 |  | 31 | 29 | 58 | Y |  | 2021-09-19 23:26 | 85 | 1092 | 37 | 37 | 41 | 43 | 43 | 43 | 43 | 43 | 42 | 41 | 41 | 40 |  | 40 | 41 | 43 | 40 | 43 | -0.05 | Y | 40 | Y | -0.2 | [7 empty] | N | N | N | N | 120 | 0.49 | 68 | 88395 | 99910 | 290 | 2000 | 18 | 2 |  | 2021-09-19 23:42 | 1595 | 93 |  | 27 |  | *전공정요청 L/D잔강 이월 안함-이상재등록 *LF작업지연 감속주입 |  | 83DD1A676EFE4A9F8EBB707546ED144E | AECFFA814F0B4932AF121ECF2F0A2B20 | 08170157B1E04C5B86AE341BD949484A | [10 empty] | 86.37 | 100 | 0 | 3000 | 0 |  | 410 |  | Y | Y | 0 | 3000 | 0 |  | 411 |  | Y | Y | N | [6 empty] | BT180180 | H
B66411 | 2021-09-19 | 2 | B |  | 6 | A | AE1038M3 | 탄소강 | B | BM#2 | 1653 | 41 | 1634 | 1560 | 31 | 5700 |  | 1 | 0.35 | 16 |  | -2.18 | 1564 | 1620 | 0 | 14.54 | 0 | 33 | 17 | 19 | Y |  | 2021-09-20 00:16 | 65 | 1085 | 20 | 24 | 27 | 28 | 29 | 28 | 25 | 24 | 22 | 20 | 18 |  |  | 18 | 24 | 29 | 18 | 0 | -0.31 | Y | 35 | Y | -0.4 | [7 empty] | N | N | N | N | 180 | 0.51 | 62 | 89940 | 101078 | -678 | 15700 | 05 | 2 |  | 2021-09-20 00:18 | 1564 | 126 |  | 34 | [16 empty] | 89.76 | 100 | 0 | 0 | 0 |  | 650 | 400 | Y | N | 0 | 0 | 0 |  | 651 | 400 | Y | N | N | [6 empty] | SB110110 | H
A67010 | 2021-09-19 | 1 | B | TUNDISH교체 | 1 | A | P-AE1055LSM | 탄소강 | G-AE1055LS | BM#1 | 1624 | 45 | 1627 | 1567 | 40 | 6200 |  | 3 | 0.16 | 25 |  | -1.4 | 1573 | 1615 | 0 | 212.3 |  | 5 | 39 | 75 | Y |  | 2021-09-20 00:52 | 89 | 1094 | -220 | 13 | 32 | 32 | 35 | 38 | 40 | 42 | 43 | 45 | 46 | 45 | 45 | 45 | 40 | 46 | 45 | 45 | -0.1 |  | 10 | Y | 0 |  | 2.33 | 2.16 | [5 empty] | Y | Y | M | 210 | 0.47 | 61 | 84610 | 93896 | 6304 | 14200 | 14 | 1 |  | 2021-09-20 00:59 | 1573 | 119 |  | 29 |  | *T/D FLUX 유:15KG,용220KG *STR#2 W/R#4번 FAULT 발생 S/R미적용 | [14 empty] | 83.86 | 100 | 1500 | 0 | 0 |  | 400 |  | Y | N | 1500 | 0 | 0 |  | 401 |  | Y | N | N |  |  | Y |  |  |  | BT180180 | H
B66412 | 2021-09-19 | 2 | B |  | 7 | A | AE1038M3 | 탄소강 | B | BM#2 | 1635 | 41 | 1640 | 1559 | 35 | 6400 |  | 1 | 0.34 | 17 |  | -2.42 | 1566 | 1629 | 0 | 15.85 | 0 | 18 | 74 | 40 | Y |  | 2021-09-20 01:20 | 67 | 1075 | 12 | 15 | 24 | 30 | 32 | 33 | 33 | 33 | 32 | 31 | 29 | 28 | 26 | 26 | 28 | 33 | 26 | 33 | -0.2 | Y | 35 | Y | -0.4 | [7 empty] | N | N | N | N | 170 | 0.51 | 63 | 89940 | 99516 | -1666 | 15500 | 05 | 2 |  | 2021-09-20 01:23 | 1566 | 121 |  | 33 | [16 empty] | 92.1 | 100 | 0 | 0 | 0 |  | 651 | 400 | Y | N | 0 | 0 | 0 |  | 651 | 400 | Y | N | N | [7 empty] | C
A67011 | 2021-09-19 | 1 | B |  | 2 | A | P-AE1055LSM | 탄소강 | G-AE1055LS | BM#1 | 1658 | 35 | 1601 | 1573 | 23 | 3600 |  | 3 | 0.16 | 25 |  | -1.69 | 1551 | 1601 | 0 | 218.62 |  | 32 | 11 | 75 | Y |  | 2021-09-20 01:43 | 67 | 1093 | 44 | 42 | 37 | 34 | 33 | 33 | 32 | 32 | 31 | 31 | 31 | 31 | 31 | 31 | 34 | 37 | 31 | 31 | -0.12 |  | 50 | Y | 0 | [8 empty] | Y | Y | Y | 200 | 0.48 | 60 | 101532 | 92986 | 6464 | 14700 | 14 | 1 |  | 2021-09-20 01:51 | 1551 | 121 |  | 40 |  | *STR#2 W/R#4번 FAULT 발생 S/R미적용 | [14 empty] | 101.53 | 100 | 0 | 0 | 0 |  | 400 |  | Y | N | 0 | 0 | 0 |  | 401 |  | Y | N | N |  |  | Y |  |  |  | BT180180 | H
B66413 | 2021-09-19 | 2 | B | 잔강최소화전 | 8 | A | AE1038M3 | 탄소강 | B | BM#2 | 1614 | 43 | 1649 | 1570 | 37 | 6700 |  | 1 | 0.32 | 17 |  | -2.5 | 1574 | 1638 | 0 | 16.09 | 0 | 30 | 36 | 52 | Y |  | 2021-09-20 02:21 | 75 | 1096 | 22 | 29 | 35 | 38 | 39 | 40 | 39 | 38 | 37 | 36 | 35 | 33 |  | 33 | 35 | 40 | 33 | 0 | -0.23 | Y | 30 | Y | -0.4 | [7 empty] | N | N | N | N | 170 | 0.5 | 61 | 98330 | 97342 | -442 | 3000 | 05 | 2 |  | 2021-09-20 02:22 | 1574 | 124 |  | 35 |  |  | 2B60F5A13F7D4FA690168B752E824F73 | [13 empty] | 102.37 | 100 | 0 | 3300 | 0 |  | 650 | 400 | Y | N | 0 | 3300 | 0 |  | 651 | 400 | Y | N | N | [7 empty] | C
A67012 | 2021-09-19 | 1 | B |  | 3 | B | P-AE1055LSM | 탄소강 | G-AE1055LS | BM#1 | 1564 | 36 | 1596 | 1545 | 32 | 5000 |  | 3 | 0.16 | 25 |  | -1.32 | 1550 | 1589 | 0 | 247.3 |  | 36 | 12 | 63 | Y |  | 2021-09-20 02:51 | 66 | 1103 | 30 | 29 | 29 | 29 | 29 | 29 | 28 | 28 | 28 | 27 | 27 | 26 | 26 | 26 | 28 | 29 | 26 | 29 | -0.05 | Y | 50 | Y | 0 | [8 empty] | Y | Y | Y | 190 | 0.48 | 64 | 101532 | 97217 | 5933 | 14400 | 14 | 1 |  | 2021-09-20 03:03 | 1550 | 121 |  | 34 |  | *STR#2 W/R#4번 FAULT 발생 S/R미적용 | [14 empty] | 97.39 | 100 | 0 | 0 | 0 |  | 400 |  | Y | N | 0 | 0 | 0 |  | 401 |  | Y | N | N |  |  | Y |  |  |  | BT180180 | H
B66414 | 2021-09-19 | 2 | B | 잔강최소화 | 9 | A | SM58CM2 | 탄소강 | B | BM#2 | 1674 | 45 | 1618 | 1546 | 34 | 6300 |  | 1 | 0.33 | 16 |  | -2.84 | 1547 | 1615 | 0 | 18.35 | 0 | 20 | 4 | 45 | Y |  | 2021-09-20 03:37 | 63 | 1094 | -137 | -73 | 21 | 19 | 20 | 21 | 21 | 20 | 20 | 19 | 18 |  |  | 18 | 14 | 21 | 18 | 21 | -0.07 | Y | 40 | Y | -0.2 | [7 empty] | N | N | N | N | 220 | 0.49 | 53 | 87038 | 92395 | 3355 | 14000 | 05 | 2 |  | 2021-09-20 03:42 | 1547 | 137 |  | 36 |  |  | C65F0CB93889424C865F753D5EC348DD | [13 empty] | 91.76 | 50 | 4200 | 0 | 0 |  | 650 | 400 | Y | Y | 4200 | 0 | 0 |  | 651 | 400 | Y | Y | N | Y |  |  | Y |  |  | SB083083 | C
A67013 | 2021-09-19 | 1 | B |  | 4 | A | P-AE1055LSM | 탄소강 | G-AE1055LS | BM#1 | 1616 | 37 | 1586 | 1555 | 23 | 4100 |  | 3 | 0.16 | 25 |  | -1.09 | 1551 | 1583 | 0 | 257.25 |  | 31 | 30 | 59 | Y |  | 2021-09-20 03:52 | 67 | 1085 | 25 | 26 | 29 | 30 | 31 | 30 | 29 | 29 | 30 | 29 | 29 | 29 | 29 | 29 | 29 | 31 | 29 | 30 | -0.02 | Y | 40 | Y | 0 | [8 empty] | Y | Y | Y | 180 | 0.48 | 61 | 84610 | 95332 | 6668 | 14600 | 14 | 1 |  | 2021-09-20 04:00 | 1551 | 125 |  | 38 |  | *STR#2 W/R#4번 FAULT 발생 S/R미적용 | [14 empty] | 82.67 | 100 | 0 | 0 | 0 |  | 400 |  | Y | N | 0 | 0 | 0 |  | 401 |  | Y | N | N |  |  | Y |  |  |  | BT180180 | H
B66415 | 2021-09-19 | 2 | C |  | 10 | A | SM58CM2 | 탄소강 | B | BM#2 | 1628 | 43 | 1612 | 1588 | 37 | 5300 |  | 1 | 0.31 | 16 |  | -2.02 | 1551 | 1599 | 0 | 16.06 | 0 | 33 | 18 | 48 | Y |  | 2021-09-20 04:23 | 67 | 1091 | 15 | 19 | 27 | 29 | 31 | 32 | 32 | 31 | 30 | 30 | 29 | 27 |  | 27 | 28 | 32 | 27 | 0 | -0.17 | Y | 30 | Y | -0.4 | [7 empty] | N | N | N | N | 210 | 0.5 | 60 | 93488 | 95980 | 3020 | 16600 | 05 | 2 |  | 2021-09-20 04:49 | 1551 | 132 |  | 44 | [16 empty] | 94.05 | 50 | 0 | 0 | 0 |  | 650 | 400 | Y | Y | 0 | 0 | 0 |  | 651 | 400 | Y | Y | N | Y | [5 empty] | SB083083 | C
A67014 | 2021-09-19 | 1 | C |  | 5 | A | P-AE1055LSM | 탄소강 | G-AE1055LS | BM#1 | 1610 | 33 | 1586 | 1539 | 26 | 4500 |  | 3 | 0.16 | 25 |  | -1.38 | 1550 | 1591 | 0 | 215.1 |  | 5 | 40 | 38 | Y |  | 2021-09-20 04:59 | 66 | 1097 | 29 | 28 | 29 | 31 | 31 | 31 | 31 | 31 | 31 | 30 | 30 | 29 | 29 | 29 | 30 | 31 | 29 | 31 | -0.04 | Y | 50 | Y | 0 | [7 empty] | Y | Y | Y | Y | 170 | 0.47 | 63 | 101532 | 91484 | 6366 | 15100 | 14 | 1 |  | 2021-09-20 05:17 | 1550 | 110 |  | 34 | 15 | *전공정 요청으로 감속주입-정속주입 강종 감속으로 이상재 등록ID: 105.106.205.206(전기로 3번 MAST 패드 호스 1EA 교체) | [14 empty] | 103.08 | 100 | 0 | 0 | 0 |  | 400 |  | Y | N | 0 | 0 | 0 |  | 401 |  | Y | N | N |  |  | Y |  |  |  | BT180180 | H
B66416 | 2021-09-19 | 2 | C |  | 11 | A | SM58CM2 | 탄소강 | B | BM#2 | 1648 | 48 | 1630 | 1547 | 44 | 7200 |  | 1 | 0.3 | 20 |  | -2.47 | 1560 | 1626 | 0 | 26.29 | 0 | 18 | 75 | 43 | Y |  | 2021-09-20 05:35 | 76 | 1088 | 23 | 28 | 33 | 39 | 41 | 42 | 39 | 41 | 40 | 38 | 38 | 37 | 35 | 35 | 37 | 42 | 35 | 0 | -0.2 | Y | 35 | Y | -0.4 | [7 empty] | N | N | N | N | 200 | 0.47 | 65 | 93488 | 94269 | 3031 | 13800 | 05 | 2 |  | 2021-09-20 05:38 | 1560 | 133 |  | 32 |  | *전공정 요청 감속주입 | [14 empty] | 87.41 | 50 | 0 | 0 | 0 |  | 650 | 400 | Y | Y | 0 | 0 | 0 |  | 651 | 400 | Y | Y | N | Y | [5 empty] | SB083083 | C
A67015 | 2021-09-19 | 1 | C |  | 6 | A | P-AE1055LSM | 탄소강 | G-AE1055LS | BM#1 | 1602 | 33 | 1586 | 1540 | 24 | 4100 |  | 3 | 0 | 28 |  | -1.14 | 1547 | 1584 | 0 | 191.32 |  | 32 | 12 | 49 | Y |  | 2021-09-20 06:02 | 63 | 1091 | 28 | 27 | 26 | 26 | 25 | 24 | 24 | 23 | 23 | 22 | 21 | 21 | 20 | 19 | 23 | 26 | 19 | 19 | -0.1 | Y | 70 | Y | 0 | [7 empty] | Y | Y | Y | Y | 210 | 0.4 | 78 | 101532 | 99899 | 3951 | 14800 | 14 | 1 |  | 2021-09-20 06:22 | 1547 | 109 |  | 36 |  | *전공정 요청으로 감속주입-정속주입 강종 감속으로 이상재 등록ID: | [14 empty] | 94.98 | 100 | 0 | 0 | 0 |  | 400 |  | Y | N | 0 | 0 | 0 |  | 401 |  | Y | N | N |  |  | Y |  |  |  | BT180180 | H
B66417 | 2021-09-19 | 2 | C | TUNDISH교체전 | 12 | A | SM58CM2 | 탄소강 | B | BM#2 | 1626 | 44 | 1590 | 1512 | 39 | 7600 |  | 1 | 0.3 | 16 |  | -2.89 | 1536 | 1608 | 0 | 12.55 | 0 | 30 | 37 | 48 | Y |  | 2021-09-20 06:48 | 52 | 1072 | 30 | 27 | 28 | 27 | 26 | 25 | 23 | 22 | 21 | 19 | 19 | 17 | 15 | 15 | 22 | 28 | 15 | 0 | -0.24 |  | 55 | Y | -0.4 | [7 empty] | N | N | N | N | 190 | 0.47 | 68 | 92296 | 101560 | -660 | 2000 | 05 | 2 |  | 2021-09-20 07:06 | 1536 | 118 |  | 25 |  | *전공정 요청 L/D 잔강이월 미실시,이상공정 등록 및 생관통보 *전공정 요청 감속주입 | C9BBB1768D2F404CAEDA63CE74864255 | 2CEA660691644110AD76C4C0BEE33494 | 6A1819005E3B4F3C97F4F7F8D35CC2A1 | [11 empty] | 90.66 | 50 | 0 | 2510 | 0 |  | 650 | 400 | Y | Y | 0 | 2630 | 0 |  | 651 | 400 | Y | Y | N | N | [5 empty] | SB083083 | C
A67016 | 2021-09-19 | 1 | C | 유사강종연연주 | 7 | A | AE1055LS | 탄소강 | G-AE1055LS | BM#1 | 1603 | 43 | 1582 | 1540 | 31 | 5200 |  | 3 | 0.15 | 26 |  | -1.04 | 1551 | 1582 | 0 | 213.49 |  | 36 | 13 | 51 | Y |  | 2021-09-20 07:23 | 67 | 1094 | 41 | 20 | 26 | 30 | 32 | 33 | 33 | 31 | 31 | 31 | 31 | 30 | 30 | 30 | 30 | 33 | 30 | 31 | -0.03 | Y | 40 | Y | 0 | [8 empty] | N | N | Y | 200 | 0.45 | 67 | 84600 | 92232 | 7118 | 15600 | 14 | 1 |  | 2021-09-20 07:34 | 1551 | 122 |  | 35 | 10 | *전공정 요청으로 감속주입-정속주입 강종 감속으로 이상재 등록ID:101~105.201~205 *STR#2 SR기준변경 재세팅 | [14 empty] | 83.56 | 100 | 0 | 0 | 0 |  | 500 |  | Y | N | 0 | 0 | 0 |  | 501 |  | Y | N | N |  |  | Y |  |  |  | BT180180 | H
B66418 | 2021-09-20 | 2 | C | TUNDISH교체 | 1 | A | SFMN438VM2 | 합금강 | KFMN443계 | BM#2 | 1644 | 44 | 1673 | 1571 | 36 | 7300 |  | 1 | 0.36 | 21 |  | -3.01 | 1578 | 1668 | 0 | 21.32 | 0 | 20 | 5 | 52 | Y |  | 2021-09-20 08:10 | 87 | 1102 | -318 | -25 | 25 | 19 | 27 | 33 | 35 | 37 | 38 | 38 | 38 | 38 |  | 38 | 33 | 38 | 38 | 38 | 0 |  | 15 | Y | 0 | 0.9 | 2.5 | 2.5 | 1.13 |  |  |  | N | N | N | M | 210 | 0.51 | 63 | 93144 | 100834 | 366 | 16300 | 01 | 1 |  | 2021-09-20 08:17 | 1578 | 140 |  | 32 |  | * T/D FLUX 용탕부: 120 KG / 유탕부: 10KG 투입. * BUTT 타입롱노즐사용(슬리브타입.) *수소 10분 측정값 기준치 초과,생관통보 | [14 empty] | 92.87 | 50 | 1000 | 0 | 0 |  | 650 | 400 | Y | N | 1000 | 0 | 0 |  | 651 | 400 | Y | N | [7 empty] | RB178.00 | C
A67017 | 2021-09-20 | 1 | C |  | 8 | A | AE1055LS | 탄소강 | G-AE1055LS | BM#1 | 1599 | 40 | 1602 | 1541 | 30 | 5200 |  | 3 | 0.16 | 25 |  | -1.52 | 1557 | 1602 | 0 | 191.84 |  | 31 | 31 | 71 | Y |  | 2021-09-20 08:41 | 73 | 1098 | 29 | 33 | 37 | 39 | 39 | 39 | 38 | 38 | 38 | 37 | 36 | 36 |  | 36 | 37 | 39 | 36 | 39 | -0.07 | Y | 40 | Y | 0 | [8 empty] | N | N | Y | 190 | 0.52 | 57 | 101520 | 92868 | 7182 | 16000 | 14 | 1 |  | 2021-09-20 08:49 | 1557 | 99 |  | 25 | [16 empty] | 99.68 | 100 | 0 | 0 | 0 |  | 500 |  | Y | N | 0 | 0 | 0 |  | 501 |  | Y | N | N |  |  | Y |  |  |  | BT180180 | H
B66419 | 2021-09-20 | 2 | C |  | 2 | A | SFMN438VM2 | 합금강 | KFMN443계 | BM#2 | 1630 | 50 | 1644 | 1572 | 40 | 6600 |  | 1 | 0.36 | 18 |  | -2.25 | 1567 | 1633 | 0 | 14.36 | 0 | 33 | 19 | 55 | Y |  | 2021-09-20 09:09 | 76 | 1099 | 34 | 34 | 35 | 36 | 36 | 36 | 35 | 34 | 33 | 33 | 32 | 30 | 29 | 27 | 33 | 36 | 27 | 36 | -0.18 | Y | 50 | Y | -0.4 |  |  |  | 1.04 |  |  |  | N | N | N | Y | 210 | 0.53 | 63 | 94413 | 104666 | -566 | 16900 | 01 | 1 |  | 2021-09-20 09:15 | 1567 | 148 |  | 36 | [16 empty] | 91.53 | 54.55 | 0 | 0 | 0 |  | 650 | 400 | N | N | 0 | 0 | 0 |  | 651 | 400 | N | N | [7 empty] | RB178.00 | C
A67018 | 2021-09-20 | 1 | C |  | 9 | A | AE1055LS | 탄소강 | G-AE1055LS | BM#1 | 1629 | 41 | 1588 | 1562 | 29 | 4800 |  | 3 | 0.16 | 25 |  | -1.34 | 1549 | 1588 | 0 | 230.64 |  | 5 | 41 | 83 | Y |  | 2021-09-20 09:47 | 65 | 1103 | 36 | 35 | 35 | 37 | 37 | 36 | 36 | 35 | 34 | 34 | 33 | 32 | 32 | 31 | 34 | 37 | 31 | 36 | -0.11 | Y | 55 | Y | 0 | [8 empty] | N | N | Y | 180 | 0.45 | 70 | 84600 | 93890 | 7110 | 15800 | 14 | 1 |  | 2021-09-20 09:56 | 1549 | 92 |  | 15 |  | *전공정 요청으로 감속주입-정속주입 강종 감속으로 이상재 등록ID: (전기로 제재구터널 누수점검) | [6 empty] | 945761891883440F98D59E8FFF9C0604 | 4C761582994248E997DB97F1E22A9846 | 01C5CA1BBA7F47ED8521D9CEAF3423EA |  | F2E0C641E06C47DEB4513B7B7BCBA358 | 87CC3EC80697440AB5794C2212493468 | B44FE44A31324C1BAAF3553641F76E9E |  | 81.42 | 100 | 0 | 0 | 0 |  | 500 |  | Y | N | 0 | 0 | 0 |  | 501 |  | Y | N | N |  |  | Y |  |  |  | BT180180 | H
B66420 | 2021-09-20 | 2 | C |  | 3 | A | SFMN438VM2 | 합금강 | KFMN443계 | BM#2 | 1594 | 41 | 1636 | 1587 | 36 | 5900 |  | 1 | 0.5 | 18 |  | -2.48 | 1559 | 1632 | 0 | 15.46 | 0 | 18 | 76 | 58 | Y |  | 2021-09-20 10:23 | 68 | 1097 | 24 | 24 | 29 | 33 | 35 | 35 | 34 | 33 | 33 | 32 | 31 | 29 | 28 | 28 | 31 | 35 | 28 | 33 | -0.17 | Y | 40 | Y | -0.2 |  |  |  | 0.98 |  |  |  | N | N | N | Y | 200 | 0.53 | 61 | 100906 | 102359 | -809 | 15700 | 01 | 1 |  | 2021-09-20 10:31 | 1559 | 131 |  | 25 | [8 empty] | 2E3B40563A4143DFAFA5C61F1C722CA0 | CA06296AB519411889C951C0392BB7EF | 0D90269F285A48C2A1971C29A0619ABF |  | D505E9E8454B45CBAA5CE6C498576D06 | 33716B6E34374A0CBA3907CDFEA8CA44 | F2A37FE9666D440DA63484169394A8F9 |  | 99.27 | 46.15 | 0 | 0 | 0 |  | 650 | 400 | Y | N | 0 | 0 | 0 |  | 651 | 400 | Y | N | [7 empty] | RB178.00 | C
A67019 | 2021-09-20 | 1 | C |  | 10 | A | AE1055LS | 탄소강 | G-AE1055LS | BM#1 | 1641 | 43 | 1589 | 1581 | 25 | 4200 |  | 3 | 0.14 | 25 |  | -1.4 | 1548 | 1589 | 0 | 197.59 |  | 32 | 13 | 70 | Y |  | 2021-09-20 10:48 | 64 | 1095 | 31 | 30 | 31 | 31 | 31 | 31 | 30 | 29 | 28 | 27 | 26 | 25 | 24 | 22 | 28 | 31 | 22 | 31 | -0.15 |  | 60 | Y | -0.2 | [8 empty] | N | N | Y | 170 | 0.4 | 71 | 101520 | 89451 | 7849 | 15800 | 14 | 1 |  | 2021-09-20 10:56 | 1548 | 104 |  | 25 |  | *전공정 요청으로 감속주입-감속주입 20%이상으로 이상재및 생관통보 (전기로 제재구 터널 누수) | [14 empty] | 103.22 | 100 | 0 | 0 | 0 |  | 500 |  | Y | N | 0 | 0 | 0 |  | 501 |  | Y | N | N |  |  | Y |  |  |  | BT180180 | H
B66421 | 2021-09-20 | 2 | C |  | 4 | A | SFMN438VM2 | 합금강 | KFMN443계 | BM#2 | 1619 | 44 | 1641 | 1572 | 38 | 7100 |  | 1 | 0.35 | 18 |  | -2.81 | 1565 | 1644 | 0 | 13.6 | 0 | 30 | 38 | 57 | Y |  | 2021-09-20 11:24 | 74 | 1109 | 25 | 31 | 34 | 35 | 36 | 36 | 35 | 34 | 33 | 32 | 31 | 29 |  | 29 | 33 | 36 | 29 | 0 | -0.2 | Y | 35 | Y | -0.4 |  |  |  | 0.98 |  |  |  | N | N | N | Y | 190 | 0.53 | 59 | 94413 | 98031 | 1369 | 15200 | 01 | 1 |  | 2021-09-20 11:31 | 1565 | 128 |  | 26 | [16 empty] | 94.84 | 100 | 0 | 0 | 0 |  | 650 | 400 | Y | N | 0 | 0 | 0 |  | 651 | 400 | Y | N | [7 empty] | RB178.00 | C
A67020 | 2021-09-20 | 1 | C |  | 11 | A | AE1055LS | 탄소강 | G-AE1055LS | BM#1 | 1656 | 44 | 1589 | 1556 | 36 | 5100 |  | 3 | 0.15 | 25 |  | -1.07 | 1559 | 1589 | 0 | 162.69 |  | 36 | 14 | 65 | Y |  | 2021-09-20 11:48 | 75 | 1100 | 20 | 24 | 28 | 31 | 33 | 34 | 34 | 34 | 33 | 33 | 33 | 32 | 32 | 30 | 31 | 34 | 30 | 34 | -0.08 | Y | 50 | Y | -0.2 | [8 empty] | N | N | Y | 210 | 0.4 | 76 | 101520 | 92934 | 7416 | 15200 | 14 | 1 |  | 2021-09-20 12:05 | 1559 | 120 |  | 38 |  | *전공정 요청으로 감속주입-감속주입 20%이상으로 이상재및 생관통보 (전기로 제재구 터널누수) *산소랜싱 | [14 empty] | 98.61 | 100 | 0 | 0 | 0 |  | 500 |  | Y | N | 0 | 0 | 0 |  | 501 |  | Y | N | N |  |  | Y |  |  |  | BT180180 | H
B66422 | 2021-09-20 | 2 | C |  | 5 | A | SFMN438VM2 | 합금강 | KFMN443계 | BM#2 | 1596 | 41 | 1655 | 1597 | 34 | 5700 |  | 1 | 0.31 | 18 |  | -2.6 | 1571 | 1647 | 0 | 14.2 | 0 | 20 | 6 | 41 | Y |  | 2021-09-20 12:24 | 80 | 1091 | 25 | 32 | 39 | 41 | 43 | 43 | 42 | 42 | 41 | 39 | 39 | 37 | 35 | 35 | 39 | 43 | 35 | 39 | -0.2 | Y | 40 | Y | -0.4 |  |  |  | 1.2 |  |  |  | N | N | N | Y | 180 | 0.52 | 62 | 100906 | 101948 | -1748 | 14500 | 01 | 1 |  | 2021-09-20 12:36 | 1571 | 126 |  | 27 | [16 empty] | 101.67 | 100 | 0 | 0 | 0 |  | 650 | 400 | Y | N | 0 | 0 | 0 |  | 651 | 400 | Y | N | [7 empty] | RB178.00 | C
B66423 | 2021-09-20 | 2 | A |  | 6 | B | SFMN438VM2 | 합금강 | KFMN443계 | BM#2 | 1637 | 46 | 1649 | 1573 | 37 | 6600 |  | 1 | 0.39 | 19 |  | -2.22 | 1569 | 1643 | 0 | 13.36 | 0 | 33 | 20 | 38 | Y |  | 2021-09-20 13:33 | 78 | 1107 | 32 | 32 | 44 | 49 | 49 | 51 | 49 | 50 | 48 | 47 | 46 | 46 | 44 | 44 | 46 | 51 | 44 | 49 | -0.2 | Y | 35 | Y | -0.4 |  |  |  | 1.3 |  |  |  | N | N | N | Y | 170 | 0.52 | 62 | 102996 | 101569 | -69 | 15000 | 01 | 1 |  | 2021-09-20 13:40 | 1569 | 125 |  | 20 | [16 empty] | 102.43 | 100 | 0 | 0 | 0 |  | 650 | 400 | Y | N | 0 | 0 | 0 |  | 651 | 400 | Y | N | [7 empty] | RB178.00 | C
A67021 | 2021-09-20 | 1 | A |  | 12 | B | AE1055LS | 탄소강 | G-AE1055LS | BM#1 | 1652 | 42 | 1605 | 1537 | 30 | 5400 |  | 3 | 0.16 | 25 |  | -1.6 | 1557 | 1605 | 0 | 191.2 |  | 31 | 32 | 65 | Y |  | 2021-09-20 12:55 | 73 | 1095 | 29 | 29 | 29 | 30 | 32 | 33 | 33 | 32 | 32 | 31 | 30 | 30 | 29 | 28 | 30 | 33 | 28 | 32 | -0.1 | Y | 50 | Y | -0.2 | [8 empty] | N | N | Y | 200 | 0.4 | 75 | 84600 | 94966 | 7984 | 16200 | 14 | 1 |  | 2021-09-20 13:03 | 1557 | 130 |  | 48 |  | *전공정 요청으로 감속주입-감속주입 20%이상으로 이상재및 생관통보 (전기로 제재구 터널누수) *산소랜싱 | [14 empty] | 82.18 | 100 | 0 | 0 | 0 |  | 500 |  | Y | N | 0 | 0 | 0 |  | 501 |  | Y | N | N |  |  | Y |  |  |  | BT180180 | H
B66424 | 2021-09-20 | 2 | A |  | 7 | A | SFMN438VM2 | 합금강 | KFMN443계 | BM#2 | 1603 | 46 | 1651 | 1589 | 34 | 5800 |  | 1 | 0.35 | 21 |  | -2.58 | 1565 | 1645 | 0 | 28.15 | 0 | 18 | 77 | 40 | Y |  | 2021-09-20 14:36 | 74 | 1098 | 41 | 42 | 43 | 43 | 44 | 43 | 42 | 41 | 39 | 39 | 37 | 36 | 35 | 35 | 41 | 44 | 35 | 43 | -0.22 | Y | 40 | Y | -0.2 |  |  |  | 1.01 |  |  |  | N | N | N | Y | 170 | 0.52 | 61 | 100906 | 100009 | -809 | 15300 | 01 | 1 |  | 2021-09-20 14:42 | 1565 | 127 |  | 20 | [16 empty] | 96.28 | 100 | 0 | 0 | 0 |  | 651 | 400 | Y | N | 0 | 0 | 0 |  | 650 | 400 | Y | N | [7 empty] | RB178.00 | C
A67022 | 2021-09-20 | 1 | A |  | 13 | A | AE1055LS | 탄소강 | G-AE1055LS | BM#1 | 1633 | 40 | 1580 | 1569 | 29 | 3900 |  | 3 | 0.15 | 25 |  | -1.76 | 1532 | 1580 | 0 | 11.63 |  | 5 | 42 | 111 | Y |  | 2021-09-20 14:42 | 48 | 1095 | 32 | 30 | 29 | 29 | 28 | 27 | 26 | 25 | 24 | 23 | 22 | 21 | 21 | 23 | 26 | 29 | 20 | 0 | -0.16 | Y | 55 | Y | -0.8 | [8 empty] | N | N | Y | 190 | 0.4 | 77 | 101520 | 94668 | 7432 | 15900 | 14 | 1 |  | 2021-09-20 14:51 | 1532 | 87 |  | 18 |  | *전공정 요청으로 감속주입-감속주입 20%이상 | [14 empty] | 97.95 | 100 | 0 | 0 | 0 |  | 500 |  | Y | N | 0 | 0 | 0 |  | 501 |  | Y | N | N |  |  | Y |  |  |  | BT180180 | H
B66425 | 2021-09-20 | 2 | A | TUNDISH교체전 | 8 | A | SFMN438VM2 | 합금강 | KFMN443계 | BM#2 | 0 | 43 | 1644 | 1564 | 39 | 7000 |  | 1 | 0.35 | 19 |  | -2.29 | 1562 | 1629 | 0 | 21.88 | 0 | 30 | 39 | 46 | Y |  | 2021-09-20 15:39 | 71 | 1089 | 33 | 34 | 39 | 40 | 41 | 41 | 41 | 40 | 38 | 37 | 36 | 34 | 33 | 33 | 37 | 41 | 33 | 41 | -0.2 | Y | 40 | Y | -0.2 |  |  |  | 0.74 |  |  |  | N | N | N | M | 210 | 0.52 | 65 | 111579 | 99291 | 359 | 2000 | 01 | 1 |  | 2021-09-20 15:41 | 1562 | 119 |  | 19 |  |  | C85ED7C8B697498A807F2E130091D2E2 | 1B0FF45825E04E06B839BB004A4B815F | 16EB0D2C3B5C43C784945A0A4308738F | [11 empty] | 108.12 | 100 | 0 | 4720 | 0 |  | 650 | 400 | Y | N | 0 | 4520 | 0 |  | 651 | 400 | Y | N |  |  |  |  | N |  |  | RB178.00 | C
A67023 | 2021-09-20 | 1 | A |  | 14 | A | AE1055LS | 탄소강 | G-AE1055LS | BM#1 | 1620 | 40 | 1588 | 1541 | 50 | 4900 |  | 3 | 0.16 | 25 |  | -1.61 | 1544 | 1588 | 0 | 149.67 |  | 32 | 14 | 102 | Y |  | 2021-09-20 15:42 | 60 | 1090 | 42 | 42 | 20 | 23 | 25 | 25 | 25 | 25 | 24 | 24 | 23 | 23 | 23 | 23 | 25 | 25 | 23 | 25 | -0.05 | Y | 40 | Y | 0 | [8 empty] | N | N | Y | 180 | 0.51 | 61 | 101520 | 97581 | 7669 | 15700 | 14 | 1 |  | 2021-09-20 15:53 | 1544 | 108 |  | 35 | [16 empty] | 96.18 | 100 | 0 | 0 | 0 |  | 500 |  | Y | N | 0 | 0 | 0 |  | 501 |  | Y | N | N |  |  | Y |  |  |  | BT180180 | H
A67024 | 2021-09-20 | 1 | A |  | 15 | B | AE1055LS | 탄소강 | G-AE1055LS | BM#1 | 1620 | 41 | 1591 | 1589 | 23 | 3500 |  | 3 | 0.15 | 25 |  | -1.5 | 1547 | 1591 | 0 | 199.08 |  | 36 | 15 | 86 | Y |  | 2021-09-20 16:53 | 63 | 1098 | 28 | 21 | 27 | 29 | 29 | 28 | 29 | 29 | 29 | 28 | 28 | 27 |  | 27 | 28 | 29 | 27 | 29 | -0.05 | Y | 40 | Y | -0.2 | [8 empty] | N | N | Y | 170 | 0.52 | 57 | 152280 | 92870 | 7580 | 15800 | 14 | 1 |  | 2021-09-20 17:04 | 1547 | 112 |  | 28 |  | *유사강종 연연주 혼탕부 성분확인 ID: 107~109.207~209 | [5 empty] | 791A978F8B3443A5A55241CA36AD4455 | EA28BF7932C0452F850D01C1A5844D37 | 6C6FF93E843F469A95C43A78EFED88EA |  | 7F6687E65DFC44F9BA12AF387ED4E6B1 | F4EEF106A48D4EDDA3EE47B630D8858B | AB88AA70031E4FD9A1DF094FC8AC32E5 |  |  | 149.51 | 100 | 0 | 0 | 0 |  | 500 |  | Y | N | 0 | 0 | 0 |  | 501 |  | Y | N | N |  |  | Y |  |  |  | BT180180 | H
B66426 | 2021-09-20 | 2 | A | TUNDISH교체 | 1 | A | SCM435HF | 소입성보증강 | D | BM#2 | 1604 | 44 | 1660 | 1553 | 39 | 8300 |  | 1 | 0.39 | 19 |  | -2.74 | 1580 | 1671 | 0 | 36.56 | 0 | 20 | 7 | 54 | Y |  | 2021-09-20 16:53 | 83 | 1100 | -346 | 32 | 31 | 31 | 37 | 40 | 43 | 45 | 45 | 45 | 45 | 44 |  | 44 | 41 | 45 | 44 | 45 | -0.05 |  | 20 | Y | -0.2 |  | 1.59 | 1.59 |  |  |  |  | N | N | N | N | 220 | 0.48 | 61 | 102896 | 96106 | -6 | 15600 | 05 | 2 |  | 2021-09-20 16:57 | 1580 | 143 |  | 32 |  | * BUTT 타입롱노즐사용(슬리브타입.) * T/D FLUX 용탕부: 120 KG / 유탕부: 10KG 투입. | [14 empty] | 107.41 | 100 | 730 | 0 | 0 |  | 650 | 400 | Y | Y | 720 | 0 | 0 |  | 651 | 400 | Y | Y | N | [6 empty] | RB105.00 | C
A67025 | 2021-09-20 | 1 | D |  | 16 | A | P-AE1055LSM | 탄소강 | G-AE1055LS | BM#1 | 1620 | 41 | 1591 | 1582 | 23 | 4100 |  | 3 | 0.15 | 25 |  | -1.35 | 1553 | 1591 | 0 | 205.19 |  | 31 | 33 | 68 | Y |  | 2021-09-20 17:50 | 69 | 1088 | 26 | 26 | 29 | 31 | 33 | 33 | 33 | 33 | 33 | 33 | 32 | 32 | 31 | 29 | 31 | 33 | 29 | 33 | -0.08 | Y | 50 | Y | -0.2 | [7 empty] | Y | Y | Y | Y | 210 | 0.47 | 69 | 50766 | 101114 | 6186 | 15800 | 14 | 1 |  | 2021-09-20 17:59 | 1553 | 112 |  | 28 |  | *유사강종 연연주 혼탕부 성분확인 ID: 101.201 *전공정요청 감속주입(20%이상) | [14 empty] | 46.96 | 100 | 0 | 0 | 0 |  | 400 |  | Y | N | 0 | 0 | 0 |  | 401 |  | Y | N | N |  | N | Y |  |  |  | BT180180 | H
B66427 | 2021-09-20 | 2 | A |  | 2 | A | SCM435HF | 소입성보증강 | D | BM#2 | 1620 | 46 | 1633 | 1523 | 41 | 7800 |  | 1 | 0.39 | 19 |  | -2.65 | 1556 | 1628 | 0 | 39.61 | 0 | 33 | 21 | 52 | Y |  | 2021-09-20 17:59 | 59 | 1098 | 42 | 38 | 32 | 30 | 28 | 25 | 23 | 22 | 21 | 21 | 19 | 17 |  | 17 | 26 | 32 | 17 | 0 | -0.3 |  | 50 | Y | -0.4 | [7 empty] | Y | Y | Y | Y | 220 | 0.48 | 64 | 95116 | 94727 | -527 | 14400 | 05 | 2 |  | 2021-09-20 18:12 | 1556 | 131 |  | 27 | [16 empty] | 101.03 | 100 | 0 | 0 | 0 |  | 651 | 400 | Y | Y | 0 | 0 | 0 |  | 651 | 400 | Y | Y | N | [6 empty] | RB160.00 | C
B66428 | 2021-09-20 | 2 | A | 잔강최소화전 | 3 | A | SCM435HF | 소입성보증강 | D | BM#2 | 1611 | 42 | 1649 | 1546 | 38 | 7300 |  | 1 | 0.35 | 19 |  | -2.37 | 1566 | 1629 | 0 | 31.74 | 0 | 18 | 78 | 67 | Y |  | 2021-09-20 18:48 | 69 | 1099 | 14 | 20 | 27 | 30 | 32 | 33 | 33 | 32 | 32 | 32 | 31 | 30 | 29 | 29 | 29 | 33 | 29 | 32 | -0.11 | Y | 35 | Y | -0.2 | [7 empty] | N | N | N | N | 210 | 0.47 | 66 | 79242 | 98503 | 847 | 2500 | 05 | 2 |  | 2021-09-20 18:52 | 1566 | 134 |  | 42 |  | * T/D실측잔강 : 2.4T | 5218FE4B69544F94BA7A9371DD7D8A88 | [13 empty] | 80.29 | 100 | 0 | 3920 | 0 |  | 650 | 400 | Y | Y | 0 | 3680 | 0 |  | 651 | 400 | Y | Y | N | [6 empty] | RB100.00 | C
A67026 | 2021-09-20 | 1 | A |  | 17 | B | P-AE1055LSM | 탄소강 | G-AE1055LS | BM#1 | 1620 | 48 | 1590 | 1557 | 42 | 5100 |  | 3 | 0.15 | 25 |  | -1.38 | 1548 | 1590 | 0 | 203.6 |  | 5 | 43 | 58 | Y |  | 2021-09-20 18:55 | 64 | 1079 | 29 | 29 | 27 | 27 | 29 | 29 | 29 | 29 | 29 | 28 | 27 | 27 | 26 | 22 | 27 | 29 | 22 | 29 | -0.11 | Y | 65 | Y | -0.2 | [7 empty] | Y | Y | Y | Y | 200 | 0.4 | 82 | 84610 | 102362 | 5988 | 15500 | 14 | 1 |  | 2021-09-20 19:05 | 1548 | 121 |  | 34 |  | *전공정요청 감속주입(정속유지강종) *롱노즐 16회 사용 | [14 empty] | 77.38 | 100 | 0 | 0 | 0 |  | 400 |  | Y | N | 0 | 0 | 0 |  | 401 |  | Y | N | N |  |  | Y | Y |  |  | BT180180 | H
B66429 | 2021-09-20 | 2 | A | 잔강최소화 | 4 | A | SUM32F | 특수용도강 | C1 | BM#2 | 1652 | 39 | 1650 | 1592 | 34 | 5700 |  | 1 | 0.37 | 9 |  | -3.18 | 1599 | 1639 | 0 | 9.39 | 0 | 30 | 40 | 62 | Y |  | 2021-09-20 19:45 | 84 | 1087 | -201 | -126 | 17 | 17 | 21 | 24 | 25 | 26 | 26 | 27 | 27 | 27 |  | 27 | 14 | 27 | 27 | 27 | 0 |  | 10 | Y | 0 | [7 empty] | N | N | N | N | 200 | 0.45 | 58 | 93071 | 93432 | -1432 | 14000 | 05 | 2 |  | 2021-09-20 20:11 | 1599 | 145 |  | 68 |  | * 롱노즐 재사용 | [14 empty] | 101.5 | 100 | 2700 | 0 | 0 |  | 650 | 300 | Y | Y | 2700 | 0 | 0 |  | 651 | 300 | Y | Y | N | [5 empty] | Y | BT180180 | H
A67027 | 2021-09-20 | 1 | A |  | 18 | B | AE1055LS | 탄소강 | G-AE1055LS | BM#1 | 1620 | 43 | 1587 | 1592 | 24 | 3900 |  | 3 | 0.14 | 27 |  | -0.99 | 1556 | 1587 | 0 | 181.37 |  | 32 | 15 | 63 | Y |  | 2021-09-20 19:59 | 72 | 1099 | 21 | 21 | 23 | 25 | 27 | 28 | 29 | 30 | 30 | 30 | 30 | 30 | 30 | 30 | 28 | 30 | 30 | 30 | 0 |  | 25 | Y | 0 | [8 empty] | N | N | Y | 190 | 0.48 | 60 | 118440 | 91507 | 7343 | 15500 | 14 | 1 |  | 2021-09-20 20:06 | 1556 | 138 |  | 53 | 9 | *전공정요청 감속주입(20%이상) ID:101.102.201.202 *STR#2 W/R#4번 FAULT 발생 S/R미적용 *STR#1,2 S/R변겅 S/R재세팅 | [14 empty] | 120.24 | 100 | 0 | 0 | 0 |  | 500 |  | Y | N | 0 | 0 | 0 |  | 501 |  | Y | N | N |  |  | Y |  |  |  | BT180180 | H
A67028 | 2021-09-20 | 1 | B |  | 19 | B | AE1055LS | 탄소강 | G-AE1055LS | BM#1 | 1620 | 40 | 1581 | 1556 | 21 | 4500 |  | 3 | 0.15 | 25 |  | -1.38 | 1540 | 1581 | 0 | 161.96 |  | 36 | 16 | 90 | Y |  | 2021-09-20 21:36 | 56 | 1079 | 29 | 29 | 29 | 29 | 29 | 29 | 28 | 28 | 27 | 27 | 26 | 26 | 26 | 26 | 28 | 29 | 26 | 29 | -0.05 | Y | 50 | Y | 0 | [8 empty] | N | N | Y | 180 | 0.52 | 56 | 84600 | 92986 | 7914 | 15900 | 14 | 1 |  | 2021-09-20 21:43 | 1540 | 97 |  | 19 | 13 | *STR#2 W/R#4번 FAULT 발생 S/R미적용 | [14 empty] | 83.85 | 100 | 0 | 0 | 0 |  | 500 |  | Y | N | 0 | 0 | 0 |  | 501 |  | Y | N | N |  |  | Y |  |  |  | BT180180 | H
B66430 | 2021-09-20 | 2 | B |  | 5 | B | SUM32F | 특수용도강 | C1 | BM#2 | 1625 | 45 | 1641 | 1568 | 38 | 5800 |  | 1 | 0.39 | 9 |  | -3.21 | 1587 | 1634 | 0 | 13.3 | 0 | 20 | 8 | 44 | Y |  | 2021-09-20 21:23 | 72 | 1100 | 25 | 23 | 25 | 26 | 27 | 26 | 26 | 25 | 24 | 23 | 22 | 19 | 17 | 17 | 24 | 27 | 17 | 26 | -0.22 | Y | 45 | Y | -0.4 | [7 empty] | N | N | N | N | 190 | 0.47 | 65 | 93071 | 97791 | -1841 | 14000 | 05 | 2 |  | 2021-09-20 21:30 | 1587 | 126 |  | 30 |  | * 샘플채취 ID : 303,403 (300mm | [14 empty] | 97.87 | 100 | 0 | 0 | 300 |  | 651 | 300 | Y | Y | 0 | 0 | 300 |  | 651 | 300 | Y | Y | N |  |  |  | Y |  |  | BT180180 | C
A67029 | 2021-09-20 | 1 | B | 유사강종연연주 | 20 | A | SM55C | 탄소강 | B | BM#1 | 1620 | 36 | 1601 | 1572 | 25 | 4100 |  | 3 | 0.17 | 14 |  | -1.71 | 1562 | 1594 | 0 | 145.82 |  | 31 | 34 | 87 | Y |  | 2021-09-20 22:25 | 74 | 1087 | 22 | 25 | 31 | 35 | 37 | 37 | 37 | 37 | 37 | 37 | 36 | 36 | 35 | 35 | 34 | 37 | 35 | 37 | -0.05 | Y | 40 | Y | -0.2 | [7 empty] | N | N | N | N | 170 | 0.51 | 60 | 152298 | 97972 | 4578 | 15100 | 14 | 1 |  | 2021-09-20 22:32 | 1562 | 92 |  | 27 |  | *유사강종 연연주 혼탕부 성분 확인 ID:107~109.207~209 | [14 empty] | 147.86 | 100 | 0 | 0 | 0 |  | 650 |  | Y | N | 0 | 0 | 0 |  | 651 |  | Y | N | N |  | Y |  |  |  |  | BT180180 | C
B66431 | 2021-09-20 | 2 | B |  | 6 | A | SUM32F | 특수용도강 | C1 | BM#2 | 1611 | 43 | 1620 | 1552 | 39 | 5800 |  | 1 | 0.38 | 10 |  | -3.14 | 1573 | 1617 | 0 | 11.79 | 0 | 33 | 22 | 64 | Y |  | 2021-09-20 22:15 | 58 | 1099 | 14 | 12 | 15 | 16 | 18 | 18 | 17 | 16 | 15 | 13 | 11 | 9 |  | 9 | 15 | 18 | 9 | 0 | -0.22 | Y | 40 | Y | -0.4 | [7 empty] | N | N | N | N | 180 | 0.47 | 60 | 93071 | 91168 | 3982 | 14700 | 05 | 2 |  | 2021-09-20 22:19 | 1573 | 119 |  | 44 | 14 | [15 empty] | 100.45 | 100 | 0 | 0 | 0 |  | 650 | 300 | Y | Y | 0 | 0 | 0 |  | 651 | 300 | Y | Y | N | [6 empty] | BT180180 | C
A67030 | 2021-09-20 | 1 | B | 유사강종연연주 | 21 | A | SM50CM6 | 탄소강 | AE1055M계 | BM#1 | 1655 | 38 | 1600 | 1576 | 21 | 3600 |  | 3 | 0.16 | 25 |  | -1.24 | 1556 | 1593 | 0 | 201.81 |  | 5 | 44 | 64 | Y |  | 2021-09-20 23:37 | 69 | 1095 | 36 | 36 | 38 | 40 | 40 | 40 | 39 | 39 | 37 | 36 | 36 | 35 | 34 | 34 | 38 | 40 | 34 | 40 | -0.12 | Y | 50 | Y | -0.2 | [8 empty] | Y | Y | Y | 210 | 0.48 | 64 | 50766 | 96223 | 4077 | 15700 | 14 | 1 |  | 2021-09-20 23:46 | 1556 | 94 |  | 16 |  | *유사강종 연연주 혼탕부 성분 확인 ID:101.201 *STR#2 W/R#4번 FAULT 발생 S/R미적용 | [6 empty] | 297065689D604F95A45A5D7A11C99246 | 6FE59BD24C6A45B2A179711BCC1107D7 | 7ABCABBE40AD4D8488B16E8AA40E2EA8 |  | 81DB0CBD48FD48EB8724F1E9CFAECDCE | 002E5EF29AEC48429C4B2CA371460E2C | 416A8C4236324844B939060BF169A27C |  | 50.14 | 100 | 0 | 0 | 0 |  | 650 |  | Y | N | 0 | 0 | 0 |  | 651 |  | Y | N | N |  | Y |  |  |  |  | BT180180 | C
B66432 | 2021-09-20 | 2 | B |  | 7 | A | SUM32F | 특수용도강 | C1 | BM#2 | 1666 | 43 | 1625 | 1542 | 35 | 6200 |  | 1 | 0.36 | 9 |  | -2.83 | 1579 | 1618 | 0 | 10.17 | 0 | 18 | 79 | 64 | Y |  | 2021-09-20 23:33 | 64 | 1087 | 5 | 13 | 18 | 21 | 23 | 23 | 22 | 22 | 21 | 19 | 18 | 16 | 14 | 14 | 18 | 23 | 14 | 0 | -0.22 | Y | 40 | Y | -0.4 | [7 empty] | N | N | N | N | 170 | 0.47 | 63 | 93071 | 95723 | -623 | 15300 | 05 | 2 |  | 2021-09-20 23:36 | 1579 | 110 |  | 27 | [16 empty] | 98.49 | 100 | 0 | 0 | 0 |  | 650 | 300 | Y | Y | 0 | 0 | 0 |  | 651 | 300 | Y | Y | N | [6 empty] | BT180180 | C
A67031 | 2021-09-20 | 1 | B |  | 22 | A | SM50CM6 | 탄소강 | AE1055M계 | BM#1 | 1651 | 37 | 1583 | 1576 | 26 | 4000 |  | 3 | 0.15 | 25 |  | -1.23 | 1547 | 1583 | 0 | 186.1 |  | 32 | 16 | 73 | Y |  | 2021-09-21 00:43 | 60 | 1102 | 33 | 32 | 33 | 31 | 31 | 31 | 31 | 30 | 30 | 30 | 29 | 28 | 28 | 27 | 30 | 33 | 27 | 31 | -0.11 |  | 55 | Y | -0.2 | [8 empty] | Y | Y | Y | 200 | 0.48 | 64 | 84610 | 98560 | 4790 | 14600 | 14 | 1 |  | 2021-09-21 00:51 | 1547 | 89 |  | 15 |  | *STR#2 W/R#4번 FAULT 발생 S/R미적용 | [14 empty] | 81.71 | 100 | 0 | 0 | 0 |  | 650 |  | Y | N | 0 | 0 | 0 |  | 651 |  | Y | N | N |  | Y |  |  |  |  | BT180180 | C
B66433 | 2021-09-20 | 2 | B |  | 8 | A | SUM32F | 특수용도강 | C1 | BM#2 | 1622 | 45 | 1665 | 1560 | 35 | 6700 |  | 1 | 0.4 | 14 |  | -2.99 | 1588 | 1647 | 0 | 14.23 | 0 | 30 | 41 | 59 | Y |  | 2021-09-21 00:40 | 73 | 1091 | 10 | 10 | 25 | 32 | 35 | 38 | 39 | 38 | 37 | 37 | 37 | 32 | 30 | 30 | 33 | 39 | 30 | 37 | -0.26 | Y | 35 | Y | -0.4 | [7 empty] | N | N | N | N | 170 | 0.47 | 64 | 93071 | 97129 | -679 | 15500 | 05 | 2 |  | 2021-09-21 00:43 | 1588 | 110 |  | 25 | [16 empty] | 97 | 100 | 0 | 0 | 0 |  | 650 | 300 | Y | Y | 0 | 0 | 0 |  | 651 | 300 | Y | Y | N | [6 empty] | BT180180 | C
A67032 | 2021-09-20 | 1 | B |  | 23 | A | SM50CM6 | 탄소강 | AE1055M계 | BM#1 | 1652 | 32 | 1589 | 1585 | 25 | 3100 |  | 3 | 0.15 | 25 |  | -1.2 | 1549 | 1584 | 0 | 202.7 |  | 36 | 17 | 85 | Y |  | 2021-09-21 01:38 | 62 | 1095 | 27 | 26 | 27 | 28 | 28 | 28 | 28 | 27 | 26 | 25 | 25 | 24 | 24 | 23 | 26 | 28 | 23 | 28 | -0.09 | Y | 55 | Y | -0.2 | [8 empty] | Y | Y | Y | 190 | 0.48 | 68 | 101532 | 102625 | 2725 | 14500 | 14 | 1 |  | 2021-09-21 01:47 | 1549 | 98 |  | 26 |  | *STR#2 W/R#4번 FAULT 발생 S/R미적용 *전공정요청 L/D잔강 이월 안함-이상재등록 | [14 empty] | 96.33 | 100 | 0 | 0 | 0 |  | 650 |  | Y | N | 0 | 0 | 0 |  | 651 |  | Y | N | N | [6 empty] | BT180180 | C
B66434 | 2021-09-20 | 2 | B |  | 9 | A | SUM32F | 특수용도강 | C1 | BM#2 | 1642 | 40 | 1640 | 1584 | 25 | 4800 |  | 1 | 0.35 | 9 |  | -3.41 | 1584 | 1633 | 0 | 9.06 | 0 | 20 | 9 | 59 | Y |  | 2021-09-21 01:27 | 69 | 1088 | 26 | 26 | 27 | 29 | 29 | 28 | 27 | 26 | 25 | 24 | 22 | 21 | 19 | 19 | 25 | 29 | 19 | 26 | -0.22 | Y | 45 | Y | -0.4 | [7 empty] | N | N | N | N | 220 | 0.47 | 64 | 93071 | 94093 | -1143 | 14900 | 05 | 2 |  | 2021-09-21 01:31 | 1584 | 112 |  | 43 | [16 empty] | 98.18 | 100 | 0 | 0 | 0 |  | 650 | 300 | Y | Y | 0 | 0 | 0 |  | 651 | 300 | Y | Y | N | [6 empty] | BT180180 | C
B66435 | 2021-09-20 | 2 | B |  | 10 | A | SUM32F | 특수용도강 | C1 | BM#2 | 1660 | 37 | 1636 | 1593 | 25 | 4500 |  | 1 | 0.35 | 9 |  | -3.05 | 1588 | 1628 | 0 | 8.88 | 0 | 33 | 23 | 52 | Y |  | 2021-09-21 02:25 | 73 | 1075 | 16 | 15 | 20 | 22 | 23 | 24 | 23 | 21 | 21 | 19 | 17 | 14 | 12 | 12 | 19 | 24 | 12 | 0 | -0.34 | Y | 35 | Y | -0.4 | [7 empty] | N | N | N | N | 210 | 0.47 | 63 | 93071 | 94054 | -654 | 15100 | 05 | 2 |  | 2021-09-21 02:51 | 1588 | 113 |  | 49 | [16 empty] | 99.75 | 100 | 0 | 0 | 0 |  | 650 | 300 | Y | Y | 0 | 0 | 0 |  | 651 | 300 | Y | Y | N | [6 empty] | BT180180 | C
A67033 | 2021-09-20 | 1 | B |  | 24 | B | SM50CM6 | 탄소강 | AE1055M계 | BM#1 | 1617 | 35 | 1586 | 1560 | 30 | 3900 |  | 3 | 0.15 | 25 |  | -1.3 | 1551 | 1589 | 0 | 205.38 |  | 31 | 35 | 75 | Y |  | 2021-09-21 02:39 | 64 | 1102 | 21 | 20 | 23 | 25 | 26 | 27 | 27 | 27 | 26 | 26 | 26 | 26 | 25 | 25 | 25 | 27 | 25 | 27 | -0.05 | Y | 35 | Y | -0.2 | [8 empty] | Y | Y | Y | 180 | 0.48 | 66 | 101532 | 101580 | 3170 | 14700 | 14 | 1 |  | 2021-09-21 02:46 | 1551 | 110 |  | 34 |  | *STR#2 W/R#4번 FAULT 발생 S/R미적용 *전공정요청 L/D잔강 이월 안함-이상재등록 | [14 empty] | 95.92 | 100 | 0 | 0 | 0 |  | 650 |  | Y | N | 0 | 0 | 0 |  | 651 |  | Y | N | N | [6 empty] | BT180180 | C
B66436 | 2021-09-20 | 2 | B | 연주종료 | 11 | A | SUM32F | 특수용도강 | C1 | BM#2 | 1653 | 32 | 1638 | 1598 | 22 | 3700 |  | 1 | 0.39 | 9 |  | -3.26 | 1587 | 1629 | 0 | 8.66 | 0 | 18 | 80 | 57 | Y |  | 2021-09-21 03:24 | 72 | 1072 | 6 | 6 | 12 | 16 | 18 | 18 | 18 | 17 | 17 | 14 | 13 | 11 | 7 | 7 | 14 | 18 | 7 | 18 | -0.27 | Y | 40 | Y | -0.8 | [7 empty] | N | N | N | N | 200 | 0.48 | 60 | 92780 | 91064 | -214 | 2000 | 05 | 2 |  | 2021-09-21 03:29 | 1587 | 109 |  | 53 |  | * 작업종료 : 05시 32분 |  | CEC11F277D63462D9EEFC5CE5058BCDA |  |  |  | 2803187194444820BDF8D4A60D7B0805 | 597D98A99B80429F8FCB0D563489CCE9 |  |  | BFA06B570E25445EA1EFC611C7FD8BCC | 2C3944F893E2401B9D1C01E9F6F93CA7 |  |  |  | 9278000 | 36.36 | 0 | 3050 | 0 |  | 650 | 300 | Y | Y | 0 | 3440 | 0 |  | 651 | 300 | Y | Y | N | [6 empty] | BT180180 | C
A67034 | 2021-09-20 | 1 | B | 연주종료 | 25 | A | SM50CM6 | 탄소강 | AE1055M계 | BM#1 | 1657 | 32 | 1583 | 1581 | 18 | 3000 |  | 3 | 0.15 | 25 |  | -0.96 | 1555 | 1583 | 0 | 192.15 |  | 5 | 45 | 68 | Y |  | 2021-09-21 03:32 | 68 | 1078 | 24 | 23 | 23 | 23 | 23 | 24 | 25 | 25 | 25 | 24 | 24 | 23 |  | 23 | 24 | 25 | 23 | 25 | -0.08 | Y | 25 | Y | -0.2 | [8 empty] | Y | Y | M | 170 | 0.48 | 62 | 96318 | 94076 | 1674 | 2000 | 14 | 1 |  | 2021-09-21 03:39 | 1555 | 121 |  | 50 |  | *STR#2 W/R#4번 FAULT 발생 S/R미적용 *전공정요청 L/D잔강 이월 안함-이상재등록 *연주종료 05:38 |  | 368A8C7DC9D4484E85A7505077E8811C | 33398F9A2A264151A8C921E05679F7F6 |  |  | 157CE9F58AC0404D8EF79C8987990B96 |  |  |  | 2F48ECF1255B44BF9DEC5651F2046B3F |  |  |  |  | 100.12 | 100 | 0 | 3500 | 0 |  | 650 |  | Y | N | 0 | 3500 | 0 |  | 651 |  | Y | N | N | [6 empty] | BT180180 | C
A67035 | 2021-09-22 | 1 | C | 연주시작 | 1 | A | AE1055MS | 탄소강 | AE1055LS계 | BM#1 | 1596 | 66 | 1621 | 1573 | 38 | 7500 |  | 3 | 0.31 | 21 |  | -1.52 | 1582 | 1621 | 0 | 242.84 |  | 36 | 18 | 1593 | Y |  | 2021-09-22 07:44 | 96 | 1098 | -314 | 25 | 38 | 35 | 41 | 45 | 48 | 49 | 50 | 51 | 51 | 51 | 51 | 51 | 46 | 51 | 51 | 51 | 0 |  | 15 | Y | 0 |  | 1.93 | 1.76 |  |  |  |  | N | N | N | N | 210 | 0.46 | 61 | 80572 | 96932 | 4768 | 14800 | 09 | 2 |  | 2021-09-22 07:53 | 1582 | 124 |  | 22 |  | T/D FLUX 유:10,용:220kg *엣지히터 코일부 가열로 미적용 *연주시작 08.09 |  | D85557BC8F934A2EB1434C6C193189F9 | B3776FD2B07C4304B76BD38176FFE13E | [11 empty] | 77.55 | 100 | 1500 | 0 | 0 |  | 650 |  | N | N | 1500 | 0 | 0 |  | 651 |  | N | N | N |  |  | Y |  |  |  | BT180180 | H
B66437 | 2021-09-22 | 2 | C | 연주시작 | 1 | A | AE4140M2 | 합금강 | AE4150HF | BM#2 | 1586 | 63 | 1665 | 1545 | 56 | 11300 |  | 1 | 0.34 | 20 |  | -2.65 | 1586 | 1676 | 16.15 | 0 | 0 | 18 | 81 | 1463 | Y |  | 2021-09-22 08:09 | 93 | 1090 | -401 | -187 | 37 | 37 | 40 | 44 | 47 | 48 | 49 | 49 | 48 | 47 | 46 | 46 | 45 | 49 | 46 | 0 | -0.15 |  | 20 | N | -0.2 |  | 2.35 | 2.35 |  |  |  |  | N | N | N | N | 220 | 0.48 | 59 | 92185 | 95700 | 2700 | 12900 | 15 | 1 |  | 2021-09-22 08:19 | 1586 | 143 |  | 19 |  | *START 08:29 * T/D FLUX 용탕부: 120 KG / 유탕부: 10KG 투입. * BUTT 타입롱노즐사용(슬리브타입.) *STR#1.2 코너히터기 건조로 미적용 *후속 B66438 래들 미개공 강제렌싱 2회 실시 ID:306.406 |  | 59679E67AFCA4F3C8293D50926B8410E | 75C100B3F1314695AA1D8178243FCA45 | [11 empty] | 95.78 | 46.15 | 700 | 0 | 0 |  | 650 | 400 | N | N | 700 | 0 | 0 |  | 652 | 400 | N | N | N | Y | [5 empty] | RB152.40 | C
A67036 | 2021-09-22 | 1 | C |  | 2 | A | AE1055MS | 탄소강 | AE1055LS계 | BM#1 | 1626 | 40 | 1610 | 1623 | 26 | 5700 |  | 3 | 0.29 | 20 |  | -1.97 | 1560 | 1610 | 0 | 205.59 |  | 33 | 24 | 1573 | Y |  | 2021-09-22 08:31 | 74 | 1100 | 50 | 45 | 38 | 35 | 33 | 31 | 31 | 31 | 30 | 30 | 29 | 28 |  | 28 | 33 | 38 | 28 | 31 | -0.22 |  | 45 | Y | -0.2 | [7 empty] | N | N | N | N | 200 | 0.49 | 57 | 101532 | 90455 | 4645 | 14900 | 09 | 2 |  | 2021-09-22 08:39 | 1560 | 126 |  | 37 |  | *Sample채취 ID:103.203 각300MM *엣지히터 코일부 가열로 미적용 | [14 empty] | 104.19 | 100 | 0 | 0 | 300 |  | 0 |  | N | N | 0 | 0 | 300 |  | 0 |  | N | N | N |  |  | Y |  |  |  | BT180180 | H
B66438 | 2021-09-22 | 2 | C |  | 2 | A | AE4140M2 | 합금강 | AE4150HF | BM#2 | 1563 | 42 | 1652 | 1550 | 36 | 6800 |  | 1 | 0.34 | 19 |  | -2.21 | 1556 | 1640 | 15.73 | 0 | 0 | 31 | 36 | 1600 | N | 2 | 2021-09-22 09:11 | 63 | 1091 | 42 | 39 | 37 | 35 | 34 | 33 | 33 | 32 | 31 | 28 | 28 | 27 |  | 27 | 32 | 37 | 27 | 0 | -0.2 |  | 50 | Y | -0.2 | [7 empty] | Y | Y | Y | Y | 220 | 0.47 | 63 | 101204 | 94608 | 3242 | 15500 | 15 | 1 |  | 2021-09-22 09:19 | 1556 | 128 |  | 18 |  | *STR#1.2 코너히터기 건조로 미적용 | [6 empty] | B45A178EE9984D89A2645896B2781FB4 | 494C1789D4A945C3A73DB9D1D4A9229D | 26CF784BA87A4042BFBE6D902662C1A6 |  | 8C23AE9DDC51409E916DF970CD8EE70C | 3F6F2FC39D7B4FFEB1896D533630B1AD | 4D31217571324E4DB27D588B0FA3A9DE |  | 104.71 | 46.15 | 0 | 0 | 0 |  | 650 | 400 | N | N | 0 | 0 | 0 |  | 651 | 400 | N | N | N | Y | [5 empty] | RB160.00 | C
A67037 | 2021-09-22 | 1 | C |  | 3 | A | AE1055MS | 탄소강 | AE1055LS계 | BM#1 | 1596 | 40 | 1617 | 1547 | 31 | 5300 |  | 3 | 0.29 | 20 |  | -1.46 | 1580 | 1617 | 0 | 180.39 |  | 32 | 17 | 1788 | Y |  | 2021-09-22 09:12 | 94 | 1095 | 26 | 28 | 34 | 40 | 43 | 44 | 44 | 44 | 45 | 44 | 44 | 44 | 43 | 43 | 41 | 45 | 43 | 44 | -0.03 | Y | 20 | Y | -0.2 | [7 empty] | N | N | N | N | 190 | 0.48 | 63 | 84610 | 96889 | 4661 | 14700 | 09 | 2 |  | 2021-09-22 09:22 | 1580 | 125 |  | 55 |  | *엣지히터 코일부 가열로 미적용 | [6 empty] | 897D9EB87270430999CE86C8D035BCAF | C1CB386C946E4EC6BCC9104184CCBFD5 | FBAB09122B82449A977B0BA3FDE6DF25 |  | 79B3852FF8DF45A083A9791ABBA33430 | 99EC7F580B584C999CE8ED93017B5285 | ADA09F06DA81437E85B342A36C6A2B78 |  | 81.43 | 100 | 0 | 0 | 0 |  | 650 |  | N | N | 0 | 0 | 0 |  | 651 |  | N | N | N |  |  | Y |  |  |  | BT180180 | H
B66439 | 2021-09-22 | 2 | C |  | 3 | A | AE4140M2 | 합금강 | AE4150HF | BM#2 | 1599 | 43 | 1642 | 1551 | 38 | 7300 |  | 1 | 0.26 | 19 |  | -2.58 | 1565 | 1636 | 13.77 | 0 | 0 | 37 | 1 | 43172 | Y |  | 2021-09-22 10:11 | 72 | 1100 | 25 | 23 | 26 | 27 | 27 | 27 | 26 | 24 | 24 | 22 | 21 | 20 | 19 | 19 | 24 | 27 | 19 | 27 | -0.18 | Y | 45 | Y | -0.2 | [7 empty] | N | N | N | N | 210 | 0.48 | 64 | 97050 | 96176 | 2924 | 14900 | 15 | 1 |  | 2021-09-22 10:18 | 1565 | 120 |  | 22 | 12 | *준빅사이즈 후속 *STR#1.2 코너히터기 건조로 미적용 | [14 empty] | 98.38 | 50 | 0 | 0 | 0 |  | 650 | 400 | N | N | 0 | 0 | 0 |  | 651 | 400 | N | N | N | Y | [5 empty] | RB170.00 | C
A67038 | 2021-09-22 | 1 | C |  | 4 | A | AE1055MS | 탄소강 | AE1055LS계 | BM#1 | 1576 | 40 | 1595 | 1556 | 31 | 5300 |  | 3 | 0.29 | 20 |  | -0.88 | 1573 | 1595 | 0 | 176.91 |  | 20 | 10 | 1761 | Y |  | 2021-09-22 10:30 | 87 | 1099 | 42 | 34 | 30 | 27 | 27 | 27 | 26 | 25 | 25 | 25 | 24 | 24 | 24 | 24 | 28 | 30 | 24 | 27 | -0.12 |  | 50 | Y | 0 | [7 empty] | N | N | N | N | 180 | 0.49 | 62 | 101532 | 98533 | 2717 | 14800 | 09 | 2 |  | 2021-09-22 10:38 | 1573 | 114 |  | 40 |  | *엣지히터 코일부 가열로 미적용 | [14 empty] | 96.24 | 100 | 0 | 0 | 0 |  | 650 |  | N | N | 0 | 0 | 0 |  | 651 |  | N | N | N |  |  | Y |  |  |  | BT180180 | H
B66440 | 2021-09-22 | 2 | C | 잔강최소화전 | 4 | A | AE4140M2 | 합금강 | AE4150HF | BM#2 | 1611 | 56 | 1638 | 1551 | 44 | 8800 |  | 1 | 0.21 | 19 |  | -2.4 | 1571 | 1641 | 22.01 | 0 | 0 | 5 | 46 | 1668 | Y |  | 2021-09-22 11:16 | 78 | 1091 | 16 | 21 | 30 | 35 | 36 | 38 | 38 | 37 | 35 | 34 | 34 | 32 | 31 | 31 | 33 | 38 | 31 | 0 | -0.2 | Y | 35 | Y | -0.2 | [7 empty] | N | N | N | N | 200 | 0.51 | 63 | 79174 | 101229 | 3121 | 3000 | 15 | 1 |  | 2021-09-22 11:24 | 1571 | 126 |  | 21 |  | *STR#1.2 코너히터기 건조로 미적용 | [14 empty] | 76.42 | 50 | 0 | 4700 | 0 |  | 650 | 400 | N | N | 0 | 4000 | 0 |  | 651 | 400 | N | N | N | Y | [5 empty] | RB170.00 | C
A67039 | 2021-09-22 | 1 | C |  | 5 | B | AE1055MS | 탄소강 | AE1055LS계 | BM#1 | 1615 | 37 | 1594 | 1546 | 28 | 5100 |  | 3 | 0.26 | 20 |  | -1.53 | 1555 | 1594 | 0 | 172.45 |  | 36 | 19 | 48 | Y |  | 2021-09-22 11:37 | 69 | 1105 | 23 | 23 | 24 | 26 | 27 | 28 | 28 | 28 | 28 | 27 | 27 | 25 | 24 | 24 | 26 | 28 | 24 | 28 | -0.09 | Y | 40 | Y | -0.2 | [7 empty] | N | N | N | N | 170 | 0.49 | 64 | 101532 | 100051 | 5599 | 15200 | 09 | 2 |  | 2021-09-22 11:46 | 1555 | 108 |  | 38 |  | *엣지히터 코일부 가열로 100KW적용 | [14 empty] | 94.85 | 100 | 0 | 0 | 0 |  | 650 |  | N | N | 0 | 0 | 0 |  | 651 |  | N | N | N |  | N | Y |  |  |  | BT180180 | H
B66441 | 2021-09-22 | 2 | D | 잔강최소화 | 5 | A | AE4145MA | 합금강 | AE4145M계 | BM#2 | 1595 | 56 | 1627 | 1525 | 46 | 8900 |  | 1 | 0.28 | 21 |  | -2.26 | 1559 | 1633 | 16.29 | 0 | 0 | 18 | 82 | 58 | Y |  | 2021-09-22 12:29 | 72 | 1097 | -174 | -174 | 31 | 34 | 35 | 36 | 38 | 38 | 38 | 37 | 37 | 37 | 36 | 36 | 29 | 38 | 36 | 38 | -0.05 | Y | 35 | Y | -0.1 |  |  |  | 0.94 |  |  |  | N | N | N | N | 190 | 0.43 | 68 | 92714 | 102224 | 2276 | 16000 | 15 | 1 |  | 2021-09-22 12:36 | 1559 | 136 |  | 26 |  | *잔강최소화(롱노즐 재사용) | 663E626A59364F1ABEE3D663E6FDFFBB |  | 25575A30EB2D4A5683461F0C958E4B0E | [11 empty] | 89.45 | 100 | 2500 | 0 | 0 |  | 650 | 400 | Y | Y | 2500 | 0 | 0 |  | 651 | 400 | Y | Y | Y | [5 empty] | Y | RB158.75 | C
A67040 | 2021-09-22 | 1 | D |  | 6 | A | AE1055MS | 탄소강 | AE1055LS계 | BM#1 | 1615 | 38 | 1596 | 1545 | 26 | 4600 |  | 3 | 0.25 | 20 |  | -1.76 | 1552 | 1596 | 0 | 148.71 |  | 33 | 25 | 57 | Y |  | 2021-09-22 12:38 | 66 | 1090 | 24 | 24 | 22 | 24 | 24 | 24 | 25 | 25 | 24 | 24 | 24 | 24 | 24 | 24 | 24 | 25 | 24 | 24 | -0.03 | Y | 30 | Y | 0 | [7 empty] | N | N | N | N | 210 | 0.49 | 58 | 101532 | 92420 | 6980 | 15400 | 09 | 2 |  | 2021-09-22 12:46 | 1552 | 110 |  | 42 | [16 empty] | 102.14 | 100 | 0 | 0 | 0 |  | 650 |  | Y | N | 0 | 0 | 0 |  | 651 |  | Y | N | N |  |  | Y |  |  |  | BT180180 | H
B66442 | 2021-09-22 | 2 | D |  | 6 | A | AE4145MA | 합금강 | AE4145M계 | BM#2 | 1580 | 46 | 1628 | 1527 | 40 | 7900 |  | 1 | 0.27 | 23 |  | -2.07 | 1548 | 1616 | 27.91 | 0 | 0 | 31 | 37 | 59 | Y |  | 2021-09-22 13:35 | 61 | 1101 | 35 | 33 | 33 | 31 | 31 | 30 | 30 | 29 | 28 | 27 | 26 | 25 | 24 | 21 | 28 | 33 | 21 | 0 | -0.2 |  | 60 | Y | -0.4 |  |  |  | 0.9 |  |  |  | N | N | N | N | 180 | 0.46 | 73 | 92617 | 104233 | -1433 | 14500 | 15 | 1 |  | 2021-09-22 13:42 | 1548 | 133 |  | 28 | [16 empty] | 90.8 | 100 | 0 | 0 | 0 |  | 650 | 400 | Y | Y | 0 | 0 | 0 |  | 651 | 400 | Y | Y | Y | [6 empty] | RB133.35 | C
A67041 | 2021-09-22 | 1 | D |  | 7 | A | AE1055MS | 탄소강 | AE1055LS계 | BM#1 | 1622 | 37 | 1605 | 1554 | 25 | 4400 |  | 3 | 0.25 | 20 |  | -1.63 | 1564 | 1605 | 0 | 150.16 |  | 32 | 18 | 53 | Y |  | 2021-09-22 13:39 | 78 | 1109 | 23 | 23 | 27 | 31 | 35 | 36 | 36 | 36 | 36 | 35 | 35 | 34 | 34 | 34 | 33 | 36 | 34 | 36 | -0.05 | Y | 35 | Y | 0 | [7 empty] | N | N | N | N | 200 | 0.49 | 60 | 84610 | 93986 | 5714 | 15900 | 09 | 2 |  | 2021-09-22 13:46 | 1564 | 108 |  | 41 | [16 empty] | 83.81 | 100 | 0 | 0 | 0 |  | 650 |  | Y | N | 0 | 0 | 0 |  | 651 |  | Y | N | N |  |  | Y |  |  |  | BT180180 | H
B66443 | 2021-09-22 | 2 | D |  | 7 | A | AE4145MA | 합금강 | AE4145M계 | BM#2 | 1603 | 47 | 1615 | 1541 | 40 | 7800 |  | 1 | 0.25 | 20 |  | -2.15 | 1558 | 1615 | 12.59 | 0 | 0 | 37 | 2 | 56 | Y |  | 2021-09-22 14:36 | 71 | 1099 | 17 | 19 | 22 | 24 | 26 | 26 | 26 | 25 | 23 | 22 | 22 | 21 | 20 | 19 | 23 | 26 | 19 | 26 | -0.16 | Y | 45 | Y | -0.2 |  |  |  | 0.91 |  |  |  | Y | Y | Y | N | 170 | 0.47 | 65 | 93471 | 96685 | -135 | 16100 | 15 | 1 |  | 2021-09-22 14:48 | 1558 | 137 |  | 42 | [16 empty] | 97.47 | 100 | 0 | 0 | 0 |  | 650 | 400 | Y | Y | 0 | 0 | 0 |  | 651 | 400 | Y | Y | Y | [6 empty] | RB220.00 | C
A67042 | 2021-09-22 | 1 | D |  | 8 | A | AE1055MS | 탄소강 | AE1055LS계 | BM#1 | 1621 | 40 | 1599 | 1571 | 25 | 4600 |  | 3 | 0.25 | 20 |  | -1.92 | 1551 | 1599 | 0 | 176.07 |  | 20 | 11 | 52 | Y |  | 2021-09-22 14:43 | 65 | 1092 | 31 | 28 | 26 | 26 | 26 | 26 | 26 | 25 | 25 | 24 | 24 | 23 | 22 | 21 | 25 | 26 | 21 | 26 | -0.09 |  | 55 | Y | -0.2 | [7 empty] | N | N | N | N | 190 | 0.49 | 65 | 101532 | 102525 | 5975 | 15900 | 09 | 2 |  | 2021-09-22 14:54 | 1551 | 111 |  | 37 | [16 empty] | 92.72 | 100 | 0 | 0 | 0 |  | 650 |  | Y | N | 0 | 0 | 0 |  | 651 |  | Y | N | N |  |  | Y |  |  |  | BT180180 | H
B66444 | 2021-09-22 | 2 | D |  | 8 | A | AE4145MA | 합금강 | AE4145M계 | BM#2 | 1607 | 41 | 1629 | 1563 | 35 | 6600 |  | 1 | 0.24 | 20 |  | -1.98 | 1552 | 1605 | 12.18 | 0 | 0 | 5 | 47 | 65 | Y |  | 2021-09-22 15:38 | 65 | 1089 | 18 | 17 | 20 | 22 | 24 | 25 | 25 | 25 | 24 | 24 | 23 | 23 | 22 | 22 | 23 | 25 | 22 | 25 | -0.07 | Y | 40 | Y | 0 | [7 empty] | N | N | N | N | 170 | 0.47 | 66 | 94223 | 99307 | -57 | 15700 | 15 | 1 |  | 2021-09-22 15:42 | 1552 | 133 |  | 45 | [16 empty] | 94.41 | 100 | 0 | 0 | 0 |  | 650 | 400 | Y | Y | 0 | 0 | 0 |  | 651 | 400 | Y | Y | Y | [6 empty] | RB177.80 | C
A67043 | 2021-09-22 | 1 | D | 잔강최소화전 | 9 | A | AE1055MS | 탄소강 | AE1055LS계 | BM#1 | 1606 | 41 | 1583 | 1522 | 24 | 5100 |  | 3 | 0.21 | 20 |  | -1.39 | 1553 | 1589 | 0 | 176.46 |  | 36 | 20 | 51 | Y |  | 2021-09-22 15:49 | 67 | 1099 | 21 | 25 | 28 | 29 | 31 | 30 | 30 | 30 | 30 | 29 | 29 | 29 | 29 | 29 | 28 | 31 | 29 | 30 | -0.05 | Y | 40 | Y | 0 | [7 empty] | N | N | N | N | 180 | 0.49 | 65 | 98594 | 99033 | 6667 | 3000 | 09 | 2 |  | 2021-09-22 16:00 | 1553 | 118 |  | 37 | [7 empty] | 687A7F85129F4F35AFB268564CC40D4F | 26789CE674544E4EB8C59D7A79856289 | 6F32202621554794ACCDCF7DC11197FD |  | 38C76BFE595744A589B52C01A1335A6F | 21DB7E75397E4DFBA434D44FBD0076C0 | 5B19F8A2127E4D94A805E57C020F17A9 |  |  | 93.01 | 100 | 0 | 3100 | 0 |  | 650 |  | Y | N | 0 | 3100 | 0 |  | 651 |  | Y | N | N |  |  | Y |  |  |  | BT180180 | H
B66445 | 2021-09-22 | 2 | D | TUNDISH교체전 | 9 | A | AE4145MA | 합금강 | AE4145M계 | BM#2 | 1590 | 46 | 1628 | 1550 | 42 | 7800 |  | 1 | 0.27 | 20 |  | 0 | 1563 | 1624 | 11.64 | 0 | 0 | 18 | 83 | 52 | Y |  | 2021-09-22 16:51 | 76 | 1078 | 20 | 26 | 30 | 33 | 35 | 35 | 35 | 35 | 34 | 33 | 33 | 32 | 31 | 28 | 32 | 35 | 28 | 35 | -0.14 | Y | 50 | Y | -0.4 |  |  |  | 0.96 |  |  |  | N | N | N | N | 220 | 0.45 | 71 | 122759 | 103268 | -1218 | 2000 | 15 | 1 |  | 2021-09-22 17:01 | 1563 | 142 |  | 40 |  |  | 5461CDC07C52460389BF1CCA2EB2CF3E | 25E7DB8FD76E48448883677E56DC6FCE |  |  | E5419CE745F24B299D670E7E7B44C2F6 | [9 empty] | 120.59 | 100 | 0 | 2520 | 0 |  | 651 | 400 | Y | Y | 0 | 2500 | 0 |  | 652 | 400 | Y | Y | Y | [6 empty] | RB158.75 | C
A67044 | 2021-09-22 | 1 | D | 잔강최소화 | 10 | A | AE1055M1 | 탄소강 | AE1055LS계 | BM#1 | 1598 | 39 | 1601 | 1537 | 36 | 5800 |  | 3 | 0.25 | 20 |  | -1.53 | 1558 | 1597 | 0 | 173.85 |  | 33 | 26 | 52 | Y |  | 2021-09-22 17:06 | 72 | 1089 | -182 | -69 | 29 | 30 | 33 | 34 | 34 | 34 | 34 | 34 | 35 | 34 |  | 34 | 27 | 35 | 34 | 34 | -0.2 | Y | 5 | Y | -0.2 | [7 empty] | N | N | N | N | 170 | 0.48 | 56 | 101532 | 96672 | 8128 | 15100 | 09 | 2 |  | 2021-09-22 17:17 | 1558 | 117 |  | 41 | 24 | [15 empty] | 97.3 | 100 | 3000 | 0 | 0 |  | 650 |  | Y | N | 3000 | 0 | 0 |  | 651 |  | Y | N | N |  |  | Y |  |  |  | BT180180 | H
A67045 | 2021-09-22 | 1 | D |  | 11 | A | AE1055M1 | 탄소강 | AE1055LS계 | BM#1 | 1632 | 38 | 1592 | 1555 | 22 | 4000 |  | 3 | 0.24 | 21 |  | -1.47 | 1555 | 1592 | 0 | 147.16 |  | 32 | 19 | 65 | Y |  | 2021-09-22 18:01 | 69 | 1096 | 33 | 33 | 32 | 32 | 33 | 34 | 33 | 32 | 33 | 32 | 32 | 32 | 32 | 32 | 33 | 34 | 32 | 33 | -0.02 | Y | 40 | Y | 0 | [7 empty] | N | N | N | N | 11 | 0.49 | 61 | 84610 | 96168 | 7982 | 16600 | 09 | 2 |  | 2021-09-22 18:14 | 1555 | 114 |  | 43 | [16 empty] | 82.03 | 100 | 0 | 0 | 0 |  | 650 |  | Y | N | 0 | 0 | 0 |  | 651 |  | Y | N | N |  |  | Y |  |  |  | BT180180 | H
B66446 | 2021-09-22 | 2 | D | TUNDISH교체 | 1 | A | SM45CB | 탄소강 | SM45C | BM#2 | 1634 | 41 | 1658 | 1567 | 37 | 6500 |  | 1 | 0.28 | 21 |  | -2.35 | 1574 | 1648 | 0 | 21.16 | 0 | 31 | 38 | 61 | Y |  | 2021-09-22 18:11 | 81 | 1091 | -402 | -402 | 17 | 20 | 26 | 29 | 32 | 33 | 33 | 32 | 32 |  |  | 32 | 29 | 33 | 32 | 32 | -0.07 |  | 15 | Y | 0 |  | 1.47 | 1.47 |  |  |  |  | N | N | N | N | 220 | 0.48 | 55 | 91336 | 88098 | 5852 | 13500 | 07 | 2 |  | 2021-09-22 18:18 | 1574 | 154 |  | 64 |  | * BUTT 타입롱노즐사용(슬리브타입.) * T/D FLUX 용탕부: 120 KG / 유탕부: 10KG 투입. * 첫 HEAT 몰드내 조기주입 추가절단 500mm 실시 * L/D 강제개공 ID : 301, 401 | [14 empty] | 98 | 100 | 1210 | 0 | 0 |  | 650 | 400 | N | N | 1210 | 0 | 0 |  | 651 | 400 | N | N | N |  | Y |  |  |  |  | RB150.00 | C
A67046 | 2021-09-22 | 1 | D |  | 12 | A | AE1055M1 | 탄소강 | AE1055LS계 | BM#1 | 1593 | 38 | 1584 | 1538 | 22 | 4500 |  | 3 | 0.23 | 20 |  | -1.49 | 1547 | 1584 | 0 | 144.12 |  | 20 | 12 | 70 | Y |  | 2021-09-22 19:11 | 61 | 1088 | 33 | 30 | 28 | 27 | 26 | 26 | 26 | 26 | 26 | 25 | 25 | 24 |  | 24 | 27 | 28 | 24 | 26 | -0.08 |  | 50 | Y | -0.2 | [7 empty] | N | N | N | N | 200 | 0.49 | 62 | 101532 | 96513 | 7337 | 15500 | 09 | 2 |  | 2021-09-22 19:18 | 1547 | 106 |  | 35 | 10 | [15 empty] | 98.1 | 100 | 0 | 0 | 0 |  | 650 |  | Y | N | 0 | 0 | 0 |  | 651 |  | Y | N | N |  |  | Y |  |  |  | BT180180 | H
B66447 | 2021-09-22 | 2 | D |  | 2 | A | SM45CB | 탄소강 | SM45C | BM#2 | 1613 | 37 | 1625 | 1550 | 32 | 5200 |  | 1 | 0.3 | 15 |  | -2.21 | 1555 | 1610 | 0 | 21.16 | 0 | 37 | 3 | 63 | Y |  | 2021-09-22 19:00 | 62 | 1085 | 28 | 20 | 18 | 18 | 18 | 18 | 19 | 18 | 18 | 18 | 18 |  |  | 18 | 19 | 19 | 18 | 18 | -0.05 | Y | 20 | Y | 0 | [7 empty] | N | N | N | N | 220 | 0.52 | 54 | 103705 | 89183 | 5117 | 15200 | 07 | 2 |  | 2021-09-22 19:21 | 1555 | 152 |  | 71 | [16 empty] | 110.09 | 0 | 0 | 0 | 0 |  | 650 | 400 | N | N | 0 | 0 | 0 |  | 651 | 400 | N | N | N |  | Y |  |  |  |  | RB150.00 | C
A67047 | 2021-09-22 | 1 | D |  | 13 | A | AE1055M1 | 탄소강 | AE1055LS계 | BM#1 | 1621 | 39 | 1592 | 1554 | 24 | 4100 |  | 3 | 0.24 | 20 |  | -1.5 | 1553 | 1592 | 0 | 150.5 |  | 36 | 21 | 64 | Y |  | 2021-09-22 20:12 | 67 | 1086 | 24 | 24 | 24 | 26 | 27 | 27 | 27 | 27 | 27 | 27 | 26 | 26 | 26 | 27 | 26 | 27 | 26 | 27 | -0.03 | Y | 40 | Y | 0.2 | [7 empty] | N | N | N | N | 190 | 0.49 | 62 | 101532 | 96100 | 7450 | 14700 | 09 | 2 |  | 2021-09-22 20:19 | 1553 | 111 |  | 38 | [16 empty] | 98.48 | 100 | 0 | 0 | 0 |  | 650 |  | Y | N | 0 | 0 | 0 |  | 651 |  | Y | N | N |  |  | Y |  |  |  | BT180180 | H
B66448 | 2021-09-22 | 2 | B |  | 3 | A | SM45CB | 탄소강 | SM45C | BM#2 | 1595 | 42 | 1626 | 1527 | 38 | 5900 |  | 1 | 0.29 | 15 |  | -2.35 | 1558 | 1613 | 0 | 19.4 | 0 | 5 | 48 | 49 | Y |  | 2021-09-22 20:03 | 65 | 1099 | 16 | 18 | 21 | 23 | 24 | 24 | 25 | 24 | 24 | 24 | 24 | 23 |  | 23 | 22 | 25 | 23 | 24 | -0.03 | Y | 25 | Y | -0.2 | [7 empty] | Y | Y | Y | Y | 210 | 0.48 | 58 | 85120 | 87623 | 5027 | 15700 | 07 | 2 |  | 2021-09-22 20:33 | 1558 | 150 |  | 62 | [16 empty] | 92.07 | 100 | 0 | 0 | 0 |  | 650 | 700 | N | N | 0 | 0 | 0 |  | 651 | 700 | N | N | N |  | Y |  |  |  |  | RB260.00 | C
A67048 | 2021-09-22 | 1 | B |  | 14 | A | AE1055M1 | 탄소강 | AE1055LS계 | BM#1 | 1628 | 39 | 1589 | 1554 | 23 | 4100 |  | 3 | 0.21 | 20 |  | -1.17 | 1560 | 1589 | 0 | 153.68 |  | 33 | 27 | 52 | Y |  | 2021-09-22 21:11 | 74 | 1087 | 26 | 25 | 28 | 30 | 33 | 33 | 33 | 32 | 32 | 31 | 31 | 31 | 30 | 30 | 31 | 33 | 30 | 33 | -0.06 | Y | 45 | Y | 0 | [7 empty] | N | N | N | N | 180 | 0.49 | 64 | 101532 | 103405 | 6845 | 15000 | 09 | 2 |  | 2021-09-22 21:21 | 1560 | 115 |  | 42 |  | *L/D강제개공으로 나탕주입ID:106.206 | [6 empty] | 3CA6FA4CE0234EEA9F4B9F0C445944CC | D41A4DC48E2A4A5CB2815954FF110B9A | 3D7EBFE7F2FB422C9FF8AB2213C39DD0 |  | CBF5935F102448DAAE4C48E62635351E | 7CB76D93FE80416FAE5BE1DC8FB470C5 | F5FD4D8B97FF4DEFAAB9B18C78FE8A46 |  | 91.97 | 100 | 0 | 0 | 0 |  | 650 |  | Y | N | 0 | 0 | 0 |  | 651 |  | Y | N | N |  |  | Y |  |  |  | BT180180 | H
B66449 | 2021-09-22 | 2 | B |  | 4 | A | SM45CB | 탄소강 | SM45C | BM#2 | 1604 | 47 | 1617 | 1540 | 40 | 6800 |  | 1 | 0.31 | 15 |  | -1.99 | 1566 | 1612 | 0 | 27.7 | 0 | 18 | 84 | 38 | Y |  | 2021-09-22 21:31 | 73 | 1098 | 22 | 22 | 29 | 34 | 37 | 37 | 38 | 37 | 36 | 36 | 35 | 33 | 33 | 31 | 34 | 38 | 31 | 37 | -0.2 | Y | 35 | Y | -0.4 | [7 empty] | Y | Y | Y | Y | 200 | 0.47 | 67 | 85120 | 99734 | -148484 | 15400 | 07 | 2 |  | 2021-09-22 21:45 | 1566 | 123 |  | 33 | 22 | * 전공정 요청 L/D잔강이월 미실시 이상공정등록 및 생관통보 -( 후 HEAT 성분 오버로 LD 잔강 처리하기 힘듬 ) | [14 empty] | 86.11 | 100 | 0 | 0 | 0 |  | 650 | 700 | N | N | 0 | 0 | 0 |  | 651 | 700 | N | N | N |  | N |  |  |  |  | RB230.00 | C
A67049 | 2021-09-22 | 1 | B |  | 15 | A | AE1055M1 | 탄소강 | AE1055LS계 | BM#1 | 1623 | 42 | 1592 | 1554 | 24 | 4100 |  | 3 | 0.21 | 20 |  | -1.41 | 1554 | 1589 | 0 | 179.6 |  | 32 | 20 | 54 | N | 1 | 2021-09-22 22:15 | 68 | 1099 | 29 | 29 | 30 | 31 | 31 | 31 | 31 | 31 | 30 | 29 | 29 | 28 | 28 | 28 | 30 | 31 | 28 | 31 | -0.06 | Y | 45 | Y | 0 | [7 empty] | N | N | N | N | 170 | 0.48 | 63 | 84610 | 98977 | 7723 | 15300 | 09 | 2 |  | 2021-09-22 22:24 | 1554 | 121 |  | 45 |  | *L/D강제개공으로 나탕주입ID:101.201 | [14 empty] | 79.86 | 100 | 0 | 0 | 0 |  | 650 |  | Y | N | 0 | 0 | 0 |  | 651 |  | Y | N | N |  |  | Y |  |  |  | BT180180 | H
B66450 | 2021-09-22 | 2 | B | 잔강최소화전 | 5 | A | SM45CB | 탄소강 | SM45C | BM#2 | 1610 | 40 | 1605 | 1545 | 34 | 5600 |  | 1 | 0.3 | 15 |  | -2.12 | 1552 | 1593 | 0 | 29.64 | 0 | 31 | 39 | 40 | Y |  | 2021-09-22 22:47 | 59 | 1087 | 28 | 27 | 27 | 27 | 26 | 26 | 25 | 24 | 23 | 22 | 20 | 19 | 18 | 17 | 23 | 27 | 17 | 27 | -0.18 |  | 55 | Y | -0.2 | [7 empty] | N | Y | Y | N | 190 | 0.47 | 68 | 92142 | 99929 | 821 | 3000 | 07 | 2 |  | 2021-09-22 22:51 | 1552 | 105 |  | 26 | 24 | * 전공정 요청 L/D잔강이월 미실시 이상공정등록 및 생관통보 -( 후 HEAT 성분 오버로 LD 잔강 처리하기 힘듬 ) | 88F7A59995EF461EB0D0F780BDDBCBF8 | [13 empty] | 91.46 | 100 | 0 | 3100 | 0 |  | 650 | 400 | N | N | 0 | 3100 | 0 |  | 651 | 400 | N | N | N | [6 empty] | RB180.00 | C
A67050 | 2021-09-22 | 1 | B | 연주종료 | 16 | A | AE1055M1 | 탄소강 | AE1055LS계 | BM#1 | 1627 | 36 | 1609 | 1545 | 31 | 4800 |  | 3 | 0.21 | 21 |  | -1.68 | 1567 | 1609 | 0 | 178.2 |  | 20 | 13 | 52 | Y |  | 2021-09-22 23:19 | 81 | 1092 | 27 | 26 | 30 | 33 | 35 | 36 | 37 | 37 | 37 | 37 | 37 | 37 | 37 | 37 | 35 | 37 | 37 | 37 | 0 |  | 30 | Y | 0 | [7 empty] | N | N | N | N | 210 | 0.49 | 77 | 88882 | 94625 | 7775 | 2000 | 09 | 0 |  | 2021-09-22 23:28 | 1567 | 117 |  | 45 | 13 | *연주종료 01:18 |  | 6B28537EB921490499C27405A3AC24D2 | 4BF232FB13CB47A4916B12C896B747BB |  |  | 1E68B52842DB46C3B9B5BEE27532D49F |  |  |  | 96EBD2A9566E423CA4D2E9C88F9D3041 |  |  |  |  | 87.48 | 100 | 0 | 3500 | 0 |  | 650 |  | Y | N | 0 | 3500 | 0 |  | 651 |  | Y | N | N |  |  | Y |  |  |  | BT180180 | H
B66451 | 2021-09-22 | 2 | B | 잔강최소화, 잔강최소화전 | 6 | B | DCK45M2 | 탄소강 | B | BM#2 | 1659 | 56 | 1641 | 1609 | 43 | 6200 |  | 1 | 0.33 | 16 |  | -2.49 | 1576 | 1633 | 15.52 | 0 | 0 | 37 | 4 | 62 | Y |  | 2021-09-23 00:15 | 85 | 1103 | -158 | 21 | 41 | 42 | 43 | 43 | 42 | 41 | 39 | 36 | 33 | 30 |  | 30 | 32 | 43 | 30 | 0 | -0.37 | Y | 35 | Y | -0.6 | [7 empty] | N | N | N | N | 180 | 0.45 | 58 | 75904 | 93430 | 5370 | 3000 | 07 | 2 |  | 2021-09-23 00:13 | 1576 | 130 |  | 21 |  | * 롱노즐 재사용 | B1BEB5D9E3194D3AABADA8D2298550D0 | [13 empty] | 77.02 | 100 | 2500 | 3100 | 0 |  | 650 | 400 | N | N | 2500 | 3100 | 0 |  | 651 | 400 | N | N | N |  | Y |  |  |  | Y | BT180180 | C
B66452 | 2021-09-22 | 2 | B | 잔강최소화 | 7 | A | SM45CB | 탄소강 | SM45C | BM#2 | 1605 | 41 | 1618 | 1565 | 33 | 5200 |  | 1 | 0.26 | 15 |  | -2.35 | 1574 | 1608 | 0 | 14.31 | 0 | 5 | 49 | 79 | Y |  | 2021-09-23 01:14 | 81 | 1088 | -156 | -157 | 31 | 37 | 39 | 40 | 43 | 43 | 43 | 43 | 41 |  |  | 41 | 32 | 43 | 41 | 43 | -0.08 | Y | 25 | Y | -0.2 | [7 empty] | N | N | N | N | 170 | 0.47 | 53 | 98826 | 87063 | 5787 | 16100 | 07 | 2 |  | 2021-09-23 01:21 | 1574 | 136 |  | 36 | [16 empty] | 106.55 | 100 | 2500 | 0 | 0 |  | 650 | 400 | N | N | 2500 | 0 | 0 |  | 651 | 400 | N | N | N |  | Y |  | Y |  |  | RB180.00 | H
B66453 | 2021-09-22 | 2 | B |  | 8 | A | SM45CB | 탄소강 | SM45C | BM#2 | 1587 | 46 | 1632 | 1533 | 39 | 7000 |  | 1 | 0.31 | 20 |  | -2.16 | 1545 | 1619 | 0 | 35.31 | 0 | 18 | 85 | 56 | Y |  | 2021-09-23 02:28 | 52 | 1072 | 40 | 36 | 32 | 29 | 27 | 25 | 24 | 23 | 21 | 20 | 19 | 17 |  | 17 | 25 | 32 | 17 | 0 | -0.33 |  | 45 | Y | -0.4 | [7 empty] | Y | Y | Y | Y | 170 | 0.47 | 59 | 68096 | 88826 | 5024 | 16000 | 07 | 2 |  | 2021-09-23 02:34 | 1545 | 119 |  | 15 | [16 empty] | 73.38 | 100 | 0 | 0 | 0 |  | 650 | 700 | N | N | 0 | 0 | 0 |  | 651 | 700 | N | N | N |  | Y |  |  |  |  | RB200.00 | C
B66454 | 2021-09-22 | 2 | B |  | 9 | A | SM45CB | 탄소강 | SM45C | BM#2 | 1605 | 53 | 1596 | 1519 | 28 | 5600 |  | 1 | 0.27 | 15 |  | -2.36 | 1546 | 1592 | 0 | 14.15 | 0 | 31 | 40 | 64 | Y |  | 2021-09-23 03:21 | 53 | 1075 | 15 | 16 | 21 | 21 | 21 | 20 | 19 | 18 | 17 | 15 | 14 |  |  | 14 | 18 | 21 | 14 | 21 | -0.17 |  | 40 | Y | -0.2 | [7 empty] | N | N | N | N | 220 | 0.47 | 59 | 135760 | 88180 | -140130 | 15400 | 07 | 2 |  | 2021-09-23 03:38 | 1546 | 106 |  | 21 | [16 empty] | 145.59 | 100 | 0 | 0 | 0 |  | 650 | 400 | N | N | 0 | 0 | 0 |  | 651 | 400 | N | N | N | [6 empty] | RB180.00 | H
A67054 | 2021-09-22 | 1 | B | 연주시작 | 1 | B | AE1055LS | 탄소강 | G-AE1055LS | BM#1 | 1626 | 41 | 1636 | 1574 | 24 | 4900 |  | 3 | 0.21 | 25 |  | -1.72 | 1577 | 1628 | 0 | 324.62 |  | 36 | 23 | 61 | Y |  | 2021-09-23 04:07 | 93 | 1096 | 24 | 24 | 41 | 37 | 43 | 32 | 44 | 27 | 30 | 21 | 26 | 24 | 24 | 24 | 32 | 44 | 21 | 24 | -1.53 |  | 15 | Y | 0 |  | 2.13 | 1.96 | [5 empty] | N | N | M | 210 | 0.46 | 57 | 80434 | 89376 | 7424 | 15800 | 04 | 1 |  | 2021-09-23 04:17 | 1577 | 113 |  | 17 |  | *T/D FLUX 유:15KG,용220KG *STR#1,#2 EDGE HEATER 코일부 건조작업으로 적용不-이상재등록 *연주시작 04:28 *STR#2 W/M#9,10번 압력헌팅으로 SR미적용 201~205 |  | 22854AACFAA146248532CB828A3F192F | A9CEA6B1271847CDBBAB01F7940F204C | [11 empty] | 83.48 | 100 | 1500 | 0 | 0 |  | 500 |  | N | N | 1500 | 0 | 0 |  | 501 |  | N | N | N |  |  | Y |  |  |  | BT180180 | H
B66455 | 2021-09-22 | 2 | B |  | 10 | A | SM45C | 탄소강 | SM45C | BM#2 | 1659 | 41 | 1603 | 1579 | 30 | 4900 |  | 1 | 0.27 | 17 |  | -2.04 | 1553 | 1606 | 0 | 21.48 | 0 | 37 | 5 | 71 | Y |  | 2021-09-23 04:26 | 60 | 1085 | 11 | 18 | 25 | 29 | 30 | 30 | 29 | 29 | 28 | 27 | 26 | 25 | 24 | 24 | 26 | 30 | 24 | 29 | -0.13 | Y | 45 | Y | -0.2 | [7 empty] | Y | Y | Y | Y | 210 | 0.47 | 65 | 32008 | 96414 | -151314 | 15800 | 07 | 2 |  | 2021-09-23 04:30 | 1553 | 106 |  | 17 | [16 empty] | 31.63 | 50 | 0 | 0 | 0 |  | 650 | 700 | Y | N | 0 | 0 | 0 |  | 651 | 700 | Y | N | N |  | Y |  |  |  |  | RB260.00 | C
A67055 | 2021-09-22 | 1 | C |  | 2 | A | AE1055LS | 탄소강 | G-AE1055LS | BM#1 | 1621 | 40 | 1604 | 1570 | 29 | 5300 |  | 3 | 0.21 | 25 |  | -1.23 | 1551 | 1589 | 0 | 282.24 |  | 20 | 14 | 106 | Y |  | 2021-09-23 05:00 | 67 | 1088 | 22 | 40 | 43 | 40 | 36 | 35 | 34 | 34 | 34 | 33 | 34 | 34 |  | 34 | 36 | 43 | 33 | 34 | -0.25 |  | 40 | Y | 0 | [8 empty] | N | N | Y | 200 | 0.52 | 61 | 101520 | 100616 | 7034 | 16000 | 04 | 1 |  | 2021-09-23 05:08 | 1551 | 113 |  | 22 |  | *STR#1,#2 EDGE HEATER 코일부 건조작업으로 적용不-이상재등록 *STR#2 W/M#9,10번 압력헌팅으로 미적용 201~203 | [14 empty] | 94.35 | 100 | 0 | 0 | 0 |  | 500 |  | N | N | 0 | 0 | 0 |  | 501 |  | N | N | N |  |  | Y |  |  |  | BT180180 | H
B66456 | 2021-09-22 | 2 | C |  | 11 | A | SM45C | 탄소강 | SM45C | BM#2 | 1624 | 40 | 1602 | 1564 | 32 | 5300 |  | 1 | 0.32 | 17 |  | -2.3 | 1541 | 1601 | 0 | 33.85 | 0 | 5 | 50 | 53 | Y |  | 2021-09-23 05:30 | 48 | 1105 | 22 | 22 | 25 | 26 | 25 | 25 | 23 | 22 | 22 | 21 | 20 | 18 | 17 | 17 | 22 | 26 | 17 | 25 | -0.2 | Y | 45 | Y | -0.2 | [7 empty] | Y | Y | Y | Y | 200 | 0.47 | 63 | 101207 | 93432 | 5368 | 15700 | 07 | 2 |  | 2021-09-23 05:41 | 1541 | 100 |  | 17 | [16 empty] | 102.54 | 50 | 0 | 0 | 0 |  | 650 | 700 | Y | N | 0 | 0 | 0 |  | 651 | 700 | Y | N | N |  | Y |  |  |  |  | RB254.00 | C
A67056 | 2021-09-22 | 1 | C |  | 3 | A | AE1055LS | 탄소강 | G-AE1055LS | BM#1 | 1587 | 40 | 1587 | 1537 | 24 | 4500 |  | 3 | 0.22 | 25 |  | -1.24 | 1554 | 1593 | 0 | 225.03 |  | 33 | 29 | 106 | Y |  | 2021-09-23 05:45 | 70 | 1096 | 33 | 33 | 33 | 33 | 35 | 35 | 35 | 35 | 34 | 34 | 33 | 34 | 34 | 34 | 34 | 35 | 33 | 35 | -0.07 | Y | 30 | Y | 0 | [8 empty] | N | N | Y | 190 | 0.52 | 59 | 101520 | 95491 | 7509 | 15500 | 04 | 1 |  | 2021-09-23 06:02 | 1554 | 113 |  | 40 |  | *STR#1,#2 EDGE HEATER 코일부 가열로 100KW적용 | [14 empty] | 97.15 | 100 | 0 | 0 | 0 |  | 500 |  | N | N | 0 | 0 | 0 |  | 501 |  | N | N | N |  |  | Y |  |  |  | BT180180 | H
B66457 | 2021-09-22 | 2 | C |  | 12 | A | SM45C | 탄소강 | SM45C | BM#2 | 1641 | 37 | 1615 | 1550 | 33 | 5600 |  | 1 | 0.28 | 15 |  | -2.11 | 1563 | 1611 | 0 | 15.87 | 0 | 18 | 86 | 61 | Y |  | 2021-09-23 07:04 | 70 | 1102 | 15 | 24 | 29 | 33 | 35 | 35 | 34 | 34 | 33 | 33 | 31 | 30 | 28 | 27 | 30 | 35 | 27 | 33 | -0.18 | Y | 45 | Y | -0.2 | [7 empty] | N | N | N | N | 190 | 0.47 | 67 | 139305 | 97467 | 5033 | 14500 | 07 | 2 |  | 2021-09-23 06:47 | 1563 | 102 |  | -13 |  | *빅사이즈 후속 *연연주 혼탕부 성분확인 ID:307~309.407~409 | [14 empty] | 136.24 | 50 | 0 | 0 | 0 |  | 650 | 400 | Y | N | 0 | 0 | 0 |  | 651 | 400 | Y | N | N |  | Y |  |  |  |  | RB110.00 | C
A67057 | 2021-09-22 | 1 | C |  | 4 | A | AE1055LS | 탄소강 | G-AE1055LS | BM#1 | 1597 | 41 | 1584 | 1533 | 32 | 5500 |  | 3 | 0.21 | 25 |  | -1.35 | 1543 | 1584 | 0 | 213.56 |  | 32 | 22 | 93 | Y |  | 2021-09-23 06:50 | 59 | 1091 | 33 | 33 | 29 | 28 | 26 | 26 | 24 | 24 | 23 | 22 | 21 | 20 | 37 | 37 | 26 | 37 | 37 | 0 | 0 |  |  | Y | 3.4 | [8 empty] | N | N | Y | 180 | 0.52 | 62 | 101520 | 102657 | 7793 | 15500 | 04 | 1 |  | 2021-09-23 07:00 | 1543 | 114 |  | 34 | [8 empty] | 3E24B8B064C34AE3BB8A6ABDF5B08B5B | FFA68540462647139262139FC1A4AE7C | 90AC58B74BD04F12BE5BFC7123474E75 |  | 75689147209C4F7CA3537E4DF77A98EC | 9369C4330DFC44E99306A0380D5FA31E | 1AED2CC0AD5243438130C25967FD8354 |  | 90.93 | 100 | 0 | 0 | 0 |  | 500 |  | Y | N | 0 | 0 | 0 |  | 501 |  | Y | N | N |  |  | Y |  |  |  | BT180180 | H
B66458 | 2021-09-23 | 2 | C |  | 13 | A | SM45CM3 | 탄소강 | SM45C | BM#2 | 1625 | 32 | 1632 | 1558 | 30 | 5300 |  | 1 | 0.31 | 17 |  | -2.33 | 1554 | 1620 | 0 | 14.58 | 0 | 31 | 41 | 67 | Y |  | 2021-09-23 07:44 | 63 | 1097 | 26 | 27 | 38 | 39 | 39 | 38 | 36 | 35 | 34 | 33 | 32 | 31 | 30 | 30 | 34 | 39 | 30 | 0 | -0.2 | Y | 45 | Y | -0.2 | [7 empty] | Y | Y | Y | Y | 180 | 0.45 | 67 | 39280 | 96644 | 5006 | 15000 | 07 | 2 |  | 2021-09-23 07:51 | 1554 | 96 |  | 14 |  | *연연주 혼탕부 성분확인 ID:301.401 *전공정 요청 감속주입(정속규정 미준수),이상공정 등록 및 생관통보 | [14 empty] | 38.89 | 57.14 | 0 | 0 | 0 |  | 650 | 700 | Y | Y | 0 | 0 | 0 |  | 651 | 700 | Y | Y | N |  | Y |  |  |  |  | RB100.00 | C
A67058 | 2021-09-23 | 1 | C |  | 5 | A | AE1055LS | 탄소강 | G-AE1055LS | BM#1 | 1624 | 43 | 1598 | 1565 | 29 | 5200 |  | 3 | 0.21 | 26 |  | -1.37 | 1557 | 1598 | 0 | 186.3 |  | 36 | 24 | 49 | Y |  | 2021-09-23 07:49 | 73 | 1108 | 38 | 42 | 29 | 33 | 36 | 37 | 37 | 37 | 37 | 36 | 36 | 36 | 36 | 36 | 36 | 37 | 36 | 37 | -0.03 | Y | 35 | Y | 0 | [8 empty] | N | N | Y | 170 | 0.52 | 60 | 101520 | 94816 | 7134 | 15900 | 04 | 1 |  | 2021-09-23 08:00 | 1557 | 120 |  | 38 | [16 empty] | 97.8 | 100 | 0 | 0 | 0 |  | 500 |  | Y | N | 0 | 0 | 0 |  | 501 |  | Y | N | N |  |  | Y |  |  |  | BT180180 | H
B66459 | 2021-09-23 | 2 | C |  | 14 | A | SM45CM3 | 탄소강 | SM45C | BM#2 | 1635 | 35 | 1630 | 1576 | 28 | 5000 |  | 1 | 0.36 | 16 |  | -2.53 | 1560 | 1623 | 0 | 18.26 | 0 | 37 | 6 | 68 | Y |  | 2021-09-23 08:52 | 69 | 1100 | 26 | 32 | 37 | 40 | 40 | 40 | 39 | 38 | 37 | 36 | 36 | 34 | 33 | 33 | 36 | 40 | 33 | 40 | -0.16 | Y | 45 | Y | -0.2 | [7 empty] | Y | Y | Y | Y | 170 | 0.47 | 65 | 100554 | 95184 | 5166 | 15200 | 07 | 2 |  | 2021-09-23 08:58 | 1560 | 94 |  | 15 | [16 empty] | 101.16 | 50 | 0 | 0 | 0 |  | 650 | 700 | Y | Y | 0 | 0 | 0 |  | 651 | 700 | Y | Y | N |  | Y |  |  |  |  | RB114.30 | C
A67059 | 2021-09-23 | 1 | C |  | 6 | A | AE1055LS | 탄소강 | G-AE1055LS | BM#1 | 1652 | 44 | 1595 | 1577 | 26 | 4000 |  | 3 | 0.22 | 25 |  | -1.29 | 1557 | 1595 | 0 | 215.58 |  | 20 | 15 | 47 | Y |  | 2021-09-23 08:55 | 73 | 1086 | 35 | 34 | 37 | 39 | 41 | 41 | 41 | 41 | 40 | 39 | 39 | 39 | 39 | 39 | 39 | 41 | 39 | 41 | -0.05 | Y | 40 | Y | 0 | [8 empty] | N | N | Y | 210 | 0.52 | 58 | 101520 | 95749 | 7751 | 15800 | 04 | 1 |  | 2021-09-23 09:03 | 1557 | 117 |  | 34 | [16 empty] | 96.92 | 100 | 0 | 0 | 0 |  | 500 |  | Y | N | 0 | 0 | 0 |  | 501 |  | Y | N | N |  |  | Y |  |  |  | BT180180 | C
B66460 | 2021-09-23 | 2 | C | TUNDISH교체전 | 15 | A | SM45CM3 | 탄소강 | SM45C | BM#2 | 1612 | 36 | 1628 | 1579 | 30 | 5300 |  | 1 | 0.35 | 17 |  | -2.86 | 1555 | 1623 | 0 | 20.85 | 0 | 5 | 51 | 69 | Y |  | 2021-09-23 09:57 | 64 | 1096 | 30 | 32 | 34 | 36 | 35 | 36 | 34 | 33 | 33 | 33 | 31 | 30 | 30 | 30 | 33 | 36 | 30 | 33 | -0.13 | Y | 45 | Y | 0 | [7 empty] | Y | N | N | M | 220 | 0.47 | 67 | 118471 | 96221 | 5079 | 2000 | 07 | 2 |  | 2021-09-23 10:08 | 1555 | 97 |  | 15 |  |  | C699DCA30EC24482A5F5CEB9AB69EA26 | 9A60B32FA48742D18377C5915F6AC9AE | 274B11747C1E4D9296B3A45F32B75DD7 | [11 empty] | 117.82 | 47.06 | 0 | 3000 | 0 |  | 650 | 700 | Y | Y | 0 | 3040 | 0 |  | 651 | 700 | Y | Y | N |  | Y |  |  |  |  | RB125.00 | C
A67060 | 2021-09-23 | 1 | C |  | 7 | A | AE1055LS | 탄소강 | G-AE1055LS | BM#1 | 1642 | 41 | 1591 | 1577 | 27 | 4800 |  | 3 | 0.22 | 25 |  | -1.38 | 1549 | 1591 | 0 | 225.71 |  | 33 | 30 | 61 | Y |  | 2021-09-23 09:55 | 65 | 1091 | 39 | 37 | 36 | 36 | 36 | 35 | 35 | 34 | 34 | 33 | 34 | 33 | 33 | 33 | 35 | 36 | 33 | 36 | -0.06 | Y | 50 | Y | 0 | [8 empty] | N | N | Y | 200 | 0.52 | 58 | 84600 | 95201 | 7349 | 15600 | 04 | 1 |  | 2021-09-23 10:03 | 1549 | 114 |  | 33 | [16 empty] | 81.98 | 100 | 0 | 0 | 0 |  | 500 |  | Y | N | 0 | 0 | 0 |  | 501 |  | Y | N | N |  |  | Y |  |  |  | BT180180 | C
A67061 | 2021-09-23 | 1 | C |  | 8 | A | AE1055LS | 탄소강 | G-AE1055LS | BM#1 | 1616 | 40 | 1606 | 1532 | 25 | 5200 |  | 3 | 0.21 | 25 |  | -1.65 | 1556 | 1606 | 0 | 216.43 |  | 32 | 23 | 57 | Y |  | 2021-09-23 10:50 | 72 | 1084 | 32 | 32 | 35 | 37 | 38 | 38 | 37 | 37 | 36 | 36 | 35 | 34 |  | 34 | 36 | 38 | 34 | 37 | -0.11 | Y | 35 | Y | -0.2 | [8 empty] | N | N | Y | 190 | 0.52 | 54 | 101520 | 91193 | 7007 | 16000 | 04 | 1 |  | 2021-09-23 10:58 | 1556 | 114 |  | 37 | [16 empty] | 103.49 | 100 | 0 | 0 | 0 |  | 500 |  | Y | N | 0 | 0 | 0 |  | 501 |  | Y | N | N |  |  | Y |  |  |  | BT180180 | C
B66461 | 2021-09-23 | 2 | C | TUNDISH교체 | 1 | A | AE15B35C | 합금강 | 보론강 | BM#2 | 1633 | 47 | 1680 | 1559 | 40 | 8000 |  | 1 | 0.51 | 21 |  | -2.61 | 1584 | 1669 | 23.23 | 0 | 0 | 18 | 87 | 70 | Y |  | 2021-09-23 11:15 | 86 | 1089 | -473 | -303 | 30 | 29 | 29 | 35 | 40 | 44 | 45 | 45 | 46 | 47 | 46 | 46 | 41 | 47 | 46 | 46 | 0 |  | 10 | Y | 0 | 0.5 | 1.85 | 1.85 |  |  |  |  | N | N | N | N | 220 | 0.47 | 64 | 95521 | 96965 | 585 | 15300 | 13 | 1 |  | 2021-09-23 11:21 | 1584 | 128 |  | 23 |  | * T/D FLUX 용탕부: 220 KG / 유탕부: 10KG 투입. * BUTT 타입롱노즐사용(슬리브타입.) | [6 empty] | FE6F18548409478F81EA3E528BE130F0 | 54FCADEF047648B08FC971D4CA7D7E76 | 0F65C9BECD8F4AC1B641789D5D739C9A |  | 2CED631831F04282AC7A3AF48F39DC29 | 3E81D596FD834E1FA56803828A81E47F | DCE02C59070D40ABA7B2EB5C3C65ED79 |  | 98.12 | 50 | 700 | 0 | 0 |  | 301 | 400 | Y | Y | 700 | 0 | 0 |  | 301 | 400 | Y | Y | N |  |  |  | Y |  |  | RB105.00 | C
A67062 | 2021-09-23 | 1 | C |  | 9 | A | AE1055LS | 탄소강 | G-AE1055LS | BM#1 | 1681 | 42 | 1588 | 1612 | 18 | 3300 |  | 3 | 0.2 | 25 |  | -1.31 | 1549 | 1588 | 0 | 194.77 |  | 36 | 25 | 43 | Y |  | 2021-09-23 11:51 | 65 | 1099 | 33 | 32 | 34 | 35 | 35 | 35 | 35 | 34 | 34 | 33 | 33 | 33 | 33 | 33 | 34 | 35 | 33 | 35 | -0.04 | Y | 45 | Y | 0 | [8 empty] | N | N | Y | 180 | 0.52 | 61 | 101520 | 99098 | 7102 | 15900 | 04 | 1 |  | 2021-09-23 11:59 | 1549 | 110 |  | 31 | [16 empty] | 93.91 | 100 | 0 | 0 | 0 |  | 500 |  | Y | N | 0 | 0 | 0 |  | 501 |  | Y | N | N |  |  | Y |  |  |  | BT180180 | H
B66462 | 2021-09-23 | 2 | C |  | 2 | A | AE15B35C | 합금강 | 보론강 | BM#2 | 1612 | 40 | 1630 | 1566 | 33 | 6000 |  | 1 | 0.43 | 16 |  | -2.14 | 1566 | 1624 | 9.08 | 0 | 0 | 31 | 42 | 74 | Y |  | 2021-09-23 12:15 | 68 | 1090 | 44 | 41 | 37 | 35 | 34 | 33 | 31 | 29 | 28 | 27 | 25 | 23 | 20 | 18 | 30 | 37 | 18 | 0 | -0.35 |  | 55 | Y | -0.4 | [7 empty] | N | N | N | N | 220 | 0.49 | 66 | 97388 | 101826 | -826 | 15400 | 13 | 1 |  | 2021-09-23 12:23 | 1566 | 118 |  | 28 | [16 empty] | 96.86 | 100 | 0 | 0 | 0 |  | 301 | 400 | Y | Y | 0 | 0 | 0 |  | 300 | 400 | Y | Y | N | [6 empty] | RB160.00 | C
A67063 | 2021-09-23 | 1 | D |  | 10 | B | AE1055LS | 탄소강 | G-AE1055LS | BM#1 | 1637 | 42 | 1590 | 1590 | 29 | 4500 |  | 3 | 0.21 | 25 |  | -1.24 | 1552 | 1590 | 0 | 192.83 |  | 20 | 16 | 44 | Y |  | 2021-09-23 12:53 | 68 | 1101 | 31 | 31 | 34 | 36 | 38 | 39 | 39 | 38 | 38 | 38 | 37 | 36 | 36 | 36 | 37 | 39 | 36 | 38 | -0.05 | Y | 35 | Y | 0 | [8 empty] | N | N | Y | 170 | 0.52 | 60 | 101520 | 97815 | 7735 | 15400 | 04 | 1 |  | 2021-09-23 13:00 | 1552 | 110 |  | 32 | [16 empty] | 95.06 | 100 | 0 | 0 | 0 |  | 500 |  | Y | N | 0 | 0 | 0 |  | 501 |  | Y | N | N |  |  | Y |  |  |  | BT180180 | H
B66463 | 2021-09-23 | 2 | D |  | 3 | A | AE15B35C | 합금강 | 보론강 | BM#2 | 1601 | 35 | 1631 | 1572 | 29 | 5300 |  | 1 | 0.42 | 16 |  | -2.46 | 1563 | 1624 | 15.43 | 0 | 0 | 37 | 7 | 69 | Y |  | 2021-09-23 13:14 | 65 | 1095 | 14 | 14 | 19 | 22 | 25 | 25 | 25 | 24 | 22 | 22 | 19 | 19 |  | 19 | 22 | 25 | 19 | 25 | -0.13 | Y | 45 | Y | 0 | [7 empty] | N | N | N | N | 210 | 0.49 | 63 | 97608 | 98149 | 1401 | 16500 | 13 | 1 |  | 2021-09-23 13:20 | 1563 | 122 |  | 36 | [16 empty] | 98.59 | 100 | 0 | 0 | 0 |  | 301 | 400 | Y | Y | 0 | 0 | 0 |  | 301 | 400 | Y | Y | N | [6 empty] | RB100.00 | C
A67064 | 2021-09-23 | 1 | D |  | 11 | B | AE1055LS | 탄소강 | G-AE1055LS | BM#1 | 1705 | 40 | 1589 | 1603 | 21 | 3200 |  | 3 | 0.2 | 25 |  | -1.37 | 1548 | 1589 | 0 | 193.63 |  | 33 | 31 | 47 | Y |  | 2021-09-23 13:52 | 64 | 1092 | 36 | 34 | 33 | 33 | 33 | 32 | 32 | 31 | 30 | 30 | 29 | 28 |  | 28 | 32 | 33 | 28 | 33 | -0.11 |  | 45 | Y | -0.2 | [8 empty] | N | N | Y | 210 | 0.52 | 58 | 101520 | 97018 | 7582 | 15900 | 04 | 1 |  | 2021-09-23 14:05 | 1548 | 109 |  | 34 | [16 empty] | 97.62 | 100 | 0 | 0 | 0 |  | 500 |  | Y | N | 0 | 0 | 0 |  | 501 |  | Y | N | N |  |  | Y |  |  |  | BT180180 | H
B66464 | 2021-09-23 | 2 | D | 잔강최소화전 | 4 | A | AE15B35C | 합금강 | 보론강 | BM#2 | 1646 | 36 | 1638 | 1592 | 32 | 5100 |  | 1 | 0.53 | 16 |  | -2.91 | 1570 | 1629 | 27.84 | 0 | 0 | 5 | 52 | 61 | Y |  | 2021-09-23 14:14 | 72 | 1108 | 16 | 15 | 20 | 24 | 25 | 26 | 27 | 27 | 26 | 26 | 26 | 26 | 25 | 25 | 24 | 27 | 25 | 26 | -0.03 | Y | 30 | Y | -0.2 | [7 empty] | N | N | N | N | 200 | 0.49 | 61 | 93068 | 95212 | 688 | 2500 | 13 | 1 |  | 2021-09-23 14:17 | 1570 | 125 |  | 40 |  | * T/D 실측잔강 : 2.4T | [14 empty] | 97.66 | 100 | 0 | 3450 | 0 |  | 301 | 400 | Y | Y | 0 | 3100 | 0 |  | 301 | 400 | Y | Y | N | [6 empty] | RB105.00 | C
A67065 | 2021-09-23 | 1 | D |  | 12 | A | AE1055LS | 탄소강 | G-AE1055LS | BM#1 | 1674 | 43 | 1596 | 1608 | 18 | 3300 |  | 3 | 0.18 | 26 |  | -1.48 | 1551 | 1596 | 0 | 254.57 |  | 32 | 24 | 54 | Y |  | 2021-09-23 15:03 | 67 | 1099 | 26 | 32 | 36 | 37 | 38 | 37 | 37 | 37 | 36 | 36 | 36 | 36 |  | 36 | 35 | 38 | 36 | 37 | -0.06 | Y | 35 | Y | 0 | [8 empty] | N | N | Y | 200 | 0.52 | 58 | 84600 | 94770 | 7080 | 15100 | 04 | 1 |  | 2021-09-23 15:12 | 1551 | 110 |  | 22 | [7 empty] | 41A9578F1A9D426E88956FF58BB14A02 | 90A1C62AAD9647E78421A7EBEC21BD28 | FB13F82C15354E2596A6C662F970B188 |  | 6198DCD619714CF8A19EF6738B9DA078 | AA3A5E4AD76943F6BCE6AD8D562D1DAC | 0114693889594294A8DACAEED33493ED |  |  | 82.34 | 100 | 0 | 0 | 0 |  | 500 |  | Y | N | 0 | 0 | 0 |  | 501 |  | Y | N | N |  |  | Y |  |  |  | BT180180 | H
B66465 | 2021-09-23 | 2 | D | 잔강최소화 | 5 | A | SRD1 | 합금강 | D4 | BM#2 | 1578 | 39 | 1643 | 1547 | 35 | 6700 |  | 1 | 0.52 | 17 |  | -2.37 | 1567 | 1628 | 0 | 62.83 | 0 | 18 | 88 | 41 | Y |  | 2021-09-23 15:32 | 74 | 1094 | -178 | -10 | 32 | 33 | 35 | 36 | 36 | 36 | 36 | 35 | 35 | 33 |  | 33 | 27 | 36 | 33 | 36 | -0.08 | Y | 30 | Y | -0.4 | [7 empty] | N | N | N | N | 190 | 0.47 | 60 | 87915 | 100022 | -2372 | 15200 | 13 | 1 |  | 2021-09-23 15:35 | 1567 | 130 |  | 40 | 12 |  | B597DA100AA0402C90D2270247A906FE | [13 empty] | 90.59 | 100 | 2500 | 0 | 0 |  | 650 | 600 | Y | N | 2500 | 0 | 0 |  | 651 | 600 | Y | N | N |  |  |  | Y |  |  | RB160.00 | C
A67066 | 2021-09-23 | 1 | D |  | 13 | A | AE1055LS | 탄소강 | G-AE1055LS | BM#1 | 1658 | 42 | 1597 | 1567 | 23 | 4100 |  | 3 | 0.18 | 26 |  | -1.33 | 1556 | 1597 | 0 | 262.81 |  | 36 | 26 | 54 | Y |  | 2021-09-23 16:03 | 72 | 1099 | 35 | 35 | 40 | 43 | 44 | 44 | 43 | 43 | 43 | 42 | 42 | 42 | 41 | 41 | 42 | 44 | 41 | 43 | -0.04 | Y | 40 | Y | -0.2 | [8 empty] | N | N | Y | 190 | 0.52 | 61 | 101520 | 99116 | 7084 | 15200 | 04 | 1 |  | 2021-09-23 16:15 | 1556 | 109 |  | 21 | [5 empty] | B00428C7E611485C92DD22171182F717 | [10 empty] | 95.68 | 100 | 0 | 0 | 0 |  | 500 |  | Y | N | 0 | 0 | 0 |  | 501 |  | Y | N | N |  |  | Y |  |  |  | BT180180 | H
B66466 | 2021-09-23 | 2 | D |  | 6 | A | SRD1 | 합금강 | D4 | BM#2 | 1579 | 38 | 1615 | 1558 | 33 | 6000 |  | 1 | 0.46 | 19 |  | -2.15 | 1561 | 1619 | 0 | 37.25 | 0 | 31 | 43 | 54 | Y |  | 2021-09-23 16:35 | 68 | 1102 | 30 | 32 | 34 | 34 | 33 | 32 | 32 | 31 | 29 | 28 | 27 | 26 | 23 | 23 | 30 | 34 | 23 | 32 | -0.22 |  | 50 | Y | -0.6 | [7 empty] | N | N | N | N | 180 | 0.49 | 64 | 96825 | 100744 | -2744 | 13900 | 13 | 1 |  | 2021-09-23 16:56 | 1561 | 127 |  | 37 | [16 empty] | 99.21 | 100 | 0 | 0 | 0 |  | 650 | 600 | Y | N | 0 | 0 | 0 |  | 650 | 600 | Y | N | N | [6 empty] | RB110.00 | C
A67067 | 2021-09-23 | 1 | D |  | 14 | A | AE1055LS | 탄소강 | G-AE1055LS | BM#1 | 1637 | 42 | 1593 | 1568 | 22 | 3900 |  | 3 | 0.19 | 26 |  | -1.26 | 1554 | 1593 | 0 | 220.28 |  | 20 | 17 | 49 | Y |  | 2021-09-23 16:58 | 70 | 1101 | 40 | 40 | 42 | 43 | 43 | 43 | 43 | 43 | 42 | 41 | 41 | 42 |  | 42 | 42 | 43 | 41 | 43 | -0.06 | Y | 35 | Y | 0.2 | [8 empty] | N | N | Y | 180 | 0.52 | 58 | 101520 | 94628 | 7322 | 16000 | 04 | 1 |  | 2021-09-23 17:12 | 1554 | 109 |  | 28 | [16 empty] | 97.06 | 100 | 0 | 0 | 0 |  | 500 |  | Y | N | 0 | 0 | 0 |  | 501 |  | Y | N | N |  |  | Y |  |  |  | BT180180 | H
B66467 | 2021-09-23 | 2 | D |  | 7 | B | SRD1 | 합금강 | D4 | BM#2 | 1584 | 36 | 1611 | 1559 | 32 | 5300 |  | 1 | 0.43 | 16 |  | -2.18 | 1555 | 1605 | 0 | 23.34 | 0 | 37 | 8 | 52 | Y |  | 2021-09-23 17:44 | 62 | 1099 | 20 | 21 | 25 | 27 | 29 | 28 | 28 | 27 | 26 | 25 | 25 | 24 |  | 24 | 26 | 29 | 24 | 25 | -0.14 | Y | 35 | Y | -0.2 | [7 empty] | N | N | N | N | 170 | 0.49 | 60 | 96540 | 94665 | 1685 | 15400 | 13 | 1 |  | 2021-09-23 17:49 | 1555 | 115 |  | 34 | [16 empty] | 100.88 | 100 | 0 | 0 | 0 |  | 650 | 600 | Y | N | 0 | 0 | 0 |  | 650 | 600 | Y | N | N | [6 empty] | RB160.00 | C
A67068 | 2021-09-23 | 1 | D |  | 15 | A | AE1055LS | 탄소강 | G-AE1055LS | BM#1 | 1646 | 40 | 1583 | 1578 | 18 | 3700 |  | 3 | 0.19 | 25 |  | -1.22 | 1547 | 1583 | 0 | 186.04 |  | 33 | 32 | 50 | Y |  | 2021-09-23 18:07 | 63 | 1098 | 41 | 39 | 39 | 38 | 37 | 36 | 35 | 34 | 33 | 32 | 32 | 31 | 31 | 32 | 35 | 39 | 31 | 32 | -0.16 | Y | 50 | Y | 0.2 | [8 empty] | N | N | Y | 170 | 0.45 | 69 | 101520 | 96867 | 7983 | 16000 | 04 | 1 |  | 2021-09-23 18:16 | 1547 | 94 |  | 18 |  | *전공정요청 감속주입(정속유지강종) | [14 empty] | 96.82 | 100 | 0 | 0 | 0 |  | 500 |  | Y | N | 0 | 0 | 0 |  | 501 |  | Y | N | N |  |  | Y |  |  |  | BT180180 | H
B66468 | 2021-09-23 | 2 | D |  | 8 | A | SCM440 | 합금강 | D | BM#2 | 1586 | 38 | 1610 | 1528 | 34 | 6500 |  | 1 | 0.47 | 16 |  | -2.18 | 1557 | 1605 | 0 | 30.42 | 0 | 5 | 53 | 62 | Y |  | 2021-09-23 18:50 | 61 | 1101 | 19 | 22 | 24 | 26 | 27 | 27 | 27 | 26 | 25 | 24 | 23 | 22 |  | 22 | 25 | 27 | 22 | 27 | -0.12 | Y | 40 | Y | -0.2 |  |  |  | 0.49 |  |  |  | Y | Y | Y | Y | 170 | 0.48 | 63 | 98928 | 95927 | -527 | 15900 | 13 | 1 |  | 2021-09-23 18:52 | 1557 | 116 |  | 30 | [16 empty] | 103.81 | 100 | 0 | 0 | 0 |  | 650 | 400 | Y | N | 0 | 0 | 0 |  | 650 | 400 | Y | N | N | [6 empty] | RB320.00 | C
A67069 | 2021-09-23 | 1 | D |  | 16 | A | AE1055LS | 탄소강 | G-AE1055LS | BM#1 | 1704 | 40 | 1583 | 1604 | 32 | 2700 |  | 3 | 0.18 | 25 |  | -1.08 | 1551 | 1583 | 0 | 200.03 |  | 32 | 25 | 66 | Y |  | 2021-09-23 19:11 | 67 | 1098 | 30 | 33 | 36 | 37 | 37 | 37 | 37 | 36 | 36 | 36 | 35 | 35 | 35 | 35 | 35 | 37 | 35 | 37 | -0.04 | Y | 50 | Y | 0 | [8 empty] | N | N | Y | 210 | 0.45 | 66 | 84600 | 94723 | 7277 | 15500 | 04 | 1 |  | 2021-09-23 19:19 | 1551 | 101 |  | 25 |  | *전공정요청 감속주입(정속유지강종) | [14 empty] | 82.38 | 100 | 0 | 0 | 0 |  | 500 |  | Y | N | 0 | 0 | 0 |  | 501 |  | Y | N | N |  |  | Y |  |  |  | BT180180 | H
B66469 | 2021-09-23 | 2 | D |  | 9 | A | SCM440 | 합금강 | D | BM#2 | 1596 | 36 | 1606 | 1537 | 34 | 6000 |  | 1 | 0.43 | 16 |  | -2.24 | 1550 | 1603 | 0 | 18.37 | 0 | 18 | 89 | 48 | Y |  | 2021-09-23 19:52 | 54 | 1103 | 20 | 19 | 21 | 22 | 23 | 24 | 24 | 24 | 23 | 22 | 22 | 21 | 19 | 19 | 22 | 24 | 19 | 24 | -0.12 | Y | 40 | Y | 0 |  |  |  | 0.56 |  |  |  | Y | Y | Y | Y | 220 | 0.48 | 64 | 146729 | 97635 | 165 | 15800 | 13 | 1 |  | 2021-09-23 19:54 | 1550 | 111 |  | 32 | 10 | * 연연주 혼탕부 ID : 307, 308, 309, 407, 408, 409 * 후 HEAT 전공정 요청으로 감속주입 빅사이즈 조업 불가 사이즈 변경요청 생관통보... 혼탕부위 빅사이즈 조업 S/R 부분 미적용 ID: 307~309,407~409 | [14 empty] | 149.42 | 0 | 0 | 0 | 0 |  | 650 | 400 | Y | N | 0 | 0 | 0 |  | 650 | 400 | Y | N | N | [6 empty] | RB105.00 | C
A67070 | 2021-09-23 | 1 | D |  | 17 | B | AE1055LS | 탄소강 | G-AE1055LS | BM#1 | 1705 | 40 | 1593 | 1589 | 24 | 3100 |  | 3 | 0.19 | 26 |  | -1.16 | 1558 | 1593 | 0 | 197.72 |  | 36 | 27 | 64 | Y |  | 2021-09-23 20:12 | 74 | 1097 | 33 | 33 | 33 | 35 | 35 | 35 | 34 | 34 | 33 | 33 | 32 | 32 | 32 | 32 | 33 | 35 | 31 | 35 | -0.08 | Y | 50 | Y | 0.2 | [8 empty] | N | N | Y | 200 | 0.45 | 68 | 101520 | 95520 | 7780 | 15200 | 04 | 1 |  | 2021-09-23 20:22 | 1558 | 108 |  | 31 |  | *전공정요청 감속주입(정속유지강종) | [14 empty] | 10152000 | 100 | 0 | 0 | 0 |  | 500 |  | Y | N | 0 | 0 | 0 |  | 501 |  | Y | N | N |  |  | Y |  |  |  | BT180180 | H
B66470 | 2021-09-23 | 2 | B |  | 10 | A | SCM440HM2 | 소입성보증강 | D | BM#2 | 1575 | 41 | 1617 | 1529 | 37 | 6900 |  | 1 | 0.41 | 19 |  | -2.18 | 1548 | 1604 | 20.86 | 0 | 0 | 31 | 44 | 49 | Y |  | 2021-09-23 21:09 | 55 | 1100 | 19 | 23 | 25 | 27 | 27 | 27 | 26 | 25 | 23 | 21 | 20 | 19 |  | 19 | 23 | 27 | 19 | 27 | -0.18 | Y | 45 | Y | -0.2 |  |  |  | 0.74 |  |  |  | N | N | N | N | 210 | 0.48 | 66 | 45666 | 100660 | -1560 | 15000 | 13 | 1 |  | 2021-09-23 21:12 | 1548 | 108 |  | 21 |  | * 연연주 혼탕부 ID : 301, 401 * 전공정 요청으로 감속주입 일반 사이즈로 변경 함. | [14 empty] | 45.87 | 100 | 0 | 0 | 0 |  | 650 | 400 | Y | N | 0 | 0 | 0 |  | 650 | 400 | Y | N | N | [6 empty] | RB165.10 | C
A67071 | 2021-09-23 | 1 | B |  | 18 | A | AE1055LS | 탄소강 | G-AE1055LS | BM#1 | 1701 | 40 | 1587 | 1585 | 17 | 3200 |  | 3 | 0.19 | 25 |  | -1.45 | 1544 | 1587 | 0 | 233.03 |  | 20 | 18 | 68 | Y |  | 2021-09-23 21:31 | 60 | 1099 | 31 | 30 | 30 | 31 | 31 | 31 | 30 | 29 | 29 | 28 | 28 | 27 | 27 | 27 | 29 | 31 | 27 | 31 | -0.08 | Y | 50 | Y | 0 | [8 empty] | N | N | Y | 190 | 0.45 | 62 | 84600 | 89945 | 7405 | 16300 | 04 | 1 |  | 2021-09-23 21:39 | 1544 | 99 |  | 22 |  | *전공정 요청으로 감속주입-정속주입 강종 감속 *STR#1 W/D압력초과 S/R재세팅 | [14 empty] | 86.37 | 100 | 0 | 0 | 0 |  | 500 |  | Y | N | 0 | 0 | 0 |  | 501 |  | Y | N | N |  |  | Y |  |  |  | BT180180 | H
B66471 | 2021-09-23 | 2 | B |  | 11 | A | SCM440HM2 | 소입성보증강 | D | BM#2 | 1600 | 35 | 1619 | 1556 | 30 | 5800 |  | 1 | 0.35 | 20 |  | -2.63 | 1555 | 1621 | 21.31 | 0 | 0 | 37 | 9 | 66 | Y |  | 2021-09-23 22:01 | 62 | 1100 | 16 | 18 | 22 | 25 | 25 | 26 | 25 | 25 | 24 | 23 | 21 | 21 | 20 | 17 | 22 | 26 | 17 | 25 | -0.18 | Y | 50 | Y | -0.2 |  |  |  | 0.76 |  |  |  | N | N | N | N | 200 | 0.4 | 78 | 93936 | 96874 | -224 | 14600 | 13 | 1 |  | 2021-09-23 22:04 | 1555 | 114 |  | 36 |  | * 전공정 요청으로 감속주입 0.40 이상공정 등록 및 생관통보 | [14 empty] | 97.6 | 100 | 0 | 0 | 0 |  | 650 | 400 | Y | N | 0 | 0 | 0 |  | 651 | 400 | Y | N | N | [6 empty] | RB165.10 | C
A67072 | 2021-09-23 | 1 | B |  | 19 | A | AE1055LS | 탄소강 | G-AE1055LS | BM#1 | 1636 | 40 | 1584 | 1555 | 36 | 4000 |  | 3 | 0.19 | 25 |  | -1.15 | 1549 | 1584 | 0 | 239.29 |  | 33 | 33 | 76 | Y |  | 2021-09-23 22:41 | 65 | 1098 | 27 | 28 | 33 | 34 | 35 | 36 | 35 | 34 | 33 | 33 | 33 | 32 | 32 | 32 | 33 | 36 | 32 | 33 | -0.1 | Y | 40 | Y | 0 | [8 empty] | N | N | Y | 180 | 0.45 | 65 | 101520 | 91604 | 8446 | 15200 | 04 | 1 |  | 2021-09-23 22:48 | 1549 | 92 |  | 16 |  | *전공정 요청으로 감속주입-정속주입 강종 감속 | [14 empty] | 102.96 | 100 | 0 | 0 | 0 |  | 500 |  | Y | N | 0 | 0 | 0 |  | 501 |  | Y | N | N |  |  | Y |  |  |  | BT180180 | H
B66472 | 2021-09-23 | 2 | B |  | 12 | A | SCM440HM2 | 소입성보증강 | D | BM#2 | 9999 | 49 | 1618 | 1534 | 34 | 7100 |  | 1 | 0.33 | 18 |  | -2.04 | 1560 | 1606 | 10.44 | 0 | 0 | 5 | 54 | 51 | Y |  | 2021-09-23 23:31 | 67 | 1099 | 13 | 24 | 29 | 33 | 35 | 35 | 34 | 34 | 33 | 32 | 31 | 30 | 29 | 29 | 30 | 35 | 29 | 0 | -0.15 | Y | 40 | Y | -0.2 |  |  |  | 0.98 |  |  |  | Y | Y | Y | Y | 190 | 0.47 | 65 | 97920 | 95893 | 207 | 15700 | 13 | 1 |  | 2021-09-23 23:36 | 1560 | 115 |  | 24 | [16 empty] | 101.37 | 100 | 0 | 0 | 0 |  | 650 | 400 | Y | N | 0 | 0 | 0 |  | 650 | 400 | Y | N | N | [6 empty] | RB120.00 | C
A67073 | 2021-09-23 | 1 | B | TUNDISH교체전 | 20 | A | AE1055LS | 탄소강 | G-AE1055LS | BM#1 | 1644 | 40 | 1587 | 1571 | 20 | 3500 |  | 3 | 0.19 | 25 |  | -1.04 | 1555 | 1587 | 0 | 231.2 |  | 32 | 26 | 82 | Y |  | 2021-09-23 23:40 | 71 | 1094 | 30 | 30 | 33 | 36 | 37 | 37 | 37 | 36 | 35 | 34 | 34 | 34 |  | 34 | 35 | 37 | 34 | 37 | -0.06 | Y | 40 | Y | 0 | [7 empty] | N | N | N | N | 170 | 0.45 | 64 | 84806 | 91777 | 7273 | 2000 | 04 | 1 |  | 2021-09-23 23:48 | 1555 | 95 |  | 24 |  | *전공정 요청으로 감속주입-정속주입 강종 감속 |  | D5A35FF71FC84CDFA31B47437A2E5B74 | BD5B2E587B3F4124ACC1F226F323588D | 5AB0DC8218C44537B3B1DF466C10D2BB |  |  | 49204E2BAAB4477DB032AB28CE717A5A | ABD365C90E3C4BD988BD17DAB862CB64 | 5393F441939F428E8BF6E75CB7AF7D5C |  | 50985586F26C4034BDAA3CD9CE131D7C | 76295BB54E2F477FB5038793C327922C | 2C16A459C4FC4D838EC6FDEFC7B37A77 |  | 84.98 | 100 | 0 | 3500 | 0 |  | 500 |  | Y | N | 0 | 3500 | 0 |  | 501 |  | Y | N | N |  |  | Y |  |  |  | BT180180 | H
B66473 | 2021-09-23 | 2 | B |  | 13 | A | SCM440HM2 | 소입성보증강 | D | BM#2 | 1656 | 42 | 1634 | 1563 | 33 | 7200 |  | 1 | 0.28 | 20 |  | -2.62 | 1556 | 1626 | 16.39 | 0 | 0 | 29 | 52 | 11635 | Y |  | 2021-09-24 00:40 | 63 | 1093 | 26 | 26 | 26 | 27 | 28 | 27 | 26 | 25 | 24 | 23 | 22 | 21 | 21 | 21 | 25 | 28 | 21 | 26 | -0.17 | Y | 40 | Y | 0 |  |  |  | 1.08 |  |  |  | N | N | N | N | 180 | 0.47 | 66 | 98943 | 96920 | -770 | 14000 | 13 | 1 |  | 2021-09-24 00:42 | 1556 | 109 |  | 20 | [16 empty] | 102.8 | 100 | 0 | 0 | 0 |  | 650 | 400 | Y | N | 0 | 0 | 0 |  | 651 | 400 | Y | N | N | [6 empty] | RB165.10 | C
A67074 | 2021-09-23 | 1 | B | TUNDISH교체 | 1 | A | STB2 | 베어링강 | STB (SF) | BM#1 | 1663 | 40 | 1593 | 1573 | 29 | 5100 |  | 3 | 0.23 | 25 |  | -1.31 | 1552 | 1591 | 136.81 | 53.74 |  | 36 | 28 | 68 | Y |  | 2021-09-24 00:55 | 96 | 1095 | 36 | 23 | 44 | 44 | 38 | 26 | 28 | 32 | 30 | 45 | 36 | 44 | 32 | 37 | 36 | 45 | 32 | 44 | -0.87 |  | 15 | Y | 1 |  | 1.63 | 1.42 | [5 empty] | Y | N | M | 240 | 0.46 | 67 | 84610 | 100675 | 7375 | 15300 | 17 | 2 |  | 2021-09-24 01:03 | 1552 | 115 |  | 36 |  | *T/D FLUX 유:10KG,용270KG | [14 empty] | 78.49 | 100 | 1500 | 0 | 0 |  | 650 |  | Y | N | 1500 | 0 | 0 |  | 651 |  | Y | N | Y |  |  | Y |  |  |  | BT180180 | H
B66474 | 2021-09-23 | 2 | B | 연주종료 | 14 | A | SCM440HM2 | 소입성보증강 | D | BM#2 | 1621 | 40 | 1623 | 1541 | 33 | 6500 |  | 1 | 0.34 | 15 |  | -2.03 | 1559 | 1599 | 15.48 | 0 | 0 | 31 | 45 | 76 | Y |  | 2021-09-24 02:00 | 66 | 1090 | 18 | 30 | 39 | 43 | 45 | 44 | 44 | 43 | 43 | 41 | 40 | 39 |  | 39 | 40 | 45 | 39 | 43 | -0.17 | Y | 35 | Y | -0.2 |  |  |  | 1.27 |  |  |  | N | N | N | N | 170 | 0.49 | 60 | 103923 | 94773 | -1123 | 1500 | 13 | 1 |  | 2021-09-24 02:01 | 1559 | 102 |  | 7 |  | * 작업종료 : 03시 21분 | E852EEB71E6C4AC09E420364009F83D8 | D83BF730C67341409E0BBE07B836B719 | 675001A4EA6C4B708CEEFDC9257774B8 |  |  | 478C90CAFC9A4EC2ACD859B864A634D3 | 8AFF4A1F711B463FA2306E2FC3C6CD73 |  |  | FEF08C8F671743649B649B01645EFC65 | 00CF52EF39A64C55A87D04DE35523EFF |  |  |  | 110.26 | 100 | 0 | 2960 | 0 |  | 650 | 400 | Y | N | 0 | 3000 | 0 |  | 651 | 400 | Y | N | N | [6 empty] | RB145.00 | C
A67075 | 2021-09-23 | 1 | B |  | 2 | A | STB2 | 베어링강 | STB (SF) | BM#1 | 1658 | 40 | 1558 | 1559 | 26 | 4000 |  | 3 | 0.22 | 25 |  | -1.36 | 1518 | 1558 | 134.87 | 46.82 |  | 20 | 19 | 80 | Y |  | 2021-09-24 02:06 | 62 | 1078 | 31 | 20 | 40 | 34 | 30 | 28 | 26 | 26 | 25 | 25 | 25 | 25 | 25 | 25 | 27 | 40 | 25 | 25 | -0.3 |  | 50 | Y | 0 |  |  |  | 1.7 |  |  |  |  | Y | Y | Y | 230 | 0.48 | 60 | 143733 | 92790 | 7860 | 15900 | 17 | 2 |  | 2021-09-24 02:14 | 1518 | 107 |  | 33 |  | *STR#2 SR압력헌팅으로 스피드 헌팅발생 몰드레벨 헌팅 발생 고철 3500 발생 *유사강종 연연주 혼탕부 성분 확인 ID:107~109.206~208 |  | 8BAA85B1D0C04299842D0C19C37F48D5 | [12 empty] | 142.59 | 100 | 0 | 0 | 0 |  | 650 |  | Y | N | 0 | 0 | 3500 | MLC센서 | 651 |  | Y | N | Y |  |  | Y |  |  |  | BT180180 | H
A67076 | 2021-09-23 | 1 | B | 유사강종연연주 | 3 | A | P-STB2 | 베어링강 | STB (SF) | BM#1 | 1602 | 41 | 1551 | 1545 | 27 | 4600 |  | 3 | 0.19 | 25 |  | -1.21 | 1515 | 1551 | 135.8 | 49.46 |  | 33 | 34 | 98 | Y |  | 2021-09-24 03:12 | 59 | 1076 | 24 | 25 | 27 | 28 | 28 | 28 | 28 | 28 | 27 | 27 | 27 | 26 | 27 | 27 | 27 | 28 | 26 | 28 | -0.05 | Y | 40 | Y | 0 |  |  |  | 1.2 |  |  |  |  | Y | Y | Y | 220 | 0.48 | 64 | 50766 | 97955 | 7495 | 14800 | 17 | 2 |  | 2021-09-24 03:20 | 1515 | 110 |  | 30 |  | *유사강종 연연주 혼탕부 성분 확인 ID:101.201 | [14 empty] | 48.37 | 100 | 0 | 0 | 0 |  | 650 |  | Y | N | 0 | 0 | 0 |  | 651 |  | Y | N | Y |  |  | Y | N |  |  | BT180180 | H
A67077 | 2021-09-23 | 1 | B |  | 4 | B | P-STB2 | 베어링강 | STB (SF) | BM#1 | 1636 | 41 | 1563 | 1561 | 28 | 4400 |  | 3 | 0.19 | 25 |  | -1.15 | 1519 | 1553 | 134.79 | 55.98 |  | 32 | 27 | 88 | Y |  | 2021-09-24 04:11 | 63 | 1091 | 26 | 26 | 27 | 27 | 27 | 27 | 26 | 26 | 26 | 25 | 25 | 25 | 26 | 26 | 26 | 27 | 25 | 27 | -0.02 | Y | 45 | Y | 0.2 |  |  |  | 1.23 |  |  |  |  | Y | Y | Y | 210 | 0.48 | 59 | 84610 | 92159 | 7891 | 15100 | 17 | 2 |  | 2021-09-24 04:18 | 1519 | 117 |  | 36 | [16 empty] | 85.34 | 100 | 0 | 0 | 0 |  | 650 |  | Y | N | 0 | 0 | 0 |  | 651 |  | Y | N | Y |  |  | Y |  |  |  | BT180180 | H
A67078 | 2021-09-23 | 1 | C |  | 5 | A | P-STB2 | 베어링강 | STB (SF) | BM#1 | 1599 | 39 | 1553 | 1540 | 34 | 5300 |  | 3 | 0.2 | 25 |  | -1.27 | 1519 | 1557 | 136.55 | 48.69 |  | 36 | 29 | 62 | Y |  | 2021-09-24 05:15 | 63 | 1098 | 25 | 25 | 28 | 31 | 31 | 32 | 31 | 30 | 30 | 30 | 30 | 29 | 29 | 29 | 30 | 32 | 29 | 31 | -0.04 | Y | 45 | Y | 0 |  |  |  | 1.14 |  |  |  | Y | Y | Y | Y | 200 | 0.48 | 70 | 101532 | 103834 | 7016 | 14300 | 17 | 2 |  | 2021-09-24 05:41 | 1519 | 110 |  | 32 | 11 | [15 empty] | 92.55 | 100 | 0 | 0 | 0 |  | 650 |  | Y | N | 0 | 0 | 0 |  | 651 |  | Y | N | Y |  |  | Y |  |  |  | BT180180 | H
A67079 | 2021-09-23 | 1 | C |  | 6 | A | P-STB2 | 베어링강 | STB (SF) | BM#1 | 1638 | 43 | 1556 | 1545 | 24 | 4300 |  | 3 | 0.22 | 25 |  | -1.29 | 1518 | 1556 | 134.58 | 48.47 |  | 20 | 20 | 75 | Y |  | 2021-09-24 06:14 | 62 | 1093 | 28 | 27 | 27 | 28 | 28 | 28 | 28 | 28 | 27 | 27 | 27 | 26 |  | 26 | 27 | 28 | 26 | 28 | -0.03 | Y | 45 | Y | -0.2 |  |  |  | 1.01 |  |  |  | Y | Y | Y | Y | 190 | 0.48 | 59 | 101532 | 93101 | 4999 | 14900 | 17 | 2 |  | 2021-09-24 06:21 | 1518 | 126 |  | 44 | [16 empty] | 101.43 | 100 | 0 | 0 | 0 |  | 650 |  | Y | N | 0 | 0 | 0 |  | 651 |  | Y | N | Y |  |  | Y |  |  |  | BT180180 | H
B66478 | 2021-09-23 | 2 | C | 연주시작 | 1 | A | AE4144HM | 소입성보증강 | D | BM#2 | 1608 | 79 | 1659 | 1529 | 45 | 10100 |  | 1 | 0.3 | 21 |  | -2.7 | 1579 | 1658 | 25.94 | 0 | 0 | 31 | 46 | 81 | Y |  | 2021-09-24 07:04 | 90 | 1110 | -472 | -390 | 36 | 34 | 33 | 37 | 40 | 42 | 43 | 42 | 42 | 42 | 42 | 41 | 40 | 43 | 41 | 42 | -0.08 |  | 25 | Y | -0.2 | 1 | 2.28 | 2.28 |  |  |  |  | Y | N | N | M | 220 | 0.45 | 65 | 93060 | 94773 | 2027 | 15300 | 06 | 2 |  | 2021-09-24 07:12 | 1579 | 159 |  | 15 |  | *Start 07:22 * T/D FLUX 용탕부: 120 KG / 유탕부: 10KG 투입. * BUTT 타입롱노즐사용(슬리브타입 *전공정 요청 L/D 잔강이월 미실시,이상공정 등록 및 생관통보 *STR#1.2 코너히터기 건조로 미적용 |  | D31956C6838542EB973002DAF2B6099A | BEC69DC1EC4B4643A180B3A52D3873EE | [11 empty] | 96.89 | 45.45 | 700 | 0 | 0 |  | 650 | 400 | N | N | 700 | 0 | 0 |  | 650 | 400 | N | N | Y | [6 empty] | BT180180 | C
A67080 | 2021-09-24 | 1 | C |  | 7 | A | P-STB2 | 베어링강 | STB (SF) | BM#1 | 1641 | 43 | 1558 | 1578 | 34 | 5000 |  | 3 | 0.21 | 25 |  | -1.39 | 1516 | 1557 | 146.86 | 62.12 |  | 37 | 11 | 88 | Y |  | 2021-09-24 07:28 | 60 | 1092 | 26 | 25 | 27 | 27 | 28 | 27 | 27 | 26 | 25 | 24 | 24 | 23 | 22 | 22 | 26 | 28 | 22 | 27 | -0.13 | Y | 45 | Y | -0.2 |  |  |  | 1.25 |  |  |  | Y | Y | Y | Y | 240 | 0.48 | 65 | 101532 | 99218 | 5482 | 14600 | 17 | 2 |  | 2021-09-24 07:38 | 1516 | 116 |  | 32 | 15 | [7 empty] | 44F9AA6DA1B44B40995028A9751F0772 | 1791845385DE40AD8433783127704A40 | 5E6AA0A0FB20438F8F3992B446680E53 |  | 92E2D6164B524394993B3F96CC61F99E | 48602EAEE7F744629EAD2F7D26F35C0E | 22AC3762C6BB4767953C4B9FDB7C9796 |  | 95.56 | 100 | 0 | 0 | 0 |  | 650 |  | Y | N | 0 | 0 | 0 |  | 651 |  | Y | N | Y |  |  | Y |  |  |  | BT180180 | H
B66479 | 2021-09-24 | 2 | C |  | 2 | A | AE4144HM | 소입성보증강 | D | BM#2 | 1625 | 53 | 1621 | 1532 | 41 | 8000 |  | 1 | 0.28 | 17 |  | -2.34 | 1562 | 1620 | 12.52 | 0 | 0 | 5 | 56 | 65 | Y |  | 2021-09-24 08:01 | 73 | 1100 | 38 | 36 | 35 | 36 | 35 | 34 | 33 | 32 | 31 | 30 | 29 | 27 | 27 | 25 | 32 | 36 | 25 | 0 | -0.22 | Y | 50 | Y | -0.4 |  |  |  | 1.17 |  |  |  | Y | Y | Y | Y | 220 | 0.47 | 70 | 93060 | 104593 | -1093 | 15400 | 06 | 2 |  | 2021-09-24 08:07 | 1562 | 134 |  | 24 |  | *전공정 요청 L/D 잔강이월 미실시,이상공정 등록 및 생관통보 *STR#1.2 코너히터기 건조로 미적용 | [14 empty] | 90.44 | 45.45 | 0 | 0 | 0 |  | 650 | 400 | N | N | 0 | 0 | 0 |  | 650 | 400 | N | N | Y | [6 empty] | BT180180 | C
A67081 | 2021-09-24 | 1 | C | 유사강종연연주 | 8 | A | STB2 | 베어링강 | STB (SF) | BM#1 | 1617 | 41 | 1563 | 1561 | 34 | 5300 |  | 3 | 0.21 | 25 |  | -1.08 | 1518 | 1550 | 121.51 | 82.8 |  | 32 | 28 | 64 | Y |  | 2021-09-24 08:27 | 62 | 1097 | 21 | 25 | 27 | 29 | 30 | 30 | 30 | 29 | 29 | 29 | 28 | 28 | 28 | 28 | 28 | 30 | 28 | 30 | -0.05 | Y | 40 | Y | 0 |  |  |  | 1.07 |  |  |  | Y | Y | Y | Y | 230 | 0.48 | 64 | 101532 | 96770 | 7530 | 15200 | 17 | 2 |  | 2021-09-24 08:38 | 1518 | 124 |  | 39 | [16 empty] | 95.97 | 100 | 0 | 0 | 0 |  | 650 |  | Y | N | 0 | 0 | 0 |  | 651 |  | Y | N | Y |  |  | Y |  |  |  | BT180180 | H
B66480 | 2021-09-24 | 2 | C | 연주종료 | 3 | A | AE4144HM | 소입성보증강 | D | BM#2 | 1624 | 45 | 1631 | 1589 | 39 | 6600 |  | 1 | 0.3 | 17 |  | -2.38 | 1562 | 1625 | 12.38 | 0 | 0 | 33 | 35 | 134 | Y |  | 2021-09-24 09:01 | 73 | 1095 | 22 | 25 | 28 | 29 | 30 | 30 | 30 | 29 | 29 | 28 | 28 | 26 | 26 | 24 | 27 | 30 | 24 | 30 | -0.13 | Y | 45 | Y | -0.4 |  |  |  | 1.04 |  |  |  | Y | Y | Y | M | 210 | 0.47 | 71 | 101520 | 102255 | -705 | 2000 | 06 | 2 |  | 2021-09-24 09:06 | 1562 | 139 |  | 36 |  | *전공정 요청 L/D 잔강이월 미실시,이상공정 등록 및 생관통보 *STR#1.2 코너히터기 건조로 미적용 *연주 종료 10:58 (STR#1.2 몰드/모바이블 교체) | A10ED203A10C42AFB530C61D8D801224 | [13 empty] | 100.61 | 33.33 | 0 | 4340 | 0 |  | 650 | 400 | N | N | 0 | 4560 | 0 |  | 650 | 400 | N | N | Y | [6 empty] | BT180180 | C
A67082 | 2021-09-24 | 1 | C |  | 9 | A | STB2 | 베어링강 | STB (SF) | BM#1 | 1622 | 40 | 1563 | 1569 | 25 | 4400 |  | 3 | 0.22 | 25 |  | -1.39 | 1521 | 1563 | 150.2 | 66.24 |  | 36 | 30 | 51 | Y |  | 2021-09-24 09:26 | 65 | 1089 | 27 | 28 | 29 | 31 | 32 | 31 | 32 | 32 | 31 | 31 | 31 | 30 | 31 | 31 | 31 | 32 | 30 | 32 | -0.02 | Y | 35 | Y | 0.2 |  |  |  | 1.16 |  |  |  | Y | Y | Y | Y | 220 | 0.48 | 61 | 101532 | 90253 | 7147 | 15600 | 17 | 2 |  | 2021-09-24 09:38 | 1521 | 128 |  | 45 | [16 empty] | 102.3 | 100 | 0 | 0 | 0 |  | 650 |  | Y | N | 0 | 0 | 0 |  | 651 |  | Y | N | Y |  |  | Y |  |  |  | BT180180 | H
A67083 | 2021-09-24 | 1 | C |  | 10 | A | STB2 | 베어링강 | STB (SF) | BM#1 | 1644 | 42 | 1541 | 1564 | 25 | 4400 |  | 3 | 0.21 | 25 |  | -1.08 | 1514 | 1546 | 112.1 | 83.36 |  | 20 | 21 | 54 | Y |  | 2021-09-24 10:53 | 58 | 1104 | 30 | 30 | 31 | 32 | 32 | 32 | 31 | 31 | 30 | 30 | 29 | 28 | 28 | 28 | 30 | 32 | 28 | 32 | -0.09 | Y | 45 | Y | 0 |  |  |  | 1.03 |  |  |  | Y | Y | Y | Y | 210 | 0.48 | 61 | 93071 | 93450 | 7400 | 15200 | 17 | 2 |  | 2021-09-24 11:00 | 1514 | 112 |  | 20 | 17 | [15 empty] | 90.85 | 100 | 0 | 0 | 0 |  | 650 |  | Y | N | 0 | 0 | 0 |  | 651 |  | Y | N | Y |  |  | Y |  |  |  | BT180180 | H
A67084 | 2021-09-24 | 1 | C |  | 11 | A | STB2 | 베어링강 | STB (SF) | BM#1 | 1668 | 46 | 1545 | 1615 | 37 | 4100 |  | 3 | 0.23 | 25 |  | -0.6 | 1527 | 1545 | 147.99 | 43.12 |  | 37 | 12 | 55 | Y |  | 2021-09-24 11:42 | 71 | 1096 | 27 | 31 | 37 | 40 | 41 | 42 | 42 | 41 | 41 | 41 | 41 | 40 | 40 | 40 | 39 | 42 | 40 | 41 | -0.02 | Y | 35 | Y | 0 |  |  |  | 0.98 |  |  |  | Y | Y | Y | Y | 200 | 0.48 | 65 | 101532 | 97145 | 7105 | 16000 | 17 | 2 |  | 2021-09-24 11:50 | 1527 | 118 |  | 34 | [16 empty] | 96.56 | 100 | 0 | 0 | 0 |  | 650 |  | Y | N | 0 | 0 | 0 |  | 651 |  | Y | N | Y |  |  | Y |  |  |  | BT180180 | H
A67085 | 2021-09-24 | 1 | A |  | 12 | A | STB2 | 베어링강 | STB (SF) | BM#1 | 1627 | 40 | 1559 | 1576 | 27 | 4800 |  | 3 | 0.26 | 25 |  | -1.12 | 1524 | 1559 | 158.35 | 62.78 |  | 32 | 29 | 51 | Y |  | 2021-09-24 12:39 | 68 | 1087 | 39 | 36 | 34 | 33 | 32 | 32 | 31 | 30 | 30 | 30 | 29 | 29 | 29 | 29 | 31 | 34 | 29 | 30 | -0.09 |  | 55 | Y | 0 |  |  |  | 1.37 |  |  |  | Y | Y | Y | Y | 190 | 0.48 | 66 | 101532 | 101481 | 7469 | 15480 | 17 | 2 |  | 2021-09-24 12:52 | 1524 | 123 |  | 43 | [16 empty] | 92.77 | 100 | 0 | 0 | 0 |  | 650 |  | Y | N | 0 | 0 | 0 |  | 651 |  | Y | N | Y |  |  | Y |  |  |  | BT180180 | H
A67086 | 2021-09-24 | 1 | A |  | 13 | A | STB2 | 베어링강 | STB (SF) | BM#1 | 1645 | 44 | 1551 | 1579 | 27 | 4600 |  | 3 | 0.22 | 28 |  | -1.11 | 1520 | 1558 | 196.37 | 40.53 |  | 36 | 31 | 46 | Y |  | 2021-09-24 13:48 | 64 | 1098 | 29 | 29 | 29 | 30 | 32 | 33 | 33 | 33 | 32 | 32 | 32 | 31 | 31 | 31 | 31 | 33 | 31 | 33 | -0.05 | Y | 35 | Y | 0 |  |  |  | 1.07 |  |  |  | Y | Y | Y | Y | 240 | 0.48 | 61 | 101532 | 90140 | 7010 | 15640 | 17 | 2 |  | 2021-09-24 14:06 | 1520 | 131 |  | 41 | [16 empty] | 104.51 | 100 | 0 | 0 | 0 |  | 650 |  | Y | N | 0 | 0 | 0 |  | 651 |  | Y | N | Y |  |  | Y |  |  |  | BT180180 | H
A67087 | 2021-09-24 | 1 | A |  | 14 | A | STB2 | 베어링강 | STB (SF) | BM#1 | 1619 | 50 | 1561 | 1561 | 32 | 5500 |  | 3 | 0.23 | 25 |  | -1.17 | 1525 | 1561 | 161.27 | 50.75 |  | 20 | 22 | 46 | Y |  | 2021-09-24 14:56 | 69 | 1091 | 31 | 34 | 36 | 38 | 38 | 38 | 38 | 38 | 38 | 38 | 37 | 37 | 37 | 37 | 37 | 38 | 37 | 38 | -0.02 | Y | 45 | Y | 0 |  |  |  | 1.42 |  |  |  | Y | Y | Y | Y | 230 | 0.48 | 62 | 84610 | 95214 | 7986 | 15650 | 17 | 2 |  | 2021-09-24 15:04 | 1525 | 123 |  | 34 | 17 | [15 empty] | 82.47 | 100 | 0 | 0 | 0 |  | 650 |  | Y | N | 0 | 0 | 0 |  | 651 |  | Y | N | Y |  |  | Y |  |  |  | BT180180 | H
B66482 | 2021-09-24 | 2 | A | 연주시작 | 1 | A | SM45CB | 탄소강 | SM45C | BM#2 | 1593 | 60 | 1666 | 1527 | 54 | 10100 |  | 1 | 0.36 | 21 |  | -2.76 | 1588 | 1676 | 0 | 27.9 | 0 | 31 | 47 | 299 | Y |  | 2021-09-24 15:54 | 95 | 1098 | -364 | -223 | 33 | 34 | 40 | 43 | 45 | 47 | 48 | 49 | 49 | 48 |  | 48 | 45 | 49 | 48 | 0 | -0.1 |  | 10 | Y | -0.2 | 0.5 | 2.19 | 2.19 |  |  |  |  | N | N | N | N | 220 | 0.47 | 58 | 92090 | 74384 | 16116 | 15000 | 02 | 1 |  | 2021-09-24 15:56 | 1588 | 140 |  | 19 |  | * BUTT 타입롱노즐사용(슬리브타입.) * T/D FLUX 용탕부: 120 KG / 유탕부: 10KG 투입. *시작 16시 16분 *유탕구 1032 | [6 empty] | 5CB9C51A82F44EAAAE207BA1763500F9 | 1E6A1B3E1CEB4C23AF26AA1ED2B79EEA |  |  | 509F37260CAF49FA903AA43C204B7270 | 0DB2A1E389044DF799DE86C143B9C643 |  |  | 102.1 | 100 | 700 | 0 | 0 |  | 650 | 400 | N | N | 700 | 0 | 0 |  | 651 | 400 | N | N | N | [6 empty] | RB160.00 | C
A67088 | 2021-09-24 | 1 | A |  | 15 | A | STB2 | 베어링강 | STB (SF) | BM#1 | 1602 | 49 | 1564 | 1539 | 39 | 6400 |  | 3 | 0.23 | 25 |  | -1.28 | 1525 | 1564 | 187.04 | 109.33 |  | 37 | 13 | 55 | Y |  | 2021-09-24 16:08 | 69 | 1097 | 36 | 36 | 38 | 39 | 40 | 40 | 39 | 39 | 38 | 37 | 37 | 36 | 36 | 35 | 38 | 40 | 35 | 39 | -0.1 | Y | 50 | Y | 0 |  |  |  | 0.98 |  |  |  | Y | Y | Y | Y | 220 | 0.48 | 69 | 101532 | 104703 | 7997 | 15560 | 17 | 2 |  | 2021-09-24 16:17 | 1525 | 123 |  | 27 | [8 empty] | C330696A71D64770BBDCE8FD57C98FFD | 7AD87FD3911F467F9D6392E04F9BEA17 | B3DDB1DBA801481DBA5BE3CF413B649A |  | B195A5888EC349D081F04B8399A35D2B | B1C73A43CBDD4E34A1E8AF902524C6A5 | 659ACACEFC9D427AAB2EAC8638A5DD85 |  | 90.13 | 100 | 0 | 0 | 0 |  | 650 |  | Y | N | 0 | 0 | 0 |  | 651 |  | Y | N | Y |  |  | Y |  |  |  | BT180180 | H
B66483 | 2021-09-24 | 2 | A |  | 2 | A | SM45CB | 탄소강 | SM45C | BM#2 | 1597 | 44 | 1648 | 1560 | 40 | 6400 |  | 1 | 0.38 | 15 |  | 0 | 1565 | 1628 | 0 | 24.3 | 0 | 33 | 36 | 242 | Y |  | 2021-09-24 16:41 | 72 | 1101 | 45 | 42 | 40 | 40 | 40 | 39 | 39 | 38 | 37 | 36 | 35 | 33 | 31 | 31 | 38 | 40 | 31 | 40 | -0.18 |  | 50 | Y | -0.4 | [7 empty] | N | N | N | N | 220 | 0.5 | 60 | 93335 | 95536 | -1936 | 15500 | 02 | 1 |  | 2021-09-24 16:47 | 1565 | 126 |  | 29 |  | *몰드교체로 인한 샘플 303 403 | [14 empty] | 100.47 | 100 | 0 | 0 | 0 |  | 650 | 400 | N | N | 0 | 0 | 0 |  | 651 | 400 | N | N | N | [6 empty] | RB160.00 | C
A67089 | 2021-09-24 | 1 | A |  | 16 | A | STB2 | 베어링강 | STB (SF) | BM#1 | 1598 | 42 | 1567 | 1532 | 39 | 6300 |  | 3 | 0.23 | 25 |  | -1.33 | 1529 | 1567 | 178.28 | 101.59 |  | 32 | 30 | 70 | Y |  | 2021-09-24 17:15 | 73 | 1099 | 34 | 34 | 35 | 37 | 37 | 37 | 37 | 36 | 36 | 35 | 35 | 35 | 35 | 35 | 36 | 37 | 35 | 37 | -0.04 | Y | 45 | Y | 0 |  |  |  | 1.17 |  |  |  | Y | Y | Y | Y | 210 | 0.48 | 63 | 101532 | 97062 | 7438 | 15610 | 17 | 2 |  | 2021-09-24 17:30 | 1529 | 116 |  | 29 | 20 | [15 empty] | 96.65 | 100 | 0 | 0 | 0 |  | 650 |  | Y | N | 0 | 0 | 0 |  | 651 |  | Y | N | Y |  |  | Y |  |  |  | BT180180 | H
B66484 | 2021-09-24 | 2 | A |  | 3 | A | SM45CB | 탄소강 | SM45C | BM#2 | 1595 | 43 | 1633 | 1554 | 35 | 5800 |  | 1 | 0.39 | 15 |  | -2.32 | 1560 | 1614 | 0 | 25.05 | 0 | 29 | 55 | 295 | Y |  | 2021-09-24 17:38 | 67 | 1112 | 29 | 28 | 28 | 28 | 28 | 28 | 27 | 26 | 25 | 24 | 23 | 21 | 18 | 18 | 26 | 28 | 18 | 28 | -0.2 |  | 50 | Y | -0.6 | [7 empty] | N | N | N | N | 210 | 0.5 | 59 | 98950 | 92839 | -739 | 15500 | 02 | 1 |  | 2021-09-24 17:47 | 1560 | 122 |  | 33 | [16 empty] | 106.86 | 100 | 0 | 0 | 0 |  | 650 | 400 | N | N | 0 | 0 | 0 |  | 651 | 400 | N | N | N | [6 empty] | RB140.00 | C
A67090 | 2021-09-24 | 1 | A |  | 17 | A | STB2 | 베어링강 | STB (SF) | BM#1 | 1616 | 41 | 1575 | 1565 | 20 | 5200 |  | 3 | 0.23 | 26 |  | -1.56 | 1527 | 1575 | 180.98 | 119.15 |  | 36 | 32 | 69 | Y |  | 2021-09-24 18:17 | 71 | 1098 | 35 | 35 | 35 | 38 | 39 | 40 | 40 | 39 | 38 | 38 | 38 | 38 | 38 | 38 | 38 | 40 | 38 | 38 | 0 | Y | 40 | Y | 0 |  |  |  | 0.83 |  |  |  | Y | Y | Y | Y | 200 | 0.48 | 65 | 101532 | 97023 | 7977 | 15980 | 17 | 2 |  | 2021-09-24 18:24 | 1527 | 122 |  | 33 |  | *롱노즐 교체 - 16회 사용(지금융착) | [14 empty] | 97.39 | 100 | 0 | 0 | 0 |  | 650 |  | Y | N | 0 | 0 | 0 |  | 651 |  | Y | N | Y |  |  | Y |  |  |  | BT180180 | H
B66485 | 2021-09-24 | 2 | A |  | 4 | A | SM45CB | 탄소강 | SM45C | BM#2 | 1592 | 42 | 1634 | 1545 | 38 | 6400 |  | 1 | 0.36 | 14 |  | -2.57 | 1555 | 1617 | 0 | 23.83 | 0 | 5 | 57 | 439 | Y |  | 2021-09-24 18:36 | 62 | 1099 | 17 | 20 | 23 | 26 | 28 | 28 | 28 | 27 | 27 | 26 | 25 | 23 |  | 23 | 25 | 28 | 23 | 28 | -0.14 | Y | 35 | Y | -0.4 | [7 empty] | N | N | N | N | 200 | 0.52 | 57 | 80975 | 92758 | 742 | 14700 | 02 | 1 |  | 2021-09-24 18:38 | 1555 | 121 |  | 35 | [16 empty] | 87.45 | 100 | 0 | 0 | 0 |  | 650 | 400 | N | N | 0 | 0 | 0 |  | 652 | 400 | N | N | N | [6 empty] | RB140.00 | C
A67091 | 2021-09-24 | 1 | A |  | 18 | A | STB2 | 베어링강 | STB (SF) | BM#1 | 1606 | 46 | 1566 | 1561 | 32 | 5800 |  | 3 | 0.22 | 26 |  | -1.51 | 1519 | 1566 | 210.34 | 60.97 |  | 20 | 23 | 53 | Y |  | 2021-09-24 19:19 | 63 | 1097 | 38 | 36 | 36 | 37 | 37 | 37 | 36 | 36 | 35 | 35 | 35 | 34 | 34 | 34 | 36 | 37 | 34 | 37 | -0.06 | Y | 45 | Y | 0 |  |  |  | 0.71 |  |  |  | Y | Y | Y | Y | 190 | 0.48 | 63 | 101532 | 98477 | 7023 | 15270 | 17 | 2 |  | 2021-09-24 19:28 | 1519 | 122 |  | 37 | [16 empty] | 97.16 | 100 | 0 | 0 | 0 |  | 650 |  | Y | N | 0 | 0 | 0 |  | 651 |  | Y | N | Y |  |  | Y |  |  |  | BT180180 | H
B66486 | 2021-09-24 | 2 | A |  | 5 | A | SM45CB | 탄소강 | SM45C | BM#2 | 1592 | 40 | 1621 | 1548 | 33 | 5600 |  | 1 | 0.38 | 15 |  | -2.13 | 1557 | 1605 | 0 | 20.28 | 0 | 31 | 48 | 41 | Y |  | 2021-09-24 19:36 | 64 | 1100 | 21 | 21 | 26 | 28 | 29 | 29 | 28 | 28 | 27 | 26 | 25 | 23 | 22 | 22 | 26 | 29 | 22 | 28 | -0.17 | Y | 40 | Y | -0.2 | [7 empty] | N | N | N | N | 190 | 0.51 | 60 | 95598 | 96383 | -733 | 14800 | 02 | 1 |  | 2021-09-24 19:41 | 1557 | 118 |  | 33 | [16 empty] | 99.48 | 100 | 0 | 0 | 0 |  | 650 | 400 | N | N | 0 | 0 | 0 |  | 651 | 400 | N | N | N | [6 empty] | RB140.00 | C
A67092 | 2021-09-24 | 1 | B |  | 19 | A | STB2 | 베어링강 | STB (SF) | BM#1 | 1588 | 43 | 1570 | 1531 | 35 | 6400 |  | 3 | 0.2 | 25 |  | -1.53 | 1524 | 1570 | 0.22 | 0 |  | 37 | 14 | 56 | Y |  | 2021-09-24 20:35 | 68 | 1099 | 33 | 34 | 37 | 38 | 39 | 38 | 38 | 37 | 36 | 36 | 36 | 36 | 36 | 36 | 37 | 39 | 36 | 38 | -0.04 | Y | 40 | Y | 0 |  |  |  | 0.9 |  |  |  |  | Y | Y | Y | 190 | 0.48 | 62 | 84610 | 94536 | 7014 | 15600 | 17 | 2 |  | 2021-09-24 20:44 | 1524 | 112 |  | 26 | 15 | [15 empty] | 83.81 | 100 | 0 | 0 | 0 |  | 650 |  | Y | N | 0 | 0 | 0 |  | 651 |  | Y | N | Y |  |  | Y |  |  |  | BT180180 | H
B66487 | 2021-09-24 | 2 | B |  | 6 | A | SM45CB | 탄소강 | SM45C | BM#2 | 1573 | 46 | 1630 | 1531 | 34 | 6300 |  | 1 | 0.39 | 19 |  | -2.1 | 1558 | 1614 | 0 | 22.96 | 0 | 33 | 37 | 39 | Y |  | 2021-09-24 20:45 | 65 | 1099 | 18 | 18 | 28 | 33 | 36 | 36 | 37 | 36 | 36 | 34 | 33 | 31 |  | 31 | 32 | 37 | 31 | 36 | -0.24 | Y | 25 | Y | -0.4 | [7 empty] | N | N | N | N | 180 | 0.5 | 58 | 152961 | 91317 | -417 | 16000 | 02 | 1 |  | 2021-09-24 20:48 | 1558 | 120 |  | 24 |  | *연연주 혼탕부 *전공정 요청 감속주입 | [14 empty] | 169.11 | 100 | 0 | 0 | 0 |  | 650 | 400 | N | N | 0 | 0 | 0 |  | 651 | 400 | N | N | N | [6 empty] | RB190.00 | C
A67093 | 2021-09-24 | 1 | B |  | 20 | A | STB2 | 베어링강 | STB (SF) | BM#1 | 1635 | 42 | 1554 | 1559 | 26 | 4700 |  | 3 | 0.23 | 25 |  | -1.13 | 1521 | 1554 | 203.58 | 59.33 |  | 32 | 31 | 60 | Y |  | 2021-09-24 21:24 | 65 | 1100 | 35 | 34 | 33 | 32 | 33 | 33 | 32 | 32 | 32 | 31 | 31 | 31 | 30 | 30 | 32 | 33 | 30 | 33 | -0.05 | Y | 55 | Y | 0 |  |  |  | 0.7 |  |  |  | Y | Y | Y | Y | 240 | 0.48 | 63 | 101532 | 98503 | 8497 | 15800 | 17 | 2 |  | 2021-09-24 21:33 | 1521 | 120 |  | 41 | [16 empty] | 96.24 | 100 | 0 | 0 | 0 |  | 650 |  | Y | N | 0 | 0 | 0 |  | 651 |  | Y | N | Y |  |  | Y |  |  |  | BT180180 | H
B66488 | 2021-09-24 | 2 | B |  | 7 | A | SM45C | 탄소강 | SM45C | BM#2 | 1595 | 41 | 1612 | 1536 | 28 | 5300 |  | 1 | 0.37 | 16 |  | -1.95 | 1554 | 1595 | 0 | 9.26 | 0 | 29 | 56 | 50 | Y |  | 2021-09-24 21:44 | 61 | 1097 | 27 | 26 | 26 | 27 | 27 | 25 | 25 | 23 | 23 | 22 | 20 | 20 | 19 | 19 | 24 | 27 | 19 | 27 | -0.18 | Y | 45 | Y | -0.2 | [7 empty] | N | N | N | N | 170 | 0.48 | 63 | 50553 | 95685 | -435 | 14400 | 02 | 1 |  | 2021-09-24 21:55 | 1554 | 102 |  | 24 |  | * 전공정 요청으로 감속주입 | [14 empty] | 53.02 | 100 | 0 | 0 | 0 |  | 650 | 400 | Y | N | 0 | 0 | 0 |  | 652 | 400 | Y | N | N | [6 empty] | RB105.00 | C
B66489 | 2021-09-24 | 2 | B |  | 8 | A | SM45C | 탄소강 | SM45C | BM#2 | 1604 | 41 | 1615 | 1541 | 33 | 5300 |  | 1 | 0.36 | 18 |  | -2.3 | 1549 | 1606 | 0 | 15.76 | 0 | 5 | 58 | 52 | Y |  | 2021-09-24 22:50 | 56 | 1099 | 16 | 19 | 21 | 23 | 24 | 24 | 24 | 23 | 22 | 21 | 20 | 18 | 17 | 17 | 21 | 24 | 17 | 24 | -0.17 | Y | 40 | Y | -0.2 | [7 empty] | Y | Y | Y | Y | 170 | 0.47 | 61 | 93632 | 91427 | -27 | 15100 | 02 | 1 |  | 2021-09-24 22:52 | 1549 | 104 |  | 23 | [16 empty] | 102.5 | 100 | 0 | 0 | 0 |  | 650 | 700 | Y | N | 0 | 0 | 0 |  | 651 | 700 | Y | N | N | [6 empty] | RB320.00 | C
A67094 | 2021-09-24 | 1 | B |  | 21 | A | STB2 | 베어링강 | STB (SF) | BM#1 | 1615 | 43 | 1566 | 1552 | 30 | 5400 |  | 3 | 0.21 | 25 |  | -1.23 | 1529 | 1566 | 152.43 | 83.43 |  | 36 | 33 | 51 | Y |  | 2021-09-24 22:26 | 73 | 1101 | 30 | 30 | 33 | 36 | 39 | 40 | 40 | 39 | 39 | 39 | 39 | 39 | 38 | 38 | 38 | 40 | 38 | 39 | -0.02 | Y | 45 | Y | 0 |  |  |  | 0.95 |  |  |  |  | Y | Y | Y | 240 | 0.48 | 65 | 99041 | 99077 | 7423 | 15700 | 17 | 2 |  | 2021-09-24 22:34 | 1529 | 129 |  | 44 | [16 empty] | 93.35 | 100 | 0 | 0 | 0 |  | 650 |  | Y | N | 0 | 0 | 0 |  | 651 |  | Y | N | Y |  |  | Y |  |  |  | RB160.00 | H
A67095 | 2021-09-24 | 1 | B | TUNDISH교체전 | 22 | A | STB2 | 베어링강 | STB (SF) | BM#1 | 1664 | 40 | 1550 | 1569 | 20 | 3400 |  | 3 | 0.2 | 25 |  | -1.12 | 1516 | 1550 | 154.85 | 76.05 |  | 20 | 24 | 48 | Y |  | 2021-09-24 23:38 | 60 | 1092 | 37 | 32 | 30 | 28 | 27 | 27 | 26 | 25 | 25 | 24 | 24 | 24 |  | 24 | 27 | 30 | 24 | 24 | -0.13 |  | 45 | Y | 0 |  |  |  | 1.15 |  |  |  | N | N | N | N | 230 | 0.48 | 60 | 93465 | 93123 | 7527 | 2000 | 17 | 2 |  | 2021-09-24 23:46 | 1516 | 117 |  | 38 | 19 |  |  | 2893CEF919D641AA9635EBDB0C0F3F81 | 006780AD5AD54CA88E59FCBB1EAEA9ED | 2A534DD960474C89A05AB72E7684B7E5 |  |  | 7EDE4BB050564EC7BB3AB64F546593CA | 2B679BB639754EB7B19BAB8D05250409 | 9A9B9D0E82E947B4BCEE531FA9E7E513 |  | F7B2380ECF564DA89B2071AB8C4AC232 | 8BCECDA109614DD0966C54A1ED7E6A8E | 680B4F62224D421DB3A194E6BB1A1E3F |  | 93.33 | 100 | 0 | 3500 | 0 |  | 650 |  | Y | N | 0 | 3500 | 0 |  | 651 |  | Y | N | Y |  |  | Y |  |  |  | BT180180 | H
B66490 | 2021-09-24 | 2 | B | TUNDISH교체전 | 9 | A | SM45C | 탄소강 | SM45C | BM#2 | 1638 | 40 | 1632 | 1563 | 31 | 5300 |  | 1 | 0.38 | 15 |  | -2.37 | 1553 | 1609 | 0 | 17.38 | 0 | 31 | 49 | 53 | Y |  | 2021-09-24 23:57 | 60 | 1072 | 14 | 13 | 21 | 25 | 26 | 28 | 27 | 27 | 26 | 24 | 23 | 22 | 20 | 17 | 23 | 28 | 17 | 0 | -0.27 | Y | 40 | Y | -0.6 | [7 empty] | N | N | N | N | 220 | 0.47 | 63 | 78250 | 94891 | -541 | 2000 | 02 | 1 |  | 2021-09-25 00:01 | 1553 | 101 |  | 18 |  |  | 67E14ACED43B4BF8B53856571D5D46E0 | 8792EA86F8BA40F78C0B12F08EF78133 | 46C60EA64EBD4547BEE4398540B70417 | [11 empty] | 83.42 | 100 | 0 | 2750 | 0 |  | 651 | 400 | Y | N | 0 | 2950 | 0 |  | 651 | 400 | Y | N | N | [6 empty] | RB135.00 | C
B66491 | 2021-09-24 | 2 | B | TUNDISH교체 | 1 | A | 25MOCRS4HM4 | 소입성보증강 | C | BM#2 | 1684 | 53 | 1699 | 1577 | 47 | 9100 |  | 1 | 0.4 | 19 |  | -2.73 | 1605 | 1681 | 0 | 22.64 | 0 | 33 | 38 | 60 | Y |  | 2021-09-25 01:21 | 97 | 1094 | -423 | -226 | 45 | 38 | 45 | 50 | 52 | 54 | 54 | 53 | 51 |  |  | 51 | 49 | 54 | 51 | 0 | -0.2 |  | 15 | Y | -0.4 |  | 2.88 | 2.88 | 2.4 |  |  |  | N | N | N | N | 150 | 0.51 | 54 | 88896 | 88296 | 5554 | 15200 | 03 | 2 |  | 2021-09-25 01:23 | 1605 | 131 |  | 22 |  | * BUTT 타입롱노즐사용(슬리브타입.) * T/D FLUX 용탕부: 120 KG / 유탕부: 10KG 투입. * 첫 HEAT 수소 기준값 초과(10분) 이상공정 등록 및 생관통보 | [14 empty] | 95.33 | 100 | 700 | 0 | 0 |  | 410 | 300 | Y | Y | 700 | 0 | 0 |  | 410 | 300 | Y | Y | N | Y | [5 empty] | RB140.00 | H
A67096 | 2021-09-24 | 1 | B | TUNDISH교체 | 1 | A | SCR420HB2 | 소입성보증강 | C2 | BM#1 | 1610 | 45 | 1637 | 1533 | 39 | 8200 |  | 3 | 0.25 | 20 |  | -1.34 | 1604 | 1637 | 0 | 233.16 |  | 37 | 15 | 51 | Y |  | 2021-09-25 00:58 | 95 | 1102 | -319 | 31 | 30 | 34 | 37 | 39 | 41 | 42 | 43 | 44 | 45 |  |  | 45 | 38 | 45 | 45 | 0 | 0 |  |  | Y | 0.2 |  | 2.6 | 2.38 | 2 |  |  |  | N | N | N | N | 150 | 0.51 | 60 | 84610 | 95939 |  | 14500 | 12 | 1 |  | 2021-09-25 01:07 | 1604 | 121 |  | 39 | 14 | *T/D FLUX 유:15KG,용220KG *첫Heat 수소측정치 OVER되어 이상재 등록및 생관통보-ID:101.102.201.202 | [14 empty] | 82.31 | 100 | 1000 | 0 | 0 |  | 450 |  | Y | Y | 1000 | 0 | 0 |  | 451 |  | Y | Y | N |  | N | Y |  |  |  | BT180180 | H
A67097 | 2021-09-24 | 1 | B | 잔강최소화전 | 2 | A | SCR420HB2 | 소입성보증강 | C2 | BM#1 | 1619 | 40 | 1622 | 1540 | 29 | 5800 |  | 3 | 0.22 | 18 |  | -1.79 | 1576 | 1617 | 0 | 260.38 |  | 32 | 32 | 67 | Y |  | 2021-09-25 01:58 | 67 | 1100 | 43 | 38 | 32 | 29 | 28 | 27 | 27 | 27 | 27 | 26 | 26 | 26 |  | 26 | 29 | 32 | 26 | 27 | -0.13 |  | 45 | Y | 0 | [7 empty] | N | N | N | N | 140 | 0.52 | 56 | 94586 | 95487 | 5213 | 3000 | 12 | 1 |  | 2021-09-25 02:05 | 1576 | 117 |  | 40 | 5 | *T/D잔강 실측 2TON *램핑다운 시간 17:34 |  | 6A6C42BC3D4143B98D2836DEDD354876 | [12 empty] | 94.12 | 100 | 0 | 2800 | 0 |  | 450 |  | Y | Y | 0 | 2800 | 0 |  | 451 |  | Y | Y | N |  | Y |  |  |  |  | BT180180 | H
B66492 | 2021-09-24 | 2 | B |  | 2 | A | 25MOCRS4HM4 | 소입성보증강 | C | BM#2 | 1633 | 49 | 1648 | 1549 | 43 | 8800 |  | 1 | 0.41 | 19 |  | -2.76 | 1587 | 1660 | 0 | 21.85 | 0 | 29 | 57 | 79 | Y |  | 2021-09-25 02:18 | 79 | 1096 | 45 | 44 | 44 | 44 | 44 | 42 | 41 | 40 | 39 | 37 | 35 | 34 | 33 | 33 | 40 | 44 | 33 | 44 | -0.22 |  | 50 | Y | -0.2 | [7 empty] | N | N | N | N | 140 | 0.49 | 60 | 88896 | 92817 | 3033 | 16500 | 03 | 2 |  | 2021-09-25 02:21 | 1587 | 116 |  | 19 |  | * 전공정 요청으로 감속주입 | [14 empty] | 92.74 | 100 | 0 | 0 | 0 |  | 411 | 300 | Y | Y | 0 | 0 | 0 |  | 410 | 300 | Y | Y | N | Y | [5 empty] | RB140.00 | H
B66493 | 2021-09-24 | 2 | B |  | 3 | B | 25MOCRS4HM4 | 소입성보증강 | C | BM#2 | 1631 | 50 | 1638 | 1520 | 44 | 9100 |  | 1 | 0.36 | 19 |  | -2.47 | 1568 | 1640 | 0 | 18.77 | 0 | 5 | 59 | 77 | Y |  | 2021-09-25 03:20 | 60 | 1083 | 30 | 29 | 30 | 29 | 29 | 28 | 27 | 26 | 24 | 23 | 21 | 20 | 17 | 17 | 25 | 30 | 17 | 29 | -0.26 |  | 50 | Y | -0.6 | [7 empty] | N | N | N | N | 130 | 0.47 | 63 | 96304 | 93531 | 3069 | 15700 | 03 | 2 |  | 2021-09-25 03:24 | 1568 | 116 |  | 18 |  | * 전공정 요청으로 감속주입 | [14 empty] | 100.58 | 100 | 0 | 0 | 0 |  | 411 | 300 | Y | Y | 0 | 0 | 0 |  | 410 | 300 | Y | Y | N | Y | [5 empty] | RB140.00 | H
A67098 | 2021-09-24 | 1 | B | 잔강최소화 | 3 | A | SCR420HON | 소입성보증강 | C | BM#1 | 1714 | 43 | 1624 | 1614 | 22 | 4000 |  | 3 | 0.26 | 20 |  | -1.27 | 1592 | 1624 | 0 | 256.39 |  | 36 | 34 | 65 | Y |  | 2021-09-25 03:12 | 82 | 1103 | 26 | 26 | 20 | -207 | -287 | -223 | 24 | 28 | 31 | 33 | 34 | 34 | 35 | 36 | 7 | 36 | 36 | 0 | 0 |  |  | Y | 0.2 | [7 empty] | N | N | N | N | 130 | 0.49 | 68 | 84610 | 94273 | 4227 | 14600 | 12 | 1 |  | 2021-09-25 03:22 | 1592 | 101 |  | 23 | [16 empty] | 85.29 | 100 | 2500 | 0 | 0 |  | 410 |  | Y | Y | 2500 | 0 | 0 |  | 411 |  | Y | Y | N |  | Y |  |  |  | Y | BT180180 | H
A67099 | 2021-09-24 | 1 | B |  | 4 | A | SCR420HON | 소입성보증강 | C | BM#1 | 1650 | 37 | 1609 | 1581 | 24 | 4900 |  | 3 | 0.24 | 20 |  | -1.23 | 1579 | 1609 | 0 | 264.61 |  | 20 | 25 | 86 | Y |  | 2021-09-25 04:02 | 69 | 1092 | 36 | 34 | 26 | 25 | 24 | 24 | 23 | 23 | 23 | 22 | 22 | 23 |  | 23 | 25 | 26 | 22 | 23 | -0.1 | Y | 40 | Y | 0.2 | [7 empty] | N | N | N | N | 120 | 0.55 | 54 | 101532 | 97236 | 5264 | 15110 | 12 | 1 |  | 2021-09-25 04:16 | 1579 | 114 |  | 42 | [16 empty] | 99.4 | 100 | 0 | 0 | 0 |  | 410 |  | Y | Y | 0 | 0 | 0 |  | 411 |  | Y | Y | N |  | Y |  |  |  |  | BT180180 | H
B66494 | 2021-09-24 | 2 | B | 잔강최소화전 | 4 | B | 25MOCRS4HM4 | 소입성보증강 | C | BM#2 | 9999 | 53 | 1622 | 1522 | 45 | 9300 |  | 1 | 0.45 | 18 |  | -2.27 | 1566 | 1631 | 0 | 16.23 | 0 | 31 | 50 | 67 | Y |  | 2021-09-25 04:27 | 58 | 1090 | 14 | 19 | 24 | 27 | 28 | 28 | 27 | 26 | 25 | 24 | 22 | 20 | 18 | 16 | 23 | 28 | 16 | 0 | -0.27 | Y | 45 | Y | -0.4 | [7 empty] | N | N | N | N | 120 | 0.47 | 66 | 87670 | 99224 | 3126 | 3000 | 03 | 2 |  | 2021-09-25 04:34 | 1566 | 116 |  | 15 |  | * 전공정 요청으로 감속주입 | 691B5611822E47F783A6A7889EB9737E | [13 empty] | 85.95 | 53.85 | 0 | 3420 | 0 |  | 411 | 300 | Y | Y | 0 | 3430 | 0 |  | 410 | 300 | Y | Y | N | Y | [5 empty] | RB140.00 | H
A67100 | 2021-09-24 | 1 | C |  | 5 | A | SCR420HON | 소입성보증강 | C | BM#1 | 1606 | 36 | 1607 | 1525 | 33 | 6400 |  | 3 | 0.26 | 21 |  | -1.46 | 1576 | 1613 | 0 | 318.6 |  | 37 | 16 | 48 | Y |  | 2021-09-25 05:09 | 66 | 1085 | 22 | 23 | 27 | 29 | 29 | 30 | 30 | 29 | 28 | 29 | 29 | 29 |  | 29 | 28 | 30 | 28 | 29 | 0 | Y | 15 | Y | 0 | [7 empty] | N | N | N | N | 110 | 0.54 | 56 | 84610 | 96824 | 4876 | 15000 | 12 | 1 |  | 2021-09-25 05:24 | 1576 | 109 |  | 31 |  | *전공정 요청으로 감속주입 (VD 1,2연주 교차작업으로 감속) | [14 empty] | 83.07 | 100 | 0 | 0 | 0 |  | 410 |  | Y | Y | 0 | 0 | 0 |  | 411 |  | Y | Y | N |  | Y |  |  |  |  | BT180180 | H
B66495 | 2021-09-24 | 2 | C | 잔강최소화 | 5 | A | SCM415 | 합금강 | C | BM#2 | 1639 | 48 | 1626 | 1542 | 40 | 8100 |  | 1 | 0.38 | 16 |  | -2.3 | 1600 | 1653 | 0 | 16.84 | 0 | 33 | 39 | 59 | Y |  | 2021-09-25 05:34 | 84 | 1094 | -187 | -137 | 39 | 41 | 44 | 45 | 45 | 45 | 45 | 43 | 42 | 41 | 40 | 38 | 33 | 45 | 38 | 45 | -0.17 | Y | 40 | Y | -0.4 | [7 empty] | N | N | N | N | 110 | 0.45 | 64 | 96608 | 102916 | -2566 | 15800 | 03 | 2 |  | 2021-09-25 05:35 | 1600 | 121 |  | 29 |  | *잔강최소화(롱노즐 재사용) *전공정 요청 감속주입 | [14 empty] | 96.37 | 50 | 2500 | 0 | 0 |  | 411 | 300 | Y | Y | 2500 | 0 | 0 |  | 410 | 300 | Y | Y | N | [5 empty] | Y | RB120.00 | C
A67101 | 2021-09-24 | 1 | C |  | 6 | A | SCR420HON | 소입성보증강 | C | BM#1 | 1641 | 38 | 1613 | 1569 | 27 | 5300 |  | 3 | 0.25 | 21 |  | -1.36 | 1581 | 1615 | 0 | 275.71 |  | 32 | 33 | 53 | Y |  | 2021-09-25 06:08 | 71 | 1093 | 28 | 29 | 33 | 34 | 36 | 36 | 36 | 36 | 35 | 35 | 34 | 34 | 34 | 34 | 34 | 36 | 34 | 36 | -0.04 | Y | 45 | Y | 0 | [7 empty] | N | N | N | N | 100 | 0.5 | 64 | 101532 | 103871 | 1529 | 15800 | 12 | 1 |  | 2021-09-25 06:22 | 1581 | 102 |  | 29 |  | *전공정 요청으로 감속주입 (VD 1,2연주 교차작업으로 감속) | [14 empty] | 93.28 | 100 | 0 | 0 | 0 |  | 410 |  | Y | Y | 0 | 0 | 0 |  | 411 |  | Y | Y | N |  | Y |  |  |  |  | BT180180 | H
B66496 | 2021-09-24 | 2 | C |  | 6 | A | SCM415C1 | 합금강 | C | BM#2 | 1606 | 52 | 1644 | 1546 | 38 | 7700 |  | 1 | 0.41 | 16 |  | -2.25 | 1569 | 1632 | 0 | 16.35 | 0 | 29 | 58 | 58 | Y |  | 2021-09-25 06:50 | 53 | 1100 | 34 | 33 | 30 | 29 | 27 | 25 | 24 | 22 | 21 | 20 | 18 | 17 | 16 | 12 | 22 | 30 | 12 | 0 | -0.3 |  | 60 | Y | -0.4 |  |  |  | 1.09 |  |  |  | Y | Y | Y | Y |  | 0.45 | 71 | 93366 | 100417 | 1333 | 16600 | 03 | 2 |  | 2021-09-25 06:57 | 1569 | 126 |  | 18 | [16 empty] | 92.4 | 53.85 | 0 | 0 | 0 |  | 490 | 300 | Y | Y | 0 | 0 | 0 |  | 490 | 300 | Y | Y | N | [6 empty] | SB275275 | C
A67102 | 2021-09-24 | 1 | C |  | 7 | A | SCR420HON | 소입성보증강 | C | BM#1 | 1623 | 38 | 1613 | 1567 | 23 | 4700 |  | 3 | 0.24 | 21 |  | -1.46 | 1583 | 1621 | 0 | 273.25 |  | 36 | 35 | 50 | Y |  | 2021-09-25 07:10 | 73 | 1105 | 33 | 33 | 34 | 36 | 36 | 37 | 37 | 36 | 36 | 36 | 35 | 35 | 35 | 35 | 35 | 37 | 35 | 36 | -0.06 | Y | 35 | Y | 0 | [7 empty] | N | N | N | N | 150 | 0.5 | 59 | 101532 | 95292 | 708 | 15200 | 12 | 1 |  | 2021-09-25 07:26 | 1583 | 105 |  | 34 |  | *전공정 요청으로 감속주입 (VD 1,2연주 교차작업으로 감속) *전공정요청 L/D잔강 이월 안함-이상재등록 | [6 empty] | F35F2BD7AC2F42BDB92124EDA690043D | 3D2D1B1ACE454BF8A14AC77C0E1A4EAD | 2B83D46F65464918A0B08BA196B87758 |  | 8DF6C85D73CE449AACCFB9B765980EF0 | 2CB39709C0444183B72895E035D45F6F | C30F70D9E15842D389D4606BC4E31227 |  | 105.76 | 100 | 0 | 0 | 0 |  | 410 |  | Y | Y | 0 | 0 | 0 |  | 411 |  | Y | Y | N |  | N |  |  |  |  | BT180180 | H
B66497 | 2021-09-25 | 2 | C |  | 7 | A | SCM415C1 | 합금강 | C | BM#2 | 1658 | 40 | 1630 | 1586 | 32 | 5800 |  | 1 | 0.41 | 16 |  | -2.16 | 1579 | 1631 | 0 | 13.36 | 0 | 5 | 60 | 77 | Y |  | 2021-09-25 07:36 | 63 | 1092 | 9 | 14 | 18 | 19 | 20 | 20 | 19 | 18 | 17 | 16 | 15 | 14 | 13 | 9 | 16 | 20 | 9 | 0 | -0.22 | Y | 50 | Y | -0.4 |  |  |  | 0.97 |  |  |  | Y | Y | Y | Y | 150 | 0.45 | 74 | 94468 | 104999 | -1049 | 16700 | 03 | 2 |  | 2021-09-25 07:56 | 1579 | 131 |  | 44 | [16 empty] | 91.23 | 45.45 | 0 | 0 | 0 |  | 490 | 300 | Y | Y | 0 | 0 | 0 |  | 490 | 300 | Y | Y | N | [6 empty] | SB300300 | C
A67103 | 2021-09-25 | 1 | C |  | 8 | A | SCR420HON | 소입성보증강 | C | BM#1 | 1642 | 38 | 1608 | 1571 | 27 | 5100 |  | 3 | 0.23 | 20 |  | -1.4 | 1579 | 1614 | 0 | 247.33 |  | 20 | 26 | 57 | Y |  | 2021-09-25 08:11 | 69 | 1096 | 34 | 31 | 30 | 30 | 30 | 30 | 30 | 30 | 30 | 29 | 29 | 29 | 28 | 28 | 30 | 30 | 28 | 30 | -0.04 | Y | 50 | Y | -0.2 | [7 empty] | N | N | N | N | 140 | 0.5 | 59 | 101532 | 96437 | 2013 | 15200 | 12 | 1 |  | 2021-09-25 08:26 | 1579 | 102 |  | 33 |  | *전공정 요청으로 감속주입 (VD 1,2연주 교차작업으로 감속) *전공정요청 L/D잔강 이월 안함-이상재등록 | [14 empty] | 101.38 | 100 | 0 | 0 | 0 |  | 410 |  | Y | Y | 0 | 0 | 0 |  | 411 |  | Y | Y | N | [6 empty] | BT180180 | H
B66498 | 2021-09-25 | 2 | C |  | 8 | A | SCM415C1 | 합금강 | C | BM#2 | 1619 | 47 | 1644 | 1563 | 41 | 7400 |  | 1 | 0.43 | 17 |  | -2.23 | 1579 | 1640 | 0 | 19.7 | 0 | 31 | 51 | 60 | Y |  | 2021-09-25 08:51 | 63 | 1096 | 7 | 7 | 14 | 18 | 22 | 22 | 22 | 22 | 21 | 21 | 20 | 20 | 19 | 18 | 19 | 22 | 18 | 22 | -0.07 | Y | 55 | Y | 0 |  |  |  | 0.78 |  |  |  | Y | Y | Y | Y | 140 | 0.45 | 75 | 103056 | 105441 | -1291 | 15700 | 03 | 2 |  | 2021-09-25 09:07 | 1579 | 144 |  | 43 | [16 empty] | 99.33 | 50 | 0 | 0 | 0 |  | 490 | 300 | Y | Y | 0 | 0 | 0 |  | 491 | 300 | Y | Y | N | [6 empty] | SB300300 | C
A67104 | 2021-09-25 | 1 | C | 연주종료 | 9 | A | SCR420HON | 소입성보증강 | C | BM#1 | 1686 | 47 | 1648 | 1612 | 32 | 5500 |  | 1 | 0.4 | 18 |  |  | 1583 | 1637 | 0 | 0.43 | 0 | 37 | 17 | 56 | Y |  | 2021-09-25 09:34 | 73 | 1101 | 26 | 35 | 42 | 45 | 46 | 46 | 45 | 44 | 43 | 43 | 41 |  |  | 41 | 0 | 0 | 0 | 0 | 0 |  | 0 | Y | -0.4 | [7 empty] | N | N | N | N | 130 | 0 | 9 | 100448 | 106095 | -745 | 2000 | 14 | 0 |  | 2021-09-25 09:37 | 1583 | 180 |  | 84 |  | *전공정요청 L/D잔강 이월 안함-이상재등록 *연주종료 11:04 |  | 7B4F54C59397401EA3717D0C81477B49 | D1D460C24EAE463EB4EBDD27249E3E2C |  |  | 8C863F07AD4F48E5B02440A08E7DBEAB |  |  |  | B8BC6937297243A48DEBCE58DD423F57 |  |  |  |  | 95.35 | 100 | 0 | 3100 | 0 |  | 410 |  | Y | Y | 0 | 3100 | 0 |  | 411 |  | Y | Y | N | [6 empty] | BT180180 | H
B66499 | 2021-09-25 | 2 | C |  | 9 | A | SCM415 | 합금강 | C | BM#2 | 1626 | 42 | 1645 | 1559 | 36 | 6500 |  | 1 | 0.42 | 17 |  | -2.27 | 1574 | 1637 | 0 | 14.01 | 0 | 33 | 40 | 53 | Y |  | 2021-09-25 10:13 | 58 | 1092 | 16 | 15 | 19 | 21 | 22 | 22 | 21 | 20 | 20 | 18 | 17 | 16 | 14 | 14 | 19 | 22 | 14 | 0 | -0.2 | Y | 40 | Y | -0.4 | [7 empty] | Y | Y | Y | Y | 130 | 0.47 | 66 | 145263 | 98195 | 5 | 15700 | 03 | 2 |  | 2021-09-25 10:25 | 1574 | 137 |  | 36 | 24 | *연연주 혼탕부 성분확인 ID:307~309.407~409 | [14 empty] | 148.53 | 100 | 0 | 0 | 0 |  | 490 | 300 | Y | Y | 0 | 0 | 0 |  | 490 | 300 | Y | Y | N |  |  |  | N |  |  | RB240.00 | C
B66500 | 2021-09-25 | 2 | C |  | 10 | A | SCM415HS | 소입성보증강 | C | BM#2 | 1638 | 46 | 1659 | 1578 | 37 | 7000 |  | 1 | 0.45 | 16 |  | -2.39 | 1578 | 1640 | 0 | 29.53 | 0 | 29 | 59 | 55 | Y |  | 2021-09-25 11:35 | 65 | 1096 | 13 | 23 | 31 | 35 | 37 | 37 | 37 | 36 | 35 | 34 | 33 | 32 | 30 | 30 | 32 | 37 | 30 | 37 | -0.17 | Y | 40 | Y | -0.4 | [7 empty] | N | N | N | N | 120 | 0.48 | 63 | 47520 | 96500 | 350 | 15400 | 03 | 2 |  | 2021-09-25 11:43 | 1578 | 137 |  | 21 | 12 | *연연주 혼탕부 성분확인 ID:301.401 *빅사이즈 후속 *전공정 요청 L/D 잔강이월 미실시.이상공정 등록 및 생관통보 | [6 empty] | F21B5FD56B6942F0B44BCF70D1686ADF | 9474B26F96ED473AA7BB2B0C0B4103BA | 5858ED8AE8AA43BEBD1C3C93C601A91F |  | 4C2F32184F5940B5AAC285BD63ECBF4C | 38AC42A7378040498814B8551F9A0F3E | EF4748FAF58643BB8FA5D349F267ED94 |  | 49.5 | 100 | 0 | 0 | 0 |  | 411 | 300 | Y | Y | 0 | 0 | 0 |  | 411 | 300 | Y | Y | N | [6 empty] | RB120.00 | C
B66521 | 2021-09-25 | 2 | A | TUNDISH교체전 | 11 | B | SCM415HS | 소입성보증강 | C | BM#2 | 1615 | 43 | 1658 | 1583 | 37 | 6400 |  | 1 | 0.43 | 17 |  | -2.47 | 1589 | 1653 | 0 | 25.71 | 0 | 5 | 61 | 71 | Y |  | 2021-09-25 12:34 | 76 | 1105 | 26 | 35 | 38 | 41 | 43 | 43 | 42 | 42 | 41 | 41 | 39 |  |  | 39 | 40 | 43 | 39 | 41 | -0.04 | Y | 35 | Y | -0.2 | [7 empty] | N | N | N | N | 110 | 0.52 | 62 | 118879 | 95791 | 3459 | 2300 | 03 | 2 |  | 2021-09-25 12:42 | 1589 | 120 |  | 27 | 23 | *전공정 요청 L/D 잔강이월 미실시.이상공정 등록 및 생관통보 *전공정 요청 감속주입 | 4DB2185FF6D94D07B2F899997B958B57 | B9264A2AC76540EA989DA5FB4A0603F8 | [12 empty] | 120.32 | 100 | 0 | 2757 | 0 |  | 411 | 300 | Y | Y | 0 | 2960 | 0 |  | 411 | 300 | Y | Y | N | [6 empty] | RB105.00 | C
A67105 | 2021-09-25 | 1 | A | 연주시작 | 1 | A | AE1055LS | 탄소강 | G-AE1055LS | BM#1 | 1671 | 41 | 1630 | 1603 | 33 | 5700 |  | 3 | 0.15 | 25 |  | -1.78 | 1566 | 1621 | 0 | 257.85 |  | 20 | 27 | 117 | Y |  | 2021-09-25 13:53 | 82 | 1090 | 45 | 31 | 35 | 26 | 30 | 35 | 38 | 39 | 40 | 41 | 42 |  |  | 42 | 36 | 42 | 42 | 0 | 0 |  |  | Y | 0.2 |  | 2.29 | 2.29 | [5 empty] | N | N | M | 210 | 0.5 | 52 | 80434 | 86049 | 7501 | 15470 | 14 | 2 |  | 2021-09-25 14:05 | 1566 | 119 |  | 19 |  | *연주 START 14:14 *FLUX 225KG/10KG *작업방안에 따른 코너히터기 미적용 - 이상재 등록 |  | 8D66A5E50B4C4B41AF495A14B2702E0B | 270E2BCE3B724754B3CC8AB276AF6516 | [11 empty] | 84.94 | 100 | 1500 | 0 | 0 |  | 500 |  | N | N | 1500 | 0 | 0 |  | 501 |  | N | N | N |  |  | Y |  |  |  | BT180180 | H
B66522 | 2021-09-25 | 2 | A | TUNDISH교체 | 1 | A | SM25C-JY | 탄소강 | A | BM#2 | 1623 | 37 | 1677 | 1613 | 29 | 5100 |  | 1 | 0.48 | 22 |  | -3.11 | 1596 | 1676 | 0 | 9.63 | 0 | 31 | 52 | 56 | Y |  | 2021-09-25 13:42 | 85 | 1087 | -430 | -15 | 24 | 20 | 28 | 33 | 36 | 38 | 39 | 40 | 40 |  |  | 40 | 32 | 40 | 40 | 0 | 0 |  | 5 | Y | 0 | 1.1 | 2.47 | 2.47 |  |  |  |  | N | N | N | N | 150 | 0.52 | 53 | 94160 | 92360 | 340 | 14800 | 10 | 1 |  | 2021-09-25 13:54 | 1596 | 140 |  | 45 | 8 | * BUTT 타입롱노즐사용(슬리브타입.) * T/D FLUX 용탕부: 120 KG / 유탕부: 10KG 투입. *유탕구 997 | [14 empty] | 99.12 | 100 | 700 | 0 | 0 |  | 410 | 300 | Y | N | 700 | 0 | 0 |  | 411 | 300 | Y | N | N | [6 empty] | LT180180 | H
A67106 | 2021-09-25 | 1 | A |  | 2 | A | AE1055LS | 탄소강 | G-AE1055LS | BM#1 | 1604 | 43 | 1611 | 1547 | 33 | 5700 |  | 3 | 0.15 | 25 |  | -1.8 | 1560 | 1611 | 0 | 177.68 |  | 32 | 34 | 319 | Y |  | 2021-09-25 14:47 | 76 | 1087 | 40 | 41 | 41 | 41 | 42 | 41 | 41 | 41 | 40 | 40 | 39 | 39 | 39 | 39 | 41 | 42 | 39 | 41 | -0.04 | Y | 40 | Y | 0 | [8 empty] | N | N | Y | 200 | 0.52 | 56 | 101520 | 93025 | 7025 | 15890 | 14 | 2 |  | 2021-09-25 14:56 | 1560 | 104 |  | 18 |  | *작업방안에 따른 코너히터기 미적용 - 이상재 등록 | [6 empty] | CF43FF75901949E6847F604758A7227C | 016F0A1C8FF94181B0033F0E86277422 | 1FED6C71FD34437CA6208CD79FB3EC95 |  | 4D443F445D2F44C3A58A74AB8B0786AD | 7701995A8B164FFF8FD08431F4EA993B | FA9CB1B048B94FA68469B64F48990B23 |  | 100.51 | 100 | 0 | 0 | 0 |  | 500 |  | N | N | 0 | 0 | 0 |  | 501 |  | N | N | N |  |  | Y |  |  |  | BT180180 | H
B66523 | 2021-09-25 | 2 | A |  | 2 | A | SM25C-JY | 탄소강 | A | BM#2 | 1599 | 41 | 1669 | 1575 | 35 | 5500 |  | 1 | 0.47 | 23 |  | -2.47 | 1575 | 1655 | 0 | 38.09 | 0 | 33 | 41 | 39 | Y |  | 2021-09-25 14:46 | 64 | 1092 | 37 | 34 | 33 | 32 | 31 | 30 | 29 | 28 | 27 | 26 | 25 |  |  | 25 | 30 | 33 | 25 | 0 | -0.2 |  | 40 | Y | -0.2 | [7 empty] | N | N | N | N | 140 | 0.53 | 54 | 94160 | 91842 | -1042 | 15000 | 10 | 1 |  | 2021-09-25 14:49 | 1575 | 123 |  | 35 |  | *주입말 전공정 지연 감속주입 | [14 empty] | 103.53 | 100 | 0 | 0 | 0 |  | 411 | 300 | Y | N | 0 | 0 | 0 |  | 410 | 300 | Y | N | N | [6 empty] | LT180180 | C
A67107 | 2021-09-25 | 1 | A |  | 3 | A | AE1055LS | 탄소강 | G-AE1055LS | BM#1 | 1610 | 40 | 1599 | 1540 | 31 | 5500 |  | 3 | 0.15 | 25 |  | -1.74 | 1547 | 1599 | 0 | 164.06 |  | 37 | 18 | 183 | Y |  | 2021-09-25 15:43 | 63 | 1087 | 31 | 30 | 29 | 27 | 26 | 25 | 25 | 24 | 24 |  |  |  |  | 24 | 27 | 29 | 24 | 0 | -0.17 |  | 30 | Y | 0 | [8 empty] | N | N | Y | 190 | 0.52 | 46 | 84600 | 90634 | 7266 | 15700 | 14 | 2 |  | 2021-09-25 15:54 | 1547 | 111 |  | 28 |  | *작업방안에 따른 코너히터기 100KW 적용 | [14 empty] | 85.8 | 100 | 0 | 0 | 0 |  | 500 |  | Y | N | 0 | 0 | 0 |  | 501 |  | Y | N | N |  |  | Y |  |  |  | BT180180 | H
B66524 | 2021-09-25 | 2 | A |  | 3 | A | SM25C-JY | 탄소강 | A | BM#2 | 1638 | 41 | 1654 | 1582 | 28 | 4600 |  | 1 | 0.49 | 15 |  | -2.64 | 1584 | 1641 | 0 | 18.65 | 0 | 29 | 60 | 60 | Y |  | 2021-09-25 15:32 | 73 | 1098 | 21 | 25 | 28 | 31 | 31 | 31 | 31 | 30 | 29 | 28 | 27 |  |  | 27 | 28 | 31 | 27 | 31 | -0.11 | Y | 35 | Y | -0.2 | [7 empty] | N | N | N | N | 130 | 0.5 | 57 | 94160 | 91744 | -94 | 14900 | 10 | 1 |  | 2021-09-25 15:47 | 1584 | 118 |  | 44 |  | *전공정 지연 감속주입 | [14 empty] | 102.74 | 100 | 0 | 0 | 0 |  | 411 | 300 | Y | N | 0 | 0 | 0 |  | 410 | 300 | Y | N | N | [6 empty] | LT180180 | H
A67108 | 2021-09-25 | 1 | A |  | 4 | A | AE1055LS | 탄소강 | G-AE1055LS | BM#1 | 1631 | 40 | 1589 | 1538 | 30 | 5300 |  | 3 | 0.15 | 25 |  | -1.67 | 1542 | 1589 | 0 | 113.35 |  | 36 | 36 | 382 | Y |  | 2021-09-25 16:44 | 58 | 1078 | 38 | 36 | 33 | 32 | 23 | 22 | 25 | 25 | 25 | 24 | 23 | 23 | 22 | 20 | 23 | 25 | 20 | 25 | -0.11 |  | 45 | Y | -0.2 | [8 empty] | N | N | Y | 180 | 0.52 | 56 | 101520 | 94211 | 7339 | 15090 | 14 | 2 |  | 2021-09-25 16:51 | 1542 | 87 |  | 14 | [16 empty] | 99.43 | 100 | 0 | 0 | 0 |  | 500 |  | Y | N | 0 | 0 | 0 |  | 501 |  | Y | N | N |  |  | Y |  |  |  | BT180180 | H
B66525 | 2021-09-25 | 2 | A |  | 4 | A | SM25C-JY | 탄소강 | A | BM#2 | 1606 | 40 | 1625 | 1535 | 32 | 5800 |  | 1 | 0.46 | 16 |  | 0 | 1574 | 1627 | 0 | 17.96 | 0 | 5 | 62 | 45 | Y |  | 2021-09-25 16:43 | 63 | 1099 | 24 | 22 | 26 | 29 | 30 | 30 | 29 | 29 | 28 | 27 | 26 | 25 | 22 | 22 | 27 | 30 | 22 | 29 | -0.2 | Y | 40 | Y | -0.6 | [7 empty] | N | N | N | N | 120 | 0.52 | 57 | 94160 | 92435 | 965 | 14600 | 10 | 1 |  | 2021-09-25 16:59 | 1574 | 114 |  | 31 |  | *전공정 지연감속주입 | [14 empty] | 100.65 | 100 | 0 | 0 | 0 |  | 411 | 300 | Y | N | 0 | 0 | 0 |  | 410 | 300 | Y | N | N | [6 empty] | LT180180 | C
A67109 | 2021-09-25 | 1 | A |  | 5 | A | AE1055LS | 탄소강 | G-AE1055LS | BM#1 | 1605 | 40 | 1588 | 1528 | 29 | 5100 |  | 3 | 0.15 | 25 |  | -1.61 | 1542 | 1588 | 0 | 125.98 |  | 20 | 28 | 66 | Y |  | 2021-09-25 17:44 | 58 | 1088 | 20 | 23 | 27 | 29 | 30 | 30 | 30 | 29 | 29 | 28 | 27 | 26 | 26 | 26 | 27 | 30 | 26 | 30 | -0.09 | Y | 45 | Y | 0 | [8 empty] | N | N | Y | 170 | 0.45 | 67 | 84600 | 95548 | 7602 | 15350 | 14 | 2 |  | 2021-09-25 17:53 | 1542 | 87 |  | 14 |  | *전공정요청 감속주입(전기로 작업지연) - 정속미준수 이상재 등록 | [14 empty] | 81.7 | 100 | 0 | 0 | 0 |  | 500 |  | Y | N | 0 | 0 | 0 |  | 501 |  | Y | N | N |  |  | Y |  |  |  | BT180180 | H
B66526 | 2021-09-25 | 2 | A |  | 5 | A | SM25C-JY | 탄소강 | A | BM#2 | 1585 | 39 | 1636 | 1562 | 29 | 5000 |  | 1 | 0.47 | 16 |  | -2.08 | 1585 | 1631 | 0 | 18.84 | 0 | 31 | 53 | 31 | Y |  | 2021-09-25 17:38 | 74 | 1102 | 21 | 27 | 33 | 35 | 37 | 37 | 36 | 36 | 35 | 34 | 33 | 33 |  | 33 | 33 | 37 | 33 | 33 | -0.11 | Y | 35 | Y | 0 | [7 empty] | N | N | N | N | 110 | 0.52 | 59 | 85600 | 98164 | -314 | 14900 | 10 | 1 |  | 2021-09-25 17:40 | 1585 | 108 |  | 33 |  | *전기로 지연감속주입 | [14 empty] | 87.44 | 100 | 0 | 0 | 0 |  | 411 | 300 | Y | N | 0 | 0 | 0 |  | 410 | 300 | Y | N | N | [7 empty] | C
A67110 | 2021-09-25 | 1 | A |  | 6 | A | AE1055LS | 탄소강 | G-AE1055LS | BM#1 | 1614 | 40 | 1583 | 1534 | 30 | 5300 |  | 3 | 0.15 | 25 |  | -1.14 | 1550 | 1583 | 0 | 109.3 |  | 32 | 35 | 69 | Y |  | 2021-09-25 18:40 | 66 | 1105 | 25 | 28 | 32 | 33 | 34 | 34 | 33 | 33 | 32 | 32 | 32 | 31 |  | 31 | 32 | 34 | 31 | 33 | -0.05 | Y | 35 | Y | -0.2 | [8 empty] | N | N | Y | 210 | 0.52 | 58 | 101520 | 96174 | 7976 | 15350 | 14 | 2 |  | 2021-09-25 18:50 | 1550 | 97 |  | 26 | [16 empty] | 10152000 | 100 | 0 | 0 | 0 |  | 500 |  | Y | N | 0 | 0 | 0 |  | 501 |  | Y | N | N |  |  | Y |  |  |  | BT180180 | H
B66527 | 2021-09-25 | 2 | A |  | 6 | A | SM25C-JY | 탄소강 | A | BM#2 | 1586 | 41 | 1646 | 1552 | 29 | 5200 |  | 1 | 0.42 | 15 |  | -1.9 | 1575 | 1625 | 0 | 16.07 | 0 | 33 | 42 | 36 | Y |  | 2021-09-25 18:40 | 64 | 1099 | 29 | 33 | 36 | 36 | 37 | 36 | 36 | 35 | 34 | 33 | 32 | 31 |  | 31 | 34 | 37 | 31 | 36 | -0.17 | Y | 35 | Y | -0.2 | [7 empty] | N | N | N | N | 100 | 0.52 | 58 | 102720 | 96928 | 22 | 15500 | 10 | 1 |  | 2021-09-25 18:44 | 1575 | 106 |  | 31 |  | *전공정 지연감속주입 | [14 empty] | 105.68 | 100 | 0 | 0 | 0 |  | 411 | 300 | Y | N | 0 | 0 | 0 |  | 410 | 300 | Y | N | N | [6 empty] | LT180180 | H
A67111 | 2021-09-25 | 1 | A |  | 7 | A | AE1055LS | 탄소강 | G-AE1055LS | BM#1 | 1637 | 40 | 1583 | 1557 | 29 | 4200 |  | 3 | 0.15 | 25 |  | -1.39 | 1545 | 1583 | 0 | 145.08 |  | 37 | 19 | 74 | Y |  | 2021-09-25 19:49 | 61 | 1108 | 30 | 32 | 33 | 33 | 33 | 33 | 32 | 31 | 31 | 30 | 30 | 30 |  | 30 | 32 | 33 | 30 | 33 | -0.06 |  | 45 | Y | 0 | [8 empty] | N | N | Y | 200 | 0.52 | 56 | 101520 | 92534 | 7366 | 15250 | 14 | 2 |  | 2021-09-25 19:59 | 1545 | 95 |  | 17 | [16 empty] | 101.01 | 100 | 0 | 0 | 0 |  | 500 |  | Y | N | 0 | 0 | 0 |  | 501 |  | Y | N | N |  |  | Y |  |  |  | BT180180 | C
B66528 | 2021-09-25 | 2 | A |  | 7 | A | SM25C-JY | 탄소강 | A | BM#2 | 1585 | 41 | 1651 | 1531 | 30 | 5900 |  | 1 | 0.43 | 15 |  | -2.12 | 1583 | 1625 | 0 | 15.73 | 0 | 29 | 61 | 47 | Y |  | 2021-09-25 19:40 | 72 | 1099 | 27 | 29 | 31 | 33 | 33 | 32 | 32 | 31 | 30 | 29 | 28 |  |  | 28 | 31 | 33 | 28 | 0 | -0.12 | Y | 40 | Y | -0.2 | [7 empty] | N | N | N | N | 150 | 0.51 | 58 | 102720 | 93539 | 3361 | 14200 | 10 | 1 |  | 2021-09-25 19:45 | 1583 | 107 |  | 30 |  | *전기로 지연감속주입 | [14 empty] | 109.28 | 100 | 0 | 0 | 0 |  | 411 | 300 | Y | N | 0 | 0 | 0 |  | 410 | 300 | Y | N | N | [6 empty] | LT180180 | H
A67112 | 2021-09-25 | 1 | B |  | 8 | A | AE1055LS | 탄소강 | G-AE1055LS | BM#1 | 1607 | 41 | 1591 | 1532 | 32 | 5700 |  | 3 | 0.15 | 25 |  | -1.31 | 1552 | 1591 | 0 | 123.4 |  | 36 | 37 | 79 | Y |  | 2021-09-25 20:42 | 68 | 1096 | 29 | 29 | 33 | 34 | 35 | 34 | 34 | 33 | 32 | 31 | 31 | 31 |  | 31 | 32 | 35 | 31 | 34 | -0.1 | Y | 40 | Y | 0 | [8 empty] | N | N | Y | 190 | 0.52 | 60 | 101520 | 99744 | 7806 | 15900 | 14 | 2 |  | 2021-09-25 20:52 | 1552 | 97 |  | 21 |  | *STR#1,#2 SR재세팅(과부하) | [14 empty] | 93.35 | 100 | 0 | 0 | 0 |  | 500 |  | Y | N | 0 | 0 | 0 |  | 501 |  | Y | N | N |  |  | Y |  |  |  | BT180180 | C
B66529 | 2021-09-25 | 2 | B | 잔강최소화전 | 8 | A | SM25C-JY | 탄소강 | A | BM#2 | 1592 | 39 | 1643 | 1548 | 28 | 5500 |  | 1 | 0.48 | 16 |  | -2.22 | 1581 | 1634 | 0 | 42.9 | 0 | 5 | 63 | 49 | Y |  | 2021-09-25 20:41 | 70 | 1078 | 25 | 25 | 34 | 37 | 38 | 38 | 38 | 37 | 37 | 36 | 35 | 33 | 32 | 32 | 35 | 38 | 32 | 38 | -0.15 | Y | 40 | Y | -0.2 | [7 empty] | N | N | N | N | 140 | 0.49 | 61 | 78234 | 95135 | 1015 | 3000 | 10 | 1 |  | 2021-09-25 20:45 | 1581 | 105 |  | 27 |  | *전기로 지연감속주입 | [14 empty] | 81.79 | 100 | 0 | 3100 | 0 |  | 411 | 300 | Y | N | 0 | 3100 | 0 |  | 410 | 300 | Y | N | N | [6 empty] | LT180180 | H
A67113 | 2021-09-25 | 1 | B |  | 9 | A | AE1055LS | 탄소강 | G-AE1055LS | BM#1 | 1593 | 40 | 1585 | 1525 | 27 | 5300 |  | 3 | 0.15 | 25 |  | -1.38 | 1543 | 1585 | 0 | 119.69 |  | 20 | 29 | 70 | Y |  | 2021-09-25 21:47 | 59 | 1098 | 30 | 30 | 31 | 31 | 30 | 29 | 28 | 27 | 26 | 26 | 26 | 26 |  | 26 | 28 | 31 | 26 | 30 | -0.11 |  | 45 | Y | 0 | [8 empty] | N | N | Y | 180 | 0.52 | 59 | 101520 | 98337 | 7013 | 16000 | 14 | 2 |  | 2021-09-25 22:00 | 1543 | 94 |  | 19 | [16 empty] | 10152000 | 100 | 0 | 0 | 0 |  | 500 |  | Y | N | 0 | 0 | 0 |  | 501 |  | Y | N | N |  |  | Y |  |  |  | BT180180 | H
B66530 | 2021-09-25 | 2 | B | 잔강최소화 | 9 | A | AE1018M2 | 탄소강 | A | BM#2 | 1589 | 41 | 1674 | 1542 | 34 | 6700 |  | 1 | 0.49 | 16 |  | -2.52 | 1591 | 1652 | 16.15 | 0 | 0 | 31 | 54 | 40 | Y |  | 2021-09-25 22:01 | 76 | 1088 | -172 | 17 | 40 | 43 | 44 | 45 | 44 | 45 | 44 | 43 | 42 | 41 |  | 41 | 35 | 45 | 41 | 44 | -0.13 | Y | 30 | Y | -0.2 |  |  |  |  | 1.26 |  |  | N | N | N | N | 130 | 0.48 | 58 | 93801 | 96992 | -742 | 14800 | 10 | 1 |  | 2021-09-25 22:03 | 1591 | 113 |  | 24 |  | * 롱노즐 재사용 * 전공정 요청으로 감속주입 |  | DA6B73BDC796477E80A4AC105426F0EE | [12 empty] | 97.51 | 100 | 2500 | 0 | 0 |  | 411 | 300 | Y | Y | 2500 | 0 | 0 |  | 410 | 300 | Y | Y | N | [5 empty] | Y | RB152.40 | C
A67114 | 2021-09-25 | 1 | B |  | 10 | A | AE1055LS | 탄소강 | G-AE1055LS | BM#1 | 1657 | 40 | 1595 | 1570 | 22 | 3900 |  | 3 | 0.16 | 25 |  | -1.4 | 1551 | 1593 | 0 | 168.95 |  | 32 | 36 | 62 | Y |  | 2021-09-25 22:44 | 67 | 1087 | 24 | 29 | 33 | 35 | 36 | 36 | 35 | 36 | 35 | 35 | 35 |  |  | 35 | 34 | 36 | 35 | 36 | -0.03 | Y | 35 | Y | 0 | [8 empty] | N | N | Y | 170 | 0.52 | 56 | 84600 | 94782 | 7468 | 15900 | 14 | 2 |  | 2021-09-25 23:00 | 1551 | 94 |  | 22 | [16 empty] | 83.1 | 100 | 0 | 0 | 0 |  | 500 |  | Y | N | 0 | 0 | 0 |  | 501 |  | Y | N | N |  |  | Y |  |  |  | BT180180 | H
B66531 | 2021-09-25 | 2 | B |  | 10 | A | AE1018M2 | 탄소강 | A | BM#2 | 1623 | 44 | 1644 | 1523 | 40 | 7400 |  | 1 | 0.41 | 19 |  | -2.44 | 1586 | 1649 | 19.08 | 0 | 0 | 33 | 43 | 66 | Y |  | 2021-09-25 23:11 | 71 | 1088 | 37 | 42 | 44 | 45 | 43 | 43 | 42 | 42 | 39 | 38 | 37 | 37 | 36 | 36 | 41 | 45 | 36 | 42 | -0.2 | Y | 45 | Y | -0.2 | [7 empty] | Y | Y | Y | Y | 120 | 0.47 | 62 | 96777 | 92548 | -48 | 14100 | 10 | 1 |  | 2021-09-25 23:12 | 1586 | 105 |  | 14 |  | * 빅사이즈 평균온도 40초과되어 생관에 통보 함. | [14 empty] | 103.78 | 100 | 0 | 0 | 0 |  | 490 | 300 | Y | Y | 0 | 0 | 0 |  | 491 | 300 | Y | Y | N | [6 empty] | RB228.60 | C
A67115 | 2021-09-25 | 1 | B |  | 11 | A | AE1055LS | 탄소강 | G-AE1055LS | BM#1 | 1644 | 41 | 1581 | 1544 | 26 | 4600 |  | 3 | 0.15 | 25 |  | -1.34 | 1548 | 1587 | 0 | 212.54 |  | 37 | 20 | 63 | Y |  | 2021-09-25 23:47 | 64 | 1089 | 33 | 33 | 35 | 35 | 35 | 35 | 34 | 33 | 33 | 32 | 31 | 31 | 31 | 31 | 33 | 35 | 31 | 35 | -0.08 |  | 50 | Y | 0 | [8 empty] | N | N | Y | 210 | 0.52 | 60 | 101520 | 100554 | 7346 | 15200 | 14 | 2 |  | 2021-09-25 23:59 | 1548 | 96 |  | 18 | [8 empty] | 46E442E97635403598FE6C39BA3346BE | 7B722C2F50D44A3CA0859DD48567F7DB | EA839975CF524F51BDC9D6B7C1ABE4DF |  | 9A6B2132427346548E918F19C6C2D728 | B32A249B7F924D16846DE297A94AE4E9 | 5C6A7CA00AEA435786CB5F82D51B8826 |  | 94.44 | 100 | 0 | 0 | 0 |  | 500 |  | Y | N | 0 | 0 | 0 |  | 501 |  | Y | N | N |  |  | Y |  |  |  | BT180180 | H
B66532 | 2021-09-25 | 2 | B |  | 11 | A | AE1018M2 | 탄소강 | A | BM#2 | 1643 | 38 | 1662 | 1591 | 30 | 5000 |  | 1 | 0.48 | 18 |  | -2.74 | 1577 | 1645 | 17.99 | 0 | 0 | 29 | 62 | 72 | Y |  | 2021-09-26 | 62 | 1088 | 33 | 31 | 31 | 31 | 31 | 30 | 29 | 28 | 27 | 26 | 25 | 24 |  | 24 | 29 | 31 | 24 | 31 | -0.16 |  | 45 | Y | -0.2 | [7 empty] | Y | Y | Y | Y | 110 | 0.47 | 63 | 96328 | 95881 | 819 | 15300 | 10 | 1 |  | 2021-09-26 00:01 | 1577 | 108 |  | 29 | [16 empty] | 99.72 | 100 | 0 | 0 | 0 |  | 490 | 300 | Y | Y | 0 | 0 | 0 |  | 491 | 300 | Y | Y | N | [6 empty] | RB133.35 | C
A67116 | 2021-09-25 | 1 | B |  | 12 | A | AE1055LS | 탄소강 | G-AE1055LS | BM#1 | 1667 | 40 | 1588 | 1559 | 20 | 3500 |  | 3 | 0.15 | 25 |  | -1.18 | 1545 | 1580 | 0 | 174.68 |  | 36 | 38 | 62 | Y |  | 2021-09-26 00:35 | 61 | 1089 | 30 | 28 | 28 | 28 | 28 | 29 | 28 | 27 | 27 | 27 | 26 | 26 |  | 26 | 28 | 29 | 26 | 28 | -0.04 | Y | 30 | Y | 0 | [8 empty] | N | N | Y | 200 | 0.52 | 56 | 101520 | 95330 | 7220 | 15100 | 14 | 2 |  | 2021-09-26 00:43 | 1545 | 101 |  | 31 | [16 empty] | 99.19 | 100 | 0 | 0 | 0 |  | 500 |  | Y | N | 0 | 0 | 0 |  | 501 |  | Y | N | N |  |  | Y | Y |  |  | BT180180 | H
B66533 | 2021-09-25 | 2 | B | TUNDISH교체전 | 12 | A | AE1018M2 | 탄소강 | A | BM#2 | 1646 | 40 | 1654 | 1565 | 32 | 6100 |  | 1 | 0.45 | 16 |  | -2.98 | 1579 | 1647 | 15.72 | 0 | 0 | 5 | 64 | 71 | Y |  | 2021-09-26 01:03 | 64 | 1088 | 20 | 23 | 27 | 31 | 32 | 32 | 32 | 32 | 31 | 30 | 29 | 28 |  | 28 | 29 | 32 | 28 | 32 | -0.11 | Y | 35 | Y | -0.2 | [7 empty] | N | N | N | N | 100 | 0.47 | 69 | 80711 | 94508 | -158 | 2000 | 10 | 1 |  | 2021-09-26 01:05 | 1579 | 113 |  | 30 |  |  | FDF8399478E44A3A9A814B216FA2D46C | 346202222DCC436B9F50B600F145688E | [12 empty] | 85 | 100 | 0 | 2809 | 0 |  | 411 | 300 | Y | Y | 0 | 2959 | 0 |  | 410 | 300 | Y | Y | N | [6 empty] | RB165.10 | C
A67117 | 2021-09-25 | 1 | B |  | 13 | A | AE1055LS | 탄소강 | G-AE1055LS | BM#1 | 1638 | 40 | 1583 | 1559 | 24 | 4100 |  | 3 | 0.16 | 25 |  | -1.15 | 1549 | 1583 | 0 | 174.57 |  | 20 | 30 | 54 | Y |  | 2021-09-26 01:38 | 65 | 1089 | 26 | 26 | 29 | 32 | 33 | 33 | 33 | 33 | 32 | 31 | 31 | 31 | 30 | 30 | 31 | 33 | 30 | 33 | -0.07 | Y | 40 | Y | -0.2 | [8 empty] | N | N | Y | 190 | 0.52 | 60 | 101520 | 96598 | 7902 | 16000 | 14 | 2 |  | 2021-09-26 01:52 | 1549 | 99 |  | 26 | [16 empty] | 97.06 | 100 | 0 | 0 | 0 |  | 500 |  | Y | N | 0 | 0 | 0 |  | 501 |  | Y | N | N |  |  | Y |  |  |  | BT180180 | H
A67118 | 2021-09-25 | 1 | B |  | 14 | A | AE1055LS | 탄소강 | G-AE1055LS | BM#1 | 1620 | 40 | 1577 | 1543 | 26 | 4400 |  | 3 | 0.14 | 25 |  | -1.28 | 1545 | 1583 | 0 | 179.05 |  | 32 | 37 | 63 | Y |  | 2021-09-26 02:34 | 61 | 1089 | 30 | 29 | 29 | 29 | 29 | 29 | 29 | 28 | 28 | 27 | 27 | 27 | 27 | 27 | 28 | 29 | 27 | 29 | -0.04 | Y | 50 | Y | 0 | [8 empty] | N | N | Y | 180 | 0.52 | 57 | 101520 | 96304 | 7046 | 15800 | 14 | 2 |  | 2021-09-26 02:48 | 1545 | 104 |  | 30 | [16 empty] | 98.37 | 100 | 0 | 0 | 0 |  | 500 |  | Y | N | 0 | 0 | 0 |  | 501 |  | Y | N | N |  |  | Y |  |  |  | BT180180 | H
B66534 | 2021-09-25 | 2 | B | 교체, 잔강최소화전 | 1 | A | 38MNVS6 | 합금강 | KFMN443계 | BM#2 | 1606 | 49 | 1662 | 1532 | 44 | 8600 |  | 1 | 0.5 | 21 |  | -2.4 | 1578 | 1655 | 0 | 29.78 | 0 | 31 | 55 | 57 | Y |  | 2021-09-26 02:34 | 85 | 1088 | -456 | 20 | 24 | 22 | 29 | 33 | 36 | 36 | 37 | 38 | 37 | 37 |  | 37 | 33 | 38 | 37 | 37 | 0 |  | 10 | Y | 0 | 1.1 | 3.07 | 3.07 | 1.38 |  |  |  | N | N | N | M | 220 | 0.5 | 61 | 83745 | 98876 | -76 | 3000 | 01 | 2 |  | 2021-09-26 02:35 | 1578 | 142 |  | 26 |  | * BUTT 타입롱노즐사용(슬리브타입.) * T/D FLUX 용탕부: 120 KG / 유탕부: 10KG 투입. * 첫 HEAT 수소 기준값 초과(10분) 이상공정 등록 및 생관통보 1차: 3.07PPM 2차: 2.66PPM 3차: PPM | [14 empty] | 85.02 | 100 | 1000 | 3825 | 0 |  | 650 | 400 | Y | N | 1000 | 4319 | 0 |  | 651 | 400 | Y | N | [7 empty] | RB165.10 | C
A67119 | 2021-09-25 | 1 | B |  | 15 | A | AE1055LS | 탄소강 | G-AE1055LS | BM#1 | 1590 | 40 | 1585 | 1525 | 30 | 5600 |  | 3 | 0.15 | 25 |  | -1.39 | 1548 | 1589 | 0 | 167.03 |  | 37 | 21 | 50 | Y |  | 2021-09-26 03:28 | 64 | 1088 | 26 | 26 | 29 | 30 | 31 | 31 | 30 | 30 | 30 | 29 | 29 | 29 | 29 | 29 | 29 | 31 | 29 | 30 | -0.05 | Y | 40 | Y | 0 | [8 empty] | N | N | Y | 170 | 0.52 | 59 | 101520 | 93575 | 7875 | 16000 | 14 | 2 |  | 2021-09-26 03:45 | 1548 | 109 |  | 35 | [16 empty] | 96.14 | 100 | 0 | 0 | 0 |  | 500 |  | Y | N | 0 | 0 | 0 |  | 501 |  | Y | N | N |  |  | Y |  |  |  | BT180180 | H
B66535 | 2021-09-25 | 2 | B | 잔강최소화 | 2 | A | AE1548 | 합금강 | AE4130M6 | BM#2 | 1674 | 39 | 1629 | 1562 | 32 | 5900 |  | 1 | 0.45 | 18 |  | 0 | 1559 | 1623 | 0 | 22.54 | 0 | 33 | 44 | 56 | Y |  | 2021-09-26 03:33 | 71 | 1088 | -222 | -67 | 26 | 25 | 27 | 28 | 28 | 28 | 27 | 26 | 26 | 25 |  | 25 | 18 | 28 | 25 | 28 | -0.1 | Y | 30 | Y | -0.2 |  |  |  | 0.78 |  |  |  | N | N | N | Y | 220 | 0.46 | 55 | 95196 | 90072 | 3928 | 16200 | 01 | 2 |  | 2021-09-26 03:33 | 1559 | 137 |  | 44 |  | * 롱노즐 재사용 | F259D50FE56F44019DA6B9FF1593B813 |  | E6F1AEF6923C476A9F736B5B68EF97E0 | [11 empty] | 100.36 | 100 | 3600 | 0 | 0 |  | 650 | 700 | Y | N | 3600 | 0 | 0 |  | 651 | 700 | Y | N | N | Y |  |  |  |  | Y | RB152.00 | C
A67120 | 2021-09-25 | 1 | D |  | 16 | A | AE1055LS | 탄소강 | G-AE1055LS | BM#1 | 1625 | 40 | 1590 | 1522 | 29 | 5300 |  | 3 | 0.15 | 25 |  | -1.42 | 1544 | 1586 | 0 | 208.34 |  | 36 | 39 | 58 | Y |  | 2021-09-26 04:44 | 60 | 1088 | 28 | 28 | 30 | 32 | 33 | 32 | 31 | 29 | 30 | 30 | 29 | 29 | 30 | 30 | 30 | 33 | 29 | 30 | -0.11 | Y | 35 | Y | 0.2 | [8 empty] | N | N | Y | 210 | 0.52 | 58 | 101520 | 96178 | 7372 | 15900 | 14 | 2 |  | 2021-09-26 04:52 | 1544 | 98 |  | 20 | [16 empty] | 97.47 | 100 | 0 | 0 | 0 |  | 500 |  | Y | N | 0 | 0 | 0 |  | 501 |  | Y | N | N |  |  | Y |  |  |  | BT180180 | H
B66536 | 2021-09-25 | 2 | D |  | 3 | A | AE1548 | 합금강 | AE4130M6 | BM#2 | 1657 | 43 | 1616 | 1571 | 31 | 5100 |  | 1 | 0.46 | 16 |  | -2.35 | 1552 | 1610 | 0 | 17.53 | 0 | 29 | 63 | 65 | Y |  | 2021-09-26 04:35 | 64 | 1089 | 23 | 22 | 23 | 23 | 23 | 21 | 21 | 20 | 19 | 19 | 17 | 16 |  | 16 | 21 | 23 | 16 | 23 | -0.16 |  | 45 | Y | -0.2 |  |  |  | 1.03 |  |  |  | N | N | N | Y | 210 | 0.48 | 62 | 95196 | 94396 | 3004 | 15900 | 01 | 2 |  | 2021-09-26 04:43 | 1552 | 131 |  | 39 | [16 empty] | 9519600 | 100 | 0 | 0 | 0 |  | 650 | 700 | Y | N | 0 | 0 | 0 |  | 650 | 700 | Y | N | N | Y | [5 empty] | RB152.00 | C
A67121 | 2021-09-25 | 1 | D |  | 17 | A | AE1055LS | 탄소강 | G-AE1055LS | BM#1 | 1613 | 40 | 1575 | 1536 | 28 | 5200 |  | 3 | 0.15 | 26 |  | -1.16 | 1550 | 1585 | 0 | 180.16 |  | 20 | 31 | 59 | Y |  | 2021-09-26 05:46 | 66 | 1089 | 29 | 30 | 34 | 37 | 38 | 38 | 38 | 36 | 36 | 36 | 36 |  |  | 36 | 36 | 38 | 36 | 38 | -0.06 | Y | 35 | Y | 0 | [8 empty] | N | N | Y | 200 | 0.52 | 58 | 84600 | 96989 | 7011 | 15600 | 14 | 2 |  | 2021-09-26 05:54 | 1550 | 94 |  | 17 | [16 empty] | 81.39 | 100 | 0 | 0 | 0 |  | 500 |  | Y | N | 0 | 0 | 0 |  | 501 |  | Y | N | N |  |  | Y |  |  |  | BT180180 | H
B66537 | 2021-09-25 | 2 | D |  | 4 | A | AE1548 | 합금강 | AE4130M6 | BM#2 | 1615 | 41 | 1611 | 1538 | 31 | 5900 |  | 1 | 0.43 | 16 |  | -2.52 | 1551 | 1605 | 0 | 17.47 | 0 | 5 | 65 | 59 | Y |  | 2021-09-26 05:36 | 63 | 1089 | 14 | 17 | 21 | 23 | 24 | 24 | 24 | 23 | 22 | 22 | 21 | 20 | 19 | 19 | 21 | 24 | 19 | 24 | -0.12 | Y | 40 | Y | -0.2 |  |  |  | 0.89 |  |  |  | N | N | N | Y | 200 | 0.48 | 60 | 95196 | 92439 | 3111 | 15700 | 01 | 2 |  | 2021-09-26 05:37 | 1551 | 119 |  | 41 | 18 | [15 empty] | 9519600 | 100 | 0 | 0 | 0 |  | 651 | 700 | Y | N | 0 | 0 | 0 |  | 650 | 700 | Y | N | N | Y | [5 empty] | RB152.00 | C
A67122 | 2021-09-25 | 1 | D |  | 18 | A | AE1055LS | 탄소강 | G-AE1055LS | BM#1 | 1607 | 40 | 1595 | 1528 | 24 | 4900 |  | 3 | 0.14 | 25 |  | -1.65 | 1546 | 1595 | 0 | 193.19 |  | 32 | 38 | 66 | Y |  | 2021-09-26 06:44 | 62 | 1089 | 36 | 36 | 36 | 37 | 37 | 36 | 36 | 35 | 34 | 33 | 33 | 32 | 32 | 32 | 35 | 37 | 32 | 36 | -0.1 | Y | 50 | Y | 0 | [8 empty] | N | N | Y | 190 | 0.45 | 66 | 101520 | 92962 | 7988 | 15900 | 14 | 2 |  | 2021-09-26 06:56 | 1546 | 98 |  | 18 |  | *전공정 요청 감속주입(정속유지강종) | [14 empty] | 10152000 | 100 | 0 | 0 | 0 |  | 500 |  | Y | N | 0 | 0 | 0 |  | 501 |  | Y | N | N |  |  | Y |  |  |  | BT180180 | H
B66538 | 2021-09-25 | 2 | D |  | 5 | A | AE1548 | 합금강 | AE4130M6 | BM#2 | 1658 | 39 | 1608 | 1568 | 31 | 5300 |  | 1 | 0.48 | 16 |  | -2.33 | 1553 | 1610 | 0 | 28.28 | 0 | 31 | 56 | 54 | Y |  | 2021-09-26 06:45 | 65 | 1088 | 17 | 20 | 25 | 28 | 29 | 29 | 29 | 27 | 27 | 27 | 25 | 24 | 22 | 22 | 26 | 29 | 22 | 29 | -0.17 | Y | 40 | Y | -0.4 |  |  |  | 0.76 |  |  |  | N | N | N | Y | 190 | 0.48 | 63 | 89337 | 96482 | 68 | 15200 | 01 | 2 |  | 2021-09-26 07:00 | 1553 | 120 |  | 33 |  | * 전공정 요청으로 L/D 잔강 미실시 생관통보 및 이상공정 등록. | [14 empty] | 92.48 | 100 | 0 | 0 | 0 |  | 650 | 700 | Y | N | 0 | 0 | 0 |  | 651 | 700 | Y | N | N | N | [5 empty] | SB120120 | C
A67123 | 2021-09-26 | 1 | D |  | 19 | A | AE1055LS | 탄소강 | G-AE1055LS | BM#1 | 1695 | 40 | 1614 | 1620 | 14 | 2900 |  | 3 | 0.14 | 26 |  | -1.53 | 1555 | 1601 | 0 | 256.08 |  | 37 | 22 | 68 | Y |  | 2021-09-26 07:53 | 71 | 1099 | 31 | 31 | 37 | 41 | 42 | 43 | 43 | 42 | 42 | 41 | 41 | 41 | 41 | 41 | 40 | 43 | 41 | 42 | -0.02 | Y | 40 | Y | 0 | [8 empty] | N | N | Y | 180 | 0.45 | 62 | 84600 | 89220 | 7430 | 15300 | 14 | 2 |  | 2021-09-26 08:02 | 1555 | 106 |  | 16 |  | *전공정 요청 감속주입(정속유지강종) | [14 empty] | 87.94 | 100 | 0 | 0 | 0 |  | 500 |  | Y | N | 0 | 0 | 0 |  | 501 |  | Y | N | N |  |  | Y |  |  |  | BT180180 | H
B66539 | 2021-09-26 | 2 | D |  | 6 | A | AE1548 | 합금강 | AE4130M6 | BM#2 | 1614 | 42 | 1607 | 1540 | 35 | 6000 |  | 1 | 0.48 | 16 |  | -2.43 | 1545 | 1605 | 0 | 23.9 | 0 | 33 | 45 | 47 | Y |  | 2021-09-26 07:55 | 57 | 1090 | 19 | 21 | 24 | 27 | 28 | 29 | 28 | 28 | 27 | 26 | 25 | 24 | 22 | 20 | 25 | 29 | 20 | 28 | -0.22 | Y | 40 | Y | -0.4 |  |  |  | 0.68 |  |  |  | N | N | N | Y | 180 | 0.48 | 65 | 89281 | 100672 | -1272 | 15000 | 01 | 2 |  | 2021-09-26 08:06 | 1545 | 118 |  | 27 |  | * 전공정 요청으로 L/D 잔강 미실시 생관통보 및 이상공정 등록. | [14 empty] | 89.82 | 100 | 0 | 0 | 0 |  | 651 | 700 | Y | N | 0 | 0 | 0 |  | 650 | 700 | Y | N | N | [6 empty] | SB120120 | C
A67124 | 2021-09-26 | 1 | D | TUNDISH교체전 | 20 | A | AE1055LS | 탄소강 | G-AE1055LS | BM#1 | 1631 | 40 | 1593 | 1558 | 18 | 4000 |  | 3 | 0.15 | 25 |  | -1.34 | 1553 | 1593 | 0 | 178.76 |  | 36 | 40 | 64 | Y |  | 2021-09-26 08:41 | 69 | 1089 | 41 | 39 | 38 | 37 | 36 | 36 | 36 | 36 | 35 | 34 | 33 | 33 |  | 33 | 35 | 38 | 33 | 36 | -0.1 |  | 50 | Y | 0 | [8 empty] | N | N | M | 170 | 0.45 | 71 | 85569 | 92569 | 7931 | 1500 | 14 | 2 |  | 2021-09-26 08:50 | 1553 | 108 |  | 31 |  | *전공정 요청 감속주입(정속유지강종) | 75EEF54F63C44976AC043A763CC5F333 | D25F6969C5C349D58D215A353FC8F2C9 | 8AC2AF4949BC45C08662BB330070ABBA |  |  | C8315830A3A64FFFB2BF10CF5881BAD0 | 49809514313F45D18A5E25885E1F6355 | BFADDB469415483E8C2F5C0B02C7EA26 |  | C0E293D15452474E98074B04A9DE2A68 | 1AFAB634690742DDB947A0FCC930D235 | 87127FA13099428C857864D46C2A4B00 |  |  | 85.1 | 100 | 0 | 3500 | 0 |  | 500 |  | Y | N | 0 | 3500 | 0 |  | 501 |  | Y | N | N |  |  | Y |  |  |  | BT180180 | H
B66540 | 2021-09-26 | 2 | D |  | 7 | A | AE1548 | 합금강 | AE4130M6 | BM#2 | 1624 | 34 | 1609 | 1567 | 30 | 5000 |  | 1 | 0.51 | 16 |  | -2.47 | 1551 | 1608 | 0 | 22.84 | 0 | 29 | 64 | 58 | Y |  | 2021-09-26 08:56 | 63 | 1100 | 17 | 16 | 22 | 24 | 26 | 26 | 27 | 26 | 25 | 24 | 23 | 22 | 20 | 20 | 23 | 27 | 20 | 26 | -0.2 | Y | 35 | Y | 0 |  |  |  | 0.78 |  |  |  | N | N | N | Y | 170 | 0.48 | 62 | 99232 | 96217 | 333 | 14900 | 01 | 2 |  | 2021-09-26 09:03 | 1551 | 110 |  | 33 |  | * 전공정 요청으로 L/D 잔강 미실시 생관통보 및 이상공정 등록. | [14 empty] | 102.51 | 100 | 0 | 0 | 0 |  | 650 | 700 | Y | N | 0 | 0 | 0 |  | 651 | 700 | Y | N | N | N | [5 empty] | SB120120 | C
A67125 | 2021-09-26 | 1 | D | TUNDISH교체전 | 8 | A | AE1548 | 합금강 | AE4130M6 | BM#2 | 1630 | 61 | 1582 | 1556 | 25 | 5400 |  | 3 | 0.17 | 16 |  | -1.21 | 1557 | 1582 | 0 | 144.02 |  | 20 | 32 | 64 | Y |  | 2021-09-26 10:03 | 69 | 1098 | 17 | 16 | 26 | 32 | 35 | 36 | 37 | 37 | 37 | 38 | 38 | 37 | 38 | 37 | 34 | 38 | 37 | 38 | -0.05 | Y | 20 | Y | -0.2 |  |  |  | 0.7 |  |  |  | N | N | N | M | 170 | 0.48 | 63 | 83903 | 97361 | 1739 | 2000 | 01 | 2 |  | 2021-09-26 10:09 | 1557 | 122 |  | 31 |  | *전공정 요청 L/D 잔강이월 미실시 이상공정등록 및 생관통보 | BFFFF40B8B2D4CA9A419E08B845D47C3 | 94337CB62E2348F6A36614449B583C5F | F33D62796D184BF4B541743F4B47C086 | [11 empty] | 84.28 | 100 | 0 | 2700 | 0 |  | 651 | 700 | Y | N | 0 | 2740 | 0 |  | 651 | 700 | Y | N | N | [7 empty] | C
B66541 | 2021-09-26 | 2 | D | TUNDISH교체 | 1 | C | FPA-20NICRMOHM2 | 소입성보증강 | C1 | BM#1 | 1659 | 46 | 1675 | 1596 | 42 | 7900 |  | 1 | 0.56 | 18 |  | -3.09 | 1591 | 1667 | 0 | 42.36 | 0 | 5 | 66 | 63 | Y |  | 2021-09-26 10:23 | 83 | 1088 | -385 | -144 | 27 | 19 | 24 | 30 | 34 | 35 | 36 | 36 | 36 | 34 | 33 | 30 | 31 | 36 | 30 | 36 | -0.24 |  | 25 | Y | -0.6 |  | 2.43 | 2.31 |  |  |  |  | N | N | N | N | 210 | 0.46 | 64 | 101532 | 96748 | -3048 | 14400 | 08 | 1 |  | 2021-09-26 10:24 | 1591 | 121 |  | 19 |  | *T/D FLUX 유:15KG 용:120KG | [14 empty] | 102.61 | 100 | 700 | 0 | 0 |  | 650 |  | Y | Y | 700 | 0 | 0 |  | 651 |  | Y | Y | N | [6 empty] | BT180180 | H
B66542 | 2021-09-26 | 2 | D |  | 2 | B | FPA-20NICRMOHM2 | 소입성보증강 | C1 | BM#1 | 1611 | 44 | 1670 | 1561 | 37 | 7300 |  | 1 | 0.47 | 17 |  | -2.35 | 1570 | 1632 | 0 | 16.04 | 0 | 31 | 57 | 73 | Y |  | 2021-09-26 11:21 | 62 | 1100 | 28 | 27 | 25 | 26 | 25 | 25 | 24 | 24 | 23 | 23 | 22 | 22 | 20 | 20 | 24 | 26 | 20 | 25 | -0.12 | Y | 50 | Y | 0 | [8 empty] | N | N | Y | 200 | 0.47 | 67 | 101532 | 100458 | -408 | 13900 | 08 | 1 |  | 2021-09-26 11:30 | 1570 | 124 |  | 26 | [16 empty] | 97.25 | 100 | 0 | 0 | 0 |  | 650 |  | Y | Y | 0 | 0 | 0 |  | 651 |  | Y | Y | N | [6 empty] | BT180180 | H
A67126 | 2021-09-26 | 1 | D | TUNDISH교체 | 1 | A | AE4130M2 | 합금강 | D | BM#2 | 1620 | 45 | 1645 | 1570 | 32 | 6600 |  | 3 | 0.16 | 22 |  | -1.5 | 1599 | 1638 | 107.2 | 44.61 |  | 32 | 39 | 93 | Y |  | 2021-09-26 11:18 | 97 | 1099 | -349 | -335 | 19 | 18 | 24 | 31 | 36 | 39 | 40 | 40 | 41 | 42 | 42 | 42 | 35 | 42 | 42 | 0 | 0 |  | 5 | Y | 0 |  | 2.84 | 2.5 | 1.93 |  |  |  | N | N | N | N | 220 | 0.48 | 61 | 98460 | 95866 | 1784 | 13900 | 15 | 1 |  | 2021-09-26 11:23 | 1599 | 126 |  | 45 | 21 | * BUTT 타입롱노즐사용(슬리브타입.) * T/D FLUX 용탕부: 120 KG / 유탕부: 10KG 투입. *유탕구 1096 * 수소10분값 3초과해 즉시 재측정 (19.73) (12시14분) *수소10분값 기준치초과 이상공정등록 및 생관통보 *전공정 요청 L/D잔강이월 미실시 이상공정등록 및 생관통보 | [14 empty] | 9846000 | 100 | 750 | 0 | 0 |  | 650 | 400 | Y | Y | 710 | 0 | 0 |  | 650 | 400 | Y | Y | N |  | N |  |  |  |  | RB145.00 | C
B66543 | 2021-09-26 | 2 | A |  | 3 | B | FPA-20NICRMOHM2 | 소입성보증강 | C1 | BM#1 | 1625 | 40 | 1640 | 1580 | 35 | 7000 |  | 1 | 0.43 | 17 |  | -2.36 | 1569 | 1630 | 0 | 15.49 | 0 | 33 | 46 | 62 | Y |  | 2021-09-26 12:19 | 61 | 1087 | 17 | 20 | 21 | 22 | 23 | 23 | 23 | 22 | 22 | 21 | 21 | 21 | 21 | 20 | 21 | 23 | 20 | 23 | -0.06 | Y | 45 | Y | -0.2 | [8 empty] | N | N | Y | 190 | 0.47 | 66 | 101532 | 99356 | -456 | 14920 | 08 | 1 |  | 2021-09-26 12:33 | 1569 | 131 |  | 37 | [16 empty] | 103.87 | 100 | 0 | 0 | 0 |  | 650 |  | Y | Y | 0 | 0 | 0 |  | 651 |  | Y | Y | N | [6 empty] | BT180180 | H
A67127 | 2021-09-26 | 1 | A |  | 2 | A | AE4130M2 | 합금강 | D | BM#2 | 1613 | 46 | 1605 | 1539 | 33 | 6400 |  | 3 | 0.16 | 18 |  | -1.49 | 1572 | 1605 | 67.48 | 55.72 |  | 37 | 23 | 95 | Y |  | 2021-09-26 12:13 | 70 | 1099 | 41 | 30 | 24 | 22 | 21 | 18 | 18 | 18 | 18 | 18 | 18 | 18 | 19 | 19 | 22 | 24 | 18 | 18 | 0 |  | 45 | Y | 0.2 | [7 empty] | N | N | N | N | 220 | 0.52 | 60 | 101856 | 100126 | 2174 | 14800 | 15 | 1 |  | 2021-09-26 12:40 | 1572 | 130 |  | 52 |  | * 전공정 요청으로 L/D 잔강 미실시 생관통보 및 이상공정 등록. | [14 empty] | 98.13 | 100 | 0 | 0 | 0 |  | 650 | 400 | Y | Y | 0 | 0 | 0 |  | 650 | 400 | Y | Y | N | [6 empty] | RB190.00 | C
A67128 | 2021-09-26 | 1 | A |  | 3 | A | AE4130M2 | 합금강 | D | BM#2 | 1565 | 46 | 1604 | 1556 | 28 | 6000 |  | 3 | 0.17 | 18 |  | -1.76 | 1565 | 1604 | 90.44 | 55.59 |  | 36 | 41 | 81 | Y |  | 2021-09-26 13:17 | 63 | 1111 | 18 | 18 | 17 | 18 | 19 | 19 | 19 | 19 | 19 | 18 | 18 | 17 |  | 17 | 18 | 19 | 17 | 19 | -0.06 | Y | 35 | Y | -0.2 | [7 empty] | N | N | N | N | 210 | 0.53 | 61 | 101856 | 103821 | 529 | 16200 | 15 | 1 |  | 2021-09-26 13:23 | 1565 | 128 |  | 50 |  | * 전공정 요청으로 L/D 잔강 미실시 생관통보 및 이상공정 등록. | [14 empty] | 96.96 | 100 | 0 | 0 | 0 |  | 650 | 400 | Y | Y | 0 | 0 | 0 |  | 651 | 400 | Y | Y | N | [6 empty] | RB190.00 | C
B66544 | 2021-09-26 | 2 | A |  | 4 | B | FPA-20NICRMOHM2 | 소입성보증강 | C1 | BM#1 | 1608 | 43 | 1664 | 1567 | 39 | 8100 |  | 1 | 0.52 | 17 |  | -2.53 | 1588 | 1653 | 0 | 26.85 | 0 | 29 | 65 | 55 | Y |  | 2021-09-26 13:21 | 80 | 1087 | 19 | 21 | 27 | 29 | 31 | 31 | 30 | 30 | 29 | 28 | 26 | 24 | 23 | 15 | 26 | 31 | 15 | 0 | -0.29 | Y | 55 | Y | -0.6 | [8 empty] | N | N | Y | 180 | 0.43 | 73 | 84610 | 100464 | 186 | 15610 | 08 | 1 |  | 2021-09-26 13:35 | 1588 | 140 |  | 42 |  | *전공정 요청으로 감속주입 (LF2 작업지연) | [14 empty] | 85.04 | 100 | 0 | 0 | 0 |  | 650 |  | Y | Y | 0 | 0 | 0 |  | 651 |  | Y | Y | N | [6 empty] | BT180180 | H
A67129 | 2021-09-26 | 1 | A | 잔강최소화전 | 4 | A | AE4130M2 | 합금강 | D | BM#2 | 1632 | 42 | 1609 | 1561 | 30 | 5700 |  | 3 | 0.17 | 20 |  | -1.59 | 1571 | 1609 | 97.36 | 40.48 |  | 20 | 33 | 71 | Y |  | 2021-09-26 14:31 | 69 | 1099 | 15 | 14 | 22 | 26 | 29 | 30 | 30 | 30 | 30 | 30 | 30 | 29 | 29 | 28 | 27 | 30 | 28 | 30 | -0.05 | Y | 40 | Y | -0.2 | [7 empty] | N | N | N | N | 200 | 0.51 | 61 | 88082 | 100633 | -133 | 3000 | 15 | 1 |  | 2021-09-26 14:37 | 1571 | 111 |  | 38 | 17 | * 전공정 요청으로 L/D 잔강 미실시 생관통보 및 이상공정 등록. | [14 empty] | 87.34 | 100 | 0 | 3220 | 0 |  | 650 | 400 | Y | Y | 0 | 3200 | 0 |  | 651 | 400 | Y | Y | N | [6 empty] | RB145.00 | C
B66545 | 2021-09-26 | 2 | A |  | 5 | B | FPA-20NICRMOHM2 | 소입성보증강 | C1 | BM#1 | 1606 | 47 | 1651 | 1549 | 43 | 8000 |  | 1 | 0.42 | 17 |  | -2.53 | 1565 | 1629 | 9.22 | 1.13 | 0 | 5 | 67 | 43 | Y |  | 2021-09-26 14:44 | 57 | 1090 | 15 | 14 | 18 | 19 | 21 | 22 | 21 | 22 | 22 | 21 | 20 | 20 | 19 | 19 | 20 | 22 | 19 | 22 | -0.07 | Y | 45 | Y | 0 | [8 empty] | N | N | Y | 170 | 0.45 | 71 | 101532 | 98628 | -728 | 15700 | 08 | 1 |  | 2021-09-26 14:53 | 1565 | 132 |  | 31 |  | *전공정 요청으로 감속주입 (LF2 작업지연) | [6 empty] | D59A09AC912C4EF6BC8516D22266905B | B972EB0BCCE14492BA04B41FC3D3931E | 1F7BDF8F7D2C485EBE3C5A28F8361D87 |  | 5E0ADBFD0A304031A308F85BE12DF756 | 8FCFB176A9384252B321FB8317AC78A4 | C2113997950C4359B8C0D2BB719FDC69 |  | 103.18 | 100 | 0 | 0 | 0 |  | 650 |  | Y | Y | 0 | 0 | 0 |  | 651 |  | Y | Y | N | [6 empty] | BT180180 | H
B66546 | 2021-09-26 | 2 | A |  | 6 | B | FPA-20NICRMOHM2 | 소입성보증강 | C1 | BM#1 | 1605 | 63 | 1645 | 1569 | 48 | 9000 |  | 1 | 0.47 | 17 |  | -3.06 | 1567 | 1641 | 12.92 | 0 | 0 | 31 | 58 |  | Y |  | 2021-09-26 16:18 | 59 | 1088 | 18 | 18 | 26 | 29 | 31 | 31 | 30 | 30 | 29 | 29 | 28 | 27 | 25 | 25 | 27 | 31 | 25 | 29 | -0.13 | Y | 45 | Y | 0 | [8 empty] | N | N | Y | 210 | 0.47 | 65 | 101532 | 98678 | 122 | 14000 | 08 | 1 |  | 2021-09-26 16:20 | 1567 | 130 |  | 9 | [16 empty] | 100.33 | 100 | 0 | 0 | 0 |  | 650 |  | Y | Y | 0 | 0 | 0 |  | 651 |  | Y | Y | N | [6 empty] | BT180180 | H
A67130 | 2021-09-26 | 1 | A | 잔강최소화 | 5 | A | 25SICRMOV6M | 합금강 | C1 | BM#2 | 1627 | 54 | 1608 | 1565 | 31 | 6400 |  | 3 | 0.18 | 19 |  | -1.25 | 1558 | 1589 | 3.32 | 215.59 |  | 32 | 40 | 66 | Y |  | 2021-09-26 15:54 | 63 | 1089 | -174 | -33 | 23 | 25 | 26 | 27 | 27 | 27 | 27 | 27 | 27 | 26 | 26 | 25 | 19 | 27 | 25 | 27 | -0.05 | Y | 40 | Y | -0.2 |  |  |  | 0.6 |  |  |  | N | N | N | N | 190 | 0.45 | 66 | 94500 | 104792 | 208 | 15800 | 15 | 1 |  | 2021-09-26 16:00 | 1558 | 124 |  | 32 |  |  | B36A582FBCA14E389478184714567B45 |  | 4EDB403AAB0E4327BB00469FAEE61611 | [11 empty] | 89.87 | 100 | 3900 | 0 | 0 |  | 650 | 900 | Y | Y | 3900 | 0 | 0 |  | 651 | 900 | Y | Y | Y | [6 empty] | RB230.00 | H
A67131 | 2021-09-26 | 1 | A |  | 6 | A | 25SICRMOV6M | 합금강 | C1 | BM#2 | 1625 | 47 | 1604 | 1581 | 28 | 4900 |  | 3 | 0.17 | 19 |  | -1.66 | 1566 | 1604 | 0 | 228.73 |  | 37 | 24 | 65 | Y |  | 2021-09-26 16:52 | 71 | 1088 | 22 | 22 | 25 | 28 | 31 | 31 | 32 | 32 | 32 | 32 | 32 | 32 | 31 | 31 | 30 | 32 | 31 | 32 | -0.03 | Y | 35 | Y | 0 |  |  |  | 0.46 |  |  |  | N | N | N | N | 180 | 0.47 | 65 | 95270 | 97582 | -1382 | 16400 | 15 | 1 |  | 2021-09-26 17:04 | 1566 | 129 |  | 43 | [16 empty] | 97.96 | 100 | 0 | 0 | 0 |  | 650 | 900 | Y | Y | 0 | 0 | 0 |  | 650 | 900 | Y | Y | Y | [6 empty] | RB230.00 | H
B66547 | 2021-09-26 | 2 | A |  | 7 | B | FPA-20NICRMOHM2 | 소입성보증강 | C1 | BM#1 | 1601 | 42 | 1640 | 1565 | 39 | 7300 |  | 1 | 0.41 | 17 |  | -2.69 | 1562 | 1627 | 9.67 | 0 | 0 | 31 | 59 | -117 | Y |  | 2021-09-26 17:16 | 54 | 1094 | 23 | 20 | 21 | 21 | 20 | 19 | 19 | 18 | 17 | 15 | 14 | 12 |  | 12 | 18 | 21 | 12 | 0 | -0.16 |  | 55 | Y | -0.2 | [8 empty] | N | N | Y | 200 | 0.47 | 65 | 101532 | 99082 | -882 | 15180 | 08 | 1 |  | 2021-09-26 17:21 | 1562 | 117 |  | 20 | [16 empty] | 104.51 | 100 | 0 | 0 | 0 |  | 650 |  | Y | Y | 0 | 0 | 0 |  | 651 |  | Y | Y | N | [6 empty] | BT180180 | H
B66548 | 2021-09-26 | 2 | A |  | 8 | B | FPA-20NICRMOHM2 | 소입성보증강 | C1 | BM#1 | 1624 | 43 | 1652 | 1560 | 37 | 7200 |  | 1 | 0.38 | 17 |  | -2.97 | 1574 | 1645 | 10.86 | 0 | 0 | 29 | 66 | 69 | Y |  | 2021-09-26 18:08 | 66 | 1085 | 11 | 12 | 19 | 21 | 23 | 23 | 23 | 23 | 22 | 22 | 21 | 20 | 20 | 19 | 20 | 23 | 19 | 23 | -0.09 | Y | 45 | Y | -0.2 | [8 empty] | N | N | Y | 190 | 0.47 | 63 | 84610 | 96885 | 465 | 15490 | 08 | 1 |  | 2021-09-26 18:08 | 1574 | 128 |  | 34 |  | *랜싱 | [14 empty] | 88.09 | 100 | 0 | 0 | 0 |  | 650 |  | Y | Y | 0 | 0 | 0 |  | 651 |  | Y | Y | N | [6 empty] | BT180180 | H
A67132 | 2021-09-26 | 1 | A |  | 7 | A | 25SICRMOV6M | 합금강 | C1 | BM#2 | 1628 | 54 | 1599 | 1575 | 28 | 5200 |  | 3 | 0.18 | 18 |  | -1.69 | 1561 | 1599 | 0 | 238.97 |  | 36 | 42 | 62 | Y |  | 2021-09-26 18:01 | 66 | 1099 | 29 | 29 | 29 | 31 | 31 | 32 | 31 | 31 | 30 | 30 | 29 | 29 | 28 | 28 | 30 | 32 | 28 | 31 | -0.1 | Y | 40 | Y | 0 |  |  |  | 0.44 |  |  |  | N | N | N | N | 170 | 0.47 | 67 | 95270 | 100557 | -1857 | 15200 | 15 | 1 |  | 2021-09-26 18:15 | 1561 | 132 |  | 39 | [16 empty] | 93.63 | 100 | 0 | 0 | 0 |  | 650 | 900 | Y | Y | 0 | 0 | 0 |  | 651 | 900 | Y | Y | Y | [6 empty] | RB230.00 | H
B66549 | 2021-09-26 | 2 | A |  | 9 | B | FPA-20NICRMOHM2 | 소입성보증강 | C1 | BM#1 | 1640 | 44 | 1649 | 1561 | 40 | 7600 |  | 1 | 0.39 | 17 |  | -2.36 | 1579 | 1644 | 12.08 | 0 | 0 | 5 | 68 | 48 | Y |  | 2021-09-26 19:13 | 71 | 1094 | 18 | 20 | 32 | 35 | 36 | 36 | 35 | 34 | 34 | 33 | 33 | 32 | 31 | 31 | 31 | 36 | 31 | 0 | -0.12 | Y | 40 | Y | -0.2 | [8 empty] | N | N | Y | 180 | 0.47 | 66 | 101532 | 99179 | -1379 | 15170 | 08 | 1 |  | 2021-09-26 19:22 | 1579 | 134 |  | 35 | [16 empty] | 104.24 | 100 | 0 | 0 | 0 |  | 650 |  | Y | Y | 0 | 0 | 0 |  | 651 |  | Y | Y | N | [6 empty] | BT180180 | H
A67133 | 2021-09-26 | 1 | A | TUNDISH교체전 | 8 | B | 25SICRMOV6M | 합금강 | C1 | BM#2 | 1624 | 49 | 1582 | 1561 | 33 | 5700 |  | 3 | 0.17 | 18 |  | -0.92 | 1562 | 1582 | 0 | 210.69 |  | 20 | 34 | 77 | Y |  | 2021-09-26 19:08 | 67 | 1092 | 26 | 24 | 25 | 26 | 26 | 26 | 26 | 25 | 25 | 25 | 24 | 24 | 24 | 24 | 25 | 26 | 24 | 26 | -0.03 | Y | 50 | Y | 0 |  |  |  | 0.58 |  |  |  | N | N | N | N | 170 | 0.47 | 67 | 94500 | 101128 | -978 | 2300 | 15 | 1 |  | 2021-09-26 19:25 | 1562 | 125 |  | 40 |  |  | AFF445009AEC4B6086B757D25CCBC3DE | 6C349213D1C3403D876E3585A1BCC5C2 | 588A01E2E11B4E69A62A3622DA4BD4BF | [11 empty] | 94.36 | 100 | 0 | 4400 | 0 |  | 650 | 900 | Y | Y | 0 | 4900 | 0 |  | 651 | 900 | Y | Y | Y | [6 empty] | RB230.00 | H
B66550 | 2021-09-26 | 2 | B | TUNDISH교체전 | 10 | B | FPA-20NICRMOHM2 | 소입성보증강 | C1 | BM#1 | 1606 | 44 | 1655 | 1547 | 40 | 7900 |  | 1 | 0.42 | 16 |  | -2.25 | 1583 | 1640 | 9.89 | 0 | 0 | 33 | 48 | 43 | Y |  | 2021-09-26 20:18 | 75 | 1098 | 29 | 29 | 32 | 34 | 34 | 35 | 35 | 35 | 34 | 34 | 33 | 32 |  | 32 | 33 | 35 | 32 | 35 | -0.07 | Y | 30 | Y | -0.2 | [7 empty] | N | N | N | N | 170 | 0.47 | 66 | 104452 | 101513 | -763 | 2000 | 08 | 1 |  | 2021-09-26 20:19 | 1583 | 134 |  | 37 |  |  |  | D60A75275E734753BD0622D5B91BCC17 | 26988E46FB2B47D98590F3FC2C5E8858 | B281D6EBFD0D4BC08A6DD525FC747B3D | [10 empty] | 104.92 | 100 | 0 | 2500 | 0 |  | 650 |  | Y | Y | 0 | 2500 | 0 |  | 651 |  | Y | Y | N |  |  | N |  |  |  | BT180180 | H
A67134 | 2021-09-26 | 1 | B | TUNDISH교체 | 1 | A | KF70CVS | 합금강 | D4 | BM#2 | 1632 | 48 | 1623 | 1543 | 30 | 5900 |  | 3 | 0.18 | 20 |  | -1.85 | 1565 | 1614 | 0 | 270.01 |  | 32 | 41 | 59 | N | 1 | 2021-09-26 20:18 | 89 | 1106 | -349 | -152 | 28 | 25 | 29 | 32 | 36 | 37 | 39 | 39 | 39 | 39 | 37 | 37 | 28 | 39 | 37 | 39 | -0.07 |  | 25 | Y | 0 |  | 1.49 | 1.49 |  |  |  |  | N | N | N | N | 150 | 0.41 | 66 | 93071 | 94957 | 1243 | 15500 | 09 | 2 |  | 2021-09-26 20:33 | 1565 | 157 |  | 64 |  | * BUTT 타입롱노즐사용(슬리브타입.) * T/D FLUX 용탕부: 120 KG / 유탕부: 10KG 투입. *L/D 자연개공 안되 강제개공 실시 301 401 *T/D 가열 상태 불량 및 대기시간 65분에 L/D 강제개공 실시 및 T/D8T 에 스토퍼 컨트롤시작 및 주속0.20으로 램핑업 시작 으로 STR#1,2 헤드부 500MM추가절단 요청. *유탕구 954 | [14 empty] | 97.05 | 100 | 1500 | 0 | 0 |  | 650 | 600 | Y | N | 1500 | 0 | 0 |  | 650 | 600 | Y | N | [7 empty] | BT180180 | H
A67135 | 2021-09-26 | 1 | B | TUNDISH교체 | 1 | A | SMN455M1 | 합금강 | D1 | BM#1 | 1614 | 65 | 1618 | 1548 | 37 | 6400 |  | 3 | 0.16 | 20 |  | -1.63 | 1576 | 1618 | 0 | 206.33 |  | 37 | 25 | 58 | Y |  | 2021-09-26 21:40 | 93 | 1099 | -934 | 29 | 35 | 28 | 35 | 40 | 43 | 45 | 47 | 48 | 48 | 49 | 49 | 49 | 42 | 49 | 49 | 0 | 0 |  | 5 | Y | 0 |  | 2.13 | 1.91 |  |  |  |  | N | N | N | N | 210 | 0.48 | 63 | 84610 | 94538 | 912 | 14200 | 11 | 2 |  | 2021-09-26 21:47 | 1576 | 154 |  | 43 |  | *T/D FLUX 유:10KG,용120KG | [14 empty] | 88.74 | 100 | 700 | 0 | 0 |  | 650 |  | Y | N | 700 | 0 | 0 |  | 651 |  | Y | N | Y | [6 empty] | BT180180 | H
B66551 | 2021-09-26 | 2 | B |  | 2 | A | KF70CVS | 합금강 | D4 | BM#2 | 1608 | 47 | 1630 | 1561 | 39 | 6900 |  | 1 | 0.5 | 20 |  | -2.56 | 1534 | 1625 | 0 | 26.7 | 0 | 31 | 60 | 69 | Y |  | 2021-09-26 21:48 | 58 | 1092 | 35 | 34 | 28 | 26 | 24 | 23 | 22 | 20 | 18 | 17 | 15 | 14 | 12 | 7 | 20 | 28 | 7 | 0 | -0.35 |  | 60 | Y | -0.6 | [7 empty] | N | N | N | N | 140 | 0.43 | 69 | 93071 | 94529 | 2271 | 16800 | 09 | 2 |  | 2021-09-26 21:57 | 1534 | 152 |  | 41 |  | * 샘플채취 ID : 303,403 (300mm) | [14 empty] | 94.49 | 100 | 0 | 0 | 300 |  | 650 | 600 | Y | N | 0 | 0 | 300 |  | 651 | 600 | Y | N | [7 empty] | BT180180 | C
A67136 | 2021-09-26 | 1 | B |  | 2 | A | SMN455M1 | 합금강 | D1 | BM#1 | 1602 | 37 | 1587 | 1528 | 32 | 5600 |  | 3 | 0.16 | 16 |  | -2.04 | 1547 | 1589 | 0 | 247.43 |  | 36 | 43 | 68 | Y |  | 2021-09-26 22:50 | 64 | 1087 | 48 | 42 | 34 | 31 | 29 | 29 | 28 | 28 | 28 | 28 | 27 | 27 |  | 27 | 31 | 34 | 27 | 28 | -0.16 |  | 45 | Y | 0 |  |  |  | 2.19 |  |  |  | N | N | N | N | 200 | 0.5 | 56 | 84610 | 91965 | 2035 | 15200 | 11 | 2 |  | 2021-09-26 22:57 | 1547 | 124 |  | 38 | 34 | [15 empty] | 90.64 | 100 | 0 | 0 | 0 |  | 650 |  | Y | N | 0 | 0 | 0 |  | 651 |  | Y | N | Y | [6 empty] | BT180180 | H
B66552 | 2021-09-26 | 2 | B |  | 3 | A | KF70CVS | 합금강 | D4 | BM#2 | 1604 | 63 | 1610 | 1563 | 42 | 6700 |  | 1 | 0.58 | 14 |  | -2.24 | 1544 | 1600 | 0 | 17.75 | 0 | 29 | 67 | 55 | Y |  | 2021-09-26 23:10 | 68 | 1089 | 5 | 6 | 19 | 27 | 31 | 32 | 33 | 32 | 32 | 31 | 30 | 28 | 27 | 23 | 27 | 33 | 23 | 32 | -0.25 | Y | 40 | Y | -0.4 | [7 empty] | N | N | N | N | 130 | 0.43 | 70 | 93071 | 94442 | 708 | 16300 | 09 | 2 |  | 2021-09-26 23:25 | 1544 | 148 |  | 28 | 18 | [15 empty] | 98.38 | 100 | 0 | 0 | 0 |  | 651 | 600 | Y | N | 0 | 0 | 0 |  | 650 | 600 | Y | N | [7 empty] | BT180180 | C
A67137 | 2021-09-26 | 1 | B |  | 3 | A | SMN455M1 | 합금강 | D1 | BM#1 | 1605 | 32 | 1598 | 1546 | 29 | 4600 |  | 3 | 0.16 | 16 |  | -2.27 | 1547 | 1594 | 0 | 290.41 |  | 20 | 35 | 69 | Y |  | 2021-09-26 23:56 | 64 | 1020 | 25 | 25 | 27 | 30 | 31 | 30 | 31 | 31 | 30 | 30 | 30 | 30 |  | 30 | 29 | 31 | 30 | 31 | -0.03 | Y | 35 | Y | 0 |  |  |  | 2.12 |  |  |  | N | N | N | N | 190 | 0.5 | 59 | 152298 | 94060 |  | 13700 | 11 | 2 |  | 2021-09-27 00:09 | 1547 | 118 |  | 30 |  | *유사강종 연연주 혼탕부 성분 확인 ID:107~109.207~209 | [14 empty] | 163.41 | 100 | 0 | 0 | 0 |  | 650 |  | Y | N | 0 | 0 | 0 |  | 651 |  | Y | N | Y | [6 empty] | BT180180 | H
B66553 | 2021-09-26 | 2 | B |  | 4 | B | KF70CVS | 합금강 | D4 | BM#2 | 1633 | 57 | 1620 | 1578 | 46 | 6400 |  | 1 | 0.58 | 14 |  | -2.44 | 1549 | 1610 | 0 | 21.41 | 0 | 5 | 69 | 86 | Y |  | 2021-09-27 00:22 | 73 | 1024 | 19 | 18 | 26 | 32 | 37 | 37 | 36 | 36 | 35 | 34 | 32 | 31 | 28 | 26 | 31 | 37 | 26 | 0 | -0.24 | Y | 45 | Y | -0.4 | [7 empty] | N | N | N | N | 120 | 0.43 | 73 | 93071 | 98522 | -2322 | 15600 | 09 | 2 |  | 2021-09-27 00:23 | 1549 | 141 |  | 28 | [16 empty] | 96.55 | 100 | 0 | 0 | 0 |  | 650 | 600 | Y | N | 0 | 0 | 0 |  | 650 | 600 | Y | N | [7 empty] | BT180180 | C
A67138 | 2021-09-26 | 1 | B | 유사강종연연주 | 4 | A | SMN455M | 합금강 | D1 | BM#1 | 1648 | 32 | 1583 | 1559 | 29 | 3900 |  | 3 | 0.17 | 16 |  | -1.82 | 1548 | 1585 | 0 | 162.81 |  | 32 | 42 | 37 | Y |  | 2021-09-27 00:51 | 67 | 1010 | 30 | 29 | 30 | 31 | 31 | 30 | 31 | 29 | 29 | 29 | 28 | 28 | 28 | 28 | 29 | 31 | 28 | 31 | -0.06 | Y | 45 | Y | 0 |  |  |  | 1.03 |  |  |  | N | N | N | N | 180 | 0.47 | 63 | 50766 | 94713 | 1287 | 15400 | 11 | 2 |  | 2021-09-27 01:01 | 1548 | 101 |  | 35 |  | *전기로 작업지연 감속주입 *유사강종 연연주 혼탕부 성분 확인 ID:101.201 | [6 empty] | 30125D2741CD4CF4835A4302FCDFD8BA | F4D75F3FA367437D9C0FE493C671469E | BC57939430A74076B43FB14DADD34DE3 |  | 4452D291E3AA4D549B74ADB1BCB115A9 | 87B6F6D4D1514BEE8D0C7586B2EC0AA1 | EFB9CF7AFB9540AEB17E6475B995564E |  | 53.19 | 100 | 0 | 0 | 0 |  | 650 |  | Y | N | 0 | 0 | 0 |  | 651 |  | Y | N | Y | [6 empty] | BT180180 | H
B66554 | 2021-09-26 | 2 | B |  | 5 | B | KF70CVS | 합금강 | D4 | BM#2 | 1604 | 60 | 1622 | 1540 | 48 | 7300 |  | 1 | 0.52 | 15 |  | -2.46 | 1550 | 1606 | 0 | 16.73 | 0 | 33 | 49 | 87 | Y |  | 2021-09-27 01:47 | 74 | 1020 | 21 | 26 | 35 | 40 | 42 | 42 | 42 | 41 | 39 | 39 | 37 | 35 | 33 | 28 | 36 | 42 | 28 | 42 | -0.28 | Y | 50 | Y | -0.6 | [7 empty] | N | N | N | N | 110 | 0.43 | 71 | 93071 | 96830 | -1480 | 15100 | 09 | 2 |  | 2021-09-27 01:49 | 1550 | 129 |  | 16 | 27 | [15 empty] | 98.33 | 100 | 0 | 0 | 0 |  | 651 | 600 | Y | N | 0 | 0 | 0 |  | 651 | 600 | Y | N | [7 empty] | BT180180 | H
A67139 | 2021-09-26 | 1 | B |  | 5 | A | SMN455M | 합금강 | D1 | BM#1 | 1603 | 31 | 1592 | 1548 | 26 | 4600 |  | 3 | 0.15 | 16 |  | -1.79 | 1555 | 1592 | 0 | 151.9 |  | 37 | 26 | 48 | Y |  | 2021-09-27 01:51 | 74 | 1025 | 27 | 26 | 28 | 31 | 34 | 35 | 36 | 36 | 35 | 35 | 34 | 34 | 34 | 34 | 33 | 36 | 33 | 35 | -0.02 | Y | 35 | Y | 0.2 |  |  |  | 1.06 |  |  |  | N | N | N | N | 170 | 0.45 | 69 | 84610 | 96041 | 859 | 14800 | 11 | 2 |  | 2021-09-27 02:16 | 1555 | 102 |  | 37 |  | *전기로 작업지연 감속주입 | [14 empty] | 87.54 | 100 | 0 | 0 | 0 |  | 650 |  | Y | N | 0 | 0 | 0 |  | 651 |  | Y | N | Y | [6 empty] | BT180180 | H
B66555 | 2021-09-26 | 2 | B |  | 6 | A | KF70CVS | 합금강 | D4 | BM#2 | 1570 | 49 | 1626 | 1549 | 41 | 6800 |  | 1 | 0.5 | 14 |  | -2.48 | 1543 | 1619 | 0 | 18.49 | 0 | 31 | 61 | 79 | Y |  | 2021-09-27 03:02 | 67 | 1020 | 25 | 24 | 36 | 40 | 42 | 44 | 43 | 43 | 43 | 42 | 41 | 40 | 38 | 35 | 39 | 44 | 35 | 43 | -0.2 | Y | 45 | Y | -0.4 | [7 empty] | N | N | N | N | 100 | 0.43 | 70 | 93071 | 94306 | -256 | 14800 | 09 | 2 |  | 2021-09-27 03:05 | 1543 | 120 |  | 13 | [16 empty] | 99.01 | 100 | 0 | 0 | 0 |  | 651 | 600 | Y | N | 0 | 0 | 0 |  | 650 | 600 | Y | N | [7 empty] | BT180180 | C
A67140 | 2021-09-26 | 1 | B |  | 6 | A | SMN455M | 합금강 | D1 | BM#1 | 1636 | 30 | 1586 | 1571 | 20 | 3600 |  | 3 | 0.16 | 16 |  | -1.91 | 1547 | 1586 | 0 | 180.66 |  | 36 | 44 | 56 | Y |  | 2021-09-27 03:01 | 66 | 1010 | 32 | 31 | 31 | 31 | 32 | 32 | 32 | 32 | 32 | 32 | 32 | 31 | 31 | 31 | 32 | 32 | 31 | 32 | -0.03 | Y | 40 | Y | 0 |  |  |  | 1.33 |  |  |  | N | N | N | N | 210 | 0.49 | 60 | 101532 | 96461 | 839 | 15200 | 11 | 2 |  | 2021-09-27 03:11 | 1547 | 107 |  | 38 | [16 empty] | 104.14 | 100 | 0 | 0 | 0 |  | 650 |  | Y | N | 0 | 0 | 0 |  | 651 |  | Y | N | Y | [6 empty] | BT180180 | H
B66556 | 2021-09-26 | 2 | B |  | 7 | A | KF70CVS | 합금강 | D4 | BM#2 | 1638 | 41 | 1613 | 1565 | 34 | 5500 |  | 1 | 0.5 | 14 |  | -2.18 | 1541 | 1597 | 0 | 18.38 | 0 | 29 | 68 | 77 | Y |  | 2021-09-27 03:53 | 65 | 1020 | 31 | 31 | 32 | 31 | 31 | 31 | 30 | 29 | 28 | 27 | 25 | 24 | 22 | 17 | 27 | 32 | 17 | 31 | -0.25 |  | 60 | Y | -0.6 | [7 empty] | N | N | N | N | 150 | 0.43 | 68 | 101532 | 93606 | -1256 | 16100 | 09 | 2 |  | 2021-09-27 03:55 | 1541 | 121 |  | 32 | 10 | [15 empty] | 110.42 | 100 | 0 | 0 | 0 |  | 650 | 600 | Y | N | 0 | 0 | 0 |  | 650 | 600 | Y | N | [7 empty] | BT180180 | C
A67141 | 2021-09-26 | 1 | B |  | 7 | A | SMN455M | 합금강 | D1 | BM#1 | 1605 | 31 | 1589 | 1529 | 26 | 5100 |  | 3 | 0.16 | 16 |  | -2.08 | 1546 | 1588 | 0 | 185.04 |  | 20 | 36 | 61 | Y |  | 2021-09-27 03:59 | 65 | 1023 | 32 | 32 | 28 | 27 | 28 | 29 | 29 | 29 | 29 | 29 | 28 | 28 | 28 | 26 | 29 | 29 | 26 | 29 | -0.07 | Y | 40 | Y | -0.4 |  |  |  | 0.84 |  |  |  | N | N | N | N | 200 | 0.51 | 61 | 84610 | 94904 | -404 | 14400 | 11 | 2 |  | 2021-09-27 04:18 | 1546 | 110 |  | 41 | [16 empty] | 8461000 | 100 | 0 | 0 | 0 |  | 650 |  | Y | N | 0 | 0 | 0 |  | 651 |  | Y | N | Y | [6 empty] | BT180180 | H
A67142 | 2021-09-26 | 1 | D | TUNDISH교체전 | 8 | A | SMN455M | 합금강 | D1 | BM#1 | 1637 | 32 | 1595 | 1518 | 26 | 5100 |  | 3 | 0.15 | 16 |  | -2.14 | 1551 | 1595 | 0 | 200.95 |  | 32 | 43 | 61 | Y |  | 2021-09-27 04:59 | 70 | 1042 | 25 | 25 | 29 | 31 | 32 | 32 | 32 | 32 | 32 | 32 |  |  |  | 32 | 31 | 32 | 32 | 32 | 0 |  | 25 | Y | 0 |  |  |  | 1.03 |  |  |  | N | N | N | N | 190 | 0.51 | 55 | 104376 | 92688 | 1612 | 1500 | 11 | 2 |  | 2021-09-27 05:13 | 1551 | 114 |  | 42 |  |  |  | 86FC730556564E94B3CF104DF447E15A | 3715E3D8EB5847A3823C2FD5FA025201 | [11 empty] | 108.11 | 100 | 0 | 2500 | 0 |  | 650 |  | Y | N | 0 | 2500 | 0 |  | 651 |  | Y | N | Y | [6 empty] | BT180180 | H
B66557 | 2021-09-26 | 2 | D | TUNDISH교체전 | 8 | A | KF70CVS | 합금강 | D4 | BM#2 | 1603 | 44 | 1623 | 1541 | 41 | 6700 |  | 1 | 0.49 | 16 |  | -2.43 | 1538 | 1617 | 0 | 34.28 | 0 | 5 | 70 | 63 | Y |  | 2021-09-27 05:13 | 62 | 1022 | 15 | 16 | 26 | 32 | 35 | 37 | 37 | 36 | 35 | 34 | 33 | 32 | 31 | 29 | 32 | 37 | 29 | 0 | -0.18 | Y | 45 | Y | -0.4 | [7 empty] | N | N | N | N | 140 | 0.43 | 76 | 97294 | 98761 | -2311 | 2000 | 09 | 2 |  | 2021-09-27 05:15 | 1538 | 132 |  | 20 |  |  | 5DA1F79347B04353AA5369B15B747D30 | 5BEA6E784170462A97BC5FB866908246 | D1F1A1CACD8142E5AA47487ECA589802 | [11 empty] | 101.45 | 100 | 0 | 3150 | 0 |  | 650 | 600 | Y | N | 0 | 3000 | 0 |  | 651 | 600 | Y | N | [7 empty] | BT180180 | H
A67143 | 2021-09-26 | 1 | D | TUNDISH교체 | 1 | A | STB2 | 베어링강 | STB (SF) | BM#1 | 1623 | 43 | 1606 | 1567 | 36 | 5300 |  | 3 | 0.16 | 25 |  | -1.74 | 1546 | 1597 | 134.65 | 75.78 |  | 37 | 27 | 45 | Y |  | 2021-09-27 06:19 | 90 | 1047 | 40 | 34 | 35 | 41 | 43 | 45 | 31 | 45 | 24 | 32 |  |  |  | 32 | 38 | 45 | 24 | 0 | -1.4 |  | 15 | Y | 1.6 |  | 2.14 | 2.14 | 1.77 |  |  |  | N | N | N | N | 240 | 0.47 | 59 | 84610 | 93049 | 8601 | 15900 | 07 | 1 |  | 2021-09-27 06:26 | 1546 | 132 |  | 44 |  | *T/D FLUX 유:15KG 용:270KG *수소측정 기준초과(10분) ID:101.102.201.202 | [5 empty] | 7D4FF8BD8CDE4622A4333C41F2A1690F | 8FF9EB3D35EA444AB2DB371995968BB3 | D696EB8485CF4A729FB4C9329CD9D089 |  | 34F89C74DA044B02B220080B20F673A5 | 180B6D2C25C04B31B56568CB191DB238 | 6A3B6C3FA0344DD7A90C4B41D9DD66C3 |  |  | 84.19 | 100 | 1500 | 0 | 0 |  | 650 |  | Y | N | 1500 | 0 | 0 |  | 651 |  | Y | N | Y |  |  | Y |  |  |  | BT180180 | H
B66558 | 2021-09-26 | 2 | D | TUNDISH교체 | 1 | B | SPS5DM | 특수용도강 | D | BM#2 | 1641 | 67 | 1633 | 1545 | 45 | 8700 |  | 1 | 0.41 | 20 |  | -1.89 | 1569 | 1630 | 18.88 | 0 | 0 | 33 | 50 | 57 | Y |  | 2021-09-27 06:39 | 89 | 1036 | -22 | 33 | 29 | 34 | 43 | 44 | 46 | 47 | 47 | 47 | 46 |  |  | 46 | 42 | 47 | 46 | 47 | -0.07 |  | 15 | Y | -0.2 |  | 2.35 | 2.29 |  |  |  |  | N | N | N | N | 220 | 0.48 | 60 | 85600 | 90391 | 1959 | 15400 | 18 | 1 |  | 2021-09-27 06:43 | 1569 | 152 |  | 33 | 10 | * BUTT 타입롱노즐사용(슬리브타입.) * T/D FLUX 용탕부: 120 KG / 유탕부: 10KG 투입. | [14 empty] | 92.79 | 100 | 1040 | 0 | 0 |  | 650 | 400 | Y | Y | 1020 | 0 | 0 |  | 650 | 400 | Y | Y | Y | [6 empty] | LT180180 | C
A67144 | 2021-09-26 | 1 | D |  | 2 | A | STB2 | 베어링강 | STB (SF) | BM#1 | 1665 | 41 | 1560 | 1595 | 20 | 3400 |  | 3 | 0.16 | 25 |  | -1.17 | 1525 | 1560 | 136.08 | 79.04 |  | 36 | 45 | 56 | Y |  | 2021-09-27 07:21 | 69 | 1089 | 45 | 42 | 37 | 36 | 35 | 34 | 34 | 33 | 34 | 34 | 34 | 34 | 33 | 33 | 35 | 37 | 33 | 34 | -0.07 | Y | 55 | Y | 0 |  |  |  | 1.5 |  |  |  | Y | Y | Y | Y | 230 | 0.48 | 64 | 101532 | 98022 | 7128 | 15400 | 07 | 1 |  | 2021-09-27 07:40 | 1525 | 128 |  | 42 | [16 empty] | 96.7 | 100 | 0 | 0 | 0 |  | 650 |  | Y | N | 0 | 0 | 0 |  | 651 |  | Y | N | Y |  |  | Y |  |  |  | BT180180 | H
B66559 | 2021-09-27 | 2 | D |  | 2 | B | SPS5DM | 특수용도강 | D | BM#2 | 1613 | 45 | 1615 | 1526 | 38 | 7100 |  | 1 | 0.59 | 19 |  | -2.43 | 1548 | 1611 | 33.93 | 0 | 0 | 31 | 62 | 88 | Y |  | 2021-09-27 07:39 | 68 | 1100 | 44 | 40 | 36 | 34 | 33 | 33 | 32 | 31 | 29 | 28 | 27 | 26 | 25 | 25 | 31 | 36 | 25 | 0 | -0.22 |  | 50 | Y | -0.2 | [7 empty] | N | N | N | N | 220 | 0.5 | 64 | 102720 | 101213 | -2163 | 14900 | 18 | 1 |  | 2021-09-27 07:42 | 1548 | 131 |  | 34 | 11 | [15 empty] | 10272000 | 100 | 0 | 0 | 0 |  | 650 | 400 | Y | Y | 0 | 0 | 0 |  | 651 | 400 | Y | Y | Y | [6 empty] | LT180180 | C
A67145 | 2021-09-27 | 1 | D |  | 3 | A | STB2 | 베어링강 | STB (SF) | BM#1 | 1669 | 45 | 1564 | 1591 | 30 | 3600 |  | 3 | 0.17 | 25 |  | -1.49 | 1520 | 1564 | 147.39 | 112.44 |  | 20 | 37 | 60 | Y |  | 2021-09-27 08:38 | 64 | 1099 | 33 | 32 | 33 | 34 | 33 | 33 | 33 | 32 | 32 | 32 | 31 |  |  | 31 | 33 | 34 | 31 | 33 | -0.03 | Y | 40 | Y | -0.2 |  |  |  | 1.38 |  |  |  | Y | Y | Y | Y | 220 | 0.48 | 61 | 84610 | 93318 | 7232 | 16000 | 07 | 1 |  | 2021-09-27 08:46 | 1520 | 125 |  | 30 | [16 empty] | 84.36 | 100 | 0 | 0 | 0 |  | 650 |  | Y | N | 0 | 0 | 0 |  | 651 |  | Y | N | Y |  |  | Y |  |  |  | BT180180 | H
B66560 | 2021-09-27 | 2 | D |  | 3 | A | SPS5DM | 특수용도강 | D | BM#2 | 1626 | 41 | 1624 | 1560 | 35 | 6300 |  | 1 | 0.61 | 23 |  | -2.17 | 1550 | 1618 | 47.03 | 0 | 0 | 29 | 69 | 79 | Y |  | 2021-09-27 08:33 | 70 | 1091 | 21 | 23 | 28 | 30 | 32 | 32 | 31 | 30 | 30 | 28 | 27 | 26 | 24 | 22 | 28 | 32 | 22 | 30 | -0.22 | Y | 45 | Y | -0.4 | [7 empty] | N | N | N | N | 210 | 0.5 | 63 | 102720 | 99841 | 609 | 15100 | 18 | 1 |  | 2021-09-27 08:49 | 1550 | 135 |  | 43 | [16 empty] | 102.62 | 100 | 0 | 0 | 0 |  | 650 | 400 | Y | Y | 0 | 0 | 0 |  | 651 | 400 | Y | Y | Y | [6 empty] | LT180180 | C
A67146 | 2021-09-27 | 1 | D |  | 4 | A | STB2 | 베어링강 | STB (SF) | BM#1 | 1610 | 44 | 1566 | 1532 | 0 | 5200 |  | 3 | 0.17 | 25 |  |  | 1524 | 1566 | 12.48 | 500 |  | 32 | 44 | 85 | Y |  | 2021-09-27 09:42 | 68 | 1098 | 31 | 32 | 33 | 34 | 34 | 33 | 33 | 33 | 33 | 31 | 32 | 32 | 33 | 33 | 33 | 34 | 31 | 33 | 0 | Y | 30 | Y | 0.2 |  |  |  | 1.23 |  |  |  | Y | Y | Y | Y | 210 | 0.48 | 61 | 101532 | 92776 | 7974 | 15200 | 07 | 1 |  | 2021-09-27 09:50 | 1524 | 108 |  | 28 | 18 | [15 empty] | 98.57 | 100 | 0 | 0 | 0 |  | 650 |  | Y | N | 0 | 0 | 0 |  | 651 |  | Y | N | Y |  |  | Y |  |  |  | BT180180 | H
B66561 | 2021-09-27 | 2 | D | 연주종료 | 4 | B | SPS5DM | 특수용도강 | D | BM#2 | 1621 | 40 | 1616 | 1561 | 34 | 5800 |  | 1 | 0.3 | 19 |  |  | 1547 | 1605 |  |  |  | 5 | 71 | 58 | Y |  | 2021-09-27 09:36 | 67 | 1087 | 21 | 26 | 26 | 29 | 31 | 30 | 30 | 30 | 30 | 29 | 28 | 28 | 26 | 26 | 28 | 31 | 26 | 30 | -0.12 | Y | 40 | Y | -0.4 | [7 empty] | N | N | N | N | 200 | 0.51 | 62 | 85674 | 100746 | 1004 | 2000 | 18 | 1 |  | 2021-09-27 09:54 | 0 | 130 |  | 45 | 10 | *잉고트생산 11시 38분 종료 |  | BE739165FA314722800CFB83BEEBDFBB | [12 empty] | 87.07 | 100 | 0 | 4890 | 0 |  | 651 | 400 | Y | Y | 0 | 4990 | 0 |  | 651 | 400 | Y | Y | Y | [6 empty] | LT180180 | C
A67147 | 2021-09-27 | 1 | D |  | 5 | A | STB2 | 베어링강 | STB (SF) | BM#1 | 0 | 41 | 1566 | 1584 | 0 | 4500 |  | 3 | 0.17 | 25 |  | -1.55 | 1519 | 1566 | 153.87 | 57.65 |  | 37 | 28 | 63 | Y |  | 2021-09-27 10:53 | 63 | 1111 | 32 | 36 | 36 | 35 | 35 | 34 | 34 | 33 | 33 | 32 | 32 | 32 | 32 | 32 | 33 | 36 | 32 | 32 | -0.08 |  | 50 | Y | 0 |  |  |  | 1.14 |  |  |  | Y | Y | Y | Y | 200 | 0.48 | 67 | 101532 | 102075 | 7975 | 15400 | 07 | 1 |  | 2021-09-27 11:00 | 1519 | 100 |  | 20 | 11 | [15 empty] | 92.94 | 100 | 0 | 0 | 0 |  | 650 |  | Y | N | 0 | 0 | 0 |  | 651 |  | Y | N | Y |  |  | Y |  |  |  | BT180180 | H
A67148 | 2021-09-27 | 1 | D |  | 6 | A | STB2 | 베어링강 | STB (SF) | BM#1 | 1607 | 44 | 1558 | 1542 | 40 | 5200 |  | 3 | 0.17 | 25 |  | -1.25 | 1521 | 1558 | 149.51 | 59.28 |  | 36 | 46 | 71 | Y |  | 2021-09-27 11:56 | 65 | 1078 | 31 | 31 | 34 | 36 | 37 | 36 | 36 | 35 | 35 | 34 | 34 | 34 | 34 | 34 | 34 | 37 | 34 | 36 | -0.04 | Y | 45 | Y | 0 |  |  |  | 1.01 |  |  |  | Y | Y | Y | Y | 190 | 0.48 | 65 | 101532 | 98272 | 7578 | 15700 | 07 | 1 |  | 2021-09-27 12:08 | 1521 | 110 |  | 25 | [16 empty] | 10153200 | 100 | 0 | 0 | 0 |  | 650 |  | Y | N | 0 | 0 | 0 |  | 651 |  | Y | N | Y |  |  | Y |  |  |  | BT180180 | H
A67149 | 2021-09-27 | 1 | A |  | 7 | A | STB2 | 베어링강 | STB (SF) | BM#1 | 1607 | 40 | 1559 | 1532 | 27 | 4900 |  | 3 | 0.17 | 25 |  | -1.25 | 1522 | 1559 | 163.99 | 88.9 |  | 20 | 38 | 71 | Y |  | 2021-09-27 13:16 | 66 | 1097 | 33 | 33 | 38 | 40 | 41 | 40 | 39 | 38 | 38 | 37 | 37 | 37 | 37 | 37 | 38 | 41 | 37 | 38 | -0.1 | Y | 40 | Y | 0 |  |  |  | 0.74 |  |  |  | Y | Y | Y | Y | 240 | 0.48 | 61 | 101532 | 91282 | 7968 | 15880 | 07 | 1 |  | 2021-09-27 13:24 | 1522 | 102 |  | 12 | [16 empty] | 10153200 | 100 | 0 | 0 | 0 |  | 650 |  | Y | N | 0 | 0 | 0 |  | 651 |  | Y | N | Y |  |  | Y |  |  |  | BT180180 | H
A67150 | 2021-09-27 | 1 | A |  | 8 | A | STB2 | 베어링강 | STB (SF) | BM#1 | 1641 | 40 | 1559 | 1566 | 24 | 4100 |  | 3 | 0.16 | 25 |  | -1.16 | 1527 | 1559 | 126.17 | 55.78 |  | 32 | 45 | 81 | Y |  | 2021-09-27 14:00 | 71 | 1090 | 36 | 36 | 37 | 37 | 37 | 36 | 36 | 35 | 35 | 35 | 34 | 34 |  | 34 | 36 | 37 | 34 | 37 | -0.06 |  | 45 | Y | 0 |  |  |  | 0.92 |  |  |  | Y | Y | N | Y | 230 | 0.48 | 64 | 84610 | 99173 | 7927 | 15410 | 07 | 1 |  | 2021-09-27 14:17 | 1527 | 107 |  | 30 |  | *STR#2 W/R#10 FAULT 발생 DRIVE RESET 후 작업 | [14 empty] | 79 | 100 | 0 | 0 | 0 |  | 650 |  | Y | N | 0 | 0 | 0 |  | 651 |  | Y | N | Y |  |  | Y |  |  |  | BT180180 | H
B66565 | 2021-09-27 | 2 | A | 연주시작 | 1 | A | SCM420HM2 | 소입성보증강 | C | BM#2 | 1588 | 53 | 1682 | 1555 | 47 | 9700 |  | 1 | 0.44 | 20 |  | -2.59 | 1600 | 1675 | 0 | 34.05 | 0 | 33 | 52 | 71 | Y |  | 2021-09-27 15:11 | 90 | 1087 | -226 | 40 | 34 | 37 | 42 | 44 | 45 | 46 | 47 | 47 | 47 | 48 |  | 48 | 44 | 48 | 48 | 47 | 0 |  |  | Y | 0.2 | 0.5 | 1.82 | 1.82 |  |  |  |  | N | N | N | N | 150 | 0.47 | 63 | 94160 | 100746 | -4446 | 15400 | 17 | 2 |  | 2021-09-27 15:21 | 1600 | 128 |  | 22 | 20 | * BUTT 타입롱노즐사용(슬리브타입.) * T/D FLUX 용탕부: 120 KG / 유탕부: 10KG 투입. *유탕구 956 *시작 15시36분 *전공정 요청감속주입 | [14 empty] | 95.55 | 100 | 700 | 0 | 0 |  | 411 | 300 | N | Y | 700 | 0 | 0 |  | 410 | 300 | N | Y | N | [6 empty] | LT180180 | C
A67151 | 2021-09-27 | 1 | A |  | 9 | A | STB2 | 베어링강 | STB (SF) | BM#1 | 1594 | 40 | 1562 | 1533 | 33 | 5600 |  | 3 | 0.17 | 25 |  | -1.3 | 1523 | 1562 | 0.2 | 0 |  | 37 | 29 | 64 | Y |  | 2021-09-27 15:09 | 67 | 1099 | 34 | 35 | 36 | 37 | 38 | 37 | 36 | 36 | 35 | 35 | 34 | 35 | 34 | 34 | 36 | 38 | 34 | 36 | -0.1 | Y | 40 | Y | -0.2 |  |  |  | 1.04 |  |  |  | Y | Y | N | Y | 220 | 0.48 | 63 | 101532 | 95310 | 7840 | 15600 | 07 | 1 |  | 2021-09-27 15:18 | 1523 | 105 |  | 27 |  | *STR#2 W/R#10 FAULT 발생 OPEN 작업 | [14 empty] | 98.29 | 100 | 0 | 0 | 0 |  | 650 |  | Y | N | 0 | 0 | 0 |  | 651 |  | Y | N | Y |  |  | Y |  |  |  | BT180180 | H
B66566 | 2021-09-27 | 2 | A |  | 2 | A | SCM420HM2 | 소입성보증강 | C | BM#2 | 1650 | 44 | 1675 | 1550 | 40 | 8300 |  | 1 | 0.47 | 19 |  | -2.64 | 1580 | 1660 | 0 | 36.52 | 0 | 5 | 72 | 157 | Y |  | 2021-09-27 16:07 | 70 | 1100 | 43 | 43 | 42 | 43 | 43 | 43 | 43 | 42 | 41 | 40 | 40 | 38 | 37 | 37 | 41 | 43 | 37 | 43 | -0.13 | Y | 45 | Y | -0.2 | [7 empty] | N | N | N | N | 140 | 0.51 | 59 | 94160 | 97611 | -1361 | 15400 | 17 | 2 |  | 2021-09-27 16:10 | 1580 | 123 |  | 31 |  | * EDGE HEATER 코일 건조로 미적용. 이상공정/생관통보 *전공정 요청 감속주입 | [14 empty] | 98.19 | 100 | 0 | 0 | 0 |  | 411 | 300 | N | Y | 0 | 0 | 0 |  | 411 | 300 | N | Y | N | [6 empty] | LT180180 | C
A67152 | 2021-09-27 | 1 | A |  | 10 | A | STB2 | 베어링강 | STB (SF) | BM#1 | 1627 | 41 | 1564 | 1530 | 32 | 5700 |  | 3 | 0.17 | 26 |  | -1.37 | 1523 | 1564 | 197.93 | 80.44 |  | 36 | 47 | 65 | Y |  | 2021-09-27 16:14 | 67 | 1098 | 33 | 33 | 36 | 37 | 37 | 37 | 36 | 36 | 35 | 35 | 34 | 34 | 34 | 34 | 35 | 37 | 34 | 37 | -0.06 | Y | 45 | Y | 0 |  |  |  | 0.83 |  |  |  | Y | Y | Y | Y | 210 | 0.48 | 63 | 101532 | 96975 | 7025 | 15240 | 07 | 1 |  | 2021-09-27 16:25 | 1523 | 111 |  | 27 |  | *STR#2 W/R#10 FAULT 발생 DRIVE RESET 후 작업 | [6 empty] | A817DC3B550F461DB219B51074FBB245 | 3B6AB367F31942E7AECF738309656AC4 | 7EDC4B7512E446AF93F9E6F059A65486 |  | 2FE05CC4D0DC40EC8E471F876BF6C1DB | 0D2C901B5D494F08A87FA17181A51B3C | F371225AFCF64E0FA03E7267A66E1D35 |  | 10153200 | 100 | 0 | 0 | 0 |  | 650 |  | Y | N | 0 | 0 | 0 |  | 651 |  | Y | N | Y |  |  | Y |  |  |  | BT180180 | H
B66567 | 2021-09-27 | 2 | A | 잔강최소화전 | 3 | A | SCM420HM2 | 소입성보증강 | C | BM#2 | 1665 | 33 | 1649 | 1601 | 28 | 5500 |  | 1 | 0.44 | 18 |  | -2.39 | 1584 | 1642 | 0 | 21.34 | 0 | 29 | 71 | 103 | Y |  | 2021-09-27 17:04 | 74 | 1099 | 33 | 32 | 32 | 32 | 32 | 31 | 31 | 30 | 30 | 28 | 27 | 26 | 25 | 25 | 30 | 32 | 25 | 32 | -0.14 |  | 50 | Y | -0.2 | [7 empty] | N | N | N | N | 130 | 0.52 | 60 | 97779 | 99808 | -408 | 3000 | 17 | 2 |  | 2021-09-27 17:14 | 1584 | 110 |  | 35 |  | * EDGE HEATER 코일 건조로 100KW적용. 이상공정/생관통보 *T/D 2.2T | [14 empty] | 98.27 | 100 | 0 | 3100 | 0 |  | 411 | 300 | N | Y | 0 | 3100 | 0 |  | 411 | 300 | N | Y | N | [6 empty] | LT180180 | C
A67153 | 2021-09-27 | 1 | A |  | 11 | A | STB2 | 베어링강 | STB (SF) | BM#1 | 1595 | 40 | 1561 | 1531 | 33 | 5800 |  | 3 | 0.17 | 25 |  | -1.38 | 1520 | 1561 | 0.22 | 0 |  | 20 | 39 | 65 | Y |  | 2021-09-27 17:10 | 64 | 1099 | 34 | 31 | 31 | 31 | 32 | 32 | 31 | 31 | 31 | 30 | 30 | 30 | 29 | 29 | 31 | 32 | 29 | 31 | -0.03 | Y | 40 | Y | -0.2 |  |  |  | 0.75 |  |  |  | Y | Y | Y | Y | 200 | 0.48 | 64 | 101532 | 96315 | 7785 | 15170 | 07 | 1 |  | 2021-09-27 17:29 | 1520 | 114 |  | 35 | [16 empty] | 97.35 | 100 | 0 | 0 | 0 |  | 650 |  | Y | N | 0 | 0 | 0 |  | 651 |  | Y | N | Y |  |  | Y |  |  |  | BT180180 | H
B66568 | 2021-09-27 | 2 | A | 잔강최소화 | 4 | A | SCM420HT | 소입성보증강 | C | BM#2 | 1640 | 45 | 1647 | 1572 | 38 | 7500 |  | 1 | 0.43 | 19 |  | -2.11 | 1575 | 1635 | 0 | 18.18 | 0 | 31 | 64 | 238 | Y |  | 2021-09-27 18:20 | 65 | 1097 | -188 | 12 | 19 | 22 | 24 | 24 | 25 | 25 | 25 | 24 | 24 |  |  | 24 | 15 | 25 | 24 | 25 | -0.05 | Y | 20 | Y | 0 | [7 empty] | N | N | N | N | 120 | 0.52 | 54 | 97752 | 97484 | -1034 | 14900 | 17 | 2 |  | 2021-09-27 18:24 | 1575 | 124 |  | 35 |  | *롱노즐 재사용 |  | 344D2A6B0E1F4E3A9272382A93B9C7F1 | [12 empty] | 100.52 | 100 | 2500 | 0 | 0 |  | 411 | 300 | Y | Y | 2500 | 0 | 0 |  | 410 | 300 | Y | Y | N | [5 empty] | Y | RB150.00 | C
A67154 | 2021-09-27 | 1 | A |  | 12 | A | STB2 | 베어링강 | STB (SF) | BM#1 | 1621 | 44 | 1555 | 1530 | 33 | 5700 |  | 3 | 0.18 | 25 |  | -1.19 | 1521 | 1555 | 195.77 | 42.88 |  | 32 | 46 | 56 | Y |  | 2021-09-27 18:29 | 65 | 1101 | 28 | 33 | 36 | 38 | 38 | 38 | 37 | 37 | 36 | 37 | 36 | 36 | 35 | 35 | 36 | 38 | 35 | 38 | -0.07 | Y | 45 | Y | -0.2 |  |  |  | 0.76 |  |  |  | Y | Y | Y | Y | 190 | 0.48 | 63 | 101532 | 97877 | 7273 | 15170 | 07 | 1 |  | 2021-09-27 18:38 | 1521 | 103 |  | 22 | 15 | [15 empty] | 95.92 | 100 | 0 | 0 | 0 |  | 650 |  | Y | N | 0 | 0 | 0 |  | 651 |  | Y | N | Y |  |  | Y |  |  |  | BT180180 | H
B66569 | 2021-09-27 | 2 | A |  | 5 | B | SCM420HT | 소입성보증강 | C | BM#2 | 1623 | 45 | 1664 | 1550 | 36 | 7400 |  | 1 | 0.46 | 23 |  | -2.22 | 1573 | 1645 | 0 | 33.74 | 0 | 33 | 53 | 54 | Y |  | 2021-09-27 19:22 | 63 | 1097 | 21 | 20 | 27 | 29 | 30 | 30 | 30 | 30 | 29 | 29 | 28 | 28 | 27 | 27 | 28 | 30 | 27 | 30 | -0.07 | Y | 40 | Y | -0.2 | [7 empty] | Y | Y | Y | Y | 110 | 0.48 | 65 | 97432 | 98556 | -1056 | 15000 | 17 | 2 |  | 2021-09-27 19:25 | 1573 | 121 |  | 28 | [16 empty] | 99.07 | 50 | 0 | 0 | 0 |  | 490 | 300 | Y | Y | 0 | 0 | 0 |  | 490 | 300 | Y | Y | N | [6 empty] | RB300.00 | C
A67155 | 2021-09-27 | 1 | A |  | 13 | A | STB2 | 베어링강 | STB (SF) | BM#1 | 1641 | 40 | 1562 | 1580 | 25 | 4500 |  | 3 | 0.17 | 25 |  | -1.28 | 1524 | 1562 | 204.55 | 37.86 |  | 37 | 30 | 73 | Y |  | 2021-09-27 19:20 | 68 | 1100 | 35 | 34 | 33 | 33 | 33 | 33 | 31 | 31 | 31 | 30 | 30 | 30 | 30 | 30 | 32 | 33 | 30 | 33 | -0.05 | Y | 55 | Y | 0 |  |  |  | 0.92 |  |  |  | Y | Y | Y | Y | 190 | 0.48 | 66 | 101532 | 98024 | 7826 | 15270 | 07 | 1 |  | 2021-09-27 19:32 | 1524 | 109 |  | 35 | [16 empty] | 94.89 | 100 | 0 | 0 | 0 |  | 650 |  | Y | N | 0 | 0 | 0 |  | 651 |  | Y | N | Y |  |  | Y |  |  |  | BT180180 | H
B66570 | 2021-09-27 | 2 | C |  | 6 | A | SCM420C1 | 합금강 | C | BM#2 | 1620 | 41 | 1641 | 1567 | 32 | 6100 |  | 1 | 0.45 | 15 |  | -2.27 | 1578 | 1633 | 0 | 19.88 | 0 | 5 | 73 | 50 | Y |  | 2021-09-27 20:09 | 66 | 1099 | 22 | 24 | 25 | 26 | 27 | 27 | 28 | 27 | 27 | 26 | 26 | 26 | 25 | 24 | 26 | 28 | 24 | 27 | -0.11 | Y | 35 | Y | -0.2 | [7 empty] | Y | Y | Y | Y | 100 | 0.47 | 66 | 103056 | 98355 | 895 | 15000 | 17 | 2 |  | 2021-09-27 20:14 | 1578 | 126 |  | 47 | [16 empty] | 104.63 | 50 | 0 | 0 | 0 |  | 489 | 300 | Y | Y | 0 | 0 | 0 |  | 490 | 300 | Y | Y | N | [6 empty] | SB280280 | C
A67156 | 2021-09-27 | 1 | C |  | 14 | A | STB2 | 베어링강 | STB (SF) | BM#1 | 1636 | 40 | 1561 | 1552 | 28 | 5000 |  | 3 | 0.17 | 25 |  | -1.36 | 1521 | 1561 | 201.36 | 56.78 |  | 36 | 48 | 59 | Y |  | 2021-09-27 20:28 | 65 | 1100 | 30 | 30 | 31 | 32 | 33 | 34 | 34 | 33 | 33 | 33 | 33 | 32 | 32 | 32 | 32 | 34 | 32 | 33 | -0.02 | Y | 40 | Y | 0 |  |  |  | 0.93 |  |  |  | Y | Y | Y | Y | 230 | 0.48 | 66 | 101532 | 99953 | 7997 | 15700 | 07 | 1 |  | 2021-09-27 20:40 | 1521 | 115 |  | 34 | [16 empty] | 96.42 | 100 | 0 | 0 | 0 |  | 650 |  | Y | N | 0 | 0 | 0 |  | 651 |  | Y | N | Y |  |  | Y |  |  |  | BT180180 | H
B66571 | 2021-09-27 | 2 | C |  | 7 | A | SCM420C1 | 합금강 | C | BM#2 | 1596 | 44 | 1636 | 1523 | 39 | 7500 |  | 1 | 0.45 | 16 |  | 0 | 1574 | 1635 | 0 | 22 | 0 | 29 | 72 | 43 | Y |  | 2021-09-27 21:22 | 62 | 1098 | 20 | 19 | 21 | 22 | 23 | 23 | 22 | 21 | 21 | 20 | 19 | 17 | 16 | 16 | 20 | 23 | 16 | 21 | -0.17 | Y | 40 | Y | -0.2 | [7 empty] | Y | Y | Y | Y | 150 | 0.48 | 63 | 147706 | 95603 | -703 | 15100 | 17 | 2 |  | 2021-09-27 21:24 | 1574 | 135 |  | 41 |  | *후속B66572 주속 20%이상 감속으로 S/R 정속규정 미준수,이상공정 등록 *연연주 혼탕부 성분확인 ID:307~309.408~410 *후속B66572 주속 20%이상 감속주입으로 이상공정 등록 ID::307~309.408~410 | [14 empty] | 156.39 | 47.37 | 0 | 0 | 0 |  | 489 | 300 | Y | Y | 0 | 0 | 0 |  | 491 | 300 | Y | Y | N | [6 empty] | SB280280 | C
A67157 | 2021-09-27 | 1 | C |  | 15 | A | STB2 | 베어링강 | STB (SF) | BM#1 | 1616 | 43 | 1569 | 1537 | 29 | 5300 |  | 3 | 0.17 | 25 |  | -1.62 | 1525 | 1569 | 0.2 | 0 |  | 20 | 40 | 56 | Y |  | 2021-09-27 21:23 | 69 | 1100 | 32 | 32 | 30 | 30 | 31 | 32 | 32 | 31 | 31 | 31 | 31 | 31 | 31 | 31 | 31 | 32 | 31 | 32 | -0.02 | Y | 45 | Y | 0 |  |  |  | 0.91 |  |  |  | Y | Y | Y | Y | 220 | 0.48 | 66 | 101532 | 95394 | 7806 | 15900 | 07 | 1 |  | 2021-09-27 21:32 | 1525 | 120 |  | 47 |  | *전공정요청 L/D잔강 이월 안함-이상재등록 | [14 empty] | 10153200 | 100 | 0 | 0 | 0 |  | 650 |  | Y | N | 0 | 0 | 0 |  | 651 |  | Y | N | Y |  |  | Y |  |  |  | BT180180 | H
B66572 | 2021-09-27 | 2 | C |  | 8 | A | SCM420HT | 소입성보증강 | C | BM#2 | 1623 | 42 | 1651 | 1524 | 39 | 7800 |  | 1 | 0.43 | 19 |  | -2.24 | 1577 | 1640 | 0 | 23.37 | 0 | 31 | 65 | 39 | Y |  | 2021-09-27 22:27 | 67 | 1101 | 14 | 17 | 26 | 27 | 29 | 29 | 29 | 28 | 29 | 28 | 27 | 26 | 25 | 24 | 26 | 29 | 24 | 29 | -0.11 | Y | 45 | Y | -0.2 | [7 empty] | Y | Y | Y | Y | 14 | 0.44 | 65 | 42560 | 90663 | 6087 | 8500 | 17 | 2 |  | 2021-09-27 22:32 | 1577 | 140 |  | 41 |  | * 전공정 요청 20%이상 감속주입,이상공정 등록 및 생관통보, *일반싸이즈로 변경 요청 하였으나 싸이즈 변경 안된다고 함(생관) *연연주 혼탕부 성분확인 ID:301.401 *주입 말기 롱노즐 분리되어 오버플로 발생(주속 0.25까지 감속) ID:302.303.401.402 | [14 empty] | 44.04 | 60 | 0 | 0 | 0 |  | 490 | 300 | Y | Y | 0 | 0 | 0 |  | 490 | 300 | Y | Y | N | [6 empty] | RB095.00 | C
A67158 | 2021-09-27 | 1 | C |  | 16 | A | STB2 | 베어링강 | STB (SF) | BM#1 | 1611 | 40 | 1563 | 1552 | 30 | 5200 |  | 3 | 0.17 | 25 |  | -1.07 | 1524 | 1556 | 204.22 | 40.22 |  | 32 | 47 | 52 | Y |  | 2021-09-27 22:28 | 68 | 1098 | 30 | 28 | 28 | 28 | 29 | 29 | 29 | 28 | 28 | 27 | 27 | 27 | 26 | 26 | 28 | 29 | 26 | 29 | -0.06 | Y | 45 | Y | 0 |  |  |  | 0.94 |  |  |  | Y | Y | Y | Y | 210 | 0.48 | 67 | 101532 | 97501 | 7999 | 15400 | 07 | 1 |  | 2021-09-27 22:39 | 1524 | 126 |  | 48 | [8 empty] | 1A8F289582C94308B2128AF126A9A0FB | 60072E47E39E47228025E32E5FF78EAD | B774B80CB7D147DE91E784415C5D021C |  | 722DD32B31FD42DE9FDEE45A216DDACD | 63087241FC3B4376AF8AA150D330897D | B5F2EC3612CB4669923112BA4A746069 |  | 94.1 | 100 | 0 | 0 | 0 |  | 650 |  | Y | N | 0 | 0 | 0 |  | 651 |  | Y | N | Y |  |  | Y |  |  |  | BT180180 | H
B66573 | 2021-09-27 | 2 | C |  | 9 | A | SCM420HT | 소입성보증강 | C | BM#2 | 1641 | 50 | 1657 | 1559 | 43 | 8400 |  | 1 | 0.46 | 19 |  | -2.21 | 1597 | 1657 | 0 | 28.93 | 0 | 33 | 54 | 38 | Y |  | 2021-09-27 23:48 | 87 | 1096 | -100 | -115 | 32 | 38 | 41 | 42 | 43 | 43 | 42 | 42 | 40 | 40 | 39 | 37 | 33 | 43 | 37 | 42 | -0.17 | Y | 35 | Y | -0.4 | [7 empty] | N | N | N | N | 130 | 0.46 | 64 | 92604 | 100682 | 318 | 14400 | 17 | 2 |  | 2021-09-28 00:04 | 1597 | 153 |  | 31 |  | *빅사이즈 후속 | [14 empty] | 91.46 | 50 | 0 | 0 | 0 |  | 410 | 300 | Y | Y | 0 | 0 | 0 |  | 410 | 300 | Y | Y | N |  |  |  | Y |  |  | RB120.00 | C
A67159 | 2021-09-27 | 1 | C | 연주종료 | 17 | B | STB2 | 베어링강 | STB (SF) | BM#1 | 1620 | 43 | 1555 | 1546 | 30 | 5500 |  | 3 | 0.18 | 25 |  | -1.21 | 1522 | 1558 | 133.87 | 49.47 |  | 37 | 31 | 49 | Y |  | 2021-09-27 23:39 | 66 | 1105 | 25 | 25 | 25 | 26 | 27 | 27 | 27 | 27 | 26 | 26 | 26 | 26 |  | 26 | 26 | 27 | 26 | 27 | -0.03 | Y | 35 | Y | 0 |  |  |  | 0.63 |  |  |  |  | Y | Y | M | 200 | 0.48 | 64 | 90783 | 91307 | 7243 | 2000 | 07 | 1 |  | 2021-09-27 23:48 | 1522 | 129 |  | 47 |  |  |  | 30608E1A8B16498A8499E7E0D467BC00 | 473F28E19F544B1595873833D3AF65BC |  |  | CC7180D4231E452AB09E42E961A09444 |  |  |  | EAE7E076AC144D929141A49BD17D4C2D |  |  |  |  | 90.11 | 100 | 0 | 3500 | 0 |  | 650 |  | Y | N | 0 | 3500 | 0 |  | 651 |  | Y | N | Y |  |  | Y |  |  |  | BT180180 | H
B66574 | 2021-09-27 | 2 | C | TUNDISH교체전 | 10 | A | SCM420HT | 소입성보증강 | C | BM#2 | 1625 | 60 | 1664 | 1598 | 38 | 7000 |  | 1 | 0.44 | 21 |  | -2.3 | 1590 | 1667 | 0 | 29.21 | 0 | 5 | 74 | 28 | Y |  | 2021-09-28 01:00 | 80 | 1092 | 35 | 42 | 45 | 47 | 47 | 46 | 46 | 45 | 44 | 44 | 42 | 41 | 39 | 39 | 43 | 47 | 39 | 0 | -0.18 | Y | 45 | Y | -0.4 | [7 empty] | N | N | N | N | 120 | 0.5 | 71 | 89396 | 103307 | -2107 | 2000 | 17 | 2 |  | 2021-09-28 01:22 | 1590 | 157 |  | 25 |  | *전공정 요청 감속주입 | EFC9BF68766145D2BD757277D0EDE2D0 | C641125756E648758FBC013D7FEDBADA | B13F1BCA25234129B3791EF9B938D9C8 | [11 empty] | 88.47 | 50 | 0 | 3180 | 0 |  | 411 | 300 | Y | Y | 0 | 4110 | 0 |  | 410 | 300 | Y | Y | N | [6 empty] | RB120.00 | C
A67160 | 2021-09-27 | 1 | C | TUNDISH교체 | 1 | A | SM18CM9 | 탄소강 | C1 | BM#2 | 1629 | 41 | 1647 | 1583 | 30 | 6000 |  | 3 | 0.19 | 20 |  | -1.96 | 1586 | 1635 | 81.16 | 60.87 |  | 36 | 49 | 137 | Y |  | 2021-09-28 02:16 | 73 | 1100 | 23 | 22 | 24 | 25 | 25 | 26 | [7 empty] | 26 | 24 | 26 | 26 | 0 | 0 |  |  | Y | 0.2 |  | 2.45 | 2.33 |  |  |  |  | N | N | N | N | 150 | 0.53 | 60 | 95098 | 96591 | 5209 | 15400 | 06 | 1 |  | 2021-09-28 02:21 | 1586 | 114 |  | 36 |  | * T/D FLUX 용탕부: 120 KG / 유탕부: 10KG 투입. * BUTT 타입롱노즐사용(슬리브타입.) | [14 empty] | 92.6 | 50 | 700 | 0 | 0 |  | 450 | 300 | Y | Y | 700 | 0 | 0 |  | 451 | 300 | Y | Y | N |  |  |  | Y |  |  | RB150.00 | H
A67161 | 2021-09-27 | 1 | C |  | 2 | A | SM18CM9 | 탄소강 | C1 | BM#2 | 1655 | 39 | 1635 | 1588 | 24 | 4300 |  | 3 | 0.19 | 19 |  | -1.65 | 1585 | 1623 | 84.49 | 51.45 |  | 32 | 48 | 66 | Y |  | 2021-09-28 03:16 | 72 | 1093 | 24 | 23 | 26 | 28 | 29 | 29 | 29 | 28 | 27 | 27 | 26 | 26 |  | 26 | 27 | 29 | 26 | 29 | -0.07 | Y | 35 | Y | 0 | [7 empty] | N | N | N | N | 140 | 0.52 | 59 | 96404 | 98502 | 848 | 15800 | 06 | 1 |  | 2021-09-28 03:27 | 1585 | 108 |  | 36 | [8 empty] | 099F0F1EBE724F7E9CBB8CFE1DE3110D | F3E683AD6C4444958ACA3325E3F3B75D | 8FA87A5A119F4BE1BCCFCA33326C9A8D |  | 1AD348741D2640B3A279FA6BCB1AECB5 | E11BDF36F752499AB4467D35E218C114 | E40653C6DF8047868409434088EE4D4D |  | 96.31 | 50 | 0 | 0 | 0 |  | 450 | 300 | Y | Y | 0 | 0 | 0 |  | 451 | 300 | Y | Y | N | [6 empty] | RB150.00 | H
A67162 | 2021-09-27 | 1 | C |  | 3 | A | SM18CM9 | 탄소강 | C1 | BM#2 | 1650 | 39 | 1613 | 1560 | 33 | 5400 |  | 3 | 0.18 | 18 |  | -1.85 | 1574 | 1616 | 78.92 | 67.73 |  | 20 | 41 | 203 | Y |  | 2021-09-28 04:20 | 61 | 1087 | 24 | 20 | 19 | 20 | 19 | 19 | 18 | 18 | 18 | 17 | 16 | 18 |  | 18 | 19 | 20 | 16 | 19 | -0.11 | Y | 35 | Y | 0.4 | [7 empty] | N | N | N | N | 130 | 0.53 | 56 | 98868 | 93172 | 1578 | 15400 | 06 | 1 |  | 2021-09-28 04:25 | 1574 | 107 |  | 32 | [16 empty] | 103.47 | 100 | 0 | 0 | 0 |  | 450 | 300 | Y | Y | 0 | 0 | 0 |  | 451 | 300 | Y | Y | N | [6 empty] | RB150.00 | H
A67163 | 2021-09-27 | 1 | D |  | 4 | A | SM18CM9 | 탄소강 | C1 | BM#2 | 1584 | 40 | 1625 | 1532 | 31 | 5900 |  | 3 | 0.19 | 18 |  | -1.9 | 1581 | 1624 | 80.67 | 97.27 |  | 37 | 32 | 134 | Y |  | 2021-09-28 05:30 | 68 | 1091 | 16 | 17 | 27 | 31 | 33 | 33 | 34 | 32 | 32 | 31 | 31 | 31 |  | 31 | 30 | 34 | 31 | 31 | 0 | Y | 25 | Y | 0 | [7 empty] | N | N | N | N | 120 | 0.52 | 58 | 99374 | 95001 | 2599 | 15400 | 06 | 1 |  | 2021-09-28 05:37 | 1581 | 98 |  | 18 | [16 empty] | 101.45 | 100 | 0 | 0 | 0 |  | 450 | 300 | Y | Y | 0 | 0 | 0 |  | 451 | 300 | Y | Y | N | [6 empty] | RB150.00 | H
A67164 | 2021-09-27 | 1 | D |  | 5 | A | SM18CM9 | 탄소강 | C1 | BM#2 | 1608 | 41 | 1616 | 1542 | 31 | 5400 |  | 3 | 0.15 | 18 |  | -1.86 | 1574 | 1616 | 81.44 | 67.21 |  | 36 | 50 | 63 | Y |  | 2021-09-28 06:26 | 61 | 1100 | 27 | 28 | 28 | 27 | 28 | 26 | 24 | 23 | 23 | 21 | 20 | 19 | 19 | 17 | 23 | 28 | 17 | 28 | -0.18 | Y | 60 | Y | 0 | [7 empty] | N | N | N | N | 110 | 0.44 | 72 | 95592 | 99299 | -99 | 15400 | 06 | 1 |  | 2021-09-28 06:35 | 1574 | 98 |  | 21 |  | * 전공정 요청으로 감속주입 0.40 이상공정 등록 및 생관통보 | [14 empty] | 95.59 | 100 | 0 | 0 | 0 |  | 450 | 300 | Y | Y | 0 | 0 | 0 |  | 451 | 300 | Y | Y | N | [6 empty] | RB150.00 | H
A67165 | 2021-09-28 | 1 | D |  | 6 | A | SM18CM9 | 탄소강 | C1 | BM#2 | 1627 | 38 | 1622 | 1561 | 25 | 5000 |  | 3 | 0.15 | 18 |  | -2.06 | 1576 | 1622 | 79.65 | 69.34 |  | 32 | 49 | 60 | Y |  | 2021-09-28 07:36 | 63 | 1090 | 11 | 17 | 24 | 26 | 29 | 29 | 29 | 29 | 28 | 28 | 28 | 28 |  | 28 | 26 | 29 | 28 | 29 | -0.03 | Y | 35 | Y | 0 | [7 empty] | N | N | N | N | 100 | 0.52 | 59 | 101904 | 96733 | 1167 | 14700 | 06 | 1 |  | 2021-09-28 07:41 | 1576 | 102 |  | 26 | [16 empty] | 10190400 | 100 | 0 | 0 | 0 |  | 450 | 300 | Y | Y | 0 | 0 | 0 |  | 451 | 300 | Y | Y | N | [6 empty] | RB150.00 | H
A67166 | 2021-09-28 | 1 | D |  | 7 | A | SM18CM9 | 탄소강 | C1 | BM#2 | 1633 | 41 | 1626 | 1564 | 25 | 4900 |  | 3 | 0.15 | 18 |  | -2.72 | 1571 | 1626 | 72.38 | 68.38 |  | 20 | 42 | 74 | Y |  | 2021-09-28 08:33 | 58 | 1091 | 24 | 22 | 22 | 21 | 21 | 22 | 21 | 20 | 19 | 18 | 17 |  |  | 17 | 20 | 22 | 17 | 22 | -0.11 | Y | 45 | Y | -0.1 | [7 empty] | N | N | N | N | 150 | 0.53 | 58 | 101904 | 99780 | 220 | 14900 | 06 | 1 |  | 2021-09-28 08:40 | 1571 | 101 |  | 28 | [16 empty] | 10190400 | 100 | 0 | 0 | 0 |  | 450 | 300 | Y | Y | 0 | 0 | 0 |  | 451 | 300 | Y | Y | N | [6 empty] | RB150.00 | H
B66582 | 2021-09-28 | 2 | D |  | 8 | A | SM18CM9 | 탄소강 | C1 | BM#2 | 1601 | 44 | 1632 | 1562 | 33 | 6200 |  | 1 | 0.45 | 19 |  | 0 | 1571 | 1631 | 15.79 | 0 | 0 | 5 | 76 | 46 | Y |  | 2021-09-28 09:35 | 58 | 1100 | 13 | 21 | 25 | 28 | 29 | 28 | 28 | 28 | 26 | 26 | 24 | 25 |  | 25 | 25 | 29 | 24 | 28 | -0.07 | Y | 30 | Y | 0.2 | [7 empty] | N | N | N | N | 140 | 0.53 | 60 | 101904 | 99650 |  | 15300 | 06 | 1 |  | 2021-09-28 09:43 | 1571 | 116 |  | 25 | [16 empty] | 68.09 | 100 | 0 | 0 | 0 |  | 450 | 300 | Y | Y | 0 | 0 | 0 |  | 451 | 300 | Y | Y | N | [6 empty] | RB150.00 | H
A67167 | 2021-09-28 | 1 | D | 연주시작 | 1 | A | AE1055LS | 탄소강 | G-AE1055LS | BM#1 | 1617 | 42 | 1635 | 1537 | 30 | 6300 |  | 3 | 0.17 | 25 |  | -2.07 | 1572 | 1635 | 0 | 241.04 |  | 37 | 33 | 78 | Y |  | 2021-09-28 10:01 | 88 | 1094 | 41 | 27 | 29 | 26 | 30 | 35 | 36 | 38 | 39 | 41 | 41 | 42 |  | 42 | 36 | 42 | 42 | 41 | 0 |  |  | Y | 0.2 |  | 2.55 | 2.48 | 2.38 |  |  |  | N | N | N | N | 210 | 0.51 | 54 | 97354 | 92307 | 7893 | 15900 | 04 | 2 |  | 2021-09-28 10:21 | 1572 | 120 |  | 32 |  | *T/D FLUX 유:15KG 용:220KG *연주시작 10:37 *엣지히터 코일부 가열, 미사용 *수소측정 기준초과(10분) ID:101.102.201.202 | [14 empty] | 96.63 | 100 | 1500 | 0 | 0 |  | 500 |  | N | N | 1500 | 0 | 0 |  | 501 |  | N | N | N |  |  | Y |  |  |  | BT180180 | H
B66583 | 2021-09-28 | 2 | D | 잔강최소화전 | 9 | A | SM18CM9 | 탄소강 | C1 | BM#2 | 1590 | 40 | 1638 | 1555 | 35 | 6400 |  | 1 | 0.45 | 19 |  | -2.43 | 1575 | 1636 | 15.62 | 0 | 0 | 29 | 75 | 102 | Y |  | 2021-09-28 10:32 | 62 | 1087 | 22 | 27 | 29 | 31 | 30 | 30 | 30 | 29 | 28 | 26 | 25 | 23 |  | 23 | 28 | 31 | 23 | 30 | -0.2 | Y | 40 | Y | -0.4 | [7 empty] | N | N | N | N | 130 | 0.52 | 58 | 81936 | 96482 | 468 | 2500 | 06 | 1 |  | 2021-09-28 10:37 | 1575 | 115 |  | 28 |  | * T/D 실측잔강 : 2.2T | [14 empty] | 83.91 | 100 | 0 | 3100 | 0 |  | 450 | 300 | Y | Y | 0 | 3400 | 0 |  | 451 | 300 | Y | Y | N | [6 empty] | RB150.00 | H
A67168 | 2021-09-28 | 1 | D |  | 2 | A | AE1055LS | 탄소강 | G-AE1055LS | BM#1 | 1615 | 40 | 1606 | 1538 | 28 | 5700 |  | 3 | 0.16 | 25 |  | -1.84 | 1550 | 1606 | 0 | 273.38 |  | 36 | 51 | 80 | Y |  | 2021-09-28 11:12 | 66 | 1094 | 43 | 42 | 39 | 36 | 34 | 33 | 31 | 30 | 29 | 29 | 29 | 28 | 27 | 26 | 32 | 39 | 26 | 29 | -0.22 |  | 60 | Y | -0.2 | [8 empty] | N | N | Y | 200 | 0.45 | 69 | 84600 | 95471 | 7979 | 15300 | 04 | 2 |  | 2021-09-28 11:20 | 1550 | 105 |  | 17 |  | *엣지히터 코일부 가열, 미사용 *전공정요청 감속주입(정속유지강종) | [5 empty] | CE71DE0D72FD44A38D546E2427EA99B7 | D5ECDCCE4E5444C3A180C79368325B4D | 1CFA94D590AF4285A68F661A1ED04CA5 |  | 6581DE8E44CE4159AE34FAB13FA5B762 | FCEF81E4CF84409CB2723FDBD4AD6BBE | D6615F6D5424413582C745C10006ADDB |  |  | 80.23 | 100 | 0 | 0 | 0 |  | 500 |  | N | N | 0 | 0 | 0 |  | 501 |  | N | N | N |  |  | Y |  |  |  | BT180180 | H
B66584 | 2021-09-28 | 2 | D | 잔강최소화 | 10 | A | SM16CM2 | 탄소강 | C1 | BM#2 | 1584 | 48 | 1644 | 1540 | 37 | 7600 |  | 1 | 0.5 | 16 |  | -2.86 | 1588 | 1658 | 17.65 | 0 | 0 | 32 | 50 | 50 | Y |  | 2021-09-28 11:37 | 73 | 1101 | -166 | -168 | 23 | 30 | 33 | 35 | 36 | 36 | 37 | 36 | 36 | 36 |  | 36 | 26 | 37 | 36 | 36 | -0.07 | Y | 15 | Y | 0 | [7 empty] | N | N | N | N | 120 | 0.49 | 55 | 84406 | 97061 | -2811 | 15000 | 06 | 1 |  | 2021-09-28 11:43 | 1588 | 132 |  | 37 |  |  |  | 057FC94C7385417485FD4CCFC23D059D | [12 empty] | 8440600 | 100 | 3000 | 0 | 0 |  | 450 | 300 | Y | Y | 3000 | 0 | 0 |  | 451 | 300 | Y | Y | N |  |  |  | Y |  |  | RB150.00 | H
A67169 | 2021-09-28 | 1 | D |  | 3 | A | AE1055LS | 탄소강 | G-AE1055LS | BM#1 | 1640 | 40 | 1593 | 1558 | 25 | 4300 |  | 3 | 0.14 | 25 |  | -1.52 | 1548 | 1593 | 0 | 185.59 |  | 31 | 68 | 66 | Y |  | 2021-09-28 12:16 | 64 | 1099 | 26 | 26 | 30 | 33 | 34 | 34 | 34 | 33 | 33 | 33 | 32 | 32 | 31 | 31 | 32 | 34 | 31 | 34 | -0.06 | Y | 45 | Y | 0 | [8 empty] | N | N | Y | 190 | 0.45 | 65 | 84600 | 91632 | 7968 | 15080 | 04 | 2 |  | 2021-09-28 12:24 | 1548 | 98 |  | 23 |  | *엣지히터 코일부 가열, 100KW사용 *전공정요청 감속주입(정속유지강종) | [14 empty] | 8460000 | 100 | 0 | 0 | 0 |  | 500 |  | N | N | 0 | 0 | 0 |  | 501 |  | N | N | N |  |  | Y |  |  |  | BT180180 | H
B66585 | 2021-09-28 | 2 | A |  | 11 | A | SM16CM2 | 탄소강 | C1 | BM#2 | 1573 | 48 | 1652 | 1554 | 38 | 7300 |  | 1 | 0.54 | 16 |  | -3.03 | 1580 | 1643 | 16.71 | 0 | 0 | 30 | 42 | 10606 | Y |  | 2021-09-28 12:51 | 65 | 1088 | 33 | 28 | 26 | 25 | 24 | 23 | 22 | 20 | 19 | 19 | 17 | 17 |  | 17 | 23 | 26 | 17 | 0 | -0.2 |  | 45 | Y | 0 | [7 empty] | N | N | N | N | 110 | 0.53 | 57 | 100776 | 95892 | -542 | 15100 | 06 | 1 |  | 2021-09-28 12:56 | 1580 | 108 |  | 20 | [16 empty] | 98.95 | 100 | 0 | 0 | 0 |  | 450 | 300 | Y | Y | 0 | 0 | 0 |  | 451 | 300 | Y | Y | N | [6 empty] | RB150.00 | H
A67170 | 2021-09-28 | 1 | A |  | 4 | B | AE1055LS | 탄소강 | G-AE1055LS | BM#1 | 1620 | 40 | 1601 | 1571 | 23 | 4000 |  | 3 | 0.14 | 25 |  | -1.78 | 1548 | 1601 | 0 | 204.64 |  | 20 | 43 | 101 | Y |  | 2021-09-28 13:16 | 64 | 1087 | 29 | 30 | 32 | 32 | 32 | 32 | 31 | 31 | 30 | 29 | 29 | 29 | 29 | 29 | 30 | 32 | 29 | 32 | -0.06 | Y | 50 | Y | 0 | [8 empty] | N | N | Y | 180 | 0.45 | 67 | 101520 | 94875 | 7375 | 15450 | 04 | 2 |  | 2021-09-28 13:23 | 1548 | 108 |  | 30 |  | *전공정요청 감속주입(전기로 설비) - 정속미준수 | [14 empty] | 98.71 | 100 | 0 | 0 | 0 |  | 500 |  | Y | N | 0 | 0 | 0 |  | 501 |  | Y | N | N |  |  | Y |  |  |  | BT180180 | H
B66586 | 2021-09-28 | 2 | A |  | 12 | A | SM16CM2 | 탄소강 | C1 | BM#2 | 1599 | 36 | 1644 | 1565 | 30 | 5400 |  | 1 | 0.55 | 16 |  | -2.45 | 1581 | 1631 | 23.77 | 0 | 0 | 5 | 77 | 75 | Y |  | 2021-09-28 13:49 | 66 | 1084 | 13 | 13 | 23 | 27 | 28 | 29 | 28 | 27 | 26 | 25 | 24 | 23 | 22 | 22 | 25 | 29 | 22 | 0 | -0.2 | Y | 35 | Y | -0.2 | [7 empty] | N | N | N | N | 100 | 0.53 | 57 | 100776 | 95961 | 439 | 15200 | 06 | 1 |  | 2021-09-28 13:52 | 1581 | 107 |  | 20 | [16 empty] | 104.65 | 100 | 0 | 0 | 0 |  | 450 | 300 | Y | Y | 0 | 0 | 0 |  | 451 | 300 | Y | Y | N | [6 empty] | RB150.00 | H
A67171 | 2021-09-28 | 1 | A |  | 5 | A | AE1055LS | 탄소강 | G-AE1055LS | BM#1 | 1620 | 41 | 1599 | 1523 | 32 | 5600 |  | 3 | 0.14 | 25 |  | -1.45 | 1555 | 1599 | 0 | 189.95 |  | 37 | 34 | 67 | Y |  | 2021-09-28 14:14 | 71 | 1098 | 29 | 28 | 29 | 31 | 32 | 32 | 32 | 32 | 31 | 31 | 30 | 30 | 29 | 29 | 31 | 32 | 29 | 32 | -0.07 | Y | 40 | Y | -0.2 | [8 empty] | N | N | Y | 170 | 0.52 | 58 | 101520 | 95380 | 7520 | 15320 | 04 | 2 |  | 2021-09-28 14:28 | 1555 | 118 |  | 40 | [16 empty] | 97.62 | 100 | 0 | 0 | 0 |  | 500 |  | Y | N | 0 | 0 | 0 |  | 501 |  | Y | N | N |  |  | Y |  |  |  | BT180180 | H
B66587 | 2021-09-28 | 2 | A |  | 13 | A | SM16CM2 | 탄소강 | C1 | BM#2 | 1627 | 41 | 1663 | 1576 | 31 | 5300 |  | 1 | 0.54 | 16 |  | -2.48 | 1582 | 1642 | 16.73 | 0 | 0 | 29 | 76 | 67 | Y |  | 2021-09-28 14:37 | 67 | 1100 | 20 | 22 | 29 | 31 | 32 | 32 | 31 | 31 | 30 | 29 | 28 | 29 |  | 29 | 29 | 32 | 28 | 31 | -0.13 | Y | 30 | Y | 0.2 | [7 empty] | N | N | N | N | 150 | 0.52 | 57 | 83980 | 93210 | -160 | 14600 | 06 | 1 |  | 2021-09-28 14:42 | 1582 | 109 |  | 30 | [16 empty] | 89.34 | 100 | 0 | 0 | 0 |  | 450 | 300 | Y | Y | 0 | 0 | 0 |  | 451 | 300 | Y | Y | N | [6 empty] | RB150.00 | H
A67172 | 2021-09-28 | 1 | A |  | 6 | A | AE1055LS | 탄소강 | G-AE1055LS | BM#1 | 1614 | 40 | 1591 | 1563 | 28 | 5200 |  | 3 | 0.13 | 25 |  | -1.36 | 1550 | 1591 | 0 | 14.47 |  | 36 | 52 | 57 | Y |  | 2021-09-28 15:16 | 66 | 1088 | 29 | 28 | 29 | 29 | 30 | 30 | 29 | 29 | 29 | 29 | 28 | 27 | 27 | 27 | 29 | 30 | 27 | 29 | -0.03 | Y | 45 | Y | 0 | [8 empty] | N | N | Y | 210 | 0.52 | 63 | 101520 | 102826 | 7974 | 15130 | 04 | 2 |  | 2021-09-28 15:27 | 1550 | 115 |  | 38 |  | *STR#1 코너히터기 코일부터짐으로 인한 증류수 누수 BLOOM과냉 | [14 empty] | 91.71 | 100 | 0 | 0 | 0 |  | 500 |  | Y | N | 0 | 0 | 0 |  | 501 |  | Y | N | N |  |  | Y |  |  |  | BT180180 | H
B66588 | 2021-09-28 | 2 | A |  | 14 | A | SM16CM2 | 탄소강 | C1 | BM#2 | 1624 | 41 | 1642 | 1531 | 36 | 6700 |  | 1 | 0.59 | 16 |  | -2.2 | 1573 | 1629 | 10.32 | 0 | 0 | 32 | 51 | 42 | Y |  | 2021-09-28 15:42 | 58 | 1090 | 25 | 25 | 28 | 30 | 30 | 30 | 29 | 28 | 28 | 27 | 26 | 25 | 23 | 23 | 28 | 30 | 23 | 30 | -0.16 | Y | 45 | Y | -0.4 | [7 empty] | N | N | N | N | 140 | 0.52 | 58 | 100776 | 96384 | -1084 | 14900 | 06 | 1 |  | 2021-09-28 15:44 | 1573 | 108 |  | 23 | [16 empty] | 104.98 | 100 | 0 | 0 | 0 |  | 450 | 300 | Y | Y | 0 | 0 | 0 |  | 451 | 300 | Y | Y | N | [6 empty] | RB150.00 | H
A67173 | 2021-09-28 | 1 | A |  | 7 | A | AE1055LS | 탄소강 | G-AE1055LS | BM#1 | 1640 | 40 | 1590 | 1587 | 22 | 3800 |  | 3 | 0.13 | 25 |  | -1.53 | 1545 | 1590 | 0 | 184.39 |  | 31 | 69 | 51 | Y |  | 2021-09-28 16:21 | 61 | 1104 | 26 | 25 | 27 | 29 | 30 | 30 | 30 | 29 | 29 | 29 | 29 | 29 | 29 | 29 | 29 | 30 | 29 | 30 | -0.03 | Y | 40 | Y | 0 | [8 empty] | N | N | Y | 200 | 0.52 | 58 | 101520 | 97068 | 7582 | 15140 | 04 | 2 |  | 2021-09-28 16:31 | 1545 | 115 |  | 37 |  | *STR#1 코너히터기 INVERTER FAULT 발생, 전장 점검 *STR#1 코너히터기 코일부터짐으로 인한 증류수 누수 BLOOM과냉 *20%이상 감속주입 201~206 | [6 empty] | E94BF17645CE4113AF2D2EF8F704258B | CE009E5F92A045EA9A27086473144717 | C0895AA099994D4F96C05E03C6732E43 |  | EEDA7669AE3043B4BCD3C650A1B959B1 | CA9A0094FB8B46C9A5C5FB3246765C69 | 9E42990FE3DA4E4AB6C040D5DBF9F96A |  | 96.36 | 100 | 0 | 0 | 0 |  | 500 |  | N | N | 0 | 0 | 0 |  | 501 |  | Y | N | N |  |  | Y |  |  |  | BT180180 | H
B66589 | 2021-09-28 | 2 | A | TUNDISH교체전 | 15 | A | SM16CM2 | 탄소강 | C1 | BM#2 | 1598 | 48 | 1640 | 1541 | 44 | 7100 |  | 1 | 0.52 | 15 |  | -2.37 | 1588 | 1638 | 10.77 | 0 | 0 | 30 | 43 | 42 | Y |  | 2021-09-28 16:47 | 73 | 1097 | 21 | 23 | 31 | 34 | 36 | 36 | 36 | 35 | 34 | 33 | 31 | 30 |  | 30 | 32 | 36 | 30 | 36 | -0.15 | Y | 40 | Y | -0.2 | [7 empty] | N | N | N | N | 130 | 0.52 | 61 | 93402 | 97420 | -1270 | 2300 | 06 | 1 |  | 2021-09-28 16:49 | 1588 | 112 |  | 16 |  |  | 8C6304760A8A4E2AAFF810025B95BF68 | F629DFD01F724C1A9415409353AF7815 | [12 empty] | 96.79 | 100 | 0 | 2688 | 0 |  | 450 | 300 | Y | Y | 0 | 2877 | 0 |  | 451 | 300 | Y | Y | N | [6 empty] | RB150.00 | H
A67174 | 2021-09-28 | 1 | A |  | 8 | A | AE1055LS | 탄소강 | G-AE1055LS | BM#1 | 1609 | 42 | 1588 | 1556 | 25 | 4400 |  | 3 | 0.12 | 25 |  | -1.82 | 1538 | 1588 | 0 | 108.23 |  | 20 | 44 | 52 | Y |  | 2021-09-28 17:20 | 54 | 1099 | 28 | 27 | 25 | 24 | 25 | 25 | 24 | 24 | 24 | 24 | 22 | 23 | 23 | 23 | 24 | 25 | 22 | 25 | -0.04 | Y | 40 | Y | 0 | [8 empty] | N | N | Y | 190 | 0.52 | 59 | 101520 | 95804 | 7996 | 15160 | 04 | 2 |  | 2021-09-28 17:27 | 1538 | 111 |  | 37 |  | *STR#1,#2 코너히터기 INVERTER FAULT 발생, (코일터짐) *20%이상 감속주입 201~206 | [14 empty] | 10152000 | 100 | 0 | 0 | 0 |  | 500 |  | N | N | 0 | 0 | 0 |  | 501 |  | Y | N | N |  |  | Y |  |  |  | BT180180 | H
B66590 | 2021-09-28 | 2 | A | TUNDISH교체 | 1 | A | SM45CRT | 탄소강 | SM45C | BM#2 | 1605 | 41 | 1678 | 1555 | 36 | 7000 |  | 1 | 0.56 | 21 |  | -2.34 | 1585 | 1659 | 0 | 36.79 | 0 | 5 | 78 | 54 | Y |  | 2021-09-28 17:44 | 90 | 1103 | -381 | -3 | 34 | 30 | 38 | 41 | 45 | 46 | 45 | 46 | 45 | 45 | 43 | 43 | 41 | 46 | 43 | 45 | -0.12 |  | 25 | Y | -0.4 | 0.5 | 2.56 | 2.56 | 2.15 |  |  |  | N | N | N | N | 220 | 0.47 | 60 | 98223 | 92259 | 2241 | 14500 | 10 | 2 |  | 2021-09-28 17:47 | 1585 | 134 |  | 43 |  | * BUTT 타입롱노즐사용(슬리브타입.) * T/D FLUX 용탕부: 120 KG / 유탕부: 10KG 투입. *유탕구 1004 *수소10분값 기준치 초과 이상공정등록및 생관통보 | [14 empty] | 102.85 | 100 | 700 | 0 | 0 |  | 650 | 400 | Y | N | 700 | 0 | 0 |  | 651 | 400 | Y | N | N | [6 empty] | RB150.00 | H
A67175 | 2021-09-28 | 1 | A |  | 9 | A | AE1055LS | 탄소강 | G-AE1055LS | BM#1 | 1651 | 43 | 1584 | 1597 | 23 | 4100 |  | 3 | 0.13 | 25 |  | -1.21 | 1550 | 1584 | 0 | 174.55 |  | 37 | 35 | 51 | Y |  | 2021-09-28 18:31 | 66 | 1090 | 23 | 25 | 31 | 34 | 34 | 34 | 34 | 33 | 33 | 33 | 32 | 31 | 31 | 31 | 32 | 34 | 31 | 34 | -0.06 | Y | 50 | Y | 0 | [8 empty] | N | N | Y | 180 | 0.47 | 65 | 84600 | 96333 | 7017 | 15560 | 04 | 2 |  | 2021-09-28 18:40 | 1550 | 108 |  | 27 |  | *STR#1,#2 코너히터기 미적용 - 설비이상 *전공정요청 감속주입(전기로 작업지연) - 정속미준수 이상재 등록 | [14 empty] | 81.94 | 100 | 0 | 0 | 0 |  | 500 |  | N | N | 0 | 0 | 0 |  | 501 |  | N | N | N |  |  | Y |  |  |  | BT180180 | H
B66591 | 2021-09-28 | 2 | A |  | 2 | A | SM45CRT | 탄소강 | SM45C | BM#2 | 1601 | 41 | 1626 | 1547 | 30 | 5600 |  | 1 | 0.52 | 16 |  | -2.21 | 1558 | 1613 | 0 | 19.25 | 0 | 29 | 77 | 46 | Y |  | 2021-09-28 18:52 | 63 | 1094 | 41 | 35 | 32 | 30 | 29 | 28 | 27 | 26 | 26 | 24 | 23 | 22 | 20 | 20 | 28 | 32 | 20 | 0 | -0.24 |  | 50 | Y | -0.4 | [7 empty] | N | N | N | N | 220 | 0.5 | 59 | 96398 | 95817 | -267 | 15100 | 10 | 2 |  | 2021-09-28 18:54 | 1558 | 117 |  | 35 | [16 empty] | 101.47 | 100 | 0 | 0 | 0 |  | 650 | 400 | Y | N | 0 | 0 | 0 |  | 650 | 400 | Y | N | N | [6 empty] | RB150.00 | H
A67176 | 2021-09-28 | 1 | A |  | 10 | A | AE1055LS | 탄소강 | G-AE1055LS | BM#1 | 1627 | 40 | 1603 | 1570 | 19 | 4300 |  | 3 | 0.14 | 27 |  | -1.44 | 1559 | 1603 | 0 | 180.8 |  | 36 | 53 | 53 | Y |  | 2021-09-28 19:24 | 75 | 1098 | 30 | 30 | 33 | 37 | 39 | 40 | 40 | 40 | 40 | 39 | 39 | 39 | 39 | 39 | 38 | 40 | 39 | 40 | -0.02 | Y | 45 | Y | 0 | [8 empty] | N | N | Y | 170 | 0.45 | 69 | 101520 | 96089 | 7861 | 15620 | 04 | 2 |  | 2021-09-28 19:36 | 1559 | 116 |  | 41 |  | *STR#1,#2 코너히터기 미적용 - 설비이상 *전공정요청 감속주입(전기로 작업지연) - 정속미준수 이상재 등록 *랜싱 | [14 empty] | 96.59 | 100 | 0 | 0 | 0 |  | 500 |  | N | N | 0 | 0 | 0 |  | 501 |  | N | N | N |  |  | Y |  |  |  | BT180180 | H
B66592 | 2021-09-28 | 2 | A |  | 3 | A | SM45CRT | 탄소강 | SM45C | BM#2 | 1631 | 42 | 1636 | 1547 | 30 | 5500 |  | 1 | 0.45 | 21 |  | -2.39 | 1560 | 1627 | 0 | 23.41 | 0 | 32 | 52 | 60 | Y |  | 2021-09-28 19:47 | 65 | 1107 | 19 | 22 | 27 | 29 | 30 | 31 | 31 | 31 | 30 | 29 | 28 | 27 |  | 27 | 28 | 31 | 27 | 31 | -0.13 | Y | 30 | Y | -0.2 | [7 empty] | N | N | N | N | 210 | 0.5 | 58 | 78780 | 93230 | -330 | 15400 | 10 | 2 |  | 2021-09-28 19:49 | 1560 | 121 |  | 40 | [16 empty] | 83.85 | 50 | 0 | 0 | 0 |  | 650 | 400 | Y | N | 0 | 0 | 0 |  | 651 | 400 | Y | N | N | [6 empty] | RB150.00 | H
A67177 | 2021-09-28 | 1 | C |  | 11 | A | AE1055LS | 탄소강 | G-AE1055LS | BM#1 | 1628 | 40 | 1596 | 1523 | 26 | 5000 |  | 3 | 0.13 | 26 |  | -1.75 | 1545 | 1596 | 0 | 178.09 |  | 31 | 70 | 56 | Y |  | 2021-09-28 20:44 | 61 | 1095 | 38 | 37 | 35 | 34 | 33 | 33 | 32 | 32 | 32 | 31 | 31 | 30 | 30 | 30 | 32 | 35 | 30 | 32 | -0.09 |  | 55 | Y | 0 | [8 empty] | N | N | Y | 210 | 0.45 | 66 | 101520 | 93924 | 7976 | 15100 | 04 | 2 |  | 2021-09-28 20:53 | 1545 | 103 |  | 30 |  | *STR#1,#2 코너히터기 미적용 - 설비이상 *전공정요청 감속주입(전기로 작업지연) - 정속미준수 이상재 등록 *STR#2 모바블 누수로 상면,옆면 모서리 과냉발생 ID:201~206 | [14 empty] | 99.63 | 100 | 0 | 0 | 0 |  | 500 |  | N | N | 0 | 0 | 0 |  | 501 |  | N | N | N |  |  | Y |  |  |  | BT180180 | H
B66593 | 2021-09-28 | 2 | C |  | 4 | A | SM45CRT | 탄소강 | SM45C | BM#2 | 1620 | 42 | 1622 | 1532 | 31 | 5700 |  | 1 | 0.42 | 16 |  | -2.24 | 1554 | 1609 | 0 | 15.65 | 0 | 30 | 44 | 54 | Y |  | 2021-09-28 20:43 | 59 | 1090 | 23 | 21 | 20 | 21 | 20 | 20 | 20 | 20 | 18 | 18 | 17 | 15 |  | 15 | 19 | 21 | 15 | 20 | -0.15 | Y | 40 | Y | -0.4 | [7 empty] | N | N | N | N | 200 | 0.52 | 58 | 94536 | 94959 | -1959 | 14800 | 10 | 2 |  | 2021-09-28 20:46 | 1554 | 121 |  | 42 | [16 empty] | 102.42 | 50 | 0 | 0 | 0 |  | 649 | 400 | Y | N | 0 | 0 | 0 |  | 650 | 400 | Y | N | N | [6 empty] | RB150.00 | H
B66594 | 2021-09-28 | 2 | C | 연주종료 | 5 | A | SM45CRT | 탄소강 | SM45C | BM#2 | 1583 | 40 | 1618 | 1519 | 32 | 6200 |  | 1 | 0.48 | 16 |  | 0 | 1556 | 1618 | 15.92 | 9.65 | 0 | 5 | 79 | 32 | Y |  | 2021-09-28 21:53 | 61 | 1098 | 13 | 13 | 21 | 25 | 27 | 27 | 24 | 23 | 23 | 22 | 20 | 20 |  | 20 | 22 | 27 | 20 | 0 | -0.2 | Y | 35 | Y | 0 | [7 empty] | N | N | N | N | 190 | 0.51 | 59 | 94536 | 95402 | 98 | 2000 | 10 | 2 |  | 2021-09-28 22:09 | 1556 | 118 |  | 31 |  | *연주 종료 23:38(빌렛 생산) | 48D33E457AF840DBA8F538A54D2B328E |  |  |  |  | 29E65F7D2D734612BFB9E6B6FD5BE666 | 98EE9087ED474AF99D6EE8AF78C31E56 |  |  | 96A9981913A54003BAE32B8CC1DB2E96 | 2BC86A9D58C54C1C867B115F7C3C9E7E |  |  |  | 99.46 | 100 | 0 | 3860 | 0 |  | 650 | 400 | Y | N | 0 | 3840 | 0 |  | 651 | 400 | Y | N | N | [6 empty] | RB150.00 | H
A67178 | 2021-09-28 | 1 | C |  | 12 | A | AE1055LS | 탄소강 | G-AE1055LS | BM#1 | 1613 | 40 | 1592 | 1544 | 23 | 4100 |  | 3 | 0.13 | 25 |  | -1.61 | 1543 | 1592 | 0 | 186.89 |  | 20 | 45 | 76 | Y |  | 2021-09-28 21:48 | 59 | 1084 | 29 | 28 | 27 | 27 | 27 | 27 | 27 | 27 | 26 | 26 | 26 | 25 | 25 | 25 | 27 | 27 | 25 | 27 | -0.04 | Y | 50 | Y | 0 | [8 empty] | N | N | Y | 200 | 0.45 | 65 | 101520 | 87743 | 7507 | 15100 | 04 | 2 |  | 2021-09-28 22:06 | 1543 | 107 |  | 32 |  | *STR#1,#2 코너히터기 미적용 - 설비이상 *전공정요청 감속주입(전기로 작업지연) - 정속미준수 이상재 등록 *산소랜싱 *STR#2 모바블 누수로 상면,옆면 모서리 과냉발생 ID:201~206 | [14 empty] | 104.93 | 100 | 0 | 0 | 0 |  | 500 |  | N | N | 0 | 0 | 0 |  | 501 |  | N | N | N |  |  | Y |  |  |  | BT180180 | H
A67179 | 2021-09-28 | 1 | C |  | 13 | A | AE1055LS | 탄소강 | G-AE1055LS | BM#1 | 1629 | 42 | 1595 | 1533 | 27 | 4900 |  | 3 | 0.13 | 25 |  | -1.39 | 1545 | 1587 | 0 | 165.91 |  | 37 | 36 | 73 | Y |  | 2021-09-28 22:49 | 61 | 1103 | 25 | 26 | 30 | 31 | 31 | 31 | 30 | 30 | 30 | 30 | 30 | 30 |  | 30 | 29 | 31 | 30 | 31 | -0.03 | Y | 40 | Y | 0 | [8 empty] | N | N | Y | 190 | 0.52 | 59 | 101520 | 96732 | 7868 | 15100 | 04 | 2 |  | 2021-09-28 22:57 | 1545 | 114 |  | 37 |  | *STR#1,#2 코너히터기 미적용 - 설비이상 | [14 empty] | 95.15 | 100 | 0 | 0 | 0 |  | 500 |  | N | N | 0 | 0 | 0 |  | 501 |  | N | N | N |  |  | Y |  |  |  | BT180180 | H
A67180 | 2021-09-28 | 1 | C |  | 14 | A | AE1055LS | 탄소강 | G-AE1055LS | BM#1 | 1631 | 42 | 1587 | 1561 | 33 | 5800 |  | 3 | 0.13 | 25 |  | -1.21 | 1549 | 1586 | 0 | 186.04 |  | 36 | 54 | 57 | Y |  | 2021-09-28 23:59 | 65 | 1098 | 29 | 30 | 35 | 38 | 39 | 39 | 39 | 38 | 37 | 36 | 36 | 35 | 35 | 35 | 36 | 39 | 34 | 39 | -0.11 | Y | 45 | Y | 0.2 | [8 empty] | N | N | Y | 180 | 0.48 | 71 | 101520 | 104473 | 7077 | 15200 | 04 | 2 |  | 2021-09-29 00:07 | 1549 | 110 |  | 29 |  | *STR#1,#2 코너히터기 미적용 - 설비이상 전공정요청 감속주입(전기로출강후 보수) - 정속미준수 이상재 등록 102~10106,202~206 | [6 empty] | 8EBC94ECD559435FAF6A64F969922D04 | D2CC3563B2AF434C9E27D78DAC28C486 | 6B2F64A5C2304775B85F3DE12C930C70 |  | E9A828A542A249AF9CD1A24CA95EF35F | 2A3F181F8B0843D4B4225CE1A7E811AA | D0786FB499454D2DA65BC22C6E10E7E9 |  | 89.48 | 100 | 0 | 0 | 0 |  | 500 |  | N | N | 0 | 0 | 0 |  | 501 |  | N | N | N |  |  | Y |  |  |  | BT180180 | H
A67181 | 2021-09-28 | 1 | C |  | 15 | A | AE1055LS | 탄소강 | G-AE1055LS | BM#1 | 1624 | 41 | 1613 | 1552 | 25 | 4500 |  | 3 | 0.16 | 25 |  | -1.45 | 1556 | 1601 | 0 | 228.48 |  | 30 | 45 | 56 | Y |  | 2021-09-29 01:06 | 72 | 1105 | 33 | 33 | 34 | 36 | 37 | 38 | 39 | 39 | 39 | 39 | 39 | 39 | 39 | 39 | 37 | 39 | 39 | 39 | 0 |  | 30 | Y | 0 | [8 empty] | N | N | Y | 170 | 0.45 | 58 | 84600 | 83050 | 7550 | 15500 | 04 | 2 |  | 2021-09-29 01:14 | 1556 | 116 |  | 34 |  | *STR#1,#2 코너히터기 미적용 - 설비이상 *전공정요청 감속주입 - 정속미준수 이상재 등록 (전기로 출강후 보수) | [14 empty] | 92.81 | 100 | 0 | 0 | 0 |  | 500 |  | N | N | 0 | 0 | 0 |  | 501 |  | N | N | N |  |  | Y | Y |  |  | BT180180 | H
A67182 | 2021-09-28 | 1 | C |  | 16 | A | AE1055LS | 탄소강 | G-AE1055LS | BM#1 | 1617 | 42 | 1596 | 1546 | 30 | 5200 |  | 3 | 0.16 | 26 |  | -1.19 | 1552 | 1590 | 0 | 182.34 |  | 20 | 46 | 53 | Y |  | 2021-09-29 02:06 | 68 | 1092 | 39 | 37 | 36 | 35 | 35 | 35 | 35 | 34 | 34 | 33 | 33 | 32 | 31 | 31 | 34 | 36 | 31 | 35 | -0.08 | Y | 65 | Y | 0 | [8 empty] | N | N | Y | 210 | 0.45 | 74 | 101520 | 100242 | 7758 | 15100 | 04 | 2 |  | 2021-09-29 02:13 | 1552 | 111 |  | 32 |  | *STR#1,#2 코너히터기 미적용 - 설비이상 *전공정요청 감속주입 - 정속미준수 이상재 등록 (전기로 출강후 보수) | [14 empty] | 92.08 | 100 | 0 | 0 | 0 |  | 500 |  | N | N | 0 | 0 | 0 |  | 501 |  | N | N | N |  |  | Y |  |  |  | BT180180 | H
A67183 | 2021-09-28 | 1 | C |  | 17 | A | AE1055LS | 탄소강 | G-AE1055LS | BM#1 | 1593 | 42 | 1601 | 1538 | 33 | 5400 |  | 3 | 0.16 | 25 |  | -1.54 | 1548 | 1597 | 0 | 235.68 |  | 37 | 37 | 60 | Y |  | 2021-09-29 03:32 | 64 | 1098 | 30 | 30 | 33 | 35 | 36 | 35 | 35 | 35 | 34 | 34 | 33 | 33 | 33 | 33 | 34 | 36 | 33 | 35 | -0.04 | Y | 40 | Y | 0 | [8 empty] | N | N | Y | 200 | 0.5 | 61 | 101520 | 97043 | 7607 | 15300 | 04 | 2 |  | 2021-09-29 03:41 | 1548 | 106 |  | 21 |  | *STR#1,#2 코너히터기 미적용 - 설비이상 *전공정요청 감속주입 - 정속미준수 이상재 등록 (전기로 출강후 보수) 101.201 | [14 empty] | 96.14 | 100 | 0 | 0 | 0 |  | 500 |  | N | N | 0 | 0 | 0 |  | 501 |  | N | N | N |  |  | Y |  |  |  | BT180180 | H
A67184 | 2021-09-28 | 1 | C |  | 18 | A | AE1055LS | 탄소강 | G-AE1055LS | BM#1 | 1613 | 40 | 1597 | 1543 | 27 | 4800 |  | 3 | 0.17 | 26 |  | -1.08 | 1554 | 1588 | 0 | 202.77 |  | 36 | 55 | 66 | Y |  | 2021-09-29 04:27 | 70 | 1105 | 33 | 36 | 38 | 38 | 38 | 38 | 38 | 38 | 37 | 37 | 38 |  |  | 38 | 37 | 38 | 37 | 38 | -0.03 | Y | 35 | Y | 0.2 | [8 empty] | N | N | Y | 190 | 0.52 | 56 | 84600 | 90927 | 7523 | 15100 | 04 | 2 |  | 2021-09-29 04:38 | 1554 | 106 |  | 29 |  | *STR#1,#2 코너히터기 미적용 - 설비이상 | [14 empty] | 84.68 | 100 | 0 | 0 | 0 |  | 500 |  | N | N | 0 | 0 | 0 |  | 501 |  | N | N | N |  |  | Y |  |  |  | BT180180 | H
A67185 | 2021-09-28 | 1 | D |  | 19 | A | AE1055LS | 탄소강 | G-AE1055LS | BM#1 | 1603 | 41 | 1588 | 1539 | 29 | 5200 |  | 3 | 0.17 | 25 |  | -1.18 | 1545 | 1581 | 0 | 214.62 |  | 30 | 46 | 67 | Y |  | 2021-09-29 05:33 | 61 | 1097 | 37 | 36 | 35 | 34 | 33 | 33 | 32 | 31 | 30 | 29 | 30 | 29 | 29 | 29 | 32 | 35 | 29 | 29 | -0.12 | Y | 50 | Y | 0 | [8 empty] | N | N | Y | 180 | 0.52 | 59 | 50760 | 98414 | 7436 | 15400 | 04 | 2 |  | 2021-09-29 05:39 | 1545 | 105 |  | 21 |  | *STR#1,#2 코너히터기 미적용 - 설비이상 *유사강종 연연주 혼탕부 성분확인 ID: | [5 empty] | 578A33D5932441A58BBDDFC588264E19 | CD2FF7A055584ECF89513FDB7C7F8D1B | 5F780962971649FB989A0D64AE911DF3 |  | 466C7DFC56D445E3A109A6231C0B7D3B | 026F04BC5194461A8566F8112810F9A3 | A905285324574A929AA03FD9A8CE398B |  |  | 47.26 | 100 | 0 | 0 | 0 |  | 500 |  | N | N | 0 | 0 | 0 |  | 501 |  | N | N | N |  |  | Y |  |  |  | BT180180 | H
A67186 | 2021-09-28 | 1 | D | TUNDISH교체전 | 20 | B | P-AE1055LSM | 탄소강 | G-AE1055LS | BM#1 | 1622 | 40 | 1598 | 1542 | 29 | 5000 |  | 3 | 0.17 | 25 |  | -1.4 | 1554 | 1598 | 0 | 239.25 |  | 20 | 47 | 51 | Y |  | 2021-09-29 06:36 | 70 | 1088 | 27 | 30 | 38 | 39 | 40 | 40 | 40 | 39 | 39 | 39 |  |  |  | 39 | 37 | 40 | 39 | 40 | -0.04 | Y | 25 | Y | 0 | [8 empty] | N | N | M | 170 | 0.51 | 61 | 137560 | 89207 | 6943 | 1500 | 04 | 2 |  | 2021-09-29 06:47 | 1554 | 106 |  | 21 |  | *STR#1,#2 코너히터기 미적용 - 설비이상 *유사강종 연연주 혼탕부 성분확인 ID: 101.201 | 4E6662D659274984A71A96DABFDBD61D | A5684F3A6E6C46EDA0655E80506838B4 | C6B861B1432040598C84B9DC8A26F5A5 | [11 empty] | 13756000 | 100 | 0 | 3500 | 0 |  | 400 |  | N | N | 0 | 3500 | 0 |  | 401 |  | N | N | N |  |  | Y |  |  |  | BT180180 | H
A67187 | 2021-09-29 | 1 | D | TUNDISH교체 | 1 | A | STB2 | 베어링강 | STB (SF) | BM#1 | 1606 | 52 | 1584 | 1532 | 43 | 7300 |  | 3 | 0.15 | 25 |  | -1.27 | 1548 | 1586 | 144.98 | 53.32 |  | 37 | 38 | 56 | Y |  | 2021-09-29 07:45 | 92 | 1088 | 23 | 35 | 41 | 39 | 45 | 34 | 42 | 40 | 41 | 31 | 39 | 34 | 44 | 26 | 38 | 45 | 26 | 0 | -0.42 |  | 45 | Y | -3.6 |  | 2.12 | 2.05 | 1.82 |  |  |  | N | Y | Y | N | 240 | 0.45 | 68 | 101532 | 103326 | 7724 | 15700 | 13 | 1 |  | 2021-09-29 07:52 | 1548 | 123 |  | 30 |  | *STR#1,#2 코너히터기 미적용 - 설비이상 *T/D FLUX 유:15KG 용:270KG *수소측정 기준초과(10분) ID:101.102.201.202 | [14 empty] | 91.18 | 100 | 1500 | 0 | 0 |  | 650 |  | N | N | 1500 | 0 | 0 |  | 651 |  | N | N | Y |  |  | Y |  |  |  | BT180180 | H
B66602 | 2021-09-28 | 2 | D | 연주시작 | 1 | A | AE15B34M | 합금강 | 보론강 | BM#2 | 1661 | 59 | 1663 | 1618 | 42 | 6700 |  | 1 | 0.51 | 16 |  | -2.7 | 1596 | 1659 | 17.32 | 0 | 0 | 5 | 81 | 29 | Y |  | 2021-09-29 07:43 | 99 | 1095 | -338 | 43 | 43 | 42 | 44 | 51 | 51 | 53 | 54 | 54 | 54 | 53 | 52 | 52 | 50 | 54 | 52 | 54 | -0.07 |  | 25 | Y | 0 | 0.5 | 2.01 | 1.94 |  |  |  |  | N | N | N | N | 220 | 0.45 | 71 | 101532 | 103500 | 250 | 15500 | 05 | 1 |  | 2021-09-29 07:58 | 1596 | 162 |  | 42 |  | * 연주시작 : 08 : 27 * BUTT 타입롱노즐사용(슬리브타입.) * T/D FLUX 용탕부: 120 KG / 유탕부: 10KG 투입. * EDGE HEATER 코일 건조로 미적용. 이상공정등록 및 생관통보 | D5F9E4911C3F4501B3858F08EA6FE13F |  | 39A4A228369C491DAC0F9C12AF1A0B52 | [11 empty] | 96.93 | 100 | 800 | 0 | 0 |  | 299 | 400 | N | Y | 750 | 0 | 0 |  | 300 | 400 | N | Y | N | [6 empty] | BT180180 | H
A67188 | 2021-09-29 | 1 | D |  | 2 | A | STB2 | 베어링강 | STB (SF) | BM#1 | 1614 | 43 | 1570 | 1531 | 31 | 5500 |  | 3 | 0.15 | 26 |  | -1.25 | 1527 | 1565 | 168.79 | 70.56 |  | 36 | 56 | 70 | Y |  | 2021-09-29 08:41 | 71 | 1089 | 40 | 26 | 43 | 41 | 40 | 40 | 39 | 38 | 38 | 39 | 38 | 38 | 38 | 39 | 38 | 43 | 38 | 40 | -0.1 | Y | 50 | Y | 0.2 |  |  |  | 1.53 |  |  |  | Y | Y | Y | Y | 230 | 0.48 | 66 | 84610 | 98983 | 7923 | 15400 | 13 | 1 |  | 2021-09-29 08:50 | 1527 | 130 |  | 43 |  | *STR#1,#2 코너히터기 미적용 - 설비이상 | [14 empty] | 79.86 | 100 | 0 | 0 | 0 |  | 650 |  | N | N | 0 | 0 | 0 |  | 651 |  | N | N | Y |  |  | Y |  |  |  | BT180180 | H
B66603 | 2021-09-29 | 2 | D |  | 2 | A | AE15B34M | 합금강 | 보론강 | BM#2 | 1575 | 49 | 1636 | 1547 | 37 | 7300 |  | 1 | 0.49 | 14 |  | -2.8 | 1574 | 1636 | 12.66 | 0 | 0 | 29 | 80 | 57 | Y |  | 2021-09-29 08:31 | 77 | 1091 | 48 | 39 | 34 | 32 | 32 | 31 | 30 | 29 | 30 | 29 | 29 | 28 | 28 | 28 | 32 | 34 | 28 | 29 | -0.12 |  | 50 | Y | 0 | [7 empty] | N | N | N | N | 220 | 0.49 | 65 | 93071 | 101734 | -134 | 15900 | 05 | 1 |  | 2021-09-29 08:37 | 1574 | 157 |  | 64 |  | * EDGE HEATER 코일 건조로 미적용. 이상공정등록 및 생관통보 | [14 empty] | 92.42 | 100 | 0 | 0 | 0 |  | 299 | 400 | N | Y | 0 | 0 | 0 |  | 299 | 400 | N | Y | N | [6 empty] | BT180180 | H
A67189 | 2021-09-29 | 1 | D |  | 3 | A | STB2 | 베어링강 | STB (SF) | BM#1 | 1623 | 45 | 1559 | 1550 | 35 | 4700 |  | 3 | 0.15 | 26 |  | -1.11 | 1516 | 1550 | 155.05 | 85.67 |  | 30 | 47 | 75 | Y |  | 2021-09-29 09:58 | 60 | 1090 | 38 | 33 | 30 | 29 | 28 | 27 | 26 | 26 | 26 | 26 | 25 | 26 | 25 | 25 | 28 | 30 | 25 | 26 | -0.1 | Y | 50 | Y | -0.2 |  |  |  | 1.15 |  |  |  | Y | Y | Y | Y | 220 | 0.48 | 62 | 152298 | 95466 | 7984 | 15400 | 13 | 1 |  | 2021-09-29 10:06 | 1516 | 125 |  | 32 | 11 | *STR#1,#2 코너히터기 미적용 - 설비이상 *유사강종 연연주 혼탕부 성분확인 ID: 107~109.207~209 | [14 empty] | 15229800 | 100 | 0 | 0 | 0 |  | 650 |  | N | N | 0 | 0 | 0 |  | 651 |  | N | N | Y |  |  | Y |  |  |  | BT180180 | H
B66604 | 2021-09-29 | 2 | D |  | 3 | A | AE15B34M | 합금강 | 보론강 | BM#2 | 1587 | 69 | 1640 | 1519 | 42 | 8200 |  | 1 | 0.56 | 14 |  | -2.66 | 1566 | 1622 | 18.87 | 0 | 0 | 31 | 73 | 115 | Y |  | 2021-09-29 09:55 | 69 | 1088 | 28 | 30 | 27 | 32 | 35 | 35 | 34 | 34 | 33 | 32 | 32 | 31 |  | 31 | 32 | 35 | 31 | 32 | -0.11 | Y | 35 | Y | -0.2 | [7 empty] | N | N | N | N | 210 | 0.49 | 59 | 93071 | 93022 | -422 | 14700 | 05 | 1 |  | 2021-09-29 09:57 | 1566 | 164 |  | 47 |  | * EDGE HEATER 코일 건조로 미적용. 이상공정등록 및 생관통보 | [14 empty] | 92.15 | 100 | 0 | 0 | 0 |  | 299 | 400 | N | Y | 0 | 0 | 0 |  | 299 | 400 | N | Y | N | [6 empty] | BT180180 | H
A67190 | 2021-09-29 | 1 | D |  | 4 | A | SEAH-BQ1 | 베어링강 | STB (SF) | BM#1 | 1636 | 51 | 1561 | 1534 | 31 | 5300 |  | 3 | 0.15 | 30 |  | -1.37 | 1514 | 1561 | 174.17 | 40.76 |  | 20 | 48 | 70 | Y |  | 2021-09-29 11:02 | 59 | 1089 | 26 | 26 | 27 | 29 | 30 | 31 | 31 | 30 | 29 | 29 | 29 | 29 | 29 | 29 | 29 | 31 | 29 | 29 | 0 | Y | 40 | Y | 0 |  |  |  | 1.06 |  |  |  | Y | Y | Y | Y | 210 | 0.48 | 65 | 50766 | 98971 | 6979 | 16100 | 13 | 1 |  | 2021-09-29 11:09 | 1514 | 127 |  | 32 |  | *STR#1,#2 코너히터기 미적용 - 설비이상 *유사강종 연연주 혼탕부 성분확인 ID: 101.201 | [14 empty] | 5076600 | 100 | 0 | 0 | 0 |  | 650 |  | N | N | 0 | 0 | 0 |  | 651 |  | N | N | Y |  |  | Y |  |  |  | BT180180 | H
B66605 | 2021-09-29 | 2 | D |  | 4 | A | AE15B34M | 합금강 | 보론강 | BM#2 | 1571 | 45 | 1639 | 1533 | 40 | 7400 |  | 1 | 0.55 | 14 |  | -2.85 | 1571 | 1630 | 11.19 | 0 | 0 | 32 | 55 | 125 | Y |  | 2021-09-29 11:04 | 74 | 1088 | 28 | 28 | 30 | 33 | 34 | 35 | 33 | 32 | 33 | 33 | 31 | 29 |  | 29 | 32 | 35 | 29 | 33 | -0.17 | Y | 35 | Y | -0.2 | [7 empty] | N | N | N | N | 200 | 0.49 | 62 | 101532 | 95531 | 169 | 15000 | 05 | 1 |  | 2021-09-29 11:14 | 1571 | 129 |  | 39 | 19 | [15 empty] | 106.37 | 100 | 0 | 0 | 0 |  | 299 | 400 | Y | Y | 0 | 0 | 0 |  | 300 | 400 | Y | Y | N | [6 empty] | BT180180 | H
A67191 | 2021-09-29 | 1 | D |  | 5 | A | SEAH-BQ1 | 베어링강 | STB (SF) | BM#1 | 1595 | 46 | 1559 | 1530 | 32 | 5500 |  | 3 | 0.15 | 31 |  | -1.35 | 1512 | 1559 | 176.47 | 62.71 |  | 37 | 39 | 52 | Y |  | 2021-09-29 12:15 | 57 | 1090 | 28 | 29 | 31 | 32 | 32 | 32 | 31 | 31 | 29 | 29 | 29 | 29 | 29 | 29 | 30 | 32 | 29 | 32 | -0.06 | Y | 45 | Y | 0 |  |  |  | 1.03 |  |  |  | Y | Y | Y | Y | 200 | 0.48 | 63 | 101532 | 96764 | 6286 | 15500 | 13 | 1 |  | 2021-09-29 12:21 | 1512 | 119 |  | 25 | 14 | *STR#1,#2 코너히터기 미적용 - 설비이상 | [14 empty] | 97.86 | 100 | 0 | 0 | 0 |  | 650 |  | Y | N | 0 | 0 | 0 |  | 651 |  | Y | N | Y |  |  | Y |  |  |  | BT180180 | H
B66606 | 2021-09-29 | 2 | D |  | 5 | A | AE15B34M | 합금강 | 보론강 | BM#2 | 1616 | 37 | 1613 | 1539 | 34 | 5800 |  | 1 | 0.49 | 14 |  | -2.25 | 1563 | 1613 | 13.43 | 0 | 0 | 5 | 82 | 50 | Y |  | 2021-09-29 12:05 | 66 | 1089 | 26 | 29 | 31 | 33 | 33 | 33 | 31 | 30 | 30 | 28 | 27 | 26 |  | 26 | 30 | 33 | 26 | 33 | -0.16 | Y | 45 | Y | -0.2 | [7 empty] | N | N | N | N | 190 | 0.49 | 63 | 93071 | 97455 | -805 | 15000 | 05 | 1 |  | 2021-09-29 12:28 | 1563 | 119 |  | 40 | 17 | [15 empty] | 96.8 | 100 | 0 | 0 | 0 |  | 299 | 400 | Y | Y | 0 | 0 | 0 |  | 300 | 400 | Y | Y | N | [6 empty] | BT180180 | H
B66607 | 2021-09-29 | 2 | B |  | 6 | A | AE15B34M | 합금강 | 보론강 | BM#2 | 1600 | 37 | 1620 | 1543 | 32 | 6000 |  | 1 | 0.53 | 14 |  | -2.45 | 1559 | 1610 | 13.43 | 0 | 0 | 29 | 81 | 45 | Y |  | 2021-09-29 13:07 | 62 | 1089 | 24 | 22 | 24 | 25 | 26 | 26 | 25 | 25 | 24 | 24 | 23 | 22 | 21 | 21 | 24 | 26 | 21 | 25 | -0.12 | Y | 40 | Y | -0.2 | [7 empty] | N | N | N | N | 180 | 0.49 | 62 | 93071 | 96048 | 952 | 14800 | 05 | 1 |  | 2021-09-29 13:40 | 1559 | 124 |  | 42 | [16 empty] | 97.51 | 100 | 0 | 0 | 0 |  | 299 | 400 | Y | Y | 0 | 0 | 0 |  | 300 | 400 | Y | Y | N | [6 empty] | BT180180 | H
A67192 | 2021-09-29 | 1 | B |  | 6 | A | SEAH-BQ1 | 베어링강 | STB (SF) | BM#1 | 1601 | 45 | 1567 | 1530 | 34 | 6000 |  | 3 | 0.15 | 31 |  | -1.35 | 1520 | 1567 | 176.22 | 31.12 |  | 36 | 57 | 68 | Y |  | 2021-09-29 13:26 | 65 | 1088 | 29 | 32 | 33 | 34 | 35 | 35 | 35 | 35 | 34 | 33 | 32 | 31 | 31 | 31 | 33 | 35 | 31 | 35 | -0.07 | Y | 55 | Y | 0 |  |  |  | 1.04 |  |  |  | Y | Y | Y | Y | 190 | 0.45 | 75 | 101532 | 103010 | 6290 | 15100 | 13 | 1 |  | 2021-09-29 13:36 | 1520 | 106 |  | 19 | 20 | *STR#1,#2 코너히터기 미적용 - 설비이상 *전기로 냉각수 누수로 감속주입 정속유지강종미준수 ID 103~106,203~206 *STR#1 S/R압력초과 재세팅 *T/D 잔강15Ton 미만발생 STB2 강변 대상으로 이상공정 등록 | [14 empty] | 92.18 | 100 | 0 | 0 | 0 |  | 650 |  | N | N | 0 | 0 | 0 |  | 651 |  | N | N | Y |  |  | Y |  |  |  | BT180180 | H
B66608 | 2021-09-29 | 2 | B |  | 7 | B | AE15B34M | 합금강 | 보론강 | BM#2 | 1576 | 37 | 1623 | 1527 | 33 | 6500 |  | 1 | 0.46 | 14 |  | -2.55 | 1561 | 1618 | 12.79 | 0 | 0 | 31 | 74 | 44 | Y |  | 2021-09-29 14:08 | 64 | 1089 | 17 | 21 | 25 | 29 | 30 | 31 | 30 | 30 | 30 | 29 | 29 | 28 | 26 | 26 | 28 | 31 | 26 | 30 | -0.14 | Y | 35 | Y | -0.4 | [7 empty] | N | N | N | N | 170 | 0.49 | 62 | 101532 | 95705 | 45 | 15900 | 05 | 1 |  | 2021-09-29 14:11 | 1561 | 124 |  | 44 | [16 empty] | 106.26 | 100 | 0 | 0 | 0 |  | 299 | 400 | Y | Y | 0 | 0 | 0 |  | 300 | 400 | Y | Y | N | [6 empty] | BT180180 | H
A67193 | 2021-09-29 | 1 | B |  | 7 | A | SEAH-BQ1 | 베어링강 | STB (SF) | BM#1 | 1605 | 46 | 1542 | 1534 | 34 | 5800 |  | 3 | 0 | 31 |  | -0.71 | 1517 | 1542 | 177.14 | 42.61 |  | 30 | 48 | 72 | Y |  | 2021-09-29 14:39 | 62 | 1089 | 31 | 31 | 31 | 31 | 31 | 31 | 30 | 29 | 29 | 28 | 28 | 27 | 27 | 27 | 30 | 31 | 27 | 31 | -0.08 |  | 50 | Y | 0 |  |  |  | 0.98 |  |  |  |  | Y | Y | Y | 240 | 0.48 | 63 | 101532 | 97033 | 9117 | 16000 | 13 | 1 |  | 2021-09-29 14:46 | 1517 | 113 |  | 22 | 9 | *STR#1,#2 코너히터기 미적용 - 설비이상 | [14 empty] | 96.65 | 100 | 0 | 0 | 0 |  | 650 |  | N | N | 0 | 0 | 0 |  | 651 |  | N | N | Y |  |  | Y |  |  |  | BT180180 | H
B66609 | 2021-09-29 | 2 | B |  | 8 | A | AE15B34M | 합금강 | 보론강 | BM#2 | 1649 | 46 | 1627 | 1545 | 38 | 7100 |  | 1 | 0.52 | 14 |  | 0 | 1566 | 1621 | 11.82 | 0 | 0 | 32 | 56 | 40 | Y |  | 2021-09-29 15:14 | 69 | 1089 | 24 | 27 | 30 | 33 | 33 | 32 | 33 | 31 | 31 | 30 | 28 | 26 | 26 | 26 | 30 | 33 | 26 | 33 | -0.16 | Y | 45 | Y | 0 | [7 empty] | N | N | N | N | 170 | 0.49 | 65 | 101532 | 101104 | -3304 | 15100 | 05 | 1 |  | 2021-09-29 15:24 | 1566 | 128 |  | 40 | [16 empty] | 102.92 | 100 | 0 | 0 | 0 |  | 300 | 400 | Y | Y | 0 | 0 | 0 |  | 300 | 400 | Y | Y | N | [6 empty] | BT180180 | H
A67194 | 2021-09-29 | 1 | B |  | 8 | A | SEAH-BQ1 | 베어링강 | STB (SF) | BM#1 | 1595 | 42 | 1560 | 1532 | 36 | 5800 |  | 3 | 0.15 | 30 |  | -1.14 | 1513 | 1552 | 175.75 | 43.26 |  | 20 | 49 | 73 | Y |  | 2021-09-29 15:42 | 58 | 1095 | 26 | 27 | 29 | 29 | 29 | 29 | 29 | 28 | 28 | 28 | 28 | 27 | 26 | 27 | 28 | 29 | 26 | 29 | -0.04 | Y | 50 | Y | 0.2 |  |  |  | 0.87 |  |  |  |  | Y | Y | Y | 230 | 0.48 | 65 | 101532 | 98552 | 6448 | 15300 | 13 | 1 |  | 2021-09-29 15:50 | 1513 | 110 |  | 24 |  | *STR#1,#2 코너히터기 미적용 - 설비이상 *T/D 잔강15Ton 미만발생 STB2 강변 대상으로 이상공정 등록 | [6 empty] | 14BC11FC84C9434987EE8C04AAD2FB76 | 423F185C6B6843239E4699986A5F299D | B8C82C3259A94D8EA5E633A326537CA8 |  | 9A3493C71E9541829EF7CF0059F02FB4 | ABB1AC92BC7D41B5827F2B221566F7CC | E452846879B140ADB7FA933AF0796458 |  | 96.19 | 100 | 0 | 0 | 0 |  | 650 |  | N | N | 0 | 0 | 0 |  | 651 |  | N | N | Y |  |  | Y |  |  |  | BT180180 | H
B66610 | 2021-09-29 | 2 | B | 연주종료 | 9 | A | AE15B34M | 합금강 | 보론강 | BM#2 | 1636 | 43 | 1585 | 1530 | 38 | 7200 |  | 1 |  |  |  | 0 | 1567 | 1621 | 37.67 | 0 | 0 | 5 | 83 | 40 | Y |  | 2021-09-29 16:21 | 70 | 1082 | 22 | 21 | 27 | 31 | 33 | 34 | 34 | 34 | 34 | 33 | 32 | 31 | 30 | 30 | 31 | 34 | 30 | 34 | -0.11 | Y | 35 | Y | -0.2 | [7 empty] | N | N | N | N | 220 | 0.49 | 61 | 92388 | 91800 | 500 | 2000 | 05 | 1 |  | 2021-09-29 16:26 | 1567 | 121 |  | 38 |  | * 연주종료: 18시14분 | 3632D19FABB94490A2EA2E651EF4CC78 | B4580C7F83014826BE17AFE2424D5E4F | B819D5E5FBC545EB8AAECB676CDC0207 |  |  | 52D23A17431A45BCAD25339F7AF5F8E4 | B3CB21EE6C8447AE9CD44BF0833C85C9 |  |  | 07B2705177F04FBF836E9E66ED541AE3 | 1B2C844D838F4DEDBCB56436F1E76342 |  |  |  | 100.7 | 100 | 0 | 3000 | 0 |  | 300 | 400 | Y | Y | 0 | 3230 | 0 |  | 301 | 400 | Y | Y | N | [6 empty] | BT180180 | H
A67195 | 2021-09-29 | 1 | B |  | 9 | A | SEAH-BQ1 | 베어링강 | STB (SF) | BM#1 | 1606 | 40 | 1554 | 1533 | 0 | 0 |  | 3 | 0.15 | 30 |  | -1.2 | 1512 | 1554 | 176.1 | 7.79 |  | 37 | 40 | 73 | Y |  | 2021-09-29 16:48 | 57 | 1096 | 26 | 28 | 31 | 31 | 31 | 31 | 30 | 29 | 29 | 28 | 27 | 27 | 27 | 27 | 29 | 31 | 27 | 31 | -0.07 | Y | 55 | Y | 0 |  |  |  | 0.83 |  |  |  |  | Y | N | Y | 220 | 0.48 | 65 | 101532 | 100490 | 6510 | 15500 | 13 | 1 |  | 2021-09-29 16:59 | 1512 | 102 |  | 24 |  | *STR#1,#2 코너히터기 미적용 - 설비이상 *STR#2 W/D10번 FAULT 발생 S/R미적용 | [14 empty] | 94.45 | 100 | 0 | 0 | 0 |  | 650 |  | N | N | 0 | 0 | 0 |  | 651 |  | N | N | Y |  |  | Y |  |  |  | BT180180 | H
B66611 | 2021-09-29 | 2 | B |  | 10 | A | SEAH-BQ1 | 베어링강 | STB (SF) | BM#1 | 1581 | 50 | 1556 | 1531 | 40 | 6900 |  | 3 | 0.15 | 30 |  | -1.13 | 1515 | 1554 | 175.42 | 84.42 |  | 36 | 58 | 60 | Y |  | 2021-09-29 18:01 | 60 | 1082 | 26 | 27 | 31 | 33 | 34 | 34 | 33 | 33 | 32 | 32 | 31 | 30 | 30 | 30 | 32 | 34 | 30 | 33 | -0.09 | Y | 45 | Y | 0 |  |  |  | 1.08 |  |  |  |  | Y | Y | Y | 210 | 0.48 | 65 | 101532 | 97709 | 6991 | 15000 | 13 | 1 |  | 2021-09-29 18:08 | 1515 | 119 |  | 18 | 21 | *STR#1,#2 코너히터기 미적용 - 설비이상 | [14 empty] | 96.93 | 100 | 0 | 0 | 0 |  | 650 |  | N | N | 0 | 0 | 0 |  | 651 |  | N | N | Y |  |  | Y |  |  |  | BT180180 | H
B66612 | 2021-09-29 | 2 | B |  | 11 | C | SEAH-BQ1 | 베어링강 | STB (SF) | BM#1 | 1569 | 46 | 1564 | 1530 | 37 | 6500 |  | 3 | 0.15 | 30 |  | -1.2 | 1523 | 1564 | 172.61 | 60.46 |  | 30 | 49 | 66 | Y |  | 2021-09-29 18:52 | 68 | 1091 | 28 | 28 | 33 | 36 | 38 | 39 | 38 | 38 | 38 | 38 | 37 | 36 | 36 | 36 | 36 | 39 | 36 | 38 | -0.04 | Y | 40 | Y | 0 |  |  |  | 1.12 |  |  |  |  | Y | Y | Y | 200 | 0.48 | 63 | 101532 | 99478 | 7922 | 15100 | 13 | 1 |  | 2021-09-29 19:00 | 1523 | 124 |  | 32 |  | *STR#1,#2 코너히터기 미적용 - 설비이상 | [14 empty] | 95.34 | 100 | 0 | 0 | 0 |  | 650 |  | N | N | 0 | 0 | 0 |  | 651 |  | N | N | Y |  |  | Y |  |  |  | BT180180 | H
B66613 | 2021-09-29 | 2 | B |  | 12 | B | SEAH-BQ1 | 베어링강 | STB (SF) | BM#1 | 1572 | 47 | 1562 | 1533 | 38 | 6900 |  | 3 | 0.16 | 30 |  | -1.44 | 1513 | 1562 | 172.27 | 53.36 |  | 20 | 50 | 55 | Y |  | 2021-09-29 19:58 | 58 | 1078 | 35 | 30 | 29 | 27 | 27 | 26 | 25 | 24 | 23 | 23 | 23 | 23 | 23 | 23 | 26 | 29 | 23 | 23 | -0.12 |  | 50 | Y | 0 |  |  |  | 1.21 |  |  |  |  | Y | Y | Y | 190 | 0.48 | 64 | 101532 | 97409 | 5841 | 15000 | 13 | 1 |  | 2021-09-29 20:10 | 1513 | 124 |  | 32 | 10 | *STR#1,#2 코너히터기 미적용 - 설비이상 | [14 empty] | 97.25 | 100 | 0 | 0 | 0 |  | 650 |  | N | N | 0 | 0 | 0 |  | 651 |  | N | N | Y |  |  | Y |  |  |  | BT180180 | H
B66614 | 2021-09-29 | 2 | C |  | 13 | A | SEAH-BQ1 | 베어링강 | STB (SF) | BM#1 | 1555 | 46 | 1561 | 1532 | 34 | 5600 |  | 3 | 0.15 | 30 |  | -1.54 | 1508 | 1561 | 175.5 | 88.29 |  | 37 | 41 | 59 | Y |  | 2021-09-29 21:20 | 53 | 1085 | 22 | 22 | 28 | 30 | 32 | 32 | 31 | 31 | 30 | 29 | 29 | 28 | 27 | 27 | 29 | 32 | 27 | 0 | -0.12 | Y | 40 | Y | -0.2 |  |  |  | 1.2 |  |  |  |  | Y | Y | Y | 240 | 0.48 | 60 | 84610 | 93053 | 6997 | 15100 | 13 | 1 |  | 2021-09-29 21:27 | 1508 | 112 |  | 15 | 11 | *STR#1,#2 코너히터기 미적용 - 설비이상 | [14 empty] | 8461000 | 100 | 0 | 0 | 0 |  | 650 |  | N | N | 0 | 0 | 0 |  | 651 |  | N | N | Y |  |  | Y |  |  |  | BT180180 | H
B66615 | 2021-09-29 | 2 | C | 유사강종연연주 | 14 | A | STB2 | 베어링강 | STB (SF) | BM#1 | 1597 | 47 | 1565 | 1531 | 37 | 6200 |  | 3 | 0.16 | 25 |  | -1.44 | 1523 | 1565 | 148.05 | 62.15 |  | 36 | 59 | 60 | Y |  | 2021-09-29 22:08 | 67 | 1095 | 25 | 28 | 34 | 37 | 38 | 38 | 38 | 37 | 37 | 37 | 36 | 36 | 35 | 34 | 35 | 38 | 34 | 38 | -0.08 | Y | 50 | Y | 0 |  |  |  | 0.9 |  |  |  | Y | Y | Y | Y | 230 | 0.46 | 71 | 101532 | 100371 | 7029 | 15300 | 13 | 1 |  | 2021-09-29 22:18 | 1523 | 115 |  | 27 |  | *STR#1,#2 코너히터기 미적용 - 설비이상 *전공정 요청으로 감속주입-정속주입 강종 감속으로 이상재 등록ID: 104~106.204~206 (전기로 작업지연) | [14 empty] | 94.93 | 100 | 0 | 0 | 0 |  | 650 |  | N | N | 0 | 0 | 0 |  | 651 |  | N | N | Y |  |  | Y | N |  |  | BT180180 | H
A67196 | 2021-09-29 | 1 | C |  | 15 | A | STB2 | 베어링강 | STB (SF) | BM#1 | 1585 | 40 | 1555 | 1530 | 35 | 6000 |  | 3 | 0.14 | 25 |  | -1.23 | 1511 | 1547 | 118.91 | 49.88 |  | 30 | 50 | 65 | Y |  | 2021-09-29 23:16 | 55 | 1090 | 32 | 29 | 26 | 25 | 24 | 23 | 22 | 21 | 20 | 20 | 37 | 44 | 24 | 24 | 27 | 44 | 24 | 0 | -2 | Y | 10 | Y | -2 |  |  |  | 1.21 |  |  |  | Y | Y | Y | Y | 220 | 0.4 | 71 | 101532 | 89563 | 8000 | 15400 | 13 | 1 |  | 2021-09-29 23:24 | 1511 | 112 |  | 32 |  | *STR#1,#2 코너히터기 미적용 - 설비이상 *전공정 요청으로 감속주입-정속주입 강종 감속으로 이상재 등록ID:101~106.201~206 (전기로작업지연) | [6 empty] | 72D742E888384A509E4EA50F520BF10C | B7F70FE98A824F5294BB2E30BBCAE1B7 | BA4FBB0B3FBC420A8CDF6ED53FB0E883 |  | 510B16DE36A747609E44100BA8BB52B2 | 0436555AE539444F8AE7C5214D34F66E | EBC2C7884CB6448C9DCF17B4691A2768 |  | 104.03 | 100 | 0 | 0 | 0 |  | 650 |  | N | N | 0 | 0 | 0 |  | 651 |  | N | N | Y |  |  | Y |  |  |  | BT180180 | H
B66616 | 2021-09-29 | 2 | C | 연주시작 | 1 | A | SM48CH | 탄소강 | B | BM#2 | 1596 | 54 | 1667 | 1546 | 49 | 9800 |  | 1 | 0.54 | 21 |  | -2.57 | 1584 | 1671 | 17.97 | 0.93 | 0 | 5 | 84 | 204 | Y |  | 2021-09-30 00:02 | 93 | 1105 | -474 | 5 | 42 | 41 | 43 | 48 | 50 | 51 | 52 | 51 | 51 | 50 | 49 | 49 | 47 | 52 | 49 | 51 | -0.15 |  | 20 | Y | -0.2 | 0.9 | 2.27 | 2.27 |  |  |  |  | N | N | N | N | 220 | 0.47 | 64 | 93071 | 102160 | 2340 | 15500 | 03 | 2 |  | 2021-09-30 00:07 | 1584 | 129 |  | 14 |  | *START 00:18 * T/D FLUX 용탕부: 120 KG / 유탕부: 10KG 투입. * BUTT 타입롱노즐사용(슬리브타입.) *STR#1.2. 코너히터기 건조로 미적용,이상공정 등록 및 생관통보 |  | E1765F4C2E8340F5AD99971309A7FACD | EEBD37CB63C241D8B5FE968BD1AE704B |  |  |  | 2678E0114B0F4AAABF76290A42136497 | 5A143439672D49C298B7051671D8BBB5 | 842312199DE547AB8F8FD7ECBAE24963 |  | 77E6FC1D18BB4DAFA3DDCA1B5CBEA38E | 722A11C6E6A049F39818BA4DF75F23EE | 9574AC07EA7845728A4C76D34FF0D608 |  | 88.89 | 45.45 | 1000 | 0 | 0 |  | 650 | 400 | N | N | 1000 | 0 | 0 |  | 651 | 400 | N | N | N | Y |  |  | Y |  |  | BT180180 | H
A67197 | 2021-09-29 | 1 | C |  | 16 | A | STB2 | 베어링강 | STB (SF) | BM#1 | 1612 | 46 | 1563 | 1531 | 41 | 6900 |  | 3 | 0.15 | 25 |  | -1.59 | 1516 | 1563 | 150.01 | 26.33 |  | 20 | 51 | 61 | Y |  | 2021-09-30 00:48 | 60 | 1096 | 22 | 34 | 25 | 30 | 33 | 33 | 33 | 33 | 32 | 31 | 30 | 29 | 29 | 29 | 31 | 33 | 29 | 33 | -0.08 | Y | 50 | Y | 0 |  |  |  | 1.29 |  |  |  | Y | Y | Y | Y | 210 | 0.47 | 69 | 101532 | 100005 | 7745 | 15700 | 13 | 1 |  | 2021-09-30 00:56 | 1516 | 93 |  | 12 |  | *STR#1,#2 코너히터기 미적용 - 설비이상 *전공정 요청으로 감속주입-정속주입 강종 감속으로 이상재 등록ID: (전기로작업지연) 101..201. | [14 empty] | 93.15 | 100 | 0 | 0 | 0 |  | 650 |  | N | N | 0 | 0 | 0 |  | 651 |  | N | N | Y |  |  | Y |  |  |  | BT180180 | H
B66617 | 2021-09-29 | 2 | C |  | 2 | B | SM48CH | 탄소강 | B | BM#2 | 1586 | 40 | 1623 | 1560 | 34 | 6200 |  | 1 | 0.38 | 17 |  | -2.79 | 1555 | 1623 | 2.52 | 11.19 | 0 | 32 | 57 | 353 | Y |  | 2021-09-30 00:46 | 64 | 1109 | 46 | 37 | 31 | 28 | 25 | 24 | 23 | 22 | 23 | 21 | 20 | 19 |  | 19 | 26 | 31 | 19 | 0 | -0.27 |  | 45 | Y | -0.2 | [7 empty] | N | N | N | N | 220 | 0.51 | 60 | 93071 | 96785 | 2915 | 15200 | 03 | 2 |  | 2021-09-30 00:52 | 1555 | 128 |  | 36 |  | *STR#1.2. 코너히터기 건조로 미적용,이상공정 등록 및 생관통보 | [14 empty] | 94.01 | 45.45 | 0 | 0 | 0 |  | 650 | 400 | N | N | 0 | 0 | 0 |  | 651 | 400 | N | N | N | Y | [5 empty] | BT180180 | H
A67198 | 2021-09-29 | 1 | C |  | 17 | A | STB2 | 베어링강 | STB (SF) | BM#1 | 1622 | 40 | 1549 | 1549 | 34 | 5300 |  | 3 | 0.15 | 25 |  | -1.46 | 1510 | 1553 | 149.57 | 54.57 |  | 37 | 42 | 101 | Y |  | 2021-09-30 01:49 | 54 | 1099 | 28 | 29 | 30 | 31 | 31 | 30 | 29 | 29 | 28 | 28 | 27 | 27 | 27 | 27 | 29 | 31 | 27 | 29 | -0.09 | Y | 45 | Y | 0 |  |  |  | 0.85 |  |  |  | Y | Y | Y | Y | 200 | 0.48 | 62 | 84610 | 94915 | 7285 | 15200 | 13 | 1 |  | 2021-09-30 01:56 | 1510 | 101 |  | 22 |  | *STR#1,#2 코너히터기 미적용 - 설비이상 | [14 empty] | 81.43 | 100 | 0 | 0 | 0 |  | 650 |  | N | N | 0 | 0 | 0 |  | 651 |  | N | N | Y |  |  | Y |  |  |  | BT180180 | H
B66618 | 2021-09-29 | 2 | C |  | 3 | A | SM48CH | 탄소강 | B | BM#2 | 1642 | 47 | 1644 | 1539 | 38 | 7300 |  | 1 | 0.4 | 18 |  | -3.19 | 1555 | 1640 | 0.65 | 18.89 | 0 | 29 | 82 | 540 | Y |  | 2021-09-30 01:53 | 64 | 1095 | 16 | 17 | 20 | 23 | 23 | 23 | 23 | 22 | 21 | 20 | 19 | 18 | 16 | 16 | 20 | 23 | 16 | 23 | -0.16 | Y | 45 | Y | -0.4 | [7 empty] | N | N | N | N | 210 | 0.48 | 63 | 93071 | 92107 | 3043 | 14800 | 03 | 2 |  | 2021-09-30 02:06 | 1555 | 128 |  | 28 |  | *STR#1.2. 코너히터기 건조로 미적용,이상공정 등록 및 생관통보 *전공정 요청 감속주입 | [14 empty] | 93.54 | 54.55 | 0 | 0 | 0 |  | 650 | 400 | N | N | 0 | 0 | 0 |  | 652 | 400 | N | N | N | Y | [5 empty] | BT180180 | H
A67199 | 2021-09-29 | 1 | C |  | 18 | A | STB2 | 베어링강 | STB (SF) | BM#1 | 1582 | 45 | 1549 | 1551 | 32 | 5200 |  | 3 | 0.15 | 25 |  | -1.23 | 1513 | 1549 | 148.41 | 36.56 |  | 36 | 60 | 89 | Y |  | 2021-09-30 02:53 | 57 | 1103 | 26 | 26 | 29 | 29 | 28 | 28 | 28 | 27 | 26 | 25 | 25 | 24 | 23 | 23 | 26 | 29 | 23 | 28 | -0.11 |  | 55 | Y | 0 |  |  |  | 1.18 |  |  |  | Y | Y | Y | Y | 190 | 0.48 | 70 | 101532 | 103972 | 7628 | 15600 | 13 | 1 |  | 2021-09-30 03:05 | 1513 | 102 |  | 21 |  | *STR#1,#2 코너히터기 미적용 - 설비이상 | [14 empty] | 89.89 | 100 | 0 | 0 | 0 |  | 650 |  | N | N | 0 | 0 | 0 |  | 651 |  | N | N | Y |  |  | Y |  |  |  | BT180180 | H
B66619 | 2021-09-29 | 2 | C |  | 4 | A | SM48CH | 탄소강 | B | BM#2 | 1612 | 64 | 1646 | 1532 | 50 | 9800 |  | 1 | 0.47 | 17 |  | -3.04 | 1567 | 1650 | 0 | 34.76 | 0 | 31 | 75 | 539 | Y |  | 2021-09-30 03:13 | 76 | 1092 | 13 | 13 | 33 | 39 | 42 | 43 | 43 | 42 | 41 | 40 | 39 | 38 | 37 | 34 | 37 | 43 | 34 | 0 | -0.2 | Y | 45 | Y | -0.2 | [7 empty] | N | N | N | N | 200 | 0.45 | 69 | 93071 | 98443 | 3107 | 15600 | 03 | 2 |  | 2021-09-30 03:22 | 1567 | 123 |  | 12 |  | *전공정 요청 감속주입 | [14 empty] | 93.07 | 45.45 | 0 | 0 | 0 |  | 650 | 400 | Y | N | 0 | 0 | 0 |  | 651 | 400 | Y | N | N | Y | [5 empty] | BT180180 | H
A67200 | 2021-09-29 | 1 | C | 연주종료 | 19 | A | STB2 | 베어링강 | STB (SF) | BM#1 | 1598 | 42 | 1562 | 1532 | 30 | 5400 |  | 3 | 0.15 | 25 |  | -1.43 | 1515 | 1557 | 141.7 | 42.51 |  | 30 | 51 | 72 | Y |  | 2021-09-30 04:00 | 59 | 1091 | 22 | 25 | 28 | 31 | 31 | 31 | 30 | 30 | 29 | 29 | 29 |  |  | 29 | 29 | 31 | 29 | 31 | -0.05 | Y | 35 | Y | 0 |  |  |  | 0.95 |  |  |  |  | Y | Y | M | 240 | 0.48 | 59 | 93162 | 90948 | 7002 | 2000 | 13 | 1 |  | 2021-09-30 04:13 | 1515 | 105 |  | 26 |  | *STR#1,#2 코너히터기 미적용 - 설비이상 *연주종료 05:41 | 064B373E0EF94A179F2633684D89301F | 40A8075074C14A74B4BAEE467FDA1DFD | 4F10FA772E1E4E58AB6F4DD5BBBB4D8E | [11 empty] | 95.21 | 100 | 0 | 3500 | 0 |  | 650 |  | N | N | 0 | 3500 | 0 |  | 651 |  | N | N | Y |  |  | Y |  |  |  | BT180180 | H
B66620 | 2021-09-29 | 2 | C |  | 5 | A | SM48CH | 탄소강 | B | BM#2 | 1572 | 51 | 1624 | 1520 | 42 | 7400 |  | 1 | 0.4 | 17 |  | -2.48 | 1552 | 1618 | 1.74 | 17.73 | 0 | 5 | 85 | 63 | Y |  | 2021-09-30 04:20 | 61 | 1095 | 33 | 32 | 34 | 36 | 36 | 35 | 34 | 32 | 35 | -275 | 28 | 29 | 27 | 25 | 8 | 36 | 25 | 0 | -0.22 | Y | 30 | Y | -0.4 | [7 empty] | N | N | N | N | 190 | 0.5 | 63 | 101532 | 100084 | 2966 | 15600 | 03 | 2 |  | 2021-09-30 04:25 | 1552 | 116 |  | 14 | [16 empty] | 96.88 | 50 | 0 | 0 | 0 |  | 650 | 400 | Y | N | 0 | 0 | 0 |  | 652 | 400 | Y | N | N | Y | [5 empty] | BT180180 | H
A67201 | 2021-09-29 | 1 | D |  | 6 | A | SM48CH | 탄소강 | B | BM#2 | 1586 | 44 | 1600 | 1528 | 31 | 6000 |  | 3 | 0.16 | 19 |  | -1.63 | 1555 | 1593 | 0 | 194.83 |  | 20 | 52 | 61 | Y |  | 2021-09-30 05:11 | 64 | 1100 | 23 | 25 | 29 | 31 | 32 | 31 | 31 | 31 | 31 | 30 | 29 | 28 | 28 | 28 | 29 | 32 | 28 | 31 | -0.1 | Y | 40 | Y | 0 | [7 empty] | N | N | N | N | 180 | 0.5 | 63 | 101532 | 99500 | 5150 | 11500 | 03 | 2 |  | 2021-09-30 05:20 | 1555 | 105 |  | 26 |  | * 롱노즐 교체 간 작업지연으로 T/D중량 12T이하 ID : 306, 406 | [14 empty] | 96.15 | 50 | 0 | 0 | 0 |  | 650 | 400 | Y | N | 0 | 0 | 0 |  | 651 | 400 | Y | N | N |  | Y |  |  |  |  | BT180180 | H
A67202 | 2021-09-29 | 1 | D |  | 7 | A | SM48CH | 탄소강 | B | BM#2 | 1610 | 40 | 1609 | 1541 | 24 | 4800 |  | 3 | 0.15 | 20 |  | -2.14 | 1558 | 1609 | 0 | 172.82 |  | 37 | 43 | 75 | Y |  | 2021-09-30 06:05 | 67 | 1097 | 21 | 11 | 30 | 29 | 29 | 30 | 31 | 30 | 30 | 29 | 29 | 28 |  | 28 | 28 | 31 | 28 | 30 | -0.12 | Y | 25 | Y | -0.2 | [7 empty] | N | N | N | N | 170 | 0.5 | 55 | 101532 | 90493 | 5157 | 14700 | 03 | 2 |  | 2021-09-30 06:36 | 1558 | 113 |  | 39 |  | * 롱노즐 교체 간 작업지연으로 T/D중량 12T이하 ID : 301, 401 | [14 empty] | 106.15 | 50 | 0 | 0 | 0 |  | 650 | 400 | Y | N | 0 | 0 | 0 |  | 651 | 400 | Y | N | N |  | Y |  | Y |  |  | BT180180 | H
A67203 | 2021-09-29 | 1 | D | TUNDISH교체전 | 8 | A | SM48CH | 탄소강 | B | BM#2 | 1594 | 51 | 1596 | 1526 | 32 | 6400 |  | 3 | 0.15 | 17 |  | -1.68 | 1561 | 1596 | 0 | 163.56 |  | 36 | 61 | 55 | Y |  | 2021-09-30 07:17 | 70 | 1090 | 26 | 35 | 38 | 39 | 40 | 39 | 39 | 39 | 37 | 36 | 36 | 35 | 35 | 34 | 36 | 40 | 34 | 39 | -0.12 | Y | 50 | Y | -0.2 | [7 empty] | N | N | N | N | 170 | 0.43 | 80 | 96300 | 103908 | 3342 | 2000 | 03 | 2 |  | 2021-09-30 07:26 | 1561 | 104 |  | 23 |  | * 전공정 요청으로 감속주입 | AB6023962A7E46C6989C5AE070327B11 | D12B8E40F0704E168E8CB9C663424EA4 | 011A427EC79F4E41BC39CA92B5D20168 | [11 empty] | 89.37 | 50 | 0 | 3020 | 0 |  | 650 | 400 | Y | N | 0 | 3220 | 0 |  | 651 | 400 | Y | N | N |  | Y |  |  |  |  | BT180180 | H
A67204 | 2021-09-30 | 1 | D | TUNDISH교체 | 1 | B | STB3D | 베어링강 | STB (SF) | BM#2 | 1591 | 51 | 1574 | 1530 | 45 | 7800 |  | 3 | 0.16 | 25 |  | -1.56 | 1537 | 1583 | 149.53 | 44.91 |  | 30 | 52 | 88 | Y |  | 2021-09-30 08:39 | 86 | 1088 | 37 | 35 | 30 | 27 | 23 | 32 | 35 | 38 | 40 | 40 | 41 | 42 | 43 | 43 | 37 | 43 | 43 | 0 | 0 |  | 5 | Y | 0 |  | 1.94 | 1.94 |  |  |  |  | Y | N | N | M | 250 | 0.46 | 64 | 93071 | 97000 | 7150 | 15200 | 14 | 1 |  | 2021-09-30 08:53 | 1537 | 128 |  | 39 |  | * T/D FLUX 용탕부: 270 KG / 유탕부: 10KG 투입. * BUTT 타입롱노즐사용(슬리브타입.) | [14 empty] | 89.28 | 45.45 | 1540 | 0 | 0 |  | 650 | 450 | Y | N | 1510 | 0 | 0 |  | 651 | 450 | Y | N | Y | N | N | Y |  |  |  | BT180180 | H
A67205 | 2021-09-30 | 1 | D |  | 2 | A | STB3D | 베어링강 | STB (SF) | BM#2 | 1607 | 45 | 1556 | 1532 | 33 | 5800 |  | 3 | 0.16 | 26 |  | -1.28 | 1519 | 1557 | 174.35 | 17.38 |  | 20 | 53 | 82 | Y |  | 2021-09-30 09:43 | 68 | 1088 | 42 | 39 | 34 | 32 | 31 | 31 | 32 | 31 | 30 | 31 | 31 | 31 | 31 | 31 | 32 | 34 | 30 | 31 | -0.13 | Y | 30 | Y | 0 |  |  |  | 0.74 |  |  |  | Y | Y | Y | Y | 240 | 0.48 | 61 | 93071 | 91000 | 7900 | 15300 | 14 | 1 |  | 2021-09-30 10:07 | 1519 | 125 |  | 41 | [16 empty] | 93.82 | 54.55 | 0 | 0 | 0 |  | 650 | 450 | Y | N | 0 | 0 | 0 |  | 652 | 450 | Y | N | Y |  |  | Y |  |  |  | BT180180 | H
A67206 | 2021-09-30 | 1 | D |  | 3 | A | STB3D | 베어링강 | STB (SF) | BM#2 | 1578 | 51 | 1560 | 1530 | 37 | 6400 |  | 3 | 0.16 | 25 |  | -1.57 | 1516 | 1562 | 148.56 | 28.75 |  | 37 | 44 | 80 | Y |  | 2021-09-30 10:49 | 65 | 1088 | 30 | 33 | 35 | 35 | 35 | 34 | 34 | 33 | 33 | 33 | 33 | 33 |  | 33 | 33 | 35 | 33 | 35 | -0.04 | Y | 45 | Y | 0 |  |  |  | 0.64 |  |  |  | Y | Y | Y | Y | 230 | 0.48 | 65 | 93071 | 96848 | 7052 | 15100 | 14 | 1 |  | 2021-09-30 11:00 | 1516 | 123 |  | 36 | [16 empty] | 9307100 | 45.45 | 0 | 0 | 0 |  | 650 | 450 | Y | N | 0 | 0 | 0 |  | 650 | 450 | Y | N | Y |  |  | Y |  |  |  | BT180180 | H
B66626 | 2021-09-30 | 2 | D | 연주시작 | 1 | A | 17NICRMOS6HM | 소입성보증강 | C1 | BM#1 | 1620 | 60 | 1702 | 1553 | 55 | 10800 |  | 1 | 0.57 | 19 |  | -2.59 | 1601 | 1681 | 0 | 45.15 | 0 | 29 | 84 | 57 | Y |  | 2021-09-30 11:40 | 92 | 1087 | -41 | 39 | 37 | 42 | 45 | 48 | 49 | 50 | 49 | 48 | 47 | 43 |  | 43 | 44 | 50 | 43 | 0 | -0.35 |  | 20 | Y | -0.8 |  | 2.97 | 2.9 | 2.36 |  |  |  | N | N | N | N | 150 | 0.49 | 60 | 79960 | 90948 | 7702 | 14300 | 15 | 2 |  | 2021-09-30 11:46 | 1601 | 136 |  | 12 |  | *T/D FLUX 유:15KG 용:120KG *연주시작 11:54 *엣지히터 고장,STR#1,2 미적용 *수소측정 기준초과(10분) ID: 101.102.201.202 | [14 empty] | 82.05 | 100 | 700 | 0 | 0 |  | 490 |  | N | Y | 700 | 0 | 0 |  | 491 |  | N | Y | [7 empty] | RB110.00 | C
A67207 | 2021-09-30 | 1 | D |  | 4 | A | STB3D | 베어링강 | STB (SF) | BM#2 | 1571 | 46 | 1566 | 1533 | 35 | 6100 |  | 3 | 0.16 | 25 |  | -1.46 | 1523 | 1566 | 150.18 | 24.15 |  | 36 | 62 | 70 | Y |  | 2021-09-30 12:05 | 72 | 1089 | 32 | 35 | 37 | 39 | 40 | 40 | 40 | 40 | 39 | 39 | 39 | 39 |  | 39 | 38 | 40 | 39 | 40 | -0.03 | Y | 35 | Y | 0 |  |  |  | 0.55 |  |  |  | Y | Y | Y | Y | 220 | 0.48 | 57 | 93071 | 86503 | 7047 | 15900 | 14 | 1 |  | 2021-09-30 12:12 | 1523 | 108 |  | 27 | 23 | [15 empty] | 9307100 | 100 | 0 | 0 | 0 |  | 650 | 450 | Y | N | 0 | 0 | 0 |  | 651 | 450 | Y | N | Y |  |  | Y |  |  |  | BT180180 | H
B66627 | 2021-09-30 | 2 | D |  | 2 | A | 17NICRMOS6HM | 소입성보증강 | C1 | BM#1 | 1583 | 47 | 1660 | 1562 | 41 | 8200 |  | 1 | 0.62 | 19 |  | -2.44 | 1579 | 1654 | 0 | 51.54 | 0 | 31 | 77 | 78 | Y |  | 2021-09-30 12:40 | 70 | 1089 | -845 | -497 | 41 | 39 | 39 | 39 | 39 | 38 | 36 | 35 | 33 | 31 | 29 | 26 | 34 | 39 | 26 | 39 | -0.29 |  | 45 | Y | -0.6 | [7 empty] | N | N | N | N | 140 | 0.52 | 61 | 95952 | 103105 |  | 14600 | 15 | 2 |  | 2021-09-30 12:43 | 1579 | 120 |  | 13 |  | *엣지히터 고장,STR#1,2 미적용 | [14 empty] | 63.5 | 100 | 0 | 0 | 0 |  | 490 |  | N | Y | 0 | 0 | 300 |  | 491 |  | N | Y | [7 empty] | RB110.00 | C
A67208 | 2021-09-30 | 1 | B |  | 5 | A | STB3D | 베어링강 | STB (SF) | BM#2 | 1596 | 43 | 1558 | 1536 | 55 | 5800 |  | 3 | 0.16 | 25 |  | -1.54 | 1513 | 1558 | 148.51 | 31.05 |  | 30 | 53 | 67 | Y |  | 2021-09-30 13:11 | 62 | 1090 | 37 | 37 | 39 | 40 | 40 | 38 | 38 | 37 | 37 | 36 | 36 | 36 | 36 | 36 | 37 | 40 | 36 | 37 | -0.02 | Y | 45 | Y | 0 |  |  |  | 0.62 |  |  |  | Y | Y | Y | Y | 210 | 0.48 | 65 | 93071 | 97591 | 7959 | 15800 | 14 | 1 |  | 2021-09-30 13:19 | 1513 | 98 |  | 19 | [16 empty] | 9307100 | 100 | 0 | 0 | 0 |  | 650 | 450 | Y | N | 0 | 0 | 0 |  | 651 | 450 | Y | N | Y |  |  | Y |  |  |  | BT180180 | H
B66628 | 2021-09-30 | 2 | B |  | 3 | A | 17NICRMOS6HM | 소입성보증강 | C1 | BM#1 | 1622 | 43 | 1658 | 1561 | 35 | 7100 |  | 1 | 0.42 | 19 |  | -2.56 | 1565 | 1636 | 0 | 30.4 | 0 | 5 | 87 | 75 | Y |  | 2021-09-30 13:36 | 56 | 1089 | 17 | 19 | 22 | 24 | 25 | 26 | 26 | 25 | 24 | 22 | 21 | 20 | 18 | 18 | 23 | 26 | 18 | 0 | -0.23 | Y | 35 | Y | -0.4 | [7 empty] | N | N | N | N | 130 | 0.53 | 59 | 111944 | 101106 |  | 15100 | 15 | 2 |  | 2021-09-30 13:40 | 1565 | 123 |  | 21 |  | *STR#1,2 코너히터기 설비이상 미적용 | [14 empty] | 115.41 | 100 | 0 | 0 | 0 |  | 490 |  | N | Y | 0 | 0 | 0 |  | 491 |  | N | Y | [7 empty] | RB110.00 | H
A67209 | 2021-09-30 | 1 | B |  | 6 | A | STB3D | 베어링강 | STB (SF) | BM#2 | 1614 | 40 | 1556 | 1544 | 32 | 5300 |  | 3 | 0.15 | 25 |  | -1.27 | 1519 | 1556 | 147.87 | 28.35 |  | 20 | 54 | 72 | Y |  | 2021-09-30 14:16 | 68 | 1088 | 34 | 36 | 38 | 38 | 38 | 38 | 37 | 37 | 36 | 36 | 36 | 35 | 35 | 35 | 36 | 38 | 35 | 38 | -0.05 | Y | 50 | Y | 0 |  |  |  | 0.63 |  |  |  | Y | Y | Y | Y | 200 | 0.48 | 64 | 89877 | 96935 | 8115 | 15800 | 14 | 1 |  | 2021-09-30 14:25 | 1519 | 96 |  | 20 | [16 empty] | 85.68 | 81.82 | 0 | 0 | 0 |  | 650 | 450 | Y | N | 0 | 0 | 0 |  | 651 | 450 | Y | N | Y |  |  | Y |  |  |  | BT180180 | H
B66629 | 2021-09-30 | 2 | B | 연주종료 | 4 | A | 17NICRMOS6HM | 소입성보증강 | C1 | BM#1 | 1604 | 51 | 1663 | 1541 | 46 | 9000 |  | 1 | 0.46 | 19 |  | 0 | 1580 | 1653 | 0 | 25.17 | 0 | 32 | 60 | 59 | Y |  | 2021-09-30 14:40 | 71 | 1089 | 16 | 22 | 28 | 31 | 34 | 34 | 35 | 34 | 34 | 33 | 32 | 31 | 29 | 22 | 30 | 35 | 22 | 34 | -0.29 | Y | 45 | Y | -0.8 | [7 empty] | N | N | N | N | 120 | 0.41 | 75 | 95952 | 98803 | -149803 | 2500 | 15 | 2 |  | 2021-09-30 14:43 | 1580 | 121 |  | 18 |  | *STR#1,2 코너히터기 설비이상 미적용 *성분 OVER 작업지연 감속주입 20%이상 감속주입 ID101~106.201~206 *연주종료 16:30 |  | 126ECFDB1A0A4157BB0D6CE225B53FD4 | 49A580461F714A69A4682722EE13E248 | 09500319B5AB4B15933D3B86E6440002 |  | 93EFC32D7DB146218F11B4E8D7F7ABE9 |  |  |  | 9FAB61767C494C04B0E159BF221311E6 |  |  |  |  | 99.43 | 100 | 0 | 3200 | 0 |  | 490 |  | N | Y | 0 | 3100 | 0 |  | 491 |  | N | Y | [7 empty] | RB110.00 | H
A67210 | 2021-09-30 | 1 | B |  | 7 | A | STB3D | 베어링강 | STB (SF) | BM#2 | 1612 | 40 | 1550 | 1566 | 32 | 4200 |  | 3 | 0.15 | 25 |  | -1.66 | 1501 | 1550 | 149.74 | 36.24 |  | 37 | 45 | 63 | Y |  | 2021-09-30 15:21 | 50 | 1093 | 33 | 32 | 31 | 30 | 29 | 28 | 27 | 26 | 25 | 25 | 23 | 22 |  | 22 | 27 | 31 | 22 | 0 | -0.18 |  | 50 | Y | -0.2 |  |  |  | 0.59 |  |  |  | Y | Y | Y | Y | 250 | 0.48 | 63 | 149316 | 95643 | 7057 | 15500 | 14 | 1 |  | 2021-09-30 15:29 | 1501 | 98 |  | 22 |  | * 후 HEAT 산소 공급이 되지 않아 B/M절단 않됨. 감속주입 0.40 이하로 조업 생관통보. | [14 empty] | 145.96 | 100 | 0 | 0 | 0 |  | 650 | 450 | Y | N | 0 | 0 | 0 |  | 651 | 450 | Y | N | Y |  |  | Y |  |  |  | BT180180 | H
A67211 | 2021-09-30 | 1 | B |  | 8 | B | P-STB3D | 베어링강 | STB (SF) | BM#2 | 1618 | 40 | 1557 | 1538 | 31 | 5300 |  | 3 | 0.15 | 25 |  | -1.36 | 1507 | 1547 | 169.17 | 69.27 |  | 36 | 63 | 73 | Y |  | 2021-09-30 16:33 | 57 | 1088 | 21 | 26 | 30 | 32 | 33 | 33 | 30 | 28 | 24 | 24 | 24 | 25 | 25 | 23 | 27 | 33 | 23 | 25 | -0.15 | Y | 65 | Y | -0.2 | [7 empty] | Y | Y | Y | Y | 240 | 0.39 | 86 | 50766 | 96906 | 7094 | 15700 | 14 | 1 |  | 2021-09-30 16:41 | 1507 | 103 |  | 14 |  | * 전공정 요청으로 감속주입 0.40 이하 이상공정 등록 및 생관통보 | [14 empty] | 48.86 | 100 | 0 | 0 | 0 |  | 650 | 450 | Y | N | 0 | 0 | 0 |  | 650 | 450 | Y | N | Y |  |  | Y |  |  |  | BT180180 | H
A67212 | 2021-09-30 | 1 | B |  | 9 | A | P-STB3D | 베어링강 | STB (SF) | BM#2 | 1620 | 44 | 1562 | 1545 | 29 | 5000 |  | 3 | 0.15 | 25 |  | -1.23 | 1513 | 1549 | 149.27 | 81.93 |  | 30 | 54 | 70 | Y |  | 2021-09-30 17:35 | 63 | 1090 | 22 | 21 | 23 | 25 | 26 | 27 | 27 | 27 | 28 | 28 | 27 | 27 | 27 | 27 | 26 | 28 | 27 | 27 | -0.03 | Y | 30 | Y | 0 | [7 empty] | Y | Y | Y | Y | 230 | 0.41 | 70 | 93071 | 89766 | 6884 | 14300 | 14 | 1 |  | 2021-09-30 17:44 | 1513 | 128 |  | 39 |  | * 전공정 요청으로 감속주입 0.40 이상공정 등록 및 생관통보 | [14 empty] | 96.55 | 100 | 0 | 0 | 0 |  | 650 | 450 | Y | N | 0 | 0 | 0 |  | 650 | 450 | Y | N | Y |  | N | Y |  |  |  | BT180180 | H
A67213 | 2021-09-30 | 1 | B |  | 10 | A | P-STB3D | 베어링강 | STB (SF) | BM#2 | 1595 | 41 | 1553 | 1534 | 31 | 5400 |  | 3 | 0.15 | 25 |  | -1.56 | 1511 | 1557 | 150.06 | 117.32 |  | 20 | 55 | 72 | Y |  | 2021-09-30 18:49 | 61 | 1095 | 26 | 28 | 29 | 29 | 30 | 31 | 30 | 31 | 31 | 30 | 30 | 29 |  | 29 | 30 | 31 | 29 | 31 | -0.06 | Y | 30 | Y | -0.2 | [7 empty] | Y | Y | Y | Y | 220 | 0.48 | 59 | 93071 | 90415 | 7035 | 15800 | 14 | 1 |  | 2021-09-30 18:58 | 1511 | 130 |  | 37 | [16 empty] | 95.21 | 100 | 0 | 0 | 0 |  | 650 | 450 | Y | N | 0 | 0 | 0 |  | 651 | 450 | Y | N | Y |  |  | Y |  |  |  | BT180180 | H
A67214 | 2021-09-30 | 1 | B |  | 11 | A | P-STB3D | 베어링강 | STB (SF) | BM#2 | 1588 | 45 | 1560 | 1532 | 33 | 7900 |  | 3 | 0.16 | 25 |  | -1.36 | 1506 | 1546 | 149.87 | 76.78 |  | 37 | 46 | 74 | Y |  | 2021-09-30 20:02 | 56 | 1091 | 27 | 28 | 30 | 30 | 30 | 30 | 29 | 28 | 28 | 27 | 27 | 27 |  | 27 | 28 | 30 | 27 | 30 | -0.06 |  | 45 | Y | 0 | [7 empty] | Y | Y | Y | Y | 210 | 0.48 | 63 | 93071 | 95798 | 6702 | 14100 | 14 | 1 |  | 2021-09-30 20:09 | 1506 | 114 |  | 25 | [16 empty] | 90.8 | 54.55 | 0 | 0 | 0 |  | 650 | 450 | Y | N | 0 | 0 | 0 |  | 651 | 450 | Y | N | Y |  |  | Y |  |  |  | BT180180 | H
B66631 | 2021-09-30 | 2 | B | 연주시작 | 1 | A | 17NICRMOS6HM | 소입성보증강 | C1 | BM#1 | 1650 | 91 | 1680 | 1632 | 56 | 18300 |  | 1 | 0.53 | 20 |  | -2.69 | 1593 | 1679 | 4.44 | 13.31 | 0 | 31 | 78 |  | Y |  | 2021-09-30 20:35 | 84 | 1095 | 29 | 23 | 24 | 31 | 35 | 36 | 37 | 38 | 37 |  |  |  |  | 37 | 33 | 38 | 37 | 0 | -0.2 |  | 5 | Y | -0.2 |  | 2.44 | 2.38 |  |  |  |  | N | N | N | N | 150 | 0.49 | 58 | 79960 | 98418 | -2568 | 14700 | 08 | 1 |  | 2021-09-30 20:43 | 1593 | 348 |  | 14 |  | *T/D FLUX 유:10KG,용120KG *STR#1,2 코너히터기 설비이상 미적용 *연주시작 20:52 *전공정 작업지연 감속주입 |  | 100A8A61155343E693975443E95A6156 | 06580C63C18F4589AA827A19AA1F34A2 | [11 empty] | 7996000 | 100 | 700 | 0 | 0 |  | 490 |  | N | Y | 700 | 0 | 0 |  | 491 |  | N | Y | [7 empty] | RB110.00 | H
A67215 | 2021-09-30 | 1 | C |  | 12 | A | P-STB3D | 베어링강 | STB (SF) | BM#2 | 1590 | 42 | 1550 | 1534 | 30 | 5300 |  | 3 | 0.16 | 25 |  | -1.43 | 1507 | 1550 | 152.9 | 131.23 |  | 36 | 64 | 65 | Y |  | 2021-09-30 21:11 | 57 | 1096 | 25 | 30 | 32 | 34 | 35 | 35 | 35 | 34 | 33 | 32 | 32 | 32 | 31 | 31 | 32 | 35 | 31 | 35 | -0.09 | Y | 45 | Y | 0 | [7 empty] | Y | Y | Y | Y | 200 | 0.48 | 66 | 101532 | 98851 | 7099 | 14700 | 14 | 1 |  | 2021-09-30 21:22 | 1507 | 113 |  | 21 | [16 empty] | 95.88 | 50 | 0 | 0 | 0 |  | 650 | 450 | Y | N | 0 | 0 | 0 |  | 651 | 450 | Y | N | Y |  |  | Y |  |  |  | BT180180 | H
B66630 | 2021-09-30 | 2 | C |  | 2 | A | 17NICRMOS6HM | 소입성보증강 | C1 | BM#1 | 1648 | 56 | 1658 | 1503 | 45 | 19100 |  | 1 | 0.38 | 18 |  | -2.98 | 1573 | 1650 | 0 | 17.92 | 0 | 29 | 85 |  | Y |  | 2021-09-30 21:29 | 64 | 1096 | 31 | 29 | 29 | 30 | 30 | 29 | 29 | 27 | 26 | 25 | 23 | 20 |  | 20 | 27 | 30 | 20 | 29 | -0.22 | Y | 45 | Y | -0.6 | [7 empty] | N | N | N | N | 140 | 0.47 | 62 | 95952 | 93122 | -2222 | 15000 | 08 | 1 |  | 2021-09-30 21:34 | 1573 | 467 |  | 19 |  | *STR#1,2 코너히터기 설비이상 미적용 *전공정 작업지연 감속주입 | [14 empty] | 106.14 | 100 | 0 | 0 | 0 |  | 490 |  | N | Y | 0 | 0 | 0 |  | 491 |  | N | Y | [7 empty] | RB110.00 | C
A67216 | 2021-09-30 | 1 | C |  | 13 | B | P-STB3D | 베어링강 | STB (SF) | BM#2 | 1613 | 44 | 1560 | 1546 | 31 | 5200 |  | 3 | 0.16 | 25 |  | -1.58 | 1514 | 1560 | 148.93 | 71.08 |  | 30 | 55 | 57 | Y |  | 2021-09-30 22:07 | 64 | 1102 | 30 | 30 | 30 | 31 | 32 | 33 | 32 | 31 | 32 | 31 | 31 | 32 | 32 | 32 | 31 | 33 | 31 | 32 | 0 | Y | 25 | Y | 0 | [7 empty] | Y | Y | Y | Y | 250 | 0.48 | 60 | 101532 | 91206 | 7094 | 14900 | 14 | 1 |  | 2021-09-30 22:15 | 1514 | 116 |  | 31 | 8 | [15 empty] | 103.66 | 50 | 0 | 0 | 0 |  | 650 | 450 | Y | N | 0 | 0 | 0 |  | 651 | 450 | Y | N | Y |  |  | Y |  |  |  | BT180180 | H
B66632 | 2021-09-30 | 2 | C | 잔강최소화전 | 3 | A | 17NICRMOS6HM | 소입성보증강 | C1 | BM#1 | 1600 | 56 | 1678 | 1552 | 38 | 14900 |  | 1 | 0.46 | 17 |  | -2.9 | 1583 | 1666 | 2.7 | 14.84 | 0 | 5 | 88 |  | Y |  | 2021-09-30 22:33 | 74 | 1094 | 15 | 23 | 31 | 36 | 38 | 38 | 38 | 38 | 37 | 36 | 35 | 33 | 32 | 32 | 33 | 38 | 32 | 38 | -0.15 | Y | 40 | Y | -0.2 | [7 empty] | N | N | N | N | 130 | 0.47 | 64 | 93221 | 94611 | -3061 | 3000 | 08 | 1 |  | 2021-09-30 22:39 | 1583 | 372 |  | 17 |  | *STR#1,2 코너히터기 설비이상 미적용 *전공정 작업지연 감속주입 |  | 344A40FA060A449684D20A71233E9511 | 31543A57FC364B4C888EA3C88E65612D |  |  |  | 35CFE002D7AA4B43AA4FE6922808E186 | AEDC0934E610482FA9250BBF656F748C | C75E8DCC94014DC7B8CC2F28E659E09B |  | DE04D329A9A349F19BC983DADDD77DDA | 4BD0FE19ACDD442C92F4DC289DC33888 | 0275B5FCE0B246CABA7B477A684DF3C2 |  | 99.97 | 100 | 0 | 3100 | 0 |  | 490 |  | N | Y | 0 | 3200 | 0 |  | 491 |  | N | Y | [7 empty] | RB110.00 | C
A67217 | 2021-09-30 | 1 | C | TUNDISH교체전 | 14 | B | P-STB3D | 베어링강 | STB (SF) | BM#2 | 1612 | 43 | 1552 | 1546 | 33 | 5500 |  | 3 | 0.16 | 25 |  | -1.33 | 1513 | 1552 | 151.98 | 57.34 |  | 20 | 56 | 59 | Y |  | 2021-09-30 23:10 | 63 | 1102 | 30 | 29 | 31 | 32 | 32 | 32 | 32 | 31 | 31 | 30 | 29 | 28 |  | 28 | 31 | 32 | 28 | 32 | -0.09 | Y | 45 | Y | -0.2 | [7 empty] | Y | N | N | M | 240 | 0.48 | 60 | 77944 | 90443 | 7057 | 2000 | 14 | 1 |  | 2021-09-30 23:34 | 1513 | 112 |  | 29 | 11 |  | F16A3F89FC764831B6A240E706CFA686 | 9BCE9979BF8D4005989DAC1C00009DB7 | E2874F28543F413386710518398F12CC | [11 empty] | 79.94 | 50 | 0 | 3500 | 0 |  | 650 | 450 | Y | N | 0 | 3510 | 0 |  | 651 | 450 | Y | N | Y |  |  | Y |  |  |  | BT180180 | H
B66633 | 2021-09-30 | 2 | C | 잔강최소화 | 4 | A | 20MNCRS5HM7 | 소입성보증강 | C1 | BM#1 | 1609 | 48 | 1671 | 1570 | 42 | 8100 |  | 1 | 0.49 | 18 |  | -2.77 | 1584 | 1660 | 0 | 30.2 | 0 | 5 | 89 | -139 | Y |  | 2021-09-30 23:38 | 77 | 1106 | -239 | -240 | 23 | 32 | 35 | 37 | 39 | 39 | 39 | 38 | 37 | 36 | 34 | 34 | 25 | 39 | 34 | 39 | -0.17 | Y | 30 | Y | -0.4 | [7 empty] | N | N | N | N | 120 | 0.49 | 56 | 78890 | 97528 | -2228 | 14500 | 08 | 1 |  | 2021-09-30 23:43 | 1584 | 142 |  | 32 |  | *STR#1,2 코너히터기 설비이상 미적용 *T/D잔강 실측 2TON *잔강최소화 롱노즐 재사용 | [14 empty] | 81.58 | 100 | 4500 | 0 | 0 |  | 450 |  | N | Y | 4500 | 0 | 0 |  | 451 |  | N | Y | [6 empty] | Y | RB110.00 | H
A67218 | 2021-09-30 | 1 | C | TUNDISH교체 | 1 | A | SCR420HC | 소입성보증강 | C | BM#2 | 1644 | 42 | 1650 | 1597 | 35 | 6500 |  | 3 | 0.15 | 20 |  | -2.09 | 1596 | 1648 | 0 | 343.66 |  | 37 | 47 | 58 | Y |  | 2021-10-01 00:21 | 85 | 1095 | -447 | -2 | 20 | 21 | 29 | 34 | 38 | 39 | 40 | 41 | 42 |  |  | 42 | 33 | 42 | 42 | 0 | 0 |  |  | Y | 0.2 |  | 2.54 | 2.54 | 1.63 |  |  |  | N | N | N | N | 150 | 0.52 | 53 | 93071 | 89744 | 9206 | 14800 | 02 | 2 |  | 2021-10-01 00:30 | 1596 | 134 |  | 40 |  | * T/D FLUX 용탕부: 120 KG / 유탕부: 10KG 투입. * BUTT 타입롱노즐사용(슬리브타입.) *수소 10분 측정값 기준치 초과,생관통보 | [14 empty] | 94.44 | 45.45 | 700 | 0 | 0 |  | 411 | 300 | Y | Y | 700 | 0 | 0 |  | 410 | 300 | Y | Y | N |  |  | Y |  |  |  | BT180180 | H
B66634 | 2021-09-30 | 2 | C |  | 5 | B | 20MNCRS5HM7 | 소입성보증강 | C1 | BM#1 | 1635 | 49 | 1648 | 1576 | 38 | 7500 |  | 1 | 0.38 | 18 |  | -2.47 | 1576 | 1643 | 3.22 | 10.09 | 0 | 32 | 62 | 53 | Y |  | 2021-10-01 00:42 | 69 | 1101 | 34 | 32 | 32 | 32 | 32 | 31 | 30 | 29 | 27 | 27 | 25 | 23 | 22 | 22 | 29 | 32 | 22 | 32 | -0.2 |  | 50 | Y | -0.2 | [7 empty] | N | N | N | N | 110 | 0.52 | 61 | 94668 | 98258 | -3208 | 14700 | 08 | 1 |  | 2021-10-01 00:47 | 1576 | 133 |  | 24 |  | *STR#1,2 코너히터기 설비이상 미적용 | [14 empty] | 97.55 | 100 | 0 | 0 | 0 |  | 450 |  | N | Y | 0 | 0 | 0 |  | 451 |  | N | Y | [7 empty] | RB110.00 | H
A67219 | 2021-09-30 | 1 | C |  | 2 | A | SCR420HC | 소입성보증강 | C | BM#2 | 1651 | 40 | 1622 | 1572 | 32 | 6300 |  | 3 | 0.16 | 18 |  | -1.41 | 1590 | 1622 | 0 | 213.02 |  | 36 | 65 | 53 | Y |  | 2021-10-01 01:10 | 79 | 1098 | 39 | 39 | 32 | 31 | 32 | 31 | 31 | 30 | 31 | 31 | 30 | 30 | 30 | 30 | 32 | 32 | 30 | 31 | -0.04 | Y | 50 | Y | 0 | [7 empty] | N | N | N | N | 140 | 0.53 | 58 | 143837 | 97793 | 7107 | 14900 | 02 | 2 |  | 2021-10-01 01:25 | 1590 | 118 |  | 45 |  | *연연주 혼탕부 성분확인 ID:307~309.406~408 | [14 empty] | 137.25 | 52.94 | 0 | 0 | 0 |  | 411 | 300 | Y | Y | 0 | 0 | 0 |  | 410 | 300 | Y | Y | N |  |  | Y |  |  |  | BT180180 | H
B66635 | 2021-09-30 | 2 | C |  | 6 | A | 20MNCRS5HM7 | 소입성보증강 | C1 | BM#1 | 1602 | 49 | 1667 | 1572 | 43 | 8400 |  | 1 | 0.36 | 18 |  | -2.56 | 1581 | 1656 | 1.31 | 11.48 | 0 | 31 | 80 | 47 | Y |  | 2021-10-01 01:53 | 74 | 1105 | 21 | 25 | 35 | 39 | 40 | 39 | 38 | 37 | 36 | 35 | 33 | 31 |  | 31 | 35 | 40 | 31 | 0 | -0.22 | Y | 40 | Y | -0.4 | [7 empty] | N | N | N | N | 100 | 0.52 | 60 | 94668 | 100204 | -3054 | 14800 | 08 | 1 |  | 2021-10-01 01:58 | 1581 | 125 |  | 13 |  | *STR#1,2 코너히터기 설비이상 미적용 | [14 empty] | 96.6 | 100 | 0 | 0 | 0 |  | 450 |  | N | Y | 0 | 0 | 0 |  | 451 |  | N | Y | [7 empty] | RB110.00 | H
A67220 | 2021-09-30 | 1 | C |  | 3 | B | SCR420HON2 | 소입성보증강 | C | BM#2 | 1603 | 45 | 1625 | 1527 | 35 | 7100 |  | 3 | 0.16 | 22 |  | -1.64 | 1580 | 1624 | 0 | 295.32 |  | 30 | 56 | 57 | Y |  | 2021-10-01 02:21 | 69 | 1100 | 28 | 27 | 27 | 28 | 29 | 28 | 28 | 27 | 26 | 24 | 25 | 25 | 25 | 25 | 27 | 29 | 24 | 28 | -0.2 | Y | 25 | Y | 0 | [7 empty] | N | N | N | N | 130 | 0.55 | 59 | 50766 | 102755 | 5095 | 14500 | 02 | 2 |  | 2021-10-01 02:35 | 1580 | 120 |  | 33 |  | *연연주 혼탕부 성분확인 ID:301.401 | [14 empty] | 47.11 | 50 | 0 | 0 | 0 |  | 411 | 300 | Y | Y | 0 | 0 | 0 |  | 410 | 300 | Y | Y | N |  | Y |  |  |  |  | BT180180 | H
B66636 | 2021-09-30 | 2 | C |  | 7 | A | 20MNCRS5HM7 | 소입성보증강 | C1 | BM#1 | 1614 | 49 | 1653 | 1580 | 41 | 8100 |  | 1 | 0.39 | 19 |  |  | 1584 |  | 0.17 | 0.07 | 0 | 29 | 87 | 56 | Y |  | 2021-10-01 03:09 | 77 | 1099 | 29 | 30 | 37 | 41 | 42 | 42 | 41 | 40 | 39 | 38 | 37 | 36 | 34 | 33 | 37 | 42 | 33 | 0 | -0.2 | Y | 45 | Y | -0.2 | [7 empty] | N | N | N | N | 150 | 0.48 | 66 | 94668 | 100697 | -1697 | 14900 | 08 | 1 |  | 2021-10-01 03:03 | 1584 | 120 |  | -1 |  | *STR#1,2 코너히터기 설비이상 미적용 *전공정 작업지연 감속주입 | [14 empty] | 95.62 | 100 | 0 | 0 | 0 |  | 450 |  | N | Y | 0 | 0 | 0 |  | 451 |  | N | Y | [7 empty] | RB110.00 | H
A67221 | 2021-09-30 | 1 | C |  | 4 | A | SCR420HON2 | 소입성보증강 | C | BM#2 | 1609 | 45 | 1625 | 1556 | 32 | 6300 |  | 3 | 0.17 | 21 |  | -1.49 | 1581 | 1620 | 0 | 276.44 |  | 20 | 57 | 61 | Y |  | 2021-10-01 03:18 | 70 | 1090 | 22 | 21 | 25 | 28 | 29 | 29 | 30 | 30 | 31 | 30 | 28 | 28 |  | 28 | 28 | 31 | 28 | 30 | -0.07 | Y | 15 | Y | 0 | [7 empty] | N | N | N | N | 120 | 0.55 | 56 | 101532 | 97782 | 5018 | 14600 | 02 | 2 |  | 2021-10-01 03:33 | 1581 | 118 |  | 36 | [8 empty] | 6423CCC3E1194411A36B8455B84F06FA | 0A188F278A2D4907BCDABD4A578490BF | 320B53A940214E09A32A628A12404D99 |  | 3391AF135A6140EFA62C17F92DA9E868 | 4E3A2E90274F4F15BEFF0B321AF8DA22 | D6B58303F328423BA01B589CB3947E6B |  | 98.96 | 50 | 0 | 0 | 0 |  | 411 | 300 | Y | Y | 0 | 0 | 0 |  | 410 | 300 | Y | Y | N |  | Y |  |  |  |  | BT180180 | H
B66637 | 2021-09-30 | 2 | C |  | 8 | A | 20MNCRS5HM7 | 소입성보증강 | C1 | BM#1 | 1607 | 46 | 1661 | 1591 | 40 | 7800 |  | 1 | 0.47 | 19 |  | -2.83 | 1584 | 1662 | 0 | 28.24 | 0 | 5 | 90 | 45 | Y |  | 2021-10-01 03:56 | 77 | 1091 | 31 | 36 | 39 | 42 | 42 | 42 | 42 | 41 | 41 | 40 | 39 | 38 | 36 | 36 | 39 | 42 | 36 | 42 | -0.13 | Y | 45 | Y | -0.4 | [7 empty] | N | N | N | N | 140 | 0.49 | 64 | 110446 | 101439 | 211 | 14800 | 08 | 1 |  | 2021-10-01 04:06 | 1584 | 122 |  | 19 |  | *STR#1,2 코너히터기 설비이상 미적용 *전공정 작업지연 감속주입 | [14 empty] | 110.34 | 100 | 0 | 0 | 0 |  | 450 |  | N | Y | 0 | 0 | 0 |  | 451 |  | N | Y | [7 empty] | RB110.00 | H
A67222 | 2021-09-30 | 1 | C |  | 5 | A | SCR420HON2 | 소입성보증강 | C | BM#2 | 1627 | 40 | 1615 | 1570 | 31 | 6100 |  | 3 | 0.16 | 20 |  | -1.52 | 1582 | 1621 | 0 | 278.91 |  | 37 | 48 | 41 | Y |  | 2021-10-01 04:13 | 71 | 1098 | 27 | 29 | 33 | 34 | 34 | 33 | 33 | 33 | 32 | 31 | 30 | 30 |  | 30 | 32 | 34 | 30 | 33 | -0.1 | Y | 40 | Y | 0 | [7 empty] | N | N | N | N | 110 | 0.55 | 56 | 101532 | 98881 | 4719 | 14600 | 02 | 2 |  | 2021-10-01 04:37 | 1582 | 117 |  | 38 | [16 empty] | 98.19 | 100 | 0 | 0 | 0 |  | 411 | 300 | Y | Y | 0 | 0 | 0 |  | 411 | 300 | Y | Y | N |  | Y |  |  |  |  | BT180180 | H
B66638 | 2021-09-30 | 2 | A | 연주종료 | 9 | A | 20MNCRS5HM7 | 소입성보증강 | C1 | BM#1 | 1626 | 44 | 1658 | 1584 | 39 | 7500 |  | 1 | 0.44 | 19 |  | -2.57 | 1572 | 1649 | 0 | 12.93 | 0 | 32 | 63 | 44 | Y |  | 2021-10-01 04:59 | 65 | 1105 | 33 | 33 | 33 | 34 | 33 | 33 | 32 | 31 | 30 | 29 | 28 |  |  | 28 | 31 | 34 | 28 | 33 | -0.17 | Y | 35 | Y | -0.2 | [7 empty] | N | N | N | N | 130 | 0.52 | 60 | 102812 | 97261 | -661 | 2000 | 08 | 1 |  | 2021-10-01 05:02 | 1572 | 127 |  | 22 |  | *STR#1,2 코너히터기 설비이상 미적용 *연주종료 : 06:37 | AAFE3AAD06F1411A94608560113EECBD | 42A4DF55838F45F8BB63EE031546F849 | [12 empty] | 106.21 | 100 | 0 | 3050 | 0 |  | 450 |  | N | Y | 0 | 3240 | 0 |  | 451 |  | N | Y | [7 empty] | RB110.00 | H
A67223 | 2021-09-30 | 1 | A |  | 6 | A | SCR420HON2 | 소입성보증강 | C | BM#2 | 1634 | 43 | 1629 | 1587 | 30 | 5900 |  | 3 | 0.18 | 21 |  | -1.71 | 1590 | 1633 | 0 | 277.22 |  | 33 | 57 | 3898 | Y |  | 2021-10-01 05:12 | 79 | 1090 | 28 | 28 | 29 | 30 | 32 | 32 | 32 | 32 | 31 | 31 | 31 | 30 | 30 | 29 | 30 | 32 | 29 | 32 | -0.06 | Y | 50 | Y | -0.2 | [7 empty] | N | N | N | N | 100 | 0.45 | 69 | 101532 | 97472 | 7378 | 14400 | 02 | 2 |  | 2021-10-01 05:32 | 1590 | 114 |  | 36 |  | *전공정 요청 L/D 잔강이월 미실시,이상공정 등록 및 생관통보 *전공정 요청 20%이상감속주입 304~306 404~406 이상공정등록 및 생관통보 | [14 empty] | 97.02 | 100 | 0 | 0 | 0 |  | 411 | 300 | Y | Y | 0 | 0 | 0 |  | 410 | 300 | Y | Y | N | [6 empty] | BT180180 | H
A67224 | 2021-09-30 | 1 | A |  | 7 | A | SCR420HON2 | 소입성보증강 | C | BM#2 | 1618 | 40 | 1625 | 1581 | 25 | 4800 |  | 3 | 0.16 | 22 |  | -1.48 | 1581 | 1620 | 0 | 320.04 |  | 30 | 57 | 42 | Y |  | 2021-10-01 06:17 | 70 | 1105 | 27 | 26 | 26 | 25 | 25 | 25 | 25 | 24 | 24 | 23 | 22 | 21 | 20 | 18 | 23 | 26 | 18 | 25 | -0.12 |  | 65 | Y | -0.2 | [7 empty] | N | N | N | N | 150 | 0.39 | 77 | 101532 | 95504 | 1496 | 15400 | 02 | 2 |  | 2021-10-01 06:34 | 1581 | 124 |  | 40 |  | * 전공정 요청으로 L/D 잔강 미실시 생관통보 및 이상공정 등록. *전공정 지연 20%이상감속주입 이상공정 등록 및 생관통보 *주입말 전공정 지연 .40미만 작업 301 401 코너히터기 미적용 이상재 등록 및 생관통보 | [14 empty] | 104.3 | 100 | 0 | 0 | 0 |  | 411 | 300 | Y | Y | 0 | 0 | 0 |  | 410 | 300 | Y | Y | N | [6 empty] | BT180180 | H
A67225 | 2021-09-30 | 1 | A |  | 8 | A | SCR420HON2 | 소입성보증강 | C | BM#2 | 1647 | 100 | 1623 | 1610 | 35 | 6100 |  | 3 | 0.17 | 21 |  | -1.43 | 1588 | 1623 | 0 | 223.48 |  | 20 | 58 | 45 | Y |  | 2021-10-01 07:59 | 77 | 1094 | 14 | 27 | 34 | 37 | 39 | 38 | 38 | 38 | 37 | 37 | 36 | 34 | 33 | 33 | 34 | 39 | 33 | 38 | -0.15 | Y | 40 | Y | -0.2 | [7 empty] | N | N | N | N | 140 | 0.55 | 60 | 84610 | 103681 | -481 | 14700 | 02 | 2 |  | 2021-10-01 08:07 | 1588 | 147 |  | 16 |  | * 전공정 요청으로 L/D 잔강 미실시 생관통보 및 이상공정 등록. | [14 empty] | 82.11 | 100 | 0 | 0 | 0 |  | 411 | 300 | Y | Y | 0 | 0 | 0 |  | 410 | 300 | Y | Y | N | [6 empty] | BT180180 | H
B66642 | 2021-10-01 | 2 | A | 연주종료 | 9 | A | SCR420HON2 | 소입성보증강 | C | BM#2 | 1681 | 50 | 1669 | 1619 | 27 | 5200 |  | 1 | 0.52 | 16 |  | -2.77 | 1587 | 1656 | 0 | 23.11 | 0 | 32 | 64 | 32 | Y |  | 2021-10-01 09:00 | 76 | 1100 | 31 | 38 | 39 | 41 | 42 | 41 | 40 | 39 | [5 empty] | 39 | 39 | 42 | 39 | 0 | -0.15 | Y | 20 | Y | -0.2 | [7 empty] | N | N | N | N | 130 | 0.55 | 45 | 77805 | 75687 | 363 | 2300 | 02 | 2 |  | 2021-10-01 08:59 | 1587 | 122 |  | 17 |  | * 전공정 요청으로 L/D 잔강 미실시 생관통보 및 이상공정 등록. *종료 : 10시14분 |  | C81CAE9799604E3C9F79B6A4A38F55A8 |  |  |  |  | 3047724F0D314132B1968FC3425C24B7 | 1603181351C8446C856A02BF0AEFFCEC |  |  | 6D7D9DCD76AE445BB36E0979365C32F1 | 88496AC8E79342FE92C0A96EBC0DF09F |  |  | 102.38 | 100 | 0 | 3470 | 0 |  | 411 | 300 | Y | Y | 0 | 3410 | 0 |  | 410 | 300 | Y | Y | N | [6 empty] | BT180180 | H
B66643 | 2021-10-01 | 2 | B | 연주시작 | 1 | A | SCR420HQ | 소입성보증강 | C2 | BM#2 | 1608 | 60 | 1683 | 1563 | 49 | 9500 |  | 1 | 0.52 | 20 |  | -2.6 | 1596 | 1687 | 0 | 21.04 | 0 | 31 | 82 | 285 | Y |  | 2021-10-01 14:42 | 84 | 1097 | -283 | 1 | 29 | 23 | 30 | 37 | 39 | 41 | 42 | 42 |  |  |  | 42 | 35 | 42 | 42 | 0 | 0 |  | 5 | Y | 0 |  | 2.51 | 2.51 | 1.1 |  |  |  | N | N | N | N | 150 | 0.49 | 49 | 84610 | 81687 | 7463 | 16200 | 12 | 1 |  | 2021-10-01 14:57 | 1596 | 153 |  | 24 |  | * BUTT 타입롱노즐사용(슬리브타입.) * T/D FLUX 용탕부: 120 KG / 유탕부: 10KG 투입. * EDGE HEATER 코일 건조로 미적용. 이상공정등록 및 생관통보 * 연주시작: 15시 08분 * 첫 HEAT 수소 기준값 초과(10분) 이상공정 등록 및 생관통보 | 0355EDC0E5964F7E91B007C395293416 | 524DA399F8624D98B55F18A73A8E9CB6 | AD6C990C7A8B450B81D4FC3F10D23F19 | [11 empty] | 95.17 | 100 | 1000 | 0 | 0 |  | 450 | 300 | N | Y | 1000 | 0 | 0 |  | 451 | 300 | N | Y | N |  |  | Y |  |  |  | BT180180 | H
B66644 | 2021-10-01 | 2 | B |  | 2 | A | SCR420HQ | 소입성보증강 | C2 | BM#2 | 1598 | 48 | 1639 | 1565 | 44 | 8900 |  | 1 | 0.39 | 17 |  | -2.84 | 1576 | 1656 | 0 | 25.69 | 0 | 29 | 89 | 293 | Y |  | 2021-10-01 15:37 | 64 | 1097 | 41 | 35 | 31 | 28 | 26 | 25 | 23 | 21 | 19 | 18 | 16 |  |  | 16 | 26 | 31 | 16 | 0 | -0.33 |  | 45 | Y | -0.4 | [7 empty] | N | N | N | N | 140 | 0.52 | 57 | 84610 | 89600 | 8000 | 15100 | 12 | 1 |  | 2021-10-01 15:39 | 1576 | 133 |  | 19 |  | * EDGE HEATER 코일 건조로 미적용. 이상공정등록 및 생관통보 | [14 empty] | 86.65 | 100 | 0 | 0 | 0 |  | 450 | 300 | N | Y | 0 | 0 | 0 |  | 451 | 300 | N | Y | N |  |  | Y |  |  |  | BT180180 | H
B66645 | 2021-10-01 | 2 | B |  | 3 | A | SCR420HQ | 소입성보증강 | C2 | BM#2 | 1616 | 47 | 1675 | 1575 | 41 | 7500 |  | 1 | 0.43 | 18 |  | -2.64 | 1594 | 1665 | 0 | 22.19 | 0 | 36 | 67 | 299 | Y |  | 2021-10-01 16:36 | 82 | 1094 | 13 | 24 | 41 | 48 | 50 | 51 | 51 | 49 | 49 | 48 | 48 | 46 |  | 46 | 45 | 51 | 46 | 48 | -0.04 | Y | 30 | Y | -0.4 | [7 empty] | N | N | N | N | 130 | 0.52 | 58 | 93071 | 90608 | 7992 | 15300 | 12 | 1 |  | 2021-10-01 16:38 | 1594 | 123 |  | 17 |  | * EDGE HEATER 코일 건조로 미적용. 이상공정등록 및 생관통보 | [14 empty] | 94.87 | 100 | 0 | 0 | 0 |  | 450 | 300 | N | Y | 0 | 0 | 0 |  | 451 | 300 | N | Y | N |  |  | Y |  |  |  | BT180180 | H
B66646 | 2021-10-01 | 2 | B |  | 4 | A | SCR420HQ | 소입성보증강 | C2 | BM#2 | 1635 | 50 | 1635 | 1537 | 40 | 8100 |  | 1 | 0.45 | 16 |  | -1.85 | 1580 | 1625 | 14.73 | 13.64 | 0 | 32 | 65 | 344 | Y |  | 2021-10-01 17:39 | 68 | 1090 | 42 | 40 | 38 | 36 | 34 | 33 | 31 | 30 | 28 | 27 | 25 | 23 |  | 23 | 32 | 38 | 23 | 0 | -0.33 |  | 45 | Y | -0.4 | [7 empty] | N | N | N | N | 120 | 0.52 | 60 | 93071 | 96153 | 7047 | 15500 | 12 | 1 |  | 2021-10-01 17:42 | 1580 | 112 |  | 12 | [16 empty] | 90.62 | 100 | 0 | 0 | 0 |  | 450 | 300 | Y | Y | 0 | 0 | 0 |  | 451 | 300 | Y | Y | N |  |  | Y |  |  |  | BT180180 | H
B66647 | 2021-10-01 | 2 | B |  | 5 | A | SCR420HQ | 소입성보증강 | C2 | BM#2 | 1619 | 42 | 1633 | 1535 | 32 | 6900 |  | 1 | 0.39 | 16 |  | -1.82 | 1574 | 1617 | 0 | 19.43 | 0 | 31 | 83 | 48 | Y |  | 2021-10-01 18:44 | 62 | 1078 | 20 | 25 | 29 | 30 | 31 | 30 | 28 | 26 | 25 | 24 | 23 |  |  | 23 | 26 | 31 | 23 | 0 | -0.27 | Y | 30 | Y | -0.2 | [7 empty] | N | N | N | N | 110 | 0.52 | 57 | 93071 | 91036 | 7014 | 15800 | 12 | 1 |  | 2021-10-01 18:45 | 1574 | 94 |  | 8 | [16 empty] | 95.16 | 100 | 0 | 0 | 0 |  | 450 | 300 | Y | Y | 0 | 0 | 0 |  | 451 | 300 | Y | Y | N |  |  | Y |  |  |  | BT180180 | H
B66648 | 2021-10-01 | 2 | B |  | 6 | A | SCR420HQ | 소입성보증강 | C2 | BM#2 | 1633 | 40 | 1625 | 1530 | 30 | 6900 |  | 1 | 0.43 | 16 |  | -1.95 | 1568 | 1612 | 0 | 18.48 | 0 | 29 | 90 | 65 | Y |  | 2021-10-01 19:41 | 56 | 1094 | 23 | 23 | 30 | 30 | 30 | 29 | 27 | 26 | 25 | 24 | 22 | 20 | 19 | 17 | 25 | 30 | 17 | 30 | -0.24 |  | 55 | Y | -0.4 | [7 empty] | N | N | N | N | 100 | 0.46 | 65 | 93071 | 94191 | 7009 | 15200 | 12 | 1 |  | 2021-10-01 19:42 | 1568 | 87 |  | 7 |  | * 평균주속 미달로 냉재로 전환 함. | [14 empty] | 92.15 | 54.55 | 0 | 0 | 0 |  | 450 | 300 | Y | Y | 0 | 0 | 0 |  | 451 | 300 | Y | Y | N |  |  | Y |  |  |  | BT180180 | C
B66649 | 2021-10-01 | 2 | C |  | 7 | A | SCR420HQ | 소입성보증강 | C2 | BM#2 | 1622 | 41 | 1633 | 1558 | 33 | 7100 |  | 1 | 0.45 | 17 |  | -2.04 | 1581 | 1627 | 0 | 19.97 | 0 | 36 | 68 | 77 | Y |  | 2021-10-01 20:42 | 69 | 1103 | 9 | 9 | 23 | 31 | 34 | 35 | 36 | 35 | 34 | 34 | 33 | 31 | 30 | 27 | 30 | 36 | 27 | 34 | -0.26 | Y | 35 | Y | -0.6 | [7 empty] | N | N | N | N | 150 | 0.46 | 67 | 101532 | 92469 | 7031 | 15100 | 12 | 1 |  | 2021-10-01 20:44 | 1581 | 94 |  | 13 |  | * 평균주속 미달로 냉재로 전환 함 *주입 말기 래들 지연도착으로 20%이상 감속주입,이상재 등록 및 생관통보 ID:306.406. | [14 empty] | 97.35 | 50 | 0 | 0 | 0 |  | 450 | 300 | Y | Y | 0 | 0 | 0 |  | 451 | 300 | Y | Y | N |  |  | Y |  |  |  | BT180180 | C
B66650 | 2021-10-01 | 2 | C |  | 8 | A | SCR420HQ | 소입성보증강 | C2 | BM#2 | 1619 | 50 | 1636 | 1526 | 46 | 10200 |  | 1 | 0.35 | 16 |  | -2.45 | 1587 | 1642 | 0 | 17.69 | 0 | 30 | 58 | 718 | Y |  | 2021-10-01 21:54 | 75 | 1088 | 23 | 26 | 34 | 32 | 30 | 29 | 28 | 26 | 25 | 23 | 22 | 21 | 18 | 18 | 25 | 34 | 18 | 0 | -0.29 |  | 55 | Y | 0 | [7 empty] | N | N | N | N | 140 | 0.44 | 69 | 101532 | 96170 | 7130 | 15800 | 12 | 1 |  | 2021-10-01 21:59 | 1587 | 101 |  | 8 |  | *전공정 요청 20%이상 감속주입,이상공정 등록 및 생관통보 * 평균주속 미달로 냉재로 전환 함 | [14 empty] | 98.38 | 50 | 0 | 0 | 0 |  | 450 | 300 | Y | Y | 0 | 0 | 0 |  | 451 | 300 | Y | Y | N |  |  | Y |  |  |  | BT180180 | C
B66651 | 2021-10-01 | 2 | C | TUNDISH교체전 | 9 | A | SCR420HQ | 소입성보증강 | C2 | BM#2 | 1627 | 49 | 1654 | 1540 | 41 | 8500 |  | 1 | 0.46 | 16 |  | -2.4 | 1588 | 1646 | 0 | 20.43 | 0 | 32 | 66 | 133 | Y |  | 2021-10-01 22:57 | 76 | 1095 | 15 | 22 | 29 | 32 | 34 | 34 | 34 | 33 | 32 | 31 | 31 | 29 | 28 | 27 | 30 | 34 | 27 | 34 | -0.16 | Y | 45 | Y | -0.2 | [7 empty] | N | N | N | N | 130 | 0.45 | 68 | 96700 | 95910 | 7090 | 2000 | 12 | 1 |  | 2021-10-01 23:04 | 1588 | 109 |  | 14 |  | *전공정 요청 20%이상 감속주입,이상공정 등록 * 평균주속 미달로 냉재로 전환 함 | C522DDAFAB4A469A91B150EAFA79989F | 046F508E64584776BCBA2A913385579B | DABA44AE8A9C46FD85431F0AB86AE667 | [11 empty] | 94.16 | 50 | 0 | 3000 | 0 |  | 450 | 300 | Y | Y | 0 | 3000 | 0 |  | 451 | 300 | Y | Y | N |  |  | Y |  |  |  | BT180180 | C
B66652 | 2021-10-01 | 2 | C | TUNDISH교체 | 1 | A | SCR420HON | 소입성보증강 | C | BM#2 | 1611 | 54 | 1672 | 1562 | 46 | 9500 |  | 1 | 0.36 | 21 |  | -2.37 | 1600 | 1678 | 0 | 28.96 | 0 | 31 | 84 | 137 | Y |  | 2021-10-02 00:15 | 90 | 1101 | -446 | -318 | 27 | 24 | 30 | 36 | 40 | 42 | 43 | 43 | 43 | 43 | 42 | 42 | 39 | 43 | 42 | 43 | -0.04 |  | 20 | Y | -0.2 | 0.7 | 2.64 | 2.64 | 1.5 |  |  |  | N | N | N | N | 150 | 0.5 | 63 | 93071 | 102880 | 4470 | 16400 | 16 | 2 |  | 2021-10-02 00:21 | 1600 | 138 |  | 28 |  | * T/D FLUX 용탕부: 120 KG / 유탕부: 10KG 투입. * BUTT 타입롱노즐사용(슬리브타입.) *전공정 요청 감속주입 *수소 10분 측정값 기준치 초과,생관통보 | [14 empty] | 86.82 | 45.45 | 1000 | 0 | 0 |  | 411 | 300 | Y | Y | 1000 | 0 | 0 |  | 410 | 300 | Y | Y | N | Y |  |  | Y |  |  | BT180180 | H
B66653 | 2021-10-01 | 2 | C |  | 2 | A | SCR420HON | 소입성보증강 | C | BM#2 | 1623 | 46 | 1654 | 1576 | 37 | 7000 |  | 1 | 0.38 | 17 |  | -2.11 | 1581 | 1645 | 0 | 17 | 0 | 36 | 69 | 68 | Y |  | 2021-10-02 01:21 | 71 | 1098 | 40 | 39 | 38 | 38 | 38 | 37 | 36 | 35 | 34 | 33 | 32 | 32 | 30 | 30 | 35 | 38 | 30 | 38 | -0.16 |  | 50 | Y | -0.4 | [7 empty] | N | N | N | N | 140 | 0.52 | 61 | 93071 | 100780 | 3020 | 15900 | 16 | 2 |  | 2021-10-02 01:26 | 1581 | 135 |  | 26 | [16 empty] | 90.23 | 54.55 | 0 | 0 | 0 |  | 411 | 300 | Y | Y | 0 | 0 | 0 |  | 410 | 300 | Y | Y | N | Y | [5 empty] | BT180180 | H
B66654 | 2021-10-01 | 2 | C |  | 3 | A | SCR420HON | 소입성보증강 | C | BM#2 | 1590 | 48 | 1644 | 1551 | 42 | 8000 |  | 1 | 0.45 | 16 |  | -2.14 | 1576 | 1638 | 0 | 18.9 | 0 | 30 | 59 | 64 | Y |  | 2021-10-02 02:21 | 66 | 1092 | 28 | 27 | 27 | 28 | 28 | 28 | 26 | 26 | 25 | 23 | 22 | 21 | 19 | 18 | 25 | 28 | 18 | 28 | -0.2 | Y | 50 | Y | -0.2 | [7 empty] | N | N | N | N | 130 | 0.49 | 66 | 101532 | 100889 | 3111 | 16200 | 16 | 2 |  | 2021-10-02 02:27 | 1576 | 128 |  | 28 |  | *전공정 요청 감속주입 | [14 empty] | 98.15 | 50 | 0 | 0 | 0 |  | 411 | 300 | Y | Y | 0 | 0 | 0 |  | 410 | 300 | Y | Y | N | Y | [5 empty] | BT180180 | H
B66655 | 2021-10-01 | 2 | C |  | 4 | A | SCR420HON | 소입성보증강 | C | BM#2 | 1595 | 43 | 1634 | 1589 | 40 | 6800 |  | 1 | 0.42 | 17 |  | -2.36 | 1578 | 1642 | 0 | 18.62 | 0 | 32 | 67 | 60 | Y |  | 2021-10-02 03:21 | 68 | 1099 | 16 | 22 | 27 | 29 | 30 | 30 | 31 | 29 | 29 | 28 | 26 | 26 | 24 | 22 | 27 | 31 | 22 | 29 | -0.26 | Y | 35 | Y | -0.4 | [7 empty] | N | N | N | N | 120 | 0.47 | 67 | 101532 | 98986 | 3064 | 16500 | 16 | 2 |  | 2021-10-02 03:24 | 1578 | 133 |  | 34 |  | *전공정 요청 감속주입 | [6 empty] | 69A1F1B31C6541AB9EC61215F5EAE223 | C44FEA57145F462CBC57CCB0620CA11F | 60DC69BA896F45EE947E8D037B6D208E |  | FD96CF4802344ADD9175C71341B2CE66 | F60C5CE7A58440DC83C72B6348FFC3B5 | C91A95628A9C4450ABE6997D27E03C2D |  | 99.88 | 50 | 0 | 0 | 0 |  | 411 | 300 | Y | Y | 0 | 0 | 0 |  | 410 | 300 | Y | Y | N | Y | [5 empty] | BT180180 | H
B66656 | 2021-10-01 | 2 | A |  | 5 | B | SCR420HON | 소입성보증강 | C | BM#2 | 1579 | 52 | 1649 | 1557 | 45 | 8400 |  | 1 | 0.45 | 17 |  | -2.07 | 1585 | 1647 | 0 | 20.16 | 0 | 31 | 85 | 28 | Y |  | 2021-10-02 04:40 | 75 | 1105 | 20 | 24 | 36 | 41 | 43 | 43 | 42 | 41 | 40 | 39 | 38 | 37 | 36 | 34 | 38 | 43 | 34 | 0 | -0.2 | Y | 45 | Y | -0.4 | [7 empty] | N | N | N | N | 110 | 0.5 | 64 | 101532 | 101379 | 3071 | 15400 | 16 | 2 |  | 2021-10-02 04:48 | 1585 | 133 |  | 22 |  | *전공정 요청 감속주입 | [14 empty] | 97.91 | 100 | 0 | 0 | 0 |  | 411 | 300 | Y | Y | 0 | 0 | 0 |  | 410 | 300 | Y | Y | N | Y | [5 empty] | BT180180 | H
B66657 | 2021-10-01 | 2 | A |  | 6 | A | SCR420HON | 소입성보증강 | C | BM#2 | 1652 | 35 | 1644 | 1586 | 27 | 5400 |  | 1 | 0.39 | 17 |  | -2.35 | 1573 | 1638 | 0 | 17.69 | 0 | 36 | 70 | 44 | Y |  | 2021-10-02 05:30 | 63 | 1100 | 32 | 32 | 32 | 32 | 31 | 30 | 29 | 28 | 27 | 26 | 24 | 23 |  | 23 | 29 | 32 | 23 | 32 | -0.18 |  | 50 | Y | -0.2 | [7 empty] | N | N | N | N | 100 | 0.52 | 58 | 101532 | 96729 | 3021 | 14700 | 16 | 2 |  | 2021-10-02 05:37 | 1573 | 119 |  | 37 | [16 empty] | 102.92 | 100 | 0 | 0 | 0 |  | 411 | 300 | Y | Y | 0 | 0 | 0 |  | 410 | 300 | Y | Y | N | Y | [5 empty] | BT180180 | H
B66658 | 2021-10-01 | 2 | A |  | 7 | B | SCR420HON | 소입성보증강 | C | BM#2 | 1605 | 54 | 1629 | 1539 | 42 | 7900 |  | 1 | 0.53 | 17 |  | -2.23 | 1580 | 1636 | 0 | 45.32 | 0 | 30 | 60 | 43 | Y |  | 2021-10-02 06:55 | 70 | 1099 | 21 | 28 | 34 | 37 | 38 | 38 | 36 | 35 | 35 | 34 | 32 | 31 | 29 | 29 | 34 | 38 | 29 | 0 | -0.22 | Y | 40 | Y | -0.4 | [7 empty] | N | N | N | N | 150 | 0.52 | 59 | 101532 | 97513 | 3087 | 15400 | 16 | 2 |  | 2021-10-02 06:59 | 1580 | 121 |  | 12 | [16 empty] | 101.84 | 100 | 0 | 0 | 0 |  | 411 | 300 | Y | Y | 0 | 0 | 0 |  | 410 | 300 | Y | Y | N | Y | [5 empty] | BT180180 | H
B66659 | 2021-10-02 | 2 | A |  | 8 | A | SCR420HON | 소입성보증강 | C | BM#2 | 1611 | 44 | 1631 | 1572 | 35 | 6500 |  | 1 | 0.51 | 16 |  | -2.15 | 1575 | 1629 | 0 | 74.77 | 0 | 32 | 68 | 53 | Y |  | 2021-10-02 07:46 | 65 | 1100 | 28 | 30 | 36 | 36 | 37 | 36 | 35 | 34 | 33 | 33 | 31 |  |  | 31 | 34 | 37 | 31 | 36 | -0.2 | Y | 30 | Y | -0.4 | [7 empty] | N | N | N | N | 140 | 0.52 | 57 | 101532 | 95011 | 2889 | 15800 | 16 | 2 |  | 2021-10-02 07:49 | 1575 | 114 |  | 20 | [16 empty] | 103.6 | 100 | 0 | 0 | 0 |  | 410 | 300 | Y | Y | 0 | 0 | 0 |  | 410 | 300 | Y | Y | N | [6 empty] | BT180180 | H
B66660 | 2021-10-02 | 2 | A |  | 9 | A | SCR420HON | 소입성보증강 | C | BM#2 | 1627 | 49 | 1648 | 1530 | 41 | 7500 |  | 1 | 0.46 | 16 |  | -2.22 | 1576 | 1634 | 0 | 32.94 | 0 | 31 | 86 | 46 | Y |  | 2021-10-02 08:54 | 66 | 1099 | 28 | 32 | 37 | 40 | 40 | 39 | 39 | 38 | 37 | 36 | 35 | 34 |  | 34 | 36 | 40 | 34 | 0 | -0.15 | Y | 40 | Y | -0.2 | [7 empty] | N | N | N | N | 130 | 0.52 | 56 | 101532 | 93055 | 2995 | 15000 | 16 | 2 |  | 2021-10-02 08:52 | 1576 | 115 |  | 11 | [16 empty] | 105.98 | 100 | 0 | 0 | 0 |  | 411 | 300 | Y | Y | 0 | 0 | 0 |  | 410 | 300 | Y | Y | N | Y | [5 empty] | BT180180 | H
B66661 | 2021-10-02 | 2 | A |  | 10 | A | SCR420HON | 소입성보증강 | C | BM#2 | 1621 | 44 | 1621 | 1548 | 36 | 7300 |  | 1 | 0.4 | 16 |  | -1.94 | 1570 | 1628 | 0 | 14.16 | 0 | 36 | 71 | 49 | Y |  | 2021-10-02 09:46 | 60 | 1099 | 31 | 35 | 37 | 39 | 39 | 39 | 38 | 38 | 37 | 36 | 35 | 34 |  | 34 | 37 | 39 | 34 | 39 | -0.12 | Y | 40 | Y | -0.2 | [7 empty] | N | N | N | N | 120 | 0.52 | 60 | 101532 | 97144 | 3106 | 13900 | 16 | 2 |  | 2021-10-02 09:44 | 1570 | 112 |  | 16 | [16 empty] | 100.33 | 100 | 0 | 0 | 0 |  | 411 | 300 | Y | Y | 0 | 0 | 0 |  | 410 | 300 | Y | Y | N | Y | [5 empty] | BT180180 | H
B66662 | 2021-10-02 | 2 | A |  | 11 | A | SCR420HON | 소입성보증강 | C | BM#2 | 1586 | 47 | 1618 | 1548 | 36 | 6900 |  | 1 | 0.46 | 16 |  | -2.25 | 1573 | 1621 | 0 | 11.77 | 0 | 30 | 61 | 44 | Y |  | 2021-10-02 10:43 | 63 | 1100 | 30 | 27 | 29 | 27 | 28 | 27 | 26 | 24 | 24 | 22 | 21 | 19 | 20 | 20 | 25 | 29 | 19 | 27 | -0.22 | Y | 45 | Y | 0.2 | [7 empty] | N | N | N | N | 110 | 0.5 | 61 | 101532 | 95772 | 3000 | 15300 | 16 | 2 |  | 2021-10-02 10:51 | 1573 | 115 |  | 20 |  | *전공정 요청 감속주입(전기로 전극 교체) | [14 empty] | 67.73 | 100 | 0 | 0 | 0 |  | 410 | 300 | Y | Y | 0 | 0 | 0 |  | 410 | 300 | Y | Y | N | Y | N |  |  |  |  | BT180180 | H
B66663 | 2021-10-02 | 2 | A |  | 12 | A | SCR420HON | 소입성보증강 | C | BM#2 | 1607 | 38 | 1627 | 1576 | 32 | 6000 |  | 1 | 0.35 | 17 |  | 0 | 1570 | 1625 | 0 | 15.22 | 0 | 32 | 69 | 45 | Y |  | 2021-10-02 11:45 | 60 | 1099 | 16 | 16 | 25 | 26 | 27 | 27 | 27 | 26 | 26 | 25 | 24 | 23 | 21 | 21 | 24 | 27 | 21 | 27 | -0.13 | Y | 45 | Y | 0 | [7 empty] | N | N | N | N | 100 | 0.5 | 65 | 101532 | 103768 | -2018 | 14000 | 16 | 2 |  | 2021-10-02 11:46 | 1570 | 112 |  | 19 |  | *전공정 요청 감속주입 * 전공정 요청으로 L/D 잔강 미실시 생관통보 및 이상공정 등록. | [14 empty] | 98.38 | 0 | 0 | 0 | 0 |  | 411 | 300 | Y | Y | 0 | 0 | 0 |  | 410 | 300 | Y | Y | N | N | [5 empty] | BT180180 | H
B66664 | 2021-10-02 | 2 | B |  | 13 | A | SCR420HON | 소입성보증강 | C | BM#2 | 1585 | 48 | 1648 | 1518 | 44 | 8800 |  | 1 | 0.39 | 16 |  | -2.25 | 1561 | 1617 | 0 | 13.83 | 0 | 20 | 59 | 1536 | Y |  | 2021-10-02 12:59 | 51 | 1097 | 17 | 18 | 18 | 17 | 17 | 16 | 15 | 14 | 13 | 12 | 10 | 9 |  | 9 | 15 | 18 | 9 | 17 | -0.2 |  | 45 | Y | -0.2 | [7 empty] | N | N | N | N | 150 | 0.54 | 59 | 93071 | 100913 | -1063 | 14200 | 16 | 2 |  | 2021-10-02 12:55 | 1561 | 113 |  | 12 |  | * 전공정 요청으로 L/D 잔강 미실시 생관통보 및 이상공정 등록. | [14 empty] | 93.26 | 100 | 0 | 0 | 0 |  | 411 | 300 | Y | Y | 0 | 0 | 0 |  | 410 | 300 | Y | Y | N | [6 empty] | BT180180 | H
B66665 | 2021-10-02 | 2 | B | TUNDISH교체전 | 14 | A | SCR420HON | 소입성보증강 | C | BM#2 | 1595 | 39 | 1636 | 1564 | 35 | 6600 |  | 1 | 0.32 | 16 |  | -2.17 | 1569 | 1626 | 0 | 12.43 | 0 | 36 | 72 | 64 | Y |  | 2021-10-02 14:00 | 59 | 1101 | 6 | 6 | 25 | 30 | 32 | 33 | 33 | 32 | 31 | 31 | 30 | 29 | 28 | 28 | 28 | 33 | 28 | 0 | -0.14 | Y | 35 | Y | -0.2 | [7 empty] | N | N | N | N | 140 | 0.53 | 63 | 95993 | 102715 | -515 | 2000 | 16 | 2 |  | 2021-10-02 13:58 | 1569 | 99 |  | 10 |  | * 전공정 요청으로 L/D 잔강 미실시 생관통보 및 이상공정 등록. | 903DA7F5CA594B608C2B51ECE59232FD | 2A49312A6882495494733721310839BB | D5FCE52E175E4BB1BECD6F1541F0221F | [11 empty] | 94.16 | 100 | 0 | 2900 | 0 |  | 411 | 300 | Y | Y | 0 | 3070 | 0 |  | 410 | 300 | Y | Y | N | N | [5 empty] | BT180180 | H
B66666 | 2021-10-02 | 2 | B | TUNDISH교체 | 1 | A | SMN443H | 소입성보증강 | 보론강 | BM#2 | 1572 | 45 | 1647 | 1551 | 35 | 6900 |  | 1 | 0.3 | 20 |  | -2.06 | 1570 | 1633 | 10.09 | 0 | 0 | 30 | 62 | 64 | Y |  | 2021-10-02 15:03 | 79 | 1100 | -280 | 16 | 21 | 20 | 25 | 29 | 33 | 33 | 34 | 34 | 34 | 34 | 34 | 34 | 30 | 34 | 34 | 34 | 0 |  | 20 | Y | 0 |  | 2.41 | 2.35 | 1.28 |  |  |  | N | N | N | N | 220 | 0.45 | 65 | 96084 | 96422 | 1328 | 15000 | 01 | 1 |  | 2021-10-02 15:04 | 1570 | 126 |  | 32 |  | * T/D FLUX 용탕부: 220 KG / 유탕부: 10KG 투입. * BUTT 타입롱노즐사용(슬리브타입.) * 첫 HEAT 수소 기준값 초과(10분) 이상공정 등록 및 생관통보 * 전기로 전극 파손으로 감속주입 ID: 303~308,403~409 * 첫 수소 기준값 초과로 HEAD 1500 실시 | [14 empty] | 98.45 | 100 | 1500 | 0 | 0 |  | 650 | 400 | Y | Y | 1500 | 0 | 0 |  | 651 | 400 | Y | Y | [7 empty] | RB100.00 | H
B66667 | 2021-10-02 | 2 | B |  | 2 | A | SMN443H | 소입성보증강 | 보론강 | BM#2 | 1626 | 42 | 1639 | 1559 | 32 | 6200 |  | 1 | 0.3 | 19 |  | -2.43 | 1562 | 1634 | 12.06 | 0 | 0 | 32 | 70 | 58 | Y |  | 2021-10-02 15:56 | 71 | 1103 | 32 | 32 | 35 | 37 | 37 | 37 | 38 | 37 | 37 | 36 | 36 | 34 |  | 34 | 36 | 38 | 34 | 37 | -0.07 | Y | 25 | Y | -0.4 |  |  |  | 0.82 |  |  |  | N | N | N | N | 220 | 0.49 | 57 | 96084 | 89007 | 7093 | 13600 | 01 | 1 |  | 2021-10-02 16:00 | 1562 | 133 |  | 45 |  | * 전공정 요청으로 L/D 7 TON 내림 | [14 empty] | 99.83 | 100 | 0 | 0 | 0 |  | 650 | 400 | Y | Y | 0 | 0 | 0 |  | 651 | 400 | Y | Y |  |  |  | Y |  |  |  | RB100.00 | H
B66668 | 2021-10-02 | 2 | B |  | 3 | A | SMN443H | 소입성보증강 | 보론강 | BM#2 | 1626 | 50 | 1655 | 1558 | 38 | 7400 |  | 1 | 0.32 | 23 |  | 0 | 1563 | 1649 | 16.93 | 0 | 0 | 20 | 60 | 52 | Y |  | 2021-10-02 17:02 | 72 | 1095 | 31 | 29 | 35 | 37 | 38 | 38 | 38 | 38 | 38 | 37 | 37 | 36 | 35 | 35 | 36 | 38 | 35 | 38 | -0.07 | Y | 40 | Y | -0.2 |  |  |  | 0.83 |  |  |  | N | N | N | N | 210 | 0.49 | 60 | 90573 | 94813 | -113 | 14400 | 01 | 1 |  | 2021-10-02 17:05 | 1563 | 135 |  | 37 | [16 empty] | 9057300 | 100 | 0 | 0 | 0 |  | 650 | 400 | Y | Y | 0 | 0 | 0 |  | 651 | 400 | Y | Y | [7 empty] | RB100.00 | H
A67226 | 2021-10-02 | 1 | B | 연주시작 | 1 | B | P-AE1055LSM | 탄소강 | G-AE1055LS | BM#1 | 1639 | 329 | 1637 | 1588 | 0 | 14100 |  | 3 | 0.4 | 25 |  | -2.27 | 1562 | 1636 | 0 | 193.18 |  | 37 | 49 |  | Y |  | 2021-10-02 18:11 | 78 | 1097 | -233 | 46 | 40 | 37 | 42 | 43 | 43 | 43 | 44 | 46 | 46 | 48 | 48 | 44 | 0 | 0 | 0 | 0 | 0 |  | 0 | Y | 9.99 |  | 2.14 | 1.87 | [5 empty] | N | N | M | 210 | 0 | -1 | 80378 | 85980 | 7770 | 12800 | 07 | 2 |  | 2021-10-02 18:17 | 1562 | 378 |  | 79 |  | *T/D FLUX 유:10KG,용220KG *연주시작 18:27 *STR#1,#2 EDGE HEATER 코일부 건조작업으로 적용不-이상재등록 *RH설비이상 작업지연 감속주입 정속유지 강종 감속주입 |  | 37C4E03333AB47D7B5859727148E92EF | E6B77040B2104F5A9F70715DEAF182A8 | [11 empty] | 86.15 | 100 | 1500 | 0 | 0 |  | 400 |  | N | N | 1500 | 0 | 0 |  | 401 |  | N | N | N |  |  | Y |  |  |  | BT180180 | H
B66669 | 2021-10-02 | 2 | B |  | 4 | A | SMN443H | 소입성보증강 | 보론강 | BM#2 | 1595 | 42 | 1630 | 1527 | 32 | 6200 |  | 1 | 0.28 | 18 |  | 0 | 1554 | 1622 | 12.38 | 0 | 0 | 36 | 73 | 52 | Y |  | 2021-10-02 18:22 | 63 | 1105 | 31 | 33 | 35 | 36 | 35 | 35 | 34 | 33 | 33 | 31 | 31 | 30 | 29 | 29 | 33 | 36 | 29 | 35 | -0.16 | Y | 45 | Y | -0.2 |  |  |  | 0.78 |  |  |  | N | N | N | N | 200 | 0.44 | 63 | 91184 | 87998 | -348 | 15600 | 01 | 1 |  | 2021-10-02 18:28 | 1554 | 118 |  | 19 |  | * 전공정 요청으로 감속주입 이상공정 등록 | [14 empty] | 104.27 | 100 | 0 | 0 | 0 |  | 650 | 400 | Y | Y | 0 | 0 | 0 |  | 651 | 400 | Y | Y | [7 empty] | RB100.00 | C
A67227 | 2021-10-02 | 1 | B |  | 2 | A | P-AE1055LSM | 탄소강 | G-AE1055LS | BM#1 | 1593 | 65 | 1598 | 1537 | 50 | 8300 |  | 3 | 0.39 | 25 |  | -1.54 | 1547 | 1598 | 0 | 190.28 |  | 33 | 58 | 2050 | Y |  | 2021-10-02 19:20 | 63 | 1092 | 39 | 37 | 33 | 30 | 28 | 26 | 24 | 23 | 22 | 21 | 21 | 20 | 19 | 19 | 26 | 33 | 19 | 0 | -0.25 |  | 55 | Y | 0 | [8 empty] | Y | Y | Y | 200 | 0.4 | 68 | 84610 | 88907 | 7993 | 15500 | 07 | 2 |  | 2021-10-02 19:30 | 1547 | 122 |  | 11 |  | *STR#1,#2 EDGE HEATER 코일부 건조작업으로 적용不-이상재등록 *RH설비이상 작업지연 감속주입 정속유지 강종 감속주입 | [14 empty] | 88.18 | 100 | 0 | 0 | 300 |  | 400 |  | N | N | 0 | 0 | 300 |  | 401 |  | N | N | N |  |  | Y |  |  |  | BT180180 | H
B66670 | 2021-10-02 | 2 | B |  | 5 | A | SMN443H | 소입성보증강 | 보론강 | BM#2 | 1597 | 42 | 1639 | 1535 | 36 | 6700 |  | 1 | 0.35 | 18 |  | -2.29 | 1566 | 1618 | 12.48 | 0 | 0 | 30 | 63 | 40 | Y |  | 2021-10-02 19:32 | 75 | 1085 | 25 | 33 | 40 | 43 | 45 | 45 | 45 | 43 | 43 | 42 | 40 | 40 | 39 | 38 | 40 | 45 | 38 | 45 | -0.14 | Y | 50 | Y | 0 |  |  |  | 1.12 |  |  |  | N | N | N | N | 190 | 0.42 | 73 | 91184 | 96570 | -220 | 15200 | 01 | 1 |  | 2021-10-02 19:35 | 1566 | 105 |  | 13 |  | * 전공정 요청으로 감속주입 이상공정 등록 | [14 empty] | 94.49 | 100 | 0 | 0 | 0 |  | 650 | 400 | Y | Y | 0 | 0 | 0 |  | 651 | 400 | Y | Y | [7 empty] | RB100.00 | H
A67228 | 2021-10-02 | 1 | B |  | 3 | A | P-AE1055LSM | 탄소강 | G-AE1055LS | BM#1 | 1603 | 39 | 1615 | 1565 | 27 | 4800 |  | 3 | 0.44 | 25 |  | -1.96 | 1543 | 1615 | 0 | 237.53 |  | 11 | 1 | 29528 | Y |  | 2021-10-02 20:23 | 59 | 1110 | 17 | 18 | 19 | 20 | 20 | 20 | 20 | 19 | 18 | 17 | 17 | 17 |  | 17 | 19 | 20 | 17 | 20 | -0.07 | Y | 40 | Y | 0 | [8 empty] | Y | Y | Y | 190 | 0.47 | 60 | 84610 | 87887 | 7313 | 13800 | 07 | 2 |  | 2021-10-02 20:31 | 1543 | 113 |  | 17 |  | *STR#1,#2 EDGE HEATER 코일부 건조작업으로 적용不-이상재등록 | [14 empty] | 89.16 | 100 | 0 | 0 | 0 |  | 400 |  | N | N | 0 | 0 | 0 |  | 401 |  | N | N | N |  |  | Y |  |  |  | BT180180 | H
B66671 | 2021-10-02 | 2 | B |  | 6 | A | SMN443H | 소입성보증강 | 보론강 | BM#2 | 1610 | 42 | 1624 | 1535 | 32 | 6300 |  | 1 | 0.35 | 19 |  | -1.96 | 1555 | 1613 | 12.45 | 0 | 0 | 32 | 71 | 69 | Y |  | 2021-10-02 20:31 | 64 | 1097 | 35 | 33 | 37 | 38 | 38 | 38 | 38 | 37 | 36 | 36 | 35 | 33 | 32 | 32 | 36 | 38 | 32 | 38 | -0.13 | Y | 45 | Y | -0.2 |  |  |  | 1.05 |  |  |  | N | N | N | N | 180 | 0.49 | 60 | 91184 | 92629 | 2971 | 14900 | 01 | 1 |  | 2021-10-02 20:33 | 1555 | 120 |  | 28 | [16 empty] | 95.13 | 100 | 0 | 0 | 0 |  | 650 | 400 | Y | Y | 0 | 0 | 0 |  | 651 | 400 | Y | Y | [7 empty] | RB100.00 | H
A67229 | 2021-10-02 | 1 | D |  | 4 | A | P-AE1055LSM | 탄소강 | G-AE1055LS | BM#1 | 1586 | 51 | 1595 | 1530 | 33 | 5600 |  | 3 | 0.44 | 25 |  | -1.46 | 1537 | 1595 | 0 | 237.56 |  | 37 | 50 | 1 | Y |  | 2021-10-02 21:33 | 53 | 1102 | 15 | 20 | 23 | 24 | 24 | 24 | 24 | 23 | 23 | 22 | 22 | 21 | 22 | 22 | 22 | 24 | 21 | 24 | -0.04 | Y | 45 | Y | 0.2 | [8 empty] | Y | Y | Y | 180 | 0.46 | 64 | 101532 | 94887 | 6113 | 15900 | 07 | 2 |  | 2021-10-02 21:39 | 1537 | 112 |  | 8 |  | *STR#1,#2 EDGE HEATER 코일부 건조작업으로 적용不-이상재등록 *전공정요청 감속주입(정속유지강종) ID:101.102.201.202 | [14 empty] | 99.69 | 100 | 0 | 0 | 0 |  | 400 |  | N | N | 0 | 0 | 0 |  | 401 |  | N | N | N |  |  | Y |  |  |  | BT180180 | H
B66672 | 2021-10-02 | 2 | D |  | 7 | B | SMN443H | 소입성보증강 | 보론강 | BM#2 | 1624 | 44 | 1611 | 1516 | 38 | 7700 |  | 1 | 0.36 | 18 |  | -2.15 | 1555 | 1613 | 12.03 | 0 | 0 | 20 | 61 | 61 | Y |  | 2021-10-02 21:47 | 64 | 1102 | 30 | 29 | 36 | 38 | 39 | 40 | 39 | 38 | 37 | 36 | 35 | 34 | 33 | 31 | 36 | 40 | 31 | 0 | -0.22 | Y | 40 | Y | -0.4 |  |  |  | 1.08 |  |  |  | N | N | N | N | 170 | 0.49 | 65 | 91184 | 101692 | 108 | 14700 | 01 | 1 |  | 2021-10-02 21:50 | 1555 | 108 |  | 12 | [16 empty] | 89.62 | 100 | 0 | 0 | 0 |  | 650 | 400 | Y | Y | 0 | 0 | 0 |  | 651 | 400 | Y | Y | [7 empty] | RB100.00 | H
A67230 | 2021-10-02 | 1 | D |  | 5 | A | P-AE1055LSM | 탄소강 | G-AE1055LS | BM#1 | 1572 | 42 | 1606 | 1544 | 35 | 5400 |  | 3 | 0.3 | 25 |  | -1.61 | 1548 | 1606 | 0 | 211.51 |  | 16 | 2 | 71 | Y |  | 2021-10-02 22:25 | 64 | 1095 | 22 | 24 | 27 | 29 | 30 | 30 | 29 | 29 | 28 | 27 | 27 | 26 | 26 | 26 | 27 | 30 | 26 | 29 | -0.1 | Y | 40 | Y | 0 | [7 empty] | Y | Y | Y | Y | 170 | 0.48 | 62 | 101532 | 95635 | 7315 | 15900 | 07 | 2 |  | 2021-10-02 22:32 | 1548 | 113 |  | 21 |  | *STR#1,#2 EDGE HEATER 코일부 건조작업으로 적용不-이상재등록 | [14 empty] | 98.96 | 100 | 0 | 0 | 0 |  | 400 |  | N | N | 0 | 0 | 0 |  | 401 |  | N | N | N |  |  | Y |  |  |  | BT180180 | H
B66673 | 2021-10-02 | 2 | D | 잔강최소화전 | 8 | A | SMN443H | 소입성보증강 | 보론강 | BM#2 | 1583 | 37 | 1631 | 1548 | 31 | 5700 |  | 1 | 0.38 | 19 |  | -2.44 | 1555 | 1619 | 16.35 | 0 | 0 | 36 | 74 | 68 | Y |  | 2021-10-02 22:36 | 64 | 1088 | 27 | 31 | 33 | 33 | 34 | 34 | 33 | 33 | 33 | 32 | 31 | 30 |  | 30 | 32 | 34 | 30 | 33 | -0.11 | Y | 35 | Y | -0.2 |  |  |  | 0.58 |  |  |  | N | N | N | N | 170 | 0.49 | 63 | 91184 | 93284 | -884 | 2500 | 01 | 1 |  | 2021-10-02 22:38 | 1555 | 114 |  | 30 |  | * T/D실측잔강 : 2.1T | [14 empty] | 98.68 | 100 | 0 | 4830 | 0 |  | 650 | 400 | Y | Y | 0 | 5780 | 0 |  | 651 | 400 | Y | Y | [7 empty] | RB100.00 | H
A67231 | 2021-10-02 | 1 | D |  | 6 | A | P-AE1055LSM | 탄소강 | G-AE1055LS | BM#1 | 1585 | 48 | 1598 | 1537 | 37 | 6500 |  | 3 | 0.3 | 26 |  | -1.31 | 1551 | 1598 | 0 | 201.52 |  | 33 | 59 | 63 | Y |  | 2021-10-02 23:27 | 67 | 1098 | 26 | 29 | 33 | 35 | 36 | 36 | 35 | 35 | 35 | 34 | 34 | 33 | 33 | 33 | 33 | 36 | 33 | 35 | -0.04 | Y | 40 | Y | 0 | [7 empty] | Y | Y | Y | Y | 210 | 0.48 | 63 | 101532 | 95759 | 5741 | 14900 | 07 | 2 |  | 2021-10-02 23:34 | 1551 | 119 |  | 22 |  | *STR#1엣지히터 불량,STR#2 엣지히터 테스트. 적용不-이상재등록 | [14 empty] | 98.81 | 100 | 0 | 0 | 0 |  | 400 |  | Y | N | 0 | 0 | 0 |  | 401 |  | N | N | N |  |  | Y |  |  |  | BT180180 | H
B66674 | 2021-10-02 | 2 | D | 잔강최소화, 연주종료 | 9 | A | 46MNVS6 | 합금강 | KFMN445V계 | BM#2 | 1604 | 46 | 1660 | 1532 | 41 | 7700 |  | 1 | 0.56 | 16 |  | -3.1 | 1572 | 1651 | 16.61 | 27.81 | 0 | 30 | 64 | 54 | Y |  | 2021-10-03 00:02 | 78 | 1088 | -156 | -17 | 39 | 40 | 41 | 41 | 41 | 42 | 41 | 40 | 39 |  |  | 39 | 29 | 42 | 39 | 41 | -0.06 | Y | 15 | Y | -0.2 | [7 empty] | N | N | N | N | 220 | 0.37 | 54 | 57550 | 75574 | 22326 | 17000 | 01 | 1 |  | 2021-10-02 23:58 | 1572 | 127 |  | 20 |  | * 클로깅으로 인하여 감속주입. 이상공정 등록 및 생관통보 * 주입속도 0.40 이하로 S/R 미실시. 이상공정 등록 및 생관통보 * 래들 조기 교체 잔강내림 23T *종료:2시 * HEAT NO : B66675 주입 중 클로깅으로 인하여 연주종료 : 02 : 00 * RAMPING DOWN 미실시 T/D잔강 : 17.7T * 약 6T 고철처리 | 59CEB4162FEA4C7F9C264EF0632C73D9 | CB5A9C980D4E47F3B448C2B5EE0FB936 | F19DFA3032FB4BF2B84D51804A8D8B52 | D25FFAE27FD041ADBC704664AC2FB7B2 | B63FE19357314F0A915647FF2BD8DEBA | [9 empty] | 58.78 | 100 | 3200 | 3780 | 2000 | 매뉴얼작업 | 650 | 400 | Y | N | 3200 | 3710 | 2000 | 매뉴얼작업 | 652 | 400 | Y | N | N | Y |  |  | Y |  |  | RB100.00 | C
A67232 | 2021-10-02 | 1 | D |  | 7 | A | P-AE1055LSM | 탄소강 | G-AE1055LS | BM#1 | 1610 | 39 | 1595 | 1541 | 25 | 4500 |  | 3 | 0.27 | 25 |  | -1.64 | 1538 | 1595 | 0 | 165.24 |  | 11 | 2 | 65 | Y |  | 2021-10-03 00:21 | 54 | 1090 | 32 | 29 | 24 | 22 | 20 | 19 | 16 | 17 | 16 | 15 | 15 | 15 | 14 | 14 | 19 | 24 | 14 | 15 | -0.2 |  | 50 | Y | -0.2 | [7 empty] | Y | Y | Y | Y | 200 | 0.48 | 60 | 84610 | 92175 | 6975 | 15500 | 07 | 2 |  | 2021-10-03 00:30 | 1538 | 109 |  | 32 | 14 | *STR#1엣지히터 불량,STR#2 엣지히터 테스트. 적용不-이상재등록 | [5 empty] | D5A6CC87803544D2B5852E51A65712F6 | 5FBF0534001B4AB0BD111A6CB7A3A04F | 3470B73A6B26441E9CC6194D7B1CCBC5 |  | A601534444F7424DB55AECA04A94C73F | 35CBCD7CFC9647828D4933FED0A8DBE6 | 27E82EA4E8844845BC9CD52ACF4DC1B4 |  |  | 8461000 | 100 | 0 | 0 | 0 |  | 400 |  | N | N | 0 | 0 | 0 |  | 401 |  | N | N | N |  |  | Y |  |  |  | BT180180 | H
A67233 | 2021-10-02 | 1 | D |  | 8 | A | P-AE1055LSM | 탄소강 | G-AE1055LS | BM#1 | 1606 | 38 | 1594 | 1533 | 29 | 5000 |  | 3 | 0.31 | 25 |  | -1.56 | 1543 | 1594 | 0 | 205.51 |  | 37 | 51 | 55 | Y |  | 2021-10-03 01:32 | 59 | 1100 | 14 | 14 | 17 | 22 | 24 | 25 | 25 | 24 | 23 | 22 | 22 | 21 | 21 | 21 | 22 | 25 | 21 | 22 | -0.1 | Y | 40 | Y | 0 | [7 empty] | Y | Y | Y | Y | 190 | 0.48 | 64 | 101532 | 96569 | 7031 | 15600 | 07 | 2 |  | 2021-10-03 01:42 | 1543 | 104 |  | 22 |  | *STR#1엣지히터 불량,STR#2 엣지히터 테스트. 적용不-이상재등록 | [14 empty] | 98.05 | 100 | 0 | 0 | 0 |  | 400 |  | N | N | 0 | 0 | 0 |  | 401 |  | N | N | N |  |  | Y |  |  |  | BT180180 | H
A67234 | 2021-10-02 | 1 | D |  | 9 | A | P-AE1055LSM | 탄소강 | G-AE1055LS | BM#1 | 1609 | 38 | 1590 | 1535 | 28 | 5100 |  | 3 | 0.26 | 25 |  | -1.25 | 1546 | 1590 | 0 | 180.24 |  | 16 | 3 | 65 | Y |  | 2021-10-03 02:41 | 62 | 1099 | 21 | 20 | 23 | 26 | 26 | 26 | 25 | 24 | 23 | 22 | 21 | 20 | 21 | 21 | 23 | 26 | 20 | 26 | -0.13 | Y | 45 | Y | 0.2 | [7 empty] | Y | Y | Y | Y | 180 | 0.48 | 62 | 84610 | 96359 | 6441 | 14800 | 07 | 2 |  | 2021-10-03 02:50 | 1546 | 100 |  | 18 |  | *STR#1엣지히터 불량,STR#2 엣지히터 테스트. 적용不-이상재등록 | [14 empty] | 81.87 | 100 | 0 | 0 | 0 |  | 400 |  | N | N | 0 | 0 | 0 |  | 401 |  | N | N | N |  |  | Y |  |  |  | BT180180 | H
A67235 | 2021-10-02 | 1 | D |  | 10 | A | P-AE1055LSM | 탄소강 | G-AE1055LS | BM#1 | 1626 | 44 | 1591 | 1552 | 27 | 4900 |  | 3 | 0.23 | 25 |  | -1.11 | 1554 | 1591 | 0 | 177.94 |  | 33 | 60 | 68 | Y |  | 2021-10-03 03:49 | 70 | 1111 | 21 | 22 | 34 | 39 | 41 | 42 | 42 | 41 | 41 | 41 | 40 | 40 | 40 | 40 | 38 | 42 | 40 | 41 | -0.02 | Y | 40 | Y | 0 | [7 empty] | Y | Y | Y | Y | 170 | 0.48 | 63 | 84610 | 96127 | 7273 | 14800 | 07 | 2 |  | 2021-10-03 03:58 | 1554 | 100 |  | 14 |  | *STR#1엣지히터 불량,STR#2 엣지히터 테스트. 적용不-이상재등록 | [14 empty] | 82.07 | 100 | 0 | 0 | 0 |  | 400 |  | N | N | 0 | 0 | 0 |  | 401 |  | N | N | N |  |  | Y |  |  |  | BT180180 | H
B66675 | 2021-10-02 | 2 | A | 연주시작 | 1 | A | 46MNVS6 | 합금강 | KFMN445V계 | BM#2 | 1590 | 60 | 1681 | 1523 | 44 | 15100 |  | 1 | 0.39 | 16 |  | -3.08 | 1578 | 1649 | 0 | 18.69 | 0 | 32 | 72 |  | Y |  | 2021-10-03 04:53 | 84 | 1097 | 37 | 38 | 39 | 40 | 40 | 40 | 38 | 37 | 36 | -335 | -314 | 17 | 19 | 34 | 31 | 35 | 34 | 40 | -0.07 |  | 15 | Y | -0.2 |  | 1.52 | 1.52 |  |  |  |  | N | N | N | M | 220 | 0.46 | 52 | 80570 | 81053 | 3347 | 15200 | 17 | 2 |  | 2021-10-03 05:00 | 1578 | 358 |  | 22 |  | * 연주시작 : 05 : 18 * BUTT 타입롱노즐사용(슬리브타입.) * T/D FLUX 용탕부: 120 KG / 유탕부: 10KG 투입. * EDGE HEATER 코일 건조로 미적용. * 전공정 요청으로 감속주입 | [14 empty] | 76.48 | 100 | 700 | 0 | 0 |  | 650 | 400 | N | N | 700 | 0 | 0 |  | 651 | 400 | N | N | N | Y | [5 empty] | RB100.00 | H
B66677 | 2021-10-02 | 2 | A |  | 11 | B | P-AE1055LSM | 탄소강 | G-AE1055LS | BM#1 | 1583 | 36 | 1624 | 1592 | 10 | 10400 |  | 3 | 0.23 | 25 |  | -1.31 | 1563 | 1606 | 0 | 221.12 |  | 36 | 75 | 55 | Y |  | 2021-10-03 04:41 | 79 | 1087 | 39 | 39 | 46 | 49 | 51 | 52 | 52 | 51 | 52 | 51 | 50 | 50 | 49 | 49 | 49 | 52 | 49 | 52 | -0.09 | Y | 35 | Y | -0.2 | [7 empty] | Y | Y | Y | Y | 210 | 0.48 | 61 | 118454 | 95228 | 8072 | 15150 | 07 | 2 |  | 2021-10-03 04:48 | 1563 | 227 |  | 27 |  | *STR#1엣지히터 불량,STR#2 엣지히터 테스트. 적용不-이상재등록 | [14 empty] | 115.9 | 100 | 0 | 0 | 0 |  | 400 |  | N | N | 0 | 0 | 0 |  | 401 |  | N | N | N |  |  | Y |  |  |  | BT180180 | H
B66676 | 2021-10-02 | 2 | A |  | 2 | A | 46MNVS6 | 합금강 | KFMN445V계 | BM#2 | 1569 | 51 | 1651 | 1493 | 36 | 14300 |  | 1 | 0.39 | 16 |  | -2.93 | 1571 | 1640 | 0 | 17.27 | 0 | 20 | 62 |  | Y |  | 2021-10-03 05:52 | 77 | 1089 | 31 | 34 | 38 | 41 | 42 | 41 | 42 | 41 | 40 | 39 | 37 | 34 |  | 34 | 39 | 42 | 34 | 41 | -0.23 | Y | 35 | Y | -0.6 | [7 empty] | N | N | N | Y | 220 | 0.47 | 53 | 80570 | 80379 | 8921 | 14900 | 17 | 2 |  | 2021-10-03 05:52 | 1571 | 350 |  | 14 |  | *코너히터기 건조로 미적용 *STR#1,2 크로깅 발생으로 감속주입 / L/D 잔강 10T 내림 *STR#1 ,2 과압으로 S/R 재실행 | [14 empty] | 90.12 | 100 | 0 | 0 | 0 |  | 650 | 400 | N | N | 0 | 0 | 0 |  | 651 | 400 | N | N | N | Y | [5 empty] | RB100.00 | H
A67236 | 2021-10-02 | 1 | A |  | 12 | A | P-AE1055LSM | 탄소강 | G-AE1055LS | BM#1 | 1653 | 42 | 1599 | 1538 | 25 | 4500 |  | 3 | 0.21 | 25 |  | -1.58 | 1550 | 1599 | 0 | 175.78 |  | 11 | 3 | 107 | Y |  | 2021-10-03 05:28 | 66 | 1090 | 47 | 39 | 33 | 29 | 27 | 25 | 23 | 23 | 22 | 21 | 20 | 20 | 20 | 20 | 27 | 33 | 20 | 20 | -0.26 |  | 50 | Y | 0 | [7 empty] | Y | Y | Y | Y | 200 | 0.48 | 61 | 84610 | 91875 | 7075 | 15320 | 07 | 2 |  | 2021-10-03 05:36 | 1550 | 123 |  | 43 |  | *STR#1엣지히터 불량,STR#2 엣지히터 테스트. 적용不-이상재등록 | [14 empty] | 85.55 | 100 | 0 | 0 | 0 |  | 400 |  | N | N | 0 | 0 | 0 |  | 401 |  | N | N | N |  |  | Y |  |  |  | BT180180 | H
B66678 | 2021-10-02 | 2 | A |  | 3 | A | 46MNVS6 | 합금강 | KFMN445V계 | BM#2 | 1625 | 46 | 1653 | 1595 | 39 | 6500 |  | 1 | 0.4 | 15 |  | -2.82 | 1581 | 1647 | 0 | 22.58 | 0 | 20 | 63 | -117 | Y |  | 2021-10-03 06:53 | 87 | 1088 | 34 | 43 | 51 | 54 | 56 | 56 | 56 | 55 | 55 | 54 | 53 | 53 | 52 | 52 | 52 | 56 | 52 | 56 | -0.1 | Y | 40 | Y | -0.2 | [7 empty] | N | N | N | Y | 210 | 0.46 | 63 | 80570 | 90296 | 13204 | 16100 | 17 | 2 |  | 2021-10-03 06:52 | 1581 | 107 |  | 7 |  | *코너히터기 건조로 100KW 적용 *전공정 요청 감속주입 *클로깅 발생으로 감속주입 L/D 13T 내림 *클로깅으로 20% 이상감속주입 307 407 이상공정등록 및 생관통보 *STR#1,2 0.40미만작업구간 S/R 미실시 | [14 empty] | 77.77 | 100 | 0 | 0 | 0 |  | 650 | 400 | N | N | 0 | 0 | 0 |  | 651 | 400 | N | N | N | [6 empty] | RB100.00 | H
A67237 | 2021-10-02 | 1 | A |  | 13 | A | P-AE1055LSM | 탄소강 | G-AE1055LS | BM#1 | 1592 | 45 | 1586 | 1533 | 34 | 6000 |  | 3 | 0.2 | 25 |  | -1.58 | 1542 | 1586 | 0 | 132.29 |  | 37 | 52 | 112 | Y |  | 2021-10-03 06:42 | 58 | 1087 | 20 | 18 | 20 | 21 | 21 | 21 | 20 | 19 | 19 | 18 | 17 | 16 | 16 | 16 | 19 | 21 | 16 | 21 | -0.1 | Y | 50 | Y | 0 | [7 empty] | Y | Y | Y | Y | 190 | 0.48 | 67 | 101532 | 104603 | 6997 | 15420 | 07 | 2 |  | 2021-10-03 06:49 | 1542 | 111 |  | 30 | 12 | *STR#1엣지히터 불량,STR#2 엣지히터 테스트. 적용不-이상재등록 | [14 empty] | 91.31 | 100 | 0 | 0 | 0 |  | 400 |  | N | N | 0 | 0 | 0 |  | 401 |  | N | N | N |  |  | Y |  |  |  | BT180180 | H
A67238 | 2021-10-03 | 1 | A |  | 14 | A | P-AE1055LSM | 탄소강 | G-AE1055LS | BM#1 | 1606 | 41 | 1597 | 1563 | 26 | 4600 |  | 3 | 0.19 | 25 |  | -1.9 | 1542 | 1597 | 0 | 118.24 |  | 16 | 4 | 129 | Y |  | 2021-10-03 07:37 | 58 | 1088 | 16 | 14 | 13 | 13 | 14 | 14 | 13 | 13 | 12 | 12 | 11 | 10 | 10 | 10 | 13 | 14 | 10 | 14 | -0.09 | Y | 45 | Y | 0 | [7 empty] | Y | Y | Y | Y | 180 | 0.48 | 63 | 84610 | 96776 | 6974 | 14890 | 07 | 2 |  | 2021-10-03 07:52 | 1542 | 119 |  | 45 |  | *STR#1엣지히터 불량,STR#2 엣지히터 테스트. 적용不-이상재등록 | [6 empty] | 0F01EF41107E4285A193F92FFC3DD541 | 17BBBE97589D4CB7A567880B9522BF01 | 904DFDEE2E504F99AA0CDB0ED0E08866 |  | 4AC0BBCE5AAB4C1C868C57EE6930822A | 088C577E0A054B86BB4C5106518CEC33 | 119727D3ED5946C9900E5B444CC9D1E4 |  | 8461000 | 100 | 0 | 0 | 0 |  | 400 |  | N | N | 0 | 0 | 0 |  | 401 |  | N | N | N |  |  | Y |  |  |  | BT180180 | H
B66679 | 2021-10-03 | 2 | A |  | 4 | A | 46MNVS6 | 합금강 | KFMN445V계 | BM#2 | 1620 | 47 | 1650 | 1567 | 36 | 6900 |  | 1 | 0.35 | 16 |  | -2.67 | 1579 | 1645 | 0 | 17.26 | 0 | 33 | 61 | 47 | Y |  | 2021-10-03 07:59 | 85 | 1097 | 50 | 49 | 53 | 54 | 54 | 54 | 53 | 52 | 50 | 49 | 48 | 47 | 46 | 41 | 48 | 54 | 41 | 54 | -0.19 | Y | 70 | Y | -0.4 | [7 empty] | N | N | N | Y | 200 | 0.36 | 86 | 92080 | 95560 | 3140 | 15400 | 17 | 2 |  | 2021-10-03 07:58 | 1579 | 99 |  | 5 |  | *클로깅으로 20% 이상 감속주입 이상공정등록 및 생관통보 *STR#1,2 0.40미만작업구간 S/R 미실시 | [14 empty] | 93.01 | 100 | 0 | 0 | 0 |  | 650 | 400 | Y | N | 0 | 0 | 0 |  | 651 | 400 | Y | N | N | Y | [5 empty] | RB100.00 | H
A67239 | 2021-10-03 | 1 | A |  | 15 | A | P-AE1055LSM | 탄소강 | G-AE1055LS | BM#1 | 1581 | 40 | 1592 | 1551 | 29 | 5200 |  | 3 | 0.18 | 25 |  | -1.49 | 1550 | 1592 | 0 | 137.61 |  | 30 | 66 | 54 | Y |  | 2021-10-03 08:46 | 66 | 1098 | 10 | 13 | 20 | 23 | 25 | 26 | 26 | 27 | 26 | 26 | 26 | 26 | 26 | 26 | 23 | 27 | 26 | 26 | -0.04 | Y | 25 | Y | 0 | [7 empty] | Y | Y | Y | Y | 170 | 0.48 | 61 | 101532 | 94526 | 6674 | 14850 | 07 | 2 |  | 2021-10-03 08:54 | 1550 | 120 |  | 40 |  | *STR#1엣지히터 불량,STR#2 엣지히터 테스트. 적용-이상재등록 | [14 empty] | 99.98 | 100 | 0 | 0 | 0 |  | 400 |  | N | N | 0 | 0 | 0 |  | 401 |  | N | N | N |  |  | Y |  |  |  | BT180180 | H
B66680 | 2021-10-03 | 2 | A | 잔강최소화전 | 5 | A | 46MNVS6 | 합금강 | KFMN445V계 | BM#2 | 1607 | 49 | 1637 | 1532 | 43 | 8200 |  | 1 | 0.36 | 16 |  | -2.4 | 1579 | 1640 | 0 | 14.99 | 0 | 36 | 76 | 71 | Y |  | 2021-10-03 09:05 | 85 | 1099 | 39 | 42 | 44 | 47 | 48 | 49 | 49 | 49 | 49 | 48 | 46 | 45 |  | 45 | 47 | 49 | 45 | 49 | -0.1 | Y | 35 | Y | -0.2 | [7 empty] | N | N | N | Y | 190 | 0.48 | 67 | 97579 | 99417 | 2933 | 3000 | 17 | 2 |  | 2021-10-03 09:03 | 1579 | 126 |  | 25 |  | *클로깅으로 감속주입 *T/D 2.2T | [14 empty] | 95.34 | 100 | 0 | 5586 | 0 |  | 650 | 400 | Y | N | 0 | 3100 | 0 |  | 651 | 400 | Y | N | N | Y | [5 empty] | RB100.00 | H
A67240 | 2021-10-03 | 1 | A | 유사강종연연주 | 16 | A | AE1055LS | 탄소강 | G-AE1055LS | BM#1 | 1575 | 43 | 1600 | 1543 | 36 | 6000 |  | 3 | 0.21 | 26 |  | -1.49 | 1555 | 1600 | 0.03 | 190.63 |  | 11 | 4 | 53 | Y |  | 2021-10-03 09:44 | 71 | 1078 | 25 | 24 | 23 | 26 | 28 | 28 | 27 | 27 | 27 | 27 | 27 | 26 |  | 26 | 26 | 28 | 26 | 27 | -0.06 | Y | 35 | Y | -0.2 | [8 empty] | N | N | Y | 210 | 0.52 | 57 | 101520 | 92591 | 7109 | 15150 | 07 | 2 |  | 2021-10-03 09:57 | 1555 | 128 |  | 46 |  | *유사강종 연연주 *STR#1엣지히터 불량,STR#2 엣지히터 테스트. 적용-이상재등록 *강종 변경 SR재세팅 | [14 empty] | 100.91 | 100 | 0 | 0 | 0 |  | 500 |  | N | N | 0 | 0 | 0 |  | 501 |  | N | N | N |  |  | Y |  |  |  | BT180180 | H
B66681 | 2021-10-03 | 2 | A | 잔강최소화 | 6 | B | SMN440 | 합금강 | D1 | BM#2 | 1609 | 51 | 1649 | 1567 | 42 | 7800 |  | 1 | 0.41 | 18 |  | -2.4 | 1581 | 1645 | 14.47 | 0 | 0 | 32 | 74 | 72 | Y |  | 2021-10-03 10:03 | 87 | 1088 | -150 | -124 | 43 | 43 | 45 | 47 | 48 | 48 | 47 | 48 | 48 | 47 |  | 47 | 37 | 48 | 47 | 48 | -0.03 | Y | 30 | Y | -0.1 |  |  |  | 0.97 |  |  |  | N | N | N | N | 180 | 0.46 | 62 | 93312 | 101285 | -535 | 15200 | 17 | 2 |  | 2021-10-03 10:05 | 1581 | 148 |  | 50 |  | *롱노즐 재사용 *헤드 절단 4500MM 사무실협의. | 73D0AAD3E6CF41679476E78C30DA7CC6 | 1ABB0E9F15174D9C8FADC504B4B71ECD | [12 empty] | 92.43 | 100 | 4500 | 0 | 0 |  | 651 | 400 | Y | Y | 4500 | 0 | 0 |  | 651 | 400 | Y | Y | [6 empty] | Y | RB100.00 | H
A67241 | 2021-10-03 | 1 | A |  | 17 | A | AE1055LS | 탄소강 | G-AE1055LS | BM#1 | 1599 | 44 | 1602 | 1559 | 34 | 5700 |  | 3 | 0.23 | 25 |  | -1.27 | 1562 | 1602 | 0 | 204.89 |  | 37 | 53 | 50 | Y |  | 2021-10-03 10:47 | 78 | 1098 | 26 | 25 | 30 | 33 | 34 | 35 | 35 | 35 | 35 | 34 | 34 | 33 | 33 | 33 | 33 | 35 | 33 | 35 | -0.06 | Y | 35 | Y | 0 | [8 empty] | N | N | Y | 200 | 0.52 | 59 | 101520 | 98541 | 7959 | 15030 | 07 | 2 |  | 2021-10-03 10:58 | 1562 | 125 |  | 41 |  | *STR#1엣지히터 불량,STR#2 엣지히터 테스트. 적용-이상재등록 | [14 empty] | 96.09 | 100 | 0 | 0 | 0 |  | 500 |  | N | N | 0 | 0 | 0 |  | 501 |  | N | N | N |  |  | Y |  |  |  | BT180180 | H
B66682 | 2021-10-03 | 2 | A |  | 7 | A | SMN440 | 합금강 | D1 | BM#2 | 1586 | 48 | 1642 | 1526 | 41 | 7700 |  | 1 | 0.39 | 22 |  | -2.6 | 1556 | 1628 | 32.08 | 0 | 0 | 20 | 64 | 77 | Y |  | 2021-10-03 11:23 | 62 | 1099 | 44 | 41 | 37 | 36 | 35 | 33 | 32 | 32 | 31 | 30 | 29 | 27 | 26 | 26 | 33 | 37 | 26 | 0 | -0.22 |  | 50 | Y | -0.2 |  |  |  | 0.71 |  |  |  | N | N | N | N | 170 | 0.49 | 61 | 87810 | 96217 | -367 | 15600 | 17 | 2 |  | 2021-10-03 11:25 | 1556 | 134 |  | 33 | [16 empty] | 91.52 | 100 | 0 | 0 | 0 |  | 651 | 400 | Y | Y | 0 | 0 | 0 |  | 650 | 400 | Y | Y |  | N | [5 empty] | RB120.00 | C
A67242 | 2021-10-03 | 1 | A |  | 18 | A | AE1055LS | 탄소강 | G-AE1055LS | BM#1 | 1583 | 41 | 1589 | 1535 | 31 | 5200 |  | 3 | 0.22 | 25 |  | -1.36 | 1540 | 1580 | 0 | 159 |  | 16 | 5 | 40 | Y |  | 2021-10-03 12:13 | 56 | 1098 | 32 | 31 | 30 | 30 | 29 | 28 | 26 | 25 | 25 | 24 | 23 | 23 |  | 23 | 27 | 30 | 23 | 0 | -0.16 |  | 45 | Y | 0 | [8 empty] | N | N | Y | 190 | 0.52 | 56 | 101520 | 91953 | 7497 | 15380 | 07 | 2 |  | 2021-10-03 12:19 | 1540 | 98 |  | 15 | 23 | *STR#1엣지히터 불량,STR#2 엣지히터 테스트. 적용-이상재등록 *Sample채취 ID:103.203 | [14 empty] | 101.57 | 100 | 0 | 0 | 300 |  | 500 |  | N | N | 0 | 0 | 300 |  | 501 |  | N | N | N |  |  | Y |  |  |  | BT180180 | H
B66683 | 2021-10-03 | 2 | B |  | 8 | A | SMN440 | 합금강 | D1 | BM#2 | 1596 | 45 | 1621 | 1533 | 36 | 6500 |  | 1 | 0.38 | 19 |  | 0 | 1559 | 1616 | 12.53 | 0 | 0 | 33 | 62 | 61 | Y |  | 2021-10-03 12:15 | 65 | 1087 | 24 | 24 | 27 | 29 | 30 | 30 | 29 | 28 | 28 | 28 | 27 | 26 | 26 | 25 | 27 | 30 | 25 | 28 | -0.11 | Y | 45 | Y | -0.2 |  |  |  | 1.17 |  |  |  | N | N | N | N | 170 | 0.51 | 64 | 86746 | 103909 | -309 | 15500 | 17 | 2 |  | 2021-10-03 12:23 | 1559 | 130 |  | 43 | [16 empty] | 84.06 | 100 | 0 | 0 | 0 |  | 650 | 400 | Y | Y | 0 | 0 | 0 |  | 651 | 400 | Y | Y | [7 empty] | RB120.00 | C
A67243 | 2021-10-03 | 1 | B |  | 19 | A | AE1055LS | 탄소강 | G-AE1055LS | BM#1 | 1628 | 41 | 1597 | 1562 | 23 | 4100 |  | 3 | 0.18 | 25 |  | -1.76 | 1546 | 1597 | 0 | 129.75 |  | 30 | 67 | 75 | Y |  | 2021-10-03 13:09 | 62 | 1101 | 22 | 27 | 32 | 36 | 36 | 35 | 34 | 34 | 33 | 33 | 32 | 32 | 32 | 32 | 32 | 36 | 32 | 32 | -0.09 | Y | 45 | Y | 0 | [8 empty] | N | N | Y | 180 | 0.46 | 65 | 84600 | 93547 | 7553 | 15300 | 07 | 2 |  | 2021-10-03 13:18 | 1546 | 92 |  | 16 |  | *STR#1엣지히터 불량,STR#2 엣지히터 테스트. 적용-이상재등록 *전공정요청 감속주입(전기로 작업지연) - 정속미준수 이상재등록 | [14 empty] | 83.31 | 100 | 0 | 0 | 0 |  | 500 |  | N | N | 0 | 0 | 0 |  | 501 |  | N | N | N |  |  | Y |  |  |  | BT180180 | H
B66684 | 2021-10-03 | 2 | B | TUNDISH교체전 | 9 | A | SMN440 | 합금강 | D1 | BM#2 | 1591 | 42 | 1620 | 1511 | 33 | 6600 |  | 1 | 0.36 | 19 |  | -2.03 | 1558 | 1618 | 13.88 | 0 | 0 | 36 | 77 | 53 | Y |  | 2021-10-03 13:16 | 64 | 1095 | 24 | 23 | 25 | 27 | 28 | 28 | 28 | 28 | 27 | 26 |  |  |  | 26 | 27 | 28 | 26 | 28 | -0.07 | Y | 30 | Y | -0.2 |  |  |  | 0.92 |  |  |  | N | N | N | N | 220 | 0.51 | 54 | 100917 | 86295 | 655 | 2000 | 17 | 2 |  | 2021-10-03 13:22 | 1558 | 133 |  | 46 |  |  | D32540B3F1954AE58EF2D11677D0872B | A54E69218C7D41389238734C96EC416C | 0F2ACD12D45841B0B122DC04D6A68937 | [11 empty] | 115.6 | 100 | 0 | 2660 | 0 |  | 650 | 400 | Y | Y | 0 | 3050 | 0 |  | 652 | 400 | Y | Y | [7 empty] | RB120.00 | C
A67244 | 2021-10-03 | 1 | B | TUNDISH교체전 | 20 | A | AE1055LS | 탄소강 | G-AE1055LS | BM#1 | 1600 | 40 | 1597 | 1539 | 26 | 4700 |  | 3 | 0.18 | 25 |  | -1.53 | 1550 | 1597 | 0 | 143.72 |  | 11 | 5 | 74 | Y |  | 2021-10-03 14:15 | 66 | 1098 | 30 | 30 | 33 | 33 | 33 | 33 | 32 | 30 | 30 | 29 | 29 | 28 |  | 28 | 30 | 33 | 28 | 33 | -0.11 |  | 45 | Y | -0.2 | [7 empty] | N | N | N | N | 170 | 0.45 | 67 | 90287 | 89986 | 7314 | 2000 | 07 | 2 |  | 2021-10-03 14:22 | 1550 | 94 |  | 18 |  | *전공정요청 감속주입(전기로 작업지연) - 정속미준수 이상재등록 |  | B5532D6FEF2F4EDE9E97C7A8AFED4D59 | 2AB6A1C2CDF14B899374ED2B479473D8 | 620247267BFE4EDCB4D26F56953F608D | [10 empty] | 93.13 | 100 | 0 | 3500 | 0 |  | 500 |  | Y | N | 0 | 3500 | 0 |  | 501 |  | Y | N | N |  |  | Y |  |  |  | BT180180 | H
B66685 | 2021-10-03 | 2 | B | TUNDISH교체 | 1 | A | 25MOCRS4HM3 | 소입성보증강 | C | BM#2 | 1614 | 50 | 1700 | 1570 | 46 | 9300 |  | 1 | 0.38 | 21 |  | -2.45 | 1600 | 1682 | 12.63 | 4.4 | 0 | 32 | 75 | 35 | Y |  | 2021-10-03 14:48 | 92 | 1087 | -301 | -80 | 35 | 32 | 38 | 44 | 47 | 49 | 50 | 50 | 50 | 50 |  | 50 | 42 | 50 | 50 | 50 | 0 |  | 15 | Y | 0 | 0.9 | 2.03 | 2.03 |  |  |  |  | N | N | N | N | 150 | 0.5 | 58 | 91201 | 96583 | 4717 | 15700 | 09 | 1 |  | 2021-10-03 14:48 | 1600 | 157 |  | 35 |  | * BUTT 타입롱노즐사용(슬리브타입.) * T/D FLUX 용탕부: 120 KG / 유탕부: 10KG 투입. | [14 empty] | 89.85 | 100 | 700 | 0 | 0 |  | 411 | 300 | Y | Y | 700 | 0 | 0 |  | 411 | 300 | Y | Y | N | Y | [5 empty] | RB080.00 | C
A67245 | 2021-10-03 | 1 | B | TUNDISH교체 | 1 | A | AE1055LS | 탄소강 | G-AE1055LS | BM#1 | 1565 | 40 | 1608 | 1527 | 34 | 6500 |  | 3 | 0.19 | 25 |  | -1.23 | 1570 | 1608 | 0 | 178.31 |  | 37 | 54 | 94 | Y |  | 2021-10-03 15:30 | 86 | 1099 | 43 | 20 | 26 | 43 | 27 | 32 | 35 | 36 | 38 | 38 | 39 | 40 |  | 40 | 35 | 43 | 27 | 0 | -3.2 |  | 5 | Y | 0.2 |  | 2.06 | 1.89 | [5 empty] | N | N | M | 210 | 0.5 | 61 | 101520 | 97777 | 7923 | 15200 | 18 | 1 |  | 2021-10-03 15:38 | 1570 | 106 |  | 27 |  | *T/D FLUX 유:10KG,용220KG | [14 empty] | 96.92 | 100 | 1500 | 0 | 0 |  | 500 |  | Y | N | 1500 | 0 | 0 |  | 501 |  | Y | N | N |  |  | Y |  |  |  | BT180180 | H
B66686 | 2021-10-03 | 2 | B |  | 2 | B | 25MOCRS4HM3 | 소입성보증강 | C | BM#2 | 1593 | 45 | 1652 | 1554 | 40 | 8200 |  | 1 | 0.34 | 19 |  | -2.48 | 1570 | 1657 | 11.3 | 3.08 | 0 | 20 | 65 | 53 | Y |  | 2021-10-03 15:39 | 62 | 1088 | 48 | 40 | 36 | 33 | 32 | 31 | 30 | 29 | 28 | 26 | 25 | 23 |  | 23 | 31 | 36 | 23 | 0 | -0.29 |  | 45 | Y | -0.4 | [7 empty] | N | N | N | N | 140 | 0.52 | 59 | 91201 | 97434 | 3016 | 15100 | 09 | 1 |  | 2021-10-03 15:41 | 1570 | 145 |  | 42 | [16 empty] | 90.3 | 100 | 0 | 0 | 0 |  | 411 | 300 | Y | Y | 0 | 0 | 0 |  | 411 | 300 | Y | Y | N | Y | [5 empty] | RB080.00 | C
A67246 | 2021-10-03 | 1 | B |  | 2 | A | AE1055LS | 탄소강 | G-AE1055LS | BM#1 | 1589 | 40 | 1595 | 1539 | 27 | 5200 |  | 3 | 0.2 | 25 |  | 0 | 1541 | 1589 | 0 | 193.18 |  | 16 | 6 | 90 | Y |  | 2021-10-03 16:27 | 57 | 1087 | 43 | 32 | 26 | 24 | 21 | 20 | 33 | 20 | 32 | 40 | 41 | 21 |  | 21 | 29 | 41 | 21 | 0 | -4 | Y | 5 | Y | -4 | [8 empty] | N | N | Y | 200 | 0.52 | 58 | 84600 | 97127 | 7073 | 15100 | 18 | 1 |  | 2021-10-03 16:47 | 1541 | 110 |  | 34 | [8 empty] | 2F49B5732E444056A3879466D923746A | CC9FCA44FF124C46839B9DC2F0FA8447 | F5E87535ABA742C7BAFB2A5591DB30A2 |  | 78E6809A9B744D7ABAC47F56A0826936 | 706B6BEABFA3460B8FEA242D18E48F3A | 2DBCB432828A4D67B1CFAA2AB60F7E9C |  | 81.27 | 100 | 0 | 0 | 0 |  | 500 |  | Y | N | 0 | 0 | 0 |  | 501 |  | Y | N | N |  |  | Y |  |  |  | BT180180 | H
B66687 | 2021-10-03 | 2 | B |  | 3 | A | 25MOCRS4HM3 | 소입성보증강 | C | BM#2 | 1603 | 50 | 1622 | 1545 | 47 | 8400 |  | 1 | 0.34 | 19 |  | 0 | 1582 | 1642 | 15.54 | 3.69 | 0 | 33 | 63 | 33 | Y |  | 2021-10-03 16:58 | 74 | 1088 | 21 | 26 | 29 | 32 | 32 | 32 | 31 | 31 | 30 | 28 | 28 | 27 |  | 27 | 29 | 32 | 27 | 32 | -0.12 | Y | 40 | Y | -0.2 | [7 empty] | N | N | N | N | 130 | 0.52 | 58 | 96883 | 95782 | 3018 | 15000 | 09 | 1 |  | 2021-10-03 17:06 | 1582 | 133 |  | 23 | 6 | [15 empty] | 97.47 | 100 | 0 | 0 | 0 |  | 411 | 300 | Y | Y | 0 | 0 | 0 |  | 411 | 300 | Y | Y | N | Y | [5 empty] | RB100.00 | H
A67247 | 2021-10-03 | 1 | B |  | 3 | A | AE1055LS | 탄소강 | G-AE1055LS | BM#1 | 1595 | 41 | 1596 | 1526 | 28 | 5200 |  | 3 | 0.2 | 25 |  | -1.2 | 1559 | 1596 | 0 | 249.32 |  | 1 | 1 | 22587 | Y |  | 2021-10-03 17:34 | 75 | 1099 | 23 | 20 | 24 | 27 | 29 | 28 | 28 | 28 | 28 | 28 | 28 |  |  | 28 | 26 | 29 | 28 | 28 | -0.03 | Y | 30 | Y | 0 | [8 empty] | N | N | Y | 190 | 0.52 | 55 | 84600 | 93219 | 7081 | 16000 | 18 | 1 |  | 2021-10-03 17:42 | 1559 | 113 |  | 26 | [16 empty] | 84.43 | 100 | 0 | 0 | 0 |  | 500 |  | Y | N | 0 | 0 | 0 |  | 501 |  | Y | N | N |  |  | Y |  |  |  | BT180180 | H
B66688 | 2021-10-03 | 2 | B |  | 4 | A | 25MOCRS4HM3 | 소입성보증강 | C | BM#2 | 1591 | 54 | 1622 | 1552 | 40 | 8200 |  | 1 | 0.35 | 19 |  | -2.48 | 1571 | 1635 | 15.8 | 0 | 0 | 36 | 78 | 64 | Y |  | 2021-10-03 18:03 | 63 | 1089 | 24 | 24 | 27 | 28 | 29 | 29 | 27 | 27 | 25 | 24 | 22 | 20 | 18 | 15 | 25 | 29 | 15 | 27 | -0.31 | Y | 45 | Y | -0.6 | [7 empty] | N | N | N | N | 120 | 0.49 | 64 | 106730 | 98941 | 3059 | 16600 | 09 | 1 |  | 2021-10-03 18:03 | 1571 | 127 |  | 17 |  | * 소재가 짧아 퀜칭시간 부족으로 감속주입 함. | [14 empty] | 103.52 | 100 | 0 | 0 | 0 |  | 411 | 300 | Y | Y | 0 | 0 | 0 |  | 411 | 300 | Y | Y | N | Y | [5 empty] | RB100.00 | C
A67248 | 2021-10-03 | 1 | B |  | 4 | A | AE1055LS | 탄소강 | G-AE1055LS | BM#1 | 1604 | 41 | 1582 | 1537 | 25 | 6200 |  | 3 | 0.19 | 25 |  | -1.24 | 1545 | 1582 | 0 | 171.16 |  | 11 | 6 | 81 | Y |  | 2021-10-03 18:34 | 61 | 1098 | 28 | 26 | 27 | 26 | 26 | 25 | 24 | 23 | 23 | 22 | 21 | 21 | 22 | 22 | 24 | 27 | 21 | 26 | -0.13 | Y | 45 | Y | 0.2 | [8 empty] | N | N | Y | 180 | 0.52 | 59 | 101520 | 96459 | 7591 | 15200 | 18 | 1 |  | 2021-10-03 18:42 | 1545 | 101 |  | 24 |  | *STR#2 Edge Heater FAULT 발생으로 적용不 ID:201~203 | [14 empty] | 97.24 | 100 | 0 | 0 | 0 |  | 500 |  | Y | N | 0 | 0 | 0 |  | 501 |  | N | N | N |  |  | Y |  |  |  | BT180180 | H
B66689 | 2021-10-03 | 2 | B |  | 5 | A | 25MOCRS4HM3 | 소입성보증강 | C | BM#2 | 1579 | 49 | 1621 | 1544 | 41 | 7900 |  | 1 | 0.35 | 18 |  | -2.3 | 1571 | 1625 | 11.91 | 3.08 | 0 | 32 | 76 | 40 | Y |  | 2021-10-03 19:02 | 63 | 1087 | 12 | 12 | 19 | 24 | 25 | 26 | 26 | 24 | 23 | 22 | 21 | 20 | 18 | 16 | 21 | 26 | 16 | 0 | -0.22 | Y | 45 | Y | -0.4 | [7 empty] | N | N | N | N | 110 | 0.5 | 70 | 96883 | 109927 | -1777 | 15500 | 09 | 1 |  | 2021-10-03 19:00 | 1571 | 124 |  | 22 |  | * 전공정 요청 L/D잔강이월 미실시 이상공정등록 * 소재가 짧아 퀜칭시간 부족으로 감속주입 함. | [14 empty] | 88.97 | 100 | 0 | 0 | 0 |  | 411 | 300 | Y | Y | 0 | 0 | 0 |  | 411 | 300 | Y | Y | N | [6 empty] | RB100.00 | H
A67249 | 2021-10-03 | 1 | B |  | 5 | A | AE1055LS | 탄소강 | G-AE1055LS | BM#1 | 1654 | 42 | 1589 | 1568 | 19 | 3500 |  | 3 | 0.19 | 25 |  | -1.27 | 1550 | 1589 | 0 | 181.95 |  | 37 | 55 | 56 | Y |  | 2021-10-03 19:32 | 66 | 1089 | 20 | 21 | 27 | 30 | 32 | 32 | 32 | 31 | 31 | 31 | 31 | 31 |  | 31 | 30 | 32 | 31 | 32 | -0.03 | Y | 35 | Y | 0 | [8 empty] | N | N | Y | 170 | 0.52 | 55 | 101520 | 92989 | 7461 | 15600 | 18 | 1 |  | 2021-10-03 19:44 | 1550 | 101 |  | 26 | [16 empty] | 100.56 | 100 | 0 | 0 | 0 |  | 500 |  | Y | N | 0 | 0 | 0 |  | 501 |  | Y | N | N |  |  | Y |  |  |  | BT180180 | H
B66690 | 2021-10-03 | 2 | B | 잔강최소화전 | 6 | A | 25MOCRS4HM3 | 소입성보증강 | C | BM#2 | 1608 | 45 | 1638 | 1558 | 36 | 7200 |  | 1 | 0.36 | 18 |  | -2.21 | 1576 | 1629 | 13.29 | 1.75 | 0 | 20 | 66 | 45 | Y |  | 2021-10-03 20:04 | 68 | 1088 | 14 | 13 | 21 | 25 | 25 | 26 | 25 | 25 | 24 | 23 | 22 | 21 | 20 | 19 | 22 | 26 | 19 | 25 | -0.16 | Y | 45 | Y | -0.2 | [7 empty] | N | N | N | N | 100 | 0.48 | 68 | 102582 | 103061 | -1161 | 2500 | 09 | 1 |  | 2021-10-03 20:23 | 1576 | 131 |  | 30 |  | * 소재가 짧아 퀜칭시간 부족으로 감속주입 함. * 전공정 요청 L/D잔강이월 미실시 이상공정등록 * T/D 실측잔강 : 2T | [14 empty] | 100.18 | 100 | 0 | 5800 | 0 |  | 410 | 300 | Y | Y | 0 | 5680 | 0 |  | 411 | 300 | Y | Y | N | [6 empty] | RB100.00 | H
A67250 | 2021-10-03 | 1 | B |  | 6 | A | AE1055LS | 탄소강 | G-AE1055LS | BM#1 | 1632 | 41 | 1594 | 1571 | 21 | 3400 |  | 3 | 0.19 | 25 |  | -1.27 | 1550 | 1589 | 0 | 181.61 |  | 16 | 7 | 56 | Y |  | 2021-10-03 20:26 | 66 | 1087 | 31 | 30 | 30 | 30 | 30 | 29 | 29 | 29 | 27 | 27 | 28 | 28 |  | 28 | 29 | 30 | 27 | 30 | -0.04 | Y | 35 | Y | 0 | [8 empty] | N | N | Y | 210 | 0.52 | 58 | 101520 | 93262 | 7538 | 15700 | 18 | 1 |  | 2021-10-03 20:34 | 1550 | 101 |  | 29 | [16 empty] | 100.27 | 100 | 0 | 0 | 0 |  | 500 |  | Y | N | 0 | 0 | 0 |  | 501 |  | Y | N | N |  |  | Y |  |  |  | BT180180 | H
A67251 | 2021-10-03 | 1 | D |  | 7 | A | AE1055LS | 탄소강 | G-AE1055LS | BM#1 | 1626 | 41 | 1585 | 1560 | 24 | 4200 |  | 3 | 0.18 | 25 |  | 0 | 1585 | 1585 | 0 | 179.65 |  | 1 | 2 | 49 | Y |  | 2021-10-03 21:27 | 101 | 1098 | 26 | 24 | 23 | 22 | 22 | 21 | 21 | 21 | 27 | 28 | 30 | 42 |  | 42 | 25 | 42 | 42 | 21 | 0 |  |  | Y | 2.4 | [8 empty] | N | N | Y | 200 | 0.52 | 56 | 101520 | 94675 | 7125 | 15500 | 18 | 1 |  | 2021-10-03 21:34 | 1585 | 101 |  | 26 | [16 empty] | 99.87 | 100 | 0 | 0 | 0 |  | 500 |  | Y | N | 0 | 0 | 0 |  | 501 |  | Y | N | N |  |  | Y |  |  |  | BT180180 | H
B66691 | 2021-10-03 | 2 | D | 잔강최소화 | 7 | A | 25MOCRS4HM | 소입성보증강 | C | BM#2 | 1625 | 50 | 1646 | 1563 | 44 | 7900 |  | 1 | 0.31 | 19 |  | -2.28 | 1576 | 1638 | 13.95 | 1.9 | 0 | 33 | 64 | 51 | Y |  | 2021-10-03 21:07 | 66 | 1089 | -172 | -179 | 12 | 19 | 21 | 23 | 23 | 24 | 24 | 23 | 23 | 22 | 21 | 20 | 12 | 24 | 20 | 23 | -0.13 | Y | 30 | Y | -0.2 | [7 empty] | N | N | N | N | 150 | 0.47 | 65 | 93968 | 106007 | -157 | 15100 | 09 | 1 |  | 2021-10-03 21:07 | 1576 | 155 |  | 51 |  | * 롱노즐 재사용 * 전공정 요청 L/D잔강이월 미실시. 이상공정등록 및 생관통보 * 트랜스퍼카 쾐칭 장입으로 인한 BLOOM정체, 감속주입 | 5CA133C9A0D74F20A9CEECB722F6A229 |  | 45A6399F80C2444483AAEB0459F82433 | [11 empty] | 88.44 | 100 | 2500 | 0 | 0 |  | 411 | 300 | Y | Y | 2500 | 0 | 0 |  | 411 | 300 | Y | Y | N | [5 empty] | Y | RB100.00 | H
A67252 | 2021-10-03 | 1 | D |  | 8 | A | AE1055LS | 탄소강 | G-AE1055LS | BM#1 | 1603 | 42 | 1593 | 1534 | 28 | 5500 |  | 3 | 0.18 | 26 |  | -1.48 | 1551 | 1593 | 0 | 157.44 |  | 11 | 7 | 53 | Y |  | 2021-10-03 22:20 | 67 | 1098 | 20 | 23 | 26 | 28 | 29 | 29 | 28 | 28 | 27 | 26 | 26 | 25 | 25 | 25 | 26 | 29 | 25 | 28 | -0.09 | Y | 45 | Y | 0 | [8 empty] | N | N | Y | 190 | 0.46 | 69 | 101520 | 95667 | 7783 | 15400 | 18 | 1 |  | 2021-10-03 22:28 | 1551 | 103 |  | 30 |  | *전공정요청 감속주입(정속유지강종) | [14 empty] | 97.01 | 100 | 0 | 0 | 0 |  | 500 |  | Y | N | 0 | 0 | 0 |  | 501 |  | Y | N | N |  |  | Y |  |  |  | BT180180 | H
B66692 | 2021-10-03 | 2 | D |  | 8 | B | 25MOCRS4HM | 소입성보증강 | C | BM#2 | 1606 | 47 | 1664 | 1558 | 43 | 8100 |  | 1 | 0.41 | 19 |  | -2.76 | 1577 | 1651 | 5.22 | 24.37 | 0 | 36 | 79 | 52 | Y |  | 2021-10-03 22:17 | 67 | 1089 | 18 | 17 | 20 | 22 | 23 | 24 | 24 | 23 | 23 | 22 | 21 | 19 | 18 | 16 | 21 | 24 | 16 | 23 | -0.2 | Y | 40 | Y | -0.4 | [7 empty] | N | N | N | N | 140 | 0.47 | 67 | 103818 | 100012 | -812 | 15200 | 09 | 1 |  | 2021-10-03 22:19 | 1577 | 157 |  | 47 |  | * 전공정 요청 L/D잔강이월 미실시. 이상공정등록 및 생관통보 * 트랜스퍼카 쾐칭 장입으로 인한 BLOOM정체, 감속주입 | [14 empty] | 104.44 | 100 | 0 | 0 | 0 |  | 411 | 300 | Y | Y | 0 | 0 | 0 |  | 411 | 300 | Y | Y | N | [6 empty] | RB085.00 | C
A67253 | 2021-10-03 | 1 | D |  | 9 | A | AE1055LS | 탄소강 | G-AE1055LS | BM#1 | 1620 | 40 | 1587 | 1582 | 20 | 3300 |  | 3 | 0.19 | 25 |  | -1.2 | 1552 | 1587 | 0 | 147.79 |  | 37 | 56 | 54 | Y |  | 2021-10-03 23:21 | 68 | 1088 | 24 | 24 | 26 | 29 | 31 | 31 | 32 | 32 | 31 | 31 | 31 | 31 | 32 | 32 | 30 | 32 | 31 | 32 | -0.04 | Y | 25 | Y | 0.2 | [8 empty] | N | N | Y | 180 | 0.52 | 59 | 84600 | 97134 | 7766 | 16000 | 18 | 1 |  | 2021-10-03 23:36 | 1552 | 113 |  | 39 | [7 empty] | 77AED9AF7E0949889600646F63B35E58 | E379B63C2F5A4896AE23B323A04E0362 | 2089858B5BAC4B4793EB026546F0794F |  | C07B01233ABB40DCA76C414355C071E8 | 7FB254795AE3498795EDC6C49E03926B | 06B53A62E9784D63A17BE0522E86306D |  |  | 80.49 | 100 | 0 | 0 | 0 |  | 500 |  | Y | N | 0 | 0 | 0 |  | 501 |  | Y | N | N |  |  | Y |  |  |  | BT180180 | H
B66693 | 2021-10-03 | 2 | D |  | 9 | A | 25MOCRS4HM | 소입성보증강 | C | BM#2 | 1638 | 69 | 1650 | 1567 | 49 | 9400 |  | 1 | 0.49 | 19 |  | -2.66 | 1593 | 1660 | 0 | 37.04 | 0 | 32 | 77 | 42 | Y |  | 2021-10-03 23:30 | 83 | 1099 | 12 | 21 | 29 | 36 | 39 | 40 | 40 | 40 | 39 | 38 | 37 | 35 | 32 | 32 | 34 | 40 | 32 | 40 | -0.23 | Y | 35 | Y | -0.6 | [7 empty] | N | N | N | N | 130 | 0.5 | 64 | 102232 | 99561 | -61 | 15800 | 09 | 1 |  | 2021-10-03 23:39 | 1593 | 165 |  | 42 |  | * 전공정 요청 L/D잔강이월 미실시. 이상공정등록 및 생관통보 * 트랜스퍼카 쾐칭 장입으로 인한 BLOOM정체, 감속주입 | [14 empty] | 102.39 | 100 | 0 | 0 | 0 |  | 411 | 300 | Y | Y | 0 | 0 | 0 |  | 411 | 300 | Y | Y | N | [6 empty] | RB120.00 | C
A67254 | 2021-10-03 | 1 | D |  | 10 | A | AE1055LS | 탄소강 | G-AE1055LS | BM#1 | 1620 | 41 | 1596 | 1580 | 20 | 3400 |  | 3 | 0.18 | 25 |  | -1.55 | 1553 | 1596 | 0 | 156.49 |  | 16 | 8 | 61 | Y |  | 2021-10-04 00:24 | 69 | 1090 | 32 | 31 | 30 | 30 | 31 | 31 | 30 | 30 | 29 | 29 | 28 | 28 | 28 | 28 | 30 | 31 | 28 | 31 | -0.05 | Y | 40 | Y | 0 | [8 empty] | N | N | Y | 170 | 0.52 | 56 | 84600 | 90577 | 7973 | 15400 | 18 | 1 |  | 2021-10-04 00:35 | 1553 | 109 |  | 36 | [16 empty] | 8460000 | 100 | 0 | 0 | 0 |  | 500 |  | Y | N | 0 | 0 | 0 |  | 501 |  | Y | N | N |  |  | Y |  |  |  | BT180180 | H
B66694 | 2021-10-03 | 2 | D | TUNDISH교체전 | 10 | A | 25MOCRS4HM | 소입성보증강 | C | BM#2 | 1609 | 54 | 1651 | 1544 | 47 | 9000 |  | 1 | 0.46 | 19 |  | -2.28 | 1578 | 1648 | 0 | 38.95 | 0 | 20 | 67 | 58 | Y |  | 2021-10-04 00:51 | 68 | 1089 | 29 | 30 | 33 | 33 | 34 | 33 | 33 | 32 | 31 | 29 | 27 | 25 |  | 25 | 31 | 34 | 25 | 33 | -0.26 | Y | 35 | Y | -0.4 | [7 empty] | N | N | N | N | 120 | 0.52 | 61 | 90186 | 100385 | -1485 | 2000 | 09 | 1 |  | 2021-10-04 00:52 | 1578 | 137 |  | 25 | 9 | * 전공정 요청 L/D잔강이월 미실시. 이상공정등록 및 생관통보 | E8C8D1D3892F420C9E2BBD8882426EA2 | A90C896024DE423D94D29969131500A0 | 19A13A15B21C4A5ABEEAFEEF06062F18 | [11 empty] | 90.5 | 100 | 0 | 3540 | 0 |  | 411 | 300 | Y | Y | 0 | 3770 | 0 |  | 411 | 300 | Y | Y | N | [6 empty] | RB100.00 | C
A67255 | 2021-10-03 | 1 | D |  | 11 | A | AE1055LS | 탄소강 | G-AE1055LS | BM#1 | 1620 | 42 | 1599 | 1583 | 20 | 3600 |  | 3 | 0.17 | 26 |  | -1.97 | 1544 | 1599 | 0 | 184.22 |  | 1 | 3 | 56 | Y |  | 2021-10-04 01:30 | 60 | 1100 | 28 | 27 | 26 | 26 | 26 | 25 | 25 | 24 | 23 | 23 | 22 | 23 |  | 23 | 25 | 26 | 22 | 26 | -0.1 | Y | 40 | Y | 0.2 | [8 empty] | N | N | Y | 210 | 0.52 | 56 | 101520 | 93091 | 7509 | 15500 | 18 | 1 |  | 2021-10-04 01:39 | 1544 | 103 |  | 26 | [16 empty] | 100.47 | 100 | 0 | 0 | 0 |  | 500 |  | Y | N | 0 | 0 | 0 |  | 501 |  | Y | N | N |  |  | Y |  |  |  | BT180180 | H
B66695 | 2021-10-03 | 2 | D | TUNDISH교체 | 1 | A | KFMN438S | 합금강 | D1 | BM#2 | 1594 | 45 | 1665 | 1522 | 40 | 7900 |  | 1 | 0.52 | 16 |  | -2.98 | 1578 | 1656 | 24.63 | 0 | 0 | 33 | 65 | 53 | Y |  | 2021-10-04 02:05 | 86 | 1084 | -345 | -3 | 28 | 27 | 34 | 36 | 38 | 40 | 41 | 40 | 41 | 39 | 38 | 38 | 36 | 41 | 38 | 0 | -0.15 |  | 20 | Y | -0.2 |  | 2.07 | 2.01 |  |  |  |  | Y | Y | N | M | 220 | 0.45 | 65 | 89216 | 96943 | 57 | 14300 | 10 | 2 |  | 2021-10-04 02:08 | 1578 | 138 |  | 36 | 26 | * BUTT 타입롱노즐사용(슬리브타입.) * T/D FLUX 용탕부: 120 KG / 유탕부: 10KG 투입. | [14 empty] | 91.79 | 100 | 1070 | 0 | 0 |  | 650 | 400 | Y | Y | 1040 | 0 | 0 |  | 650 | 400 | Y | Y | [7 empty] | RB098.00 | C
A67256 | 2021-10-03 | 1 | D |  | 12 | A | AE1055LS | 탄소강 | G-AE1055LS | BM#1 | 1620 | 45 | 1593 | 1545 | 24 | 4900 |  | 3 | 0.17 | 25 |  | -1.37 | 1552 | 1593 | 0 | 185.08 |  | 11 | 8 | 56 | Y |  | 2021-10-04 02:36 | 68 | 1091 | 23 | 27 | 29 | 30 | 30 | 29 | 28 | 27 | 27 | 26 | 26 | 26 |  | 26 | 27 | 30 | 26 | 27 | -0.1 | Y | 40 | Y | 0 | [8 empty] | N | N | Y | 200 | 0.52 | 61 | 101520 | 97190 | 7710 | 15100 | 18 | 1 |  | 2021-10-04 02:45 | 1552 | 103 |  | 16 | [16 empty] | 95.64 | 100 | 0 | 0 | 0 |  | 500 |  | Y | N | 0 | 0 | 0 |  | 501 |  | Y | N | N |  |  | Y |  |  |  | BT180180 | H
B66696 | 2021-10-03 | 2 | D |  | 2 | A | KFMN438S | 합금강 | D1 | BM#2 | 1577 | 42 | 1622 | 1545 | 37 | 6400 |  | 1 | 0.5 | 16 |  | -2.72 | 1549 | 1612 | 23.61 | 0 | 0 | 36 | 80 | 61 | Y |  | 2021-10-04 03:08 | 57 | 1088 | 32 | 26 | 22 | 19 | 18 | 17 | 16 | 16 | 16 | 15 | 15 | 15 | 14 | 14 | 18 | 22 | 14 | 16 | -0.16 |  | 50 | Y | -0.2 | [7 empty] | Y | Y | Y | Y | 220 | 0.49 | 64 | 100368 | 97677 | -727 | 14900 | 10 | 2 |  | 2021-10-04 03:12 | 1549 | 131 |  | 39 | 16 | [15 empty] | 102 | 100 | 0 | 0 | 0 |  | 650 | 400 | Y | Y | 0 | 0 | 0 |  | 650 | 400 | Y | Y | [7 empty] | RB098.00 | C
A67257 | 2021-10-03 | 1 | D |  | 13 | A | AE1055LS | 탄소강 | G-AE1055LS | BM#1 | 1620 | 40 | 1590 | 1576 | 23 | 3900 |  | 3 | 0.17 | 26 |  | -1.24 | 1552 | 1590 | 0 | 167.71 |  | 37 | 57 | 62 | Y |  | 2021-10-04 03:28 | 68 | 1099 | 26 | 26 | 29 | 33 | 35 | 36 | 35 | 35 | 35 | 35 | 34 | 35 | 34 | 34 | 33 | 36 | 34 | 35 | -0.02 | Y | 35 | Y | -0.2 | [8 empty] | N | N | Y | 190 | 0.52 | 59 | 101520 | 97119 | 7931 | 15800 | 18 | 1 |  | 2021-10-04 03:35 | 1552 | 108 |  | 27 | [16 empty] | 96.59 | 100 | 0 | 0 | 0 |  | 500 |  | Y | N | 0 | 0 | 0 |  | 501 |  | Y | N | N |  |  | Y |  |  |  | BT180180 | H
A67258 | 2021-10-03 | 1 | D |  | 14 | A | AE1055LS | 탄소강 | G-AE1055LS | BM#1 | 1620 | 40 | 1590 | 1569 | 24 | 4300 |  | 3 | 0.17 | 26 |  | -1.25 | 1554 | 1590 | 0 | 171.89 |  | 16 | 9 | 52 | Y |  | 2021-10-04 04:29 | 70 | 1087 | 34 | 34 | 34 | 35 | 35 | 34 | 34 | 34 | 33 | 33 | 33 | 32 | 33 | 33 | 34 | 35 | 32 | 34 | -0.02 | Y | 40 | Y | 0.2 | [8 empty] | N | N | Y | 180 | 0.52 | 58 | 101520 | 94798 | 7552 | 15400 | 18 | 1 |  | 2021-10-04 04:37 | 1554 | 102 |  | 26 | [16 empty] | 98.75 | 100 | 0 | 0 | 0 |  | 500 |  | Y | N | 0 | 0 | 0 |  | 501 |  | Y | N | N |  |  | Y |  |  |  | BT180180 | H
B66697 | 2021-10-03 | 2 | D | 잔강최소화전 | 3 | B | KFMN438S | 합금강 | D1 | BM#2 | 1568 | 43 | 1624 | 1555 | 38 | 6400 |  | 1 | 0.45 | 16 |  | -2.2 | 1555 | 1612 | 17.93 | 0 | 0 | 32 | 78 | 66 | Y |  | 2021-10-04 04:27 | 63 | 1111 | 12 | 20 | 26 | 27 | 29 | 28 | 28 | 28 | 27 | 25 | 23 | 21 | 19 | 16 | 24 | 29 | 16 | 28 | -0.29 | Y | 45 | Y | -0.6 | [7 empty] | Y | Y | Y | Y | 210 | 0.48 | 65 | 89216 | 99160 | -10 | 3000 | 10 | 2 |  | 2021-10-04 04:29 | 1555 | 117 |  | 24 |  | *T/D 2.2T |  | C61DE1A59AEA4BDDB75789145F3A4801 | [12 empty] | 89.44 | 100 | 0 | 5007 | 0 |  | 650 | 400 | Y | Y | 0 | 5185 | 0 |  | 650 | 400 | Y | Y | [7 empty] | LT180180 | C
A67259 | 2021-10-03 | 1 | A |  | 15 | A | AE1055LS | 탄소강 | G-AE1055LS | BM#1 | 1620 | 40 | 1602 | 1611 | 16 | 3000 |  | 3 | 0.17 | 25 |  | -1.79 | 1548 | 1602 | 0 | 192.27 |  | 1 | 4 | 63 | Y |  | 2021-10-04 05:29 | 64 | 1098 | 32 | 31 | 31 | 30 | 31 | 31 | 30 | 30 | 30 | 30 | 29 | 29 |  | 29 | 30 | 31 | 29 | 31 | -0.04 | Y | 45 | Y | 0 | [8 empty] | N | N | Y | 170 | 0.52 | 55 | 84600 | 91535 | 7715 | 15730 | 18 | 1 |  | 2021-10-04 05:37 | 1548 | 105 |  | 25 | [16 empty] | 85.03 | 100 | 0 | 0 | 0 |  | 500 |  | Y | N | 0 | 0 | 0 |  | 501 |  | Y | N | N |  |  | Y |  |  |  | BT180180 | H
B66698 | 2021-10-03 | 2 | A | 잔강최소화 | 4 | A | 46MNVS6 | 합금강 | KFMN445V계 | BM#2 | 1631 | 40 | 1648 | 1558 | 35 | 6300 |  | 1 | 0.52 | 16 |  | -2.75 | 1564 | 1635 | 0 | 43.01 | 0 | 20 | 68 | 84 | Y |  | 2021-10-04 05:35 | 70 | 1090 | -178 | -180 | 29 | 30 | 31 | 31 | 32 | 31 | 30 | 28 | 26 | 23 |  | 23 | 12 | 32 | 23 | 31 | -0.36 | Y | 25 | Y | -0.6 | [7 empty] | N | N | N | Y | 200 | 0.49 | 56 | 97835 | 97343 | 1757 | 16100 | 10 | 2 |  | 2021-10-04 05:40 | 1564 | 132 |  | 39 |  | *롱노즐 재사용 *클로깅 현상 보임. | [14 empty] | 98.33 | 100 | 3600 | 0 | 0 |  | 650 | 400 | Y | N | 3600 | 0 | 0 |  | 650 | 400 | Y | N | N | Y |  |  |  |  | Y | RB100.00 | H
A67260 | 2021-10-03 | 1 | A |  | 16 | A | AE1055LS | 탄소강 | G-AE1055LS | BM#1 | 1606 | 42 | 1599 | 1541 | 35 | 5100 |  | 3 | 0.17 | 25 |  | -1.56 | 1552 | 1599 | 0 | 164.64 |  | 11 | 9 | 61 | Y |  | 2021-10-04 06:28 | 68 | 1089 | 29 | 30 | 33 | 33 | 33 | 33 | 33 | 32 | 32 | 31 | 31 | 30 | 30 | 30 | 32 | 33 | 30 | 33 | -0.06 | Y | 50 | Y | 0 | [8 empty] | N | N | Y | 210 | 0.52 | 61 | 101520 | 97344 | 7356 | 15560 | 18 | 1 |  | 2021-10-04 06:34 | 1552 | 102 |  | 22 | [16 empty] | 96.36 | 100 | 0 | 0 | 0 |  | 500 |  | Y | N | 0 | 0 | 0 |  | 501 |  | Y | N | N |  |  | Y |  |  |  | BT180180 | H
B66699 | 2021-10-03 | 2 | A | 연주종료 | 5 | A | 46MNVS6 | 합금강 | KFMN445V계 | BM#2 | 1582 | 49 | 1660 | 1547 | 42 | 7300 |  | 1 | 0.58 | 15 |  | -2.65 | 1571 | 1640 | 17.17 | 17.9 | 0 | 33 | 66 | 59 | Y |  | 2021-10-04 06:57 | 77 | 1079 | 22 | 34 | 44 | 48 | 49 | 49 | 48 | 47 | 45 | 43 | 41 |  |  | 41 | 42 | 49 | 41 | 0 | -0.27 | Y | 30 | Y | -0.4 | [7 empty] | N | N | N | Y | 190 | 0.42 | 51 | 34530 | 64619 | 31681 | 13000 | 10 | 2 |  | 2021-10-04 06:56 | 1571 | 117 |  | 14 | 13 | *클로깅 현상 발생 20% 이상 감속주입 이상공정등록 및 생관통보 *LD잔강 32T 내림 *클로깅으로 매뉴얼 작업 해당부분 고철처리 요청 *작업종료 8시18분 *B66700 오픈 직후 클로깅으로 작업 불가해 5T 받고 L/D CLOSE후 TD 물량 매뉴얼 상태로 잔강 13T까지 빼고 작업 종료함. |  | EF5EE301C177456ABBDB8F004F0F4B73 |  |  |  |  | EB1E006622AC4FF09E03DDB39A8FB64F | 1A3A7B361064478A811ACE6D0F73648B |  |  | D6410A5FBDC54AF28DDC362F3577917B | 5116B88A7FD44D1282ABAB15CED919D4 |  | 클로깅 | 35.78 | 100 | 0 | 6000 | 0 |  | 650 | 400 | Y | N | 0 | 2960 | 0 |  | 650 | 400 | Y | N | N | Y | [5 empty] | RB100.00 | H
A67261 | 2021-10-04 | 1 | A |  | 17 | A | AE1055LS | 탄소강 | G-AE1055LS | BM#1 | 1614 | 40 | 1598 | 1540 | 32 | 5100 |  | 3 | 0.18 | 26 |  | -1.59 | 1550 | 1598 | 0 | 193.06 |  | 37 | 58 | 47 | Y |  | 2021-10-04 07:38 | 66 | 1098 | 29 | 31 | 36 | 37 | 38 | 37 | 37 | 36 | 36 | 35 | 35 | 34 |  | 34 | 35 | 38 | 34 | 37 | -0.11 | Y | 35 | Y | -0.2 | [8 empty] | N | N | Y | 200 | 0.52 | 55 | 101520 | 91958 | 7992 | 15320 | 18 | 1 |  | 2021-10-04 07:47 | 1550 | 95 |  | 14 | [16 empty] | 100.56 | 100 | 0 | 0 | 0 |  | 500 |  | Y | N | 0 | 0 | 0 |  | 501 |  | Y | N | N |  |  | Y |  |  |  | BT180180 | H
A67262 | 2021-10-04 | 1 | A |  | 18 | A | AE1055LS | 탄소강 | G-AE1055LS | BM#1 | 1577 | 41 | 1593 | 1538 | 30 | 5800 |  | 3 | 0.18 | 25 |  | -1.61 | 1547 | 1593 | 0 | 205.28 |  | 16 | 10 | 67 | Y |  | 2021-10-04 08:35 | 63 | 1099 | 33 | 33 | 34 | 34 | 34 | 33 | 32 | 31 | 30 | 30 | 29 | 29 | 28 | 28 | 31 | 34 | 28 | 34 | -0.12 |  | 50 | Y | -0.2 | [8 empty] | N | N | Y | 190 | 0.52 | 59 | 101520 | 96039 | 7211 | 15450 | 18 | 1 |  | 2021-10-04 08:44 | 1547 | 92 |  | 15 |  | *랜싱 | [6 empty] | 46B997AC12D440BAAA26E3F9324B1936 | 6BD41EC2B3B54FCFAB10B44C96932A38 | 88946CB548734043A40FFAE4583D2FBF |  | B81BB08B3B6144579460CD79D4896939 | 0C45912BE59A4BD38AE27AB3BEEE55BE | 6D744D04F25A400ABC5D478BE00D98A9 |  | 97.62 | 100 | 0 | 0 | 0 |  | 500 |  | Y | N | 0 | 0 | 0 |  | 501 |  | Y | N | N |  |  | Y |  |  |  | BT180180 | H
A67263 | 2021-10-04 | 1 | A |  | 19 | B | AE1055LS | 탄소강 | G-AE1055LS | BM#1 | 1609 | 40 | 1592 | 1529 | 26 | 5300 |  | 3 | 0.17 | 26 |  | -1.88 | 1535 | 1592 | 0 | 202.11 |  | 1 | 5 | 71 | Y |  | 2021-10-04 09:33 | 51 | 1087 | 27 | 26 | 26 | 26 | 26 | 24 | 23 | 22 | 21 | 20 | 20 | 21 |  | 21 | 23 | 26 | 20 | 26 | -0.15 | Y | 40 | Y | 0.2 | [8 empty] | N | N | Y | 180 | 0.52 | 55 | 84600 | 92610 | 7490 | 15510 | 18 | 1 |  | 2021-10-04 09:40 | 1535 | 93 |  | 16 | [16 empty] | 84.1 | 100 | 0 | 0 | 0 |  | 500 |  | Y | N | 0 | 0 | 0 |  | 501 |  | Y | N | N |  |  | Y |  |  |  | BT180180 | H
A67264 | 2021-10-04 | 1 | A | TUNDISH교체전 | 20 | A | AE1055LS | 탄소강 | G-AE1055LS | BM#1 | 1623 | 40 | 1593 | 1567 | 26 | 4600 |  | 3 | 0.44 | 26 |  | -1.29 | 1553 | 1593 | 0 | 172.62 |  | 11 | 10 | 60 | Y |  | 2021-10-04 10:29 | 69 | 1088 | 39 | 23 | 30 | 33 | 34 | 34 | 34 | 34 | 33 | 33 | 32 | 31 | 31 | 31 | 32 | 34 | 31 | 34 | -0.06 | Y | 40 | Y | 0 | [8 empty] | N | N | M | 170 | 0.52 | 71 | 89840 | 96314 | 7936 | 1800 | 18 | 1 |  | 2021-10-04 10:38 | 1553 | 93 |  | 17 |  |  | 1F16346730FB4F4FB90A60CE9B4DA3C0 | F8B393BEBBE04135A981DBB49B04EA0E | 66009496343D49A684AAE1FC70FD6347 | [11 empty] | 85.32 | 100 | 0 | 3500 | 0 |  | 500 |  | Y | N | 0 | 3500 | 0 |  | 501 |  | Y | N | N |  |  | Y |  |  |  | BT180180 | H
A67265 | 2021-10-04 | 1 | A | TUNDISH교체 | 1 | B | SEAH-BQ2 | 탄소강 | P-AE1055LS | BM#1 | 1582 | 46 | 1596 | 1539 | 39 | 6900 |  | 3 | 0.17 | 30 |  | -0.94 | 1563 | 1596 | 0 | 9.03 |  | 37 | 59 | 63 | Y |  | 2021-10-04 11:47 | 78 | 1098 | -333 | 23 | 25 | 17 | 22 | 26 | 28 | 29 | 31 | 32 | 32 | 32 | 33 | 33 | 28 | 33 | 33 | 32 | 0 |  |  | Y | 0.2 |  | 2.38 | 2.38 | [5 empty] | Y | Y | M | 210 | 0.46 | 68 | 101532 | 102226 | 6924 | 15000 | 03 | 2 |  | 2021-10-04 11:56 | 1563 | 107 |  | 21 |  | *FLUX 270KG/10KG | [14 empty] | 92.77 | 100 | 1500 | 0 | 0 |  | 400 |  | Y | N | 1500 | 0 | 0 |  | 401 |  | Y | N |  |  |  | Y |  |  |  | BT180180 | H
B66700 | 2021-10-04 | 2 | A | 연주시작 | 1 | A | 46MNVS6 | 합금강 | KFMN445V계 | BM#2 | 1598 | 73 | 1703 | 1511 | 53 | 17100 |  | 1 | 0.46 | 21 |  | -3.46 | 1588 | 1691 | 0 | 59.36 | 0 | 36 | 81 |  | Y |  | 2021-10-04 12:34 | 94 | 1098 | 39 | 41 | 43 | -362 | -360 | 27 | 36 | 33 | 38 | 44 | 46 | 47 | 47 | 47 | 41 | 47 | 47 | 47 | 0 |  | 10 | Y | 0 |  | 2.68 | 2.68 | 1.62 |  |  |  | N | N | N | M | 220 | 0.44 | 55 | 97835 | 6473 | 82027 | 15100 | 05 | 1 |  | 2021-10-04 12:43 | 1588 | 398 |  | 20 |  | * BUTT 타입롱노즐사용(슬리브타입.) * T/D FLUX 용탕부: 120 KG / 유탕부: 10KG 투입. *코너히터기 건조로 미적용 *시작: 12시58분 *유탕구 1103 *클로깅으로 감속주입 *수소10분값 기준치 초과 이상공정등록 및 생관통보 |  | 311A832559EB401F86FBC7B24CB1C536 | 264406FAD62A4B94815E6CECA51C2C4A | [11 empty] | 101.49 | 47.06 | 700 | 0 | 0 |  | 651 | 400 | N | N | 700 | 0 | 0 |  | 650 | 400 | N | N | N | N | Y |  |  |  |  | RB100.00 | H
A67266 | 2021-10-04 | 1 | C |  | 2 | A | SEAH-BQ2 | 탄소강 | P-AE1055LS | BM#1 | 1610 | 45 | 1577 | 1542 | 35 | 6100 |  | 3 | 0.18 | 31 |  | -1.14 | 1537 | 1577 | 0 | 193.61 |  | 16 | 11 | 77 | Y |  | 2021-10-04 12:57 | 52 | 1087 | 32 | 29 | 25 | 26 | 26 | 26 | 25 | 26 | 27 | 27 | 27 | 27 | 26 | 25 | 26 | 27 | 25 | 27 | -0.06 | Y | 32.98 | Y | 0 | [7 empty] | Y | Y | Y | Y | 210 | 0.48 | 71 | 101532 | 107277 | 6123 | 15100 | 03 | 2 |  | 2021-10-04 13:09 | 1537 | 111 |  | 20 | [16 empty] | 88.87 | 100 | 0 | 0 | 0 |  | 400 |  | Y | N | 0 | 0 | 0 |  | 401 |  | Y | N |  |  |  | Y |  |  |  | BT180180 | H
B66701 | 2021-10-04 | 2 | C | 잔강최소화전 | 2 | A | 46MNVS6 | 합금강 | KFMN445V계 | BM#2 | 1609 | 67 | 1657 | 1556 | 44 | 15500 |  | 1 | 0.47 | 16 |  | -2.38 | 1578 | 1641 | 0 | 22.34 | 0 | 32 | 79 |  | Y |  | 2021-10-04 13:25 | 84 | 1087 | 46 | 45 | 45 | 44 | 44 | 44 | 43 | 42 | 42 | 41 | 40 | 39 | 38 | 37 | 42 | 45 | 37 | 44 | -0.15 |  | 55 | Y | -0.2 | [7 empty] | N | N | N | M | 220 | 0.46 | 65 | 63305 | 94608 | 5042 | 3000 | 05 | 1 |  | 2021-10-04 13:32 | 1578 | 390 |  | 25 |  | *코너히터기 건조로 미적용 *클로깅으로 감속주입 | AAFECF9197F14C6FA7710380749B1038 | [5 empty] | C2A0E4F1606748D9A38442FD0F280436 | 05EAB86FEBCD4BFA8E1EF4945E6523ED | 957C6431343B4F32946153416C8BCA20 |  | 625F8581ADBB4B5AB9F4BBF8C04AF5C7 | 1566878202CF4DFEAB5AF222DC20BEC8 | 3A2A9BDBA5B24282A06B658121FFEDE1 |  | 6330500 | 54.55 | 0 | 4210 | 0 |  | 650 | 400 | N | N | 0 | 4370 | 0 |  | 650 | 400 | N | N | N |  | Y |  |  |  |  | RB100.00 | H
A67267 | 2021-10-04 | 1 | C |  | 3 | A | SEAH-BQ2 | 탄소강 | P-AE1055LS | BM#1 | 1626 | 40 | 1583 | 1547 | 30 | 5300 |  | 3 | 0.19 | 31 |  | -1.25 | 1539 | 1583 | 0 | 149.26 |  | 1 | 6 | 83 | Y |  | 2021-10-04 14:00 | 54 | 1089 | 25 | 26 | 26 | 27 | 27 | 27 | 27 | 27 | 26 | 26 | 26 | 27 | 26 | 25 | 26 | 27 | 25 | 27 | -0.04 | Y | 49.98 | Y | -0.2 | [7 empty] | Y | Y | Y | Y | 200 | 0.48 | 61 | 101532 | 94022 | 4628 | 15300 | 03 | 2 |  | 2021-10-04 14:11 | 1539 | 109 |  | 28 | [16 empty] | 100.53 | 100 | 0 | 0 | 0 |  | 400 |  | Y | N | 0 | 0 | 0 |  | 401 |  | Y | N |  |  |  | Y |  |  |  | BT180180 | H
B66703 | 2021-10-04 | 2 | C | 잔강최소화 | 3 | A | AE15B35C | 합금강 | 보론강 | BM#2 | 1593 | 51 | 1641 | 1525 | 47 | 7800 |  | 1 | 0.53 | 17 |  | -2.48 | 1577 | 1638 | 18.34 | 0.98 | 0 | 32 | 80 | -145 | Y |  | 2021-10-04 14:22 | 79 | 1090 | -231 | 10 | 29 | 30 | 32 | 33 | 34 | 35 | 34 | 34 | 34 | 32 | 30 | 30 | 24 | 35 | 30 | 34 | -0.12 | Y | 25 | Y | -0.4 | [7 empty] | N | N | N | N | 210 | 0.47 | 62 | 98547 | 102755 | -1305 |  | 05 | 1 |  | 2021-10-04 14:29 | 1577 | 150 |  | 49 |  |  | 67CD06F31A5E4FAEAE36482269A590D7 | [13 empty] | 97.57 | 52.94 | 2500 | 0 | 0 |  | 301 | 400 | Y | Y | 2500 | 0 | 0 |  | 300 | 400 | Y | Y | N | [6 empty] | RB095.00 | C
A67268 | 2021-10-04 | 1 | C |  | 4 | A | SEAH-BQ2 | 탄소강 | P-AE1055LS | BM#1 | 1594 | 43 | 1620 | 1554 | 30 | 5300 |  | 3 | 0.19 | 30 |  | -1.16 | 1564 | 1607 | 0 | 213.65 |  | 11 | 11 | 83 | Y |  | 2021-10-04 15:06 | 79 | 1087 | 10 | 10 | 19 | 29 | 35 | 37 | 38 | 38 | 38 | 38 | 37 | 36 | 36 | 36 | 33 | 38 | 36 | 38 | -0.05 | Y | 35 | Y | 0 | [7 empty] | Y | Y | Y | Y | 190 | 0.48 | 65 | 84610 | 96522 | 4328 | 15200 | 03 | 2 |  | 2021-10-04 15:14 | 1564 | 110 |  | 24 | [16 empty] | 81.75 | 100 | 0 | 0 | 0 |  | 400 |  | Y | N | 0 | 0 | 0 |  | 401 |  | Y | N |  |  |  | Y |  |  |  | BT180180 | H
B66704 | 2021-10-04 | 2 | C |  | 4 | A | AE15B35C | 합금강 | 보론강 | BM#2 | 1570 | 51 | 1623 | 1530 | 42 | 8300 |  | 1 | 0.43 | 15 |  | -2.1 | 1565 | 1626 | 15 | 0 | 0 | 20 | 70 | 120 | Y |  | 2021-10-04 15:45 | 67 | 1088 | 27 | 26 | 27 | 27 | 25 | 24 | 23 | 23 | 21 | 21 | 19 | 19 | 18 | 15 | 22 | 27 | 15 | 27 | -0.2 |  | 60 | Y | -0.4 | [7 empty] | N | N | N | N | 200 | 0.49 | 71 | 94452 | 110005 | -2305 | 15500 | 05 | 1 |  | 2021-10-04 15:52 | 1565 | 131 |  | 28 | [16 empty] | 87.33 | 50 | 0 | 0 | 0 |  | 302 | 400 | Y | Y | 0 | 0 | 0 |  | 301 | 400 | Y | Y | N | [6 empty] | RB160.00 | C
A67269 | 2021-10-04 | 1 | C |  | 5 | B | SEAH-BQ2 | 탄소강 | P-AE1055LS | BM#1 | 1600 | 42 | 1615 | 1557 | 30 | 4900 |  | 3 | 0.21 | 31 |  | -1.11 | 1563 | 1604 | 0.04 | 221.96 |  | 37 | 60 | 60 | Y |  | 2021-10-04 16:08 | 78 | 1097 | 35 | 37 | 39 | 41 | 42 | 42 | 41 | 41 | 41 | 40 | 40 | 39 | 39 | 39 | 40 | 42 | 39 | 41 | -0.04 | Y | 40 | Y | 0 | [7 empty] | Y | Y | Y | Y | 180 | 0.48 | 60 | 101532 | 93617 | 6333 | 15000 | 03 | 2 |  | 2021-10-04 16:16 | 1563 | 113 |  | 27 |  | *유사강종 연연주 혼탕부 성분확인 106.206 | [6 empty] | 25C450248BB041309FD772AF9819DA9E | E692E8F153B1418DA1087A871301CB2D | 000F2D92F29D4C95A44B35C4CC9B399F |  | F40DAAB834FE4E2B83CC227AE910BAAF | 6BEB3237B86B470C99405334D0C3ED8C | 43249937ED1C4FC8AEAA9678D24E7846 |  | 100.93 | 100 | 0 | 0 | 0 |  | 400 |  | Y | N | 0 | 0 | 0 |  | 401 |  | Y | N |  |  |  | Y |  |  |  | BT180180 | H
B66705 | 2021-10-04 | 2 | C |  | 5 | A | AE15B35C | 합금강 | 보론강 | BM#2 | 1615 | 45 | 1641 | 1565 | 38 | 7300 |  | 1 | 0.45 | 16 |  | -2.8 | 1576 | 1644 | 16.21 | 0 | 0 | 30 | 68 | 1455 | Y |  | 2021-10-04 16:40 | 78 | 1090 | 12 | 17 | 24 | 26 | 26 | 26 | 25 | 25 | 24 | 23 | 22 | 21 |  | 21 | 22 | 26 | 21 | 26 | -0.12 | Y | 40 | Y | -0.2 | [7 empty] | N | N | N | N | 190 | 0.49 | 64 | 95556 | 100080 | 170 | 15800 | 05 | 1 |  | 2021-10-04 16:58 | 1576 | 138 |  | 45 | [16 empty] | 94.61 | 50 | 0 | 0 | 0 |  | 301 | 400 | Y | Y | 0 | 0 | 0 |  | 301 | 400 | Y | Y | N | [6 empty] | RB120.00 | C
A67270 | 2021-10-04 | 1 | C | 유사강종연연주 | 6 | A | AE1055LS | 탄소강 | G-AE1055LS | BM#1 | 1601 | 42 | 1599 | 1542 | 29 | 5200 |  | 3 | 0.19 | 25 |  | -1.3 | 1549 | 1592 | 0 | 1317.27 |  | 16 | 12 | 47 | Y |  | 2021-10-04 17:09 | 65 | 1103 | 39 | 36 | 33 | 30 | 28 | 27 | 27 | 26 | 25 | 25 | 24 | 24 |  | 24 | 29 | 33 | 24 | 0 | -0.18 |  | 50 | Y | 0 | [8 empty] | N | N | Y | 170 | 0.48 | 62 | 101520 | 92808 | 7342 | 15100 | 03 | 2 |  | 2021-10-04 17:17 | 1549 | 109 |  | 28 |  | *연연주 상위품질강종 주속적용 *유사강종 연연주 혼탕부 성분확인 101.201 *STR#2 HEAVY FAULT발생 EDGE HEATER 미적용 201~206 | [14 empty] | 99.72 | 100 | 0 | 0 | 0 |  | 500 |  | Y | N | 0 | 0 | 0 |  | 501 |  | N | N | N |  |  | Y |  |  |  | BT180180 | H
B66706 | 2021-10-04 | 2 | C |  | 6 | A | AE15B35C | 합금강 | 보론강 | BM#2 | 1627 | 39 | 1642 | 1594 | 31 | 5500 |  | 1 | 0.49 | 15 |  | -2.48 | 1573 | 1635 | 16.88 | 0 | 0 | 36 | 83 | 53 | Y |  | 2021-10-04 17:40 | 75 | 1099 | 17 | 21 | 27 | 29 | 31 | 32 | 31 | 30 | 29 | 28 | 27 | 26 | 24 | 24 | 27 | 32 | 24 | 0 | -0.23 | Y | 35 | Y | -0.4 | [7 empty] | N | N | N | N | 180 | 0.49 | 66 | 94388 | 100892 | -1042 | 15000 | 05 | 1 |  | 2021-10-04 17:47 | 1573 | 133 |  | 51 | [16 empty] | 94.62 | 50 | 0 | 0 | 0 |  | 301 | 400 | Y | Y | 0 | 0 | 0 |  | 301 | 400 | Y | Y | N | [6 empty] | RB120.00 | C
A67271 | 2021-10-04 | 1 | C |  | 7 | A | AE1055LS | 탄소강 | G-AE1055LS | BM#1 | 1625 | 44 | 1597 | 1543 | 30 | 5300 |  | 3 | 0.2 | 25 |  | -1.1 | 1551 | 1587 | 0 | 169.61 |  | 1 | 7 | 51 | Y |  | 2021-10-04 18:08 | 67 | 1090 | 23 | 24 | 26 | 26 | 27 | 27 | 26 | 26 | 25 | 24 | 23 | 22 |  | 22 | 25 | 27 | 22 | 26 | -0.14 | Y | 35 | Y | -0.2 | [8 empty] | N | N | Y | 170 | 0.52 | 59 | 84600 | 98446 | 7004 | 15100 | 03 | 2 |  | 2021-10-04 18:19 | 1551 | 116 |  | 33 |  | *STR#1 EDGE HEATER 점검으로 미적용 101~104 *STR#2 HEAVY FAULT발생 EDGE HEATER 미적용 201~204 | [14 empty] | 80.23 | 100 | 0 | 0 | 0 |  | 500 |  | N | N | 0 | 0 | 0 |  | 501 |  | N | N | N |  |  | Y |  |  |  | BT180180 | H
B66707 | 2021-10-04 | 2 | C |  | 7 | A | AE15B35C | 합금강 | 보론강 | BM#2 | 1666 | 35 | 1635 | 1630 | 27 | 3800 |  | 1 | 0.52 | 15 |  | -2.22 | 1571 | 1629 | 34.72 | 0 | 0 | 32 | 81 | 39 | Y |  | 2021-10-04 18:54 | 73 | 1103 | 22 | 25 | 31 | 34 | 35 | 35 | 35 | 34 | 33 | 33 | 32 | 30 | 28 | 28 | 31 | 35 | 28 | 35 | -0.17 | Y | 40 | Y | -0.4 | [7 empty] | N | N | N | N | 170 | 0.49 | 64 | 93168 | 97736 | 1064 | 15400 | 05 | 1 |  | 2021-10-04 18:59 | 1571 | 125 |  | 43 | 15 | [15 empty] | 94.4 | 50 | 0 | 0 | 0 |  | 302 | 400 | Y | Y | 0 | 0 | 0 |  | 300 | 400 | Y | Y | N | [6 empty] | RB120.00 | C
A67272 | 2021-10-04 | 1 | C |  | 8 | A | AE1055LS | 탄소강 | G-AE1055LS | BM#1 | 1648 | 43 | 1606 | 1578 | 28 | 4900 |  | 3 | 0.18 | 25 |  | -1.36 | 1559 | 1601 | 0 | 190.1 |  | 11 | 12 | 45 | Y |  | 2021-10-04 19:10 | 75 | 1097 | 21 | 21 | 26 | 33 | 36 | 38 | 38 | 38 | 38 | 37 | 37 | 36 | 36 | 36 | 35 | 38 | 36 | 38 | -0.05 | Y | 40 | Y | 0 | [8 empty] | N | N | Y | 210 | 0.52 | 60 | 101520 | 94489 | 7461 | 15400 | 03 | 2 |  | 2021-10-04 19:25 | 1559 | 116 |  | 30 | [16 empty] | 97.15 | 100 | 0 | 0 | 0 |  | 500 |  | Y | N | 0 | 0 | 0 |  | 501 |  | Y | N | N |  |  | Y |  |  |  | BT180180 | H
A67273 | 2021-10-04 | 1 | C |  | 9 | A | AE1055LS | 탄소강 | G-AE1055LS | BM#1 | 1625 | 47 | 1600 | 1540 | 29 | 5300 |  | 3 | 0.18 | 25 |  | -1.13 | 1562 | 1598 | 0 | 186.78 |  | 37 | 61 | 47 | Y |  | 2021-10-04 20:13 | 78 | 1105 | 35 | 39 | 41 | 42 | 42 | 41 | 41 | 40 | 39 | 39 |  |  |  | 39 | 40 | 42 | 39 | 41 | -0.04 | Y | 30 | Y | 0 | [8 empty] | N | N | Y | 210 | 0.52 | 59 | 101520 | 96218 | 7882 | 15900 | 03 | 2 |  | 2021-10-04 20:22 | 1562 | 111 |  | 28 | [16 empty] | 95.59 | 100 | 0 | 0 | 0 |  | 500 |  | Y | N | 0 | 0 | 0 |  | 501 |  | Y | N | N |  |  | Y |  |  |  | BT180180 | H
B66708 | 2021-10-04 | 2 | C |  | 8 | A | AE15B35C | 합금강 | 보론강 | BM#2 | 1670 | 33 | 1632 | 1607 | 27 | 4700 |  | 1 | 0.47 | 16 |  | -2.5 | 1570 | 1625 | 14.75 | 0 | 0 | 20 | 71 | 38 | Y |  | 2021-10-04 19:48 | 72 | 1092 | 26 | 27 | 29 | 30 | 30 | 30 | 29 | 28 | 27 | 25 | 24 | 23 |  | 23 | 28 | 30 | 23 | 30 | -0.16 | Y | 45 | Y | -0.2 | [7 empty] | N | N | N | N | 170 | 0.49 | 64 | 99438 | 99257 | -957 | 15100 | 05 | 1 |  | 2021-10-04 19:55 | 1570 | 129 |  | 52 | [16 empty] | 100.85 | 100 | 0 | 0 | 0 |  | 301 | 400 | N | Y | 0 | 0 | 0 |  | 300 | 400 | N | Y | N | [6 empty] | RB120.00 | C
A67274 | 2021-10-04 | 1 | D |  | 10 | A | AE1055LS | 탄소강 | G-AE1055LS | BM#1 | 1609 | 47 | 1586 | 1539 | 32 | 5500 |  | 3 | 0.17 | 25 |  | -1.46 | 1548 | 1596 | 0 | 223.65 |  | 16 | 13 | 51 | Y |  | 2021-10-04 21:17 | 64 | 1091 | 39 | 36 | 35 | 35 | 34 | 33 | 32 | 31 | 31 | 29 | 29 | 27 | 27 | 27 | 32 | 35 | 27 | 0 | -0.16 |  | 50 | Y | 0 | [8 empty] | N | N | Y | 200 | 0.52 | 61 | 101520 | 98930 | 7170 | 15400 | 03 | 2 |  | 2021-10-04 21:26 | 1548 | 114 |  | 24 | [16 empty] | 94.97 | 100 | 0 | 0 | 0 |  | 500 |  | Y | N | 0 | 0 | 0 |  | 501 |  | Y | N | N |  |  | Y |  |  |  | BT180180 | H
B66709 | 2021-10-04 | 2 | D | 연주종료 | 9 | A | AE15B35C | 합금강 | 보론강 | BM#2 | 1604 | 42 | 1639 | 1579 | 34 | 6300 |  | 1 | 0.46 | 15 |  | -2.39 | 1566 | 1635 | 16.97 | 0 | 0 | 30 | 69 | 34 | Y |  | 2021-10-04 21:07 | 68 | 1099 | 19 | 24 | 27 | 29 | 30 | 30 | 29 | 29 | 28 | 27 | 26 | 24 | 23 | 23 | 27 | 30 | 23 | 29 | -0.17 | Y | 40 | Y | -0.2 | [7 empty] | N | N | N | N | 220 | 0.46 | 66 | 122308 | 96948 | 1952 | 2000 | 05 | 1 |  | 2021-10-04 21:12 | 1566 | 129 |  | 38 | 12 | * 연주종료 : 23 : 08 * 전공정 요청으로 감속주입 0.40 이상공정 등록 및 생관통보 ID : 406 ~ * 정속유지 강종인데 전공정 요청으로 감속주입 ID : 406 ~ | 7D7368D613194B14B532F73E84D41418 | A8799B7F6F014EA1B63189965B7F5832 | ED3C5C56573E4FAEA2D87D91601EAD49 | [11 empty] | 124.11 | 100 | 0 | 2880 | 0 |  | 302 | 400 | Y | Y | 0 | 2850 | 0 |  | 300 | 400 | Y | Y | N | [6 empty] | RB110.00 | C
A67275 | 2021-10-04 | 1 | D |  | 11 | B | AE1055LS | 탄소강 | G-AE1055LS | BM#1 | 1598 | 43 | 1599 | 1532 | 29 | 5200 |  | 3 | 0.14 | 25 |  | -1.59 | 1552 | 1599 | 0 | 173.1 |  | 1 | 8 | 51 | Y |  | 2021-10-04 22:16 | 68 | 1094 | 26 | 25 | 27 | 28 | 29 | 29 | 29 | 28 | 28 | 27 | 26 | 26 | 25 | 24 | 27 | 29 | 24 | 29 | -0.1 | Y | 50 | Y | -0.1 | [8 empty] | N | N | Y | 190 | 0.45 | 67 | 101520 | 95823 | 7227 | 16100 | 03 | 2 |  | 2021-10-04 22:29 | 1552 | 109 |  | 28 | 10 | *전공정요청 감속주입(정속유지강종) | [14 empty] | 97.8 | 100 | 0 | 0 | 0 |  | 500 |  | Y | N | 0 | 0 | 0 |  | 501 |  | Y | N | N |  |  | Y |  |  |  | BT180180 | H
A67276 | 2021-10-04 | 1 | D |  | 12 | A | AE1055LS | 탄소강 | G-AE1055LS | BM#1 | 1644 | 40 | 1598 | 1572 | 20 | 3600 |  | 3 | 0.14 | 26 |  | -1.48 | 1551 | 1598 | 0 | 173.75 |  | 11 | 13 | 50 | Y |  | 2021-10-04 23:23 | 67 | 1090 | 24 | 23 | 28 | 29 | 29 | 29 | 29 | 29 | 28 | 28 | 27 |  |  | 27 | 27 | 29 | 27 | 29 | -0.05 | Y | 35 | Y | -0.2 | [8 empty] | N | N | Y | 180 | 0.52 | 57 | 84600 | 92871 | 7429 | 16000 | 03 | 2 |  | 2021-10-04 23:32 | 1551 | 110 |  | 29 | [16 empty] | 83.06 | 100 | 0 | 0 | 0 |  | 500 |  | Y | N | 0 | 0 | 0 |  | 501 |  | Y | N | N |  |  | Y |  |  |  | BT180180 | H
A67277 | 2021-10-04 | 1 | D |  | 13 | A | AE1055LS | 탄소강 | G-AE1055LS | BM#1 | 1620 | 40 | 1596 | 1553 | 20 | 4300 |  | 3 | 0.15 | 25 |  | -1.61 | 1545 | 1596 | 0 | 206.19 |  | 37 | 62 | 60 | Y |  | 2021-10-05 00:32 | 61 | 1091 | 28 | 28 | 31 | 32 | 32 | 31 | 30 | 30 | 30 | 30 | 29 | 29 |  | 29 | 30 | 32 | 29 | 30 | -0.04 | Y | 40 | Y | 0 | [8 empty] | N | N | Y | 170 | 0.52 | 56 | 101520 | 93367 | 7583 | 15100 | 03 | 2 |  | 2021-10-05 00:40 | 1545 | 106 |  | 19 | [7 empty] | 8E950534580944089D7422C2ED3CDFB9 | AA4F572D6134481F8FA183C4F6959750 | 924C16201DC74CFA824B466352CFCCF8 |  | A54A553D481B4FE4AFCC5B63F609342A | 0794E221AE4D4DD5A1B3A6ACE884F7B4 | 24CC182FB1834B38AB12711219DBFCDC |  |  | 100.17 | 100 | 0 | 0 | 0 |  | 500 |  | Y | N | 0 | 0 | 0 |  | 501 |  | Y | N | N |  |  | Y |  |  |  | BT180180 | H
A67278 | 2021-10-04 | 1 | D |  | 14 | A | AE1055LS | 탄소강 | G-AE1055LS | BM#1 | 1566 | 41 | 1582 | 1537 | 25 | 5000 |  | 3 | 0.15 | 25 |  | -1.18 | 1549 | 1582 | 0 | 154.7 |  | 16 | 14 | 57 | Y |  | 2021-10-05 01:34 | 65 | 1098 | 29 | 29 | 34 | 35 | 35 | 36 | 35 | 33 | 32 | 31 | 31 | 30 | 30 | 30 | 33 | 36 | 30 | 35 | -0.13 | Y | 45 | Y | 0 | [8 empty] | N | N | Y | 170 | 0.45 | 67 | 101520 | 94619 | 7731 | 16500 | 03 | 2 |  | 2021-10-05 01:43 | 1549 | 88 |  | 15 |  | *전공정요청 감속주입(정속유지강종) | [14 empty] | 98.95 | 100 | 0 | 0 | 0 |  | 500 |  | Y | N | 0 | 0 | 0 |  | 501 |  | Y | N | N |  |  | Y |  |  |  | BT180180 | H
A67279 | 2021-10-04 | 1 | D |  | 15 | A | AE1055LS | 탄소강 | G-AE1055LS | BM#1 | 1620 | 41 | 1600 | 1570 | 23 | 4100 |  | 3 | 0.15 | 25 |  | -1.66 | 1552 | 1600 | 0 | 151.21 |  | 1 | 9 | 72 | Y |  | 2021-10-05 02:36 | 68 | 1084 | 30 | 31 | 34 | 35 | 36 | 35 | 35 | 34 | 33 | 33 | 32 | 32 |  | 32 | 33 | 36 | 32 | 35 | -0.11 | Y | 35 | Y | 0 | [8 empty] | N | N | Y | 210 | 0.52 | 58 | 101520 | 95720 | 7280 | 15100 | 03 | 2 |  | 2021-10-05 02:45 | 1552 | 93 |  | 21 | [16 empty] | 97.9 | 100 | 0 | 0 | 0 |  | 500 |  | Y | N | 0 | 0 | 0 |  | 501 |  | Y | N | N |  |  | Y |  |  |  | BT180180 | H
A67280 | 2021-10-04 | 1 | D |  | 16 | A | AE1055LS | 탄소강 | G-AE1055LS | BM#1 | 1620 | 40 | 1594 | 1571 | 22 | 4000 |  | 3 | 0.15 | 25 |  | -1.33 | 1554 | 1594 | 0 | 194.47 |  | 20 | 73 | 41 | Y |  | 2021-10-05 03:40 | 70 | 1100 | 33 | 33 | 33 | 38 | 39 | 39 | 39 | 39 | 39 | 38 | 37 | 36 | 36 | 35 | 37 | 39 | 35 | 39 | -0.07 | Y | 55 | Y | 0 | [8 empty] | N | N | Y | 210 | 0.45 | 74 | 101520 | 99870 | 7830 | 15200 | 03 | 2 |  | 2021-10-05 03:49 | 1554 | 94 |  | 15 |  | *전공정요청 감속주입(정속유지강종) | [14 empty] | 93.27 | 100 | 0 | 0 | 0 |  | 500 |  | Y | N | 0 | 0 | 0 |  | 501 |  | Y | N | N |  |  | Y |  |  |  | BT180180 | H
A67281 | 2021-10-04 | 1 | A |  | 17 | A | AE1055LS | 탄소강 | G-AE1055LS | BM#1 | 1620 | 40 | 1604 | 1575 | 22 | 4000 |  | 3 | 0.15 | 25 |  | -1.67 | 1552 | 1604 | 0 | 203.79 |  | 37 | 63 | 75 | Y |  | 2021-10-05 04:42 | 68 | 1087 | 33 | 33 | 31 | 32 | 32 | 31 | 31 | 30 | 30 | 29 | 29 | 29 | 29 | 29 | 31 | 32 | 29 | 31 | -0.04 | Y | 45 | Y | 0 | [8 empty] | N | N | Y | 200 | 0.45 | 65 | 84600 | 92110 | 7940 | 16000 | 03 | 2 |  | 2021-10-05 04:50 | 1552 | 109 |  | 27 |  | *전공정요청 감속주입(정속유지강종) | [14 empty] | 83.68 | 100 | 0 | 0 | 0 |  | 500 |  | Y | N | 0 | 0 | 0 |  | 501 |  | Y | N | N |  |  | Y |  |  |  | BT180180 | H
A67282 | 2021-10-04 | 1 | A |  | 18 | A | AE1055LS | 탄소강 | G-AE1055LS | BM#1 | 1620 | 40 | 1595 | 1544 | 22 | 4700 |  | 3 | 0.15 | 25 |  | 0 | 1550 | 1595 | 0 | 163.4 |  | 16 | 15 | 65 | Y |  | 2021-10-05 05:40 | 66 | 1099 | 28 | 28 | 26 | 26 | 26 | 27 | 27 | 26 | 26 | 26 | 25 | 25 | 25 | 25 | 26 | 27 | 25 | 26 | -0.02 | Y | 35 | Y | 0 | [8 empty] | N | N | Y | 190 | 0.52 | 60 | 84600 | 94934 | 7966 | 15450 | 03 | 2 |  | 2021-10-05 05:47 | 1550 | 110 |  | 34 | [16 empty] | 8460000 | 100 | 0 | 0 | 0 |  | 500 |  | Y | N | 0 | 0 | 0 |  | 501 |  | Y | N | N |  |  | Y |  |  |  | BT180180 | H
A67283 | 2021-10-04 | 1 | A |  | 19 | A | AE1055LS | 탄소강 | G-AE1055LS | BM#1 | 1624 | 40 | 1595 | 1547 | 25 | 4900 |  | 3 | 0.15 | 25 |  | -1.67 | 1547 | 1595 | 0 | 149.1 |  | 1 | 10 | 71 | Y |  | 2021-10-05 06:46 | 63 | 1111 | 24 | 24 | 23 | 23 | 23 | 22 | 21 | 20 | 20 | 22 | 23 |  |  | 23 | 22 | 23 | 20 | 23 | 0 | Y | 30 | Y | 0.2 | [8 empty] | N | N | Y | 180 | 0.52 | 54 | 101520 | 90888 | 7012 | 15230 | 03 | 2 |  | 2021-10-05 06:57 | 1547 | 106 |  | 30 | [16 empty] | 103.75 | 100 | 0 | 0 | 0 |  | 500 |  | Y | N | 0 | 0 | 0 |  | 501 |  | Y | N | N |  |  | Y |  |  |  | BT180180 | H
A67284 | 2021-10-05 | 1 | A |  | 20 | A | AE1055LS | 탄소강 | G-AE1055LS | BM#1 | 1607 | 40 | 1593 | 1565 | 27 | 4600 |  | 3 | 0.15 | 25 |  | -1.54 | 1549 | 1593 | 0 | 10.75 |  | 11 | 15 | 78 | Y |  | 2021-10-05 07:43 | 65 | 1098 | 43 | 22 | 24 | 28 | 29 | 30 | 30 | 30 | 29 | 28 | 28 | 27 |  | 27 | 29 | 30 | 27 | 30 | -0.09 | Y | 30 | Y | -0.2 | [8 empty] | N | N | Y | 170 | 0.52 | 58 | 101520 | 92929 | 7921 | 15480 | 03 | 2 |  | 2021-10-05 07:52 | 1549 | 101 |  | 28 | [16 empty] | 99.63 | 100 | 0 | 0 | 0 |  | 500 |  | Y | N | 0 | 0 | 0 |  | 501 |  | Y | N | N |  |  | Y |  |  |  | BT180180 | H
A67285 | 2021-10-05 | 1 | A |  | 21 | A | AE1055LS | 탄소강 | G-AE1055LS | BM#1 | 1634 | 41 | 1590 | 1572 | 24 | 4200 |  | 3 | 0.14 | 25 |  | -1.34 | 1552 | 1590 | 0 | 113.75 |  | 37 | 64 | 61 | Y |  | 2021-10-05 08:45 | 68 | 1097 | 27 | 26 | 29 | 32 | 32 | 33 | 33 | 33 | 32 | 32 | 32 |  |  | 32 | 31 | 33 | 32 | 33 | -0.04 | Y | 25 | Y | 0 | [8 empty] | N | N | Y | 170 | 0.52 | 53 | 84600 | 87559 | 7191 | 15850 | 03 | 2 |  | 2021-10-05 08:52 | 1552 | 100 |  | 24 | [8 empty] | E633656ABCAF49259C26F35E5C2F821A | 44E71810234C44A1944311AF4E2CCA12 | AD8A374388824DDB816AB32108878915 |  | D7E4E1C9F08940DC981F8A64C3A4C18D | 515945B8782D425E82EFF7D63F244A6D | 776323EF3C544768958EA6193933C1CE |  | 88.54 | 100 | 0 | 0 | 0 |  | 500 |  | Y | N | 0 | 0 | 0 |  | 501 |  | Y | N | N |  |  | Y |  |  |  | BT180180 | H
A67286 | 2021-10-05 | 1 | A |  | 22 | B | AE1055LS | 탄소강 | G-AE1055LS | BM#1 | 1613 | 40 | 1590 | 1561 | 30 | 5100 |  | 3 | 0.15 | 25 |  | -1.34 | 1553 | 1590 | 0 | 128.68 |  | 16 | 16 | 50 | Y |  | 2021-10-05 09:39 | 69 | 1099 | 31 | 30 | 33 | 35 | 35 | 35 | 34 | 33 | 33 | 32 | 31 | 31 | 30 | 30 | 33 | 35 | 30 | 35 | -0.1 | Y | 50 | Y | 0 | [8 empty] | N | N | Y | 210 | 0.52 | 64 | 101520 | 103309 | 7441 | 15720 | 03 | 2 |  | 2021-10-05 09:48 | 1553 | 97 |  | 24 | [16 empty] | 91.21 | 100 | 0 | 0 | 0 |  | 500 |  | Y | N | 0 | 0 | 0 |  | 501 |  | Y | N | N |  |  | Y |  |  |  | BT180180 | H
A67287 | 2021-10-05 | 1 | A |  | 23 | A | AE1055LS | 탄소강 | G-AE1055LS | BM#1 | 1606 | 50 | 1597 | 1555 | 33 | 5200 |  | 3 | 0.15 | 25 |  | -1.83 | 1543 | 1597 | 0 | 12.6 |  | 1 | 11 | 54 | Y |  | 2021-10-05 10:52 | 59 | 1097 | 29 | 28 | 29 | 29 | 29 | 29 | 28 | 27 | 26 | 25 | 24 | 24 | 24 | 24 | 27 | 29 | 24 | 29 | -0.1 |  | 50 | Y | 0 | [8 empty] | N | N | Y | 210 | 0.52 | 59 | 101520 | 99124 | 7926 | 15920 | 03 | 2 |  | 2021-10-05 11:01 | 1543 | 102 |  | 16 | [16 empty] | 94.79 | 100 | 0 | 0 | 0 |  | 500 |  | Y | N | 0 | 0 | 0 |  | 501 |  | Y | N | N |  |  | Y | N |  |  | BT180180 | H
A67288 | 2021-10-05 | 1 | A |  | 24 | A | AE1055LS | 탄소강 | G-AE1055LS | BM#1 | 1606 | 40 | 1590 | 1550 | 25 | 4300 |  | 3 | 0.15 | 26 |  | -1.04 | 1553 | 1584 | 0 | 163.07 |  | 11 | 16 | 67 | Y |  | 2021-10-05 11:51 | 69 | 1097 | 23 | 23 | 27 | 31 | 33 | 35 | 35 | 34 | 34 | 34 | 33 | 33 |  | 33 | 32 | 35 | 33 | 34 | -0.04 | Y | 30 | Y | 0 | [8 empty] | N | N | Y | 200 | 0.52 | 55 | 101520 | 90396 | 7604 | 15310 | 03 | 2 |  | 2021-10-05 11:58 | 1553 | 95 |  | 18 |  | *롱노즐 교체(23회 사용) | [14 empty] | 103.17 | 100 | 0 | 0 | 0 |  | 500 |  | Y | N | 0 | 0 | 0 |  | 501 |  | Y | N | N |  |  | Y | Y |  |  | BT180180 | H
B66720 | 2021-10-05 | 2 | A | 연주시작 | 1 | A | SM45CB | 탄소강 | SM45C | BM#2 | 1570 | 45 | 1646 | 1542 | 40 | 7900 |  | 1 | 0.46 | 21 |  | -2.38 | 1575 | 1645 | 0 | 25.03 | 0 | 30 | 72 | 49 | Y |  | 2021-10-05 11:58 | 82 | 1097 | -399 | 20 | 29 | 30 | 35 | 36 | 38 | 38 | 39 | 39 | 40 | 39 | 39 | 39 | 36 | 40 | 39 | 39 | -0.1 |  | 10 | Y | 0 | 0.8 | 2.58 | 2.58 | 1.59 |  |  |  | N | N | N | N | 220 | 0.48 | 62 | 97251 | 96948 | 3002 | 15700 | 04 | 2 |  | 2021-10-05 12:02 | 1575 | 114 |  | 17 |  | * BUTT 타입롱노즐사용(슬리브타입.) * T/D FLUX 용탕부: 120 KG / 유탕부: 10KG 투입. *유탕구 1068 *시작 12시 18분 *수소10분값 기준치 초과 이상공정등록 및 생관통보 |  | 3E317DE19A924FACBAEFE5E82D62DB5B | 7C24615A17704C4CB3621E2C84DF0EC2 | [11 empty] | 97.54 | 38.46 | 700 | 0 | 0 |  | 650 | 400 | N | N | 700 | 0 | 0 |  | 651 | 400 | N | N | N | [6 empty] | RB085.00 | C
A67289 | 2021-10-05 | 1 | C |  | 25 | A | AE1055LS | 탄소강 | G-AE1055LS | BM#1 | 1615 | 40 | 1598 | 1551 | 26 | 4700 |  | 3 | 0.16 | 26 |  | -1.66 | 1551 | 1598 | 0 | 183.37 |  | 37 | 65 | 83 | Y |  | 2021-10-05 12:47 | 67 | 1100 | 33 | 35 | 37 | 37 | 37 | 36 | 35 | 35 | 34 | 33 | 32 | 31 | 31 | 30 | 34 | 37 | 30 | 37 | -0.13 |  | 55 | Y | -0.2 | [8 empty] | N | N | Y | 190 | 0.46 | 67 | 101520 | 95751 | 7799 | 15200 | 03 | 2 |  | 2021-10-05 12:58 | 1551 | 90 |  | 18 |  | *전공정 요청으로 감속주입-정속주입 강종 감속으로 이상재 등록ID101~106.201~206 | [14 empty] | 97.85 | 100 | 0 | 0 | 0 |  | 500 |  | Y | N | 0 | 0 | 0 |  | 501 |  | Y | N | N |  |  | Y |  |  |  | BT180180 | H
B66721 | 2021-10-05 | 2 | C |  | 2 | A | SM45CB | 탄소강 | SM45C | BM#2 | 1662 | 44 | 1619 | 1524 | 36 | 7000 |  | 1 | 0.45 | 15 |  | -2.27 | 1564 | 1615 | 0 | 22.82 | 0 | 36 | 87 | 96 | Y |  | 2021-10-05 12:44 | 71 | 1098 | 36 | 35 | 34 | 35 | 34 | 33 | 33 | 32 | 31 | 29 | 28 | 27 | 26 | 22 | 31 | 35 | 22 | 0 | -0.24 | Y | 55 | Y | -0.4 | [7 empty] | Y | Y | Y | Y | 220 | 0.47 | 71 | 142085 | 105126 | -1076 | 14400 | 04 | 2 |  | 2021-10-05 12:48 | 1564 | 119 |  | 34 |  | *후속B66722 래들 미개공 강제렌싱 1회 실시 ID:307,406 *연연주 혼탕부 성분확인 ID:307~309,406~408 | [14 empty] | 135.71 | 58.82 | 0 | 0 | 0 |  | 651 | 700 | N | N | 0 | 0 | 0 |  | 651 | 700 | N | N | N | [6 empty] | RB250.00 | C
A67290 | 2021-10-05 | 1 | C |  | 26 | A | AE1055LS | 탄소강 | G-AE1055LS | BM#1 | 1633 | 42 | 1591 | 1569 | 24 | 4100 |  | 3 | 0.15 | 25 |  | -1.46 | 1549 | 1591 | 0 | 183.51 |  | 16 | 17 | 68 | Y |  | 2021-10-05 13:46 | 65 | 1101 | 31 | 29 | 29 | 29 | 29 | 29 | 28 | 27 | 26 | 26 | 26 | 25 | 25 | 25 | 28 | 29 | 25 | 29 | -0.07 |  | 55 | Y | 0 | [8 empty] | N | N | Y | 180 | 0.51 | 64 | 101520 | 96002 | 7648 | 15400 | 03 | 2 |  | 2021-10-05 13:59 | 1549 | 100 |  | 27 |  | *산소랜싱 | [14 empty] | 95.59 | 100 | 0 | 0 | 0 |  | 500 |  | Y | N | 0 | 0 | 0 |  | 501 |  | Y | N | N |  |  | Y |  |  |  | BT180180 | H
B66722 | 2021-10-05 | 2 | C |  | 3 | A | SM45C | 탄소강 | SM45C | BM#2 | 1612 | 45 | 1608 | 1526 | 38 | 6400 |  | 1 | 0.48 | 16 |  | -2.25 | 1547 | 1604 | 0 | 13.1 | 0 | 20 | 74 | 411 | N | 1 | 2021-10-05 13:47 | 54 | 1098 | 18 | 10 | 8 | 12 | 12 | 12 | 11 | 10 | 9 | 9 | 9 | 8 | 8 | 8 | 10 | 12 | 8 | 12 | -0.09 | Y | 45 | Y | 0 | [7 empty] | Y | Y | Y | Y | 210 | 0.47 | 65 | 40007 | 96612 | 188 | 15700 | 04 | 2 |  | 2021-10-05 14:03 | 1547 | 134 |  | 44 |  | *유사강종 연연주 혼탕부 성분 확인 ID:301.401 | [14 empty] | 41.29 | 40 | 0 | 0 | 0 |  | 650 | 700 | Y | N | 0 | 0 | 0 |  | 651 | 700 | Y | N | N | [6 empty] | RB250.00 | H
A67291 | 2021-10-05 | 1 | C |  | 27 | A | AE1055LS | 탄소강 | G-AE1055LS | BM#1 | 1609 | 41 | 1595 | 1541 | 29 | 5000 |  | 3 | 0.15 | 26 |  | -1.58 | 1546 | 1595 | 0 | 197.93 |  | 35 | 3 | 110 | Y |  | 2021-10-05 14:56 | 62 | 1099 | 24 | 25 | 27 | 28 | 28 | 29 | 28 | 28 | 27 | 26 | 26 | 26 | 25 | 25 | 27 | 29 | 25 | 28 | -0.11 | Y | 35 | Y | -0.2 | [8 empty] | N | N | Y | 170 | 0.52 | 59 | 84600 | 95981 | 7219 | 15200 | 03 | 2 |  | 2021-10-05 15:03 | 1546 | 98 |  | 21 |  | *3회 사용 롱노즐 교체 - 크랙 | [14 empty] | 79.85 | 100 | 0 | 0 | 0 |  | 500 |  | Y | N | 0 | 0 | 0 |  | 501 |  | Y | N | N |  |  | Y | Y |  |  | BT180180 | H
B66723 | 2021-10-05 | 2 | C |  | 4 | A | SM45C | 탄소강 | SM45C | BM#2 | 1575 | 32 | 1628 | 1559 | 29 | 5200 |  | 1 | 0.47 | 16 |  | -2.73 | 1558 | 1626 | 0 | 19.11 | 0 | 32 | 85 | 54 | Y |  | 2021-10-05 14:39 | 65 | 1097 | 7 | 13 | 19 | 23 | 24 | 24 | 24 | 24 | 24 | 24 | 24 | 24 | 24 | 24 | 22 | 24 | 24 | 24 | 0 |  | 40 | Y | 0 | [7 empty] | Y | Y | Y | Y | 200 | 0.47 | 64 | 93126 | 95000 | 1050 | 15800 | 04 | 2 |  | 2021-10-05 14:42 | 1558 | 139 |  | 57 | [16 empty] | 95.56 | 54.55 | 0 | 0 | 0 |  | 649 | 700 | Y | N | 0 | 0 | 0 |  | 651 | 700 | Y | N | N | [6 empty] | RB200.00 | C
A67292 | 2021-10-05 | 1 | C |  | 28 | B | AE1055LS | 탄소강 | G-AE1055LS | BM#1 | 1649 | 40 | 1595 | 1590 | 31 | 3500 |  | 3 | 0.16 | 25 |  | -1.4 | 1553 | 1595 | 0 | 208.24 |  | 11 | 17 | 70 | Y |  | 2021-10-05 15:52 | 69 | 1098 | 25 | 26 | 30 | 32 | 33 | 33 | 33 | 33 | 33 | 32 | 32 | 32 |  | 32 | 31 | 33 | 32 | 33 | -0.03 | Y | 35 | Y | 0 | [8 empty] | N | N | Y | 170 | 0.52 | 55 | 101520 | 90206 | 7994 | 15200 | 03 | 2 |  | 2021-10-05 16:01 | 1553 | 102 |  | 25 |  | *전공정 요청으로 감속주입-정속주입 강종 감속으로 이상재 등록ID: 106.206 (전기로 출강후 보수예정) | [6 empty] | F02797C1B5194EDBAD36180821341D65 | A7B72113D0874C76B554EA5E5F72A684 | 2658FAA944B243A8903A0737C320F36B |  | B431F07632694B54833E90C428611FD9 | 745058374AA84A748EEAE34C7A5447EC | 50569916B9DB47B4822C6929E3225B1D |  | 103.38 | 100 | 0 | 0 | 0 |  | 500 |  | Y | N | 0 | 0 | 0 |  | 501 |  | Y | N | N |  |  | Y |  |  |  | BT180180 | H
B66724 | 2021-10-05 | 2 | C |  | 5 | A | SM45C | 탄소강 | SM45C | BM#2 | 1580 | 39 | 1615 | 1525 | 36 | 6500 |  | 1 | 0.47 | 16 |  | -2.57 | 1550 | 1619 | 0 | 16.94 | 0 | 30 | 73 | 31 | Y |  | 2021-10-05 16:11 | 57 | 1105 | 24 | 24 | 28 | 30 | 30 | 31 | 31 | 30 | 29 | 28 | 27 | 25 |  | 25 | 28 | 31 | 25 | 30 | -0.2 | Y | 30 | Y | -0.4 | [7 empty] | Y | Y | Y | Y | 190 | 0.47 | 61 | 145522 | 90234 | 1366 | 15800 | 04 | 2 |  | 2021-10-05 16:14 | 1550 | 125 |  | 30 |  | *연연주 혼탕부 성분확인 ID:308~310.408~410 | [6 empty] | 1CD1E2467AA647C881B46436D0BD80C0 | 241CF87DF7AC490BAE8A55B563374C4D | 64C50E8DC50E4294BF8164423F056B03 |  | FAE0E6C702D04DA5B1ABC0E00D37DCAE | 08AD0A3FDFA24AEF828180CC8645D6B6 | C5D7DB3A6586427DB67990F0124093EA |  | 159.91 | 50 | 0 | 0 | 0 |  | 650 | 700 | Y | N | 0 | 0 | 0 |  | 651 | 700 | Y | N | N | [6 empty] | RB114.30 | C
A67293 | 2021-10-05 | 1 | C |  | 29 | A | AE1055LS | 탄소강 | G-AE1055LS | BM#1 | 1620 | 41 | 1601 | 1553 | 30 | 4900 |  | 3 | 0.16 | 25 |  | -1.61 | 1552 | 1601 | 0 | 238.62 |  | 1 | 12 | 183 | Y |  | 2021-10-05 16:57 | 68 | 1092 | 31 | 30 | 33 | 33 | 33 | 32 | 31 | 30 | 29 | 29 | 28 | 27 | 27 | 26 | 30 | 33 | 26 | 33 | -0.13 |  | 55 | Y | -0.2 | [8 empty] | N | N | Y | 210 | 0.45 | 65 | 101520 | 91300 | 7800 | 15500 | 03 | 2 |  | 2021-10-05 17:09 | 1552 | 93 |  | 16 |  | *전공정 요청으로 감속주입-정속주입 강종 감속으로 이상재 등록ID: (전기로 전극교체) | [14 empty] | 100.22 | 100 | 0 | 0 | 0 |  | 500 |  | Y | N | 0 | 0 | 0 |  | 501 |  | Y | N | N |  |  | Y |  |  |  | BT180180 | H
B66725 | 2021-10-05 | 2 | C |  | 6 | A | SM45CR2 | 탄소강 | SM45CR2 | BM#2 | 1589 | 42 | 1636 | 1543 | 36 | 6300 |  | 1 | 0.47 | 16 |  | -2.6 | 1553 | 1628 | 2.51 | 16.79 | 0 | 36 | 88 | 51 | Y |  | 2021-10-05 17:30 | 59 | 1103 | 21 | 29 | 35 | 39 | 40 | 39 | 38 | 38 | 37 | 37 | 36 | 35 | 33 | 33 | 35 | 40 | 33 | 0 | -0.17 | Y | 40 | Y | -0.4 | [7 empty] | Y | Y | Y | N | 180 | 0.47 | 64 | 52684 | 95141 | 3109 | 16000 | 04 | 2 |  | 2021-10-05 17:33 | 1553 | 115 |  | 12 |  | *연연주 혼탕부 성분확인 ID:301.401 | [14 empty] | 54.01 | 57.14 | 0 | 0 | 0 |  | 650 | 400 | Y | Y | 0 | 0 | 0 |  | 651 | 400 | Y | Y | N | Y | [5 empty] | RB114.30 | H
A67294 | 2021-10-05 | 1 | C |  | 30 | B | AE1055LS | 탄소강 | G-AE1055LS | BM#1 | 1617 | 40 | 1595 | 1558 | 28 | 4400 |  | 3 | 0.16 | 25 |  | -1.48 | 1551 | 1595 | 0 | 200.97 |  | 16 | 18 | 59 | Y |  | 2021-10-05 17:53 | 67 | 1095 | 26 | 25 | 27 | 29 | 29 | 29 | 29 | 29 | 28 | 27 | 26 | 26 | 26 | 26 | 28 | 29 | 26 | 29 | -0.06 | Y | 50 | Y | 0 | [8 empty] | N | N | Y | 210 | 0.45 | 66 | 84600 | 88914 | 7936 | 16000 | 03 | 2 |  | 2021-10-05 18:02 | 1551 | 100 |  | 25 |  | *전공정 요청으로 감속주입-정속주입 강종 감속으로 이상재 등록ID: (전기로 전극교체) | [14 empty] | 86.41 | 100 | 0 | 0 | 0 |  | 500 |  | Y | N | 0 | 0 | 0 |  | 501 |  | Y | N | N |  |  | Y |  |  |  | BT180180 | H
B66726 | 2021-10-05 | 2 | C |  | 7 | A | SM45CR2 | 탄소강 | SM45CR2 | BM#2 | 1586 | 40 | 1618 | 1544 | 35 | 6300 |  | 1 | 0.4 | 16 |  | 0 | 1555 | 1623 | 1.14 | 16.27 | 0 | 20 | 75 | 60 | Y |  | 2021-10-05 18:21 | 61 | 1099 | 30 | 29 | 30 | 31 | 31 | 31 | 31 | 30 | 29 | 28 | 27 | 26 | 25 | 25 | 29 | 31 | 25 | 31 | -0.13 | Y | 45 | Y | -0.2 | [7 empty] | Y | Y | Y | N | 170 | 0.47 | 65 | 96670 | 96243 | 3057 | 16200 | 04 | 2 |  | 2021-10-05 18:25 | 1555 | 122 |  | 25 | [16 empty] | 97.4 | 50 | 0 | 0 | 300 |  | 650 | 400 | Y | Y | 0 | 0 | 300 |  | 651 | 400 | Y | Y | N | Y | [5 empty] | RB114.30 | H
A67295 | 2021-10-05 | 1 | C |  | 31 | A | AE1055LS | 탄소강 | G-AE1055LS | BM#1 | 1608 | 42 | 1589 | 1556 | 34 | 5400 |  | 3 | 0.16 | 26 |  | -1.33 | 1556 | 1598 | 0 | 293.69 |  | 35 | 4 | 60 | Y |  | 2021-10-05 18:56 | 72 | 1095 | 24 | 24 | 29 | 33 | 36 | 36 | 38 | 37 | 37 | 36 | 36 | 35 | 34 | 33 | 34 | 38 | 33 | 36 | -0.11 | Y | 45 | Y | -0.2 | [8 empty] | N | N | Y | 200 | 0.45 | 72 | 101520 | 99644 | 7556 | 15200 | 03 | 2 |  | 2021-10-05 19:13 | 1556 | 110 |  | 29 |  | *전공정 요청으로 감속주입-정속주입 강종 감속으로 이상재 등록ID:101~106.201~206 (전기로 전극교체) | [14 empty] | 92.59 | 100 | 0 | 0 | 0 |  | 500 |  | Y | N | 0 | 0 | 0 |  | 501 |  | Y | N | N |  |  | Y |  |  |  | BT180180 | H
B66727 | 2021-10-05 | 2 | C |  | 8 | A | SM45CR2 | 탄소강 | SM45CR2 | BM#2 | 1637 | 43 | 1625 | 1532 | 38 | 6800 |  | 1 | 0.43 | 16 |  | 0 | 1558 | 1629 | 0.91 | 13.53 | 0 | 32 | 86 | 50 | Y |  | 2021-10-05 19:25 | 64 | 1101 | 22 | 26 | 31 | 34 | 36 | 36 | 36 | 35 | 35 | 34 | 32 | 31 | 30 | 30 | 32 | 36 | 30 | 36 | -0.15 | Y | 40 | Y | -0.2 | [7 empty] | Y | Y | Y | N | 170 | 0.47 | 62 | 95557 | 93438 | 3112 | 15900 | 04 | 2 |  | 2021-10-05 19:30 | 1558 | 126 |  | 26 | [16 empty] | 99.13 | 50 | 0 | 0 | 0 |  | 650 | 400 | Y | Y | 0 | 0 | 0 |  | 651 | 400 | Y | Y | N | Y | [5 empty] | RB110.00 | C
A67296 | 2021-10-05 | 1 | C |  | 32 | A | AE1055LS | 탄소강 | G-AE1055LS | BM#1 | 1625 | 41 | 1590 | 1571 | 29 | 4500 |  | 3 | 0.15 | 25 |  | -1.3 | 1551 | 1590 | 0 | 242.64 |  | 11 | 18 | 62 | Y |  | 2021-10-05 20:04 | 67 | 1092 | 33 | 31 | 32 | 31 | 31 | 31 | 31 | 31 | 30 | 30 | 29 | 29 | 30 | 30 | 31 | 32 | 29 | 31 | -0.02 | Y | 45 | Y | 0.2 | [8 empty] | N | N | Y | 190 | 0.51 | 59 | 101520 | 92080 | 7970 | 16000 | 03 | 2 |  | 2021-10-05 20:12 | 1551 | 114 |  | 33 |  | *전공정 요청으로 감속주입-정속주입 강종 감속으로 이상재 등록ID: 101.201 (전기로 전극교체) | [14 empty] | 101.47 | 100 | 0 | 0 | 0 |  | 500 |  | Y | N | 0 | 0 | 0 |  | 501 |  | Y | N | N |  |  | Y |  |  |  | BT180180 | H
B66728 | 2021-10-05 | 2 | C |  | 9 | A | SM45CR2 | 탄소강 | SM45CR2 | BM#2 | 1584 | 50 | 1626 | 1519 | 39 | 7500 |  | 1 | 0.4 | 16 |  | 0 | 1562 | 1623 | 0.89 | 15.67 | 0 | 30 | 74 | 44 | Y |  | 2021-10-05 20:37 | 68 | 1091 | 27 | -274 | 36 | 38 | 38 | 38 | 38 | 37 | 36 | 35 | 34 | 31 |  | 31 | 12 | 38 | 31 | 38 | -0.16 | Y | 45 | Y | -0.3 | [7 empty] | Y | Y | Y | N | 220 | 0.47 | 64 | 93266 | 96393 | 3157 | 14600 | 04 | 2 |  | 2021-10-05 20:49 | 1562 | 122 |  | 19 | 14 | [15 empty] | 93.59 | 100 | 0 | 0 | 0 |  | 650 | 400 | Y | Y | 0 | 0 | 0 |  | 651 | 400 | Y | Y | N | Y | [5 empty] | RB135.00 | C
A67297 | 2021-10-05 | 1 | D |  | 33 | A | AE1055LS | 탄소강 | G-AE1055LS | BM#1 | 1619 | 42 | 1591 | 1543 | 32 | 5400 |  | 3 | 0.15 | 25 |  | -1.47 | 1549 | 1593 | 0 | 228.4 |  | 1 | 13 | 66 | Y |  | 2021-10-05 21:14 | 65 | 1105 | 29 | 30 | 31 | 30 | 29 | 28 | 28 | 26 | 26 | 26 | 25 | 24 |  | 24 | 28 | 31 | 24 | 26 | -0.16 |  | 45 | Y | -0.2 | [8 empty] | N | N | Y | 180 | 0.52 | 56 | 101520 | 91966 | 7684 | 16000 | 03 | 2 |  | 2021-10-05 21:22 | 1549 | 102 |  | 23 | [16 empty] | 100.56 | 100 | 0 | 0 | 0 |  | 500 |  | Y | N | 0 | 0 | 0 |  | 501 |  | Y | N | N |  |  | Y |  |  |  | BT180180 | H
B66729 | 2021-10-05 | 2 | D |  | 10 | A | SM45CR2 | 탄소강 | SM45CR2 | BM#2 | 1595 | 44 | 1630 | 1537 | 35 | 6600 |  | 1 | 0.45 | 16 |  | 0 | 1556 | 1622 | 0.92 | 13.85 | 0 | 36 | 89 | 54 | Y |  | 2021-10-05 21:41 | 62 | 1099 | 27 | 30 | 34 | 35 | 36 | 35 | 35 | 34 | 33 | 32 | 31 | 30 | 28 | 26 | 32 | 36 | 26 | 35 | -0.22 | Y | 45 | Y | -0.4 | [7 empty] | Y | Y | Y | N | 210 | 0.47 | 68 | 98340 | 102586 | 614 | 15800 | 04 | 2 |  | 2021-10-05 21:42 | 1556 | 117 |  | 20 | 14 | * 전공정 요청 L/D잔강이월 미실시 이상공정등록 및 생관통보 | [14 empty] | 92.29 | 100 | 0 | 0 | 0 |  | 650 | 400 | Y | Y | 0 | 0 | 0 |  | 651 | 400 | Y | Y | N | N | [5 empty] | RB110.00 | C
A67298 | 2021-10-05 | 1 | D |  | 34 | A | AE1055LS | 탄소강 | G-AE1055LS | BM#1 | 1635 | 45 | 1593 | 1573 | 28 | 4900 |  | 3 | 0.15 | 25 |  | -1.51 | 1548 | 1593 | 0 | 204.09 |  | 16 | 19 | 64 | Y |  | 2021-10-05 22:12 | 64 | 1093 | 25 | 24 | 27 | 28 | 28 | 28 | 28 | 27 | 26 | 25 | 25 | 24 | 23 | 23 | 26 | 28 | 23 | 28 | -0.11 | Y | 45 | Y | -0.2 | [8 empty] | N | N | Y | 170 | 0.52 | 58 | 84600 | 95130 | 7970 | 15700 | 03 | 2 |  | 2021-10-05 22:26 | 1548 | 103 |  | 22 | [7 empty] | EC5B82EE207C4BF8A0DBAD94523849CB | BBB53C92F8DA4EE9BE69370152B53E97 | 00A6528E942F4E49973FBE95A3932778 |  | DEED1409459F437CBD7EC64899DE10F0 | 98A88D89015A426EACC5CD1A52BCAC3D | 14F93BC1246B4079B38BE7358096D84B |  |  | 8460000 | 100 | 0 | 0 | 0 |  | 500 |  | Y | N | 0 | 0 | 0 |  | 501 |  | Y | N | N |  |  | Y |  |  |  | BT180180 | H
B66730 | 2021-10-05 | 2 | D |  | 11 | A | SM45CR2 | 탄소강 | SM45CR2 | BM#2 | 1621 | 45 | 1628 | 1554 | 33 | 6200 |  | 1 | 0.47 | 16 |  | -2.81 | 1555 | 1623 | 0 | 14.33 | 0 | 20 | 76 | 53 | Y |  | 2021-10-05 22:44 | 61 | 1100 | 23 | 23 | 26 | 29 | 32 | 31 | 31 | 30 | 29 | 28 | 26 | 25 | 23 | 23 | 28 | 32 | 23 | 23 | -0.22 | Y | 40 | Y | -0.4 | [7 empty] | Y | Y | Y | N | 200 | 0.47 | 65 | 98340 | 97014 | 36 | 16400 | 04 | 2 |  | 2021-10-05 22:47 | 1555 | 125 |  | 26 |  | * 전공정 요청 L/D잔강이월 미실시 이상공정등록 및 생관통보 | [14 empty] | 101.07 | 100 | 0 | 0 | 0 |  | 650 | 400 | Y | Y | 0 | 0 | 0 |  | 651 | 400 | Y | Y | N | [6 empty] | RB110.00 | C
A67299 | 2021-10-05 | 1 | D |  | 35 | A | AE1055LS | 탄소강 | G-AE1055LS | BM#1 | 1639 | 41 | 1591 | 1581 | 21 | 3500 |  | 3 | 0.15 | 25 |  | -1.38 | 1550 | 1591 | 0 | 200.5 |  | 35 | 5 | 56 | Y |  | 2021-10-05 23:04 | 66 | 1108 | 24 | 25 | 28 | 30 | 32 | 33 | 33 | 32 | 32 | 32 | 32 | 31 |  | 31 | 31 | 33 | 31 | 32 | -0.03 | Y | 30 | Y | -0.2 | [8 empty] | N | N | Y | 170 | 0.52 | 57 | 101520 | 93171 | 7629 | 15300 | 03 | 2 |  | 2021-10-05 23:12 | 1550 | 104 |  | 29 | [16 empty] | 100.37 | 100 | 0 | 0 | 0 |  | 500 |  | Y | N | 0 | 0 | 0 |  | 501 |  | Y | N | N |  |  | Y |  |  |  | BT180180 | H
B66731 | 2021-10-05 | 2 | D | 연주종료 | 12 | A | SM45CR2 | 탄소강 | SM45CR2 | BM#2 | 1605 | 38 | 1643 | 1537 | 35 | 6600 |  | 1 | 0.54 | 16 |  | 0 | 1567 | 1631 | 0 | 31.16 | 0 | 32 | 87 | 58 | Y |  | 2021-10-05 23:56 | 73 | 1088 | 19 | 28 | 36 | 41 | 43 | 44 | 45 | 44 | 42 | 42 | 41 | 39 | 37 | 37 | 39 | 45 | 37 | 0 | -0.27 | Y | 30 | Y | -0.4 | [7 empty] | N | N | N | N | 190 | 0.47 | 67 | 114420 | 98577 | -1477 | 2000 | 04 | 2 |  | 2021-10-05 23:59 | 1567 | 114 |  | 20 |  | * 연주종료 : 01 : 38 * 전공정 요청 L/D잔강이월 미실시 이상공정등록 및 생관통보 | F39ECBB1F4E74DB4B0B88F6E7EFF6592 | [13 empty] | 117.29 | 100 | 0 | 4230 | 0 |  | 650 | 400 | Y | Y | 0 | 3670 | 0 |  | 651 | 400 | Y | Y | N | [6 empty] | RB130.00 | C
A67300 | 2021-10-05 | 1 | D |  | 36 | A | AE1055LS | 탄소강 | G-AE1055LS | BM#1 | 1635 | 42 | 1592 | 1559 | 23 | 4400 |  | 3 | 0.15 | 25 |  | -1.57 | 1548 | 1592 | 0 | 238.27 |  | 11 | 19 | 59 | Y |  | 2021-10-06 00:07 | 64 | 1089 | 31 | 29 | 29 | 29 | 29 | 29 | 29 | 29 | 28 | 27 | 26 | 25 | 44 | 44 | 29 | 44 | 44 | 29 | 0 |  |  | Y | 3.8 | [8 empty] | N | N | Y | 210 | 0.52 | 59 | 101520 | 95780 | 7470 | 15500 | 03 | 2 |  | 2021-10-06 00:15 | 1548 | 103 |  | 24 | [16 empty] | 96.92 | 100 | 0 | 0 | 0 |  | 500 |  | Y | N | 0 | 0 | 0 |  | 501 |  | Y | N | N |  |  | Y |  |  |  | BT180180 | H
A67301 | 2021-10-05 | 1 | D |  | 37 | A | AE1055LS | 탄소강 | G-AE1055LS | BM#1 | 1653 | 40 | 1590 | 1569 | 34 | 3900 |  | 3 | 0.14 | 25 |  | -1.29 | 1551 | 1590 | 0 | 222.02 |  | 1 | 14 | 61 | Y |  | 2021-10-06 01:03 | 67 | 1089 | 41 | 39 | 22 | 27 | 28 | 28 | 28 | 26 | 26 | 26 | 26 |  |  | 26 | 29 | 28 | 26 | 28 | -0.06 | Y | 35 | Y | 0 | [8 empty] | N | N | Y | 200 | 0.52 | 58 | 84600 | 96536 | 7214 | 15900 | 03 | 2 |  | 2021-10-06 01:14 | 1551 | 108 |  | 28 | [16 empty] | 80.96 | 100 | 0 | 0 | 0 |  | 500 |  | Y | N | 0 | 0 | 0 |  | 501 |  | Y | N | N |  |  | Y |  |  |  | BT180180 | H
A67302 | 2021-10-05 | 1 | D | TUNDISH교체전 | 38 | B | AE1055LS | 탄소강 | G-AE1055LS | BM#1 | 1624 | 41 | 1587 | 1555 | 21 | 4300 |  | 3 | 0.17 | 25 |  | -1.28 | 1549 | 1587 | 0 | 199.15 |  | 16 | 20 | 58 | Y |  | 2021-10-06 01:59 | 65 | 1111 | 30 | 29 | 30 | 31 | 32 | 33 | 33 | 32 | 29 | 27 | 24 |  |  | 24 | 30 | 33 | 24 | 0 | -0.36 | Y | 25 | Y | -0.6 | [8 empty] | N | N | M | 190 | 0.52 | 58 | 90718 | 89972 | 7328 | 1500 | 03 | 2 |  | 2021-10-06 02:08 | 1549 | 111 |  | 32 |  |  | 55346241879B46BA833F3BD3AC8073B9 | 34CBBA47F4E84223A2DDD6192FCCB55B | DEDDF41748814CBDBEBD33407999CD9F | [11 empty] | 91.68 | 100 | 0 | 3500 | 0 |  | 500 |  | Y | N | 0 | 3500 | 0 |  | 501 |  | Y | N | N |  |  | Y |  |  |  | BT180180 | H
A67303 | 2021-10-05 | 1 | D | TUNDISH교체 | 1 | A | STB2 | 베어링강 | STB (SF) | BM#1 | 1654 | 40 | 1580 | 1578 | 29 | 4900 |  | 3 | 0.17 | 25 |  | -1.49 | 1541 | 1585 | 147.57 | 41.27 |  | 35 | 6 | 51 | Y |  | 2021-10-06 03:13 | 85 | 1090 | 34 | 31 | 29 | 25 | 28 | 31 | 34 | 35 | 37 | 38 | 39 | 40 | 40 | 40 | 34 | 40 | 40 | 0 | 0 |  | 5 | Y | 0 |  | 2.15 | 2.09 | 1.7 |  |  |  | N | N | N | N | 240 | 0.47 | 62 | 84610 | 92301 | 7849 | 15300 | 06 | 1 |  | 2021-10-06 03:26 | 1541 | 114 |  | 33 | 14 | *T/D FLUX 유:15KG 용:270KG *수소측정 기준초과(10분) ID:101.102.201.202 | [14 empty] | 84.27 | 100 | 1500 | 0 | 0 |  | 650 |  | Y | N | 1500 | 0 | 0 |  | 651 |  | Y | N | Y |  |  | Y |  |  |  | BT180180 | H
A67304 | 2021-10-05 | 1 | D |  | 2 | A | STB2 | 베어링강 | STB (SF) | BM#1 | 1623 | 40 | 1561 | 1550 | 25 | 4400 |  | 3 | 0.17 | 25 |  | -1.59 | 1514 | 1561 | 138.07 | 113.18 |  | 11 | 20 | 70 | Y |  | 2021-10-06 04:24 | 58 | 1087 | 40 | 40 | 34 | 28 | 26 | 25 | 24 | 23 | 23 | 23 | 23 | 23 | 22 | 22 | 27 | 34 | 22 | 23 | -0.22 |  | 55 | Y | -0.2 |  |  |  | 1.55 |  |  |  |  | N | N | Y | 230 | 0.48 | 62 | 83164 | 92591 | 7159 | 16000 | 06 | 1 |  | 2021-10-06 04:33 | 1514 | 112 |  | 25 | 7 | *STR#1 W/D압력초과 S/R재세팅 | [14 empty] | 82.67 | 100 | 0 | 0 | 500 |  | 650 |  | Y | N | 0 | 0 | 500 |  | 651 |  | Y | N | Y |  |  | Y |  |  |  | BT180180 | H
A67305 | 2021-10-05 | 1 | B |  | 3 | A | STB2 | 베어링강 | STB (SF) | BM#1 | 1601 | 41 | 1554 | 1535 | 31 | 5200 |  | 3 | 0.15 | 25 |  | -1.1 | 1522 | 1554 | 118.69 | 34.14 |  | 1 | 15 | 68 | Y |  | 2021-10-06 05:19 | 66 | 1088 | 22 | 22 | 25 | 28 | 29 | 29 | 29 | 29 | 28 | 28 | 28 | 27 | 27 | 27 | 27 | 29 | 27 | 29 | -0.05 | Y | 40 | Y | 0 |  |  |  | 1.42 |  |  |  |  | N | N | Y | 220 | 0.48 | 62 | 101532 | 96226 | 7521 | 15600 | 06 | 1 |  | 2021-10-06 05:26 | 1522 | 111 |  | 34 | [16 empty] | 98.34 | 100 | 0 | 0 | 0 |  | 650 |  | Y | N | 0 | 0 | 0 |  | 651 |  | Y | N | Y |  |  | Y |  |  |  | BT180180 | H
A67306 | 2021-10-05 | 1 | B |  | 4 | A | STB2 | 베어링강 | STB (SF) | BM#1 | 1594 | 47 | 1547 | 1530 | 33 | 5700 |  | 3 | 0.16 | 25 |  | -1.15 | 1513 | 1547 | 140.06 | 53.9 |  | 16 | 21 | 79 | Y |  | 2021-10-06 06:38 | 57 | 1089 | 27 | 26 | 27 | 27 | 26 | 25 | 25 | 24 | 23 | 22 | 22 | 21 | 21 | 21 | 24 | 27 | 21 | 27 | -0.11 |  | 55 | Y | 0 |  |  |  | 1.1 |  |  |  |  | N | N | Y | 210 | 0.48 | 64 | 101532 | 97547 | 7603 | 15800 | 06 | 1 |  | 2021-10-06 06:47 | 1513 | 105 |  | 19 | 12 | [15 empty] | 96.19 | 100 | 0 | 0 | 0 |  | 650 |  | Y | N | 0 | 0 | 0 |  | 651 |  | Y | N | Y |  |  | Y |  |  |  | BT180180 | H
A67307 | 2021-10-06 | 1 | B |  | 5 | A | STB2 | 베어링강 | STB (SF) | BM#1 | 1659 | 43 | 1562 | 1576 | 23 | 3600 |  | 3 | 0.16 | 25 |  | -1.09 | 1525 | 1557 | 139.5 | 67.92 |  | 35 | 7 | 62 | Y |  | 2021-10-06 07:33 | 69 | 1092 | 21 | 23 | 28 | 31 | 33 | 33 | 34 | 33 | 32 | 32 | 32 | 32 | 32 | 32 | 31 | 34 | 32 | 33 | -0.02 | Y | 35 | Y | 0 |  |  |  | 1.26 |  |  |  |  | N | N | Y | 200 | 0.48 | 63 | 101532 | 95808 | 7592 | 15400 | 06 | 1 |  | 2021-10-06 07:50 | 1525 | 113 |  | 29 | [16 empty] | 98.77 | 100 | 0 | 0 | 0 |  | 650 |  | Y | N | 0 | 0 | 0 |  | 651 |  | Y | N | Y |  |  | Y |  |  |  | BT180180 | H
A67308 | 2021-10-06 | 1 | B | 연주종료 | 6 | A | STB2 | 베어링강 | STB (SF) | BM#1 | 1617 | 40 | 1558 | 1545 | 28 | 4600 |  | 3 | 0.15 | 25 |  | -1.26 | 1518 | 1555 | 139.92 | 66.4 |  | 11 | 21 | 66 | Y |  | 2021-10-06 08:37 | 62 | 1092 | 32 | 31 | 29 | 28 | 28 | 27 | 27 | 25 | 25 | 24 | 24 | 24 | 23 | 23 | 27 | 29 | 23 | 24 | -0.12 |  | 50 | Y | -0.2 |  |  |  | 1.24 |  |  |  |  | N | N | Y | 190 | 0.48 | 62 | 106490 | 93860 | 7690 | 10000 | 06 | 1 |  | 2021-10-06 08:46 | 1518 | 110 |  | 30 | 10 | *유사강종 연연주 혼탕부 성분 확인 ID:105~107.205~207 *시스템3번 수처리 펌프 고장 연주종료 10:35 *T/D 잔강 10TON 남김 *램핑다운 미준수 추가절단 실시함 |  | 7C07FEF9DDD847A59CCD2C51D2A8533B | F8FE091323FF4E7A9DEE17A4B252D924 |  |  | 0C484DA8BCE54E818679EC697AE7B4FA | 176CAAC110D4463A81E96FE992F50B2A | 1638B7396E954D33A315D190724DD07A | 1D10C151F1FB428FA93F52E191371A56 | D412739935C941D89966B6BDC0E814B5 | FAC0D18CBCE84F03AC6B93ADFF054C08 | FC5A8091046446139989ED6790DCDFB8 | 74D1CC57BA444CB3BA9BD799B570F711 |  | 105.59 | 64.29 | 0 | 4000 | 0 |  | 650 |  | Y | N | 0 | 4000 | 0 |  | 651 |  | Y | N | Y |  |  | Y |  |  |  | BT180180 | H
B66739 | 2021-10-06 | 2 | B | 연주시작 | 1 | A | SNCM439P | 합금강 | SNCM439계 | BM#2 | 1641 | 53 | 1648 | 1598 | 46 | 8500 |  | 1 | 0.5 | 20 |  | -2.64 | 1569 | 1639 | 22.36 | 0 | 0 | 20 | 78 | 144 | Y |  | 2021-10-06 09:21 | 82 | 1099 | -305 | -282 | 41 | 43 | 41 | 44 | 47 | 50 | 51 | 51 | 51 | 50 | 49 | 49 | 48 | 51 | 49 | 51 | -0.06 |  | 25 | N | 0 | 0.5 | 2.23 | 2.1 |  |  |  |  | N | N | N | N | 220 | 0.45 | 67 | 101532 | 102952 | -2452 | 15800 | 13 | 1 |  | 2021-10-06 09:22 | 1569 | 112 |  | 8 |  | * 연주시작 : 09 : 31 * BUTT 타입롱노즐사용(슬리브타입.) * T/D FLUX 용탕부: 120 KG / 유탕부: 10KG 투입. * EDGE HEATER 코일 건조로 미적용. *주입 말기 전공정 요청 감속주입 | 2FF7F623083445BD9B43CFBBE2FC6398 | 30389C8B8DFF4CCEA8BE2FF42656C7BF | 2B2B55338402467797667B3E81B6AAC2 | [11 empty] | 100.78 | 100 | 700 | 0 | 0 |  | 650 | 400 | N | N | 700 | 0 | 0 |  | 651 | 400 | N | N | Y | [6 empty] | BT180180 | H
B66740 | 2021-10-06 | 2 | B |  | 2 | A | SNCM439P | 합금강 | SNCM439계 | BM#2 | 1576 | 46 | 1616 | 1532 | 38 | 7800 |  | 1 | 0.35 | 17 |  | -2.32 | 1549 | 1597 | 9.88 | 0 | 0 | 30 | 77 | 52 | Y |  | 2021-10-06 10:21 | 62 | 1072 | 46 | 43 | 41 | 41 | 40 | 38 | 39 | 38 | 36 | 35 | 35 | 34 | 33 | 32 | 37 | 41 | 32 | 0 | -0.16 | Y | 55 | Y | -0.2 | [7 empty] | N | N | N | N | 220 | 0.48 | 70 | 101532 | 104002 | 148 | 14300 | 13 | 1 |  | 2021-10-06 10:26 | 1549 | 99 |  | 16 |  | *전공정 요청 감속주입 * EDGE HEATER 코일 건조로 미적용 | [14 empty] | 97.35 | 100 | 0 | 0 | 0 |  | 650 | 400 | N | N | 0 | 0 | 0 |  | 651 | 400 | N | N | Y | [6 empty] | BT180180 | H
B66741 | 2021-10-06 | 2 | B |  | 3 | A | SNCM439P | 합금강 | SNCM439계 | BM#2 | 1624 | 43 | 1610 | 1540 | 38 | 7900 |  | 1 | 0.38 | 16 |  | -2.8 | 1547 | 1593 | 9.51 | 0 | 0 | 21 | 75 | 24310 | Y |  | 2021-10-06 11:32 | 60 | 1103 | 28 | 27 | 28 | 27 | 28 | 27 | 26 | 25 | 24 | 22 | 22 | 20 | 19 | 18 | 24 | 28 | 18 | 28 | -0.18 | Y | 55 | Y | -0.2 | [7 empty] | N | N | N | N | 210 | 0.5 | 66 | 101532 | 106612 | 738 | 14900 | 13 | 1 |  | 2021-10-06 11:35 | 1547 | 108 |  | 15 |  | * EDGE HEATER 코일 건조로 미적용 | [14 empty] | 93.79 | 100 | 0 | 0 | 0 |  | 649 | 400 | N | N | 0 | 0 | 0 |  | 651 | 400 | N | N | Y | [6 empty] | BT180180 | H
A67311 | 2021-10-06 | 1 | B |  | 4 | A | SNCM439P | 합금강 | SNCM439계 | BM#2 | 1627 | 73 | 1619 | 1559 | 44 | 8700 |  | 1 | 0.31 | 19 |  | -2.27 | 1552 | 1606 | 11.06 | 0 | 0 | 35 | 8 | 62 | Y |  | 2021-10-06 12:23 | 65 | 1096 | 15 | 14 | 25 | 28 | 32 | 35 | 35 | 35 | 35 | 34 | 33 | 32 | 32 | 31 | 31 | 35 | 31 | 35 | -0.1 | Y | 40 | Y | -0.2 | [7 empty] | N | N | N | N | 200 | 0.46 | 64 | 93071 | 91549 | 551 | 16400 | 13 | 1 |  | 2021-10-06 12:37 | 1552 | 150 |  | 32 |  | *준빅사이즈에서 일반 사이즈로 변경(생관요청) | [14 empty] | 100.4 | 45.45 | 0 | 0 | 0 |  | 649 | 400 | Y | N | 0 | 0 | 0 |  | 651 | 400 | Y | N | Y | [6 empty] | BT180180 | H
B66742 | 2021-10-06 | 2 | C |  | 5 | A | SNCM439P | 합금강 | SNCM439계 | BM#2 | 1641 | 45 | 1659 | 1536 | 41 | 8400 |  | 3 | 0.17 | 18 |  | -1.7 | 1557 | 1596 | 109.92 | 412.1 |  | 37 | 67 | 47 | Y |  | 2021-10-06 13:11 | 70 | 1090 | 29 | 27 | 29 | 32 | 33 | 35 | 38 | 37 | 38 | 37 | 38 | 38 | 38 | 38 | 35 | 38 | 37 | 38 | 0 | Y | 15 | Y | 0 | [7 empty] | N | N | N | N | 190 | 0.45 | 69 | 92479 | 97937 | 3713 | 15200 | 13 | 1 |  | 2021-10-06 13:18 | 1557 | 177 |  | 47 |  | *전공정 요청 감속주입(정속규정 미준수),이상공정 등록 | [14 empty] | 90.09 | 54.55 | 0 | 0 | 0 |  | 650 | 400 | Y | N | 0 | 0 | 0 |  | 651 | 400 | Y | N | Y | [6 empty] | BT180180 | C
A67309 | 2021-10-06 | 1 | C | 연주시작 | 1 | A | P-STB2 | 베어링강 | STB (SF) | BM#1 | 1615 | 78 | 1599 | 1537 | 38 | 11200 |  | 3 | 0.19 | 25 |  | -1.22 | 1557 | 1594 | 180.29 | 49.95 |  | 1 | 16 |  | Y |  | 2021-10-06 14:26 | 101 | 1085 | 23 | 23 | 25 | 26 | 27 | 27 | -218 | 40 | 32 | 34 | 40 | 43 | 45 | 49 | 42 | 49 | 49 | 0 | 0 |  |  | Y | 0.2 |  | 2.24 | 2.24 | [5 empty] | N | N | M | 240 | 0.47 | 56 | 80378 | 85703 | 5547 | 14500 | 15 | 2 |  | 2021-10-06 14:51 | 1557 | 397 |  | 29 |  | *T/D FLUX 유:10,용:270kg *STR#1,#2 EDGE HEATER 코일부 건조작업으로 적용不-이상재등록 *Test 방안서 적용 *연주시작 15:01 |  | FFA115D0F0FB41BAA0B37F902A96DF92 | F4E74071DE2E44639BA4DE9C88E0B484 | [11 empty] | 87.18 | 100 | 1500 | 0 | 0 |  | 650 |  | N | N | 1500 | 0 | 0 |  | 651 |  | N | N | Y |  |  | Y |  |  |  | BT180180 | H
B66744 | 2021-10-06 | 2 | C |  | 6 | A | SNCM439P | 합금강 | SNCM439계 | BM#2 | 1659 | 46 | 1610 | 1526 | 41 | 7900 |  | 1 | 0.36 | 19 |  | -2.37 | 1540 | 1598 | 14.33 | 0 | 0 | 30 | 78 | 83 | Y |  | 2021-10-06 14:59 | 53 | 1108 | 37 | 36 | 36 | 34 | 34 | 33 | 32 | 31 | 31 | 30 | 29 | 28 | 26 | 22 | 31 | 36 | 22 | 0 | -0.23 |  | 60 | Y | -0.4 | [7 empty] | Y | Y | Y | N | 180 | 0.44 | 72 | 93478 | 99686 | 1714 | 15200 | 13 | 1 |  | 2021-10-06 15:03 | 1540 | 106 |  | 10 |  | *주입 말기 전공정 요청 20%이상 감속주입,이상재 등록 및 생관통보(싸이즈 변경 안됨) | [6 empty] | 218D93CFB79642CE8685C97256F80FF4 | 9AA09059C7EE417DBAFC7BEFBC855A30 | A6CDA56344244CF1AD74C617F5F4503C |  | EE8904CA1B894FA8A9BB1B1B43A3CCC4 | 022503711B53489BA10C75FA34B2B0BA | 142CD1433B174B95BD90B6EBABB0439E |  | 92.51 | 50 | 0 | 0 | 0 |  | 650 | 400 | Y | N | 0 | 0 | 0 |  | 651 | 400 | Y | N | Y | [6 empty] | RB135.00 | C
A67310 | 2021-10-06 | 1 | C |  | 2 | B | P-STB2 | 베어링강 | STB (SF) | BM#1 | 1619 | 52 | 1548 | 1577 | 13 | 13800 |  | 3 | 0.17 | 25 |  | -1.29 | 1526 | 1565 | 123.82 | 122.47 |  | 16 | 22 |  | Y |  | 2021-10-06 15:26 | 70 | 1095 | 47 | 45 | 40 | 38 | 37 | 35 | 35 | 34 | 34 | 34 | 34 |  |  | 34 | 37 | 40 | 34 | 34 | -0.13 |  | 45 | Y | 0 |  |  |  | 1.4 |  |  |  |  | N | N | Y | 230 | 0.5 | 56 | 84610 | 89188 | 5812 | 15000 | 15 | 2 |  | 2021-10-06 15:41 | 1526 | 387 |  | 26 |  | *STR#1,#2 EDGE HEATER 코일부 건조작업으로 적용不-이상재등록 *Test 방안서 적용 *Sample채취 ID:103.203 각500MM | [14 empty] | 78.96 | 100 | 0 | 0 | 500 |  | 650 |  | N | N | 0 | 0 | 500 |  | 651 |  | N | N | Y |  |  | Y |  |  |  | BT180180 | H
B66745 | 2021-10-06 | 2 | C |  | 7 | A | SNCM439P | 합금강 | SNCM439계 | BM#2 | 1564 | 43 | 1601 | 1556 | 37 | 7100 |  | 1 | 0.36 | 19 |  | -2.13 | 1538 | 1598 | 10.48 | 0 | 0 | 21 | 76 | 82 | Y |  | 2021-10-06 15:57 | 51 | 1099 | 19 | 20 | 20 | 20 | 21 | 21 | 20 | 20 | 19 | 18 | 18 | 18 | 16 | 13 | 18 | 21 | 13 | 20 | -0.13 | Y | 60 | Y | 0 | [7 empty] | N | N | N | N | 170 | 0.4 | 82 | 102396 | 105137 | -237 | 16700 | 13 | 1 |  | 2021-10-06 16:02 | 1538 | 113 |  | 25 |  | *전공정 요청 20%이상 감속주입,이상공정 등록 및 생관통보 | [14 empty] | 97.61 | 50 | 0 | 0 | 0 |  | 650 | 400 | Y | N | 0 | 0 | 0 |  | 651 | 400 | Y | N | Y | [6 empty] | RB120.00 | C
A67312 | 2021-10-06 | 1 | C |  | 3 | A | P-STB2 | 베어링강 | STB (SF) | BM#1 | 1627 | 43 | 1560 | 1568 | 34 | 4500 |  | 3 | 0.21 | 25 |  | -1.08 | 1521 | 1553 | 139.58 | 39.48 |  | 16 | 23 | -131 | Y |  | 2021-10-06 16:26 | 65 | 1103 | 33 | 34 | 34 | 36 | 36 | 35 | 35 | 34 | 34 | 33 | 33 |  |  | 33 | 34 | 36 | 33 | 34 | -0.02 | Y | 40 | Y | 0 |  |  |  | 1.06 |  |  |  |  | N | N | Y | 220 | 0.5 | 58 | 84610 | 90456 | 4994 | 14700 | 15 | 2 |  | 2021-10-06 16:41 | 1521 | 103 |  | 24 |  | *STR#1,#2 EDGE HEATER 코일부 건조작업으로 100KW 적용-이상재등록 *Test 방안서 적용 *Sample채취 ID:103.203 각500MM | [6 empty] | A512B365E6484582A9DFFB4BEFE71E41 | AD44F85933B849EBBCDE22E659181203 | 1DFF20EA59C54E3D985ECC7C8B97618F |  | 43B80F10B409450397701CB4CC953794 | B483CA3233BE46E196B26AC0D8C60A8D | 88986130B44D4A368C61AAFD078E60F0 |  | 86.82 | 100 | 0 | 0 | 500 |  | 650 |  | N | N | 0 | 0 | 500 |  | 651 |  | N | N | Y |  |  | Y |  |  |  | BT180180 | H
A67313 | 2021-10-06 | 1 | C |  | 4 | A | P-STB2 | 베어링강 | STB (SF) | BM#1 | 1614 | 43 | 1562 | 1531 | 31 | 5300 |  | 3 | 0.2 | 25 |  | -1.56 | 1516 | 1562 | 149.6 | 29.97 |  | 35 | 9 | 105 | Y |  | 2021-10-06 17:27 | 60 | 1092 | 32 | 31 | 31 | 31 | 30 | 30 | 29 | 28 | 28 | 27 | 27 | 27 | 27 | 27 | 29 | 31 | 27 | 31 | -0.08 |  | 50 | Y | 0 |  |  |  | 0.92 |  |  |  |  | N | N | Y | 210 | 0.5 | 58 | 101532 | 92004 | 6996 | 14800 | 15 | 2 |  | 2021-10-06 17:35 | 1516 | 101 |  | 23 |  | *Test 방안서 적용 | [14 empty] | 102.56 | 100 | 0 | 0 | 0 |  | 650 |  | Y | N | 0 | 0 | 0 |  | 651 |  | Y | N | Y |  |  | Y |  |  |  | BT180180 | H
B66746 | 2021-10-06 | 2 | C | TUNDISH교체전 | 8 | A | SNCM439P | 합금강 | SNCM439계 | BM#2 | 1621 | 52 | 1611 | 1546 | 48 | 9300 |  | 1 | 0.4 | 19 |  | -2.64 | 1557 | 1619 | 12.56 | 0 | 0 | 18 | 1 | 18339 | Y |  | 2021-10-06 17:20 | 70 | 1100 | 9 | 13 | 18 | 22 | 24 | 24 | 23 | 23 | 22 | 21 | 19 | 18 | 17 | 13 | 18 | 24 | 13 | 0 | -0.2 | Y | 55 | Y | -0.2 | [7 empty] | N | N | N | N | 170 | 0.4 | 80 | 118626 | 101755 | 495 | 2000 | 13 | 1 |  | 2021-10-06 17:24 | 1557 | 127 |  | 26 |  | *전공정 요청 20%이상 감속주입,이상공정 등록 및 생관통보 | 87017817D59F4578A12C2325716596F1 | 33C98AF760D64CBF95AF9CE588667EB5 | 9857C2D13AAE4319A4E23717CB84C2AB | [11 empty] | 115.9 | 50 | 0 | 2570 | 0 |  | 650 | 400 | Y | N | 0 | 2610 | 0 |  | 651 | 400 | Y | N | Y | [6 empty] | RB120.00 | C
A67314 | 2021-10-06 | 1 | C |  | 5 | A | P-STB2 | 베어링강 | STB (SF) | BM#1 | 1612 | 41 | 1555 | 1541 | 31 | 5100 |  | 3 | 0.19 | 25 |  | -1.33 | 1515 | 1555 | 156.09 | 29.9 |  | 11 | 23 | 58 | Y |  | 2021-10-06 18:37 | 59 | 1094 | 27 | 28 | 30 | 31 | 30 | 30 | 28 | 28 | 27 | 26 | 26 | 25 | 25 | 25 | 28 | 31 | 25 | 30 | -0.12 | Y | 50 | Y | 0 |  |  |  | 0.88 |  |  |  | Y | Y | Y | Y | 200 | 0.48 | 65 | 101532 | 98390 | 5260 | 15000 | 15 | 2 |  | 2021-10-06 18:44 | 1515 | 89 |  | 12 |  | *SR재세팅 | [14 empty] | 96.33 | 100 | 0 | 0 | 0 |  | 650 |  | Y | N | 0 | 0 | 0 |  | 651 |  | Y | N | Y |  |  | Y |  |  |  | BT180180 | H
B66747 | 2021-10-06 | 2 | C | TUNDISH교체 | 1 | A | SBC70L | 특수용도강 | D3 | BM#2 | 1623 | 51 | 1665 | 1546 | 46 | 8700 |  | 1 | 0.51 | 21 |  | -2.35 | 1579 | 1648 | 19.63 | 0 | 0 | 37 | 68 | 87 | Y |  | 2021-10-06 19:01 | 81 | 1099 | -428 | -161 | 25 | 24 | 25 | 25 | 28 | 31 | 32 | 33 | 33 | 35 | 35 | 35 | 23 | 35 | 35 | 35 | 0 |  | 15 | Y | 0 |  | 2.22 | 2.22 | 1.36 |  |  |  | N | N | N | M | 220 | 0.41 | 70 | 93348 | 101561 | -11 | 13900 | 02 | 2 |  | 2021-10-06 19:06 | 1579 | 144 |  | 36 |  | * T/D FLUX 용탕부: 120 KG / 유탕부: 10KG 투입. * BUTT 타입롱노즐사용(슬리브타입.) *래들 터넷 유압호스 교체로 20%이상 감속주입,이상공정 등록 및 생관통보 *수소 10분 측정값 기준치 초과,생관통보 *후속B66748 래들 미개공 강제렌싱 1회 실시 ID:306.406 | [14 empty] | 92.56 | 50 | 700 | 0 | 0 |  | 650 | 400 | Y | Y | 700 | 0 | 0 |  | 651 | 400 | Y | Y | Y |  |  |  | Y |  |  | RB110.00 | H
A67315 | 2021-10-06 | 1 | C |  | 6 | B | P-STB2 | 베어링강 | STB (SF) | BM#1 | 1608 | 42 | 1555 | 1545 | 31 | 5000 |  | 3 | 0.17 | 25 |  | -1.38 | 1514 | 1555 | 149.97 | 17.34 |  | 1 | 18 | 70 | Y |  | 2021-10-06 19:37 | 58 | 1091 | 25 | 25 | 27 | 28 | 28 | 28 | 26 | 25 | 25 | 24 | 24 | 23 |  | 23 | 26 | 28 | 23 | 28 | -0.11 | Y | 45 | Y | -0.2 |  |  |  | 1.06 |  |  |  | Y | Y | Y | Y | 190 | 0.48 | 60 | 84610 | 93400 | 6850 | 15100 | 15 | 2 |  | 2021-10-06 19:46 | 1514 | 93 |  | 18 | [16 empty] | 84.27 | 100 | 0 | 0 | 0 |  | 650 |  | Y | N | 0 | 0 | 0 |  | 651 |  | Y | N | Y |  |  | Y |  |  |  | BT180180 | H
B66748 | 2021-10-06 | 2 | C |  | 2 | A | SBC70L | 특수용도강 | D3 | BM#2 | 1574 | 46 | 1638 | 1525 | 39 | 7500 |  | 1 | 0.47 | 21 |  | -2.45 | 1561 | 1635 | 18.61 | 0 | 0 | 30 | 79 | 108 | N | 1 | 2021-10-06 19:59 | 63 | 1105 | 26 | 22 | 22 | 23 | 24 | 23 | 24 | 23 | 22 | 21 | 22 | 21 |  | 21 | 23 | 24 | 21 | 23 | -0.09 | Y | 35 | Y | -0.2 |  |  |  | 0.92 |  |  |  | N | N | N | Y | 220 | 0.5 | 57 | 96258 | 94554 | -604 | 12500 | 02 | 2 |  | 2021-10-06 20:05 | 1561 | 153 |  | 54 |  | *래들 미개공 강제렌싱 1회 실시 ID:301.401 *래들 터넷 유압호스 교체로 20%이상 감속주입,이상재 등록 및 생관통보 ID:301.401 * 후 HEAT L/D 강제개공 ID : 306, 406 | [14 empty] | 102.46 | 100 | 0 | 0 | 0 |  | 650 | 400 | Y | Y | 0 | 0 | 0 |  | 651 | 400 | Y | Y | Y |  |  |  | Y |  |  | RB110.00 | H
A67316 | 2021-10-06 | 1 | D |  | 7 | A | P-STB2 | 베어링강 | STB (SF) | BM#1 | 1617 | 42 | 1561 | 1545 | 34 | 5200 |  | 3 | 0.18 | 25 |  | -1.51 | 1516 | 1561 | 165.19 | 45.36 |  | 16 | 24 | 66 | Y |  | 2021-10-06 20:41 | 60 | 1097 | 22 | 25 | 28 | 31 | 31 | 31 | 30 | 29 | 28 | 27 | 26 | 25 | 25 | 24 | 27 | 31 | 24 | 31 | -0.14 | Y | 50 | Y | -0.2 |  |  |  | 0.95 |  |  |  | Y | Y | Y | Y | 240 | 0.45 | 68 | 101532 | 92063 | 6137 | 15300 | 15 | 2 |  | 2021-10-06 20:49 | 1516 | 93 |  | 14 |  | *전공정 요청으로 감속주입-정속주입 강종 감속으로 이상재 등록ID: 103~106,203~206 | [14 empty] | 102.51 | 100 | 0 | 0 | 0 |  | 650 |  | Y | N | 0 | 0 | 0 |  | 651 |  | Y | N | Y |  |  | Y |  |  |  | BT180180 | H
B66749 | 2021-10-06 | 2 | D |  | 3 | A | SBC70L | 특수용도강 | D3 | BM#2 | 1598 | 50 | 1647 | 1551 | 44 | 8400 |  | 1 | 0.31 | 21 |  | 0 | 1569 | 1633 | 17.9 | 0 | 0 | 20 | 80 | 257 | N | 3 | 2021-10-06 21:10 | 71 | 1096 | 15 | 15 | 27 | 29 | 30 | 31 | 31 | 30 | 30 | 30 | 29 | 29 | 28 | 28 | 28 | 31 | 28 | 30 | -0.05 | Y | 35 | Y | -0.2 |  |  |  | 1.09 |  |  |  | N | N | N | Y | 210 | 0.5 | 61 | 96840 | 100163 | -1213 | 15100 | 02 | 2 |  | 2021-10-06 21:23 | 1569 | 153 |  | 43 |  | * L/D 강제개공 3회 실시 ID : 301, 401 | [14 empty] | 97.08 | 100 | 0 | 0 | 0 |  | 650 | 400 | Y | Y | 0 | 0 | 0 |  | 651 | 400 | Y | Y | Y | [6 empty] | RB110.00 | H
A67317 | 2021-10-06 | 1 | D |  | 8 | B | P-STB2 | 베어링강 | STB (SF) | BM#1 | 1625 | 46 | 1552 | 1549 | 29 | 4500 |  | 3 | 0.16 | 25 |  | -1.19 | 1513 | 1552 | 146.5 | 61.14 |  | 35 | 10 | 73 | Y |  | 2021-10-06 21:53 | 57 | 1091 | 24 | 24 | 24 | 25 | 25 | 25 | 23 | 22 | 22 | 21 | 20 | 20 | 20 | 20 | 23 | 25 | 20 | 25 | -0.1 | Y | 50 | Y | 0 |  |  |  | 1.19 |  |  |  | Y | Y | Y | Y | 230 | 0.48 | 62 | 101532 | 94874 | 5676 | 14700 | 15 | 2 |  | 2021-10-06 22:02 | 1513 | 103 |  | 11 | [16 empty] | 99.69 | 100 | 0 | 0 | 500 |  | 650 |  | Y | N | 0 | 0 | 500 |  | 651 |  | Y | N | Y |  |  | Y |  |  |  | BT180180 | H
B66750 | 2021-10-06 | 2 | D |  | 4 | A | SBC70L | 특수용도강 | D3 | BM#2 | 1617 | 58 | 1633 | 1570 | 40 | 7200 |  | 1 | 0.49 | 21 |  | 0 | 1561 | 1623 | 18.52 | 0 | 0 | 21 | 77 | 156 | Y |  | 2021-10-06 22:26 | 63 | 1089 | 24 | 26 | 27 | 30 | 30 | 29 | 27 | 27 | 26 | 26 | 24 | 24 |  | 24 | 27 | 30 | 24 | 27 | -0.15 | Y | 40 | Y | 0 |  |  |  | 0.94 |  |  |  | N | N | N | Y | 200 | 0.5 | 60 | 96840 | 95771 | -621 | 15900 | 02 | 2 |  | 2021-10-06 22:28 | 1561 | 141 |  | 30 | [16 empty] | 101.83 | 100 | 0 | 0 | 0 |  | 650 | 400 | Y | Y | 0 | 0 | 0 |  | 651 | 400 | Y | Y | Y | [6 empty] | RB110.00 | H
A67318 | 2021-10-06 | 1 | D |  | 9 | A | P-STB2 | 베어링강 | STB (SF) | BM#1 | 1606 | 43 | 1559 | 1531 | 34 | 5800 |  | 3 | 0.18 | 25 |  | -1.08 | 1527 | 1559 | 167.22 | 38.47 |  | 11 | 24 | 74 | Y |  | 2021-10-06 22:43 | 71 | 1107 | 20 | 25 | 31 | 33 | 35 | 35 | 35 | 34 | 34 | 34 | 34 | 34 |  | 34 | 33 | 35 | 34 | 35 | -0.03 | Y | 40 | Y | 0 |  |  |  | 1.33 |  |  |  | Y | Y | Y | Y | 220 | 0.48 | 62 | 84610 | 94629 | 5321 | 15400 | 15 | 2 |  | 2021-10-06 22:51 | 1527 | 104 |  | 24 | [16 empty] | 83.28 | 100 | 0 | 0 | 0 |  | 650 |  | Y | N | 0 | 0 | 0 |  | 651 |  | Y | N | Y |  |  | Y |  |  |  | BT180180 | H
B66751 | 2021-10-06 | 2 | D |  | 5 | A | SBC70L | 특수용도강 | D3 | BM#2 | 1623 | 37 | 1645 | 1557 | 32 | 5900 |  | 1 | 0.43 | 23 |  | 0 | 1563 | 1638 | 28.36 | 0 | 0 | 37 | 69 | 43 | Y |  | 2021-10-06 23:27 | 65 | 1095 | 22 | 25 | 30 | 33 | 35 | 35 | 34 | 34 | 33 | 32 | 31 | 30 | 30 | 30 | 31 | 35 | 30 | 30 | -0.12 | Y | 40 | Y | 0 |  |  |  | 0.63 |  |  |  | N | N | N | Y | 190 | 0.5 | 60 | 96840 | 96239 | -439 | 15300 | 02 | 2 |  | 2021-10-06 23:36 | 1563 | 125 |  | 29 | [16 empty] | 102.04 | 100 | 0 | 0 | 0 |  | 649 | 400 | Y | Y | 0 | 0 | 0 |  | 651 | 400 | Y | Y | Y | [6 empty] | RB110.00 | H
A67319 | 2021-10-06 | 1 | D | 연주종료 | 10 | A | P-STB2 | 베어링강 | STB (SF) | BM#1 | 1643 | 42 | 1555 | 1557 | 28 | 4700 |  | 3 | 0.21 | 25 |  | -0.84 | 1530 | 1555 | 170.95 | 18.46 |  | 1 | 19 | 75 | Y |  | 2021-10-06 23:40 | 74 | 1090 | 34 | 34 | 36 | 37 | 37 | 36 | 36 | 35 | 34 | 34 | 34 | 34 | 34 | 34 | 0 | 0 | 0 | 0 | 0 |  | 0 | Y | 0 | [7 empty] | Y | N | N | M | 210 | 0 | 18 | 90427 | 99218 | 6882 | 1500 | 15 | 0 |  | 2021-10-06 23:46 | 1530 | 172 |  | 96 |  | *연주종료 01:31 | B7A4C3B59C0A4F7A9EBBA3A36143EBED | A4F8F50FF42C438A97700ED09E8BD34B | 27184552750D4EA8BFB36956625D1991 | [11 empty] | 85.15 | 100 | 0 | 3500 | 0 |  | 650 |  | Y | N | 0 | 3500 | 0 |  | 651 |  | Y | N | Y |  |  | Y |  |  |  | BT180180 | H
B66752 | 2021-10-06 | 2 | D |  | 6 | A | SBC70L | 특수용도강 | D3 | BM#2 | 1586 | 40 | 1646 | 1540 | 35 | 6700 |  | 1 | 0.45 | 21 |  | 0 | 1629 | 1629 | 17.73 | 0 | 0 | 30 | 80 | 45 | Y |  | 2021-10-07 00:21 | 131 | 1091 | 28 | 28 | 32 | 34 | 35 | 36 | 35 | 34 | 33 | 32 | 32 | 31 | 30 | 30 | 33 | 36 | 30 | 32 | -0.17 | Y | 35 | Y | -0.2 |  |  |  | 0.59 |  |  |  | N | N | N | Y | 180 | 0.5 | 59 | 96840 | 95110 | -1410 | 14800 | 02 | 2 |  | 2021-10-07 00:28 | 1629 | 125 |  | 38 | [16 empty] | 103.63 | 100 | 0 | 0 | 0 |  | 650 | 400 | Y | Y | 0 | 0 | 0 |  | 651 | 400 | Y | Y | Y | [6 empty] | RB110.00 | H
A67320 | 2021-10-06 | 1 | D |  | 7 | A | SBC70L | 특수용도강 | D3 | BM#2 | 1689 | 60 | 1608 | 1664 | 28 | 3400 |  | 3 | 0.17 | 20 |  | -1.63 | 1568 | 1608 | 99.7 | 48.77 |  | 16 | 25 | 65 | Y |  | 2021-10-07 01:08 | 70 | 1089 | 27 | 25 | 26 | 28 | 28 | 28 | 28 | 28 | 27 | 27 | 27 | 26 | 25 | 25 | 27 | 28 | 25 | 28 | -0.05 | Y | 50 | Y | 0 |  |  |  | 0.66 |  |  |  | N | N | N | Y | 170 | 0.5 | 66 | 104910 | 106381 | -131 | 15300 | 02 | 2 |  | 2021-10-07 01:20 | 1568 | 143 |  | 51 | 14 | [15 empty] | 98.32 | 100 | 0 | 0 | 0 |  | 650 | 400 | Y | Y | 0 | 0 | 0 |  | 651 | 400 | Y | Y | Y | [6 empty] | RB110.00 | C
A67321 | 2021-10-06 | 1 | D |  | 8 | A | SBC70L | 특수용도강 | D3 | BM#2 | 1649 | 38 | 1610 | 1584 | 24 | 4200 |  | 3 | 0.17 | 20 |  | -2.14 | 1562 | 1610 | 113.86 | 55.64 |  | 35 | 11 | 93 | Y |  | 2021-10-07 02:05 | 64 | 1088 | 23 | 19 | 18 | 18 | 19 | 19 | 19 | 19 | 19 | 18 | 18 | 18 | 19 | 19 | 19 | 19 | 18 | 19 | -0.03 | Y | 35 | Y | 0.2 |  |  |  | 0.89 |  |  |  | N | N | N | Y | 170 | 0.52 | 62 | 104910 | 102173 | -373 | 14200 | 02 | 2 |  | 2021-10-07 02:18 | 1562 | 131 |  | 61 | 20 | [15 empty] | 10491000 | 100 | 0 | 0 | 0 |  | 650 | 400 | Y | Y | 0 | 0 | 0 |  | 651 | 400 | Y | Y | Y | [6 empty] | RB110.00 | C
A67322 | 2021-10-06 | 1 | D |  | 9 | A | SBC70L | 특수용도강 | D3 | BM#2 | 1641 | 38 | 1615 | 1566 | 24 | 4800 |  | 3 | 0.17 | 21 |  | -1.92 | 1568 | 1615 | 99.66 | 60.14 |  | 11 | 25 | 80 | Y |  | 2021-10-07 03:07 | 70 | 1087 | 17 | 16 | 19 | 20 | 22 | 23 | 23 | 23 | 23 | 24 | 23 | 23 | 24 | 24 | 22 | 24 | 23 | 23 | -0.1 | Y | 10 | Y | 0.2 |  |  |  | 0.82 |  |  |  | N | N | N | Y | 220 | 0.51 | 58 | 96295 | 95339 | 1461 | 15500 | 02 | 2 |  | 2021-10-07 03:17 | 1568 | 135 |  | 62 | [16 empty] | 98.71 | 100 | 0 | 0 | 0 |  | 650 | 400 | Y | Y | 0 | 0 | 0 |  | 650 | 400 | Y | Y | Y | [6 empty] | RB130.00 | C
A67323 | 2021-10-06 | 1 | B | 연주종료 | 10 | A | SBC70L | 특수용도강 | D3 | BM#2 | 1652 | 38 | 1613 | 1576 | 23 | 4700 |  | 3 | 0.16 | 20 |  | -1.48 | 1577 | 1613 | 73.98 | 63.37 |  | 1 | 20 | 59 | Y |  | 2021-10-07 04:06 | 79 | 1093 | 22 | 22 | 25 | 28 | 32 | 34 | 34 | 35 | 35 | 34 | 35 | 35 | 36 | 36 | 32 | 36 | 36 | 35 | 0 |  |  | Y | 0.2 |  |  |  | 0.68 |  |  |  | N | N | N | M | 210 | 0.5 | 60 | 97268 | 95684 | 1016 | 1500 | 02 | 2 |  | 2021-10-07 04:18 | 1577 | 136 |  | 63 |  | * 연주종료: 06시 24분 | 6FC6797E278844EEA9FE7A7D316274F1 | C7FD3E7823534896908DD8D5C0F37F79 | 694DD0A20F68487CA837851C8AEDBBE4 | [11 empty] | 99.2 | 100 | 0 | 3240 | 0 |  | 650 | 400 | Y | Y | 0 | 2970 | 0 |  | 651 | 400 | Y | Y | Y | [6 empty] | RB130.00 | C
A67324 | 2021-10-06 | 1 | B | 연주시작 | 1 | A | SCR423PRH | 소입성보증강 | C2 | BM#1 | 1657 | 41 | 1649 | 1579 | 52 | 6800 |  | 3 | 0.17 | 21 |  | -1.65 | 1605 | 1647 | 0 | 259.34 |  | 16 | 26 | 30 | Y |  | 2021-10-07 05:17 | 102 | 1089 | -308 | -254 | 41 | 37 | 38 | 44 | 48 | 50 | 52 | 53 | 54 | 54 |  | 54 | 48 | 54 | 54 | 0 | 0 |  | 5 | Y | 0 |  | 2.54 | 2.37 | 1.72 |  |  |  | N | N | N | N | 150 | 0.51 | 56 | 81828 | 94218 | 6882 | 15200 | 14 | 1 |  | 2021-10-07 05:29 | 1605 | 116 |  | 37 |  | *연주시작 05:57 *T/D FLUX 유:15KG 용:120KG *STR#1,#2 EDGE HEATER 코일부 건조작업으로 적용不-이상재등록 *첫Heat 수소측정치 OVER되어 이상재 등록및 생관통보-ID:101.102.201.202 | [14 empty] | 80.3 | 100 | 1000 | 0 | 0 |  | 410 |  | N | N | 1000 | 0 | 0 |  | 411 |  | N | Y | N |  |  | Y |  |  |  | BT180180 | H
A67325 | 2021-10-06 | 1 | B |  | 2 | A | SCR423PRH | 소입성보증강 | C2 | BM#1 | 1637 | 42 | 1627 | 1586 | 23 | 4700 |  | 3 | 0.18 | 16 |  | -1.34 | 1588 | 1616 | 0 | 272.75 |  | 35 | 12 | 35 | Y |  | 2021-10-07 06:14 | 85 | 1089 | 53 | 49 | 46 | 45 | 45 | 45 | 44 | 44 | 43 | 42 | 42 |  |  | 42 | 45 | 46 | 42 | 45 | -0.09 |  | 45 | Y | 0 | [7 empty] | N | N | N | N | 140 | 0.52 | 55 | 101532 | 93779 | 6971 | 14800 | 14 | 1 |  | 2021-10-07 06:24 | 1588 | 116 |  | 36 |  | *STR#1,#2 EDGE HEATER 코일부 건조작업으로 적용不-이상재등록 | [14 empty] | 10153200 | 100 | 0 | 0 | 0 |  | 410 |  | N | N | 0 | 0 | 0 |  | 411 |  | N | Y | N |  |  | Y |  |  |  | BT180180 | H
A67326 | 2021-10-06 | 1 | B |  | 3 | A | SCR423PRH | 소입성보증강 | C2 | BM#1 | 1659 | 39 | 1620 | 1594 | 31 | 5300 |  | 3 | 0.17 | 16 |  | -2.11 | 1580 | 1624 | 0 | 203.12 |  | 18 | 2 | 634 | Y |  | 2021-10-07 07:04 | 77 | 1095 | 41 | 36 | 27 | 23 | 21 | 20 | 19 | 18 | 18 | 17 | 18 | 18 |  | 18 | 22 | 27 | 17 | 18 | -0.29 |  | 35 | Y | 0 | [7 empty] | N | N | N | N | 130 | 0.52 | 55 | 84610 | 90960 | 8790 | 15300 | 14 | 1 |  | 2021-10-07 07:19 | 1580 | 111 |  | 43 |  | *STR#1,#2 EDGE HEATER 코일부 건조작업으로 적용不-이상재등록 | [14 empty] | 86.38 | 100 | 0 | 0 | 0 |  | 410 |  | N | N | 0 | 0 | 0 |  | 411 |  | N | Y | N |  |  | Y |  |  |  | BT180180 | C
A67327 | 2021-10-07 | 1 | B |  | 4 | A | SCR423PRH | 소입성보증강 | C2 | BM#1 | 1657 | 41 | 1616 | 1585 | 24 | 4100 |  | 3 | 0.18 | 16 |  | -1.41 | 1584 | 1613 | 0 | 210.65 |  | 1 | 21 | 32 | Y |  | 2021-10-07 08:04 | 81 | 1094 | 18 | 19 | 29 | 35 | 38 | 39 | 39 | 38 | 38 | 38 | 37 | 37 | 37 | 37 | 35 | 39 | 37 | 38 | -0.02 | Y | 35 | Y | 0 | [7 empty] | N | N | N | N | 120 | 0.52 | 58 | 101532 | 98078 | 7222 | 15000 | 14 | 1 |  | 2021-10-07 08:23 | 1584 | 109 |  | 39 | [16 empty] | 96.79 | 100 | 0 | 0 | 0 |  | 410 |  | Y | N | 0 | 0 | 0 |  | 411 |  | Y | Y | N |  |  | Y |  |  |  | BT180180 | C
A67328 | 2021-10-07 | 1 | B |  | 5 | A | SCR423PRH | 소입성보증강 | C2 | BM#1 | 1653 | 32 | 1607 | 1593 | 23 | 3900 |  | 3 | 0.18 | 16 |  | -1.51 | 1575 | 1606 | 0 | 231.76 |  | 16 | 27 | 42 | Y |  | 2021-10-07 09:09 | 72 | 1078 | 36 | 35 | 33 | 33 | 33 | 32 | 32 | 31 | 30 | 30 | 29 | 29 | 29 | 29 | 31 | 33 | 29 | 33 | -0.08 |  | 50 | Y | 0 | [7 empty] | N | N | N | N | 110 | 0.52 | 59 | 101532 | 98246 | 7204 | 15000 | 14 | 1 |  | 2021-10-07 09:18 | 1575 | 99 |  | 35 |  | *STR#1,#2 EDGE HEATER 코일 설비점검 미적용 ID:106.206 | [14 empty] | 96.47 | 100 | 0 | 0 | 0 |  | 410 |  | N | N | 0 | 0 | 0 |  | 411 |  | N | Y | N |  |  | Y |  |  |  | BT180180 | C
A67329 | 2021-10-07 | 1 | B |  | 6 | A | SCR423PRH | 소입성보증강 | C2 | BM#1 | 1652 | 38 | 1614 | 1566 | 24 | 4500 |  | 3 | 0.18 | 16 |  | -1.46 | 1576 | 1606 | 0 | 202.06 |  | 35 | 13 | 49 | Y |  | 2021-10-07 10:13 | 73 | 1094 | 28 | 28 | 33 | 36 | 37 | 37 | 38 | 38 | 37 | 37 | 37 | 37 |  | 37 | 36 | 38 | 37 | 37 | -0.04 | Y | 25 | Y | 0 | [7 empty] | N | N | N | N | 100 | 0.52 | 56 | 84610 | 94946 | 7554 | 15200 | 14 | 1 |  | 2021-10-07 10:22 | 1576 | 97 |  | 31 |  | *STR#1,#2 EDGE HEATER 코일 설비점검 미적용 ID 101~105.201~205 | [14 empty] | 83.03 | 100 | 0 | 0 | 0 |  | 410 |  | N | N | 0 | 0 | 0 |  | 411 |  | N | Y | N |  |  | Y |  |  |  | BT180180 | C
A67330 | 2021-10-07 | 1 | B |  | 7 | A | SCR423PRH | 소입성보증강 | C2 | BM#1 | 1632 | 35 | 1607 | 1565 | 31 | 5000 |  | 3 | 0.18 | 16 |  | -1.63 | 1574 | 1607 | 0 | 194.41 |  | 18 | 3 | 67 | Y |  | 2021-10-07 11:04 | 71 | 1091 | 36 | 31 | 28 | 27 | 26 | 26 | 25 | 25 | 24 | 24 | 24 | 23 |  | 23 | 26 | 28 | 23 | 24 | -0.11 |  | 45 | Y | -0.2 | [7 empty] | N | N | N | N | 150 | 0.55 | 56 | 101532 | 98091 | 9109 | 15700 | 14 | 1 |  | 2021-10-07 11:12 | 1574 | 99 |  | 37 | [8 empty] | 969C02090E6F4E5E8B599BEB843A574D | 0A3A17AB0F624E788E9AAC39FB09CBA9 | D619B386A9334045BDDCCFE513E2EE52 |  | 846C90CAEBE0472D80D1DFD9D983AA4B | 3AF00C32CB5449279D644760BAEA1FDF | E6EAE36971014F6ABBF752C1E86EA69E |  | 96.61 | 100 | 0 | 0 | 0 |  | 0 |  | Y | N | 0 | 0 | 0 |  | 0 |  | Y | Y | N |  |  | Y |  |  |  | BT180180 | C
A67331 | 2021-10-07 | 1 | B | TUNDISH교체전 | 8 | A | SCR423PRH | 소입성보증강 | C2 | BM#1 | 1648 | 33 | 1603 | 1587 | 22 | 3700 |  | 3 | 0.17 | 17 |  | -1.25 | 1577 | 1603 | 0 | 194.02 |  | 1 | 22 | 61 | Y |  | 2021-10-07 11:58 | 74 | 1102 | 23 | 24 | 30 | 33 | 35 | 36 | 36 | 36 | 35 | 35 | 35 |  |  | 35 | 33 | 36 | 35 | 36 | -0.04 | Y | 25 | Y | 0 | [7 empty] | N | N | N | N | 140 | 0.55 | 53 | 93456 | 95628 | 7972 | 2000 | 14 | 1 |  | 2021-10-07 12:06 | 1577 | 100 |  | 40 |  | *Sample채취 ID:103.203 300MM |  | EFAFFD652227460C847C2A3FB967117C | 2A82EBBDF18F4B76A594F47CEB7268ED | [11 empty] | 91.04 | 100 | 0 | 3000 | 300 |  | 410 |  | Y | N | 0 | 3000 | 300 |  | 411 |  | Y | Y | N |  |  | Y |  |  |  | BT180180 | C
A67332 | 2021-10-07 | 1 | C | TUNDISH교체 | 1 | A | SCM440HK | 소입성보증강 | D | BM#1 | 1620 | 44 | 1622 | 1552 | 36 | 6700 |  | 3 | 0.17 | 20 |  | -1.47 | 1586 | 1622 | 113.57 | 75.16 |  | 16 | 28 | 50 | Y |  | 2021-10-07 13:15 | 92 | 1105 | -43 | 27 | 22 | 29 | 34 | 37 | 39 | 41 | 42 | 42 | 43 | 42 | 43 | 43 | 36 | 43 | 42 | 42 | -0.2 |  | 5 | Y | 0.2 |  | 2.23 | 2.23 |  |  |  |  | N | N | N | N | 210 | 0.48 | 68 | 101095 | 104231 | 1019 | 14600 | 08 | 2 |  | 2021-10-07 13:22 | 1586 | 121 |  | 40 |  | *T/D FLUX 유:10KG,용120KG | [14 empty] | 96.37 | 100 | 700 | 0 | 0 |  | 0 |  | Y | N | 700 | 0 | 0 |  | 0 |  | Y | N | N | [6 empty] | SB120120 | C
A67333 | 2021-10-07 | 1 | C |  | 2 | A | SCM440HK | 소입성보증강 | D | BM#1 | 1598 | 37 | 1606 | 1530 | 29 | 5700 |  | 3 | 0.21 | 17 |  | -1.88 | 1568 | 1609 | 99.69 | 103.27 |  | 35 | 14 | 56 | Y |  | 2021-10-07 14:02 | 74 | 1095 | 42 | 38 | 30 | 28 | 28 | 28 | 28 | 28 | 27 | 27 | 27 | 27 | 27 | 28 | 29 | 30 | 27 | 28 | -0.06 |  | 50 | Y | 0.2 | [7 empty] | N | N | N | N | 200 | 0.51 | 62 | 98938 | 101670 | 1630 | 15100 | 08 | 2 |  | 2021-10-07 14:12 | 1568 | 136 |  | 61 |  | *STR#1 LOOP#6 과냉으로 비수량 40% 줄임 | [14 empty] | 96.2 | 100 | 0 | 0 | 0 |  | 650 |  | Y | N | 0 | 0 | 0 |  | 651 |  | Y | N | N |  |  | N |  |  |  | RB110.00 | H
A67334 | 2021-10-07 | 1 | C |  | 3 | A | SCM440HK | 소입성보증강 | D | BM#1 | 1617 | 41 | 1607 | 1554 | 30 | 5900 |  | 3 | 0.21 | 16 |  | -1.83 | 1570 | 1608 | 102.17 | 50.19 |  | 18 | 4 | 46 | Y |  | 2021-10-07 14:59 | 76 | 1092 | 28 | 22 | 18 | 19 | 20 | 21 | 21 | 21 | 21 | 20 | 20 | 20 | 21 | 21 | 21 | 21 | 20 | 21 | -0.03 | Y | 30 | Y | 0 | [7 empty] | N | N | N | N | 190 | 0.51 | 66 | 98938 | 104764 | 1736 | 14600 | 08 | 2 |  | 2021-10-07 15:30 | 1570 | 136 |  | 67 |  | *STR#1 LOOP#6 과냉으로 비수량 40% 줄임 | [6 empty] | 82CED0C8AE9D4C7EBCBC4D613A742CFC | 338448DA59FA4B56B7488C640AB1EE55 | 5E045619349E4B27A861334D9D1F9201 |  | D882970DF1E74501AE3978C8106C4383 | 86F357CA8EBE439786A646D4161B060C | 2A5D329616DC49EEA5FCDA4441C6C753 |  | 93.38 | 100 | 0 | 0 | 0 |  | 0 |  | Y | N | 0 | 0 | 0 |  | 0 |  | Y | N | N |  |  | N |  |  |  | RB110.00 | H
A67335 | 2021-10-07 | 1 | C |  | 4 | A | SCM440HK | 소입성보증강 | D | BM#1 | 1634 | 41 | 1609 | 1547 | 32 | 6100 |  | 3 | 0.21 | 16 |  | -1.41 | 1576 | 1607 | 125.93 | 59.37 |  | 1 | 23 | 53 | Y |  | 2021-10-07 16:05 | 82 | 1103 | 20 | 20 | 24 | 27 | 29 | 29 | 30 | 30 | 30 | 30 | 30 | 31 | 31 | 31 | 28 | 31 | 31 | 30 | 0 |  | 5 | Y | 0 | [7 empty] | N | N | N | N | 180 | 0.51 | 61 | 98938 | 100173 | 2727 | 15200 | 08 | 2 |  | 2021-10-07 16:19 | 1576 | 140 |  | 67 | 9 | *STR#1 LOOP#6 과냉으로 비수량 40% 줄임 | [14 empty] | 96.34 | 100 | 0 | 0 | 0 |  | 0 |  | Y | N | 0 | 0 | 0 |  | 0 |  | Y | N | N | [6 empty] | RB110.00 | H
A67336 | 2021-10-07 | 1 | C |  | 5 | B | SCM440HK | 소입성보증강 | D | BM#1 | 1638 | 44 | 1599 | 1575 | 27 | 5200 |  | 3 | 0.17 | 15 |  | -1.53 | 1561 | 1591 | 79.16 | 27.27 |  | 16 | 29 | 58 | Y |  | 2021-10-07 17:23 | 67 | 1091 | 31 | 31 | 26 | 24 | 23 | 24 | 24 | 24 | 23 | 23 | 23 | 22 | 22 | 22 | 24 | 26 | 22 | 24 | -0.07 |  | 60 | Y | 0 | [7 empty] | Y | Y | Y | Y | 170 | 0.48 | 70 | 116214 | 106204 | 1296 | 14900 | 08 | 2 |  | 2021-10-07 17:31 | 1561 | 120 |  | 52 | 27 | *STR#1 LOOP#6 과냉으로 비수량 40% 줄임 *유사강종 연연주 혼탕부 성분확인 107.207 *생관요청 BIG SIZE 조업조건 적용 (주속,SR) | [14 empty] | 107.91 | 100 | 0 | 0 | 0 |  | 0 |  | Y | N | 0 | 0 | 0 |  | 0 |  | Y | N | N | [6 empty] | RB120.00 | C
A67337 | 2021-10-07 | 1 | C | 유사강종연연주 | 6 | A | SCM440 | 합금강 | D | BM#1 | 1632 | 41 | 1602 | 1548 | 30 | 5600 |  | 3 | 0.19 | 16 |  | -1.24 | 1566 | 1591 | 0 | 156.22 |  | 35 | 15 | 43 | Y |  | 2021-10-07 18:24 | 70 | 1099 | 20 | 20 | 21 | 24 | 25 | 26 | 26 | 26 | 26 | 25 | 26 | 25 | 25 | 24 | 24 | 26 | 24 | 26 | -0.05 | Y | 40 | Y | -0.2 |  |  |  | 1.11 |  |  |  | Y | Y | Y | Y | 210 | 0.48 | 66 | 95222 | 100154 | 2846 | 15100 | 08 | 2 |  | 2021-10-07 18:33 | 1566 | 135 |  | 61 |  | *STR#1 LOOP#6 과냉으로 비수량 40% 줄임 *유사강종 연연주 혼탕부 성분확인 101.201 | [14 empty] | 93.13 | 100 | 0 | 0 | 0 |  | 0 |  | Y | N | 0 | 0 | 0 |  | 0 |  | Y | N | N | [6 empty] | RB105.00 | C
A67338 | 2021-10-07 | 1 | C |  | 7 | A | SCM440 | 합금강 | D | BM#1 | 1645 | 38 | 1607 | 1565 | 30 | 4900 |  | 3 | 0.19 | 16 |  | -1.53 | 1574 | 1604 | 0 | 195.85 |  | 18 | 5 | 34 | Y |  | 2021-10-07 19:21 | 78 | 1104 | 24 | 21 | 18 | 18 | 20 | 21 | 21 | 21 | 20 | 21 | 21 | 20 | 21 | 21 | 20 | 21 | 20 | 21 | 0 | Y | 30 | Y | 0 |  |  |  | 1.35 |  |  |  | Y | Y | Y | Y | 200 | 0.48 | 68 | 147412 | 100874 | 1926 | 15100 | 08 | 2 |  | 2021-10-07 19:36 | 1574 | 133 |  | 70 |  | *STR#1 LOOP#6 과냉으로 비수량 40% 줄임 *유사강종 연연주 혼탕부 성분확인 108~110,208~210 | [14 empty] | 142.84 | 100 | 0 | 0 | 0 |  | 650 |  | Y | N | 0 | 0 | 0 |  | 651 |  | Y | N | N | [6 empty] | RB270.00 | C
A67339 | 2021-10-07 | 1 | A | 유사강종연연주 | 8 | A | SCM440HF | 소입성보증강 | D | BM#1 | 1592 | 41 | 1598 | 1527 | 31 | 6100 |  | 3 | 0.17 | 18 |  | -1.3 | 1561 | 1590 | 98.18 | 65.43 |  | 1 | 24 | 66 | Y |  | 2021-10-07 20:55 | 68 | 1098 | 24 | 23 | 22 | 23 | 26 | 25 | 26 | 26 | 26 | 26 | 26 | 27 |  | 27 | 25 | 27 | 27 | 26 | 0 |  |  | Y | 0.2 |  |  |  | 1.12 |  |  |  | Y | Y | Y | Y | 190 | 0.48 | 57 | 34048 | 87628 | 6322 | 15510 | 08 | 2 |  | 2021-10-07 21:03 | 1561 | 118 |  | 45 | 26 | *STR#1 LOOP#6 과냉으로 비수량 40% 줄임 *유사강종 연연주 혼탕부 성분확인 101.201 | [14 empty] | 36.69 | 100 | 0 | 0 | 0 |  | 650 |  | Y | N | 0 | 0 | 0 |  | 651 |  | Y | N | N | [6 empty] | RB190.00 | C
A67340 | 2021-10-07 | 1 | A |  | 9 | A | SCM440HF | 소입성보증강 | D | BM#1 | 1585 | 41 | 1592 | 1533 | 36 | 6500 |  | 3 | 0.21 | 18 |  | -1.62 | 1562 | 1598 | 114.1 | 88.88 |  | 16 | 30 | 50 | Y |  | 2021-10-07 21:59 | 69 | 1109 | 26 | 25 | 26 | 27 | 29 | 30 | 29 | 29 | 29 | 28 | 28 | 28 | 27 | 26 | 28 | 30 | 26 | 29 | -0.09 | Y | 45 | Y | -0.2 |  |  |  | 1.15 |  |  |  | Y | Y | Y | Y | 180 | 0.47 | 68 | 102144 | 99602 | 2598 | 15290 | 08 | 2 |  | 2021-10-07 22:09 | 1562 | 118 |  | 40 |  | *STR#1 LOOP#6 과냉으로 비수량 40% 줄임 | [14 empty] | 99.85 | 100 | 0 | 0 | 0 |  | 650 |  | Y | N | 0 | 0 | 0 |  | 651 |  | Y | N | N |  |  | N |  |  |  | RB270.00 | C
A67341 | 2021-10-07 | 1 | A | TUNDISH교체전 | 10 | A | SCM440HF | 소입성보증강 | D | BM#1 | 1665 | 45 | 1608 | 1582 | 29 | 5200 |  | 3 | 0.21 | 19 |  | -2.11 | 1560 | 1608 | 124.58 | 104.64 |  | 35 | 16 | 30 | Y |  | 2021-10-07 23:05 | 67 | 1099 | 25 | 26 | 30 | 32 | 33 | 33 | 33 | 33 | 32 | 31 | 30 | 29 | 28 | 26 | 31 | 33 | 26 | 33 | -0.17 |  | 40 | Y | -0.4 |  |  |  | 1.44 |  |  |  |  | N | N | M | 170 | 0.48 | 53 | 107801 | 101892 | -1542 | 2000 | 07 | 2 |  | 2021-10-07 23:16 | 1560 | 141 |  | 55 |  | *STR#1 LOOP#6 과냉으로 비수량 40% 줄임 *빅사이즈 후속히트 주속,SR관리 | 6D5B52B61FE7437583451BE02EA90838 | 93A3DE9AB7604CD1900E7D04A289E603 |  | CB04EF4861C74140A4F69BE367AC3809 |  |  | 1EC6161115BD48B4B1589D2D9F33436A | 898C67EDFD0A403991A980CC02BEAE68 | 3446C5051487469384C893797A598D90 |  | 1BFB25F1D3D4448CBBF14693A98C77ED | 86551DDC0E994715923E53D9C9A4D793 | 696E0043EC0E49E48D23BDD3B88FAC25 |  | 107.69 | 100 | 0 | 3100 | 0 |  | 650 |  | Y | N | 0 | 3300 | 0 |  | 651 |  | Y | N | N |  |  | N |  |  |  | RB110.00 | C
A67342 | 2021-10-07 | 1 | A | TUNDISH교체 | 1 | B | SCM420HON | 소입성보증강 | C | BM#1 | 1618 | 43 | 1651 | 1544 | 36 | 7600 |  | 3 | 0.21 | 21 |  | -2.01 | 1601 | 1651 | 0 | 271.52 |  | 18 | 6 | 48 | Y |  | 2021-10-08 00:22 | 91 | 1097 | 7 | -247 | 18 | 12 | 17 | 25 | 28 | 31 | 33 | 34 | 34 | 35 |  | 35 | 27 | 35 | 35 | 0 | 0 |  |  | Y | 0.2 |  | 2.85 | 2.72 | 2.1 |  |  |  | N | N | N | N | 150 | 0.53 | 58 | 101532 | 97922 | 4628 | 15070 | 07 | 1 |  | 2021-10-08 01:07 | 1601 | 136 |  | 54 | 19 | *FLUX 120KG/10KG *첫Heat 수소측정 OVER 이상재 등록, 생관통보 ID:101~102, 201~202 | [14 empty] | 100.38 | 100 | 1000 | 0 | 0 |  | 410 |  | Y | Y | 1000 | 0 | 0 |  | 411 |  | Y | Y |  |  | Y |  |  |  |  | BT180180 | C
A67343 | 2021-10-07 | 1 | A |  | 2 | A | SCM420HON | 소입성보증강 | C | BM#1 | 1629 | 49 | 1628 | 1586 | 37 | 6700 |  | 3 | 0.21 | 21 |  | -1.13 | 1599 | 1628 | 0 | 278.64 |  | 1 | 25 | 66 | Y |  | 2021-10-08 01:31 | 89 | 1100 | 35 | 35 | 36 | 39 | 40 | 42 | 42 | 42 | 41 | 42 | 41 | 41 |  | 41 | 40 | 42 | 41 | 42 | -0.03 | Y | 30 | Y | 0 | [7 empty] | N | N | N | N | 140 | 0.55 | 55 | 84610 | 98301 | 4949 | 15010 | 07 | 1 |  | 2021-10-08 01:48 | 1599 | 133 |  | 43 | [16 empty] | 82.91 | 100 | 0 | 0 | 0 |  | 410 |  | Y | Y | 0 | 0 | 0 |  | 411 |  | Y | Y |  |  | Y |  |  |  |  | BT180180 | C
A67344 | 2021-10-07 | 1 | A |  | 3 | A | SCM420HON | 소입성보증강 | C | BM#1 | 1630 | 44 | 1639 | 1565 | 33 | 6000 |  | 3 | 0.21 | 22 |  | -1.86 | 1590 | 1639 | 0 | 309.16 |  | 16 | 31 | 62 | Y |  | 2021-10-08 02:37 | 80 | 1098 | 40 | 38 | 37 | 37 | 37 | 36 | 36 | 36 | 35 | 35 | 35 | 34 |  | 34 | 36 | 37 | 34 | 37 | -0.06 |  | 45 | Y | -0.2 | [7 empty] | N | N | N | N | 130 | 0.55 | 56 | 84610 | 98757 | 593 | 14750 | 07 | 1 |  | 2021-10-08 02:55 | 1590 | 124 |  | 34 |  | *전공정요청 잔강미이월 - 이상재등록 *A67345 HEAT MN, AL OVER C급 | [14 empty] | 85.34 | 100 | 0 | 0 | 0 |  | 410 |  | Y | Y | 0 | 0 | 0 |  | 411 |  | Y | Y | [7 empty] | BT180180 | C
A67345 | 2021-10-07 | 1 | A |  | 4 | C | SCM420HON | 소입성보증강 | C | BM#1 | 1621 | 43 | 1626 | 1565 | 31 | 6000 |  | 3 | 0.2 | 21 |  | -1.76 | 1582 | 1626 | 0 | 321.7 |  | 35 | 17 | 57 | Y |  | 2021-10-08 03:37 | 72 | 1099 | 33 | 32 | 31 | 31 | 30 | 30 | 28 | 27 | 26 | 26 | 25 | 24 | 22 | 22 | 28 | 31 | 22 | 0 | -0.18 |  | 50 | Y | -0.4 | [7 empty] | N | N | N | N | 120 | 0.55 | 59 | 130080 | 104534 | 1066 | 14820 | 07 | 1 |  | 2021-10-08 03:59 | 1582 | 121 |  | 32 |  | *전공정요청 잔강미이월 - 이상재등록 *전공정요청 잔강미이월 - 이상재등록 *성분OVER (MN, AL) C급 | [14 empty] | 123.59 | 100 | 0 | 0 | 0 |  | 410 |  | Y | Y | 0 | 0 | 0 |  | 411 |  | Y | Y | [7 empty] | BT180180 | C
A67346 | 2021-10-07 | 1 | B | 연주종료 | 5 | A | SCM420HON | 소입성보증강 | C | BM#1 | 1628 | 53 | 1607 | 1565 | 37 | 6700 |  | 3 | 0.21 | 20 |  | -1.09 | 1580 | 1607 | 0 | 258.61 |  | 18 | 7 | 39 | Y |  | 2021-10-08 04:32 | 70 | 1097 | 20 | 19 | 28 | 34 | 37 | 39 | 39 | 40 | 39 | 39 | 38 |  |  | 38 | 35 | 40 | 38 | 39 | -0.03 | Y | 15 | Y | -0.2 | [7 empty] | N | N | N | N | 110 | 0.55 | 55 | 79256 | 92753 | 9847 | 2000 | 07 | 1 |  | 2021-10-08 04:47 | 1580 | 128 |  | 37 |  | *전공정요청 L/D잔강 10 TON 이월 *연주종료 : 06:18 | [14 empty] | 77.17 | 100 | 0 | 3100 | 0 |  | 410 |  | Y | Y | 0 | 3100 | 0 |  | 411 |  | Y | Y |  |  | Y |  |  |  |  | BT180180 | C
B66759 | 2021-10-08 | 2 | B | 연주시작 | 1 | A | SBC70L | 특수용도강 | D3 | BM#2 | 1620 | 51 | 1682 | 1545 | 41 | 8300 |  | 1 | 0.38 | 20 |  | -3.09 | 1578 | 1671 | 12.08 | 0 | 0 | 35 | 18 | 58 | Y |  | 2021-10-08 08:30 | 80 | 1094 | -295 | -59 | 36 | 29 | 36 | 38 | 41 | 42 | 41 | 40 | 39 |  |  | 39 | 38 | 42 | 39 | 0 | -0.2 |  | 15 | Y | -0.2 |  | 2.3 | 2.23 |  |  |  |  | N | N | N | M | 220 | 0.44 | 55 | 98436 | 95684 | -16184 | 15500 | 12 | 1 |  | 2021-10-08 08:32 | 1578 | 126 |  | 12 |  | * BUTT 타입롱노즐사용(슬리브타입.) * T/D FLUX 용탕부: 120 KG / 유탕부: 10KG 투입. * EDGE HEATER 코일 건조로 미적용. 이상공정등록 및 생관통보 * 연주시작 : 08시 45분 * 전공정 요청으로 감속주입 0.40 이상공정 등록 및 생관통보 * 수소 기준값 초과 이상공정 등록 | E1BE66208CAE4B02BD11FFE748A7476C |  | 05212F21EBDF49A08C61175885B1A7A6 | [11 empty] | 124.29 | 100 | 700 | 0 | 0 |  | 651 | 400 | N | Y | 700 | 0 | 0 |  | 650 | 400 | N | Y | Y | [6 empty] | RB130.00 | H
B66760 | 2021-10-08 | 2 | B |  | 2 | A | SBC70L | 특수용도강 | D3 | BM#2 | 1624 | 42 | 1659 | 1565 | 36 | 7000 |  | 1 | 0.36 | 20 |  | -2.44 | 1581 | 1641 | 12.06 | 0 | 0 | 1 | 27 | 54 | Y |  | 2021-10-08 09:30 | 83 | 1088 | 36 | 37 | 47 | 50 | 52 | 52 | 51 | 47 | 45 | 42 | 40 | 37 | 33 | 33 | 45 | 52 | 33 | 0 | -0.42 | Y | 45 | Y | -0.8 |  |  |  | 2.12 |  |  |  | N | N | N | Y | 220 | 0.47 | 66 | 95532 | 98638 | -3038 | 14100 | 12 | 1 |  | 2021-10-08 09:31 | 1581 | 96 |  | 8 |  | * EDGE HEATER 코일 건조로 미적용. 이상공정등록 및 생관통보 * 전공정 요청으로 감속주입 * 수소 기준값 초과 이상공정 등록 | [14 empty] | 99.82 | 100 | 0 | 0 | 0 |  | 650 | 400 | N | Y | 0 | 0 | 0 |  | 650 | 400 | N | Y | Y | [6 empty] | RB130.00 | H
B66761 | 2021-10-08 | 2 | B |  | 3 | A | SBC70L | 특수용도강 | D3 | BM#2 | 1642 | 42 | 1653 | 1592 | 32 | 6200 |  | 1 | 0.32 | 20 |  | -2.84 | 1578 | 1653 | 10.89 | 0 | 0 | 20 | 83 | 1543 | Y |  | 2021-10-08 10:28 | 80 | 1093 | 28 | 34 | 40 | 42 | 44 | 44 | 43 | 42 | 42 | 41 | 40 | 40 |  | 40 | 40 | 44 | 40 | 42 | -0.11 | Y | 35 | Y | 0 |  |  |  | 0.82 |  |  |  | N | N | N | Y | 210 | 0.49 | 59 | 87571 | 92599 | -749 | 14700 | 12 | 1 |  | 2021-10-08 10:31 | 1578 | 103 |  | 17 |  | * EDGE HEATER 코일 건조로 미적용. 이상공정등록 및 생관통보 * 전공정 요청으로 감속주입 | [14 empty] | 95.34 | 100 | 0 | 0 | 0 |  | 650 | 400 | N | Y | 0 | 0 | 0 |  | 650 | 400 | N | Y | Y | [6 empty] | RB130.00 | H
A67350 | 2021-10-08 | 1 | B |  | 4 | A | SBC70L | 특수용도강 | D3 | BM#2 | 1632 | 43 | 1628 | 1571 | 32 | 6500 |  | 1 | 0.32 | 21 |  | -2.79 | 1557 | 1628 | 12.53 | 0 | 0 | 16 | 33 | 84 | Y |  | 2021-10-08 11:17 | 59 | 1102 | 36 | 31 | 27 | 26 | 24 | 23 | 21 | 21 | 19 | 18 | 17 | 16 |  | 16 | 23 | 27 | 16 | 0 | -0.24 |  | 45 | Y | -0.2 |  |  |  | 0.73 |  |  |  | N | N | N | Y | 200 | 0.5 | 58 | 87571 | 91807 | -807 | 12900 | 12 | 1 |  | 2021-10-08 11:19 | 1557 | 125 |  | 29 |  | * EDGE HEATER 코일 건조로 미적용. 이상공정등록 및 생관통보 * 후 HEAT L/D 강제개공 ID : 305,306,404,405 | [14 empty] | 91.17 | 54.55 | 0 | 0 | 0 |  | 650 | 400 | N | Y | 0 | 0 | 0 |  | 650 | 400 | N | Y | Y | [6 empty] | RB130.00 | C
A67351 | 2021-10-08 | 1 | B |  | 5 | A | SBC70L | 특수용도강 | D3 | BM#2 | 1597 | 37 | 1625 | 1545 | 33 | 6600 |  | 1 | 0.35 | 21 |  | -2.41 | 1568 | 1630 | 13.39 | 0 | 0 | 35 | 19 | 49 | N | 2 | 2021-10-08 12:01 | 70 | 1095 | 11 | 11 | 22 | 25 | 26 | 27 | 26 | 25 | 24 | 24 | 24 | 23 | 22 | 22 | 23 | 27 | 22 | 24 | -0.14 | Y | 35 | Y | -0.2 |  |  |  | 0.78 |  |  |  | N | N | N | Y | 190 | 0.51 | 60 | 87571 | 98494 | -144 | 15100 | 12 | 1 |  | 2021-10-08 12:25 | 1568 | 126 |  | 44 |  | * EDGE HEATER 코일 건조로 미적용. 이상공정등록 및 생관통보 | [14 empty] | 89.72 | 45.45 | 0 | 0 | 0 |  | 650 | 400 | N | Y | 0 | 0 | 0 |  | 650 | 400 | N | Y | Y | [6 empty] | RB130.00 | C
A67352 | 2021-10-08 | 1 | C |  | 6 | A | SBC70L | 특수용도강 | D3 | BM#2 | 1642 | 34 | 1647 | 1560 | 26 | 5700 |  | 1 | 0.34 | 21 |  | -2.27 | 1573 | 1632 | 14.61 | 0 | 0 | 18 | 9 | 99 | Y |  | 2021-10-08 13:00 | 75 | 1097 | 20 | 19 | 24 | 28 | 31 | 33 | 32 | 30 | 30 | 30 | 30 | 29 | 27 | 27 | 29 | 33 | 27 | 30 | -0.17 | Y | 35 | Y | -0.4 |  |  |  | 0.78 |  |  |  | N | N | N | Y | 180 | 0.5 | 60 | 93280 | 96767 | 1583 | 15000 | 12 | 1 |  | 2021-10-08 13:06 | 1573 | 125 |  | 45 | [16 empty] | 96.86 | 54.55 | 0 | 0 | 0 |  | 650 | 400 | Y | Y | 0 | 0 | 0 |  | 650 | 400 | Y | Y | Y | [6 empty] | RB146.05 | C
A67353 | 2021-10-08 | 1 | C |  | 7 | B | SBC70L | 특수용도강 | D3 | BM#2 | 1619 | 34 | 1623 | 1543 | 29 | 6200 |  | 1 | 0.3 | 21 |  | -2.24 | 1563 | 1630 | 11.95 | 0 | 0 | 1 | 28 | 88 | Y |  | 2021-10-08 14:12 | 65 | 1100 | 25 | 27 | 27 | 30 | 30 | 31 | 30 | 30 | 28 | 28 | 27 | 26 | 25 | 25 | 28 | 31 | 25 | 30 | -0.17 | Y | 35 | Y | -0.2 |  |  |  | 0.98 |  |  |  | N | N | N | Y | 170 | 0.5 | 60 | 95532 | 96735 | -235 | 16300 | 12 | 1 |  | 2021-10-08 14:18 | 1563 | 124 |  | 34 | [16 empty] | 99.41 | 100 | 0 | 0 | 0 |  | 650 | 400 | Y | Y | 0 | 0 | 0 |  | 650 | 400 | Y | Y | Y | [6 empty] | RB130.00 | H
A67354 | 2021-10-08 | 1 | C |  | 8 | A | SBC70L | 특수용도강 | D3 | BM#2 | 1601 | 33 | 1626 | 1534 | 25 | 5300 |  | 3 | 0.19 | 20 |  | -1.57 | 1575 | 1613 | 110.83 | 67.2 |  | 16 | 34 | 30 | Y |  | 2021-10-08 14:58 | 77 | 1108 | 24 | 24 | 29 | 32 | 34 | 34 | 34 | 34 | 35 | 34 | 35 | 35 |  | 35 | 32 | 35 | 34 | 35 | -0.2 | Y | 5 | Y | 0 |  |  |  | 0.59 |  |  |  | N | N | N | Y | 170 | 0.5 | 58 | 95532 | 92643 | 357 | 14300 | 12 | 1 |  | 2021-10-08 15:21 | 1575 | 122 |  | 50 | [8 empty] | 2FE7E970662C45D99E6670A505D76CB4 | FC184C025C044E508E3E3D9D46D7E0F9 | 4907066EADE740E09FFBEE8873138649 |  | 5744305AC3A7436EBE2B73D867050D9B | 54DB48E96E7244C0961CF304D5905AC1 | A7ECE56947D446EAB59CC2AA06CFA0DC |  | 102.83 | 50 | 0 | 0 | 0 |  | 650 | 400 | Y | Y | 0 | 0 | 0 |  | 650 | 400 | Y | Y | Y | [6 empty] | RB130.00 | C
A67355 | 2021-10-08 | 1 | C |  | 9 | A | SBC70L | 특수용도강 | D3 | BM#2 | 1658 | 39 | 1604 | 1590 | 25 | 4300 |  | 3 | 0.17 | 21 |  | -1.39 | 1568 | 1602 | 89.47 | 60.44 |  | 35 | 20 | 25 | Y |  | 2021-10-08 16:05 | 70 | 1092 | 32 | 33 | 35 | 36 | 38 | 37 | 37 | 37 | 37 | 36 | 35 | 35 | 35 | 35 | 36 | 38 | 35 | 37 | -0.05 | Y | 40 | Y | 0 |  |  |  | 0.76 |  |  |  | N | N | N | Y | 220 | 0.5 | 61 | 95532 | 99688 | 212 | 14700 | 12 | 1 |  | 2021-10-08 16:13 | 1568 | 119 |  | 43 | [16 empty] | 95.34 | 50 | 0 | 0 | 0 |  | 650 | 400 | Y | Y | 0 | 0 | 0 |  | 649 | 400 | Y | Y | Y |  |  |  | Y |  |  | RB130.00 | H
A67356 | 2021-10-08 | 1 | C |  | 10 | A | SBC70L | 특수용도강 | D3 | BM#2 | 1612 | 45 | 1616 | 1554 | 36 | 6600 |  | 3 | 0.18 | 20 |  | -2 | 1560 | 1609 | 99 | 33.2 |  | 11 | 26 | 2057 | Y |  | 2021-10-08 17:22 | 62 | 1100 | 33 | 29 | 27 | 26 | 26 | 25 | 24 | 23 | 22 | 22 | 22 | 22 | 22 | 22 | 25 | 27 | 22 | 22 | -0.1 |  | 50 | Y | 0 |  |  |  | 0.77 |  |  |  | N | N | N | Y | 210 | 0.5 | 63 | 95532 | 101816 | 1384 | 15000 | 12 | 1 |  | 2021-10-08 17:40 | 1560 | 104 |  | 28 | [16 empty] | 91.81 | 50 | 0 | 0 | 0 |  | 650 | 400 | Y | Y | 0 | 0 | 0 |  | 650 | 400 | Y | Y | Y | [6 empty] | RB130.00 | H
B66762 | 2021-10-08 | 2 | C | 연주시작 | 1 | B | 20MNCRS5HM8 | 소입성보증강 | C1 | BM#1 | 1670 | 48 | 1684 | 1599 | 40 | 7800 |  | 1 | 0.34 | 21 |  | -2.95 | 1597 | 1685 | 0 | 25.07 | 0 | 18 | 10 | 35 | Y |  | 2021-10-08 17:37 | 88 | 1095 | -276 | -53 | 26 | 21 | 27 | 31 | 33 | 34 | 36 | 36 | 37 | 36 |  | 36 | 29 | 37 | 36 | 36 | 0 |  | 5 | Y | -0.2 |  | 2.12 | 2.12 |  |  |  |  | N | N | N | N | 150 | 0.44 | 58 | 95616 | 92426 | -276 | 14900 | 16 | 2 |  | 2021-10-08 17:44 | 1597 | 135 |  | 19 |  | *T/D FLUX 유:10,용:120kg *STR#1,#2 EDGE HEATER 코일부 건조작업으로 적용不-이상재등록 *전공정 요청 감속주입 - 작업지연 *연주시작 17:59 |  | 692D329D4C8B48828AF2915631AAC4A5 | A1EC508F05D0428D8B24481C5FCB7B8C | [11 empty] | 106.95 | 100 | 700 | 0 | 0 |  | 450 |  | N | Y | 700 | 0 | 0 |  | 451 |  | N | Y | N | [6 empty] | RB130.00 | H
A67357 | 2021-10-08 | 1 | C |  | 11 | A | SBC70L | 특수용도강 | D3 | BM#2 | 1663 | 38 | 1610 | 1596 | 30 | 3700 |  | 3 | 0.17 | 20 |  | -1.53 | 1566 | 1603 | 101.61 | 45.43 |  | 1 | 29 | 56 | Y |  | 2021-10-08 18:22 | 68 | 1097 | 20 | 26 | 31 | 33 | 34 | 35 | 35 | 34 | 33 | 33 | 33 | 33 |  | 33 | 32 | 35 | 33 | 33 | 0 | Y | 30 | Y | 0 |  |  |  | 0.54 |  |  |  | N | N | N | Y | 200 | 0.5 | 60 | 95532 | 96738 | 362 | 14000 | 12 | 1 |  | 2021-10-08 18:31 | 1566 | 105 |  | 34 | [16 empty] | 97.18 | 50 | 0 | 0 | 0 |  | 650 | 400 | Y | Y | 0 | 0 | 0 |  | 650 | 400 | Y | Y | Y | [6 empty] | RB130.00 | C
B66763 | 2021-10-08 | 2 | C |  | 2 | B | 20MNCRS5HM8 | 소입성보증강 | C1 | BM#1 | 1616 | 51 | 1656 | 1550 | 44 | 8600 |  | 1 | 0.32 | 18 |  | -3.33 | 1568 | 1662 | 0 | 20.63 | 0 | 20 | 84 | 275 | Y |  | 2021-10-08 18:41 | 59 | 1092 | 36 | 31 | 27 | 25 | 23 | 22 | 22 | 21 | 20 | 19 | 18 | 16 |  | 16 | 23 | 27 | 16 | 0 | -0.22 |  | 50 | Y | -0.4 | [7 empty] | N | N | N | N | 140 | 0.47 | 63 | 95616 | 93333 | -833 | 15100 | 16 | 2 |  | 2021-10-08 18:49 | 1568 | 122 |  | 14 |  | *STR#1,#2 EDGE HEATER 코일부 건조작업으로 적용不-이상재등록 *전공정 요청 감속주입 - 작업지연 | [6 empty] | E19619B8FC614E55B5314B1B8D45C42A | 1CC821B856E64EE78FD0C41903FCA6B7 | AF0AFF3802D14A709D8E899EE80673B3 |  | A9D6AE8060A44817AF286EE119E0DBBB | 27D6A47719224419A8ADF5CCB1E874D5 | 26B3E27EDBE949839460F8FAB54FED20 |  | 103.99 | 100 | 0 | 0 | 0 |  | 450 |  | N | Y | 0 | 0 | 0 |  | 451 |  | N | Y | N | [6 empty] | RB130.00 | H
A67358 | 2021-10-08 | 1 | C | TUNDISH교체전 | 12 | A | SBC70L | 특수용도강 | D3 | BM#2 | 1662 | 41 | 1604 | 1576 | 27 | 5100 |  | 3 | 0.17 | 20 |  | -1.6 | 1563 | 1602 | 106.26 | 61.35 |  | 16 | 35 | 69 | Y |  | 2021-10-08 19:27 | 65 | 1107 | 31 | 31 | 32 | 30 | 30 | 30 | 29 | 29 | 28 | 27 | 26 | 25 | 24 | 24 | 29 | 32 | 24 | 30 | -0.16 |  | 50 | Y | -0.2 |  |  |  | 0.85 |  |  |  | N | N | N | M | 190 | 0.5 | 62 | 114345 | 100157 | -357 | 2000 | 12 | 1 |  | 2021-10-08 19:37 | 1563 | 106 |  | 30 |  |  | 28975AA098504EF4938AD1A59AED7147 | E3FBC109BB05447F9CC40ED4A86BD4C1 | [12 empty] | 114.12 | 100 | 0 | 2695 | 0 |  | 650 | 400 | Y | Y | 0 | 3530 | 0 |  | 650 | 400 | Y | Y | Y | [6 empty] | RB146.05 | C
B66764 | 2021-10-08 | 2 | C |  | 3 | A | 20MNCRS5HM8 | 소입성보증강 | C1 | BM#1 | 1650 | 41 | 1663 | 1594 | 36 | 7300 |  | 1 | 0.25 | 19 |  | -3.41 | 1577 | 1664 | 0 | 17.02 | 0 | 21 | 80 | 1910 | Y |  | 2021-10-08 19:36 | 68 | 1090 | 14 | 14 | 17 | 21 | 23 | 24 | 25 | 25 | 24 | 24 | 23 | 22 | 21 | 18 | 22 | 25 | 18 | 24 | -0.2 | Y | 35 | Y | -0.6 | [7 empty] | N | N | N | N | 130 | 0.47 | 60 | 79680 | 92197 | 153 | 14700 | 16 | 2 |  | 2021-10-08 19:43 | 1577 | 122 |  | 23 |  | *STR#1 EDGE HEATER 코일부 건조작업으로 적용不-이상재등록 *STR#2 EDGE HEATER 코일부 건조작업으로 100KW적용-이상재등록 *전공정 요청 감속주입 - 작업지연 | [14 empty] | 87.32 | 100 | 0 | 0 | 0 |  | 450 |  | N | Y | 0 | 0 | 0 |  | 451 |  | N | Y | N | [6 empty] | RB130.00 | H
B66765 | 2021-10-08 | 2 | A |  | 4 | A | 20MNCRS5HM8 | 소입성보증강 | C1 | BM#1 | 1627 | 39 | 1676 | 1594 | 34 | 6700 |  | 1 | 0.3 | 18 |  | -3.05 | 1591 | 1671 | 0 | 15.96 | 0 | 37 | 71 | 2213 | Y |  | 2021-10-08 20:42 | 82 | 1090 | 18 | 21 | 30 | 37 | 40 | 41 | 42 | 42 | 42 | 41 | 40 | 38 | 36 | 36 | 36 | 42 | 36 | 42 | -0.17 | Y | 35 | Y | -0.4 | [7 empty] | N | N | N | N | 120 | 0.47 | 65 | 79680 | 95044 | 806 | 15050 | 16 | 2 |  | 2021-10-08 20:49 | 1591 | 116 |  | 19 |  | *STR#1 EDGE HEATER 코일부 건조작업으로 적용不-이상재등록 *전공정 요청 감속주입 - 작업지연 | [14 empty] | 83.87 | 100 | 0 | 0 | 0 |  | 450 |  | N | Y | 0 | 0 | 0 |  | 451 |  | Y | Y | N | [6 empty] | RB130.00 | H
A67359 | 2021-10-08 | 1 | A | TUNDISH교체 | 1 | A | SM45CB | 탄소강 | SM45C | BM#2 | 1607 | 35 | 1635 | 1558 | 29 | 5400 |  | 3 | 0.18 | 20 |  | -1.51 | 1577 | 1615 | 0 | 229.8 |  | 35 | 21 | 61 | Y |  | 2021-10-08 20:37 | 84 | 1093 | -465 | -57 | 29 | 24 | 30 | 37 | 39 | 41 | 42 | 43 | 44 | 45 | 45 | 45 | 39 | 45 | 45 | 0 | 0 |  | 5 | Y | 0 |  | 2.5 | 2.5 | 1.04 |  |  |  | N | N | N | N | 220 | 0.48 | 61 | 98063 | 96242 | 4058 |  | 09 | 2 |  | 2021-10-08 20:54 | 1577 | 130 |  | 45 |  | * T/D FLUX 용탕부: 120 KG / 유탕부: 10KG 투입. * BUTT 타입롱노즐사용(슬리브타입.) *수소 10분값 기준치 초과 이상공정등록 및 생관통보 | [14 empty] | 98.41 | 100 | 700 | 0 | 0 |  | 650 | 400 | N | N | 700 | 0 | 0 |  | 651 | 400 | N | N | N |  |  |  | Y |  |  | RB130.00 | C
B66766 | 2021-10-08 | 2 | A |  | 5 | B | 20MNCRS5HM8 | 소입성보증강 | C1 | BM#1 | 1658 | 43 | 1662 | 1593 | 32 | 6400 |  | 1 | 0.31 | 19 |  | -2.81 | 1579 | 1657 | 0 | 16.22 | 0 | 18 | 11 | 41 | Y |  | 2021-10-08 21:49 | 70 | 1100 | 34 | 34 | 36 | 37 | 37 | 37 | 37 | 36 | 34 | 33 | 32 | 31 | 29 | 26 | 34 | 37 | 26 | 37 | -0.2 | Y | 55 | Y | -0.4 | [7 empty] | N | N | N | N | 110 | 0.42 | 69 | 79680 | 94244 | -144 |  | 16 | 2 |  | 2021-10-08 21:55 | 1579 | 123 |  | 18 |  | *STR#1 EDGE HEATER 코일부 건조작업으로 적용不-이상재등록 *전공정 요청 감속주입 - 작업지연 *전공정 CR 성분OVER 20%이상 감속주입 ID102~105, 202~205 -스케즐 2 HEAT 줄어 T/D 가열시간 확보로 감속 주입- *B66767 강제개공 나탕주입 이상재 등록 ID 105, 205 | [14 empty] | 85.4 | 100 | 0 | 0 | 0 |  | 450 |  | N | Y | 0 | 0 | 0 |  | 451 |  | Y | Y | N | [6 empty] | RB130.00 | H
A67360 | 2021-10-08 | 1 | A |  | 2 | A | SM45CB | 탄소강 | SM45C | BM#2 | 1614 | 41 | 1611 | 1558 | 30 | 5200 |  | 3 | 0.2 | 14 |  | -1.84 | 1569 | 1604 | 0 | 224.19 |  | 11 | 27 | 64 | Y |  | 2021-10-08 21:32 | 76 | 1105 | 42 | 40 | 31 | 28 | 27 | 26 | 25 | 25 | 24 | 24 | 23 | 22 | 21 | 20 | 26 | 31 | 20 | 0 | -0.2 |  | 55 | Y | -0.2 | [7 empty] | Y | Y | Y | Y | 220 | 0.47 | 66 | 101692 | 96949 | 801 | 15900 | 09 | 2 |  | 2021-10-08 21:46 | 1569 | 130 |  | 52 | [16 empty] | 103.93 | 100 | 0 | 0 | 0 |  | 650 | 600 | N | N | 0 | 0 | 0 |  | 650 | 600 | N | N | N | [6 empty] | RB190.00 | C
B66767 | 2021-10-08 | 2 | A | TUNDISH교체전 | 6 | B | 20MNCRS5HM8 | 소입성보증강 | C1 | BM#1 | 1627 | 43 | 1655 | 1587 | 37 | 7100 |  | 1 | 0.31 | 18 |  | -3.09 | 1566 | 1651 | 0 | 24.01 | 0 | 20 | 85 | 44 | N | 3 | 2021-10-08 22:47 | 57 | 1096 | 24 | 24 | 20 | 20 | 19 | 19 | 20 | 19 | 20 | 18 | 18 | 17 | 16 | 12 | 18 | 20 | 12 | 20 | -0.12 | Y | 65 | Y | -0.4 | [7 empty] | N | N | N | N | 100 | 0.4 | 75 | 120450 | 94056 | 294 | 2000 | 16 | 2 |  | 2021-10-08 23:00 | 1566 | 135 |  | 33 |  | *STR#1 EDGE HEATER 작업방안에 따른 100KW 적용 *전공정 CR 성분OVER 20%이상 감속주입 이상재등록 -스케즐 2 HEAT 줄어 T/D 가열시간 확보로 감속 주입- *강제개공 나탕주입 - 이상재등록 ID 101, 201 | 98E140D108F94DB58839116AFF2BE229 | 31D96408650049479B94BB8908F3EEF1 | 54D4724B8A274B9A8310938EBCC203D8 | [11 empty] | 121.67 | 100 | 0 | 2750 | 0 |  | 450 |  | Y | Y | 0 | 2790 | 0 |  | 451 |  | Y | Y | N | [6 empty] | RB130.00 | H
A67361 | 2021-10-08 | 1 | A |  | 3 | A | SM45CB | 탄소강 | SM45C | BM#2 | 1593 | 40 | 1606 | 1536 | 29 | 4800 |  | 3 | 0.2 | 14 |  | -1.63 | 1570 | 1601 | 0 | 155.49 |  | 1 | 30 | 67 | Y |  | 2021-10-08 22:32 | 77 | 1092 | 17 | 22 | 24 | 27 | 29 | 30 | 31 | 32 | 32 | 32 | 31 | 31 | 32 | 29 | 29 | 32 | 29 | 32 | -0.1 | Y | 30 | Y | -0.6 | [7 empty] | N | N | N | N | 210 | 0.47 | 65 | 97072 | 96219 | 1481 | 15600 | 09 | 2 |  | 2021-10-08 22:48 | 1570 | 130 |  | 58 |  | *준빅후속 | [14 empty] | 99.15 | 100 | 0 | 0 | 0 |  | 650 | 400 | N | N | 0 | 0 | 0 |  | 651 | 400 | N | N | N | [6 empty] | RB130.00 | H
A67362 | 2021-10-08 | 1 | A |  | 4 | A | SM45CB | 탄소강 | SM45C | BM#2 | 1595 | 48 | 1599 | 1543 | 34 | 5400 |  | 3 | 0.2 | 14 |  | -1.95 | 1561 | 1599 | 0 | 177.25 |  | 16 | 36 | 63 | Y |  | 2021-10-08 23:43 | 68 | 1100 | 28 | 27 | 27 | 28 | 29 | 29 | 29 | 29 | 29 | 30 | 29 | 30 |  | 30 | 29 | 30 | 29 | 29 | -0.2 | Y | 5 | Y | 0.2 | [7 empty] | N | N | N | N | 200 | 0.5 | 57 | 98400 | 91202 | 1698 | 14600 | 09 | 2 |  | 2021-10-08 23:49 | 1561 | 136 |  | 52 | [16 empty] | 105.3 | 100 | 0 | 0 | 0 |  | 650 | 400 | N | N | 0 | 0 | 0 |  | 649 | 400 | N | N | N | [6 empty] | RB130.00 | H
B66768 | 2021-10-08 | 2 | A | TUNDISH교체 | 1 | B | SPS7 | 특수용도강 | D3 | BM#1 | 1629 | 52 | 1667 | 1552 | 46 | 8800 |  | 1 | 0.38 | 20 |  | -2.95 | 1578 | 1660 | 26.64 | 0 | 0 | 21 | 81 | 50 | Y |  | 2021-10-09 00:03 | 97 | 1099 | -351 | -342 | 21 | 15 | 22 | 27 | 29 | 30 | 31 | 32 | 31 |  |  | 31 | 26 | 32 | 31 | 0 | -0.2 |  | 5 | Y | -0.2 |  | 2.75 | 2.68 | 1.78 |  |  |  |  | N | N | M | 210 | 0.46 | 55 | 84610 | 92270 | -970 | 15200 | 17 | 1 |  | 2021-10-09 00:09 | 1578 | 173 |  | 56 |  | *FLUX 120KG/10KG *첫Heat 수소측정치 OVER되어 이상재 등록및 생관통보-ID:101.102.201.202 | [6 empty] | 247E2E4EAA9D4E8B8842C4DDF1F9CE12 | 44BBD211AEEA46A68BF1112EF17620CC | 73B47866A9DB471D8208C548A981400E |  | 69E2AE0532404C319EE1F2A08DAE8258 | 2774F6D540C5445EB5E88266C51A245A | 0732C86FD29941FE87480B1577767921 |  | 93.65 | 100 | 1000 | 0 | 0 |  | 0 |  | Y | Y | 1000 | 0 | 0 |  | 0 |  | Y | Y | Y | [6 empty] | BT180180 | H
A67363 | 2021-10-08 | 1 | A |  | 5 | A | SM45CB | 탄소강 | SM45C | BM#2 | 1635 | 40 | 1603 | 1575 | 25 | 4100 |  | 3 | 0.2 | 15 |  | -1.58 | 1570 | 1603 | 0 | 152.31 |  | 35 | 22 | 50 | Y |  | 2021-10-09 00:45 | 77 | 1097 | 27 | 27 | 34 | 38 | 40 | 42 | 42 | 42 | 42 | 42 | 41 | 41 | 40 | 40 | 39 | 42 | 40 | 42 | -0.05 | Y | 40 | Y | 0 | [7 empty] | N | N | N | N | 190 | 0.49 | 61 | 82000 | 97024 | 2626 | 14300 | 09 | 2 |  | 2021-10-09 00:57 | 1570 | 122 |  | 50 | [16 empty] | 81.96 | 100 | 0 | 0 | 0 |  | 650 | 400 | N | N | 0 | 0 | 0 |  | 650 | 400 | N | N | N | [6 empty] | RB130.00 | H
B66769 | 2021-10-08 | 2 | A |  | 2 | B | SPS7 | 특수용도강 | D3 | BM#1 | 1606 | 43 | 1646 | 1557 | 38 | 6800 |  | 1 | 0.34 | 21 |  | -2.79 | 1564 | 1639 | 23.69 | 0 | 0 | 37 | 72 | 48 | Y |  | 2021-10-09 00:54 | 83 | 1099 | 29 | 27 | 30 | 33 | 34 | 35 | 36 | 36 | 36 | 35 | 35 | 36 |  | 36 | 34 | 36 | 35 | 36 | -0.05 | Y | 20 | Y | 0.2 | [8 empty] | N | N | Y | 200 | 0.5 | 59 | 84610 | 93620 | -820 | 14720 | 17 | 1 |  | 2021-10-09 01:17 | 1564 | 161 |  | 62 | [16 empty] | 90.98 | 100 | 0 | 0 | 0 |  | 490 |  | Y | Y | 0 | 0 | 0 |  | 491 |  | Y | Y | Y |  |  | Y |  |  |  | BT180180 | H
B66770 | 2021-10-08 | 2 | A | 연주종료 | 6 | A | SM45CB | 탄소강 | SM45C | BM#2 | 1580 | 43 | 1628 | 1532 | 35 | 6200 |  | 1 | 0.34 | 15 |  | 27.52 | 1553 | 1000 | 2.95 | 24.86 | 0 | 18 | 12 | 45 | Y |  | 2021-10-09 02:09 | 60 | 1099 | 38 | 37 | 36 | 35 | 34 | 34 | 33 | 32 | 31 | 30 | 28 | 28 |  | 28 | 33 | 36 | 28 | 0 | -0.18 |  | 45 | Y | 0 | [7 empty] | N | N | N | N | 180 | 0.5 | 55 | 82000 | 89102 | 498 | 2200 | 09 | 2 |  | 2021-10-09 02:24 | 1553 | 127 |  | 28 | 19 | *후HEAT 21번 L/D VD진공중 천공으로 작업종료 :03시49분 |  | 8C5845A8ED3044749E176138E878C6C4 |  |  |  |  | 5588C69305C44E83886F5D07DE771B08 | FC0CC007848849A780464F3CAE38F3B3 |  |  | 26DB41BCF53E44B4A3754C059568CA6D | A064E2FE1604420195905DF645427794 |  |  | 91.47 | 100 | 0 | 3380 | 0 |  | 650 | 400 | N | N | 0 | 3750 | 0 |  | 651 | 400 | N | N | N | [6 empty] | RB130.00 | H
A67364 | 2021-10-08 | 1 | A |  | 3 | A | SPS7 | 특수용도강 | D3 | BM#1 | 1632 | 40 | 1625 | 1570 | 33 | 5700 |  | 3 | 0.2 | 16 |  | -2.76 | 1567 | 1625 | 64.28 | 192.64 |  | 11 | 28 | 41 | Y |  | 2021-10-09 02:04 | 86 | 1097 | 35 | 35 | 37 | 39 | 41 | 41 | 42 | 42 | 41 | 40 | 40 | 39 | 38 | 38 | 39 | 42 | 38 | 41 | -0.13 | Y | 30 | Y | -0.2 | [8 empty] | N | N | Y | 190 | 0.5 | 64 | 101532 | 103246 | -46 | 13830 | 17 | 1 |  | 2021-10-09 02:30 | 1567 | 147 |  | 51 | [16 empty] | 98.62 | 100 | 0 | 0 | 0 |  | 490 |  | Y | Y | 0 | 0 | 0 |  | 491 |  | Y | Y | Y |  |  | Y |  |  |  | BT180180 | H
A67365 | 2021-10-08 | 1 | A |  | 4 | A | SPS7 | 특수용도강 | D3 | BM#1 | 1651 | 56 | 1615 | 1578 | 31 | 5600 |  | 3 | 0.2 | 16 |  | -2.34 | 1566 | 1615 | 64.24 | 137.87 |  | 1 | 31 | 33 | Y |  | 2021-10-09 03:10 | 85 | 1094 | 35 | 36 | 38 | 40 | 42 | 42 | 43 | 43 | 42 | 42 | 42 | 41 | 40 | 40 | 41 | 43 | 40 | 42 | -0.05 | Y | 30 | Y | -0.2 | [8 empty] | N | N | Y | 180 | 0.5 | 61 | 101532 | 98020 | 380 | 14000 | 17 | 1 |  | 2021-10-09 03:33 | 1566 | 155 |  | 53 | [16 empty] | 103.98 | 100 | 0 | 0 | 0 |  | 0 |  | Y | Y | 0 | 0 | 0 |  | 0 |  | Y | Y | Y |  |  | Y |  |  |  | BT180180 | H
A67366 | 2021-10-08 | 1 | B |  | 5 | A | SPS7 | 특수용도강 | D3 | BM#1 | 1613 | 43 | 1594 | 1544 | 31 | 5900 |  | 3 | 0.2 | 16 |  | -1.82 | 1556 | 1594 | 74.59 | 103.23 |  | 16 | 37 | 47 | Y |  | 2021-10-09 04:10 | 75 | 1100 | 39 | 38 | 34 | 33 | 33 | 33 | 33 | 33 | 33 | 32 | 32 | 32 | 32 | 31 | 33 | 34 | 31 | 33 | -0.04 | Y | 55 | Y | -0.2 | [8 empty] | N | N | Y | 170 | 0.5 | 62 | 101532 | 100996 | -246 | 14300 | 17 | 1 |  | 2021-10-09 04:18 | 1556 | 138 |  | 54 | 24 | [15 empty] | 100.98 | 100 | 0 | 0 | 0 |  | 490 |  | Y | Y | 0 | 0 | 0 |  | 490 |  | Y | Y | Y |  |  | N |  |  |  | BT180180 | H
A67367 | 2021-10-08 | 1 | B |  | 6 | A | SPS7 | 특수용도강 | D3 | BM#1 | 1666 | 43 | 1591 | 1566 | 28 | 4900 |  | 3 | 0.2 | 17 |  | -1.53 | 1559 | 1591 | 77.11 | 45.74 |  | 35 | 23 | 56 | Y |  | 2021-10-09 05:09 | 78 | 1099 | 30 | 29 | 32 | 33 | 35 | 36 | 37 | 37 | 37 | 37 | 36 | 36 | 36 | 35 | 35 | 37 | 35 | 37 | -0.05 | Y | 40 | Y | -0.2 | [8 empty] | N | N | Y | 210 | 0.5 | 68 | 101532 | 107921 | 3179 | 15200 | 17 | 1 |  | 2021-10-09 05:22 | 1559 | 134 |  | 59 | [16 empty] | 91.68 | 100 | 0 | 0 | 0 |  | 490 |  | Y | Y | 0 | 0 | 0 |  | 491 |  | Y | Y | Y |  |  | N |  |  |  | BT180180 | H
B66771 | 2021-10-08 | 2 | B |  | 7 | A | SPS7 | 특수용도강 | D3 | BM#1 | 1565 | 43 | 1643 | 1529 | 36 | 6600 |  | 1 | 0.45 | 16 |  | 0 | 1634 | 1634 | 0 | 46.3 | 0 | 20 | 86 | 51 | Y |  | 2021-10-09 06:00 | 153 | 1099 | 34 | [12 empty] | 34 | 34 | 0 | 0 | 0 | 0 |  | 0 | Y | 0 | [8 empty] | N | N | Y | 200 | 0.5 | 0 | 16922 | 0 | -47650 |  | 17 | 1 |  | 2021-10-09 06:52 | 1634 | 327 |  | 76 | 19 | *실적처리만 함 *작업은 B66772 작업함 | [14 empty] | 18.6 | 100 | 0 | 0 | 0 |  | 0 |  | Y | Y | 0 | 0 | 0 |  | 0 |  | Y | Y | Y | [6 empty] | BT180180 | H
B66772 | 2021-10-08 | 2 | B |  | 8 | A | SPS7 | 특수용도강 | D3 | BM#1 | 1634 | 170 | 1623 | 1563 | 73 | 14300 |  | 3 | 0.21 | 17 |  | -1.75 | 1564 | 1601 | 85.32 | 110.3 |  | 21 | 82 |  | Y |  | 2021-10-09 06:20 | 83 | 1098 | 34 | 34 | 36 | 38 | 39 | 40 | 40 | 40 | 40 | 40 | 38 | 38 | 37 | 37 | 38 | 40 | 37 | 40 | -0.08 | Y | 35 | Y | -0.2 | [8 empty] | N | N | Y | 200 | 0.5 | 62 | 84610 | 100146 | -147496 | 16000 | 17 | 1 |  | 2021-10-09 07:16 | 1564 | 270 |  | 56 | [8 empty] | 2B8AA95F7EB44329A77F1DF4FEA8FB9B | AC7884CC2EBB41D68AB9CCAA6C3B294B | 259001CE4C484674B550DC533791542C |  | 878CC0E822864D9798418567C0A1EBCA | BB19A499E7B84A24816ACA964FE5ABA9 | 36497239B2214722AF2F79FBC3A08E25 |  | 78.42 | 100 | 0 | 0 | 0 |  | 490 |  | Y | Y | 0 | 0 | 0 |  | 491 |  | Y | Y | Y | [6 empty] | BT180180 | H
A67368 | 2021-10-08 | 1 | B | TUNDISH교체전 | 9 | A | SPS7 | 특수용도강 | D3 | BM#1 | 1658 | 126 | 1593 | 1560 | 44 | 7700 |  | 3 | 0.21 | 16 |  | -1.85 | 1557 | 1595 | 83.76 | 112.52 |  | 18 | 13 | 68 | Y |  | 2021-10-09 07:39 | 76 | 1100 | 36 | 36 | 37 | 39 | 40 | 41 | 41 | 40 | 40 | 40 | 39 | 39 | 38 | 38 | 39 | 41 | 38 | 40 | -0.04 | Y | 35 | Y | -0.2 | [7 empty] | N | N | N | N | 190 | 0.5 | 70 | 118163 | 110325 | 1775 | 2000 | 17 | 1 |  | 2021-10-09 07:46 | 1557 | 209 |  | 42 |  |  |  | AADA5CBE8AEF459D8734843575D5AC13 | 44798816DD534964B4AB3B46B4E33389 | 5F41E428A5CA4638B9F019137F57A47F | [10 empty] | 107.18 | 100 | 0 | 3200 | 0 |  | 490 |  | Y | Y | 0 | 3000 | 0 |  | 491 |  | Y | Y | Y | [6 empty] | BT180180 | H
B66773 | 2021-10-09 | 2 | B | TUNDISH교체 | 1 | A | SM53CM | 탄소강 | B | BM#1 | 1559 | 54 | 1649 | 1559 | 45 | 7500 |  | 3 | 0.2 | 20 |  | -1.73 | 1585 | 1628 | 101.15 | 186.88 |  | 1 | 32 | 105 | Y |  | 2021-10-09 09:04 | 97 | 1092 | -254 | 29 | 28 | 24 | 30 | 37 | 42 | 43 | 45 | 46 | 47 | 48 |  | 48 | 39 | 48 | 48 | 0 | 0 |  |  | Y | 0.2 |  | 2.33 | 2.06 |  |  |  |  | N | N | N | N | 210 | 0.48 | 61 | 93071 | 93442 | 2008 | 14900 | 18 | 2 |  | 2021-10-09 09:20 | 1585 | 160 |  | 48 |  | *T/D FLUX 유:10KG,용120KG | [14 empty] | 97.56 | 100 | 700 | 0 | 0 |  | 650 |  | Y | N | 700 | 0 | 0 |  | 651 |  | Y | N | N | [6 empty] | BT180180 | H
A67369 | 2021-10-09 | 1 | B |  | 2 | A | SM53CM | 탄소강 | B | BM#1 | 1642 | 48 | 1591 | 1566 | 42 | 5400 |  | 3 | 0.21 | 13 |  | -2.27 | 1550 | 1590 | 72.12 | 165.68 |  | 35 | 24 | 64 | Y |  | 2021-10-09 10:12 | 62 | 1102 | 47 | 46 | 36 | 32 | 30 | 28 | 28 | 27 | 26 | 26 | 25 | 24 | 23 | 21 | 29 | 36 | 21 | 0 | -0.25 |  | 60 | Y | -0.2 | [7 empty] | N | N | N | N | 200 | 0.51 | 69 | 93071 | 108276 | 424 | 14000 | 18 | 2 |  | 2021-10-09 10:20 | 1550 | 137 |  | 42 | [16 empty] | 85.43 | 100 | 0 | 0 | 0 |  | 650 |  | Y | N | 0 | 0 | 0 |  | 651 |  | Y | N | N | [6 empty] | BT180180 | H
A67370 | 2021-10-09 | 1 | B |  | 3 | A | SM53CM | 탄소강 | B | BM#1 | 1597 | 40 | 1582 | 1536 | 27 | 5200 |  | 3 | 0.2 | 13 |  | -1.75 | 1546 | 1577 | 63.61 | 83.96 |  | 16 | 38 | 197 | Y |  | 2021-10-09 11:10 | 58 | 1090 | 19 | 17 | 15 | 14 | 15 | 15 | 15 | 15 | 14 | 13 | 12 | 12 | 10 | 10 | 14 | 15 | 10 | 15 | -0.1 | Y | 50 | Y | -0.4 | [7 empty] | N | N | N | N | 190 | 0.52 | 57 | 101532 | 97345 | 1305 | 15000 | 18 | 2 |  | 2021-10-09 11:40 | 1546 | 129 |  | 54 | 21 | [15 empty] | 103.55 | 100 | 0 | 0 | 0 |  | 650 |  | Y | N | 0 | 0 | 0 |  | 651 |  | Y | N | N | [6 empty] | BT180180 | H
B66774 | 2021-10-09 | 2 | B | 연주시작 | 1 | A | 37MNCRMOB5 | 합금강 | 30MNB5M계 | BM#2 | 1606 | 57 | 1674 | 1567 | 49 | 8600 |  | 3 | 0.2 | 20 |  | -1.74 | 1597 | 1640 | 91.06 | 98.57 |  | 11 | 30 | 88 | Y |  | 2021-10-09 12:00 | 100 | 1105 | -272 | -252 | 51 | 47 | 43 | 45 | 48 | 52 | 54 | 54 | 56 | 56 | 55 | 54 | 52 | 56 | 54 | 54 | -0.1 |  | 20 | Y | -0.2 |  | 1.9 | 1.9 |  |  |  |  | N | N | N | N | 220 | 0.39 | 71 | 85680 | 89102 | 7148 | 16600 | 01 | 1 |  | 2021-10-09 12:25 | 1597 | 141 |  | 29 |  | * BUTT 타입롱노즐사용(슬리브타입.) * T/D FLUX 용탕부: 120 KG / 유탕부: 10KG 투입. * 연주 시작 : 12시 32분 * EDGE HEATER 코일 건조로 미적용. 이상공정등록 및 생관통보 * 준빅사이즈 T/D 델타티 초과되어 생관사이즈 변경 요청 하였으나 수주없어 준빅사이즈로 작업 함. | 1987D19C2FC14D81A084119BA443B3E4 |  | 90B6360C335E4AC5BFF29FD0B7B281A9 | [11 empty] | 88.97 | 100 | 760 | 0 | 0 |  | 401 | 400 | N | Y | 720 | 0 | 0 |  | 400 | 400 | N | Y | N | [6 empty] | RB210.00 | C
A67371 | 2021-10-09 | 1 | D |  | 4 | A | SM53CM | 탄소강 | B | BM#1 | 1632 | 61 | 1612 | 1572 | 30 | 4900 |  | 3 | 0.21 | 13 |  | -0.86 | 1569 | 1584 | 71.81 | 35.25 |  | 18 | 14 | 62 | Y |  | 2021-10-09 12:28 | 81 | 1102 | 9 | 19 | 32 | 38 | 42 | 44 | 45 | 44 | 45 | 44 | 43 | 43 | 42 | 41 | 39 | 45 | 41 | 44 | -0.11 | Y | 35 | Y | -0.2 | [7 empty] | N | N | N | N | 180 | 0.5 | 63 | 101532 | 100016 | -66 | 15000 | 18 | 2 |  | 2021-10-09 12:43 | 1569 | 125 |  | 34 | [16 empty] | 102.61 | 100 | 0 | 0 | 0 |  | 650 |  | Y | N | 0 | 0 | 0 |  | 651 |  | Y | N | N | [6 empty] | BT180180 | H
B66775 | 2021-10-09 | 2 | D |  | 2 | A | 37MNCRMOB5 | 합금강 | 30MNB5M계 | BM#2 | 1637 | 52 | 1662 | 1583 | 48 | 8200 |  | 1 | 0.36 | 16 |  | -3.02 | 1583 | 1661 | 10.41 | 0 | 0 | 6 | 1 | 37933 | Y |  | 2021-10-09 13:19 | 86 | 1095 | 52 | 46 | 42 | 39 | 37 | 35 | 33 | 31 | 30 | 28 | 26 | 24 | 22 | 15 | 31 | 42 | 15 | 0 | -0.42 |  | 65 | Y | -0.6 |  |  |  | 1.42 |  |  |  | N | N | N | N | 220 | 0.4 | 78 | 94248 | 98736 | -586 | 13600 | 01 | 1 |  | 2021-10-09 13:14 | 1583 | 135 |  | 22 |  | * EDGE HEATER 코일 건조로 미적용. 이상공정등록 및 생관통보 * 대보수 L/D 수소측정 실시 * 후 HEAT L/D 강제개공 ID : 406 | [14 empty] | 96.27 | 100 | 0 | 0 | 0 |  | 401 | 400 | N | Y | 0 | 0 | 0 |  | 400 | 400 | N | Y | N | [6 empty] | RB210.00 | C
A67372 | 2021-10-09 | 1 | D |  | 5 | A | SM53CM | 탄소강 | B | BM#1 | 1622 | 38 | 1598 | 1559 | 24 | 4000 |  | 3 | 0.21 | 13 |  | -1.8 | 1559 | 1591 | 72.99 | 159.5 |  | 1 | 33 | 55 | Y |  | 2021-10-09 13:25 | 71 | 1102 | 40 | 37 | 35 | 35 | 36 | 36 | 36 | 35 | 35 | 35 | 35 | 35 | 35 | 35 | 36 | 36 | 35 | 36 | -0.03 | Y | 40 | Y | 0 | [7 empty] | N | N | N | N | 170 | 0.5 | 63 | 101532 | 100558 | 1742 | 15500 | 18 | 2 |  | 2021-10-09 13:33 | 1559 | 127 |  | 42 | [16 empty] | 99.59 | 100 | 0 | 0 | 0 |  | 650 |  | Y | N | 0 | 0 | 0 |  | 651 |  | Y | N | N | [6 empty] | BT180180 | H
A67373 | 2021-10-09 | 1 | D |  | 6 | A | SM53CM | 탄소강 | B | BM#1 | 1624 | 42 | 1607 | 1561 | 32 | 5100 |  | 3 | 0.2 | 15 |  | -2.78 | 1553 | 1607 | 69.63 | 61.65 |  | 38 | 1 | 31981 | Y |  | 2021-10-09 14:23 | 65 | 1099 | 34 | 25 | 19 | 16 | 14 | 13 | 12 | 12 | 11 | 11 | 11 | 11 |  | 11 | 16 | 19 | 11 | 11 | -0.18 |  | 45 | Y | 0 |  |  |  | 1.34 |  |  |  | N | N | N | N | 210 | 0.52 | 58 | 101532 | 94268 | 6432 | 14800 | 18 | 2 |  | 2021-10-09 14:35 | 1553 | 121 |  | 47 | 11 | *대보수 래들 | [14 empty] | 104.78 | 100 | 0 | 0 | 0 |  | 650 |  | Y | N | 0 | 0 | 0 |  | 650 |  | Y | N | N | [6 empty] | BT180180 | H
B66776 | 2021-10-09 | 2 | D |  | 3 | A | 37MNCRMOB5 | 합금강 | 30MNB5M계 | BM#2 | 1641 | 59 | 1651 | 1590 | 51 | 8400 |  | 1 | 0.45 | 16 |  | -2.75 | 1584 | 1659 | 12.77 | 0 | 0 | 37 | 73 | 560 | N | 1 | 2021-10-09 14:31 | 87 | 1113 | 9 | 19 | 37 | 41 | 42 | 43 | 43 | 43 | 42 | 41 | 40 | 38 | 37 | 32 | 36 | 43 | 32 | 43 | -0.24 | Y | 45 | Y | -0.6 | [7 empty] | N | N | N | N | 210 | 0.4 | 78 | 94248 | 101003 | -753 | 16500 | 01 | 1 |  | 2021-10-09 14:38 | 1584 | 150 |  | 32 |  | * L/D 강제개공 ID : 301, 302, 401 * EDGE HEATER 코일 건조로 미적용. 이상공정등록 및 생관통보 | [14 empty] | 93.78 | 100 | 0 | 0 | 0 |  | 401 | 400 | N | Y | 0 | 0 | 0 |  | 401 | 400 | N | Y | N | [6 empty] | RB210.00 | C
A67374 | 2021-10-09 | 1 | D |  | 7 | A | SM53CM | 탄소강 | B | BM#1 | 1622 | 38 | 1594 | 1564 | 22 | 3700 |  | 3 | 0.19 | 13 |  | -1.65 | 1565 | 1594 | 54.44 | 54.43 |  | 35 | 25 | 107 | Y |  | 2021-10-09 15:19 | 77 | 1092 | 9 | 11 | 22 | 32 | 34 | 35 | 35 | 35 | 34 | 35 | 34 | 34 |  | 34 | 29 | 35 | 34 | 35 | -0.03 | Y | 30 | Y | 0 | [7 empty] | N | N | N | N | 200 | 0.51 | 60 | 101532 | 99113 | 1537 | 15400 | 18 | 2 |  | 2021-10-09 15:26 | 1565 | 117 |  | 50 | [16 empty] | 101.68 | 100 | 0 | 0 | 0 |  | 650 |  | Y | N | 0 | 0 | 0 |  | 651 |  | Y | N | N | [6 empty] | BT180180 | H
B66777 | 2021-10-09 | 2 | D | 잔강최소화전 | 4 | A | 37MNCRMOB5 | 합금강 | 30MNB5M계 | BM#2 | 1638 | 46 | 1649 | 1558 | 31 | 7000 |  | 1 | 0.31 | 16 |  | -3 | 1562 | 1639 | 13.16 | 0 | 0 | 16 | 39 | 19 | Y |  | 2021-10-09 15:57 | 65 | 1095 | 28 | 27 | 29 | 29 | 30 | 28 | 27 | 27 | 25 | 23 | 22 | 19 |  | 19 | 26 | 30 | 19 | 27 | -0.27 | Y | 40 | Y | -0.6 | [7 empty] | N | N | N | N | 200 | 0.4 | 69 | 92904 | 84299 | -349 | 2500 | 01 | 1 |  | 2021-10-09 15:58 | 1562 | 134 |  | 25 |  | * T/D실측잔강 : 2.1T | [14 empty] | 111.73 | 100 | 0 | 3100 | 0 |  | 401 | 400 | Y | Y | 0 | 3620 | 0 |  | 401 | 400 | Y | Y | N | [6 empty] | RB210.00 | C
A67375 | 2021-10-09 | 1 | D | TUNDISH교체전 | 8 | A | SM53CM | 탄소강 | B | BM#1 | 1613 | 40 | 1607 | 1556 | 20 | 4200 |  | 3 | 0.19 | 15 |  | -1.31 | 1563 | 1588 | 65.56 | 57.76 |  | 18 | 15 | 48 | Y |  | 2021-10-09 16:22 | 75 | 1093 | 33 | 33 | 32 | 31 | 33 | 33 | 33 | 33 | 33 | 33 | 32 | 31 |  | 31 | 32 | 33 | 31 | 33 | -0.03 | Y | 35 | Y | -0.2 | [7 empty] | N | N | N | N | 190 | 0.5 | 62 | 86681 | 95236 | 664 | 1500 | 18 | 2 |  | 2021-10-09 16:55 | 1563 | 118 |  | 47 |  |  | FD4DF6CDB4C347F493BDCB2C3658ACCB | 51D0E76688AB44CA9935FBA8827D54CB | 5BBAA62B8FD243B6A21B7A84647C326B |  |  | 6BE3EEF8F95D4DEAA8204D3AACBC779D | F14CC08250D34571B5DADDB9BD1C6A14 | ED48B5D043134CE0942529E47CDB0FC8 |  | 1E7A5759B368494D98285CB9AD5F4F23 | 245DAAAB0CC04D39910C89829BA6839E | 91D7F228C6AF410E9A83ABF1D8B9A975 |  |  | 8668100 | 100 | 0 | 2600 | 0 |  | 650 |  | Y | N | 0 | 2500 | 0 |  | 651 |  | Y | N | N | [6 empty] | BT180180 | H
B66778 | 2021-10-09 | 2 | D | 잔강최소화 | 5 | A | KFMN438V | 합금강 | KFMN438V | BM#2 | 1553 | 49 | 1642 | 1553 | 45 | 8400 |  | 1 | 0.36 | 21 |  | 0 | 1565 | 1660 | 0 | 18.68 | 0 | 11 | 31 | 82 | Y |  | 2021-10-09 17:22 | 71 | 1093 | -163 | -7 | 32 | 36 | 37 | 39 | 40 | 40 | 39 | 38 | 38 | 37 |  | 37 | 28 | 40 | 37 | 0 | -0.12 | Y | 25 | Y | -0.2 | [7 empty] | N | N | N | Y | 190 | 0.5 | 57 | 100884 | 99578 | -928 | 15000 | 01 | 1 |  | 2021-10-09 17:23 | 1565 | 139 |  | 23 | 20 | * 롱노즐 재사용 | CBE837A8EAA1473184374D30FA3A162D | [13 empty] | 103.58 | 100 | 2800 | 0 | 0 |  | 651 | 400 | Y | Y | 2800 | 0 | 0 |  | 650 | 400 | Y | Y | [6 empty] | Y | BT180180 | H
A67376 | 2021-10-09 | 1 | D | TUNDISH교체 | 1 | A | SM48CH | 탄소강 | B | BM#1 | 1619 | 38 | 1633 | 1561 | 24 | 5200 |  | 3 | 0.18 | 20 |  | -1.61 | 1588 | 1628 | 0 | 148.88 |  | 1 | 34 | 41 | Y |  | 2021-10-09 17:42 | 97 | 1092 | -218 | 29 | 23 | 29 | 36 | 40 | 43 | 45 | 46 | 47 | 47 |  |  | 47 | 39 | 47 | 47 | 0 | 0 |  | 5 | Y | 0 |  | 2.24 | 2.18 |  |  |  |  | N | N | N | N | 210 | 0.49 | 59 | 84610 | 91691 | 5159 | 15400 | 05 | 1 |  | 2021-10-09 17:50 | 1588 | 123 |  | 48 | 15 | *T/D FLUX 유:15KG 용:120KG | [14 empty] | 87.32 | 100 | 1000 | 0 | 0 |  | 650 |  | Y | N | 1000 | 0 | 0 |  | 651 |  | Y | N | N |  | Y |  |  |  |  | BT180180 | H
B66779 | 2021-10-09 | 2 | D |  | 6 | B | KFMN438V | 합금강 | KFMN438V | BM#2 | 1571 | 46 | 1649 | 1546 | 41 | 8200 |  | 1 | 0.37 | 21 |  | -2.84 | 1557 | 1656 | 0 | 24.21 | 0 | 6 | 2 | 75 | Y |  | 2021-10-09 18:27 | 63 | 1091 | 35 | 37 | 38 | 38 | 38 | 37 | 35 | 34 | 33 | 32 | 31 | 30 |  | 30 | 35 | 38 | 30 | 38 | -0.18 |  | 45 | Y | -0.2 | [7 empty] | N | N | N | Y | 180 | 0.52 | 60 | 94871 | 100098 | -2048 | 14800 | 01 | 1 |  | 2021-10-09 18:28 | 1557 | 127 |  | 16 | 12 | [15 empty] | 95.54 | 100 | 0 | 0 | 0 |  | 650 | 400 | Y | Y | 0 | 0 | 0 |  | 650 | 400 | Y | Y | [7 empty] | RB140.00 | C
A67377 | 2021-10-09 | 1 | D |  | 2 | A | SM48CH | 탄소강 | B | BM#1 | 1644 | 38 | 1597 | 1565 | 35 | 4600 |  | 3 | 0.18 | 17 |  | -2.02 | 1555 | 1597 | 0 | 146.77 |  | 38 | 2 | 57 | Y |  | 2021-10-09 18:42 | 64 | 1090 | 48 | 40 | 25 | 21 | 19 | 18 | 17 | 16 | 16 | 16 | 15 |  |  | 15 | 24 | 25 | 15 | 16 | -0.25 |  | 40 | Y | -0.2 | [7 empty] | N | N | N | N | 200 | 0.51 | 57 | 101532 | 93381 | 5169 | 14600 | 05 | 1 |  | 2021-10-09 18:55 | 1555 | 121 |  | 48 | [16 empty] | 103.24 | 100 | 0 | 0 | 0 |  | 0 |  | Y | N | 0 | 0 | 0 |  | 0 |  | Y | N | N |  | Y |  |  |  |  | BT180180 | H
B66780 | 2021-10-09 | 2 | D |  | 7 | B | KFMN438V | 합금강 | KFMN438V | BM#2 | 1594 | 42 | 1666 | 1550 | 39 | 7100 |  | 1 | 0.35 | 21 |  | -2.75 | 1556 | 1644 | 0 | 21.95 | 0 | 37 | 74 | 65 | Y |  | 2021-10-09 19:31 | 62 | 1089 | 27 | 27 | 31 | 34 | 35 | 35 | 34 | 33 | 32 | 31 | 30 | 28 | 26 | 26 | 31 | 35 | 26 | 0 | -0.22 | Y | 40 | Y | -0.4 | [7 empty] | N | N | N | Y | 170 | 0.53 | 58 | 93600 | 97393 | -1493 | 14800 | 01 | 1 |  | 2021-10-09 19:37 | 1556 | 124 |  | 14 | [16 empty] | 98.22 | 100 | 0 | 0 | 0 |  | 649 | 400 | Y | Y | 0 | 0 | 0 |  | 650 | 400 | Y | Y | [7 empty] | RB100.00 | C
A67378 | 2021-10-09 | 1 | D |  | 3 | A | SM48CH | 탄소강 | B | BM#1 | 1586 | 39 | 1593 | 1536 | 24 | 4900 |  | 3 | 0.18 | 16 |  | -1.45 | 1563 | 1593 | 0 | 96.88 |  | 35 | 26 | 63 | Y |  | 2021-10-09 19:39 | 72 | 1088 | 15 | 15 | 21 | 26 | 29 | 31 | 31 | 31 | 31 | 30 | 30 | 30 | 29 | 29 | 27 | 31 | 29 | 31 | -0.05 | Y | 35 | Y | -0.2 | [7 empty] | N | N | N | N | 190 | 0.51 | 59 | 101532 | 96926 | 4874 | 15400 | 05 | 1 |  | 2021-10-09 19:47 | 1563 | 117 |  | 49 | [16 empty] | 99.64 | 100 | 0 | 0 | 0 |  | 650 |  | Y | N | 0 | 0 | 0 |  | 651 |  | Y | N | N |  | Y |  |  |  |  | BT180180 | H
B66781 | 2021-10-09 | 2 | D |  | 8 | A | KFMN438V | 합금강 | KFMN438V | BM#2 | 1612 | 40 | 1652 | 1562 | 36 | 6900 |  | 1 | 0.34 | 21 |  | -2.48 | 1564 | 1646 | 0 | 19.55 | 0 | 16 | 40 | 59 | Y |  | 2021-10-09 20:24 | 70 | 1088 | 24 | 24 | 33 | 38 | 38 | 38 | 38 | 37 | 36 | 35 | 33 | 32 | 31 | 31 | 34 | 38 | 31 | 38 | -0.16 | Y | 45 | Y | -0.2 | [7 empty] | N | N | N | Y | 170 | 0.52 | 60 | 90651 | 97710 | -1810 | 14500 | 01 | 1 |  | 2021-10-09 20:26 | 1564 | 119 |  | 20 | [16 empty] | 94.48 | 100 | 0 | 0 | 0 |  | 650 | 400 | Y | Y | 0 | 0 | 0 |  | 651 | 400 | Y | Y | [7 empty] | RB120.00 | C
A67379 | 2021-10-09 | 1 | A |  | 4 | A | SM48CH | 탄소강 | B | BM#1 | 1620 | 39 | 1606 | 1535 | 24 | 4900 |  | 3 | 0.19 | 18 |  | -2 | 1562 | 1606 | 0 | 134.78 |  | 18 | 16 | 59 | Y |  | 2021-10-09 20:52 | 71 | 1089 | 28 | 27 | 28 | 30 | 31 | 31 | 31 | 32 | 31 | 31 | 30 | 30 | 30 | 30 | 30 | 32 | 30 | 31 | -0.02 | Y | 25 | Y | 0 | [7 empty] | N | N | N | N | 180 | 0.5 | 59 | 101532 | 91717 | 5683 | 15100 | 05 | 1 |  | 2021-10-09 20:59 | 1562 | 105 |  | 35 | [16 empty] | 105 | 100 | 0 | 0 | 0 |  | 650 |  | Y | N | 0 | 0 | 0 |  | 651 |  | Y | N | N |  | Y |  |  |  |  | BT180180 | H
B66782 | 2021-10-09 | 2 | A |  | 9 | A | KFMN438V | 합금강 | KFMN438V | BM#2 | 1579 | 43 | 1657 | 1557 | 40 | 7400 |  | 1 | 0.39 | 19 |  | -2.68 | 1568 | 1649 | 0 | 19.44 | 0 | 11 | 32 | 45 | Y |  | 2021-10-09 21:28 | 74 | 1089 | 29 | 28 | 41 | 46 | 47 | 48 | 48 | 48 | 47 | 47 | 46 | 45 | 44 | 44 | 44 | 48 | 44 | 48 | -0.11 | Y | 35 | Y | -0.2 | [7 empty] | N | N | N | Y | 220 | 0.52 | 60 | 93060 | 98000 | -1300 | 14500 | 01 | 1 |  | 2021-10-09 21:29 | 1568 | 119 |  | 16 | [16 empty] | 96.94 | 100 | 0 | 0 | 0 |  | 650 | 400 | Y | Y | 0 | 0 | 0 |  | 651 | 400 | Y | Y | [7 empty] | BT180180 | H
A67380 | 2021-10-09 | 1 | A |  | 5 | A | SM48CH | 탄소강 | B | BM#1 | 1614 | 35 | 1601 | 1547 | 26 | 4200 |  | 3 | 0.19 | 17 |  | 0 | 1601 | 1601 | 0 | 105.84 |  | 1 | 35 | 46 | Y |  | 2021-10-09 21:45 | 110 | 1088 | 29 | 28 | 27 | 28 | 28 | 29 | 29 | 28 | 28 | 27 | 27 | 27 |  | 27 | 28 | 29 | 27 | 29 | -0.07 | Y | 30 | Y | 0 | [7 empty] | N | N | N | N | 170 | 0.5 | 57 | 84610 | 93029 | 3871 | 14410 | 05 | 1 |  | 2021-10-09 22:11 | 1601 | 103 |  | 43 | [16 empty] | 8461000 | 100 | 0 | 0 | 0 |  | 650 |  | Y | N | 0 | 0 | 0 |  | 651 |  | Y | N | N |  | Y |  |  |  |  | BT180180 | H
B66783 | 2021-10-09 | 2 | A |  | 10 | A | KFMN438V | 합금강 | KFMN438V | BM#2 | 1610 | 42 | 1664 | 1557 | 38 | 7000 |  | 1 | 0.34 | 19 |  | -3.03 | 1574 | 1656 | 0 | 19.76 | 0 | 6 | 3 | 47 | Y |  | 2021-10-09 22:20 | 80 | 1088 | 41 | 43 | 45 | 47 | 47 | 46 | 46 | 45 | 44 | 43 | 42 | 41 |  | 41 | 44 | 47 | 41 | 0 | -0.15 | Y | 40 | Y | -0.2 | [7 empty] | N | N | N | Y | 210 | 0.52 | 57 | 93060 | 94338 | -1838 | 15000 | 01 | 1 |  | 2021-10-09 22:25 | 1574 | 124 |  | 25 | [16 empty] | 100.55 | 100 | 0 | 0 | 0 |  | 650 | 400 | Y | Y | 0 | 0 | 0 |  | 650 | 400 | Y | Y | [7 empty] | BT180180 | H
A67381 | 2021-10-09 | 1 | A |  | 6 | A | SM48CH | 탄소강 | B | BM#1 | 1614 | 39 | 1602 | 1549 | 31 | 4100 |  | 3 | 0.19 | 17 |  | -2.18 | 1558 | 1602 | 0 | 112.99 |  | 38 | 3 | 47 | Y |  | 2021-10-09 22:52 | 67 | 1089 | 26 | 24 | 25 | 26 | 27 | 27 | 27 | 27 | 26 | 26 | 26 | 25 | 25 | 25 | 26 | 27 | 25 | 27 | -0.05 | Y | 40 | Y | 0 | [7 empty] | N | N | N | N | 210 | 0.5 | 60 | 84610 | 93570 | 4630 | 12870 | 05 | 1 |  | 2021-10-09 22:59 | 1558 | 101 |  | 36 | [16 empty] | 85.85 | 100 | 0 | 0 | 0 |  | 650 |  | Y | N | 0 | 0 | 0 |  | 651 |  | Y | N | N |  | Y |  |  |  |  | BT180180 | H
B66784 | 2021-10-09 | 2 | A | TUNDISH교체전 | 11 | A | KFMN438V | 합금강 | KFMN438V | BM#2 | 1616 | 43 | 1658 | 1574 | 34 | 6500 |  | 1 | 0.35 | 18 |  | -2.44 | 1576 | 1651 | 0 | 16.9 | 0 | 37 | 75 | 46 | Y |  | 2021-10-09 23:15 | 82 | 1088 | 38 | 37 | 47 | 50 | 51 | 51 | 49 | 48 | 47 | 46 | 45 | 43 |  | 43 | 47 | 51 | 43 | 0 | -0.2 | Y | 40 | Y | -0.4 | [7 empty] | N | N | N | M | 200 | 0.51 | 60 | 105744 | 96692 | -342 | 2300 | 01 | 1 |  | 2021-10-09 23:18 | 1576 | 124 |  | 29 |  |  | 24C17E0FBFF6491BB65500BF9F56CD03 | 1A2A8810F8234D20B7322B42EF08F5A2 | [12 empty] | 110.04 | 100 | 0 | 3000 | 0 |  | 650 | 400 | Y | Y | 0 | 3000 | 0 |  | 650 | 400 | Y | Y | [7 empty] | BT180180 | H
A67382 | 2021-10-09 | 1 | A |  | 7 | A | SM48CH | 탄소강 | B | BM#1 | 1661 | 41 | 1603 | 1588 | 50 | 2600 |  | 3 | 0.19 | 16 |  | -2.32 | 1558 | 1603 | 0 | 7.15 |  | 35 | 27 | 65 | Y |  | 2021-10-09 23:55 | 67 | 1091 | 22 | 21 | 24 | 26 | 27 | 28 | 27 | 27 | 27 | 27 | 26 | 26 | 26 | 26 | 26 | 28 | 25 | 27 | -0.02 | Y | 40 | Y | 0.2 | [7 empty] | N | N | N | N | 200 | 0.4 | 69 | 84610 | 92393 | 5007 | 15630 | 05 | 1 |  | 2021-10-10 00:12 | 1558 | 97 |  | 34 |  | *전공정요청 감속주입(전기로 작업지연) - 20%이상 이상재 등록 *롱노즐 교체(지금융착) - 6회 사용 | [6 empty] | 99B97A53C21E4E5682AE58D8366ACEF6 | CC788C82AF4D439283B9E8EA4E334E20 | EA0C17C23FE848518800B5071779B453 |  | EE258A69B72C4948B797A26E4B215B35 | 83DC0B6ED6ED4979AA87BA0F3F7BDAA2 | E437C24A8306497095902F04B448868F |  | 87.91 | 100 | 0 | 0 | 0 |  | 650 |  | Y | N | 0 | 0 | 0 |  | 651 |  | Y | N | N |  | Y |  | Y |  |  | BT180180 | H
B66785 | 2021-10-09 | 2 | A | TUNDISH교체 | 1 | A | 16MNCRS5HAM | 소입성보증강 | C1 | BM#2 | 1626 | 49 | 1689 | 1538 | 46 | 9500 |  | 1 | 0.39 | 20 |  | -2.97 | 1607 | 1677 | 0 | 21.4 | 0 | 16 | 41 | 33 | Y |  | 2021-10-10 00:20 | 96 | 1099 | -383 | -382 | 20 | 19 | 22 | 26 | 33 | 34 | 35 | 36 | 35 | 35 |  | 35 | 31 | 36 | 35 | 35 | 0 |  | 10 | Y | 0 | 0.7 | 1.9 | 1.77 |  |  |  |  | N | N | N | N | 220 | 0.5 | 54 | 96708 | 89797 | 5303 | 14300 | 13 | 2 |  | 2021-10-10 00:24 | 1607 | 155 |  | 49 |  | * BUTT 타입롱노즐사용(슬리브타입.) * T/D FLUX 용탕부: 120 KG / 유탕부: 10KG 투입. *유탕구 1006 *STR#2 몰드 탕면이 얼어 녹이려고 탕면 손댐. 401 이상재 등록 * 301 401 표면 상태 이상 401 조금 더 파여서 심함. |  | 03ECB5131BB64A41BBA91B7F078B9A11 | [12 empty] | 101.42 | 100 | 700 | 0 | 0 |  | 450 | 300 | Y | Y | 700 | 0 | 0 |  | 450 | 300 | Y | Y | N |  | Y |  |  |  |  | RB080.00 | C
A67383 | 2021-10-09 | 1 | A |  | 8 | A | SM48CH | 탄소강 | B | BM#1 | 1611 | 41 | 1612 | 1530 | 32 | 6300 |  | 3 | 0.18 | 17 |  | -2.31 | 1565 | 1612 | 0 | 129.21 |  | 5 | 1 | 12618 | Y |  | 2021-10-10 01:08 | 74 | 1117 | 23 | 19 | 16 | 16 | 16 | 15 | 15 | 14 | 13 | 13 | 13 | 13 | 13 | 13 | 16 | 16 | 13 | 16 | -0.06 | Y | 50 | Y | 0 | [7 empty] | N | N | N | N | 190 | 0.44 | 66 | 84610 | 93874 | 3926 | 15560 | 05 | 1 |  | 2021-10-10 01:21 | 1565 | 106 |  | 32 |  | *전공정요청 감속주입 | [14 empty] | 85.59 | 100 | 0 | 0 | 0 |  | 650 |  | Y | N | 0 | 0 | 0 |  | 651 |  | Y | N | N |  | Y |  |  |  |  | BT180180 | H
B66786 | 2021-10-09 | 2 | A |  | 2 | A | 16MNCRS5HAM | 소입성보증강 | C1 | BM#2 | 1615 | 47 | 1666 | 1575 | 36 | 7100 |  | 1 | 0.36 | 19 |  | -2.89 | 1581 | 1653 | 0 | 21.41 | 0 | 18 | 17 | 54 | Y |  | 2021-10-10 01:15 | 70 | 1099 | 32 | 31 | 28 | 26 | 25 | 25 | 24 | 23 | 23 | 22 | 21 | 20 |  | 20 | 24 | 28 | 20 | 0 | -0.18 |  | 45 | Y | -0.2 | [7 empty] | N | N | N | N | 220 | 0.53 | 54 | 98908 | 90211 | 4989 | 15800 | 13 | 2 |  | 2021-10-10 01:15 | 1581 | 149 |  | 49 | [16 empty] | 106.12 | 100 | 0 | 0 | 0 |  | 451 | 300 | Y | Y | 0 | 0 | 0 |  | 450 | 300 | Y | Y | N |  | Y |  |  |  |  | RB140.00 | C
A67384 | 2021-10-09 | 1 | A |  | 9 | A | SM48CH | 탄소강 | B | BM#1 | 1604 | 38 | 1603 | 1512 | 29 | 5600 |  | 3 | 0.17 | 16 |  | -2.22 | 1560 | 1603 | 0 | 90.38 |  | 1 | 36 | 69 | Y |  | 2021-10-10 02:18 | 69 | 1092 | 12 | 20 | 24 | 26 | 28 | 28 | 28 | 28 | 28 | 27 |  |  |  | 27 | 25 | 28 | 27 | 28 | -0.03 | Y | 30 | Y | -0.2 | [7 empty] | N | N | N | N | 180 | 0.49 | 53 | 101532 | 85273 | 4977 | 15610 | 05 | 1 |  | 2021-10-10 02:28 | 1560 | 93 |  | 29 | [16 empty] | 112.75 | 100 | 0 | 0 | 0 |  | 650 |  | Y | N | 0 | 0 | 0 |  | 651 |  | Y | N | N |  | Y |  |  |  |  | BT180180 | H
B66787 | 2021-10-09 | 2 | A |  | 3 | A | 16MNCRS5HAM | 소입성보증강 | C1 | BM#2 | 1608 | 50 | 1656 | 1539 | 44 | 8500 |  | 1 | 0.39 | 18 |  | -2.29 | 1578 | 1654 | 0 | 19.84 | 0 | 6 | 4 | 33 | Y |  | 2021-10-10 02:25 | 67 | 1099 | 17 | 18 | 23 | 26 | 28 | 28 | 27 | 26 | 24 | 24 | 22 | 20 | 20 | 20 | 24 | 28 | 20 | 0 | -0.2 | Y | 40 | Y | 0 | [7 empty] | N | N | N | N | 210 | 0.52 | 57 | 98768 | 94090 | 5060 | 15700 | 13 | 2 |  | 2021-10-10 02:31 | 1578 | 146 |  | 34 |  | *6공노즐 적용으로 인한 샘플 채취 303 403 500MM | [14 empty] | 100.02 | 100 | 0 | 0 | 500 |  | 451 | 300 | Y | Y | 0 | 0 | 500 |  | 451 | 300 | Y | Y | N | [6 empty] | RB160.00 | C
A67385 | 2021-10-09 | 1 | A | TUNDISH교체전 | 10 | A | SM48CH | 탄소강 | B | BM#1 | 1617 | 39 | 1566 | 1543 | 27 | 4500 |  | 3 | 0.19 | 16 |  | -0.16 | 1563 | 1566 | 0 | 86.27 |  | 38 | 4 | 83 | Y |  | 2021-10-10 03:12 | 72 | 1098 | 26 | 27 | 29 | 31 | 31 | 31 | 31 | 31 | 30 | 30 | 30 | 30 | 30 | 30 | 30 | 31 | 30 | 31 | -0.02 | Y | 45 | Y | 0 | [7 empty] | N | N | N | N | 170 | 0.5 | 62 | 93156 | 98197 | 5003 | 2000 | 05 | 1 |  | 2021-10-10 03:22 | 1563 | 91 |  | 31 |  |  |  | D5330EFC7F074460A3B88BBED24837F0 | 57A6E309CDC240F5889BF34ECF0B9784 | C687712007EB440A9C8D9CCB6B5DF493 | [10 empty] | 9315600 | 100 | 0 | 3000 | 0 |  | 650 |  | Y | N | 0 | 3000 | 0 |  | 651 |  | Y | N | N |  | Y |  |  |  |  | BT180180 | H
B66788 | 2021-10-09 | 2 | A |  | 4 | A | 16MNCRS5HAM | 소입성보증강 | C1 | BM#2 | 1583 | 50 | 1642 | 1546 | 42 | 8500 |  | 1 | 0.31 | 19 |  | -2.39 | 1574 | 1635 | 0 | 14.41 | 0 | 37 | 76 | 32 | Y |  | 2021-10-10 03:34 | 63 | 1100 | 18 | 21 | 27 | 28 | 29 | 30 | 29 | 29 | 28 | 26 | 26 | 25 | 24 | 24 | 26 | 30 | 24 | 29 | -0.17 | Y | 35 | Y | -0.2 | [7 empty] | N | N | N | N | 200 | 0.52 | 61 | 85776 | 100109 | 5041 | 13100 | 13 | 2 |  | 2021-10-10 03:37 | 1574 | 126 |  | 23 | 21 | *후 HEAT L/D 강제개공 실시 305 405 406 이상재 | [14 empty] | 82 | 100 | 0 | 0 | 0 |  | 451 | 300 | Y | Y | 0 | 0 | 0 |  | 450 | 300 | Y | Y | N |  | Y |  |  |  |  | RB120.00 | C
B66789 | 2021-10-09 | 2 | A |  | 5 | A | 16MNCRS5HAM | 소입성보증강 | C1 | BM#2 | 1639 | 50 | 1639 | 1547 | 38 | 7800 |  | 1 | 0.3 | 19 |  | -2.96 | 1572 | 1641 | 0 | 12.74 | 0 | 16 | 42 | 32 | N | 2 | 2021-10-10 04:33 | 61 | 1101 | 21 | 19 | 25 | 27 | 27 | 27 | 27 | 26 | 25 | 24 | 23 | 22 |  | 22 | 25 | 27 | 22 | 27 | -0.12 | Y | 40 | Y | -0.2 | [7 empty] | N | N | N | N | 190 | 0.52 | 53 | 85415 | 89385 | 5015 | 14600 | 13 | 2 |  | 2021-10-10 04:40 | 1572 | 125 |  | 26 |  | *L/D 자연개공 안되 강제개공실시 301 이상재 등록 | [14 empty] | 79.75 | 100 | 0 | 0 | 0 |  | 451 | 300 | Y | Y | 0 | 0 | 0 |  | 451 | 300 | Y | Y | N |  | Y |  |  |  |  | RB120.00 | C
A67386 | 2021-10-09 | 1 | B | TUNDISH교체 | 1 | A | STB2 | 베어링강 | STB (SF) | BM#1 | 1604 | 46 | 1586 | 1535 | 40 | 7000 |  | 3 | 0.21 | 26 |  | -1.04 | 1557 | 1586 | 121.3 | 30.03 |  | 35 | 28 | 78 | Y |  | 2021-10-10 04:28 | 101 | 1099 | 40 | 39 | 39 | 37 | 42 | 23 | 37 | 34 | 22 | 28 | 30 | 39 | 45 | 45 | 34 | 45 | 45 | 39 | 0 |  |  | Y | 1.2 |  | 1.88 | 1.88 | [5 empty] | Y | Y | M | 210 | 0.46 | 64 | 101532 | 98427 | 7590 | 15260 | 04 | 2 |  | 2021-10-10 04:36 | 1557 | 120 |  | 39 |  | *FLUX 270KG/10KG | [14 empty] | 98.05 | 100 | 1500 | 0 | 0 |  | 650 |  | Y | N | 1500 | 0 | 0 |  | 651 |  | Y | N | Y |  |  | Y |  |  |  | BT180180 | H
B66790 | 2021-10-09 | 2 | B | 잔강최소화전 | 6 | A | 16MNCRS5HAM | 소입성보증강 | C1 | BM#2 | 1626 | 46 | 1632 | 1561 | 40 | 8100 |  | 1 | 0.34 | 19 |  | -2.46 | 1579 | 1639 | 0 | 11.02 | 0 | 18 | 18 | 37 | Y |  | 2021-10-10 05:28 | 68 | 1097 | 20 | 22 | 30 | 33 | 34 | 35 | 34 | 34 | 33 | 32 | 32 | 31 | 30 | 30 | 31 | 35 | 30 | 34 | -0.14 | Y | 35 | Y | -0.2 | [7 empty] | N | N | N | N | 180 | 0.52 | 58 | 84192 | 96282 | 5068 | 3000 | 13 | 2 |  | 2021-10-10 05:31 | 1579 | 119 |  | 25 |  |  | C5276257C7A94CC1ACAEA24AE02509D5 | [13 empty] | 84.4 | 100 | 0 | 3100 | 0 |  | 451 | 300 | Y | Y | 0 | 3100 | 0 |  | 450 | 300 | Y | Y | N |  | Y |  |  |  |  | RB100.00 | C
A67387 | 2021-10-09 | 1 | B |  | 2 | A | STB2 | 베어링강 | STB (SF) | BM#1 | 1611 | 45 | 1588 | 1555 | 35 | 5900 |  | 3 | 0.19 | 25 |  | -1.6 | 1534 | 1580 | 124.16 | 54.43 |  | 5 | 2 | 68 | Y |  | 2021-10-10 05:28 | 78 | 1100 | 35 | 29 | 41 | 36 | 34 | 33 | 32 | 32 | 32 | 32 | 32 | 32 | 32 | 32 | 33 | 41 | 32 | 32 | -0.18 |  | 50 | Y | 0 |  |  |  | 1.22 |  |  |  |  | Y | Y | Y | 200 | 0.48 | 59 | 84610 | 90218 | 7795 | 15550 | 04 | 2 |  | 2021-10-10 05:37 | 1534 | 131 |  | 46 | [8 empty] | 188C9AF5D54B4686AE8C7B70AA9DB712 | 71E18872CBD746F1ADB18CFCA7256E88 | 69DD23CA229E49CC93BD6E5F0F858779 |  | 124736FD667A4AA0B0209E7B07AB5D1C | CC0D15F6F6674E7FB239E48D706D941A | C06B4D8531864F14A516888D530F316F |  | 87 | 100 | 0 | 0 | 0 |  | 650 |  | Y | N | 0 | 0 | 0 |  | 651 |  | Y | N | Y |  |  | Y |  |  |  | BT180180 | H
B66791 | 2021-10-09 | 2 | B | 잔강최소화 | 7 | B | AE15B36C2 | 합금강 | 보론강 | BM#2 | 1592 | 48 | 1642 | 1541 | 41 | 8000 |  | 1 | 0.38 | 16 |  | -2.87 | 1565 | 1639 | 11.32 | 0 | 0 | 6 | 5 | 38 | Y |  | 2021-10-10 06:41 | 67 | 1101 | -164 | -2 | 34 | 33 | 35 | 35 | 34 | 35 | 34 | 33 | 31 | 31 |  | 31 | 31 | 35 | 31 | 35 | -0.11 | Y | 35 | Y | 0 | [7 empty] | N | N | N | N | 170 | 0.48 | 61 | 85084 | 99696 | 1154 | 15400 | 13 | 2 |  | 2021-10-10 06:42 | 1565 | 133 |  | 25 |  | * 롱노즐 재사용 | [14 empty] | 84.66 | 100 | 2700 | 0 | 0 |  | 300 | 400 | Y | Y | 2700 | 0 | 0 |  | 300 | 400 | Y | Y | N | [5 empty] | Y | RB100.00 | C
A67388 | 2021-10-09 | 1 | B |  | 3 | A | STB2 | 베어링강 | STB (SF) | BM#1 | 1616 | 48 | 1574 | 1564 | 27 | 4900 |  | 3 | 0.19 | 25 |  | -1.42 | 1532 | 1574 | 119.35 | 70.81 |  | 1 | 37 | 74 | Y |  | 2021-10-10 06:34 | 76 | 1097 | 31 | 31 | 34 | 37 | 39 | 40 | 40 | 40 | 40 | 38 | 38 | 38 | 38 | 38 | 38 | 40 | 38 | 40 | -0.05 | Y | 40 | Y | 0 |  |  |  | 0.97 |  |  |  |  | Y | Y | Y | 190 | 0.48 | 61 | 152298 | 95002 | 7448 | 15860 | 04 | 2 |  | 2021-10-10 06:53 | 1532 | 132 |  | 40 |  | *유사강종 연연주 혼탕부 성분 확인 ID:107~109.207~209 | [14 empty] | 149.31 | 100 | 0 | 0 | 0 |  | 650 |  | Y | N | 0 | 0 | 0 |  | 651 |  | Y | N | Y |  |  | Y |  |  |  | BT180180 | H
B66792 | 2021-10-09 | 2 | B |  | 8 | A | AE15B36C2 | 합금강 | 보론강 | BM#2 | 1644 | 45 | 1642 | 1578 | 30 | 6000 |  | 1 | 0.42 | 16 |  | -2.65 | 1558 | 1628 | 13.08 | 0 | 0 | 37 | 77 | 37 | Y |  | 2021-10-10 07:35 | 60 | 1095 | 28 | 26 | 28 | 28 | 28 | 28 | 27 | 26 | 26 | 24 | 23 | 22 | 20 | 18 | 25 | 28 | 18 | 28 | -0.18 |  | 55 | Y | -0.4 | [7 empty] | N | N | N | N | 170 | 0.49 | 65 | 101706 | 101332 | 1868 | 16000 | 13 | 2 |  | 2021-10-10 07:43 | 1558 | 131 |  | 34 |  | * 샘플채취 ID : 303,403 (300mm) | [14 empty] | 101.66 | 100 | 0 | 0 | 300 |  | 300 | 400 | Y | Y | 0 | 0 | 300 |  | 300 | 400 | Y | Y | N | [6 empty] | RB150.00 | C
A67389 | 2021-10-10 | 1 | B | 유사강종연연주 | 4 | A | SP-STB2 | 베어링강 | STB (SF) | BM#1 | 1604 | 55 | 1552 | 1545 | 34 | 5600 |  | 3 | 0.19 | 25 |  | -1.35 | 1512 | 1552 | 119.45 | 58.75 |  | 38 | 5 | 69 | Y |  | 2021-10-10 07:54 | 57 | 1102 | 39 | 37 | 34 | 32 | 31 | 29 | 28 | 27 | 25 | 25 | 25 | 25 | 25 | 23 | 29 | 34 | 23 | 25 | -0.2 |  | 55 | Y | -0.4 |  |  |  | 1.33 |  |  |  |  | Y | Y | Y | 180 | 0.48 | 66 | 50766 | 100125 | 6025 | 14300 | 04 | 2 |  | 2021-10-10 08:04 | 1512 | 119 |  | 23 | 18 | *유사강종 연연주 혼탕부 성분 확인 ID:101.201 | [14 empty] | 48.28 | 100 | 0 | 0 | 0 |  | 650 |  | Y | N | 0 | 0 | 0 |  | 651 |  | Y | N | Y |  |  | Y |  |  |  | BT180180 | H
A67390 | 2021-10-10 | 1 | B |  | 5 | A | SP-STB2 | 베어링강 | STB (SF) | BM#1 | 1658 | 40 | 1555 | 1584 | 25 | 3600 |  | 3 | 0.19 | 25 |  | -1.2 | 1520 | 1555 | 117.56 | 31.67 |  | 35 | 29 | 59 | Y |  | 2021-10-10 08:54 | 65 | 1093 | 23 | 23 | 29 | 31 | 33 | 34 | 34 | 34 | 34 | 33 | 33 | 33 | 34 | 34 | 32 | 34 | 33 | 34 | -0.03 | Y | 30 | Y | 0.2 |  |  |  | 1.02 |  |  |  |  | Y | Y | Y | 170 | 0.48 | 61 | 84610 | 94630 | 7570 | 15200 | 04 | 2 |  | 2021-10-10 09:03 | 1520 | 107 |  | 30 | 17 | [15 empty] | 83.28 | 100 | 0 | 0 | 0 |  | 650 |  | Y | N | 0 | 0 | 0 |  | 651 |  | Y | N | Y |  |  | Y |  |  |  | BT180180 | H
B66793 | 2021-10-10 | 2 | B |  | 9 | A | AE15B36C2 | 합금강 | 보론강 | BM#2 | 1626 | 50 | 1635 | 1529 | 42 | 7900 |  | 1 | 0.39 | 16 |  | -2.59 | 1564 | 1634 | 13.22 | 0 | 0 | 16 | 43 | 48 | Y |  | 2021-10-10 08:40 | 66 | 1094 | 16 | 16 | 22 | 26 | 29 | 30 | 30 | 30 | 29 | 28 | 27 | 26 | 25 | 21 | 26 | 30 | 21 | 30 | -0.2 | Y | 45 | Y | -0.2 | [7 empty] | Y | Y | Y | Y | 220 | 0.45 | 71 | 96320 | 100942 | -242 | 15500 | 13 | 2 |  | 2021-10-10 08:48 | 1564 | 140 |  | 35 | [16 empty] | 95.75 | 0 | 0 | 0 | 0 |  | 450 | 400 | Y | Y | 0 | 0 | 0 |  | 451 | 400 | Y | Y | N | [6 empty] | RB130.00 | C
A67391 | 2021-10-10 | 1 | B |  | 6 | A | SP-STB2 | 베어링강 | STB (SF) | BM#1 | 1593 | 40 | 1553 | 1526 | 30 | 4900 |  | 3 | 0.19 | 25 |  | -1.38 | 1512 | 1553 | 120.31 | 37.39 |  | 5 | 3 | 59 | Y |  | 2021-10-10 09:56 | 57 | 1090 | 33 | 30 | 26 | 25 | 24 | 24 | 23 | 23 | 22 | 22 | 22 | 22 | 22 | 22 | 24 | 26 | 22 | 22 | -0.08 |  | 50 | Y | 0 |  |  |  | 0.95 |  |  |  |  | Y | Y | Y | 210 | 0.48 | 61 | 84610 | 91750 | 6950 | 15100 | 04 | 2 |  | 2021-10-10 10:11 | 1512 | 110 |  | 31 | [16 empty] | 85.68 | 100 | 0 | 0 | 0 |  | 650 |  | Y | N | 0 | 0 | 0 |  | 651 |  | Y | N | Y |  |  | Y |  |  |  | BT180180 | H
B66794 | 2021-10-10 | 2 | B | TUNDISH교체전 | 10 | A | AE15B36C2 | 합금강 | 보론강 | BM#2 | 1635 | 43 | 1606 | 1555 | 38 | 7000 |  | 1 | 0.38 | 16 |  | -2.86 | 1564 | 1635 | 13.68 | 0 | 0 | 18 | 19 | 49 | Y |  | 2021-10-10 09:39 | 66 | 1075 | 18 | 18 | 21 | 23 | 25 | 25 | 25 | 24 | 22 | 21 | 19 | 18 | 17 | 15 | 21 | 25 | 15 | 25 | -0.22 | Y | 45 | Y | -0.4 | [7 empty] | N | N | N | N | 210 | 0.45 | 69 | 104526 | 99048 | -1198 | 2000 | 13 | 2 |  | 2021-10-10 09:41 | 1564 | 151 |  | 48 |  |  | 02F826AB38484013A04D461504CEDF39 | 3711D461B67545A493B045C460A6D86F | 3939C722F172416D829C31EF52A556E3 | [11 empty] | 106.44 | 100 | 0 | 2670 | 0 |  | 300 | 300 | Y | Y | 0 | 2800 | 0 |  | 301 | 300 | Y | Y | N | [6 empty] | RB110.00 | C
A67392 | 2021-10-10 | 1 | B |  | 7 | A | SP-STB2 | 베어링강 | STB (SF) | BM#1 | 1659 | 40 | 1554 | 1571 | 29 | 3600 |  | 3 | 0.19 | 25 |  | -1.28 | 1516 | 1554 | 121.56 | 53.52 |  | 1 | 38 | 51 | Y |  | 2021-10-10 10:58 | 61 | 1078 | 21 | 21 | 25 | 26 | 28 | 29 | 28 | 28 | 28 | 27 | 27 | 27 | 27 | 27 | 27 | 29 | 27 | 28 | -0.02 | Y | 35 | Y | 0 |  |  |  | 0.98 |  |  |  |  | Y | Y | Y | 200 | 0.48 | 59 | 101532 | 91058 | 8242 | 14200 | 04 | 2 |  | 2021-10-10 11:07 | 1516 | 111 |  | 30 | [16 empty] | 103.55 | 100 | 0 | 0 | 0 |  | 650 |  | Y | N | 0 | 0 | 0 |  | 651 |  | Y | N | Y |  |  | Y |  |  |  | BT180180 | H
B66795 | 2021-10-10 | 2 | B | TUNDISH교체 | 1 | A | SM20CB | 탄소강 | A | BM#2 | 1611 | 58 | 1665 | 1569 | 41 | 7500 |  | 1 | 0.29 | 21 |  | -2.83 | 1598 | 1674 | 0 | 24.59 | 0 | 6 | 6 | 32 | Y |  | 2021-10-10 10:49 | 84 | 1096 | -299 | -296 | 15 | 12 | 14 | 20 | 23 | 25 | 26 | 27 | 26 | 26 | 24 | 24 | 22 | 27 | 24 | 26 | -0.08 |  | 15 | Y | -0.4 | 0.5 | 2.34 | 2.34 |  |  |  |  | N | N | N | N | 150 | 0.48 | 59 | 91084 | 92930 | 720 | 14300 | 02 | 1 |  | 2021-10-10 10:54 | 1598 | 179 |  | 71 |  | * BUTT 타입롱노즐사용(슬리브타입.) * T/D FLUX 용탕부: 120 KG / 유탕부: 10KG 투입. * 후 HEAT L/D 강제개공 ID : 305,405 | [14 empty] | 96.95 | 100 | 700 | 0 | 0 |  | 411 | 300 | Y | Y | 700 | 0 | 0 |  | 411 | 300 | Y | Y | N | [6 empty] | RB180.00 | C
A67393 | 2021-10-10 | 1 | B |  | 8 | A | SP-STB2 | 베어링강 | STB (SF) | BM#1 | 1639 | 45 | 1550 | 1575 | 38 | 4200 |  | 3 | 0.19 | 25 |  | -1.21 | 1514 | 1550 | 121.38 | 43.84 |  | 38 | 6 | 52 | Y |  | 2021-10-10 12:07 | 59 | 1092 | 26 | 26 | 28 | 29 | 29 | 29 | 29 | 29 | 28 | 26 | 26 | 26 | 25 | 25 | 27 | 29 | 25 | 29 | -0.08 | Y | 50 | Y | 0 |  |  |  | 0.97 |  |  |  |  | Y | Y | Y | 190 | 0.48 | 63 | 101532 | 97277 | 8273 | 14700 | 04 | 2 |  | 2021-10-10 12:18 | 1514 | 107 |  | 22 | 5 | [15 empty] | 97.35 | 100 | 0 | 0 | 0 |  | 650 |  | Y | N | 0 | 0 | 0 |  | 651 |  | Y | N | Y |  |  | Y |  |  |  | BT180180 | H
B66796 | 2021-10-10 | 2 | B |  | 2 | A | SM20CB | 탄소강 | A | BM#2 | 1587 | 41 | 1647 | 1549 | 36 | 6000 |  | 1 | 0.25 | 14 |  | -2.65 | 1582 | 1641 | 0 | 12.19 | 0 | 37 | 78 | 38 | N | 2 | 2021-10-10 12:09 | 68 | 1080 | 19 | 18 | 18 | 19 | 23 | 24 | 25 | 25 | 24 | 23 | 22 | 22 |  | 22 | 22 | 25 | 22 | 0 | -0.1 | Y | 30 | Y | 0 | [7 empty] | Y | Y | Y | Y | 140 | 0.48 | 58 | 93620 | 90368 | 282 | 14300 | 02 | 1 |  | 2021-10-10 12:24 | 1582 | 164 |  | 50 | [16 empty] | 103.45 | 100 | 0 | 0 | 0 |  | 490 | 300 | Y | Y | 0 | 0 | 0 |  | 491 | 300 | Y | Y | N | [6 empty] | RB200.00 | C
A67394 | 2021-10-10 | 1 | D |  | 9 | A | SP-STB2 | 베어링강 | STB (SF) | BM#1 | 1623 | 41 | 1550 | 1564 | 30 | 4300 |  | 3 | 0.19 | 26 |  | -1.07 | 1517 | 1550 | 124.74 | 59.96 |  | 35 | 30 | 58 | Y |  | 2021-10-10 13:10 | 62 | 1103 | 24 | 25 | 29 | 32 | 34 | 34 | 34 | 34 | 33 | 33 | 32 | 32 | 32 | 31 | 32 | 34 | 31 | 34 | -0.06 | Y | 45 | Y | -0.2 |  |  |  | 1.01 |  |  |  | Y | Y | Y | Y | 180 | 0.48 | 64 | 101532 | 99814 | 7886 | 14700 | 04 | 2 |  | 2021-10-10 13:17 | 1517 | 107 |  | 24 | 9 | [15 empty] | 95.07 | 100 | 0 | 0 | 0 |  | 650 |  | Y | N | 0 | 0 | 0 |  | 651 |  | Y | N | Y |  |  | Y |  |  |  | BT180180 | H
B66797 | 2021-10-10 | 2 | D |  | 3 | A | SM20CB | 탄소강 | A | BM#2 | 1652 | 63 | 1653 | 1582 | 34 | 6100 |  | 1 | 0.25 | 15 |  | -2.39 | 1596 | 1649 | 0 | 15.63 | 0 | 16 | 44 | 29 | Y |  | 2021-10-10 13:06 | 82 | 1105 | 18 | 18 | 30 | 36 | 39 | 41 | 41 | 41 | 40 | 40 | 38 | 36 | 35 | 33 | 36 | 41 | 33 | 41 | -0.2 | Y | 40 | Y | -0.4 | [7 empty] | Y | Y | Y | Y | 130 | 0.47 | 63 | 92036 | 96064 | -1364 | 14500 | 02 | 1 |  | 2021-10-10 13:24 | 1596 | 164 |  | 53 | [16 empty] | 96.68 | 100 | 0 | 0 | 0 |  | 490 | 300 | Y | Y | 0 | 0 | 0 |  | 491 | 300 | Y | Y | N | [6 empty] | RB230.00 | C
A67395 | 2021-10-10 | 1 | D |  | 10 | A | SP-STB2 | 베어링강 | STB (SF) | BM#1 | 1610 | 40 | 1561 | 1542 | 34 | 4400 |  | 3 | 0.19 | 26 |  | -1.56 | 1514 | 1561 | 122.09 | 32.98 |  | 5 | 4 | 62 | Y |  | 2021-10-10 14:02 | 59 | 1089 | 25 | 25 | 24 | 23 | 23 | 23 | 23 | 23 | 22 |  |  |  |  | 22 | 23 | 24 | 22 | 23 | -0.04 |  | 30 | Y | -0.2 |  |  |  | 0.88 |  |  |  | Y | Y | Y | Y | 170 | 0.48 | 40 | 84610 | 88737 | 5063 | 15400 | 04 | 2 |  | 2021-10-10 14:25 | 1514 | 135 |  | 57 | [16 empty] | 88.41 | 100 | 0 | 0 | 0 |  | 650 |  | Y | N | 0 | 0 | 0 |  | 651 |  | Y | N | Y |  |  | Y |  |  |  | BT180180 | H
B66798 | 2021-10-10 | 2 | D |  | 4 | A | SM20CB | 탄소강 | A | BM#2 | 1601 | 43 | 1645 | 1585 | 29 | 4900 |  | 1 | 0.35 | 16 |  | -2.34 | 1594 | 1642 | 0.03 | 23.01 | 0 | 18 | 20 | 44 | Y |  | 2021-10-10 14:14 | 80 | 1098 | 31 | 29 | 31 | 34 | 36 | 35 | 34 | 33 | 33 | 33 | 31 | 29 | 28 | 27 | 32 | 36 | 27 | 33 | -0.2 | Y | 45 | Y | -0.2 | [7 empty] | N | N | N | N | 120 | 0.47 | 65 | 92852 | 97320 | 380 | 13500 | 02 | 1 |  | 2021-10-10 14:18 | 1594 | 138 |  | 50 | 32 | [15 empty] | 94.89 | 100 | 0 | 0 | 0 |  | 411 | 300 | Y | Y | 0 | 0 | 0 |  | 410 | 300 | Y | Y | N | [6 empty] | RB160.00 | C
A67396 | 2021-10-10 | 1 | D |  | 11 | A | SP-STB2 | 베어링강 | STB (SF) | BM#1 | 1613 | 41 | 1565 | 1540 | 29 | 5000 |  | 3 | 0.19 | 25 |  | -1.4 | 1523 | 1565 | 121.24 | 43.98 |  | 1 | 39 | 53 | Y |  | 2021-10-10 15:14 | 68 | 1094 | 31 | 27 | 26 | 25 | 22 | 22 | 29 | 34 | 36 | 37 | 38 | 37 | 36 | 35 | 34 | 38 | 35 | 36 | -0.02 | Y | 35 | Y | 0 |  |  |  | 0.85 |  |  |  | Y | Y | Y | Y | 210 | 0.48 | 62 | 101532 | 95924 | -148624 | 15900 | 04 | 2 |  | 2021-10-10 15:23 | 1523 | 105 |  | 25 | 13 | [15 empty] | 98.67 | 100 | 0 | 0 | 0 |  | 650 |  | Y | N | 0 | 0 | 0 |  | 651 |  | Y | N | Y |  |  | Y |  |  |  | BT180180 | H
B66799 | 2021-10-10 | 2 | D |  | 5 | A | SM20CB | 탄소강 | A | BM#2 | 1595 | 43 | 1646 | 1532 | 39 | 6500 |  | 1 | 0.32 | 15 |  | -2.34 | 1590 | 1636 | 0 | 16.47 | 0 | 6 | 7 | 34 | Y |  | 2021-10-10 15:24 | 76 | 1102 | 22 | 25 | 30 | 33 | 35 | 34 | 35 | 33 | 32 | 31 | 29 | 28 |  | 28 | 31 | 35 | 28 | 0 | -0.2 | Y | 35 | Y | -0.2 | [7 empty] | N | N | N | N | 110 | 0.5 | 57 | 150145 | 92664 | -1314 | 14600 | 02 | 1 |  | 2021-10-10 15:35 | 1590 | 136 |  | 47 | 12 | * 연연주 혼탕부 ID : 307, 308, 309, 407, 408, 409 | [14 empty] | 164.36 | 100 | 0 | 0 | 0 |  | 411 | 300 | Y | Y | 0 | 0 | 0 |  | 410 | 300 | Y | Y | N |  |  |  | Y |  |  | RB140.00 | C
A67397 | 2021-10-10 | 1 | D |  | 12 | A | STB2 | 베어링강 | STB (SF) | BM#1 | 1620 | 48 | 1556 | 1539 | 28 | 5000 |  | 3 | 0.19 | 25 |  | -1.32 | 1517 | 1556 | 119.38 | 47.36 |  | 38 | 7 | 57 | Y |  | 2021-10-10 16:19 | 61 | 1095 | 33 | 33 | 34 | 36 | 36 | 36 | 35 | 34 | 34 | 33 | 33 | 33 | 32 | 32 | 34 | 36 | 32 | 36 | -0.08 | Y | 50 | Y | 0 |  |  |  | 1.01 |  |  |  | Y | Y | Y | Y | 200 | 0.48 | 65 | 101532 | 96470 | 7677 | 15920 | 04 | 2 |  | 2021-10-10 16:30 | 1517 | 111 |  | 23 | [7 empty] | 9D2823F81B4E42FC8E9018664A84E86B | 2ED78CBB1FD94386B92168D2F517AED3 | 0977171492FF43B29A65E8FB5E691055 |  | E1982B7DE59A4800B29B729170423058 | EE09AD433ACB418BAF39DA5E063EB500 | 4C696FE46F6B4CC3B601DEB97DF98E4D |  |  | 99.54 | 100 | 0 | 0 | 0 |  | 650 |  | Y | N | 0 | 0 | 0 |  | 651 |  | Y | N | Y |  |  | Y |  |  |  | BT180180 | H
B66800 | 2021-10-10 | 2 | D |  | 6 | A | SM20C | 탄소강 | C2 | BM#2 | 1601 | 65 | 1636 | 1537 | 40 | 7100 |  | 1 | 0.36 | 16 |  | -2.24 | 1581 | 1631 | 0 | 28.28 | 0 | 37 | 79 | 47 | Y |  | 2021-10-10 16:41 | 67 | 1103 | 25 | 24 | 32 | 34 | 34 | 33 | 31 | 29 | 29 | 28 | 26 | 24 |  | 24 | 29 | 34 | 24 | 0 | -0.22 | Y | 45 | Y | -0.4 | [7 empty] | Y | Y | Y | Y | 100 | 0.47 | 66 | 47314 | 97453 | 1297 | 15300 | 02 | 1 |  | 2021-10-10 16:52 | 1581 | 134 |  | 28 |  | * 연연주 혼탕부 ID : 301, 401 | [14 empty] | 47.5 | 100 | 0 | 0 | 0 |  | 490 | 300 | Y | Y | 0 | 0 | 0 |  | 490 | 300 | Y | Y | N | [6 empty] | RB350.00 | C
A67398 | 2021-10-10 | 1 | D |  | 13 | A | STB2 | 베어링강 | STB (SF) | BM#1 | 1611 | 42 | 1573 | 1533 | 36 | 6200 |  | 3 | 0.2 | 25 |  | -1.32 | 1524 | 1563 | 120.06 | 70.18 |  | 35 | 31 | 62 | Y |  | 2021-10-10 17:30 | 68 | 1094 | 32 | 34 | 38 | 40 | 41 | 41 | 41 | 41 | 40 | 40 | 39 | 39 | 39 | 38 | 39 | 41 | 38 | 41 | -0.06 | Y | 45 | Y | -0.2 |  |  |  | 0.87 |  |  |  | Y | Y | Y | Y | 190 | 0.48 | 65 | 100984 | 101167 | 7895 | 15100 | 04 | 2 |  | 2021-10-10 17:37 | 1524 | 104 |  | 18 | [16 empty] | 93.37 | 100 | 0 | 0 | 0 |  | 650 |  | Y | N | 0 | 0 | 0 |  | 651 |  | Y | N | Y |  |  | Y |  |  |  | BT180180 | H
B66801 | 2021-10-10 | 2 | D |  | 7 | A | SM20C | 탄소강 | C2 | BM#2 | 1603 | 37 | 1635 | 1557 | 34 | 5900 |  | 1 | 0.38 | 16 |  | -2.09 | 1576 | 1629 | 0 | 27.58 | 0 | 16 | 45 | 59 | Y |  | 2021-10-10 17:45 | 62 | 1088 | 20 | 25 | 27 | 30 | 30 | 30 | 29 | 29 | 28 | 27 | 28 | 26 | 25 | 25 | 28 | 30 | 25 | 30 | -0.1 | Y | 50 | Y | -0.2 | [7 empty] | Y | Y | Y | Y | 150 | 0.47 | 68 | 95467 | 100481 | 219 | 14700 | 02 | 1 |  | 2021-10-10 17:49 | 1576 | 110 |  | 30 | 31 | [15 empty] | 94.94 | 100 | 0 | 0 | 0 |  | 490 | 300 | Y | Y | 0 | 0 | 0 |  | 490 | 300 | Y | Y | N | [6 empty] | RB300.00 | C
A67399 | 2021-10-10 | 1 | D |  | 14 | A | STB2 | 베어링강 | STB (SF) | BM#1 | 1647 | 40 | 1575 | 1560 | 21 | 3600 |  | 3 | 0.2 | 25 |  | -1.86 | 1519 | 1575 | 121.37 | 66.49 |  | 5 | 5 | 62 | Y |  | 2021-10-10 18:24 | 63 | 1096 | 38 | 38 | 34 | 32 | 31 | 31 | 31 | 30 | 30 | 29 | 29 | 29 | 28 | 28 | 31 | 34 | 28 | 31 | -0.12 |  | 50 | Y | -0.2 |  |  |  | 0.86 |  |  |  | Y | Y | Y | Y | 180 | 0.48 | 61 | 84610 | 90320 | 7230 | 15640 | 04 | 2 |  | 2021-10-10 18:31 | 1519 | 110 |  | 29 | [16 empty] | 86.96 | 100 | 0 | 0 | 0 |  | 650 |  | Y | N | 0 | 0 | 0 |  | 651 |  | Y | N | Y |  |  | Y |  |  |  | BT180180 | H
B66802 | 2021-10-10 | 2 | D |  | 8 | A | SM20C | 탄소강 | C2 | BM#2 | 1585 | 38 | 1644 | 1558 | 32 | 5300 |  | 1 | 0.36 | 16 |  | -2.25 | 1576 | 1634 | 0 | 27.09 | 0 | 18 | 21 | 53 | Y |  | 2021-10-10 18:46 | 62 | 1105 | 23 | 22 | 28 | 30 | 32 | 32 | 31 | 31 | 30 | 31 | 29 | 29 | 28 | 27 | 29 | 32 | 27 | 31 | -0.11 | Y | 45 | Y | -0.2 | [7 empty] | N | N | N | N | 140 | 0.47 | 63 | 102334 | 95661 | 139 | 15400 | 02 | 1 |  | 2021-10-10 18:49 | 1576 | 121 |  | 38 | [16 empty] | 100.28 | 100 | 0 | 0 | 0 |  | 409 | 300 | Y | Y | 0 | 0 | 0 |  | 410 | 300 | Y | Y | N | [6 empty] | RB150.00 | C
A67400 | 2021-10-10 | 1 | D |  | 15 | A | STB2 | 베어링강 | STB (SF) | BM#1 | 1667 | 48 | 1560 | 1584 | 21 | 3800 |  | 3 | 0.21 | 25 |  | -1.31 | 1521 | 1560 | 121.3 | 55.01 |  | 1 | 40 | 69 | Y |  | 2021-10-10 19:33 | 65 | 1100 | 28 | 31 | 34 | 36 | 36 | 36 | 36 | 35 | 35 | 34 | 34 | 34 | 34 | 34 | 34 | 36 | 34 | 36 | -0.04 | Y | 45 | Y | 0 |  |  |  | 1.13 |  |  |  | Y | Y | Y | Y | 170 | 0.48 | 60 | 84610 | 93975 | 7261 | 15200 | 04 | 2 |  | 2021-10-10 19:40 | 1521 | 113 |  | 23 | [16 empty] | 83.81 | 100 | 0 | 0 | 0 |  | 650 |  | Y | N | 0 | 0 | 0 |  | 651 |  | Y | N | Y |  |  | Y |  |  |  | BT180180 | H
B66803 | 2021-10-10 | 2 | D |  | 9 | A | SM20C | 탄소강 | C2 | BM#2 | 1631 | 40 | 1658 | 1564 | 36 | 6100 |  | 1 | 0.33 | 16 |  | -2.58 | 1581 | 1641 | 0 | 21.34 | 0 | 29 | 1 | 12792 | Y |  | 2021-10-10 19:56 | 67 | 1112 | 24 | 22 | 24 | 23 | 23 | 23 | 22 | 22 | 20 | 19 | 19 | 18 | 16 | 16 | 21 | 24 | 16 | 23 | -0.16 |  | 50 | Y | -0.4 | [7 empty] | N | N | N | N | 130 | 0.5 | 59 | 97630 | 93745 | 655 | 16200 | 02 | 1 |  | 2021-10-10 19:59 | 1581 | 115 |  | 33 | 16 | [15 empty] | 95.67 | 100 | 0 | 0 | 0 |  | 409 | 300 | Y | Y | 0 | 0 | 0 |  | 410 | 300 | Y | Y | N | [7 empty] | C
A67401 | 2021-10-10 | 1 | A |  | 16 | A | STB2 | 베어링강 | STB (SF) | BM#1 | 1649 | 45 | 1548 | 1577 | 24 | 4000 |  | 3 | 0.21 | 25 |  | -0.94 | 1520 | 1548 | 120.63 | 42.85 |  | 38 | 8 | 66 | Y |  | 2021-10-10 20:36 | 64 | 1095 | 34 | 34 | 35 | 35 | 35 | 34 | 33 | 32 | 32 | 32 | 31 | 31 | 30 | 30 | 33 | 35 | 30 | 35 | -0.09 |  | 55 | Y | 0 |  |  |  | 0.83 |  |  |  | Y | Y | Y | Y | 210 | 0.48 | 66 | 101532 | 99699 | 7001 | 15510 | 04 | 2 |  | 2021-10-10 20:43 | 1520 | 106 |  | 22 | 12 | [15 empty] | 94.76 | 100 | 0 | 0 | 0 |  | 650 |  | Y | N | 0 | 0 | 0 |  | 651 |  | Y | N | Y |  |  | Y |  |  |  | BT180180 | H
B66804 | 2021-10-10 | 2 | A | TUNDISH교체전 | 10 | A | SM20C | 탄소강 | C2 | BM#2 | 1623 | 37 | 1632 | 1575 | 34 | 5600 |  | 1 | 0.35 | 16 |  | -2.28 | 1587 | 1641 | 0 | 28.71 | 0 | 37 | 80 | 62 | Y |  | 2021-10-10 20:54 | 73 | 1096 | 14 | 15 | 26 | 33 | 36 | 38 | 38 | 38 | 37 | 36 | 35 | 35 | 35 | 35 | 33 | 38 | 35 | 38 | -0.08 | Y | 35 | Y | 0 |  |  |  | 0.55 |  |  |  | N | N | N | N | 120 | 0.5 | 61 | 92597 | 96411 | 439 | 2200 | 02 | 1 |  | 2021-10-10 20:58 | 1587 | 117 |  | 34 |  | *대보수 L/D | 92876B4D6838496ABB66AA55243770FD | 8F03CB5DDB734A4D8B38D8C7B5D08932 | [12 empty] | 96.25 | 100 | 0 | 3290 | 0 |  | 410 | 300 | Y | Y | 0 | 2887 | 0 |  | 410 | 300 | Y | Y | N | [6 empty] | RB114.30 | C
A67402 | 2021-10-10 | 1 | A |  | 17 | A | STB2 | 베어링강 | STB (SF) | BM#1 | 1602 | 46 | 1562 | 1533 | 40 | 5200 |  | 3 | 0.23 | 25 |  | -1.17 | 1527 | 1562 | 121.23 | 39.62 |  | 35 | 32 | 67 | Y |  | 2021-10-10 21:38 | 71 | 1097 | 30 | 30 | 36 | 40 | 41 | 41 | 41 | 41 | 41 | 41 | 41 | 40 |  | 40 | 39 | 41 | 40 | 41 | -0.03 | Y | 35 | Y | -0.2 |  |  |  | 0.95 |  |  |  | Y | Y | Y | Y | 200 | 0.48 | 60 | 101532 | 93568 | 7596 | 15290 | 04 | 2 |  | 2021-10-10 21:44 | 1527 | 111 |  | 27 | [16 empty] | 101.53 | 100 | 0 | 0 | 0 |  | 650 |  | Y | N | 0 | 0 | 0 |  | 651 |  | Y | N | Y |  |  | Y |  |  |  | BT180180 | H
B66805 | 2021-10-10 | 2 | A | TUNDISH교체 | 1 | A | SM45CB | 탄소강 | SM45C | BM#2 | 1581 | 49 | 1652 | 1539 | 46 | 8000 |  | 1 | 0.3 | 20 |  | -2.33 | 1586 | 1652 | 0 | 15.65 | 0 | 6 | 8 | 187 | Y |  | 2021-10-10 22:18 | 93 | 1094 | -369 | 13 | 36 | 33 | 38 | 43 | 45 | 46 | 47 | 47 | 48 | 48 | 47 | 47 | 43 | 48 | 47 | 47 | 0 |  | 10 | Y | -0.2 | 0.8 | 2.12 | 2.12 |  |  |  |  | N | N | N | N | 220 | 0.47 | 62 | 98400 | 96805 | 545 | 15200 | 07 | 2 |  | 2021-10-10 22:21 | 1586 | 139 |  | 38 |  | * BUTT 타입롱노즐사용(슬리브타입.) * T/D FLUX 용탕부: 120 KG / 유탕부: 10KG 투입. *유탕구 1032 | [14 empty] | 99.39 | 100 | 700 | 0 | 0 |  | 650 | 400 | N | N | 700 | 0 | 0 |  | 650 | 400 | N | N | N | [6 empty] | RB120.00 | H
A67403 | 2021-10-10 | 1 | A |  | 18 | A | STB2 | 베어링강 | STB (SF) | BM#1 | 1622 | 45 | 1575 | 1544 | 28 | 4800 |  | 3 | 0.2 | 25 |  | -1.69 | 1526 | 1575 | 174.46 | 69.73 |  | 5 | 6 | 69 | Y |  | 2021-10-10 22:40 | 70 | 1103 | 40 | 40 | 40 | 40 | 39 | 39 | 39 | 38 | 38 | 38 | 37 | 37 |  | 37 | 39 | 40 | 37 | 40 | -0.05 |  | 45 | Y | 0 |  |  |  | 1.08 |  |  |  | Y | Y | Y | Y | 190 | 0.48 | 57 | 101532 | 87454 | 7485 | 15700 | 04 | 2 |  | 2021-10-10 22:50 | 1526 | 114 |  | 27 | [16 empty] | 107.5 | 100 | 0 | 0 | 0 |  | 650 |  | Y | N | 0 | 0 | 0 |  | 651 |  | Y | N | Y |  |  | Y |  |  |  | BT180180 | H
B66806 | 2021-10-10 | 2 | A |  | 2 | A | SM45CB | 탄소강 | SM45C | BM#2 | 1602 | 41 | 1631 | 1550 | 31 | 5600 |  | 1 | 0.34 | 15 |  | -2.38 | 1560 | 1624 | 0 | 18.19 | 0 | 18 | 22 | 62 | Y |  | 2021-10-10 23:08 | 67 | 1099 | 44 | 43 | 41 | 39 | 38 | 37 | 37 | 35 | 35 | 34 | 32 | 31 | 29 | 29 | 36 | 41 | 29 | 0 | -0.24 |  | 50 | Y | -0.4 | [7 empty] | N | N | N | N | 220 | 0.5 | 60 | 93197 | 94675 | -325 | 15600 | 07 | 2 |  | 2021-10-10 23:11 | 1560 | 136 |  | 51 |  | * ID 303~306 404~406 퀜칭20초 적용 가열로2기 고장으로 압연요청에 의해 냉재처리. | [14 empty] | 98.57 | 100 | 0 | 0 | 0 |  | 650 | 400 | N | N | 0 | 0 | 0 |  | 650 | 400 | N | N | N | [6 empty] | RB120.00 | C
A67404 | 2021-10-10 | 1 | A |  | 19 | A | STB2 | 베어링강 | STB (SF) | BM#1 | 1632 | 46 | 1572 | 1580 | 27 | 4700 |  | 3 | 0.24 | 25 |  | -1.34 | 1522 | 1560 | 170.82 | 77.93 |  | 1 | 41 | 58 | Y |  | 2021-10-10 23:42 | 66 | 1099 | 37 | 36 | 38 | 38 | 39 | 39 | 39 | 38 | 37 | 36 | 35 | 35 | 35 | 34 | 37 | 39 | 34 | 39 | -0.1 | Y | 50 | Y | -0.2 |  |  |  | 0.76 |  |  |  | Y | Y | Y | Y | 180 | 0.48 | 68 | 84610 | 99152 | 7448 | 15930 | 04 | 2 |  | 2021-10-10 23:58 | 1522 | 113 |  | 23 | [16 empty] | 79.71 | 100 | 0 | 0 | 0 |  | 650 |  | Y | N | 0 | 0 | 0 |  | 651 |  | Y | N | Y |  |  | Y |  |  |  | BT180180 | H
B66807 | 2021-10-10 | 2 | A |  | 3 | A | SM45CB | 탄소강 | SM45C | BM#2 | 1628 | 44 | 1626 | 1563 | 35 | 5700 |  | 1 | 0.23 | 19 |  | -2.28 | 1561 | 1623 | 0 | 31.62 | 0 | 29 | 2 | 56 | Y |  | 2021-10-11 00:10 | 68 | 1097 | 26 | 25 | 24 | 26 | 27 | 27 | 26 | 27 | 26 | 25 | 24 | 23 | 22 | 22 | 25 | 27 | 22 | 27 | -0.12 | Y | 40 | Y | -0.2 | [7 empty] | N | N | N | N | 210 | 0.51 | 57 | 98002 | 92507 | -807 | 15000 | 07 | 2 |  | 2021-10-11 00:12 | 1561 | 136 |  | 50 | [16 empty] | 106.52 | 100 | 0 | 0 | 0 |  | 650 | 400 | N | N | 0 | 0 | 0 |  | 650 | 400 | N | N | N | [6 empty] | RB120.00 | C
A67405 | 2021-10-10 | 1 | A | TUNDISH교체전 | 20 | A | STB2 | 베어링강 | STB (SF) | BM#1 | 1614 | 49 | 1571 | 1548 | 34 | 5900 |  | 3 | 0.22 | 25 |  | -1.74 | 1517 | 1571 | 0.22 | 0 |  | 38 | 9 | 48 | Y |  | 2021-10-11 01:01 | 61 | 1100 | 33 | 34 | 37 | 37 | 36 | 34 | 33 | 32 | 31 | 31 | 31 |  |  | 31 | 34 | 37 | 31 | 31 | -0.13 |  | 45 | Y | 0 |  |  |  | 1.16 |  |  |  |  | N | N | M | 170 | 0.48 | 67 | 92991 | 97323 | 7861 | 2000 | 04 | 2 |  | 2021-10-11 01:11 | 1517 | 100 |  | 12 |  |  | 5498E347AE02418E8C1E4108DD85E6D8 | 581A1012E7AC44EE8BB1BD9538F6770C | EBAE8AD17E1B4B31A46A37BA7CA0E961 | [11 empty] | 89.54 | 100 | 0 | 3500 | 0 |  | 650 |  | Y | N | 0 | 3500 | 0 |  | 651 |  | Y | N | Y |  |  | Y |  |  |  | BT180180 | H
B66808 | 2021-10-10 | 2 | A |  | 4 | A | SM45CB | 탄소강 | SM45C | BM#2 | 1618 | 41 | 1631 | 1551 | 34 | 5900 |  | 1 | 0.27 | 15 |  | -2.84 | 1568 | 1626 | 0 | 20.35 | 0 | 37 | 81 | 52 | Y |  | 2021-10-11 01:21 | 75 | 1098 | 20 | 25 | 33 | 37 | 40 | 41 | 40 | 40 | 39 | 39 | 38 | 36 | 34 | 34 | 36 | 41 | 34 | 40 | -0.2 | Y | 35 | Y | -0.4 | [7 empty] | N | N | N | N | 200 | 0.5 | 60 | 96012 | 96192 | -392 | 15300 | 07 | 2 |  | 2021-10-11 01:26 | 1568 | 123 |  | 37 | 17 | [15 empty] | 101.39 | 100 | 0 | 0 | 0 |  | 650 | 400 | N | N | 0 | 0 | 0 |  | 651 | 400 | N | N | N | [6 empty] | RB120.00 | C
A67406 | 2021-10-10 | 1 | A | TUNDISH교체 | 1 | A | STB3D | 베어링강 | STB (SF) | BM#1 | 1635 | 50 | 1574 | 1547 | 40 | 0 |  | 3 | 0.2 | 25 |  | -0.98 | 1545 | 1574 | 91.26 | 44.41 |  | 35 | 33 | 70 | Y |  | 2021-10-11 01:58 | 94 | 1099 | 31 | 20 | 32 | 26 | 32 | 37 | 41 | 43 | 44 | 45 | 45 | 28 | 39 | 39 | 38 | 45 | 28 | 0 | -1.13 |  | 15 | Y | 2.2 |  | 1.18 | 1.18 | [5 empty] | N | N | M | 210 | 0.46 | 64 | 101532 | 100638 | 7155 | 15830 | 03 | 1 |  | 2021-10-11 02:05 | 1545 | 126 |  | 43 |  | *FLUX 270KG/10KG | [6 empty] | 9ADB63F0AC0B4B81B0A5A58FBBD37F42 | B52918D2EC7E435DBDD551D34D9A8E65 | CBDF6D9445F84952AC83D7A44BE68111 |  | F484A15FD7374EDBB289D1525FAD5F1A | 7EB34D3599D9432FB32E7AAB5543B66E | 16100575AADB42149F70CADEE9FEE9CC |  | 95.07 | 100 | 1500 | 0 | 0 |  | 650 |  | Y | N | 1500 | 0 | 0 |  | 651 |  | Y | N | Y |  |  | Y |  |  |  | BT180180 | H
B66809 | 2021-10-10 | 2 | A |  | 5 | A | SM45CB | 탄소강 | SM45C | BM#2 | 1596 | 42 | 1623 | 1554 | 32 | 5400 |  | 1 | 0.27 | 14 |  | -2.26 | 1565 | 1615 | 0 | 16.34 | 0 | 6 | 9 | 40 | Y |  | 2021-10-11 02:08 | 72 | 1098 | 31 | 30 | 33 | 34 | 35 | 34 | 34 | 33 | 32 | 31 | 30 | 29 | 28 | 28 | 32 | 35 | 28 | 34 | -0.16 | Y | 45 | Y | -0.2 | [7 empty] | Y | Y | Y | Y | 190 | 0.47 | 63 | 146470 | 93488 | 1212 | 15800 | 07 | 2 |  | 2021-10-11 02:11 | 1565 | 131 |  | 51 |  | *연연주 혼탕부 307 308 309 407 408 409 | [14 empty] | 155.16 | 100 | 0 | 0 | 0 |  | 650 | 700 | N | N | 0 | 0 | 0 |  | 650 | 700 | N | N | N | [6 empty] | RB170.00 | C
A67407 | 2021-10-10 | 1 | A |  | 2 | A | STB3D | 베어링강 | STB (SF) | BM#1 | 1623 | 46 | 1559 | 1561 | 36 | 6100 |  | 3 | 0.2 | 25 |  | -1.19 | 1524 | 1559 | 119.24 | 39.34 |  | 5 | 7 | 76 | Y |  | 2021-10-11 02:56 | 73 | 1100 | 31 | 40 | 32 | 27 | 25 | 23 | 22 | 21 | 20 | 34 | 26 | 24 | 40 | 40 | 28 | 40 | 40 | 40 | 0 |  | 5 | Y | 0 |  |  |  | 1.66 |  |  |  | Y | Y | Y | Y | 200 | 0.48 | 63 | 84610 | 95810 | 7451 | 15690 | 03 | 1 |  | 2021-10-11 03:03 | 1524 | 137 |  | 52 | [16 empty] | 82.31 | 100 | 0 | 0 | 0 |  | 650 |  | Y | N | 0 | 0 | 0 |  | 651 |  | Y | N | Y |  |  | Y |  |  |  | BT180180 | H
B66810 | 2021-10-10 | 2 | A |  | 6 | A | SM45CR2 | 탄소강 | SM45CR2 | BM#2 | 1643 | 40 | 1625 | 1574 | 28 | 4600 |  | 1 | 0.27 | 16 |  | -2.48 | 1554 | 1616 | 0 | 13.25 | 0 | 18 | 23 | 31 | Y |  | 2021-10-11 03:28 | 60 | 1097 | 25 | 25 | 25 | 25 | 25 | 23 | 23 | 22 | 22 | 21 | 21 | 19 | 18 | 18 | 23 | 25 | 18 | 25 | -0.14 |  | 50 | Y | -0.2 | [7 empty] | Y | Y | Y | N | 180 | 0.47 | 59 | 42618 | 86530 | 3070 | 14800 | 07 | 2 |  | 2021-10-11 03:34 | 1554 | 120 |  | 34 | 14 | *연연주 혼탕부 301 401 *빅사이즈 후속 | [14 empty] | 47.7 | 50 | 0 | 0 | 0 |  | 650 | 400 | Y | Y | 0 | 0 | 0 |  | 650 | 400 | Y | Y | N | Y | [5 empty] | RB120.00 | C
A67408 | 2021-10-10 | 1 | C |  | 3 | A | STB3D | 베어링강 | STB (SF) | BM#1 | 1639 | 49 | 1572 | 1581 | 33 | 6000 |  | 3 | 0.21 | 25 |  | -1.16 | 1528 | 1562 | 145.91 | 62.61 |  | 1 | 42 | 61 | Y |  | 2021-10-11 04:01 | 77 | 1100 | 28 | 22 | 29 | 32 | 34 | 35 | 35 | 35 | 34 | 33 | 33 | 33 | 33 | 33 | 32 | 35 | 33 | 35 | -0.04 | Y | 45 | Y | 0 |  |  |  | 1.67 |  |  |  | Y | Y | Y | Y | 190 | 0.48 | 68 | 101532 | 105127 | 7182 | 15600 | 03 | 1 |  | 2021-10-11 04:23 | 1528 | 142 |  | 51 | [16 empty] | 91.51 | 100 | 0 | 0 | 0 |  | 650 |  | Y | N | 0 | 0 | 0 |  | 651 |  | Y | N | Y |  |  | Y |  |  |  | BT180180 | H
B66811 | 2021-10-10 | 2 | C |  | 7 | A | SM45CR2 | 탄소강 | SM45CR2 | BM#2 | 1556 | 44 | 1628 | 1518 | 37 | 7100 |  | 1 | 0.28 | 19 |  | -2.32 | 1567 | 1627 | 0 | 21.48 | 0 | 29 | 3 | 41 | Y |  | 2021-10-11 04:37 | 73 | 1098 | 16 | 28 | 31 | 33 | 33 | 33 | 33 | 32 | 31 | 30 | 28 | 27 | 26 | 26 | 29 | 33 | 26 | 33 | -0.16 | Y | 45 | Y | -0.2 | [7 empty] | Y | Y | Y | N | 170 | 0.44 | 66 | 103406 | 92413 | 3087 | 15700 | 07 | 2 |  | 2021-10-11 04:58 | 1567 | 125 |  | 25 |  | *샘플채취 303 403 (300MM) | [14 empty] | 108.56 | 50 | 0 | 0 | 300 |  | 650 | 700 | Y | Y | 0 | 0 | 300 |  | 650 | 700 | Y | Y | N | Y | [5 empty] | RB120.00 | C
B66812 | 2021-10-10 | 2 | C |  | 4 | B | STB3D | 베어링강 | STB (SF) | BM#1 | 1595 | 51 | 1577 | 1549 | 44 | 7600 |  | 3 | 0.22 | 25 |  | -1.8 | 1528 | 1577 | 175.38 | 135.65 |  | 37 | 82 | 39 | Y |  | 2021-10-11 05:38 | 77 | 1101 | 32 | 36 | 43 | 45 | 38 | 22 | 26 | 31 | 38 | 28 | 31 | 35 | 21 | 40 | 33 | 45 | 21 | 0 | -0.53 | Y | 45 | Y | 3.8 |  |  |  | 1.17 |  |  |  | Y | Y | Y | Y | 180 | 0.48 | 68 | 101532 | 102217 | 7459 | 15440 | 03 | 1 |  | 2021-10-11 05:45 | 1528 | 127 |  | 24 | [16 empty] | 93.15 | 100 | 0 | 0 | 0 |  | 650 |  | Y | N | 0 | 0 | 0 |  | 651 |  | Y | N | Y |  |  | Y |  |  |  | BT180180 | H
A67409 | 2021-10-10 | 1 | C |  | 8 | A | SM45CR2 | 탄소강 | SM45CR2 | BM#2 | 1697 | 72 | 1602 | 1687 | 23 | 3800 |  | 1 | 0.27 | 16 |  | 0 | 1554 | 1607 | 0 | 21.71 | 0 | 38 | 10 | 66 | Y |  | 2021-10-11 06:01 | 60 | 1099 | 24 | 24 | 30 | 31 | 33 | 32 | 31 | 31 | 29 | 28 | 27 | 26 | 24 | 24 | 28 | 33 | 24 | 31 | -0.2 | Y | 45 | Y | 0 | [7 empty] | Y | Y | Y | N | 170 | 0.44 | 69 | 96049 | 95425 | 775 | 15100 | 07 | 2 |  | 2021-10-11 06:05 | 1554 | 133 |  | 7 | 29 | *빅사이즈 후속 *전공정 요청 L/D 잔강이월 미실시,이상공정 등록 및 생관통보 | [14 empty] | 97.46 | 46.15 | 0 | 0 | 0 |  | 650 | 400 | Y | Y | 0 | 0 | 0 |  | 651 | 400 | Y | Y | N | N | [5 empty] | RB120.00 | H
A67410 | 2021-10-10 | 1 | C |  | 5 | A | STB3D | 베어링강 | STB (SF) | BM#1 | 1629 | 48 | 1551 | 1580 | 33 | 5500 |  | 3 | 0.2 | 25 |  | -1.16 | 1514 | 1548 | 126.65 | 39.24 |  | 35 | 34 | 81 | Y |  | 2021-10-11 06:42 | 63 | 1098 | 43 | 42 | 39 | 37 | 36 | 35 | 34 | 33 | 33 | 32 | 32 | 31 | 31 | 31 | 35 | 39 | 31 | 0 | -0.16 |  | 50 | Y | 0 |  |  |  | 1.12 |  |  |  | Y | Y | Y | Y | 170 | 0.48 | 63 | 101532 | 97374 | 7731 | 15200 | 03 | 1 |  | 2021-10-11 06:52 | 1514 | 114 |  | 28 | [16 empty] | 97.3 | 100 | 0 | 0 | 0 |  | 650 |  | Y | N | 0 | 0 | 0 |  | 651 |  | Y | N | Y |  |  | Y |  |  |  | BT180180 | H
B66813 | 2021-10-10 | 2 | C |  | 9 | A | SM45CR2 | 탄소강 | SM45CR2 | BM#2 | 1591 | 50 | 1619 | 1527 | 40 | 7100 |  | 1 | 0.32 | 16 |  | -2.55 | 1560 | 1619 | 0 | 14.99 | 0 | 6 | 10 | 43 | Y |  | 2021-10-11 07:05 | 66 | 1101 | 20 | 21 | 25 | 28 | 28 | 29 | 29 | 28 | 27 | 26 | 26 | 24 | 23 | 23 | 26 | 29 | 23 | 28 | -0.17 | Y | 35 | Y | -0.2 | [7 empty] | Y | Y | Y | N | 220 | 0.47 | 64 | 96697 | 95863 | 687 | 15200 | 07 | 2 |  | 2021-10-11 07:11 | 1560 | 139 |  | 13 |  | *전공정 요청 L/D 잔강이월 미실시,이상공정 등록 및 생괌통보 | [6 empty] | 6331A538D3354FB3A29A1D0ED926C47E | E619DD8D6E0A44729FFA8F5DBE349D74 | 22372A2C659E48939D7DA2EC46D1BAB3 |  | C9062F3DDC3D43A8B05F6576D067AFED | E4902E8B45AA4718A989D8D21F553768 | 170842BA350149BAAF148083BFD0D273 |  | 101.04 | 53.85 | 0 | 0 | 0 |  | 650 | 400 | Y | Y | 0 | 0 | 0 |  | 650 | 400 | Y | Y | N | [6 empty] | RB125.00 | C
B66814 | 2021-10-11 | 2 | C | 연주종료 | 10 | A | SM45CR2 | 탄소강 | SM45CR2 | BM#2 | 1614 | 50 | 1636 | 1528 | 41 | 8000 |  | 1 | 0.38 | 15 |  | -2.91 | 1555 | 1628 | 1.6 | 12.3 | 0 | 32 | 1 | 7240 | Y |  | 2021-10-11 08:06 | 61 | 1100 | 18 | 17 | 20 | 21 | 22 | 21 | 20 | 18 | 17 | 17 | 15 | 14 |  | 14 | 18 | 22 | 14 | 17 | -0.23 | Y | 35 | Y | -0.2 |  |  |  | 1.16 |  |  |  | Y | Y | Y | N | 210 | 0.48 | 60 | 58309 | 89717 | 7033 | 2000 | 07 | 2 |  | 2021-10-11 08:11 | 1555 | 124 |  | 16 |  | *전공정 요청 L/D 잔강이월 7톤 이월 *대보수 첫HEAT( 수소측정) *연주 종료 09:36(잉곳트 생산) | 63E8C644595249109E9A00A67DD59274 |  |  |  |  | 3A4AA8A5E4B444DD98AB1F3A156388CC | 6872325870E640BCBBD7457931D9D2D1 |  |  | 94FA17159CE54896A427FB24E5C6E0CF | 309E5388A43248CFADFA0871C9B8BCEC |  |  |  | 60.36 | 25 | 0 | 3740 | 0 |  | 650 | 400 | Y | Y | 0 | 4810 | 0 |  | 650 | 400 | Y | Y | N |  | N | Y |  |  |  | RB125.00 | C
A67411 | 2021-10-11 | 1 | C |  | 6 | A | STB3D | 베어링강 | STB (SF) | BM#1 | 1641 | 46 | 1556 | 1566 | 32 | 4600 |  | 3 | 0.19 | 25 |  | -1.4 | 1502 | 1543 | 103.07 | 38.8 |  | 5 | 8 | 74 | Y |  | 2021-10-11 07:53 | 51 | 1103 | 30 | 27 | 25 | 24 | 23 | 22 | 20 | 42 | 45 | 21 | 26 | 33 | 29 | 29 | 29 | 45 | 21 | 0 | -4.8 | Y | 5 | Y | -1 |  |  |  | 1.28 |  |  |  | Y | Y | Y | Y | 210 | 0.4 | 73 | 101532 | 91708 | 7774 | 15100 | 03 | 1 |  | 2021-10-11 08:01 | 1502 | 106 |  | 23 |  | *전공정요청 감속주입(정속유지강종) | [14 empty] | 102.87 | 100 | 0 | 0 | 0 |  | 650 |  | Y | N | 0 | 0 | 0 |  | 651 |  | Y | N | Y |  |  | Y |  |  |  | BT180180 | H
A67412 | 2021-10-11 | 1 | C |  | 7 | A | STB3D | 베어링강 | STB (SF) | BM#1 | 1631 | 43 | 1560 | 1551 | 32 | 5100 |  | 3 | 0.18 | 25 |  | -1.33 | 1515 | 1554 | 144.32 | 77.65 |  | 1 | 43 | 82 | Y |  | 2021-10-11 08:58 | 64 | 1098 | 22 | 38 | 26 | 30 | 32 | 33 | 33 | 32 | 32 | 32 | 32 | 31 | 31 | 30 | 31 | 33 | 30 | 32 | -0.04 | Y | 45 | Y | 0 |  |  |  | 1.15 |  |  |  | Y | Y | Y | Y | 200 | 0.43 | 71 | 101532 | 98167 | 7110 | 15660 | 03 | 1 |  | 2021-10-11 09:06 | 1515 | 118 |  | 32 |  | *전공정요청 감속주입(정속유지강종) | [5 empty] | F493AA8BAD3B4B809CF6BA7AC46F940D | DFD5E43D1706408CA5C9BAFD5C9746F4 | B476A8DA395448139EAEDE2C162EEB38 |  | A64601C09F1E4FC49612065C5886B41B | 25E7F694493B47B0AF6C23F0BA2CCFB0 | 6431F92DE8884EEEBB0C2AEB459036F7 |  |  | 96.56 | 100 | 0 | 0 | 0 |  | 650 |  | Y | N | 0 | 0 | 0 |  | 651 |  | Y | N | Y |  |  | Y |  |  |  | BT180180 | H
A67413 | 2021-10-11 | 1 | C |  | 8 | A | STB3D | 베어링강 | STB (SF) | BM#1 | 1608 | 42 | 1550 | 1528 | 39 | 5800 |  | 3 | 0.19 | 25 |  | -1.32 | 1504 | 1543 | 108.84 | 65.66 |  | 38 | 11 | 53 | Y |  | 2021-10-11 10:25 | 53 | 1092 | 30 | 29 | 28 | 27 | 26 | 25 | 23 | 23 | 21 | 21 | 20 |  |  | 20 | 25 | 28 | 20 | 0 | -0.15 |  | 55 | Y | -0.2 |  |  |  | 1.29 |  |  |  | Y | Y | Y | Y | 190 | 0.48 | 62 | 135376 | 93020 | 7481 | 15580 | 03 | 1 |  | 2021-10-11 10:33 | 1504 | 102 |  | 18 |  | *유사강종 연연주 혼탕부 성분확인 ID: 106~108.206~208 | [14 empty] | 135.38 | 100 | 0 | 0 | 0 |  | 650 |  | Y | N | 0 | 0 | 0 |  | 651 |  | Y | N | Y |  |  | Y |  |  |  | BT180180 | H
A67414 | 2021-10-11 | 1 | C |  | 9 | A | P-STB3D | 베어링강 | STB (SF) | BM#1 | 1625 | 44 | 1560 | 1572 | 32 | 5400 |  | 3 | 0.19 | 25 |  | -1.4 | 1519 | 1560 | 103.86 | 34.75 |  | 35 | 35 | 91 | Y |  | 2021-10-11 11:23 | 69 | 1107 | 21 | 28 | 33 | 36 | 37 | 38 | 38 | 37 | 37 | 37 | 36 | 36 | 36 | 36 | 35 | 38 | 36 | 37 | -0.02 | Y | 40 | Y | 0 | [7 empty] | Y | Y | Y | Y | 180 | 0.48 | 66 | 50766 | 101471 | -154471 | 15000 | 03 | 1 |  | 2021-10-11 11:32 | 1519 | 103 |  | 23 |  | *유사강종 연연주 혼탕부 성분확인 ID: 101.201 | [14 empty] | 46.81 | 100 | 0 | 0 | 0 |  | 650 |  | Y | N | 0 | 0 | 0 |  | 651 |  | Y | N | Y |  |  | Y |  |  |  | BT180180 | H
A67415 | 2021-10-11 | 1 | C |  | 10 | A | P-STB3D | 베어링강 | STB (SF) | BM#1 | 1601 | 43 | 1521 | 1532 | 37 | 6200 |  | 3 | 0.19 | 25 |  | -0.52 | 1506 | 1521 | 0 | 0 |  | 5 | 9 | 78 | Y |  | 2021-10-11 12:34 | 56 | 1092 | 35 | 34 | 33 | 32 | 31 | 31 | 30 | 29 | 28 | 27 | 27 | 26 | 26 | 26 | 29 | 33 | 26 | 26 | -0.13 |  | 55 | Y | 0 | [7 empty] | Y | Y | Y | Y | 170 | 0.48 | 63 | 84610 | 94718 | 4582 | 14900 | 03 | 1 |  | 2021-10-11 12:44 | 1506 | 105 |  | 20 | [16 empty] | 83.2 | 100 | 0 | 0 | 0 |  | 650 |  | Y | N | 0 | 0 | 0 |  | 651 |  | Y | N | Y |  |  | Y |  |  |  | BT180180 | H
B66818 | 2021-10-11 | 2 | D | 연주시작 | 1 | A | SBC70L | 특수용도강 | D3 | BM#2 | 1567 | 58 | 1660 | 1536 | 45 | 9300 |  | 1 | 0.3 | 22 |  | -2.85 | 1576 | 1664 | 12.02 | 0 | 0 | 32 | 2 | 107 | Y |  | 2021-10-11 13:23 | 78 | 1108 | -334 | 33 | 27 | 30 | 34 | 36 | 37 | 37 | 37 | 38 | 38 | 37 |  | 37 | 35 | 38 | 37 | 37 | -0.1 |  | 10 | Y | -0.2 | 0.8 | 1.75 | 1.69 |  |  |  |  | N | N | N | M | 220 | 0.49 | 64 | 94596 | 89717 | 10683 | 15300 | 14 | 1 |  | 2021-10-11 13:28 | 1576 | 129 |  | 13 |  | * 연주시작 : 13 : 39 * BUTT 타입롱노즐사용(슬리브타입.) * T/D FLUX 용탕부: 120 KG / 유탕부: 10KG 투입. * EDGE HEATER 코일 건조로 미적용. 이상공정등록 및 생관통보 | 196AD7BDA7474987B7651996F9B3A7E1 |  | 0B733E725D5C44778D8B8D1401A68522 | [11 empty] | 93.66 | 100 | 760 | 0 | 0 |  | 651 | 400 | N | Y | 730 | 0 | 0 |  | 651 | 400 | N | Y | Y | [6 empty] | RB120.00 | H
A67416 | 2021-10-11 | 1 | D |  | 11 | A | P-STB3D | 베어링강 | STB (SF) | BM#1 | 1638 | 41 | 1560 | 1569 | 28 | 4900 |  | 3 | 0.2 | 25 |  | -1.09 | 1516 | 1548 | 166.91 | 47.79 |  | 1 | 44 | 64 | Y |  | 2021-10-11 13:30 | 66 | 1093 | 26 | 27 | 31 | 34 | 35 | 35 | 35 | 34 | 33 | 33 | 32 | 32 | 32 | 32 | 32 | 35 | 32 | 35 | -0.06 | Y | 45 | Y | 0 | [7 empty] | Y | Y | Y | Y | 210 | 0.48 | 64 | 101532 | 98515 | -151115 | 16300 | 03 | 1 |  | 2021-10-11 13:42 | 1516 | 107 |  | 27 | [16 empty] | 96.24 | 100 | 0 | 0 | 0 |  | 650 |  | Y | N | 0 | 0 | 0 |  | 651 |  | Y | N | Y |  |  | Y |  |  |  | BT180180 | H
B66819 | 2021-10-11 | 2 | D |  | 2 | A | SBC70L | 특수용도강 | D3 | BM#2 | 1606 | 48 | 1644 | 1591 | 36 | 6500 |  | 1 | 0.31 | 21 |  | -2.39 | 1569 | 1637 | 17.02 | 0 | 0 | 29 | 5 | 117 | Y |  | 2021-10-11 14:19 | 71 | 1090 | 33 | 34 | 38 | 39 | 38 | 37 | 34 | 32 | 31 | 29 | 26 | 23 |  | 23 | 33 | 39 | 23 | 0 | -0.36 | Y | 45 | Y | -0.6 |  |  |  | 1.11 |  |  |  | N | N | N | Y | 220 | 0.5 | 62 | 94596 | 99830 | -1530 | 15700 | 14 | 1 |  | 2021-10-11 14:21 | 1569 | 125 |  | 23 |  | * EDGE HEATER 코일 건조로 미적용. 이상공정등록 및 생관통보 | [14 empty] | 96.82 | 100 | 0 | 0 | 0 |  | 650 | 400 | N | Y | 0 | 0 | 0 |  | 651 | 400 | N | Y | Y | [6 empty] | RB120.00 | H
A67417 | 2021-10-11 | 1 | D |  | 12 | A | P-STB3D | 베어링강 | STB (SF) | BM#1 | 1606 | 46 | 1566 | 1545 | 36 | 6000 |  | 3 | 0.2 | 25 |  | -1.69 | 1514 | 1566 | 169.95 | 18.79 |  | 38 | 12 | 60 | Y |  | 2021-10-11 14:39 | 64 | 1098 | 31 | 31 | 33 | 34 | 35 | 35 | 34 | 33 | 33 | 32 | 31 | 31 | 30 | 30 | 32 | 35 | 30 | 33 | -0.11 | Y | 45 | Y | 0 | [7 empty] | Y | Y | Y | Y | 200 | 0.48 | 65 | 101532 | 98170 | 7330 | 15200 | 03 | 1 |  | 2021-10-11 14:48 | 1514 | 108 |  | 24 | [16 empty] | 96.56 | 100 | 0 | 0 | 0 |  | 650 |  | Y | N | 0 | 0 | 0 |  | 651 |  | Y | N | Y |  |  | Y |  |  |  | BT180180 | H
B66820 | 2021-10-11 | 2 | D |  | 3 | A | SBC70L | 특수용도강 | D3 | BM#2 | 1617 | 39 | 1643 | 1568 | 35 | 6200 |  | 1 | 0.43 | 21 |  | -2.45 | 1562 | 1631 | 20.24 | 0 | 0 | 37 | 84 | 100 | Y |  | 2021-10-11 15:10 | 64 | 1107 | 19 | 23 | 30 | 32 | 33 | 32 | 31 | 31 | 30 | 28 | 27 | 27 |  | 27 | 29 | 33 | 27 | 0 | -0.15 | Y | 40 | Y | 0 |  |  |  | 0.48 |  |  |  | N | N | N | Y | 210 | 0.5 | 62 | 94596 | 97338 | -1038 | 14000 | 14 | 1 |  | 2021-10-11 15:21 | 1562 | 127 |  | 36 |  | * EDGE HEATER 코일 건조로 미적용. 이상공정등록 및 생관통보 | [14 empty] | 87.43 | 100 | 0 | 0 | 0 |  | 650 | 400 | N | Y | 0 | 0 | 0 |  | 650 | 400 | N | Y | Y | [6 empty] | RB120.00 | H
A67418 | 2021-10-11 | 1 | D |  | 13 | A | P-STB3D | 베어링강 | STB (SF) | BM#1 | 1635 | 47 | 1559 | 1557 | 36 | 5100 |  | 3 | 0.2 | 25 |  | -1.52 | 1514 | 1559 | 149.85 | 41.53 |  | 35 | 36 | 70 | Y |  | 2021-10-11 15:46 | 64 | 1090 | 29 | 29 | 33 | 36 | 38 | 38 | 38 | 37 | 37 | 36 | 36 | 35 | 36 | 35 | 36 | 38 | 35 | 38 | -0.07 | Y | 45 | Y | -0.2 | [7 empty] | Y | Y | Y | Y | 190 | 0.48 | 65 | 101532 | 100177 | 7073 | 16400 | 03 | 1 |  | 2021-10-11 15:54 | 1514 | 109 |  | 24 | [7 empty] | 7FFF26B909E949A4A1542C622C0002D0 | 56E4EFE7F1174D5C9E7772C659B8F3F5 | AC25509F6A594AA7AC636440297B2F8A |  | AD4599061E144E71BC623EBDCBDF9016 | 5BB3390D389D4EE58E53633EC33D393F | 2049A0BD7770485587A0BBE547F5462F |  |  | 94.93 | 100 | 0 | 0 | 0 |  | 650 |  | Y | N | 0 | 0 | 0 |  | 651 |  | Y | N | Y |  |  | Y |  |  |  | BT180180 | H
B66821 | 2021-10-11 | 2 | D |  | 4 | A | SBC70L | 특수용도강 | D3 | BM#2 | 1597 | 42 | 1638 | 1521 | 38 | 7400 |  | 1 | 0.34 | 21 |  | -2.57 | 1565 | 1632 | 15.19 | 0 | 0 | 6 | 12 | 96 | Y |  | 2021-10-11 16:10 | 67 | 1092 | 24 | 25 | 29 | 29 | 29 | 29 | 29 | 28 | 26 | 25 | 25 | 23 | 22 | 22 | 27 | 29 | 22 | 29 | -0.14 |  | 50 | Y | -0.2 |  |  |  | 0.59 |  |  |  | N | N | N | Y | 200 | 0.5 | 61 | 94596 | 97151 | -1101 | 15000 | 14 | 1 |  | 2021-10-11 16:14 | 1565 | 127 |  | 38 | [16 empty] | 9459600 | 100 | 0 | 0 | 0 |  | 650 | 400 | Y | Y | 0 | 0 | 0 |  | 650 | 400 | Y | Y | Y | [6 empty] | RB120.00 | H
A67419 | 2021-10-11 | 1 | D | TUNDISH교체전 | 14 | B | P-STB3D | 베어링강 | STB (SF) | BM#1 | 1698 | 46 | 1563 | 1588 | 24 | 4200 |  | 3 | 0.2 | 25 |  | -1.54 | 1518 | 1563 | 148.01 | 45.41 |  | 5 | 10 | 66 | Y |  | 2021-10-11 16:48 | 68 | 1090 | 34 | 34 | 35 | 37 | 38 | 38 | 37 | 37 | 37 | 36 | 36 | 36 |  | 36 | 36 | 38 | 36 | 37 | -0.06 | Y | 35 | Y | 0 | [7 empty] | Y | N | N | M | 180 | 0.48 | 61 | 93749 | 90012 | -144112 | 1500 | 03 | 1 |  | 2021-10-11 16:58 | 1518 | 114 |  | 28 |  |  | 5204BA8E719D4D3C942AB6A1F7339F00 | A2C4F6EE2EC541C2BDED896C8107ABE2 | C566E8C6A0864963878157C2AF984095 | [11 empty] | 96.65 | 100 | 0 | 3500 | 0 |  | 650 |  | Y | N | 0 | 3500 | 0 |  | 651 |  | Y | N | Y |  |  | Y |  |  |  | BT180180 | H
B66822 | 2021-10-11 | 2 | D |  | 5 | A | SBC70L | 특수용도강 | D3 | BM#2 | 1598 | 40 | 1640 | 1531 | 36 | 7000 |  | 1 | 0.38 | 21 |  | -2.38 | 1574 | 1634 | 19.17 | 0 | 0 | 32 | 3 | 46 | Y |  | 2021-10-11 17:06 | 76 | 1091 | 19 | 18 | 25 | 28 | 30 | 30 | 29 | 28 | 27 | 26 | 25 | 23 | 21 | 21 | 26 | 30 | 21 | 0 | -0.22 | Y | 40 | Y | -0.4 |  |  |  | 0.46 |  |  |  | N | N | N | Y | 190 | 0.51 | 60 | 94596 | 96398 |  | 14700 | 14 | 1 |  | 2021-10-11 17:34 | 1574 | 128 |  | 43 | [16 empty] | 62.81 | 100 | 0 | 0 | 0 |  | 650 | 400 | Y | Y | 0 | 0 | 0 |  | 650 | 400 | Y | Y | Y | [6 empty] | RB120.00 | H
A67420 | 2021-10-11 | 1 | D | TUNDISH교체 | 1 | A | SCR420HB | 소입성보증강 | C2 | BM#1 | 1651 | 51 | 1651 | 1612 | 34 | 6900 |  | 3 | 0.2 | 22 |  | -1.5 | 1607 | 1646 | 0 | 188.57 |  | 1 | 45 | 68 | Y |  | 2021-10-11 17:46 | 99 | 1090 | 2 | 27 | 24 | 34 | 39 | 42 | 42 | 44 | 45 | 45 | 46 |  |  | 46 | 38 | 46 | 46 | 0 | 0 |  |  | Y | 0.2 |  | 2.33 | 2.26 |  |  |  |  | N | N | N | N | 150 | 0.53 | 59 | 101532 | 106538 | 4162 | 15400 | 15 | 2 |  | 2021-10-11 18:00 | 1607 | 139 |  | 54 |  | *T/D FLUX 유:15KG 용:220KG *STR#2 엣지히터 코일부 TEST 이상공정 등록 | [14 empty] | 91.31 | 100 | 1000 | 0 | 0 |  | 0 |  | Y | Y | 1000 | 0 | 0 |  | 0 |  | Y | Y | N |  | Y |  |  |  |  | BT180180 | H
B66823 | 2021-10-11 | 2 | D |  | 6 | A | SBC70L | 특수용도강 | D3 | BM#2 | 1621 | 40 | 1635 | 1565 | 36 | 6100 |  | 1 | 0.3 | 21 |  | -2.16 | 1572 | 1626 | 13.09 | 0 | 0 | 29 | 6 | 40 | Y |  | 2021-10-11 18:06 | 74 | 1091 | 19 | 27 | 33 | 35 | 36 | 37 | 37 | 36 | 36 | 35 | 33 | 33 | 31 | 31 | 33 | 37 | 31 | 36 | -0.17 | Y | 35 | Y | -0.4 |  |  |  | 0.8 |  |  |  | N | N | N | Y | 180 | 0.5 | 62 | 94596 | 99693 | -493 | 15700 | 14 | 1 |  | 2021-10-11 18:11 | 1572 | 134 |  | 45 | [16 empty] | 95.46 | 100 | 0 | 0 | 0 |  | 650 | 400 | Y | Y | 0 | 0 | 0 |  | 650 | 400 | Y | Y | Y | [6 empty] | RB120.00 | H
A67421 | 2021-10-11 | 1 | D |  | 2 | A | SCR420HB | 소입성보증강 | C2 | BM#1 | 1634 | 45 | 1633 | 1551 | 33 | 6400 |  | 3 | 0.19 | 19 |  | -1.9 | 1589 | 1633 | 0 | 153.69 |  | 38 | 13 | 61 | Y |  | 2021-10-11 18:47 | 81 | 1092 | 46 | 39 | 34 | 32 | 32 | 31 | 31 | 31 | 31 | 30 | 30 | 31 |  | 31 | 33 | 34 | 30 | 31 | -0.1 |  | 40 | Y | 0.2 | [7 empty] | N | N | N | N | 140 | 0.55 | 55 | 101532 | 97520 | 4980 | 15700 | 15 | 2 |  | 2021-10-11 19:03 | 1589 | 129 |  | 54 | 15 | *STR#2 엣지히터 코일부 TEST 이상공정 등록 | [14 empty] | 10153200 | 100 | 0 | 0 | 300 |  | 450 |  | Y | Y | 0 | 0 | 300 |  | 451 |  | Y | Y | N |  | Y | N |  |  |  | BT180180 | H
B66824 | 2021-10-11 | 2 | D |  | 7 | A | SBC70L | 특수용도강 | D3 | BM#2 | 1569 | 40 | 1628 | 1536 | 36 | 6800 |  | 1 | 0.4 | 21 |  | -2.54 | 1568 | 1631 | 21.86 | 0 | 0 | 37 | 85 | 36 | Y |  | 2021-10-11 19:24 | 70 | 1090 | 29 | 28 | 33 | 35 | 36 | 36 | 35 | 34 | 34 | 32 | 31 | 29 | 28 | 28 | 32 | 36 | 28 | 0 | -0.2 | Y | 40 | Y | -0.2 |  |  |  | 0.38 |  |  |  | N | N | N | Y | 170 | 0.5 | 62 | 94596 | 98679 | -429 | 15500 | 14 | 1 |  | 2021-10-11 19:30 | 1568 | 117 |  | 30 | 12 | [15 empty] | 95.94 | 100 | 0 | 0 | 0 |  | 650 | 400 | Y | Y | 0 | 0 | 0 |  | 650 | 400 | Y | Y | Y | [6 empty] | RB120.00 | H
A67422 | 2021-10-11 | 1 | D |  | 3 | A | SCR420HB | 소입성보증강 | C2 | BM#1 | 1646 | 50 | 1629 | 1548 | 38 | 7000 |  | 3 | 0.21 | 20 |  | -1.75 | 1587 | 1629 | 0 | 231.03 |  | 35 | 37 | 61 | Y |  | 2021-10-11 19:55 | 79 | 1088 | 31 | 30 | 34 | 37 | 38 | 39 | 39 | 40 | 39 | 39 | 39 | 39 |  | 39 | 37 | 40 | 39 | 39 | -0.05 | Y | 20 | Y | 0 | [7 empty] | N | N | N | N | 130 | 0.55 | 55 | 84610 | 96973 | 4977 | 13800 | 15 | 2 |  | 2021-10-11 20:03 | 1587 | 130 |  | 43 |  | *STR#2 엣지히터 코일부 TEST 이상공정 등록 *강제개공,나탕주입 ID:105.205 | [14 empty] | 8461000 | 100 | 0 | 0 | 0 |  | 450 |  | Y | Y | 0 | 0 | 0 |  | 451 |  | Y | Y | N |  | Y |  |  |  |  | BT180180 | H
B66825 | 2021-10-11 | 2 | A | TUNDISH교체전 | 8 | A | SBC70L | 특수용도강 | D3 | BM#2 | 1611 | 40 | 1626 | 1547 | 36 | 6700 |  | 1 | 0.36 | 21 |  | -2.39 | 1564 | 1624 | 26.87 | 0 | 0 | 6 | 13 | 51 | Y |  | 2021-10-11 20:27 | 66 | 1089 | 24 | 28 | 32 | 34 | 34 | 34 | 33 | 32 | 31 | 30 | 29 | 28 | 26 | 26 | 30 | 34 | 26 | 34 | -0.18 | Y | 45 | Y | -0.4 |  |  |  | 0.9 |  |  |  | N | N | N | M | 170 | 0.5 | 63 | 122300 | 100482 | -482 | 2300 | 14 | 1 |  | 2021-10-11 20:39 | 1564 | 116 |  | 29 |  |  | 132A9E6FD5524D91ABDA7FF7E217407A | AFA68870497E4758A6F616EA9F33FFF7 | [12 empty] | 122.55 | 100 | 0 | 2889 | 0 |  | 650 | 400 | Y | Y | 0 | 3330 | 0 |  | 650 | 400 | Y | Y | Y | [6 empty] | RB146.05 | C
A67423 | 2021-10-11 | 1 | A |  | 4 | A | SCR420HB | 소입성보증강 | C2 | BM#1 | 1660 | 52 | 1630 | 1562 | 26 | 5300 |  | 3 | 0.2 | 19 |  | -1.77 | 1588 | 1630 | 0 | 214.31 |  | 5 | 11 | 57 | N | 1 | 2021-10-11 21:05 | 80 | 1088 | 38 | 38 | 40 | 42 | 42 | 42 | 42 | 41 | 41 | 40 | 41 |  |  | 41 | 41 | 42 | 40 | 42 | -0.07 | Y | 30 | Y | 0.2 | [7 empty] | N | N | N | N | 120 | 0.54 | 53 | 101532 | 92230 | 4970 | 14800 | 15 | 2 |  | 2021-10-11 21:15 | 1588 | 118 |  | 31 | 14 | *STR#2 엣지히터 코일부 TEST 이상공정 등록 *강제개공,나탕주입 ID:101.201 | [14 empty] | 10153200 | 100 | 0 | 0 | 0 |  | 450 |  | Y | Y | 0 | 0 | 0 |  | 451 |  | Y | Y | N |  | Y |  |  |  |  | BT180180 | H
B66826 | 2021-10-11 | 2 | A | TUNDISH교체 | 1 | A | SM45C | 탄소강 | SM45C | BM#2 | 1611 | 46 | 1647 | 1545 | 42 | 7000 |  | 1 | 0.38 | 16 |  | -2.57 | 1590 | 1646 | 0 | 24.18 | 0 | 32 | 4 | 55 | Y |  | 2021-10-11 21:47 | 97 | 1089 | -384 | 29 | 29 | 25 | 35 | 38 | 40 | 43 | 44 | 44 | 44 | 44 |  | 44 | 39 | 44 | 44 | 44 | 0 |  | 15 | Y | 0 |  | 2.28 | 2.28 |  |  |  |  | N | N | N | N | 220 | 0.47 | 61 | 93224 | 94598 | 1502 | 15300 | 10 | 2 |  | 2021-10-11 21:51 | 1590 | 131 |  | 38 | 11 | * BUTT 타입롱노즐사용(슬리브타입.) * T/D FLUX 용탕부: 120 KG / 유탕부: 10KG 투입. *유탕구 1021 | [14 empty] | 97.11 | 100 | 700 | 0 | 0 |  | 650 | 400 | Y | N | 700 | 0 | 0 |  | 650 | 400 | Y | N | N | [6 empty] | RB170.00 | C
A67424 | 2021-10-11 | 1 | A |  | 5 | A | SCR420HB | 소입성보증강 | C2 | BM#1 | 1613 | 56 | 1636 | 1545 | 32 | 6800 |  | 3 | 0.21 | 19 |  | -1.73 | 1598 | 1636 | 0 | 224.08 |  | 1 | 46 | 45 | Y |  | 2021-10-11 22:03 | 90 | 1089 | 38 | 39 | 47 | 51 | 52 | 52 | 51 | 51 | 51 | 50 | 50 | 49 | 49 | 49 | 49 | 52 | 49 | 51 | -0.04 | Y | 40 | Y | 0 | [7 empty] | N | N | N | N | 110 | 0.53 | 60 | 101532 | 101775 | 4375 | 15310 | 15 | 2 |  | 2021-10-11 22:21 | 1598 | 114 |  | 26 |  | *STR#2 엣지히터 코일부 TEST 이상공정 등록 | [14 empty] | 96.01 | 100 | 0 | 0 | 0 |  | 450 |  | Y | Y | 0 | 0 | 0 |  | 451 |  | Y | Y | N |  | Y |  |  |  |  | BT180180 | H
A67425 | 2021-10-11 | 1 | A |  | 6 | A | SCR420HB | 소입성보증강 | C2 | BM#1 | 1639 | 41 | 1625 | 1588 | 30 | 5500 |  | 3 | 0.21 | 20 |  | -1.9 | 1582 | 1625 | 0 | 241.62 |  | 38 | 14 | 48 | Y |  | 2021-10-11 22:56 | 74 | 1099 | 48 | 44 | 41 | 39 | 39 | 38 | 37 | 36 | 35 | 35 | 35 | 35 |  | 35 | 39 | 41 | 35 | 35 | -0.13 |  | 45 | Y | 0 | [7 empty] | N | N | N | N | 100 | 0.55 | 58 | 101532 | 100683 | 2617 | 14450 | 15 | 2 |  | 2021-10-11 23:05 | 1582 | 111 |  | 35 |  | *STR#2 엣지히터 코일부 TEST 이상공정 등록 *전공정요청 잔강미이월 | [14 empty] | 99.44 | 100 | 0 | 0 | 0 |  | 450 |  | Y | Y | 0 | 0 | 0 |  | 451 |  | Y | Y | N |  | N |  |  |  |  | BT180180 | H
B66827 | 2021-10-11 | 2 | A |  | 2 | A | SM45C | 탄소강 | SM45C | BM#2 | 1584 | 42 | 1623 | 1538 | 34 | 5800 |  | 1 | 0.37 | 16 |  | -2.4 | 1553 | 1614 | 0 | 20.71 | 0 | 29 | 7 | 67 | Y |  | 2021-10-11 22:47 | 60 | 1101 | 39 | 33 | 29 | 27 | 25 | 24 | 23 | 22 | 22 | 21 | 19 | 19 | 18 | 17 | 24 | 29 | 17 | 0 | -0.22 |  | 55 | Y | -0.2 | [7 empty] | Y | Y | Y | Y | 220 | 0.47 | 65 | 102449 | 96342 | 658 | 15200 | 10 | 2 |  | 2021-10-11 22:43 | 1553 | 133 |  | 40 | [16 empty] | 105.78 | 100 | 0 | 0 | 0 |  | 650 | 700 | Y | N | 0 | 0 | 0 |  | 650 | 700 | Y | N | N | [6 empty] | RB320.00 | H
A67426 | 2021-10-11 | 1 | A |  | 7 | A | SCR420HB | 소입성보증강 | C2 | BM#1 | 1611 | 41 | 1625 | 1579 | 30 | 5400 |  | 3 | 0.2 | 19 |  | -2.04 | 1581 | 1625 | 0 | 169.82 |  | 35 | 38 | 53 | Y |  | 2021-10-11 23:48 | 73 | 1099 | 33 | 32 | 33 | 33 | 34 | 34 | 34 | 34 | 34 | 34 | 34 | 34 |  | 34 | 34 | 34 | 34 | 34 | 0 |  | 35 | Y | 0 | [7 empty] | N | N | N | N | 150 | 0.55 | 56 | 101532 | 100270 | 2930 | 15020 | 15 | 2 |  | 2021-10-12 00:10 | 1581 | 110 |  | 41 |  | *STR#2 엣지히터 코일부 TEST 이상공정 등록 *전공정요청 잔강미이월 | [14 empty] | 98.62 | 100 | 0 | 0 | 0 |  | 450 |  | Y | Y | 0 | 0 | 0 |  | 451 |  | Y | Y | N | [6 empty] | BT180180 | H
B66828 | 2021-10-11 | 2 | A |  | 3 | A | SM45C | 탄소강 | SM45C | BM#2 | 1563 | 43 | 1631 | 1527 | 36 | 6500 |  | 1 | 0.36 | 21 |  | -2.16 | 1562 | 1625 | 0 | 25 | 0 | 37 | 86 | 57 | Y |  | 2021-10-11 23:41 | 69 | 1098 | 15 | 17 | 21 | 24 | 24 | 25 | 25 | 24 | 24 | 21 | 20 | 19 | 16 | 16 | 22 | 25 | 16 | 24 | -0.22 | Y | 40 | Y | -0.6 | [7 empty] | Y | Y | Y | Y | 210 | 0.47 | 63 | 90844 | 93187 | 613 | 16000 | 10 | 2 |  | 2021-10-11 23:43 | 1562 | 143 |  | 52 | [16 empty] | 96.95 | 100 | 0 | 0 | 0 |  | 650 | 700 | Y | N | 0 | 0 | 0 |  | 650 | 700 | Y | N | N | [6 empty] | RB300.00 | C
A67427 | 2021-10-11 | 1 | A | TUNDISH교체전 | 8 | B | SCR420HB | 소입성보증강 | C2 | BM#1 | 1647 | 41 | 1610 | 1617 | 24 | 4100 |  | 3 | 0.21 | 19 |  | -1.81 | 1572 | 1610 | 0 | 188.48 |  | 5 | 12 | 52 | Y |  | 2021-10-12 00:53 | 64 | 1089 | 32 | 30 | 28 | 28 | 27 | 26 | 25 | 24 | 24 | 23 | 22 |  |  | 22 | 26 | 28 | 22 | 0 | -0.15 |  | 40 | Y | -0.2 | [7 empty] | N | N | N | N | 140 | 0.55 | 57 | 88412 | 96812 | 1238 | 2000 | 15 | 2 |  | 2021-10-12 01:01 | 1572 | 105 |  | 33 |  | *STR#2 엣지히터 코일부 TEST 이상공정 등록 *전공정요청 잔강미이월 | 54D6F5103CBA4FEAB0E22EFDC8012F64 | 44F4E5484DC14E6389DA4602BE662C69 | F8F6725A957A4C9A88E58CB50A5FCDE5 | [11 empty] | 90.68 | 100 | 0 | 3000 | 0 |  | 450 |  | Y | Y | 0 | 3000 | 0 |  | 451 |  | Y | Y | N | [6 empty] | BT180180 | H
B66829 | 2021-10-11 | 2 | A | 연주종료 | 4 | A | SM45C | 탄소강 | SM45C | BM#2 | 1590 | 43 | 1648 | 1522 | 38 | 7100 |  | 1 | 0.38 | 18 |  | -3.03 | 1566 | 1636 | 0 | 21.38 | 0 | 6 | 14 | 50 | Y |  | 2021-10-12 00:41 | 73 | 1097 | 15 | 24 | 33 | 38 | 41 | 42 | 42 | 41 | 41 | 40 | 39 | 39 | 37 | 37 | 37 | 42 | 37 | 41 | -0.14 | Y | 35 | Y | -0.4 | [7 empty] | N | N | N | N | 200 | 0.47 | 62 | 80450 | 91893 | -643 | 2300 | 10 | 2 |  | 2021-10-12 00:45 | 1566 | 145 |  | 55 |  | *빌렛 생산 종료 :02시54분 *빅사이즈 후속 | BFD9CE2284DE4BF894DC63F3B71DFECA | 483E54792A044FF8886ED6898501DAB9 |  |  |  |  | 2486CF396059461FA86BE6BABD1428BF | 356848308E7F4AC997E5796508911B45 |  |  | 363BF4A4FD83414D8BC3724E9E483417 | 015CE44DFE3249439F15DB8624FE7E53 |  |  | 88.07 | 100 | 0 | 3800 | 0 |  | 650 | 400 | Y | N | 0 | 4220 | 0 |  | 650 | 400 | Y | N | N | [6 empty] | RB170.00 | C
A67428 | 2021-10-11 | 1 | A | TUNDISH교체 | 1 | B | AE1055M1 | 탄소강 | AE1055LS계 | BM#1 | 1642 | 40 | 1611 | 1578 | 25 | 4300 |  | 3 | 0.19 | 20 |  | -1.56 | 1575 | 1611 | 0 | 186.34 |  | 1 | 47 | 46 | Y |  | 2021-10-12 01:53 | 89 | 1097 | 31 | 23 | 25 | 30 | 36 | 39 | 40 | 41 | 42 | 42 |  |  |  | 42 | 35 | 42 | 42 | 0 | 0 |  | 5 | Y | 0 |  | 2.5 | 2.43 | 2.14 |  |  |  | N | N | N | N | 210 | 0.48 | 58 | 101532 | 93975 | 6975 | 15470 | 08 | 1 |  | 2021-10-12 02:02 | 1575 | 128 |  | 54 |  | *FLUX 220KG/10KG | [6 empty] | 6A0F044BA81546ACAF0213DE1F78EC62 | B29EC0590F3B4A35855D094E1D13A4EE | 0693B1A7EBB44D7F8DE510BFDE5BE534 |  | 2BC750FB82924A7AAD59D3602EDE0272 | 9785B58D78B648228C2E6D9A0219FB2F | BA3F7C1647E94BB3A554C28424D66CEA |  | 102.35 | 100 | 1500 | 0 | 0 |  | 650 |  | Y | N | 1500 | 0 | 0 |  | 651 |  | Y | N | N |  |  | Y |  |  |  | BT180180 | H
A67429 | 2021-10-11 | 1 | A |  | 2 | A | AE1055M1 | 탄소강 | AE1055LS계 | BM#1 | 1589 | 40 | 1593 | 1546 | 25 | 4300 |  | 3 | 0.2 | 20 |  | -1.73 | 1550 | 1593 | 0 | 192.07 |  | 38 | 15 | 46 | Y |  | 2021-10-12 03:00 | 64 | 1098 | 41 | 37 | 30 | 27 | 25 | 24 | 23 | 23 | 22 | 22 | 22 | 21 |  | 21 | 26 | 30 | 21 | 22 | -0.2 |  | 45 | Y | -0.2 | [7 empty] | N | N | N | N | 200 | 0.5 | 57 | 84610 | 90677 | 6973 | 15420 | 08 | 1 |  | 2021-10-12 03:09 | 1550 | 121 |  | 47 |  | # 샘플ID103.203 300MM씩 체취 | [14 empty] | 87.14 | 100 | 0 | 0 | 300 |  | 650 |  | Y | N | 0 | 0 | 300 |  | 651 |  | Y | N | N |  |  | Y |  |  |  | BT180180 | H
A67430 | 2021-10-11 | 1 | A |  | 3 | A | AE1055M1 | 탄소강 | AE1055LS계 | BM#1 | 1638 | 39 | 1601 | 1585 | 21 | 3700 |  | 3 | 0.2 | 20 |  | -1.76 | 1558 | 1601 | 0 | 274.95 |  | 35 | 39 | 56 | Y |  | 2021-10-12 04:11 | 72 | 1099 | 21 | 27 | 33 | 36 | 37 | 38 | 38 | 38 | 38 | 37 | 37 | 37 |  | 37 | 35 | 38 | 37 | 38 | -0.03 | Y | 30 | Y | 0 | [7 empty] | N | N | N | N | 190 | 0.5 | 58 | 84610 | 92885 | 6965 | 15090 | 08 | 1 |  | 2021-10-12 04:22 | 1558 | 122 |  | 34 | [16 empty] | 8461000 | 100 | 0 | 0 | 0 |  | 650 |  | Y | N | 0 | 0 | 0 |  | 651 |  | Y | N | N |  |  | Y |  |  |  | BT180180 | H
A67431 | 2021-10-11 | 1 | C |  | 4 | A | AE1055M1 | 탄소강 | AE1055LS계 | BM#1 | 1639 | 40 | 1594 | 1580 | 25 | 4300 |  | 3 | 0.2 | 20 |  | -1.8 | 1552 | 1594 | 0 | 293.92 |  | 5 | 13 | 54 | Y |  | 2021-10-12 05:11 | 66 | 1098 | 37 | 36 | 34 | 33 | 33 | 34 | 32 | 32 | 31 | 31 | 31 | 30 | 30 | 30 | 32 | 34 | 30 | 31 | -0.08 | Y | 50 | Y | 0 | [7 empty] | N | N | N | N | 180 | 0.5 | 59 | 101532 | 93798 | 7002 | 14500 | 08 | 1 |  | 2021-10-12 05:19 | 1552 | 123 |  | 33 | [16 empty] | 10153200 | 100 | 0 | 0 | 0 |  | 650 |  | Y | N | 0 | 0 | 0 |  | 651 |  | Y | N | N |  |  | Y |  |  |  | BT180180 | H
A67432 | 2021-10-11 | 1 | C |  | 5 | A | AE1055M1 | 탄소강 | AE1055LS계 | BM#1 | 1640 | 39 | 1591 | 1579 | 26 | 4400 |  | 3 | 0.2 | 20 |  | -1.23 | 1550 | 1581 | 0 | 269.47 |  | 1 | 48 | 35 | Y |  | 2021-10-12 06:08 | 64 | 1097 | 28 | 27 | 29 | 31 | 32 | 32 | 32 | 32 | 31 | 31 | 31 | 30 | 30 | 30 | 31 | 32 | 30 | 32 | -0.04 | Y | 45 | Y | 0 | [7 empty] | N | N | N | N | 170 | 0.5 | 62 | 84610 | 100724 | 6976 | 14800 | 08 | 1 |  | 2021-10-12 06:15 | 1550 | 124 |  | 36 | [16 empty] | 78.85 | 100 | 0 | 0 | 0 |  | 650 |  | Y | N | 0 | 0 | 0 |  | 651 |  | Y | N | N |  |  | Y |  |  |  | BT180180 | C
A67433 | 2021-10-12 | 1 | C |  | 6 | A | AE1055M1 | 탄소강 | AE1055LS계 | BM#1 | 1615 | 38 | 1596 | 1550 | 27 | 4000 |  | 3 | 0.2 | 20 |  | -1.45 | 1552 | 1588 | 0 | 175.1 |  | 38 | 16 | 64 | Y |  | 2021-10-12 07:11 | 66 | 1097 | 29 | 27 | 27 | 28 | 28 | 28 | 27 | 27 | 27 | 26 | 25 | 25 |  | 25 | 27 | 28 | 25 | 28 | -0.07 | Y | 40 | Y | 0 | [7 empty] | N | N | N | N | 210 | 0.5 | 57 | 101532 | 91442 | 6358 | 15100 | 08 | 1 |  | 2021-10-12 07:25 | 1552 | 105 |  | 38 | 25 | [7 empty] | 2D9C9889BAC84933ABBF028ACC48DBF1 | 49462006355E45DC8731FD2301A7E8A8 | CE6DD2E806F64B0EA5B2417EFB7F6E26 |  | 1DDF2984A51B417D91DD630DAA491F35 | 68707A4D4E994D01B0ACFB703F6FCE2B | ADEF3D75AC6C44BC89DFEE9AABED75F5 |  | 103.13 | 100 | 0 | 0 | 0 |  | 650 |  | Y | N | 0 | 0 | 0 |  | 651 |  | Y | N | N |  |  | Y |  |  |  | BT180180 | H
A67434 | 2021-10-12 | 1 | C |  | 7 | A | AE1055M1 | 탄소강 | AE1055LS계 | BM#1 | 1647 | 37 | 1597 | 1554 | 25 | 3900 |  | 3 | 0.2 | 20 |  | -1.53 | 1552 | 1590 | 0 | 237.98 |  | 35 | 40 | 65 | Y |  | 2021-10-12 08:26 | 66 | 1103 | 24 | 29 | 34 | 37 | 38 | 38 | 39 | 38 | 38 | 37 | 37 |  |  | 37 | 36 | 39 | 37 | 38 | -0.03 | Y | 25 | Y | 0 | [7 empty] | N | N | N | N | 200 | 0.5 | 57 | 101532 | 92603 | 6047 | 15100 | 08 | 1 |  | 2021-10-12 08:33 | 1552 | 93 |  | 21 | [16 empty] | 101.94 | 100 | 0 | 0 | 0 |  | 650 |  | Y | N | 0 | 0 | 0 |  | 651 |  | Y | N | N |  |  | Y |  |  |  | BT180180 | C
A67435 | 2021-10-12 | 1 | C | TUNDISH교체전 | 8 | A | AE1055M1 | 탄소강 | AE1055LS계 | BM#1 | 1652 | 41 | 1594 | 1577 | 24 | 3500 |  | 3 | 0.2 | 20 |  | -1.52 | 1552 | 1591 | 0 | 211.61 |  | 5 | 14 | 70 | Y |  | 2021-10-12 09:26 | 66 | 1092 | 36 | 37 | 37 | 38 | 37 | 37 | 36 | 35 | 34 | 33 | 32 | 31 | 31 | 30 | 34 | 38 | 30 | 37 | -0.16 | Y | 50 | Y | -0.2 | [7 empty] | N | N | N | N | 190 | 0.43 | 82 | 82064 | 101448 | -1148 | 2000 | 08 | 1 |  | 2021-10-12 09:33 | 1552 | 91 |  | 19 |  | *전공정 요청으로 감속주입-감속주입 20%이상으로 이상재및 생관통보 *전공정요청 L/D잔강 이월 안함-이상재등록 |  | C776139A0FF149ED8434CC6AC185546D | 26B9732A5AD948E0A25C2644F0DF8623 | [11 empty] | 80.53 | 100 | 0 | 3500 | 0 |  | 650 |  | Y | N | 0 | 3500 | 0 |  | 651 |  | Y | N | N |  |  | N |  |  |  | BT180180 | C
B66838 | 2021-10-12 | 2 | C | 연주시작 | 1 | A | SFMN438VM4 | 합금강 | KFMN443계 | BM#2 | 1616 | 42 | 1673 | 1571 | 36 | 7200 |  | 1 | 0.43 | 21 |  | -2.62 | 1571 | 1664 | 0 | 30.16 | 0 | 32 | 7 | 66 | Y |  | 2021-10-12 11:08 | 77 | 1100 | -301 | -284 | 29 | 26 | 30 | 37 | 40 | 40 | 40 | 40 | 40 | 40 | 42 | 42 | 38 | 42 | 42 | 40 | 0 |  |  | Y | 0.4 |  | 2.07 | 2.07 | 1.36 |  |  |  | N | N | N | M | 210 | 0.5 | 62 | 99540 | 102200 | -4250 | 15100 | 12 | 1 |  | 2021-10-12 11:15 | 1571 | 155 |  | 16 |  | *START 11:26 * T/D FLUX 용탕부: 120 KG / 유탕부: 10KG 투입. * BUTT 타입롱노즐사용(슬리브타입.) *STR#1.2 코너히터기 건조로 미적용 *수소 10분 측정값 기준치 초과,생관통보 |  | D6F61D174B064957BC88870FA72B989D | AC5ECDD5D3834574B008647D8499B075 | [11 empty] | 102.57 | 42.86 | 1000 | 0 | 0 |  | 651 | 400 | N | N | 1000 | 0 | 0 |  | 650 | 400 | N | N |  |  |  |  | Y |  |  |  | C
A67436 | 2021-10-12 | 1 | C | TUNDISH교체 | 1 | B | SCR420H1V | 소입성보증강 | C | BM#1 | 1625 | 45 | 1635 | 1567 | 37 | 7500 |  | 3 | 0.16 | 15 |  | -2.66 | 1584 | 1635 | 0 | 223.03 |  | 1 | 49 | 59 | Y |  | 2021-10-12 10:59 | 75 | 1098 | -253 | 12 | 19 | 22 | 23 | 26 | 28 | 29 | 28 | 28 | 29 | 29 | 30 | 30 | 26 | 30 | 30 | 29 | 0 |  |  | Y | 0.2 |  | 3.13 | 3.13 | 1.57 |  |  |  | N | N | N | N | 150 | 0.48 | 61 | 101532 | 101407 | 4993 | 15200 | 16 | 2 |  | 2021-10-12 11:06 | 1584 | 119 |  | 27 |  | *T/D FLUX 유:10,용:120kg *전공정 요청으로 감속주입 *첫Heat 수소측정치 OVER되어 이상재 등록및 생관통보-ID:101.102.201.202 | [14 empty] | 94.89 | 100 | 1000 | 0 | 0 |  | 410 |  | Y | Y | 1000 | 0 | 0 |  | 411 |  | Y | Y | N |  | Y |  |  |  |  | BT180180 | H
B66839 | 2021-10-12 | 2 | C |  | 2 | A | SFMN438VM4 | 합금강 | KFMN443계 | BM#2 | 1633 | 52 | 1669 | 1590 | 37 | 6600 |  | 1 | 0.38 | 19 |  | -2.64 | 1569 | 1655 | 0 | 18.77 | 0 | 29 | 10 | 23 | Y |  | 2021-10-12 12:05 | 75 | 1095 | 38 | 38 | 42 | 43 | 42 | 42 | 41 | 41 | 40 | 38 | 36 | 34 |  | 34 | 40 | 43 | 34 | 42 | -0.22 | Y | 40 | Y | -0.4 |  |  |  | 0.89 |  |  |  | N | N | N | Y | 210 | 0.52 | 58 | 91896 | 96590 | -1390 | 15400 | 12 | 1 |  | 2021-10-12 12:11 | 1569 | 155 |  | 21 |  | *STR#1.2 코너히터기 건조로 미적용 *후속B66840 래들 미개공 강제렌싱 1회 실시 ID:306.406 | [6 empty] | 95FFF788D36D49E2BFA7A136407931C3 | 90F066C55EA1457FA4C41F54DDC64605 | 7233A49CFDE24D2DA37DCC1394D59700 |  | C4F185BB8750469A87CB7A9D9BCB81F3 | 9158AB217367463C8B3C45604710DE17 | 00BB4A0BBA414025985BE11D596FFD51 |  | 96.73 | 100 | 0 | 0 | 0 |  | 650 | 400 | N | N | 0 | 0 | 0 |  | 650 | 400 | N | N | [8 empty] | C
A67437 | 2021-10-12 | 1 | C |  | 2 | A | SCR420H1V | 소입성보증강 | C | BM#1 | 1582 | 68 | 1626 | 1539 | 43 | 9000 |  | 3 | 0.21 | 16 |  | -2.25 | 1580 | 1626 | 0 | 180.62 |  | 38 | 17 | 80 | Y |  | 2021-10-12 12:07 | 71 | 1103 | 30 | 29 | 33 | 35 | 35 | 34 | 33 | 32 | 31 | 31 | 30 | 28 | 27 | 27 | 32 | 35 | 27 | 0 | -0.18 | Y | 45 | Y | -0.2 | [7 empty] | N | N | N | N | 140 | 0.5 | 66 | 84610 | 103727 | 4373 | 14900 | 16 | 2 |  | 2021-10-12 12:15 | 1580 | 121 |  | 20 |  | *전공정 요청으로 감속주입 | [14 empty] | 77.8 | 100 | 0 | 0 | 0 |  | 410 |  | Y | Y | 0 | 0 | 0 |  | 411 |  | Y | Y | N |  | Y |  |  |  |  | BT180180 | C
B66840 | 2021-10-12 | 2 | D |  | 3 | A | SFMN438VM4 | 합금강 | KFMN443계 | BM#2 | 1624 | 53 | 1650 | 1582 | 34 | 5600 |  | 1 | 0.35 | 18 |  | -2.35 | 1570 | 1638 | 0 | 11.56 | 0 | 37 | 89 | 47 | N | 1 | 2021-10-12 12:48 | 76 | 1097 | 29 | 33 | 38 | 40 | 40 | 40 | 38 | 37 | 35 | 34 | 31 |  |  | 31 | 36 | 40 | 31 | 40 | -0.22 | Y | 40 | Y | -0.6 |  |  |  | 0.84 |  |  |  | N | N | N | Y | 200 | 0.52 | 61 | 102280 | 102434 | -2884 | 14900 | 12 | 1 |  | 2021-10-12 12:55 | 1570 | 142 |  | 37 |  | * EDGE HEATER 코일 건조로 미적용. | [14 empty] | 103.31 | 100 | 0 | 0 | 0 |  | 650 | 400 | N | N | 0 | 0 | 0 |  | 651 | 400 | N | N | [8 empty] | C
A67438 | 2021-10-12 | 1 | D |  | 3 | A | SCR420H1V | 소입성보증강 | C | BM#1 | 1626 | 38 | 1621 | 1567 | 32 | 6200 |  | 3 | 0.19 | 17 |  | -1.78 | 1586 | 1625 | 0 | 240.06 |  | 35 | 41 | 106 | Y |  | 2021-10-12 13:02 | 77 | 1095 | 26 | 25 | 30 | 34 | 36 | 36 | 37 | 36 | 35 | 35 | 35 | 35 | 35 | 35 | 34 | 37 | 35 | 36 | -0.02 | Y | 30 | Y | 0 | [7 empty] | N | N | N | N | 130 | 0.5 | 57 | 152846 | 92709 | 4991 | 15400 | 16 | 2 |  | 2021-10-12 13:09 | 1586 | 108 |  | 33 |  | *전공정 요청으로 감속주입 *유사강종 연연주 혼탕부 성분확인 ID: 108~110.208~210 | [14 empty] | 157.33 | 100 | 0 | 0 | 0 |  | 410 |  | Y | Y | 0 | 0 | 0 |  | 411 |  | Y | Y | N |  | Y |  |  |  |  | BT180180 | C
B66841 | 2021-10-12 | 2 | D | 잔강최소화전 | 4 | A | SFMN438VM4 | 합금강 | KFMN443계 | BM#2 | 1631 | 39 | 1649 | 1575 | 35 | 6000 |  | 1 | 0.38 | 19 |  | 0 | 1569 | 1648 | 0 | 14.75 | 0 | 6 | 17 | 39 | Y |  | 2021-10-12 13:59 | 75 | 1102 | 26 | 30 | 39 | 42 | 43 | 44 | 44 | 43 | 43 | 43 | 42 | 41 |  | 41 | 41 | 44 | 41 | 43 | -0.05 | Y | 30 | Y | -0.2 |  |  |  | 0.96 |  |  |  | N | N | N | Y | 190 | 0.52 | 58 | 90536 | 96799 | -749 | 2500 | 12 | 1 |  | 2021-10-12 14:08 | 1569 | 129 |  | 29 |  | * T/D 실측잔강 : 2.2T | [14 empty] | 94.55 | 100 | 0 | 3350 | 0 |  | 650 | 400 | Y | N | 0 | 3350 | 0 |  | 650 | 400 | Y | N | [7 empty] | SB125125 | C
A67439 | 2021-10-12 | 1 | D |  | 4 | A | SCR420HON | 소입성보증강 | C | BM#1 | 1604 | 41 | 1628 | 1546 | 32 | 6400 |  | 3 | 0.21 | 21 |  | -1.28 | 1583 | 1617 | 0 | 201.78 |  | 5 | 15 | 72 | Y |  | 2021-10-12 14:01 | 73 | 1092 | 34 | 34 | 31 | 30 | 30 | 29 | 28 | 27 | 27 | 26 | 25 | 25 | 25 | 25 | 28 | 31 | 25 | 25 | -0.12 |  | 50 | Y | 0 | [7 empty] | N | N | N | N | 120 | 0.5 | 61 | 50766 | 97567 | 4983 | 15400 | 16 | 2 |  | 2021-10-12 14:16 | 1583 | 107 |  | 32 |  | *전공정 요청으로 감속주입 *유사강종 연연주 혼탕부 성분확인 ID: 101.201 | [14 empty] | 5076600 | 100 | 0 | 0 | 0 |  | 410 |  | Y | Y | 0 | 0 | 0 |  | 411 |  | Y | Y | N |  | Y |  |  |  |  | BT180180 | C
A67440 | 2021-10-12 | 1 | D |  | 5 | A | SCR420HON | 소입성보증강 | C | BM#1 | 1622 | 40 | 1622 | 1555 | 28 | 5900 |  | 3 | 0.23 | 20 |  | -1.74 | 1580 | 1622 | 0 | 246.89 |  | 32 | 8 | 58 | Y |  | 2021-10-12 15:03 | 70 | 1105 | 25 | 27 | 29 | 30 | 31 | 31 | 30 | 31 | 30 | 29 | 29 | 28 | 28 | 28 | 29 | 31 | 28 | 31 | -0.07 | Y | 40 | Y | 0 | [7 empty] | N | N | N | N | 110 | 0.5 | 63 | 101532 | 101569 | 5131 | 15100 | 16 | 2 |  | 2021-10-12 15:15 | 1580 | 106 |  | 32 |  | *전공정 요청으로 감속주입 | [5 empty] | 3073855F502449FFA8C6DFA30C0B033F | 584EBDED770A4E43B9D7E78F2E305734 | F385B7A1AE964ED69071268C8CCE5622 |  | 139F8FB6851A4C00B525805384A1F54C | 45B1B2B9328F4955BE9A3081B41A57B2 | 6BEC04F6BD9C41CF8B842AA5F85E231E |  |  | 95.29 | 100 | 0 | 0 | 0 |  | 410 |  | Y | Y | 0 | 0 | 0 |  | 411 |  | Y | Y | N |  | Y |  |  |  |  | BT180180 | C
B66842 | 2021-10-12 | 2 | D | 잔강최소화 | 5 | A | SBC70L | 특수용도강 | D3 | BM#2 | 1590 | 48 | 1648 | 1566 | 42 | 7000 |  | 1 | 0.47 | 21 |  | -2.72 | 1570 | 1648 | 25.79 | 0 | 0 | 1 | 50 | 28 | Y |  | 2021-10-12 14:51 | 72 | 1099 | -190 | -58 | 31 | 30 | 33 | 35 | 34 | 34 | 34 | 34 | 33 | 32 |  | 32 | 25 | 35 | 32 | 34 | -0.1 | Y | 30 | Y | -0.2 |  |  |  | 0.46 |  |  |  | N | N | N | Y | 180 | 0.48 | 57 | 94164 | 97368 | -918 | 15200 | 12 | 1 |  | 2021-10-12 14:55 | 1570 | 148 |  | 51 |  | * 롱노즐 재사용 | 35B1A629FB1143EE96FA15507BA4ADD4 | [13 empty] | 91.73 | 100 | 2500 | 0 | 0 |  | 650 | 400 | Y | Y | 2500 | 0 | 0 |  | 651 | 400 | Y | Y | Y | [5 empty] | Y | RB117.00 | C
A67441 | 2021-10-12 | 1 | D |  | 6 | A | SCR420HON | 소입성보증강 | C | BM#1 | 1590 | 39 | 1627 | 1530 | 32 | 7000 |  | 3 | 0.25 | 19 |  | -1.41 | 1594 | 1627 | 0 | 203.53 |  | 38 | 18 | 52 | Y |  | 2021-10-12 16:06 | 84 | 1088 | 26 | 27 | 32 | 36 | 39 | 40 | 41 | 40 | 40 | 40 | 39 | 39 | 39 | 39 | 38 | 41 | 39 | 40 | -0.02 | Y | 35 | Y | 0 | [8 empty] | N | N | Y | 100 | 0.5 | 61 | 101532 | 97118 | 4682 | 15700 | 16 | 2 |  | 2021-10-12 16:17 | 1594 | 106 |  | 34 |  | *전공정요청 감속주입 | [14 empty] | 99.44 | 100 | 0 | 0 | 0 |  | 410 |  | Y | Y | 0 | 0 | 0 |  | 411 |  | Y | Y | N |  | Y |  |  |  |  | BT180180 | H
B66843 | 2021-10-12 | 2 | D |  | 6 | A | SBC70L | 특수용도강 | D3 | BM#2 | 1590 | 39 | 1629 | 1583 | 34 | 5400 |  | 1 | 0.36 | 21 |  | -2.37 | 1560 | 1626 | 13.58 | 0 | 0 | 29 | 11 | 36 | Y |  | 2021-10-12 15:52 | 62 | 1089 | 29 | 27 | 28 | 28 | 27 | 26 | 27 | 27 | 25 | 23 | 22 | 21 |  | 21 | 26 | 28 | 21 | 27 | -0.16 | Y | 45 | Y | -0.2 |  |  |  | 0.57 |  |  |  | N | N | N | Y | 170 | 0.5 | 60 | 94164 | 96634 | -834 | 15400 | 12 | 1 |  | 2021-10-12 16:05 | 1560 | 136 |  | 49 | 10 | [15 empty] | 98.5 | 100 | 0 | 0 | 0 |  | 650 | 400 | Y | Y | 0 | 0 | 0 |  | 651 | 400 | Y | Y | Y | [6 empty] | RB117.00 | C
A67442 | 2021-10-12 | 1 | D |  | 7 | A | SCR420HON | 소입성보증강 | C | BM#1 | 1630 | 40 | 1616 | 1568 | 27 | 5600 |  | 3 | 0.24 | 19 |  | -1.29 | 1585 | 1616 | 0 | 235.72 |  | 35 | 42 | 63 | Y |  | 2021-10-12 17:09 | 75 | 1090 | 38 | 39 | 40 | 40 | 40 | 41 | 40 | 40 | 39 | 39 | 39 | 38 | 39 | 39 | 39 | 41 | 38 | 40 | -0.02 | Y | 30 | Y | 0.2 | [7 empty] | N | N | N | N | 150 | 0.52 | 59 | 101532 | 98752 | 5948 | 15200 | 16 | 2 |  | 2021-10-12 17:21 | 1585 | 105 |  | 32 | [16 empty] | 97.82 | 100 | 0 | 0 | 0 |  | 410 |  | Y | Y | 0 | 0 | 0 |  | 411 |  | Y | Y | N |  | Y |  |  |  |  | BT180180 | H
B66844 | 2021-10-12 | 2 | D |  | 7 | A | SBC70L | 특수용도강 | D3 | BM#2 | 1604 | 51 | 1656 | 1533 | 45 | 8700 |  | 1 | 0.39 | 21 |  | -3.37 | 1563 | 1653 | 24.08 | 0 | 0 | 33 | 68 | 11598 | Y |  | 2021-10-12 17:19 | 65 | 1089 | 19 | 22 | 27 | 30 | 31 | 31 | 31 | 30 | 29 | 28 | 27 | 27 | 25 | 25 | 28 | 31 | 25 | 31 | -0.15 | Y | 40 | Y | -0.4 |  |  |  | 0.55 |  |  |  | N | N | N | Y | 170 | 0.5 | 60 | 93356 | 96552 | 148 | 15000 | 12 | 1 |  | 2021-10-12 17:24 | 1563 | 120 |  | 24 | 20 | [15 empty] | 9335600 | 100 | 0 | 0 | 0 |  | 650 | 400 | Y | Y | 0 | 0 | 0 |  | 650 | 400 | Y | Y | Y | [6 empty] | RB117.00 | C
A67443 | 2021-10-12 | 1 | D |  | 8 | A | SCR420HON | 소입성보증강 | C | BM#1 | 1632 | 38 | 1619 | 1564 | 25 | 5200 |  | 3 | 0.24 | 18 |  | -1.43 | 1587 | 1619 | 0 | 205.97 |  | 5 | 16 | 73 | Y |  | 2021-10-12 18:02 | 77 | 1089 | 37 | 37 | 35 | 35 | 35 | 36 | 36 | 35 | 35 | 35 | 35 | 34 | 35 | 35 | 35 | 36 | 34 | 35 | -0.07 | Y | 30 | Y | 0.2 | [7 empty] | N | N | N | N | 140 | 0.52 | 58 | 101532 | 95830 | 4970 | 14900 | 16 | 2 |  | 2021-10-12 18:13 | 1587 | 107 |  | 41 | [16 empty] | 10153200 | 100 | 0 | 0 | 0 |  | 410 |  | Y | Y | 0 | 0 | 0 |  | 411 |  | Y | Y | N |  | Y |  |  |  |  | BT180180 | H
B66845 | 2021-10-12 | 2 | D | TUNDISH교체전 | 8 | A | SBC70L | 특수용도강 | D3 | BM#2 | 1597 | 42 | 1622 | 1544 | 39 | 7100 |  | 1 | 0.4 | 21 |  | -2.81 | 1566 | 1636 | 18.67 | 0 | 0 | 6 | 18 | 69 | Y |  | 2021-10-12 18:08 | 68 | 1089 | 21 | 21 | 32 | 36 | 37 | 38 | 37 | 37 | 36 | 36 | 34 | 33 | 32 | 32 | 34 | 38 | 32 | 37 | -0.17 | Y | 35 | Y | -0.2 |  |  |  | 0.35 |  |  |  | N | N | N | M | 220 | 0.5 | 61 | 93904 | 97990 | -540 | 2000 | 12 | 1 |  | 2021-10-12 18:20 | 1566 | 122 |  | 35 |  |  | 8C79BFA7E5894AEA992285917F108F61 | 1B78595D88E94281BB8916BE293381A1 | E9D6E68739FE4F29A864D72B5BFEAC60 | [11 empty] | 96.36 | 100 | 0 | 2740 | 0 |  | 650 | 400 | Y | Y | 0 | 2660 | 0 |  | 650 | 400 | Y | Y | Y | [6 empty] | RB146.05 | C
A67444 | 2021-10-12 | 1 | D |  | 9 | A | SCR420HON | 소입성보증강 | C | BM#1 | 1597 | 41 | 1627 | 1531 | 34 | 7000 |  | 3 | 0.24 | 18 |  | -1.93 | 1583 | 1627 | 0 | 238.76 |  | 32 | 9 | 62 | Y |  | 2021-10-12 19:13 | 73 | 1088 | 34 | 35 | 36 | 37 | 38 | 38 | 37 | 37 | 37 | 36 | 36 | 36 |  | 36 | 37 | 38 | 36 | 37 | -0.06 | Y | 35 | Y | 0 | [7 empty] | N | N | N | N | 130 | 0.52 | 57 | 84610 | 97373 | 4977 | 15000 | 16 | 2 |  | 2021-10-12 19:25 | 1583 | 105 |  | 30 | [16 empty] | 8461000 | 100 | 0 | 0 | 0 |  | 410 |  | Y | Y | 0 | 0 | 0 |  | 411 |  | Y | Y | N |  | Y |  |  |  |  | BT180180 | H
B66846 | 2021-10-12 | 2 | D | TUNDISH교체 | 1 | B | AE4330VM2 | 합금강 | SNCM439계 | BM#2 | 1599 | 54 | 1665 | 1549 | 50 | 9800 |  | 1 | 0.43 | 21 |  | -2.95 | 1582 | 1666 | 24.67 | 0 | 0 | 1 | 51 | 40 | Y |  | 2021-10-12 19:28 | 89 | 1090 | -376 | 12 | 28 | 29 | 32 | 38 | 40 | 42 | 42 | 44 | 44 | 43 | 42 | 42 | 38 | 44 | 42 | 42 | 0 |  | 15 | Y | -0.2 | 0.8 | 1.6 | 1.6 |  |  |  |  | N | N | N | N | 220 | 0.43 | 63 | 102293 | 91622 | 4178 | 15300 | 17 | 2 |  | 2021-10-12 19:31 | 1582 | 151 |  | 43 |  | * BUTT 타입롱노즐사용(슬리브타입.) * T/D FLUX 용탕부: 120 KG / 유탕부: 10KG 투입. | [14 empty] | 107.39 | 100 | 700 | 0 | 0 |  | 650 | 400 | Y | Y | 700 | 0 | 0 |  | 651 | 400 | Y | Y | Y | Y | [5 empty] | RB146.05 | C
A67445 | 2021-10-12 | 1 | D |  | 10 | A | SCR420HON | 소입성보증강 | C | BM#1 | 1628 | 42 | 1625 | 1556 | 36 | 6100 |  | 3 | 0.22 | 18 |  | -1.85 | 1584 | 1625 | 0 | 238.09 |  | 38 | 19 | 64 | Y |  | 2021-10-12 20:14 | 74 | 1090 | 36 | 36 | 37 | 38 | 38 | 38 | 37 | 37 | 36 | 36 | 35 | 35 |  | 35 | 37 | 38 | 35 | 38 | -0.07 | Y | 40 | Y | 0 | [7 empty] | N | N | N | N | 120 | 0.52 | 59 | 101532 | 95820 | 5530 | 14500 | 16 | 2 |  | 2021-10-12 20:27 | 1584 | 103 |  | 27 | [16 empty] | 99.98 | 100 | 0 | 0 | 0 |  | 410 |  | Y | Y | 0 | 0 | 0 |  | 411 |  | Y | Y | N |  | Y |  |  |  |  | BT180180 | H
B66847 | 2021-10-12 | 2 | B |  | 2 | B | AE4330VM2 | 합금강 | SNCM439계 | BM#2 | 1599 | 50 | 1635 | 1541 | 46 | 9200 |  | 1 | 0.38 | 19 |  | -2.31 | 1562 | 1627 | 13.8 | 0 | 0 | 29 | 12 | 56 | Y |  | 2021-10-12 20:38 | 69 | 1089 | 40 | 39 | 38 | 38 | 38 | 38 | 37 | 37 | 36 | 34 | 34 | 33 | 32 | 31 | 36 | 38 | 31 | 38 | -0.13 |  | 55 | Y | -0.2 |  |  |  | 0.96 |  |  |  | N | N | N | N | 220 | 0.45 | 66 | 90852 | 94591 | 3059 | 15500 | 17 | 2 |  | 2021-10-12 20:43 | 1562 | 140 |  | 36 | [16 empty] | 93.76 | 100 | 0 | 0 | 0 |  | 650 | 400 | Y | Y | 0 | 0 | 0 |  | 651 | 400 | Y | Y | Y | Y | [5 empty] | RB177.80 | C
A67446 | 2021-10-12 | 1 | B |  | 11 | A | SCR420HON | 소입성보증강 | C | BM#1 | 1636 | 51 | 1622 | 1570 | 28 | 5900 |  | 3 | 0.24 | 18 |  | -1.75 | 1583 | 1622 | 0 | 233.92 |  | 35 | 43 | 61 | Y |  | 2021-10-12 21:18 | 73 | 1088 | 34 | 39 | 41 | 42 | 43 | 43 | 42 | 41 | 40 | 41 | 41 | 41 | 41 | 41 | 41 | 43 | 40 | 41 | 0 | Y | 20 | Y | 0 | [7 empty] | N | N | N | N | 110 | 0.52 | 63 | 101532 | 106895 | 5305 | 15300 | 16 | 2 |  | 2021-10-12 21:30 | 1583 | 106 |  | 23 | [16 empty] | 90.73 | 100 | 0 | 0 | 0 |  | 410 |  | Y | Y | 0 | 0 | 0 |  | 411 |  | Y | Y | N |  | Y |  |  |  |  | BT180180 | H
B66848 | 2021-10-12 | 2 | B |  | 3 | B | AE4330VM2 | 합금강 | SNCM439계 | BM#2 | 1603 | 53 | 1647 | 1564 | 48 | 8400 |  | 1 | 0.37 | 24 |  | -2.57 | 1553 | 1636 | 25.78 | 0 | 0 | 33 | 69 | 70 | Y |  | 2021-10-12 22:01 | 60 | 1089 | 28 | 29 | 30 | 33 | 32 | 31 | 31 | 30 | 28 | 27 | 26 | 26 | 24 | 24 | 29 | 33 | 24 | 0 | -0.18 | Y | 50 | Y | -0.4 |  |  |  | 0.74 |  |  |  | Y | Y | Y | N | 210 | 0.45 | 68 | 97758 | 96965 | 2985 | 15800 | 17 | 2 |  | 2021-10-12 22:06 | 1553 | 142 |  | 20 | [16 empty] | 98.6 | 100 | 0 | 0 | 0 |  | 650 | 400 | Y | Y | 0 | 0 | 0 |  | 650 | 400 | Y | Y | Y | Y | [5 empty] | RB203.20 | C
A67447 | 2021-10-12 | 1 | B |  | 12 | A | SCR420HON | 소입성보증강 | C | BM#1 | 1625 | 37 | 1617 | 1557 | 32 | 5000 |  | 3 | 0.23 | 20 |  | -1.37 | 1580 | 1614 | 0 | 271.29 |  | 5 | 17 | 59 | Y |  | 2021-10-12 22:14 | 70 | 1089 | 40 | 36 | 35 | 36 | 35 | 35 | 34 | 33 | 33 | 33 | 33 |  |  | 33 | 35 | 36 | 33 | 35 | -0.05 | Y | 35 | Y | 0 | [7 empty] | N | N | N | N | 100 | 0.52 | 57 | 101532 | 95367 | 1033 | 14700 | 16 | 2 |  | 2021-10-12 22:28 | 1580 | 108 |  | 32 |  | *전공정요청 L/D잔강 이월 안함-이상재등록 | [14 empty] | 105.49 | 100 | 0 | 0 | 0 |  | 410 |  | Y | Y | 0 | 0 | 0 |  | 411 |  | Y | Y | N |  | N |  |  |  |  | BT180180 | H
A67448 | 2021-10-12 | 1 | B |  | 13 | A | SCR420HON | 소입성보증강 | C | BM#1 | 1629 | 39 | 1622 | 1563 | 24 | 4900 |  | 3 | 0.23 | 20 |  | -1.44 | 1582 | 1618 | 0 | 234.92 |  | 32 | 10 | 56 | Y |  | 2021-10-12 23:09 | 72 | 1090 | 31 | 30 | 31 | 32 | 34 | 34 | 34 | 34 | 34 | 34 | 34 | 33 | 33 | 33 | 33 | 34 | 33 | 34 | -0.03 | Y | 40 | Y | 0 | [7 empty] | N | N | N | N | 150 | 0.52 | 58 | 101532 | 98176 | 3974 | 14500 | 16 | 2 |  | 2021-10-12 23:20 | 1582 | 106 |  | 35 |  | *전공정요청 L/D잔강 이월 안함-이상재등록 | [14 empty] | 100.98 | 100 | 0 | 0 | 0 |  | 410 |  | Y | Y | 0 | 0 | 0 |  | 411 |  | Y | Y | N | [6 empty] | BT180180 | H
B66849 | 2021-10-12 | 2 | B |  | 4 | B | AE4330VM2 | 합금강 | SNCM439계 | BM#2 | 1608 | 56 | 1644 | 1548 | 46 | 8700 |  | 1 | 0.38 | 20 |  | -2.72 | 1556 | 1634 | 15.6 | 0 | 0 | 6 | 19 | 78 | Y |  | 2021-10-12 23:08 | 63 | 1088 | 21 | 25 | 29 | 32 | 32 | 32 | 31 | 30 | 29 | 28 | 26 | 25 | 25 | 25 | 28 | 32 | 25 | 32 | -0.13 | Y | 55 | Y | 0 |  |  |  | 1.24 |  |  |  | Y | Y | Y | N | 200 | 0.45 | 73 | 93831 | 102210 | 1290 | 15500 | 17 | 2 |  | 2021-10-12 23:09 | 1556 | 136 |  | 23 | 18 | * 전공정 요청 L/D잔강이월 미실시 이상공정등록 및 생관통보 | [14 empty] | 87.45 | 100 | 0 | 0 | 0 |  | 650 | 400 | Y | Y | 0 | 0 | 0 |  | 651 | 400 | Y | Y | Y | [6 empty] | RB184.15 | C
A67449 | 2021-10-12 | 1 | B | TUNDISH교체전 | 14 | A | SCR420HON | 소입성보증강 | C | BM#1 | 1626 | 44 | 1616 | 1551 | 25 | 4800 |  | 3 | 0.23 | 20 |  | -1.4 | 1581 | 1616 | 0 | 226.22 |  | 38 | 20 | 54 | Y |  | 2021-10-13 00:07 | 71 | 1093 | 32 | 31 | 33 | 33 | 33 | 34 | 34 | 34 | 33 | 33 | 33 |  |  | 33 | 33 | 34 | 33 | 34 | -0.04 | Y | 25 | Y | 0 | [7 empty] | N | N | N | N | 140 | 0.55 | 55 | 84476 | 95758 | 4392 | 2000 | 16 | 2 |  | 2021-10-13 00:31 | 1581 | 111 |  | 36 |  | *전공정요청 L/D잔강 이월 안함-이상재등록 |  | BEB3FEFA73404B8EB17DEC425318951F | 51EF499387114C219C36E7C5F8A5F8C8 | CC75226FAA204D14B1C1A761E513FC56 |  |  | 67E78552749A4151877C8B3A359D55A1 | B45C35B3069B4C17BE70100A97372F4C | 658424669B224A5888758979A950E351 |  | 98F1D08D2B29406BBDE910BD14820B08 | 8434B48B2AD541E5B36432FDACB3CD6B | DF4B0F198DAE44D3A77F13AD3CB04AD7 |  | 85.07 | 100 | 0 | 3000 | 0 |  | 410 |  | Y | Y | 0 | 3100 | 0 |  | 411 |  | Y | Y | N | [6 empty] | BT180180 | H
B66850 | 2021-10-12 | 2 | B |  | 5 | B | AE4330VM2 | 합금강 | SNCM439계 | BM#2 | 1647 | 50 | 1631 | 1562 | 39 | 7600 |  | 1 | 0.37 | 19 |  | -2.66 | 1553 | 1624 | 17.29 | 0 | 0 | 1 | 52 | 45 | Y |  | 2021-10-13 00:08 | 60 | 1095 | 21 | 20 | 25 | 27 | 27 | 28 | 28 | 26 | 26 | 25 | 24 | 23 | 22 | 19 | 24 | 28 | 19 | 0 | -0.2 | Y | 45 | Y | -0.4 |  |  |  | 1.02 |  |  |  | N | N | N | N | 190 | 0.45 | 73 | 94430 | 102204 | -454 | 13800 | 17 | 2 |  | 2021-10-13 00:15 | 1553 | 136 |  | 36 | 20 | * 전공정 요청 L/D잔강이월 미실시 이상공정등록 및 생관통보 | [14 empty] | 92.94 | 100 | 0 | 0 | 0 |  | 650 | 400 | Y | Y | 0 | 0 | 0 |  | 650 | 400 | Y | Y | Y | [6 empty] | RB184.15 | C
A67450 | 2021-10-12 | 1 | B | TUNDISH교체 | 1 | A | SM45CS1 | 탄소강 | B | BM#1 | 1625 | 34 | 1637 | 1565 | 25 | 5100 |  | 3 | 0.24 | 20 |  | -2.04 | 1580 | 1631 | 127.55 | 155.41 |  | 35 | 44 | 50 | Y |  | 2021-10-13 01:16 | 89 | 1097 | -104 | 37 | 32 | 36 | 40 | 45 | 46 | 48 | 49 | 49 | 49 | 49 |  | 49 | 44 | 49 | 49 | 49 | 0 |  | 15 | Y | 0 |  | 2.46 | 2.19 |  |  |  |  | N | N | N | N | 210 | 0.48 | 63 | 101532 | 98421 | 2329 | 15300 | 11 | 1 |  | 2021-10-13 01:24 | 1580 | 131 |  | 44 |  | *T/D FLUX 유:10KG,용120KG | [14 empty] | 102.2 | 100 | 700 | 0 | 0 |  | 650 |  | Y | Y | 700 | 0 | 0 |  | 651 |  | Y | Y | N | [6 empty] | BT180180 | H
B66851 | 2021-10-12 | 2 | B | 연주종료 | 6 | B | AE4330VM2 | 합금강 | SNCM439계 | BM#2 | 1610 | 48 | 1633 | 1551 | 41 | 7900 |  | 1 | 0.3 | 19 |  | -2.59 | 1553 | 1626 | 18.49 | 0 | 0 | 29 | 13 | 60 | Y |  | 2021-10-13 01:31 | 60 | 1103 | 14 | 20 | 26 | 29 | 29 | 30 | 30 | 29 | 28 | 27 | 27 | 26 | 24 | 24 | 26 | 30 | 24 | 29 | -0.15 | Y | 40 | Y | 0 |  |  |  | 0.84 |  |  |  | N | N | N | N | 180 | 0.45 | 67 | 100077 | 97138 | 462 | 2000 | 17 | 2 |  | 2021-10-13 01:33 | 1553 | 130 |  | 27 |  | * 전공정 요청 L/D잔강이월 미실시 이상공정등록 및 생관통보 * 연주종료: 03시 21분 | E64485EDCA5B40AFA02844071A30921D | D4E41FF9F3E6489BAE93D7DEE76A8AAB | 4A3875BB8EC94DB3987DC98859605264 |  |  | A1E4F28717744753BA4A218F2BF3B104 | AD1C1D1F08A24E37B5C42E1BE41D475D |  |  | F11471ABEDA84618B20472A9E90B5B68 | C3B07CAFAAF54C67A395C57C47351665 |  |  |  | 103.6 | 100 | 0 | 2900 | 0 |  | 650 | 400 | Y | Y | 0 | 3300 | 0 |  | 651 | 400 | Y | Y | Y | [6 empty] | RB139.70 | C
A67451 | 2021-10-12 | 1 | B |  | 2 | B | SM45CS1 | 탄소강 | B | BM#1 | 1620 | 36 | 1600 | 1533 | 25 | 5000 |  | 3 | 0.23 | 16 |  | 75.06 | 1550 | 0 | 115.45 | 15.12 |  | 5 | 18 | 41 | Y |  | 2021-10-13 02:35 | 59 | 1105 | 47 | 38 | 32 | 28 | 26 | 24 | 23 | 23 | 23 | 22 | 21 | 20 | 19 | 19 | 27 | 32 | 19 | 23 | -0.26 |  | 50 | Y | -0.2 | [7 empty] | N | N | N | N | 200 | 0.51 | 61 | 101532 | 99311 | -311 | 14100 | 11 | 1 |  | 2021-10-13 02:48 | 1550 | 133 |  | 31 | [16 empty] | 103.55 | 100 | 0 | 0 | 0 |  | 650 |  | Y | Y | 0 | 0 | 0 |  | 651 |  | Y | Y | N | [6 empty] | BT180180 | H
A67452 | 2021-10-12 | 1 | B |  | 3 | A | SM45CS1 | 탄소강 | B | BM#1 | 1657 | 58 | 1598 | 1606 | 20 | 3100 |  | 3 | 0.24 | 19 |  | -1.63 | 1557 | 1595 | 128.17 | 123.47 |  | 32 | 11 | 41 | Y |  | 2021-10-13 03:37 | 66 | 1102 | 17 | 21 | 27 | 30 | 32 | 32 | 32 | 32 | 32 | 30 | 30 | 29 | 28 | 28 | 29 | 32 | 28 | 32 | -0.09 | Y | 40 | Y | -0.2 | [7 empty] | N | N | N | N | 190 | 0.52 | 62 | 84610 | 104175 | 1575 | 14100 | 11 | 1 |  | 2021-10-13 03:45 | 1557 | 133 |  | 30 | [16 empty] | 80.97 | 100 | 0 | 0 | 0 |  | 0 |  | Y | Y | 0 | 0 | 0 |  | 0 |  | Y | Y | N | [6 empty] | BT180180 | H
A67453 | 2021-10-12 | 1 | C | 잔강최소화전 | 4 | A | SM45CS1 | 탄소강 | B | BM#1 | 1648 | 35 | 1591 | 1603 | 19 | 2900 |  | 3 | 0.24 | 15 |  | -1.54 | 1562 | 1591 | 106.76 | 64.53 |  | 38 | 21 | 79 | Y |  | 2021-10-13 04:20 | 71 | 1096 | 25 | 26 | 29 | 30 | 32 | 32 | 31 | 31 | 30 | 29 | 28 | 27 | 26 | 26 | 29 | 32 | 26 | 0 | -0.15 | Y | 40 | Y | -0.2 | [7 empty] | N | N | N | N | 180 | 0.51 | 60 | 100259 | 98669 | 1281 | 3000 | 11 | 1 |  | 2021-10-13 04:29 | 1562 | 118 |  | 52 |  | *L/D강제개공으로 나탕주입ID:106.206 |  | 0CDA19F4F17841668E59D538F1EEC84D | 4C97A00299C346A78C1EC32336F7DC11 | [11 empty] | 101.17 | 100 | 0 | 3100 | 0 |  | 650 |  | Y | Y | 0 | 3100 | 0 |  | 651 |  | Y | Y | N |  |  | Y |  |  |  | BT180180 | H
B66855 | 2021-10-12 | 2 | C | 잔강최소화 | 5 | A | SWRCH45FCR | 탄소강 | B | BM#1 | 1629 | 40 | 1625 | 1584 | 29 | 5000 |  | 1 | 0.31 | 14 |  | -2.55 | 1564 | 1621 | 18.65 | 28.17 | 0 | 35 | 45 | 56 | N | 1 | 2021-10-13 05:52 | 72 | 1100 | -234 | -235 | 10 | 31 | 34 | 36 | 37 | 38 | 38 | 38 | 38 | 37 |  | 37 | 24 | 38 | 37 | 38 | -0.05 | Y | 20 | Y | -0.2 | [7 empty] | N | N | N | N | 170 | 0.48 | 54 | 88692 | 92827 | 1373 | 14400 | 11 | 1 |  | 2021-10-13 06:01 | 1564 | 128 |  | 37 |  | *L/D강제개공으로 나탕주입ID:101.201 *롱노즐 재사용 | [14 empty] | 94.76 | 100 | 2500 | 0 | 0 |  | 0 |  | Y | N | 2500 | 0 | 0 |  | 0 |  | Y | N | N | [5 empty] | Y | BT180180 | H
A67454 | 2021-10-12 | 1 | C | 연주시작 | 1 | B | 25SICRMOV6M | 합금강 | C1 | BM#2 | 1609 | 58 | 1621 | 1550 | 42 | 8800 |  | 3 | 0.21 | 22 |  | -1.64 | 1581 | 1624 | 0 | 345.3 |  | 29 | 14 |  | Y |  | 2021-10-13 06:17 | 86 | 1102 | -381 | -329 | 35 | 33 | 31 | 37 | 41 | 42 | 43 | 43 | 44 | 43 | 41 | 39 | 40 | 44 | 39 | 43 | -0.25 |  | 20 | Y | -0.2 |  | 1.75 | 1.75 |  |  |  |  | N | N | N | N | 220 | 0.44 | 70 | 96876 | 105350 | -3550 | 15100 | 05 | 1 |  | 2021-10-13 06:35 | 1581 | 143 |  | 28 |  | *START 06:46 * T/D FLUX 용탕부: 120 KG / 유탕부: 10KG 투입. * BUTT 타입롱노즐사용(슬리브타입.) *STR#1.2 코너히터기 건조로 미적용,이상공정 등록 및 생관통보 |  | C97A21D0B53A4BEBACB679533B7F72EA | 6F1E259DE9614DF2A6552DC1E970D861 | [11 empty] | 94.88 | 46.15 | 700 | 0 | 0 |  | 651 | 900 | N | Y | 700 | 0 | 0 |  | 650 | 900 | N | Y | Y |  |  |  | Y |  |  | RB200.00 | H
B66856 | 2021-10-12 | 2 | C |  | 6 | A | SWRCH45FCR | 탄소강 | B | BM#1 | 1639 | 37 | 1614 | 1580 | 27 | 4500 |  | 1 | 0.31 | 14 |  | -2.19 | 1554 | 1615 | 0 | 13.79 | 0 | 33 | 71 | 117 | Y |  | 2021-10-13 06:40 | 62 | 1094 | 36 | 36 | 31 | 30 | 29 | 28 | 28 | 27 | 26 | 25 | 25 | 23 | 23 | 21 | 27 | 31 | 21 | 0 | -0.18 |  | 55 | Y | -0.4 | [7 empty] | N | N | N | N | 210 | 0.49 | 65 | 88692 | 99695 | 305 | 15100 | 11 | 1 |  | 2021-10-13 06:46 | 1554 | 126 |  | 44 |  | *전공정 요청으로 감속주입 | [6 empty] | FE96773B1240458E8CD3507EFD20D9A4 | ACCEB32840E64CDE85EC98E9CB99A2B0 | 4D4B72E91B594BF6B3491A901D8805B7 |  | 3734AC6DEBA246DCB2B9332026770585 | 723A3F26DFB244E7936D2D43431AC308 | AC026F36C31B4055B989612F01343B38 |  | 89.91 | 100 | 0 | 0 | 0 |  | 650 |  | Y | N | 0 | 0 | 0 |  | 651 |  | Y | N | N | [6 empty] | BT180180 | H
A67455 | 2021-10-12 | 1 | C |  | 2 | A | 25SICRMOV6M | 합금강 | C1 | BM#2 | 1583 | 65 | 1607 | 1531 | 39 | 7300 |  | 3 | 0.18 | 18 |  | -1.45 | 1572 | 1606 | 38.32 | 179.99 |  | 6 | 21 | 78 | Y |  | 2021-10-13 07:24 | 77 | 1095 | 36 | 34 | 33 | 33 | 32 | 32 | 31 | 30 | 30 | 29 | 28 | 29 | 28 | 28 | 31 | 33 | 28 | 28 | -0.09 | Y | 55 | Y | 0 |  |  |  | 0.71 |  |  |  | N | N | N | N | 220 | 0.47 | 67 | 96876 | 100173 |  | 16200 | 05 | 1 |  | 2021-10-13 07:40 | 1572 | 136 |  | 31 |  | *STR#1.2 코너히터기 건조로 미적용,이상공정 등록 및 생관통보 | [6 empty] | FC161EDAAD544915B1AF0B617054CF74 | 587D5F32F8984411BB16B1D99D75B73F | F610F29BB0684852AC97401FEE7D6FFC |  | F048536B28F04A59B1743291AD0C07DD | 5A8DD003FE9649619DE89C041ABD2958 | 2FE9DF1A399F4BCF8619051A9B067200 |  | 63.42 | 46.15 | 0 | 0 | 0 |  | 650 | 900 | N | Y | 0 | 0 | 0 |  | 650 | 900 | N | Y | Y | [6 empty] | RB200.00 | H
B66857 | 2021-10-13 | 2 | C |  | 7 | A | SWRCH45FCR | 탄소강 | B | BM#1 | 1670 | 39 | 1648 | 1584 | 30 | 5400 |  | 1 | 0.31 | 15 |  | -2.89 | 1566 | 1633 | 0 | 15.85 | 0 | 36 | 1 | 9911 | Y |  | 2021-10-13 07:46 | 74 | 1100 | 18 | 18 | 17 | 18 | 19 | 19 | 19 | 18 | 17 | 15 | 15 | 14 | 13 | 10 | 16 | 19 | 10 | 19 | -0.16 | Y | 55 | Y | -0.2 | [7 empty] | N | N | N | N | 200 | 0.42 | 71 | 103474 | 95505 | -555 | 15300 | 11 | 1 |  | 2021-10-13 07:53 | 1566 | 130 |  | 44 |  | *전공정 요청으로 감속주입 *전공정 요청으로 감속주입-감속주입 20%이상으로 이상재및 생관통보 103~107,203~207 | [14 empty] | 109.27 | 100 | 0 | 0 | 0 |  | 650 |  | Y | N | 0 | 0 | 0 |  | 651 |  | Y | N | N | [6 empty] | BT180180 | H
A67456 | 2021-10-13 | 1 | C |  | 3 | B | 25SICRMOV6M | 합금강 | C1 | BM#2 | 1631 | 66 | 1612 | 1573 | 36 | 6200 |  | 3 | 0.21 | 18 |  | -1.67 | 1564 | 1604 | 57.94 | 150.27 |  | 32 | 12 | 89 | Y |  | 2021-10-13 08:32 | 69 | 1093 | 27 | 31 | 35 | 37 | 40 | 42 | 42 | 41 | 41 | 40 | 40 | 41 | 40 | 41 | 39 | 42 | 40 | 41 | 0 | Y | 40 | Y | 0.2 |  |  |  | 0.56 |  |  |  | N | N | N | N | 210 | 0.46 | 75 | 104328 | 107653 | -1353 | 157000 | 05 | 1 |  | 2021-10-13 08:46 | 1564 | 129 |  | 30 | [16 empty] | 97.64 | 50 | 0 | 0 | 0 |  | 650 | 900 | Y | Y | 0 | 0 | 0 |  | 650 | 900 | Y | Y | Y | [6 empty] | RB200.00 | H
B66858 | 2021-10-13 | 2 | C | TUNDISH교체전 | 8 | A | SWRCH45FCR | 탄소강 | B | BM#1 | 1636 | 52 | 1614 | 1581 | 37 | 6200 |  | 1 | 0.27 | 14 |  | -2.47 | 1573 | 1627 | 0 | 20.04 | 0 | 1 | 54 | 84 | Y |  | 2021-10-13 08:59 | 81 | 1091 | 8 | 25 | 31 | 35 | 37 | 38 | 38 | 38 | 38 | 37 | 36 | 35 | 34 | 34 | 32 | 38 | 34 | 38 | -0.11 | Y | 35 | Y | -0.2 | [7 empty] | N | N | N | N | 190 | 0.4 | 77 | 88692 | 96909 | 41 | 2000 | 11 | 1 |  | 2021-10-13 09:05 | 1573 | 146 |  | 44 |  | *전공정 요청으로 감속주입-감속주입 20%이상으로 이상재및 생관통보 |  | 6301B005AC8646C59D373A9282B23D90 | 9A83958E3D2141C088AAA88F7263C4F0 | [11 empty] | 92.97 | 100 | 0 | 2710 | 0 |  | 650 |  | Y | N | 0 | 2870 | 0 |  | 651 |  | Y | N | N | [6 empty] | BT180180 | H
A67457 | 2021-10-13 | 1 | C | 잔강최소화전 | 4 | B | 25SICRMOV6M | 합금강 | C1 | BM#2 | 1637 | 71 | 1628 | 1574 | 40 | 6900 |  | 3 | 0.19 | 18 |  | -1.79 | 1585 | 1628 | 48.92 | 185 |  | 38 | 22 | 98 | Y |  | 2021-10-13 09:52 | 90 | 1108 | 38 | 46 | 50 | 54 | 55 | 56 | 55 | 55 | 54 | 53 | 53 | 53 | 51 | 48 | 51 | 56 | 48 | 55 | -0.16 | Y | 50 | Y | -0.2 |  |  |  | 0.74 |  |  |  | N | N | N | N | 200 | 0.44 | 79 | 104328 | 105671 | -871 | 3000 | 05 | 1 |  | 2021-10-13 10:11 | 1585 | 131 |  | 25 |  |  | A622208179CF4E8D856A3DD1116E9110 | [13 empty] | 99.27 | 50 | 0 | 4280 | 0 |  | 650 | 900 | Y | Y | 0 | 4280 | 0 |  | 650 | 900 | Y | Y | Y | [6 empty] | RB200.00 | H
A67458 | 2021-10-13 | 1 | C | TUNDISH교체 | 1 | B | STB2 | 베어링강 | STB (SF) | BM#1 | 1631 | 42 | 1588 | 1572 | 34 | 5500 |  | 3 | 0.25 | 25 |  | -1.8 | 1539 | 1588 | 159.65 | 51.94 |  | 5 | 20 | 73 | Y |  | 2021-10-13 10:46 | 83 | 1095 | 24 | 26 | 37 | 31 | 36 | 39 | 42 | 43 | 45 | 45 | 41 | 20 | 40 | 40 | 38 | 45 | 20 | 0 | -1.67 |  | 15 | Y | 4 |  | 1.88 | 1.88 | [5 empty] | N | N | M | 210 | 0.46 | 60 | 84610 | 93720 | 7184 | 15200 | 13 | 2 |  | 2021-10-13 10:54 | 1539 | 119 |  | 40 |  | *T/D FLUX 유:10,용:270kg | [14 empty] | 82.95 | 100 | 1610 | 0 | 0 |  | 650 |  | Y | N | 1610 | 0 | 0 |  | 651 |  | Y | N | Y |  |  | Y |  |  |  | BT180180 | H
B66859 | 2021-10-13 | 2 | C | 잔강최소화 | 5 | A | SRD1 | 합금강 | D4 | BM#2 | 1605 | 48 | 1641 | 1554 | 40 | 7600 |  | 1 | 0.34 | 16 |  | -2.29 | 1578 | 1649 | 0 | 31.86 | 0 | 35 | 46 | 52 | Y |  | 2021-10-13 10:56 | 85 | 1099 | -161 | -163 | 38 | 37 | 38 | 39 | 41 | 41 | 41 | 40 | 38 | 38 | 38 | 38 | 30 | 41 | 38 | 41 | -0.09 | Y | 30 | Y | 0 | [7 empty] | N | N | N | N | 190 | 0.46 | 60 | 99048 | 98607 | -1857 | 15900 | 05 | 1 |  | 2021-10-13 11:02 | 1578 | 179 |  | 54 | 40 |  | 9FA31DEDF7BB4FFA8B2D10734FB0D5F3 | [13 empty] | 103.44 | 50 | 4300 | 0 | 0 |  | 650 | 600 | Y | N | 4300 | 0 | 0 |  | 650 | 600 | Y | N | N |  |  |  | Y |  |  | RB180.00 | C
A67459 | 2021-10-13 | 1 | C |  | 2 | A | STB2 | 베어링강 | STB (SF) | BM#1 | 1632 | 42 | 1577 | 1554 | 27 | 4800 |  | 3 | 0.24 | 25 |  | -1.52 | 1525 | 1570 | 241.2 | 16.8 |  | 6 | 22 | 62 | Y |  | 2021-10-13 11:50 | 69 | 1101 | 34 | 42 | 36 | 34 | 34 | 32 | 32 | 32 | 31 | 31 | 31 | 31 | 30 | 30 | 33 | 36 | 30 | 34 | -0.12 |  | 50 | Y | -0.2 |  |  |  | 1.44 |  |  |  | Y | Y | Y | Y | 200 | 0.48 | 59 | 84610 | 90335 | 7249 | 15000 | 13 | 2 |  | 2021-10-13 11:57 | 1525 | 124 |  | 38 | [16 empty] | 86.91 | 100 | 0 | 0 | 0 |  | 650 |  | Y | N | 0 | 0 | 0 |  | 651 |  | Y | N | Y |  |  | Y |  |  |  | BT180180 | H
B66860 | 2021-10-13 | 2 | C |  | 6 | A | SRD1 | 합금강 | D4 | BM#2 | 1591 | 43 | 1637 | 1558 | 40 | 7400 |  | 1 | 0.38 | 16 |  | -2.31 | 1560 | 1630 | 0 | 19.35 | 0 | 33 | 72 | 71 | Y |  | 2021-10-13 12:17 | 67 | 1107 | 35 | 34 | 35 | 35 | 34 | 32 | 32 | 32 | 32 | 31 | 29 | 27 | 25 | 25 | 32 | 35 | 25 | 35 | -0.2 |  | 50 | Y | -0.4 | [7 empty] | N | N | N | N | 180 | 0.49 | 64 | 98880 | 98380 | 2720 | 15700 | 05 | 1 |  | 2021-10-13 12:23 | 1560 | 146 |  | 33 | 37 | [15 empty] | 101.1 | 100 | 0 | 0 | 0 |  | 650 | 600 | Y | N | 0 | 0 | 0 |  | 651 | 600 | Y | N | N | [6 empty] | RB150.00 | C
A67460 | 2021-10-13 | 1 | D |  | 3 | A | STB2 | 베어링강 | STB (SF) | BM#1 | 1597 | 41 | 1567 | 1536 | 33 | 5600 |  | 3 | 0.22 | 25 |  | -1.46 | 1518 | 1561 | 220.1 | 0 |  | 36 | 2 | 79 | Y |  | 2021-10-13 12:56 | 62 | 1095 | 29 | 27 | 25 | 25 | 25 | 25 | 24 | 23 | 23 | 23 | 22 | 22 | 21 | 21 | 24 | 25 | 21 | 25 | -0.08 |  | 50 | Y | -0.2 |  |  |  | 1.16 |  |  |  | Y | Y | Y | Y | 190 | 0.48 | 60 | 101532 | 93524 | 7984 | 15400 | 13 | 2 |  | 2021-10-13 13:05 | 1518 | 113 |  | 32 | [16 empty] | 101.03 | 100 | 0 | 0 | 0 |  | 650 |  | Y | N | 0 | 0 | 0 |  | 651 |  | Y | N | Y |  |  | Y |  |  |  | BT180180 | H
B66861 | 2021-10-13 | 2 | D |  | 7 | A | SRD1 | 합금강 | D4 | BM#2 | 1633 | 41 | 1635 | 1551 | 32 | 6300 |  | 1 | 0.32 | 19 |  | -2.31 | 1559 | 1627 | 0 | 36.1 | 0 | 32 | 13 | 57 | Y |  | 2021-10-13 13:27 | 66 | 1092 | 25 | 24 | 31 | 32 | 31 | 31 | 31 | 30 | 28 | 26 | 23 | 21 | 17 | 17 | 27 | 32 | 17 | 31 | -0.33 | Y | 45 | Y | -0.8 | [7 empty] | N | N | N | N | 170 | 0.49 | 61 | 96597 | 92346 | 604 | 15700 | 05 | 1 |  | 2021-10-13 13:37 | 1559 | 133 |  | 28 | 25 | [15 empty] | 105.05 | 100 | 0 | 0 | 0 |  | 650 | 600 | Y | N | 0 | 0 | 0 |  | 650 | 600 | Y | N | N | [6 empty] | RB110.00 | C
A67461 | 2021-10-13 | 1 | D |  | 4 | B | STB2 | 베어링강 | STB (SF) | BM#1 | 1585 | 42 | 1549 | 1541 | 38 | 5300 |  | 3 | 0.22 | 25 |  | -1.01 | 1519 | 1549 | 0.18 | 0 |  | 38 | 23 | 34 | Y |  | 2021-10-13 13:59 | 63 | 1103 | 21 | 21 | 26 | 29 | 31 | 31 | 31 | 32 | 30 | 31 | 30 | 30 | 30 | 28 | 29 | 32 | 28 | 31 | -0.06 | Y | 30 | Y | -0.4 |  |  |  | 0.93 |  |  |  | Y | Y | Y | Y | 180 | 0.48 | 64 | 101532 | 96274 | 7265 | 16300 | 13 | 2 |  | 2021-10-13 14:09 | 1519 | 107 |  | 30 | [16 empty] | 98.34 | 100 | 0 | 0 | 0 |  | 650 |  | Y | N | 0 | 0 | 0 |  | 651 |  | Y | N | Y |  |  | Y |  |  |  | BT180180 | H
B66862 | 2021-10-13 | 2 | D |  | 8 | B | SRD1 | 합금강 | D4 | BM#2 | 1630 | 42 | 1614 | 1530 | 36 | 7100 |  | 1 | 0.39 | 16 |  | -2.36 | 1555 | 1616 | 0 | 27.69 | 0 | 1 | 55 | 80 | Y |  | 2021-10-13 14:31 | 62 | 1098 | 13 | 19 | 24 | 26 | 27 | 27 | 26 | 24 | 24 | 22 | 21 | 20 | 19 | 19 | 22 | 27 | 19 | 24 | -0.2 | Y | 40 | Y | -0.2 | [7 empty] | N | N | N | N | 170 | 0.49 | 65 | 80450 | 102123 | -2573 | 14700 | 05 | 1 |  | 2021-10-13 14:34 | 1555 | 111 |  | 25 | 22 | [15 empty] | 80.94 | 100 | 0 | 0 | 0 |  | 650 | 600 | Y | N | 0 | 0 | 0 |  | 651 | 600 | Y | N | N | [6 empty] | RB130.00 | C
A67462 | 2021-10-13 | 1 | D |  | 5 | B | STB2 | 베어링강 | STB (SF) | BM#1 | 1654 | 40 | 1554 | 1579 | 29 | 3600 |  | 3 | 0.15 | 25 |  | -1.52 | 1509 | 1554 | 174.41 | 0 |  | 5 | 21 | 59 | Y |  | 2021-10-13 15:15 | 53 | 1099 | 27 | 26 | 29 | 29 | 29 | 28 | 27 | 26 | 26 | 25 | 25 | 25 | 24 | 24 | 27 | 29 | 24 | 29 | -0.1 |  | 50 | Y | -0.2 |  |  |  | 1.15 |  |  |  | Y | Y | Y | Y | 170 | 0.48 | 62 | 84610 | 95608 | 7531 | 15000 | 13 | 2 |  | 2021-10-13 15:27 | 1509 | 106 |  | 19 | [7 empty] | C5F6E8047A1149C997FC1F3033AF760E | 7CF09BEB790C4C5FBAD9C1B7AE7B834E | 6919B860964F428799C5D33DB81F934C |  | EA6E569A65994160B416FCB06B022F5B | 359E5F982AD241F1BA5D947C25505CD5 | 1ECDE9D7F5E54CAFADF2B810DD92DB4D |  |  | 82.47 | 100 | 0 | 0 | 0 |  | 650 |  | Y | N | 0 | 0 | 0 |  | 651 |  | Y | N | Y |  |  | Y |  |  |  | BT180180 | H
B66863 | 2021-10-13 | 2 | D |  | 9 | A | SCM440 | 합금강 | D | BM#2 | 1583 | 43 | 1608 | 1550 | 38 | 6500 |  | 1 | 0.42 | 20 |  | -2.24 | 1554 | 1619 | 0 | 39.28 | 0 | 35 | 47 | 50 | Y |  | 2021-10-13 15:38 | 58 | 1089 | 14 | 21 | 27 | 29 | 29 | 29 | 28 | 28 | 29 | 27 | 26 | 25 | 23 | 23 | 26 | 29 | 23 | 29 | -0.12 | Y | 50 | Y | -0.4 |  |  |  | 0.42 |  |  |  | Y | Y | Y | Y | 220 | 0.47 | 66 | 149944 | 96210 | 1190 | 14900 | 05 | 1 |  | 2021-10-13 15:42 | 1554 | 117 |  | 23 |  | * 연연주 혼탕부 ID : 308, 309, 310, 408, 409, 410 * 정속유지 강종인데 전공정 요청으로 감속주입 ID : 305, 306, 405, 406 | [14 empty] | 163.25 | 100 | 0 | 0 | 0 |  | 650 | 400 | Y | N | 0 | 0 | 0 |  | 650 | 400 | Y | N | N | [6 empty] | RB170.00 | C
A67463 | 2021-10-13 | 1 | D |  | 6 | A | STB2 | 베어링강 | STB (SF) | BM#1 | 1627 | 41 | 1557 | 1532 | 29 | 5000 |  | 3 | 0.16 | 25 |  | -1.16 | 1523 | 1557 | 178.14 | 0 |  | 6 | 23 | 53 | Y |  | 2021-10-13 16:07 | 67 | 1088 | 23 | 25 | 28 | 30 | 31 | 31 | 31 | 31 | 30 | 30 | 29 | 29 | 29 | 29 | 29 | 31 | 29 | 31 | -0.05 | Y | 40 | Y | 0 |  |  |  | 1.02 |  |  |  | Y | Y | Y | Y | 210 | 0.48 | 61 | 101068 | 92518 | 7682 | 15300 | 13 | 2 |  | 2021-10-13 16:14 | 1523 | 106 |  | 31 | [16 empty] | 101.58 | 100 | 0 | 0 | 0 |  | 650 |  | Y | N | 0 | 0 | 0 |  | 651 |  | Y | N | Y |  |  | Y |  |  |  | BT180180 | H
B66864 | 2021-10-13 | 2 | D |  | 10 | A | 42CRMOS4HH | 소입성보증강 | D | BM#2 | 1619 | 47 | 1622 | 1557 | 43 | 7700 |  | 1 | 0.43 | 19 |  | -2.45 | 1568 | 1634 | 0 | 36.39 | 0 | 33 | 73 | 56 | Y |  | 2021-10-13 17:00 | 76 | 1089 | 24 | 29 | 43 | 48 | 51 | 52 | 51 | 50 | 49 | 47 | 45 | 44 | 41 | 37 | 45 | 52 | 37 | 0 | -0.37 | Y | 40 | Y | -0.8 |  |  |  | 0.45 |  |  |  | N | N | N | N | 210 | 0.47 | 64 | 47040 | 95948 | -348 | 14700 | 05 | 1 |  | 2021-10-13 17:02 | 1568 | 108 |  | 8 |  | * 연연주 혼탕부 ID : 301, 401 | [14 empty] | 4704000 | 100 | 0 | 0 | 0 |  | 650 | 400 | Y | Y | 0 | 0 | 0 |  | 650 | 400 | Y | Y | N | [6 empty] | SB125125 | C
A67464 | 2021-10-13 | 1 | D |  | 7 | A | STB2 | 베어링강 | STB (SF) | BM#1 | 1608 | 41 | 1558 | 1552 | 27 | 4700 |  | 3 | 0.17 | 28 |  | -1.04 | 1527 | 1558 | 193.45 | 0 |  | 36 | 3 | 57 | Y |  | 2021-10-13 17:11 | 71 | 1090 | 29 | 29 | 29 | 30 | 30 | 30 | 29 | 29 | 28 | 27 | 27 | 27 | 26 | 26 | 28 | 30 | 26 | 30 | -0.08 | Y | 50 | Y | 0 |  |  |  | 1.11 |  |  |  | Y | Y | Y | Y | 200 | 0.48 | 62 | 101532 | 95910 | 7940 | 16100 | 13 | 2 |  | 2021-10-13 17:23 | 1527 | 108 |  | 28 | [16 empty] | 98.67 | 100 | 0 | 0 | 0 |  | 650 |  | Y | N | 0 | 0 | 0 |  | 651 |  | Y | N | Y |  |  | Y |  |  |  | BT180180 | H
B66865 | 2021-10-13 | 2 | D |  | 11 | A | 42CRMOS4HH | 소입성보증강 | D | BM#2 | 1628 | 45 | 1616 | 1576 | 38 | 6700 |  | 1 | 0.36 | 19 |  | -2.26 | 1559 | 1623 | 0 | 32.11 | 0 | 32 | 14 | 75 | Y |  | 2021-10-13 17:59 | 67 | 1088 | 34 | 34 | 40 | 42 | 42 | 42 | 41 | 40 | 38 | 37 | 37 | 36 | 35 | 35 | 38 | 42 | 35 | 42 | -0.16 | Y | 45 | Y | -0.2 |  |  |  | 0.52 |  |  |  | N | N | N | N | 200 | 0.49 | 63 | 98617 | 99099 | -1799 | 15900 | 05 | 1 |  | 2021-10-13 18:00 | 1559 | 115 |  | 15 | [16 empty] | 101.82 | 100 | 0 | 0 | 0 |  | 650 | 400 | Y | Y | 0 | 0 | 0 |  | 651 | 400 | Y | Y | N | [6 empty] | SB090090 | C
A67465 | 2021-10-13 | 1 | D |  | 8 | A | STB2 | 베어링강 | STB (SF) | BM#1 | 1610 | 40 | 1560 | 1535 | 29 | 5000 |  | 3 | 0.22 | 25 |  | -1.58 | 1513 | 1560 | 185.66 | 0 |  | 38 | 24 | 60 | Y |  | 2021-10-13 18:18 | 57 | 1089 | 25 | 25 | 26 | 26 | 26 | 25 | 24 | 24 | 22 | 22 | 22 | 22 | 22 | 22 | 24 | 26 | 22 | 26 | -0.08 | Y | 50 | Y | 0 |  |  |  | 0.94 |  |  |  | Y | Y | Y | Y | 190 | 0.48 | 64 | 101532 | 97526 | 8524 | 15900 | 13 | 2 |  | 2021-10-13 18:37 | 1513 | 101 |  | 25 | [16 empty] | 97.16 | 100 | 0 | 0 | 0 |  | 650 |  | Y | N | 0 | 0 | 0 |  | 651 |  | Y | N | Y |  |  | Y |  |  |  | BT180180 | H
B66866 | 2021-10-13 | 2 | D |  | 12 | A | 42CRMOS4HH | 소입성보증강 | D | BM#2 | 1620 | 45 | 1623 | 1564 | 43 | 7300 |  | 1 | 0.36 | 19 |  | -2.53 | 1562 | 1627 | 0 | 31.4 | 0 | 1 | 56 | 59 | Y |  | 2021-10-13 18:52 | 70 | 1090 | 31 | 33 | 36 | 39 | 39 | 39 | 39 | 38 | 37 | 36 | 35 | 33 |  | 33 | 36 | 39 | 33 | 39 | -0.13 | Y | 45 | Y | -0.2 |  |  |  | 0.5 |  |  |  | N | N | N | N | 190 | 0.49 | 64 | 99125 | 98471 | 29 | 15700 | 05 | 1 |  | 2021-10-13 18:55 | 1562 | 123 |  | 25 | [16 empty] | 100.79 | 100 | 0 | 0 | 0 |  | 650 | 400 | Y | Y | 0 | 0 | 0 |  | 650 | 400 | Y | Y | N | [6 empty] | SB100100 | C
A67466 | 2021-10-13 | 1 | D |  | 9 | A | STB2 | 베어링강 | STB (SF) | BM#1 | 1580 | 43 | 1552 | 1533 | 30 | 5400 |  | 3 | 0.24 | 25 |  | -1.02 | 1522 | 1552 | 172.44 | 0 |  | 5 | 22 | 64 | Y |  | 2021-10-13 19:20 | 66 | 1088 | 21 | 22 | 26 | 29 | 31 | 31 | 31 | 30 | 30 | 30 | 30 | 29 | 29 | 29 | 29 | 31 | 29 | 31 | -0.05 | Y | 40 | Y | 0 |  |  |  | 1.18 |  |  |  | Y | Y | Y | Y | 180 | 0.48 | 63 | 101532 | 97424 | 7299 | 16000 | 13 | 2 |  | 2021-10-13 19:28 | 1522 | 107 |  | 29 | [16 empty] | 97.25 | 100 | 0 | 0 | 0 |  | 650 |  | Y | N | 0 | 0 | 0 |  | 651 |  | Y | N | Y |  |  | Y |  |  |  | BT180180 | H
B66867 | 2021-10-13 | 2 | D | TUNDISH교체전 | 13 | A | 42CRMOS4HH | 소입성보증강 | D | BM#2 | 1576 | 53 | 1627 | 1538 | 35 | 7000 |  | 1 | 0.34 | 19 |  | -2.34 | 1563 | 1624 | 0 | 33.23 | 0 | 35 | 48 | 55 | Y |  | 2021-10-13 19:57 | 71 | 1089 | 29 | 33 | 36 | 39 | 39 | 40 | 38 | 37 | 36 | 35 | 33 | 31 |  | 31 | 36 | 40 | 31 | 0 | -0.26 | Y | 35 | Y | -0.4 |  |  |  | 0.49 |  |  |  | N | N | N | N | 180 | 0.49 | 62 | 91852 | 97432 | -2282 | 2000 | 05 | 1 |  | 2021-10-13 20:00 | 1563 | 132 |  | 25 |  |  | 6DA0264F2D2C4F17BBB076BE14E57C62 | 5E0ADE52F59143D38F7AC32DED5A8DBA | 9AED71EA37BF49A3B3D3E84CC05F236C | [11 empty] | 9185200 | 100 | 0 | 3800 | 0 |  | 650 | 400 | Y | Y | 0 | 3800 | 0 |  | 650 | 400 | Y | Y | N | [6 empty] | SB100100 | C
A67467 | 2021-10-13 | 1 | B |  | 10 | A | STB2 | 베어링강 | STB (SF) | BM#1 | 1643 | 48 | 1564 | 1560 | 27 | 4700 |  | 3 | 0.24 | 26 |  | -1.27 | 1526 | 1564 | 175.53 | 0 |  | 6 | 24 | 67 | Y |  | 2021-10-13 20:34 | 70 | 1089 | 29 | 30 | 37 | 41 | 41 | 41 | 41 | 41 | 40 | 39 | 38 | 37 | 36 | 36 | 38 | 41 | 36 | 41 | -0.09 | Y | 55 | Y | 0 |  |  |  | 1.01 |  |  |  | Y | Y | Y | Y | 170 | 0.45 | 71 | 101532 | 98546 | 8354 | 15900 | 13 | 2 |  | 2021-10-13 20:42 | 1526 | 105 |  | 19 |  | *전공정요청 감속주입(정속유지강종) ID: 103~106 .203~206 | [14 empty] | 96.19 | 100 | 0 | 0 | 0 |  | 650 |  | Y | N | 0 | 0 | 0 |  | 651 |  | Y | N | Y |  |  | Y |  |  |  | BT180180 | H
B66868 | 2021-10-13 | 2 | B | TUNDISH교체 | 1 | A | AE1548 | 합금강 | AE4130M6 | BM#2 | 1573 | 46 | 1640 | 1547 | 43 | 7500 |  | 1 | 0.38 | 16 |  | -2.99 | 1574 | 1645 | 0 | 38.72 | 0 | 33 | 74 | 53 | Y |  | 2021-10-13 21:08 | 86 | 1090 | -315 | 25 | 27 | 27 | 32 | 35 | 38 | 37 | 38 | 37 | 35 | 34 |  | 34 | 34 | 38 | 34 | 0 | -0.16 |  | 25 | Y | -0.2 |  | 2.01 | 2.01 |  |  |  |  | N | N | N | M | 220 | 0.45 | 59 | 94360 | 89051 | 5099 | 14700 | 02 | 2 |  | 2021-10-13 21:09 | 1574 | 142 |  | 42 |  | * BUTT 타입롱노즐사용(슬리브타입.) * T/D FLUX 용탕부: 120 KG / 유탕부: 10KG 투입. * 전공정 요청으로 감속주입 0.40 이상공정 등록 및 생관통보 ID: 303,403 | [14 empty] | 100.49 | 100 | 700 | 0 | 0 |  | 650 | 700 | Y | N | 700 | 0 | 0 |  | 650 | 700 | Y | N | N | Y | [5 empty] | SB120120 | C
A67468 | 2021-10-13 | 1 | B |  | 11 | A | STB2 | 베어링강 | STB (SF) | BM#1 | 1621 | 41 | 1565 | 1554 | 26 | 4400 |  | 3 | 0.22 | 25 |  | -1.56 | 1519 | 1565 | 209.26 | 0 |  | 36 | 4 | 78 | Y |  | 2021-10-13 21:31 | 63 | 1090 | 34 | 34 | 31 | 30 | 30 | 30 | 29 | 29 | 28 | 28 | 27 | 27 | 26 | 24 | 28 | 31 | 24 | 30 | -0.11 |  | 65 | Y | -0.2 |  |  |  | 1.09 |  |  |  |  | Y | Y | Y | 210 | 0.4 | 73 | 84610 | 94084 | 8166 | 15810 | 13 | 2 |  | 2021-10-13 21:38 | 1519 | 117 |  | 34 |  | *전기로 전극교체 작업지연 감속주입 정속유지강종 감속주입 | [14 empty] | 83.69 | 100 | 0 | 0 | 0 |  | 650 |  | Y | N | 0 | 0 | 0 |  | 651 |  | Y | N | Y |  |  | Y |  |  |  | BT180180 | H
B66869 | 2021-10-13 | 2 | B |  | 2 | A | AE1548 | 합금강 | AE4130M6 | BM#2 | 1579 | 41 | 1629 | 1557 | 36 | 6300 |  | 1 | 0.37 | 16 |  | -2.65 | 1552 | 1627 | 0 | 24.81 | 0 | 32 | 15 | 58 | Y |  | 2021-10-13 22:31 | 64 | 1091 | 31 | 31 | 31 | 32 | 31 | 30 | 30 | 28 | 27 | 26 | 24 | 23 | 20 | 19 | 27 | 32 | 19 | 31 | -0.26 | Y | 50 | Y | -0.2 |  |  |  | 1.04 |  |  |  | N | N | N | Y | 220 | 0.48 | 65 | 92554 | 98821 |  | 15200 | 02 | 2 |  | 2021-10-13 22:32 | 1552 | 144 |  | 19 |  | * 전공정 요청 L/D잔강이월 미실시 이상공정등록 | [14 empty] | 60.57 | 100 | 0 | 0 | 0 |  | 650 | 700 | Y | N | 0 | 0 | 0 |  | 651 | 700 | Y | N | N | Y | [5 empty] | SB129129 | C
A67469 | 2021-10-13 | 1 | B |  | 12 | A | STB2 | 베어링강 | STB (SF) | BM#1 | 1576 | 42 | 1559 | 1531 | 33 | 5900 |  | 3 | 0.24 | 25 |  | -1.28 | 1523 | 1561 | 210.05 | 0 |  | 38 | 25 | 62 | Y |  | 2021-10-13 22:41 | 67 | 1089 | 24 | 24 | 25 | 26 | 29 | 31 | 31 | 30 | 30 | 29 | 29 | 30 | 30 | 30 | 29 | 31 | 29 | 30 | 0 | Y | 25 | Y | 0 |  |  |  | 1.02 |  |  |  |  | Y | Y | Y | 200 | 0.48 | 65 | 84610 | 94894 | 7077 | 15000 | 13 | 2 |  | 2021-10-13 22:49 | 1523 | 120 |  | 37 | [16 empty] | 83.03 | 100 | 0 | 0 | 0 |  | 650 |  | Y | N | 0 | 0 | 0 |  | 651 |  | Y | N | Y |  |  | Y |  |  |  | BT180180 | H
B66870 | 2021-10-13 | 2 | B |  | 3 | A | AE1548 | 합금강 | AE4130M6 | BM#2 | 1615 | 60 | 1646 | 1559 | 44 | 7600 |  | 1 | 0.32 | 20 |  | -2.17 | 1560 | 1635 | 0 | 25.16 | 0 | 1 | 57 | 51 | Y |  | 2021-10-13 23:32 | 72 | 1089 | 16 | 28 | 36 | 39 | 41 | 42 | 41 | 40 | 39 | 39 | 37 | 36 | 35 | 35 | 36 | 42 | 35 | 39 | -0.2 | Y | 35 | Y | -0.2 |  |  |  | 0.83 |  |  |  | N | N | N | Y | 210 | 0.47 | 65 | 95676 | 96602 | -852 | 15300 | 02 | 2 |  | 2021-10-13 23:34 | 1560 | 151 |  | 24 |  | * 전공정 요청 L/D잔강이월 미실시 이상공정등록 | [14 empty] | 99.97 | 100 | 0 | 0 | 0 |  | 650 | 700 | Y | N | 0 | 0 | 0 |  | 650 | 700 | Y | N | N | [6 empty] | SB125125 | C
A67470 | 2021-10-13 | 1 | B |  | 13 | A | STB2 | 베어링강 | STB (SF) | BM#1 | 1612 | 40 | 1565 | 1530 | 31 | 5100 |  | 3 | 0.23 | 25 |  | -1.5 | 1520 | 1565 | 205.14 | 0 |  | 5 | 23 | 94 | Y |  | 2021-10-14 00:04 | 64 | 1088 | 30 | 30 | 34 | 35 | 37 | 37 | 36 | 35 | 35 | 35 | 34 | 34 | 34 | 34 | 35 | 37 | 34 | 35 | -0.02 | Y | 40 | Y | 0 |  |  |  | 0.94 |  |  |  |  | Y | Y | Y | 190 | 0.48 | 59 | 101532 | 91239 | 7697 | 15200 | 13 | 2 |  | 2021-10-14 00:14 | 1520 | 99 |  | 20 | [8 empty] | 08BA4BA1E0C34CC996BC9555A0D8A4B3 | 5291B9FB5AC14E3E81742D02697A659E | A7B23094EAFC4D9AB1FFF463E3DE7DBD |  | F487BD85C0DA4D508E3BD8ED9EEABD29 | 14468E588ED64D71954CBC3AB6A7C249 | 34D919ABD54740FAABE087B6BD890FE7 |  | 103.34 | 100 | 0 | 0 | 0 |  | 650 |  | Y | N | 0 | 0 | 0 |  | 651 |  | Y | N | Y |  |  | Y |  |  |  | BT180180 | H
B66871 | 2021-10-13 | 2 | B | 연주종료 | 4 | A | AE1548 | 합금강 | AE4130M6 | BM#2 | 1575 | 54 | 1609 | 1546 | 42 | 8000 |  | 1 | 0.27 | 21 |  | -1.87 | 1565 | 1627 | 0 | 23.96 | 0 | 35 | 49 | 71 | Y |  | 2021-10-14 00:30 | 77 | 1089 | 32 | 37 | 40 | 41 | 43 | 42 | 41 | 41 | 40 | 39 | 38 | 37 | 36 | 32 | 38 | 43 | 32 | 41 | -0.22 | Y | 50 | Y | -0.4 |  |  |  | 0.78 |  |  |  | N | N | N | M | 200 | 0.47 | 72 | 94586 | 107931 | -1531 | 2000 | 02 | 2 |  | 2021-10-14 00:31 | 1565 | 139 |  | 30 | 16 | * 전공정 요청 L/D잔강이월 미실시 이상공정등록 * 연주종료: 02시 26분 | B5B8710F76B44820A4BA5C6F899E703A | B6C0B2871DDF46F0848628F542C9934B | 3E6257FA47BE455B849A31F5EC64CACA | [11 empty] | 88.23 | 100 | 0 | 3250 | 0 |  | 650 | 700 | Y | N | 0 | 3600 | 0 |  | 650 | 700 | Y | N | N | [6 empty] | SB129129 | C
A67471 | 2021-10-13 | 1 | B |  | 14 | A | STB2 | 베어링강 | STB (SF) | BM#1 | 1611 | 41 | 1557 | 1531 | 37 | 5900 |  | 3 | 0.22 | 25 |  | -1.45 | 1514 | 1557 | 213.65 | 0 |  | 6 | 25 | 76 | Y |  | 2021-10-14 01:08 | 58 | 1092 | 33 | 33 | 33 | 32 | 32 | 32 | 31 | 30 | 29 | 29 | 28 | 28 | 28 | 28 | 31 | 33 | 28 | 33 | -0.1 |  | 50 | Y | 0 |  |  |  | 0.98 |  |  |  |  | Y | Y | Y | 180 | 0.48 | 61 | 101532 | 92423 | 7521 | 15540 | 13 | 2 |  | 2021-10-14 01:17 | 1514 | 100 |  | 17 | [16 empty] | 102.14 | 100 | 0 | 0 | 0 |  | 650 |  | Y | N | 0 | 0 | 0 |  | 651 |  | Y | N | Y |  |  | Y |  |  |  | BT180180 | H
A67472 | 2021-10-13 | 1 | B |  | 15 | A | STB2 | 베어링강 | STB (SF) | BM#1 | 1645 | 40 | 1564 | 1558 | 26 | 4300 |  | 3 | 0.22 | 25 |  | -1.42 | 1522 | 1564 | 190.05 | 0 |  | 33 | 75 | 61 | Y |  | 2021-10-14 02:05 | 66 | 1090 | 27 | 31 | 34 | 36 | 38 | 38 | 38 | 37 | 37 | 36 | 36 | 36 | 36 | 36 | 36 | 38 | 36 | 38 | -0.05 | Y | 40 | Y | 0 |  |  |  | 0.77 |  |  |  |  | Y | Y | Y | 170 | 0.48 | 59 | 84610 | 91982 | 7268 | 15270 | 13 | 2 |  | 2021-10-14 02:12 | 1522 | 98 |  | 22 | [16 empty] | 85.51 | 100 | 0 | 0 | 0 |  | 650 |  | Y | N | 0 | 0 | 0 |  | 651 |  | Y | N | Y |  |  | Y |  |  |  | BT180180 | H
A67473 | 2021-10-13 | 1 | B |  | 16 | A | STB2 | 베어링강 | STB (SF) | BM#1 | 1620 | 41 | 1554 | 1550 | 32 | 4700 |  | 3 | 0.23 | 25 |  | -1.41 | 1512 | 1554 | 197.26 | 0 |  | 38 | 26 | 70 | Y |  | 2021-10-14 03:07 | 56 | 1095 | 36 | 34 | 31 | 31 | 30 | 29 | 28 | 28 | 26 | 26 | 25 | 25 | 25 | 24 | 28 | 31 | 24 | 25 | -0.13 |  | 55 | Y | -0.2 |  |  |  | 1.11 |  |  |  |  | Y | Y | Y | 210 | 0.48 | 67 | 101532 | 101581 | 7869 | 15800 | 13 | 2 |  | 2021-10-14 03:17 | 1512 | 95 |  | 20 | [16 empty] | 93.49 | 100 | 0 | 0 | 0 |  | 650 |  | Y | N | 0 | 0 | 0 |  | 651 |  | Y | N | Y |  |  | Y | Y |  |  | BT180180 | H
A67474 | 2021-10-13 | 1 | B |  | 17 | A | STB2 | 베어링강 | STB (SF) | BM#1 | 1620 | 41 | 1555 | 1534 | 28 | 4500 |  | 3 | 0.22 | 25 |  | -1.25 | 1518 | 1555 | 202.55 | 0 |  | 5 | 24 | 74 | Y |  | 2021-10-14 04:06 | 62 | 1102 | 24 | 27 | 30 | 31 | 32 | 32 | 31 | 30 | 30 | 30 | 30 | 30 |  | 30 | 30 | 32 | 30 | 30 | -0.06 | Y | 35 | Y | 0 |  |  |  | 0.95 |  |  |  |  | Y | Y | Y | 200 | 0.48 | 59 | 84610 | 91806 | 7663 | 15600 | 13 | 2 |  | 2021-10-14 04:17 | 1518 | 108 |  | 29 | [16 empty] | 85.64 | 100 | 0 | 0 | 0 |  | 650 |  | Y | N | 0 | 0 | 0 |  | 651 |  | Y | N | Y |  |  | Y |  |  |  | BT180180 | H
A67475 | 2021-10-13 | 1 | C |  | 18 | A | STB2 | 베어링강 | STB (SF) | BM#1 | 1607 | 43 | 1560 | 1539 | 32 | 4900 |  | 3 | 0.22 | 25 |  | -1.67 | 1510 | 1560 | 274.87 | 0 |  | 6 | 26 | 64 | Y |  | 2021-10-14 05:18 | 54 | 1094 | 30 | 29 | 29 | 29 | 28 | 28 | 27 | 26 | 26 | 25 | 24 | 23 | 22 | 22 | 26 | 29 | 22 | 29 | -0.13 |  | 55 | Y | 0 |  |  |  | 1.23 |  |  |  |  | Y | Y | Y | 190 | 0.48 | 66 | 101532 | 100039 | 7742 | 15200 | 13 | 2 |  | 2021-10-14 05:25 | 1510 | 115 |  | 19 |  | *전공정 작업지연 감속주입 - 정속주입 강종 감속으로 이상재 등록ID: 106.206 | [14 empty] | 94.85 | 100 | 0 | 0 | 0 |  | 650 |  | Y | N | 0 | 0 | 0 |  | 651 |  | Y | N | Y |  |  | Y |  |  |  | BT180180 | H
A67476 | 2021-10-13 | 1 | C | TUNDISH교체전 | 19 | B | STB2 | 베어링강 | STB (SF) | BM#1 | 1622 | 45 | 1545 | 1538 | 33 | 5100 |  | 3 | 0.29 | 26 |  | -1.22 | 1518 | 1555 | 204.14 | 0 |  | 36 | 6 | 74 | Y |  | 2021-10-14 06:28 | 62 | 1090 | 20 | 20 | 22 | 24 | 24 | 23 | 23 | 23 | 21 | 21 | 21 | 20 | 20 | 20 | 22 | 24 | 20 | 23 | -0.06 | Y | 45 | Y | 0 |  |  |  | 1.82 |  |  |  |  | N | N | M | 180 | 0.48 | 69 | 99158 | 98591 | 7009 | 2000 | 13 | 2 |  | 2021-10-14 06:42 | 1518 | 113 |  | 16 | 10 | *클로깅발생으로 감속주입 - 정속주입 강종 감속으로 이상재 등록ID: 106.206 |  | 7EF57FAB9A7B422994EEFDE1CF78810C | 891750F55EED4C9A9FD6013B8EBAB9DA | [11 empty] | 94.53 | 100 | 0 | 3500 | 0 |  | 650 |  | Y | N | 0 | 3500 | 0 |  | 651 |  | Y | N | Y |  |  | Y |  |  |  | BT180180 | H
B66877 | 2021-10-13 | 2 | C | TUNDISH교체 | 1 | B | SCR420HQ | 소입성보증강 | C2 | BM#1 | 1666 | 56 | 1684 | 1631 | 43 | 7700 |  | 1 | 0.31 | 20 |  |  | 1616 |  | 0 | 0.6 | 0 | 32 | 17 | 75 | Y |  | 2021-10-14 07:47 | 104 | 1101 | 18 | -330 | -287 | 37 | 44 | 43 | 51 | 52 | 53 | 54 | 52 | 51 | 49 | 43 | 49 | 54 | 43 | 0 | -0.44 |  | 25 | Y | -0.6 |  | 2.03 | 2.03 |  |  |  |  | N | N | N | N | 150 | 0.47 | 63 | 101532 | 97054 | 7435 | 15370 | 18 | 1 |  | 2021-10-14 07:51 | 1616 | 138 |  | 27 |  | *T/D FLUX 유:10,용:120kg *0.51이하 냉재처리 103~106.203~206 *전공정 요청으로 감속주입-감속주입 20%이상으로 이상재및 생관통보 104.105.206.204.205.206 | [14 empty] | 97.58 | 100 | 1000 | 0 | 0 |  | 450 |  | Y | Y | 1000 | 0 | 0 |  | 451 |  | Y | Y | N |  |  | Y |  |  |  | BT180180 | C
B66878 | 2021-10-14 | 2 | C |  | 2 | A | SCR420HQ | 소입성보증강 | C2 | BM#1 | 1660 | 48 | 1652 | 1597 | 36 | 6400 |  | 1 | 0.33 | 17 |  | -2.62 | 1577 | 1648 | 0 | 22.11 | 0 | 11 | 34 | 81 | Y |  | 2021-10-14 08:53 | 65 | 1090 | 41 | 37 | 32 | 29 | 27 | 25 | 24 | 22 | 21 | 20 | 18 | 18 | 17 | 10 | 23 | 32 | 10 | 0 | -0.31 |  | 70 | Y | -0.4 | [7 empty] | N | N | N | N | 140 | 0.42 | 79 | 84610 | 105279 | 7874 | 15600 | 18 | 1 |  | 2021-10-14 08:59 | 1577 | 131 |  | 25 |  | *전공정요청 L/D잔강 이월 안함-이상재등록 *전공정 요청으로 감속주입-감속주입 20%이상으로 이상재및 생관통보 *주속 0.51이하 냉재처리 101~105.201~205 | [6 empty] | C655A3B5CD9F4A1A84AB505A6A7DB41E | B9497E90E0EE4683B2BBB3AEA7C7C0EE | C3E4A565F87242C8AABC70025E374291 |  | 74B5546DDD454EEB82562076E01B265A | 31B969EB14FD479795FAC0E1DF97EC25 | 3BD1B93B546348A7B989DED4D9FF372B |  | 82.99 | 100 | 0 | 0 | 0 |  | 450 |  | Y | Y | 0 | 0 | 0 |  | 451 |  | Y | Y | N |  |  | Y |  |  |  | BT180180 | C
B66879 | 2021-10-14 | 2 | C |  | 3 | A | SCR420HQ | 소입성보증강 | C2 | BM#1 | 1647 | 51 | 1651 | 1604 | 36 | 6400 |  | 1 | 0.28 | 17 |  | -2.73 | 1593 | 1652 | 0 | 17.61 | 0 | 18 | 25 | 121 | Y |  | 2021-10-14 10:25 | 81 | 1109 | 7 | 7 | 19 | 25 | 28 | 28 | 29 | 28 | 28 | 27 | 27 | 26 | 25 | 23 | 24 | 29 | 23 | 28 | -0.13 | Y | 45 | Y | 0 | [7 empty] | N | N | N | N | 130 | 0.4 | 73 | 101532 | 92530 | 7211 | 15000 | 18 | 1 |  | 2021-10-14 10:37 | 1593 | 110 |  | 15 |  | *전공정 요청으로 감속주입-감속주입 20%이상으로 이상재및 생관통보 *주속 0.51이하 냉재처리 101~106.201~206 | [14 empty] | 67.44 | 100 | 0 | 0 | 0 |  | 450 |  | Y | Y | 0 | 0 | 0 |  | 451 |  | Y | Y | N |  |  | Y |  |  |  | BT180180 | C
B66880 | 2021-10-14 | 2 | C |  | 4 | A | SCR420HQ | 소입성보증강 | C2 | BM#1 | 1641 | 48 | 1646 | 1576 | 28 | 5400 |  | 1 | 0.31 | 16 |  | 0 | 1587 | 1648 | 0 | 20.12 | 0 | 35 | 51 | 156 | Y |  | 2021-10-14 11:39 | 75 | 1102 | 23 | 24 | 37 | 41 | 43 | 43 | 43 | 42 | 41 | 41 | 39 | 38 |  | 38 | 39 | 43 | 38 | 43 | -0.14 | Y | 35 | Y | -0.2 | [7 empty] | N | N | N | N | 120 | 0.55 | 56 | 101532 | 99415 | 7737 | 15100 | 18 | 1 |  | 2021-10-14 11:43 | 1587 | 105 |  | 14 | [16 empty] | 97.3 | 100 | 0 | 0 | 0 |  | 450 |  | Y | Y | 0 | 0 | 0 |  | 451 |  | Y | Y | N |  |  | Y |  |  |  | BT180180 | H
A67478 | 2021-10-14 | 1 | C |  | 5 | B | SCR420HQ | 소입성보증강 | C2 | BM#1 | 1624 | 71 | 1651 | 1570 | 43 | 18100 |  | 1 | 0.33 | 17 |  | -2.54 | 1581 | 1658 | 0 | 19.66 | 0 | 5 | 25 |  | Y |  | 2021-10-14 12:31 | 69 | 1099 | 36 | 35 | 35 | 35 | 34 | 32 | 31 | 29 | 27 | 24 | 21 | 16 |  | 16 | 30 | 35 | 16 | 35 | -0.42 |  | 45 | Y | -1 | [7 empty] | N | N | N | N | 110 | 0.55 | 55 | 84610 | 95667 | 7659 | 15530 | 18 | 1 |  | 2021-10-14 12:36 | 1581 | 328 |  | 20 |  | *전공정요청 L/D잔강 이월 안함-이상재등록 | [14 empty] | 87.77 | 100 | 0 | 0 | 0 |  | 450 |  | Y | Y | 0 | 0 | 0 |  | 451 |  | Y | Y | N |  |  | Y |  |  |  | BT180180 | H
B66881 | 2021-10-14 | 2 | A |  | 6 | A | SCR420HQ | 소입성보증강 | C2 | BM#1 | 1612 | 52 | 1650 | 1561 | 41 | 8200 |  | 1 | 0.28 | 19 |  | -2.15 | 1587 | 1650 | 0 | 21.96 | 0 | 32 | 18 | 128 | Y |  | 2021-10-14 13:23 | 75 | 1091 | 16 | 23 | 34 | 38 | 39 | 38 | 37 | 35 | 34 | 32 | 30 | 27 | 24 | 24 | 32 | 39 | 24 | 0 | -0.37 | Y | 40 | Y | -0.6 | [7 empty] | N | N | N | N | 100 | 0.55 | 60 | 101532 | 106191 | 7646 | 15170 | 18 | 1 |  | 2021-10-14 13:33 | 1587 | 128 |  | 23 |  | *전공정요청 L/D잔강 이월 안함-이상재등록 | [14 empty] | 98.29 | 100 | 0 | 0 | 0 |  | 450 |  | Y | Y | 0 | 0 | 0 |  | 451 |  | Y | Y | N |  |  | Y |  |  |  | BT180180 | H
B66882 | 2021-10-14 | 2 | A | TUNDISH교체전 | 7 | A | SCR420HQ | 소입성보증강 | C2 | BM#1 | 1632 | 42 | 1658 | 1600 | 32 | 5800 |  | 1 | 0.3 | 20 |  | -2.1 | 1593 | 1655 | 0 | 22.77 | 0 | 38 | 28 | -287 | Y |  | 2021-10-14 14:19 | 81 | 1087 | 21 | 20 | 35 | 42 | 44 | 45 | 45 | 44 | 43 | 42 | 41 | 41 | 39 | 39 | 39 | 45 | 39 | 0 | -0.17 | Y | 35 | Y | -0.4 | [7 empty] | N | N | N | N | 150 | 0.55 | 62 | 115139 | 104484 | 7185 | 1900 | 18 | 1 |  | 2021-10-14 14:27 | 1593 | 125 |  | 28 |  | *전공정요청 L/D잔강 이월 안함-이상재등록 | 7F080FDE70354B10A7F367999E40C65A | BBF20C7C5FC542CFBE0F8D364ACCA0CA | 88F93A679D134758807084A21B85D465 | [11 empty] | 113.38 | 100 | 0 | 3000 | 0 |  | 450 |  | Y | Y | 0 | 3000 | 0 |  | 451 |  | Y | Y | N |  |  | Y |  |  |  | BT180180 | C
B66883 | 2021-10-14 | 2 | A | 연주시작 | 1 | A | AE1548 | 합금강 | AE4130M6 | BM#2 | 1623 | 43 | 1644 | 1578 | 34 | 6400 |  | 1 | 0.35 | 21 |  | -2.5 | 1575 | 1645 | 0 | 21.06 | 0 | 18 | 26 | 88 | Y |  | 2021-10-14 15:07 | 87 | 1094 | -353 | -333 | 25 | 28 | 29 | 32 | 35 | 36 | 37 | 37 | 36 | 36 |  | 36 | 34 | 37 | 36 | 36 | -0.07 |  | 15 | Y | 0 | 0.8 | 2.38 | 2.38 |  |  |  |  | N | N | N | M | 220 | 0.46 | 59 | 96708 | 91970 | 2630 | 15600 | 04 | 1 |  | 2021-10-14 15:12 | 1575 | 105 |  | 16 |  | *START 15:24 *T/D FLUX 용탕부: 120 KG / 유탕부: 10KG 투입. *BUTT 타입롱노즐사용(슬리브타입.) *STR#1.2 코너히터기 건조로 미적용 | [14 empty] | 101.8 | 100 | 700 | 0 | 0 |  | 650 | 700 | N | N | 700 | 0 | 0 |  | 651 | 700 | N | N | N | Y |  |  | Y |  |  | SB129129 | C
A67477 | 2021-10-13 | 1 | A | TUNDISH교체 | 1 | A | P-AE1055LSM | 탄소강 | G-AE1055LS | BM#1 | 1607 | 167 | 1663 | 1532 | 77 | 21400 |  | 3 | 0.19 | 31 |  | -1.29 | 1591 | 1638 | 0 | 568.28 |  | 38 | 27 |  | Y |  | 2021-10-14 15:26 | 107 | 1098 | -136 | 48 | 42 | 41 | 50 | 54 | 58 | 60 | 62 | 62 | 62 | 61 | 61 | 61 | 55 | 62 | 61 | 62 | -0.04 |  | 20 | Y | 0 |  | 2.25 | 2.25 | [5 empty] | Y | Y | M | 210 | 0.44 | 67 | 84610 | 93967 | 7333 | 15570 | 01 | 2 |  | 2021-10-14 15:45 | 1591 | 624 |  | 45 |  | *FLUX 220KG/10KG *T/D 델타티 60도 이상 20%이상 감속주입 - 이상재 등록 ID 103~105, 203~205 | [14 empty] | 8461000 | 100 | 1500 | 0 | 0 |  | 400 |  | Y | N | 1500 | 0 | 0 |  | 401 |  | Y | N | N |  |  | Y |  |  |  | BT180180 | H
A67479 | 2021-10-14 | 1 | A |  | 2 | A | AE1548 | 합금강 | AE4130M6 | BM#2 | 1605 | 53 | 1623 | 1526 | 41 | 8400 |  | 1 | 0.46 | 16 |  | -2.51 | 1566 | 1623 | 0 | 15.85 | 0 | 6 | 27 | 427 | Y |  | 2021-10-14 15:44 | 78 | 1088 | 33 | 28 | 24 | 21 | 20 | 19 | 17 | 16 | 15 | 14 | 13 | 12 | 12 | 12 | 17 | 24 | 11 | 12 | -0.24 |  | 55 | Y | 0.2 |  |  |  | 1.46 |  |  |  | N | N | N | Y | 220 | 0.45 | 72 | 80590 | 101340 | -2590 | 14500 | 04 | 1 |  | 2021-10-14 15:50 | 1566 | 134 |  | 39 |  | *STR#1.2 코너히터기 건조로 미적용 *전공정 요청 L/D 잔강이월 미실시, 이상공정 등록 및 생관통보 *전공정 요청 20%이상 감속주입,이상공정 등록 및 생관통보 *후속 B66884 래들 미개공 강제렌싱 1회 실시 ID:305.405 * STR#1,2 S/R 재셋팅 함 | [14 empty] | 81.82 | 100 | 0 | 0 | 0 |  | 650 | 700 | N | N | 0 | 0 | 0 |  | 651 | 700 | N | N | N | N | [5 empty] | SB129129 | C
A67480 | 2021-10-14 | 1 | A | 연주종료 | 2 | A | P-AE1055LSM | 탄소강 | G-AE1055LS | BM#1 | 1642 | 43 | 1606 | 1568 | 33 | 5700 |  | 3 | 0.14 | 25 |  | -2.18 | 1541 | 1606 | 0 | 158.73 |  | 16 | 46 | 5512 | Y |  | 2021-10-14 16:46 | 57 | 1099 | 61 | 49 | 39 | 26 | 22 | 19 | 17 | 15 | 13 | 10 | 10 | 10 |  | 10 | 23 | 39 | 10 | 10 | -0.58 |  | 50 | Y | 0 | [7 empty] | Y | N | N | Y | 200 | 0.48 | 63 | 78592 | 93584 | 7016 | 19000 | 01 | 2 |  | 2021-10-14 16:53 | 1541 | 119 |  | 34 |  | *연주종료 : 18:32 | 2DC972929306462C9954EAC299C997D3 | 03AAC8FE1E1E42868CC731C830454733 | CA9F0755DFB64C0B88B5821459836C63 | [11 empty] | 78.44 | 100 | 0 | 3500 | 0 |  | 400 |  | Y | N | 0 | 3500 | 0 |  | 401 |  | Y | N | N |  |  | Y |  |  |  | BT180180 | H
B66884 | 2021-10-14 | 2 | A |  | 3 | A | AE1548 | 합금강 | AE4130M6 | BM#2 | 1603 | 58 | 1660 | 1555 | 46 | 8100 |  | 1 | 0.49 | 16 |  | -2.04 | 1578 | 1649 | 0 | 23.06 | 0 | 35 | 52 | 86 | Y |  | 2021-10-14 16:50 | 90 | 1098 | 7 | 22 | 32 | 37 | 40 | 42 | 43 | 43 | 43 | 42 | 41 | 41 | 41 | 41 | 37 | 43 | 41 | 43 | -0.06 | Y | 30 | Y | 0 |  |  |  | 1.04 |  |  |  | N | N | N | Y | 210 | 0.46 | 64 | 96708 | 93879 | 3071 | 14800 | 04 | 1 |  | 2021-10-14 16:58 | 1578 | 169 |  | 46 |  | * 전공정 요청으로 감속주입 0.40 이상공정 ID: 301,401 | [14 empty] | 97.98 | 100 | 0 | 0 | 0 |  | 650 | 700 | N | N | 0 | 0 | 0 |  | 650 | 700 | N | N | N | Y | [5 empty] | SB129129 | C
B66885 | 2021-10-14 | 2 | A |  | 4 | B | AE1548 | 합금강 | AE4130M6 | BM#2 | 1610 | 46 | 1650 | 1566 | 40 | 7400 |  | 1 | 0.41 | 16 |  | 0 | 1542 | 1597 | 10.35 | 4.06 | 0 | 36 | 8 | 125 | Y |  | 2021-10-14 18:19 | 54 | 1098 | 37 | 27 | 22 | 17 | 15 | 12 | 10 | 13 | 13 | 12 | 11 | 10 | 9 | 8 | 15 | 22 | 8 | 0 | -0.25 |  | 55 | Y | -0.2 |  |  |  | 1.13 |  |  |  | N | N | N | Y | 200 | 0.48 | 67 | 141968 | 103239 | 3061 | 15500 | 04 | 1 |  | 2021-10-14 18:23 | 1542 | 145 |  | 22 | 29 | [15 empty] | 131.21 | 100 | 0 | 0 | 0 |  | 650 | 700 | Y | N | 0 | 0 | 0 |  | 650 | 700 | Y | N | N | Y | [5 empty] | SB135135 | C
B66886 | 2021-10-14 | 2 | A |  | 5 | A | AE1548M | 합금강 | AE4130M6 | BM#2 | 1614 | 59 | 1636 | 1542 | 33 | 6100 |  | 1 | 0.39 | 16 |  | -2.76 | 1557 | 1621 | 0 | 18.47 | 0 | 18 | 27 | 35 | Y |  | 2021-10-14 19:12 | 70 | 1102 | 6 | 7 | 18 | 25 | 28 | 28 | 29 | 29 | 28 | 28 | 28 |  |  | 28 | 24 | 29 | 28 | 28 | -0.05 | Y | 20 | Y | 0 |  |  |  | 1.21 |  |  |  | N | N | N | Y | 190 | 0.48 | 54 | 51918 | 80673 | 3077 | 16100 | 04 | 1 |  | 2021-10-14 19:12 | 1557 | 153 |  | 37 | [16 empty] | 61.41 | 100 | 0 | 0 | 0 |  | 650 | 700 | Y | N | 0 | 0 | 0 |  | 651 | 700 | Y | N | N | Y | [5 empty] | SB152152 | C
A67483 | 2021-10-14 | 1 | A |  | 6 | B | AE1548M | 합금강 | AE4130M6 | BM#2 | 1622 | 57 | 1629 | 1544 | 36 | 7200 |  | 1 | 0.36 | 16 |  | -2.44 | 1574 | 1625 | 0 | 15.36 | 0 | 11 | 36 | 63 | Y |  | 2021-10-14 20:09 | 87 | 1098 | 26 | 28 | 37 | 43 | 45 | 46 | 46 | 45 | 43 | 42 | 42 | 41 | 40 | 39 | 41 | 46 | 39 | 0 | -0.17 | Y | 40 | Y | -0.2 |  |  |  | 0.84 |  |  |  | N | N | N | Y | 180 | 0.47 | 67 | 95183 | 97518 | 3082 | 14000 | 04 | 1 |  | 2021-10-14 20:17 | 1574 | 138 |  | 33 | [16 empty] | 93.96 | 100 | 0 | 0 | 0 |  | 650 | 700 | Y | N | 0 | 0 | 0 |  | 650 | 700 | Y | N | N | Y | [5 empty] | SB152152 | C
B66887 | 2021-10-14 | 2 | B |  | 7 | A | AE1548M | 합금강 | AE4130M6 | BM#2 | 1604 | 81 | 1626 | 1547 | 51 | 9300 |  | 1 | 0.42 | 21 |  | -2.24 | 1555 | 1631 | 0 | 21.97 | 0 | 6 | 28 | 50 | Y |  | 2021-10-14 21:01 | 68 | 1088 | 34 | 33 | 32 | 31 | 31 | 30 | 29 | 29 | 27 | 26 | 25 | 23 | 19 | 19 | 29 | 32 | 19 | 0 | -0.26 |  | 50 | Y | -0.8 |  |  |  | 0.79 |  |  |  | N | N | N | Y | 170 | 0.48 | 62 | 95183 | 96976 | 2924 | 10600 | 04 | 1 |  | 2021-10-14 21:03 | 1555 | 194 |  | 48 |  | * 후 HEAT L/D 강제개공 ID : 306,405 | [14 empty] | 95.37 | 100 | 0 | 0 | 0 |  | 651 | 700 | Y | N | 0 | 0 | 0 |  | 650 | 700 | Y | N | N | Y | [5 empty] | SB152152 | C
A67481 | 2021-10-14 | 1 | B | 연주시작 | 1 | A | AE1055LS | 탄소강 | G-AE1055LS | BM#1 | 1609 | 61 | 1653 | 1554 | 42 | 13000 |  | 3 | 0.15 | 25 |  | -1.7 | 1570 | 1620 | 0 | 342.19 |  | 32 | 19 |  | Y |  | 2021-10-14 21:40 | 86 | 1099 | 41 | 23 | 29 | 33 | 37 | 38 | 40 | 43 | 43 | 44 |  |  |  | 44 | 38 | 44 | 44 | 0 | 0 |  |  | Y | 0.2 |  | 2.18 | 2.01 | [5 empty] | N | N | M | 210 | 0.52 | 56 | 80434 | 94038 | 7097 | 15510 | 01 | 1 |  | 2021-10-14 22:03 | 1570 | 340 |  | 29 |  | *T/D FLUX 유:10KG,용220KG *연주시작 22:12 *STR#1EDGE HEATER 코일부 건조작업으로 적용不-이상재등록 *STR#2 EDGE HEATER 코일부 누수 적용不-이상재등록 |  | D04BFE0F059340678831001F50727170 | DEF863ECC5794C5D84532B3C3661AF28 | [11 empty] | 78.97 | 100 | 1500 | 0 | 0 |  | 500 |  | N | N | 1500 | 0 | 0 |  | 501 |  | N | N | N |  |  | Y |  |  |  | BT180180 | H
B66888 | 2021-10-14 | 2 | B |  | 8 | A | AE1548M | 합금강 | AE4130M6 | BM#2 | 1641 | 51 | 1652 | 1586 | 41 | 6900 |  | 1 | 0.41 | 20 |  | -2.25 | 1570 | 1637 | 0 | 23.53 | 0 | 35 | 53 | 63 | N | 3 | 2021-10-14 21:59 | 83 | 1092 | 1 | 24 | 34 | 37 | 38 | 39 | 38 | 38 | 37 | 37 | 36 | 35 |  | 35 | 34 | 39 | 35 | 38 | -0.13 | Y | 30 | Y | -0.2 |  |  |  | 0.84 |  |  |  | N | N | N | Y | 170 | 0.47 | 60 | 95183 | 94883 | 3067 | 13600 | 04 | 1 |  | 2021-10-14 22:08 | 1570 | 167 |  | 58 | [16 empty] | 97.37 | 100 | 0 | 0 | 0 |  | 650 | 700 | Y | N | 0 | 0 | 0 |  | 650 | 700 | Y | N | N | Y | [5 empty] | SB152152 | C
A67482 | 2021-10-14 | 1 | B |  | 2 | A | AE1055LS | 탄소강 | G-AE1055LS | BM#1 | 1638 | 87 | 1624 | 1549 | 41 | 12400 |  | 3 | 0.14 | 25 |  | -1.37 | 1562 | 1603 | 0 | 243.21 |  | 38 | 29 |  | Y |  | 2021-10-14 22:44 | 78 | 1103 | 42 | 45 | 23 | 31 | 24 | 21 | 23 | 35 | 41 | 23 | 45 | 45 |  | 45 | 33 | 45 | 45 | 45 | 0 |  | 5 | Y | 0 | [8 empty] | N | N | Y | 200 | 0.51 | 57 | 84600 | 93714 | 7879 | 15600 | 01 | 1 |  | 2021-10-14 22:53 | 1562 | 339 |  | 21 |  | *STR#1EDGE HEATER 코일부 건조작업으로 적용不-이상재등록 *STR#2 EDGE HEATER 코일부 누수 적용不-이상재등록 | [14 empty] | 84.01 | 100 | 0 | 0 | 0 |  | 500 |  | N | N | 0 | 0 | 0 |  | 501 |  | N | N | N |  |  | Y |  |  |  | BT180180 | H
B66889 | 2021-10-14 | 2 | B |  | 9 | A | AE1548M | 합금강 | AE4130M6 | BM#2 | 1619 | 48 | 1619 | 1569 | 45 | 6200 |  | 1 | 0.42 | 16 |  | -2.38 | 1556 | 1613 | 0 | 17.49 | 0 | 18 | 28 | 28 | Y |  | 2021-10-14 23:09 | 69 | 1098 | 32 | 31 | 29 | 29 | 29 | 29 | 29 | 29 | 26 | 25 | 25 | 24 | 22 | 22 | 27 | 29 | 22 | 29 | -0.14 |  | 50 | Y | -0.4 |  |  |  | 0.91 |  |  |  | N | N | N | Y | 220 | 0.48 | 60 | 95183 | 94771 | 2929 | 13000 | 04 | 1 |  | 2021-10-14 23:13 | 1556 | 146 |  | 50 | [16 empty] | 97.62 | 100 | 0 | 0 | 0 |  | 650 | 700 | Y | N | 0 | 0 | 0 |  | 650 | 700 | Y | N | N | Y | [5 empty] | SB152152 | C
A67484 | 2021-10-14 | 1 | B |  | 3 | A | AE1055LS | 탄소강 | G-AE1055LS | BM#1 | 1653 | 40 | 1605 | 1570 | 21 | 3700 |  | 3 | 0.14 | 25 |  | -1.31 | 1555 | 1594 | 0 | 202.63 |  | 38 | 30 | -131 | Y |  | 2021-10-14 23:35 | 71 | 1095 | 43 | 40 | 39 | 39 | 39 | 39 | 39 | 38 | 37 | 37 | 37 | 36 |  | 36 | 39 | 39 | 36 | 39 | -0.07 |  | 45 | Y | -0.2 | [8 empty] | N | N | Y | 190 | 0.52 | 56 | 101520 | 93096 | 7057 | 15200 | 01 | 1 |  | 2021-10-14 23:44 | 1555 | 116 |  | 30 |  | *STR#1EDGE HEATER 코일부 건조작업으로 적용不-이상재등록 *STR#2 EDGE HEATER 코일부 누수 적용不-이상재등록 | [6 empty] | 5E583872203349E4A468DDB695DCB3A5 | 7EC007BF64724F66AD95ADACD62521E8 | 1BEB227587194F95AB4A07DF933CA8F0 |  | 0481E2143F22426E9D8C68F3BD314CEC | 556EDF19A44140DE96449AE84D8528D6 | D6FE5126C5454148900E63D6B72B990E |  | 101.47 | 100 | 0 | 0 | 0 |  | 500 |  | N | N | 0 | 0 | 0 |  | 501 |  | N | N | N |  |  | Y |  |  |  | BT180180 | H
A67485 | 2021-10-14 | 1 | B |  | 4 | A | AE1055LS | 탄소강 | G-AE1055LS | BM#1 | 1579 | 42 | 1597 | 1532 | 24 | 4800 |  | 3 | 0.15 | 25 |  | -1.47 | 1546 | 1590 | 0 | 256.97 |  | 11 | 37 | 60 | Y |  | 2021-10-15 00:43 | 62 | 1096 | 35 | 35 | 35 | 36 | 35 | 35 | 34 | 33 | 33 | 33 | 32 | 33 | 32 | 32 | 34 | 36 | 32 | 35 | -0.09 | Y | 45 | Y | -0.2 | [8 empty] | N | N | Y | 180 | 0.52 | 59 | 101520 | 99015 | 7085 | 15120 | 01 | 1 |  | 2021-10-15 00:51 | 1546 | 109 |  | 19 |  | *STR#2 EDGE HEATER 코일부 누수 적용不-이상재등록 | [14 empty] | 95.77 | 100 | 0 | 0 | 0 |  | 500 |  | Y | N | 0 | 0 | 0 |  | 501 |  | N | N | N |  |  | Y |  |  |  | BT180180 | H
B66890 | 2021-10-14 | 2 | B |  | 10 | A | AE1548M | 합금강 | AE4130M6 | BM#2 | 1606 | 55 | 1609 | 1535 | 37 | 7100 |  | 1 | 0.33 | 16 |  | -2.24 | 1549 | 1602 | 0 | 13.62 | 0 | 36 | 9 | 152 | Y |  | 2021-10-15 00:36 | 62 | 1103 | 20 | 25 | 24 | 25 | 26 | 26 | 25 | 24 | 23 | 22 | 21 | 20 | 19 | 19 | 23 | 26 | 19 | 25 | -0.17 | Y | 40 | Y | -0.2 |  |  |  | 0.96 |  |  |  | N | N | N | Y | 210 | 0.48 | 63 | 95183 | 97327 | 2723 | 15400 | 04 | 1 |  | 2021-10-15 00:38 | 1549 | 127 |  | 26 | [16 empty] | 94.47 | 100 | 0 | 0 | 0 |  | 650 | 700 | Y | N | 0 | 0 | 0 |  | 650 | 700 | Y | N | N | Y | [5 empty] | SB152152 | H
A67486 | 2021-10-14 | 1 | B |  | 5 | A | AE1055LS | 탄소강 | G-AE1055LS | BM#1 | 1583 | 41 | 1583 | 1528 | 32 | 4800 |  | 3 | 0.15 | 25 |  | -1.36 | 1540 | 1580 | 0 | 211.82 |  | 16 | 48 | 56 | Y |  | 2021-10-15 01:37 | 56 | 1105 | 32 | 29 | 28 | 27 | 27 | 26 | 26 | 25 | 25 | 25 | 24 | 24 |  | 24 | 26 | 28 | 24 | 25 | -0.09 |  | 45 | Y | 0 | [8 empty] | N | N | Y | 170 | 0.52 | 55 | 84600 | 91595 | 7054 | 15310 | 01 | 1 |  | 2021-10-15 01:46 | 1540 | 110 |  | 25 |  | *STR#2 EDGE HEATER 코일부 누수 적용不-이상재등록 | [14 empty] | 85.93 | 100 | 0 | 0 | 0 |  | 500 |  | Y | N | 0 | 0 | 0 |  | 501 |  | N | N | N |  |  | Y |  |  |  | BT180180 | H
B66891 | 2021-10-14 | 2 | B |  | 11 | A | AE1548M | 합금강 | AE4130M6 | BM#2 | 1625 | 43 | 1605 | 1558 | 35 | 5300 |  | 1 | 0.35 | 16 |  | -2.33 | 1552 | 1605 | 0 | 16.92 | 0 | 6 | 29 | 51 | Y |  | 2021-10-15 01:30 | 65 | 1103 | 18 | 18 | 21 | 24 | 25 | 26 | 26 | 26 | 25 | -279 | 24 | 23 | 21 | 21 | 0 | 26 | 21 | 26 | -0.14 | Y | 20 | Y | -0.4 |  |  |  | 0.87 |  |  |  | N | N | N | Y | 200 | 0.48 | 61 | 95183 | 93466 | 3084 | 16400 | 04 | 1 |  | 2021-10-15 01:32 | 1552 | 125 |  | 34 | [16 empty] | 99.36 | 100 | 0 | 0 | 0 |  | 650 | 700 | Y | N | 0 | 0 | 0 |  | 650 | 700 | Y | N | N | Y | [5 empty] | SB152152 | H
A67487 | 2021-10-14 | 1 | B |  | 6 | A | AE1055LS | 탄소강 | G-AE1055LS | BM#1 | 1637 | 41 | 1591 | 1560 | 20 | 3400 |  | 3 | 0.15 | 25 |  | -1.6 | 1543 | 1590 | 0 | 233.49 |  | 32 | 21 | 54 | Y |  | 2021-10-15 02:32 | 59 | 1090 | 24 | 23 | 26 | 27 | 29 | 29 | 29 | 28 | 28 | 27 | 28 | 28 |  | 28 | 27 | 29 | 27 | 29 | -0.03 | Y | 25 | Y | 0 | [8 empty] | N | N | Y | 210 | 0.52 | 52 | 84600 | 88804 | 7246 | 15590 | 01 | 1 |  | 2021-10-15 02:39 | 1543 | 110 |  | 27 |  | *STR#2 EDGE HEATER 코일부 누수 적용不-이상재등록 | [14 empty] | 88.31 | 100 | 0 | 0 | 0 |  | 500 |  | Y | N | 0 | 0 | 0 |  | 501 |  | N | N | N |  |  | Y |  |  |  | BT180180 | H
B66892 | 2021-10-14 | 2 | B |  | 12 | A | AE1548M | 합금강 | AE4130M6 | BM#2 | 1629 | 44 | 1591 | 1544 | 30 | 5700 |  | 1 | 0.31 | 15 |  | -2.12 | 1544 | 1583 | 0.38 | 16.92 | 0 | 35 | 54 | 46 | Y |  | 2021-10-15 02:50 | 57 | 1091 | 18 | 19 | 21 | 23 | 24 | 24 | 23 | 22 | 22 | 21 | 20 | 19 | 18 | 18 | 21 | 24 | 18 | 0 | -0.15 | Y | 40 | Y | -0.2 |  |  |  | 1.02 |  |  |  | N | N | N | Y | 190 | 0.48 | 64 | 95183 | 96827 | 3073 | 15000 | 04 | 1 |  | 2021-10-15 02:53 | 1544 | 105 |  | 17 | [16 empty] | 95.95 | 100 | 0 | 0 | 0 |  | 650 | 700 | Y | N | 0 | 0 | 0 |  | 650 | 700 | Y | N | N | Y | [5 empty] | SB152152 | H
A67488 | 2021-10-14 | 1 | B |  | 7 | A | AE1055LS | 탄소강 | G-AE1055LS | BM#1 | 1588 | 40 | 1585 | 1559 | 25 | 4300 |  | 3 | 0.15 | 25 |  | -1.28 | 1547 | 1585 | 0 | 159.4 |  | 38 | 31 | 41 | Y |  | 2021-10-15 03:27 | 63 | 1103 | 27 | 26 | 31 | 33 | 33 | 33 | 33 | 32 | 31 | 31 | 30 | 30 | 30 | 30 | 31 | 33 | 30 | 33 | -0.06 | Y | 50 | Y | 0 | [8 empty] | N | N | Y | 200 | 0.52 | 64 | 118440 | 105944 | 7806 | 15520 | 01 | 1 |  | 2021-10-15 03:35 | 1547 | 103 |  | 26 |  | *STR#2 EDGE HEATER 코일부 누수 적용不-이상재등록 | [14 empty] | 104.91 | 100 | 0 | 0 | 0 |  | 500 |  | Y | N | 0 | 0 | 0 |  | 501 |  | N | N | N |  |  | Y |  |  |  | BT180180 | H
B66893 | 2021-10-14 | 2 | B |  | 13 | A | AE1548M | 합금강 | AE4130M6 | BM#2 | 1654 | 45 | 1614 | 1555 | 32 | 5700 |  | 1 | 0.36 | 17 |  | -2.27 | 1554 | 1610 | 0 | 17.11 | 0 | 18 | 29 | 58 | Y |  | 2021-10-15 03:57 | 67 | 1109 | 16 | 23 | 30 | 34 | 35 | 36 | 35 | 34 | 34 | 33 | 32 | 31 | 29 | 29 | 31 | 36 | 29 | 34 | -0.2 | Y | 35 | Y | -0.4 |  |  |  | 0.85 |  |  |  | N | N | N | Y | 180 | 0.48 | 64 | 95183 | 97715 | -150715 | 14000 | 04 | 1 |  | 2021-10-15 04:03 | 1554 | 111 |  | 15 | [16 empty] | 94.43 | 54.55 | 0 | 0 | 0 |  | 650 | 700 | Y | N | 0 | 0 | 0 |  | 650 | 700 | Y | N | N | Y | [5 empty] | SB152152 | H
A67489 | 2021-10-14 | 1 | B | 연주종료 | 8 | A | AE1055LS | 탄소강 | G-AE1055LS | BM#1 | 1622 | 41 | 1584 | 1547 | 24 | 4000 |  | 3 | 0.15 | 25 |  | -1.36 | 1544 | 1584 | 0 | 181.15 |  | 11 | 38 | 47 | Y |  | 2021-10-15 04:27 | 60 | 1105 | 29 | 29 | 31 | 32 | 33 | 33 | 33 | 33 | 32 | 32 | 31 | 31 |  | 31 | 32 | 33 | 31 | 33 | -0.06 | Y | 35 | Y | 0 | [8 empty] | N | N | M | 190 | 0.52 | 57 | 92016 | 96087 | 7031 | 2000 | 01 | 1 |  | 2021-10-15 04:54 | 1544 | 113 |  | 31 |  | *STR#2 EDGE HEATER 코일부 누수 적용不-이상재등록 *연주종료 06:13 |  | 86532A4534B04BC7A446B98C7A10B682 | D03DCD590F03404FBA995EE57CE1E2A4 | [11 empty] | 89.29 | 100 | 0 | 3500 | 0 |  | 500 |  | Y | N | 0 | 3500 | 0 |  | 501 |  | N | N | N |  |  | Y |  |  |  | BT180180 | H
B66894 | 2021-10-14 | 2 | C | TUNDISH교체전 | 14 | A | AE1548M | 합금강 | AE4130M6 | BM#2 | 1634 | 44 | 1613 | 1548 | 32 | 5900 |  | 1 | 0.35 | 18 |  | -2.38 | 1550 | 1612 | 0 | 17.65 | 0 | 36 | 10 | 71 | Y |  | 2021-10-15 04:50 | 63 | 1093 | 27 | 30 | 30 | 31 | 31 | 31 | 30 | 30 | 29 | 27 | 26 | 25 | 23 | 23 | 28 | 31 | 23 | 31 | -0.18 | Y | 45 | Y | -0.4 |  |  |  | 0.88 |  |  |  | N | N | N | M | 170 | 0.48 | 65 | 100100 | 96329 | 321 | 2000 | 04 | 1 |  | 2021-10-15 04:56 | 1550 | 114 |  | 27 |  | *전공정 요청 L/D 잔강이월 미실시,이상공정 등록 및 생관통보 | C34FBCCF45934DC4B6C7010B47EFFEAC | F33E8F02759B46079CEB8C5034A50E3C | 46F5F3B31EE8401999931302C2D9EF08 | [11 empty] | 102.72 | 50 | 0 | 3040 | 0 |  | 650 | 700 | Y | N | 0 | 2900 | 0 |  | 650 | 700 | Y | N | N | Y | [5 empty] | SB152152 | H
A67490 | 2021-10-14 | 1 | C | TUNDISH교체 | 1 | A | P-AE1055LSM | 탄소강 | G-AE1055LS | BM#2 | 1614 | 40 | 1605 | 1532 | 35 | 6100 |  | 3 | 0.15 | 25 |  | -1.79 | 1567 | 1620 | 0 | 181.08 |  | 16 | 49 | 54 | Y |  | 2021-10-15 05:51 | 83 | 1099 | -433 | 8 | 18 | 12 | 18 | 22 | 26 | 29 | 31 | 33 | 33 | 33 | 34 | 34 | 26 | 34 | 34 | 33 | 0 |  |  | Y | 0.2 |  | 1.81 | 1.81 |  |  |  |  | Y | N | N | M | 220 | 0.46 | 60 | 101532 | 91315 | 8535 | 16200 | 07 | 2 |  | 2021-10-15 06:02 | 1567 | 132 |  | 50 | 25 | * T/D FLUX 용탕부: 220 KG / 유탕부: 10KG 투입. * BUTT 타입롱노즐사용(슬리브타입.) | [14 empty] | 100.68 | 50 | 1500 | 0 | 0 |  | 401 | 400 | Y | N | 1500 | 0 | 0 |  | 402 | 400 | Y | N | N |  |  | Y | Y |  |  | BT180180 | H
A67491 | 2021-10-14 | 1 | C |  | 2 | A | P-AE1055LSM | 탄소강 | G-AE1055LS | BM#2 | 1600 | 40 | 1603 | 1535 | 29 | 5100 |  | 3 | 0.14 | 25 |  | -1.35 | 1553 | 1593 | 0 | 171.68 |  | 32 | 22 | 76 | Y |  | 2021-10-15 06:55 | 69 | 1094 | 34 | 30 | 26 | 25 | 25 | 24 | 24 | 24 | 23 | 23 | 23 | 23 | 23 | 23 | 25 | 26 | 23 | 24 | -0.03 | Y | 50 | N | 0 | [7 empty] | Y | Y | Y | Y | 210 | 0.48 | 61 | 101532 | 91189 | 7011 | 14000 | 07 | 2 |  | 2021-10-15 07:04 | 1553 | 126 |  | 47 | [16 empty] | 101.94 | 50 | 0 | 0 | 0 |  | 401 | 400 | Y | N | 0 | 0 | 0 |  | 402 | 400 | Y | N | N |  |  | Y |  |  |  | BT180180 | H
A67492 | 2021-10-15 | 1 | C |  | 3 | A | P-AE1055LSM | 탄소강 | G-AE1055LS | BM#2 | 1607 | 40 | 1600 | 1550 | 32 | 5300 |  | 3 | 0.16 | 25 |  | -1.31 | 1563 | 1602 | 0 | 203.38 |  | 38 | 32 | 73 | Y |  | 2021-10-15 07:53 | 79 | 1091 | 22 | 21 | 26 | 29 | 31 | 31 | 31 | 31 | 31 | 30 | 30 | 29 | 29 | 28 | 29 | 31 | 28 | 31 | -0.06 | Y | 45 | N | -0.2 | [7 empty] | Y | Y | Y | Y | 210 | 0.48 | 65 | 84610 | 99049 | 7251 | 15600 | 07 | 2 |  | 2021-10-15 08:13 | 1563 | 127 |  | 52 | [16 empty] | 77.62 | 50 | 0 | 0 | 300 |  | 401 | 400 | Y | N | 0 | 0 | 300 |  | 402 | 400 | Y | N | N |  |  | Y |  |  |  | BT180180 | H
A67493 | 2021-10-15 | 1 | C |  | 4 | A | P-AE1055LSM | 탄소강 | G-AE1055LS | BM#2 | 1629 | 45 | 1600 | 1547 | 38 | 5700 |  | 3 | 0.15 | 25 |  | -1.52 | 1550 | 1596 | 0 | 255.44 |  | 36 | 11 | 48 | Y |  | 2021-10-15 09:13 | 66 | 1102 | 28 | 28 | 29 | 30 | 30 | 30 | 30 | 29 | 29 | 29 | 28 | 27 | 27 | 27 | 29 | 30 | 27 | 30 | -0.06 | Y | 45 | Y | 0 | [7 empty] | Y | Y | Y | Y | 200 | 0.48 | 64 | 84610 | 97095 | 7105 | 15900 | 07 | 2 |  | 2021-10-15 09:37 | 1550 | 134 |  | 37 | [16 empty] | 79.3 | 50 | 0 | 0 | 0 |  | 401 | 400 | Y | N | 0 | 0 | 0 |  | 402 | 400 | Y | N | N |  |  | Y |  |  |  | BT180180 | H
A67494 | 2021-10-15 | 1 | C |  | 5 | A | AE1055LS | 탄소강 | G-AE1055LS | BM#2 | 1602 | 42 | 1603 | 1545 | 30 | 5400 |  | 3 | 0.16 | 25 |  | -1.29 | 1556 | 1594 | 0 | 270.49 |  | 16 | 50 | 39 | Y |  | 2021-10-15 10:14 | 72 | 1091 | 26 | 26 | 28 | 30 | 32 | 32 | 32 | 32 | 32 | 31 | 30 |  |  | 30 | 30 | 32 | 30 | 32 | -0.07 | Y | 30 | Y | -0.2 | [7 empty] | Y | N | N | Y | 190 | 0.52 | 56 | 101520 | 90959 | 7091 | 15490 | 07 | 2 |  | 2021-10-15 10:32 | 1556 | 125 |  | 42 | 18 | [7 empty] | EFB0E3256A004AE29A46DFD73D421078 | 2767A7D98CE74F9EBFD17FEE79286CBC | 09A0BA0F9B7F435887FA9A71B6506ABD |  | 8B3700CC01A940EA8628686BB262DAA8 | 8ACFF5AF6FC645C7AC26A523F336EF48 | 3774B74FD92B4E20A45F4D713B21A573 |  | 102.24 | 50 | 0 | 0 | 0 |  | 501 | 400 | Y | N | 0 | 0 | 0 |  | 502 | 400 | Y | N | N |  |  | Y |  |  |  | BT180180 | H
A67495 | 2021-10-15 | 1 | C |  | 6 | A | AE1055LS | 탄소강 | G-AE1055LS | BM#2 | 1616 | 49 | 1596 | 1563 | 33 | 5200 |  | 3 | 0.19 | 25 |  | -1.28 | 1557 | 1595 | 13.26 | 221.8 |  | 32 | 23 | 52 | Y |  | 2021-10-15 11:19 | 73 | 1094 | 30 | 33 | 35 | 38 | 39 | 40 | 40 | 39 | 39 | 38 | 38 | 38 | 37 | 37 | 38 | 40 | 37 | 39 | -0.05 | Y | 35 | Y | -0.2 | [7 empty] | Y | N | N | Y | 180 | 0.52 | 61 | 101520 | 100536 | 7014 | 15500 | 07 | 2 |  | 2021-10-15 11:29 | 1557 | 119 |  | 35 | 8 | [15 empty] | 92.54 | 100 | 0 | 0 | 0 |  | 501 | 400 | N | N | 0 | 0 | 0 |  | 502 | 400 | N | N | N |  |  | Y |  |  |  | BT180180 | H
A67496 | 2021-10-15 | 1 | C |  | 7 | A | AE1055LS | 탄소강 | G-AE1055LS | BM#2 | 1623 | 42 | 1609 | 1561 | 29 | 5100 |  | 3 | 0.17 | 25 |  | -1.47 | 1553 | 1597 | 0 | 241.73 |  | 38 | 33 | 52 | Y |  | 2021-10-15 12:24 | 69 | 1099 | 37 | 37 | 38 | 40 | 41 | 41 | 40 | 40 | 39 | 39 | 39 | 38 | 39 | 39 | 39 | 41 | 38 | 40 | -0.02 | Y | 35 | Y | 0.2 | [7 empty] | Y | N | N | Y | 170 | 0.52 | 57 | 101520 | 93308 | 7042 | 15300 | 07 | 2 |  | 2021-10-15 12:33 | 1553 | 121 |  | 30 | [16 empty] | 100.47 | 100 | 0 | 0 | 0 |  | 501 | 400 | Y | N | 0 | 0 | 0 |  | 502 | 400 | Y | N | N |  |  | Y |  |  |  | BT180180 | H
A67497 | 2021-10-15 | 1 | A |  | 8 | A | AE1055LS | 탄소강 | G-AE1055LS | BM#2 | 1620 | 44 | 1600 | 1564 | 28 | 4500 |  | 3 | 0.14 | 25 |  | -1.38 | 1555 | 1596 | 0 | 171.75 |  | 36 | 12 | 45 | Y |  | 2021-10-15 13:15 | 71 | 1092 | 38 | 38 | 37 | 38 | 38 | 38 | 38 | 38 | 37 | 37 | 37 | 37 |  | 37 | 38 | 38 | 37 | 38 | -0.03 | Y | 40 | Y | 0 | [7 empty] | Y | N | N | Y | 170 | 0.52 | 57 | 84600 | 91082 | 7018 | 15110 | 07 | 2 |  | 2021-10-15 13:24 | 1555 | 119 |  | 38 | [16 empty] | 85.76 | 100 | 0 | 0 | 0 |  | 501 | 400 | Y | N | 0 | 0 | 0 |  | 502 | 400 | Y | N | N |  |  | Y |  |  |  | BT180180 | H
A67498 | 2021-10-15 | 1 | A |  | 9 | A | AE1055LS | 탄소강 | G-AE1055LS | BM#2 | 1613 | 41 | 1593 | 1570 | 31 | 4900 |  | 3 | 0.15 | 25 |  | -1.23 | 1558 | 1593 | 0 | 179.7 |  | 16 | 51 | 38 | Y |  | 2021-10-15 14:08 | 74 | 1108 | 37 | 36 | 36 | 36 | 37 | 38 | 38 | 37 | 37 | 37 | 36 | 36 | 36 | 36 | 37 | 38 | 36 | 37 | -0.06 | Y | 35 | Y | 0 | [7 empty] | Y | N | N | Y | 220 | 0.52 | 59 | 101520 | 113190 | 7010 | 15100 | 07 | 2 |  | 2021-10-15 14:17 | 1558 | 119 |  | 41 | [8 empty] | 049C5B2488224289BF0172FE4DAF80FF | B9F2F402CD27462D947254CD8A225E99 | A36D4C8386334F52805CFAD7E6B0B6FD |  | 3E4A8D001C7440059D78E430329AEC3D | ACA8DE02A0D749E6B4A24C0375D0881D | 730E9D44E8CC42A8B647CBCCA289A1E6 |  | 83.73 | 100 | 0 | 0 | 0 |  | 501 | 400 | Y | N | 0 | 0 | 0 |  | 502 | 400 | Y | N | N |  |  | Y |  |  |  | BT180180 | C
B66900 | 2021-10-15 | 2 | A | 연주시작 | 1 | A | AE8620HT | 소입성보증강 | C | BM#1 | 1598 | 55 | 1662 | 1554 | 47 | 9400 |  | 1 | 0.45 | 21 |  | -2.83 | 1595 | 1671 | 0 | 61.39 | 0 | 6 | 32 | 90 | Y |  | 2021-10-15 15:17 | 87 | 1094 | -413 | 25 | 28 | 20 | 26 | 29 | 31 | 33 | 33 | 33 | 33 | 32 |  | 32 | 30 | 33 | 32 | 33 | -0.05 |  | 20 | Y | -0.2 | 0.7 | [7 empty] | N | N | M | 150 | 0.45 | 56 | 90732 | 96087 | -2787 | 15450 | 08 | 2 |  | 2021-10-15 15:34 | 1595 | 126 |  | 18 |  | *FLUX 120KG/10KG *연주 STRAT 15:37 *작업방안에 따른 코너히터기 미적용 - 이상재 등록 | [14 empty] | 98.62 | 100 | 700 | 0 | 0 |  | 650 |  | N | Y | 700 | 0 | 0 |  | 651 |  | N | Y | N |  | Y |  |  |  |  | RB127.00 | C
A67499 | 2021-10-15 | 1 | A |  | 10 | A | AE1055LS | 탄소강 | G-AE1055LS | BM#2 | 1641 | 46 | 1596 | 1584 | 27 | 4600 |  | 3 | 0.15 | 25 |  | -1.37 | 1555 | 1596 | 0 | 226.38 |  | 32 | 24 | 33 | Y |  | 2021-10-15 15:13 | 71 | 1097 | 35 | 36 | 36 | 36 | 36 | 35 | 34 | 34 | 34 | 33 | 33 | 33 |  | 33 | 35 | 36 | 33 | 36 | -0.06 |  | 45 | Y | 0 | [7 empty] | Y | N | N | Y | 210 | 0.52 | 64 | 101520 | 103201 | 7834 | 15010 | 07 | 2 |  | 2021-10-15 15:19 | 1555 | 124 |  | 37 | [16 empty] | 92.42 | 100 | 0 | 0 | 0 |  | 501 | 400 | Y | N | 0 | 0 | 0 |  | 503 | 400 | Y | N | N |  |  | Y |  |  |  | BT180180 | C
B66901 | 2021-10-15 | 2 | A |  | 2 | A | AE8620HT | 소입성보증강 | C | BM#1 | 1578 | 47 | 1651 | 1538 | 43 | 8900 |  | 1 | 0.36 | 18 |  | -2.8 | 1584 | 1651 | 0 | 22.27 | 0 | 11 | 40 | 200 | Y |  | 2021-10-15 16:16 | 76 | 1099 | 30 | 29 | 32 | 33 | 33 | 32 | 31 | 30 | 28 | 27 | 26 | 25 | 23 | 23 | 29 | 33 | 23 | 0 | -0.22 | Y | 45 | Y | -0.4 | [7 empty] | Y | Y | Y | Y | 140 | 0.47 | 61 | 100442 | 92397 | 4953 | 14600 | 08 | 2 |  | 2021-10-15 16:20 | 1584 | 114 |  | 16 |  | *작업방안에 따른 코너히터기 미적용 - 이상재 등록 | [6 empty] | E4A499BDF48B43AF9D48DEC1A01C6917 | F431583BBEBE474D871F124A4D9A8877 | 397D1ABDF93F4E25B18D23DDDC1196D8 |  | FC945B1AE7D04859AE767721ED23D133 | C00C681386004A0FB71CAC2C0C98D092 | B6FC64D0CBC14B639691CE51D45711A2 |  | 104.36 | 100 | 0 | 0 | 0 |  | 650 |  | N | Y | 0 | 0 | 0 |  | 651 |  | N | Y | N |  | Y |  |  |  |  | RB177.80 | C
A67500 | 2021-10-15 | 1 | A |  | 11 | A | AE1055LS | 탄소강 | G-AE1055LS | BM#2 | 1624 | 40 | 1600 | 1566 | 27 | 4700 |  | 3 | 0.15 | 25 |  | -1.77 | 1548 | 1600 | 0 | 335.25 |  | 38 | 34 | 44 | Y |  | 2021-10-15 16:22 | 64 | 1098 | 33 | 32 | 32 | 34 | 34 | 34 | 34 | 34 | 34 | 33 | 33 | 32 | 32 | 32 | 33 | 34 | 32 | 34 | -0.04 | Y | 45 | Y | 0 | [7 empty] | Y | N | N | Y | 200 | 0.52 | 63 | 101520 | 102265 | 8035 | 15030 | 07 | 2 |  | 2021-10-15 16:27 | 1548 | 131 |  | 32 | [16 empty] | 94.04 | 100 | 0 | 0 | 300 |  | 500 | 400 | Y | N | 0 | 0 | 300 |  | 502 | 400 | Y | N | N |  |  | Y |  |  |  | BT180180 | H
B66902 | 2021-10-15 | 2 | A |  | 3 | A | AE8620HT | 소입성보증강 | C | BM#1 | 1624 | 38 | 1654 | 1578 | 30 | 5800 |  | 1 | 0.36 | 19 |  | -2.09 | 1586 | 1643 | 0 | 17.24 | 0 | 36 | 13 | 33 | Y |  | 2021-10-15 17:04 | 78 | 1100 | 21 | 26 | 33 | 36 | 38 | 39 | 38 | 38 | 37 | 36 | 35 | 34 | 33 | 33 | 35 | 39 | 33 | 38 | -0.17 | Y | 35 | Y | -0.2 | [7 empty] | Y | Y | Y | Y | 130 | 0.47 | 62 | 93816 | 93818 | 4382 | 14340 | 08 | 2 |  | 2021-10-15 17:10 | 1586 | 117 |  | 32 |  | *작업방안에 따른 코너히터기 미적용 - 이상재 등록 | [14 empty] | 94.96 | 100 | 0 | 0 | 0 |  | 650 |  | N | Y | 0 | 0 | 0 |  | 651 |  | N | Y | N |  |  | Y |  |  |  | RB160.00 | C
A67501 | 2021-10-15 | 1 | A |  | 12 | A | AE1055LS | 탄소강 | G-AE1055LS | BM#2 | 1584 | 46 | 1557 | 1523 | 38 | 6700 |  | 3 | 0.14 | 26 |  | -0.13 | 1553 | 1557 | 0 | 11.06 |  | 18 | 31 | 323 | Y |  | 2021-10-15 17:18 | 69 | 1099 | 31 | 30 | 30 | 30 | 31 | 31 | 32 | 31 | 30 | 30 | 29 | 29 | 29 | 29 | 30 | 32 | 29 | 31 | -0.03 | Y | 30 | Y | 0 | [7 empty] | Y | N | N | Y | 190 | 0.51 | 61 | 101520 | 98804 | 7762 | 15500 | 07 | 2 |  | 2021-10-15 17:26 | 1553 | 126 |  | 41 | 14 | * 샘플채취로 인해 감속주입 0.45 ID: 303,403 | [14 empty] | 95.86 | 100 | 0 | 0 | 0 |  | 501 | 400 | Y | N | 0 | 0 | 0 |  | 501 | 400 | Y | N | N |  |  | Y | Y |  |  | BT180180 | H
B66903 | 2021-10-15 | 2 | A | 잔강최소화전 | 4 | A | AE8620HT | 소입성보증강 | C | BM#1 | 1586 | 48 | 1645 | 1548 | 40 | 8300 |  | 1 | 0.39 | 18 |  | -2.45 | 1593 | 1654 | 0 | 20.14 | 0 | 35 | 56 | 442 | Y |  | 2021-10-15 18:07 | 85 | 1099 | 31 | 36 | 40 | 41 | 43 | 42 | 42 | 41 | 40 | 39 | 38 | 37 | 36 | 36 | 39 | 43 | 36 | 0 | -0.17 | Y | 40 | Y | -0.2 | [8 empty] | Y | Y | M | 120 | 0.47 | 62 | 72343 | 95894 | 5006 | 3000 | 08 | 2 |  | 2021-10-15 18:14 | 1593 | 126 |  | 33 |  | *작업방안에 따른 코너히터기 100KW 적용 *B66904 잔강최소화 이상재 등록 - ID105, 205 | [14 empty] | 72.6 | 100 | 0 | 3400 | 0 |  | 650 |  | Y | Y | 0 | 3400 | 0 |  | 651 |  | Y | Y | N |  |  | Y |  |  |  | RB130.00 | C
A67502 | 2021-10-15 | 1 | A |  | 13 | A | AE1055LS | 탄소강 | G-AE1055LS | BM#2 | 1623 | 42 | 1590 | 1560 | 31 | 5500 |  | 3 | 0.15 | 26 |  | -1.05 | 1558 | 1590 | 0 | 200.15 |  | 16 | 52 | 50 | Y |  | 2021-10-15 18:17 | 74 | 1098 | 29 | 30 | 32 | 34 | 34 | 34 | 34 | 34 | 33 | 33 | 32 | 32 |  | 32 | 33 | 34 | 32 | 34 | -0.04 | Y | 40 | Y | 0 | [7 empty] | Y | N | N | Y | 180 | 0.52 | 61 | 101520 | 98896 | 7398 | 15500 | 07 | 2 |  | 2021-10-15 18:24 | 1558 | 126 |  | 43 | [16 empty] | 96.23 | 100 | 0 | 0 | 0 |  | 500 | 400 | Y | N | 0 | 0 | 0 |  | 501 | 400 | Y | N | N |  |  | Y |  |  |  | BT180180 | H
B66904 | 2021-10-15 | 2 | A | 잔강최소화 | 5 | A | SCM822HT | 소입성보증강 | C | BM#1 | 1604 | 49 | 1648 | 1536 | 42 | 8400 |  | 1 | 0.39 | 16 |  | -2.38 | 1579 | 1637 | 0 | 15.32 | 0 | 6 | 33 | 54 | Y |  | 2021-10-15 19:07 | 71 | 1098 | -216 | -217 | 12 | 22 | 25 | 28 | 28 | 29 | 29 | 28 | 28 | 27 | 26 | 26 | 17 | 29 | 26 | 28 | -0.06 | Y | 25 | Y | -0.2 | [7 empty] | N | N | N | N | 150 | 0.52 | 56 | 74574 | 102437 | -837 | 15180 | 08 | 2 |  | 2021-10-15 19:13 | 1579 | 145 |  | 53 |  | *잔강최소화 HEAT, 이상재 등록 ID 101,201 | [14 empty] | 74.39 | 100 | 6400 | 0 | 0 |  | 410 |  | Y | Y | 6400 | 0 | 0 |  | 411 |  | Y | Y | N |  |  | N |  |  |  | RB178.00 | C
A67503 | 2021-10-15 | 1 | A |  | 14 | A | AE1055LS | 탄소강 | G-AE1055LS | BM#2 | 1583 | 42 | 1601 | 1553 | 28 | 4900 |  | 3 | 0.16 | 25 |  | -1.57 | 1555 | 1601 | 0 | 235.85 |  | 32 | 25 | 46 | Y |  | 2021-10-15 19:23 | 71 | 1099 | 32 | 32 | 34 | 35 | 36 | 36 | 36 | 36 | 36 | 35 | 35 | 35 |  | 35 | 35 | 36 | 35 | 36 | -0.03 | Y | 35 | Y | 0 | [7 empty] | Y | N | N | Y | 170 | 0.52 | 58 | 101520 | 94971 | 7029 | 15400 | 07 | 2 |  | 2021-10-15 19:33 | 1555 | 117 |  | 39 | 15 | [15 empty] | 10152000 | 0 | 0 | 0 | 0 |  | 501 | 400 | Y | N | 0 | 0 | 0 |  | 500 | 400 | Y | N | N |  |  | Y |  |  |  | BT180180 | H
B66905 | 2021-10-15 | 2 | A |  | 6 | A | SCM822HT | 소입성보증강 | C | BM#1 | 1599 | 54 | 1635 | 1534 | 41 | 8500 |  | 1 | 0.37 | 16 |  | -2.66 | 1577 | 1635 | 0 | 16.4 | 0 | 11 | 41 | 49 | Y |  | 2021-10-15 20:19 | 69 | 1089 | 25 | 25 | 27 | 29 | 30 | 29 | 29 | 28 | 28 | 27 | 25 | 25 |  | 25 | 27 | 30 | 25 | 29 | -0.14 | Y | 35 | Y | 0 | [7 empty] | N | N | N | N | 140 | 0.55 | 57 | 102270 | 101423 | -673 | 14500 | 08 | 2 |  | 2021-10-15 20:26 | 1577 | 128 |  | 38 | [16 empty] | 102.58 | 100 | 0 | 0 | 0 |  | 410 |  | Y | Y | 0 | 0 | 0 |  | 411 |  | Y | Y | N | [6 empty] | LT180180 | W
A67504 | 2021-10-15 | 1 | A |  | 15 | A | AE1055LS | 탄소강 | G-AE1055LS | BM#2 | 1596 | 45 | 1596 | 1543 | 28 | 5500 |  | 3 | 0.15 | 26 |  | -1.27 | 1557 | 1596 | 0 | 299.91 |  | 38 | 35 | 48 | Y |  | 2021-10-15 20:29 | 73 | 1087 | 35 | 35 | 37 | 39 | 39 | 39 | 38 | 38 | 37 | 37 | 36 | 36 |  | 36 | 37 | 39 | 36 | 39 | -0.07 | Y | 40 | Y | 0 | [7 empty] | Y | N | N | Y | 220 | 0.52 | 59 | 101520 | 96627 | 7894 | 15910 | 07 | 2 |  | 2021-10-15 20:58 | 1557 | 121 |  | 31 | [16 empty] | 97.9 | 100 | 0 | 0 | 0 |  | 501 | 400 | Y | N | 0 | 0 | 0 |  | 501 | 400 | Y | N | N |  |  | Y |  |  |  | BT180180 | H
B66906 | 2021-10-15 | 2 | B |  | 7 | B | SCM822HT | 소입성보증강 | C | BM#1 | 1598 | 44 | 1644 | 1552 | 36 | 7400 |  | 1 | 0.36 | 16 |  | -2.3 | 1583 | 1638 | 0 | 13.22 | 0 | 36 | 14 | 56 | Y |  | 2021-10-15 21:24 | 75 | 1098 | 22 | 31 | 36 | 39 | 40 | 40 | 40 | 39 | 39 | 38 | 37 | 36 | 35 | 35 | 36 | 40 | 35 | 40 | -0.12 | Y | 40 | Y | -0.2 | [7 empty] | N | N | N | N | 130 | 0.5 | 64 | 102720 | 101995 | -2895 | 13700 | 08 | 2 |  | 2021-10-15 21:30 | 1583 | 119 |  | 32 |  | *전기로1기 작업지연 감속주입 | [14 empty] | 104.92 | 100 | 0 | 0 | 0 |  | 410 |  | Y | Y | 0 | 0 | 0 |  | 411 |  | Y | Y | N | [6 empty] | LT180180 | H
A67505 | 2021-10-15 | 1 | B |  | 16 | A | AE1055LS | 탄소강 | G-AE1055LS | BM#2 | 1607 | 41 | 1606 | 1555 | 27 | 5200 |  | 3 | 0.14 | 25 |  | -1.98 | 1547 | 1606 | 0 | 229.3 |  | 18 | 32 | 50 | Y |  | 2021-10-15 21:28 | 63 | 1085 | 36 | 34 | 32 | 32 | 32 | 31 | 31 | 31 | 30 | 30 | 30 |  |  | 30 | 32 | 32 | 30 | 32 | -0.04 |  | 40 | Y | 0 | [7 empty] | Y | N | N | Y | 210 | 0.52 | 59 | 93060 | 95782 | 7018 | 15610 | 07 | 2 |  | 2021-10-15 21:34 | 1547 | 119 |  | 33 | [16 empty] | 90.92 | 100 | 0 | 0 | 0 |  | 501 | 400 | Y | N | 0 | 0 | 0 |  | 501 | 400 | Y | N | N |  |  | Y |  |  |  | BT180180 | H
B66907 | 2021-10-15 | 2 | B |  | 8 | B | SCM822HT | 소입성보증강 | C | BM#1 | 1609 | 41 | 1648 | 1527 | 37 | 7600 |  | 1 | 0.36 | 16 |  | -2.6 | 1579 | 1640 | 0 | 22.47 | 0 | 35 | 57 | 53 | Y |  | 2021-10-15 22:22 | 71 | 1098 | 32 | 33 | 34 | 34 | 35 | 35 | 35 | 33 | 33 | 32 | 31 | 30 |  | 30 | 33 | 35 | 30 | 35 | -0.14 | Y | 35 | Y | -0.2 | [7 empty] | N | N | N | N | 120 | 0.5 | 58 | 141393 | 95205 | 745 | 14600 | 08 | 2 |  | 2021-10-15 22:29 | 1579 | 125 |  | 38 |  | *전기로1기 작업지연 감속주입 *유사강종 연연주 혼탕부 성분 확인 ID:107~109.207~209 | [6 empty] | 19622F00BE874BFC89F2624435F7982F | D00B1394C85A4A85BA2D9737F4D11C42 | C6DE430D3462432FBC943EBDBA80D152 |  | A16E9CC1C583472AA58FCBEC178FBE7F | AFC5B0C127C64262939453E447773C12 | 3E2E749E808F43EA95D4E116652A72E7 |  | 149.31 | 100 | 0 | 0 | 0 |  | 410 |  | Y | Y | 0 | 0 | 0 |  | 411 |  | Y | Y | N | [6 empty] | RB120.00 | C
A67506 | 2021-10-15 | 1 | B |  | 17 | A | AE1055LS | 탄소강 | G-AE1055LS | BM#2 | 1627 | 43 | 1584 | 1570 | 25 | 4400 |  | 3 | 0.15 | 25 |  | -1.11 | 1551 | 1584 | 0 | 189.27 |  | 16 | 53 | 58 | Y |  | 2021-10-15 22:25 | 67 | 1096 | 30 | 30 | 31 | 33 | 34 | 35 | 35 | 34 | 33 | 33 | 33 | 33 | 33 | 33 | 33 | 35 | 33 | 33 | 0 | Y | 35 | Y | 0 | [7 empty] | Y | N | N | Y | 200 | 0.52 | 59 | 93060 | 96447 | 7003 | 15390 | 07 | 2 |  | 2021-10-15 22:33 | 1551 | 118 |  | 35 | [16 empty] | 89.96 | 100 | 0 | 0 | 0 |  | 501 | 400 | Y | N | 0 | 0 | 0 |  | 500 | 400 | Y | N | N |  |  | Y |  |  |  | BT180180 | H
A67507 | 2021-10-15 | 1 | B |  | 18 | A | AE1055LS | 탄소강 | G-AE1055LS | BM#2 | 1589 | 41 | 1581 | 1541 | 23 | 4500 |  | 3 | 0.14 | 25 |  | -1.25 | 1544 | 1581 | 0 | 177.34 |  | 32 | 26 | 53 | Y |  | 2021-10-15 23:33 | 60 | 1092 | 33 | 33 | 30 | 29 | 28 | 27 | 27 | 26 | 25 | 25 | 24 | 23 |  | 23 | 27 | 30 | 23 | 0 | -0.16 |  | 45 | Y | -0.2 | [7 empty] | Y | N | N | Y | 190 | 0.52 | 56 | 84600 | 90967 | 7810 | 15100 | 07 | 2 |  | 2021-10-15 23:49 | 1544 | 102 |  | 26 | 18 | [15 empty] | 86.28 | 100 | 0 | 0 | 0 |  | 501 | 400 | Y | N | 0 | 0 | 0 |  | 501 | 400 | Y | N | N |  |  | Y |  |  |  | BT180180 | H
B66908 | 2021-10-15 | 2 | B | 유사강종연연주 | 9 | A | SCM822HD2 | 소입성보증강 | C2 | BM#1 | 1632 | 43 | 1650 | 1571 | 37 | 6700 |  | 1 | 0.38 | 14 |  | -2.61 | 1583 | 1641 | 0 | 21.34 | 0 | 6 | 34 | 44 | Y |  | 2021-10-15 23:27 | 75 | 1103 | 27 | 31 | 35 | 38 | 39 | 39 | 39 | 39 | 38 | 38 | 37 | 36 | 34 | 34 | 36 | 39 | 34 | 39 | -0.12 | Y | 40 | Y | -0.4 | [7 empty] | N | N | N | N | 110 | 0.5 | 60 | 50766 | 96156 | -6 | 16000 | 08 | 2 |  | 2021-10-15 23:31 | 1583 | 127 |  | 35 |  | *전기로1기 작업지연 감속주입 *유사강종 연연주 혼탕부 성분 확인 ID:101.201 *전공정요청 L/D잔강 이월 안함-이상재등록 | [14 empty] | 53.35 | 100 | 0 | 0 | 0 |  | 500 |  | Y | Y | 0 | 0 | 0 |  | 501 |  | Y | Y | N | [6 empty] | BT180180 | H
A67508 | 2021-10-15 | 1 | B | TUNDISH교체전 | 19 | A | AE1055LS | 탄소강 | G-AE1055LS | BM#2 | 1650 | 41 | 1587 | 1569 | 23 | 3700 |  | 3 | 0.15 | 25 |  | -1.34 | 1547 | 1587 | 0 | 201.53 |  | 38 | 36 | 54 | Y |  | 2021-10-16 00:36 | 63 | 1096 | 22 | 27 | 29 | 32 | 33 | 33 | 33 | 33 | 32 | 32 | 32 |  |  | 32 | 31 | 33 | 32 | 33 | -0.03 | Y | 30 | Y | 0 | [7 empty] | Y | N | N | M | 180 | 0.52 | 63 | 84600 | 89009 | 7663 | 2000 | 07 | 2 |  | 2021-10-16 00:50 | 1547 | 98 |  | 20 |  |  | E072D8F48AC34D65A754E19B1174BAAD | 3C2C2636A0C34501820D3DCE50309FFE | 7314735DCBE64511BB38C4E6D31E295E | [11 empty] | 88.13 | 100 | 0 | 3900 | 0 |  | 500 | 400 | Y | N | 0 | 4200 | 0 |  | 501 | 400 | Y | N | N |  |  | Y |  |  |  | BT180180 | C
B66909 | 2021-10-15 | 2 | B | TUNDISH교체전 | 10 | A | SCM822HD2 | 소입성보증강 | C2 | BM#1 | 1642 | 44 | 1635 | 1557 | 38 | 7500 |  | 1 | 0.35 | 16 |  | -2.42 | 1581 | 1638 | 0 | 23.42 | 0 | 11 | 42 | 44 | Y |  | 2021-10-16 00:29 | 73 | 1094 | 33 | 33 | 35 | 37 | 37 | 37 | 37 | 36 | 35 | 35 | 34 |  |  | 34 | 35 | 37 | 34 | 37 | -0.07 | Y | 35 | Y | -0.2 | [7 empty] | N | N | N | N | 100 | 0.55 | 57 | 101366 | 101995 | -1745 | 2000 | 08 | 2 |  | 2021-10-16 00:35 | 1581 | 124 |  | 33 |  | *전공정요청 L/D잔강 이월 안함-이상재등록 |  | 1C3EADAB89EA49B1BA6F5B776D69E215 | F22A5A57B54942E6A95DFFF77A92914C | C82B5336B37143BF84EF79C2D816BCDA | [10 empty] | 102.49 | 100 | 0 | 2500 | 0 |  | 500 |  | Y | Y | 0 | 2500 | 0 |  | 501 |  | Y | Y | N | [6 empty] | BT180180 | H
B66910 | 2021-10-15 | 2 | B | TUNDISH교체 | 1 | A | 38MNSIVS5 | 합금강 | KFMN438V | BM#2 | 1634 | 48 | 1685 | 1558 | 43 | 8300 |  | 1 | 0.3 | 26 |  | -2.57 | 1584 | 1680 | 0 | 32.12 | 0 | 36 | 15 | 38 | Y |  | 2021-10-16 01:46 | 93 | 1088 | -310 | -316 | 45 | 35 | 35 | 41 | 45 | 47 | 48 | 49 | 50 | 49 | 48 | 48 | 45 | 50 | 48 | 0 | -0.2 |  | 10 | Y | -0.2 |  | 2.32 | 2.32 |  |  |  |  | N | N | N | M | 220 | 0.45 | 61 | 84610 | 89381 | 5869 | 16200 | 15 | 1 |  | 2021-10-16 01:52 | 1584 | 136 |  | 27 |  | * BUTT 타입롱노즐사용(슬리브타입.) * T/D FLUX 용탕부: 120 KG / 유탕부: 10KG 투입. | [14 empty] | 89.25 | 100 | 1000 | 0 | 0 |  | 651 | 400 | Y | Y | 1000 | 0 | 0 |  | 650 | 400 | Y | Y |  | Y | [5 empty] | BT180180 | H
A67509 | 2021-10-15 | 1 | B | TUNDISH교체 | 1 | A | STB3D | 베어링강 | STB (SF) | BM#1 | 1651 | 40 | 1586 | 1561 | 34 | 6000 |  | 3 | 0.16 | 25 |  | -1.47 | 1547 | 1590 | 187.94 | 1.92 |  | 18 | 33 | 55 | Y |  | 2021-10-16 01:42 | 96 | 1095 | 41 | 30 | 43 | 34 | 36 | 41 | 45 | 35 | 28 | 24 | 29 | 31 | 40 | 40 | 34 | 45 | 24 | 0 | -1.4 |  | 15 | Y | 1.8 |  | 2.1 | 1.88 | 1.51 |  |  |  |  | N | N | M | 210 | 0.47 | 65 | 84610 | 93691 | 7809 | 15000 | 10 | 1 |  | 2021-10-16 01:49 | 1547 | 121 |  | 36 |  | *T/D FLUX 유:10KG,용270KG *첫Heat 수소측정치 OVER되어 이상재 등록및 생관통보-ID:101.102.201.202 | [14 empty] | 84.02 | 100 | 1500 | 0 | 0 |  | 650 |  | Y | N | 1500 | 0 | 0 |  | 651 |  | Y | N | Y |  |  | Y |  |  |  | BT180180 | H
B66911 | 2021-10-15 | 2 | B |  | 2 | A | 38MNSIVS5 | 합금강 | KFMN438V | BM#2 | 1650 | 41 | 1655 | 1577 | 35 | 6400 |  | 1 | 0.28 | 26 |  | -2.26 | 1565 | 1642 | 0 | 30.09 | 0 | 35 | 58 | 45 | Y |  | 2021-10-16 02:45 | 74 | 1072 | 47 | 46 | 41 | 38 | 36 | 35 | 33 | 32 | 31 | 30 | 28 | 26 | 24 | 24 | 33 | 41 | 24 | 0 | -0.34 |  | 50 | Y | -0.4 | [7 empty] | N | N | N | Y | 220 | 0.47 | 62 | 84610 | 91854 | 3046 | 14500 | 15 | 1 |  | 2021-10-16 02:56 | 1565 | 131 |  | 30 | [16 empty] | 89.77 | 100 | 0 | 0 | 0 |  | 651 | 400 | Y | Y | 0 | 0 | 0 |  | 650 | 400 | Y | Y |  | Y | [5 empty] | BT180180 | C
A67510 | 2021-10-15 | 1 | B |  | 2 | A | STB3D | 베어링강 | STB (SF) | BM#1 | 1609 | 42 | 1562 | 1556 | 27 | 4600 |  | 3 | 0.17 | 26 |  | -1.25 | 1518 | 1555 | 176.51 | 0 |  | 16 | 54 | 58 | Y |  | 2021-10-16 02:37 | 67 | 1102 | 33 | 22 | 41 | 34 | 32 | 30 | 28 | 26 | 26 | 26 | 26 | 25 | 25 | 25 | 28 | 41 | 25 | 26 | -0.29 |  | 55 | Y | 0 |  |  |  | 1.37 |  |  |  |  | Y | Y | Y | 200 | 0.48 | 66 | 101532 | 99957 | 7793 | 15310 | 10 | 1 |  | 2021-10-16 02:52 | 1518 | 132 |  | 48 | [16 empty] | 94.93 | 100 | 0 | 0 | 0 |  | 650 |  | Y | N | 0 | 0 | 0 |  | 651 |  | Y | N | Y |  |  | Y |  |  |  | BT180180 | H
B66912 | 2021-10-15 | 2 | B |  | 3 | A | 38MNSIVS5 | 합금강 | KFMN438V | BM#2 | 1628 | 43 | 1654 | 1555 | 36 | 7200 |  | 1 | 0.27 | 26 |  | -2.24 | 1560 | 1646 | 0 | 27.48 | 0 | 6 | 35 | 41 | Y |  | 2021-10-16 03:48 | 69 | 1092 | 20 | 22 | 27 | 30 | 32 | 32 | 31 | 29 | 29 | 27 | 25 | 23 | 21 | 21 | 27 | 32 | 21 | 0 | -0.27 | Y | 40 | Y | -0.4 | [7 empty] | N | N | N | Y | 210 | 0.47 | 62 | 93071 | 93821 | 3079 | 14600 | 15 | 1 |  | 2021-10-16 03:56 | 1560 | 135 |  | 30 | [16 empty] | 96.3 | 45.45 | 0 | 0 | 0 |  | 650 | 400 | Y | Y | 0 | 0 | 0 |  | 650 | 400 | Y | Y |  | Y | [5 empty] | BT180180 | H
A67511 | 2021-10-15 | 1 | B |  | 3 | A | STB3D | 베어링강 | STB (SF) | BM#1 | 1627 | 49 | 1549 | 1555 | 30 | 5200 |  | 3 | 0.17 | 25 |  | -1.23 | 1524 | 1560 | 153.82 | 0 |  | 32 | 27 | 62 | Y |  | 2021-10-16 03:38 | 73 | 1096 | 25 | 27 | 30 | 32 | 34 | 35 | 35 | 35 | 34 | 34 | 34 | 35 |  | 35 | 33 | 35 | 34 | 35 | -0.04 | Y | 25 | Y | 0.2 |  |  |  | 0.94 |  |  |  |  | Y | Y | Y | 190 | 0.48 | 62 | 86420 | 93361 | 7389 | 15340 | 10 | 1 |  | 2021-10-16 03:51 | 1524 | 141 |  | 54 | [16 empty] | 86.08 | 100 | 0 | 0 | 0 |  | 650 |  | Y | N | 0 | 0 | 0 |  | 651 |  | Y | N | Y |  |  | Y |  |  |  | LT170170 | H
B66913 | 2021-10-15 | 2 | D |  | 4 | B | 38MNSIVS5 | 합금강 | KFMN438V | BM#2 | 1643 | 50 | 1659 | 1546 | 42 | 8300 |  | 1 | 0.32 | 20 |  | -2.35 | 1570 | 1656 | 0 | 16.3 | 0 | 11 | 43 | 41 | Y |  | 2021-10-16 05:01 | 79 | 1095 | 17 | 31 | 39 | 43 | 45 | 45 | 45 | 45 | 44 | 43 | 41 | 40 | 38 | 38 | 40 | 45 | 38 | 45 | -0.17 | Y | 40 | Y | -0.4 |  |  |  | 1.27 |  |  |  | N | N | N | Y | 200 | 0.47 | 67 | 93071 | 98657 | 3043 | 15400 | 15 | 1 |  | 2021-10-16 05:03 | 1570 | 138 |  | 19 |  | *탈가스 기준 미준수, 수소측정 | [14 empty] | 91.74 | 54.55 | 0 | 0 | 0 |  | 651 | 400 | Y | Y | 0 | 0 | 0 |  | 651 | 400 | Y | Y |  | Y | [5 empty] | BT180180 | C
A67512 | 2021-10-15 | 1 | D |  | 4 | A | STB3D | 베어링강 | STB (SF) | BM#1 | 1606 | 41 | 1550 | 1548 | 26 | 4500 |  | 3 | 0.16 | 25 |  | -1.4 | 1517 | 1558 | 169.29 | 0 |  | 38 | 37 | 84 | Y |  | 2021-10-16 04:58 | 66 | 1090 | 33 | 33 | 32 | 32 | 32 | 31 | 31 | 31 | 31 | 30 | 30 | 30 | 30 | 30 | 31 | 32 | 30 | 32 | -0.04 | Y | 50 | Y | 0 |  |  |  | 1.21 |  |  |  | Y | Y | Y | Y | 180 | 0.48 | 61 | 103704 | 94880 | 7420 | 15540 | 10 | 1 |  | 2021-10-16 05:10 | 1517 | 113 |  | 37 | 33 | [15 empty] | 101.82 | 100 | 0 | 0 | 0 |  | 650 |  | Y | N | 0 | 0 | 0 |  | 651 |  | Y | N | Y |  |  | Y |  |  |  | LT170170 | H
B66914 | 2021-10-15 | 2 | D |  | 5 | A | 38MNSIVS5 | 합금강 | KFMN438V | BM#2 | 1579 | 54 | 1660 | 1567 | 45 | 8400 |  | 1 | 0.38 | 25 |  | -1.99 | 1578 | 1655 | 0 | 32.71 | 0 | 36 | 16 | 34 | Y |  | 2021-10-16 06:23 | 87 | 1102 | 34 | 38 | 48 | 54 | 55 | 54 | 54 | 53 | 52 | 51 | 51 | 49 | 48 | 44 | 49 | 55 | 44 | 54 | -0.22 | Y | 50 | Y | -0.6 | [7 empty] | N | N | N | Y | 190 | 0.45 | 74 | 101532 | 104574 | -1774 | 15000 | 15 | 1 |  | 2021-10-16 06:25 | 1578 | 127 |  | 5 |  | *전공정 요청 L/D 잔강이월 미실시,이상공정 등록 및 생관통보 | [14 empty] | 94.01 | 50 | 0 | 0 | 0 |  | 651 | 400 | Y | Y | 0 | 0 | 0 |  | 651 | 400 | Y | Y | [7 empty] | BT180180 | H
A67513 | 2021-10-15 | 1 | D |  | 5 | A | STB3D | 베어링강 | STB (SF) | BM#1 | 1621 | 41 | 1558 | 1535 | 29 | 4900 |  | 3 | 0.17 | 25 |  | -1.33 | 1519 | 1558 | 143.03 | 0 |  | 18 | 34 | 52 | Y |  | 2021-10-16 06:02 | 68 | 1097 | 30 | 30 | 31 | 31 | 32 | 32 | 32 | 31 | 31 | 31 | 31 | 30 | 31 | 31 | 31 | 32 | 30 | 32 | -0.06 | Y | 35 | Y | 0 |  |  |  | 1.15 |  |  |  | Y | Y | Y | Y | 170 | 0.48 | 65 | 103704 | 97901 | 7263 | 15000 | 10 | 1 |  | 2021-10-16 06:11 | 1519 | 111 |  | 36 | 11 | [15 empty] | 98.86 | 100 | 0 | 0 | 0 |  | 650 |  | Y | N | 0 | 0 | 0 |  | 651 |  | Y | N | Y |  |  | Y |  |  |  | LT170170 | H
A67514 | 2021-10-15 | 1 | D |  | 6 | A | STB3D | 베어링강 | STB (SF) | BM#1 | 1614 | 59 | 1557 | 1537 | 32 | 5700 |  | 3 | 0.16 | 25 |  | 53.87 | 1519 | 0 | 122.53 | 0.94 |  | 16 | 55 | 55 | Y |  | 2021-10-16 07:29 | 68 | 1100 | 31 | 31 | 38 | 41 | 42 | 42 | 42 | 41 | 40 | 40 | 39 | 39 | 39 | 38 | 39 | 42 | 38 | 42 | -0.09 | Y | 45 | Y | -0.2 |  |  |  | 1.26 |  |  |  | Y | Y | Y | Y | 210 | 0.48 | 62 | 86420 | 95401 | 7034 | 15100 | 10 | 1 |  | 2021-10-16 07:38 | 1519 | 114 |  | 14 | [8 empty] | AEAAA94FCC0D484F8C1E800A7AA65A05 | 672137B58BD2430BB2E955D7F29A5B3C | 444734146CD9409FA361374D09A5D807 |  | AF0CE1A4CBA0413FB5B0AA35DBFF8472 | C1DA976F043A47A0B06BB4C688C62DFE | 08BD82386A9E4FD7A4D57ED8DF931499 |  | 84.39 | 100 | 0 | 0 | 0 |  | 650 |  | Y | N | 0 | 0 | 0 |  | 651 |  | Y | N | Y |  |  | Y |  |  |  | LT170170 | H
B66915 | 2021-10-15 | 2 | D |  | 6 | B | 38MNSIVS5 | 합금강 | KFMN438V | BM#2 | 1672 | 43 | 1630 | 1548 | 31 | 6100 |  | 1 | 1000 |  |  | 0 | 1566 | 1630 | 0 | 0 | 0 | 35 | 59 | 53 | Y |  | 2021-10-16 07:23 | 75 | 1103 | 42 | 41 | 41 | 42 | 43 | 42 | 42 | 41 | 40 | 39 | 38 | 38 | 37 | 34 | 40 | 43 | 34 | 42 | -0.18 | Y | 50 | Y | -0.4 | [7 empty] | N | N | N | Y | 180 | 0.47 | 70 | 101532 | 103575 | -125 | 16200 | 15 | 1 |  | 2021-10-16 07:28 | 1566 | 138 |  | 20 |  | *전공정 요청 L/D 잔강이월 미실시,이상공정 등록 및 생관통보 | [14 empty] | 98.48 | 50 | 0 | 0 | 0 |  | 651 | 400 | Y | Y | 0 | 0 | 0 |  | 651 | 400 | Y | Y | [7 empty] | BT180180 | H
A67515 | 2021-10-16 | 1 | D |  | 7 | A | STB3D | 베어링강 | STB (SF) | BM#1 | 1595 | 43 | 1543 | 1527 | 37 | 6400 |  | 3 | 0.21 | 25 |  | -1.49 | 1518 | 1563 | 228.02 | 0 |  | 32 | 28 | 51 | Y |  | 2021-10-16 08:28 | 67 | 1107 | 39 | 39 | 40 | 41 | 41 | 41 | 40 | 39 | 39 | 38 | 38 | 37 | 37 | 37 | 39 | 41 | 37 | 41 | -0.08 | Y | 50 | Y | 0 |  |  |  | 1.14 |  |  |  | Y | Y | Y | Y | 200 | 0.48 | 68 | 101894 | 99227 | 7567 | 15680 | 10 | 1 |  | 2021-10-16 08:36 | 1518 | 107 |  | 18 | [16 empty] | 95.95 | 100 | 0 | 0 | 0 |  | 650 |  | Y | N | 0 | 0 | 0 |  | 651 |  | Y | N | Y |  |  | Y |  |  |  | BT180180 | H
B66916 | 2021-10-16 | 2 | D |  | 7 | A | 38MNSIVS5 | 합금강 | KFMN438V | BM#2 | 1572 | 53 | 1652 | 1538 | 44 | 8000 |  | 1 | 0.73 | 25 |  | -2.22 | 1561 | 1643 | 0 | 21.7 | 0 | 6 | 36 | 55 | Y |  | 2021-10-16 08:33 | 70 | 1092 | 32 | 31 | 31 | 31 | 30 | 29 | 28 | 27 | 25 | 24 | 23 | 21 | 19 | 17 | 27 | 31 | 17 | 31 | -0.25 |  | 55 | Y | -0.4 | [7 empty] | N | N | N | Y | 170 | 0.4 | 65 | 101532 | 80823 | 17277 | 16500 | 15 | 1 |  | 2021-10-16 08:44 | 1561 | 140 |  | 20 |  | *전공정 요청 20%이상 감속주입,이상공정 등록 및 생관통보 *STR#1.2 클로킹 발생으로 0.4이하 감속주입 ID:305.306.405.406 *STR#1.2 클로킹 발생으로 L/D잔강 17톤 내림 *STR#1.2 감속주입으로 인한 S/R 압력 헌팅, 재설정 | [14 empty] | 104.78 | 50 | 0 | 0 | 0 |  | 651 | 400 | Y | Y | 0 | 0 | 0 |  | 650 | 400 | Y | Y |  | Y | [5 empty] | BT180180 | C
A67516 | 2021-10-16 | 1 | D | TUNDISH교체전 | 8 | A | STB3D | 베어링강 | STB (SF) | BM#1 | 1600 | 44 | 1558 | 1534 | 33 | 5600 |  | 3 | 0.21 | 25 |  | -1.19 | 1520 | 1555 | 195.43 | 0 |  | 38 | 38 | 64 | Y |  | 2021-10-16 09:22 | 69 | 1091 | 36 | 36 | 36 | 36 | 36 | 36 | 36 | 36 | 35 | 35 | 34 | 34 |  | 34 | 35 | 36 | 34 | 36 | -0.03 | Y | 50 | Y | 0 |  |  |  | 1.1 |  |  |  |  | N | N | M | 190 | 0.48 | 62 | 90324 | 95404 | 7626 | 2000 | 10 | 1 |  | 2021-10-16 09:29 | 1520 | 115 |  | 33 |  |  |  | AD16126EB30448889932BCAA838F1AD0 | FFCA0FD614AA4545A6CFC09E1361C1E2 | [11 empty] | 88.21 | 100 | 0 | 3500 | 0 |  | 650 |  | Y | N | 0 | 3580 | 0 |  | 651 |  | Y | N | Y |  |  | Y |  |  |  | BT180180 | H
B66917 | 2021-10-16 | 2 | D | TUNDISH교체전 | 8 | B | 38MNSIVS5 | 합금강 | KFMN438V | BM#2 | 1610 | 51 | 1647 | 1539 | 42 | 8200 |  | 1 | 0.8 | 18 |  | -2.17 | 1562 | 1628 | 3.12 | 11.74 | 0 | 11 | 44 | 54 | Y |  | 2021-10-16 09:47 | 71 | 1099 | 16 | 17 | 22 | 27 | 30 | 32 | 33 | 33 | 32 | 31 | 31 | 30 | 29 | 28 | 29 | 33 | 28 | 0 | -0.12 | Y | 40 | Y | 0 |  |  |  | 1.11 |  |  |  | N | N | N | M | 170 | 0.45 | 74 | 98530 | 102103 | -2003 | 2000 | 15 | 1 |  | 2021-10-16 09:54 | 1562 | 130 |  | 11 |  | *STR#1.2 클로킹 발생으로 20%이상 감속주입,이상재 등록 ID301.401 *전공정 요청 L/D 잔강이월 미실시.이상공정 등록 및 생관통보 *전공정 탈가스 기준 미준수 ,수소측정 | 887761302BE14B64BBD85C05EFCC652E | 27D7144306C24964BD066B2C78F97D0C | 7E1FE6306A0A44E28B2FD919CDDCD845 | [11 empty] | 99.53 | 50 | 0 | 3000 | 0 |  | 651 | 400 | Y | Y | 0 | 3000 | 0 |  | 650 | 400 | Y | Y | [7 empty] | BT180180 | C
A67517 | 2021-10-16 | 1 | D | TUNDISH교체 | 1 | B | AE5120M | 합금강 | C1 | BM#1 | 1619 | 37 | 1652 | 1567 | 28 | 5900 |  | 3 | 0.16 | 21 |  | -1.84 | 1604 | 1650 | 0 | 187.7 |  | 18 | 35 | 67 | Y |  | 2021-10-16 10:23 | 96 | 1096 | -371 | -285 | 23 | 18 | 22 | 29 | 32 | 36 | 38 | 39 | 41 |  |  | 41 | 31 | 41 | 41 | 0 | 0 |  |  | Y | 0.4 |  | 1.94 | 1.94 |  |  |  |  | N | N | N | N | 150 | 0.51 | 48 | 84610 | 81108 | 4542 | 14900 | 12 | 2 |  | 2021-10-16 10:31 | 1604 | 131 |  | 61 | 15 | *T/D FLUX 유:10,용:120kg | [14 empty] | 98.27 | 100 | 1000 | 0 | 0 |  | 450 |  | Y | Y | 1000 | 0 | 0 |  | 451 |  | Y | Y |  |  | Y |  |  |  |  | BT180180 | H
B66918 | 2021-10-16 | 2 | D | TUNDISH교체 | 1 | A | AE15B18C | 탄소강 | C1 | BM#2 | 1617 | 45 | 1666 | 1544 | 39 | 7800 |  | 1 | 0.86 | 15 |  |  | 1595 |  | 0.15 | 0 | 0 | 36 | 17 | 48 | Y |  | 2021-10-16 10:53 | 82 | 1105 | -365 | -185 | 19 | 14 | 20 | 25 | 29 | 31 | 31 | 32 | 32 | 33 |  | 33 | 22 | 33 | 33 | 0 | 0 |  |  | Y | 0.2 | 1.3 | 2.37 | 2.37 |  |  |  |  | N | N | N | N | 150 | 0.5 | 59 | 95538 | 97135 | 1365 | 15200 | 16 | 2 |  | 2021-10-16 10:59 | 1595 | 145 |  | 39 |  | * T/D FLUX 용탕부: 120 KG / 유탕부: 10KG 투입. * BUTT 타입롱노즐사용(슬리브타입.) | [6 empty] | FAB969110F6C4C7C9743B0CA7B3AF0CC | F1F03CEC5FD64FEDBAE6D56F4C0111AF | 12EF49A40F604B0D970D77517C63D8AF |  | 95004B05D77E4853ABB48649BDC8E0C9 | 60198C516FA7478DBE1C9EF79A1B1EE7 | FDB2EC149C3049DD93E617350863FAA4 |  | 98.44 | 100 | 700 | 0 | 0 |  | 412 | 300 | Y | Y | 700 | 0 | 0 |  | 411 | 300 | Y | Y | N |  |  |  | Y |  |  | RB140.00 | C
A67518 | 2021-10-16 | 1 | D |  | 2 | A | AE5120M | 합금강 | C1 | BM#1 | 1649 | 43 | 1626 | 1584 | 35 | 6200 |  | 3 | 0.21 | 20 |  | -1.66 | 1587 | 1628 | 0 | 231.1 |  | 16 | 56 | 59 | Y |  | 2021-10-16 11:25 | 79 | 1092 | 40 | 36 | 33 | 32 | 32 | 32 | 31 | 31 | 31 | 30 | 30 | 30 | 29 | 29 | 32 | 33 | 29 | 32 | -0.08 |  | 50 | Y | -0.2 | [7 empty] | N | N | N | N | 140 | 0.52 | 62 | 84610 | 103540 | 3910 | 14900 | 12 | 2 |  | 2021-10-16 11:53 | 1587 | 123 |  | 47 | [16 empty] | 77.98 | 100 | 0 | 0 | 0 |  | 450 |  | Y | Y | 0 | 0 | 0 |  | 451 |  | Y | Y |  |  | Y |  |  |  |  | BT180180 | H
B66919 | 2021-10-16 | 2 | D |  | 2 | B | AE15B18C | 탄소강 | C1 | BM#2 | 1614 | 40 | 1658 | 1553 | 37 | 6500 |  | 1 | 0.2 | 19 |  | -1.26 | 1567 | 1622 | 0 | 0 | 0 | 35 | 60 | 62 | Y |  | 2021-10-16 12:14 | 54 | 1097 | 30 | 29 | 28 | 27 | 26 | 26 | 24 | 24 | 24 | 24 | 24 | 23 | 23 | 23 | 25 | 28 | 23 | 24 | -0.1 |  | 50 | Y | 0 | [7 empty] | Y | Y | Y | Y | 140 | 0.47 | 63 | 94039 | 93613 | 1937 | 15800 | 16 | 2 |  | 2021-10-16 12:20 | 1567 | 137 |  | 18 | [16 empty] | 100.04 | 100 | 0 | 0 | 0 |  | 490 | 300 | Y | Y | 0 | 0 | 0 |  | 490 | 300 | Y | Y | N | [6 empty] | RB290.00 | C
A67519 | 2021-10-16 | 1 | A |  | 3 | A | AE5120M | 합금강 | C1 | BM#1 | 1610 | 47 | 1626 | 1552 | 31 | 6600 |  | 3 | 0.17 | 18 |  | -1.77 | 1580 | 1620 | 0 | 252.78 |  | 32 | 29 | 52 | Y |  | 2021-10-16 12:42 | 72 | 1103 | 29 | 29 | 30 | 32 | 32 | 32 | 32 | 31 | 31 | 30 | 30 | 30 |  | 30 | 31 | 32 | 30 | 32 | -0.05 | Y | 40 | Y | 0 | [7 empty] | N | N | N | N | 130 | 0.52 | 58 | 152298 | 96389 | 3611 | 15400 | 12 | 2 |  | 2021-10-16 12:55 | 1580 | 118 |  | 34 |  | *유사강종 연연주 혼탕부 성분 확인 ID:107~109.207~209 | [14 empty] | 150.2 | 100 | 0 | 0 | 0 |  | 450 |  | Y | Y | 0 | 0 | 0 |  | 451 |  | Y | Y |  |  | Y |  |  |  |  | BT180180 | H
B66920 | 2021-10-16 | 2 | A |  | 3 | A | AE15B18C | 탄소강 | C1 | BM#2 | 1615 | 36 | 1646 | 1572 | 32 | 6000 |  | 1 | 0.42 | 17 |  | -2.33 | 1563 | 1639 | 13.6 | 0 | 0 | 6 | 37 | 61 | Y |  | 2021-10-16 13:06 | 50 | 1091 | 21 | 19 | 18 | 18 | 18 | 17 | 17 | 16 | 15 | 14 | 13 | 12 | 10 | 8 | 16 | 18 | 8 | 18 | -0.18 |  | 55 | Y | -0.4 | [7 empty] | Y | Y | Y | Y | 130 | 0.47 | 65 | 98153 | 96748 | 2152 | 15500 | 16 | 2 |  | 2021-10-16 13:12 | 1563 | 134 |  | 29 | [16 empty] | 100.05 | 100 | 0 | 0 | 0 |  | 490 | 300 | Y | Y | 0 | 0 | 0 |  | 490 | 300 | Y | Y | N | [6 empty] | RB270.00 | C
A67520 | 2021-10-16 | 1 | A | 유사강종연연주 | 4 | A | AE5120HM | 소입성보증강 | C1 | BM#1 | 1640 | 44 | 1609 | 1587 | 30 | 5800 |  | 3 | 0.2 | 19 |  | -1.69 | 1572 | 1613 | 0 | 197.88 |  | 38 | 39 | 58 | Y |  | 2021-10-16 13:37 | 64 | 1095 | 30 | 29 | 27 | 26 | 26 | 26 | 26 | 25 | 24 | 24 | 24 | 23 | 23 | 23 | 25 | 27 | 23 | 26 | -0.07 | Y | 55 | Y | 0 | [7 empty] | N | N | N | N | 120 | 0.52 | 61 | 50766 | 102797 | 4653 | 15410 | 12 | 2 |  | 2021-10-16 13:44 | 1572 | 118 |  | 37 |  | *유사강종 연연주 혼탕부 성분확인 ID 101,201 | [14 empty] | 47.09 | 100 | 0 | 0 | 0 |  | 450 |  | Y | Y | 0 | 0 | 0 |  | 451 |  | Y | Y | N |  | Y |  |  |  |  | BT180180 | H
B66921 | 2021-10-16 | 2 | A | 잔강최소화전 | 4 | A | AE15B18C | 탄소강 | C1 | BM#2 | 1627 | 48 | 1650 | 1555 | 43 | 7400 |  | 1 | 0.48 | 16 |  | -2.96 | 1585 | 1656 | 10.12 | 0 | 0 | 21 | 1 | 10304 | Y |  | 2021-10-16 13:57 | 72 | 1100 | 7 | 10 | 12 | 14 | 16 | 16 | 16 | 15 | 15 | 12 |  |  |  | 12 | 13 | 16 | 12 | 16 | -0.16 | Y | 25 | Y | -0.6 |  |  |  | 1.24 |  |  |  | N | N | N | N | 120 | 0.47 | 52 | 65664 | 77161 | 20889 | 3000 | 16 | 2 |  | 2021-10-16 14:03 | 1585 | 140 |  | 45 |  | *빅사이즈 후속 *대보수 L/D *대보수 L/D 마지막 T/D 온도(11개) 낮아 L/D 20T 내림 램핑다운 정상적으로 불가해 STR#1,2 1000MM 추가절단 요청. (11분15초) | [14 empty] | 67.59 | 100 | 0 | 4000 | 0 |  | 410 | 300 | Y | Y | 0 | 4496 | 0 |  | 410 | 300 | Y | Y | N | [6 empty] | RB140.00 | C
A67521 | 2021-10-16 | 1 | A |  | 5 | A | AE5120HM | 소입성보증강 | C1 | BM#1 | 1608 | 45 | 1612 | 1559 | 33 | 6300 |  | 3 | 0.21 | 17 |  | -1.43 | 1582 | 1612 | 0 | 149.17 |  | 18 | 36 | 44 | Y |  | 2021-10-16 14:31 | 74 | 1098 | 23 | 24 | 28 | 32 | 34 | 34 | 35 | 34 | 33 | 33 | 32 | 33 |  | 33 | 32 | 35 | 32 | 34 | -0.02 | Y | 20 | Y | 0.2 | [7 empty] | N | N | N | N | 110 | 0.53 | 59 | 101532 | 98931 | 4469 | 15500 | 12 | 2 |  | 2021-10-16 14:40 | 1582 | 123 |  | 46 | [8 empty] | CE872DE8FF414A58AE9485FE21F5BEEB | 07CC516F84F449D48AA136B1D4889D8A | F4B2AE06E8CD4BB3B4E1ADA6CD70FF51 |  | E66BF39B2E0047FB81AFB2F75D5E4796 | EFB467B7870F43F0B32685970DCDFB34 | 48501B9D6AB84BFAABD0E75A403F79D6 |  | 97.72 | 100 | 0 | 0 | 0 |  | 450 |  | Y | Y | 0 | 0 | 0 |  | 451 |  | Y | Y | N |  | Y | N |  |  |  | BT180180 | H
B66922 | 2021-10-16 | 2 | A | 잔강최소화 | 5 | A | SM30C | 탄소강 | SM45C | BM#2 | 1626 | 46 | 1607 | 1572 | 38 | 5900 |  | 1 | 0.49 | 16 |  | -2.44 | 1586 | 1644 | 0 | 21.43 | 0 | 36 | 18 | 35 | Y |  | 2021-10-16 15:16 | 81 | 1097 | -194 | 13 | 37 | 39 | 41 | 43 | 43 | 42 | 41 | 41 |  |  |  | 41 | 33 | 43 | 41 | 41 | 0 | Y | 25 | Y | 0 | [7 empty] | N | N | N | N | 110 | 0.47 | 57 | 96121 | 95872 | 178 | 15100 | 16 | 2 |  | 2021-10-16 15:21 | 1586 | 127 |  | 30 | 23 | *롱노즐 상태 안좋아서 교체. *주입초 빅사이즈 주속 적용. | B7122757EC20458FB87EDA026266CCAC | 95C753AF1F3A496B9F9E80BFD7B134ED | [12 empty] | 101.13 | 100 | 2500 | 0 | 0 |  | 650 | 400 | Y | N | 2500 | 0 | 0 |  | 651 | 400 | Y | N | N |  |  |  | Y |  |  | RB160.00 | C
A67522 | 2021-10-16 | 1 | A |  | 6 | A | AE5120HM | 소입성보증강 | C1 | BM#1 | 1607 | 47 | 1629 | 1549 | 40 | 7100 |  | 3 | 0.21 | 17 |  | -1.57 | 1595 | 1629 | 0 | 167.25 |  | 16 | 57 | 44 | Y |  | 2021-10-16 15:34 | 87 | 1100 | 32 | 33 | 38 | 41 | 43 | 43 | 44 | 43 | 43 | 42 | 42 | 41 | 41 | 41 | 41 | 44 | 41 | 43 | -0.04 | Y | 30 | Y | 0 | [7 empty] | N | N | N | N | 100 | 0.51 | 62 | 101532 | 104073 | 1227 | 15410 | 12 | 2 |  | 2021-10-16 15:56 | 1595 | 124 |  | 43 |  | *전공정요청 L/D잔강 미이월 - 이상재 등록 | [14 empty] | 96.28 | 100 | 0 | 0 | 0 |  | 450 |  | Y | Y | 0 | 0 | 0 |  | 451 |  | Y | Y | N |  | N |  |  |  |  | BT180180 | H
B66923 | 2021-10-16 | 2 | A |  | 6 | A | SM30C | 탄소강 | SM45C | BM#2 | 1565 | 52 | 1654 | 1558 | 36 | 6300 |  | 1 | 0.43 | 16 |  | -3.35 | 1570 | 1642 | 0 | 18.12 | 0 | 35 | 61 | 60 | Y |  | 2021-10-16 16:22 | 65 | 1094 | 39 | 39 | 40 | 42 | 44 | 43 | 44 | 43 | 43 | 41 | 40 | 39 | 38 | 38 | 41 | 44 | 38 | 43 | -0.15 | Y | 40 | Y | -0.2 | [7 empty] | N | N | N | N | 100 | 0.49 | 60 | 96646 | 93578 | 372 | 16000 | 16 | 2 |  | 2021-10-16 16:27 | 1570 | 118 |  | 22 | [16 empty] | 97.62 | 100 | 0 | 0 | 0 |  | 650 | 400 | Y | N | 0 | 0 | 0 |  | 650 | 400 | Y | N | N | [6 empty] | RB080.00 | C
A67523 | 2021-10-16 | 1 | A |  | 7 | B | AE5120HM | 소입성보증강 | C1 | BM#1 | 1620 | 45 | 1615 | 1517 | 37 | 7000 |  | 3 | 0.22 | 26 |  | -0.67 | 1594 | 1615 | 0 | 375.72 |  | 32 | 30 | 44 | Y |  | 2021-10-16 17:03 | 86 | 1099 | 39 | 37 | 39 | 40 | 40 | 40 | 39 | 39 | 38 | 38 | 37 | 36 |  | 36 | 38 | 40 | 36 | 40 | -0.09 | Y | 45 | Y | -0.1 | [7 empty] | N | N | N | N | 150 | 0.52 | 63 | 101532 | 104361 | 1689 | 15110 | 12 | 2 |  | 2021-10-16 17:19 | 1594 | 132 |  | 18 |  | *전공정요청 L/D잔강미이월 - 이상재 등록 | [14 empty] | 94.71 | 100 | 0 | 0 | 0 |  | 450 |  | Y | Y | 0 | 0 | 0 |  | 451 |  | Y | Y | N | [6 empty] | BT180180 | H
B66924 | 2021-10-16 | 2 | A |  | 7 | A | SM30C | 탄소강 | SM45C | BM#2 | 1570 | 41 | 1637 | 1532 | 34 | 6500 |  | 1 | 0.39 | 16 |  | -2.37 | 1570 | 1626 | 0 | 16.02 | 0 | 6 | 38 | 56 | Y |  | 2021-10-16 17:18 | 65 | 1096 | 35 | 35 | 33 | 32 | 32 | 31 | 30 | 30 | 29 | 27 | 26 | 24 | 23 | 21 | 29 | 33 | 21 | 0 | -0.22 |  | 55 | Y | -0.4 | [7 empty] | N | N | N | N | 150 | 0.51 | 63 | 95616 | 99634 | -84 | 15600 | 16 | 2 |  | 2021-10-16 17:26 | 1570 | 115 |  | 26 | [16 empty] | 96.34 | 100 | 0 | 0 | 0 |  | 650 | 400 | Y | N | 0 | 0 | 0 |  | 651 | 400 | Y | N | N | [6 empty] | RB100.00 | C
A67524 | 2021-10-16 | 1 | A | TUNDISH교체전 | 8 | A | AE5120HM | 소입성보증강 | C1 | BM#1 | 1637 | 59 | 1618 | 1593 | 37 | 7000 |  | 3 | 0.21 | 20 |  | -1.43 | 1583 | 1618 | 0 | 218.94 |  | 21 | 2 | 21 | Y |  | 2021-10-16 17:44 | 75 | 1099 | 34 | 33 | 34 | 35 | 36 | 35 | 36 | 35 | 35 | 35 | 34 |  |  | 34 | 35 | 36 | 34 | 35 | -0.02 | Y | 30 | Y | -0.2 | [7 empty] | N | N | N | N | 140 | 0.52 | 57 | 104059 | 97042 | -92 | 2000 | 12 | 2 |  | 2021-10-16 17:58 | 1583 | 139 |  | 42 |  | *전공정요청 L/D잔강미이월 - 이상재 등록 | F61AB09E21B344BFA325CE34A84F66F1 | 9D38A733698D43D7B1B280FC10B8C8ED | A9EE5C0507CE4A9EB1842FE147552413 | [11 empty] | 106.67 | 100 | 0 | 2500 | 0 |  | 450 |  | Y | Y | 0 | 2500 | 0 |  | 451 |  | Y | Y | N | [6 empty] | BT180180 | H
B66925 | 2021-10-16 | 2 | A | TUNDISH교체전 | 8 | A | SM30C | 탄소강 | SM45C | BM#2 | 1598 | 42 | 1654 | 1554 | 34 | 6300 |  | 1 | 0.4 | 15 |  | -2.6 | 1584 | 1643 | 0 | 18.27 | 0 | 38 | 40 | 77 | Y |  | 2021-10-16 18:16 | 79 | 1097 | 19 | 22 | 29 | 33 | 35 | 36 | 36 | 36 | 35 | 34 | 33 | 31 |  | 31 | 32 | 36 | 31 | 36 | -0.17 | Y | 30 | Y | -0.4 | [7 empty] | N | N | N | N | 140 | 0.5 | 59 | 79458 | 91655 | -205 | 2300 | 16 | 2 |  | 2021-10-16 18:19 | 1584 | 121 |  | 32 |  |  | B4F01578072448E0A92A9A16215E63D0 | 1AF2B4B4F7E046C6A8C6503336E8455B | CC64EE16DF12486689B33CCBCC4BA173 | [11 empty] | 86.37 | 100 | 0 | 2946 | 0 |  | 650 | 400 | Y | N | 0 | 2847 | 0 |  | 650 | 400 | Y | N | N | [6 empty] | RB105.00 | C
A67525 | 2021-10-16 | 1 | A | TUNDISH교체 | 1 | A | AE1055MS | 탄소강 | AE1055LS계 | BM#1 | 1609 | 40 | 1644 | 1561 | 33 | 5800 |  | 3 | 0.2 | 20 |  | -2.17 | 1585 | 1640 | 0 | 274.36 |  | 18 | 37 | 50 | Y |  | 2021-10-16 18:53 | 99 | 1100 | -290 | 21 | 34 | 26 | 33 | 38 | 44 | 46 | 48 | 49 | 50 | 50 |  | 50 | 42 | 50 | 50 | 0 | 0 |  | 5 | Y | 0 |  |  | 2.13 |  |  |  |  | N | N | N | N | 210 | 0.47 | 59 | 101532 | 91573 | 6277 |  | 14 | 1 |  | 2021-10-16 19:02 | 1585 | 147 |  | 57 | 18 | *FLUX 220KG/10KG | [14 empty] | 104.03 | 100 | 1500 | 0 | 0 |  | 0 |  | Y | N | 1500 | 0 | 0 |  | 0 |  | Y | N | N |  |  | Y |  |  |  | BT180180 | H
B66926 | 2021-10-16 | 2 | A | TUNDISH교체 | 1 | A | SCR415HM | 소입성보증강 | C1 | BM#2 | 1589 | 44 | 1689 | 1553 | 39 | 8100 |  | 1 | 0.4 | 21 |  | -2.49 | 1605 | 1681 | 0 | 30.51 | 0 | 36 | 19 | 48 | Y |  | 2021-10-16 19:26 | 93 | 1097 | -404 | -111 | 28 | 24 | 29 | 34 | 38 | 41 | 42 | 41 | 41 | 39 |  | 39 | 31 | 42 | 39 | 41 | -0.09 |  | 15 | Y | -0.4 | 0.5 |  | 2.21 |  |  |  |  | N | N | N | N | 150 | 0.49 | 54 | 93885 | 88321 | 3529 | 15000 | 11 | 1 |  | 2021-10-16 19:28 | 1605 | 144 |  | 46 |  | * BUTT 타입롱노즐사용(슬리브타입.) * T/D FLUX 용탕부: 120 KG / 유탕부: 10KG 투입. *유탕구 977 *수소 1차 값 저장시 ERP 오류로 인한 멈춤현상때문에 회귀식 값 확인후 수동 입력함. | [14 empty] | 101.44 | 100 | 700 | 0 | 0 |  | 450 | 300 | Y | Y | 700 | 0 | 0 |  | 451 | 300 | Y | Y | N | Y | [5 empty] | RB085.00 | C
A67526 | 2021-10-16 | 1 | A |  | 2 | A | AE1055MS | 탄소강 | AE1055LS계 | BM#1 | 1607 | 44 | 1587 | 1553 | 28 | 5100 |  | 3 | 0.19 | 20 |  | -1.3 | 1562 | 1594 | 0 | 270.1 |  | 16 | 58 | 40 | Y |  | 2021-10-16 19:58 | 76 | 1095 | 49 | 49 | 42 | 38 | 36 | 36 | 36 | 36 | 36 | 36 | 35 | 35 | 35 | 35 | 38 | 42 | 35 | 36 | -0.14 | Y | 50 | Y | 0 | [7 empty] | N | N | N | N | 200 | 0.5 | 57 | 84610 | 91200 | 6550 | 14300 | 14 | 1 |  | 2021-10-16 20:07 | 1562 | 149 |  | 52 | [16 empty] | 86.16 | 100 | 0 | 0 | 0 |  | 650 |  | Y | N | 0 | 0 | 0 |  | 651 |  | Y | N | N |  |  | Y |  |  |  | BT180180 | H
B66927 | 2021-10-16 | 2 | B |  | 2 | A | SCR415HM | 소입성보증강 | C1 | BM#2 | 1592 | 45 | 1644 | 1556 | 39 | 7600 |  | 1 | 0.38 | 19 |  | -2.47 | 1574 | 1642 | 0 | 18.64 | 0 | 35 | 62 | 44 | Y |  | 2021-10-16 20:27 | 62 | 1098 | 39 | 33 | 30 | 28 | 27 | 25 | 24 | 23 | 23 | 21 | 20 | 18 |  | 18 | 26 | 30 | 18 | 0 | -0.27 |  | 45 | Y | -0.4 | [7 empty] | N | N | N | N | 140 | 0.52 | 57 | 92175 | 96491 | 3009 | 15300 | 11 | 1 |  | 2021-10-16 20:45 | 1574 | 133 |  | 39 | 12 | [15 empty] | 93.11 | 100 | 0 | 0 | 0 |  | 450 | 300 | Y | Y | 0 | 0 | 0 |  | 451 | 300 | Y | Y | N | Y | [5 empty] | BT180180 | C
A67527 | 2021-10-16 | 1 | B |  | 3 | A | AE1055MS | 탄소강 | AE1055LS계 | BM#1 | 1612 | 44 | 1603 | 1548 | 29 | 5000 |  | 3 | 0.21 | 21 |  | -1.28 | 1570 | 1603 | 0 | 332.99 |  | 32 | 31 | 41 | Y |  | 2021-10-16 21:14 | 84 | 1103 | 34 | 33 | 43 | 47 | 50 | 51 | 50 | 50 | 51 | 50 | 50 | 50 | 50 | 50 | 47 | 51 | 50 | 50 | 0 | Y | 35 | Y | 0 | [7 empty] | N | N | N | N | 190 | 0.49 | 58 | 84610 | 90369 | 6281 | 15200 | 14 | 1 |  | 2021-10-16 21:23 | 1570 | 142 |  | 35 | [16 empty] | 86.91 | 100 | 0 | 0 | 0 |  | 650 |  | Y | N | 0 | 0 | 0 |  | 651 |  | Y | N | N |  |  | Y |  |  |  | BT180180 | H
B66928 | 2021-10-16 | 2 | B | 잔강최소화전 | 3 | B | SCR415HM | 소입성보증강 | C1 | BM#2 | 1629 | 43 | 1662 | 1583 | 35 | 6500 |  | 1 | 0.34 | 19 |  | -2.64 | 1589 | 1652 | 0 | 21.48 | 0 | 6 | 39 | 47 | Y |  | 2021-10-16 21:25 | 77 | 1101 | 15 | 15 | 23 | 28 | 30 | 32 | 32 | 30 | 30 | 29 | 27 | 25 |  | 25 | 27 | 32 | 25 | 30 | -0.23 | Y | 30 | Y | -0.4 | [7 empty] | N | N | N | N | 130 | 0.52 | 57 | 79669 | 91948 | 3052 | 3000 | 11 | 1 |  | 2021-10-16 21:29 | 1589 | 129 |  | 39 |  |  | AFE69173816A4227837FF9222D6CF821 | [13 empty] | 84.57 | 100 | 0 | 3100 | 0 |  | 450 | 300 | Y | Y | 0 | 3100 | 0 |  | 451 | 300 | Y | Y | N | Y | [5 empty] | BT180180 | C
A67528 | 2021-10-16 | 1 | B |  | 4 | A | AE1055MS | 탄소강 | AE1055LS계 | BM#1 | 1653 | 59 | 1596 | 1598 | 55 | 4200 |  | 3 | 0.21 | 22 |  | -1.43 | 1556 | 1594 | 0 | 225.83 |  | 21 | 3 | 44 | Y |  | 2021-10-16 22:16 | 70 | 1101 | 49 | 47 | 42 | 40 | 38 | 37 | 36 | 35 | 35 | 34 | 34 | 34 | 33 | 33 | 38 | 42 | 33 | 34 | -0.18 |  | 50 | Y | -0.2 | [7 empty] | N | N | N | N | 180 | 0.49 | 60 | 84610 | 94639 | 7611 | 15100 | 14 | 1 |  | 2021-10-16 22:24 | 1556 | 144 |  | 31 | [16 empty] | 83.24 | 100 | 0 | 0 | 300 |  | 650 |  | Y | N | 0 | 0 | 300 |  | 651 |  | Y | N | N |  |  | Y |  |  |  | BT180180 | H
B66929 | 2021-10-16 | 2 | B | 잔강최소화 | 4 | A | SCM415 | 합금강 | C | BM#2 | 1604 | 47 | 1644 | 1552 | 38 | 7200 |  | 1 | 0.39 | 16 |  | -2.09 | 1587 | 1636 | 0 | 15.67 | 0 | 38 | 41 | 53 | Y |  | 2021-10-16 22:27 | 71 | 1098 | -255 | 12 | 19 | 21 | 24 | 25 | 25 | 25 | 24 | 23 | 22 | 19 |  | 19 | 15 | 25 | 19 | 25 | -0.2 | Y | 30 | Y | -0.6 | [7 empty] | N | N | N | N | 120 | 0.53 | 58 | 98705 | 101425 | 375 | 13900 | 11 | 1 |  | 2021-10-16 22:30 | 1587 | 143 |  | 49 |  | * 롱노즐 재사용 | [14 empty] | 98.51 | 100 | 2500 | 0 | 0 |  | 411 | 300 | Y | Y | 2500 | 0 | 0 |  | 411 | 300 | Y | Y | N | [5 empty] | Y | RB120.00 | C
A67529 | 2021-10-16 | 1 | B |  | 5 | A | AE1055MS | 탄소강 | AE1055LS계 | BM#1 | 1580 | 40 | 1593 | 1540 | 28 | 4500 |  | 3 | 0.2 | 20 |  | -1.7 | 1552 | 1594 | 0 | 148.23 |  | 18 | 38 | 36 | Y |  | 2021-10-16 23:14 | 66 | 1099 | 32 | 31 | 30 | 31 | 32 | 31 | 31 | 31 | 31 | 30 | 30 | 30 | 30 | 30 | 31 | 32 | 30 | 31 | -0.04 | Y | 45 | Y | 0 | [7 empty] | N | N | N | N | 170 | 0.5 | 61 | 101532 | 96752 | 6998 | 14600 | 14 | 1 |  | 2021-10-16 23:22 | 1552 | 105 |  | 35 | 35 | [15 empty] | 10153200 | 100 | 0 | 0 | 0 |  | 650 |  | Y | N | 0 | 0 | 0 |  | 651 |  | Y | N | N |  |  | Y |  |  |  | BT180180 | H
B66930 | 2021-10-16 | 2 | B |  | 5 | A | SCM415 | 합금강 | C | BM#2 | 1594 | 40 | 1654 | 1566 | 33 | 6500 |  | 1 | 0.43 | 16 |  | -2.36 | 1588 | 1648 | 0 | 20.73 | 0 | 36 | 20 | 29 | Y |  | 2021-10-16 23:21 | 72 | 1095 | 17 | 19 | 26 | 30 | 31 | 32 | 31 | 32 | 29 | 28 | 27 |  |  | 27 | 28 | 32 | 27 | 0 | -0.17 | Y | 30 | Y | -0.2 | [7 empty] | N | N | N | N | 110 | 0.55 | 58 | 101820 | 101911 | 289 | 15300 | 11 | 1 |  | 2021-10-16 23:24 | 1588 | 138 |  | 52 | [16 empty] | 100.51 | 100 | 0 | 0 | 0 |  | 411 | 300 | Y | Y | 0 | 0 | 0 |  | 411 | 300 | Y | Y | N | [6 empty] | RB170.00 | C
A67530 | 2021-10-16 | 1 | B |  | 6 | A | AE1055MS | 탄소강 | AE1055LS계 | BM#1 | 1607 | 34 | 1587 | 1552 | 22 | 3700 |  | 3 | 0.21 | 20 |  | -1.23 | 1553 | 1583 | 0 | 220.69 |  | 16 | 59 | 60 | Y |  | 2021-10-17 00:15 | 67 | 1095 | 28 | 29 | 31 | 32 | 32 | 31 | 31 | 31 | 31 | 31 | 31 | 31 |  | 31 | 31 | 32 | 31 | 31 | -0.03 | Y | 40 | Y | 0 | [7 empty] | N | N | N | N | 210 | 0.5 | 58 | 84610 | 94609 | 7391 | 14500 | 14 | 1 |  | 2021-10-17 00:24 | 1553 | 111 |  | 36 | [16 empty] | 83.28 | 100 | 0 | 0 | 0 |  | 650 |  | Y | N | 0 | 0 | 0 |  | 651 |  | Y | N | N |  |  | Y |  |  |  | BT180180 | H
B66931 | 2021-10-16 | 2 | B |  | 6 | A | SCM415 | 합금강 | C | BM#2 | 1624 | 54 | 1635 | 1577 | 40 | 7400 |  | 1 | 0.46 | 16 |  | -2.04 | 1585 | 1643 | 0 | 29.94 | 0 | 35 | 63 | 28 | Y |  | 2021-10-17 00:35 | 69 | 1103 | 23 | 26 | 31 | 34 | 35 | 36 | 36 | 36 | 35 | 33 | 33 | 31 | 30 | 28 | 32 | 36 | 28 | 36 | -0.2 | Y | 40 | Y | -0.4 | [7 empty] | Y | Y | Y | Y | 100 | 0.47 | 66 | 95160 | 97884 | 1066 | 15600 | 11 | 1 |  | 2021-10-17 00:38 | 1585 | 137 |  | 36 | [16 empty] | 97.6 | 100 | 0 | 0 | 0 |  | 490 | 300 | Y | Y | 0 | 0 | 0 |  | 491 | 300 | Y | Y | N | [6 empty] | RB230.00 | C
A67531 | 2021-10-16 | 1 | B |  | 7 | A | AE1055MS | 탄소강 | AE1055LS계 | BM#1 | 1653 | 33 | 1590 | 1565 | 21 | 3600 |  | 3 | 0.24 | 20 |  | -1.46 | 1549 | 1585 | 0 | 219.45 |  | 32 | 32 | 45 | Y |  | 2021-10-17 01:17 | 63 | 1103 | 30 | 29 | 31 | 32 | 33 | 33 | 32 | 32 | 31 | 31 | 31 | 31 | 31 | 31 | 31 | 33 | 31 | 32 | -0.05 | Y | 40 | Y | 0 | [7 empty] | N | N | N | N | 200 | 0.5 | 60 | 101532 | 95976 | 6724 | 14300 | 14 | 1 |  | 2021-10-17 01:25 | 1549 | 107 |  | 34 | [16 empty] | 98.67 | 100 | 0 | 0 | 0 |  | 650 |  | Y | N | 0 | 0 | 0 |  | 651 |  | Y | N | N |  |  | Y |  |  |  | BT180180 | H
B66932 | 2021-10-16 | 2 | B |  | 7 | A | SCM415 | 합금강 | C | BM#2 | 1633 | 51 | 1661 | 1569 | 41 | 7100 |  | 1 | 0.47 | 17 |  | -2.96 | 1583 | 1653 | 0 | 34.59 | 0 | 6 | 40 | 42 | Y |  | 2021-10-17 01:46 | 67 | 1095 | 25 | 24 | 27 | 30 | 31 | 31 | 31 | 30 | 29 | 28 | 27 | 26 |  | 26 | 28 | 31 | 26 | 31 | -0.14 | Y | 35 | Y | -0.2 | [7 empty] | Y | Y | Y | Y | 150 | 0.47 | 64 | 98400 | 94075 | -225 | 14600 | 11 | 1 |  | 2021-10-17 01:48 | 1583 | 133 |  | 33 | [16 empty] | 105.3 | 100 | 0 | 0 | 0 |  | 490 | 300 | Y | Y | 0 | 0 | 0 |  | 491 | 300 | Y | Y | N | [6 empty] | RB230.00 | C
A67532 | 2021-10-16 | 1 | B | TUNDISH교체전 | 8 | A | AE1055MS | 탄소강 | AE1055LS계 | BM#1 | 1619 | 41 | 1594 | 1539 | 26 | 4400 |  | 3 | 0.25 | 20 |  | -1.51 | 1557 | 1594 | 0 | 188.66 |  | 21 | 4 | 53 | Y |  | 2021-10-17 02:16 | 71 | 1103 | 30 | 29 | 30 | 31 | 33 | 33 | 33 | 32 | 32 | 31 | 31 | 30 |  | 30 | 31 | 33 | 30 | 33 | -0.07 | Y | 35 | Y | -0.2 | [7 empty] | N | N | N | N | 190 | 0.5 | 59 | 93534 | 95510 | 7590 | 2000 | 14 | 1 |  | 2021-10-17 02:24 | 1557 | 113 |  | 36 |  |  | C93099A2A85F4F509E9AA72B65D8BB4C | 3E892094A9B44D33B76112C659504CC5 | AE843CBBFECC40CAAB38DD034F962D41 | [11 empty] | 91.21 | 100 | 0 | 3500 | 0 |  | 650 |  | Y | N | 0 | 3500 | 0 |  | 651 |  | Y | N | N |  |  | Y |  |  |  | BT180180 | H
B66933 | 2021-10-16 | 2 | B |  | 8 | A | SCM415 | 합금강 | C | BM#2 | 1619 | 42 | 1665 | 1562 | 37 | 6600 |  | 1 | 0.38 | 19 |  | -2.58 | 1579 | 1653 | 0 | 22.48 | 0 | 38 | 42 | 37 | Y |  | 2021-10-17 02:44 | 63 | 1090 | 20 | 20 | 23 | 25 | 26 | 26 | 26 | 25 | 24 | 23 | 22 | 20 | 19 | 19 | 23 | 26 | 19 | 26 | -0.17 | Y | 40 | Y | -0.2 | [7 empty] | Y | Y | Y | Y | 140 | 0.48 | 63 | 93632 | 94519 | 1131 | 14800 | 11 | 1 |  | 2021-10-17 02:47 | 1579 | 134 |  | 39 | [16 empty] | 98.4 | 100 | 0 | 0 | 0 |  | 490 | 300 | Y | Y | 0 | 0 | 0 |  | 491 | 300 | Y | Y | N | [6 empty] | RB270.00 | C
A67533 | 2021-10-16 | 1 | B | TUNDISH교체 | 1 | A | G-AE1055LST | 탄소강 | G-AE1055LS | BM#1 | 1619 | 41 | 1615 | 1543 | 30 | 5800 |  | 3 | 0.25 | 25 |  | -1.7 | 1572 | 1623 | 0 | 290.48 |  | 18 | 39 | 55 | Y |  | 2021-10-17 03:31 | 88 | 1075 | -63 | 31 | 23 | 26 | 33 | 35 | 38 | 39 | 40 | 41 | 41 | 42 |  | 42 | 36 | 42 | 42 | 0 | 0 |  |  | Y | 0.2 |  | 1.91 | 1.79 | [5 empty] | N | N | M | 210 | 0.51 | 64 | 101520 | 101323 |  | 12800 | 13 | 2 |  | 2021-10-17 03:39 | 1572 | 139 |  | 44 |  | *T/D FLUX 유:10KG,용220KG | [14 empty] | 63.53 | 100 | 1500 | 0 | 0 |  | 500 |  | Y | N | 1500 | 0 | 0 |  | 501 |  | Y | N | N |  |  | Y |  |  |  | BT180180 | H
B66934 | 2021-10-16 | 2 | B |  | 9 | A | SCM415 | 합금강 | C | BM#2 | 1619 | 38 | 1651 | 1566 | 32 | 5700 |  | 1 | 0.38 | 16 |  | -2.22 | 1581 | 1636 | 0 | 30.96 | 0 | 36 | 21 | 43 | Y |  | 2021-10-17 03:34 | 65 | 1095 | 15 | 17 | 20 | 22 | 23 | 23 | 22 | 22 | 21 | 20 | 18 | 17 | 15 | 15 | 20 | 23 | 15 | 22 | -0.2 | Y | 40 | Y | -0.4 | [7 empty] | Y | Y | Y | Y | 130 | 0.49 | 63 | 91721 | 96100 | 600 | 15200 | 11 | 1 |  | 2021-10-17 03:41 | 1581 | 140 |  | 52 | [16 empty] | 95.25 | 100 | 0 | 0 | 0 |  | 490 | 300 | Y | Y | 0 | 0 | 0 |  | 491 | 300 | Y | Y | N | [6 empty] | RB310.00 | C
A67534 | 2021-10-16 | 1 | D |  | 2 | A | G-AE1055LST | 탄소강 | G-AE1055LS | BM#1 | 1594 | 43 | 1602 | 1536 | 33 | 6000 |  | 3 | 0.24 | 25 |  | -1.31 | 1562 | 1601 | 0 | 253.71 |  | 16 | 60 | 51 | Y |  | 2021-10-17 04:23 | 78 | 1102 | 41 | 41 | 36 | 35 | 35 | 35 | 35 | 36 | 35 | 35 | 35 | 34 | 35 | 35 | 36 | 36 | 34 | 35 | 0 | Y | 45 | Y | 0.2 | [8 empty] | N | N | Y | 210 | 0.52 | 58 | 101520 | 97676 | 8874 | 15300 | 13 | 2 |  | 2021-10-17 04:40 | 1562 | 148 |  | 56 | [16 empty] | 97.01 | 100 | 0 | 0 | 0 |  | 500 |  | Y | N | 0 | 0 | 0 |  | 501 |  | Y | N | N |  |  | Y |  |  |  | BT180180 | H
B66935 | 2021-10-16 | 2 | D |  | 10 | A | SCM415 | 합금강 | C | BM#2 | 1642 | 44 | 1649 | 1537 | 35 | 6800 |  | 1 | 0.35 | 16 |  | -2.35 | 1582 | 1638 | 0 | 28.61 | 0 | 35 | 64 | 27 | Y |  | 2021-10-17 04:43 | 66 | 1105 | 13 | 12 | 19 | 24 | 26 | 27 | 27 | 27 | 27 | 25 | 25 | 24 | 23 | 21 | 23 | 27 | 21 | 27 | -0.15 | Y | 40 | Y | -0.4 | [7 empty] | N | N | N | N | 120 | 0.48 | 65 | 102072 | 98681 | -1031 | 13500 | 11 | 1 |  | 2021-10-17 04:46 | 1582 | 137 |  | 46 | [16 empty] | 105.17 | 100 | 0 | 0 | 0 |  | 411 | 300 | Y | Y | 0 | 0 | 0 |  | 411 | 300 | Y | Y | N | [6 empty] | RB130.00 | C
A67535 | 2021-10-16 | 1 | D |  | 3 | A | G-AE1055LST | 탄소강 | G-AE1055LS | BM#1 | 1605 | 36 | 1589 | 1545 | 26 | 5200 |  | 3 | 0.26 | 25 |  | -1.7 | 1551 | 1603 | 0 | 292.26 |  | 32 | 33 | 46 | Y |  | 2021-10-17 05:43 | 67 | 1094 | 34 | 33 | 33 | 33 | 33 | 33 | 33 | 32 | 32 | 31 | 31 | 31 | 31 | 31 | 32 | 33 | 31 | 33 | -0.03 | Y | 50 | Y | 0 | [8 empty] | N | N | Y | 200 | 0.52 | 61 | 84600 | 98922 | 7478 | 14300 | 13 | 2 |  | 2021-10-17 06:03 | 1551 | 126 |  | 35 | 24 | [15 empty] | 79.89 | 100 | 0 | 0 | 0 |  | 500 |  | Y | N | 0 | 0 | 0 |  | 501 |  | Y | N | N |  |  | Y |  |  |  | BT180180 | H
B66936 | 2021-10-16 | 2 | D | TUNDISH교체전 | 11 | A | SCM415 | 합금강 | C | BM#2 | 1633 | 48 | 1657 | 1569 | 35 | 6700 |  | 1 | 0.39 | 16 |  | -2.08 | 1582 | 1639 | 0 | 24.39 | 0 | 6 | 41 | 30 | Y |  | 2021-10-17 05:48 | 66 | 1100 | 18 | 21 | 22 | 25 | 25 | 26 | 24 | 25 | 24 | 22 | 21 | 20 |  | 20 | 23 | 26 | 20 | 25 | -0.2 | Y | 30 | Y | -0.2 | [7 empty] | N | N | N | N | 110 | 0.54 | 60 | 97820 | 100856 | -406 | 2000 | 11 | 1 |  | 2021-10-17 05:53 | 1582 | 146 |  | 48 |  |  | 38B58796BCF94F1F9B06AB1D7B9EAB73 | 743DA373FA6E4BADBEE116E70264CCE5 | D6435DA01F6C45188C8CBE79780204A3 | [11 empty] | 97.87 | 100 | 0 | 3410 | 0 |  | 411 | 300 | Y | Y | 0 | 3040 | 0 |  | 411 | 300 | Y | Y | N | [6 empty] | RB120.00 | C
A67536 | 2021-10-16 | 1 | D |  | 4 | A | G-AE1055LST | 탄소강 | G-AE1055LS | BM#1 | 1612 | 40 | 1597 | 1551 | 24 | 4800 |  | 3 | 0.2 | 25 |  | -1.37 | 1556 | 1597 | 0 | 213.41 |  | 21 | 5 | 56 | Y |  | 2021-10-17 06:43 | 72 | 1088 | 30 | 29 | 30 | 31 | 31 | 31 | 31 | 30 | 30 | 29 | 29 | 29 |  | 29 | 30 | 31 | 29 | 31 | -0.05 | Y | 40 | Y | 0 | [8 empty] | N | N | Y | 190 | 0.52 | 57 | 101520 | 96532 | 7868 | 14000 | 13 | 2 |  | 2021-10-17 06:54 | 1556 | 119 |  | 37 | 12 | [15 empty] | 98.09 | 100 | 0 | 0 | 0 |  | 500 |  | Y | N | 0 | 0 | 0 |  | 501 |  | Y | N | N |  |  | Y |  |  |  | BT180180 | H
B66937 | 2021-10-16 | 2 | D | TUNDISH교체 | 1 | A | SFMN438VM2 | 합금강 | KFMN443계 | BM#2 | 1647 | 49 | 1666 | 1560 | 41 | 7900 |  | 1 | 0.36 | 19 |  | -2.73 | 1575 | 1659 | 0 | 26.42 | 0 | 38 | 43 | 44 | Y |  | 2021-10-17 07:15 | 84 | 1084 | -403 | -306 | 30 | 23 | 23 | 28 | 31 | 32 | 32 | 32 | 31 | 31 | 28 | 28 | 29 | 32 | 28 | 32 | -0.15 |  | 25 | Y | -0.6 | 0.6 | 1.59 | 1.59 |  |  |  |  | N | N | N | M | 210 | 0.51 | 58 | 85360 | 94444 | 956 | 15700 | 05 | 2 |  | 2021-10-17 07:18 | 1575 | 151 |  | 44 | 20 | * BUTT 타입롱노즐사용(슬리브타입.) * T/D FLUX 용탕부: 120 KG / 유탕부: 10KG 투입. | [14 empty] | 89.85 | 100 | 1040 | 0 | 0 |  | 650 | 400 | Y | N | 1020 | 0 | 0 |  | 650 | 400 | Y | N | [7 empty] | RB178.00 | C
A67537 | 2021-10-17 | 1 | D |  | 5 | A | G-AE1055LST | 탄소강 | G-AE1055LS | BM#1 | 1636 | 40 | 1590 | 1566 | 21 | 3800 |  | 3 | 0.2 | 25 |  | -1.4 | 1548 | 1590 | 0 | 203.48 |  | 18 | 40 | 46 | Y |  | 2021-10-17 07:48 | 64 | 1087 | 29 | 29 | 30 | 32 | 33 | 33 | 33 | 33 | 33 | 32 | 31 | 31 | 31 | 31 | 32 | 33 | 31 | 33 | -0.05 | Y | 40 | Y | 0 | [8 empty] | N | N | Y | 180 | 0.52 | 58 | 101520 | 96526 | 9224 | 15300 | 13 | 2 |  | 2021-10-17 07:57 | 1548 | 113 |  | 31 | 7 | [15 empty] | 98.13 | 100 | 0 | 0 | 0 |  | 500 |  | Y | N | 0 | 0 | 0 |  | 501 |  | Y | N | N |  |  | Y |  |  |  | BT180180 | H
B66938 | 2021-10-17 | 2 | D |  | 2 | A | SFMN438VM2 | 합금강 | KFMN443계 | BM#2 | 1620 | 51 | 1588 | 1558 | 47 | 7600 |  | 1 | 0.47 | 19 |  | -2.46 | 1573 | 1645 | 0 | 31.82 | 0 | 36 | 22 | 46 | Y |  | 2021-10-17 08:34 | 82 | 1087 | 25 | 29 | 35 | 39 | 41 | 41 | 38 | 36 | 35 | 33 | 31 | 23 |  | 23 | 34 | 41 | 23 | 0 | -0.45 | Y | 40 | Y | -0.8 |  |  |  | 0.58 |  |  |  | N | N | N | Y | 210 | 0.53 | 59 | 94413 | 97587 | 413 | 15300 | 05 | 2 |  | 2021-10-17 08:36 | 1573 | 131 |  | 23 | [16 empty] | 97.28 | 100 | 0 | 0 | 0 |  | 650 | 400 | Y | N | 0 | 0 | 0 |  | 650 | 400 | Y | N | [7 empty] | RB178.00 | C
A67538 | 2021-10-17 | 1 | D |  | 6 | A | G-AE1055LST | 탄소강 | G-AE1055LS | BM#1 | 1669 | 41 | 1601 | 1588 | 16 | 3300 |  | 3 | 0.2 | 25 |  | -1.42 | 1559 | 1601 | 0 | 213.01 |  | 16 | 61 | 48 | Y |  | 2021-10-17 08:50 | 75 | 1091 | 31 | 31 | 36 | 39 | 40 | 41 | 41 | 41 | 41 | 41 | 40 | 40 |  | 40 | 39 | 41 | 40 | 41 | -0.03 | Y | 30 | Y | 0 | [8 empty] | N | N | Y | 170 | 0.52 | 57 | 101520 | 94630 | 7770 | 14500 | 13 | 2 |  | 2021-10-17 08:56 | 1559 | 112 |  | 29 | [7 empty] | 86D32B13B2BF42F188238E45CE74B621 | ED141278FFAF41A3B45DB8F4C41A11E0 | 38D2452398614F3EB50E29D3C490E143 |  | 79C8D139BD144D3C80B190ACD1154791 | DCE454E53FF4438D92FC721523ECAF87 | 7CC4CF39B1F744A8890DD1A7F9498CB3 |  |  | 99.92 | 100 | 0 | 0 | 0 |  | 500 |  | Y | N | 0 | 0 | 0 |  | 501 |  | Y | N | N |  |  | Y |  |  |  | BT180180 | H
B66939 | 2021-10-17 | 2 | D |  | 3 | A | SFMN438VM2 | 합금강 | KFMN443계 | BM#2 | 1613 | 41 | 1641 | 1535 | 39 | 6800 |  | 1 | 0.43 | 19 |  | -2.62 | 1552 | 1631 | 0 | 27.74 | 0 | 35 | 65 | 66 | Y |  | 2021-10-17 09:31 | 61 | 1089 | 21 | 23 | 27 | 29 | 30 | 30 | 28 | 27 | 27 | 26 | 25 |  |  | 25 | 27 | 30 | 25 | 27 | -0.17 | Y | 30 | Y | -0.2 |  |  |  | 0.54 |  |  |  | N | N | N | Y | 200 | 0.53 | 57 | 85360 | 95609 | 141 | 15800 | 05 | 2 |  | 2021-10-17 09:33 | 1552 | 124 |  | 26 | [16 empty] | 89.52 | 100 | 0 | 0 | 0 |  | 650 | 400 | Y | N | 0 | 0 | 0 |  | 651 | 400 | Y | N |  | Y | [5 empty] | RB178.00 | C
A67539 | 2021-10-17 | 1 | D |  | 7 | A | G-AE1055LST | 탄소강 | G-AE1055LS | BM#1 | 1639 | 40 | 1588 | 1567 | 20 | 3400 |  | 3 | 0.18 | 25 |  | -1.22 | 1552 | 1588 | 0 | 195.82 |  | 32 | 34 | 51 | Y |  | 2021-10-17 09:41 | 68 | 1087 | 40 | 38 | 36 | 36 | 36 | 35 | 35 | 34 | 34 | 34 | 33 | 33 |  | 33 | 35 | 36 | 33 | 36 | -0.06 |  | 45 | Y | 0 | [8 empty] | N | N | Y | 170 | 0.52 | 58 | 101520 | 95030 | 6770 | 14300 | 13 | 2 |  | 2021-10-17 09:54 | 1552 | 113 |  | 35 | [16 empty] | 99.53 | 100 | 0 | 0 | 0 |  | 500 |  | Y | N | 0 | 0 | 0 |  | 501 |  | Y | N | N |  |  | Y |  |  |  | BT180180 | H
B66940 | 2021-10-17 | 2 | D |  | 4 | A | SFMN438VM2 | 합금강 | KFMN443계 | BM#2 | 1601 | 45 | 1627 | 1553 | 43 | 7200 |  | 1 | 0.41 | 19 |  | -2.57 | 1553 | 1633 | 0 | 33.58 | 0 | 6 | 42 | 64 | Y |  | 2021-10-17 10:42 | 62 | 1090 | 22 | 28 | 32 | 33 | 35 | 35 | 34 | 33 | 32 | 31 | 30 | 29 | 27 | 27 | 31 | 35 | 27 | 0 | -0.2 | Y | 40 | Y | -0.4 |  |  |  | 0.39 |  |  |  | N | N | N | Y | 190 | 0.52 | 61 | 94413 | 100392 | -1242 | 15900 | 05 | 2 |  | 2021-10-17 10:43 | 1553 | 118 |  | 14 |  | *전기로 지연 감속주입.(0.52) | [14 empty] | 96.05 | 100 | 0 | 0 | 0 |  | 650 | 400 | Y | N | 0 | 0 | 0 |  | 650 | 400 | Y | N | [7 empty] | RB178.00 | C
A67540 | 2021-10-17 | 1 | D |  | 8 | A | G-AE1055LST | 탄소강 | G-AE1055LS | BM#1 | 1637 | 45 | 1590 | 1552 | 23 | 3900 |  | 3 | 0.18 | 25 |  | -1.32 | 1548 | 1588 | 0 | 223.62 |  | 21 | 6 | 48 | Y |  | 2021-10-17 10:47 | 64 | 1100 | 32 | 31 | 31 | 31 | 31 | 30 | 30 | 29 | 29 | 29 | 28 | 28 |  | 28 | 30 | 31 | 28 | 31 | -0.06 |  | 45 | Y | 0 | [8 empty] | N | N | Y | 210 | 0.52 | 56 | 84600 | 95516 | 8284 | 14700 | 13 | 2 |  | 2021-10-17 10:55 | 1548 | 115 |  | 29 | [16 empty] | 82.54 | 100 | 0 | 0 | 0 |  | 500 |  | Y | N | 0 | 0 | 0 |  | 501 |  | Y | N | N |  |  | Y |  |  |  | BT180180 | H
B66941 | 2021-10-17 | 2 | D | 잔강최소화전 | 5 | A | SFMN438VM2 | 합금강 | KFMN443계 | BM#2 | 1608 | 42 | 1639 | 1567 | 38 | 6600 |  | 1 | 0.44 | 19 |  | -2.49 | 1565 | 1640 | 0 | 29.14 | 0 | 38 | 44 | 43 | Y |  | 2021-10-17 11:37 | 74 | 1091 | 25 | 32 | 38 | 41 | 43 | 43 | 43 | 43 | 42 | 41 | 40 | 39 | 36 | 36 | 39 | 43 | 36 | 43 | -0.17 | Y | 40 | Y | -0.6 |  |  |  | 0.55 |  |  |  | N | N | N | Y | 180 | 0.52 | 63 | 117504 | 99946 | -2946 | 3000 | 05 | 2 |  | 2021-10-17 11:39 | 1565 | 120 |  | 20 |  | *램핑다운(16분05초)(T/D 웨이트 차이가 심함.) *T/D 2.4T |  | 9D713BAFC523449B9C466E469CC31432 | [12 empty] | 118.63 | 100 | 0 | 3400 | 0 |  | 650 | 400 | Y | N | 0 | 3770 | 0 |  | 650 | 400 | Y | N | [8 empty] | C
A67541 | 2021-10-17 | 1 | D |  | 9 | A | G-AE1055LST | 탄소강 | G-AE1055LS | BM#1 | 1656 | 49 | 1584 | 1573 | 28 | 3300 |  | 3 | 0.17 | 26 |  | -1.13 | 1550 | 1584 | 0 | 190.08 |  | 18 | 41 | 51 | Y |  | 2021-10-17 11:50 | 66 | 1094 | 28 | 29 | 32 | 33 | 34 | 34 | 35 | 33 | 33 | 33 | 33 | 33 | 33 | 33 | 33 | 35 | 33 | 33 | -0.07 | Y | 30 | Y | 0 | [8 empty] | N | N | Y | 210 | 0.52 | 60 | 101520 | 99009 | -149009 | 15100 | 13 | 2 |  | 2021-10-17 11:58 | 1550 | 107 |  | 23 | [16 empty] | 95.41 | 100 | 0 | 0 | 0 |  | 500 |  | Y | N | 0 | 0 | 0 |  | 501 |  | Y | N | N |  |  | Y |  |  |  | BT180180 | H
B66942 | 2021-10-17 | 2 | A | 잔강최소화 | 6 | A | AE1548 | 합금강 | AE4130M6 | BM#2 | 1590 | 39 | 1616 | 1544 | 36 | 6400 |  | 1 | 0.43 | 16 |  | -2.85 | 1561 | 1627 | 0 | 29.66 | 0 | 36 | 23 | 43 | Y |  | 2021-10-17 12:42 | 73 | 1087 | -186 | -136 | 34 | 32 | 33 | 34 | 35 | 35 | 35 | 34 | 32 | 32 |  | 32 | 23 | 35 | 32 | 35 | -0.11 | Y | 25 | Y | 0 |  |  |  | 0.61 |  |  |  | N | N | N | Y | 220 | 0.46 | 55 | 95220 | 88975 | 4225 | 15200 | 05 | 2 |  | 2021-10-17 12:41 | 1561 | 120 |  | 31 |  | *최소화 롱노즐 재사용 | [14 empty] | 103.44 | 100 | 2600 | 0 | 0 |  | 650 | 700 | Y | N | 2600 | 0 | 0 |  | 651 | 700 | Y | N | N | Y |  |  |  |  | Y | RB152.00 | C
A67542 | 2021-10-17 | 1 | A |  | 10 | B | G-AE1055LST | 탄소강 | G-AE1055LS | BM#1 | 1676 | 43 | 1591 | 1593 | 20 | 3700 |  | 3 | 0.17 | 26 |  | -1.55 | 1542 | 1588 | 0 | 233.23 |  | 29 | 15 | 5958 | Y |  | 2021-10-17 12:48 | 58 | 1088 | 33 | 32 | 25 | 21 | 19 | 18 | 17 | 16 | 15 | 15 | 16 |  |  | 16 | 20 | 25 | 15 | 0 | -0.25 |  | 40 | Y | 0.2 | [8 empty] | N | N | Y | 200 | 0.52 | 56 | 84600 | 93942 | 7508 | 14910 | 13 | 2 |  | 2021-10-17 12:57 | 1542 | 110 |  | 25 | [16 empty] | 83.8 | 100 | 0 | 0 | 0 |  | 500 |  | Y | N | 0 | 0 | 0 |  | 501 |  | Y | N | N |  |  | Y |  |  |  | BT180180 | H
B66943 | 2021-10-17 | 2 | A |  | 7 | A | AE1548 | 합금강 | AE4130M6 | BM#2 | 1586 | 40 | 1631 | 1539 | 36 | 6300 |  | 1 | 0.47 | 16 |  | -2.56 | 1563 | 1625 | 0 | 41.78 | 0 | 35 | 66 | 61 | Y |  | 2021-10-17 13:35 | 75 | 1093 | 30 | 30 | 35 | 40 | 40 | 39 | 38 | 37 | 35 | 34 | 32 | 28 | 26 | 26 | 35 | 40 | 26 | 0 | -0.31 | Y | 45 | Y | -0.4 |  |  |  | 0.59 |  |  |  | N | N | N | Y | 210 | 0.47 | 61 | 95220 | 92787 | 3063 | 16300 | 05 | 2 |  | 2021-10-17 13:38 | 1563 | 120 |  | 35 |  | *주입말 전공정 지연 감속주입 정속미준수 : 303 403 이상재 | [14 empty] | 100.55 | 100 | 0 | 0 | 0 |  | 650 | 700 | Y | N | 0 | 0 | 0 |  | 650 | 700 | Y | N | N | Y | [5 empty] | RB152.00 | C
A67543 | 2021-10-17 | 1 | A | 유사강종연연주 | 11 | A | AE1055LS | 탄소강 | G-AE1055LS | BM#1 | 1659 | 41 | 1591 | 1581 | 17 | 3300 |  | 3 | 0.16 | 25 |  | -1.37 | 1550 | 1591 | 0 | 189.73 |  | 32 | 35 | 55 | Y |  | 2021-10-17 13:43 | 66 | 1099 | 27 | 20 | 26 | 30 | 32 | 33 | 33 | 33 | 33 | 32 | 32 | 32 | 32 | 32 | 30 | 33 | 32 | 33 | -0.03 | Y | 35 | Y | 0 | [8 empty] | N | N | Y |  | 0.52 | 60 | 101520 | 97431 | 7190 | 15530 | 13 | 2 |  | 2021-10-17 13:58 | 1550 | 101 |  | 29 |  | *유사강종 연연주 | [14 empty] | 10152000 | 100 | 0 | 0 | 0 |  | 500 |  | Y | N | 0 | 0 | 0 |  | 501 |  | Y | N | N |  |  | Y |  |  |  | BT180180 | H
A67544 | 2021-10-17 | 1 | A |  | 12 | B | AE1055LS | 탄소강 | G-AE1055LS | BM#1 | 1667 | 41 | 1594 | 1593 | 20 | 3400 |  | 3 | 0.18 | 26 |  | -1.58 | 1550 | 1594 | 0 | 257.43 |  | 6 | 43 | 73 | Y |  | 2021-10-17 14:47 | 66 | 1087 | 31 | 30 | 32 | 32 | 32 | 32 | 31 | 31 | 31 | 30 | 30 | 29 | 30 | 30 | 31 | 32 | 29 | 32 | -0.04 | Y | 45 | Y | 0.2 | [8 empty] | N | N | Y | 180 | 0.52 | 59 | 101520 | 100787 | 7580 | 15170 | 13 | 2 |  | 2021-10-17 14:56 | 1550 | 104 |  | 25 |  | *랜싱 | [14 empty] | 95.82 | 100 | 0 | 0 | 0 |  | 500 |  | Y | N | 0 | 0 | 0 |  | 501 |  | Y | N | N |  |  | Y |  |  |  | BT180180 | H
B66944 | 2021-10-17 | 2 | A |  | 8 | A | AE1548 | 합금강 | AE4130M6 | BM#2 | 1595 | 46 | 1590 | 1536 | 43 | 6900 |  | 1 | 0.31 | 15 |  | -2.41 | 1545 | 1599 | 0 | 13.31 | 0 | 16 | 62 | 158 | Y |  | 2021-10-17 14:54 | 57 | 1088 | 25 | 24 | 23 | 23 | 23 | 21 | 19 | 19 | 17 | 16 | 15 | 14 | 11 | 11 | 19 | 23 | 11 | 23 | -0.24 |  | 50 | Y | -0.6 |  |  |  | 0.81 |  |  |  | N | N | N | Y | 200 | 0.48 | 63 | 79350 | 96053 | 3097 | 15400 | 05 | 2 |  | 2021-10-17 14:59 | 1545 | 112 |  | 18 | 14 | [15 empty] | 80.56 | 100 | 0 | 0 | 0 |  | 650 | 700 | Y | N | 0 | 0 | 0 |  | 650 | 700 | Y | N | N | Y | [5 empty] | RB152.00 | C
A67545 | 2021-10-17 | 1 | A |  | 13 | B | AE1055LS | 탄소강 | G-AE1055LS | BM#1 | 1631 | 41 | 1585 | 1567 | 26 | 4400 |  | 3 | 0.32 | 26 |  | -1.18 | 1549 | 1585 | 0 | 267.83 |  | 18 | 42 | 67 | Y |  | 2021-10-17 15:50 | 65 | 1099 | 29 | 29 | 31 | 33 | 33 | 33 | 33 | 33 | 33 | 32 | 32 | 32 | 32 | 32 | 32 | 33 | 32 | 33 | -0.02 | Y | 45 | Y | 0 | [8 empty] | N | N | Y | 170 | 0.52 | 59 | 84600 | 96486 | 7656 | 15820 | 13 | 2 |  | 2021-10-17 15:56 | 1549 | 106 |  | 24 | [8 empty] | 8AD26472BC4B43FB9B0CCD3A7261E7A8 | BC87E4576B5844A891D4FFDDDCA9FF6A | 7E50E3BE549045608A1058D8CA555899 |  | 9FFBEA8B02C541B6925BF28F2021526E | AB71013426744679B706698BBF93945C | 0E07183A23504E7EA0523D4FB7A2C965 |  | 82.86 | 100 | 0 | 0 | 0 |  | 500 |  | Y | N | 0 | 0 | 0 |  | 501 |  | Y | N | N |  |  | Y |  |  |  | BT180180 | H
B66945 | 2021-10-17 | 2 | A | TUNDISH교체전 | 9 | B | AE1548 | 합금강 | AE4130M6 | BM#2 | 1621 | 43 | 1617 | 1564 | 31 | 5500 |  | 1 | 0.36 | 16 |  | -2.42 | 1548 | 1609 | 0 | 15.06 | 0 | 38 | 45 | 59 | Y |  | 2021-10-17 15:53 | 60 | 1098 | 10 | 18 | 23 | 27 | 27 | 29 | 28 | 27 | 27 | 26 | 24 | 24 |  | 24 | 25 | 29 | 24 | 27 | -0.14 | Y | 35 | Y | 0 |  |  |  | 0.65 |  |  |  | N | N | N | M | 190 | 0.48 | 61 | 81639 | 94263 | 3037 | 2300 | 05 | 2 |  | 2021-10-17 16:01 | 1548 | 118 |  | 22 |  |  | 529E2A3E2C8A40E58620FA1A41C812CE | 6E535E9B07A84EDFA2B6F7F2EBE487C4 | [12 empty] | 84.43 | 100 | 0 | 2500 | 0 |  | 650 | 700 | Y | N | 0 | 5355 | 0 |  | 650 | 700 | Y | N | N | [6 empty] | SB120120 | C
A67546 | 2021-10-17 | 1 | A |  | 14 | A | AE1055LS | 탄소강 | G-AE1055LS | BM#1 | 1621 | 40 | 1592 | 1563 | 26 | 4700 |  | 3 | 0.17 | 25 |  | -1.44 | 1551 | 1592 | 0 | 239.76 |  | 29 | 16 | 68 | Y |  | 2021-10-17 16:47 | 67 | 1100 | 31 | 29 | 28 | 28 | 29 | 29 | 27 | 27 | 26 | 26 | 25 | 25 |  | 25 | 27 | 29 | 25 | 29 | -0.07 | Y | 40 | Y | 0 | [8 empty] | N | N | Y | 170 | 0.47 | 61 | 101520 | 92451 | 7510 | 15760 | 13 | 2 |  | 2021-10-17 16:55 | 1551 | 104 |  | 26 |  | *롱노즐 교체(지금융착) - 14회 사용 *전공정요청 감속주입(전기로 간이보수) - 정속미준수 이상재 등록 *STR#1 W/R#7 엔코더 이상현상 발생 OPEN 작업 *STR#1 SR 재세팅 | [14 empty] | 103.28 | 100 | 0 | 0 | 0 |  | 500 |  | Y | N | 0 | 0 | 0 |  | 501 |  | Y | N | N |  |  | Y | Y |  |  | BT180180 | H
B66946 | 2021-10-17 | 2 | A | TUNDISH교체 | 1 | A | SM45CB | 탄소강 | SM45C | BM#2 | 1621 | 47 | 1638 | 1556 | 39 | 7600 |  | 1 | 0.31 | 21 |  | -2.41 | 1581 | 1656 | 0 | 21.66 | 0 | 36 | 24 | 57 | Y |  | 2021-10-17 16:54 | 88 | 1097 | -327 | -41 | 33 | 33 | 37 | 41 | 41 | 43 | 43 | 42 | 43 |  |  | 43 | 37 | 43 | 42 | 43 | -0.1 |  | 10 | Y | 0.2 | 0.6 | 2.33 | 2.33 |  |  |  |  | N | N | N | N | 220 | 0.46 | 62 | 93859 | 97287 | 1213 | 15800 | 18 | 1 |  | 2021-10-17 17:00 | 1581 | 146 |  | 48 |  | * BUTT 타입롱노즐사용(슬리브타입.) * T/D FLUX 용탕부: 120 KG / 유탕부: 10KG 투입. *유탕구 1079 | [14 empty] | 95.58 | 100 | 700 | 0 | 0 |  | 650 | 400 | N | N | 700 | 0 | 0 |  | 650 | 400 | N | N | N | [6 empty] | RB165.10 | C
A67547 | 2021-10-17 | 1 | A |  | 15 | A | AE1055LS | 탄소강 | G-AE1055LS | BM#1 | 1608 | 40 | 1594 | 1549 | 27 | 5000 |  | 3 | 0.17 | 25 |  | -1.45 | 1551 | 1594 | 0 | 221.45 |  | 32 | 36 | 65 | Y |  | 2021-10-17 17:44 | 67 | 1095 | 26 | 25 | 25 | 26 | 28 | 29 | 29 | 29 | 29 | 28 | 28 | 28 | 28 | 28 | 28 | 29 | 28 | 29 | -0.02 | Y | 45 | Y | 0 | [8 empty] | N | N | Y | 210 | 0.5 | 65 | 101520 | 98961 | 7195 | 15320 | 13 | 2 |  | 2021-10-17 17:56 | 1551 | 106 |  | 31 |  | *전공정요청 감속주입(전기로 간이보수) - 정속미준수 이상재 등록 ID:101.102.103.201.202.203 *STR#1 W/R#7 엔코더 이상현상 발생 OPEN 작업 *STR#1 W/R#7 엔코더 교체완료 후 SR재세팅 | [14 empty] | 96.5 | 100 | 0 | 0 | 0 |  | 500 |  | Y | N | 0 | 0 | 0 |  | 501 |  | Y | N | N |  |  | Y |  |  |  | BT180180 | H
B66947 | 2021-10-17 | 2 | A |  | 2 | A | SM45CB | 탄소강 | SM45C | BM#2 | 1584 | 47 | 1618 | 1540 | 32 | 6000 |  | 1 | 0.36 | 15 |  | -2.55 | 1567 | 1616 | 0 | 21.13 | 0 | 35 | 67 | 45 | Y |  | 2021-10-17 17:57 | 74 | 1099 | 41 | 41 | 36 | 34 | 34 | 33 | 32 | 31 | 30 | 30 | 29 | 28 | 27 | 26 | 32 | 36 | 26 | 0 | -0.18 |  | 55 | Y | -0.2 | [7 empty] | N | N | N | N | 220 | 0.5 | 64 | 96800 | 99401 | -1201 | 15200 | 18 | 1 |  | 2021-10-17 18:08 | 1567 | 133 |  | 48 | 24 | [15 empty] | 97.78 | 100 | 0 | 0 | 0 |  | 650 | 400 | N | N | 0 | 0 | 0 |  | 650 | 400 | N | N | N | [6 empty] | RB180.00 | C
A67548 | 2021-10-17 | 1 | A |  | 16 | A | AE1055LS | 탄소강 | G-AE1055LS | BM#1 | 1614 | 40 | 1603 | 1542 | 30 | 5600 |  | 3 | 0.17 | 25 |  | -1.54 | 1559 | 1603 | 0 | 19.6 |  | 6 | 44 | 55 | Y |  | 2021-10-17 18:45 | 75 | 1097 | 27 | 29 | 31 | 33 | 34 | 34 | 34 | 33 | 33 | 33 | 33 | 32 | 32 | 32 | 32 | 34 | 32 | 34 | -0.05 | Y | 40 | Y | 0 | [8 empty] | N | N | Y | 210 | 0.52 | 59 | 101520 | 100118 | 7551 | 15140 | 13 | 2 |  | 2021-10-17 19:07 | 1559 | 112 |  | 36 | [16 empty] | 96.36 | 100 | 0 | 0 | 0 |  | 500 |  | Y | N | 0 | 0 | 0 |  | 501 |  | Y | N | N |  |  | Y |  |  |  | BT180180 | H
B66948 | 2021-10-17 | 2 | A |  | 3 | A | SM45CB | 탄소강 | SM45C | BM#2 | 1582 | 46 | 1627 | 1547 | 32 | 6100 |  | 1 | 0.31 | 19 |  | -2.09 | 1560 | 1609 | 0 | 24.29 | 0 | 16 | 63 | 60 | Y |  | 2021-10-17 19:01 | 67 | 1097 | 24 | 22 | 22 | 22 | 22 | 22 | 21 | 21 | 19 | 19 | 17 | 16 | 15 | 15 | 20 | 22 | 15 | 22 | -0.14 |  | 50 | Y | -0.2 | [7 empty] | N | N | N | N | 210 | 0.52 | 59 | 141642 | 98088 | -188 | 15300 | 18 | 1 |  | 2021-10-17 19:11 | 1560 | 139 |  | 47 |  | *연연주 혼탕부 307 308 309 407 408 409 | [14 empty] | 145.5 | 100 | 0 | 0 | 0 |  | 650 | 400 | N | N | 0 | 0 | 0 |  | 650 | 400 | N | N | N | [6 empty] | RB180.00 | C
A67549 | 2021-10-17 | 1 | A |  | 17 | A | AE1055LS | 탄소강 | G-AE1055LS | BM#1 | 1604 | 47 | 1595 | 1548 | 20 | 5700 |  | 3 | 0.16 | 25 |  | -1.35 | 1554 | 1595 | 0 | 15.61 |  | 21 | 7 | 353 | Y |  | 2021-10-17 19:56 | 70 | 1095 | 32 | 32 | 31 | 32 | 32 | 32 | 31 | 31 | 30 | 30 | 30 | 30 |  | 30 | 31 | 32 | 30 | 32 | -0.03 | Y | 40 | Y | 0 | [8 empty] | N | N | Y | 200 | 0.52 | 58 | 101520 | 94464 | 7443 | 15370 | 13 | 2 |  | 2021-10-17 20:05 | 1554 | 109 |  | 25 | [16 empty] | 101.47 | 100 | 0 | 0 | 0 |  | 500 |  | Y | N | 0 | 0 | 0 |  | 501 |  | Y | N | N |  |  | Y |  |  |  | BT180180 | H
B66949 | 2021-10-17 | 2 | A |  | 4 | A | SM45CR2 | 탄소강 | SM45CR2 | BM#2 | 1593 | 44 | 1620 | 1553 | 34 | 6300 |  | 1 | 0.32 | 16 |  | -2.5 | 1557 | 1618 | 0 | 16.79 | 0 | 18 | 43 | 63 | Y |  | 2021-10-17 20:04 | 63 | 1100 | 11 | 10 | 14 | 18 | 20 | 20 | 20 | 19 | 18 | 17 | 17 | 16 | 15 | 15 | 17 | 20 | 15 | 20 | -0.12 | Y | 40 | Y | -0.2 | [7 empty] | Y | Y | Y | N | 200 | 0.49 | 62 | 44666 | 97792 | 2508 | 14400 | 18 | 1 |  | 2021-10-17 20:09 | 1557 | 141 |  | 45 |  | *연연주 혼탕부 301 401 | [14 empty] | 44.78 | 100 | 0 | 0 | 0 |  | 650 | 400 | Y | Y | 0 | 0 | 0 |  | 651 | 400 | Y | Y | N | Y | [5 empty] | RB140.00 | C
A67550 | 2021-10-17 | 1 | B |  | 18 | B | AE1055LS | 탄소강 | G-AE1055LS | BM#1 | 1603 | 40 | 1592 | 1533 | 29 | 5200 |  | 3 | 0.17 | 25 |  | -1.4 | 1550 | 1592 | 0 | 272.97 |  | 29 | 17 | 72 | Y |  | 2021-10-17 21:01 | 66 | 1096 | 30 | 33 | 35 | 37 | 37 | 36 | 36 | 35 | 35 | 34 | 34 | 33 |  | 33 | 35 | 37 | 33 | 35 | -0.1 | Y | 40 | Y | -0.2 | [8 empty] | N | N | Y | 190 | 0.52 | 57 | 101520 | 95875 | 7452 | 15170 | 13 | 2 |  | 2021-10-17 21:10 | 1550 | 104 |  | 19 | [16 empty] | 10152000 | 100 | 0 | 0 | 0 |  | 500 |  | Y | N | 0 | 0 | 0 |  | 501 |  | Y | N | N |  |  | Y |  |  |  | BT180180 | H
B66950 | 2021-10-17 | 2 | B |  | 5 | A | SM45CR2 | 탄소강 | SM45CR2 | BM#2 | 1603 | 42 | 1628 | 1556 | 30 | 5300 |  | 1 | 0.34 | 16 |  | -2.49 | 1569 | 1624 | 0 | 21.64 | 0 | 36 | 25 | 26 | Y |  | 2021-10-17 21:13 | 75 | 1096 | 12 | 20 | 27 | 30 | 32 | 33 | 33 | 32 | 31 | 31 | 29 | 29 |  | 29 | 29 | 33 | 29 | 0 | -0.13 | Y | 30 | Y | 0 | [7 empty] | Y | Y | Y | N | 190 | 0.47 | 59 | 96021 | 90306 | 3594 | 15800 | 18 | 1 |  | 2021-10-17 21:14 | 1569 | 127 |  | 39 | 17 | * 샘플채취 ID : 303,403 (300mm) | [14 empty] | 102.97 | 100 | 0 | 0 | 300 |  | 650 | 400 | Y | Y | 0 | 0 | 300 |  | 650 | 400 | Y | Y | N | Y | [5 empty] | RB140.00 | C
A67551 | 2021-10-17 | 1 | B |  | 19 | A | AE1055LS | 탄소강 | G-AE1055LS | BM#1 | 1579 | 42 | 1605 | 1570 | 26 | 4800 |  | 3 | 0.16 | 25 |  | -1.39 | 1563 | 1605 | 0 | 217.37 |  | 32 | 37 | 51 | Y |  | 2021-10-17 21:47 | 79 | 1100 | 33 | 33 | 37 | 39 | 40 | 40 | 39 | 39 | 39 | 38 | 38 | 37 | 37 | 37 | 38 | 40 | 37 | 39 | -0.04 | Y | 50 | Y | 0 | [8 empty] | N | N | Y | 180 | 0.48 | 67 | 101520 | 99060 | 7040 | 15640 | 13 | 2 |  | 2021-10-17 22:02 | 1563 | 108 |  | 32 |  | *전기로 전극교체 및 보수 작업지연 감속주입정속유지강종 감속주입 ID:102~106.202~206 *STR#1,2 엣지히터 펌프 고장 미적용 ID:104~106.204~206 | [14 empty] | 10152000 | 100 | 0 | 0 | 0 |  | 500 |  | N | N | 0 | 0 | 0 |  | 501 |  | N | N | N |  |  | Y |  |  |  | BT180180 | H
B66951 | 2021-10-17 | 2 | B |  | 6 | A | SM45CR2 | 탄소강 | SM45CR2 | BM#2 | 1596 | 45 | 1621 | 1519 | 36 | 6800 |  | 1 | 0.35 | 16 |  | -2.64 | 1561 | 1620 | 0 | 19.04 | 0 | 35 | 68 | 30 | Y |  | 2021-10-17 22:11 | 67 | 1097 | 27 | 27 | 28 | 29 | 29 | 29 | 29 | 28 | 27 | 26 | 26 | 25 | 23 | 23 | 27 | 29 | 23 | 29 | -0.13 | Y | 45 | Y | -0.4 | [7 empty] | Y | Y | Y | N | 180 | 0.47 | 63 | 99398 | 95285 | 3065 | 15800 | 18 | 1 |  | 2021-10-17 22:21 | 1561 | 131 |  | 41 | [16 empty] | 102.05 | 100 | 0 | 0 | 0 |  | 650 | 400 | Y | Y | 0 | 0 | 0 |  | 650 | 400 | Y | Y | N | Y | [5 empty] | RB140.00 | C
A67552 | 2021-10-17 | 1 | B |  | 20 | A | AE1055LS | 탄소강 | G-AE1055LS | BM#1 | 1586 | 42 | 1583 | 1526 | 24 | 5000 |  | 3 | 0.17 | 25 |  | -1.5 | 1544 | 1589 | 0 | 336.24 |  | 6 | 45 | 46 | Y |  | 2021-10-17 22:59 | 60 | 1099 | 36 | 34 | 33 | 32 | 31 | 30 | 30 | 29 | 29 | 28 | 27 | 27 | 27 | 27 | 30 | 33 | 27 | 27 | -0.11 |  | 55 | Y | 0 | [8 empty] | N | N | Y | 170 | 0.45 | 67 | 101520 | 98970 | 8580 | 15910 | 13 | 2 |  | 2021-10-17 23:07 | 1544 | 116 |  | 28 |  | *전기로 전극교체 및 보수 작업지연 감속주입 정속유지강종 감속주입 *STR#1,2 엣지히터 펌프 고장 미적용 | [14 empty] | 95.77 | 100 | 0 | 0 | 0 |  | 500 |  | N | N | 0 | 0 | 0 |  | 501 |  | N | N | N |  |  | Y |  |  |  | BT180180 | H
B66952 | 2021-10-17 | 2 | B |  | 7 | A | SM45CR2 | 탄소강 | SM45CR2 | BM#2 | 1601 | 53 | 1650 | 1521 | 44 | 8300 |  | 1 | 0.35 | 16 |  | 0 | 1575 | 1634 | 0 | 19.42 | 0 | 16 | 64 | 30 | Y |  | 2021-10-17 23:28 | 81 | 1095 | 20 | 29 | 36 | 40 | 42 | 43 | 42 | 42 | 41 | 40 | 38 | 37 | 36 | 36 | 38 | 43 | 36 | 42 | -0.2 | Y | 35 | Y | -0.2 | [7 empty] | N | Y | Y | N | 170 | 0.47 | 65 | 96304 | 97401 | 3049 | 16200 | 18 | 1 |  | 2021-10-17 23:31 | 1575 | 136 |  | 29 | [16 empty] | 98.32 | 100 | 0 | 0 | 0 |  | 650 | 400 | Y | Y | 0 | 0 | 0 |  | 650 | 400 | Y | Y | N | Y | [5 empty] | RB140.00 | C
A67553 | 2021-10-17 | 1 | B |  | 21 | A | AE1055LS | 탄소강 | G-AE1055LS | BM#1 | 1632 | 44 | 1582 | 1555 | 25 | 4100 |  | 3 | 0.19 | 25 |  | -1.23 | 1545 | 1582 | 0 | 272.28 |  | 21 | 8 | 51 | Y |  | 2021-10-17 23:57 | 61 | 1090 | 26 | 25 | 23 | 22 | 22 | 22 | 21 | 21 | 21 | 21 | 20 | 20 | 20 | 20 | 22 | 23 | 20 | 22 | -0.04 | Y | 50 | Y | 0 | [8 empty] | N | N | Y | 170 | 0.45 | 62 | 84600 | 88626 | 8674 | 15630 | 13 | 2 |  | 2021-10-18 00:05 | 1545 | 122 |  | 39 |  | *전기로 전극교체 및 보수 작업지연 감속주입 정속유지강종 감속주입 *STR#1,2 엣지히터 펌프 고장 미적용 | [14 empty] | 88.49 | 100 | 0 | 0 | 0 |  | 500 |  | N | N | 0 | 0 | 0 |  | 501 |  | N | N | N |  |  | Y |  |  |  | BT180180 | H
B66953 | 2021-10-17 | 2 | B | TUNDISH교체전 | 8 | A | SM45CR2 | 탄소강 | SM45CR2 | BM#2 | 1622 | 57 | 1613 | 1563 | 37 | 6800 |  | 1 | 0.31 | 16 |  | -2.4 | 1558 | 1615 | 0 | 15.33 | 0 | 18 | 44 | 42 | Y |  | 2021-10-18 00:44 | 64 | 1103 | 31 | 31 | 32 | 32 | 30 | 30 | 28 | 27 | 26 | 25 | 24 | 22 | 21 | 21 | 28 | 32 | 21 | 0 | -0.22 |  | 50 | Y | -0.2 | [7 empty] | Y | Y | Y | N | 170 | 0.47 | 68 | 96728 | 97701 | 3099 | 2000 | 18 | 1 |  | 2021-10-18 00:47 | 1558 | 126 |  | 18 | 10 |  | 44B65153A0A3440A87321C0AED14B385 | 69C35C19988C48F695A7D65582BE3511 | 0C4454DA033B4B5E8CD7F74FB112D9F1 | [11 empty] | 96.1 | 100 | 0 | 3850 | 0 |  | 651 | 400 | Y | Y | 0 | 4300 | 0 |  | 650 | 400 | Y | Y | N | Y | [5 empty] | RB140.00 | C
A67554 | 2021-10-17 | 1 | B |  | 22 | A | AE1055LS | 탄소강 | G-AE1055LS | BM#1 | 1621 | 41 | 1581 | 1550 | 34 | 4300 |  | 3 | 0.18 | 25 |  | -1.49 | 1545 | 1589 | 0 | 277.33 |  | 29 | 18 | 73 | Y |  | 2021-10-18 00:59 | 61 | 1095 | 20 | 20 | 35 | 33 | 34 | 20 | 20 | 20 | 25 | 32 | 42 | 23 | 44 | 32 | 29 | 44 | 32 | 20 | -2.4 | Y | 5 | Y | -2.4 | [8 empty] | N | N | Y | 210 | 0.45 | 65 | 84600 | 94021 | 8329 | 15430 | 13 | 2 |  | 2021-10-18 01:08 | 1545 | 120 |  | 40 |  | *전기로 전극교체 및 보수 작업지연 감속주입 정속유지강종 감속주입 *STR#1,2 엣지히터 펌프 고장 미적용 ID101.201 | [14 empty] | 83.76 | 100 | 0 | 0 | 0 |  | 500 |  | N | N | 0 | 0 | 0 |  | 501 |  | N | N | N |  |  | Y |  |  |  | BT180180 | H
B66954 | 2021-10-17 | 2 | B | TUNDISH교체 | 1 | A | SCM420HT | 소입성보증강 | C | BM#2 | 1579 | 49 | 1672 | 1581 | 42 | 8600 |  | 1 | 0.34 | 21 |  | -2.55 | 1595 | 1672 | 0 | 32.97 | 0 | 36 | 26 | 64 | Y |  | 2021-10-18 01:49 | 85 | 1075 | -354 | -179 | 30 | 25 | 30 | 35 | 38 | 39 | 39 | 39 | 39 | 37 |  | 37 | 33 | 39 | 37 | 39 | -0.08 |  | 20 | Y | -0.4 | 0.6 |  | 1.7 |  |  |  |  | N | N | N | N | 150 | 0.53 | 59 | 93064 | 98972 |  | 14900 | 06 | 2 |  | 2021-10-18 01:53 | 1595 | 145 |  | 44 |  | * BUTT 타입롱노즐사용(슬리브타입.) * T/D FLUX 용탕부: 120 KG / 유탕부: 10KG 투입. | [14 empty] | 59.05 | 100 | 700 | 0 | 0 |  | 410 | 300 | Y | Y | 700 | 0 | 0 |  | 411 | 300 | Y | Y | N | [6 empty] | RB140.00 | C
A67555 | 2021-10-17 | 1 | B |  | 23 | B | AE1055LS | 탄소강 | G-AE1055LS | BM#1 | 1595 | 41 | 1584 | 1528 | 24 | 4800 |  | 3 | 0.18 | 25 |  | -1.51 | 1547 | 1592 | 0 | 248.09 |  | 32 | 38 | 53 | Y |  | 2021-10-18 02:04 | 63 | 1080 | 35 | 33 | 40 | 41 | 21 | 22 | 22 | 23 | 23 | 23 | 22 | 22 | 22 | 22 | 26 | 41 | 21 | 23 | -0.03 | Y | 5 | Y | 0 | [8 empty] | N | N | Y | 210 | 0.45 | 68 | 101520 | 93595 | 7127 | 15470 | 13 | 2 |  | 2021-10-18 02:12 | 1547 | 113 |  | 40 |  | *전기로 전극교체 및 보수 작업지연 감속주입 정속유지강종 감속주입 | [14 empty] | 100.96 | 100 | 0 | 0 | 0 |  | 500 |  | Y | N | 0 | 0 | 0 |  | 501 |  | Y | N | N |  |  | Y |  |  |  | BT180180 | H
B66955 | 2021-10-17 | 2 | B |  | 2 | A | SCM420HT | 소입성보증강 | C | BM#2 | 1610 | 52 | 1671 | 1561 | 41 | 8000 |  | 1 | 0.34 | 19 |  | 0 | 1592 | 1656 | 0 | 22.25 | 0 | 35 | 69 | 56 | Y |  | 2021-10-18 02:54 | 82 | 1092 | 32 | 36 | 41 | 44 | 45 | 46 | 45 | 44 | 43 | 40 | 40 |  |  | 40 | 42 | 46 | 40 | 0 | -0.24 | Y | 25 | Y | 0 | [7 empty] | N | N | N | N | 140 | 0.55 | 59 | 94326 | 103797 | -1997 | 15700 | 06 | 2 |  | 2021-10-18 02:59 | 1592 | 143 |  | 38 | [16 empty] | 93.25 | 100 | 0 | 0 | 0 |  | 411 | 300 | Y | Y | 0 | 0 | 0 |  | 410 | 300 | Y | Y | N | [6 empty] | RB180.00 | C
A67556 | 2021-10-17 | 1 | B |  | 24 | A | AE1055LS | 탄소강 | G-AE1055LS | BM#1 | 1627 | 40 | 1590 | 1552 | 22 | 3900 |  | 3 | 0.17 | 26 |  | -1.53 | 1544 | 1590 | 0 | 373.91 |  | 6 | 46 | 48 | Y |  | 2021-10-18 03:16 | 60 | 1098 | 38 | 26 | 23 | 24 | 24 | 24 | 24 | 23 | 23 |  |  |  |  | 23 | 26 | 24 | 23 | 24 | -0.03 | Y | 30 | Y | 0 | [8 empty] | N | N | Y | 200 | 0.51 | 56 | 84600 | 94616 | 7274 | 15550 | 13 | 2 |  | 2021-10-18 03:25 | 1544 | 120 |  | 37 | [16 empty] | 83.27 | 100 | 0 | 0 | 0 |  | 500 |  | Y | N | 0 | 0 | 0 |  | 501 |  | Y | N | N |  |  | Y |  |  |  | BT180180 | H
B66956 | 2021-10-17 | 2 | B |  | 3 | B | SCM420HT | 소입성보증강 | C | BM#2 | 1617 | 43 | 1666 | 1530 | 36 | 7400 |  | 1 | 0.3 | 19 |  | -2.19 | 1572 | 1631 | 0 | 21.63 | 0 | 16 | 65 | 65 | Y |  | 2021-10-18 04:02 | 62 | 1102 | 37 | 33 | 30 | 28 | 26 | 25 | 24 | 21 | 20 | 17 | 16 | 13 | 10 | 10 | 23 | 30 | 10 | 0 | -0.4 |  | 50 | Y | -0.6 | [7 empty] | Y | Y | Y | Y | 130 | 0.48 | 64 | 94468 | 96034 | 1266 | 15200 | 06 | 2 |  | 2021-10-18 04:05 | 1572 | 119 |  | 29 | [16 empty] | 97.44 | 100 | 0 | 0 | 0 |  | 411 | 300 | Y | Y | 0 | 0 | 0 |  | 411 | 300 | Y | Y | N | [6 empty] | RB290.00 | C
A67557 | 2021-10-17 | 1 | B |  | 25 | A | AE1055LS | 탄소강 | G-AE1055LS | BM#1 | 1597 | 41 | 1588 | 1521 | 30 | 5700 |  | 3 | 0.18 | 25 |  | -1.47 | 1544 | 1588 | 0 | 306.57 |  | 21 | 9 | 51 | Y |  | 2021-10-18 04:17 | 60 | 1096 | 23 | 23 | 20 | 26 | 27 | 26 | 26 | 26 | 26 | 25 | 25 | 24 | 24 | 24 | 25 | 27 | 24 | 26 | -0.04 | Y | 40 | Y | 0 | [8 empty] | N | N | Y | 190 | 0.52 | 58 | 101520 | 93219 | 8181 | 15390 | 13 | 2 |  | 2021-10-18 04:24 | 1544 | 115 |  | 33 | [16 empty] | 101.37 | 100 | 0 | 0 | 0 |  | 500 |  | Y | N | 0 | 0 | 0 |  | 501 |  | Y | N | N |  |  | Y |  |  |  | BT180180 | H
B66957 | 2021-10-17 | 2 | D |  | 4 | A | SCM420C1 | 합금강 | C | BM#2 | 1665 | 46 | 1642 | 1540 | 36 | 6900 |  | 1 | 0.33 | 16 |  | -2.61 | 1579 | 1644 | 2.32 | 74.27 | 0 | 18 | 45 | 62 | Y |  | 2021-10-18 05:01 | 67 | 1103 | 3 | 13 | 20 | 24 | 26 | 26 | 25 | 25 | 24 | 23 | 22 | 20 |  | 20 | 21 | 26 | 20 | 0 | -0.17 | Y | 35 | Y | -0.4 | [7 empty] | N | Y | Y | Y | 120 | 0.48 | 60 | 147706 | 89571 | -21 | 14800 | 06 | 2 |  | 2021-10-18 05:08 | 1579 | 126 |  | 35 |  | * 연연주 혼탕부 ID : 308, 309, 310, 407, 408, 409 | [14 empty] | 164.94 | 100 | 0 | 0 | 0 |  | 490 | 300 | Y | Y | 0 | 0 | 0 |  | 490 | 300 | Y | Y | N | [6 empty] | SB330330 | C
A67558 | 2021-10-17 | 1 | D |  | 26 | B | AE1055LS | 탄소강 | G-AE1055LS | BM#1 | 1604 | 42 | 1585 | 1546 | 35 | 4800 |  | 3 | 0.19 | 25 |  | -1.18 | 1549 | 1585 | 0 | 281.97 |  | 29 | 19 | 46 | Y |  | 2021-10-18 05:24 | 65 | 1095 | 23 | 24 | 29 | 32 | 33 | 33 | 33 | 32 | 32 | 31 | 31 | 31 | 31 | 31 | 31 | 33 | 31 | 33 | -0.05 | Y | 40 | Y | 0 | [8 empty] | N | N | Y | 180 | 0.52 | 57 | 84600 | 96729 | 8271 | 15400 | 13 | 2 |  | 2021-10-18 05:32 | 1549 | 107 |  | 25 | [16 empty] | 81.58 | 100 | 0 | 0 | 0 |  | 500 |  | Y | N | 0 | 0 | 0 |  | 501 |  | Y | N | N |  |  | Y |  |  |  | BT180180 | H
B66958 | 2021-10-17 | 2 | D |  | 5 | A | SCM420HT | 소입성보증강 | C | BM#2 | 1585 | 42 | 1654 | 1553 | 36 | 7100 |  | 1 | 0.35 | 19 |  | -2 | 1575 | 1631 | 0 | 48.05 | 0 | 36 | 27 | 39 | Y |  | 2021-10-18 06:17 | 65 | 1089 | 18 | 24 | 28 | 28 | 29 | 28 | 27 | 26 | 25 | 24 | 22 | 20 | 17 | 13 | 24 | 29 | 13 | 28 | -0.36 | Y | 45 | Y | -0.8 | [7 empty] | Y | Y | Y | Y | 110 | 0.48 | 66 | 51072 | 100998 | -448 | 15300 | 06 | 2 |  | 2021-10-18 06:27 | 1575 | 120 |  | 19 |  | * 연연주 혼탕부 ID : 301, 401 | [14 empty] | 48.14 | 100 | 0 | 0 | 0 |  | 490 | 300 | Y | Y | 0 | 0 | 0 |  | 490 | 300 | Y | Y | N | [6 empty] | RB350.00 | C
A67559 | 2021-10-17 | 1 | D |  | 27 | B | AE1055LS | 탄소강 | G-AE1055LS | BM#1 | 1586 | 41 | 1583 | 1556 | 27 | 5200 |  | 3 | 0.18 | 25 |  | -1.01 | 1553 | 1583 | 0 | 260.53 |  | 32 | 39 | 53 | Y |  | 2021-10-18 06:16 | 69 | 1105 | 31 | 31 | 33 | 34 | 36 | 36 | 36 | 35 | 35 | 34 | 34 | 34 | 34 | 34 | 34 | 36 | 34 | 36 | -0.05 | Y | 40 | Y | 0 | [8 empty] | N | N | Y | 170 | 0.52 | 59 | 101520 | 96075 | 7975 | 15420 | 13 | 2 |  | 2021-10-18 06:29 | 1553 | 109 |  | 30 | [16 empty] | 98.52 | 100 | 0 | 0 | 0 |  | 500 |  | Y | N | 0 | 0 | 0 |  | 501 |  | Y | N | N |  |  | Y |  |  |  | BT180180 | H
A67560 | 2021-10-17 | 1 | D |  | 28 | A | AE1055LS | 탄소강 | G-AE1055LS | BM#1 | 1624 | 40 | 1591 | 1552 | 21 | 4100 |  | 3 | 0.23 | 25 |  | -1.28 | 1553 | 1591 | 0 | 299.08 |  | 6 | 47 | 51 | Y |  | 2021-10-18 07:18 | 69 | 1090 | 33 | 32 | 32 | 31 | 30 | 30 | 30 | 29 | 29 | 29 | 28 | 29 |  | 29 | 30 | 32 | 28 | 30 | -0.1 | Y | 40 | Y | 0.2 | [8 empty] | N | N | Y | 170 | 0.52 | 58 | 101520 | 96254 | 7996 | 15170 | 13 | 2 |  | 2021-10-18 07:36 | 1553 | 113 |  | 29 | [16 empty] | 98.32 | 100 | 0 | 0 | 0 |  | 500 |  | Y | N | 0 | 0 | 0 |  | 501 |  | Y | N | N |  |  | Y |  |  |  | BT180180 | H
B66959 | 2021-10-17 | 2 | D |  | 6 | A | SCM420HT | 소입성보증강 | C | BM#2 | 1587 | 44 | 1633 | 1564 | 37 | 6900 |  | 1 | 0.37 | 19 |  | -2.15 | 1581 | 1636 | 0 | 36.87 | 0 | 35 | 70 | 46 | Y |  | 2021-10-18 07:19 | 71 | 1112 | 12 | 14 | 23 | 28 | 31 | 32 | 31 | 30 | 29 | 28 | 26 | 25 | 23 | 23 | 27 | 32 | 23 | 0 | -0.26 | Y | 35 | Y | -0.4 | [7 empty] | Y | Y | Y | Y | 100 | 0.48 | 65 | 107551 | 98455 | 695 | 15400 | 06 | 2 |  | 2021-10-18 07:29 | 1581 | 128 |  | 24 | [16 empty] | 104.22 | 100 | 0 | 0 | 0 |  | 490 | 300 | Y | Y | 0 | 0 | 0 |  | 491 | 300 | Y | Y | N | [6 empty] | RB150.00 | C
A67561 | 2021-10-18 | 1 | D |  | 29 | A | AE1055LS | 탄소강 | G-AE1055LS | BM#1 | 1658 | 48 | 1600 | 1578 | 22 | 3800 |  | 3 | 0.23 | 25 |  | -1.55 | 1551 | 1600 | 0 | 308.42 |  | 21 | 10 | 47 | Y |  | 2021-10-18 08:32 | 67 | 1089 | 28 | 28 | 29 | 34 | 36 | 36 | 36 | 36 | 35 | 35 | 34 | 34 | 34 | 34 | 34 | 36 | 34 | 36 | -0.05 | Y | 40 | Y | 0 | [8 empty] | N | N | Y | 210 | 0.52 | 59 | 84600 | 92387 | 7963 | 15580 | 13 | 2 |  | 2021-10-18 08:44 | 1551 | 110 |  | 13 | [16 empty] | 85.15 | 100 | 0 | 0 | 0 |  | 500 |  | Y | N | 0 | 0 | 0 |  | 501 |  | Y | N | N |  |  | Y |  |  |  | BT180180 | H
B66960 | 2021-10-18 | 2 | D | 연주종료 | 7 | B | SCM420HT | 소입성보증강 | C | BM#2 | 1612 | 45 | 1637 | 1567 | 38 | 6900 |  | 1 | 0.34 | 19 |  | -2.08 | 1586 | 1641 | 0 | 33.49 | 0 | 16 | 66 | 45 | Y |  | 2021-10-18 08:03 | 76 | 1089 | 21 | 20 | 25 | 30 | 33 | 33 | 32 | 32 | 31 | 31 | 30 | 29 | 28 | 28 | 29 | 33 | 28 | 0 | -0.12 | Y | 40 | Y | -0.2 | [7 empty] | N | N | N | N | 150 | 0.47 | 65 | 94260 | 97601 | 199 | 2000 | 06 | 2 |  | 2021-10-18 08:16 | 1586 | 139 |  | 46 |  | * 연주종료 : 10 : 10 | 60B4C5D14E5F4FDFBCE520AA1503A868 | F46C97EF555C410FA6D8C7E0551A9C7E | 77E6E60A89E14B5FBF823CB15357FEF8 | [11 empty] | 92.82 | 100 | 0 | 3160 | 0 |  | 409 | 300 | Y | Y | 0 | 3230 | 0 |  | 410 | 300 | Y | Y | N | [6 empty] | RB120.00 | C
A67562 | 2021-10-18 | 1 | D |  | 30 | B | AE1055LS | 탄소강 | G-AE1055LS | BM#1 | 1636 | 49 | 1587 | 1561 | 38 | 4500 |  | 3 | 0.19 | 25 |  | -1.13 | 1556 | 1587 | 0 | 287.53 |  | 29 | 20 | 60 | Y |  | 2021-10-18 09:27 | 72 | 1087 | 34 | 33 | 38 | 41 | 43 | 43 | 42 | 42 | 41 | 41 | 41 | 41 | 41 | 41 | 41 | 43 | 41 | 41 | -0.05 | Y | 40 | Y | 0 | [8 empty] | N | N | Y | 210 | 0.52 | 57 | 101520 | 96377 | 7823 | 15590 | 13 | 2 |  | 2021-10-18 09:36 | 1556 | 111 |  | 18 | [7 empty] | 8D55B32633F448228B54827CAFEE83B8 | C27CCEF7B28C4A268C4D83DFC0E59FC9 | 47CCBE1A2C6E4C8EA3FC9049C3C99993 |  | C1F8B4B8D77C4A0DADB8C606B7AE51EF | C046098F44D5435BADA75CD0DF997429 | 16570D5CD66E408689B6953DC10E3E64 |  |  | 98.23 | 100 | 0 | 0 | 0 |  | 500 |  | Y | N | 0 | 0 | 0 |  | 501 |  | Y | N | N |  |  | Y | Y |  |  | BT180180 | H
A67563 | 2021-10-18 | 1 | D |  | 31 | A | AE1055LS | 탄소강 | G-AE1055LS | BM#1 | 1640 | 46 | 1593 | 1561 | 24 | 4100 |  | 3 | 0.2 | 25 |  | -1.23 | 1556 | 1593 | 0 | 0 |  | 32 | 40 | 59 | Y |  | 2021-10-18 10:22 | 72 | 1111 | 40 | 39 | 42 | 44 | 44 | 43 | 42 | 42 | 41 | 41 | 41 | 41 |  | 41 | 42 | 44 | 41 | 42 | -0.02 | Y | 40 | Y | 0 | [8 empty] | N | N | Y | 200 | 0.52 | 59 | 101520 | 99065 | 8235 | 15560 | 13 | 2 |  | 2021-10-18 10:33 | 1556 | 111 |  | 22 | [16 empty] | 95.73 | 100 | 0 | 0 | 0 |  | 500 |  | Y | N | 0 | 0 | 0 |  | 501 |  | Y | N | N |  |  | Y |  |  |  | BT180180 | H
A67564 | 2021-10-18 | 1 | D |  | 32 | A | AE1055LS | 탄소강 | G-AE1055LS | BM#1 | 1634 | 45 | 1587 | 1556 | 23 | 4100 |  | 3 | 0.19 | 25 |  | -1.18 | 1552 | 1587 | 0 | 228.06 |  | 6 | 48 | 56 | Y |  | 2021-10-18 11:11 | 68 | 1090 | 41 | 40 | 39 | 39 | 39 | 39 | 38 | 38 | 37 | 36 | 36 | 36 | 36 | 36 | 38 | 39 | 36 | 39 | -0.06 | Y | 50 | Y | 0 | [8 empty] | N | N | Y | 190 | 0.52 | 59 | 101520 | 97378 | 8272 | 15830 | 13 | 2 |  | 2021-10-18 11:20 | 1552 | 115 |  | 32 | [16 empty] | 97.29 | 100 | 0 | 0 | 0 |  | 500 |  | Y | N | 0 | 0 | 0 |  | 501 |  | Y | N | N |  |  | Y |  |  |  | BT180180 | H
A67565 | 2021-10-18 | 1 | D |  | 33 | A | AE1055LS | 탄소강 | G-AE1055LS | BM#1 | 1620 | 41 | 1585 | 1569 | 22 | 3900 |  | 3 | 0.19 | 25 |  | -1.39 | 1544 | 1585 | 0 | 233.68 |  | 21 | 11 | 51 | Y |  | 2021-10-18 12:19 | 60 | 1080 | 35 | 35 | 34 | 33 | 33 | 32 | 31 | 30 | 29 | 29 | 29 | 29 | 29 | 29 | 31 | 34 | 29 | 29 | -0.1 |  | 50 | Y | 0 | [8 empty] | N | N | Y | 180 | 0.52 | 57 | 101520 | 94923 | 7727 | 15290 | 13 | 2 |  | 2021-10-18 12:29 | 1544 | 105 |  | 25 | [16 empty] | 99.63 | 100 | 0 | 0 | 0 |  | 500 |  | Y | N | 0 | 0 | 0 |  | 501 |  | Y | N | N |  |  | Y |  |  |  | BT180180 | H
B66964 | 2021-10-18 | 2 | A | 연주시작 | 1 | A | SCM440HM2 | 소입성보증강 | D | BM#2 | 1582 | 54 | 1659 | 1537 | 47 | 9200 |  | 1 | 0.3 | 19 |  | -2.41 | 1589 | 1657 | 12.83 | 0 | 0 | 16 | 67 | 69 | Y |  | 2021-10-18 13:13 | 96 | 1088 | -324 | -275 | 53 | 47 | 50 | 53 | 55 | 56 | 57 | 56 | 56 | 55 | 54 | 52 | 54 | 57 | 52 | 56 | -0.2 |  | 25 | Y | -0.4 | 0.6 | 1.49 | 1.49 |  |  |  |  | N | N | N | N | 220 | 0.44 | 68 | 93280 | 1347 | 99853 | 15300 | 03 | 1 |  | 2021-10-18 13:16 | 1589 | 123 |  | 15 | 34 | * 연주시작 : 13 : 37 * BUTT 타입롱노즐사용(슬리브타입.) * T/D FLUX 용탕부: 120 KG / 유탕부: 10KG 투입. * EDGE HEATER 코일 건조로 미적용. | [14 empty] | 92.45 | 100 | 1000 | 0 | 0 |  | 650 | 400 | N | N | 1000 | 0 | 0 |  | 651 | 400 | N | N | N | [6 empty] | RB145.00 | C
A67566 | 2021-10-18 | 1 | A |  | 34 | A | AE1055LS | 탄소강 | G-AE1055LS | BM#1 | 1620 | 41 | 1583 | 1558 | 33 | 4400 |  | 3 | 0.19 | 25 |  | -1.29 | 1545 | 1583 | 0 | 218.23 |  | 29 | 21 | 63 | Y |  | 2021-10-18 13:17 | 61 | 1100 | 28 | 28 | 33 | 34 | 35 | 34 | 34 | 33 | 33 | 33 | 32 | 32 | 32 | 32 | 33 | 35 | 32 | 34 | -0.04 | Y | 40 | Y | 0 | [8 empty] | N | N | Y | 170 | 0.52 | 60 | 101520 | 100095 | 7255 | 15380 | 13 | 2 |  | 2021-10-18 13:26 | 1545 | 101 |  | 25 | [16 empty] | 94.79 | 100 | 0 | 0 | 0 |  | 500 |  | Y | N | 0 | 0 | 0 |  | 501 |  | Y | N | N |  |  | Y |  |  |  | BT180180 | H
A67567 | 2021-10-18 | 1 | A |  | 35 | A | AE1055LS | 탄소강 | G-AE1055LS | BM#1 | 1620 | 40 | 1591 | 1572 | 22 | 3800 |  | 3 | 0.18 | 26 |  | -1.25 | 1553 | 1591 | 0 | 14.33 |  | 32 | 41 | 57 | Y |  | 2021-10-18 14:17 | 69 | 1099 | 32 | 31 | 34 | 36 | 36 | 36 | 36 | 35 | 35 | 35 | 35 | 34 | 35 | 35 | 35 | 36 | 34 | 36 | -0.05 | Y | 40 | Y | 0.2 | [8 empty] | N | N | Y | 210 | 0.52 | 60 | 101520 | 96941 | 7865 | 15290 | 13 | 2 |  | 2021-10-18 14:28 | 1553 | 101 |  | 26 | [16 empty] | 97.66 | 100 | 0 | 0 | 0 |  | 500 |  | Y | N | 0 | 0 | 0 |  | 501 |  | Y | N | N |  |  | Y |  |  |  | BT180180 | H
B66965 | 2021-10-18 | 2 | A |  | 2 | B | SCM440HM2 | 소입성보증강 | D | BM#2 | 1596 | 49 | 1629 | 1534 | 47 | 9200 |  | 1 | 0.28 | 19 |  | 0 | 1574 | 1627 | 12.49 | 0 | 0 | 18 | 47 | 152 | Y |  | 2021-10-18 14:20 | 81 | 1089 | 48 | 48 | 46 | 46 | 45 | 45 | 43 | 41 | 40 | 38 | 36 | 33 | 31 | 23 | 40 | 46 | 23 | 0 | -0.38 |  | 60 | Y | -1 |  |  |  | 0.86 |  |  |  | N | N | N | N | 220 | 0.49 | 68 | 94272 | 105974 | -2124 | 16200 | 03 | 1 |  | 2021-10-18 14:21 | 1574 | 116 |  | 18 | 16 | *코너히터기 건조로 미적용 | [14 empty] | 91.62 | 100 | 0 | 0 | 0 |  | 650 | 400 | N | N | 0 | 0 | 0 |  | 650 | 400 | N | N | N | [6 empty] | RB165.10 | C
A67568 | 2021-10-18 | 1 | A |  | 36 | A | AE1055LS | 탄소강 | G-AE1055LS | BM#1 | 1590 | 40 | 1590 | 1541 | 29 | 5100 |  | 3 | 0.18 | 25 |  | -1.4 | 1547 | 1590 | 0 | 196.2 |  | 6 | 49 | 63 | Y |  | 2021-10-18 15:21 | 63 | 1091 | 35 | 34 | 34 | 34 | 33 | 33 | 32 | 32 | 31 | 31 | 30 | 30 | 30 | 30 | 32 | 34 | 30 | 34 | -0.08 |  | 50 | Y | 0 | [8 empty] | N | N | Y | 200 | 0.52 | 58 | 84600 | 97933 | 7620 | 15560 | 13 | 2 |  | 2021-10-18 15:28 | 1547 | 98 |  | 22 | [8 empty] | E3512B0A6F3740D799322750B36A441B | F1DB2FD8C0AC433E9C4C671963B40758 | 4F3D38DD7D784D3587ACA4CE4B1DD222 |  | DD1C925C04404DFCB0F67EDD04538B25 | 7A6C9F91C2784BA4A6E13684774C5C92 | DFB6E2AE1A714D8EAB7E42C78F91D082 |  | 80.65 | 100 | 0 | 0 | 0 |  | 500 |  | Y | N | 0 | 0 | 0 |  | 501 |  | Y | N | N |  |  | Y |  |  |  | BT180180 | H
B66966 | 2021-10-18 | 2 | A |  | 3 | A | SCM440HM2 | 소입성보증강 | D | BM#2 | 1592 | 43 | 1638 | 1542 | 34 | 6600 |  | 1 | 0.34 | 21 |  | 0 | 1557 | 1627 | 33.33 | 0 | 0 | 36 | 29 | 167 | Y |  | 2021-10-18 15:30 | 64 | 1078 | 22 | 26 | 30 | 32 | 33 | 33 | 32 | 31 | 29 | 29 | 27 | 26 | 25 | 25 | 29 | 33 | 25 | 0 | -0.2 | Y | 40 | Y | -0.2 |  |  |  | 0.79 |  |  |  | Y | Y | Y | Y | 210 | 0.47 | 63 | 97896 | 92630 | 470 | 16000 | 03 | 1 |  | 2021-10-18 15:33 | 1557 | 120 |  | 17 |  | *코너히터기 건조로 100KW 적용 | [14 empty] | 105.43 | 100 | 0 | 0 | 0 |  | 650 | 400 | N | N | 0 | 0 | 0 |  | 650 | 400 | N | N | N | [6 empty] | RB260.00 | C
A67569 | 2021-10-18 | 1 | A |  | 37 | A | AE1055LS | 탄소강 | G-AE1055LS | BM#1 | 1605 | 40 | 1600 | 1528 | 31 | 5600 |  | 3 | 0.18 | 25 |  | -1.46 | 1557 | 1600 | 0 | 222.2 |  | 21 | 12 | 59 | Y |  | 2021-10-18 16:24 | 73 | 1095 | 29 | 29 | 36 | 40 | 41 | 41 | 41 | 40 | 40 | 39 | 39 | 39 |  | 39 | 38 | 41 | 39 | 41 | -0.06 | Y | 35 | Y | 0 | [8 empty] | N | N | Y | 190 | 0.52 | 56 | 101520 | 92192 | 7008 | 15890 | 13 | 2 |  | 2021-10-18 16:36 | 1557 | 98 |  | 19 | [16 empty] | 102.7 | 100 | 0 | 0 | 0 |  | 500 |  | Y | N | 0 | 0 | 0 |  | 501 |  | Y | N | N |  |  | Y |  |  |  | BT180180 | H
B66967 | 2021-10-18 | 2 | A |  | 4 | B | SCM440HM2 | 소입성보증강 | D | BM#2 | 1578 | 51 | 1622 | 1529 | 44 | 9000 |  | 1 | 0.34 | 19 |  | 0 | 1557 | 1619 | 18.69 | 0 | 0 | 35 | 72 | 136 | Y |  | 2021-10-18 16:30 | 64 | 1087 | 23 | 22 | 26 | 29 | 31 | 31 | 31 | 30 | 29 | 28 | 27 | 26 | 25 | 22 | 27 | 31 | 22 | 31 | -0.18 | Y | 50 | Y | -0.4 |  |  |  | 0.67 |  |  |  | Y | Y | Y | Y | 200 | 0.47 | 68 | 97504 | 102046 | -946 | 15400 | 03 | 1 |  | 2021-10-18 16:39 | 1557 | 124 |  | 20 | [16 empty] | 97.65 | 100 | 0 | 0 | 0 |  | 650 | 400 | Y | N | 0 | 0 | 0 |  | 651 | 400 | Y | N | N | [6 empty] | RB260.00 | C
A67570 | 2021-10-18 | 1 | A | TUNDISH교체전 | 38 | A | AE1055LS | 탄소강 | G-AE1055LS | BM#1 | 1638 | 40 | 1581 | 1557 | 29 | 4200 |  | 3 | 0.19 | 26 |  | -0.95 | 1552 | 1581 | 0 | 240.78 |  | 29 | 22 | 68 | Y |  | 2021-10-18 17:22 | 68 | 1091 | 38 | 39 | 39 | 40 | 41 | 40 | 39 | 39 | 39 | 38 | 37 | 37 |  | 37 | 39 | 41 | 37 | 39 | -0.11 | Y | 35 | Y | 0 | [8 empty] | N | N | M | 180 | 0.52 | 61 | 83404 | 94533 | 7042 | 2500 | 13 | 2 |  | 2021-10-18 17:29 | 1552 | 94 |  | 18 |  |  |  | 2213090DAA39486593A4EDCF87FFC1B3 | D21D3CFDBBAA4A5D855398FDBDDFC5FD | [11 empty] | 82.54 | 100 | 0 | 3500 | 0 |  | 500 |  | Y | N | 0 | 3820 | 0 |  | 501 |  | N | N | N |  |  | Y |  |  |  | BT180180 | H
B66968 | 2021-10-18 | 2 | A |  | 5 | B | SCM440HM2 | 소입성보증강 | D | BM#2 | 1595 | 43 | 1618 | 1535 | 36 | 6900 |  | 1 | 0.36 | 19 |  | 0 | 1561 | 1611 | 14.15 | 0 | 0 | 16 | 68 | 54 | Y |  | 2021-10-18 17:15 | 68 | 1109 | 20 | 19 | 22 | 24 | 26 | 27 | 27 | 26 | 25 | 25 | 24 | 23 | 22 | 21 | 24 | 27 | 21 | 0 | -0.15 | Y | 40 | Y | -0.2 |  |  |  | 0.79 |  |  |  | Y | Y | Y | Y | 190 | 0.48 | 65 | 96156 | 95819 | 431 | 13900 | 03 | 1 |  | 2021-10-18 17:17 | 1561 | 130 |  | 44 | [16 empty] | 100.06 | 100 | 0 | 0 | 0 |  | 650 | 400 | Y | N | 0 | 0 | 0 |  | 651 | 400 | Y | N | N | [6 empty] | RB280.00 | C
B66969 | 2021-10-18 | 2 | A |  | 6 | A | SCM440 | 합금강 | D | BM#2 | 1590 | 44 | 1587 | 1518 | 39 | 7700 |  | 1 | 0.34 | 16 |  | -2.36 | 1558 | 1624 | 0.31 | 19.47 | 0 | 18 | 48 | 40 | Y |  | 2021-10-18 18:34 | 62 | 1096 | 15 | 15 | 22 | 25 | 27 | 27 | 27 | 26 | 25 | 24 | 22 | 21 | 19 | 19 | 24 | 27 | 19 | 27 | -0.18 | Y | 45 | Y | -0.4 |  |  |  | 0.87 |  |  |  | Y | Y | Y | Y | 180 | 0.48 | 62 | 148848 | 95392 | -192 | 14900 | 03 | 1 |  | 2021-10-18 18:44 | 1558 | 136 |  | 31 |  | *연연주혼탕부 307 308 309 407 408 409 *롱노즐 천공발생으로 교체. | [14 empty] | 156.68 | 100 | 0 | 0 | 0 |  | 650 | 400 | Y | N | 0 | 0 | 0 |  | 651 | 400 | Y | N | N |  |  |  | Y |  |  | RB254.00 | C
A67571 | 2021-10-18 | 1 | A | TUNDISH교체 | 1 | A | AE1055LS | 탄소강 | G-AE1055LS | BM#1 | 1618 | 42 | 1604 | 1546 | 29 | 5700 |  | 3 | 0.19 | 25 |  | -0.99 | 1573 | 1604 | 0 | 19.87 |  | 32 | 42 | 60 | Y |  | 2021-10-18 18:31 | 89 | 1099 | 43 | 33 | 33 | 29 | 37 | 40 | 42 | 43 | 43 | 44 | 44 | 45 | 27 | 26 | 38 | 45 | 26 | 43 | -0.25 |  | 10 | Y | -0.2 |  |  | 1.88 | [5 empty] | N | N | M | 210 | 0.45 | 69 | 84600 | 97638 | 8612 | 15420 | 17 | 1 |  | 2021-10-18 18:45 | 1573 | 109 |  | 28 |  | *FLUX 220KG/10KG *전공정요청 감속주입(전기로 간이보수) - 정속미준수 이상재 등록 | [14 empty] | 81.82 | 100 | 1500 | 0 | 0 |  | 500 |  | Y | N | 1500 | 0 | 0 |  | 501 |  | Y | N | N |  |  | Y |  |  |  | BT180180 | H
B66970 | 2021-10-18 | 2 | A |  | 7 | A | AE4140Q | 합금강 | D4 | BM#2 | 1569 | 51 | 1641 | 1520 | 45 | 8700 |  | 1 | 0.42 | 20 |  | -2.46 | 1561 | 1637 | 18.65 | 0 | 0 | 6 | 50 | 48 | Y |  | 2021-10-18 19:43 | 67 | 1092 | 19 | 22 | 27 | 30 | 31 | 32 | 31 | 30 | 29 | 28 | 27 | 26 | 24 | 24 | 28 | 32 | 24 | 0 | -0.23 | Y | 35 | Y | -0.4 |  |  |  | 0.74 |  |  |  | N | N | N | N | 170 | 0.47 | 60 | 43617 | 92147 | 2853 | 15000 | 03 | 1 |  | 2021-10-18 19:46 | 1561 | 139 |  | 25 |  | *연연주 혼탕부 301 401 *빅사이즈 후속 | [14 empty] | 46.4 | 42.86 | 0 | 0 | 0 |  | 650 | 1100 | Y | Y | 0 | 0 | 0 |  | 650 | 1100 | Y | Y | Y | Y | [5 empty] | RB140.00 | C
A67572 | 2021-10-18 | 1 | A |  | 2 | A | AE1055LS | 탄소강 | G-AE1055LS | BM#1 | 1663 | 40 | 1589 | 1583 | 31 | 3700 |  | 3 | 0.19 | 25 |  | -1.07 | 1557 | 1589 | 0 | 210.27 |  | 36 | 30 | 61 | Y |  | 2021-10-18 19:39 | 73 | 1105 | 45 | 44 | 41 | 38 | 37 | 36 | 36 | 36 | 36 | 35 | 35 | 35 | 35 | 35 | 38 | 41 | 35 | 36 | -0.11 |  | 55 | Y | 0 | [8 empty] | N | N | Y | 200 | 0.52 | 62 | 101520 | 103791 | 7009 | 15550 | 17 | 1 |  | 2021-10-18 19:51 | 1557 | 111 |  | 30 | [16 empty] | 10152000 | 100 | 0 | 0 | 0 |  | 500 |  | Y | N | 0 | 0 | 0 |  | 501 |  | Y | N | N |  |  | Y |  |  |  | BT180180 | H
B66971 | 2021-10-18 | 2 | C |  | 8 | A | AE4140Q | 합금강 | D4 | BM#2 | 1603 | 44 | 1633 | 1521 | 38 | 7500 |  | 1 | 0.41 | 19 |  | -2.35 | 1565 | 1625 | 27.36 | 0 | 0 | 35 | 73 | 42 | Y |  | 2021-10-18 20:42 | 71 | 1091 | 22 | 22 | 29 | 32 | 34 | 34 | 33 | 33 | 31 | 32 | 30 | 29 | 27 | 25 | 30 | 34 | 25 | 0 | -0.2 | Y | 45 | Y | -0.4 |  |  |  | 0.93 |  |  |  | N | N | N | Y | 170 | 0.47 | 65 | 101186 | 97428 | -1778 | 14400 | 03 | 1 |  | 2021-10-18 20:51 | 1565 | 123 |  | 28 | 20 | * 전공정 요청 L/D잔강이월 미실시 이상공정등록 및 생관통보 | [14 empty] | 105.95 | 53.85 | 0 | 0 | 0 |  | 650 | 1100 | Y | Y | 0 | 0 | 0 |  | 650 | 1100 | Y | Y | Y | [6 empty] | RB200.00 | C
A67573 | 2021-10-18 | 1 | C |  | 3 | A | AE1055LS | 탄소강 | G-AE1055LS | BM#1 | 1624 | 41 | 1594 | 1553 | 34 | 4500 |  | 3 | 0.19 | 26 |  | -1.23 | 1556 | 1594 | 0 | 187.07 |  | 21 | 13 | 76 | Y |  | 2021-10-18 20:48 | 72 | 1099 | 35 | 33 | 33 | 33 | 33 | 33 | 32 | 31 | 31 | 30 | 29 | 29 | 29 | 29 | 31 | 33 | 29 | 33 | -0.07 | Y | 55 | Y | 0 | [8 empty] | N | N | Y | 190 | 0.46 | 67 | 101520 | 92702 | 7253 | 15110 | 17 | 1 |  | 2021-10-18 20:57 | 1556 | 109 |  | 23 |  | *전공정요청 감속주입 - 정속미준수 이상재 등록 (원료반기중기고장) | [14 empty] | 102.86 | 100 | 0 | 0 | 0 |  | 500 |  | Y | N | 0 | 0 | 0 |  | 501 |  | Y | N | N |  |  | Y |  |  |  | BT180180 | H
B66972 | 2021-10-18 | 2 | C |  | 9 | A | AE4140Q | 합금강 | D4 | BM#2 | 1601 | 47 | 1638 | 1526 | 33 | 6600 |  | 1 | 0.38 | 21 |  | -2.52 | 1556 | 1633 | 26.85 | 0 | 0 | 16 | 69 | 44 | Y |  | 2021-10-18 21:43 | 62 | 1096 | 22 | 25 | 27 | 27 | 27 | 27 | 26 | 26 | 24 | 23 | 22 | 20 |  | 20 | 25 | 27 | 20 | 27 | -0.16 |  | 45 | Y | -0.4 |  |  |  | 0.62 |  |  |  | N | N | N | N | 220 | 0.47 | 56 | 97121 | 84747 | 4553 | 15000 | 03 | 1 |  | 2021-10-18 21:57 | 1556 | 133 |  | 33 |  | * 전공정 요청 L/D잔강이월 미실시 이상공정등록 및 생관통보 *빅사이즈 후속 | [14 empty] | 105.57 | 50 | 0 | 0 | 0 |  | 649 | 1100 | Y | Y | 0 | 0 | 0 |  | 650 | 1100 | Y | Y | Y | [6 empty] | RB165.10 | C
A67574 | 2021-10-18 | 1 | C |  | 4 | A | AE1055LS | 탄소강 | G-AE1055LS | BM#1 | 1584 | 40 | 1590 | 1520 | 27 | 5300 |  | 3 | 0.2 | 26 |  | -1.51 | 1545 | 1590 | 0 | 204.25 |  | 29 | 23 | 84 | Y |  | 2021-10-18 21:56 | 61 | 1100 | 28 | 27 | 26 | 26 | 26 | 26 | 24 | 24 | 23 | 23 | 22 | 22 | 21 | 21 | 24 | 26 | 21 | 26 | -0.09 | Y | 55 | Y | 0 | [8 empty] | N | N | Y | 180 | 0.45 | 63 | 101520 | 91709 | 7536 | 15100 | 17 | 1 |  | 2021-10-18 22:05 | 1545 | 97 |  | 23 |  | *전공정요청 감속주입 - 정속미준수 이상재 등록 (원료반기중기고장) | [14 empty] | 102.86 | 100 | 0 | 0 | 0 |  | 500 |  | Y | N | 0 | 0 | 0 |  | 501 |  | Y | N | N |  |  | Y | N |  |  | BT180180 | H
B66973 | 2021-10-18 | 2 | C | TUNDISH교체전 | 10 | A | AE4140Q | 합금강 | D4 | BM#2 | 1587 | 46 | 1621 | 1552 | 39 | 7100 |  | 1 | 0.36 | 19 |  | -2.23 | 1562 | 1623 | 9.59 | 0 | 0 | 18 | 49 | 32 | Y |  | 2021-10-18 22:47 | 68 | 1090 | 19 | 24 | 29 | 33 | 35 | 35 | 34 | 33 | 32 | 32 | 31 | 30 | 29 | 27 | 31 | 35 | 27 | 0 | -0.18 | Y | 45 | Y | -0.4 |  |  |  | 0.89 |  |  |  | N | N | N | N | 210 | 0.49 | 66 | 94391 | 102444 | 856 | 2000 | 03 | 1 |  | 2021-10-18 22:54 | 1562 | 126 |  | 25 |  | * 전공정 요청 L/D잔강이월 미실시, 이상공정등록 및 생관통보 | B7043C5EACC24A899727B3A0D647DF32 | 2F08BC8840734F549EACFFC7E58BAC33 | 67F9E342E6DF40DDA341B47A13C752EA | [11 empty] | 91.64 | 50 | 0 | 2680 | 0 |  | 650 | 1100 | Y | Y | 0 | 3230 | 0 |  | 650 | 1100 | Y | Y | Y | [6 empty] | RB125.00 | C
A67575 | 2021-10-18 | 1 | C |  | 5 | A | AE1055LS | 탄소강 | G-AE1055LS | BM#1 | 1647 | 40 | 1601 | 1565 | 24 | 9400 |  | 3 | 0.22 | 25 |  | -1.06 | 1560 | 1592 | 0 | 248.46 |  | 32 | 43 | 62 | Y |  | 2021-10-18 22:55 | 76 | 1097 | 21 | 21 | 32 | 38 | 41 | 42 | 42 | 42 | 41 | 41 | 41 | 41 |  | 41 | 38 | 42 | 41 | 42 | -0.03 | Y | 35 | Y | 0 | [8 empty] | N | N | Y | 170 | 0.52 | 59 | 84600 | 96718 | 7337 | 15680 | 17 | 1 |  | 2021-10-18 23:04 | 1560 | 105 |  | 29 | [8 empty] | 4934E0E8E3D0469CA4DC138411F59DB8 | 55B1D585ED6D40BC947487DDF4D121C2 | C7B4E2DA7E75474688BA9189D4FF184E |  | 589E4226217849B0B1BFD754A4D71F00 | 0C79587C4E9A4D04AC60FED3F80F248B | 7409A77F556645FAAD8CE7E3763853F2 |  | 81.58 | 100 | 0 | 0 | 0 |  | 500 |  | Y | N | 0 | 0 | 0 |  | 501 |  | Y | N | N |  |  | Y |  |  |  | BT180180 | H
A67576 | 2021-10-18 | 1 | C |  | 6 | A | AE1055LS | 탄소강 | G-AE1055LS | BM#1 | 1615 | 42 | 1600 | 1553 | 27 | 4300 |  | 3 | 0.19 | 25 |  | -1.42 | 1553 | 1596 | 0 | 316.53 |  | 36 | 31 | 62 | Y |  | 2021-10-19 00:02 | 69 | 1091 | 39 | 39 | 39 | 39 | 39 | 39 | 39 | 38 | 37 | 37 | 37 | 37 | 37 | 37 | 38 | 39 | 37 | 39 | -0.04 | Y | 50 | Y | 0 | [8 empty] | N | N | Y | 210 | 0.52 | 57 | 101520 | 95421 | 7993 | 15030 | 17 | 1 |  | 2021-10-19 00:14 | 1553 | 102 |  | 21 | [16 empty] | 99.77 | 100 | 0 | 0 | 0 |  | 500 |  | Y | N | 0 | 0 | 0 |  | 501 |  | Y | N | N |  |  | Y |  |  |  | BT180180 | H
B66974 | 2021-10-18 | 2 | C | TUNDISH교체 | 1 | A | SM45C | 탄소강 | SM45C | BM#2 | 1606 | 44 | 1662 | 1564 | 39 | 7500 |  | 1 | 0.45 | 21 |  | -2.26 | 1585 | 1663 | 0.25 | 25.84 | 0 | 6 | 51 | 40 | Y |  | 2021-10-19 00:11 | 92 | 1105 | -344 | -305 | 36 | 35 | 33 | 41 | 44 | 45 | 46 | 46 | 46 | 46 | 46 | 45 | 43 | 46 | 45 | 46 | -0.04 |  | 25 | Y | -0.2 | 0.8 | 1.96 | 1.96 |  |  |  |  | N | N | N | N | 220 | 0.47 | 63 | 92598 | 98380 | 1970 | 16500 | 04 | 2 |  | 2021-10-19 00:15 | 1585 | 150 |  | 28 |  | * T/D FLUX 용탕부: 120 KG / 유탕부: 10KG 투입. * BUTT 타입롱노즐사용(슬리브타입.) | [14 empty] | 92.37 | 50 | 700 | 0 | 0 |  | 650 | 400 | Y | N | 700 | 0 | 0 |  | 650 | 400 | Y | N | N |  |  |  | Y |  |  | RB160.00 | C
A67577 | 2021-10-18 | 1 | C |  | 7 | A | AE1055LS | 탄소강 | G-AE1055LS | BM#1 | 1645 | 45 | 1593 | 1571 | 43 | 4000 |  | 3 | 0.19 | 25 |  | -1.14 | 1549 | 1583 | 0 | 277.87 |  | 21 | 14 | 57 | Y |  | 2021-10-19 01:08 | 65 | 1092 | 36 | 36 | 37 | 37 | 37 | 36 | 35 | 35 | 34 | 34 | 33 | 32 | 32 | 32 | 35 | 37 | 32 | 37 | -0.1 |  | 50 | Y | 0 | [8 empty] | N | N | Y | 200 | 0.5 | 61 | 101520 | 94813 | 7140 | 15140 | 17 | 1 |  | 2021-10-19 01:18 | 1549 | 98 |  | 14 |  | *전공정요청 감속주입 - 정속미준수 이상재 등록 (전기로 간이보수) 104~106,204~206 | [14 empty] | 99.72 | 100 | 0 | 0 | 0 |  | 500 |  | Y | N | 0 | 0 | 0 |  | 501 |  | Y | N | N |  |  | Y |  |  |  | BT180180 | H
B66975 | 2021-10-18 | 2 | C |  | 2 | A | SM45C | 탄소강 | SM45C | BM#2 | 1598 | 45 | 1626 | 1555 | 33 | 6300 |  | 1 | 0.41 | 16 |  | -2.3 | 1561 | 1623 | 0 | 17.39 | 0 | 35 | 74 | 38 | Y |  | 2021-10-19 01:05 | 68 | 1100 | 44 | 41 | 36 | 34 | 33 | 32 | 31 | 30 | 30 | 29 | 28 | 27 | 26 | 25 | 31 | 36 | 25 | 0 | -0.2 |  | 55 | Y | -0.2 | [7 empty] | N | N | N | N | 220 | 0.5 | 66 | 93139 | 105244 | -1394 | 16500 | 04 | 2 |  | 2021-10-19 01:14 | 1561 | 142 |  | 38 | 15 | [15 empty] | 90.25 | 50 | 0 | 0 | 0 |  | 650 | 400 | Y | N | 0 | 0 | 0 |  | 650 | 400 | Y | N | N | [6 empty] | RB180.00 | C
A67578 | 2021-10-18 | 1 | C |  | 8 | B | AE1055LS | 탄소강 | G-AE1055LS | BM#1 | 1673 | 40 | 1587 | 1590 | 31 | 3300 |  | 3 | 0.24 | 25 |  | -1.34 | 1547 | 1587 | 0 | 280.15 |  | 29 | 24 | 71 | Y |  | 2021-10-19 02:06 | 63 | 1094 | 31 | 31 | 32 | 32 | 32 | 32 | 30 | 30 | 29 | 28 | 27 | 26 | 26 | 25 | 29 | 32 | 25 | 32 | -0.13 |  | 55 | Y | -0.2 | [8 empty] | N | N | Y | 190 | 0.45 | 63 | 84600 | 91113 | 7653 | 15030 | 17 | 1 |  | 2021-10-19 02:15 | 1547 | 94 |  | 18 |  | *전공정요청 감속주입 - 정속미준수 이상재 등록 (전기로 간이보수) | [14 empty] | 87.04 | 100 | 0 | 0 | 0 |  | 500 |  | Y | N | 0 | 0 | 0 |  | 501 |  | Y | N | N |  |  | Y |  |  |  | BT180180 | H
B66976 | 2021-10-18 | 2 | C |  | 3 | A | SM45C | 탄소강 | SM45C | BM#2 | 1576 | 37 | 1631 | 1576 | 31 | 5100 |  | 1 | 0.41 | 16 |  | -2.32 | 1550 | 1624 | 0 | 13.9 | 0 | 16 | 70 | 51 | Y |  | 2021-10-19 02:26 | 57 | 1098 | 22 | 23 | 25 | 26 | 24 | 24 | 23 | 22 | 21 | 19 | 18 | 17 | 16 | 14 | 21 | 26 | 14 | 0 | -0.24 | Y | 50 | Y | -0.4 | [7 empty] | Y | Y | Y | Y | 210 | 0.47 | 69 | 99150 | 101915 | -665 | 14400 | 04 | 2 |  | 2021-10-19 02:33 | 1550 | 148 |  | 24 | [16 empty] | 98.56 | 46.15 | 0 | 0 | 0 |  | 650 | 700 | Y | N | 0 | 0 | 0 |  | 650 | 700 | Y | N | N | [6 empty] | RB270.00 | C
A67579 | 2021-10-18 | 1 | C |  | 9 | A | AE1055LS | 탄소강 | G-AE1055LS | BM#1 | 1649 | 41 | 1589 | 1583 | 23 | 3400 |  | 3 | 0.2 | 25 |  | -1.13 | 1552 | 1587 | 0 | 301.24 |  | 32 | 44 | 62 | Y |  | 2021-10-19 03:06 | 68 | 1098 | 24 | 25 | 31 | 34 | 36 | 36 | 36 | 36 | 35 | 34 | 34 | 33 | 33 | 33 | 33 | 36 | 33 | 36 | -0.06 | Y | 50 | Y | 0 | [8 empty] | N | N | Y | 180 | 0.45 | 69 | 101520 | 98444 | 7006 | 15140 | 17 | 1 |  | 2021-10-19 03:23 | 1552 | 98 |  | 23 |  | *전공정요청 감속주입 - 정속미준수 이상재 등록 (전기로 간이보수) | [14 empty] | 96.92 | 100 | 0 | 0 | 0 |  | 500 |  | Y | N | 0 | 0 | 0 |  | 501 |  | Y | N | N |  |  | Y |  |  |  | BT180180 | H
B66977 | 2021-10-18 | 2 | C |  | 4 | A | SM45C | 탄소강 | SM45C | BM#2 | 1619 | 41 | 1633 | 1573 | 33 | 5700 |  | 1 | 0.42 | 16 |  |  | 1558 |  | 0 | 0.28 | 0 | 18 | 50 | 37 | Y |  | 2021-10-19 03:40 | 65 | 1119 | 11 | 16 | 19 | 22 | 23 | 23 | 24 | 24 | 23 | 22 | 21 | 19 | 18 | 18 | 20 | 24 | 18 | 23 | -0.2 | Y | 30 | Y | -0.2 | [7 empty] | Y | Y | Y | Y | 200 | 0.47 | 65 | 93632 | 96866 | 3134 | 15800 | 04 | 2 |  | 2021-10-19 03:32 | 1558 | 144 |  | 21 | [8 empty] | 845C47C2DE6045EAA6F9A663DEB6CA3B | D9F541E02D2E428AB7084CF030C80D7D | 21F7DFDE96584D8EB9B483D813A00B84 |  | 99992DFB52CB4BB6BF6F585C6F4EC8FE | 7E0F327C7FED485F953919486A73C4FA | 197650DA3FBE4FF1870D0573CBB54A63 |  | 94.58 | 54.55 | 0 | 0 | 0 |  | 650 | 700 | Y | N | 0 | 0 | 0 |  | 650 | 700 | Y | N | N | [6 empty] | RB270.00 | H
A67580 | 2021-10-18 | 1 | C |  | 10 | A | AE1055LS | 탄소강 | G-AE1055LS | BM#1 | 1649 | 42 | 1582 | 1578 | 30 | 3600 |  | 3 | 0.25 | 25 |  | -1.02 | 1547 | 1578 | 0 | 372.7 |  | 36 | 32 | 73 | Y |  | 2021-10-19 04:16 | 63 | 1109 | 32 | 32 | 33 | 33 | 33 | 32 | 31 | 31 | 30 | 29 | 29 | 29 | 29 | 29 | 31 | 33 | 29 | 33 | -0.07 |  | 55 | Y | 0 | [8 empty] | N | N | Y | 170 | 0.45 | 65 | 101520 | 94109 | 7570 | 15330 | 17 | 1 |  | 2021-10-19 04:29 | 1547 | 112 |  | 23 |  | *전공정요청 감속주입 - 정속미준수 이상재 등록 (전기로 간이보수) | [14 empty] | 100.42 | 100 | 0 | 0 | 0 |  | 500 |  | Y | N | 0 | 0 | 0 |  | 501 |  | Y | N | N |  |  | Y |  |  |  | BT180180 | C
B66978 | 2021-10-18 | 2 | D |  | 5 | A | SM45C | 탄소강 | SM45C | BM#2 | 1584 | 35 | 1627 | 1560 | 29 | 5100 |  | 1 | 0.38 | 16 |  | -2.27 | 1555 | 1617 | 0 | 21.28 | 0 | 6 | 52 | 38 | Y |  | 2021-10-19 04:39 | 62 | 1095 | 16 | 20 | 23 | 25 | 27 | 27 | 26 | 26 | 25 | 24 | 23 | 22 | 20 | 20 | 24 | 27 | 20 | 0 | -0.17 | Y | 40 | Y | -0.4 | [7 empty] | Y | Y | Y | Y | 190 | 0.47 | 64 | 119168 | 95736 | 1264 | 16400 | 04 | 2 |  | 2021-10-19 04:48 | 1555 | 122 |  | 28 | 20 | [15 empty] | 125.44 | 100 | 0 | 0 | 0 |  | 649 | 700 | Y | N | 0 | 0 | 0 |  | 650 | 700 | Y | N | N | [6 empty] | RB270.00 | C
A67581 | 2021-10-18 | 1 | D |  | 11 | A | AE1055LS | 탄소강 | G-AE1055LS | BM#1 | 1671 | 41 | 1585 | 1597 | 29 | 3400 |  | 3 | 0.24 | 25 |  | -1.23 | 1544 | 1581 | 0 | 309.6 |  | 21 | 15 | 57 | Y |  | 2021-10-19 05:21 | 60 | 1091 | 29 | 29 | 28 | 28 | 28 | 28 | 27 | 27 | 26 | 25 | 24 | 24 | 23 | 23 | 26 | 28 | 23 | 28 | -0.1 |  | 50 | Y | -0.2 | [8 empty] | N | N | Y | 210 | 0.52 | 59 | 101520 | 95674 | 7915 | 15400 | 17 | 1 |  | 2021-10-19 05:30 | 1544 | 105 |  | 24 | [16 empty] | 99.43 | 100 | 0 | 0 | 0 |  | 500 |  | Y | N | 0 | 0 | 0 |  | 501 |  | Y | N | N |  |  | Y |  |  |  | BT180180 | C
B66979 | 2021-10-18 | 2 | D |  | 6 | A | SM45C | 탄소강 | SM45C | BM#2 | 1648 | 36 | 1639 | 1608 | 26 | 4000 |  | 1 | 0.42 | 17 |  | -1.98 | 1544 | 1619 | 0 | 29.51 | 0 | 35 | 75 | 54 | Y |  | 2021-10-19 05:58 | 51 | 1098 | 18 | 21 | 23 | 26 | 27 | 27 | 27 | 27 | 26 | 25 | 24 | 24 | 22 | 22 | 25 | 27 | 22 | 27 | -0.12 | Y | 40 | Y | -0.4 | [7 empty] | Y | Y | Y | Y | 190 | 0.47 | 63 | 144992 | 93742 | 1458 | 15600 | 04 | 2 |  | 2021-10-19 06:00 | 1544 | 128 |  | 14 |  | * 연연주 혼탕부 ID : 306, 307, 308, 407, 408, 409 | [14 empty] | 153.43 | 100 | 0 | 0 | 0 |  | 650 | 700 | Y | N | 0 | 0 | 0 |  | 649 | 700 | Y | N | N | [6 empty] | RB300.00 | C
A67582 | 2021-10-18 | 1 | D |  | 12 | A | AE1055LS | 탄소강 | G-AE1055LS | BM#1 | 1648 | 42 | 1575 | 1598 | 33 | 3500 |  | 3 | 0.21 | 25 |  | -0.89 | 1548 | 1575 | 0 | 267.69 |  | 29 | 25 | 73 | Y |  | 2021-10-19 06:13 | 64 | 1093 | 23 | 23 | 26 | 28 | 30 | 31 | 30 | 30 | 30 | 29 | 29 | 29 | 29 | 29 | 29 | 31 | 29 | 30 | -0.02 | Y | 35 | Y | 0 | [8 empty] | N | N | Y | 200 | 0.52 | 59 | 101520 | 98869 | 7961 | 15900 | 17 | 1 |  | 2021-10-19 06:23 | 1548 | 109 |  | 31 | [16 empty] | 10152000 | 100 | 0 | 0 | 0 |  | 500 |  | Y | N | 0 | 0 | 0 |  | 501 |  | Y | N | N |  |  | Y |  |  |  | BT180180 | H
B66980 | 2021-10-18 | 2 | D |  | 7 | A | SM45CR2 | 탄소강 | SM45CR2 | BM#2 | 1622 | 41 | 1625 | 1539 | 36 | 5900 |  | 1 | 0.52 | 16 |  | -2.7 | 1560 | 1626 | 0 | 58.47 | 0 | 16 | 71 | 57 | Y |  | 2021-10-19 06:58 | 66 | 1104 | 19 | 23 | 29 | 32 | 33 | 32 | 31 | 30 | 29 | 28 | 27 | 25 |  | 25 | 28 | 33 | 25 | 0 | -0.23 | Y | 35 | Y | -0.4 | [7 empty] | Y | Y | Y | N | 180 | 0.47 | 60 | 33780 | 89813 | 2337 | 14800 | 04 | 2 |  | 2021-10-19 07:00 | 1560 | 118 |  | 18 |  | * 연연주 혼탕부 ID : 301, 401 * 전공정 요청 L/D잔강이월 미실시 이상공정등록 및 생관통보 | [14 empty] | 38.19 | 100 | 0 | 0 | 0 |  | 650 | 400 | Y | Y | 0 | 0 | 0 |  | 650 | 400 | Y | Y | N | [6 empty] | RB165.10 | C
A67583 | 2021-10-19 | 1 | D |  | 13 | B | AE1055LS | 탄소강 | G-AE1055LS | BM#1 | 1685 | 40 | 1583 | 1584 | 19 | 3600 |  | 3 | 0.22 | 25 |  | -1.05 | 1553 | 1583 | 0 | 282.37 |  | 32 | 45 | 57 | Y |  | 2021-10-19 07:21 | 69 | 1089 | 28 | 29 | 34 | 35 | 36 | 36 | 36 | 34 | 33 | 33 | 33 | 32 |  | 32 | 34 | 36 | 32 | 36 | -0.09 | Y | 40 | Y | -0.2 | [8 empty] | N | N | Y | 190 | 0.52 | 62 | 101520 | 102730 | 7576 | 15300 | 17 | 1 |  | 2021-10-19 07:29 | 1553 | 105 |  | 25 |  | *VD요청으로 래들잔강 10TON 이월 | [14 empty] | 90.08 | 100 | 0 | 0 | 0 |  | 500 |  | Y | N | 0 | 0 | 0 |  | 501 |  | Y | N | N |  |  | Y |  |  |  | BT180180 | C
B66981 | 2021-10-19 | 2 | D | 연주종료 | 8 | A | SM45CR2 | 탄소강 | SM45CR2 | BM#2 | 1602 | 40 | 1620 | 1549 | 36 | 6300 |  | 1 | 0.49 | 16 |  | -2.66 | 1558 | 1621 | 0 | 26.78 | 0 | 18 | 51 | 55 | Y |  | 2021-10-19 07:57 | 64 | 1111 | 21 | 25 | 28 | 31 | 31 | 31 | 32 | 31 | 30 | 29 | 28 | 26 | 25 | 25 | 29 | 32 | 25 | 31 | -0.23 | Y | 30 | Y | -0.2 | [7 empty] | N | N | N | N | 170 | 0.47 | 62 | 94264 | 92720 | -2020 | 1800 | 04 | 2 |  | 2021-10-19 08:01 | 1558 | 117 |  | 20 |  | * 연주종료 : 09 : 35 * 전공정 요청 L/D잔강이월 미실시 이상공정등록 및 생관통보 | E4A8CC1333CE4CD99807DC9553D8197B | 9EDD9EADE72B4160A536228891B10B42 | 608102473ECC45EC9021D1289FC56E7F | [11 empty] | 97.43 | 100 | 0 | 3700 | 300 |  | 650 | 400 | Y | Y | 0 | 3550 | 300 |  | 650 | 400 | Y | Y | N | [6 empty] | RB095.00 | C
A67584 | 2021-10-19 | 1 | D |  | 14 | A | AE1055LS | 탄소강 | G-AE1055LS | BM#1 | 1707 | 43 | 1582 | 1604 | 16 | 3000 |  | 3 | 0.23 | 26 |  | -1.01 | 1551 | 1582 | 0 | 295.72 |  | 36 | 33 | 61 | Y |  | 2021-10-19 08:26 | 67 | 1089 | 32 | 32 | 36 | 37 | 38 | 38 | 38 | 38 | 37 | 36 | 36 | 35 | 35 | 35 | 36 | 38 | 35 | 38 | -0.07 | Y | 40 | Y | 0 | [8 empty] | N | N | Y | 180 | 0.52 | 58 | 84600 | 96022 | 7678 | 16500 | 17 | 1 |  | 2021-10-19 08:36 | 1551 | 106 |  | 22 | [16 empty] | 82.14 | 100 | 0 | 0 | 0 |  | 500 |  | Y | N | 0 | 0 | 0 |  | 501 |  | Y | N | N |  |  | Y |  |  |  | BT180180 | C
A67585 | 2021-10-19 | 1 | D |  | 15 | B | AE1055LS | 탄소강 | G-AE1055LS | BM#1 | 1564 | 44 | 1585 | 1525 | 24 | 4700 |  | 3 | 0.21 | 25 |  | -1.59 | 1538 | 1585 | 0 | 344.91 |  | 21 | 16 | 63 | Y |  | 2021-10-19 09:36 | 54 | 1088 | 35 | 34 | 33 | 32 | 30 | 29 | 28 | 27 | 26 | 26 | 25 | 24 | 25 | 25 | 29 | 33 | 24 | 0 | -0.2 | Y | 45 | Y | 0.2 | [8 empty] | N | N | Y | 170 | 0.52 | 59 | 101520 | 96213 | 7482 | 15300 | 17 | 1 |  | 2021-10-19 09:43 | 1538 | 105 |  | 12 | [7 empty] | 0F8D04AB83ED4DF7A20FC67134AC8F81 | CBC1E30FCCE14B2391E016EB3F025112 | F1CA7EA9E63F44E6B1F5CE24A9B43ED8 |  | 0090B84CA3EC435D82A2F800CBE3A23A | 9C44AD3E09424542BD8B3FECACD76F05 | 30A9FC05A8714A89A771047A16CDC115 |  |  | 10152000 | 100 | 0 | 0 | 0 |  | 500 |  | Y | N | 0 | 0 | 0 |  | 501 |  | Y | N | N |  |  | Y |  |  |  | BT180180 | C
A67586 | 2021-10-19 | 1 | D |  | 16 | A | AE1055LS | 탄소강 | G-AE1055LS | BM#1 | 1599 | 40 | 1587 | 1526 | 24 | 4800 |  | 3 | 0.21 | 25 |  | -1.31 | 1548 | 1587 | 0 | 272.72 |  | 29 | 26 | 71 | Y |  | 2021-10-19 10:18 | 64 | 1087 | 23 | 23 | 27 | 30 | 31 | 31 | 31 | 30 | 30 | 29 | 29 | 29 |  | 29 | 29 | 31 | 29 | 31 | -0.06 | Y | 35 | Y | 0 | [8 empty] | N | N | Y | 210 | 0.52 | 53 | 101520 | 90228 | 7522 | 15750 | 17 | 1 |  | 2021-10-19 10:27 | 1548 | 105 |  | 30 | [16 empty] | 104.44 | 100 | 0 | 0 | 0 |  | 500 |  | Y | N | 0 | 0 | 0 |  | 501 |  | Y | N | N |  |  | Y |  |  |  | BT180180 | C
A67587 | 2021-10-19 | 1 | D |  | 17 | A | AE1055LS | 탄소강 | G-AE1055LS | BM#1 | 1621 | 41 | 1582 | 1560 | 23 | 4100 |  | 3 | 0.21 | 25 |  | -1.14 | 1548 | 1582 | 0 | 295.2 |  | 32 | 46 | 59 | Y |  | 2021-10-19 11:24 | 64 | 1100 | 30 | 30 | 33 | 34 | 35 | 34 | 34 | 33 | 33 | 33 | 33 | 32 | 32 | 32 | 33 | 35 | 32 | 34 | -0.04 | Y | 40 | Y | 0 | [8 empty] | N | N | Y | 200 | 0.52 | 59 | 84600 | 95019 | 7931 | 15700 | 17 | 1 |  | 2021-10-19 11:31 | 1548 | 98 |  | 17 | [16 empty] | 82.94 | 100 | 0 | 0 | 0 |  | 500 |  | Y | N | 0 | 0 | 0 |  | 501 |  | Y | N | N |  |  | Y |  |  |  | BT180180 | C
A67588 | 2021-10-19 | 1 | A | TUNDISH교체전 | 18 | A | AE1055LS | 탄소강 | G-AE1055LS | BM#1 | 1620 | 47 | 1590 | 1549 | 21 | 4300 |  | 3 | 0.2 | 25 |  | -1.44 | 1547 | 1590 | 0 | 234.39 |  | 36 | 34 | 66 | Y |  | 2021-10-19 12:22 | 63 | 1087 | 32 | 33 | 35 | 36 | 36 | 36 | 36 | 35 | 34 | 34 | 33 | 32 | 32 | 31 | 33 | 36 | 31 | 36 | -0.08 | Y | 60 | Y | 0 | [8 empty] | N | N | M | 190 | 0.4 | 87 | 84229 | 97976 | 7024 | 2000 | 17 | 1 |  | 2021-10-19 12:31 | 1547 | 101 |  | 20 |  | *전공정요청 감속주입(20%이상 감속주입) |  | 742C513F0F244BA9B52831040D6E6DAA | 01ACC13D80FB447A96755E8240EBDD5F | 8193245D5B794C5F988BED62F6BEE3BF | [10 empty] | 8422900 | 100 | 0 | 3900 | 0 |  | 500 |  | Y | N | 0 | 3500 | 0 |  | 501 |  | Y | N | N |  |  | Y |  |  |  | BT180180 | C
B66986 | 2021-10-19 | 2 | A | TUNDISH교체 | 1 | B | AE8617HG | 소입성보증강 | C | BM#1 | 1615 | 35 | 1633 | 1553 | 29 | 6200 |  | 3 | 0.21 | 21 |  | -1.21 | 1603 | 1633 | 0 | 201.44 |  | 35 | 77 | 82 | Y |  | 2021-10-19 13:58 | 91 | 1097 | -322 | -33 | 16 | 29 | 22 | 32 | 37 | 39 | 41 | 42 | 41 | 41 | 41 | 41 | 36 | 42 | 41 | 41 | 0 |  | 20 | Y | 0 |  | 2.86 | 2.73 | 2.07 |  |  |  | N | N | N | N | 210 | 0.48 | 59 | 101532 | 99070 | 2130 |  | 12 | 2 |  | 2021-10-19 14:07 | 1603 | 97 |  | 31 |  | *FLUX 120KG/10KG *전공정요청 잔강미이월(수강기중기2호) *첫Heat 수소측정치 OVER되어 이상재 등록및 생관통보-ID:101.102.201.202 *전공정요청 감속주입 | [14 empty] | 99.93 | 100 | 700 | 0 | 0 |  | 410 |  | Y | Y | 700 | 0 | 0 |  | 411 |  | Y | Y | N |  | N |  |  |  |  | BT180180 | C
B66985 | 2021-10-19 | 2 | A | 연주시작 | 1 | A | AE15B34M | 합금강 | 보론강 | BM#2 | 1570 | 52 | 1661 | 1534 | 43 | 8600 |  | 1 | 0.46 | 16 |  | -2.54 | 1581 | 1657 | 18.58 | 0 | 0 | 6 | 54 | -119 | Y |  | 2021-10-19 14:02 | 84 | 1094 | -361 | -80 | 26 | 25 | 27 | 30 | 32 | 34 | 35 | 36 | 37 | 37 | 36 | 36 | 30 | 37 | 36 | 36 | 0 |  | 15 | Y | 0 | 0.6 | 2.46 | 2.46 |  |  |  |  | N | N | N | N | 220 | 0.47 | 67 | 93936 | 92720 | 11580 |  | 08 | 1 |  | 2021-10-19 14:11 | 1581 | 157 |  | 20 |  | * T/D FLUX 용탕부: 220 KG / 유탕부: 10KG 투입. * BUTT 타입롱노즐사용(슬리브타입.) * 코너히터기 건조로 미적용 이상공정등록 및 생관통보 *유탕구 1134 *시작 14시 24분 | [14 empty] | 90.54 | 100 | 700 | 0 | 0 |  | 300 | 400 | N | Y | 700 | 0 | 0 |  | 300 | 400 | N | Y | N | [6 empty] | RB160.00 | C
A67590 | 2021-10-19 | 1 | A |  | 2 | A | AE15B34M | 합금강 | 보론강 | BM#2 | 1667 | 52 | 1634 | 1586 | 30 | 5000 |  | 1 | 0.5 | 15 |  | 0 | 1552 | 1614 | 14.84 | 0 | 0 | 29 | 27 | 89 | Y |  | 2021-10-19 15:16 | 55 | 1090 | 34 | 33 | 28 | 26 | 24 | 23 | 22 | 21 | 21 | 20 | 19 | 18 | 18 | 18 | 23 | 28 | 18 | 0 | -0.2 |  | 50 | Y | 0 | [7 empty] | N | N | N | N | 220 | 0.49 | 60 | 93900 | 90929 | 71 | 15600 | 08 | 1 |  | 2021-10-19 15:23 | 1552 | 124 |  | 13 |  | * EDGE HEATER 코일 건조로 미적용. 이상공정/생관통보 *STR#2 402 표면이상 (사진첨부) |  | 637AF4C1D22E48B5ABFC24EC98B93017 | [12 empty] | 102.79 | 100 | 0 | 0 | 0 |  | 300 | 400 | N | Y | 0 | 0 | 0 |  | 300 | 400 | N | Y | N | [6 empty] | RB160.00 | C
A67589 | 2021-10-19 | 1 | A |  | 2 | A | AE8617HG | 소입성보증강 | C | BM#1 | 1652 | 161 | 1631 | 1561 | 58 | 11800 |  | 3 | 0.21 | 17 |  | -1.56 | 1596 | 1631 | 0 | 174.95 |  | 1 | 58 | 7853 | Y |  | 2021-10-19 15:16 | 84 | 1099 | 39 | 39 | 41 | 43 | 43 | 43 | 42 | 40 | 40 | 39 | 38 | 36 | 35 | 31 | 40 | 43 | 31 | 43 | -0.2 | Y | 60 | Y | -0.6 | [7 empty] | N | N | N | N | 200 | 0.47 | 71 | 101532 | 107523 | -1423 | 15160 | 12 | 2 |  | 2021-10-19 15:27 | 1596 | 205 |  | 13 |  | *전공정요청 감속주입 *전공정요청 잔강미이월(수강기중기2호기) - 이상재 등록 | [14 empty] | 95.92 | 100 | 0 | 0 | 0 |  | 410 |  | Y | Y | 0 | 0 | 0 |  | 411 |  | Y | Y | N |  |  | N |  |  |  | BT180180 | H
B66987 | 2021-10-19 | 2 | A |  | 3 | A | AE15B34M | 합금강 | 보론강 | BM#2 | 1594 | 42 | 1624 | 1531 | 30 | 6200 |  | 1 | 0.44 | 15 |  | -2.35 | 1550 | 1603 | 7.74 | 0 | 0 | 16 | 73 | 108 | Y |  | 2021-10-19 16:11 | 53 | 1112 | 16 | 15 | 19 | 20 | 21 | 20 | 19 | 18 | 18 | 16 | 16 | 15 | 13 | 13 | 18 | 21 | 13 | 16 | -0.18 | Y | 45 | Y | -0.4 | [7 empty] | N | N | N | N | 210 | 0.5 | 61 | 93900 | 96706 | -1056 | 16100 | 08 | 1 |  | 2021-10-19 16:11 | 1550 | 105 |  | 18 |  | *코너히터기 건조로 100KW 적용 이상공정등록 및 생관통보 | [14 empty] | 97.81 | 100 | 0 | 0 | 0 |  | 300 | 400 | N | Y | 0 | 0 | 0 |  | 300 | 400 | N | Y | N | [6 empty] | RB160.00 | H
A67591 | 2021-10-19 | 1 | A |  | 3 | A | AE8617HG | 소입성보증강 | C | BM#1 | 1625 | 45 | 1631 | 1559 | 32 | 6400 |  | 3 | 0.22 | 17 |  | -2.05 | 1586 | 1631 | 0 | 197.7 |  | 32 | 47 | 134 | Y |  | 2021-10-19 16:17 | 74 | 1088 | 30 | 28 | 30 | 31 | 31 | 31 | 29 | 29 | 28 | 28 | 27 | 26 | 25 | 24 | 28 | 31 | 24 | 31 | -0.13 | Y | 55 | Y | -0.2 | [7 empty] | N | N | N | N | 190 | 0.47 | 69 | 101532 | 101782 | 118 | 15250 | 12 | 2 |  | 2021-10-19 16:33 | 1586 | 101 |  | 25 |  | *전공정요청 감속주입 *전공정요청 잔강미이월(수강기중기2호기) - 이상재 등록 | [6 empty] | 49BDAB14B6F245EEAF04A68BA3316F11 | 2C05436D2ED6458E8C7012CE289DC2BE | E3553B69B4BB404AB66674D80ED00195 |  | CED53EB47D53486390CCEB105303C8AA | 0DDD140D62DF499BAB88D27B386BBA2B | 355D0DC687114975AE54BE5AC444C849 |  | 99.49 | 100 | 0 | 0 | 0 |  | 410 |  | Y | Y | 0 | 0 | 0 |  | 411 |  | Y | Y | N | [6 empty] | BT180180 | H
B66988 | 2021-10-19 | 2 | A |  | 4 | A | AE15B34M | 합금강 | 보론강 | BM#2 | 1638 | 41 | 1636 | 1557 | 30 | 6000 |  | 1 | 0.46 | 16 |  | -2.36 | 1566 | 1623 | 9.67 | 0 | 0 | 18 | 53 | 118 | Y |  | 2021-10-19 17:07 | 69 | 1087 | 13 | 20 | 28 | 30 | 32 | 32 | 32 | 31 | 30 | 29 | 28 | 28 | 27 | 25 | 28 | 32 | 25 | 32 | -0.16 | Y | 45 | Y | -0.4 | [7 empty] | N | N | N | N | 200 | 0.49 | 66 | 98100 | 101133 | -3033 | 15600 | 08 | 1 |  | 2021-10-19 17:10 | 1566 | 102 |  | 24 | [16 empty] | 101.24 | 100 | 0 | 0 | 0 |  | 300 | 400 | Y | Y | 0 | 0 | 0 |  | 300 | 400 | Y | Y | N | [6 empty] | RB160.00 | C
A67592 | 2021-10-19 | 1 | A |  | 4 | A | AE8617HG | 소입성보증강 | C | BM#1 | 1631 | 37 | 1626 | 1576 | 27 | 5100 |  | 3 | 0.22 | 17 |  | -1.65 | 1590 | 1626 | 0 | 175.92 |  | 36 | 35 | 108 | Y |  | 2021-10-19 17:08 | 78 | 1099 | 22 | 22 | 24 | 27 | 28 | 28 | 28 | 28 | 27 | 27 | 26 | 24 | 24 | 23 | 26 | 28 | 23 | 28 | -0.1 | Y | 50 | Y | 0 | [7 empty] | N | N | N | N | 180 | 0.45 | 70 | 101532 | 100354 | -154 | 15100 | 12 | 2 |  | 2021-10-19 17:25 | 1590 | 109 |  | 44 |  | *전공정요청 감속주입 *전공정요청 잔강미이월(수강기중기2호기) - 이상재 등록 *감속주입(전기로 전극봉이상) - 20%이상 감속 이상재 등록 ID:104~106, 204~206 | [14 empty] | 101.43 | 100 | 0 | 0 | 0 |  | 410 |  | Y | Y | 0 | 0 | 0 |  | 411 |  | Y | Y | N | [6 empty] | BT180180 | H
B66989 | 2021-10-19 | 2 | A |  | 5 | A | AE15B34M | 합금강 | 보론강 | BM#2 | 1591 | 40 | 1640 | 1548 | 34 | 6600 |  | 1 | 0.49 | 16 |  | -2.21 | 1569 | 1628 | 14.87 | 0 | 0 | 6 | 55 | 66 | Y |  | 2021-10-19 18:12 | 72 | 1102 | 24 | 27 | 32 | 35 | 37 | 37 | 38 | 38 | 37 | 36 | 36 | 34 | 33 | 33 | 34 | 38 | 33 | 37 | -0.17 | Y | 30 | Y | -0.2 | [7 empty] | N | N | N | N | 190 | 0.49 | 62 | 97050 | 95675 | -25 | 16000 | 08 | 1 |  | 2021-10-19 18:14 | 1569 | 107 |  | 25 |  | *전공정 요청 20%이상감속주입 302 402 이상재등록 및 생관통보 *전공정 요청 감속주입 302 402 정속 미준수 | [14 empty] | 102.27 | 100 | 0 | 0 | 0 |  | 300 | 400 | Y | Y | 0 | 0 | 0 |  | 300 | 400 | Y | Y | N | [6 empty] | RB160.00 | C
A67593 | 2021-10-19 | 1 | A |  | 5 | A | AE8617HG | 소입성보증강 | C | BM#1 | 1606 | 41 | 1627 | 1547 | 30 | 5900 |  | 3 | 0.23 | 17 |  | -1.51 | 1594 | 1627 | 0 | 250.99 |  | 29 | 28 | 21 | Y |  | 2021-10-19 18:20 | 82 | 1099 | 23 | 21 | 24 | 29 | 31 | 32 | 33 | 32 | 32 | 32 | 32 | 31 | 31 | 28 | 29 | 33 | 28 | 32 | -0.1 | Y | 50 | Y | 0 | [7 empty] | N | N | N | N | 170 | 0.4 | 80 | 101532 | 98518 | 932 | 14910 | 12 | 2 |  | 2021-10-19 18:35 | 1594 | 116 |  | 42 |  | *전공정요청 잔강미이월(수강기중기2호기) - 이상재 등록 *감속주입(전기로 전극봉이상) - 20%이상 감속 이상재 등록 | [14 empty] | 102.2 | 100 | 0 | 0 | 0 |  | 410 |  | Y | Y | 0 | 0 | 0 |  | 411 |  | Y | Y | N | [6 empty] | BT180180 | H
B66990 | 2021-10-19 | 2 | A |  | 6 | A | AE15B34M | 합금강 | 보론강 | BM#2 | 1615 | 46 | 1621 | 1524 | 36 | 7400 |  | 1 | 0.43 | 16 |  | -2.67 | 1551 | 1619 | 13.31 | 0 | 0 | 35 | 78 | 118 | Y |  | 2021-10-19 19:13 | 54 | 1097 | 31 | 30 | 26 | 24 | 22 | 21 | 20 | 19 | 18 | 17 | 16 | 15 | 14 | 12 | 20 | 26 | 12 | 0 | -0.25 |  | 55 | Y | -0.4 | [7 empty] | N | N | N | N | 180 | 0.5 | 63 | 98100 | 98162 | -712 | 15000 | 08 | 1 |  | 2021-10-19 19:16 | 1551 | 110 |  | 27 | [16 empty] | 101.13 | 50 | 0 | 0 | 0 |  | 300 | 400 | Y | Y | 0 | 0 | 0 |  | 299 | 400 | Y | Y | N | [6 empty] | RB160.00 | C
A67594 | 2021-10-19 | 1 | A |  | 6 | B | AE8617HG | 소입성보증강 | C | BM#1 | 1598 | 46 | 1645 | 1554 | 29 | 5800 |  | 3 | 0.24 | 17 |  | -2.14 | 1599 | 1645 | 0 | 203.83 |  | 1 | 59 | 61 | Y |  | 2021-10-19 19:26 | 87 | 1099 | 26 | 24 | 26 | 27 | 29 | 31 | 31 | 31 | 31 | 31 | 31 | 31 | 30 | 28 | 29 | 31 | 28 | 31 | -0.06 | Y | 50 | Y | -0.2 | [7 empty] | N | N | N | N | 210 | 0.4 | 77 | 101532 | 99734 | 66 | 14700 | 12 | 2 |  | 2021-10-19 19:38 | 1599 | 134 |  | 57 |  | *전공정요청 잔강미이월(수강기중기2호기) - 이상재 등록 *감속주입(전기로 전극봉이상) - 20%이상 감속 이상재 등록 | [14 empty] | 101.28 | 100 | 0 | 0 | 0 |  | 410 |  | Y | Y | 0 | 0 | 0 |  | 411 |  | Y | Y | N |  |  | N |  |  |  | BT180180 | H
B66991 | 2021-10-19 | 2 | A |  | 7 | A | AE15B34M | 합금강 | 보론강 | BM#2 | 1577 | 43 | 1625 | 1550 | 32 | 6200 |  | 1 | 0.47 | 16 |  | 0 | 1556 | 1615 | 10.55 | 0 | 0 | 16 | 74 | 55 | Y |  | 2021-10-19 20:10 | 59 | 1096 | 10 | 11 | 16 | 19 | 21 | 22 | 22 | 22 | 21 | 20 | 19 | 17 | 16 | 13 | 18 | 22 | 13 | 22 | -0.22 | Y | 40 | Y | -0.6 | [7 empty] | N | N | N | N | 170 | 0.5 | 63 | 98100 | 97692 | -1392 | 15500 | 08 | 1 |  | 2021-10-19 20:14 | 1556 | 115 |  | 34 | [16 empty] | 102.51 | 50 | 0 | 0 | 0 |  | 300 | 400 | Y | Y | 0 | 0 | 0 |  | 300 | 400 | Y | Y | N | [6 empty] | RB160.00 | H
B66992 | 2021-10-19 | 2 | C | TUNDISH교체전 | 8 | A | AE15B34M | 합금강 | 보론강 | BM#2 | 1640 | 47 | 1635 | 1539 | 42 | 8000 |  | 1 | 0.46 | 16 |  | 0 | 1575 | 1642 | 14.37 | 0 | 0 | 18 | 54 | 47 | Y |  | 2021-10-19 21:28 | 78 | 1098 | 13 | 26 | 34 | 41 | 42 | 43 | 43 | 43 | 42 | 41 | 40 | 38 |  | 38 | 38 | 43 | 38 | 43 | -0.17 | Y | 30 | Y | -0.4 | [7 empty] | N | N | N | N | 170 | 0.49 | 62 | 98100 | 95941 | -741 | 2000 | 08 | 1 |  | 2021-10-19 21:36 | 1575 | 115 |  | 18 |  |  | BA77011B1EE44133891599DD35D37991 | BA5863AC1516409391FC789AF520016B | A8D55BDB701C42D8BFA2A03A29C857EC | [11 empty] | 103.26 | 50 | 0 | 3500 | 0 |  | 300 | 400 | Y | Y | 0 | 4390 | 0 |  | 299 | 400 | Y | Y | N | [6 empty] | RB080.00 | C
A67595 | 2021-10-19 | 1 | C |  | 7 | B | AE8617HG | 소입성보증강 | C | BM#1 | 1626 | 38 | 1622 | 1555 | 29 | 5600 |  | 3 | 0.24 | 17 |  | -1.6 | 1586 | 1622 | 0 | 220.74 |  | 32 | 48 | 82 | Y |  | 2021-10-19 21:00 | 74 | 1100 | 26 | 23 | 21 | 21 | 22 | 22 | 21 | 21 | 20 | 19 | 19 | 18 | 18 | 15 | 20 | 22 | 15 | 21 | -0.13 | Y | 55 | Y | -0.2 | [7 empty] | N | N | N | N | 200 | 0.4 | 77 | 84610 | 97286 | -1186 | 15000 | 12 | 2 |  | 2021-10-19 21:18 | 1586 | 113 |  | 40 |  | *전공정요청 잔강미이월(수강기중기2호기) - 이상재 등록 *감속주입(전기로 전극봉이상) - 20%이상 감속 이상재 등록 101~105.201~205 | [14 empty] | 87.77 | 100 | 0 | 0 | 0 |  | 410 |  | Y | Y | 0 | 0 | 0 |  | 411 |  | Y | Y | N |  |  | N |  |  |  | BT180180 | H
B66993 | 2021-10-19 | 2 | C | TUNDISH교체전 | 8 | A | AE8617HG | 소입성보증강 | C | BM#1 | 1614 | 48 | 1647 | 1551 | 44 | 8200 |  | 1 | 0.52 | 18 |  | -2.57 | 1586 | 1653 | 0 | 44.06 | 0 | 6 | 56 | 64 | Y |  | 2021-10-19 22:40 | 74 | 1099 | 13 | 13 | 26 | 32 | 35 | 37 | 37 | 37 | 36 | 35 | 34 | 34 | 32 | 32 | 32 | 37 | 32 | 37 | -0.14 | Y | 35 | Y | -0.4 | [7 empty] | N | N | N | N | 190 | 0.48 | 65 | 102502 | 100826 | -776 | 2000 | 12 | 2 |  | 2021-10-19 22:46 | 1586 | 115 |  | 19 |  | *전공정요청 잔강미이월(수강기중기2호기) - 이상재 등록 *전공정 요청으로 감속주입(전기로 전극봉이상) |  | 99F520EF58CA481B8D6DA1C79D6DC3D7 | 3AE95274EF634AA498F7279BF094DDA9 | [11 empty] | 102.5 | 100 | 0 | 2640 | 0 |  | 410 |  | Y | Y | 0 | 2500 | 0 |  | 411 |  | Y | Y | N | [6 empty] | BT180180 | C
A67596 | 2021-10-19 | 1 | C | TUNDISH교체 | 1 | A | SF40CVM2 | 합금강 | D | BM#2 | 1635 | 42 | 1640 | 1568 | 29 | 6000 |  | 3 | 0.25 | 20 |  | -1.79 | 1586 | 1633 | 0 | 283.24 |  | 36 | 36 | 81 | Y |  | 2021-10-19 22:11 | 89 | 1100 | -528 | -444 | 25 | 19 | 14 | 23 | 28 | 30 | 33 | 34 | 35 | 35 | 37 | 37 | 29 | 37 | 37 | 0 | 0 |  |  | Y | 0.4 |  | 2.2 | 2.2 |  |  |  |  | N | N | N | N | 220 | 0.48 | 61 | 101532 | 95696 | 8954 | 15300 | 07 | 2 |  | 2021-10-19 22:35 | 1586 | 142 |  | 59 |  | * T/D FLUX 용탕부: 220 KG / 유탕부: 10KG 투입. * BUTT 타입롱노즐사용(슬리브타입.) | [14 empty] | 97.21 | 50 | 1000 | 0 | 0 |  | 651 | 400 | Y | Y | 1000 | 0 | 0 |  | 652 | 400 | Y | Y | N |  |  | Y | Y |  |  | BT180180 | H
A67597 | 2021-10-19 | 1 | C |  | 2 | A | SF40CVM2 | 합금강 | D | BM#2 | 1640 | 51 | 1598 | 1589 | 32 | 4700 |  | 3 | 0.24 | 18 |  | -1.67 | 1568 | 1607 | 0 | 244.03 |  | 29 | 29 | 63 | Y |  | 2021-10-19 23:13 | 71 | 1091 | 35 | 29 | 26 | 26 | 26 | 26 | 25 | 25 | 26 | 26 | 25 | 25 |  | 25 | 26 | 26 | 25 | 26 | -0.02 | Y | 45 | Y | 0 | [7 empty] | N | N | N | N | 220 | 0.51 | 57 | 101532 | 92395 | 7055 | 15800 | 07 | 2 |  | 2021-10-19 23:29 | 1568 | 148 |  | 58 | [16 empty] | 102.82 | 50 | 0 | 0 | 0 |  | 651 | 400 | Y | Y | 0 | 0 | 0 |  | 652 | 400 | Y | Y | N |  |  | Y |  |  |  | BT180180 | H
B66994 | 2021-10-19 | 2 | C | TUNDISH교체 | 1 | A | SMN415M | 합금강 | C1 | BM#1 | 1618 | 45 | 1682 | 1577 | 40 | 8100 |  | 1 | 0.57 | 17 |  | -2.62 | 1598 | 1680 | 20.74 | 0 | 0 | 35 | 79 | 62 | Y |  | 2021-10-19 23:50 | 83 | 1095 | -405 | -70 | 25 | 20 | 21 | 25 | 28 | 29 | 31 | 31 | 32 | 32 | 32 | 32 | 25 | 32 | 32 | 32 | 0 |  | 15 | Y | 0 | 1.2 | 2.27 | 2.27 | 1.87 |  |  |  | N | N | N | N | 150 | 0.43 | 66 | 87520 | 99005 | -555 | 15000 | 10 | 1 |  | 2021-10-19 23:53 | 1598 | 138 |  | 37 |  | *T/D FLUX 유:10,용:120kg *전공정 요청으로 감속주입 (LF작업지연) *첫Heat 수소측정치 OVER되어 이상재 등록및 생관통보-ID:101.102.201.202 | [14 empty] | 85.64 | 100 | 700 | 0 | 0 |  | 490 |  | Y | Y | 700 | 0 | 0 |  | 491 |  | Y | Y | N | [6 empty] | BM510510 | C
A67598 | 2021-10-19 | 1 | C |  | 3 | A | SF40CVM2 | 합금강 | D | BM#2 | 1606 | 40 | 1612 | 1542 | 28 | 5700 |  | 3 | 0.27 | 16 |  | -1.94 | 1575 | 1616 | 0 | 229.43 |  | 1 | 60 | 41 | Y |  | 2021-10-20 00:25 | 78 | 1109 | 24 | 23 | 26 | 29 | 31 | 33 | 33 | 32 | 32 | 32 | 32 | 31 |  | 31 | 30 | 33 | 31 | 32 | -0.05 | Y | 30 | Y | -0.2 | [7 empty] | N | N | N | N | 210 | 0.5 | 58 | 101532 | 91051 | 7099 | 15900 | 07 | 2 |  | 2021-10-20 00:47 | 1575 | 118 |  | 44 | 17 | [15 empty] | 103.98 | 50 | 0 | 0 | 0 |  | 651 | 400 | Y | Y | 0 | 0 | 0 |  | 652 | 400 | Y | Y | N |  |  | Y |  |  |  | BT180180 | H
B66995 | 2021-10-19 | 2 | C |  | 2 | A | SMN415M | 합금강 | C1 | BM#1 | 1599 | 67 | 1646 | 1566 | 43 | 7700 |  | 1 | 0.53 | 14 |  |  | 1596 |  | 0.11 | 0 | 0 | 16 | 75 | 62 | Y |  | 2021-10-20 01:39 | 81 | 1097 | 30 | 30 | 35 | 38 | 38 | 39 | 39 | 38 | 37 | 36 | 35 | 35 | 33 | 31 | 35 | 39 | 31 | 38 | -0.18 | Y | 45 | Y | -0.2 |  |  |  | 1.56 |  |  |  | N | N | N | N | 140 | 0.45 | 69 | 105024 | 99850 | -2300 | 15000 | 10 | 1 |  | 2021-10-20 01:25 | 1596 | 131 |  | -4 |  | *전공정 요청으로 감속주입 (LF작업지연) | [14 empty] | 107.66 | 100 | 0 | 0 | 0 |  | 490 |  | Y | Y | 0 | 0 | 0 |  | 491 |  | Y | Y | N | [6 empty] | BM510510 | C
A67599 | 2021-10-19 | 1 | C |  | 4 | A | SF40CVM2 | 합금강 | D | BM#2 | 1610 | 40 | 1616 | 1564 | 28 | 5400 |  | 3 | 0.27 | 16 |  | -1.8 | 1573 | 1612 | 0 | 202.58 |  | 32 | 49 | 50 | Y |  | 2021-10-20 01:26 | 76 | 1092 | 31 | 30 | 32 | 33 | 33 | 33 | 33 | 32 | 32 | 31 | 30 | 29 | 28 | 28 | 31 | 33 | 28 | 33 | -0.11 | Y | 45 | Y | -0.2 | [7 empty] | N | N | N | N | 200 | 0.49 | 62 | 93071 | 96737 | 6913 | 14700 | 07 | 2 |  | 2021-10-20 01:45 | 1573 | 113 |  | 42 | [16 empty] | 90.62 | 54.55 | 0 | 0 | 0 |  | 651 | 400 | Y | Y | 0 | 0 | 0 |  | 652 | 400 | Y | Y | N |  |  | Y |  |  |  | BT180180 | H
B66996 | 2021-10-19 | 2 | C |  | 3 | A | SMN415M | 합금강 | C1 | BM#1 | 1599 | 43 | 1643 | 1532 | 38 | 7700 |  | 1 | 0.53 | 16 |  | -2.54 | 1575 | 1646 | 9.6 | 0 | 0 | 18 | 55 | 97 | Y |  | 2021-10-20 02:48 | 60 | 1100 | 29 | 27 | 28 | 27 | 27 | 26 | 24 | 23 | 22 | 21 | 20 | 19 | 18 | 16 | 24 | 28 | 16 | 27 | -0.22 |  | 55 | Y | -0.4 |  |  |  | 1.54 |  |  |  | N | N | N | N | 130 | 0.45 | 67 | 105024 | 95940 | -940 | 13300 | 10 | 1 |  | 2021-10-20 02:24 | 1575 | 122 |  | -3 |  | *전공정 요청으로 감속주입 (VD작업지연) *L/D강제개공으로 나탕주입ID:106.206 | [6 empty] | 444009EAC6EE442A86CCBA5C77DC702F | 2D00285CB1CE468295F91410485BAC75 | C4C83296DA6A46CFBA18D98A7C484D1C |  | 4E49A57048594781AF95BD0FDD6AD27C | 2306DF76A12B4CFFA03DDD981C0C4FA6 | FF9B1B872A3941ECB7D00500AA15ABD1 |  | 110.55 | 100 | 0 | 0 | 0 |  | 490 |  | Y | Y | 0 | 0 | 0 |  | 491 |  | Y | Y | N | [6 empty] | BM510510 | C
A67600 | 2021-10-19 | 1 | C |  | 5 | A | SF40CVM2 | 합금강 | D | BM#2 | 1634 | 37 | 1615 | 1567 | 29 | 5200 |  | 3 | 0.27 | 15 |  | -1.77 | 1574 | 1611 | 0 | 197.98 |  | 36 | 37 | 49 | Y |  | 2021-10-20 02:38 | 77 | 1091 | 26 | 32 | 34 | 37 | 38 | 39 | 39 | 39 | 38 | 38 | 37 | 36 | 36 | 36 | 36 | 39 | 36 | 39 | -0.08 | Y | 35 | Y | 0 | [7 empty] | N | N | N | N | 190 | 0.5 | 63 | 93071 | 98532 | 7018 | 15400 | 07 | 2 |  | 2021-10-20 03:03 | 1574 | 99 |  | 32 | 15 | [15 empty] | 9307100 | 45.45 | 0 | 0 | 0 |  | 651 | 400 | Y | Y | 0 | 0 | 0 |  | 652 | 400 | Y | Y | N |  |  | Y |  |  |  | BT180180 | H
B66997 | 2021-10-19 | 2 | C |  | 4 | A | SMN415M | 합금강 | C1 | BM#1 | 1613 | 42 | 1647 | 1564 | 37 | 7100 |  | 1 | 0.52 | 16 |  | -2.56 | 1588 | 1649 | 9.83 | 0 | 0 | 6 | 57 | 86 | N | 1 | 2021-10-20 03:41 | 73 | 1099 | 13 | 12 | 21 | 26 | 27 | 28 | 28 | 27 | 26 | 25 | 24 | 23 | 21 | 19 | 24 | 28 | 19 | 0 | -0.22 | Y | 40 | Y | -0.4 |  |  |  | 1.26 |  |  |  | N | N | N | N | 120 | 0.47 | 63 | 87520 | 99188 | -1438 | 14400 | 10 | 1 |  | 2021-10-20 03:43 | 1588 | 117 |  | 13 |  | *전공정 요청으로 감속주입 (VD작업지연) *L/D강제개공으로 나탕주입ID:101.201 | [14 empty] | 89.08 | 100 | 0 | 0 | 0 |  | 490 |  | Y | Y | 0 | 0 | 0 |  | 491 |  | Y | Y | N | [6 empty] | BM510510 | C
A67601 | 2021-10-19 | 1 | C |  | 6 | A | SF40CVM2 | 합금강 | D | BM#2 | 1625 | 39 | 1600 | 1558 | 34 | 4800 |  | 3 | 0.3 | 16 |  | -1.68 | 1564 | 1600 | 0 | 174.76 |  | 29 | 30 | 56 | Y |  | 2021-10-20 03:41 | 67 | 1105 | 35 | 33 | 33 | 32 | 32 | 32 | 31 | 31 | 30 | 30 | 29 | 29 |  | 29 | 31 | 33 | 29 | 32 | -0.09 |  | 45 | Y | 0 | [7 empty] | N | N | N | N | 180 | 0.5 | 63 | 84610 | 97158 | 7092 | 15600 | 07 | 2 |  | 2021-10-20 04:08 | 1564 | 103 |  | 33 | [8 empty] | 35E8901285D9468D9F36C20830A32DCE | F6E0E2A9CB494118BCB6C0D283612C0A | C03B92C9FD5F44FDA41B5B3A15C11093 |  | 046DA24AA9B14DF6948A25B81068A3F1 | E9C3ECED2D8F414696140354FAD4A368 | 2F4529E9E6DF44DB8B1CBFAE6253B637 |  | 81.91 | 100 | 0 | 0 | 0 |  | 651 | 400 | Y | Y | 0 | 0 | 0 |  | 652 | 400 | Y | Y | N |  |  | Y |  |  |  | BT180180 | H
B66998 | 2021-10-19 | 2 | C |  | 5 | A | SMN415M | 합금강 | C1 | BM#1 | 1598 | 43 | 1649 | 1550 | 38 | 7200 |  | 1 | 0.61 | 15 |  | -2.19 | 1585 | 1647 | 11.84 | 0 | 0 | 35 | 80 | 59 | Y |  | 2021-10-20 04:39 | 70 | 1090 | 17 | 15 | 26 | 30 | 33 | 34 | 34 | 33 | 32 | 31 | 31 | 29 | 28 | 28 | 29 | 34 | 28 | 0 | -0.17 | Y | 35 | Y | -0.2 |  |  |  | 1.42 |  |  |  | N | N | N | N | 110 | 0.48 | 62 | 105024 | 93251 | 6049 |  | 10 | 1 |  | 2021-10-20 04:42 | 1585 | 119 |  | 18 |  | *전공정 요청으로 감속주입 (전기로 간이보수) | [14 empty] | 105.71 | 100 | 0 | 0 | 0 |  | 490 |  | Y | Y | 0 | 0 | 0 |  | 491 |  | Y | Y | N | [6 empty] | BM510510 | C
A67602 | 2021-10-19 | 1 | D |  | 7 | A | SF40CVM2 | 합금강 | D | BM#2 | 1598 | 40 | 1609 | 1543 | 29 | 5200 |  | 3 | 0.32 | 16 |  | -1.67 | 1566 | 1602 | 0 | 180.62 |  | 1 | 61 | 58 | Y |  | 2021-10-20 04:49 | 69 | 1107 | 29 | 29 | 29 | 30 | 30 | 29 | 29 | 28 | 27 | 26 | 26 | 25 |  | 25 | 28 | 30 | 25 | 29 | -0.12 | Y | 40 | Y | -0.2 | [7 empty] | N | N | N | N | 170 | 0.51 | 60 | 84610 | 96224 | 7126 | 16200 | 07 | 2 |  | 2021-10-20 05:10 | 1566 | 102 |  | 28 | [16 empty] | 82.51 | 100 | 0 | 0 | 0 |  | 651 | 400 | Y | Y | 0 | 0 | 0 |  | 651 | 400 | Y | Y | N |  |  | Y |  |  |  | BT180180 | H
B66999 | 2021-10-19 | 2 | D |  | 6 | A | SMN415M | 합금강 | C1 | BM#1 | 1626 | 39 | 1657 | 1569 | 33 | 6400 |  | 1 | 0.54 | 16 |  | -2.45 | 1584 | 1649 | 7.74 | 0 | 0 | 16 | 76 | 52 | Y |  | 2021-10-20 05:40 | 69 | 1101 | 27 | 30 | 32 | 35 | 35 | 34 | 34 | 31 | 30 | 29 |  |  |  | 29 | 32 | 35 | 29 | 0 | -0.17 | Y | 35 | Y | -0.2 |  |  |  | 1.24 |  |  |  | N | N | N | N | 100 | 0.52 | 54 | 87520 | 90300 | 6450 | 15800 | 10 | 1 |  | 2021-10-20 05:40 | 1584 | 120 |  | 20 | [16 empty] | 90.46 | 100 | 0 | 0 | 0 |  | 450 |  | Y | Y | 0 | 0 | 0 |  | 451 |  | Y | Y | N | [6 empty] | BM510510 | C
A67603 | 2021-10-19 | 1 | D | 연주종료 | 8 | A | SF40CVM2 | 합금강 | D | BM#2 | 1614 | 37 | 1613 | 1540 | 26 | 5300 |  | 3 | 0.31 | 20 |  | -1.4 | 1566 | 1602 | 0 | 249.03 |  | 32 | 50 | 62 | Y |  | 2021-10-20 05:50 | 69 | 1092 | 24 | 25 | 27 | 29 | 30 | 30 | 30 | 29 | 29 | 28 | 28 |  |  | 28 | 28 | 30 | 28 | 30 | -0.06 | Y | 35 | Y | 0 | [7 empty] | N | N | N | N | 220 | 0.51 | 58 | 94084 | 89720 | 7030 | 1800 | 07 | 2 |  | 2021-10-20 06:04 | 1566 | 102 |  | 27 |  | * 연주종료 : 07 : 28 | 00679ECA90A2478EA429DBD6DF07DE86 | B4CA8AA02E884D9A9758593229902912 | 5B62402C50654F47964F59DD682D7BF3 | [11 empty] | 98.31 | 100 | 0 | 3400 | 0 |  | 650 | 400 | Y | Y | 0 | 3300 | 0 |  | 652 | 400 | Y | Y | N |  |  | Y |  |  |  | BT180180 | H
B67000 | 2021-10-19 | 2 | D |  | 7 | A | SMN415M | 합금강 | C1 | BM#1 | 1596 | 41 | 1652 | 1549 | 35 | 6800 |  | 1 | 0.68 | 16 |  | -2.73 | 1578 | 1647 | 16.61 | 0 | 0 | 18 | 56 | 43 | Y |  | 2021-10-20 06:28 | 63 | 1099 | 26 | 26 | 29 | 30 | 30 | 29 | 29 | 28 | 26 | 25 | 25 | 24 | 22 | 22 | 27 | 30 | 22 | 29 | -0.18 | Y | 45 | Y | -0.4 |  |  |  | 1.11 |  |  |  | N | N | N | N | 150 | 0.51 | 60 | 105024 | 97468 | -3218 | 15900 | 10 | 1 |  | 2021-10-20 06:35 | 1578 | 118 |  | 29 | [16 empty] | 111.43 | 100 | 0 | 0 | 0 |  | 450 |  | Y | Y | 0 | 0 | 0 |  | 451 |  | Y | Y | N | [6 empty] | BM510510 | C
B67021 | 2021-10-20 | 2 | D |  | 8 | A | SMN415M | 합금강 | C1 | BM#1 | 1581 | 46 | 1643 | 1547 | 38 | 6800 |  | 1 | 0.64 | 16 |  | 0 | 1569 | 1630 | 18.24 | 0 | 0 | 6 | 58 | 48 | Y |  | 2021-10-20 07:39 | 54 | 1089 | 21 | 21 | 23 | 24 | 24 | 25 | 24 | 23 | 21 | 20 | 19 | 17 | 16 | 16 | 22 | 25 | 16 | 24 | -0.26 | Y | 35 | Y | -0.2 |  |  |  | 1.24 |  |  |  | N | N | N | N | 140 | 0.52 | 59 | 105024 | 99009 | -1009 | 15500 | 10 | 1 |  | 2021-10-20 07:50 | 1569 | 110 |  | 18 | [16 empty] | 107.28 | 100 | 0 | 0 | 0 |  | 450 |  | Y | Y | 0 | 0 | 0 |  | 451 |  | Y | Y | N | [6 empty] | BM510510 | C
B67022 | 2021-10-20 | 2 | D |  | 9 | A | SMN415M | 합금강 | C1 | BM#1 | 1596 | 48 | 1638 | 1551 | 37 | 7400 |  | 1 | 0.68 | 16 |  | 0 | 1639 | 1639 | 19.41 | 0 | 0 | 5 | 26 | 8231 | Y |  | 2021-10-20 08:43 | 124 | 1098 | 15 | 13 | 16 | 19 | 19 | 18 | 17 | 16 | 15 | 13 | 12 | 10 |  | 10 | 16 | 19 | 10 | 0 | -0.2 | Y | 45 | Y | -0.4 |  |  |  | 1.35 |  |  |  | N | N | N | N | 130 | 0.53 | 61 | 87520 | 102040 | -590 | 14800 | 10 | 1 |  | 2021-10-20 08:49 | 1639 | 114 |  | 14 | [7 empty] | FC8F87EEB5C849599D878937FE100895 | F328DB3C4A9C4892AFCF11E6FD62E195 | 21DFE199F1E24D059FC2AFD46F62A512 |  | 4591E5036A314EFC8B84C205C181F650 | 3E08F43D3C3D4AD0B741CC676FCC1D61 | 8C0260362F024E61B78F646F8115465D |  |  | 86.57 | 100 | 0 | 0 | 0 |  | 450 |  | Y | Y | 0 | 0 | 0 |  | 451 |  | Y | Y | N | [6 empty] | BM510510 | C
B67023 | 2021-10-20 | 2 | D | TUNDISH교체전 | 10 | A | SMN415M | 합금강 | C1 | BM#1 | 1614 | 33 | 1634 | 1558 | 30 | 5600 |  | 3 | 0.32 | 17 |  | -2.1 | 1590 | 1634 | 130.15 | 94.28 |  | 35 | 81 | 120 | Y |  | 2021-10-20 09:14 | 75 | 1097 | 7 | 7 | 15 | 23 | 27 | 30 | 31 | 31 | 31 | 32 | 31 | 32 |  | 32 | 27 | 32 | 31 | 31 | -0.2 | Y | 5 | Y | 0.2 |  |  |  | 1.27 |  |  |  | N | N | N | N | 120 | 0.52 | 58 | 87520 | 99340 | -390 | 1500 | 10 | 1 |  | 2021-10-20 09:26 | 1590 | 113 |  | 46 |  |  | 37BC5345A8B24BD4A49FFF4FEC0E8BF0 | CC4B760983B0460BBE1546106766313A | AB89CC1DF6D3477D8BDB66BCAA6BCBFE | [11 empty] | 88.4 | 100 | 0 | 4400 | 0 |  | 450 |  | Y | Y | 0 | 4200 | 0 |  | 451 |  | Y | Y | N | [6 empty] | BM510510 | C
A67606 | 2021-10-20 | 1 | D | TUNDISH교체 | 1 | A | SM48CH | 탄소강 | B | BM#1 | 1680 | 96 | 1674 | 1587 | 53 | 9000 |  | 1 | 0.73 | 21 |  | -2.41 | 1597 | 1675 | 0.02 | 47.72 | 0 | 1 | 62 | 64 | N | 1 | 2021-10-20 10:16 | 106 | 1088 | -249 | -144 | 36 | 31 | 36 | 39 | 39 | 41 | 41 | 41 | 39 | 37 | 34 | 34 | 38 | 41 | 34 | 41 | -0.28 |  | 25 | Y | -0.6 |  | 2.67 | 2.67 | 2.16 |  |  |  | N | N | N | N | 210 | 0.48 | 57 | 84610 | 92570 | -145070 | 14600 | 02 | 2 |  | 2021-10-20 10:37 | 1597 | 225 |  | 67 |  | *T/D FLUX 유:15KG 용:120KG *래들미개공으로 강제개공함 이상공정등록 ID101.102.201.202 *수소측정 기준초과(10분) ID:101.102.201.202 | [14 empty] | 87.77 | 100 | 1000 | 0 | 0 |  | 650 |  | Y | N | 1000 | 0 | 0 |  | 651 |  | Y | N | N | Y | [5 empty] | BT180180 | H
B67025 | 2021-10-20 | 2 | D |  | 2 | A | SM48CH | 탄소강 | B | BM#1 | 1625 | 38 | 1633 | 1575 | 35 | 6000 |  | 1 | 0.68 | 17 |  | -0.33 | 1556 | 1619 | 0 | 40.61 | 0 | 18 | 57 | 133 | Y |  | 2021-10-20 11:58 | 65 | 1090 | 34 | 32 | 31 | 31 | 30 | 29 | 29 | 28 | 26 | 24 |  |  |  | 24 | 29 | 31 | 24 | 0 | -0.17 |  | 40 | Y | -0.4 | [7 empty] | N | N | N | N | 200 | 0.5 | 58 | 101532 | 93977 | 3323 | 14300 | 02 | 2 |  | 2021-10-20 12:04 | 1556 | 124 |  | 23 | [16 empty] | 104.73 | 100 | 0 | 0 | 0 |  | 650 |  | Y | N | 0 | 0 | 0 |  | 651 |  | Y | N | N | Y | [5 empty] | BT180180 | H
B67026 | 2021-10-20 | 2 | B |  | 3 | A | SM48CH | 탄소강 | B | BM#1 | 1633 | 41 | 1625 | 1561 | 36 | 5800 |  | 1 | 0.77 | 17 |  | -2.54 | 1552 | 1623 | 0 | 38.03 | 0 | 5 | 27 | 64 | Y |  | 2021-10-20 13:06 | 61 | 1089 | 22 | 24 | 29 | 29 | 29 | 28 | 27 | 25 | 25 | 23 | 22 | 21 |  | 21 | 26 | 29 | 21 | 29 | -0.18 |  | 45 | Y | -0.2 | [7 empty] | N | N | N | N | 190 | 0.49 | 59 | 84610 | 91275 | 1425 | 15500 | 02 | 2 |  | 2021-10-20 13:16 | 1552 | 108 |  | 15 | [16 empty] | 89.77 | 100 | 0 | 0 | 0 |  | 650 |  | Y | N | 0 | 0 | 0 |  | 651 |  | Y | N | N | Y | [5 empty] | BT180180 | H
B67027 | 2021-10-20 | 2 | B |  | 4 | A | SM48CH | 탄소강 | B | BM#1 | 1637 | 37 | 1626 | 1561 | 29 | 5200 |  | 1 | 0.8 | 17 |  | 0 | 1549 | 1621 | 0 | 24.45 | 0 | 35 | 82 | 82 | Y |  | 2021-10-20 14:11 | 58 | 1087 | 18 | 22 | 27 | 29 | 30 | 31 | 30 | 31 | 30 | 30 | 31 | 30 |  | 30 | 28 | 31 | 30 | 31 | -0.03 | Y | 30 | Y | -0.2 | [7 empty] | N | N | N | N | 180 | 0.5 | 61 | 101532 | 97825 | 775 | 14500 | 02 | 2 |  | 2021-10-20 14:14 | 1549 | 107 |  | 10 | [16 empty] | 100.73 | 100 | 0 | 0 | 0 |  | 650 |  | Y | N | 0 | 0 | 0 |  | 651 |  | Y | N | N | Y | [5 empty] | BT180180 | H
B67028 | 2021-10-20 | 2 | B |  | 5 | A | SM48CH | 탄소강 | B | BM#1 | 1590 | 44 | 1617 | 1520 | 33 | 6400 |  | 1 | 0.57 | 17 |  | -0.83 | 1560 | 1618 | 0 | 26.43 | 0 | 1 | 63 | 50 | Y |  | 2021-10-20 15:04 | 69 | 1094 | 29 | 29 | 34 | 36 | 37 | 37 | 37 | 36 | 36 | 35 | 34 | 32 | 32 | 32 | 35 | 37 | 32 | 37 | -0.12 | Y | 40 | Y | 0 | [7 empty] | N | N | N | N | 170 | 0.5 | 58 | 101532 | 93221 | 4979 | 15300 | 02 | 2 |  | 2021-10-20 15:09 | 1560 | 108 |  | 20 | [16 empty] | 105.54 | 100 | 0 | 0 | 0 |  | 650 |  | Y | N | 0 | 0 | 0 |  | 651 |  | Y | N | N | Y | [5 empty] | BT180180 | H
B67029 | 2021-10-20 | 2 | B |  | 6 | A | SM48CH | 탄소강 | B | BM#1 | 1587 | 36 | 1614 | 1546 | 31 | 6300 |  | 1 | 0.59 | 17 |  | -2.31 | 1558 | 1617 | 0 | 19.48 | 0 | 16 | 78 | 149 | Y |  | 2021-10-20 16:08 | 67 | 1082 | 31 | 30 | 32 | 33 | 33 | 33 | 31 | 30 | 29 | 28 | 26 | 23 | 21 | 21 | 29 | 33 | 21 | 33 | -0.27 | Y | 45 | Y | -0.4 | [7 empty] | N | N | N | N | 210 | 0.48 | 61 | 84610 | 94516 | 3634 | 14800 | 02 | 2 |  | 2021-10-20 16:13 | 1558 | 96 |  | 15 |  | *전공정요청 감속주입 | [14 empty] | 86.91 | 100 | 0 | 0 | 0 |  | 650 |  | Y | N | 0 | 0 | 0 |  | 651 |  | Y | N | N | Y | [5 empty] | BT180180 | H
A67607 | 2021-10-20 | 1 | B | 연주시작 | 1 | A | 42CRMO4MS | 합금강 | E1 | BM#2 | 1597 | 79 | 1636 | 1520 | 52 | 10700 |  | 3 | 0.17 | 25 |  | -1.62 | 1578 | 1628 | 98.63 | 118.54 |  | 18 | 58 | 33 | Y |  | 2021-10-20 16:21 | 85 | 1085 | -425 | -93 | 36 | 26 | 31 | 35 | 37 | 40 | 42 | 42 | 43 | 42 | 42 | 42 | 38 | 43 | 42 | 42 | 0 |  | 10 | Y | 0 |  | 2.96 | 2.96 | 2.1 |  |  |  | N | N | N | N | 220 | 0.44 | 64 | 84722 | 92360 | 4340 | 14900 | 15 | 1 |  | 2021-10-20 16:28 | 1578 | 156 |  | 16 |  | *START 16:40 * T/D FLUX 용탕부: 220 KG / 유탕부: 10KG 투입. * BUTT 타입롱노즐사용(슬리브타입.) *수소 10분 측정값 기준치 초과, 생관통보 *STR#1.2 코너히터기 건조로 미적용 | 1F5DAC430FF74B8E8BD745F5225D89EE |  | BCEF5637368941D9AF0173F5AAEBD4E2 | [11 empty] | 87.61 | 100 | 1500 | 0 | 0 |  | 650 | 400 | N | N | 1500 | 0 | 300 |  | 651 | 400 | N | N | N |  | Y | [5 empty] | C
B67030 | 2021-10-20 | 2 | B |  | 7 | A | SM48CH | 탄소강 | B | BM#1 | 1609 | 39 | 1638 | 1530 | 32 | 6600 |  | 1 | 0.53 | 16 |  | -2.59 | 1556 | 1619 | 0 | 13.44 | 0 | 6 | 59 | 384 | Y |  | 2021-10-20 17:15 | 65 | 1088 | 18 | 21 | 27 | 29 | 29 | 29 | 29 | 28 | 26 | 25 | 24 | 23 | 21 | 21 | 26 | 29 | 21 | 29 | -0.18 | Y | 45 | Y | -0.4 | [7 empty] | N | N | N | N | 200 | 0.44 | 60 | 84610 | 85546 | 2704 | 15200 | 02 | 2 |  | 2021-10-20 17:19 | 1556 | 98 |  | 11 |  | *전공정요청 감속주입 *전공정 요청으로 감속주입-감속주입 20%이상으로 이상재및 생관통보 104.105.204.205 (LF작업지연) | [14 empty] | 95.55 | 100 | 0 | 0 | 0 |  | 650 |  | Y | N | 0 | 0 | 0 |  | 651 |  | Y | N | N | Y | [5 empty] | BT180180 | H
A67608 | 2021-10-20 | 1 | B |  | 2 | A | 42CRMO4MS | 합금강 | E1 | BM#2 | 1585 | 55 | 1622 | 1515 | 39 | 8200 |  | 3 | 0.16 | 25 |  | -2.26 | 1556 | 1622 | 110.37 | 56.16 |  | 29 | 32 | 401 | Y |  | 2021-10-20 17:25 | 63 | 1091 | 41 | 35 | 32 | 29 | 28 | 26 | 25 | 24 | 23 | 23 | 22 | 21 |  | 21 | 27 | 32 | 21 | 0 | -0.24 |  | 45 | Y | -0.2 |  |  |  | 0.94 | 1.15 |  |  | N | N | N | N | 220 | 0.49 | 59 | 87520 | 92137 | 5063 | 15500 | 15 | 1 |  | 2021-10-20 17:37 | 1556 | 112 |  | 16 |  | *STR#1.2 코너히터기 건조로 미적용 *샘플채취 300mm ID:403 (수소측정) | [6 empty] | C77B00DD5BB3421AA7A42EBEA6008992 | 784BE37363804F64AF5F6129C005DB50 | 9B11AA991266477E94E69B34D5EE85DA |  | D603F8A7FB5B41EAB1AE3BA0B274A355 | 45C5E3081A93411A90EA58354216F251 | 144E71C4568242859E21407FFE661033 |  | 89.63 | 100 | 0 | 0 | 0 |  | 649 | 400 | N | N | 0 | 0 | 300 |  | 651 | 400 | N | N | N |  | Y |  |  |  |  | BM510510 | C
A67609 | 2021-10-20 | 1 | B |  | 3 | A | 42CRMO4MS | 합금강 | E1 | BM#2 | 1604 | 49 | 1606 | 1512 | 42 | 8000 |  | 3 | 0.14 | 25 |  | -1.65 | 1558 | 1606 | 103.47 | 79.4 |  | 36 | 39 | 538 | Y |  | 2021-10-20 18:28 | 65 | 1102 | 21 | 28 | 31 | 32 | 32 | 31 | 31 | 30 | 29 | 28 | 28 | 27 | 26 | 26 | 29 | 32 | 26 | 31 | -0.13 | Y | 45 | Y | -0.2 | [7 empty] | N | N | N | N | 210 | 0.48 | 63 | 96272 | 96053 | 5047 | 15500 | 15 | 1 |  | 2021-10-20 18:35 | 1558 | 105 |  | 13 |  | *STR#1.2 코너히터기 건조로 미적용 | [14 empty] | 95.41 | 100 | 0 | 0 | 0 |  | 649 | 400 | N | N | 0 | 0 | 0 |  | 651 | 400 | N | N | N |  | Y |  |  |  |  | BM510510 | C
B67031 | 2021-10-20 | 2 | B |  | 8 | A | SM48CH | 탄소강 | B | BM#1 | 1629 | 43 | 1604 | 1530 | 34 | 6800 |  | 1 | 0.6 | 18 |  | 0 | 1556 | 1605 | 0 | 1.55 | 0 | 35 | 83 | 68 | Y |  | 2021-10-20 18:08 | 65 | 1105 | 20 | 21 | 29 | 32 | 33 | 33 | 32 | 32 | 32 | 31 | 30 | 29 | 27 | 22 | 28 | 33 | 22 | 32 | -0.18 | Y | 60 | Y | -0.2 | [7 empty] | N | N | N | N | 190 | 0.4 | 82 | 101532 | 105489 | 2611 | 14500 | 02 | 2 |  | 2021-10-20 18:20 | 1556 | 100 |  | 19 |  | *전공정 요청으로 감속주입-감속주입 20%이상으로 이상재및 생관통보 101~106.201~206 | [14 empty] | 93.92 | 100 | 0 | 0 | 0 |  | 650 |  | Y | N | 0 | 0 | 0 |  | 651 |  | Y | N | N | Y | [5 empty] | BT180180 | H
A67610 | 2021-10-20 | 1 | B |  | 4 | A | 42CRMO4MS | 합금강 | E1 | BM#2 | 1606 | 45 | 1591 | 1531 | 37 | 7100 |  | 3 | 0.14 | 25 |  | -1.44 | 1549 | 1591 | 103.01 | 113.65 |  | 5 | 28 | 205 | Y |  | 2021-10-20 19:30 | 56 | 1105 | 25 | 25 | 23 | 22 | 22 | 21 | 20 | 19 | 18 | 17 | 16 | 16 | 17 | 17 | 20 | 23 | 16 | 0 | -0.16 | Y | 45 | Y | 0.2 | [7 empty] | N | N | N | N | 200 | 0.5 | 59 | 96272 | 94112 | 5438 | 16000 | 15 | 1 |  | 2021-10-20 19:37 | 1549 | 108 |  | 14 |  | *전공정 요청 감속주입 | [14 empty] | 96.66 | 100 | 0 | 0 | 0 |  | 649 | 400 | Y | N | 0 | 0 | 0 |  | 650 | 400 | Y | N | N |  | Y |  |  |  |  | BM510510 | C
B67032 | 2021-10-20 | 2 | B |  | 9 | B | SM48CH | 탄소강 | B | BM#1 | 1612 | 40 | 1623 | 1544 | 32 | 6100 |  | 1 | 0.49 | 17 |  | 0 | 1552 | 1607 | 0 | 19.57 | 0 | 1 | 64 | 68 | Y |  | 2021-10-20 19:30 | 61 | 1105 | 19 | 19 | 23 | 26 | 27 | 28 | 26 | 25 | 25 | 23 | 22 | 21 | 19 | 19 | 24 | 28 | 19 | 19 | -0.26 | Y | 35 | Y | -0.4 | [7 empty] | N | N | N | N | 180 | 0.5 | 59 | 101532 | 93214 | 2986 | 15100 | 02 | 2 |  | 2021-10-20 19:34 | 1552 | 115 |  | 22 |  | *전공정 요청으로 감속주입-감속주입 20%이상으로 이상재및 생관통보 101.201 *산소랜싱 | [14 empty] | 106.65 | 100 | 0 | 0 | 0 |  | 650 |  | Y | N | 0 | 0 | 0 |  | 651 |  | Y | N | N | Y | [5 empty] | BT180180 | H
A67611 | 2021-10-20 | 1 | B |  | 5 | A | 42CRMO4MS | 합금강 | E1 | BM#2 | 1600 | 47 | 1599 | 1531 | 34 | 6600 |  | 3 | 0.14 | 25 |  | -1.4 | 1558 | 1599 | 103.71 | 39.82 |  | 18 | 59 | 69 | Y |  | 2021-10-20 20:25 | 65 | 1096 | 16 | 16 | 25 | 30 | 31 | 31 | 31 | 31 | 30 | 29 | 29 | 28 | 28 | 27 | 28 | 31 | 27 | 31 | -0.09 | Y | 45 | Y | -0.2 |  |  |  |  | 1.13 |  |  | N | N | N | N | 190 | 0.49 | 65 | 96272 | 99788 | 5112 | 15100 | 15 | 1 |  | 2021-10-20 20:33 | 1558 | 103 |  | 19 |  | *샘플채취 300mm ID:303 | [14 empty] | 92.13 | 45.45 | 0 | 0 | 300 |  | 649 | 400 | Y | N | 0 | 0 | 0 |  | 650 | 400 | Y | N | N |  | Y |  |  |  |  | BM510510 | C
B67033 | 2021-10-20 | 2 | B |  | 10 | A | SM48CH | 탄소강 | B | BM#1 | 1645 | 45 | 1623 | 1516 | 34 | 7400 |  | 1 | 0.52 | 20 |  | 0 | 1550 | 1625 | 0 | 24.93 | 0 | 16 | 79 | 72 | Y |  | 2021-10-20 20:34 | 59 | 1091 | 19 | 22 | 27 | 29 | 30 | 30 | 29 | 28 | 27 | 26 | 25 | 23 |  | 23 | 26 | 30 | 23 | 0 | -0.2 | Y | 35 | Y | -0.4 | [7 empty] | N | N | N | N | 170 | 0.51 | 58 | 84610 | 97237 | 2963 | 15000 | 02 | 2 |  | 2021-10-20 20:39 | 1550 | 109 |  | 17 | [16 empty] | 85.38 | 100 | 0 | 0 | 0 |  | 650 |  | Y | N | 0 | 0 | 0 |  | 651 |  | Y | N | N | Y | [5 empty] | BT180180 | H
A67612 | 2021-10-20 | 1 | C |  | 6 | A | 42CRMO4MS | 합금강 | E1 | BM#2 | 1623 | 42 | 1592 | 1521 | 35 | 6500 |  | 3 | 0.14 | 25 |  | -1.62 | 1545 | 1592 | 103.64 | 64.17 |  | 29 | 33 | 75 | Y |  | 2021-10-20 21:26 | 52 | 1095 | 26 | 25 | 22 | 21 | 19 | 18 | 18 | 17 | 16 | 15 | 15 | 15 |  | 15 | 19 | 22 | 15 | 15 | -0.14 |  | 50 | Y | 0 | [7 empty] | N | N | N | N | 180 | 0.51 | 59 | 96272 | 94783 | 5067 | 14900 | 15 | 1 |  | 2021-10-20 21:33 | 1545 | 106 |  | 23 | [16 empty] | 96.32 | 54.55 | 0 | 0 | 0 |  | 649 | 400 | Y | N | 0 | 0 | 0 |  | 650 | 400 | Y | N | N |  | Y |  |  |  |  | BM510510 | C
B67034 | 2021-10-20 | 2 | C |  | 11 | A | SM48CH | 탄소강 | B | BM#1 | 1645 | 46 | 1552 | 1528 | 39 | 7500 |  | 1 | 0.49 | 17 |  | 0 | 1551 | 1609 | 0 | 20.51 | 0 | 6 | 60 | 76 | Y |  | 2021-10-20 21:41 | 60 | 1102 | 22 | 23 | 31 | 32 | 33 | 32 | 31 | 30 | 29 | 28 | 27 | 25 | 24 | 22 | 28 | 33 | 22 | 0 | -0.24 | Y | 45 | Y | -0.4 | [7 empty] | N | N | N | N | 210 | 0.49 | 67 | 101532 | 101758 | 2992 | 14900 | 02 | 2 |  | 2021-10-20 21:45 | 1551 | 103 |  | 9 |  | *전공정 요청 감속주입 (진공중 오버플러 슬라그제거작업) | [14 empty] | 98.38 | 100 | 0 | 0 | 0 |  | 650 |  | Y | N | 0 | 0 | 0 |  | 651 |  | Y | N | N | Y | [5 empty] | BT180180 | H
A67613 | 2021-10-20 | 1 | C |  | 7 | A | 42CRMO4MS | 합금강 | E1 | BM#2 | 1636 | 42 | 1597 | 1585 | 28 | 5500 |  | 3 | 0.15 | 25 |  | -1.61 | 1553 | 1600 | 173.86 | 19.96 |  | 36 | 40 | 59 | Y |  | 2021-10-20 22:23 | 60 | 1088 | 14 | 13 | 19 | 22 | 24 | 25 | 25 | 25 | 24 | 23 | 22 | 22 | 22 | 22 | 22 | 25 | 22 | 25 | -0.07 | Y | 35 | Y | 0 |  |  |  | 1.36 |  |  |  | N | N | N | N | 170 | 0.49 | 62 | 86986 | 96641 | 5259 | 14700 | 15 | 1 |  | 2021-10-20 22:35 | 1553 | 110 |  | 26 |  | *전공정 요청 감속주입 *래들 잔강 5.3톤에서 슬러그 조기 유입,이상공정 등록 및 생관통보 | [14 empty] | 85.91 | 50 | 0 | 0 | 0 |  | 649 | 400 | Y | N | 0 | 0 | 0 |  | 651 | 400 | Y | N | N |  | N |  |  |  |  | BM510510 | C
B67035 | 2021-10-20 | 2 | C |  | 12 | A | SM48CH | 탄소강 | B | BM#1 | 1665 | 42 | 1626 | 1582 | 32 | 5500 |  | 1 | 0.68 | 16 |  | -2.03 | 1554 | 1619 | 5.5 | 12.55 | 0 | 35 | 84 | 63 | Y |  | 2021-10-20 22:43 | 63 | 1091 | 20 | 20 | 32 | 37 | 39 | 39 | 39 | 39 | 38 | 37 | 36 | 34 | 33 | 32 | 35 | 39 | 32 | 39 | -0.16 | Y | 45 | Y | -0.2 | [7 empty] | N | N | N | N | 200 | 0.5 | 61 | 101532 | 99975 | 2675 | 15000 | 02 | 2 |  | 2021-10-20 22:49 | 1554 | 113 |  | 15 | [8 empty] | 6A1D14AAB2C543949AAA6133E381FAE2 | 2CC1C69831024BE4B581C67FF64C0607 | E532C3E7F9554E7DAE15CE7C5E2E4AA9 |  | 35518F1343284925A26A6DE71252B4AB | CCF77A727D0A4D728336CAA3EF461A9C | FA46824B840C47CB8F23D5632BD30D45 |  | 98.62 | 100 | 0 | 0 | 0 |  | 650 |  | Y | N | 0 | 0 | 0 |  | 651 |  | Y | N | N | Y | [5 empty] | BT180180 | H
A67614 | 2021-10-20 | 1 | C | TUNDISH교체전 | 8 | A | 42CRMO4MS | 합금강 | E1 | BM#2 | 1629 | 40 | 1603 | 1554 | 29 | 5800 |  | 3 | 0.14 | 25 |  | -1.97 | 1548 | 1603 | 154.37 | 0 |  | 5 | 29 | 57 | Y |  | 2021-10-20 23:36 | 55 | 1100 | 20 | 20 | 23 | 23 | 23 | 22 | 22 | 21 | 20 | 19 | 18 | 17 | 16 | 16 | 20 | 23 | 16 | 23 | -0.14 |  | 50 | Y | -0.2 |  |  |  | 1.02 | 1.01 |  |  | N | N | N | N | 170 | 0.44 | 64 | 96664 | 88144 | 5056 | 2000 | 15 | 1 |  | 2021-10-20 23:37 | 1548 | 99 |  | 17 | 9 | *전공정 요청 20%이상 감속주입,이상재 등록 및 생관통보 ID:304~306.404~406 *샘플채취 300mm ID:403 | 33F66BCBDD784185A16C3673FD71621E | 1514D8A7C0FC4B8EB8BD7532E0D271D0 | 4E9DBAB720D34A899ED50655BAC8E9C7 | [11 empty] | 104.28 | 50 | 0 | 3510 | 0 |  | 649 | 400 | Y | N | 0 | 3500 | 300 |  | 651 | 400 | Y | N | N |  | Y |  |  |  |  | BM510510 | C
B67036 | 2021-10-20 | 2 | C |  | 13 | B | SM48CH | 탄소강 | B | BM#1 | 1638 | 41 | 1626 | 1553 | 31 | 5300 |  | 1 | 0.48 | 17 |  | -2.41 | 1556 | 1621 | 0 | 22.6 | 0 | 1 | 65 | 60 | Y |  | 2021-10-20 23:48 | 65 | 1099 | 31 | 30 | 31 | 31 | 32 | 30 | 29 | 28 | 27 | 26 | 25 | 24 | 22 | 22 | 28 | 32 | 22 | 31 | -0.25 | Y | 40 | Y | -0.4 | [7 empty] | N | N | N | N | 190 | 0.5 | 63 | 101532 | 100531 | 2969 | 14800 | 02 | 2 |  | 2021-10-20 23:52 | 1556 | 120 |  | 14 | [16 empty] | 98.86 | 100 | 0 | 0 | 0 |  | 650 |  | Y | N | 0 | 0 | 0 |  | 651 |  | Y | N | N | Y | [5 empty] | BT180180 | H
A67615 | 2021-10-20 | 1 | C | TUNDISH교체전 | 14 | A | SM48CH | 탄소강 | B | BM#1 | 1654 | 37 | 1612 | 1564 | 27 | 4600 |  | 3 | 0.17 | 17 |  | -1.92 | 1571 | 1612 | 0 | 113.09 |  | 32 | 51 | 945 | Y |  | 2021-10-21 00:23 | 80 | 1090 | 21 | 21 | 25 | 28 | 30 | 30 | 31 | 31 | 31 | 31 | 30 |  |  | 30 | 28 | 31 | 30 | 31 | -0.05 | Y | 20 | Y | -0.2 | [7 empty] | N | N | N | N | 180 | 0.51 | 56 | 96228 | 91656 | 4994 | 2000 | 02 | 2 |  | 2021-10-21 00:31 | 1571 | 110 |  | 43 |  |  |  | 651DC69B22CD4F9E922101831A4201B8 | 012702E732064A49B0576FD4347BCC03 | [11 empty] | 100.24 | 100 | 0 | 3000 | 0 |  | 650 |  | Y | N | 0 | 3000 | 0 |  | 651 |  | Y | N | N |  | Y |  |  |  |  | BT180180 | H
B67037 | 2021-10-20 | 2 | C | TUNDISH교체 | 1 | A | SM45CB | 탄소강 | SM45C | BM#2 | 1616 | 48 | 1661 | 1525 | 40 | 7700 |  | 1 | 0.58 | 17 |  | -2.47 | 1577 | 1655 | 0 | 32.2 | 0 | 16 | 80 | 53 | Y |  | 2021-10-21 00:54 | 84 | 1101 | -428 | -355 | 31 | 25 | 22 | 28 | 34 | 37 | 38 | 40 | 41 | 40 | 39 | 39 | 35 | 41 | 39 | 0 | -0.2 |  | 10 | Y | -0.2 | 1.1 | 2.7 | 2.7 | 1.75 |  |  |  | N | N | N | N | 220 | 0.47 | 63 | 94725 | 97575 | 975 | 15000 | 05 | 2 |  | 2021-10-21 01:01 | 1577 | 128 |  | 24 |  | * T/D FLUX 용탕부: 120 KG / 유탕부: 10KG 투입. * BUTT 타입롱노즐사용(슬리브타입.) *전공정 요청 감속주입 *수소 10분 측정값 기준치 초과, 생관통보 | [14 empty] | 97.2 | 50 | 700 | 0 | 0 |  | 649 | 400 | N | N | 700 | 0 | 0 |  | 651 | 400 | N | N | N |  |  |  | Y |  |  | RB150.00 | C
B67038 | 2021-10-20 | 2 | C |  | 2 | A | SM45CB | 탄소강 | SM45C | BM#2 | 1625 | 42 | 1622 | 1564 | 32 | 5600 |  | 1 | 0.47 | 15 |  | -2.73 | 1555 | 1617 | 0 | 36.64 | 0 | 6 | 61 | 65 | Y |  | 2021-10-21 01:50 | 62 | 1094 | 35 | 32 | 30 | 28 | 28 | 27 | 26 | 25 | 24 | 24 | 22 | 21 | 20 | 20 | 26 | 30 | 20 | 0 | -0.2 |  | 50 | Y | -0.2 | [7 empty] | N | N | N | N | 220 | 0.5 | 62 | 83822 | 99393 | -693 | 14600 | 05 | 2 |  | 2021-10-21 02:05 | 1555 | 126 |  | 33 | [16 empty] | 85.8 | 50 | 0 | 0 | 0 |  | 649 | 400 | N | N | 0 | 0 | 0 |  | 651 | 400 | N | N | N | [6 empty] | RB150.00 | C
A67616 | 2021-10-20 | 1 | C | TUNDISH교체 | 1 | B | STB2 | 베어링강 | STB (SF) | BM#1 | 1603 | 49 | 1580 | 1534 | 40 | 7100 |  | 3 | 0.2 | 25 |  | -1.46 | 1542 | 1586 | 190.76 | 58.98 |  | 18 | 60 | 126 | Y |  | 2021-10-21 01:52 | 86 | 1099 | 31 | 33 | 30 | 27 | 32 | 34 | 37 | 38 | 39 | 40 | 41 | 41 |  | 41 | 36 | 41 | 41 | 0 | 0 |  | 5 | Y | 0 |  | 2.09 | 2.09 | 1.7 |  |  |  |  | N | N | M | 210 | 0.47 | 64 | 84610 | 94650 | 7000 | 15630 | 18 | 1 |  | 2021-10-21 02:01 | 1542 | 125 |  | 33 |  | *T/D FLUX 유:10,용:270kg *첫Heat 수소측정치 OVER되어 이상재 등록및 생관통보-ID:101.102.201.202 | [14 empty] | 83.52 | 100 | 1500 | 0 | 0 |  | 650 |  | Y | N | 1500 | 0 | 0 |  | 651 |  | Y | N | Y |  |  | Y |  |  |  | BT180180 | H
A67617 | 2021-10-20 | 1 | C |  | 2 | B | STB2 | 베어링강 | STB (SF) | BM#1 | 1606 | 45 | 1568 | 1539 | 35 | 6100 |  | 3 | 0.16 | 25 |  | -1.39 | 1516 | 1557 | 103.92 | 50.95 |  | 29 | 34 | 144 | Y |  | 2021-10-21 02:46 | 60 | 1099 | 41 | 31 | 25 | 21 | 22 | 30 | 23 | 31 | 37 | 43 | 45 | 42 |  | 42 | 33 | 45 | 42 | 0 | -0.6 | Y | 5 | Y | -0.6 |  |  |  | 1.8 |  |  |  | Y | Y | Y | Y | 200 | 0.48 | 59 | 101532 | 91649 | 7016 | 15860 | 18 | 1 |  | 2021-10-21 03:05 | 1516 | 128 |  | 44 | [16 empty] | 102.92 | 100 | 0 | 0 | 0 |  | 650 |  | Y | N | 0 | 0 | 0 |  | 651 |  | Y | N | Y |  |  | Y |  |  |  | BT180180 | H
B67039 | 2021-10-20 | 2 | C |  | 3 | A | SM45CB | 탄소강 | SM45C | BM#2 | 1608 | 36 | 1619 | 1538 | 28 | 5600 |  | 1 | 0.41 | 14 |  | -1.91 | 1549 | 1612 | 0 | 17.29 | 0 | 35 | 85 | 55 | Y |  | 2021-10-21 02:54 | 56 | 1105 | 17 | 19 | 22 | 24 | 25 | 24 | 24 | 24 | 23 | 22 | 21 | 21 | 20 | 20 | 22 | 25 | 20 | 24 | -0.12 | Y | 40 | Y | -0.2 | [7 empty] | Y | Y | Y | Y | 210 | 0.47 | 65 | 153216 | 96137 | 3013 | 15800 | 05 | 2 |  | 2021-10-21 03:01 | 1549 | 129 |  | 31 |  | *연연주 혼탕수 성분확인 ID:307~309.407~409 | [6 empty] | C24F38AD9B664D8388D54AD9E807A8FE | 0B28B5C15F8B4A279F2739599E8BCCFE | 2D05E42926EA450A99D6D46305C75B5A |  | 2FA4AC55DF544F17B14FE58A5D630C79 | 63BB2FE8B3A64141B64FB44649A8A9BB | DE0D64832DDF4EE5BD592D2814231651 |  | 156.26 | 50 | 0 | 0 | 0 |  | 649 | 700 | N | N | 0 | 0 | 0 |  | 651 | 700 | N | N | N | [6 empty] | RB260.00 | C
A67618 | 2021-10-20 | 1 | C |  | 3 | A | STB2 | 베어링강 | STB (SF) | BM#1 | 1610 | 40 | 1563 | 1551 | 30 | 5300 |  | 3 | 0.14 | 25 |  | -1.42 | 1516 | 1558 | 104.63 | 33.36 |  | 36 | 41 | 134 | Y |  | 2021-10-21 03:55 | 60 | 1109 | 24 | 40 | 42 | 20 | 22 | 24 | 24 | 23 | 23 | 23 | 23 | 22 | 22 | 22 | 25 | 42 | 20 | 24 | -4.4 | Y | 5 | Y | 0 |  |  |  | 1.17 |  |  |  | Y | Y | Y | Y | 190 | 0.48 | 63 | 84610 | 93053 | 7493 | 15650 | 18 | 1 |  | 2021-10-21 04:04 | 1516 | 110 |  | 34 | [16 empty] | 84.57 | 100 | 0 | 0 | 0 |  | 650 |  | Y | N | 0 | 0 | 0 |  | 651 |  | Y | N | Y |  |  | Y |  |  |  | BT180180 | H
B67040 | 2021-10-20 | 2 | C |  | 4 | A | SM45C | 탄소강 | SM45C | BM#2 | 1612 | 34 | 1626 | 1580 | 32 | 4500 |  | 1 | 0.39 | 16 |  | -2.67 | 1553 | 1620 | 0 | 17.7 | 0 | 1 | 66 | 46 | Y |  | 2021-10-21 04:01 | 60 | 1092 | 18 | 19 | 21 | 22 | 23 | 24 | 23 | 23 | 21 | 20 | 19 | 17 | 16 | 16 | 20 | 24 | 16 | 23 | -0.23 | Y | 35 | Y | -0.2 | [7 empty] | Y | Y | Y | Y | 200 | 0.47 | 65 | 49800 | 95706 | 1344 | 16100 | 05 | 2 |  | 2021-10-21 04:11 | 1553 | 130 |  | 30 |  | *연연주 혼탕부 성분확인 ID:301.401 | [14 empty] | 52.04 | 100 | 0 | 0 | 0 |  | 649 | 700 | Y | N | 0 | 0 | 0 |  | 651 | 700 | Y | N | N | [6 empty] | RB260.00 | C
A67619 | 2021-10-20 | 1 | D |  | 4 | A | STB2 | 베어링강 | STB (SF) | BM#1 | 1650 | 40 | 1570 | 1550 | 29 | 5100 |  | 3 | 0.13 | 25 |  | -1.72 | 1519 | 1570 | 101.84 | 33.04 |  | 5 | 30 | 133 | Y |  | 2021-10-21 05:02 | 63 | 1107 | 22 | 21 | 23 | 24 | 25 | 25 | 25 | 24 | 23 | 23 | 22 | 22 | 22 | 22 | 23 | 25 | 22 | 25 | -0.07 | Y | 40 | Y | 0 |  |  |  | 1.11 |  |  |  | Y | Y | Y | Y | 180 | 0.48 | 59 | 101532 | 92016 | 7172 | 15000 | 18 | 1 |  | 2021-10-21 05:11 | 1519 | 108 |  | 32 | [16 empty] | 102.56 | 100 | 0 | 0 | 0 |  | 650 |  | Y | N | 0 | 0 | 0 |  | 651 |  | Y | N | Y |  |  | Y |  |  |  | BT180180 | H
B67041 | 2021-10-20 | 2 | D |  | 5 | A | SM45C | 탄소강 | SM45C | BM#2 | 1617 | 35 | 1630 | 1577 | 29 | 4900 |  | 1 | 0.38 | 16 |  | -2.23 | 1547 | 1628 | 0 | 22.78 | 0 | 16 | 81 | 33 | Y |  | 2021-10-21 05:09 | 54 | 1095 | 14 | 16 | 20 | 22 | 23 | 23 | 23 | 22 | 21 | 20 | 20 | 19 | 18 | 18 | 20 | 23 | 18 | 23 | -0.12 | Y | 40 | Y | -0.2 | [7 empty] | Y | Y | Y | Y | 190 | 0.47 | 64 | 93632 | 95272 | 1828 | 15500 | 05 | 2 |  | 2021-10-21 05:17 | 1547 | 136 |  | 27 | [16 empty] | 97.43 | 100 | 0 | 0 | 0 |  | 649 | 700 | Y | N | 0 | 0 | 0 |  | 650 | 700 | Y | N | N | [6 empty] | RB350.00 | C
A67620 | 2021-10-20 | 1 | D |  | 5 | A | STB2 | 베어링강 | STB (SF) | BM#1 | 1608 | 45 | 1564 | 1531 | 36 | 6600 |  | 3 | 0.13 | 26 |  | -1.55 | 1518 | 1564 | 105.17 | 44.9 |  | 32 | 52 | 139 | Y |  | 2021-10-21 06:14 | 62 | 1094 | 21 | 21 | 25 | 28 | 29 | 28 | 28 | 28 | 28 | 27 | 26 | 26 | 26 | 26 | 27 | 29 | 26 | 28 | -0.04 | Y | 40 | Y | 0 |  |  |  | 1 |  |  |  | Y | Y | Y | Y | 170 | 0.48 | 60 | 84610 | 91378 | 7322 | 15100 | 18 | 1 |  | 2021-10-21 06:26 | 1518 | 103 |  | 20 | [16 empty] | 86.03 | 100 | 0 | 0 | 0 |  | 650 |  | Y | N | 0 | 0 | 0 |  | 651 |  | Y | N | Y |  |  | Y |  |  |  | BT180180 | H
B67042 | 2021-10-20 | 2 | D |  | 6 | A | SM45C | 탄소강 | SM45C | BM#2 | 1620 | 37 | 1622 | 1538 | 31 | 5600 |  | 1 | 0.39 | 16 |  | -2.51 | 1550 | 1616 | 0 | 15.67 | 0 | 6 | 62 | 28 | Y |  | 2021-10-21 06:02 | 57 | 1100 | 15 | 16 | 17 | 19 | 20 | 20 | 20 | 19 | 18 | 17 | 15 | 15 | 13 | 13 | 17 | 20 | 13 | 20 | -0.17 | Y | 40 | Y | -0.4 | [7 empty] | Y | Y | Y | Y | 180 | 0.47 | 63 | 93632 | 94444 | -244 | 15600 | 05 | 2 |  | 2021-10-21 06:14 | 1550 | 132 |  | 40 | 15 | [15 empty] | 94.06 | 100 | 0 | 0 | 0 |  | 649 | 700 | Y | N | 0 | 0 | 0 |  | 651 | 700 | Y | N | N | [6 empty] | RB350.00 | C
A67621 | 2021-10-20 | 1 | D |  | 6 | A | STB2 | 베어링강 | STB (SF) | BM#1 | 1594 | 41 | 1561 | 1533 | 33 | 5600 |  | 3 | 0.13 | 25 |  | -1.51 | 1516 | 1561 | 105.41 | 44.77 |  | 29 | 35 | 61 | Y |  | 2021-10-21 07:10 | 60 | 1105 | 25 | 25 | 26 | 28 | 28 | 28 | 27 | 27 | 27 | 26 | 26 | 25 | 25 | 25 | 26 | 28 | 25 | 28 | -0.06 | Y | 50 | Y | 0 |  |  |  | 0.85 |  |  |  | Y | Y | Y | Y | 210 | 0.48 | 63 | 101532 | 97272 | 7004 | 15300 | 18 | 1 |  | 2021-10-21 07:22 | 1516 | 104 |  | 25 | [16 empty] | 97.39 | 100 | 0 | 0 | 0 |  | 650 |  | Y | N | 0 | 0 | 0 |  | 651 |  | Y | N | Y |  |  | Y |  |  |  | BT180180 | H
B67043 | 2021-10-20 | 2 | D |  | 7 | A | SM45C | 탄소강 | SM45C | BM#2 | 1604 | 46 | 1619 | 1544 | 40 | 6200 |  | 1 | 0.45 | 16 |  | -2.05 | 1555 | 1611 | 0 | 24.69 | 0 | 35 | 86 | 33 | Y |  | 2021-10-21 07:07 | 62 | 1091 | 10 | 18 | 24 | 28 | 30 | 30 | 29 | 29 | 29 | 28 | 27 | 27 | 26 | 24 | 26 | 30 | 24 | 29 | -0.13 | Y | 45 | Y | -0.4 | [7 empty] | Y | Y | Y | Y | 170 | 0.47 | 68 | 150208 | 100211 | 389 | 15200 | 05 | 2 |  | 2021-10-21 07:16 | 1555 | 135 |  | 39 |  | * 연연주 혼탕부 ID : 307, 308, 309, 407, 408, 409 | [14 empty] | 150.43 | 100 | 0 | 0 | 0 |  | 649 | 700 | Y | N | 0 | 0 | 0 |  | 650 | 700 | Y | N | N | [6 empty] | RB300.00 | C
A67622 | 2021-10-21 | 1 | D |  | 7 | A | STB2 | 베어링강 | STB (SF) | BM#1 | 1646 | 43 | 1547 | 1564 | 25 | 4300 |  | 3 | 0.13 | 26 |  | -0.94 | 1519 | 1547 | 105.31 | 37.49 |  | 36 | 42 | 58 | Y |  | 2021-10-21 08:15 | 63 | 1098 | 25 | 25 | 27 | 30 | 32 | 32 | 32 | 31 | 31 | 31 | 30 | 30 | 30 | 30 | 30 | 32 | 30 | 32 | -0.04 | Y | 45 | Y | 0 |  |  |  | 1.01 |  |  |  | Y | Y | Y | Y | 200 | 0.48 | 63 | 101532 | 95910 | 7290 | 15700 | 18 | 1 |  | 2021-10-21 08:26 | 1519 | 106 |  | 25 | [16 empty] | 98.67 | 100 | 0 | 0 | 0 |  | 650 |  | Y | N | 0 | 0 | 0 |  | 651 |  | Y | N | Y |  |  | Y |  |  |  | BT180180 | H
B67044 | 2021-10-21 | 2 | D |  | 8 | B | SM45CR2 | 탄소강 | SM45CR2 | BM#2 | 1606 | 41 | 1616 | 1554 | 35 | 6000 |  | 1 | 0.42 | 16 |  | -2.73 | 1554 | 1623 | 0 | 23.89 | 0 | 1 | 67 | 37 | Y |  | 2021-10-21 08:17 | 60 | 1090 | 20 | 20 | 21 | 24 | 24 | 25 | 24 | 23 | 22 | 21 | 19 | 18 | 17 | 17 | 21 | 25 | 17 | 24 | -0.23 | Y | 35 | Y | -0.2 | [7 empty] | Y | Y | Y | N | 170 | 0.47 | 61 | 43008 | 91678 | 3122 | 15300 | 05 | 2 |  | 2021-10-21 08:19 | 1554 | 133 |  | 37 |  | * 연연주 혼탕부 ID : 301, 401 | [14 empty] | 42.71 | 100 | 0 | 0 | 0 |  | 649 | 400 | Y | Y | 0 | 0 | 0 |  | 651 | 400 | Y | Y | N | Y | [5 empty] | RB145.00 | C
A67623 | 2021-10-21 | 1 | D |  | 8 | A | STB2 | 베어링강 | STB (SF) | BM#1 | 1623 | 42 | 1562 | 1533 | 29 | 5100 |  | 3 | 0.14 | 25 |  | -1.33 | 1523 | 1562 | 104.2 | 34.13 |  | 5 | 31 | 66 | Y |  | 2021-10-21 09:17 | 67 | 1099 | 30 | 29 | 31 | 32 | 33 | 33 | 32 | 32 | 31 | 31 | 30 | 30 | 30 | 30 | 31 | 33 | 30 | 32 | -0.04 | Y | 40 | Y | 0 |  |  |  | 1.02 |  |  |  | Y | Y | Y | Y | 190 | 0.48 | 58 | 84610 | 89526 | 7374 | 15240 | 18 | 1 |  | 2021-10-21 09:25 | 1523 | 105 |  | 27 | [7 empty] | DAEE589ADA4F4A2B9A75A10664434AA7 | 6D4EED5AF3C94945B47EFFB50CAC5BCF | 98D9FDCBFB434A7783BABA2F7A113B79 |  | 5439593B2696444ABD3626CB4FE7A35D | 02DA4FB1A8D64322B15FC79C653D70A4 | 155B427D3DCA4E02A74C125F8F4E9AE3 |  |  | 87.68 | 100 | 0 | 0 | 0 |  | 650 |  | Y | N | 0 | 0 | 0 |  | 651 |  | Y | N | Y |  |  | Y |  |  |  | BT180180 | H
B67045 | 2021-10-21 | 2 | D |  | 9 | A | SM45CR2 | 탄소강 | SM45CR2 | BM#2 | 1591 | 42 | 1618 | 1544 | 41 | 6700 |  | 1 | 0.46 | 16 |  | -2.62 | 1555 | 1617 | 0 | 26.3 | 0 | 16 | 82 | 37 | Y |  | 2021-10-21 09:39 | 61 | 1091 | 14 | 20 | 25 | 29 | 30 | 31 | 31 | 30 | 29 | 28 | 27 | 26 | 25 | 25 | 27 | 31 | 25 | 0 | -0.17 | Y | 35 | Y | -0.2 | [7 empty] | Y | Y | Y | N | 220 | 0.48 | 62 | 95292 | 94393 | 3207 | 15300 | 05 | 2 |  | 2021-10-21 09:41 | 1555 | 118 |  | 17 | [16 empty] | 98.75 | 100 | 0 | 0 | 0 |  | 649 | 400 | Y | Y | 0 | 0 | 0 |  | 650 | 400 | Y | Y | N | Y | [5 empty] | RB145.00 | C
A67624 | 2021-10-21 | 1 | D |  | 9 | A | STB2 | 베어링강 | STB (SF) | BM#1 | 1620 | 40 | 1555 | 1568 | 25 | 4100 |  | 3 | 0.14 | 25 |  | -1.38 | 1514 | 1555 | 120.9 | 54.62 |  | 32 | 53 | 63 | Y |  | 2021-10-21 10:23 | 58 | 1078 | 29 | 29 | 29 | 29 | 29 | 29 | 28 | 27 | 26 | 25 | 25 | 25 | 25 | 25 | 27 | 29 | 25 | 29 | -0.07 | Y | 55 | Y | 0 |  |  |  | 0.81 |  |  |  | Y | Y | Y | Y | 180 | 0.48 | 65 | 101532 | 99870 | 7291 | 16100 | 18 | 1 |  | 2021-10-21 10:31 | 1514 | 101 |  | 20 | [16 empty] | 10153200 | 100 | 0 | 0 | 0 |  | 650 |  | Y | N | 0 | 0 | 0 |  | 651 |  | Y | N | Y |  |  | Y |  |  |  | BT180180 | H
B67046 | 2021-10-21 | 2 | D |  | 10 | B | SM45CR2 | 탄소강 | SM45CR2 | BM#2 | 1601 | 39 | 1617 | 1543 | 34 | 5800 |  | 1 | 0.43 | 16 |  | -2.7 | 1550 | 1616 | 0 | 22.85 | 0 | 6 | 63 | 62 | Y |  | 2021-10-21 10:44 | 56 | 1090 | 23 | 23 | 26 | 28 | 29 | 29 | 28 | 27 | 27 | 26 | 25 | 23 | 22 | 22 | 26 | 29 | 22 | 23 | -0.17 | Y | 40 | Y | -0.2 | [7 empty] | Y | Y | Y | N | 210 | 0.47 | 62 | 101820 | 92551 | 2949 | 15300 | 05 | 2 |  | 2021-10-21 10:46 | 1550 | 110 |  | 15 |  | * 샘플채취 ID : 303, 403 (300mm) | [14 empty] | 107.24 | 100 | 0 | 0 | 300 |  | 649 | 400 | Y | Y | 0 | 0 | 300 |  | 651 | 400 | Y | Y | N | Y | [5 empty] | RB150.00 | H
A67625 | 2021-10-21 | 1 | D |  | 10 | A | STB2 | 베어링강 | STB (SF) | BM#1 | 1618 | 55 | 1558 | 1535 | 29 | 4900 |  | 3 | 0.14 | 25 |  | 51.93 | 1524 | 0 | 119.48 | 34.85 |  | 29 | 36 | 65 | Y |  | 2021-10-21 11:26 | 68 | 1097 | 25 | 24 | 29 | 32 | 33 | 33 | 32 | 32 | 32 | 31 | 30 | 30 | 30 | 31 | 31 | 33 | 30 | 32 | -0.02 | Y | 40 | Y | 0.2 |  |  |  | 0.82 |  |  |  | Y | Y | Y | Y | 170 | 0.48 | 62 | 101532 | 95325 | 7825 | 16100 | 18 | 1 |  | 2021-10-21 11:33 | 1524 | 106 |  | 24 | [16 empty] | 99.25 | 100 | 0 | 0 | 0 |  | 650 |  | Y | N | 0 | 0 | 0 |  | 651 |  | Y | N | Y |  |  | Y |  |  |  | BT180180 | H
B67047 | 2021-10-21 | 2 | D |  | 11 | A | SM45CR2 | 탄소강 | SM45CR2 | BM#2 | 1626 | 41 | 1619 | 1550 | 38 | 5800 |  | 1 | 0.48 | 16 |  | -2.37 | 1559 | 1616 | 0 | 24.64 | 0 | 35 | 87 | 61 | Y |  | 2021-10-21 11:48 | 65 | 1088 | 20 | 26 | 31 | 34 | 36 | 36 | 36 | 35 | 34 | 33 | 32 | 31 | 30 | 30 | 32 | 36 | 30 | 36 | -0.15 | Y | 40 | Y | -0.2 | [7 empty] | Y | Y | Y | N | 200 | 0.47 | 64 | 101820 | 95181 | 3069 | 14200 | 05 | 2 |  | 2021-10-21 11:50 | 1559 | 111 |  | 14 | [16 empty] | 103.69 | 100 | 0 | 0 | 0 |  | 649 | 400 | Y | Y | 0 | 0 | 0 |  | 650 | 400 | Y | Y | N | Y | [5 empty] | RB150.00 | H
A67626 | 2021-10-21 | 1 | B |  | 11 | A | STB2 | 베어링강 | STB (SF) | BM#1 | 1613 | 40 | 1559 | 1533 | 29 | 4700 |  | 3 | 0.14 | 25 |  | -1.42 | 1517 | 1559 | 120.2 | 54.11 |  | 36 | 43 | 67 | Y |  | 2021-10-21 12:32 | 61 | 1100 | 29 | 29 | 30 | 30 | 30 | 28 | 27 | 26 | 25 | 25 | 25 | 24 | 24 | 23 | 26 | 30 | 23 | 30 | -0.11 | Y | 65 | Y | 0 |  |  |  | 1.07 |  |  |  | Y | Y | Y | Y | 210 | 0.41 | 72 | 84610 | 93587 | 7847 | 16100 | 18 | 1 |  | 2021-10-21 12:42 | 1517 | 102 |  | 23 |  | *전공정요청 감속주입(정속유지강종) | [14 empty] | 84.11 | 100 | 0 | 0 | 0 |  | 650 |  | Y | N | 0 | 0 | 0 |  | 651 |  | Y | N | Y |  |  | Y |  |  |  | BT180180 | H
B67048 | 2021-10-21 | 2 | B |  | 12 | A | SM45CR2 | 탄소강 | SM45CR2 | BM#2 | 1587 | 43 | 1624 | 1524 | 39 | 6800 |  | 1 | 0.42 | 16 |  | -2.37 | 1554 | 1613 | 0 | 18.64 | 0 | 1 | 68 | 63 | Y |  | 2021-10-21 12:52 | 60 | 1098 | 26 | 28 | 29 | 31 | 32 | 32 | 31 | 30 | 29 | 29 | 27 | 25 | 24 | 24 | 29 | 32 | 24 | 29 | -0.2 | Y | 40 | Y | -0.2 | [7 empty] | Y | Y | Y | N | 190 | 0.47 | 64 | 101820 | 97435 | 3115 | 14700 | 05 | 2 |  | 2021-10-21 12:57 | 1554 | 114 |  | 15 | [16 empty] | 10182000 | 100 | 0 | 0 | 0 |  | 650 | 400 | Y | Y | 0 | 0 | 0 |  | 651 | 400 | Y | Y | N | Y | [5 empty] | RB150.00 | H
A67627 | 2021-10-21 | 1 | B |  | 12 | A | STB2 | 베어링강 | STB (SF) | BM#1 | 1625 | 41 | 1549 | 1538 | 27 | 4700 |  | 3 | 0.13 | 25 |  | -1.16 | 1515 | 1549 | 104.02 | 44.87 |  | 5 | 32 | 64 | Y |  | 2021-10-21 13:36 | 59 | 1099 | 22 | 22 | 23 | 23 | 24 | 25 | 25 | 24 | 24 | 24 | 23 | 23 | 23 | 23 | 23 | 25 | 23 | 24 | -0.04 | Y | 45 | Y | 0 |  |  |  | 0.72 |  |  |  |  | Y | Y | Y | 200 | 0.4 | 72 | 84610 | 93261 | 7513 | 16000 | 18 | 1 |  | 2021-10-21 13:48 | 1515 | 111 |  | 31 |  | *전공정요청 감속주입(정속유지강종) | [14 empty] | 84.69 | 100 | 0 | 0 | 0 |  | 650 |  | Y | N | 0 | 0 | 0 |  | 651 |  | Y | N | Y |  |  | Y |  |  |  | BT180180 | H
B67049 | 2021-10-21 | 2 | B |  | 13 | A | SM45CR2 | 탄소강 | SM45CR2 | BM#2 | 1586 | 48 | 1623 | 1521 | 41 | 7100 |  | 1 | 0.43 | 19 |  | -2.47 | 1556 | 1618 | 0 | 24.61 | 0 | 16 | 83 | 62 | Y |  | 2021-10-21 13:58 | 62 | 1089 | 21 | 24 | 29 | 31 | 32 | 32 | 31 | 30 | 29 | 28 | 26 | 25 | 23 | 20 | 27 | 32 | 20 | 0 | -0.24 | Y | 50 | Y | -0.2 | [7 empty] | Y | Y | Y | N | 180 | 0.43 | 74 | 81196 | 101703 | 247 | 14500 | 05 | 2 |  | 2021-10-21 14:01 | 1556 | 116 |  | 14 |  | * 전공정 요청으로 감속주입 0.40 이상공정 등록 및 생관통보 ID : 303, 304, 305, 403, 404, 405 * 전공정 요청 L/D잔강이월 미실시 이상공정등록 및 생관통보 | [14 empty] | 79.92 | 100 | 0 | 0 | 0 |  | 650 | 400 | Y | Y | 0 | 0 | 0 |  | 651 | 400 | Y | Y | N | N | [5 empty] | RB150.00 | C
A67628 | 2021-10-21 | 1 | B |  | 13 | A | STB2 | 베어링강 | STB (SF) | BM#1 | 1706 | 41 | 1560 | 1596 | 24 | 3000 |  | 3 | 0.14 | 26 |  | -1.53 | 1514 | 1560 | 116.58 | 52.44 |  | 32 | 54 | 71 | Y |  | 2021-10-21 15:05 | 58 | 1088 | 21 | 24 | 27 | 29 | 30 | 30 | 29 | 29 | 28 | 28 | 28 | 27 | 27 | 27 | 28 | 30 | 27 | 29 | -0.04 | Y | 40 | Y | 0 |  |  |  | 1.15 |  |  |  |  | Y | Y | Y | 190 | 0.48 | 62 | 101532 | 93400 | 7000 | 16000 | 18 | 1 |  | 2021-10-21 15:11 | 1514 | 98 |  | 18 | [16 empty] | 101.74 | 100 | 0 | 0 | 0 |  | 650 |  | Y | N | 0 | 0 | 0 |  | 651 |  | Y | N | Y |  |  | Y |  |  |  | BT180180 | H
B67050 | 2021-10-21 | 2 | B | 연주종료 | 14 | A | SM45CR2 | 탄소강 | SM45CR2 | BM#2 | 1604 | 40 | 1612 | 1545 | 35 | 5900 |  | 1 | 0.39 | 16 |  | -2.22 | 1549 | 1598 | 0 | 22.11 | 0 | 6 | 64 | 67 | Y |  | 2021-10-21 14:56 | 55 | 1089 | 16 | 15 | 15 | 14 | 14 | 15 | 14 | 14 | 13 | 12 | 11 | 10 | 9 | 7 | 13 | 15 | 7 | 15 | -0.15 | Y | 55 | Y | -0.4 | [7 empty] | Y | N | N | N | 170 | 0.49 | 64 | 114560 | 101911 | 789 | 2500 | 05 | 2 |  | 2021-10-21 14:58 | 1549 | 124 |  | 32 |  | * 연주종료 : 16 : 47 * 전공정 요청 L/D잔강이월 미실시 이상공정등록 및 생관통보 * 전공정 요청으로 감속주입 0.40 이상공정 등록 및 생관통보 ID : 301, 302, 401, 402 | ED35AB8BABD64065B673670938103DA1 | 26C6D693339841629F4A4D1F9C41A0A9 | 7C2943B16522407380438EC57B9D7CEC |  |  | 63C154962928495DB3E56E0BEA52ACC5 | E36B4AA59A4F4AB096B5AEEB4ADB229B |  |  | 1F286E8F133747CFB6FCC0CD2E1DCC71 | B2C4BDBDA6F447EE93D1734CE79E1485 |  |  |  | 112.81 | 100 | 0 | 3350 | 0 |  | 649 | 400 | Y | Y | 0 | 3770 | 0 |  | 651 | 400 | Y | Y | N | [6 empty] | RB100.00 | C
A67629 | 2021-10-21 | 1 | B |  | 14 | A | STB2 | 베어링강 | STB (SF) | BM#1 | 1609 | 40 | 1558 | 1537 | 29 | 5100 |  | 3 | 0.14 | 25 |  | -1.47 | 1515 | 1558 | 113.44 | 54.15 |  | 29 | 37 | 93 | Y |  | 2021-10-21 16:01 | 59 | 1085 | 26 | 27 | 27 | 27 | 27 | 27 | 26 | 26 | 25 | 24 | 23 | 24 | 23 | 23 | 26 | 27 | 23 | 27 | -0.08 | Y | 50 | Y | -0.2 |  |  |  | 1.2 |  |  |  |  | Y | Y | Y | 180 | 0.48 | 61 | 101532 | 96056 | 7019 | 16200 | 18 | 1 |  | 2021-10-21 16:08 | 1515 | 105 |  | 24 | [16 empty] | 65.57 | 100 | 0 | 0 | 0 |  | 650 |  | Y | N | 0 | 0 | 0 |  | 651 |  | Y | N | Y |  |  | Y |  |  |  | BT180180 | H
A67630 | 2021-10-21 | 1 | B |  | 15 | B | STB2 | 베어링강 | STB (SF) | BM#1 | 1583 | 41 | 1562 | 1531 | 33 | 5600 |  | 3 | 0.14 | 25 |  | -1.33 | 1523 | 1562 | 112.96 | 50.12 |  | 36 | 44 | 74 | Y |  | 2021-10-21 17:01 | 67 | 1075 | 23 | 22 | 28 | 31 | 33 | 34 | 33 | 33 | 33 | 32 | 32 | 32 | 31 | 31 | 31 | 34 | 31 | 33 | -0.04 | Y | 40 | Y | 0 |  |  |  | 0.82 |  |  |  |  | Y | Y | Y | 170 | 0.48 | 65 | 101532 | 96666 | 7284 | 15200 | 18 | 1 |  | 2021-10-21 17:11 | 1523 | 108 |  | 27 | [16 empty] | 97.91 | 100 | 0 | 0 | 0 |  | 650 |  | Y | N | 0 | 0 | 0 |  | 651 |  | Y | N | Y |  |  | Y | Y |  |  | BT180180 | H
A67631 | 2021-10-21 | 1 | B |  | 16 | A | STB2 | 베어링강 | STB (SF) | BM#1 | 1652 | 43 | 1568 | 1573 | 33 | 4400 |  | 3 | 0.14 | 25 |  | -1.61 | 1521 | 1568 | 113.04 | 74.37 |  | 5 | 33 | 58 | Y |  | 2021-10-21 18:08 | 65 | 1093 | 30 | 29 | 34 | 35 | 36 | 36 | 35 | 34 | 34 | 34 | 34 | 34 | 34 | 34 | 34 | 36 | 34 | 34 | -0.05 | Y | 40 | Y | 0 |  |  |  | 1.22 |  |  |  |  | Y | Y | Y | 210 | 0.48 | 59 | 101532 | 92928 | 7072 | 15900 | 18 | 1 |  | 2021-10-21 18:15 | 1521 | 112 |  | 25 | [8 empty] | CDBFC3712E984056B92B485BF4D84961 | 18BD502049CA4CD1977E747C5956151A | 59CC03E5A7CF4ACFAAE333E2F4FDECB9 |  | 1114F4A819E2419597BC589DC61F2BCD | FECC31742B57489899A3E102DBCF1A62 | 1D0E5957879C452482702B6ACD9DCFA6 |  | 101.58 | 100 | 0 | 0 | 0 |  | 650 |  | Y | N | 0 | 0 | 0 |  | 651 |  | Y | N | Y |  |  | Y |  |  |  | BT180180 | H
A67632 | 2021-10-21 | 1 | B |  | 17 | A | STB2 | 베어링강 | STB (SF) | BM#1 | 1616 | 44 | 1564 | 1546 | 29 | 5100 |  | 3 | 0.14 | 25 |  | -1.29 | 1526 | 1564 | 113.81 | 37.77 |  | 32 | 55 | 56 | Y |  | 2021-10-21 19:01 | 70 | 1096 | 33 | 33 | 32 | 33 | 34 | 34 | 34 | 34 | 33 | 33 | 33 | 32 | 31 | 31 | 33 | 34 | 31 | 34 | -0.06 | Y | 45 | Y | 0 |  |  |  | 0.84 |  |  |  |  | Y | Y | Y | 200 | 0.48 | 66 | 101532 | 100023 | 8027 | 15800 | 18 | 1 |  | 2021-10-21 19:09 | 1526 | 115 |  | 33 | [16 empty] | 94.85 | 100 | 0 | 0 | 0 |  | 650 |  | Y | N | 0 | 0 | 0 |  | 651 |  | Y | N | Y |  |  | Y |  |  |  | BT180180 | H
B67051 | 2021-10-21 | 2 | B | 연주시작 | 1 | A | SBMA75 | 합금강 | D1 | BM#2 | 1589 | 54 | 1668 | 1559 | 34 | 15000 |  | 1 | 0.48 | 20 |  | -2.51 | 1580 | 1664 | 0 | 20.53 | 0 | 18 | 61 |  | Y |  | 2021-10-21 19:59 | 89 | 1080 | -336 | -160 | 33 | 27 | 32 | 36 | 39 | 41 | 43 | 43 | 43 |  |  | 43 | 38 | 43 | 43 | 43 | 0 |  | 10 | N | 0 |  | 2.13 | 2.13 |  |  |  |  | N | N | N | N | 220 | 0.48 | 56 | 93071 | 87200 | 4100 | 15800 | 16 | 1 |  | 2021-10-21 20:02 | 1580 | 333 |  | 8 |  | *START 20:09 * T/D FLUX 용탕부: 120 KG / 유탕부: 10KG 투입. * BUTT 타입롱노즐사용(슬리브타입. *STR#1.2 코너히터기 건조로 미적용,이상공정 등록 및 생관통보 | 48A37B2B99574CFE8A1E1E76417BAA6E | F26ADAE9CF75466BACDF3FAD80FF3765 | 50A7949569304E1986CBC592AC6C3397 | [11 empty] | 102.73 | 100 | 700 | 0 | 0 |  | 650 | 400 | N | Y | 700 | 0 | 0 |  | 651 | 400 | N | Y | N |  | Y |  | Y |  |  | BT180180 | H
A67633 | 2021-10-21 | 1 | B |  | 18 | A | STB2 | 베어링강 | STB (SF) | BM#1 | 1601 | 40 | 1560 | 1533 | 33 | 5000 |  | 3 | 0.14 | 25 |  | -1.26 | 1523 | 1560 | 114.38 | 56.28 |  | 29 | 38 | 54 | Y |  | 2021-10-21 20:13 | 67 | 1093 | 31 | 30 | 31 | 32 | 32 | 32 | 31 | 31 | 30 | 30 | 30 | 30 | 30 | 30 | 31 | 32 | 30 | 32 | -0.04 | Y | 45 | Y | 0 |  |  |  | 0.74 |  |  |  |  | Y | Y | Y | 190 | 0.48 | 61 | 84610 | 94324 | 7126 | 15500 | 18 | 1 |  | 2021-10-21 20:21 | 1523 | 110 |  | 28 | 14 | [15 empty] | 83.48 | 100 | 0 | 0 | 0 |  | 650 |  | Y | N | 0 | 0 | 0 |  | 651 |  | Y | N | Y |  |  | Y |  |  |  | BT180180 | H
B67052 | 2021-10-21 | 2 | C |  | 2 | A | SBMA75 | 합금강 | D1 | BM#2 | 1617 | 49 | 1634 | 1547 | 35 | 19400 |  | 1 | 0.44 | 17 |  | -2.08 | 1574 | 1634 | 0 | 18.84 | 0 | 18 | 62 |  | Y |  | 2021-10-21 20:29 | 83 | 1088 | 43 | 42 | 42 | 44 | 44 | 43 | 42 | 42 | 41 | 39 | 39 | 37 | 35 | 35 | 41 | 44 | 35 | 42 | -0.2 | Y | 45 | Y | -0.4 | [7 empty] | N | N | N | N | 220 | 0.49 | 65 | 93071 | 99192 | 4508 | 15600 | 16 | 1 |  | 2021-10-21 20:31 | 1574 | 294 |  | 35 |  | *STR#1.2 코너히터기 건조로 미적용,이상공정 등록 및 생관통보 | [14 empty] | 90.54 | 100 | 0 | 0 | 0 |  | 649 | 400 | N | Y | 0 | 0 | 0 |  | 651 | 400 | N | Y | N |  | Y |  |  |  |  | BT180180 | C
A67634 | 2021-10-21 | 1 | C |  | 19 | A | STB2 | 베어링강 | STB (SF) | BM#1 | 1642 | 45 | 1563 | 1560 | 27 | 4700 |  | 3 | 0.13 | 25 |  | -1.26 | 1526 | 1563 | 113.81 | 28.57 |  | 36 | 45 | 55 | Y |  | 2021-10-21 21:13 | 70 | 1105 | 29 | 29 | 33 | 36 | 37 | 37 | 37 | 37 | 37 | 36 | 36 | 35 | 34 | 34 | 35 | 37 | 34 | 37 | -0.06 | Y | 45 | Y | -0.1 |  |  |  | 1.19 |  |  |  |  | Y | Y | Y | 180 | 0.48 | 64 | 101532 | 97472 | 7028 | 15900 | 18 | 1 |  | 2021-10-21 21:20 | 1526 | 113 |  | 31 | [16 empty] | 97.16 | 100 | 0 | 0 | 0 |  | 650 |  | Y | N | 0 | 0 | 0 |  | 651 |  | Y | N | Y |  |  | Y |  |  |  | BT180180 | H
B67053 | 2021-10-21 | 2 | C |  | 3 | A | SBMA75 | 합금강 | D1 | BM#2 | 1640 | 42 | 1628 | 1554 | 36 | 7100 |  | 1 | 0.64 | 18 |  | -2.26 | 1568 | 1629 | 0 | 15.48 | 0 | 18 | 63 | -149 | Y |  | 2021-10-21 21:37 | 77 | 1081 | 33 | 32 | 35 | 37 | 38 | 39 | 38 | 38 | 37 | 36 | 35 | 34 | 33 | 33 | 36 | 39 | 33 | 38 | -0.17 | Y | 35 | Y | -0.2 | [7 empty] | N | N | N | N | 210 | 0.49 | 59 | 93071 | 92077 | 5123 | 16000 | 16 | 1 |  | 2021-10-21 21:41 | 1568 | 124 |  | 33 | [8 empty] | 15845007DCB944BBBFB9B0324ECE84FC | 77F6A4987E7541F193C4DF6A5A9014BF | EF7438D8A4C44A719AEBD6DBC1CDECE1 |  | 25046734BC664DD18A0C9D62187F965A | 4F08CADE55C4414C8D091EEA72D86069 | 4D58233E36A748B8979D09F5EAEEDDC5 |  | 94.97 | 100 | 0 | 0 | 0 |  | 650 | 400 | Y | Y | 0 | 0 | 0 |  | 650 | 400 | Y | Y | N |  | Y |  |  |  |  | BT180180 | C
A67635 | 2021-10-21 | 1 | C | TUNDISH교체전 | 20 | A | STB2 | 베어링강 | STB (SF) | BM#1 | 1629 | 51 | 1559 | 1577 | 28 | 4900 |  | 3 | 0.13 | 25 |  | -1.2 | 1526 | 1561 | 104.39 | 24.03 |  | 5 | 34 | 61 | Y |  | 2021-10-21 22:16 | 70 | 1095 | 34 | 33 | 35 | 37 | 38 | 38 | 37 | 36 | 36 | 36 | 35 | 35 | 35 | 35 | 36 | 38 | 35 | 36 | -0.03 | Y | 40 | Y | 0 |  |  |  | 0.93 |  |  |  |  | N | N | M | 170 | 0.48 | 63 | 83686 | 96368 | 7832 | 2000 | 18 | 1 |  | 2021-10-21 22:23 | 1526 | 119 |  | 32 |  |  |  | 7801CA3F4101425A9B9F2DB6B579D6AA | E3DCBBD5FB324262AA52694FADE92F06 | [11 empty] | 80.93 | 100 | 0 | 3500 | 0 |  | 650 |  | Y | N | 0 | 3660 | 0 |  | 651 |  | Y | N | Y |  |  | Y |  |  |  | BT180180 | H
B67054 | 2021-10-21 | 2 | C |  | 4 | A | SBMA75 | 합금강 | D1 | BM#2 | 1621 | 49 | 1637 | 1541 | 40 | 8000 |  | 1 | 0.39 | 17 |  | -2.42 | 1571 | 1634 | 0 | 21.1 | 0 | 1 | 70 | -21 | Y |  | 2021-10-21 22:52 | 80 | 1082 | 31 | 31 | 36 | 40 | 41 | 41 | 39 | 37 | 36 | 33 | 31 | 29 | 26 | 24 | 34 | 41 | 24 | 31 | -0.38 | Y | 45 | Y | -0.4 | [7 empty] | N | N | N | N | 200 | 0.46 | 67 | 93071 | 97641 | 5109 | 15500 | 16 | 1 |  | 2021-10-21 22:57 | 1571 | 121 |  | 17 |  | *전공정 요청 감속주입 | [14 empty] | 91.02 | 100 | 0 | 0 | 0 |  | 649 | 400 | Y | Y | 0 | 0 | 0 |  | 651 | 400 | Y | Y | N |  | Y |  |  |  |  | BT180180 | H
A67636 | 2021-10-21 | 1 | C | TUNDISH교체 | 1 | A | 42CRMO4MS | 합금강 | E1 | BM#1 | 1595 | 47 | 1629 | 1514 | 38 | 7700 |  | 3 | 0.18 | 25 |  | -1.45 | 1581 | 1624 | 155.17 | 51.75 |  | 32 | 56 | 52 | Y |  | 2021-10-21 23:30 | 88 | 1082 | -320 | 12 | 20 | 15 | 22 | 24 | 27 | 29 | 30 | 32 | 32 | 32 | 33 | 33 | 26 | 33 | 33 | 32 | 0 |  |  | Y | 0.2 |  | 2.06 | 2.06 |  | 1.2 |  |  | N | N | N | N | 210 | 0.45 | 61 | 87520 | 94201 | 4199 | 15700 | 14 | 2 |  | 2021-10-21 23:43 | 1581 | 132 |  | 46 | 14 | *T/D FLUX 유:10,용:220kg *기준대비 5% 감속 | [14 empty] | 88.23 | 100 | 1500 | 0 | 0 |  | 650 |  | Y | N | 1500 | 0 | 0 |  | 651 |  | Y | N | N |  | Y |  |  |  |  | BM510510 | C
B67055 | 2021-10-21 | 2 | C |  | 5 | A | SBMA75 | 합금강 | D1 | BM#2 | 1595 | 45 | 1629 | 1554 | 36 | 6900 |  | 1 | 0.41 | 17 |  | -2.46 | 1561 | 1620 | 0 | 20.46 | 0 | 16 | 85 | 51 | Y |  | 2021-10-21 23:56 | 70 | 1081 | 19 | 24 | 27 | 31 | 33 | 33 | 33 | 32 | 31 | 30 | 29 | 27 | 26 | 24 | 29 | 33 | 24 | 33 | -0.18 | Y | 50 | Y | -0.2 | [7 empty] | N | N | N | N | 190 | 0.45 | 70 | 101532 | 100324 | 4976 | 15700 | 16 | 1 |  | 2021-10-22 00:03 | 1561 | 125 |  | 20 |  | *전공정 요청 감속주입 | [14 empty] | 97.63 | 100 | 0 | 0 | 0 |  | 650 | 400 | Y | Y | 0 | 0 | 0 |  | 650 | 400 | Y | Y | N |  | Y |  |  |  |  | BT180180 | H
A67637 | 2021-10-21 | 1 | C |  | 2 | A | 42CRMO4MS | 합금강 | E1 | BM#1 | 1608 | 48 | 1598 | 1527 | 39 | 7000 |  | 3 | 0.17 | 25 |  | -1.37 | 1563 | 1603 | 122.85 | 71.31 |  | 29 | 39 | 68 | Y |  | 2021-10-22 00:37 | 70 | 1082 | 33 | 31 | 28 | 27 | 27 | 27 | 27 | 26 | 26 | 25 | 25 | 24 | 24 | 24 | 26 | 28 | 24 | 27 | -0.07 | Y | 60 | Y | 0 |  |  |  | 2.04 | 1.3 |  |  | N | N | N | N | 200 | 0.47 | 68 | 105024 | 102897 | 5003 | 15000 | 14 | 2 |  | 2021-10-22 00:47 | 1563 | 130 |  | 41 |  | *기준대비 5% 감속 *샘플채취ID 103 300MM | [6 empty] | 70232C81378845439B8753BDD90DDB4A | F8A7957B3B20474583D4B65CA3884693 | 491ABA3FC12746C88B17164A76A2B663 |  | DAD60036D8AB4D26A70273D07DFD6B6A | 92895FC1608245CCBC6A99C57EE5A17E | 527EDFA2BE75450CBC26E03590459ED5 |  | 97.61 | 100 | 0 | 0 | 300 |  | 650 |  | Y | N | 0 | 0 | 0 |  | 651 |  | Y | N | N |  | Y |  |  |  |  | BM510510 | C
B67056 | 2021-10-21 | 2 | C |  | 6 | A | SBMA75 | 합금강 | D1 | BM#2 | 1606 | 45 | 1628 | 1544 | 36 | 6900 |  | 1 | 0.45 | 18 |  | -2.02 | 1564 | 1615 | 0.14 | 34.92 | 0 | 6 | 66 | 51 | Y |  | 2021-10-22 01:09 | 73 | 1091 | 22 | 24 | 32 | 37 | 39 | 39 | 38 | 37 | 36 | 35 | 34 | 33 | 31 | 29 | 34 | 39 | 29 | 0 | -0.2 | Y | 50 | Y | -0.4 | [7 empty] | N | N | N | N | 180 | 0.49 | 69 | 101532 | 107211 | -61 | 15000 | 16 | 1 |  | 2021-10-22 01:14 | 1564 | 129 |  | 19 |  | *전공정 요청 L/D 잔강이월 미실시,이상공정 등록 및 생관통보 | [14 empty] | 95.29 | 100 | 0 | 0 | 0 |  | 650 | 400 | Y | Y | 0 | 0 | 0 |  | 651 | 400 | Y | Y | N | [6 empty] | BT180180 | H
A67638 | 2021-10-21 | 1 | C |  | 3 | A | 42CRMO4MS | 합금강 | E1 | BM#1 | 1603 | 43 | 1605 | 1521 | 33 | 6800 |  | 3 | 0.16 | 25 |  | -1.2 | 1554 | 1589 | 141.84 | 23.95 |  | 36 | 46 | 61 | Y |  | 2021-10-22 01:52 | 61 | 1081 | 23 | 22 | 21 | 21 | 21 | 21 | 20 | 19 | 19 | 18 | 17 | 17 |  | 17 | 20 | 21 | 17 | 21 | -0.08 |  | 50 | Y | 0 |  |  |  |  | 1.1 |  |  | N | N | N | N | 190 | 0.51 | 59 | 87520 | 96320 | 4380 | 14900 | 14 | 2 |  | 2021-10-22 02:03 | 1554 | 126 |  | 35 | [16 empty] | 86.4 | 100 | 0 | 0 | 0 |  | 650 |  | Y | N | 0 | 0 | 0 |  | 651 |  | Y | N | N |  | Y |  |  |  |  | BM510510 | C
B67057 | 2021-10-21 | 2 | C |  | 7 | A | SBMA75 | 합금강 | D1 | BM#2 | 1609 | 41 | 1625 | 1552 | 32 | 6100 |  | 1 | 0.43 | 19 |  | -2.38 | 1555 | 1620 | 0 | 18.82 | 0 | 18 | 64 | 61 | Y |  | 2021-10-22 02:13 | 64 | 1082 | 27 | 27 | 28 | 29 | 30 | 28 | 27 | 27 | 26 | 25 | 23 | 23 | 21 | 20 | 26 | 30 | 20 | 27 | -0.22 | Y | 45 | Y | -0.2 | [7 empty] | N | N | N | N | 170 | 0.5 | 65 | 101045 | 102877 | -527 | 13900 | 16 | 1 |  | 2021-10-22 02:20 | 1555 | 123 |  | 25 |  | *전공정 요청 L/D 잔강이월 미실시,이상공정 등록 및 생관통보 | [14 empty] | 100.14 | 100 | 0 | 0 | 0 |  | 649 | 400 | Y | Y | 0 | 0 | 0 |  | 651 | 400 | Y | Y | N | [6 empty] | BT180180 | C
A67639 | 2021-10-21 | 1 | C |  | 4 | A | 42CRMO4MS | 합금강 | E1 | BM#1 | 1622 | 47 | 1607 | 1541 | 33 | 6600 |  | 3 | 0.16 | 25 |  | -1.52 | 1563 | 1608 | 183.46 | 51.28 |  | 5 | 35 | 66 | Y |  | 2021-10-22 02:50 | 70 | 1086 | 16 | 16 | 20 | 22 | 23 | 23 | 23 | 23 | 23 | 23 | 22 | 22 |  | 22 | 22 | 23 | 22 | 23 | -0.03 | Y | 35 | Y | 0 |  |  |  |  | 1.1 |  |  | N | N | N | N | 180 | 0.51 | 55 | 105024 | 91926 | 4274 | 14900 | 14 | 2 |  | 2021-10-22 03:10 | 1563 | 126 |  | 37 | [16 empty] | 108.38 | 100 | 0 | 0 | 0 |  | 650 |  | Y | N | 0 | 0 | 0 |  | 651 |  | Y | N | N |  | Y |  |  |  |  | BM510510 | C
B67058 | 2021-10-21 | 2 | C | TUNDISH교체전 | 8 | A | SBMA75 | 합금강 | D1 | BM#2 | 1621 | 41 | 1631 | 1580 | 31 | 6000 |  | 1 | 0.45 | 18 |  | 0 | 1557 | 1623 | 0 | 22.8 | 0 | 1 | 71 | 59 | Y |  | 2021-10-22 03:18 | 66 | 1081 | 17 | 19 | 27 | 30 | 33 | 33 | 33 | 32 | 32 | 30 | 29 | 28 | 27 | 25 | 29 | 33 | 25 | 33 | -0.18 | Y | 45 | Y | -0.4 | [7 empty] | N | N | N | N | 170 | 0.5 | 65 | 110582 | 103372 | -222 | 2000 | 16 | 1 |  | 2021-10-22 03:25 | 1557 | 133 |  | 25 |  | *전공정 요청 L/D 잔강이월 미실시,이상공정 등록 및 생관통보 | [14 empty] | 108.57 | 100 | 0 | 2500 | 0 |  | 649 | 400 | Y | Y | 0 | 2500 | 0 |  | 650 | 400 | Y | Y | N | [6 empty] | BT180180 | H
A67640 | 2021-10-21 | 1 | C |  | 5 | A | 42CRMO4MS | 합금강 | E1 | BM#1 | 1621 | 45 | 1602 | 1535 | 32 | 6300 |  | 3 | 0.18 | 25 |  | -1.46 | 1554 | 1597 | 163.73 | 46.3 |  | 32 | 57 | 49 | Y |  | 2021-10-22 03:59 | 61 | 1082 | 21 | 21 | 23 | 24 | 25 | 24 | 24 | 23 | 22 | 22 | 22 | 21 |  | 21 | 23 | 25 | 21 | 24 | -0.1 | Y | 40 | Y | -0.2 |  |  |  |  | 1.2 |  |  | N | N | N | N | 170 | 0.51 | 60 | 87520 | 98045 | 4705 | 14700 | 14 | 2 |  | 2021-10-22 04:14 | 1554 | 109 |  | 25 | 20 | [15 empty] | 84.93 | 100 | 0 | 0 | 0 |  | 650 |  | Y | N | 0 | 0 | 0 |  | 651 |  | Y | N | N |  | Y |  |  |  |  | BM510510 | C
B67059 | 2021-10-21 | 2 | A | TUNDISH교체 | 1 | A | AE6418HG | 소입성보증강 | C1 | BM#2 | 1596 | 50 | 1672 | 1553 | 44 | 8800 |  | 1 | 0.42 | 21 |  | -2.53 | 1581 | 1654 | 18.79 | 0 | 0 | 16 | 86 | 53 | Y |  | 2021-10-22 04:28 | 91 | 1081 | -468 | 13 | 31 | 26 | 30 | 34 | 37 | 38 | 40 | 41 | 41 | 40 | 39 | 38 | 36 | 41 | 38 | 0 | -0.15 |  | 20 | Y | -0.2 | 0.9 | 1.82 | 1.82 |  |  |  |  | N | N | N | N | 150 | 0.45 | 67 | 94438 | 100540 | 1460 | 15600 | 13 | 2 |  | 2021-10-22 04:33 | 1581 | 161 |  | 44 |  | * T/D FLUX 용탕부: 120 KG / 유탕부: 10KG 투입. * BUTT 타입롱노즐사용(슬리브타입. | [14 empty] | 93.69 | 100 | 700 | 0 | 0 |  | 649 | 300 | Y | Y | 700 | 0 | 0 |  | 651 | 300 | Y | Y | Y | [6 empty] | RB150.00 | C
A67641 | 2021-10-21 | 1 | A |  | 6 | A | 42CRMO4MS | 합금강 | E1 | BM#1 | 1616 | 47 | 1597 | 1515 | 36 | 7000 |  | 3 | 0.18 | 25 |  | -1.5 | 1552 | 1597 | 167.53 | 67.23 |  | 29 | 40 | 54 | Y |  | 2021-10-22 05:07 | 59 | 1083 | 20 | 23 | 26 | 27 | 27 | 27 | 27 | 26 | 26 | 25 | 24 | 24 | 24 | 24 | 25 | 27 | 24 | 27 | -0.07 | Y | 45 | Y | 0 |  |  |  | 1.05 | 1.12 |  |  | N | N | N | N | 210 | 0.49 | 60 | 105024 | 94965 | 4885 | 15010 | 14 | 2 |  | 2021-10-22 05:18 | 1552 | 108 |  | 19 |  | *Sample채취 STR#2 300MM | [14 empty] | 105.08 | 100 | 0 | 0 | 0 |  | 650 |  | Y | N | 0 | 0 | 300 |  | 651 |  | Y | N | N |  | Y |  |  |  |  | BM510510 | C
B67060 | 2021-10-21 | 2 | A |  | 2 | A | AE6418HG | 소입성보증강 | C1 | BM#2 | 1616 | 46 | 1636 | 1582 | 41 | 7000 |  | 1 | 0.42 | 17 |  | -2.41 | 1561 | 1626 | 15.11 | 0 | 0 | 6 | 67 | 53 | Y |  | 2021-10-22 05:26 | 71 | 1084 | 36 | 34 | 30 | 28 | 27 | 27 | 27 | 26 | 25 | 25 | 24 | 23 | 22 | 19 | 26 | 30 | 19 | 27 | -0.18 |  | 60 | Y | -0.4 | [7 empty] | N | N | N | N | 140 | 0.47 | 70 | 94056 | 105576 | -1426 | 15400 | 13 | 2 |  | 2021-10-22 05:34 | 1561 | 152 |  | 53 | 16 | [15 empty] | 91.1 | 100 | 0 | 0 | 0 |  | 648 | 300 | Y | Y | 0 | 0 | 0 |  | 651 | 300 | Y | Y | Y | [6 empty] | RB110.00 | C
A67642 | 2021-10-21 | 1 | A |  | 7 | A | 42CRMO4MS | 합금강 | E1 | BM#1 | 1603 | 45 | 1599 | 1529 | 34 | 6500 |  | 3 | 0.17 | 26 |  | -1.14 | 1560 | 1594 | 120.1 | 35.86 |  | 36 | 47 | 54 | Y |  | 2021-10-22 06:01 | 67 | 1084 | 23 | 25 | 30 | 32 | 33 | 34 | 34 | 33 | 33 | 32 | 32 | 31 | 30 | 30 | 31 | 34 | 30 | 33 | -0.1 | Y | 40 | Y | 0 |  |  |  | 1.21 | 1.13 |  |  | N | N | N | N | 200 | 0.48 | 64 | 87520 | 98525 | 5025 | 15510 | 14 | 2 |  | 2021-10-22 06:13 | 1560 | 109 |  | 26 | [16 empty] | 8752000 | 100 | 0 | 0 | 0 |  | 650 |  | Y | N | 0 | 0 | 0 |  | 651 |  | Y | N | N |  | Y |  |  |  |  | BM510510 | C
A67643 | 2021-10-21 | 1 | A |  | 8 | A | 42CRMO4MS | 합금강 | E1 | BM#1 | 1599 | 45 | 1595 | 1521 | 35 | 7000 |  | 3 | 0.15 | 26 |  | -1.09 | 1563 | 1595 | 142.63 | 31.11 |  | 5 | 36 | 58 | Y |  | 2021-10-22 06:56 | 70 | 1084 | 29 | 27 | 28 | 29 | 30 | 30 | 29 | 29 | 28 | 28 | 27 | 27 |  | 27 | 29 | 30 | 27 | 29 | -0.03 | Y | 40 | Y | 0 |  |  |  | 0.96 | 1.3 |  |  | N | N | N | N | 190 | 0.48 | 62 | 87520 | 97225 | 4725 | 15390 | 14 | 2 |  | 2021-10-22 07:05 | 1563 | 116 |  | 36 | [16 empty] | 85.64 | 100 | 0 | 0 | 0 |  | 650 |  | Y | N | 0 | 0 | 0 |  | 651 |  | Y | N | N |  | Y |  |  |  |  | BM510510 | C
B67061 | 2021-10-21 | 2 | A | 연주종료 | 3 | A | AE6418HG | 소입성보증강 | C1 | BM#2 | 1639 | 48 | 1637 | 1586 | 40 | 6700 |  | 1 | 0.35 | 15 |  | -2.36 | 1569 | 1622 | 10.67 | 0 | 0 | 18 | 65 | 52 | Y |  | 2021-10-22 06:30 | 79 | 1085 | 16 | 21 | 24 | 27 | 29 | 31 | 31 | 31 | 30 | 30 | 30 | 28 | 27 | 26 | 27 | 31 | 26 | 31 | -0.12 | Y | 40 | Y | -0.2 | [7 empty] | N | N | N | N | 130 | 0.47 | 69 | 110284 | 103180 | -1430 | 2200 | 13 | 2 |  | 2021-10-22 06:42 | 1569 | 163 |  | 60 |  | *잉고트생산 종료 08시55분 | A50237047EA7443489AB59FE44D0E7EC | BBCCFB551F1048269C62AEDB96620E89 |  |  |  |  | 08FFAD33424F4E96AA864E1335C07EC6 | 85A746F19F3F426E9EDF9DC564E63843 |  |  | 0347C42DC4FF49A7B5803EE0E3557C09 | E5F37DD2FFC14AC89467A5DAF57A8168 |  |  | 108.98 | 100 | 0 | 3990 | 0 |  | 650 | 300 | Y | Y | 0 | 3480 | 0 |  | 651 | 300 | Y | Y | Y | [6 empty] | RB140.00 | C
A67644 | 2021-10-22 | 1 | A |  | 9 | A | 42CRMO4MS | 합금강 | E1 | BM#1 | 1608 | 50 | 1586 | 1546 | 42 | 6800 |  | 3 | 0.13 | 26 |  | 0.07 | 1588 | 1586 | 82.76 | 45.5 |  | 32 | 58 | 53 | Y |  | 2021-10-22 08:02 | 95 | 1099 | 27 | 26 | 27 | 27 | 28 | 28 | 28 | 27 | 26 | 25 | 24 | 24 | 24 | 24 | 26 | 28 | 24 | 28 | -0.09 | Y | 45 | Y | 0 |  |  |  | 1.27 | 1.21 |  |  | N | N | N | N | 180 | 0.48 | 67 | 105024 | 102765 | 4635 | 14810 | 14 | 2 |  | 2021-10-22 08:15 | 1588 | 123 |  | 35 | [8 empty] | BA4B76797D444D1D823C1E3079C2590F | 8ADEBB00101B4FC9BDA577ED5ED209AB | A8C0E6FC286C48B0877A832E2A6F0870 |  | 29FEBA82740A4593A56AE41F94607F7A | 448A936C3A8541E58967FFFBC897C38C | A45B1588115F4728A75F1EF8FF1655B2 |  | 97.47 | 100 | 0 | 0 | 0 |  | 650 |  | Y | N | 0 | 0 | 0 |  | 651 |  | Y | N | N |  | Y |  |  |  |  | BM510510 | C
A67645 | 2021-10-22 | 1 | A |  | 10 | A | 42CRMO4MS | 합금강 | E1 | BM#1 | 1605 | 48 | 1600 | 1515 | 37 | 7300 |  | 3 | 0.15 | 25 |  | -1.14 | 1566 | 1600 | 162.02 | 37.31 |  | 29 | 41 | 58 | Y |  | 2021-10-22 09:00 | 73 | 1100 | 22 | 22 | 24 | 26 | 27 | 27 | 29 | 29 | 29 | 28 | 28 | 28 | 28 | 28 | 27 | 29 | 28 | 29 | -0.03 | Y | 30 | Y | 0 |  |  |  | 1.28 | 1.05 |  |  | N | N | N | N | 170 | 0.49 | 60 | 105024 | 94350 | 5000 | 15630 | 14 | 2 |  | 2021-10-22 09:12 | 1566 | 129 |  | 45 | [16 empty] | 106.3 | 100 | 0 | 0 | 0 |  | 650 |  | Y | N | 0 | 0 | 0 |  | 651 |  | Y | N | N |  | Y |  |  |  |  | BM510510 | C
A67646 | 2021-10-22 | 1 | A |  | 11 | B | 42CRMO4MS | 합금강 | E1 | BM#1 | 1586 | 52 | 1598 | 1522 | 40 | 7600 |  | 3 | 0.14 | 25 |  | -1.22 | 1562 | 1598 | 119.9 | 41.71 |  | 36 | 48 | 52 | Y |  | 2021-10-22 10:05 | 69 | 1100 | 27 | 27 | 30 | 30 | 30 | 30 | 30 | 30 | 30 | 29 | 29 | 28 | 28 | 28 | 29 | 30 | 28 | 30 | -0.04 | Y | 50 | Y | 0 |  |  |  | 1.05 | 1.15 |  |  | N | N | N | N | 210 | 0.48 | 65 | 86986 | 99266 | -151166 | 11700 | 14 | 2 |  | 2021-10-22 10:14 | 1562 | 131 |  | 41 |  | *랜싱 *B67064 강제개공으로 인한 이상재 등록 ID105, 205 *T/D 12TON 이하 (11.7) - 이상재 등록 *Sample채취 STR#1 300MM | [14 empty] | 83.44 | 100 | 0 | 0 | 300 |  | 650 |  | Y | N | 0 | 0 | 0 |  | 651 |  | Y | N | N |  | Y |  |  |  |  | BM510510 | C
B67064 | 2021-10-22 | 2 | A | TUNDISH교체전 | 12 | A | 42CRMO4MS | 합금강 | E1 | BM#1 | 1649 | 103 | 1600 | 1590 | 62 | 8900 |  | 3 | 0.17 | 25 |  | -0.54 | 1584 | 1600 | 201.45 | 85.06 |  | 6 | 68 | 37 | Y |  | 2021-10-22 10:56 | 91 | 1099 | 24 | 34 | 39 | 42 | 44 | 45 | 45 | 45 | 45 | 45 | 44 | 44 | 43 | 43 | 42 | 45 | 43 | 45 | -0.05 | Y | 35 | Y | -0.2 |  |  |  | 1.14 | 1.12 |  |  | N | N | N | N | 200 | 0.45 | 66 | 111748 | 103223 | 4977 | 2000 | 14 | 2 |  | 2021-10-22 11:24 | 1584 | 207 |  | 60 |  | *강제개공으로 인한 나탕주입 - 이상재 등록 ID101, 201 *기준대비 5% 감속 |  | 5709965962024BE48E88A14FE47D75BA | ED7F5AAF8D8348CC9A54A4BBBE88853F | 8DA8751FBC784C87AF1628C8E97D27D1 | [10 empty] | 104.44 | 100 | 0 | 3500 | 0 |  | 650 |  | Y | N | 0 | 3500 | 0 |  | 651 |  | Y | N | N |  | Y |  |  |  |  | BM510510 | C
A67648 | 2021-10-22 | 1 | B | TUNDISH교체 | 1 | A | SCR420HON | 소입성보증강 | C | BM#1 | 1642 | 44 | 1657 | 1535 | 33 | 7100 |  | 3 | 0.14 | 21 |  | -2.25 | 1600 | 1657 | 0 | 269.09 |  | 32 | 59 | 66 | Y |  | 2021-10-22 12:32 | 90 | 1098 | -338 | -290 | 24 | 19 | 20 | 26 | 31 | 33 | 36 | 37 | 37 | 39 |  | 39 | 26 | 39 | 39 | 0 | 0 |  |  | Y | 0.4 |  | 2.4 | 2.34 |  |  |  |  | N | N | N | N | 150 | 0.52 | 56 | 101532 | 97495 | 4455 | 14500 | 06 | 1 |  | 2021-10-22 12:46 | 1600 | 149 |  | 57 |  | *FLUX 120KG/10KG *STR#1 스토퍼 컨트롤X 추가절단 500 | [14 empty] | 100.83 | 100 | 1500 | 0 | 0 |  | 410 |  | Y | Y | 1000 | 0 | 0 |  | 410 |  | Y | Y | N |  | Y |  |  |  |  | BT180180 | H
A67649 | 2021-10-22 | 1 | B |  | 2 | A | SCR420HON | 소입성보증강 | C | BM#1 | 1641 | 43 | 1644 | 1583 | 34 | 6000 |  | 3 | 0.15 | 21 |  | -1.88 | 1597 | 1644 | 0 | 270.29 |  | 29 | 42 | 70 | Y |  | 2021-10-22 13:32 | 87 | 1104 | 38 | 36 | 36 | 38 | 39 | 40 | 40 | 40 | 39 | 39 | 39 |  |  | 39 | 39 | 40 | 39 | 40 | -0.04 | Y | 25 | Y | 0 | [7 empty] | N | N | N | N | 140 | 0.55 | 53 | 84610 | 96543 | -148243 | 15300 | 06 | 1 |  | 2021-10-22 13:46 | 1597 | 140 |  | 54 | [16 empty] | 83.32 | 100 | 0 | 0 | 0 |  | 410 |  | Y | Y | 0 | 0 | 0 |  | 411 |  | Y | Y | N |  | Y |  |  |  |  | BT180180 | C
B67065 | 2021-10-22 | 2 | B | 연주시작 | 1 | A | SM18CM9 | 탄소강 | C1 | BM#2 | 1604 | 56 | 1693 | 1529 | 48 | 9300 |  | 1 | 0.72 | 20 |  | -2.87 | 1600 | 1683 | 56.15 | 0 | 0 | 1 | 73 | 205 | Y |  | 2021-10-22 14:46 | 87 | 1098 | -421 | -38 | 35 | 27 | 35 | 37 | 40 | 42 | 43 | 41 | 42 | 41 |  | 41 | 37 | 43 | 41 | 0 | -0.13 |  | 15 | Y | -0.2 |  | 2.63 | 2.63 | 1.46 |  |  |  | N | N | N | N | 150 | 0.5 | 55 | 94732 | 94110 | -3910 | 14600 | 11 | 1 |  | 2021-10-22 14:44 | 1600 | 126 |  | 6 |  | * BUTT 타입롱노즐사용(슬리브타입.) * T/D FLUX 용탕부: 120 KG / 유탕부: 10KG 투입. * EDGE HEATER 코일 건조로 미적용. 이상공정등록 및 생관통보 * 연주시작 : 14시 54분 * 첫 HEAT 수소 기준값 초과(10분) 이상공정 등록 및 생관통보 | 73EA885B0F2540BEA2324069F9389E7E | 719D84D9708E4547A8265188E555D782 | 9D6EB6337C9944B98D844218CA57D8C1 | [11 empty] | 105.73 | 100 | 700 | 0 | 0 |  | 451 | 300 | N | Y | 720 | 0 | 0 |  | 451 | 300 | N | Y | N | [6 empty] | RB150.00 | H
A67650 | 2021-10-22 | 1 | B |  | 3 | A | SCR420HON | 소입성보증강 | C | BM#1 | 1639 | 50 | 1634 | 1569 | 42 | 7200 |  | 3 | 0.16 | 21 |  | -1.8 | 1589 | 1634 | 0 | 300.83 |  | 36 | 49 | 58 | Y |  | 2021-10-22 14:41 | 79 | 1100 | 38 | 36 | 38 | 38 | 37 | 37 | 36 | 36 | 35 | 35 | 34 | 34 |  | 34 | 36 | 38 | 34 | 38 | -0.09 |  | 45 | Y | 0 | [7 empty] | N | N | N | N | 130 | 0.55 | 59 | 101532 | 104561 | 6839 | 15800 | 06 | 1 |  | 2021-10-22 14:56 | 1589 | 141 |  | 39 | [16 empty] | 92.68 | 100 | 0 | 0 | 0 |  | 410 |  | Y | Y | 0 | 0 | 0 |  | 411 |  | Y | Y | N |  | Y |  |  |  |  | BT180180 | H
B67066 | 2021-10-22 | 2 | B |  | 2 | A | SM18CM9 | 탄소강 | C1 | BM#2 | 1633 | 40 | 1660 | 1575 | 33 | 6400 |  | 1 | 0.42 | 19 |  | -3.28 | 1575 | 1656 | 19.75 | 0 | 0 | 31 | 1 | 29016 | Y |  | 2021-10-22 15:29 | 62 | 1136 | 38 | 35 | 31 | 28 | 27 | 25 | 24 | 23 | 22 | 21 | 19 | 17 |  | 17 | 25 | 31 | 17 | 0 | -0.31 |  | 45 | Y | -0.4 | [7 empty] | N | N | N | N | 140 | 0.52 | 57 | 95529 | 96265 | 35 | 15200 | 11 | 1 |  | 2021-10-22 15:32 | 1575 | 116 |  | 20 |  | * EDGE HEATER 코일 건조로 미적용. 이상공정등록 및 생관통보 * 후 HEAT 전공정 요청으로 감속주입 0.40 ID: 306,405,406 이상공정 등록 및 생관통보 | [14 empty] | 96.59 | 100 | 0 | 0 | 0 |  | 450 | 300 | N | Y | 0 | 0 | 0 |  | 451 | 300 | N | Y | N | [6 empty] | RB150.00 | H
A67651 | 2021-10-22 | 1 | B |  | 4 | A | SCR420HON | 소입성보증강 | C | BM#1 | 1596 | 44 | 1613 | 1538 | 34 | 6700 |  | 3 | 0.15 | 21 |  | -1.28 | 1581 | 1613 | 0 | 194.24 |  | 5 | 38 | 97 | Y |  | 2021-10-22 15:40 | 71 | 1095 | 34 | 28 | 27 | 26 | 26 | 25 | 24 | 24 | 24 | 23 | 23 | 24 |  | 24 | 26 | 27 | 23 | 24 | -0.1 | Y | 40 | Y | 0.2 | [7 empty] | N | N | N | N | 120 | 0.5 | 56 | 84610 | 92219 | 5131 | 16200 | 06 | 1 |  | 2021-10-22 15:55 | 1581 | 119 |  | 41 | 22 | *전기로 보수 작업지연 감속주입 | [14 empty] | 87.05 | 100 | 0 | 0 | 0 |  | 410 |  | Y | Y | 0 | 0 | 0 |  | 411 |  | Y | Y | N |  | Y | N |  |  |  | BT180180 | H
B67067 | 2021-10-22 | 2 | B |  | 3 | A | SM18CM9 | 탄소강 | C1 | BM#2 | 1680 | 43 | 1661 | 1541 | 38 | 7300 |  | 1 | 0.41 | 19 |  | -2.74 | 1578 | 1652 | 13.55 | 0 | 0 | 6 | 69 | 88 | Y |  | 2021-10-22 16:34 | 65 | 1085 | 14 | 23 | 30 | 34 | 34 | 34 | 33 | 31 | 29 | 29 | 28 | 27 | 25 | 23 | 28 | 34 | 23 | 34 | -0.22 | Y | 50 | Y | -0.4 | [7 empty] | N | N | N | N | 130 | 0.43 | 70 | 96750 | 94250 | 850 | 14200 | 11 | 1 |  | 2021-10-22 16:38 | 1578 | 115 |  | 12 |  | * EDGE HEATER 코일 건조로 미적용. 이상공정등록 및 생관통보 * 전공정 요청으로 감속주입 0.40 이상공정 등록 및 생관통보 | [14 empty] | 102.44 | 100 | 0 | 0 | 0 |  | 450 | 300 | N | Y | 0 | 0 | 0 |  | 451 | 300 | N | Y | N | [6 empty] | RB150.00 | H
A67652 | 2021-10-22 | 1 | B |  | 5 | A | SCR420HON | 소입성보증강 | C | BM#1 | 1632 | 55 | 1636 | 1545 | 43 | 8200 |  | 3 | 0.22 | 20 |  | -2.01 | 1595 | 1646 | 0 | 198.05 |  | 19 | 1 | 295789 | Y |  | 2021-10-22 16:52 | 85 | 1102 | 24 | 24 | 24 | 26 | 27 | 30 | 29 | 28 | 27 | 28 | 27 | 25 | 25 | 26 | 27 | 30 | 25 | 27 | -0.14 | Y | 35 | Y | 0.2 | [7 empty] | N | N | N | N | 110 | 0.5 | 62 | 101532 | 99389 | 6561 | 15400 | 06 | 1 |  | 2021-10-22 17:08 | 1595 | 117 |  | 28 |  | *전기로 보수 작업지연 감속주입 | [14 empty] | 97.25 | 100 | 0 | 0 | 0 |  | 410 |  | Y | Y | 0 | 0 | 0 |  | 411 |  | Y | Y | N |  | Y |  |  |  |  | BT180180 | H
B67068 | 2021-10-22 | 2 | B |  | 4 | A | SM18CM9 | 탄소강 | C1 | BM#2 | 1596 | 38 | 1642 | 1557 | 32 | 6200 |  | 1 | 0.35 | 18 |  | -2.75 | 1565 | 1632 | 12.31 | 0 | 0 | 32 | 60 | 73 | Y |  | 2021-10-22 17:42 | 52 | 1075 | 18 | 18 | 20 | 21 | 21 | 20 | 19 | 18 | 17 | 15 | 13 | 11 | 7 | 7 | 17 | 21 | 7 | 18 | -0.31 | Y | 45 | Y | -0.8 | [7 empty] | N | N | N | N | 120 | 0.53 | 60 | 94141 | 101669 | 1431 | 15700 | 11 | 1 |  | 2021-10-22 17:45 | 1565 | 119 |  | 17 | [16 empty] | 91.89 | 100 | 0 | 0 | 0 |  | 450 | 300 | Y | Y | 0 | 0 | 0 |  | 451 | 300 | Y | Y | N | [6 empty] | RB150.00 | H
A67653 | 2021-10-22 | 1 | B |  | 6 | A | SCR420HON | 소입성보증강 | C | BM#1 | 1642 | 46 | 1626 | 1599 | 33 | 5400 |  | 3 | 0.16 | 20 |  | -1.88 | 1588 | 1634 | 0 | 271.77 |  | 29 | 43 | 61 | Y |  | 2021-10-22 18:00 | 78 | 1096 | 26 | 28 | 38 | 43 | 45 | 45 | 45 | 44 | 44 | 44 | 43 | 43 |  | 43 | 41 | 45 | 43 | 45 | -0.06 | Y | 35 | Y | 0 | [7 empty] | N | N | N | N | 100 | 0.55 | 55 | 101532 | 98158 | 6392 | 15500 | 06 | 1 |  | 2021-10-22 18:10 | 1588 | 113 |  | 22 | [8 empty] | 317922F8BF65403BAB65E3F980137AF4 | 0F49983F34D74E2B8F7274FFDABB3593 | 263E9B6A92734A1286B940EC8A053A44 |  | 7D19A80FC155472B960575B6F90A9F02 | 2C9109727AF84F37BCDDFC7324FF7CC0 | F76AB91BB7054451980D8896B0C739C0 |  | 98.43 | 100 | 0 | 0 | 0 |  | 410 |  | Y | Y | 0 | 0 | 0 |  | 411 |  | Y | Y | N |  |  | Y |  |  |  | BT180180 | H
B67069 | 2021-10-22 | 2 | B |  | 5 | A | SM18CM9 | 탄소강 | C1 | BM#2 | 1621 | 43 | 1666 | 1544 | 38 | 7300 |  | 1 | 0.38 | 19 |  | -2.33 | 1582 | 1650 | 13.03 | 0 | 0 | 1 | 74 | 43 | Y |  | 2021-10-22 18:30 | 69 | 1080 | 4 | 8 | 26 | 33 | 37 | 39 | 39 | 38 | 37 | 36 | 35 | 33 |  | 33 | 32 | 39 | 33 | 0 | -0.2 | Y | 30 | Y | -0.4 | [7 empty] | N | N | N | N | 110 | 0.52 | 58 | 93401 | 94973 | 277 | 15200 | 11 | 1 |  | 2021-10-22 18:34 | 1582 | 123 |  | 29 | [16 empty] | 99.31 | 100 | 0 | 0 | 0 |  | 450 | 300 | Y | Y | 0 | 0 | 0 |  | 451 | 300 | Y | Y | N | [6 empty] | RB150.00 | H
A67654 | 2021-10-22 | 1 | B |  | 7 | A | SCR420HON | 소입성보증강 | C | BM#1 | 1606 | 41 | 1609 | 1545 | 29 | 5700 |  | 3 | 0.16 | 20 |  | -1.34 | 1576 | 1609 | 0 | 196.19 |  | 36 | 50 | 53 | Y |  | 2021-10-22 18:42 | 66 | 1076 | 43 | 43 | 37 | 34 | 32 | 31 | 31 | 30 | 29 | 29 | 29 | 29 | 30 | 30 | 32 | 37 | 29 | 29 | -0.18 |  | 45 | Y | 0.2 | [7 empty] | N | N | N | N | 150 | 0.55 | 57 | 101532 | 99066 | 6184 | 15500 | 06 | 1 |  | 2021-10-22 18:52 | 1576 | 111 |  | 37 | [16 empty] | 97.63 | 100 | 0 | 0 | 0 |  | 410 |  | Y | Y | 0 | 0 | 0 |  | 411 |  | Y | Y | N |  | Y |  |  |  |  | BT180180 | H
B67070 | 2021-10-22 | 2 | B |  | 6 | A | SM18CM9 | 탄소강 | C1 | BM#2 | 1585 | 42 | 1656 | 1537 | 37 | 7400 |  | 1 | 0.35 | 21 |  | -2.55 | 1585 | 1651 | 13.35 | 0 | 0 | 31 | 2 | 54 | Y |  | 2021-10-22 19:37 | 72 | 1088 | 29 | 31 | 35 | 36 | 36 | 35 | 33 | 33 | 32 | 30 | 28 | 27 |  | 27 | 32 | 36 | 27 | 0 | -0.22 | Y | 40 | Y | -0.2 | [7 empty] | N | N | N | N | 100 | 0.52 | 58 | 98796 | 94460 | 290 | 14800 | 11 | 1 |  | 2021-10-22 19:39 | 1585 | 110 |  | 20 | [16 empty] | 104.93 | 100 | 0 | 0 | 0 |  | 451 | 300 | Y | Y | 0 | 0 | 0 |  | 451 | 300 | Y | Y | N | [6 empty] | RB150.00 | H
A67655 | 2021-10-22 | 1 | B |  | 8 | A | SCR420HON | 소입성보증강 | C | BM#1 | 1602 | 41 | 1616 | 1545 | 30 | 6000 |  | 3 | 0.16 | 20 |  | -1.47 | 1580 | 1616 | 0 | 194.21 |  | 5 | 39 | 51 | Y |  | 2021-10-22 19:50 | 70 | 1096 | 29 | 29 | 30 | 31 | 31 | 31 | 30 | 30 | 30 | 30 | 29 | 29 |  | 29 | 30 | 31 | 29 | 31 | -0.05 | Y | 40 | Y | 0 | [7 empty] | N | N | N | N | 140 | 0.55 | 55 | 101532 | 98391 | 5709 | 14700 | 06 | 1 |  | 2021-10-22 20:01 | 1580 | 100 |  | 27 | [16 empty] | 98.29 | 100 | 0 | 0 | 0 |  | 410 |  | Y | Y | 0 | 0 | 0 |  | 411 |  | Y | Y | N |  | Y |  |  |  |  | BT180180 | H
B67071 | 2021-10-22 | 2 | B |  | 7 | A | SM18CM9 | 탄소강 | C1 | BM#2 | 1647 | 44 | 1637 | 1554 | 35 | 6900 |  | 1 | 0.34 | 19 |  | -2.31 | 1579 | 1635 | 10.83 | 0 | 0 | 6 | 70 | 51 | Y |  | 2021-10-22 20:35 | 66 | 1092 | 24 | 24 | 29 | 32 | 34 | 34 | 34 | 33 | 32 | 30 | 30 | 28 | 27 | 24 | 30 | 34 | 24 | 34 | -0.22 | Y | 45 | Y | -0.6 | [7 empty] | N | N | N | N | 150 | 0.51 | 63 | 97248 | 100630 | 220 | 14900 | 11 | 1 |  | 2021-10-22 20:39 | 1579 | 108 |  | 20 |  | * 전공정 요청으로 감속주입 | [14 empty] | 97.01 | 100 | 0 | 0 | 0 |  | 450 | 300 | Y | Y | 0 | 0 | 0 |  | 451 | 300 | Y | Y | N | [6 empty] | RB150.00 | H
A67656 | 2021-10-22 | 1 | C |  | 9 | A | SCR420HON | 소입성보증강 | C | BM#1 | 1627 | 42 | 1616 | 1567 | 33 | 5700 |  | 3 | 0.16 | 20 |  | -1.39 | 1582 | 1616 | 0 | 236.9 |  | 19 | 2 | 56 | Y |  | 2021-10-22 20:55 | 72 | 1086 | 28 | 27 | 30 | 33 | 34 | 34 | 33 | 33 | 32 | 32 | 31 | 31 |  | 31 | 32 | 34 | 31 | 33 | -0.05 | Y | 35 | Y | 0 | [7 empty] | N | N | N | N | 130 | 0.55 | 54 | 101532 | 94933 | 5767 | 14800 | 06 | 1 |  | 2021-10-22 21:07 | 1582 | 100 |  | 19 | [16 empty] | 101.63 | 100 | 0 | 0 | 0 |  | 410 |  | Y | Y | 0 | 0 | 0 |  | 411 |  | Y | Y | N |  | Y |  |  |  |  | BT180180 | H
A67657 | 2021-10-22 | 1 | C | TUNDISH교체전 | 10 | A | SCR420HON | 소입성보증강 | C | BM#1 | 1631 | 39 | 1625 | 1568 | 31 | 5000 |  | 3 | 0.16 | 20 |  | -1.49 | 1588 | 1625 | 0 | 216.55 |  | 29 | 44 | 54 | Y |  | 2021-10-22 21:45 | 78 | 1103 | 30 | 30 | 37 | 40 | 42 | 42 | 42 | 41 | 41 | 41 | 41 |  |  | 41 | 40 | 42 | 41 | 42 | -0.03 | Y | 30 | Y | 0 | [7 empty] | N | N | N | N | 120 | 0.55 | 56 | 82520 | 91212 | 4988 | 2000 | 06 | 1 |  | 2021-10-22 21:58 | 1588 | 100 |  | 24 |  |  |  | 38A8E6D4992A4F07923FB5D76E2CB5E8 | F8DB555B333B4793BA0E1147B26B025E | [11 empty] | 85.96 | 100 | 0 | 3000 | 0 |  | 410 |  | Y | Y | 0 | 3000 | 0 |  | 411 |  | Y | Y | N |  | Y |  |  |  |  | BT180180 | H
B67072 | 2021-10-22 | 2 | C |  | 8 | A | SM18CM9 | 탄소강 | C1 | BM#2 | 1601 | 42 | 1648 | 1539 | 34 | 6800 |  | 1 | 0.33 | 18 |  | -2.4 | 1579 | 1634 | 10.74 | 0 | 0 | 32 | 61 | 47 | Y |  | 2021-10-22 21:50 | 66 | 1094 | 21 | 31 | 34 | 34 | 34 | 33 | 32 | 31 | 30 | 28 | 27 | 26 | 24 | 22 | 29 | 34 | 22 | 34 | -0.22 |  | 55 | Y | -0.4 | [7 empty] | N | N | N | N | 140 | 0.45 | 69 | 96657 | 100215 | -1365 | 14000 | 11 | 1 |  | 2021-10-22 21:55 | 1579 | 105 |  | 8 |  | *전공정 요청 감속주입 | [14 empty] | 98.53 | 100 | 0 | 0 | 0 |  | 450 | 300 | Y | Y | 0 | 0 | 0 |  | 451 | 300 | Y | Y | N | [6 empty] | RB150.00 | H
B67073 | 2021-10-22 | 2 | C |  | 9 | A | SM18CM9 | 탄소강 | C1 | BM#2 | 1654 | 48 | 1579 | 1541 | 43 | 8700 |  | 1 | 0.34 | 19 |  | -3.15 | 1573 | 1653 | 13.3 | 0 | 0 | 11 | 45 | 9217 | Y |  | 2021-10-22 22:45 | 60 | 1108 | 18 | 16 | 14 | 13 | 13 | 11 | 10 | 9 | 9 | 8 |  |  |  | 8 | 12 | 14 | 8 | 0 | -0.15 |  | 40 | Y | -0.2 | [7 empty] | N | N | N | N | 130 | 0.53 | 57 | 91465 | 94935 | 1765 | 15200 | 11 | 1 |  | 2021-10-22 22:52 | 1573 | 118 |  | 25 |  | *주입초기 전공정 요청으로 감속주입 | [14 empty] | 96.28 | 100 | 0 | 0 | 0 |  | 450 | 300 | Y | Y | 0 | 0 | 0 |  | 451 | 300 | Y | Y | N | [6 empty] | RB150.00 | H
A67658 | 2021-10-22 | 1 | C | TUNDISH교체 | 1 | A | STB2 | 베어링강 | STB (SF) | BM#1 | 1629 | 50 | 1584 | 1563 | 38 | 5600 |  | 3 | 0.22 | 25 |  | -1.05 | 1553 | 1584 | 180.09 | 45.31 |  | 36 | 51 | 56 | Y |  | 2021-10-22 22:52 | 97 | 1099 | 20 | 44 | 40 | 44 | 34 | 34 | 22 | 22 | 44 | 30 | 32 | 31 | 28 | 33 | 33 | 44 | 22 | 44 | -1.1 |  | 20 | Y | 1 |  | 2.03 | 2.03 | 1.65 |  |  |  |  | N | N | M | 210 | 0.45 | 72 | 84610 | 100923 | 7157 | 15030 | 04 | 2 |  | 2021-10-22 23:03 | 1553 | 120 |  | 32 |  | *T/D FLUX 유:10,용:270kg *첫Heat 수소측정치 OVER되어 이상재 등록및 생관통보-ID:101.102.201.202 | [14 empty] | 78.82 | 100 | 1500 | 0 | 0 |  | 650 |  | Y | N | 1500 | 0 | 0 |  | 651 |  | Y | N | Y |  |  | Y |  |  |  | BT180180 | H
B67074 | 2021-10-22 | 2 | C |  | 10 | A | SM18CM9 | 탄소강 | C1 | BM#2 | 1585 | 38 | 1652 | 1546 | 33 | 6700 |  | 1 | 0.32 | 18 |  | -2.15 | 1587 | 1641 | 8.13 | 0 | 0 | 5 | 40 | 41 | Y |  | 2021-10-22 23:50 | 74 | 1075 | 5 | 21 | 29 | 33 | 34 | 35 | 34 | 33 | 32 | 31 | 29 | 27 | 25 | 22 | 28 | 35 | 22 | 0 | -0.32 | Y | 40 | Y | -0.6 | [7 empty] | N | N | N | N | 120 | 0.47 | 67 | 99780 | 98003 | 997 | 14800 | 11 | 1 |  | 2021-10-22 23:57 | 1587 | 104 |  | 16 |  | * 전공정 요청으로 감속주입 | [14 empty] | 101.76 | 100 | 0 | 0 | 0 |  | 450 | 300 | Y | Y | 0 | 0 | 0 |  | 452 | 300 | Y | Y | N | [6 empty] | RB150.00 | H
A67659 | 2021-10-22 | 1 | C |  | 2 | A | STB2 | 베어링강 | STB (SF) | BM#1 | 1626 | 54 | 1571 | 1552 | 37 | 5100 |  | 3 | 0.19 | 25 |  | -1.4 | 1514 | 1555 | 169.25 | 83.74 |  | 31 | 3 | 75 | Y |  | 2021-10-23 00:11 | 58 | 1090 | 42 | 34 | 39 | 33 | 28 | 27 | 25 | 23 | 22 | 22 | 21 | 21 |  | 21 | 28 | 39 | 21 | 0 | -0.4 |  | 45 | Y | 0 |  |  |  | 1.51 |  |  |  | Y | Y | Y | Y | 200 | 0.48 | 55 | 152298 | 86084 | 7489 | 15400 | 04 | 2 |  | 2021-10-23 00:19 | 1514 | 124 |  | 26 |  | *유사강종 연연주 혼탕부 성분 확인 ID:107~109.207~209 | [14 empty] | 165 | 100 | 0 | 0 | 0 |  | 650 |  | Y | N | 0 | 0 | 0 |  | 651 |  | Y | N | Y |  |  | Y |  |  |  | BT180180 | H
B67075 | 2021-10-22 | 2 | C |  | 11 | A | SM18CM9 | 탄소강 | C1 | BM#2 | 1614 | 42 | 1658 | 1575 | 37 | 7300 |  | 1 | 0.41 | 19 |  | -2.82 | 1593 | 1660 | 11.65 | 0 | 0 | 1 | 75 | 179 | Y |  | 2021-10-23 00:56 | 80 | 1095 | 19 | 19 | 31 | 36 | 39 | 40 | 39 | 38 | 38 | 37 | 35 | 32 | 31 | 29 | 34 | 40 | 29 | 0 | -0.24 | Y | 45 | Y | -0.4 | [7 empty] | N | N | N | N | 110 | 0.45 | 69 | 99780 | 100314 | -14 | 15100 | 11 | 1 |  | 2021-10-23 01:04 | 1593 | 108 |  | 19 |  | * 전공정 요청으로 감속주입 | [14 empty] | 95.03 | 100 | 0 | 0 | 0 |  | 451 | 300 | Y | Y | 0 | 0 | 0 |  | 451 | 300 | Y | Y | N | [6 empty] | RB150.00 | H
A67660 | 2021-10-22 | 1 | C | 유사강종연연주 | 3 | A | P-STB2 | 베어링강 | STB (SF) | BM#1 | 1601 | 51 | 1549 | 1537 | 28 | 4800 |  | 3 | 0.16 | 25 |  | -1.52 | 1509 | 1554 | 172.88 | 70.18 |  | 19 | 3 | 72 | Y |  | 2021-10-23 01:08 | 53 | 1103 | 20 | 20 | 23 | 26 | 27 | 27 | 27 | 27 | 27 | 27 | 26 | 26 | 26 | 26 | 26 | 27 | 26 | 27 | -0.02 | Y | 45 | Y | 0 |  |  |  | 1.36 |  |  |  | Y | Y | N | Y | 190 | 0.48 | 61 | 42964 | 93090 | 7010 | 15100 | 04 | 2 |  | 2021-10-23 01:17 | 1509 | 120 |  | 26 |  | *유사강종 연연주 혼탕부 성분 확인 ID:101.201 *STR#2 W/M#3 엔코더 이상발생 주속헌팅으로 SR해제후 재세팅 및 몰드레벨 헌팅으로 3000MM 고철 처리 *STR#2 W/M#3 엔코더이상으로 오픈후 조업중 | [6 empty] | DC3EFD336684452F86F02B6F47C1D27F | 7D65EBF5FB56499E8993F0A6D2192F59 | CADB1D311A2E4AEC91786C1F973BBE1E |  | B07BC8988BE44572AC7C4CCBB010945B | 0629D0166EDA4376880616527CF96CEB | 8260D2E32C584A4F976C2D21202864F1 |  | 43.22 | 100 | 0 | 0 | 0 |  | 650 |  | Y | N | 0 | 0 | 3000 | 매뉴얼작업 | 651 |  | Y | N | Y |  |  | Y |  |  |  | BT180180 | H
B67076 | 2021-10-22 | 2 | C |  | 12 | A | SM18CM9 | 탄소강 | C1 | BM#2 | 1595 | 39 | 1642 | 1563 | 35 | 6700 |  | 1 | 0.4 | 18 |  | -2.64 | 1581 | 1642 | 9.34 | 0 | 0 | 6 | 71 | 125 | Y |  | 2021-10-23 02:04 | 68 | 1102 | 26 | 28 | 31 | 31 | 31 | 30 | 29 | 28 | 27 | 26 | 25 | 24 | 22 | 22 | 27 | 31 | 22 | 31 | -0.18 |  | 50 | Y | -0.4 | [7 empty] | N | N | N | N | 100 | 0.49 | 64 | 99780 | 98657 | 4343 | 12700 | 11 | 1 |  | 2021-10-23 02:11 | 1581 | 107 |  | 21 |  | * 전공정 요청으로 감속주입 | [14 empty] | 101.51 | 100 | 0 | 0 | 0 |  | 450 | 300 | Y | Y | 0 | 0 | 0 |  | 451 | 300 | Y | Y | N | [6 empty] | RB150.00 | H
A67661 | 2021-10-22 | 1 | C |  | 4 | A | P-STB2 | 베어링강 | STB (SF) | BM#1 | 1636 | 44 | 1555 | 1581 | 32 | 4700 |  | 3 | 0.18 | 25 |  | -0.98 | 1524 | 1553 | 127.96 | 81.12 |  | 29 | 45 | 79 | Y |  | 2021-10-23 02:02 | 68 | 1088 | 25 | 27 | 30 | 31 | 32 | 31 | 31 | 30 | 30 | 30 | 29 | 29 | 29 | 29 | 30 | 32 | 29 | 31 | -0.04 | Y | 40 | Y | 0 |  |  |  | 1.05 |  |  |  | Y | Y | Y | Y | 180 | 0.48 | 64 | 84610 | 98422 | 6978 | 15300 | 04 | 2 |  | 2021-10-23 02:15 | 1524 | 122 |  | 34 |  | *STR#2 W/M#3 엔코더이상으로 오픈후 조업중 | [14 empty] | 80.58 | 100 | 0 | 0 | 0 |  | 650 |  | Y | N | 0 | 0 | 0 |  | 651 |  | Y | N | Y |  |  | Y |  |  |  | BT180180 | H
B67077 | 2021-10-22 | 2 | C |  | 13 | A | SM18CM9 | 탄소강 | C1 | BM#2 | 1639 | 35 | 1644 | 1593 | 33 | 5400 |  | 1 | 0.43 | 19 |  | -2.45 | 1583 | 1644 | 19.51 | 0 | 0 | 32 | 62 | 122 | Y |  | 2021-10-23 03:01 | 70 | 1084 | 18 | 27 | 29 | 30 | 30 | 30 | 30 | 29 | 29 | 28 | 26 | 24 |  | 24 | 28 | 30 | 24 | 30 | -0.15 | Y | 40 | Y | -0.4 | [7 empty] | N | N | N | N | 150 | 0.52 | 57 | 99780 | 95669 | 2131 | 15500 | 11 | 1 |  | 2021-10-23 02:56 | 1583 | 114 |  | 29 | [16 empty] | 103.67 | 100 | 0 | 0 | 0 |  | 450 | 300 | Y | Y | 0 | 0 | 0 |  | 451 | 300 | Y | Y | N |  |  |  | Y |  |  | RB150.00 | H
A67662 | 2021-10-22 | 1 | C |  | 5 | A | P-STB2 | 베어링강 | STB (SF) | BM#1 | 1607 | 41 | 1563 | 1543 | 34 | 4800 |  | 3 | 0.19 | 25 |  | -1.15 | 1524 | 1558 | 181.17 | 38.85 |  | 36 | 52 | 57 | Y |  | 2021-10-23 03:08 | 68 | 1085 | 28 | 29 | 30 | 31 | 30 | 31 | 31 | 30 | 30 | 30 | 29 | 29 | 29 | 29 | 30 | 31 | 29 | 31 | -0.04 | Y | 50 | Y | 0 |  |  |  | 1.04 |  |  |  | Y | Y | Y | Y | 170 | 0.48 | 64 | 101532 | 98848 | 6752 | 14800 | 04 | 2 |  | 2021-10-23 03:27 | 1524 | 113 |  | 35 | 20 | *STR#2 W/M#3 엔코더이상으로 오픈후 조업중 | [14 empty] | 95.97 | 100 | 0 | 0 | 0 |  | 650 |  | Y | N | 0 | 0 | 0 |  | 651 |  | Y | N | Y |  |  | Y |  |  |  | BT180180 | H
B67078 | 2021-10-22 | 2 | C |  | 14 | A | SM18CM9 | 탄소강 | C1 | BM#2 | 1635 | 36 | 1648 | 1573 | 31 | 5900 |  | 1 | 0.38 | 19 |  | -2.34 | 1584 | 1638 | 8.98 | 0 | 0 | 5 | 41 | 52 | Y |  | 2021-10-23 04:00 | 71 | 1083 | 22 | 22 | 27 | 30 | 31 | 31 | 31 | 30 | 30 | 29 | 28 | 27 | 26 | 26 | 28 | 31 | 26 | 31 | -0.12 | Y | 40 | Y | -0.2 | [7 empty] | N | N | N | N | 140 | 0.52 | 59 | 99780 | 97776 | 874 | 16000 | 11 | 1 |  | 2021-10-23 04:06 | 1584 | 114 |  | 29 | [8 empty] | 3DD0B1784ECA4B6A99CE179BBB31B845 | 6FA1B0004E6148C2B228EB7464CAD16C | 9B462C437C7541C08DE021E09C6B89AD |  | 84E50C5CB923444A8C41F924AADEA802 | 63AA51C0220C4553BF59F88093DDBF47 | 7E15E787BB544B29843ECC138FFDEA3B |  | 102.71 | 100 | 0 | 0 | 0 |  | 450 | 300 | Y | Y | 0 | 0 | 0 |  | 451 | 300 | Y | Y | N | [6 empty] | RB150.00 | H
A67663 | 2021-10-22 | 1 | C |  | 6 | A | P-STB2 | 베어링강 | STB (SF) | BM#1 | 1627 | 49 | 1562 | 1552 | 29 | 4900 |  | 3 | 0.16 | 25 |  | -1.4 | 1520 | 1561 | 182.75 | 54.03 |  | 31 | 4 | 53 | Y |  | 2021-10-23 04:17 | 64 | 1081 | 28 | 28 | 29 | 29 | 30 | 29 | 29 | 28 | 28 | 27 | 27 | 26 | 26 | 26 | 28 | 30 | 26 | 29 | -0.09 | Y | 45 | Y | 0 |  |  |  | 1.02 |  |  |  | Y | Y | Y | Y | 210 | 0.48 | 63 | 101532 | 97799 | 7001 | 15050 | 04 | 2 |  | 2021-10-23 04:25 | 1520 | 119 |  | 31 |  | *STR#2 W/M#3 엔코더이상으로 오픈후 조업중 | [14 empty] | 96.88 | 100 | 0 | 0 | 0 |  | 650 |  | Y | N | 0 | 0 | 0 |  | 651 |  | Y | N | Y |  |  | Y |  |  |  | BT180180 | H
B67079 | 2021-10-22 | 2 | A |  | 15 | A | SM18CM9 | 탄소강 | C1 | BM#2 | 1664 | 40 | 1655 | 1593 | 31 | 5500 |  | 1 | 0.39 | 19 |  | -2.36 | 1581 | 1642 | 10.74 | 0 | 0 | 1 | 76 | 41 | Y |  | 2021-10-23 05:19 | 68 | 1082 | 24 | 24 | 29 | 33 | 34 | 33 | 33 | 32 | 32 | 31 | 30 | 28 | 27 | 27 | 31 | 34 | 27 | 33 | -0.17 | Y | 40 | Y | -0.2 | [7 empty] | N | N | N | N | 130 | 0.52 | 58 | 98968 | 95578 | 1372 | 14500 | 11 | 1 |  | 2021-10-23 05:22 | 1581 | 119 |  | 9 | [16 empty] | 104.18 | 100 | 0 | 0 | 0 |  | 450 | 300 | Y | Y | 0 | 0 | 0 |  | 451 | 300 | Y | Y | N | [6 empty] | RB150.00 | H
A67664 | 2021-10-22 | 1 | A |  | 7 | A | P-STB2 | 베어링강 | STB (SF) | BM#1 | 1633 | 52 | 1561 | 1561 | 43 | 5200 |  | 3 | 0.18 | 26 |  | -1.23 | 1517 | 1554 | 152.28 | 116.22 |  | 19 | 4 | 55 | Y |  | 2021-10-23 05:32 | 61 | 1083 | 25 | 26 | 29 | 30 | 30 | 30 | 30 | 29 | 29 | 29 | 28 | 28 | 28 | 28 | 29 | 30 | 28 | 30 | -0.04 | Y | 50 | Y | 0 |  |  |  | 1.14 |  |  |  | Y | Y | Y | Y | 200 | 0.48 | 64 | 84610 | 96384 | 6966 | 14720 | 04 | 2 |  | 2021-10-23 05:40 | 1517 | 123 |  | 20 |  | *STR#2 W/M#3 엔코더이상으로 오픈후 조업중 | [14 empty] | 82.99 | 100 | 0 | 0 | 0 |  | 650 |  | Y | N | 0 | 0 | 0 |  | 651 |  | Y | N | Y |  |  | Y |  |  |  | BT180180 | H
B67080 | 2021-10-22 | 2 | A |  | 16 | A | SM18CM9 | 탄소강 | C1 | BM#2 | 1599 | 39 | 1649 | 1562 | 34 | 6400 |  | 1 | 0.35 | 19 |  | -2.33 | 1571 | 1640 | 10.92 | 0 | 0 | 6 | 72 | 36 | Y |  | 2021-10-23 06:05 | 58 | 1086 | 25 | 25 | 28 | 30 | 30 | 30 | 29 | 29 | 28 | 27 | 26 | 25 |  | 25 | 28 | 30 | 25 | 30 | -0.12 | Y | 40 | Y | -0.2 | [7 empty] | N | N | N | N | 120 | 0.52 | 57 | 99780 | 95535 | 1165 | 14700 | 11 | 1 |  | 2021-10-23 06:09 | 1571 | 118 |  | 23 | [16 empty] | 104.76 | 100 | 0 | 0 | 0 |  | 450 | 300 | Y | Y | 0 | 0 | 0 |  | 451 | 300 | Y | Y | N | [6 empty] | RB150.00 | H
A67665 | 2021-10-22 | 1 | A |  | 8 | A | P-STB2 | 베어링강 | STB (SF) | BM#1 | 1659 | 45 | 1564 | 1575 | 31 | 4700 |  | 3 | 0.15 | 26 |  | -1.25 | 1526 | 1564 | 122.95 | 44.77 |  | 29 | 46 | 60 | Y |  | 2021-10-23 06:31 | 70 | 1082 | 26 | 28 | 32 | 34 | 34 | 34 | 34 | 34 | 33 | 33 | 32 | 32 | 32 | 31 | 32 | 34 | 31 | 34 | -0.06 | Y | 50 | Y | -0.2 |  |  |  | 1.02 |  |  |  | Y | Y | Y | Y | 190 | 0.48 | 63 | 101532 | 97737 | 7013 | 15960 | 04 | 2 |  | 2021-10-23 06:38 | 1526 | 112 |  | 26 | 20 | [15 empty] | 98.34 | 100 | 0 | 0 | 0 |  | 650 |  | Y | N | 0 | 0 | 0 |  | 651 |  | Y | N | Y |  |  | Y |  |  |  | BT180180 | H
B67081 | 2021-10-22 | 2 | A |  | 17 | A | SM18CM9 | 탄소강 | C1 | BM#2 | 1636 | 48 | 1640 | 1582 | 29 | 5200 |  | 1 | 0.39 | 18 |  | -1.67 | 1572 | 1624 | 10.44 | 0 | 0 | 32 | 63 | 38 | Y |  | 2021-10-23 07:02 | 59 | 1081 | 21 | 25 | 28 | 30 | 30 | 30 | 30 | 29 | 28 | 28 | 27 |  |  | 27 | 28 | 30 | 27 | 30 | -0.07 | Y | 35 | Y | -0.2 | [7 empty] | N | N | N | N | 110 | 0.52 | 58 | 99780 | 98504 | -654 | 15200 | 11 | 1 |  | 2021-10-23 07:04 | 1572 | 117 |  | 24 | [16 empty] | 102.6 | 100 | 0 | 0 | 0 |  | 450 | 300 | Y | Y | 0 | 0 | 0 |  | 451 | 300 | Y | Y | N | [6 empty] | RB150.00 | H
A67666 | 2021-10-23 | 1 | A |  | 9 | A | P-STB2 | 베어링강 | STB (SF) | BM#1 | 1628 | 46 | 1556 | 1543 | 28 | 4900 |  | 3 | 0.14 | 25 |  | -1.02 | 1526 | 1556 | 0.13 | 0 |  | 36 | 53 | 65 | Y |  | 2021-10-23 07:23 | 70 | 1098 | 31 | 31 | 31 | 32 | 33 | 33 | 32 | 32 | 31 | 31 | 31 | 30 | 30 | 30 | 31 | 33 | 30 | 32 | -0.04 | Y | 45 | Y | 0 |  |  |  | 1.05 |  |  |  | Y | Y | Y | Y | 180 | 0.48 | 67 | 101532 | 101062 | 6988 | 15060 | 04 | 2 |  | 2021-10-23 07:32 | 1526 | 120 |  | 39 | [16 empty] | 94.62 | 100 | 0 | 0 | 0 |  | 650 |  | Y | N | 0 | 0 | 0 |  | 651 |  | Y | N | Y |  |  | Y |  |  |  | BT180180 | H
B67082 | 2021-10-23 | 2 | A |  | 18 | A | SM18CM9 | 탄소강 | C1 | BM#2 | 1612 | 44 | 1652 | 1578 | 29 | 5300 |  | 1 | 0.39 | 19 |  | -2.59 | 1570 | 1636 | 9.35 | 0 | 0 | 5 | 42 | 46 | Y |  | 2021-10-23 07:47 | 57 | 1100 | 23 | 26 | 29 | 30 | 31 | 32 | 31 | 31 | 30 | 29 | 29 | 27 |  | 27 | 29 | 32 | 27 | 31 | -0.17 | Y | 30 | Y | -0.4 | [7 empty] | N | N | N | N | 100 | 0.52 | 58 | 99780 | 96761 | 539 | 15200 | 11 | 1 |  | 2021-10-23 07:53 | 1570 | 120 |  | 39 | [16 empty] | 102.97 | 100 | 0 | 0 | 0 |  | 450 | 300 | Y | Y | 0 | 0 | 0 |  | 451 | 300 | Y | Y | N | [6 empty] | RB150.00 | H
A67667 | 2021-10-23 | 1 | A | 유사강종연연주 | 10 | A | STB2 | 베어링강 | STB (SF) | BM#1 | 1626 | 42 | 1559 | 1550 | 29 | 5100 |  | 3 | 0.15 | 26 |  | -1.28 | 1520 | 1559 | 153.83 | 51.75 |  | 31 | 5 | 53 | Y |  | 2021-10-23 08:37 | 64 | 1099 | 28 | 28 | 28 | 29 | 29 | 29 | 29 | 28 | 28 | 28 | 27 | 27 | 27 | 27 | 28 | 29 | 27 | 29 | -0.04 | Y | 50 | Y | 0 |  |  |  | 0.96 |  |  |  | Y | Y | Y | Y | 170 | 0.48 | 63 | 101532 | 97633 | 7657 | 15650 | 04 | 2 |  | 2021-10-23 08:45 | 1520 | 116 |  | 33 | 16 | *유사강종 연연주 *L/D 잔강 8.5T에 슬라그 나옴 | [6 empty] | 35F62A639CAF43A3B0612394439ECAB5 | 2684BF161E7F40D6A840B04DF9509D58 | B5E533F6ADB444299D00AD2F7E7D75E0 |  | A45A324B9E0D44D3B0208FD9853A01A8 | DF396B65DD8041318B17CD1D7EAB26B3 | C341E076D59945E98BB120D7D0F319C3 |  | 97.63 | 100 | 0 | 0 | 0 |  | 650 |  | Y | N | 0 | 0 | 0 |  | 651 |  | Y | N | Y |  |  | Y |  |  |  | BT180180 | H
B67083 | 2021-10-23 | 2 | A | TUNDISH교체전 | 19 | A | SM18CM9 | 탄소강 | C1 | BM#2 | 1583 | 42 | 1651 | 1556 | 33 | 6200 |  | 1 | 0.37 | 19 |  | -1.88 | 1580 | 1632 | 11.36 | 0 | 0 | 1 | 77 | 35 | Y |  | 2021-10-23 08:52 | 67 | 1098 | 25 | 29 | 35 | 36 | 36 | 36 | 35 | 35 | 34 | 33 | 32 |  |  | 32 | 33 | 36 | 32 | 36 | -0.11 | Y | 35 | Y | -0.2 | [7 empty] | N | N | N | N | 150 | 0.52 | 58 | 94926 | 98174 | 76 | 2300 | 11 | 1 |  | 2021-10-23 08:54 | 1580 | 123 |  | 34 |  |  | B32B99418C274CB7B305B7EB2CEB5570 | B6F1D65F17214ED49CC725DCAC96E421 | [12 empty] | 95.88 | 100 | 0 | 2612 | 0 |  | 450 | 300 | Y | Y | 0 | 2531 | 0 |  | 451 | 300 | Y | Y | N | [6 empty] | RB150.00 | H
A67668 | 2021-10-23 | 1 | A |  | 11 | A | STB2 | 베어링강 | STB (SF) | BM#1 | 1602 | 45 | 1552 | 1553 | 33 | 5700 |  | 3 | 0.16 | 25 |  | -0.84 | 1527 | 1552 | 175.71 | 49.16 |  | 19 | 5 | 60 | Y |  | 2021-10-23 09:36 | 71 | 1096 | 26 | 28 | 29 | 31 | 32 | 32 | 32 | 32 | 32 | 31 | 31 | 31 | 31 | 31 | 30 | 32 | 31 | 32 | -0.03 | Y | 40 | Y | 0 |  |  |  | 0.88 |  |  |  | Y | Y | Y | Y | 210 | 0.48 | 65 | 101532 | 95238 | 7012 | 15400 | 04 | 2 |  | 2021-10-23 09:43 | 1527 | 123 |  | 37 | [16 empty] | 99.93 | 100 | 0 | 0 | 0 |  | 650 |  | Y | N | 0 | 0 | 0 |  | 651 |  | Y | N | Y |  |  | Y |  |  |  | BT180180 | H
B67084 | 2021-10-23 | 2 | A | TUNDISH교체 | 1 | A | SM10CM5 | 탄소강 | A | BM#2 | 1616 | 43 | 1699 | 1585 | 35 | 6600 |  | 1 | 0.42 | 21 |  | -2.52 | 1610 | 1680 | 31.65 | 0 | 0 | 6 | 73 | 42 | Y |  | 2021-10-23 10:05 | 87 | 1098 | -397 | -400 | 28 | 24 | 31 | 36 | 38 | 40 | 41 | 41 | 40 | 38 |  | 38 | 36 | 41 | 38 | 0 | -0.2 |  | 15 | Y | -0.4 | 0.6 | 2.6 | 2.54 | 1.22 |  |  |  | N | N | N | N | 150 | 0.49 | 58 | 91502 | 93469 | 2581 | 15400 | 01 | 2 |  | 2021-10-23 10:12 | 1610 | 141 |  | 44 |  | * BUTT 타입롱노즐사용(슬리브타입.) * T/D FLUX 용탕부: 120 KG / 유탕부: 10KG 투입. *유탕구 997 *램핑업중 몰드탕면 얼어 건들임. STR#1,2 헤드부 500MM추가절단 요청. *수소10분값 초과 이상공정등록 및 생관통보 | [14 empty] | 96.12 | 100 | 1200 | 0 | 0 |  | 410 | 300 | Y | Y | 1200 | 0 | 0 |  | 410 | 300 | Y | Y | N | [6 empty] | RB150.00 | H
A67669 | 2021-10-23 | 1 | A |  | 12 | A | STB2 | 베어링강 | STB (SF) | BM#1 | 1596 | 41 | 1563 | 1530 | 34 | 5800 |  | 3 | 0.16 | 26 |  | -1.41 | 1521 | 1563 | 181.18 | 30.69 |  | 29 | 47 | 51 | Y |  | 2021-10-23 10:41 | 65 | 1097 | 29 | 28 | 29 | 30 | 31 | 31 | 31 | 30 | 30 | 30 | 29 | 29 | 29 | 29 | 30 | 31 | 29 | 31 | -0.05 | Y | 40 | Y | 0 |  |  |  | 1.04 |  |  |  | Y | Y | Y | Y | 200 | 0.48 | 60 | 84610 | 94465 | 7353 | 15510 | 04 | 2 |  | 2021-10-23 10:50 | 1521 | 115 |  | 37 | [16 empty] | 84.48 | 100 | 0 | 0 | 0 |  | 650 |  | Y | N | 0 | 0 | 0 |  | 651 |  | Y | N | Y |  |  | Y |  |  |  | BT180180 | H
B67085 | 2021-10-23 | 2 | A |  | 2 | A | SM10CM5 | 탄소강 | A | BM#2 | 1584 | 42 | 1656 | 1550 | 36 | 6800 |  | 1 | 0.34 | 19 |  | -1.97 | 1588 | 1643 | 10.99 | 0 | 0 | 32 | 64 | 45 | Y |  | 2021-10-23 11:00 | 65 | 1097 | 36 | 32 | 28 | 26 | 25 | 24 | 24 | 23 | 22 | 21 | 20 | 19 | 18 | 18 | 24 | 28 | 18 | 0 | -0.2 |  | 50 | Y | -0.2 | [7 empty] | N | N | N | N | 140 | 0.51 | 61 | 92521 | 99000 | -150 | 15400 | 01 | 2 |  | 2021-10-23 11:07 | 1588 | 138 |  | 47 | [16 empty] | 93.93 | 100 | 0 | 0 | 0 |  | 410 | 300 | Y | Y | 0 | 0 | 0 |  | 410 | 300 | Y | Y | N | [6 empty] | RB150.00 | H
A67670 | 2021-10-23 | 1 | A |  | 13 | A | STB2 | 베어링강 | STB (SF) | BM#1 | 1589 | 43 | 1570 | 1543 | 33 | 5700 |  | 3 | 0.15 | 26 |  | -1.1 | 1525 | 1558 | 201.72 | 54.31 |  | 36 | 54 | 54 | Y |  | 2021-10-23 11:51 | 69 | 1095 | 28 | 29 | 32 | 33 | 33 | 34 | 34 | 33 | 33 | 32 | 31 | 31 | 31 | 31 | 32 | 34 | 31 | 33 | -0.04 | Y | 35 | Y | 0 |  |  |  | 1.2 |  |  |  | Y | Y | Y | Y | 190 | 0.48 | 64 | 101532 | 95771 | 7031 | 15300 | 04 | 2 |  | 2021-10-23 12:01 | 1525 | 114 |  | 29 |  | *STR#1,2 SR 재세팅 (과부화) | [14 empty] | 99.88 | 100 | 0 | 0 | 0 |  | 650 |  | Y | N | 0 | 0 | 0 |  | 651 |  | Y | N | Y |  |  | Y |  |  |  | BT180180 | H
B67086 | 2021-10-23 | 2 | A |  | 3 | A | SM10CM5 | 탄소강 | A | BM#2 | 1582 | 43 | 1656 | 1554 | 38 | 7100 |  | 1 | 0.33 | 19 |  | -2.18 | 1590 | 1657 | 14.58 | 0 | 0 | 5 | 43 | 51 | Y |  | 2021-10-23 12:04 | 67 | 1099 | 15 | 15 | 25 | 31 | 34 | 35 | 35 | 35 | 35 | 34 | 33 | 32 | 31 | 31 | 31 | 35 | 31 | 35 | -0.11 | Y | 35 | Y | -0.2 | [7 empty] | N | N | N | N | 130 | 0.51 | 59 | 92521 | 97248 | -148 | 15100 | 01 | 2 |  | 2021-10-23 12:17 | 1590 | 137 |  | 46 | [16 empty] | 96.38 | 100 | 0 | 0 | 0 |  | 410 | 300 | Y | Y | 0 | 0 | 0 |  | 410 | 300 | Y | Y | N | [6 empty] | RB150.00 | H
A67671 | 2021-10-23 | 1 | B |  | 14 | A | STB2 | 베어링강 | STB (SF) | BM#1 | 1585 | 46 | 1565 | 1532 | 34 | 5700 |  | 3 | 0.13 | 26 |  | -1.48 | 1521 | 1565 | 63.21 | 57.49 |  | 31 | 6 | 52 | Y |  | 2021-10-23 12:49 | 65 | 1097 | 28 | 28 | 29 | 29 | 29 | 28 | 27 | 28 | 28 | 27 | 27 | 26 | 26 | 26 | 28 | 29 | 26 | 29 | -0.06 | Y | 50 | Y | 0 |  |  |  | 1.19 |  |  |  | Y | Y | Y | Y | 180 | 0.48 | 60 | 101532 | 94366 | 7034 | 15800 | 04 | 2 |  | 2021-10-23 12:58 | 1521 | 123 |  | 36 |  | *STR#2 W/M#3 엔코더이상으로 OPEN조업 S/R미적용 | [14 empty] | 100.88 | 100 | 0 | 0 | 0 |  | 650 |  | Y | N | 0 | 0 | 0 |  | 651 |  | Y | N | Y |  |  | Y |  |  |  | BT180180 | H
B67087 | 2021-10-23 | 2 | B |  | 4 | A | SM10CM5 | 탄소강 | A | BM#2 | 1591 | 42 | 1662 | 1549 | 34 | 6500 |  | 1 | 0.33 | 19 |  | -2.26 | 1588 | 1646 | 12.23 | 0 | 0 | 1 | 78 | 53 | Y |  | 2021-10-23 13:08 | 65 | 1102 | 28 | 29 | 30 | 31 | 31 | 31 | 31 | 30 | 30 | 29 | 28 | 26 | 25 | 25 | 29 | 31 | 25 | 31 | -0.13 | Y | 45 | Y | -0.2 | [7 empty] | N | N | N | N | 120 | 0.51 | 62 | 91528 | 101236 | 314 | 14700 | 01 | 2 |  | 2021-10-23 13:12 | 1588 | 139 |  | 43 | [16 empty] | 90.89 | 100 | 0 | 0 | 0 |  | 410 | 300 | Y | Y | 0 | 0 | 0 |  | 411 | 300 | Y | Y | N | [6 empty] | RB150.00 | H
A67672 | 2021-10-23 | 1 | B |  | 15 | B | STB2 | 베어링강 | STB (SF) | BM#1 | 1604 | 47 | 1551 | 1535 | 37 | 6200 |  | 3 | 0.14 | 25 |  | -0.89 | 1525 | 1551 | 139.56 | 43.5 |  | 19 | 6 | 51 | Y |  | 2021-10-23 13:55 | 69 | 1099 | 25 | 26 | 32 | 33 | 34 | 34 | 33 | 33 | 33 | 33 | 33 | 33 |  | 33 | 32 | 34 | 33 | 33 | -0.03 | Y | 35 | Y | 0 |  |  |  | 0.99 |  |  |  |  | Y | Y | Y | 170 | 0.48 | 61 | 84610 | 92196 | 7704 | 15940 | 04 | 2 |  | 2021-10-23 14:02 | 1525 | 118 |  | 32 |  | *STR#2 W/M#3 엔코더이상으로 OPEN조업 S/R미적용 | [14 empty] | 85.29 | 100 | 0 | 0 | 0 |  | 650 |  | Y | N | 0 | 0 | 0 |  | 651 |  | Y | N | Y |  |  | Y |  |  |  | BT180180 | H
B67088 | 2021-10-23 | 2 | B |  | 5 | A | SM10CM5 | 탄소강 | A | BM#2 | 1605 | 44 | 1665 | 1552 | 34 | 6400 |  | 1 | 0.36 | 19 |  | -2.47 | 1592 | 1651 | 17.79 | 0 | 0 | 6 | 74 | 31 | Y |  | 2021-10-23 14:10 | 69 | 1100 | 23 | 23 | 28 | 30 | 32 | 32 | 32 | 31 | 30 | 30 | 29 | 28 | 27 | 27 | 29 | 32 | 27 | 32 | -0.12 | Y | 40 | Y | -0.2 | [7 empty] | N | N | N | N | 110 | 0.51 | 60 | 98276 | 97343 | 1657 | 14700 | 01 | 2 |  | 2021-10-23 14:12 | 1592 | 141 |  | 43 | [16 empty] | 100.03 | 100 | 0 | 0 | 0 |  | 410 | 300 | Y | Y | 0 | 0 | 0 |  | 411 | 300 | Y | Y | N | [6 empty] | RB150.00 | H
A67673 | 2021-10-23 | 1 | B |  | 16 | A | STB2 | 베어링강 | STB (SF) | BM#1 | 1596 | 45 | 1563 | 1544 | 33 | 5500 |  | 3 | 0.15 | 25 |  | -1.36 | 1521 | 1563 | 184.52 | 41.47 |  | 29 | 48 | 53 | Y |  | 2021-10-23 14:54 | 65 | 1098 | 32 | 31 | 29 | 29 | 29 | 29 | 29 | 28 | 28 | 27 | 27 | 26 |  | 26 | 28 | 29 | 26 | 29 | -0.05 |  | 55 | Y | -0.2 |  |  |  | 0.81 |  |  |  |  | Y | Y | Y | 210 | 0.48 | 64 | 101532 | 100427 | 7773 | 16100 | 04 | 2 |  | 2021-10-23 15:02 | 1521 | 120 |  | 35 |  | *STR#2 W/M#3 엔코더이상으로 OPEN조업 S/R미적용 | [14 empty] | 94.49 | 100 | 0 | 0 | 0 |  | 650 |  | Y | N | 0 | 0 | 0 |  | 651 |  | Y | N | Y |  |  | Y | Y |  |  | BT180180 | H
B67089 | 2021-10-23 | 2 | B |  | 6 | A | SM10CM5 | 탄소강 | A | BM#2 | 1579 | 47 | 1685 | 1567 | 41 | 7200 |  | 1 | 0.39 | 21 |  | -2.23 | 1598 | 1665 | 20.11 | 0 | 0 | 32 | 65 | 32 | Y |  | 2021-10-23 15:23 | 75 | 1099 | 24 | 24 | 35 | 38 | 40 | 41 | 41 | 41 | 40 | 40 | 38 | 38 | 36 | 36 | 37 | 41 | 36 | 41 | -0.12 | Y | 35 | Y | -0.4 | [7 empty] | N | N | N | N | 100 | 0.48 | 61 | 102388 | 94108 | 1292 | 15000 | 01 | 2 |  | 2021-10-23 15:26 | 1598 | 140 |  | 31 |  | * 정속유지 강종인데 전공정 요청으로 감속주입 ID: 304~307,403~406 | [14 empty] | 108.98 | 100 | 0 | 0 | 0 |  | 410 | 300 | Y | Y | 0 | 0 | 0 |  | 410 | 300 | Y | Y | N | [6 empty] | RB150.00 | H
A67674 | 2021-10-23 | 1 | B |  | 17 | A | STB2 | 베어링강 | STB (SF) | BM#1 | 1640 | 41 | 1559 | 1578 | 27 | 4600 |  | 3 | 0.14 | 29 |  | -1.05 | 1524 | 1559 | 189 | 40.06 |  | 36 | 55 | 51 | Y |  | 2021-10-23 15:51 | 68 | 1098 | 25 | 26 | 28 | 31 | 32 | 33 | 33 | 33 | 33 | 33 | 33 | 33 | 33 | 33 | 31 | 33 | 33 | 33 | 0 |  | 40 | Y | 0 |  |  |  | 1.18 |  |  |  |  | Y | Y | Y | 200 | 0.48 | 65 | 101532 | 99075 | 8275 | 15400 | 04 | 2 |  | 2021-10-23 15:59 | 1524 | 128 |  | 45 |  | *STR#2 W/M#3 엔코더이상으로 OPEN조업 S/R미적용 | [14 empty] | 95.69 | 100 | 0 | 0 | 0 |  | 650 |  | Y | N | 0 | 0 | 0 |  | 651 |  | Y | N | Y |  |  | Y |  |  |  | BT180180 | H
B67090 | 2021-10-23 | 2 | B |  | 7 | A | SM10CM5 | 탄소강 | A | BM#2 | 1580 | 43 | 1657 | 1561 | 31 | 6000 |  | 1 | 0.4 | 19 |  | -2.21 | 1591 | 1650 | 17.35 | 0 | 0 | 5 | 44 | 41 | Y |  | 2021-10-23 16:18 | 68 | 1078 | 32 | 32 | 31 | 32 | 32 | 32 | 31 | 30 | 29 | 28 | 27 | 26 | 25 | 25 | 30 | 32 | 25 | 32 | -0.16 | Y | 45 | Y | -0.2 | [7 empty] | N | N | N | N | 150 | 0.47 | 61 | 91532 | 92340 | -240 | 15300 | 01 | 2 |  | 2021-10-23 16:34 | 1591 | 124 |  | 39 |  | * 정속유지 강종인데 전공정 요청으로 감속주입 | [14 empty] | 99.87 | 100 | 0 | 0 | 0 |  | 410 | 300 | Y | Y | 0 | 0 | 0 |  | 410 | 300 | Y | Y | N | [6 empty] | RB150.00 | H
A67675 | 2021-10-23 | 1 | B |  | 18 | B | STB2 | 베어링강 | STB (SF) | BM#1 | 1613 | 41 | 1560 | 1543 | 25 | 4600 |  | 3 | 0.14 | 25 |  | -1.4 | 1520 | 1560 | 151.77 | 73.26 |  | 31 | 7 | 44 | Y |  | 2021-10-23 17:04 | 64 | 1093 | 32 | 30 | 28 | 27 | 26 | 25 | 26 | 25 | 25 | 25 | 25 | 25 | 25 | 25 | 26 | 28 | 25 | 25 | -0.06 | Y | 50 | Y | 0 |  |  |  | 1.03 |  |  |  |  | Y | Y | Y | 190 | 0.48 | 59 | 101532 | 90434 | 8666 | 15020 | 04 | 2 |  | 2021-10-23 17:10 | 1520 | 117 |  | 38 | 19 | *STR#2 W/M#3 엔코더이상으로 OPEN조업 S/R미적용 | [6 empty] | 10E5D5FB722C48A29D7C042E414050BC | 15DEE8C2D442465D87E74EEE6102A49A | 44A20B51DCE1431393BC230727AFCF98 |  | A0C18C99120D453F8A9F5AAB5F73F0D5 | F1BA5AAA92C94103AB3603451DB4AFA0 | DD1E3ED0E4F4485FB6D47EC0DB886689 |  | 104.24 | 100 | 0 | 0 | 0 |  | 650 |  | Y | N | 0 | 0 | 0 |  | 651 |  | Y | N | Y |  |  | Y |  |  |  | BT180180 | H
B67091 | 2021-10-23 | 2 | B |  | 8 | A | SM10CM5 | 탄소강 | A | BM#2 | 1603 | 45 | 1653 | 1538 | 36 | 7000 |  | 1 | 0.35 | 19 |  | -2.18 | 1587 | 1642 | 18 | 0 | 0 | 1 | 79 | 38 | Y |  | 2021-10-23 17:38 | 64 | 1078 | 22 | 21 | 27 | 31 | 32 | 32 | 31 | 30 | 30 | 28 | 27 | 26 | 24 | 23 | 28 | 32 | 23 | 0 | -0.2 | Y | 45 | Y | -0.2 | [7 empty] | N | N | N | N | 140 | 0.47 | 68 | 93368 | 98543 | 507 | 13000 | 01 | 2 |  | 2021-10-23 17:42 | 1587 | 118 |  | 21 |  | * 정속유지 강종인데 전공정 요청으로 감속주입 | [14 empty] | 94.84 | 100 | 0 | 0 | 0 |  | 410 | 300 | Y | Y | 0 | 0 | 0 |  | 410 | 300 | Y | Y | N | [6 empty] | RB150.00 | H
A67676 | 2021-10-23 | 1 | B |  | 19 | A | STB2 | 베어링강 | STB (SF) | BM#1 | 1602 | 41 | 1559 | 1532 | 33 | 5400 |  | 3 | 0.14 | 26 |  | -1.32 | 1519 | 1559 | 154.66 | 43.22 |  | 19 | 7 | 51 | Y |  | 2021-10-23 18:16 | 63 | 1092 | 24 | 24 | 26 | 27 | 28 | 27 | 27 | 26 | 25 | 24 | 24 | 24 | 24 | 24 | 25 | 28 | 24 | 27 | -0.09 | Y | 45 | Y | 0 |  |  |  | 0.77 |  |  |  |  | Y | Y | Y | 180 | 0.48 | 63 | 101532 | 96973 | 7858 | 16400 | 04 | 2 |  | 2021-10-23 18:24 | 1519 | 107 |  | 26 | 15 | *STR#2 W/M#3 엔코더이상으로 OPEN조업 S/R미적용 | [14 empty] | 97.67 | 100 | 0 | 0 | 0 |  | 650 |  | Y | N | 0 | 0 | 0 |  | 651 |  | Y | N | Y |  |  | Y |  |  |  | BT180180 | H
B67092 | 2021-10-23 | 2 | B |  | 9 | A | SM10CM5 | 탄소강 | A | BM#2 | 1596 | 44 | 1665 | 1553 | 33 | 6400 |  | 1 | 0.4 | 19 |  | -2.74 | 1581 | 1653 | 20.43 | 0 | 0 | 6 | 75 | 59 | Y |  | 2021-10-23 18:43 | 58 | 1077 | 18 | 22 | 26 | 29 | 30 | 30 | 30 | 29 | 28 | 27 | 27 | 26 |  | 26 | 27 | 30 | 26 | 30 | -0.11 | Y | 35 | Y | -0.2 | [7 empty] | N | N | N | N | 130 | 0.5 | 57 | 101856 | 93414 | 886 | 14000 | 01 | 2 |  | 2021-10-23 18:44 | 1581 | 112 |  | 25 |  | * 정속유지 강종인데 전공정 요청으로 감속주입 | [14 empty] | 108.18 | 100 | 0 | 0 | 0 |  | 410 | 300 | Y | Y | 0 | 0 | 0 |  | 411 | 300 | Y | Y | N |  |  |  | Y |  |  | RB150.00 | H
A67677 | 2021-10-23 | 1 | B |  | 20 | A | STB2 | 베어링강 | STB (SF) | BM#1 | 1612 | 41 | 1553 | 1536 | 29 | 5000 |  | 3 | 0.15 | 25 |  | -1.04 | 1522 | 1553 | 151.27 | 121.34 |  | 29 | 49 | 61 | Y |  | 2021-10-23 19:31 | 66 | 1095 | 23 | 25 | 31 | 33 | 34 | 34 | 34 | 33 | 33 | 32 | 31 | 31 | 31 | 30 | 31 | 34 | 30 | 34 | -0.07 | Y | 55 | Y | 0 |  |  |  | 0.98 |  |  |  |  | Y | Y | Y | 170 | 0.4 | 75 | 84610 | 95923 | 7077 | 16100 | 04 | 2 |  | 2021-10-23 19:42 | 1522 | 109 |  | 15 |  | *STR#2 W/M#3 엔코더이상으로 OPEN조업 S/R미적용 *전기로 설비고장 작업지연 감속주입 정속유지강종 감속주입 | [14 empty] | 82.19 | 100 | 0 | 0 | 0 |  | 650 |  | Y | N | 0 | 0 | 0 |  | 651 |  | Y | N | Y |  |  | Y |  |  |  | BT180180 | H
B67093 | 2021-10-23 | 2 | B | TUNDISH교체전 | 10 | A | SM10CM5 | 탄소강 | A | BM#2 | 1592 | 40 | 1659 | 1546 | 31 | 6100 |  | 1 | 0.35 | 20 |  | -2.59 | 1587 | 1655 | 15.71 | 0 | 0 | 32 | 66 | 62 | Y |  | 2021-10-23 19:39 | 64 | 1102 | 22 | 28 | 30 | 31 | 32 | 32 | 31 | 31 | 30 | 29 | 28 | 26 |  | 26 | 29 | 32 | 26 | 31 | -0.17 | Y | 35 | Y | -0.4 | [7 empty] | N | N | N | N | 120 | 0.51 | 60 | 105988 | 95534 | 1816 | 2000 | 01 | 2 |  | 2021-10-23 19:44 | 1587 | 111 |  | 27 |  |  | E77B3C55C843484DBEA50C557CEBC99F | 023F05A06B394ECB93E91A75FC844D57 | 90DD60615E904FA5AA30BE1BFFC1B467 | [11 empty] | 109.95 | 100 | 0 | 2810 | 0 |  | 410 | 300 | Y | Y | 0 | 2890 | 0 |  | 410 | 300 | Y | Y | N | [6 empty] | RB150.00 | H
A67678 | 2021-10-23 | 1 | D | TUNDISH교체전 | 21 | A | STB2 | 베어링강 | STB (SF) | BM#1 | 1610 | 41 | 1560 | 1538 | 31 | 5400 |  | 3 | 0.15 | 25 |  | -0.92 | 1533 | 1560 | 148.47 | 37.91 |  | 36 | 56 | 59 | Y |  | 2021-10-23 20:25 | 77 | 1091 | 30 | 30 | 34 | 36 | 38 | 39 | 39 | 39 | 39 | 38 | 37 | 38 | 38 | 38 | 37 | 39 | 37 | 39 | -0.02 | Y | 25 | Y | 0 |  |  |  | 1.12 |  |  |  | N | N | N | N | 210 | 0.48 | 68 | 100080 | 100679 | 7371 | 1500 | 04 | 2 |  | 2021-10-23 20:46 | 1533 | 117 |  | 38 | 13 | *STR#2 W/M#3 엔코더이상으로 OPEN조업 S/R미적용 | E38F4223BBEC40AEADEAABF4AFCE235F | C3C5B5ABEF37473FAC2907A342BC5709 | 7E2C15557472436B8633B596E36F1332 | [11 empty] | 92.97 | 100 | 0 | 3700 | 0 |  | 650 |  | Y | N | 0 | 3500 | 0 |  | 651 |  | Y | N | Y |  |  | Y |  |  |  | BT180180 | H
B67094 | 2021-10-23 | 2 | D | TUNDISH교체 | 1 | A | SM45CB | 탄소강 | SM45C | BM#2 | 1620 | 43 | 1650 | 1519 | 37 | 7400 |  | 1 | 0.38 | 20 |  | -2.01 | 1581 | 1637 | 0 | 26.91 | 0 | 5 | 45 | 52 | Y |  | 2021-10-23 20:48 | 88 | 1100 | -297 | -297 | 33 | 27 | 29 | 36 | 39 | 41 | 43 | 43 | 43 | 42 | 41 | 41 | 38 | 43 | 41 | 43 | -0.09 |  | 20 | Y | -0.2 | 0.7 |  | 1.86 |  |  |  |  | N | N | N | N | 220 | 0.48 | 58 | 144860 | 91266 | 1284 | 15300 | 10 | 1 |  | 2021-10-23 20:51 | 1581 | 131 |  | 40 |  | * BUTT 타입롱노즐사용(슬리브타입.) * T/D FLUX 용탕부: 120 KG / 유탕부: 10KG 투입. * 연연주 혼탕부 ID : 307, 308, 309, 407, 408, 409 | [14 empty] | 157.11 | 100 | 750 | 0 | 0 |  | 650 | 400 | N | N | 740 | 0 | 0 |  | 651 | 400 | N | N | N | [6 empty] | RB105.00 | C
B67095 | 2021-10-23 | 2 | D |  | 2 | A | SM45CR2 | 탄소강 | SM45CR2 | BM#2 | 1623 | 46 | 1648 | 1526 | 41 | 8000 |  | 1 | 0.42 | 19 |  | -2.09 | 1578 | 1644 | 0 | 43.12 | 0 | 1 | 80 | 56 | Y |  | 2021-10-23 22:12 | 84 | 1092 | 38 | 39 | 48 | 50 | 50 | 46 | 45 | 43 | 40 | 37 | 34 | 31 |  | 31 | 42 | 50 | 31 | 0 | -0.42 | Y | 45 | Y | -0.6 | [7 empty] | Y | Y | Y | N | 220 | 0.47 | 63 | 40992 | 95529 | 3221 | 15000 | 10 | 1 |  | 2021-10-23 22:16 | 1578 | 127 |  | 16 |  | * 연연주 혼탕부 ID : 301, 401 | [14 empty] | 41.68 | 100 | 0 | 0 | 0 |  | 649 | 400 | Y | Y | 0 | 0 | 0 |  | 650 | 400 | Y | Y | N | Y | [5 empty] | RB150.00 | H
A67679 | 2021-10-23 | 1 | D | TUNDISH교체 | 1 | A | 34CRS4H | 합금강 | D | BM#1 | 1615 | 39 | 1578 | 1541 | 34 | 7200 |  | 3 | 0.13 | 20 |  | -1.73 | 1590 | 1634 | 0 | 194.2 |  | 31 | 8 | 63 | Y |  | 2021-10-23 21:37 | 90 | 1095 | -312 | 13 | 18 | 13 | 22 | 29 | 29 | 31 | 30 | 32 | 33 | 34 | 34 | 34 | 27 | 34 | 34 | 0 | 0 |  | 5 | Y | 0 |  | 2.25 | 2.25 |  |  |  |  | N | N | N | N | 210 | 0.49 | 62 | 101532 | 104365 | 1985 | 15200 | 12 | 1 |  | 2021-10-23 21:45 | 1590 | 131 |  | 58 |  | *T/D FLUX 유:15KG 용:120KG | [14 empty] | 95.78 | 100 | 700 | 0 | 0 |  | 0 |  | Y | Y | 700 | 0 | 0 |  | 0 |  | Y | Y | N | [6 empty] | BT180180 | H
B67096 | 2021-10-23 | 2 | D |  | 3 | A | SM45CR2 | 탄소강 | SM45CR2 | BM#2 | 1662 | 46 | 1631 | 1528 | 41 | 7300 |  | 1 | 0.5 | 16 |  | -2.94 | 1558 | 1632 | 0 | 56.11 | 0 | 6 | 76 | 68 | Y |  | 2021-10-23 23:14 | 64 | 1094 | 25 | 27 | 32 | 34 | 34 | 34 | 33 | 33 | 31 | 30 | 28 | 27 | 25 | 25 | 31 | 34 | 25 | 34 | -0.2 | Y | 45 | Y | -0.4 | [7 empty] | Y | Y | Y | N | 210 | 0.47 | 61 | 101820 | 92413 | 3137 | 15800 | 10 | 1 |  | 2021-10-23 23:16 | 1558 | 124 |  | 18 |  | * 샘플채취 ID : 303, 403 (300mm) | [14 empty] | 107.07 | 100 | 0 | 0 | 300 |  | 650 | 400 | Y | Y | 0 | 0 | 300 |  | 650 | 400 | Y | Y | N | Y | [5 empty] | RB150.00 | H
A67680 | 2021-10-23 | 1 | D |  | 2 | A | 34CRS4H | 합금강 | D | BM#1 | 1608 | 38 | 1620 | 1531 | 30 | 6400 |  | 3 | 0.15 | 16 |  | -2.11 | 1578 | 1622 | 0 | 191.32 |  | 19 | 8 | 76 | Y |  | 2021-10-23 22:45 | 78 | 1103 | 33 | 31 | 26 | 25 | 24 | 25 | 26 | 27 | 26 | 26 | 26 | 27 | 28 | 28 | 27 | 28 | 28 | 26 | 0 |  |  | Y | 0.2 | [7 empty] | N | N | N | N | 200 | 0.51 | 60 | 101532 | 96617 | 1533 | 14600 | 12 | 1 |  | 2021-10-23 22:59 | 1578 | 122 |  | 53 | [16 empty] | 102.82 | 100 | 0 | 0 | 0 |  | 650 |  | Y | Y | 0 | 0 | 0 |  | 651 |  | Y | Y | N | [6 empty] | BT180180 | H
B67097 | 2021-10-23 | 2 | D |  | 4 | A | SM45CR2 | 탄소강 | SM45CR2 | BM#2 | 1549 | 50 | 1636 | 1510 | 37 | 7200 |  | 1 | 0.51 | 16 |  | -2.54 | 1556 | 1622 | 0 | 46.92 | 0 | 32 | 67 | 76 | Y |  | 2021-10-24 00:17 | 62 | 1098 | 21 | 21 | 26 | 29 | 30 | 30 | 29 | 29 | 27 | 26 | 24 | 22 |  | 22 | 27 | 30 | 22 | 29 | -0.2 | Y | 40 | Y | -0.4 | [7 empty] | Y | Y | Y | N | 200 | 0.47 | 63 | 101820 | 92682 | 3018 | 15900 | 10 | 1 |  | 2021-10-24 00:19 | 1556 | 121 |  | 18 | [16 empty] | 107.24 | 100 | 0 | 0 | 0 |  | 649 | 400 | Y | Y | 0 | 0 | 0 |  | 650 | 400 | Y | Y | N | Y | [5 empty] | RB150.00 | H
A67681 | 2021-10-23 | 1 | D |  | 3 | A | 34CRS4H | 합금강 | D | BM#1 | 1593 | 39 | 1605 | 1521 | 34 | 7100 |  | 3 | 0.14 | 17 |  | -1.6 | 1567 | 1601 | 0 | 267.78 |  | 29 | 50 | 74 | Y |  | 2021-10-23 23:57 | 67 | 1088 | 27 | 26 | 24 | 25 | 26 | 26 | 26 | 26 | 27 | 26 | 26 | 26 | 27 | 27 | 26 | 27 | 26 | 27 | -0.07 | Y | 15 | Y | 0.2 | [7 empty] | N | N | N | N | 190 | 0.51 | 62 | 101532 | 103526 | 324 | 15200 | 12 | 1 |  | 2021-10-24 00:05 | 1567 | 127 |  | 42 | [16 empty] | 10153200 | 100 | 0 | 0 | 0 |  | 650 |  | Y | Y | 0 | 0 | 0 |  | 651 |  | Y | Y | N | [6 empty] | BT180180 | H
B67098 | 2021-10-23 | 2 | D |  | 5 | A | SM45CR2 | 탄소강 | SM45CR2 | BM#2 | 1561 | 51 | 1625 | 1510 | 39 | 7400 |  | 1 | 0.47 | 16 |  | -2.53 | 1557 | 1625 | 0 | 26.99 | 0 | 5 | 46 | 56 | Y |  | 2021-10-24 01:19 | 63 | 1111 | 19 | 22 | 28 | 31 | 33 | 33 | 33 | 33 | 32 | 30 | 29 | 28 | 26 | 26 | 29 | 33 | 26 | 33 | -0.17 | Y | 40 | Y | -0.4 | [7 empty] | Y | Y | Y | N | 190 | 0.47 | 64 | 104160 | 95877 | 3123 | 16100 | 10 | 1 |  | 2021-10-24 01:21 | 1557 | 123 |  | 19 | [16 empty] | 105.37 | 100 | 0 | 0 | 0 |  | 649 | 400 | Y | Y | 0 | 0 | 0 |  | 651 | 400 | Y | Y | N | Y | [5 empty] | RB105.00 | C
A67682 | 2021-10-23 | 1 | D |  | 4 | A | 34CRS4H | 합금강 | D | BM#1 | 1613 | 36 | 1611 | 1553 | 29 | 6100 |  | 3 | 0.14 | 17 |  | -1.92 | 1570 | 1611 | 0 | 258.96 |  | 36 | 57 | 64 | Y |  | 2021-10-24 00:57 | 70 | 1088 | 26 | 24 | 25 | 26 | 27 | 28 | 28 | 28 | 28 | 28 | 27 | 26 | 26 | 25 | 27 | 28 | 25 | 28 | -0.07 | Y | 40 | Y | -0.2 | [7 empty] | N | N | N | N | 180 | 0.51 | 64 | 101532 | 102529 | -679 | 14100 | 12 | 1 |  | 2021-10-24 01:06 | 1570 | 126 |  | 47 | [7 empty] | 8A2B9FC5F59F461FA15FBA3D074C1AB8 | 625E5908BEF446F7A7680440520EBC0E | 970324CBB07B4B6DA81DEC91A058BFA2 |  | 19DD2F15F28A48DF92ADD74209DDADCA | 5F575E4564244327B734D7E4C55140E2 | 3F36EB0F0A4F4643BEE198AEA01879DE |  |  | 99.98 | 100 | 0 | 0 | 0 |  | 650 |  | Y | Y | 0 | 0 | 0 |  | 651 |  | Y | Y | N | [6 empty] | BT180180 | H
A67683 | 2021-10-23 | 1 | D |  | 5 | A | 34CRS4H | 합금강 | D | BM#1 | 1598 | 38 | 1606 | 1536 | 30 | 6300 |  | 3 | 0.15 | 17 |  | -1.37 | 1576 | 1606 | 0 | 273.78 |  | 31 | 9 | 38 | Y |  | 2021-10-24 02:03 | 76 | 1099 | 22 | 23 | 30 | 33 | 35 | 37 | 37 | 37 | 37 | 37 | 36 | 36 | 36 | 36 | 34 | 37 | 36 | 37 | -0.03 | Y | 35 | Y | 0 | [7 empty] | N | N | N | N | 170 | 0.51 | 60 | 101532 | 99420 | 1180 | 15700 | 12 | 1 |  | 2021-10-24 02:12 | 1576 | 128 |  | 45 | [16 empty] | 100.78 | 100 | 0 | 0 | 0 |  | 650 |  | Y | Y | 0 | 0 | 0 |  | 651 |  | Y | Y | N | [6 empty] | BT180180 | H
B67099 | 2021-10-23 | 2 | D |  | 6 | A | SM45CR2 | 탄소강 | SM45CR2 | BM#2 | 1579 | 49 | 1626 | 1520 | 37 | 6900 |  | 1 | 0.45 | 16 |  | -2.59 | 1560 | 1622 | 0 | 35.03 | 0 | 1 | 81 | 57 | Y |  | 2021-10-24 02:22 | 66 | 1089 | 22 | 25 | 32 | 36 | 37 | 38 | 37 | 36 | 35 | 34 | 33 | 32 | 30 | 28 | 33 | 38 | 28 | 0 | -0.25 | Y | 40 | Y | -0.4 | [7 empty] | Y | Y | Y | N | 180 | 0.47 | 67 | 93316 | 100494 | 3006 | 13700 | 10 | 1 |  | 2021-10-24 02:34 | 1560 | 125 |  | 20 | [16 empty] | 90.16 | 100 | 0 | 0 | 0 |  | 649 | 400 | Y | Y | 0 | 0 | 0 |  | 650 | 400 | Y | Y | N | Y | [5 empty] | RB100.00 | C
A67684 | 2021-10-23 | 1 | D |  | 6 | A | 34CRS4H | 합금강 | D | BM#1 | 1635 | 46 | 1609 | 1559 | 24 | 5100 |  | 3 | 0.15 | 17 |  | -1.33 | 1568 | 1596 | 0 | 222.44 |  | 19 | 9 | 40 | Y |  | 2021-10-24 03:08 | 68 | 1090 | 33 | 33 | 29 | 28 | 29 | 30 | 30 | 30 | 28 | 28 | 28 | 27 | 28 | 28 | 29 | 30 | 27 | 30 | -0.05 | Y | 30 | Y | 0 | [7 empty] | N | N | N | N | 210 | 0.51 | 61 | 101532 | 99934 | -984 | 15000 | 12 | 1 |  | 2021-10-24 03:15 | 1568 | 127 |  | 42 | [16 empty] | 10153200 | 100 | 0 | 0 | 0 |  | 650 |  | Y | Y | 0 | 0 | 0 |  | 651 |  | Y | Y | N | [6 empty] | BT180180 | H
B67100 | 2021-10-23 | 2 | D |  | 7 | A | SM45CR2 | 탄소강 | SM45CR2 | BM#2 | 1628 | 42 | 1637 | 1529 | 34 | 6000 |  | 1 | 0.51 | 16 |  | -2.78 | 1557 | 1624 | 0 | 32.5 | 0 | 6 | 77 | 58 | Y |  | 2021-10-24 03:20 | 63 | 1101 | 24 | 27 | 28 | 29 | 29 | 29 | 29 | 27 | 26 | 25 | 24 | 23 | 21 | 21 | 26 | 29 | 21 | 29 | -0.18 | Y | 45 | Y | -0.4 | [7 empty] | Y | Y | Y | N | 170 | 0.47 | 61 | 97903 | 92816 | 1734 | 15900 | 10 | 1 |  | 2021-10-24 03:23 | 1557 | 129 |  | 31 |  | * 전공정 요청 L/D잔강이월 미실시 이상공정등록 및 생관통보 | [14 empty] | 104.26 | 100 | 0 | 0 | 0 |  | 649 | 400 | Y | Y | 0 | 0 | 0 |  | 651 | 400 | Y | Y | N | N | [5 empty] | RB090.00 | C
A67685 | 2021-10-23 | 1 | D |  | 7 | A | 34CRS4H | 합금강 | D | BM#1 | 1638 | 104 | 1625 | 1569 | 42 | 5400 |  | 3 | 0.15 | 17 |  | -2.27 | 1576 | 1625 | 0 | 277.64 |  | 29 | 51 | 38 | Y |  | 2021-10-24 04:15 | 76 | 1087 | 26 | 30 | 33 | 37 | 38 | 39 | 39 | 40 | 40 | 39 | 38 | 40 |  | 40 | 37 | 40 | 38 | 40 | 0 | Y | 15 | Y | 0.2 | [7 empty] | N | N | N | N | 200 | 0.49 | 59 | 84610 | 94362 | 1638 | 15460 | 12 | 1 |  | 2021-10-24 04:30 | 1576 | 128 |  | 36 | [16 empty] | 87.14 | 100 | 0 | 0 | 0 |  | 650 |  | Y | Y | 0 | 0 | 0 |  | 651 |  | Y | Y | N | [6 empty] | BT180180 | H
B67101 | 2021-10-23 | 2 | D |  | 8 | A | SM45CR2 | 탄소강 | SM45CR2 | BM#2 | 1609 | 42 | 1618 | 1525 | 38 | 7000 |  | 1 | 0.49 | 16 |  | -2.73 | 1557 | 1623 | 0 | 24.47 | 0 | 32 | 68 | 53 | Y |  | 2021-10-24 04:31 | 63 | 1090 | 19 | 18 | 18 | 18 | 18 | 18 | 18 | 18 | 18 | 18 | 18 | 18 | 18 | 18 | 18 | 18 | 18 | 18 | 0 |  | 55 | Y | 0 | [7 empty] | Y | Y | Y | N | 170 | 0.49 | 64 | 86016 | 98381 | 19 | 15400 | 10 | 1 |  | 2021-10-24 04:34 | 1557 | 117 |  | 23 |  | * 전공정 요청 L/D잔강이월 미실시 이상공정등록 및 생관통보 | [14 empty] | 87.86 | 100 | 0 | 0 | 0 |  | 649 | 400 | Y | Y | 0 | 0 | 0 |  | 651 | 400 | Y | Y | N | [6 empty] | RB145.00 | H
A67686 | 2021-10-23 | 1 | A | TUNDISH교체전 | 8 | A | 34CRS4H | 합금강 | D | BM#1 | 1590 | 43 | 1630 | 1525 | 35 | 7300 |  | 3 | 0.16 | 17 |  | -2.24 | 1580 | 1630 | 0 | 244.3 |  | 36 | 58 | 43 | Y |  | 2021-10-24 05:27 | 80 | 1102 | 37 | 38 | 42 | 45 | 46 | 47 | 47 | 47 | 47 | 47 | 47 | 46 |  | 46 | 45 | 47 | 46 | 47 | -0.03 | Y | 30 | Y | -0.2 | [7 empty] | N | N | N | N | 190 | 0.48 | 64 | 97070 | 95770 | 1430 | 2000 | 12 | 1 |  | 2021-10-24 05:34 | 1580 | 107 |  | 27 | 24 |  | 95B1DD077B1A4C6FBE8C6360AEC658CC | DEFEB5A28BAF4F5FA51E7B84D78334A1 | 20ACC681DF7745C699A0141DF4BE5701 | [11 empty] | 99 | 100 | 0 | 2500 | 0 |  | 650 |  | Y | Y | 0 | 2500 | 0 |  | 651 |  | Y | Y | N | [6 empty] | BT180180 | H
B67102 | 2021-10-23 | 2 | A | TUNDISH교체전 | 9 | B | SM45CR2 | 탄소강 | SM45CR2 | BM#2 | 1608 | 45 | 1632 | 1540 | 34 | 6400 |  | 1 | 0.47 | 18 |  | -2.49 | 1567 | 1633 | 0 | 30.25 | 0 | 5 | 47 | 62 | Y |  | 2021-10-24 05:32 | 73 | 1079 | 18 | 18 | 18 | 37 | 39 | 40 | 40 | 39 | 39 | 38 | 37 | 36 | 34 | 32 | 34 | 40 | 32 | 39 | -0.2 | Y | 40 | Y | -0.4 | [7 empty] | Y | N | N | N | 220 | 0.47 | 66 | 86996 | 100515 | 1235 | 2200 | 10 | 1 |  | 2021-10-24 05:37 | 1567 | 122 |  | 25 |  | * 전공정 요청 L/D잔강이월 미실시 이상공정등록 및 생관통보 | 55887783D5504B3693F34098F2AEC453 | E54E06712FAE4A8B9F3E31B1F699F2D2 | [12 empty] | 82.7 | 100 | 0 | 3759 | 0 |  | 649 | 400 | Y | Y | 0 | 3650 | 0 |  | 650 | 400 | Y | Y | N | [6 empty] | RB190.00 | C
A67687 | 2021-10-23 | 1 | A | TUNDISH교체 | 1 | A | AE1055LS | 탄소강 | G-AE1055LS | BM#1 | 1643 | 43 | 1605 | 1563 | 40 | 6200 |  | 3 | 0.14 | 25 |  | -1.14 | 1571 | 1605 | 0 | 17.7 |  | 31 | 10 | 64 | Y |  | 2021-10-24 06:41 | 87 | 1090 | 38 | 27 | 30 | 20 | 26 | 30 | 34 | 36 | 38 | 39 | 39 | 39 | 39 | 39 | 33 | 39 | 39 | 39 | 0 |  | 15 | Y | 0 |  | 2.38 | 2.11 | [5 empty] | N | N | M | 210 | 0.5 | 62 | 84600 | 99563 | 7292 | 15990 | 15 | 2 |  | 2021-10-24 06:51 | 1571 | 123 |  | 37 |  | *FLUX 220KG/10KG | [6 empty] | 33A1DB11C68B474C88615985735618CC | C8EA11AF90E34E04952EF65B3A36739B | 88110E0933244764A8DF6FE840BE27F2 |  | F665C424019648D2BE27B89481501074 | 5D4CB2F60E504F1295F13F419EDDA081 | 1B78E2EC32D943D98C22ADE36660A806 |  | 79.85 | 100 | 1500 | 0 | 0 |  | 500 |  | Y | N | 1500 | 0 | 0 |  | 501 |  | Y | N | N |  |  | Y |  |  |  | BT180180 | H
B67103 | 2021-10-23 | 2 | A | TUNDISH교체 | 1 | A | SNCM439P | 합금강 | SNCM439계 | BM#2 | 1614 | 55 | 1638 | 1539 | 31 | 9100 |  | 1 | 0.36 | 21 |  | -2.2 | 1577 | 1642 | 24.25 | 0 | 0 | 1 | 82 | 45 | Y |  | 2021-10-24 06:44 | 90 | 1100 | -461 | -84 | 35 | 25 | 32 | 35 | 40 | 43 | 44 | 44 | 45 | 44 | 43 | 43 | 37 | 45 | 43 | 44 | -0.04 |  | 10 | Y | -0.2 | 0.7 | 2.23 | 2.23 |  |  |  |  | N | N | N | N | 220 | 0.48 | 61 | 95115 | 96999 | 1351 | 16000 | 03 | 2 |  | 2021-10-24 06:45 | 1577 | 159 |  | 48 |  | * BUTT 타입롱노즐사용(슬리브타입.) * T/D FLUX 용탕부: 120 KG / 유탕부: 10KG 투입. | [14 empty] | 96.91 | 100 | 700 | 0 | 0 |  | 650 | 400 | Y | N | 700 | 0 | 0 |  | 651 | 400 | Y | N | Y | [6 empty] | RB100.00 | C
A67688 | 2021-10-24 | 1 | A |  | 2 | A | AE1055LS | 탄소강 | G-AE1055LS | BM#1 | 1622 | 41 | 1599 | 1557 | 25 | 4500 |  | 3 | 0.13 | 25 |  | -1.52 | 1554 | 1599 | 0 | 287.14 |  | 19 | 10 | 71 | Y |  | 2021-10-24 07:46 | 70 | 1100 | 39 | 34 | 41 | 27 | 26 | 27 | 28 | 28 | 28 | 28 | 29 | 29 | 29 | 29 | 30 | 41 | 26 | 29 | -1.5 | Y | 10 | Y | 0 | [8 empty] | N | N | Y | 200 | 0.51 | 59 | 101520 | 94266 | 7102 | 15220 | 15 | 2 |  | 2021-10-24 07:54 | 1554 | 129 |  | 36 | [16 empty] | 100.27 | 100 | 0 | 0 | 0 |  | 500 |  | Y | N | 0 | 0 | 0 |  | 501 |  | Y | N | N |  |  | Y |  |  |  | BT180180 | H
B67104 | 2021-10-24 | 2 | A | 잔강최소화전 | 2 | A | SNCM439P | 합금강 | SNCM439계 | BM#2 | 1603 | 48 | 1627 | 1553 | 36 | 6900 |  | 1 | 0.32 | 19 |  | -2.24 | 1556 | 1619 | 1.56 | 0 | 0 | 6 | 78 | 50 | Y |  | 2021-10-24 07:39 | 69 | 1099 | 41 | 39 | 32 | 29 | 28 | 27 | 27 | 27 | 26 | 25 | 24 | 23 | 22 | 22 | 28 | 32 | 22 | 27 | -0.2 |  | 50 | Y | -0.2 | [7 empty] | N | N | N | N | 220 | 0.5 | 60 | 83925 | 96174 | -224 | 3000 | 03 | 2 |  | 2021-10-24 07:44 | 1556 | 144 |  | 55 |  | *T/D 2.3 | [14 empty] | 87.65 | 100 | 0 | 3590 | 0 |  | 651 | 400 | Y | N | 0 | 3920 | 0 |  | 651 | 400 | Y | N | Y | [6 empty] | RB100.00 | C
A67689 | 2021-10-24 | 1 | A |  | 3 | B | AE1055LS | 탄소강 | G-AE1055LS | BM#1 | 1606 | 41 | 1586 | 1543 | 30 | 5400 |  | 3 | 0.13 | 25 |  | -1.25 | 1549 | 1586 | 0 | 213.16 |  | 29 | 52 | 74 | Y |  | 2021-10-24 08:49 | 65 | 1099 | 28 | 26 | 26 | 26 | 25 | 25 | 25 | 24 | 24 | 23 | 23 |  |  | 23 | 25 | 26 | 23 | 26 | -0.06 |  | 40 | Y | 0 | [7 empty] | N | N | N | Y | 190 | 0.52 | 52 | 84600 | 89582 | 7368 | 15880 | 15 | 2 |  | 2021-10-24 09:05 | 1549 | 112 |  | 33 |  | *STR#2 W/R#3 OPEN 작업중 *랜싱 | [14 empty] | 87.62 | 100 | 0 | 0 | 0 |  | 500 |  | Y | N | 0 | 0 | 0 |  | 501 |  | Y | N | N |  |  | Y |  |  |  | BT180180 | H
B67105 | 2021-10-24 | 2 | A | 잔강최소화 | 3 | B | AE4330VM2 | 합금강 | SNCM439계 | BM#2 | 1598 | 55 | 1628 | 1528 | 52 | 9700 |  | 1 | 0.41 | 20 |  | -2.39 | 1548 | 1620 | 24.79 | 0 | 0 | 32 | 69 | 50 | Y |  | 2021-10-24 09:16 | 55 | 1097 | -210 | 4 | 17 | 16 | 17 | 18 | 18 | 18 | 18 | 17 | 17 | 16 | 15 | 14 | 9 | 18 | 14 | 18 | -0.1 | Y | 40 | Y | -0.2 |  |  |  | 0.88 |  |  |  | Y | Y | Y | N | 210 | 0.43 | 67 | 90632 | 101786 | 3014 | 14700 | 03 | 2 |  | 2021-10-24 09:21 | 1548 | 147 |  | 35 | 16 | *최소화 롱노즐 재사용 | 1E7B6CEDF70A41DEAE07B404AA7D6216 | 0261E735ADB248EB85BA656795E97397 | [12 empty] | 86.48 | 100 | 3200 | 0 | 0 |  | 650 | 600 | Y | Y | 3200 | 0 | 0 |  | 651 | 600 | Y | Y | Y | Y |  |  |  |  | Y | RB228.60 | C
A67690 | 2021-10-24 | 1 | A |  | 4 | A | AE1055LS | 탄소강 | G-AE1055LS | BM#1 | 1646 | 42 | 1590 | 1575 | 29 | 4900 |  | 3 | 0.13 | 26 |  | -1.39 | 1550 | 1590 | 0 | 193.08 |  | 36 | 59 | 70 | Y |  | 2021-10-24 09:47 | 66 | 1097 | 23 | 25 | 27 | 29 | 30 | 29 | 29 | 29 | 29 | 29 | 28 | 27 | 27 | 27 | 28 | 30 | 27 | 29 | -0.04 | Y | 40 | Y | 0 | [8 empty] | N | N | Y | 180 | 0.52 | 59 | 84600 | 97477 | 7549 | 15530 | 15 | 2 |  | 2021-10-24 10:00 | 1550 | 108 |  | 29 |  | *STR#2 W/R#3 OPEN 작업중 | [14 empty] | 81 | 100 | 0 | 0 | 0 |  | 500 |  | Y | N | 0 | 0 | 0 |  | 501 |  | Y | N | N |  |  | Y |  |  |  | BT180180 | H
B67106 | 2021-10-24 | 2 | A |  | 4 | B | AE4330VM2 | 합금강 | SNCM439계 | BM#2 | 1642 | 48 | 1630 | 1554 | 43 | 8100 |  | 1 | 0.39 | 19 |  | -2.68 | 1551 | 1619 | 19.01 | 0 | 0 | 5 | 48 | 80 | Y |  | 2021-10-24 10:11 | 58 | 1100 | 11 | 11 | 14 | 17 | 18 | 19 | 20 | 19 | 18 | 18 | 18 | 18 | 17 | 16 | 17 | 20 | 16 | 18 | -0.11 | Y | 35 | Y | -0.2 |  |  |  | 0.82 |  |  |  | Y | Y | Y | N | 200 | 0.45 | 65 | 93927 | 94023 | 2677 | 14200 | 03 | 2 |  | 2021-10-24 10:17 | 1551 | 145 |  | 48 | [16 empty] | 97.64 | 100 | 0 | 0 | 0 |  | 650 | 600 | Y | Y | 0 | 0 | 0 |  | 651 | 600 | Y | Y | Y | Y | [5 empty] | RB254.00 | C
A67691 | 2021-10-24 | 1 | A |  | 5 | A | AE1055LS | 탄소강 | G-AE1055LS | BM#1 | 1662 | 43 | 1589 | 1606 | 22 | 3800 |  | 3 | 0.14 | 25 |  | -1.19 | 1553 | 1589 | 0 | 249.41 |  | 31 | 11 | 45 | Y |  | 2021-10-24 10:52 | 69 | 1098 | 27 | 29 | 33 | 34 | 36 | 35 | 35 | 34 | 34 | 34 | 33 | 33 |  | 33 | 33 | 36 | 33 | 34 | -0.02 | Y | 35 | Y | 0 | [8 empty] | N | N | Y | 170 | 0.52 | 58 | 101520 | 97060 | 7744 | 15180 | 15 | 2 |  | 2021-10-24 10:59 | 1553 | 111 |  | 25 |  | *STR#2 W/R#3 OPEN 작업중 | [14 empty] | 97.57 | 100 | 0 | 0 | 0 |  | 500 |  | Y | N | 0 | 0 | 0 |  | 501 |  | Y | N | N |  |  | Y |  |  |  | BT180180 | H
A67692 | 2021-10-24 | 1 | A |  | 6 | A | AE1055LS | 탄소강 | G-AE1055LS | BM#1 | 1631 | 40 | 1588 | 1552 | 32 | 4900 |  | 3 | 0.14 | 25 |  | -1.21 | 1551 | 1588 | 0 | 229.57 |  | 19 | 11 | 48 | Y |  | 2021-10-24 11:54 | 67 | 1098 | 32 | 33 | 33 | 34 | 34 | 33 | 32 | 31 | 31 | 30 | 30 | 29 |  | 29 | 32 | 34 | 29 | 33 | -0.12 | Y | 40 | Y | -0.2 | [8 empty] | N | N | Y | 210 | 0.52 | 58 | 101520 | 95582 | 7677 | 15930 | 15 | 2 |  | 2021-10-24 12:01 | 1551 | 97 |  | 22 |  | *STR#2 W/R#3 OPEN 작업중 | [14 empty] | 99.53 | 100 | 0 | 0 | 0 |  | 500 |  | Y | N | 0 | 0 | 0 |  | 501 |  | Y | N | N |  |  | Y |  |  |  | BT180180 | H
B67107 | 2021-10-24 | 2 | A |  | 5 | B | AE4330VM2 | 합금강 | SNCM439계 | BM#2 | 1645 | 50 | 1630 | 1590 | 47 | 8000 |  | 1 | 0.38 | 20 |  | -2.34 | 1564 | 1633 | 22.13 | 0 | 0 | 1 | 83 | 46 | Y |  | 2021-10-24 11:24 | 71 | 1099 | 14 | 20 | 25 | 29 | 30 | 30 | 29 | 29 | 28 | 27 | 26 | 25 | 23 | 21 | 26 | 30 | 21 | 29 | -0.2 | Y | 45 | Y | -0.4 |  |  |  | 1.02 |  |  |  | Y | Y | Y | N | 190 | 0.45 | 71 | 102852 | 102972 | 2428 | 15000 | 03 | 2 |  | 2021-10-24 11:43 | 1564 | 152 |  | 42 | [16 empty] | 98.28 | 100 | 0 | 0 | 0 |  | 650 | 600 | Y | Y | 0 | 0 | 0 |  | 650 | 600 | Y | Y | Y | Y | [5 empty] | RB254.00 | C
A67693 | 2021-10-24 | 1 | B |  | 7 | A | AE1055LS | 탄소강 | G-AE1055LS | BM#1 | 1683 | 41 | 1574 | 1562 | 26 | 4500 |  | 3 | 0.12 | 25 |  | -0.8 | 1551 | 1574 | 0 | 132.53 |  | 29 | 53 | 69 | Y |  | 2021-10-24 12:53 | 67 | 1095 | 28 | 28 | 31 | 33 | 34 | 34 | 33 | 33 | 33 | 32 | 31 | 31 | 31 | 31 | 32 | 34 | 31 | 33 | -0.04 | Y | 40 | Y | 0 | [8 empty] | N | N | Y | 200 | 0.52 | 58 | 101520 | 96582 | 7128 | 15800 | 15 | 2 |  | 2021-10-24 13:01 | 1551 | 100 |  | 22 |  | *STR#2 W/M#3 엔코더이상으로 OPEN조업 S/R미적용 | [14 empty] | 98.04 | 100 | 0 | 0 | 0 |  | 500 |  | Y | N | 0 | 0 | 0 |  | 501 |  | Y | N | N |  |  | Y |  |  |  | BT180180 | H
B67108 | 2021-10-24 | 2 | B |  | 6 | B | AE4330VM2 | 합금강 | SNCM439계 | BM#2 | 1606 | 59 | 1618 | 1555 | 54 | 9200 |  | 1 | 0.31 | 23 |  | -2.33 | 1555 | 1625 | 24.13 | 0 | 0 | 6 | 79 | 45 | Y |  | 2021-10-24 12:43 | 62 | 1095 | 19 | 18 | 23 | 26 | 27 | 28 | 28 | 28 | 26 | 26 | 25 | 23 | 22 | 21 | 25 | 28 | 21 | 28 | -0.17 | Y | 40 | Y | -0.2 |  |  |  | 0.87 |  |  |  | Y | Y | Y | N | 180 | 0.45 | 66 | 96363 | 94525 | 3025 | 14900 | 03 | 2 |  | 2021-10-24 12:48 | 1555 | 148 |  | 36 | [16 empty] | 99.34 | 100 | 0 | 0 | 0 |  | 650 | 600 | Y | Y | 0 | 0 | 0 |  | 650 | 600 | Y | Y | Y | Y | [5 empty] | RB241.30 | C
A67694 | 2021-10-24 | 1 | B |  | 8 | A | AE1055LS | 탄소강 | G-AE1055LS | BM#1 | 1659 | 41 | 1591 | 1585 | 31 | 3600 |  | 3 | 0.13 | 25 |  | -1.27 | 1555 | 1591 | 0 | 127.63 |  | 36 | 60 | 56 | Y |  | 2021-10-24 13:46 | 71 | 1099 | 31 | 31 | 35 | 37 | 38 | 39 | 38 | 38 | 38 | 37 | 37 | 37 | 37 | 37 | 37 | 39 | 37 | 38 | -0.02 | Y | 35 | Y | 0 | [8 empty] | N | N | Y | 190 | 0.52 | 60 | 101520 | 99124 | 7306 | 15000 | 15 | 2 |  | 2021-10-24 14:05 | 1555 | 103 |  | 27 |  | *STR#2 W/M#3 엔코더이상으로 OPEN조업 S/R미적용 | [14 empty] | 95.64 | 100 | 0 | 0 | 0 |  | 500 |  | Y | N | 0 | 0 | 0 |  | 501 |  | Y | N | N |  |  | Y |  |  |  | BT180180 | H
B67109 | 2021-10-24 | 2 | B |  | 7 | B | AE4330VM2 | 합금강 | SNCM439계 | BM#2 | 1628 | 54 | 1616 | 1536 | 50 | 9000 |  | 1 | 0.39 | 19 |  | -2.31 | 1551 | 1614 | 22.31 | 0 | 0 | 32 | 70 | 51 | Y |  | 2021-10-24 14:17 | 58 | 1100 | 19 | 20 | 22 | 23 | 24 | 23 | 23 | 23 | 22 | 22 | 21 | 20 | 19 | 16 | 21 | 24 | 16 | 23 | -0.18 | Y | 45 | Y | -0.6 |  |  |  | 1.14 |  |  |  | Y | Y | Y | N | 170 | 0.45 | 69 | 92832 | 97365 | 3085 | 15600 | 03 | 2 |  | 2021-10-24 14:03 | 1551 | 137 |  | 9 | 21 | [15 empty] | 93.16 | 100 | 0 | 0 | 0 |  | 650 | 600 | Y | Y | 0 | 0 | 0 |  | 650 | 600 | Y | Y | Y | Y | [5 empty] | RB241.30 | C
A67695 | 2021-10-24 | 1 | B |  | 9 | A | AE1055LS | 탄소강 | G-AE1055LS | BM#1 | 1627 | 40 | 1597 | 1568 | 28 | 4400 |  | 3 | 0.13 | 26 |  | -1.13 | 1558 | 1597 | 0 | 214.65 |  | 31 | 12 | 65 | Y |  | 2021-10-24 14:47 | 74 | 1099 | 36 | 36 | 38 | 39 | 39 | 39 | 39 | 39 | 39 | 38 | 38 | 37 | 37 | 37 | 38 | 39 | 37 | 39 | -0.04 | Y | 45 | Y | 0 | [8 empty] | N | N | Y | 180 | 0.52 | 59 | 101520 | 98926 | 7124 | 15600 | 15 | 2 |  | 2021-10-24 14:56 | 1558 | 108 |  | 28 |  | *STR#2 W/M#3 엔코더이상으로 OPEN조업 S/R미적용 | [14 empty] | 95.82 | 100 | 0 | 0 | 0 |  | 500 |  | Y | N | 0 | 0 | 0 |  | 501 |  | Y | N | N |  |  | Y |  |  |  | BT180180 | H
B67110 | 2021-10-24 | 2 | B |  | 8 | B | AE4330VM2 | 합금강 | SNCM439계 | BM#2 | 1595 | 57 | 1615 | 1543 | 50 | 9500 |  | 1 | 0.4 | 19 |  | -2.18 | 1554 | 1614 | 18.66 | 0 | 0 | 5 | 49 | 51 | Y |  | 2021-10-24 15:10 | 61 | 1096 | 14 | 19 | 24 | 26 | 27 | 27 | 27 | 26 | 25 | 24 | 23 | 21 | 20 | 18 | 23 | 27 | 18 | 27 | -0.2 | Y | 45 | Y | -0.4 |  |  |  | 0.84 |  |  |  | Y | Y | Y | N | 170 | 0.45 | 68 | 93022 | 96429 | 3021 | 14600 | 03 | 2 |  | 2021-10-24 15:18 | 1554 | 136 |  | 26 | [16 empty] | 94.25 | 100 | 0 | 0 | 0 |  | 650 | 600 | Y | Y | 0 | 0 | 0 |  | 650 | 600 | Y | Y | Y | Y | [5 empty] | RB228.60 | C
A67696 | 2021-10-24 | 1 | B |  | 10 | A | AE1055LS | 탄소강 | G-AE1055LS | BM#1 | 1617 | 42 | 1588 | 1523 | 26 | 4900 |  | 3 | 0.12 | 25 |  | -1.36 | 1547 | 1588 | 0 | 210.97 |  | 19 | 12 | 50 | Y |  | 2021-10-24 15:48 | 63 | 1095 | 37 | 33 | 32 | 31 | 30 | 29 | 28 | 27 | 27 | 26 | 26 | 26 |  | 26 | 29 | 32 | 26 | 26 | -0.13 |  | 45 | Y | 0 | [8 empty] | N | N | Y | 170 | 0.52 | 57 | 101520 | 91401 | 8149 | 15620 | 15 | 2 |  | 2021-10-24 15:56 | 1547 | 108 |  | 28 |  | *STR#2 W/M#3 엔코더이상으로 OPEN조업 S/R미적용 | [6 empty] | B04420B4DA7D4781A5C386DC6F0478A5 | DEA450CA17F740F7A6A4AE0E2512E40F | 793BD4BB189D44AC8F713310C10D6590 |  | 1305887733CF4C7AB913507C9B004A5B | 3A5E2E2112B14DB79BB2454622B9CF67 | DEFC8AEA06134BE1ADE5FF4E9B8A6910 |  | 103.17 | 100 | 0 | 0 | 0 |  | 500 |  | Y | N | 0 | 0 | 0 |  | 501 |  | Y | N | N |  |  | Y |  |  |  | BT180180 | H
B67111 | 2021-10-24 | 2 | B |  | 9 | B | AE4330VM2 | 합금강 | SNCM439계 | BM#2 | 1568 | 50 | 1632 | 1538 | 44 | 8900 |  | 1 | 0.45 | 26 |  | -2.42 | 1550 | 1626 | 56.84 | 0 | 0 | 1 | 84 | 56 | Y |  | 2021-10-24 16:33 | 57 | 1105 | 15 | 15 | 22 | 26 | 27 | 28 | 27 | 26 | 25 | 22 | 21 | 19 | 16 | 10 | 21 | 28 | 10 | 0 | -0.4 | Y | 45 | Y | -0.6 |  |  |  | 0.61 |  |  |  | Y | Y | Y | N | 220 | 0.45 | 71 | 91650 | 100737 | 2163 | 15100 | 03 | 2 |  | 2021-10-24 16:37 | 1550 | 120 |  | 12 | 26 | * 전공정 요청 L/D잔강이월 미실시 이상공정등록 | [14 empty] | 89.37 | 100 | 0 | 0 | 0 |  | 649 | 600 | Y | Y | 0 | 0 | 0 |  | 651 | 600 | Y | Y | Y | [6 empty] | RB228.60 | C
A67697 | 2021-10-24 | 1 | B |  | 11 | A | AE1055LS | 탄소강 | G-AE1055LS | BM#1 | 1645 | 43 | 1593 | 1565 | 23 | 4000 |  | 3 | 0.13 | 25 |  | -1.58 | 1545 | 1593 | 0 | 293.2 |  | 29 | 54 | 58 | Y |  | 2021-10-24 17:03 | 61 | 1102 | 24 | 24 | 32 | 35 | 36 | 36 | 35 | 35 | 34 | 33 | 33 | 33 | 33 | 33 | 33 | 36 | 33 | 35 | -0.04 | Y | 40 | Y | 0 | [8 empty] | N | N | Y | 210 | 0.52 | 59 | 101520 | 99376 | 7343 | 15090 | 15 | 2 |  | 2021-10-24 17:11 | 1545 | 105 |  | 10 |  | *STR#2 W/M#3 엔코더이상으로 OPEN조업 S/R미적용 | [14 empty] | 95.37 | 100 | 0 | 0 | 0 |  | 500 |  | Y | N | 0 | 0 | 0 |  | 501 |  | Y | N | N |  |  | Y |  |  |  | BT180180 | H
B67112 | 2021-10-24 | 2 | B |  | 10 | B | AE4330VM2 | 합금강 | SNCM439계 | BM#2 | 1593 | 54 | 1611 | 1518 | 44 | 8800 |  | 1 | 0.36 | 19 |  | -2.2 | 1544 | 1603 | 17.47 | 0 | 0 | 6 | 80 | 72 | Y |  | 2021-10-24 17:36 | 51 | 1094 | 5 | 9 | 14 | 17 | 19 | 19 | 19 | 18 | 17 | 16 | 15 | 13 | 12 | 9 | 15 | 19 | 9 | 19 | -0.22 | Y | 45 | Y | -0.6 |  |  |  | 0.87 |  |  |  | Y | Y | Y | N | 210 | 0.45 | 66 | 105750 | 95515 | 735 | 15000 | 03 | 2 |  | 2021-10-24 17:41 | 1544 | 127 |  | 21 |  | * 전공정 요청 L/D잔강이월 미실시 이상공정등록 | [14 empty] | 110.33 | 100 | 0 | 0 | 0 |  | 650 | 600 | Y | Y | 0 | 0 | 0 |  | 650 | 600 | Y | Y | Y | [6 empty] | RB228.60 | C
A67698 | 2021-10-24 | 1 | B |  | 12 | A | AE1055LS | 탄소강 | G-AE1055LS | BM#1 | 1622 | 43 | 1591 | 1544 | 25 | 4500 |  | 3 | 0.13 | 25 |  | -1.31 | 1551 | 1591 | 0 | 273.83 |  | 36 | 61 | 52 | Y |  | 2021-10-24 17:56 | 67 | 1090 | 31 | 30 | 36 | 38 | 39 | 39 | 39 | 39 | 39 | 38 | 37 | 36 | 37 | 37 | 37 | 39 | 36 | 39 | -0.05 | Y | 35 | Y | 0.2 | [8 empty] | N | N | Y | 200 | 0.52 | 59 | 101520 | 97615 | 7368 | 15470 | 15 | 2 |  | 2021-10-24 18:04 | 1551 | 110 |  | 18 |  | *STR#2 W/M#3 엔코더이상으로 OPEN조업 S/R미적용 | [14 empty] | 97.06 | 100 | 0 | 0 | 0 |  | 500 |  | Y | N | 0 | 0 | 0 |  | 501 |  | Y | N | N |  |  | Y |  |  |  | BT180180 | H
A67699 | 2021-10-24 | 1 | B |  | 13 | A | AE1055LS | 탄소강 | G-AE1055LS | BM#1 | 1707 | 46 | 1607 | 1604 | 18 | 3000 |  | 3 | 0.13 | 25 |  | -1.58 | 1560 | 1607 | 0 | 208.46 |  | 31 | 13 | 59 | Y |  | 2021-10-24 18:48 | 76 | 1102 | 35 | 39 | 40 | 42 | 44 | 43 | 42 | 42 | 42 | 42 |  |  |  | 42 | 41 | 44 | 42 | 42 | -0.07 | Y | 30 | Y | 0 | [8 empty] | N | N | Y | 190 | 0.52 | 54 | 84600 | 91615 | 7935 | 15440 | 15 | 2 |  | 2021-10-24 19:00 | 1560 | 107 |  | 26 |  | *STR#2 W/M#3 엔코더이상으로 OPEN조업 S/R미적용 | [14 empty] | 85.76 | 100 | 0 | 0 | 0 |  | 500 |  | Y | N | 0 | 0 | 0 |  | 501 |  | Y | N | N |  |  | Y |  |  |  | BT180180 | H
B67113 | 2021-10-24 | 2 | B | TUNDISH교체전 | 11 | A | AE4330VM2 | 합금강 | SNCM439계 | BM#2 | 1627 | 56 | 1625 | 1523 | 47 | 9200 |  | 1 | 0.45 | 19 |  | -2.4 | 1560 | 1620 | 24.92 | 0 | 0 | 32 | 71 | 67 | Y |  | 2021-10-24 18:42 | 67 | 1105 | 6 | 6 | 18 | 25 | 29 | 30 | 31 | 31 | 31 | 30 | 29 | 28 | 27 | 22 | 26 | 31 | 22 | 31 | -0.2 | Y | 45 | Y | -0.4 |  |  |  | 0.68 |  |  |  | N | Y | Y | N | 200 | 0.45 | 75 | 115298 | 104759 | -59 | 2000 | 03 | 2 |  | 2021-10-24 18:44 | 1560 | 128 |  | 23 |  | * 전공정 요청 L/D잔강이월 미실시 이상공정등록 | 8A547A04551447F890F386701CCD8DD1 | ADBE6A9E760448898C9E7B5493B3803F | 1461EDF944E749838519405E6A2D6029 | [11 empty] | 109.91 | 100 | 0 | 2590 | 0 |  | 650 | 400 | Y | Y | 0 | 2600 | 0 |  | 650 | 400 | Y | Y | Y | [6 empty] | RB177.80 | C
A67700 | 2021-10-24 | 1 | B |  | 14 | A | AE1055LS | 탄소강 | G-AE1055LS | BM#1 | 1640 | 41 | 1589 | 1571 | 20 | 3400 |  | 3 | 0.13 | 25 |  | -1.51 | 1542 | 1589 | 0 | 276.7 |  | 19 | 13 | 50 | Y |  | 2021-10-24 19:53 | 58 | 1105 | 42 | 41 | 36 | 34 | 33 | 30 | 29 | 29 | 28 | 27 | 27 | 27 | 27 | 27 | 31 | 36 | 27 | 27 | -0.18 |  | 50 | Y | 0 | [8 empty] | N | N | Y | 180 | 0.52 | 57 | 84600 | 92560 | 7827 | 15680 | 15 | 2 |  | 2021-10-24 20:01 | 1542 | 100 |  | 16 |  | *STR#2 W/M#3 엔코더이상으로 OPEN조업 S/R미적용 | [14 empty] | 84.98 | 100 | 0 | 0 | 0 |  | 500 |  | Y | N | 0 | 0 | 0 |  | 501 |  | Y | N | N |  |  | Y | Y |  |  | BT180180 | H
B67114 | 2021-10-24 | 2 | B | TUNDISH교체 | 1 | B | AE5130M | 합금강 | D1 | BM#2 | 1618 | 66 | 1661 | 1538 | 54 | 10300 |  | 1 | 0.5 | 17 |  | -2.82 | 1592 | 1661 | 0 | 43.43 | 0 | 5 | 50 | 66 | Y |  | 2021-10-24 20:08 | 90 | 1096 | -302 | -118 | 32 | 25 | 30 | 38 | 42 | 43 | 44 | 44 | 44 | 43 | 42 | 42 | 39 | 44 | 42 | 44 | -0.09 |  | 20 | Y | -0.2 | 0.8 | 2.21 | 2.21 |  |  |  |  | N | N | N | N | 220 | 0.48 | 59 | 93071 | 93186 | 3914 | 15800 | 17 | 1 |  | 2021-10-24 20:09 | 1592 | 151 |  | 35 | 23 | * BUTT 타입롱노즐사용(슬리브타입.) * T/D FLUX 용탕부: 120 KG / 유탕부: 10KG 투입. | [14 empty] | 96.6 | 100 | 720 | 0 | 0 |  | 650 | 400 | Y | Y | 720 | 0 | 0 |  | 651 | 400 | Y | Y | N | Y | [5 empty] | BT180180 | C
A67701 | 2021-10-24 | 1 | D |  | 15 | A | AE1055LS | 탄소강 | G-AE1055LS | BM#1 | 1604 | 41 | 1591 | 1531 | 29 | 5100 |  | 3 | 0.13 | 25 |  | -1.17 | 1551 | 1591 | 0 | 221.54 |  | 29 | 55 | 46 | Y |  | 2021-10-24 20:50 | 67 | 1097 | 26 | 27 | 33 | 35 | 35 | 35 | 34 | 34 | 33 | 33 | 31 | 31 | 31 | 31 | 32 | 35 | 31 | 35 | -0.08 | Y | 45 | Y | 0 | [8 empty] | N | N | Y | 170 | 0.49 | 61 | 101520 | 96361 | 7689 | 15470 | 15 | 2 |  | 2021-10-24 20:58 | 1551 | 96 |  | 17 |  | *STR#2 W/M#3 엔코더이상으로 OPEN조업 S/R미적용 *전공정 요청 감속주입 정속유지강종 감속주입 ID:103~106.203~206 | [14 empty] | 98.23 | 100 | 0 | 0 | 0 |  | 500 |  | Y | N | 0 | 0 | 0 |  | 501 |  | Y | N | N |  |  | Y |  |  |  | BT180180 | H
B67115 | 2021-10-24 | 2 | D |  | 2 | A | AE5130M | 합금강 | D1 | BM#2 | 1594 | 48 | 1641 | 1518 | 42 | 8600 |  | 1 | 0.43 | 17 |  | -2.02 | 1568 | 1628 | 0 | 35.48 | 0 | 1 | 85 | 82 | Y |  | 2021-10-24 21:19 | 66 | 1091 | 40 | 37 | 34 | 33 | 31 | 30 | 29 | 28 | 26 | 25 | 23 | 19 |  | 19 | 29 | 34 | 19 | 0 | -0.3 |  | 50 | Y | -0.4 | [7 empty] | N | N | N | N | 220 | 0.5 | 61 | 93071 | 97342 | 3058 | 15400 | 17 | 1 |  | 2021-10-24 21:22 | 1568 | 133 |  | 23 | [16 empty] | 92.75 | 100 | 0 | 0 | 0 |  | 650 | 400 | Y | Y | 0 | 0 | 0 |  | 650 | 400 | Y | Y | N | Y | [5 empty] | BT180180 | C
A67702 | 2021-10-24 | 1 | D |  | 16 | B | AE1055LS | 탄소강 | G-AE1055LS | BM#1 | 1634 | 41 | 1580 | 1568 | 24 | 3900 |  | 3 | 0.13 | 26 |  | -1.11 | 1545 | 1580 | 0 | 229.59 |  | 36 | 62 | 54 | Y |  | 2021-10-24 21:50 | 61 | 1088 | 30 | 31 | 31 | 32 | 32 | 31 | 31 | 30 | 30 | 29 | 28 | 28 | 28 | 28 | 30 | 32 | 28 | 31 | -0.08 | Y | 50 | Y | 0 | [8 empty] | N | N | Y | 210 | 0.45 | 68 | 101520 | 98517 | 7902 | 16300 | 15 | 2 |  | 2021-10-24 21:58 | 1545 | 100 |  | 21 |  | *전공정요청 감속주입(정속유지강종) | [14 empty] | 96.23 | 100 | 0 | 0 | 0 |  | 500 |  | Y | N | 0 | 0 | 0 |  | 501 |  | Y | N | N |  |  | Y |  |  |  | BT180180 | H
B67116 | 2021-10-24 | 2 | D |  | 3 | B | AE5130M | 합금강 | D1 | BM#2 | 1639 | 46 | 1635 | 1529 | 41 | 8200 |  | 1 | 0.5 | 17 |  | -2.44 | 1562 | 1624 | 0.4 | 39.2 | 0 | 6 | 81 | 75 | Y |  | 2021-10-24 22:13 | 60 | 1100 | 17 | 17 | 21 | 23 | 24 | 24 | 23 | 22 | 21 | 19 | 19 | 17 | 15 | 15 | 20 | 24 | 15 | 17 | -0.22 | Y | 40 | Y | -0.4 | [7 empty] | N | N | N | N | 210 | 0.5 | 60 | 93071 | 95361 | 3139 | 14100 | 17 | 1 |  | 2021-10-24 22:16 | 1562 | 133 |  | 31 |  | * 전공정 요청으로 감속주입 | [14 empty] | 95.26 | 100 | 0 | 0 | 0 |  | 650 | 400 | Y | Y | 0 | 0 | 0 |  | 651 | 400 | Y | Y | N | Y | [5 empty] | BT180180 | C
A67703 | 2021-10-24 | 1 | D |  | 17 | B | AE1055LS | 탄소강 | G-AE1055LS | BM#1 | 1592 | 40 | 1597 | 1533 | 28 | 5400 |  | 3 | 0.13 | 26 |  | -1.33 | 1557 | 1597 | 0 | 256.78 |  | 31 | 14 | 59 | Y |  | 2021-10-24 22:55 | 73 | 1093 | 27 | 28 | 33 | 35 | 35 | 36 | 36 | 35 | 34 | 33 | 33 | 33 | 32 | 32 | 33 | 36 | 32 | 35 | -0.11 | Y | 35 | Y | -0.2 | [8 empty] | N | N | Y | 200 | 0.45 | 69 | 101520 | 99213 | 7051 | 15400 | 15 | 2 |  | 2021-10-24 23:08 | 1557 | 107 |  | 25 |  | *전공정요청 감속주입(정속유지강종) | [14 empty] | 95.59 | 100 | 0 | 0 | 0 |  | 500 |  | Y | N | 0 | 0 | 0 |  | 501 |  | Y | N | N |  |  | Y |  |  |  | BT180180 | H
B67117 | 2021-10-24 | 2 | D |  | 4 | A | AE5130M | 합금강 | D1 | BM#2 | 1637 | 45 | 1636 | 1572 | 38 | 7200 |  | 3 | 0.12 | 16 |  | 87.9 | 1566 | 0 | 0 | 106.3 | 0 | 32 | 72 | 61 | Y |  | 2021-10-24 23:27 | 64 | 1096 | 12 | 25 | 30 | 32 | 33 | 33 | 32 | 31 | 31 | 29 | 28 | 28 | 26 | 26 | 28 | 33 | 26 | 0 | -0.17 | Y | 40 | Y | -0.4 | [7 empty] | N | N | N | N | 200 | 0.52 | 64 | 93071 | 104552 | 3048 | 14200 | 17 | 1 |  | 2021-10-24 23:37 | 1566 | 131 |  | 19 | [16 empty] | 85.78 | 100 | 0 | 0 | 0 |  | 650 | 400 | Y | Y | 0 | 0 | 0 |  | 650 | 400 | Y | Y | N | Y | [5 empty] | BT180180 | C
A67704 | 2021-10-24 | 1 | D |  | 18 | A | AE1055LS | 탄소강 | G-AE1055LS | BM#1 | 1653 | 57 | 1591 | 1582 | 20 | 3700 |  | 3 | 0.13 | 26 |  | -1.28 | 1552 | 1591 | 0 | 237.78 |  | 19 | 14 | 71 | Y |  | 2021-10-25 00:06 | 68 | 1090 | 29 | 30 | 33 | 33 | 34 | 35 | 35 | 34 | 34 | 33 | 33 | 34 | 34 | 34 | 33 | 35 | 33 | 34 | 0 | Y | 25 | Y | 0 | [8 empty] | N | N | Y | 190 | 0.51 | 60 | 101520 | 96071 | 7464 | 15870 | 15 | 2 |  | 2021-10-25 00:18 | 1552 | 121 |  | 26 |  | *전공정요청 감속주입(정속유지강종) ID:101.201 | [5 empty] | 648EA4EE0A51445696CB1973348D1A66 | 9E5A0AC62976429280F5815829A2011F | F96AD43551C5449584BA12B9FFA4BAE0 |  | 63B530664DD74705981F1625BBD50A03 | 2D7EA80E327C4EF9AB9BE42340756238 | FF28364AF4E44BC3B5F0163A55D27A0F |  |  | 10152000 | 100 | 0 | 0 | 0 |  | 500 |  | Y | N | 0 | 0 | 0 |  | 501 |  | Y | N | N |  |  | Y |  |  |  | BT180180 | H
B67118 | 2021-10-24 | 2 | D |  | 5 | A | AE5130M | 합금강 | D1 | BM#2 | 1602 | 45 | 1633 | 1540 | 38 | 7100 |  | 1 | 0.5 | 17 |  | -2.52 | 1571 | 1632 | 0 | 34.84 | 0 | 5 | 51 | 45 | Y |  | 2021-10-25 00:12 | 69 | 1089 | 22 | 28 | 30 | 32 | 32 | 32 | 30 | 29 | 28 | 27 | 26 |  |  | 26 | 29 | 32 | 26 | 32 | -0.15 | Y | 40 | Y | -0.2 | [7 empty] | N | N | N | N | 190 | 0.51 | 57 | 101532 | 94359 | 3041 | 14000 | 17 | 1 |  | 2021-10-25 00:25 | 1571 | 131 |  | 39 | [16 empty] | 104.78 | 100 | 0 | 0 | 0 |  | 650 | 400 | Y | Y | 0 | 0 | 0 |  | 650 | 400 | Y | Y | N | Y | [5 empty] | BT180180 | C
A67705 | 2021-10-24 | 1 | D |  | 19 | A | AE1055LS | 탄소강 | G-AE1055LS | BM#1 | 1679 | 47 | 1582 | 1587 | 20 | 3600 |  | 3 | 0.14 | 26 |  | -0.95 | 1553 | 1582 | 0 | 261.85 |  | 29 | 56 | 69 | Y |  | 2021-10-25 00:58 | 69 | 1094 | 33 | 32 | 32 | 33 | 34 | 34 | 34 | 34 | 33 | 33 | 33 | 32 | 33 | 33 | 33 | 34 | 32 | 34 | -0.02 | Y | 35 | Y | 0.2 | [8 empty] | N | N | Y | 180 | 0.52 | 59 | 101520 | 99628 | 7725 | 15400 | 15 | 2 |  | 2021-10-25 01:09 | 1553 | 122 |  | 34 | [16 empty] | 95.23 | 100 | 0 | 0 | 0 |  | 500 |  | Y | N | 0 | 0 | 0 |  | 501 |  | Y | N | N |  |  | Y |  |  |  | BT180180 | H
B67119 | 2021-10-24 | 2 | D |  | 6 | B | AE5130M | 합금강 | D1 | BM#2 | 1599 | 52 | 1641 | 1563 | 44 | 8900 |  | 1 | 0.54 | 17 |  | -2.79 | 1566 | 1638 | 0 | 74.94 | 0 | 11 | 46 | 2842 | Y |  | 2021-10-25 01:19 | 64 | 1088 | 23 | 22 | 23 | 24 | 25 | 24 | 24 | 23 | 22 | 21 | 19 | 19 | 17 | 17 | 22 | 25 | 17 | 24 | -0.2 | Y | 40 | Y | -0.4 | [7 empty] | N | N | N | N | 180 | 0.51 | 60 | 101532 | 98323 | 3077 | 14500 | 17 | 1 |  | 2021-10-25 01:26 | 1566 | 127 |  | 31 | [16 empty] | 100.43 | 100 | 0 | 0 | 0 |  | 650 | 400 | Y | Y | 0 | 0 | 0 |  | 650 | 400 | Y | Y | N | Y | [5 empty] | BT180180 | C
A67706 | 2021-10-24 | 1 | D | TUNDISH교체전 | 20 | B | AE1055LS | 탄소강 | G-AE1055LS | BM#1 | 1607 | 53 | 1588 | 1524 | 27 | 5300 |  | 3 | 0.13 | 25 |  | -1.22 | 1551 | 1588 | 0 | 255.2 |  | 36 | 63 | 60 | Y |  | 2021-10-25 02:02 | 67 | 1088 | 31 | 30 | 33 | 36 | 37 | 36 | 36 | 35 | 35 | 34 | 33 | 33 | 33 | 33 | 34 | 37 | 33 | 36 | -0.09 | Y | 45 | Y | 0 | [8 empty] | N | N | M | 170 | 0.46 | 71 | 82815 | 98576 | 7074 | 1500 | 15 | 2 |  | 2021-10-25 02:12 | 1551 | 125 |  | 32 |  | *전공정요청 감속주입(정속유지강종) | 40B4B2C83E7F4D9C91EB328A12B1ADB8 | 4AC9653653454BC783392749FA932AFC | 685A287618534680AA1BE85502B8CA0A | [11 empty] | 78.46 | 100 | 0 | 3500 | 0 |  | 500 |  | Y | N | 0 | 3500 | 0 |  | 501 |  | Y | N | N |  |  | Y |  |  |  | BT180180 | H
B67120 | 2021-10-24 | 2 | D |  | 7 | A | AE5130M | 합금강 | D1 | BM#2 | 1633 | 42 | 1623 | 1557 | 37 | 7200 |  | 1 | 0.5 | 17 |  | -2.61 | 1571 | 1630 | 0 | 43.48 | 0 | 6 | 82 | 53 | Y |  | 2021-10-25 02:16 | 69 | 1087 | 15 | 23 | 26 | 28 | 29 | 30 | 29 | 28 | 27 | 26 | 25 | 24 |  | 24 | 26 | 30 | 24 | 0 | -0.2 | Y | 30 | Y | -0.2 | [7 empty] | N | N | N | N | 170 | 0.51 | 62 | 101532 | 98862 | 2788 | 15200 | 17 | 1 |  | 2021-10-25 02:27 | 1571 | 125 |  | 34 | [16 empty] | 100.63 | 100 | 0 | 0 | 0 |  | 650 | 400 | Y | Y | 0 | 0 | 0 |  | 651 | 400 | Y | Y | N | Y | [5 empty] | BT180180 | H
A67707 | 2021-10-24 | 1 | D | TUNDISH교체전 | 8 | A | AE5130M | 합금강 | D1 | BM#2 | 1614 | 40 | 1602 | 1548 | 29 | 6100 |  | 3 | 0.15 | 19 |  | -1.08 | 1577 | 1602 | 0 | 225.1 |  | 31 | 15 | 55 | Y |  | 2021-10-25 03:01 | 75 | 1089 | 20 | 22 | 24 | 27 | 29 | 29 | 30 | 29 | 29 | 29 | 29 | 29 | 29 | 29 | 27 | 30 | 29 | 29 | -0.03 | Y | 30 | Y | 0 | [7 empty] | N | N | N | N | 170 | 0.51 | 61 | 100534 | 99691 | 2909 | 2000 | 17 | 1 |  | 2021-10-25 03:50 | 1577 | 123 |  | 51 | 23 |  | 574F1D5C7EDE4C47BFB74156C15015EB | 4E059AF5A345476A83F187F176712053 | [12 empty] | 97.84 | 100 | 0 | 2500 | 0 |  | 650 | 400 | Y | Y | 0 | 2700 | 0 |  | 650 | 400 | Y | Y | N | Y | [5 empty] | BT180180 | H
B67121 | 2021-10-24 | 2 | D | TUNDISH교체 | 1 | A | 31CRMOV9M3 | 합금강 | D3 | BM#1 | 1601 | 57 | 1665 | 1592 | 52 | 10700 |  | 1 | 0.47 | 19 |  | -2.47 | 1593 | 1665 | 0 | 47.42 | 0 | 32 | 73 | 44 | Y |  | 2021-10-25 03:39 | 94 | 1100 | -1367 | -1254 | 24 | 39 | 36 | 42 | 46 | 48 | 49 | 50 | 50 | 49 | 48 | 48 | 46 | 50 | 48 | 0 | -0.13 |  | 15 | Y | -0.2 |  | 1.76 | 1.64 |  |  |  |  | N | N | N | N | 210 | 0.48 | 60 | 95614 | 96131 | 9269 | 15500 | 08 | 1 |  | 2021-10-25 03:43 | 1593 | 141 |  | 26 |  | *T/D FLUX 유:15KG 용:120KG | [14 empty] | 96.05 | 100 | 700 | 0 | 0 |  | 490 |  | Y | N | 700 | 0 | 0 |  | 491 |  | Y | N | Y | [6 empty] | RB100.00 | C
B67122 | 2021-10-24 | 2 | A |  | 2 | A | 31CRMOV9M3 | 합금강 | D3 | BM#1 | 1613 | 56 | 1616 | 1581 | 51 | 10300 |  | 1 | 0.46 | 19 |  | -2.19 | 1571 | 1636 | 0 | 34.41 | 0 | 5 | 52 | 55 | Y |  | 2021-10-25 04:54 | 72 | 1090 | 46 | 43 | 43 | 42 | 41 | 41 | 40 | 39 | 38 | 37 | 35 | 34 | 33 | 33 | 40 | 43 | 33 | 0 | -0.2 |  | 50 | Y | -0.2 | [8 empty] | N | N | Y | 200 | 0.5 | 68 | 99216 | 107757 | -4107 | 14780 | 08 | 1 |  | 2021-10-25 04:58 | 1571 | 130 |  | 12 | [16 empty] | 95.08 | 100 | 0 | 0 | 0 |  | 490 |  | Y | N | 0 | 0 | 0 |  | 491 |  | Y | N | Y | [6 empty] | RB100.00 | C
A67708 | 2021-10-24 | 1 | A | TUNDISH교체 | 1 | A | AE1043M | 탄소강 | D1 | BM#2 | 1680 | 43 | 1635 | 1600 | 23 | 5000 |  | 3 | 0.15 | 24 |  | -1.75 | 1591 | 1644 | 0 | 287.93 |  | 19 | 15 | 61 | Y |  | 2021-10-25 04:12 | 100 | 1110 | -415 | -310 | 28 | 27 | 30 | 37 | 41 | 43 | 44 | 45 | 46 | 47 | 48 | 49 | 41 | 49 | 49 | 0 | 0 |  |  | Y | 0.2 |  | 1.75 | 1.75 |  |  |  |  | N | N | N | N | 220 | 0.47 | 65 | 99154 | 100083 | 3367 | 15400 | 02 | 2 |  | 2021-10-25 04:25 | 1591 | 151 |  | 66 |  | * BUTT 타입롱노즐사용(슬리브타입.) * T/D FLUX 용탕부: 120 KG / 유탕부: 10KG 투입. | [14 empty] | 95.57 | 100 | 700 | 0 | 0 |  | 650 | 400 | Y | N | 700 | 0 | 0 |  | 650 | 400 | Y | N | N | [6 empty] | BT180180 | C
B67123 | 2021-10-24 | 2 | A |  | 3 | A | 31CRMOV9M3 | 합금강 | D3 | BM#1 | 1578 | 52 | 1628 | 1587 | 46 | 9500 |  | 1 | 0.38 | 19 |  | -2.46 | 1556 | 1627 | 0 | 26.5 | 0 | 11 | 47 | 68 | Y |  | 2021-10-25 06:00 | 57 | 1088 | 30 | 28 | 28 | 28 | 28 | 27 | 26 | 25 | 24 | 22 | 21 | 21 | 19 | 18 | 25 | 28 | 18 | 28 | -0.18 |  | 55 | Y | -0.2 | [8 empty] | N | N | Y | 190 | 0.5 | 65 | 99216 | 105854 |  | 15280 | 08 | 1 |  | 2021-10-25 06:00 | 1556 | 130 |  | 15 | [8 empty] | 5D7A352748C74ECCBF9684C949FF90B2 | C904D9586A4C4578BFA846E48A22F937 | 5B4DF8AB85CB45398F2775DB1C98CEE6 |  | 68AB2F33E6574EF2897BB01A8A2A7307 | 4515BF4E83654D9989F97219EE9E064F | 64CCB56D5C9442EBABA568A56C9C6078 |  | 63.72 | 100 | 0 | 0 | 0 |  | 490 |  | Y | N | 0 | 0 | 0 |  | 491 |  | Y | N | Y | [6 empty] | RB100.00 | H
A67709 | 2021-10-24 | 1 | A |  | 2 | A | AE1043M | 탄소강 | D1 | BM#2 | 1622 | 45 | 1605 | 1534 | 28 | 5800 |  | 3 | 0.15 | 15 |  | -1.95 | 1566 | 1605 | 0 | 237.54 |  | 29 | 57 | 61 | Y |  | 2021-10-25 05:26 | 75 | 1089 | 48 | 47 | 37 | 32 | 29 | 29 | 28 | 28 | 27 | 27 | 27 | 27 | 26 | 26 | 30 | 37 | 26 | 27 | -0.22 |  | 50 | Y | -0.2 | [7 empty] | N | N | N | N | 220 | 0.5 | 65 | 97708 | 103356 | 1044 | 15400 | 02 | 2 |  | 2021-10-25 05:33 | 1566 | 141 |  | 58 | 18 | [15 empty] | 93.37 | 83.33 | 0 | 0 | 300 |  | 651 | 400 | Y | N | 0 | 0 | 300 |  | 651 | 400 | Y | N | N | [6 empty] | RB100.00 | C
B67124 | 2021-10-24 | 2 | A |  | 4 | A | 31CRMOV9M3 | 합금강 | D3 | BM#1 | 1597 | 53 | 1638 | 1536 | 46 | 9400 |  | 1 | 0.36 | 19 |  | -2.69 | 1568 | 1640 | 0 | 32.62 | 0 | 6 | 83 | 75 | Y |  | 2021-10-25 07:06 | 69 | 1079 | 16 | 21 | 29 | 34 | 36 | 36 | 36 | 36 | 34 | 33 | 32 | 30 | 28 | 28 | 31 | 36 | 28 | 36 | -0.2 | Y | 40 | Y | -0.4 | [8 empty] | N | N | Y | 180 | 0.5 | 62 | 99216 | 99914 | -2664 | 14580 | 08 | 1 |  | 2021-10-25 07:11 | 1568 | 127 |  | 16 | 16 | [15 empty] | 102.55 | 100 | 0 | 0 | 0 |  | 490 |  | Y | N | 0 | 0 | 0 |  | 491 |  | Y | N | Y |  |  | Y |  |  |  | RB100.00 | H
A67710 | 2021-10-24 | 1 | A |  | 3 | A | AE1043M | 탄소강 | D1 | BM#2 | 1603 | 44 | 1616 | 1543 | 27 | 5300 |  | 3 | 0.14 | 17 |  | -2.07 | 1570 | 1616 | 0 | 201.9 |  | 36 | 64 | 70 | Y |  | 2021-10-25 06:32 | 79 | 1099 | 24 | 24 | 26 | 29 | 30 | 31 | 31 | 30 | 30 | 30 | 30 | 30 | 28 | 28 | 29 | 31 | 28 | 30 | -0.05 | Y | 35 | Y | -0.4 | [7 empty] | N | N | N | N | 210 | 0.5 | 60 | 91047 | 96154 | 1796 | 15400 | 02 | 2 |  | 2021-10-25 06:48 | 1570 | 138 |  | 59 | 10 | [15 empty] | 92.57 | 100 | 0 | 0 | 0 |  | 650 | 400 | Y | N | 0 | 0 | 0 |  | 650 | 400 | Y | N | N | [6 empty] | RB100.00 | C
A67711 | 2021-10-25 | 1 | A |  | 4 | A | AE1043M | 탄소강 | D1 | BM#2 | 1581 | 41 | 1616 | 1517 | 31 | 5800 |  | 3 | 0.16 | 15 |  | -2.34 | 1569 | 1616 | 0 | 283.24 |  | 31 | 16 | 57 | Y |  | 2021-10-25 07:48 | 78 | 1098 | 28 | 30 | 32 | 35 | 36 | 37 | 36 | 36 | 35 | 35 | 34 |  |  | 34 | 34 | 37 | 34 | 36 | -0.05 | Y | 30 | Y | -0.2 | [7 empty] | N | N | N | N | 200 | 0.5 | 61 | 96662 | 97487 | 263 | 15300 | 02 | 2 |  | 2021-10-25 07:53 | 1569 | 127 |  | 44 | 15 | [15 empty] | 99.65 | 100 | 0 | 0 | 0 |  | 650 | 400 | Y | N | 0 | 0 | 0 |  | 650 | 400 | Y | N | N | [6 empty] | RB100.00 | C
B67125 | 2021-10-25 | 2 | A | 연주종료 | 5 | A | 31CRMOV9M3 | 합금강 | D3 | BM#1 | 1575 | 49 | 1636 | 1554 | 43 | 8700 |  | 1 | 0.32 | 19 |  | -2.48 | 1571 | 1636 | 0 | 25.34 | 0 | 32 | 74 | 60 | Y |  | 2021-10-25 08:11 | 72 | 1087 | 25 | 31 | 37 | 39 | 40 | 40 | 39 | 38 | 36 | 35 | 34 | 33 |  | 33 | 0 | 0 | 0 | 0 | 0 |  | 0 | Y | -0.2 | [8 empty] | N | N | M | 170 | 0 | 21 | 104728 | 103782 | -1532 | 2000 | 08 | 0 |  | 2021-10-25 08:13 | 1571 | 187 |  | 79 |  | *연주종료 : 09:48 | E12F071B2D484B4FB12A8DFBA37BBAD3 | F670E6C67BDA462C8889FB9CE8ACD1B6 | 216D94D3F3074CDDAB04BBB7ADC49ACE | [11 empty] | 102.88 | 100 | 0 | 4800 | 0 |  | 490 |  | Y | N | 0 | 3800 | 0 |  | 491 |  | Y | N | Y | [6 empty] | RB100.00 | H
A67712 | 2021-10-25 | 1 | A |  | 5 | A | AE1043M | 탄소강 | D1 | BM#2 | 1597 | 40 | 1617 | 1541 | 32 | 5400 |  | 3 | 0.16 | 16 |  | -1.93 | 1577 | 1617 | 0 | 290.18 |  | 19 | 16 | 36 | Y |  | 2021-10-25 08:44 | 86 | 1087 | 33 | 31 | 33 | 36 | 38 | 39 | 39 | 39 | 39 | 39 | 39 | 38 | 38 | 38 | 37 | 39 | 38 | 39 | -0.03 | Y | 40 | Y | 0 | [7 empty] | N | N | N | N | 190 | 0.49 | 63 | 96662 | 97755 | 2495 | 15300 | 02 | 2 |  | 2021-10-25 08:59 | 1577 | 130 |  | 50 | [16 empty] | 96.09 | 100 | 0 | 0 | 0 |  | 650 | 400 | Y | N | 0 | 0 | 0 |  | 650 | 400 | Y | N | N | [6 empty] | RB100.00 | C
A67713 | 2021-10-25 | 1 | A | 잔강최소화전 | 6 | A | AE1043M | 탄소강 | D1 | BM#2 | 1593 | 38 | 1616 | 1538 | 28 | 5400 |  | 3 | 0.15 | 16 |  | -2.31 | 1568 | 1616 | 0 | 307.83 |  | 11 | 48 | 40 | Y |  | 2021-10-25 09:44 | 77 | 1099 | 37 | 34 | 31 | 31 | 32 | 32 | 32 | 32 | 32 | 32 | 32 | 31 | 30 | 29 | 32 | 32 | 29 | 32 | -0.06 | Y | 45 | Y | -0.2 | [7 empty] | N | N | N | N | 180 | 0.49 | 64 | 102694 | 98948 | 1102 | 3000 | 02 | 2 |  | 2021-10-25 10:08 | 1568 | 137 |  | 54 |  | *T/D 2.1 | 88E205C334494625B26BE0B301C4F584 | [13 empty] | 102.39 | 100 | 0 | 4833 | 0 |  | 650 | 400 | Y | N | 0 | 3336 | 0 |  | 651 | 400 | Y | N | N | [6 empty] | RB100.00 | C
A67714 | 2021-10-25 | 1 | A | 잔강최소화 | 7 | A | SM35CM4 | 탄소강 | B | BM#2 | 1644 | 88 | 1633 | 1582 | 47 | 9100 |  | 3 | 0.16 | 18 |  | -2.12 | 1585 | 1633 | 0 | 219.69 |  | 21 | 17 | 8531 | N | 2 | 2021-10-25 11:18 | 83 | 999 | -192 | -192 | 3 | 18 | 19 | 23 | 24 | 25 | 26 | 26 | 26 | 27 | 28 | 28 | 15 | 28 | 28 | 26 | 0 |  |  | Y | 0.2 |  |  |  | 0.88 |  |  |  | N | N | N | N | 170 | 0.49 | 57 | 93071 | 97353 | 1047 | 15100 | 02 | 2 |  | 2021-10-25 11:23 | 1585 | 162 |  | 41 |  | *롱노즐 재사용 실시 *L/D자연개공 안되 강제개공 실시 301 401 이상재등록 및 생관통보 *중보수 L/D | [14 empty] | 94.25 | 45.45 | 2500 | 0 | 0 |  | 650 | 400 | Y | N | 2500 | 0 | 0 |  | 650 | 400 | Y | N | N | [5 empty] | Y | BT180180 | H
B67129 | 2021-10-25 | 2 | C |  | 8 | A | SM35CM4 | 탄소강 | B | BM#2 | 1603 | 41 | 1613 | 1558 | 34 | 6600 |  | 1 | 0 | 13 |  | 0 | 1566 | 1617 | 0 | 16.04 | 0 | 32 | 75 | 52 | Y |  | 2021-10-25 12:33 | 64 | 1097 | 26 | 27 | 29 | 30 | 31 | 31 | 30 | 30 | 29 | 29 | 29 | 28 | 27 | 27 | 29 | 31 | 27 | 30 | -0.09 | Y | 45 | Y | 0 | [7 empty] | N | N | N | N | 170 | 0.5 | 66 | 93071 | 105124 | -174 | 14900 | 02 | 2 |  | 2021-10-25 12:41 | 1566 | 117 |  | 25 | [16 empty] | 88.47 | 54.55 | 0 | 0 | 0 |  | 650 | 400 | Y | N | 0 | 0 | 0 |  | 650 | 400 | Y | N | N | [6 empty] | BT180180 | H
A67715 | 2021-10-25 | 1 | C | 연주시작 | 1 | A | AE1055LS | 탄소강 | G-AE1055LS | BM#1 | 1592 | 44 | 1616 | 1526 | 39 | 7400 |  | 3 | 0.13 | 25 |  | -1.39 | 1575 | 1616 | 0 | 255.37 |  | 31 | 17 | 85 | Y |  | 2021-10-25 13:09 | 91 | 1098 | 21 | 38 | 39 | 33 | 39 | 43 | 24 | 34 | 36 | 24 | 42 |  |  | 42 | 35 | 43 | 24 | 0 | -0.95 |  | 20 | Y | 3.6 |  | 2.69 | 2.56 | 2.24 |  |  |  |  | N | N | M | 210 | 0.5 | 54 | 80434 | 103782 | 7624 | 15730 | 16 | 2 |  | 2021-10-25 13:17 | 1575 | 118 |  | 17 | 71 | *FLUX 220KG/10KG *연주START:13:28 *작업방안에 따른 코너히터기 미적용 이상재 등록 *첫Heat 수소측정치 OVER되어 이상재 등록및 생관통보-ID:101.102.201.202 |  | E40B4E906ACE43DCA13E46ED851EBBA9 | D267807855874A3EA8C556A33E30EFDD | [11 empty] | 82.67 | 100 | 1500 | 0 | 0 |  | 500 |  | N | N | 1500 | 0 | 0 |  | 501 |  | N | N | N |  |  | Y |  |  |  | BT180180 | H
B67130 | 2021-10-25 | 2 | C |  | 9 | A | SM35CM4 | 탄소강 | B | BM#2 | 1582 | 43 | 1623 | 1540 | 37 | 7500 |  | 1 | 0.41 | 14 |  | 0 | 1565 | 1624 | 0 | 23.47 | 0 | 5 | 54 | 103 | Y |  | 2021-10-25 13:35 | 63 | 1089 | 25 | 24 | 25 | 26 | 26 | 25 | 25 | 24 | 23 | 21 | 20 | 18 | 17 | 15 | 23 | 26 | 15 | 25 | -0.22 | Y | 50 | Y | -0.4 | [7 empty] | N | N | N | N | 220 | 0.48 | 63 | 84610 | 97234 | -434 | 16100 | 02 | 2 |  | 2021-10-25 13:38 | 1565 | 116 |  | 29 |  | *전공정 요청 감속주입 | [14 empty] | 85.94 | 50 | 0 | 0 | 0 |  | 650 | 400 | Y | N | 0 | 0 | 0 |  | 651 | 400 | Y | N | N | [6 empty] | BT180180 | H
A67716 | 2021-10-25 | 1 | C |  | 2 | A | AE1055LS | 탄소강 | G-AE1055LS | BM#1 | 1659 | 42 | 1608 | 1594 | 27 | 4600 |  | 3 | 0.15 | 26 |  | -1.7 | 1557 | 1608 | 0 | 252.94 |  | 19 | 17 | 103 | Y |  | 2021-10-25 13:58 | 73 | 1098 | 29 | 34 | 44 | 40 | 37 | 36 | 34 | 34 | 33 | 32 | 31 | 30 | 30 | 29 | 34 | 44 | 29 | 34 | -0.25 |  | 60 | Y | -0.2 | [8 empty] | N | N | Y | 200 | 0.45 | 66 | 101520 | 91914 | 7745 | 15230 | 16 | 2 |  | 2021-10-25 14:06 | 1557 | 103 |  | 21 |  | *작업방안에 따른 코너히터기 미적용 이상재 등록 *전공정 요청으로 감속주입-정속주입 강종 감속으로 이상재 등록ID: (전기로 작업지연) | [14 empty] | 102.6 | 100 | 0 | 0 | 0 |  | 500 |  | N | N | 0 | 0 | 0 |  | 501 |  | N | N | N |  |  | Y |  |  |  | BT180180 | H
B67131 | 2021-10-25 | 2 | C | TUNDISH교체전 | 10 | A | SM35CM4 | 탄소강 | B | BM#2 | 1638 | 42 | 1630 | 1519 | 34 | 6400 |  | 1 | 0.39 | 13 |  |  | 1566 |  | 0 | 0.29 | 0 | 29 | 59 | 102 | Y |  | 2021-10-25 14:28 | 64 | 1099 | 13 | 13 | 16 | 20 | 23 | 23 | 22 | 21 | 21 | 20 | 19 | 17 | 15 | 15 | 19 | 23 | 15 | 0 | -0.2 | Y | 40 | Y | -0.4 | [7 empty] | N | N | N | N | 210 | 0.49 | 58 | 107894 | 89767 | 783 | 1800 | 02 | 2 |  | 2021-10-25 14:35 | 1566 | 123 |  | 40 |  | *전공정 요청 감속주입 | F45D1EF81679428288884675F589903C | 04EC98F2E53B4091AA58264FE5930030 | 34CFF150BA024617904F39D558586FD5 | [11 empty] | 118.56 | 50 | 0 | 2500 | 0 |  | 650 | 400 | Y | N | 0 | 2520 | 0 |  | 650 | 400 | Y | N | N | [6 empty] | BT180180 | C
A67717 | 2021-10-25 | 1 | C |  | 3 | A | AE1055LS | 탄소강 | G-AE1055LS | BM#1 | 1654 | 41 | 1600 | 1586 | 28 | 4300 |  | 3 | 0.14 | 25 |  | -1.56 | 1552 | 1600 | 0 | 246.69 |  | 11 | 49 | 95 | Y |  | 2021-10-25 15:07 | 68 | 1098 | 28 | 28 | 31 | 32 | 32 | 32 | 31 | 30 | 30 | 29 | 29 | 28 | 27 | 27 | 30 | 32 | 27 | 32 | -0.1 | Y | 50 | Y | 0 | [8 empty] | N | N | Y | 190 | 0.45 | 64 | 84600 | 93037 | 7013 | 15200 | 16 | 2 |  | 2021-10-25 15:13 | 1552 | 99 |  | 20 |  | *작업방안에 따른 코너히터기 100KW적용 이상재 등록 *전공정 요청으로 감속주입-정속주입 강종 감속으로 이상재 등록ID: (전기로 작업지연) | [6 empty] | 839B469727774B1B9769C851E3E925E9 | 955B032CD5774F3DB77BF17C0E3E0934 | DD9B61B34D424C84847F255F47DD5B7D |  | 1DA89079FDCE4A32BE1615D2C3DC2B73 | 1C9C240EA9534F46BAC1C3BD67C6A685 | 0D257A33F7F246E696D99EA0C4B64158 |  | 85.84 | 100 | 0 | 0 | 0 |  | 500 |  | N | N | 0 | 0 | 0 |  | 501 |  | N | N | N |  |  | Y |  |  |  | BT180180 | H
B67132 | 2021-10-25 | 2 | C | TUNDISH교체 | 1 | A | 20MNCRS5HM7 | 소입성보증강 | C1 | BM#2 | 1609 | 63 | 1676 | 1534 | 56 | 11000 |  | 1 | 0.43 | 21 |  | -2.63 | 1593 | 1677 | 0 | 36.85 | 0 | 36 | 66 | 101 | Y |  | 2021-10-25 16:11 | 86 | 1100 | -378 | 32 | 26 | 36 | 38 | 40 | 40 | 40 | 39 | 37 | 36 | 33 |  | 33 | 36 | 40 | 33 | 40 | -0.23 |  | 30 | Y | -0.6 | 0.5 | 1.79 | 1.73 |  |  |  |  | N | N | N | N | 150 | 0.46 | 66 | 94265 | 98927 | -277 | 16100 | 05 | 1 |  | 2021-10-25 16:19 | 1593 | 144 |  | 21 |  | * BUTT 타입롱노즐사용(슬리브타입.) * T/D FLUX 용탕부: 120 KG / 유탕부: 10KG 투입. *유탕구 1154 *전공정 요청 감속주입 | [14 empty] | 95.12 | 52.94 | 700 | 0 | 0 |  | 450 | 300 | Y | Y | 700 | 0 | 0 |  | 451 | 300 | Y | Y | [7 empty] | RB110.00 | C
A67718 | 2021-10-25 | 1 | C |  | 4 | A | AE1055LS | 탄소강 | G-AE1055LS | BM#1 | 1587 | 40 | 1594 | 1534 | 32 | 5600 |  | 3 | 0.17 | 25 |  | -1.33 | 1554 | 1594 | 0 | 236.44 |  | 21 | 18 | 91 | Y |  | 2021-10-25 16:06 | 70 | 1091 | 27 | 26 | 28 | 29 | 30 | 30 | 29 | 29 | 29 | 28 | 28 | 27 | 27 | 26 | 28 | 30 | 26 | 29 | -0.09 | Y | 45 | Y | -0.2 | [8 empty] | N | N | Y | 180 | 0.45 | 68 | 101520 | 93972 | 7051 | 15960 | 16 | 2 |  | 2021-10-25 16:14 | 1554 | 102 |  | 25 |  | *전공정 요청으로 감속주입-정속주입 강종 감속으로 이상재 등록ID: (전기로 작업지연) | [14 empty] | 100.56 | 100 | 0 | 0 | 0 |  | 500 |  | Y | N | 0 | 0 | 0 |  | 501 |  | Y | N | N |  |  | Y |  |  |  | BT180180 | H
A67719 | 2021-10-25 | 1 | C |  | 5 | A | AE1055LS | 탄소강 | G-AE1055LS | BM#1 | 1627 | 41 | 1598 | 1552 | 26 | 4600 |  | 3 | 0.17 | 26 |  | -1.58 | 1553 | 1603 | 0 | 268.38 |  | 31 | 18 | 71 | Y |  | 2021-10-25 17:16 | 69 | 1107 | 26 | 31 | 35 | 37 | 38 | 38 | 37 | 37 | 37 | 36 | 36 | 36 |  | 36 | 36 | 38 | 36 | 37 | -0.05 | Y | 40 | Y | 0 | [8 empty] | N | N | Y | 170 | 0.48 | 63 | 84600 | 98020 | 7060 | 15000 | 16 | 2 |  | 2021-10-25 17:29 | 1553 | 106 |  | 24 |  | *전공정 요청으로 감속주입-정속주입 강종 감속으로 이상재 등록ID: 101.102.201.202(전기로 작업지연) | [14 empty] | 80.57 | 100 | 0 | 0 | 0 |  | 500 |  | Y | N | 0 | 0 | 0 |  | 501 |  | Y | N | N |  |  | Y |  |  |  | BT180180 | H
B67133 | 2021-10-25 | 2 | C |  | 2 | A | 20MNCRS5HM7 | 소입성보증강 | C1 | BM#2 | 1584 | 52 | 1652 | 1551 | 44 | 8700 |  | 1 | 0.39 | 18 |  | 0 | 1568 | 1648 | 0 | 20.43 | 0 | 32 | 76 | 62 | Y |  | 2021-10-25 17:21 | 61 | 1095 | 30 | 29 | 29 | 30 | 30 | 30 | 28 | 28 | 27 | 26 | 25 | 23 | 22 | 20 | 27 | 30 | 20 | 30 | -0.2 | Y | 50 | Y | -0.4 | [7 empty] | N | N | N | N | 140 | 0.47 | 66 | 94265 | 98952 | -1602 | 14900 | 05 | 1 |  | 2021-10-25 17:26 | 1568 | 130 |  | 17 |  | * 전공정 요청으로 감속주입 | [14 empty] | 97.68 | 47.06 | 0 | 0 | 0 |  | 450 | 300 | Y | Y | 0 | 0 | 0 |  | 451 | 300 | Y | Y | [7 empty] | RB110.00 | C
A67720 | 2021-10-25 | 1 | C |  | 6 | A | AE1055LS | 탄소강 | G-AE1055LS | BM#1 | 1645 | 40 | 1587 | 1570 | 19 | 4600 |  | 3 | 0.17 | 25 |  | -1.38 | 1547 | 1589 | 0 | 233.33 |  | 19 | 18 | 65 | Y |  | 2021-10-25 18:23 | 63 | 1099 | 35 | 34 | 33 | 33 | 32 | 31 | 30 | 29 | 29 | 28 | 27 | 27 | 27 | 27 | 31 | 33 | 27 | 27 | -0.12 |  | 50 | Y | 0 | [8 empty] | N | N | Y | 210 | 0.52 | 61 | 101520 | 99940 | 7798 | 15220 | 16 | 2 |  | 2021-10-25 18:31 | 1547 | 104 |  | 22 | [16 empty] | 94.92 | 100 | 0 | 0 | 0 |  | 500 |  | Y | N | 0 | 0 | 0 |  | 501 |  | Y | N | N |  |  | Y |  |  |  | BT180180 | H
B67134 | 2021-10-25 | 2 | C |  | 3 | A | 20MNCRS5HM7 | 소입성보증강 | C1 | BM#2 | 1600 | 47 | 1653 | 1553 | 42 | 8500 |  | 1 | 0.39 | 18 |  | -2.93 | 1571 | 1650 | 0 | 19.88 | 0 | 5 | 55 | 67 | Y |  | 2021-10-25 18:15 | 64 | 1090 | 16 | 21 | 24 | 27 | 28 | 28 | 27 | 26 | 26 | 25 | 23 | 22 | 20 | 20 | 24 | 28 | 20 | 0 | -0.2 | Y | 40 | Y | -0.4 | [7 empty] | N | N | N | N | 130 | 0.5 | 62 | 94668 | 97842 | 408 | 15500 | 05 | 1 |  | 2021-10-25 18:26 | 1571 | 133 |  | 30 |  | * 전공정 요청으로 감속주입 | [14 empty] | 97.34 | 50 | 0 | 0 | 0 |  | 450 | 300 | Y | Y | 0 | 0 | 0 |  | 451 | 300 | Y | Y | [7 empty] | RB110.00 | C
A67721 | 2021-10-25 | 1 | C |  | 7 | B | AE1055LS | 탄소강 | G-AE1055LS | BM#1 | 1612 | 40 | 1592 | 1540 | 32 | 5200 |  | 3 | 0.17 | 25 |  | -1.26 | 1553 | 1592 | 0 | 224.61 |  | 11 | 50 | 62 | Y |  | 2021-10-25 19:16 | 69 | 1091 | 26 | 28 | 31 | 33 | 34 | 34 | 33 | 33 | 33 | 33 | 32 | 33 | 33 | 33 | 32 | 34 | 32 | 33 | 0 | Y | 30 | Y | 0 | [8 empty] | N | N | Y | 200 | 0.52 | 58 | 101520 | 98450 | 7194 | 15280 | 16 | 2 |  | 2021-10-25 19:30 | 1553 | 107 |  | 31 | [16 empty] | 96.32 | 100 | 0 | 0 | 0 |  | 500 |  | Y | N | 0 | 0 | 0 |  | 501 |  | Y | N | N |  |  | Y |  |  |  | BT180180 | H
B67135 | 2021-10-25 | 2 | C |  | 4 | A | 20MNCRS5HM7 | 소입성보증강 | C1 | BM#2 | 1618 | 44 | 1644 | 1593 | 39 | 7800 |  | 1 | 0.39 | 18 |  | -2.59 | 1577 | 1646 | 0 | 16.15 | 0 | 29 | 60 | 73 | Y |  | 2021-10-25 19:18 | 70 | 1103 | 18 | 18 | 23 | 26 | 27 | 27 | 27 | 26 | 26 | 25 | 24 | 23 | 22 | 20 | 24 | 27 | 20 | 27 | -0.16 | Y | 45 | Y | -0.4 | [7 empty] | N | N | N | N | 120 | 0.47 | 67 | 94668 | 99970 | -1770 | 14300 | 05 | 1 |  | 2021-10-25 19:26 | 1577 | 128 |  | 31 |  | * 전공정 요청으로 감속주입 | [14 empty] | 96.7 | 100 | 0 | 0 | 0 |  | 450 | 300 | Y | Y | 0 | 0 | 0 |  | 451 | 300 | Y | Y | [7 empty] | RB110.00 | C
A67722 | 2021-10-25 | 1 | C |  | 8 | A | AE1055LS | 탄소강 | G-AE1055LS | BM#1 | 1617 | 40 | 1600 | 1552 | 29 | 5100 |  | 3 | 0.17 | 25 |  | -1.54 | 1554 | 1601 | 0 | 248.15 |  | 21 | 19 | 56 | Y |  | 2021-10-25 20:16 | 70 | 1100 | 32 | 31 | 31 | 33 | 33 | 33 | 32 | 32 | 32 | 31 | 31 | 31 | 31 | 31 | 32 | 33 | 31 | 33 | -0.04 | Y | 45 | Y | 0 | [8 empty] | N | N | Y | 190 | 0.52 | 59 | 101520 | 98012 | 7871 | 15490 | 16 | 2 |  | 2021-10-25 20:25 | 1554 | 109 |  | 31 | [16 empty] | 96.69 | 100 | 0 | 0 | 0 |  | 500 |  | Y | N | 0 | 0 | 0 |  | 501 |  | Y | N | N |  |  | Y |  |  |  | BT180180 | H
B67136 | 2021-10-25 | 2 | D |  | 5 | A | 20MNCRS5HM7 | 소입성보증강 | C1 | BM#2 | 1642 | 46 | 1658 | 1601 | 41 | 7700 |  | 1 | 0.42 | 18 |  | -2.77 | 1585 | 1658 | 0 | 26.13 | 0 | 36 | 67 | 43 | Y |  | 2021-10-25 20:23 | 78 | 1097 | 15 | 22 | 29 | 34 | 36 | 36 | 36 | 36 | 35 | 33 | 32 | 30 | 28 | 26 | 31 | 36 | 26 | 36 | -0.22 | Y | 45 | Y | -0.4 | [7 empty] | N | N | N | N | 110 | 0.47 | 67 | 102557 | 100789 | -89 | 15400 | 05 | 1 |  | 2021-10-25 20:32 | 1585 | 135 |  | 35 |  | * 전공정 요청으로 감속주입 | [14 empty] | 102.97 | 100 | 0 | 0 | 0 |  | 450 | 300 | Y | Y | 0 | 0 | 0 |  | 451 | 300 | Y | Y | [7 empty] | RB110.00 | C
A67723 | 2021-10-25 | 1 | D |  | 9 | A | AE1055LS | 탄소강 | G-AE1055LS | BM#1 | 1591 | 42 | 1602 | 1529 | 28 | 4800 |  | 3 | 0.15 | 25 |  | -1.49 | 1553 | 1599 | 0 | 331.49 |  | 31 | 19 | 56 | Y |  | 2021-10-25 21:24 | 69 | 1091 | 30 | 32 | 36 | 37 | 37 | 36 | 37 | 37 | 37 | 36 |  |  |  | 36 | 36 | 37 | 36 | 37 | -0.03 | Y | 35 | Y | -0.2 | [8 empty] | N | N | Y | 180 | 0.52 | 51 | 84600 | 86273 | 7503 | 15500 | 16 | 2 |  | 2021-10-25 21:33 | 1553 | 111 |  | 23 | [16 empty] | 90.72 | 100 | 0 | 0 | 0 |  | 500 |  | Y | N | 0 | 0 | 0 |  | 501 |  | Y | N | N |  |  | Y |  |  |  | BT180180 | H
B67137 | 2021-10-25 | 2 | D |  | 6 | A | 20MNCRS5HM7 | 소입성보증강 | C1 | BM#2 | 1589 | 48 | 1639 | 1546 | 44 | 8700 |  | 1 | 0.37 | 19 |  | 0 | 1574 | 1641 | 0 | 1.98 | 0 | 32 | 77 | 41 | Y |  | 2021-10-25 21:55 | 67 | 1092 | 22 | 22 | 28 | 33 | 35 | 36 | 35 | 36 | 35 | 33 | 33 | 31 | 30 | 30 | 32 | 36 | 30 | 35 | -0.17 | Y | 35 | Y | -0.2 | [7 empty] | N | N | N | N | 100 | 0.51 | 61 | 105355 | 98628 | 3372 | 15000 | 05 | 1 |  | 2021-10-25 21:56 | 1574 | 113 |  | 10 |  | * 전공정 요청으로 감속주입 | [14 empty] | 104.88 | 100 | 0 | 0 | 0 |  | 450 | 300 | Y | Y | 0 | 0 | 0 |  | 451 | 300 | Y | Y | [7 empty] | RB100.00 | H
A67724 | 2021-10-25 | 1 | D |  | 10 | A | AE1055LS | 탄소강 | G-AE1055LS | BM#1 | 1631 | 44 | 1591 | 1579 | 31 | 4900 |  | 3 | 0.15 | 26 |  | -0.98 | 1561 | 1591 | 0 | 300.21 |  | 19 | 19 | 44 | Y |  | 2021-10-25 22:20 | 77 | 1105 | 35 | 34 | 39 | 43 | 42 | 22 | 25 | 38 | 43 | 45 | 44 | 44 | 43 | 43 | 38 | 45 | 43 | 43 | -0.13 | Y | 15 | Y | -0.2 | [8 empty] | N | N | Y | 170 | 0.52 | 60 | 101520 | 97215 | 7022 | 15350 | 16 | 2 |  | 2021-10-25 22:29 | 1561 | 112 |  | 20 | [16 empty] | 97.43 | 100 | 0 | 0 | 0 |  | 500 |  | Y | N | 0 | 0 | 0 |  | 501 |  | Y | N | N |  |  | Y |  |  |  | BT180180 | H
B67138 | 2021-10-25 | 2 | D |  | 7 | A | 20MNCRS5HM7 | 소입성보증강 | C1 | BM#2 | 1597 | 48 | 1636 | 1554 | 42 | 7900 |  | 1 | 0.41 | 19 |  | -2.54 | 1567 | 1639 | 0 | 20.38 | 0 | 5 | 56 | 68 | Y |  | 2021-10-25 22:52 | 60 | 1099 | 26 | 30 | 32 | 34 | 34 | 35 | 33 | 33 | 32 | 31 | 29 | 28 | 26 | 26 | 31 | 35 | 26 | 0 | -0.26 | Y | 35 | Y | -0.4 | [7 empty] | N | N | N | N | 150 | 0.49 | 62 | 99810 | 95219 | 431 | 15200 | 05 | 1 |  | 2021-10-25 22:54 | 1567 | 115 |  | 14 |  | * 트랜스퍼카 쾐칭 장입으로 인한 BLOOM정체, 감속주입 | [14 empty] | 105.4 | 100 | 0 | 0 | 0 |  | 450 | 300 | Y | Y | 0 | 0 | 0 |  | 451 | 300 | Y | Y | [7 empty] | RB100.00 | H
A67725 | 2021-10-25 | 1 | D |  | 11 | A | AE1055LS | 탄소강 | G-AE1055LS | BM#1 | 1574 | 42 | 1594 | 1554 | 28 | 5700 |  | 3 | 0.17 | 25 |  | -1.6 | 1546 | 1594 | 0 | 249.01 |  | 11 | 51 | 42 | Y |  | 2021-10-25 23:26 | 62 | 1093 | 42 | 39 | 38 | 36 | 33 | 32 | 31 | 30 | 29 | 29 | 28 | 28 |  | 28 | 33 | 38 | 28 | 0 | -0.2 |  | 50 | Y | 0 | [8 empty] | N | N | Y | 210 | 0.46 | 64 | 101520 | 93972 | 7214 | 16100 | 16 | 2 |  | 2021-10-25 23:33 | 1546 | 97 |  | 14 | 17 | *전공정요청 감속주입(정속유지강종) | [5 empty] | AEA08E38A80342C2AC886ED42347CFE8 | 00A8A28DB8B44E45B7A1857151BCC83D | 170DD09DF77843FFADA275C291143818 |  | 1EE66870FC484A34A5B12EA521BB3416 | 935CEE0661AC4345B02CB5D8122CA22D | C798DC67C175408394821F986C0BB00F |  |  | 100.56 | 100 | 0 | 0 | 0 |  | 500 |  | Y | N | 0 | 0 | 0 |  | 501 |  | Y | N | N |  |  | Y |  |  |  | BT180180 | H
B67139 | 2021-10-25 | 2 | D | TUNDISH교체전 | 8 | A | 20MNCRS5HM7 | 소입성보증강 | C1 | BM#2 | 1602 | 46 | 1633 | 1564 | 42 | 8100 |  | 1 | 0.42 | 19 |  | -2.43 | 1570 | 1638 | 0 | 17.47 | 0 | 29 | 61 | 66 | Y |  | 2021-10-25 23:59 | 63 | 1099 | 23 | 27 | 31 | 32 | 32 | 32 | 31 | 30 | 29 | 27 | 27 | 25 | 23 | 23 | 28 | 32 | 23 | 32 | -0.2 | Y | 45 | Y | -0.4 | [7 empty] | N | N | N | N | 140 | 0.47 | 65 | 94265 | 97003 | 2047 | 2000 | 05 | 1 |  | 2021-10-26 00:01 | 1570 | 112 |  | 11 |  | * 트랜스퍼카 쾐칭 장입으로 인한 BLOOM정체, 감속주입 | 9A46DFE3B5C545398DC70CF6854F1522 | B8D52310A8564A23AFFC56411D2ABBFF | 8C2CD58B34334666B6CE290027649BC1 | [11 empty] | 96.29 | 100 | 0 | 2660 | 0 |  | 450 | 300 | Y | Y | 0 | 5450 | 0 |  | 451 | 300 | Y | Y | [7 empty] | RB100.00 | H
A67726 | 2021-10-25 | 1 | D |  | 12 | A | AE1055LS | 탄소강 | G-AE1055LS | BM#1 | 1642 | 42 | 1586 | 1574 | 19 | 3800 |  | 3 | 0.14 | 26 |  | -1.52 | 1539 | 1586 | 0 | 235.57 |  | 21 | 20 | 62 | Y |  | 2021-10-26 00:23 | 55 | 1091 | 27 | 26 | 25 | 26 | 26 | 25 | 24 | 24 | 23 | 22 | 21 | 20 | 40 | 20 | 25 | 40 | 20 | 26 | -4 | Y | 5 | Y | -4 | [8 empty] | N | N | Y | 200 | 0.45 | 68 | 84600 | 95859 | 7383 | 16400 | 16 | 2 |  | 2021-10-26 00:38 | 1539 | 103 |  | 23 |  | *전공정요청 감속주입(정속유지강종) | [14 empty] | 82.26 | 100 | 0 | 0 | 0 |  | 500 |  | Y | N | 0 | 0 | 0 |  | 501 |  | Y | N | N |  |  | Y |  |  |  | BT180180 | H
B67140 | 2021-10-25 | 2 | D | TUNDISH교체 | 1 | C | SM45C | 탄소강 | SM45C | BM#2 | 1560 | 37 | 1655 | 1549 | 33 | 6400 |  | 1 | 0.58 | 15 |  | -2.49 | 1579 | 1647 | 0 | 51.76 | 0 | 36 | 68 | 62 | Y |  | 2021-10-26 00:59 | 86 | 1088 | -342 | -28 | 24 | 21 | 27 | 33 | 36 | 37 | 37 | 38 | 37 | 37 |  | 37 | 32 | 38 | 37 | 37 | 0 |  | 10 | Y | 0 |  | 1.96 | 1.96 |  |  |  |  | N | N | N | N | 220 | 0.48 | 58 | 94968 | 92942 | 1008 | 15700 | 18 | 2 |  | 2021-10-26 01:03 | 1579 | 137 |  | 43 |  | * BUTT 타입롱노즐사용(슬리브타입.) * T/D FLUX 용탕부: 120 KG / 유탕부: 10KG 투입. * C급 발생으로 이상공정 등록 및 생관통보 | [14 empty] | 104.88 | 100 | 730 | 0 | 0 |  | 650 | 400 | Y | N | 710 | 0 | 0 |  | 649 | 400 | Y | N | N | [6 empty] | RB140.00 | C
A67727 | 2021-10-25 | 1 | D |  | 13 | A | AE1055LS | 탄소강 | G-AE1055LS | BM#1 | 1654 | 41 | 1581 | 1588 | 17 | 3200 |  | 3 | 0.13 | 25 |  | -1.38 | 1546 | 1581 | 0 | 234.16 |  | 31 | 20 | 67 | Y |  | 2021-10-26 01:23 | 62 | 1089 | 38 | 27 | 20 | 23 | 25 | 24 | 24 | 25 | 24 | 24 | 23 | 23 |  | 23 | 24 | 25 | 23 | 24 | -0.03 | Y | 35 | Y | 0 | [8 empty] | N | N | Y | 190 | 0.52 | 58 | 101520 | 95884 | 7600 | 15600 | 16 | 2 |  | 2021-10-26 01:35 | 1546 | 114 |  | 32 | [16 empty] | 98.28 | 100 | 0 | 0 | 0 |  | 500 |  | Y | N | 0 | 0 | 0 |  | 501 |  | Y | N | N |  |  | Y |  |  |  | BT180180 | H
B67141 | 2021-10-25 | 2 | D |  | 2 | A | SM45C | 탄소강 | SM45C | BM#2 | 1654 | 38 | 1620 | 1527 | 35 | 6000 |  | 1 | 0.45 | 16 |  | 0 | 1554 | 1612 | 0 | 32.21 | 0 | 32 | 78 | 57 | Y |  | 2021-10-26 02:12 | 61 | 1087 | 33 | 29 | 29 | 28 | 28 | 27 | 26 | 25 | 24 | 23 | 22 | 20 |  | 20 | 26 | 29 | 20 | 0 | -0.2 |  | 45 | Y | -0.4 | [7 empty] | N | N | N | N | 220 | 0.5 | 58 | 91783 | 93248 | -1498 | 14500 | 18 | 2 |  | 2021-10-26 02:25 | 1554 | 115 |  | 29 | 17 | [15 empty] | 9178300 | 100 | 0 | 0 | 0 |  | 650 | 400 | Y | N | 0 | 0 | 0 |  | 651 | 400 | Y | N | N | [6 empty] | RB127.00 | C
A67728 | 2021-10-25 | 1 | D | 연주종료 | 14 | A | AE1055LS | 탄소강 | G-AE1055LS | BM#1 | 1654 | 41 | 1587 | 1578 | 17 | 3400 |  | 3 | 0.16 | 25 |  | -1.35 | 1545 | 1587 | 0 | 209.31 |  | 19 | 20 | 71 | Y |  | 2021-10-26 02:30 | 61 | 1111 | 22 | 22 | 25 | 27 | 29 | 29 | 29 | 29 | 28 | 27 | 27 | 26 |  | 26 | 27 | 29 | 26 | 29 | -0.07 | Y | 35 | Y | -0.2 | [8 empty] | N | N | M | 180 | 0.52 | 57 | 86844 | 92914 | 7199 | 1500 | 16 | 2 |  | 2021-10-26 02:39 | 1545 | 106 |  | 24 |  | *연주종료 04:08 | 589C75AC6B0048109FA4CE029CEE0F00 | 91131B5BC14F489683BC9CDED8C48FB5 | 2C362711CA2A44AFAB06EC2F6558D818 | [11 empty] | 86.93 | 100 | 0 | 3900 | 0 |  | 500 |  | Y | N | 0 | 3500 | 0 |  | 501 |  | Y | N | N |  |  | Y |  |  |  | BT180180 | H
B67142 | 2021-10-25 | 2 | D |  | 3 | A | SM45C | 탄소강 | SM45C | BM#2 | 1577 | 41 | 1610 | 1530 | 36 | 6000 |  | 1 | 0.49 | 16 |  | -2.25 | 1553 | 1607 | 0 | 23.83 | 0 | 5 | 57 | 78 | Y |  | 2021-10-26 03:10 | 60 | 1090 | 17 | 22 | 24 | 26 | 27 | 27 | 26 | 26 | 26 | 24 | 23 | 22 | 21 | 21 | 24 | 27 | 21 | 26 | -0.15 | Y | 40 | Y | -0.2 | [7 empty] | Y | Y | Y | Y | 210 | 0.47 | 64 | 93632 | 95542 | 1708 | 15600 | 18 | 2 |  | 2021-10-26 03:17 | 1553 | 115 |  | 31 | [16 empty] | 96.93 | 100 | 0 | 0 | 0 |  | 650 | 700 | Y | N | 0 | 0 | 0 |  | 650 | 700 | Y | N | N | [6 empty] | RB300.00 | C
A67729 | 2021-10-25 | 1 | D |  | 4 | A | SM45C | 탄소강 | SM45C | BM#2 | 1712 | 80 | 1613 | 1609 | 23 | 5300 |  | 1 | 0.45 | 16 |  | -2.25 | 1555 | 1607 | 0 | 28.52 | 0 | 11 | 52 | 66 | Y |  | 2021-10-26 04:07 | 62 | 1090 | 17 | 20 | 22 | 23 | 24 | 25 | 24 | 24 | 23 | 22 | 21 | 20 | 18 | 16 | 22 | 25 | 16 | 24 | -0.22 | Y | 40 | Y | -0.4 | [7 empty] | Y | Y | Y | Y | 200 | 0.47 | 65 | 93632 | 97118 | 332 | 13100 | 18 | 2 |  | 2021-10-26 04:27 | 1555 | 164 |  | 39 |  | *후 HEAT L/D 자연개공 안되 강제개공306 405 | [14 empty] | 91.53 | 100 | 0 | 0 | 0 |  | 650 | 700 | Y | N | 0 | 0 | 0 |  | 651 | 700 | Y | N | N | [6 empty] | RB300.00 | C
B67143 | 2021-10-25 | 2 | A |  | 5 | A | SM45C | 탄소강 | SM45C | BM#2 | 1639 | 94 | 1608 | 1566 | 62 | 7700 |  | 1 | 0.45 | 16 |  | -2.08 | 1559 | 1611 | 0 | 21.6 | 0 | 29 | 62 | 74 | N | 1 | 2021-10-26 05:09 | 66 | 1088 | 13 | 16 | 24 | 28 | 30 | 30 | 30 | 29 | 29 | 29 | 29 | 28 |  | 28 | 27 | 30 | 28 | 30 | -0.06 | Y | 35 | Y | -0.2 | [7 empty] | Y | Y | Y | Y | 190 | 0.47 | 67 | 95680 | 101519 | 381 | 14000 | 18 | 2 |  | 2021-10-26 05:13 | 1559 | 184 |  | 44 |  | *L/D 자연개공 안되 강제개공301 401 실시 이상공정등록 및 생관통보 | [14 empty] | 9568000 | 100 | 0 | 0 | 0 |  | 650 | 700 | Y | N | 0 | 0 | 0 |  | 650 | 700 | Y | N | N | [6 empty] | RB230.00 | C
B67144 | 2021-10-25 | 2 | A |  | 6 | A | SM45C | 탄소강 | SM45C | BM#2 | 1637 | 40 | 1635 | 1548 | 33 | 5900 |  | 1 | 0.34 | 16 |  | 0 | 1556 | 1613 | 0 | 20.39 | 0 | 36 | 69 | 108 | Y |  | 2021-10-26 06:30 | 63 | 1098 | 22 | 24 | 26 | 28 | 28 | 28 | 28 | 27 | 26 | 25 | 23 | 23 | 21 | 21 | 26 | 28 | 21 | 28 | -0.16 | Y | 45 | Y | -0.4 | [7 empty] | Y | Y | Y | Y | 180 | 0.47 | 59 | 151893 | 87805 | 2195 | 15000 | 18 | 2 |  | 2021-10-26 06:40 | 1556 | 123 |  | 32 |  | *연연주 혼탕부 309 310 311 408 409 410 | [14 empty] | 169.81 | 100 | 0 | 0 | 0 |  | 650 | 700 | Y | N | 0 | 0 | 0 |  | 650 | 700 | Y | N | N | [6 empty] | RB120.00 | C
B67145 | 2021-10-25 | 2 | A |  | 7 | A | SM45CM | 탄소강 | SM45C | BM#2 | 1585 | 44 | 1633 | 1538 | 36 | 6900 |  | 1 | 0.37 | 15 |  | -2.64 | 1571 | 1635 | 0 | 23.48 | 0 | 32 | 79 | 116 | Y |  | 2021-10-26 07:27 | 79 | 1098 | 20 | 29 | 34 | 38 | 40 | 42 | 42 | 41 | 40 | 40 | 38 | 36 |  | 36 | 37 | 42 | 36 | 40 | -0.2 | Y | 30 | Y | -0.4 | [7 empty] | N | N | N | N | 170 | 0.47 | 57 | 39718 | 85457 | 4993 | 15400 | 18 | 2 |  | 2021-10-26 07:30 | 1571 | 127 |  | 34 |  | *연연주 혼탕부 301 401 *빅사이즈 후속 | [14 empty] | 44.2 | 100 | 0 | 0 | 0 |  | 650 | 400 | Y | N | 0 | 0 | 0 |  | 651 | 400 | Y | N | N |  | Y |  |  |  |  | RB110.00 | C
B67146 | 2021-10-26 | 2 | A | 잔강최소화전 | 8 | A | SM45CM | 탄소강 | SM45C | BM#2 | 1608 | 42 | 1624 | 1537 | 31 | 6000 |  | 3 | 0.17 | 16 |  | -1.86 | 1586 | 1624 | 0 | 127.92 |  | 5 | 58 | 104 | Y |  | 2021-10-26 08:16 | 94 | 1088 | 34 | 34 | 40 | 44 | 46 | 48 | 48 | 49 | 48 | 48 | 48 | 48 | 48 | 48 | 46 | 49 | 48 | 48 | -0.04 | Y | 25 | Y | 0 | [7 empty] | N | N | N | N | 170 | 0.48 | 61 | 81950 | 94514 | 1986 | 3000 | 18 | 2 |  | 2021-10-26 08:24 | 1586 | 118 |  | 43 |  | * 전공정 요청으로 L/D 잔강이월 미실시 생관통보 및 이상공정 등록.*T/D 2.1T | [14 empty] | 84.62 | 100 | 0 | 3852 | 0 |  | 649 | 400 | Y | N | 0 | 3972 | 0 |  | 650 | 400 | Y | N | N |  | N |  |  |  |  | RB110.00 | C
B67147 | 2021-10-26 | 2 | A | 잔강최소화 | 9 | A | 46MNVS6 | 합금강 | KFMN445V계 | BM#2 | 1646 | 45 | 1643 | 1588 | 39 | 6800 |  | 1 | 0.39 | 15 |  | -3 | 1585 | 1656 | 0 | 17.85 | 0 | 29 | 63 | 35 | Y |  | 2021-10-26 09:51 | 91 | 1099 | -155 | -94 | 45 | 46 | 47 | 48 | 48 | 49 | 49 | 48 | 47 | 47 | 45 | 45 | 38 | 49 | 45 | 48 | -0.08 | Y | 25 | Y | -0.4 | [7 empty] | N | N | N | Y | 220 | 0.45 | 58 | 97835 | 93914 | 2486 | 15700 | 18 | 2 |  | 2021-10-26 09:54 | 1585 | 125 |  | 26 |  | *최소화 롱노즐 교체 *L/D 잔강 50T 까지 0.45 적용.(방안서) | 870A5E9EC12F4AF3BF219B9A8AC68717 | D07F84644C034DB8AF5CF28480B78FB4 | [12 empty] | 101.7 | 100 | 3000 | 0 | 0 |  | 650 | 400 | Y | N | 3000 | 0 | 0 |  | 650 | 400 | Y | N | N | Y |  |  | Y |  |  | RB100.00 | H
A67731 | 2021-10-26 | 1 | A | 연주시작 | 1 | A | STB2 | 베어링강 | STB (SF) | BM#1 | 1636 | 51 | 1602 | 1556 | 43 | 7500 |  | 3 | 0.17 | 25 |  | -1.65 | 1551 | 1602 | 62.42 | 79.58 |  | 11 | 53 | 180 | Y |  | 2021-10-26 10:04 | 95 | 1098 | 37 | 43 | 37 | 38 | 34 | 39 | 41 | 42 | 44 | 44 | 45 | 44 | 45 | 45 | 42 | 45 | 44 | 44 | 0.04 |  | 5 | Y | 0.2 |  | 2.02 | 2.02 | 1.68 |  |  |  |  | N | N | M | 210 | 0.46 | 60 | 97300 | 78385 | 7957 | 15270 | 07 | 1 |  | 2021-10-26 10:24 | 1551 | 115 |  | 21 |  | *연주START:10:28 *FLUX 270KG/10KG *작업방안에 따른 코너히터기 미적용 - 이상재 등록 *첫Heat 수소측정치 OVER되어 이상재 등록및 생관통보-ID:101.102.201.202 | [6 empty] | 7397D84AE3944AF7B2DCC230ABFA14FB | 5337968D6FAA4155B4EF45DCAB84D059 | 8281EEB8557446C9BA5729032467D52B |  | 05CFF1DC7F17493C8B80A329A9B0DD0F | 180D47737EE14702B3F2581F6095DB22 | E0DCF3204891466FBAF14629B20E5B52 |  | 94.65 | 100 | 1500 | 0 | 0 |  | 650 |  | N | N | 1500 | 0 | 0 |  | 651 |  | N | N | Y |  |  | Y |  |  |  | BT180180 | H
B67148 | 2021-10-26 | 2 | A |  | 10 | A | 46MNVS6 | 합금강 | KFMN445V계 | BM#2 | 1632 | 43 | 1654 | 1576 | 37 | 6400 |  | 1 | 0.35 | 16 |  | -2.69 | 1577 | 1641 | 0 | 16.93 | 0 | 36 | 70 | 49 | Y |  | 2021-10-26 10:52 | 83 | 1089 | 44 | 45 | 48 | 50 | 50 | 49 | 49 | 48 | 47 | 47 | 45 | 43 | 42 | 42 | 47 | 50 | 42 | 0 | -0.18 | Y | 45 | Y | -0.2 | [7 empty] | N | N | N | Y | 210 | 0.49 | 59 | 96934 | 92838 | 3112 | 14600 | 18 | 2 |  | 2021-10-26 10:56 | 1577 | 125 |  | 24 | [16 empty] | 102.04 | 100 | 0 | 0 | 0 |  | 650 | 400 | Y | N | 0 | 0 | 0 |  | 650 | 400 | Y | N | N | Y | [5 empty] | RB090.00 | C
A67732 | 2021-10-26 | 1 | A |  | 2 | A | STB2 | 베어링강 | STB (SF) | BM#1 | 1604 | 49 | 1569 | 1532 | 38 | 6400 |  | 3 | 0.15 | 25 |  | -1.63 | 1520 | 1569 | 92.47 | 31.83 |  | 21 | 21 | 442 | Y |  | 2021-10-26 11:09 | 64 | 1098 | 43 | 39 | 34 | 32 | 29 | 28 | 26 | 25 | 25 | 23 | 23 | 22 | 22 | 22 | 28 | 34 | 22 | 0 | -0.24 |  | 50 | Y | 0 |  |  |  | 1.42 |  |  |  | Y | Y | Y | Y | 200 | 0.48 | 60 | 84610 | 92479 | 7021 | 15070 | 07 | 1 |  | 2021-10-26 11:21 | 1520 | 108 |  | 18 |  | *작업방안에 따른 코너히터기 미적용 - 이상재 등록 | [14 empty] | 85.42 | 100 | 0 | 0 | 0 |  | 650 |  | N | N | 0 | 0 | 0 |  | 651 |  | N | N | Y |  |  | Y |  |  |  | BT180180 | H
B67149 | 2021-10-26 | 2 | A |  | 11 | A | 46MNVS6 | 합금강 | KFMN445V계 | BM#2 | 1637 | 40 | 1652 | 1593 | 34 | 5900 |  | 1 | 0.37 | 16 |  | -2.37 | 1578 | 1639 | 0 | 12.8 | 0 | 32 | 80 | 64 | Y |  | 2021-10-26 11:50 | 84 | 1111 | 40 | 41 | 43 | 45 | 44 | 44 | 44 | 43 | 42 | 40 | 39 | 39 | 37 | 37 | 42 | 45 | 37 | 44 | -0.18 | Y | 45 | Y | -0.4 | [7 empty] | N | N | N | Y | 200 | 0.51 | 59 | 91232 | 94428 | 2972 | 15200 | 18 | 2 |  | 2021-10-26 11:55 | 1578 | 123 |  | 28 | [16 empty] | 94.01 | 50 | 0 | 0 | 0 |  | 651 | 400 | Y | N | 0 | 0 | 0 |  | 650 | 400 | Y | N | N | Y | [5 empty] | RB090.00 | C
A67733 | 2021-10-26 | 1 | A |  | 3 | A | STB2 | 베어링강 | STB (SF) | BM#1 | 1585 | 46 | 1581 | 1537 | 40 | 6900 |  | 3 | 0.16 | 25 |  | -1.66 | 1531 | 1581 | 91.66 | 60.05 |  | 31 | 21 | 457 | Y |  | 2021-10-26 12:09 | 75 | 1088 | 21 | 22 | 32 | 36 | 37 | 37 | 36 | 37 | 36 | 34 | 34 | 34 | 33 | 31 | 33 | 37 | 31 | 37 | -0.11 | Y | 55 | Y | -0.2 |  |  |  | 1.424 |  |  |  | Y | Y | Y | Y | 190 | 0.42 | 73 | 84610 | 95655 | 7941 | 15720 | 07 | 1 |  | 2021-10-26 12:17 | 1531 | 107 |  | 20 |  | *전공정요청 20%감속(전기로 간이보수) - 20%이상 이상재등록 *작업방안에 따른 코너히터기 100kw 적용 *SR재세팅(과부하) | [14 empty] | 83.03 | 100 | 0 | 0 | 0 |  | 650 |  | Y | N | 0 | 0 | 0 |  | 651 |  | Y | N | Y |  |  | Y |  |  |  | BT180180 | H
B67150 | 2021-10-26 | 2 | C | TUNDISH교체전 | 12 | A | 46MNVS6 | 합금강 | KFMN445V계 | BM#2 | 1653 | 45 | 1639 | 1582 | 28 | 6800 |  | 1 | 0.39 | 16 |  | -2.29 | 1583 | 1639 | 0 | 12.86 | 0 | 5 | 59 | 50 | Y |  | 2021-10-26 12:48 | 89 | 1099 | 35 | 39 | 47 | 50 | 51 | 53 | 51 | 50 | 50 | 49 | 48 | 47 | 46 | 45 | 47 | 53 | 45 | 50 | -0.2 | Y | 40 | Y | -0.2 | [7 empty] | N | N | N | M | 190 | 0.46 | 82 | 79828 | 99303 | 3047 | 2300 | 18 | 2 |  | 2021-10-26 12:53 | 1583 | 122 |  | 28 |  | *전공정 요청 20%이상감속주입 (VD진공 불가) 이상공정등록 및 생관통보 | D31E02BCFFE4432CB41015FB1717571F | 49DF1399FB94484CA81F9EE39764D6C4 | 774919A30FDE4D1485848C2E1268BDA8 | [11 empty] | 78.22 | 50 | 0 | 2530 | 0 |  | 650 | 400 | Y | N | 0 | 2780 | 0 |  | 650 | 400 | Y | N | N | Y | [5 empty] | RB090.00 | C
A67734 | 2021-10-26 | 1 | C |  | 4 | A | STB2 | 베어링강 | STB (SF) | BM#1 | 1615 | 43 | 1557 | 1540 | 36 | 5600 |  | 3 | 0.15 | 25 |  | -1.37 | 1519 | 1557 | 79.02 | 64.59 |  | 19 | 22 | 141 | Y |  | 2021-10-26 13:03 | 63 | 1097 | 30 | 29 | 26 | 24 | 24 | 23 | 22 | 21 | 21 | 21 | 20 | 31 | 33 | 44 | 27 | 44 | 44 | 21 | 0 |  |  | Y | 1.6 |  |  |  | 1.112 |  |  |  | Y | Y | Y | Y | 180 | 0.46 | 70 | 101532 | 100959 | 7522 | 15190 | 07 | 1 |  | 2021-10-26 13:10 | 1519 | 125 |  | 41 |  | *전공정 요청으로 감속주입-정속주입 강종 감속으로 이상재 등록ID:101~102.201~202 | [14 empty] | 94.93 | 100 | 0 | 0 | 0 |  | 650 |  | Y | N | 0 | 0 | 0 |  | 651 |  | Y | N | Y |  |  | Y |  |  |  | BT180180 | H
B67151 | 2021-10-26 | 2 | C | TUNDISH교체 | 1 | A | KWH1 | 탄소강 | E | BM#2 | 1621 | 46 | 1638 | 1562 | 39 | 7300 |  | 3 | 0.14 | 20 |  | 66.38 | 1572 | 0 | 0 | 125.2 | 0 | 29 | 64 | 44 | Y |  | 2021-10-26 14:09 | 92 | 1099 | -306 | -221 | 39 | 34 | 33 | 39 | 42 | 43 | 44 | 45 | 45 | 45 | 44 | 41 | 41 | 45 | 41 | 45 | -0.16 |  | 25 | Y | -0.4 |  | 1.97 | 1.97 |  |  |  |  | N | N | N | N | 150 | 0.44 | 67 | 93335 | 98858 | 1592 | 15100 | 06 | 1 |  | 2021-10-26 14:18 | 1572 | 157 |  | 39 |  | * BUTT 타입롱노즐사용(슬리브타입.) * T/D FLUX 용탕부: 120 KG / 유탕부: 10KG 투입. *VD 진공작업중 진공불가로 RH에서 작업 진공 20분 정상적으로 함. | [14 empty] | 90.62 | 45.45 | 700 | 0 | 0 |  | 650 | 600 | Y | N | 700 | 0 | 0 |  | 651 | 600 | Y | N | N | [6 empty] | BM510510 | C
A67735 | 2021-10-26 | 1 | C |  | 5 | A | STB2 | 베어링강 | STB (SF) | BM#1 | 1664 | 66 | 1572 | 1581 | 28 | 5000 |  | 3 | 0.16 | 25 |  | -0.69 | 1531 | 1551 | 134.93 | 4.85 |  | 11 | 54 | 55 | Y |  | 2021-10-26 14:42 | 75 | 1099 | 24 | 32 | 41 | 41 | 29 | 26 | 37 | 27 | 29 | 32 | 34 | 45 | 45 | 45 | 34 | 45 | 45 | 0 | 0 |  | 5 | Y | 0 |  |  |  | 1.214 |  |  |  | Y | Y | Y | Y | 170 | 0.48 | 63 | 101532 | 97517 | 7973 | 15780 | 07 | 1 |  | 2021-10-26 14:52 | 1531 | 134 |  | 14 | [16 empty] | 10153200 | 100 | 0 | 0 | 0 |  | 650 |  | Y | N | 0 | 0 | 0 |  | 651 |  | Y | N | Y |  |  | Y |  |  |  | BT180180 | H
A67736 | 2021-10-26 | 1 | C |  | 6 | A | STB2 | 베어링강 | STB (SF) | BM#1 | 1644 | 40 | 1555 | 1563 | 26 | 4400 |  | 3 | 0.18 | 25 |  | -1.13 | 1517 | 1551 | 129.57 | 92.68 |  | 21 | 22 | 75 | Y |  | 2021-10-26 15:36 | 61 | 1091 | 45 | 39 | 36 | 34 | 32 | 31 | 30 | 29 | 28 | 28 | 28 | 27 |  | 27 | 32 | 36 | 27 | 28 | -0.2 |  | 45 | Y | -0.2 |  |  |  | 1.095 |  |  |  | Y | Y | Y | Y | 210 | 0.48 | 60 | 101532 | 90622 | 7073 | 15240 | 07 | 1 |  | 2021-10-26 15:46 | 1517 | 117 |  | 24 | 20 | [7 empty] | 89999321F84B4A69B42473D7887E8DEE | 233AD4E787D24457BA260A70790A45C3 | FDF6FED99F2641CDB5FC8610C48F576A |  | 5A6B57E9EDBF44D7829AA1555CC1B402 | 299A880824DC4B01AA4021AC87374DC5 | B2EF710DBEB7426B844C77C6E469756F |  | 104.3 | 100 | 0 | 0 | 0 |  | 650 |  | Y | N | 0 | 0 | 0 |  | 651 |  | Y | N | Y |  |  | Y |  |  |  | BT180180 | H
B67152 | 2021-10-26 | 2 | C |  | 2 | A | KWH1 | 탄소강 | E | BM#2 | 1581 | 51 | 1631 | 1539 | 45 | 6900 |  | 1 | 0.4 | 18 |  | -2.04 | 1547 | 1616 | 0 | 23.54 | 0 | 36 | 71 | 36 | Y |  | 2021-10-26 15:34 | 67 | 1089 | 39 | 37 | 36 | 36 | 34 | 34 | 33 | 33 | 33 | 31 | 30 | 29 | 28 | 27 | 33 | 36 | 27 | 33 | -0.16 |  | 55 | Y | -0.2 | [7 empty] | N | N | N | N | 140 | 0.47 | 66 | 93335 | 97819 | -719 | 14800 | 06 | 1 |  | 2021-10-26 15:27 | 1547 | 154 |  | 23 | [16 empty] | 97.73 | 54.55 | 0 | 0 | 0 |  | 650 | 600 | Y | N | 0 | 0 | 0 |  | 651 | 600 | Y | N | N | [6 empty] | BM510510 | C
A67737 | 2021-10-26 | 1 | C |  | 7 | A | STB2 | 베어링강 | STB (SF) | BM#1 | 1627 | 40 | 1564 | 1547 | 13 | 5000 |  | 3 | 0.15 | 25 |  | -1.29 | 1519 | 1558 | 147.51 | 42.55 |  | 31 | 22 | 56 | Y |  | 2021-10-26 16:27 | 63 | 1099 | 25 | 26 | 27 | 28 | 27 | 27 | 26 | 26 | 25 | 25 | 23 | 22 | 22 | 22 | 26 | 28 | 22 | 27 | -0.12 | Y | 50 | Y | 0 |  |  |  | 0.797 |  |  |  | Y | Y | Y | Y | 200 | 0.45 | 65 | 84610 | 92180 | 7111 | 15300 | 07 | 1 |  | 2021-10-26 16:40 | 1519 | 112 |  | 33 |  | *전공정 요청으로 감속주입-정속주입 강종 감속으로 이상재등록ID: 103~105.203~205 (전기로 출강구막힘) | [14 empty] | 85.29 | 100 | 0 | 0 | 0 |  | 650 |  | Y | N | 0 | 0 | 0 |  | 651 |  | Y | N | Y |  |  | Y |  |  |  | BT180180 | H
B67153 | 2021-10-26 | 2 | C |  | 3 | A | KWH1 | 탄소강 | E | BM#2 | 1602 | 43 | 1620 | 1558 | 38 | 5900 |  | 1 | 0.39 | 16 |  | -2.18 | 1549 | 1607 | 0 | 14.32 | 0 | 32 | 81 | 54 | Y |  | 2021-10-26 16:27 | 69 | 1100 | 25 | 24 | 27 | 28 | 29 | 30 | 30 | 30 | 29 | 29 | 28 | 28 | 26 | 26 | 28 | 30 | 26 | 30 | -0.09 | Y | 40 | Y | 0 | [7 empty] | N | N | N | N | 130 | 0.47 | 68 | 101820 | 102782 | 68 | 14300 | 06 | 1 |  | 2021-10-26 16:33 | 1549 | 145 |  | 36 | 16 | [15 empty] | 100.32 | 50 | 0 | 0 | 0 |  | 650 | 600 | Y | N | 0 | 0 | 0 |  | 651 | 600 | Y | N | N | [6 empty] | BM510510 | C
A67738 | 2021-10-26 | 1 | C |  | 8 | A | STB2 | 베어링강 | STB (SF) | BM#1 | 1644 | 41 | 1558 | 1558 | 28 | 3900 |  | 3 | 0.14 | 25 |  | -1.47 | 1510 | 1553 | 111.57 | 47.7 |  | 19 | 23 | 46 | Y |  | 2021-10-26 17:37 | 54 | 1108 | 22 | 20 | 20 | 20 | 35 | 37 | 33 | 23 | 33 | 41 | 35 | 25 | 25 | 42 | 30 | 42 | 42 | 20 | 0 |  |  | Y | 3.4 |  |  |  | 1.228 |  |  |  | Y | Y | Y | Y | 190 | 0.44 | 68 | 101532 | 92022 | 7829 | 15380 | 07 | 1 |  | 2021-10-26 17:45 | 1510 | 108 |  | 28 | 10 | *전공정 요청으로 감속주입-정속주입 강종 감속으로 이상재등록ID: 101~103.201~203 (전기로 출강구 막힘) | [14 empty] | 102.56 | 100 | 0 | 0 | 0 |  | 650 |  | Y | N | 0 | 0 | 0 |  | 651 |  | Y | N | Y |  |  | Y |  |  |  | BT180180 | H
B67154 | 2021-10-26 | 2 | C |  | 4 | A | KWH1 | 탄소강 | E | BM#2 | 1602 | 42 | 1615 | 1550 | 31 | 5200 |  | 1 | 0.38 | 17 |  | -2.13 | 1546 | 1604 | 0 | 16.35 | 0 | 5 | 60 | 45 | Y |  | 2021-10-26 17:50 | 66 | 1092 | 22 | 23 | 29 | 31 | 33 | 33 | 33 | 32 | 31 | 30 | 29 | 28 | 26 | 26 | 30 | 33 | 26 | 33 | -0.17 | Y | 40 | Y | -0.4 | [7 empty] | N | N | N | N | 120 | 0.47 | 63 | 93335 | 94813 | 1787 | 16100 | 06 | 1 |  | 2021-10-26 17:57 | 1546 | 139 |  | 23 | 6 | [15 empty] | 98.4 | 54.55 | 0 | 0 | 0 |  | 650 | 600 | Y | N | 0 | 0 | 0 |  | 651 | 600 | Y | N | N | [6 empty] | BM510510 | C
A67739 | 2021-10-26 | 1 | C |  | 9 | A | STB2 | 베어링강 | STB (SF) | BM#1 | 1669 | 41 | 1562 | 1579 | 27 | 4100 |  | 3 | 0.15 | 25 |  | -1.32 | 1528 | 1567 | 121.04 | 30.97 |  | 11 | 55 | 57 | Y |  | 2021-10-26 18:46 | 72 | 1098 | 32 | 25 | 31 | 34 | 35 | 36 | 36 | 36 | 35 | 35 | 35 | 35 |  | 35 | 34 | 36 | 35 | 36 | -0.03 | Y | 30 | Y | 0 |  |  |  | 1.245 |  |  |  | Y | Y | Y | Y | 180 | 0.48 | 60 | 84610 | 93132 | 7439 | 15060 | 07 | 1 |  | 2021-10-26 18:54 | 1528 | 106 |  | 29 | [16 empty] | 84.53 | 100 | 0 | 0 | 0 |  | 650 |  | Y | N | 0 | 0 | 0 |  | 651 |  | Y | N | Y |  |  | Y |  |  |  | BT180180 | H
B67155 | 2021-10-26 | 2 | C |  | 5 | A | KWH1 | 탄소강 | E | BM#2 | 1625 | 43 | 1613 | 1575 | 37 | 6200 |  | 1 | 0.45 | 16 |  | -2.78 | 1547 | 1613 | 0 | 29.1 | 0 | 38 | 46 | 12923 | Y |  | 2021-10-26 19:13 | 67 | 1100 | 24 | 20 | 15 | 16 | 16 | 16 | 16 | 15 | 14 | 13 | 13 | 12 |  | 12 | 16 | 16 | 12 | 16 | -0.1 | Y | 40 | Y | -0.2 | [7 empty] | N | N | N | N | 110 | 0.49 | 63 | 93335 | 100000 | 550 | 14600 | 06 | 1 |  | 2021-10-26 19:14 | 1547 | 126 |  | 3 | 19 | [15 empty] | 92.78 | 45.45 | 0 | 0 | 0 |  | 650 | 600 | Y | N | 0 | 0 | 0 |  | 650 | 600 | Y | N | N | [6 empty] | BM510510 | C
A67740 | 2021-10-26 | 1 | C |  | 10 | A | STB2 | 베어링강 | STB (SF) | BM#1 | 1654 | 41 | 1557 | 1579 | 26 | 3700 |  | 3 | 0.14 | 25 |  | -1.21 | 1514 | 1550 | 105.03 | 19.76 |  | 21 | 23 | 65 | Y |  | 2021-10-26 19:49 | 58 | 1100 | 32 | 29 | 27 | 26 | 25 | 24 | 23 | 22 | 21 | 21 | 21 | 20 | 20 | 36 | 24 | 36 | 36 | 21 | 0 |  |  | Y | 3.2 |  |  |  | 1.153 |  |  |  | Y | Y | Y | Y | 170 | 0.48 | 62 | 101532 | 95444 | 7006 | 15330 | 07 | 1 |  | 2021-10-26 20:00 | 1514 | 104 |  | 29 | [16 empty] | 101.43 | 100 | 0 | 0 | 0 |  | 650 |  | Y | N | 0 | 0 | 0 |  | 651 |  | Y | N | Y |  |  | Y |  |  |  | BT180180 | H
B67156 | 2021-10-26 | 2 | C |  | 6 | A | KWH1 | 탄소강 | E | BM#2 | 1598 | 42 | 1618 | 1553 | 32 | 5600 |  | 1 | 0.4 | 15 |  | -2.44 | 1553 | 1610 | 0 | 15.47 | 0 | 36 | 72 | 47 | Y |  | 2021-10-26 20:19 | 73 | 1093 | 9 | 21 | 30 | 35 | 38 | 40 | 40 | 39 | 39 | 39 | 39 | 38 | 37 | 37 | 34 | 40 | 37 | 39 | -0.07 | Y | 35 | Y | -0.2 | [7 empty] | N | N | N | N | 100 | 0.47 | 63 | 101820 | 95289 | 811 | 13800 | 06 | 1 |  | 2021-10-26 19:58 | 1553 | 118 |  | 1 | 14 | [15 empty] | 107.63 | 100 | 0 | 0 | 0 |  | 649 | 600 | Y | N | 0 | 0 | 0 |  | 651 | 600 | Y | N | N | [6 empty] | BM510510 | C
A67741 | 2021-10-26 | 1 | D |  | 11 | B | STB2 | 베어링강 | STB (SF) | BM#1 | 1626 | 41 | 1549 | 1551 | 31 | 4400 |  | 3 | 0.17 | 25 |  | -1.28 | 1513 | 1551 | 107.83 | 51.65 |  | 31 | 23 | 72 | Y |  | 2021-10-26 20:57 | 57 | 1095 | 38 | 21 | 24 | 25 | 26 | 26 | 25 | 25 | 24 | 22 | 23 | 23 | 23 | 23 | 25 | 26 | 22 | 25 | -0.04 | Y | 25 | Y | 0 |  |  |  | 1.08 |  |  |  | Y | Y | Y | Y | 210 | 0.48 | 60 | 101532 | 94172 | 7541 | 15800 | 07 | 1 |  | 2021-10-26 21:04 | 1513 | 107 |  | 24 |  | *산소랜싱 | [14 empty] | 100.88 | 100 | 0 | 0 | 0 |  | 650 |  | Y | N | 0 | 0 | 0 |  | 651 |  | Y | N | Y |  |  | Y |  |  |  | BT180180 | H
B67157 | 2021-10-26 | 2 | D |  | 7 | A | KWH1 | 탄소강 | E | BM#2 | 1636 | 37 | 1618 | 1551 | 30 | 5300 |  | 1 | 0.4 | 16 |  | -2.1 | 1546 | 1609 | 0 | 18.96 | 0 | 32 | 82 | 49 | Y |  | 2021-10-26 21:07 | 66 | 1091 | 33 | 36 | 36 | 37 | 37 | 37 | 37 | 37 | 36 | 35 | 34 | 34 | 33 | 33 | 36 | 37 | 33 | 37 | -0.09 | Y | 45 | Y | -0.2 | [7 empty] | N | N | N | N | 150 | 0.47 | 63 | 101820 | 94547 | 1753 | 15100 | 06 | 1 |  | 2021-10-26 21:14 | 1546 | 114 |  | 18 | 11 | [15 empty] | 107.35 | 100 | 0 | 0 | 0 |  | 650 | 600 | Y | N | 0 | 0 | 0 |  | 651 | 600 | Y | N | N | [6 empty] | BM510510 | C
A67742 | 2021-10-26 | 1 | D |  | 12 | A | STB2 | 베어링강 | STB (SF) | BM#1 | 1637 | 43 | 1552 | 1562 | 30 | 4600 |  | 3 | 0.17 | 25 |  | -1.11 | 1518 | 1552 | 121.78 | 40.06 |  | 19 | 24 | 69 | Y |  | 2021-10-26 22:01 | 62 | 1108 | 22 | 22 | 26 | 27 | 28 | 28 | 28 | 27 | 26 | 25 | 25 | 25 | 24 | 23 | 26 | 28 | 23 | 28 | -0.1 | Y | 50 | Y | -0.2 |  |  |  | 1.202 |  |  |  | Y | Y | Y | Y | 200 | 0.48 | 67 | 101532 | 101025 | 7125 | 15190 | 07 | 1 |  | 2021-10-26 22:13 | 1518 | 104 |  | 22 | [16 empty] | 94.01 | 100 | 0 | 0 | 0 |  | 650 |  | Y | N | 0 | 0 | 0 |  | 651 |  | Y | N | Y |  |  | Y |  |  |  | BT180180 | H
B67158 | 2021-10-26 | 2 | D | 연주종료 | 8 | A | KWH1 | 탄소강 | E | BM#2 | 1628 | 33 | 1604 | 1558 | 25 | 4300 |  | 1 | 0.38 | 16 |  | -2.17 | 1546 | 1597 | 0 | 13.1 | 0 | 5 | 61 | 49 | Y |  | 2021-10-26 21:52 | 66 | 1099 | 31 | 30 | 30 | 31 | 31 | 31 | 32 | 31 | 30 | 30 | 29 | 28 | 27 | 26 | 30 | 32 | 26 | 31 | -0.17 | Y | 35 | Y | -0.2 | [7 empty] | N | N | N | N | 140 | 0.47 | 65 | 97734 | 97312 | 88 | 2000 | 06 | 1 |  | 2021-10-26 22:03 | 1546 | 112 |  | 37 |  | * HEAT : B67159 램핑업 중 프리징으로 연주종료 : 00 : 07 프리징으로 헤드 중량 0.9Ton 및 T/D 잔강 16.3Ton Loss 등록 | EED21D1925D54284890D3C62F464245E | 7C1FB1CE26024D63974487653D55C5E3 | A690372B059A4D2682FA2391FB942BFA | [11 empty] | 100.96 | 100 | 0 | 2600 | 10372.91 | 내화물 | 650 | 600 | Y | N | 0 | 2560 | 575 | 내화물 | 651 | 600 | Y | N | N | [6 empty] | BM510510 | C
A67743 | 2021-10-26 | 1 | D |  | 13 | A | STB2 | 베어링강 | STB (SF) | BM#1 | 1663 | 40 | 1561 | 1586 | 22 | 3700 |  | 3 | 0.13 | 25 |  | -1.42 | 1522 | 1561 | 111.72 | 63.44 |  | 11 | 56 | 65 | Y |  | 2021-10-26 23:01 | 66 | 1094 | 22 | 25 | 27 | 30 | 31 | 30 | 30 | 30 | 30 | 29 | 29 | 29 | 29 | 29 | 29 | 31 | 29 | 30 | -0.05 | Y | 40 | Y | 0 |  |  |  | 1.048 |  |  |  | Y | Y | Y | Y | 190 | 0.48 | 61 | 84610 | 94422 | 7884 | 15000 | 07 | 1 |  | 2021-10-26 23:09 | 1522 | 111 |  | 31 | [16 empty] | 83.44 | 100 | 0 | 0 | 0 |  | 650 |  | Y | N | 0 | 0 | 0 |  | 651 |  | Y | N | Y |  |  | Y |  |  |  | BT180180 | H
A67744 | 2021-10-26 | 1 | D |  | 14 | A | STB2 | 베어링강 | STB (SF) | BM#1 | 1601 | 43 | 1557 | 1532 | 31 | 5200 |  | 3 | 0.14 | 25 |  | -1.22 | 1521 | 1557 | 127.49 | 50.3 |  | 21 | 24 | 60 | Y |  | 2021-10-27 00:14 | 65 | 1090 | 28 | 27 | 31 | 34 | 34 | 35 | 34 | 34 | 33 | 32 | 32 | 31 | 31 | 31 | 32 | 35 | 31 | 34 | -0.11 | Y | 35 | Y | 0 |  |  |  | 0.921 |  |  |  | Y | Y | Y | Y | 180 | 0.48 | 60 | 84610 | 91714 | 7330 | 15500 | 07 | 1 |  | 2021-10-27 00:23 | 1521 | 104 |  | 21 | [7 empty] | 7304532AF19E435C9177143BF78AD52A | E92BE697057040B38D88C4C790644208 | DD9C75AFB07942DDAB2AD7AA0CD6292F |  | 95089ABD5F9B43658F89A7035B38F77E | 835DB421A83D4549B75486F3A62F84DD | 359AFEF688874B149E20DF947641736B |  |  | 85.72 | 100 | 0 | 0 | 0 |  | 650 |  | Y | N | 0 | 0 | 0 |  | 651 |  | Y | N | Y |  |  | Y |  |  |  | BT180180 | H
A67745 | 2021-10-26 | 1 | D |  | 15 | A | STB2 | 베어링강 | STB (SF) | BM#1 | 1679 | 40 | 1569 | 1605 | 19 | 3100 |  | 3 | 0.13 | 25 |  | -1.44 | 1526 | 1569 | 121.24 | 72.49 |  | 31 | 24 | 74 | Y |  | 2021-10-27 01:13 | 70 | 1088 | 31 | 30 | 33 | 34 | 35 | 36 | 35 | 35 | 34 | 34 | 33 | 33 | 32 | 32 | 34 | 36 | 32 | 35 | -0.11 | Y | 35 | Y | -0.2 |  |  |  | 1.073 |  |  |  | Y | Y | Y | Y | 170 | 0.48 | 59 | 84610 | 91621 | 7579 | 15300 | 07 | 1 |  | 2021-10-27 01:22 | 1526 | 104 |  | 22 | [16 empty] | 85.81 | 100 | 0 | 0 | 0 |  | 650 |  | Y | N | 0 | 0 | 0 |  | 651 |  | Y | N | Y |  |  | Y |  |  |  | BT180180 | H
A67746 | 2021-10-26 | 1 | D |  | 16 | A | STB2 | 베어링강 | STB (SF) | BM#1 | 1660 | 42 | 1569 | 1576 | 22 | 3900 |  | 3 | 0.14 | 25 |  | -1.69 | 1522 | 1569 | 112.75 | 57.18 |  | 19 | 25 | 63 | Y |  | 2021-10-27 02:13 | 66 | 1089 | 30 | 31 | 34 | 35 | 35 | 35 | 35 | 34 | 34 | 34 | 33 | 34 |  | 34 | 34 | 35 | 33 | 35 | -0.06 | Y | 35 | Y | 0.2 |  |  |  | 1.183 |  |  |  | Y | Y | Y | Y | 210 | 0.48 | 59 | 101532 | 88722 | 7228 | 15100 | 07 | 1 |  | 2021-10-27 02:20 | 1522 | 104 |  | 24 | [16 empty] | 106.09 | 100 | 0 | 0 | 0 |  | 650 |  | Y | N | 0 | 0 | 0 |  | 651 |  | Y | N | Y |  |  | Y |  |  |  | BT180180 | H
B67162 | 2021-10-26 | 2 | D |  | 17 | A | STB2 | 베어링강 | STB (SF) | BM#1 | 1658 | 50 | 1562 | 1559 | 34 | 4700 |  | 3 | 0.14 | 25 |  | -1 | 1534 | 1562 | 115.13 | 126.12 |  | 5 | 62 | 69 | Y |  | 2021-10-27 03:17 | 78 | 1088 | 33 | 38 | 45 | 35 | 20 | 40 | 20 | 43 | 21 | 43 | 24 | 33 | 26 | 26 | 32 | 45 | 20 | 0 | -1.25 | Y | 20 | Y | -1.4 |  |  |  | 0.845 |  |  |  | Y | Y | Y | Y | 200 | 0.48 | 63 | 101532 | 98274 | 7139 | 15510 | 07 | 1 |  | 2021-10-27 03:25 | 1534 | 163 |  | 18 |  | *롱노즐 16회 사용 | [14 empty] | 96.47 | 100 | 0 | 0 | 0 |  | 650 |  | Y | N | 0 | 0 | 0 |  | 651 |  | Y | N | Y |  |  | Y | Y |  |  | BT180180 | H
B67160 | 2021-10-26 | 2 | D | 연주시작 | 1 | A | ATA105M2 | 탄소강 | A | BM#2 | 1593 | 106 | 1686 | 1655 | 89 | 15000 |  | 1 | 0.49 | 19 |  | -2.86 | 1602 | 1672 | 0 | 44.72 | 0 | 36 | 73 |  | Y |  | 2021-10-27 04:28 | 89 | 1099 | -369 | -355 | 41 | 37 | 40 | 43 | 48 | 49 | 50 | 50 | 50 | 50 |  | 50 | 46 | 50 | 50 | 50 | 0 |  | 15 | Y | 0 |  | 2.44 | 2.44 |  |  |  |  | N | N | N | N | 150 | 0.46 | 55 | 83995 | 81000 | 550 | 15500 | 01 | 1 |  | 2021-10-27 04:31 | 1602 | 356 |  | 16 |  | * 연주시작 : 04 : 45 * BUTT 타입롱노즐사용(슬리브타입.) * T/D FLUX 용탕부: 120 KG / 유탕부: 10KG 투입. * EDGE HEATER 코일 건조로 미적용. 이상공정등록 및 생관통보 * 전공정 요청으로 감속주입 | [14 empty] | 89.79 | 100 | 700 | 0 | 0 |  | 411 | 300 | N | Y | 700 | 0 | 0 |  | 410 | 300 | N | Y | N | [6 empty] | BM510510 | C
A67747 | 2021-10-26 | 1 | D |  | 18 | A | STB2 | 베어링강 | STB (SF) | BM#1 | 1609 | 40 | 1561 | 1541 | 30 | 5900 |  | 3 | 0.14 | 25 |  | -1.59 | 1517 | 1561 | 111.78 | 52.62 |  | 21 | 25 | 56 | Y |  | 2021-10-27 04:11 | 61 | 1084 | 36 | 42 | 38 | 34 | 31 | 29 | 28 | 27 | 25 | 25 | 25 | 24 | 23 | 23 | 30 | 38 | 23 | 25 | -0.27 |  | 55 | Y | 0 |  |  |  | 0.936 |  |  |  | Y | Y | Y | Y | 190 | 0.48 | 65 | 101532 | 98825 | 7698 | 15000 | 07 | 1 |  | 2021-10-27 04:18 | 1517 | 109 |  | 30 | [16 empty] | 95.97 | 100 | 0 | 0 | 0 |  | 650 |  | Y | N | 0 | 0 | 0 |  | 651 |  | Y | N | Y |  |  | Y |  |  |  | BT180180 | H
B67159 | 2021-10-26 | 2 | B |  | 2 | A | ATA105M2 | 탄소강 | A | BM#2 | 1605 | 52 | 1663 | 1611 | 24 | 13500 |  | 1 | 0.41 | 16 |  | -3.33 | 1576 | 1645 | 0 | 24.26 | 0 | 38 | 47 |  | Y |  | 2021-10-27 05:11 | 63 | 1091 | -366 | -25 | 48 | 37 | 32 | 29 | 27 | 26 | 25 | 23 |  |  |  | 23 | 31 | 32 | 23 | 0 | -0.36 |  | 25 | Y | -0.4 | 1 | [6 empty] | N | N | N | N | 140 | 0.47 | 43 | 84850 | 63937 | -2237 | 14700 | 01 | 1 |  | 2021-10-27 05:30 | 1576 | 476 |  | 27 |  | * EDGE HEATER 코일 건조로 미적용. 이상공정등록 및 생관통보 * 전공정 요청으로 감속주입 | [14 empty] | 91.04 | 100 | 0 | 0 | 0 |  | 411 | 300 | N | Y | 0 | 0 | 0 |  | 410 | 300 | N | Y | N | [6 empty] | BM510510 | C
A67748 | 2021-10-26 | 1 | B |  | 19 | A | STB2 | 베어링강 | STB (SF) | BM#1 | 1593 | 45 | 1558 | 1533 | 35 | 5800 |  | 3 | 0.13 | 25 |  | -1.41 | 1516 | 1558 | 120.14 | 78.13 |  | 31 | 25 | 61 | Y |  | 2021-10-27 05:20 | 60 | 1091 | 23 | 24 | 27 | 28 | 29 | 29 | 29 | 28 | 28 | 27 | 27 | 27 | 27 | 27 | 27 | 29 | 27 | 29 | -0.04 | Y | 45 | Y | 0 |  |  |  | 1.067 |  |  |  | Y | Y | Y | Y | 180 | 0.48 | 64 | 101532 | 99520 | 7221 | 15900 | 07 | 1 |  | 2021-10-27 05:28 | 1516 | 118 |  | 27 | [16 empty] | 95.34 | 100 | 0 | 0 | 0 |  | 650 |  | Y | N | 0 | 0 | 0 |  | 651 |  | Y | N | Y |  |  | Y |  |  |  | BT180180 | H
B67163 | 2021-10-26 | 2 | B |  | 3 | A | ATA105M2 | 탄소강 | A | BM#2 | 1579 | 35 | 1628 | 1540 | 32 | 6200 |  | 1 | 0.3 | 16 |  | -2.56 | 1569 | 1628 | 0 | 17.06 | 0 | 11 | 58 | 71 | Y |  | 2021-10-27 06:08 | 56 | 1090 | 20 | 20 | 24 | 25 | 25 | 25 | 24 | 23 | 21 | 20 | 19 | 18 | 17 | 13 | 21 | 25 | 13 | 25 | -0.2 | Y | 60 | Y | -0.4 | [7 empty] | N | N | N | N | 130 | 0.4 | 75 | 84850 | 95986 | -386 | 8200 | 01 | 1 |  | 2021-10-27 06:13 | 1569 | 87 |  | 15 |  | * EDGE HEATER 코일 건조로 미적용. 이상공정등록 및 생관통보 * 전공정 요청으로 감속주입 0.40 이상공정 등록 및 생관통보 * 후 HEAT L/D 강제개공 (4회) ID: 304,305,404,405 | [14 empty] | 89.27 | 100 | 0 | 0 | 0 |  | 411 | 300 | N | Y | 0 | 0 | 0 |  | 410 | 300 | N | Y | N | [6 empty] | BM510510 | C
A67749 | 2021-10-26 | 1 | B | TUNDISH교체전 | 20 | A | STB2 | 베어링강 | STB (SF) | BM#1 | 1616 | 44 | 1546 | 1542 | 26 | 4600 |  | 3 | 0.13 | 25 |  | -1.06 | 1515 | 1546 | 119.04 | 43.34 |  | 19 | 26 | 67 | Y |  | 2021-10-27 06:21 | 59 | 1087 | 25 | 25 | 26 | 28 | 29 | 29 | 29 | 28 | 28 | 28 | 28 | 27 |  | 27 | 28 | 29 | 27 | 29 | -0.06 | Y | 35 | Y | -0.2 |  |  |  | 1.158 |  |  |  | Y | N | N | M | 170 | 0.48 | 61 | 89682 | 91870 | 7380 | 1500 | 07 | 1 |  | 2021-10-27 06:29 | 1515 | 114 |  | 32 | 11 |  |  | B996990720714B7AA707E8A709659075 | 8A4B5412447C492392E0BCB479768A11 | D0A8F8055F824764B98B01BAF7D7FA78 | [10 empty] | 90.73 | 100 | 0 | 3500 | 0 |  | 650 |  | Y | N | 0 | 3500 | 0 |  | 651 |  | Y | N | Y |  |  | Y |  |  |  | BT180180 | H
B67164 | 2021-10-26 | 2 | B |  | 4 | A | ATA105M2 | 탄소강 | A | BM#2 | 1633 | 44 | 1630 | 1534 | 39 | 7600 |  | 1 | 0.28 | 16 |  | -2.29 | 1578 | 1627 | 0 | 16.19 | 0 | 38 | 48 | -48 | N | 4 | 2021-10-27 07:21 | 65 | 1094 | -105 | -132 | 21 | 25 | 26 | 26 | 26 | 25 | 23 | 22 | 20 | 18 | 14 | 14 | 14 | 26 | 14 | 26 | -0.3 | Y | 40 | Y | -0.8 | [7 empty] | Y | Y | Y | Y | 120 | 0.47 | 59 | 82820 | 97465 | 585 | 14800 | 01 | 1 |  | 2021-10-27 07:25 | 1578 | 109 |  | 23 | [16 empty] | 54.92 | 100 | 0 | 0 | 0 |  | 491 | 300 | Y | Y | 0 | 0 | 0 |  | 491 | 300 | Y | Y | N | [6 empty] | RB330.00 | C
A67750 | 2021-10-27 | 1 | B | TUNDISH교체 | 1 | A | STB2 | 베어링강 | STB (SF) | BM#1 | 1641 | 41 | 1598 | 1562 | 30 | 5200 |  | 3 | 0.14 | 25 |  | -1.3 | 1557 | 1596 | 121.59 | 30.97 |  | 5 | 63 | 66 | Y |  | 2021-10-27 07:24 | 101 | 1096 | 35 | 37 | 38 | 43 | 20 | 20 | 21 | 28 | 41 | 28 | 43 | 23 |  | 23 | 31 | 43 | 20 | 0 | -2.3 |  | 10 | Y | -4 |  | 1.76 | 1.7 |  |  |  |  | N | N | N | N | 210 | 0.47 | 60 | 84610 | 92348 | 7304 | 15090 | 14 | 2 |  | 2021-10-27 07:33 | 1557 | 129 |  | 52 | 9 | *T/D FLUX 유:15KG 용:270KG | [14 empty] | 85.29 | 100 | 1500 | 0 | 0 |  | 650 |  | Y | N | 1500 | 0 | 0 |  | 651 |  | Y | N | Y |  |  | Y |  |  |  | BT180180 | H
B67165 | 2021-10-27 | 2 | B | 연주종료 | 5 | A | ATA105M2 | 탄소강 | A | BM#2 | 1620 | 43 | 1641 | 1537 | 38 | 6900 |  | 1 | 0.39 | 16 |  | 0 | 1584 | 1636 | 0 | 24.03 | 0 | 32 | 85 | 59 | Y |  | 2021-10-27 08:25 | 71 | 1097 | 9 | 21 | 29 | 33 | 35 | 35 | 35 | 35 | 34 | 33 | 32 | 30 | 29 | 29 | 30 | 35 | 29 | 35 | -0.15 | Y | 40 | Y | -0.2 | [7 empty] | N | N | N | N | 110 | 0.47 | 68 | 93022 | 99383 | 267 | 2000 | 01 | 1 |  | 2021-10-27 08:28 | 1584 | 104 |  | 21 |  | * 작업종료 : 10 시 05 분 | 2FF0ADF8616B4741A4D58D564B2B3ACE | E132774EEFAF4C19B55E8BACAD86375D | CB4D9EAD4E054BBE950EC89F8C71CF3D |  |  | 145081694EDF4E13961E4917A0A87E79 | C6B34DF027F6423FB35E80F053046616 |  |  | CD8D4D3CE44F44D09AFF12C1493C04BB | BDC73BCBACF04758A620413AA22B0A1B |  |  |  | 93.26 | 100 | 0 | 4000 | 0 |  | 411 | 300 | Y | Y | 0 | 4080 | 0 |  | 410 | 300 | Y | Y | N | [6 empty] | RB130.00 | C
A67751 | 2021-10-27 | 1 | B |  | 2 | A | STB2 | 베어링강 | STB (SF) | BM#1 | 1582 | 40 | 1566 | 1530 | 32 | 5200 |  | 3 | 0.15 | 25 |  | -1.66 | 1515 | 1564 | 120.19 | 64.33 |  | 21 | 26 | 66 | Y |  | 2021-10-27 08:46 | 59 | 1103 | 42 | 38 | 39 | 33 | 28 | 26 | 24 | 22 | 21 | 21 | 21 | 21 | 21 | 21 | 27 | 39 | 21 | 21 | -0.33 |  | 55 | Y | 0 |  |  |  | 1.04 |  |  |  | Y | Y | Y | Y | 200 | 0.48 | 64 | 101532 | 95550 | 7850 | 15400 | 14 | 2 |  | 2021-10-27 08:53 | 1515 | 113 |  | 31 | 16 | [15 empty] | 99.01 | 100 | 0 | 0 | 0 |  | 650 |  | Y | N | 0 | 0 | 0 |  | 651 |  | Y | N | Y |  |  | Y |  |  |  | BT180180 | H
A67752 | 2021-10-27 | 1 | B |  | 3 | A | STB2 | 베어링강 | STB (SF) | BM#1 | 1636 | 54 | 1555 | 1558 | 50 | 4900 |  | 3 | 0.15 | 25 |  | -1.09 | 1521 | 1554 | 122.47 | 46.82 |  | 31 | 26 | 69 | Y |  | 2021-10-27 09:55 | 65 | 1098 | 20 | 24 | 28 | 31 | 32 | 33 | 33 | 32 | 31 | 31 | 31 | 31 | 30 | 31 | 30 | 33 | 30 | 31 | 0 | Y | 35 | Y | 0.2 |  |  |  | 1.17 |  |  |  | Y | Y | Y | Y | 190 | 0.48 | 63 | 101532 | 98777 | 7023 | 16100 | 14 | 2 |  | 2021-10-27 10:02 | 1521 | 121 |  | 27 | [16 empty] | 96.33 | 100 | 0 | 0 | 0 |  | 650 |  | Y | N | 0 | 0 | 0 |  | 651 |  | Y | N | Y |  |  | Y |  |  |  | BT180180 | H
A67753 | 2021-10-27 | 1 | B |  | 4 | A | STB2 | 베어링강 | STB (SF) | BM#1 | 1626 | 41 | 1564 | 1545 | 25 | 4400 |  | 3 | 0.13 | 25 |  | -1.27 | 1520 | 1558 | 121.55 | 40.32 |  | 19 | 27 | 89 | Y |  | 2021-10-27 10:53 | 64 | 1089 | 30 | 28 | 27 | 27 | 26 | 25 | 25 | 25 | 25 | 25 | 24 | 24 |  | 24 | 26 | 27 | 24 | 25 | -0.03 |  | 50 | Y | 0 |  |  |  | 0.934 |  |  |  | Y | Y | Y | Y | 180 | 0.48 | 60 | 84610 | 91907 | 7843 | 15600 | 14 | 2 |  | 2021-10-27 11:10 | 1520 | 114 |  | 35 | 16 | [7 empty] | 0488E1CE9F0C40D3B7442DBC5F6AA61C | 71F877B5E04F457D95EB700DC575EC3C | 33071816E7D94A7BB4F8351356910D4D |  | 581BB97D0514497C952E8EDC4D1BF098 | F31A6AB2227D4CB19FB6B4C3769B85C1 | 36764181F8DC49A0BA4BD0B7C3B04AEC |  | 85.72 | 100 | 0 | 0 | 0 |  | 650 |  | Y | N | 0 | 0 | 0 |  | 651 |  | Y | N | Y |  |  | Y |  |  |  | BT180180 | H
A67754 | 2021-10-27 | 1 | B |  | 5 | A | STB2 | 베어링강 | STB (SF) | BM#1 | 1620 | 41 | 1562 | 1568 | 27 | 4400 |  | 3 | 0.15 | 25 |  | -1.55 | 1516 | 1562 | 119.78 | 52.31 |  | 38 | 49 | 89 | Y |  | 2021-10-27 12:00 | 60 | 1094 | 23 | 22 | 23 | 24 | 24 | 24 | 23 | 22 | 21 | 22 | 21 | 21 | 20 | 20 | 22 | 24 | 20 | 24 | -0.08 | Y | 50 | Y | 0 |  |  |  | 0.915 |  |  |  | Y | Y | Y | Y | 170 | 0.48 | 63 | 101532 | 98873 | 7027 | 16100 | 14 | 2 |  | 2021-10-27 12:09 | 1516 | 109 |  | 29 | 9 | [15 empty] | 96.24 | 100 | 0 | 0 | 0 |  | 650 |  | Y | N | 0 | 0 | 0 |  | 651 |  | Y | N | Y |  |  | Y |  |  |  | BT180180 | H
A67755 | 2021-10-27 | 1 | C |  | 6 | B | STB2 | 베어링강 | STB (SF) | BM#1 | 1621 | 42 | 1562 | 1530 | 28 | 5000 |  | 3 | 0.14 | 26 |  | 0 | 1562 | 1562 | 131.83 | 64.44 |  | 21 | 27 | 54 | Y |  | 2021-10-27 13:13 | 106 | 1097 | 20 | 26 | 30 | 31 | 32 | 32 | 32 | 31 | 31 | 30 | 30 | 30 |  | 30 | 30 | 32 | 30 | 32 | -0.06 | Y | 35 | N | 0 |  |  |  | 1.136 |  |  |  | Y | Y | Y | Y | 210 | 0.48 | 58 | 84610 | 88356 | 7000 | 15600 | 14 | 2 |  | 2021-10-27 13:21 | 1562 | 109 |  | 22 | 9 | [15 empty] | 57.3 | 100 | 0 | 0 | 0 |  | 650 |  | Y | N | 0 | 0 | 0 |  | 651 |  | Y | N | Y |  |  | Y |  |  |  | BT180180 | H
A67756 | 2021-10-27 | 1 | C |  | 7 | A | STB2 | 베어링강 | STB (SF) | BM#1 | 1627 | 47 | 1549 | 1538 | 32 | 5300 |  | 3 | 0.15 | 25 |  | -1.29 | 1511 | 1549 | 120.44 | 54.32 |  | 5 | 64 | 201 | Y |  | 2021-10-27 14:16 | 55 | 1095 | 29 | 28 | 29 | 29 | 28 | 28 | 27 | 26 | 26 | 25 | 25 | 25 | 24 | 24 | 27 | 29 | 24 | 29 | -0.09 |  | 55 | N | 0 |  |  |  | 0.815 |  |  |  | Y | Y | Y | Y | 200 | 0.48 | 66 | 101532 | 102987 | 7394 | 15400 | 14 | 2 |  | 2021-10-27 14:25 | 1511 | 104 |  | 17 | [16 empty] | 92.3 | 100 | 0 | 0 | 0 |  | 650 |  | Y | N | 0 | 0 | 0 |  | 651 |  | Y | N | Y |  |  | Y |  |  |  | BT180180 | H
B67167 | 2021-10-27 | 2 | C | 연주시작 | 1 | A | KST523 | 합금강 | C1 | BM#2 | 1600 | 58 | 1685 | 1513 | 48 | 9300 |  | 1 | 0.45 | 20 |  | -2.66 | 1588 | 1671 | 0 | 32.74 | 0 | 31 | 27 | 78 | Y |  | 2021-10-27 14:48 | 79 | 1092 | -389 | -8 | 31 | 26 | 29 | 34 | 36 | 37 | 38 | 37 | 36 | 33 |  | 33 | 33 | 38 | 33 | 0 | -0.33 |  | 15 | N | -0.6 |  | 2.28 | 2.28 |  |  |  |  | Y | N | N | M | 150 | 0.45 | 60 | 92135 | 93470 | -1870 | 15000 | 12 | 2 |  | 2021-10-27 14:51 | 1588 | 125 |  | 9 |  | *START 14:58 * T/D FLUX 용탕부: 120 KG / 유탕부: 10KG 투입. * BUTT 타입롱노즐사용(슬리브타입.) *빅사이즈 기준온도 초과,이상공정 등록 및 생관통보(사이즈 변경 안 된다고 함) *STR#1.2 코너히터기 건조로 미적용,이상공정 등록 및 생관통보 |  | 4607A257CDBE45C3829713AE8FBD8D58 | 85FCB69FE6C04CA2A847D43502B28BF2 | [11 empty] | 101.69 | 41.67 | 700 | 0 | 0 |  | 492 | 600 | N | Y | 700 | 0 | 0 |  | 491 | 600 | N | Y | N | [6 empty] | RB350.00 | C
A67757 | 2021-10-27 | 1 | C |  | 8 | A | STB2 | 베어링강 | STB (SF) | BM#1 | 1663 | 41 | 1555 | 1580 | 24 | 4000 |  | 3 | 0.14 | 25 |  | -1.04 | 1518 | 1549 | 120.02 | 23.56 |  | 19 | 28 | 69 | Y |  | 2021-10-27 15:02 | 62 | 1093 | 23 | 23 | 24 | 25 | 26 | 26 | 25 | 25 | 25 | 24 | 24 | 23 | 23 | 21 | 24 | 26 | 21 | 25 | -0.11 | Y | 45 | N | -0.4 |  |  |  | 0.98 |  |  |  | Y | Y | Y | Y | 190 | 0.48 | 63 | 84610 | 95883 | 7017 | 15500 | 14 | 2 |  | 2021-10-27 15:11 | 1518 | 114 |  | 39 | [16 empty] | 86.69 | 100 | 0 | 0 | 0 |  | 650 |  | Y | N | 0 | 0 | 0 |  | 651 |  | Y | N | Y |  |  | Y |  |  |  | BT180180 | H
B67168 | 2021-10-27 | 2 | C |  | 2 | A | KST523 | 합금강 | C1 | BM#2 | 1610 | 51 | 1644 | 1527 | 43 | 8300 |  | 1 | 0.41 | 16 |  | -3 | 1571 | 1643 | 0 | 13.45 | 0 | 11 | 59 | 368 | Y |  | 2021-10-27 15:45 | 62 | 1100 | 25 | 24 | 24 | 25 | 24 | 24 | 23 | 21 | 20 | 18 | 15 | 11 | 5 | 5 | 20 | 25 | 5 | 24 | -0.44 | Y | 45 | N | -1.2 | [7 empty] | Y | Y | Y | Y | 140 | 0.47 | 61 | 94100 | 89693 | 3507 | 15500 | 12 | 2 |  | 2021-10-27 15:50 | 1571 | 116 |  | 12 |  | *STR#1.2 코너히터기 건조로 미적용,이상공정 등록 및 생관통보 *T/D온도 낮아서 L/D잔강 3.5톤 내림 | [14 empty] | 98.43 | 50 | 0 | 0 | 0 |  | 491 | 600 | N | Y | 0 | 0 | 0 |  | 491 | 600 | N | Y | N | [6 empty] | RB350.00 | C
A67758 | 2021-10-27 | 1 | C |  | 9 | A | STB2 | 베어링강 | STB (SF) | BM#1 | 1636 | 41 | 1560 | 1549 | 25 | 4300 |  | 3 | 0.17 | 25 |  | -1.15 | 1519 | 1553 | 120.05 | 41.2 |  | 38 | 50 | 48 | Y |  | 2021-10-27 16:09 | 63 | 1095 | 21 | 22 | 22 | 23 | 25 | 25 | 25 | 25 | 24 | 24 | 24 | 23 | 23 | 23 | 24 | 25 | 23 | 25 | -0.05 | Y | 40 | N | 0 |  |  |  | 0.837 |  |  |  | Y | Y | Y | Y | 180 | 0.48 | 60 | 101532 | 93401 | 7223 | 15300 | 14 | 2 |  | 2021-10-27 16:16 | 1519 | 118 |  | 37 | [8 empty] | 6768288AA84F44B2840A8824FD5FE9D8 | 2C79A7587CD9407FA27A5DE69605D1C3 | B6EFF5066E534BE19E99D899988B7627 |  | 1F5B93743D2843DFB31642C1E94CB0C5 | A57017C7CDFC4F1FA4AE2CD52CD284FD | F82F8A99CD284C46871D7BF0F6CBC7A8 |  | 101.13 | 100 | 0 | 0 | 0 |  | 650 |  | Y | N | 0 | 0 | 0 |  | 651 |  | Y | N | Y |  |  | Y |  |  |  | BT180180 | H
B67169 | 2021-10-27 | 2 | C |  | 3 | A | KST523 | 합금강 | C1 | BM#2 | 1585 | 46 | 1641 | 1532 | 40 | 7900 |  | 1 | 0.41 | 15 |  | -2.78 | 1571 | 1635 | 0 | 14.9 | 0 | 36 | 76 | 216 | Y |  | 2021-10-27 16:45 | 62 | 1097 | 3 | 4 | 16 | 21 | 23 | 22 | 22 | 19 | 17 | 14 | 9 | 3 |  | 3 | 17 | 23 | 3 | 0 | -0.42 | Y | 47.45 | N | -0.81 | [7 empty] | Y | Y | Y | Y | 130 | 0.47 | 64 | 94500 | 93565 | 2385 | 15300 | 12 | 2 |  | 2021-10-27 16:54 | 1571 | 113 |  | 14 |  | *T/D온도 낮아서 L/D잔강 2.5톤 내림 | [14 empty] | 95.17 | 53.33 | 0 | 0 | 0 |  | 491 | 600 | Y | Y | 0 | 0 | 0 |  | 491 | 600 | Y | Y | N | [6 empty] | RB350.00 | C
A67759 | 2021-10-27 | 1 | C |  | 10 | A | STB2 | 베어링강 | STB (SF) | BM#1 | 1625 | 54 | 1546 | 1531 | 37 | 6000 |  | 3 | 0.19 | 25 |  | -1.21 | 1511 | 1547 | 100.69 | 47.58 |  | 21 | 28 | 56 | Y |  | 2021-10-27 17:30 | 55 | 1108 | 22 | 22 | 25 | 25 | 25 | 25 | 24 | 23 | 22 | 21 | 21 | 20 | 21 | 21 | 23 | 25 | 20 | 25 | -0.11 | Y | 45 | Y | 0.2 |  |  |  | 0.741 |  |  |  | Y | Y | Y | Y | 170 | 0.48 | 63 | 101532 | 93798 | 7469 | 15660 | 14 | 2 |  | 2021-10-27 17:39 | 1511 | 110 |  | 16 | [16 empty] | 100.78 | 100 | 0 | 0 | 0 |  | 650 |  | Y | N | 0 | 0 | 0 |  | 651 |  | Y | N | Y |  |  | Y |  |  |  | BT180180 | H
B67170 | 2021-10-27 | 2 | C |  | 4 | A | KST523 | 합금강 | C1 | BM#2 | 1595 | 47 | 1654 | 1570 | 44 | 7900 |  | 1 | 0.42 | 15 |  | -3.14 | 1575 | 1650 | 0 | 17.01 | 0 | 29 | 65 | 1435 | Y |  | 2021-10-27 18:11 | 66 | 1091 | 3 | 8 | 19 | 25 | 27 | 27 | 25 | 25 | 25 | 24 | 23 | 21 | 18 | 18 | 22 | 27 | 18 | 25 | -0.2 | Y | 45 | Y | -0.3 | [7 empty] | Y | Y | Y | Y | 120 | 0.47 | 64 | 94500 | 96171 | -321 | 15300 | 12 | 2 |  | 2021-10-27 18:03 | 1575 | 116 |  | -8 | [16 empty] | 99.58 | 46.67 | 0 | 0 | 0 |  | 491 | 600 | Y | Y | 0 | 0 | 0 |  | 491 | 600 | Y | Y | N | [6 empty] | RB350.00 | C
A67760 | 2021-10-27 | 1 | C |  | 11 | A | STB2 | 베어링강 | STB (SF) | BM#1 | 1649 | 41 | 1561 | 1569 | 27 | 4600 |  | 3 | 0.17 | 25 |  | -1.23 | 1515 | 1552 | 121.72 | 60.94 |  | 31 | 28 | 45 | Y |  | 2021-10-27 18:23 | 59 | 1099 | 20 | 22 | 25 | 25 | 25 | 25 | 24 | 23 | 23 | 22 | 22 | 21 |  | 21 | 23 | 25 | 21 | 25 | -0.08 |  | 50 | Y | -0.2 |  |  |  | 0.826 |  |  |  | Y | Y | Y | Y | 210 | 0.48 | 62 | 84610 | 95955 | 7016 | 15200 | 14 | 2 |  | 2021-10-27 18:33 | 1515 | 108 |  | 27 | [16 empty] | 82.51 | 100 | 0 | 0 | 0 |  | 650 |  | Y | N | 0 | 0 | 0 |  | 651 |  | Y | N | Y |  |  | Y |  |  |  | BT180180 | H
B67171 | 2021-10-27 | 2 | C |  | 5 | A | KST523 | 합금강 | C1 | BM#2 | 1607 | 46 | 1633 | 1565 | 37 | 6800 |  | 1 | 0.45 | 15 |  | -2.52 | 1565 | 1628 | 0 | 17.7 | 0 | 5 | 65 | 70 | Y |  | 2021-10-27 19:09 | 56 | 1103 | 15 | 17 | 20 | 21 | 22 | 22 | 21 | 20 | 19 | 18 | 17 | 15 | 14 | 13 | 18 | 22 | 13 | 0 | -0.2 | Y | 45 | Y | -0.2 | [7 empty] | Y | Y | Y | Y | 110 | 0.47 | 68 | 94500 | 98506 | 1594 | 15000 | 12 | 2 |  | 2021-10-27 19:05 | 1565 | 114 |  | -2 | [16 empty] | 95.31 | 53.33 | 0 | 0 | 0 |  | 490 | 600 | Y | Y | 0 | 0 | 0 |  | 492 | 600 | Y | Y | N | [6 empty] | RB350.00 | C
A67761 | 2021-10-27 | 1 | C |  | 12 | A | STB2 | 베어링강 | STB (SF) | BM#1 | 1698 | 41 | 1559 | 1597 | 31 | 3300 |  | 3 | 0.18 | 25 |  | -1.12 | 1520 | 1553 | 129.88 | 63.94 |  | 19 | 29 | 60 | Y |  | 2021-10-27 19:27 | 64 | 1090 | 20 | 20 | 24 | 26 | 28 | 28 | 28 | 27 | 27 | 27 | 26 | 26 | 26 | 26 | 26 | 28 | 26 | 28 | -0.05 | Y | 40 | Y | 0 |  |  |  | 0.847 |  |  |  | Y | Y | Y | Y | 200 | 0.48 | 58 | 101532 | 88753 | 7471 | 15000 | 14 | 2 |  | 2021-10-27 19:41 | 1520 | 109 |  | 27 | [16 empty] | 106.04 | 100 | 0 | 0 | 0 |  | 650 |  | Y | N | 0 | 0 | 0 |  | 651 |  | Y | N | Y |  |  | Y |  |  |  | BT180180 | H
B67172 | 2021-10-27 | 2 | C |  | 6 | A | KST523 | 합금강 | C1 | BM#2 | 1625 | 44 | 1629 | 1583 | 38 | 6700 |  | 1 | 0.43 | 15 |  | -2.89 | 1561 | 1632 | 0 | 12.58 | 0 | 11 | 60 | 65 | Y |  | 2021-10-27 20:18 | 52 | 1094 | 9 | 14 | 16 | 17 | 18 | 17 | 17 | 16 | 14 | 12 | 11 | 9 |  | 9 | 14 | 18 | 9 | 17 | -0.22 | Y | 40 | Y | -0.4 | [7 empty] | Y | Y | Y | Y | 100 | 0.47 | 66 | 97740 | 97763 | 287 | 15500 | 12 | 2 |  | 2021-10-27 20:02 | 1561 | 120 |  | -3 | [16 empty] | 96.53 | 100 | 0 | 0 | 0 |  | 492 | 600 | Y | Y | 0 | 0 | 0 |  | 491 | 600 | Y | Y | N | [6 empty] | RB300.00 | C
A67762 | 2021-10-27 | 1 | C |  | 13 | A | STB2 | 베어링강 | STB (SF) | BM#1 | 1639 | 41 | 1559 | 1577 | 27 | 4700 |  | 3 | 0.14 | 25 |  | -1.14 | 1518 | 1552 | 120.92 | 46.03 |  | 38 | 51 | 62 | Y |  | 2021-10-27 20:23 | 62 | 1100 | 25 | 25 | 27 | 28 | 29 | 29 | 28 | 28 | 28 | 27 | 26 | 25 | 25 | 25 | 27 | 29 | 25 | 28 | -0.09 | Y | 45 | Y | 0 |  |  |  | 1.231 |  |  |  | Y | Y | Y | Y | 190 | 0.48 | 63 | 101532 | 97169 | 7257 | 15800 | 14 | 2 |  | 2021-10-27 20:32 | 1518 | 111 |  | 31 | [16 empty] | 98.57 | 100 | 0 | 0 | 0 |  | 650 |  | Y | N | 0 | 0 | 0 |  | 651 |  | Y | N | Y |  |  | Y |  |  |  | BT180180 | H
B67173 | 2021-10-27 | 2 | D |  | 7 | A | KST523 | 합금강 | C1 | BM#2 | 1563 | 50 | 1629 | 1526 | 44 | 8400 |  | 1 | 0.43 | 15 |  | -2.6 | 1564 | 1629 | 0 | 11.11 | 0 | 36 | 77 | 52 | Y |  | 2021-10-27 21:03 | 55 | 1109 | 4 | 9 | 18 | 21 | 22 | 21 | 21 | 20 | 19 | 17 | 16 | 14 | 10 | 10 | 17 | 22 | 10 | 21 | -0.27 | Y | 45 | Y | -0.4 | [7 empty] | Y | Y | Y | Y | 150 | 0.47 | 66 | 89396 | 98964 | -764 | 15800 | 12 | 2 |  | 2021-10-27 21:10 | 1564 | 123 |  | 20 | [16 empty] | 91.59 | 100 | 0 | 0 | 0 |  | 491 | 600 | Y | Y | 0 | 0 | 0 |  | 491 | 600 | Y | Y | N | [6 empty] | RB200.00 | C
A67763 | 2021-10-27 | 1 | D |  | 14 | B | STB2 | 베어링강 | STB (SF) | BM#1 | 1614 | 41 | 1566 | 1531 | 29 | 5000 |  | 3 | 0.15 | 25 |  | -1.35 | 1518 | 1558 | 120.11 | 56.21 |  | 21 | 29 | 55 | Y |  | 2021-10-27 21:25 | 62 | 1095 | 25 | 24 | 25 | 26 | 26 | 26 | 25 | 24 | 24 | 24 | 23 | 21 | 21 | 21 | 24 | 26 | 21 | 26 | -0.11 | Y | 45 | Y | 0 |  |  |  | 1.185 |  |  |  | Y | Y | Y | Y | 180 | 0.48 | 62 | 101532 | 92566 | 8484 | 15300 | 14 | 2 |  | 2021-10-27 21:34 | 1518 | 114 |  | 33 | [16 empty] | 101.99 | 100 | 0 | 0 | 0 |  | 650 |  | Y | N | 0 | 0 | 0 |  | 651 |  | Y | N | Y |  |  | Y |  |  |  | BT180180 | H
B67174 | 2021-10-27 | 2 | D | TUNDISH교체전 | 8 | A | KST523 | 합금강 | C1 | BM#2 | 1596 | 46 | 1637 | 1554 | 40 | 7600 |  | 1 | 0.47 | 16 |  | -3.19 | 1576 | 1651 | 0 | 34.38 | 0 | 29 | 66 | 63 | Y |  | 2021-10-27 22:07 | 67 | 1101 | 8 | 9 | 20 | 25 | 27 | 29 | 29 | 29 | 28 | 27 | 26 | 25 | 23 | 21 | 24 | 29 | 21 | 29 | -0.2 | Y | 40 | Y | -0.4 | [7 empty] | N | N | N | N | 140 | 0.47 | 63 | 103093 | 94640 | 360 | 2000 | 12 | 2 |  | 2021-10-27 22:12 | 1576 | 122 |  | 21 | 11 |  | DA14667532344EA48E64D7AFE5F15B15 | 3481C23CCC604223B2B75BF042CA4D19 | 145B1ABCEEE64836B7BE10A3DFF4F328 | [11 empty] | 108.23 | 100 | 0 | 2540 | 0 |  | 450 | 300 | Y | Y | 0 | 2640 | 0 |  | 450 | 300 | Y | Y | N | [6 empty] | RB160.00 | C
A67764 | 2021-10-27 | 1 | D | TUNDISH교체전 | 15 | A | STB2 | 베어링강 | STB (SF) | BM#1 | 1617 | 42 | 1567 | 1540 | 31 | 5300 |  | 3 | 0.16 | 25 |  | -1.38 | 1526 | 1567 | 150.79 | 58.69 |  | 31 | 29 | 48 | Y |  | 2021-10-27 22:25 | 70 | 1100 | 20 | 20 | 25 | 30 | 32 | 33 | 33 | 33 | 33 | 32 | 31 | 31 |  | 31 | 30 | 33 | 31 | 33 | -0.05 | Y | 30 | Y | 0 |  |  |  | 1.163 |  |  |  | Y | N | N | M | 170 | 0.48 | 60 | 79253 | 93118 | 8532 | 1500 | 14 | 2 |  | 2021-10-27 22:34 | 1526 | 117 |  | 35 |  |  | FC60655BC0084CF38AB3CE9FD33240A4 | 445C2ED6354640058C639DB474FDCE30 | 6AE80CE981D540DD8ECFA4227FB0F6E0 |  |  | B702767103944384AAFC759C5DD3CC8F | 02D2DF228A7A481D893EF7EDAE63F40E | 106CEABACC3447C6AF3B35626BDA8942 |  | 9F9247C5E83547E393F9A0BE47895438 | 2EA0B4CFFD564495BFCF51D1DAAF21E7 | 625EC52E609444FFBE6BF63ABD98E9D5 |  |  | 79.17 | 100 | 0 | 3500 | 0 |  | 650 |  | Y | N | 0 | 3500 | 0 |  | 651 |  | Y | N | Y |  |  | Y |  |  |  | BT180180 | H
B67175 | 2021-10-27 | 2 | D | TUNDISH교체 | 1 | A | SCM440 | 합금강 | D | BM#2 | 1631 | 58 | 1645 | 1529 | 45 | 9200 |  | 1 | 0.53 | 16 |  | -2.89 | 1587 | 1659 | 0 | 47.29 | 0 | 5 | 66 | 53 | Y |  | 2021-10-27 23:13 | 91 | 1098 | -280 | -241 | 30 | 24 | 32 | 36 | 39 | 41 | 42 | 42 | 41 | 40 | 38 | 38 | 38 | 42 | 38 | 0 | -0.2 |  | 20 | Y | -0.4 |  | 2.09 | 1.96 |  |  |  |  | N | N | N | N | 220 | 0.47 | 62 | 96532 | 96328 | -378 | 14700 | 04 | 1 |  | 2021-10-27 23:18 | 1587 | 150 |  | 45 |  | * BUTT 타입롱노즐사용(슬리브타입.) * T/D FLUX 용탕부: 120 KG / 유탕부: 10KG 투입. | [14 empty] | 100.14 | 100 | 1040 | 0 | 0 |  | 650 | 400 | Y | N | 1020 | 0 | 0 |  | 650 | 400 | Y | N | N | [6 empty] | BM510510 | C
A67765 | 2021-10-27 | 1 | D | TUNDISH교체 | 1 | A | BP-AE10B35M | 탄소강 | B | BM#1 | 1690 | 39 | 1642 | 1619 | 25 | 4500 |  | 3 | 0.14 | 20 |  | -1.78 | 1591 | 1635 | 105.42 | 44.84 |  | 19 | 30 | 53 | Y |  | 2021-10-27 23:31 | 94 | 1099 | -272 | -265 | 25 | 25 | 28 | 32 | 36 | 38 | 39 | 40 | 40 | 40 |  | 40 | 35 | 40 | 40 | 40 | 0 |  | 10 | Y | 0 |  | 1.76 | 1.76 |  |  |  |  | N | N | N | N | 210 | 0.49 | 53 | 84610 | 86888 | 9162 | 15000 | 03 | 1 |  | 2021-10-27 23:45 | 1591 | 129 |  | 53 | 14 | *T/D FLUX 유:15KG 용:120KG | [14 empty] | 89.25 | 100 | 1000 | 0 | 0 |  | 0 |  | Y | Y | 1000 | 0 | 0 |  | 0 |  | Y | Y | N |  |  | Y |  |  |  | BT180180 | H
B67176 | 2021-10-27 | 2 | D |  | 2 | A | SCM440 | 합금강 | D | BM#2 | 1595 | 39 | 1621 | 1558 | 34 | 6500 |  | 1 | 0.47 | 16 |  | -2.25 | 1555 | 1618 | 0 | 43.91 | 0 | 11 | 61 | 67 | Y |  | 2021-10-28 00:12 | 59 | 1088 | 35 | 28 | 24 | 23 | 22 | 21 | 19 | 18 | 18 | 16 | 15 | 14 |  | 14 | 20 | 24 | 14 | 0 | -0.22 |  | 45 | Y | -0.2 |  |  |  | 1.03 |  |  |  | N | N | N | N | 220 | 0.52 | 61 | 96916 | 98562 | -912 | 15700 | 04 | 1 |  | 2021-10-28 00:16 | 1555 | 144 |  | 49 | [16 empty] | 98.49 | 100 | 0 | 0 | 0 |  | 650 | 400 | Y | N | 0 | 0 | 0 |  | 650 | 400 | Y | N | N | [6 empty] | RB170.00 | C
A67766 | 2021-10-27 | 1 | D |  | 2 | A | BP-AE10B35M | 탄소강 | B | BM#1 | 1593 | 40 | 1612 | 1537 | 29 | 5100 |  | 3 | 0.16 | 13 |  | -2.05 | 1576 | 1612 | 77.57 | 61.07 |  | 38 | 52 | 64 | Y |  | 2021-10-28 00:30 | 79 | 1100 | 40 | 36 | 32 | 31 | 31 | 30 | 30 | 30 | 29 | 29 | 29 | 29 |  | 29 | 31 | 32 | 29 | 30 | -0.03 |  | 45 | Y | 0 | [7 empty] | N | N | N | N | 200 | 0.5 | 54 | 84610 | 87872 | 7678 | 14500 | 03 | 1 |  | 2021-10-28 00:43 | 1576 | 117 |  | 48 | [16 empty] | 89.2 | 100 | 0 | 0 | 0 |  | 650 |  | Y | Y | 0 | 0 | 0 |  | 651 |  | Y | Y | N |  |  | Y |  |  |  | BT180180 | H
B67177 | 2021-10-27 | 2 | D |  | 3 | A | SCM440 | 합금강 | D | BM#2 | 1610 | 42 | 1602 | 1530 | 35 | 7100 |  | 1 | 0.48 | 16 |  | -2.36 | 1556 | 1610 | 0 | 23.35 | 0 | 36 | 78 | 52 | Y |  | 2021-10-28 01:25 | 60 | 1097 | 11 | 14 | 19 | 22 | 23 | 23 | 23 | 22 | 21 | 20 | 19 | 19 | 18 | 16 | 19 | 23 | 16 | 23 | -0.16 | Y | 45 | Y | -0.4 |  |  |  | 0.58 |  |  |  | Y | Y | Y | Y | 210 | 0.49 | 66 | 102144 | 101447 | -47 | 15300 | 04 | 1 |  | 2021-10-28 01:34 | 1556 | 128 |  | 37 | [16 empty] | 100.58 | 100 | 0 | 0 | 0 |  | 650 | 400 | Y | N | 0 | 0 | 0 |  | 650 | 400 | Y | N | N | [6 empty] | RB230.00 | C
A67767 | 2021-10-27 | 1 | D |  | 3 | A | BP-AE10B35M | 탄소강 | B | BM#1 | 1634 | 41 | 1609 | 1571 | 24 | 4200 |  | 3 | 0.16 | 14 |  | -2.6 | 1563 | 1609 | 73.88 | 108.87 |  | 21 | 30 | 64 | Y |  | 2021-10-28 01:40 | 66 | 1087 | 28 | 27 | 26 | 26 | 26 | 26 | 25 | 24 | 23 | 23 | 23 | 23 |  | 23 | 25 | 26 | 23 | 26 | -0.06 |  | 45 | Y | 0 | [7 empty] | N | N | N | N | 190 | 0.5 | 58 | 101532 | 92727 | 6023 | 15700 | 03 | 1 |  | 2021-10-28 01:51 | 1563 | 114 |  | 35 | [16 empty] | 101.84 | 100 | 0 | 0 | 0 |  | 650 |  | Y | Y | 0 | 0 | 0 |  | 651 |  | Y | Y | N |  |  | Y |  |  |  | BT180180 | C
A67768 | 2021-10-27 | 1 | D |  | 4 | A | BP-AE10B35M | 탄소강 | B | BM#1 | 1644 | 44 | 1591 | 1560 | 26 | 4400 |  | 3 | 0.16 | 13 |  | -1.06 | 1572 | 1591 | 73.32 | 28.45 |  | 31 | 30 | 57 | Y |  | 2021-10-28 02:35 | 75 | 1090 | 21 | 20 | 25 | 28 | 30 | 30 | 29 | 29 | 29 | 29 | 28 | 28 |  | 28 | 28 | 30 | 28 | 29 | -0.05 | Y | 40 | Y | 0 | [7 empty] | N | N | N | N | 180 | 0.5 | 60 | 84610 | 97077 | 7173 | 15100 | 03 | 1 |  | 2021-10-28 02:50 | 1572 | 107 |  | 38 | [16 empty] | 81.32 | 100 | 0 | 0 | 0 |  | 650 |  | Y | Y | 0 | 0 | 0 |  | 651 |  | Y | Y | N |  |  | Y |  |  |  | BT180180 | C
B67178 | 2021-10-27 | 2 | D |  | 4 | A | SCM440 | 합금강 | D | BM#2 | 1653 | 42 | 1601 | 1569 | 32 | 6100 |  | 1 | 0.42 | 16 |  | -2.11 | 1550 | 1600 | 0 | 11.47 | 0 | 29 | 67 | 68 | Y |  | 2021-10-28 02:33 | 54 | 1093 | 13 | 13 | 15 | 17 | 17 | 17 | 17 | 16 | 15 | 13 | 12 | 11 | 10 | 10 | 14 | 17 | 10 | 17 | -0.14 | Y | 50 | Y | -0.2 |  |  |  | 0.7 |  |  |  | Y | Y | Y | Y | 200 | 0.49 | 66 | 102144 | 102950 | -900 | 13400 | 04 | 1 |  | 2021-10-28 02:40 | 1550 | 124 |  | 36 | 19 | * 후 HEAT L/D 강제개공 ID : 306, 406 | [14 empty] | 99.99 | 100 | 0 | 0 | 0 |  | 651 | 400 | Y | N | 0 | 0 | 0 |  | 651 | 400 | Y | N | N | [6 empty] | RB300.00 | C
A67769 | 2021-10-27 | 1 | D |  | 5 | A | BP-AE10B35M | 탄소강 | B | BM#1 | 1621 | 39 | 1598 | 1550 | 27 | 4700 |  | 3 | 0.16 | 14 |  | -1.98 | 1562 | 1598 | 74.56 | 26.36 |  | 19 | 31 | 50 | Y |  | 2021-10-28 03:35 | 65 | 1095 | 27 | 27 | 26 | 27 | 27 | 27 | 27 | 27 | 26 | 26 | 26 | 26 | 25 | 25 | 26 | 27 | 25 | 27 | -0.03 | Y | 50 | Y | 0 | [7 empty] | N | N | N | N | 170 | 0.5 | 61 | 101532 | 96783 | 6967 | 15400 | 03 | 1 |  | 2021-10-28 03:42 | 1562 | 104 |  | 40 | [16 empty] | 10153200 | 100 | 0 | 0 | 0 |  | 650 |  | Y | Y | 0 | 0 | 0 |  | 651 |  | Y | Y | N |  |  | Y |  |  |  | BT180180 | C
B67179 | 2021-10-27 | 2 | D |  | 5 | A | SCM440 | 합금강 | D | BM#2 | 1607 | 45 | 1605 | 1549 | 39 | 7000 |  | 1 | 0.52 | 19 |  | -2.32 | 1560 | 1618 | 0 | 40.68 | 0 | 5 | 67 | 50 | N | 2 | 2021-10-28 03:45 | 64 | 1098 | 6 | 15 | 17 | 22 | 24 | 25 | 25 | 24 | 24 | 23 | 22 | 21 | 19 | 18 | 21 | 25 | 18 | 24 | -0.17 | Y | 40 | Y | -0.2 |  |  |  | 0.83 |  |  |  | Y | Y | Y | Y | 190 | 0.48 | 64 | 99936 | 100037 | 913 | 13100 | 04 | 1 |  | 2021-10-28 03:55 | 1560 | 124 |  | 32 | 15 | * L/D 강제개공 ID : 301, 401 | [14 empty] | 99.34 | 100 | 0 | 0 | 0 |  | 650 | 400 | Y | N | 0 | 0 | 0 |  | 650 | 400 | Y | N | N | [6 empty] | RB200.00 | C
A67770 | 2021-10-27 | 1 | B |  | 6 | A | BP-AE10B35M | 탄소강 | B | BM#1 | 1600 | 39 | 1604 | 1525 | 32 | 5500 |  | 3 | 0.16 | 14 |  | -2.1 | 1565 | 1604 | 75.89 | 63.66 |  | 38 | 53 | 61 | Y |  | 2021-10-28 04:39 | 68 | 1088 | 24 | 24 | 26 | 27 | 27 | 27 | 27 | 27 | 26 | 26 | 26 | 25 | 25 | 25 | 26 | 27 | 25 | 27 | -0.04 | Y | 45 | Y | 0 | [7 empty] | N | N | N | N | 210 | 0.5 | 60 | 101532 | 96808 | 7242 | 15200 | 03 | 1 |  | 2021-10-28 04:49 | 1565 | 106 |  | 37 | [16 empty] | 97.82 | 100 | 0 | 0 | 0 |  | 650 |  | Y | Y | 0 | 0 | 0 |  | 651 |  | Y | Y | N |  |  | Y |  |  |  | BT180180 | C
B67180 | 2021-10-27 | 2 | B |  | 6 | A | SCM440 | 합금강 | D | BM#2 | 1595 | 39 | 1605 | 1533 | 34 | 6900 |  | 1 | 0.55 | 20 |  | -2.52 | 1549 | 1618 | 0 | 113.83 | 0 | 11 | 62 | 64 | Y |  | 2021-10-28 04:56 | 53 | 1090 | 14 | 14 | 19 | 19 | 20 | 20 | 19 | 18 | 18 | 17 | 17 | 16 | 15 | 15 | 18 | 20 | 15 | 19 | -0.12 | Y | 40 | Y | -0.2 |  |  |  | 0.56 |  |  |  | Y | Y | Y | Y | 180 | 0.49 | 61 | 95648 | 95902 | 1148 | 15300 | 04 | 1 |  | 2021-10-28 05:14 | 1549 | 117 |  | 28 | 19 | [15 empty] | 98.56 | 100 | 0 | 0 | 0 |  | 650 | 400 | Y | N | 0 | 0 | 0 |  | 650 | 400 | Y | N | N |  |  |  | Y |  |  | RB280.00 | C
A67771 | 2021-10-27 | 1 | B |  | 7 | A | BP-AE10B35M | 탄소강 | B | BM#1 | 1608 | 40 | 1596 | 1543 | 28 | 4800 |  | 3 | 0.17 | 13 |  | -1.5 | 1570 | 1596 | 70.76 | 30.95 |  | 21 | 31 | 65 | Y |  | 2021-10-28 05:35 | 73 | 1089 | 23 | 23 | 24 | 25 | 27 | 28 | 28 | 28 | 28 | 28 | 28 | 27 | 27 | 26 | 27 | 28 | 26 | 28 | -0.05 | Y | 40 | Y | -0.2 | [7 empty] | N | N | N | N | 200 | 0.5 | 62 | 101532 | 100332 | 6668 | 16000 | 03 | 1 |  | 2021-10-28 05:42 | 1570 | 108 |  | 43 | [16 empty] | 94.62 | 100 | 0 | 0 | 0 |  | 650 |  | Y | Y | 0 | 0 | 0 |  | 651 |  | Y | Y | N |  |  | Y |  |  |  | BT180180 | C
B67181 | 2021-10-27 | 2 | B |  | 7 | A | SRD1 | 합금강 | D4 | BM#2 | 1571 | 42 | 1629 | 1551 | 36 | 7000 |  | 1 | 0.42 | 19 |  | -2.37 | 1565 | 1619 | 0 | 31.69 | 0 | 36 | 79 | 59 | Y |  | 2021-10-28 05:58 | 72 | 1097 | 16 | 24 | 31 | 34 | 35 | 35 | 35 | 33 | 33 | 32 | 30 | 29 | 28 | 28 | 30 | 35 | 28 | 35 | -0.17 | Y | 40 | Y | -0.2 | [7 empty] | N | N | N | N | 170 | 0.48 | 65 | 153066 | 99096 | -346 | 15500 | 04 | 1 |  | 2021-10-28 06:02 | 1565 | 118 |  | 28 | [16 empty] | 154.3 | 100 | 0 | 0 | 0 |  | 650 | 600 | Y | N | 0 | 0 | 0 |  | 650 | 600 | Y | N | N | [6 empty] | RB095.00 | C
A67772 | 2021-10-27 | 1 | B | TUNDISH교체전 | 8 | A | BP-AE10B35M | 탄소강 | B | BM#1 | 1612 | 30 | 1605 | 1545 | 24 | 4400 |  | 3 | 0.16 | 13 |  | -2.02 | 1569 | 1605 | 73.97 | 45.55 |  | 31 | 31 | 57 | Y |  | 2021-10-28 06:38 | 72 | 1090 | 26 | 26 | 26 | 27 | 28 | 28 | 28 | 28 | 28 | 28 | 28 |  |  | 28 | 27 | 28 | 28 | 28 | 0 |  | 30 | Y | 0 | [7 empty] | N | N | N | N | 190 | 0.5 | 56 | 81436 | 91155 | 7895 | 2000 | 03 | 1 |  | 2021-10-28 06:47 | 1569 | 102 |  | 44 |  |  |  | 44D6E3F03A8443878488F805C1282057 | 76622843998C4047B7E8D7B6BB9345AC | 139745F8163A403F93B896C6FAB73D9F | [10 empty] | 82.97 | 100 | 0 | 3000 | 0 |  | 650 |  | Y | Y | 0 | 3000 | 0 |  | 651 |  | Y | Y | N |  |  | Y |  |  |  | BT180180 | C
B67182 | 2021-10-27 | 2 | B |  | 8 | A | AE4140Q | 합금강 | D4 | BM#2 | 1609 | 41 | 1623 | 1598 | 31 | 5000 |  | 1 | 0.38 | 19 |  | -2.12 | 1555 | 1612 | 13.43 | 0 | 0 | 29 | 68 | 65 | Y |  | 2021-10-28 07:12 | 61 | 1111 | 23 | 25 | 27 | 28 | 28 | 28 | 27 | 26 | 25 | 24 | 22 | 21 |  | 21 | 26 | 28 | 21 | 28 | -0.16 | Y | 45 | Y | -0.2 |  |  |  | 0.74 |  |  |  | N | N | N | N | 170 | 0.49 | 62 | 34474 | 96636 | 2964 | 14000 | 04 | 1 |  | 2021-10-28 07:14 | 1555 | 111 |  | 20 | [16 empty] | 34.58 | 100 | 0 | 0 | 0 |  | 650 | 1100 | Y | Y | 0 | 0 | 0 |  | 650 | 1100 | Y | Y | Y | Y | [5 empty] | RB145.00 | C
A67773 | 2021-10-28 | 1 | B | TUNDISH교체 | 1 | A | SCR423PRH | 소입성보증강 | C2 | BM#1 | 1627 | 40 | 1637 | 1553 | 34 | 6300 |  | 3 | 0.15 | 20 |  | -2.02 | 1593 | 1643 | 0 | 180.73 |  | 19 | 32 | 55 | Y |  | 2021-10-28 07:58 | 90 | 1094 | -261 | 24 | 23 | 26 | 32 | 34 | 36 | 37 | 38 | 38 | 39 |  |  | 39 | 33 | 39 | 39 | 0 | 0 |  |  | Y | 0.2 |  | 1.95 | 1.82 |  |  |  |  | N | N | N | N | 150 | 0.5 | 56 | 84610 | 91228 | 7422 | 14900 | 17 | 2 |  | 2021-10-28 08:08 | 1593 | 119 |  | 44 |  | *T/D FLUX 유:10KG,용120KG | [14 empty] | 86.78 | 100 | 1000 | 0 | 0 |  | 410 |  | Y | N | 1000 | 0 | 0 |  | 411 |  | Y | Y | N |  |  | Y |  |  |  | BT180180 | C
B67183 | 2021-10-28 | 2 | B |  | 9 | B | AE4140Q | 합금강 | D4 | BM#2 | 1683 | 42 | 1632 | 1568 | 33 | 6000 |  | 1 | 0.33 | 20 |  | -2.15 | 1556 | 1616 | 14.71 | 0 | 0 | 5 | 68 | 58 | Y |  | 2021-10-28 08:17 | 62 | 1103 | 17 | 25 | 31 | 33 | 34 | 34 | 32 | 31 | 30 | 29 | 28 | 27 | 25 | 25 | 29 | 34 | 25 | 0 | -0.22 | Y | 40 | Y | -0.4 |  |  |  | 0.88 |  |  |  | N | N | N | Y | 220 | 0.47 | 63 | 97000 | 95516 | -166 | 14500 | 04 | 1 |  | 2021-10-28 08:20 | 1556 | 107 |  | 19 |  | * 크레인중량 불일치로 LD 잔강이월 못함.. SLAG 이월시킴 | [14 empty] | 102.81 | 100 | 0 | 0 | 0 |  | 650 | 1100 | Y | Y | 0 | 0 | 0 |  | 650 | 1100 | Y | Y | Y | Y | [5 empty] | RB200.00 | C
A67774 | 2021-10-28 | 1 | B |  | 2 | A | SCR423PRH | 소입성보증강 | C2 | BM#1 | 1625 | 36 | 1611 | 1545 | 29 | 5400 |  | 3 | 0.17 | 16 |  | -1.8 | 1565 | 1604 | 0 | 181.77 |  | 38 | 54 | 64 | Y |  | 2021-10-28 09:08 | 62 | 1098 | 39 | 36 | 28 | 24 | 22 | 20 | 19 | 18 | 18 | 17 | 16 | 16 | 16 | 16 | 21 | 28 | 16 | 16 | -0.24 |  | 50 | Y | 0 | [7 empty] | N | N | N | N | 140 | 0.52 | 59 | 101532 | 98654 | 8296 | 14400 | 17 | 2 |  | 2021-10-28 09:17 | 1565 | 104 |  | 31 | [16 empty] | 96.24 | 100 | 0 | 0 | 0 |  | 410 |  | Y | N | 0 | 0 | 0 |  | 411 |  | Y | Y | N |  |  | Y |  |  |  | BT180180 | C
B67184 | 2021-10-28 | 2 | B |  | 10 | A | AE4140Q | 합금강 | D4 | BM#2 | 1601 | 43 | 1633 | 1560 | 34 | 6600 |  | 1 | 0.36 | 21 |  | -2.42 | 1552 | 1622 | 21.1 | 0 | 0 | 11 | 63 | 65 | Y |  | 2021-10-28 09:28 | 58 | 1103 | 22 | 28 | 31 | 32 | 31 | 30 | 28 | 26 | 24 | 19 | 16 | 12 |  | 12 | 25 | 32 | 12 | 0 | -0.44 | Y | 45 | Y | -0.8 |  |  |  | 0.61 |  |  |  | N | N | N | Y | 210 | 0.47 | 63 | 94440 | 93760 |  | 14300 | 04 | 1 |  | 2021-10-28 09:34 | 1552 | 102 |  | 12 | [16 empty] | 64.42 | 100 | 0 | 0 | 0 |  | 650 | 1100 | Y | Y | 0 | 0 | 0 |  | 649 | 1100 | Y | Y | Y | Y | [5 empty] | RB200.00 | C
A67775 | 2021-10-28 | 1 | B |  | 3 | A | SCR423PRH | 소입성보증강 | C2 | BM#1 | 1630 | 43 | 1595 | 1543 | 39 | 5800 |  | 3 | 0.16 | 16 |  | -1.17 | 1571 | 1595 | 0 | 157.05 |  | 21 | 32 | 79 | Y |  | 2021-10-28 10:08 | 68 | 1085 | 17 | 15 | 22 | 25 | 27 | 27 | 27 | 27 | 27 | 27 | 26 | 26 |  | 26 | 25 | 27 | 26 | 27 | -0.03 | Y | 35 | Y | 0 | [7 empty] | N | N | N | N | 130 | 0.52 | 60 | 101532 | 97949 | 8201 | 14300 | 17 | 2 |  | 2021-10-28 10:17 | 1571 | 104 |  | 30 | [8 empty] | F4285626EA7443E9B2063933F34B752D | 5C333EDCE2EB495E8DE33BC721405334 | 33184498BF914C5F9660627D81CAF912 |  | B9E3F477ADA64771BBD3BCB28F2E68D4 | AF862827EC4A46848D0DE31F6316070F | E17EBEF8D8A34797879F6A275E8E9565 |  | 96.74 | 100 | 0 | 0 | 0 |  | 410 |  | Y | N | 0 | 0 | 0 |  | 411 |  | Y | Y | N |  |  | Y |  |  |  | BT180180 | C
B67185 | 2021-10-28 | 2 | B |  | 11 | A | AE4140Q | 합금강 | D4 | BM#2 | 1626 | 45 | 1633 | 1548 | 37 | 6700 |  | 1 | 0.34 | 19 |  | -2.02 | 1561 | 1618 | 14.51 | 0 | 0 | 36 | 80 | 68 | Y |  | 2021-10-28 10:34 | 67 | 1095 | 10 | 13 | 31 | 37 | 39 | 40 | 39 | 38 | 36 | 34 | 32 | 29 | 25 | 21 | 32 | 40 | 21 | 0 | -0.47 | Y | 40 | Y | -0.8 |  |  |  | 0.68 |  |  |  | N | N | N | N | 200 | 0.47 | 64 | 98997 | 97440 | 3060 | 14900 | 04 | 1 |  | 2021-10-28 10:34 | 1561 | 106 |  | 9 | [16 empty] | 98.46 | 100 | 0 | 0 | 0 |  | 650 | 1100 | Y | Y | 0 | 0 | 0 |  | 650 | 1100 | Y | Y | Y | Y | [5 empty] | RB125.00 | C
A67776 | 2021-10-28 | 1 | B |  | 4 | A | SCR423PRH | 소입성보증강 | C2 | BM#1 | 1633 | 41 | 1609 | 1565 | 28 | 4800 |  | 3 | 0.17 | 16 |  | -1.74 | 1571 | 1607 | 0 | 173.2 |  | 31 | 32 | 77 | Y |  | 2021-10-28 11:08 | 68 | 1097 | 24 | 23 | 27 | 29 | 30 | 30 | 30 | 29 | 28 | 27 | 27 | 26 | 27 | 27 | 28 | 30 | 26 | 30 | -0.11 | Y | 35 | Y | 0.2 | [7 empty] | N | N | N | N | 120 | 0.52 | 58 | 84610 | 97471 | 8079 | 14700 | 17 | 2 |  | 2021-10-28 11:18 | 1571 | 104 |  | 31 | [16 empty] | 80.97 | 100 | 0 | 0 | 0 |  | 410 |  | Y | N | 0 | 0 | 0 |  | 411 |  | Y | Y | N |  |  | Y |  |  |  | BT180180 | C
B67186 | 2021-10-28 | 2 | B | TUNDISH교체전 | 12 | A | AE4140Q | 합금강 | D4 | BM#2 | 1564 | 49 | 1598 | 1525 | 33 | 6900 |  | 1 | 0.32 | 18 |  | -2.03 | 1553 | 1596 | 3.25 | 0 | 0 | 29 | 69 | 73 | Y |  | 2021-10-28 11:40 | 59 | 1101 | 18 | 19 | 25 | 27 | 28 | 27 | 26 | 25 | 24 | 23 | 21 | 19 | 17 | 11 | 21 | 28 | 11 | 0 | -0.34 | Y | 50 | Y | -0.6 |  |  |  | 1.13 |  |  |  | N | N | N | N | 190 | 0.42 | 74 | 97354 | 92199 | 3051 | 2000 | 04 | 1 |  | 2021-10-28 11:44 | 1553 | 104 |  | 9 |  | * 전공정 요청으로 감속주입 0.40 이상공정 등록 및 생관통보 | C3E7D6D10CDC451581B9A526D8A1C374 | 4B0AE1661B0342D98566CD8600023C3F | C50A5531144B416196205F83A93F4BB0 | [11 empty] | 96.1 | 50 | 0 | 2800 | 0 |  | 650 | 1100 | Y | Y | 0 | 2600 | 0 |  | 650 | 1100 | Y | Y | Y | Y | [5 empty] | RB135.00 | C
A67777 | 2021-10-28 | 1 | B |  | 5 | A | SCR423PRH | 소입성보증강 | C2 | BM#1 | 1630 | 43 | 1608 | 1571 | 37 | 5200 |  | 3 | 0.17 | 16 |  | -1.81 | 1569 | 1608 | 0 | 233.69 |  | 19 | 33 | 57 | Y |  | 2021-10-28 12:10 | 66 | 1094 | 26 | 25 | 29 | 30 | 30 | 30 | 30 | 29 | 29 | 28 | 27 | 28 |  | 28 | 29 | 30 | 27 | 30 | -0.04 | Y | 40 | Y | 0.2 | [7 empty] | N | N | N | N | 110 | 0.52 | 58 | 101532 | 95595 | 9305 | 14500 | 17 | 2 |  | 2021-10-28 12:20 | 1569 | 107 |  | 29 | [16 empty] | 99.01 | 100 | 0 | 0 | 0 |  | 410 |  | Y | N | 0 | 0 | 0 |  | 411 |  | Y | Y | N |  |  | Y |  |  |  | BT180180 | C
B67187 | 2021-10-28 | 2 | C | TUNDISH교체 | 1 | A | SCM420HT | 소입성보증강 | C | BM#2 | 1592 | 45 | 1674 | 1574 | 38 | 7700 |  | 1 | 0.41 | 20 |  | -2.39 | 1591 | 1664 | 0 | 31.18 | 0 | 5 | 69 | 70 | Y |  | 2021-10-28 12:55 | 81 | 1096 | -332 | -73 | 30 | 25 | 30 | 36 | 37 | 37 | 37 | 35 | 32 | 28 |  | 28 | 30 | 37 | 28 | 37 | -0.36 |  | 25 | N | -0.8 | 0.7 | 2.19 | 2.19 |  |  |  |  | N | N | N | N | 150 | 0.5 | 59 | 97764 | 96574 | 76 | 14000 | 08 | 2 |  | 2021-10-28 12:57 | 1591 | 122 |  | 27 |  | * BUTT 타입롱노즐사용(슬리브타입.) * T/D FLUX 용탕부: 120 KG / 유탕부: 10KG 투입. | [14 empty] | 101 | 50 | 700 | 0 | 0 |  | 410 | 300 | Y | Y | 700 | 0 | 0 |  | 410 | 300 | Y | Y | N | [6 empty] | BM510510 | C
A67778 | 2021-10-28 | 1 | C |  | 6 | A | SCR423PRH | 소입성보증강 | C2 | BM#1 | 1616 | 38 | 1602 | 1537 | 32 | 5800 |  | 3 | 0.16 | 16 |  | -1.78 | 1565 | 1602 | 0 | 150.84 |  | 38 | 55 | 63 | Y |  | 2021-10-28 13:03 | 62 | 1095 | 26 | 27 | 27 | 27 | 27 | 27 | 26 | 25 | 24 | 24 | 24 | 23 | 22 | 22 | 26 | 27 | 22 | 27 | -0.1 |  | 50 | Y | -0.2 | [7 empty] | N | N | N | N | 100 | 0.52 | 58 | 101532 | 98274 | 7026 | 15500 | 17 | 2 |  | 2021-10-28 13:13 | 1565 | 101 |  | 34 | [16 empty] | 98.24 | 100 | 0 | 0 | 0 |  | 410 |  | Y | N | 0 | 0 | 0 |  | 411 |  | Y | Y | N |  |  | Y |  |  |  | BT180180 | C
B67188 | 2021-10-28 | 2 | C |  | 2 | A | SCM420HT | 소입성보증강 | C | BM#2 | 1606 | 45 | 1620 | 1552 | 36 | 7100 |  | 1 | 0.35 | 18 |  | 0 | 1625 | 1625 | 0 | 15.29 | 0 | 11 | 64 | 82 | Y |  | 2021-10-28 13:53 | 115 | 1097 | 20 | 18 | 19 | 20 | 20 | 19 | 19 | 18 | 16 | 15 | 13 | 12 | 10 | 10 | 17 | 20 | 10 | 20 | -0.22 | Y | 45 | N | -0.4 | [7 empty] | N | N | N | N | 140 | 0.52 | 64 | 96037 | 105034 | -2584 | 14200 | 08 | 2 |  | 2021-10-28 14:07 | 1625 | 123 |  | 30 | [16 empty] | 93.83 | 50 | 0 | 0 | 0 |  | 410 | 300 | Y | Y | 0 | 0 | 0 |  | 410 | 300 | Y | Y | N | [6 empty] | RB130.00 | C
A67779 | 2021-10-28 | 1 | C |  | 7 | B | SCR423PRH | 소입성보증강 | C2 | BM#1 | 1636 | 36 | 1605 | 1540 | 31 | 5800 |  | 3 | 0.15 | 17 |  | -1.38 | 1575 | 1605 | 0 | 149.77 |  | 21 | 33 | 54 | Y |  | 2021-10-28 14:01 | 72 | 1093 | 21 | 21 | 25 | 28 | 30 | 30 | 30 | 29 | 28 | 28 | 27 | 27 |  | 27 | 27 | 30 | 27 | 30 | -0.08 | Y | 35 | Y | 0 | [7 empty] | N | N | N | N | 150 | 0.52 | 57 | 84610 | 95022 | 6978 | 15200 | 17 | 2 |  | 2021-10-28 14:14 | 1575 | 103 |  | 37 |  | *클로깅 발생으로 몰드레벨 헌팅 5mm이상 이상재 생관통보 ID : 105 | [14 empty] | 84.15 | 100 | 0 | 0 | 0 |  | 410 |  | Y | N | 0 | 0 | 0 |  | 411 |  | Y | Y | N |  |  | Y |  |  |  | BT180180 | C
B67189 | 2021-10-28 | 2 | C |  | 3 | A | SCM420HT | 소입성보증강 | C | BM#2 | 1582 | 50 | 1656 | 1534 | 43 | 8700 |  | 1 | 0.43 | 19 |  | -2.25 | 1582 | 1644 | 0 | 22.25 | 0 | 36 | 81 | 67 | Y |  | 2021-10-28 15:06 | 72 | 1098 | 5 | 32 | 34 | 34 | 33 | 32 | 31 | 30 | 28 | 27 | 24 | 21 |  | 21 | 25 | 34 | 21 | 0 | -0.29 |  | 45 | Y | -0.6 | [7 empty] | N | N | N | N | 130 | 0.49 | 66 | 99126 | 102127 | -1027 | 15300 | 08 | 2 |  | 2021-10-28 15:09 | 1582 | 127 |  | 21 |  | *전공정 요청 감속주입 | [14 empty] | 98.14 | 46.15 | 0 | 0 | 0 |  | 411 | 300 | Y | Y | 0 | 0 | 0 |  | 410 | 300 | Y | Y | N | [6 empty] | RB130.00 | C
A67780 | 2021-10-28 | 1 | C |  | 8 | A | SCR423PRH | 소입성보증강 | C2 | BM#1 | 1655 | 38 | 1609 | 1589 | 26 | 4600 |  | 3 | 0.17 | 18 |  | -1.7 | 1569 | 1609 | 0 | 137.6 |  | 31 | 33 | 53 | Y |  | 2021-10-28 15:02 | 66 | 1092 | 25 | 26 | 28 | 29 | 28 | 28 | 26 | 25 | 25 | 24 | 24 | 24 |  | 24 | 26 | 29 | 24 | 28 | -0.11 | Y | 45 | Y | 0 | [7 empty] | N | N | N | N | 140 | 0.55 | 63 | 101532 | 111362 | -312 | 15000 | 17 | 2 |  | 2021-10-28 15:13 | 1569 | 102 |  | 33 |  | *전공정요청 L/D잔강 이월 안함-이상재등록 | [14 empty] | 92.68 | 100 | 0 | 0 | 0 |  | 410 |  | Y | N | 0 | 0 | 0 |  | 411 |  | Y | Y | N |  |  | N |  |  |  | BT180180 | C
B67190 | 2021-10-28 | 2 | C |  | 4 | A | SCM420HT | 소입성보증강 | C | BM#2 | 1598 | 38 | 1648 | 1574 | 33 | 6600 |  | 1 | 0.47 | 19 |  | -2.47 | 1562 | 1642 | 0 | 23.98 | 0 | 29 | 70 | 62 | Y |  | 2021-10-28 16:10 | 52 | 1097 | 18 | 16 | 17 | 19 | 19 | 18 | 16 | 16 | 14 | 12 | 11 | 10 | 8 | 8 | 15 | 19 | 8 | 16 | -0.24 | Y | 45 | Y | -0.4 | [7 empty] | Y | Y | Y | Y | 120 | 0.49 | 62 | 91462 | 95875 | 4975 | 14800 | 08 | 2 |  | 2021-10-28 16:13 | 1562 | 127 |  | 24 |  | *T/D온도 낮아서 L/D잔강 5톤 내림 | [14 empty] | 92.85 | 54.55 | 0 | 0 | 0 |  | 491 | 300 | Y | Y | 0 | 0 | 0 |  | 491 | 300 | Y | Y | N | [6 empty] | RB240.00 | C
A67781 | 2021-10-28 | 1 | C |  | 9 | A | SCR423PRH | 소입성보증강 | C2 | BM#1 | 1638 | 41 | 1604 | 1567 | 32 | 5300 |  | 3 | 0.16 | 18 |  | -1.68 | 1567 | 1604 | 0 | 136.33 |  | 19 | 34 | 49 | Y |  | 2021-10-28 16:08 | 64 | 1109 | 22 | 23 | 27 | 28 | 28 | 28 | 27 | 26 | 25 | 24 | 23 | 24 |  | 24 | 25 | 28 | 23 | 28 | -0.14 | Y | 35 | Y | 0.2 | [7 empty] | N | N | N | N | 130 | 0.55 | 59 | 118454 | 103243 | 1357 | 14900 | 17 | 2 |  | 2021-10-28 16:17 | 1567 | 103 |  | 32 |  | *전공정요청 L/D잔강 이월 안함-이상재등록 | [6 empty] | F6BAC8CF91C8497787A57E20A643F976 | 1148F178937B41B296D872672AB88EBE | 3A937807F5BE494D82548DD349921249 |  | BA9C67A33AC54C44AD7094E04E86EFC4 | 5BB46C6D0A7D4C9B99CAC377142E3DA3 | 0EFA104D410D4513A8831FC4E958E4C8 |  | 115.45 | 100 | 0 | 0 | 0 |  | 410 |  | Y | N | 0 | 0 | 0 |  | 411 |  | Y | Y | N |  |  | N |  |  |  | BT180180 | H
A67782 | 2021-10-28 | 1 | C | TUNDISH교체전 | 10 | A | SCR423PRH | 소입성보증강 | C2 | BM#1 | 1656 | 40 | 1617 | 1578 | 30 | 5100 |  | 3 | 0.16 | 18 |  | -2.21 | 1568 | 1617 | 0 | 158.81 |  | 38 | 56 | 63 | Y |  | 2021-10-28 17:15 | 65 | 1108 | 22 | 25 | 27 | 29 | 29 | 29 | 28 | 28 | 27 | 27 |  |  |  | 27 | 27 | 29 | 27 | 29 | -0.05 | Y | 30 | Y | 0 | [7 empty] | N | N | N | N | 120 | 0.55 | 56 | 99536 | 100903 | 947 | 2000 | 17 | 2 |  | 2021-10-28 17:23 | 1568 | 98 |  | 25 |  | *전공정요청 L/D잔강 이월 안함-이상재등록 |  | 77BD73E9C7064BE4A8FF8F7EB98DC341 | AD765F5940AF48F5AD3F6B4E6D4602EA | [11 empty] | 98.99 | 100 | 0 | 3000 | 0 |  | 410 |  | Y | N | 0 | 3000 | 0 |  | 411 |  | Y | Y | N | [6 empty] | BT180180 | C
B67191 | 2021-10-28 | 2 | C |  | 5 | A | SCM420HT | 소입성보증강 | C | BM#2 | 1530 | 41 | 1649 | 1619 | 38 | 7600 |  | 1 | 0.47 | 19 |  | -2.31 | 1572 | 1642 | 0 | 20.84 | 0 | 5 | 70 | 39 | Y |  | 2021-10-28 17:37 | 62 | 1091 | 5 | 17 | 25 | 29 | 31 | 31 | 30 | 30 | 29 | 28 | 27 | 26 | 25 | 22 | 26 | 31 | 22 | 0 | -0.2 | Y | 45 | Y | -0.6 | [7 empty] | Y | Y | Y | Y | 110 | 0.47 | 66 | 95829 | 98265 | 1685 | 15700 | 08 | 2 |  | 2021-10-28 17:31 | 1572 | 116 |  | -1 | 13 | [15 empty] | 95.88 | 50 | 0 | 0 | 0 |  | 491 | 300 | Y | Y | 0 | 0 | 0 |  | 491 | 300 | Y | Y | N | [6 empty] | RB280.00 | C
B67192 | 2021-10-28 | 2 | C |  | 6 | A | SCM420HT | 소입성보증강 | C | BM#2 | 1604 | 44 | 1637 | 1520 | 40 | 8400 |  | 1 | 0.39 | 18 |  | -2.26 | 1572 | 1628 | 0 | 16.91 | 0 | 11 | 65 | 49 | Y |  | 2021-10-28 18:30 | 62 | 1099 | 20 | 22 | 24 | 26 | 26 | 26 | 25 | 23 | 22 | 21 | 20 | 19 | 18 | 16 | 22 | 26 | 16 | 26 | -0.2 | Y | 50 | Y | -0.4 | [7 empty] | N | N | N | N | 100 | 0.47 | 68 | 96074 | 100709 | -259 | 15500 | 08 | 2 |  | 2021-10-28 18:32 | 1572 | 109 |  | 13 |  | *빅사이즈 후속 | [14 empty] | 95.69 | 53.85 | 0 | 0 | 0 |  | 411 | 300 | Y | Y | 0 | 0 | 0 |  | 411 | 300 | Y | Y | N | [6 empty] | RB150.00 | C
A67783 | 2021-10-28 | 1 | C | TUNDISH교체 | 1 | A | SP-AE1541M | 합금강 | D1 | BM#1 | 1655 | 40 | 1632 | 1604 | 25 | 4500 |  | 3 | 0.16 | 21 |  | -1.71 | 1585 | 1629 | 0 | 243.49 |  | 21 | 34 | 63 | Y |  | 2021-10-28 18:17 | 92 | 1091 | -19 | 28 | 25 | 31 | 34 | 37 | 38 | 39 | 40 | 40 | 41 |  |  | 41 | 33 | 41 | 41 | 0 | 0 |  |  | Y | 0.2 |  | 2.04 | 2.04 |  |  |  |  | N | N | N | N | 210 | 0.47 | 56 | 84610 | 88132 | 4768 | 15200 | 16 | 1 |  | 2021-10-28 18:27 | 1585 | 121 |  | 47 |  | *T/D FLUX 유:10,용:120kg | [14 empty] | 92.52 | 100 | 700 | 0 | 0 |  | 650 |  | Y | N | 700 | 0 | 0 |  | 650 |  | Y | N |  |  | Y |  |  |  |  | BT180180 | H
B67193 | 2021-10-28 | 2 | C |  | 7 | A | SCM420HT | 소입성보증강 | C | BM#2 | 1601 | 43 | 1639 | 1532 | 38 | 7400 |  | 1 | 0.39 | 18 |  | -2.39 | 1576 | 1631 | 0 | 14.16 | 0 | 36 | 82 | 58 | Y |  | 2021-10-28 19:55 | 66 | 1095 | 12 | 19 | 27 | 30 | 30 | 31 | 31 | 30 | 28 | 27 | 27 | 27 | 26 | 25 | 27 | 31 | 25 | 30 | -0.15 | Y | 40 | Y | -0.2 | [7 empty] | N | N | N | N | 150 | 0.47 | 66 | 97743 | 99734 | 866 | 15400 | 08 | 2 |  | 2021-10-28 19:43 | 1576 | 101 |  | -4 |  | *전공정 요청 감속주입 | [6 empty] | 0FE93635011D4D32B43103F2AB359429 | E8AA4699559C414E94DBAFBD9521E45A | 768446F912154AFAA1A261ACE091862E |  | 30F6FC01EAD04B90851AFFD9C7F506B4 | 252F2BE914AB4651B966156E484D74FB | F6B65592A3424FD19B052B0B0C85B375 |  | 97.5 | 46.15 | 0 | 0 | 0 |  | 412 | 300 | Y | Y | 0 | 0 | 0 |  | 411 | 300 | Y | Y | N | [6 empty] | RB140.00 | C
A67784 | 2021-10-28 | 1 | C |  | 2 | A | SP-AE1541M | 합금강 | D1 | BM#1 | 1647 | 40 | 1609 | 1583 | 26 | 4600 |  | 3 | 0.17 | 19 |  | -1.51 | 1571 | 1606 | 0 | 231.15 |  | 31 | 34 | 72 | Y |  | 2021-10-28 19:15 | 78 | 1103 | 41 | 35 | 32 | 31 | 30 | 30 | 30 | 30 | 29 | 29 | 28 | 27 | 27 | 27 | 31 | 32 | 27 | 30 | -0.1 |  | 50 | Y | 0 | [7 empty] | N | N | N | N | 200 | 0.5 | 61 | 101532 | 99231 | 5000 | 15000 | 16 | 1 |  | 2021-10-28 19:29 | 1571 | 119 |  | 46 | [16 empty] | 98.57 | 100 | 0 | 0 | 0 |  | 0 |  | Y | N | 0 | 0 | 0 |  | 0 |  | Y | N |  |  | Y |  |  |  |  | BT180180 | H
A67785 | 2021-10-28 | 1 | A |  | 3 | A | SP-AE1541M | 합금강 | D1 | BM#1 | 1670 | 41 | 1580 | 1594 | 22 | 3800 |  | 3 | 0.15 | 18 |  | -1.49 | 1559 | 1595 | 0 | 163.64 |  | 19 | 35 | 51 | Y |  | 2021-10-28 20:18 | 66 | 1097 | 27 | 23 | 24 | 24 | 24 | 24 | 25 | 24 | 24 | 24 | 24 | 23 |  | 23 | 24 | 25 | 23 | 24 | -0.02 | Y | 25 | Y | -0.2 | [7 empty] | N | N | N | N | 190 | 0.51 | 60 | 84610 | 94965 | 4985 | 14960 | 16 | 1 |  | 2021-10-28 20:25 | 1559 | 120 |  | 45 | [16 empty] | 85.42 | 100 | 0 | 0 | 0 |  | 650 |  | Y | N | 0 | 0 | 0 |  | 651 |  | Y | N |  |  | Y |  |  |  |  | BT180180 | C
B67194 | 2021-10-28 | 2 | A |  | 8 | A | SCM420HT | 소입성보증강 | C | BM#2 | 1576 | 41 | 1650 | 1542 | 38 | 6900 |  | 1 | 0.4 | 18 |  | -2.37 | 1582 | 1636 | 0 | 12.58 | 0 | 29 | 71 | 75 | Y |  | 2021-10-28 20:42 | 72 | 1102 | 23 | 22 | 29 | 32 | 33 | 34 | 33 | 32 | 32 | 31 | 30 | 29 | 27 | 21 | 29 | 34 | 21 | 32 | -0.26 | Y | 50 | Y | -0.6 | [7 empty] | N | N | N | N | 140 | 0.41 | 73 | 93642 | 92963 | 437 | 16000 | 08 | 2 |  | 2021-10-28 20:49 | 1582 | 105 |  | 17 |  | *전공정 요청 20%이상 감속주입,이상공정 등록 및 생관통보 | [14 empty] | 100.85 | 100 | 0 | 0 | 0 |  | 412 | 300 | Y | Y | 0 | 0 | 0 |  | 411 | 300 | Y | Y | N | [6 empty] | RB110.00 | C
A67786 | 2021-10-28 | 1 | A |  | 4 | A | SP-AE1541M | 합금강 | D1 | BM#1 | 1635 | 39 | 1587 | 1575 | 28 | 5000 |  | 3 | 0.14 | 18 |  | -1.32 | 1561 | 1591 | 0 | 157 |  | 38 | 57 | 59 | Y |  | 2021-10-28 21:16 | 68 | 1096 | 22 | 21 | 22 | 24 | 24 | 24 | 25 | 24 | 24 | 24 | 23 | 23 | 23 | 23 | 23 | 25 | 23 | 24 | -0.07 | Y | 30 | Y | 0 | [7 empty] | N | N | N | N | 180 | 0.51 | 60 | 101532 | 100233 | 4967 | 15730 | 16 | 1 |  | 2021-10-28 21:23 | 1561 | 123 |  | 48 | [16 empty] | 97.07 | 100 | 0 | 0 | 0 |  | 650 |  | Y | N | 0 | 0 | 0 |  | 651 |  | Y | N |  |  | Y |  |  |  |  | BT180180 | C
B67195 | 2021-10-28 | 2 | A |  | 9 | A | SCM420HT | 소입성보증강 | C | BM#2 | 1633 | 38 | 1657 | 1579 | 34 | 6300 |  | 1 | 0.45 | 18 |  | -2.3 | 1585 | 1643 | 0 | 21.97 | 0 | 5 | 71 | 63 | Y |  | 2021-10-28 21:50 | 75 | 1099 | 19 | 22 | 26 | 30 | 32 | 32 | 32 | 31 | 30 | 29 | 27 | 25 | 24 | 21 | 27 | 32 | 21 | 32 | -0.2 | Y | 55 | Y | -0.4 | [7 empty] | N | N | N | N | 130 | 0.4 | 76 | 111800 | 96361 | 89 | 15800 | 08 | 2 |  | 2021-10-28 21:52 | 1585 | 118 |  | 23 |  | *전공정 요청 20%이상감속주입 이상공정등록 및 생관통보 | [14 empty] | 116.28 | 100 | 0 | 0 | 0 |  | 411 | 300 | Y | Y | 0 | 0 | 0 |  | 411 | 300 | Y | Y | N | [6 empty] | RB120.00 | C
A67787 | 2021-10-28 | 1 | A |  | 5 | A | SP-AE1541M | 합금강 | D1 | BM#1 | 1617 | 41 | 1595 | 1556 | 24 | 4600 |  | 3 | 0.15 | 19 |  | -1.64 | 1556 | 1595 | 0 | 106.26 |  | 21 | 35 | 40 | Y |  | 2021-10-28 22:22 | 63 | 1109 | 23 | 23 | 22 | 24 | 24 | 24 | 24 | 24 | 23 | 23 | 23 | 22 | 22 | 22 | 23 | 24 | 22 | 24 | -0.04 | Y | 45 | Y | 0 | [7 empty] | N | N | N | N | 170 | 0.51 | 61 | 101532 | 99090 | 5010 | 15810 | 16 | 1 |  | 2021-10-28 22:31 | 1556 | 113 |  | 44 | [16 empty] | 99.15 | 100 | 0 | 0 | 0 |  | 650 |  | Y | N | 0 | 0 | 0 |  | 651 |  | Y | N |  |  | Y |  |  |  |  | BT180180 | H
B67196 | 2021-10-28 | 2 | A |  | 10 | A | SCM420HT | 소입성보증강 | C | BM#2 | 1587 | 55 | 1638 | 1622 | 32 | 4700 |  | 1 | 0.43 | 18 |  | -2.45 | 1570 | 1635 | 0 | 25.96 | 0 | 11 | 66 | 59 | Y |  | 2021-10-28 23:11 | 60 | 1090 | 18 | 24 | 28 | 30 | 31 | 31 | 30 | 30 | 29 | 28 | 27 | 25 |  | 25 | 28 | 31 | 25 | 30 | -0.17 | Y | 35 | Y | -0.4 | [7 empty] | N | N | N | N | 120 | 0.49 | 60 | 94632 | 93308 | -258 | 15700 | 08 | 2 |  | 2021-10-28 23:12 | 1570 | 119 |  | 18 |  | *전공정 지연 감속주입 | [14 empty] | 101.75 | 100 | 0 | 0 | 0 |  | 411 | 300 | N | Y | 0 | 0 | 0 |  | 412 | 300 | N | Y | N | [6 empty] | RB120.00 | C
A67788 | 2021-10-28 | 1 | A |  | 6 | A | SP-AE1541M | 합금강 | D1 | BM#1 | 1607 | 41 | 1593 | 1557 | 24 | 4700 |  | 3 | 0.15 | 18 |  | -1.28 | 1565 | 1593 | 0 | 103.96 |  | 31 | 35 | 47 | Y |  | 2021-10-28 23:18 | 72 | 1101 | 21 | 19 | 24 | 26 | 28 | 29 | 28 | 28 | 28 | 28 | 27 | 26 | 26 | 26 | 26 | 29 | 26 | 28 | -0.05 | Y | 35 | Y | 0 | [7 empty] | N | N | N | N | 210 | 0.51 | 60 | 101532 | 100378 | 4972 | 14730 | 16 | 1 |  | 2021-10-28 23:27 | 1565 | 119 |  | 51 |  | *랜싱 | [6 empty] | B472578871414ACDAF75FD75192F3D11 | AB439F23C5D842879CDDD35342A731E0 | A55128C693B84581BCC4E713B742B64E |  | 776B192886434D66AE60AE3022E7F206 | 8C49C43B1C004887AE8023E19A668777 | 89E13A2F67584B9BA44E85EFD610AEB8 |  | 96.79 | 100 | 0 | 0 | 0 |  | 650 |  | Y | N | 0 | 0 | 0 |  | 651 |  | Y | N |  |  | Y |  |  |  |  | BT180180 | H
B67197 | 2021-10-28 | 2 | A | TUNDISH교체전 | 11 | A | SCM420HT | 소입성보증강 | C | BM#2 | 1601 | 42 | 1636 | 1565 | 34 | 6600 |  | 1 | 0.41 | 19 |  | -2.29 | 1575 | 1637 | 0 | 22.03 | 0 | 36 | 83 | 84 | Y |  | 2021-10-29 00:16 | 65 | 1098 | 22 | 28 | 33 | 36 | 37 | 37 | 36 | 35 | 34 | 33 | 31 | 30 | 28 | 25 | 32 | 37 | 25 | 0 | -0.27 | Y | 45 | Y | -0.6 | [7 empty] | N | N | N | N | 110 | 0.46 | 67 | 103840 | 98287 | -287 | 2500 | 08 | 2 |  | 2021-10-29 00:18 | 1575 | 105 |  | 15 |  | *교체 첫HEAT LD 온도 74개로 낮아 램핑다운 빠르게함. 테일부 1000MM추가절단 요청. 램핑다운 시간 9분 | E2259AF835734CA284A124761BB9CBE4 | 9D4E714D5E5646128393098A3CCF69A7 | [12 empty] | 104.05 | 100 | 0 | 3500 | 0 |  | 411 | 300 | Y | Y | 0 | 3500 | 0 |  | 411 | 300 | Y | Y | N | [6 empty] | RB110.00 | C
A67789 | 2021-10-28 | 1 | A |  | 7 | A | SP-AE1541M | 합금강 | D1 | BM#1 | 1625 | 50 | 1610 | 1576 | 35 | 6100 |  | 3 | 0.2 | 18 |  | -1.53 | 1572 | 1610 | 0 | 8.78 |  | 37 | 1 | 23556 | Y |  | 2021-10-29 00:29 | 79 | 1201 | 25 | 26 | 26 | 28 | 29 | 29 | 29 | 30 | 29 | 29 | 29 | 28 | 29 | 29 | 28 | 30 | 28 | 29 | 0 | Y | 20 | Y | 0.2 | [7 empty] | N | N | N | N | 200 | 0.51 | 60 | 101532 | 99176 |  | 15250 | 16 | 1 |  | 2021-10-29 00:39 | 1572 | 126 |  | 42 | [16 empty] | 64.53 | 100 | 0 | 0 | 0 |  | 650 |  | Y | N | 0 | 0 | 0 |  | 651 |  | Y | N |  |  | Y | N |  |  |  | BT180180 | H
B67198 | 2021-10-28 | 2 | A | TUNDISH교체 | 1 | A | AE1038M2 | 탄소강 | B | BM#2 | 1610 | 47 | 1658 | 1518 | 42 | 8400 |  | 1 | 0.4 | 21 |  | -2.73 | 1571 | 1648 | 0 | 30.29 | 0 | 29 | 72 | 71 | Y |  | 2021-10-29 01:34 | 74 | 1099 | -248 | -231 | 33 | 23 | 27 | 31 | 33 | 34 | 35 | 35 | 35 | 35 |  | 35 | 32 | 35 | 35 | 35 | 0 |  | 15 | Y | 0 | 0.8 | 1.99 | 1.93 |  |  |  |  | N | N | N | N | 220 | 0.48 | 55 | 98614 | 89425 | 4225 | 14500 | 10 | 1 |  | 2021-10-29 01:40 | 1571 | 118 |  | 24 |  | * BUTT 타입롱노즐사용(슬리브타입.) * T/D FLUX 용탕부: 120 KG / 유탕부: 10KG 투입. * LD 출발 온도 낮아 (74개) (대기시간30분) 0.20 주속스타트로 헤드부 500MM추가절단 요청.<L/D온도확인후 프리히터 정치로 1380으로 가열> | [14 empty] | 104.96 | 100 | 1200 | 0 | 0 |  | 651 | 400 | Y | N | 1200 | 0 | 0 |  | 650 | 400 | Y | N | N | Y | [5 empty] | RB110.00 | C
A67790 | 2021-10-28 | 1 | A | TUNDISH교체전 | 8 | A | SP-AE1541M | 합금강 | D1 | BM#1 | 1626 | 41 | 1601 | 1563 | 33 | 5800 |  | 3 | 0.17 | 18 |  | -1.36 | 1568 | 1601 | 0 | 178.37 |  | 38 | 58 | 46 | Y |  | 2021-10-29 01:26 | 75 | 1100 | 28 | 28 | 30 | 31 | 32 | 33 | 32 | 32 | 32 | 31 | 30 | 30 | 30 | 30 | 31 | 33 | 30 | 32 | -0.05 | Y | 35 | Y | 0 | [7 empty] | N | N | N | N | 190 | 0.5 | 62 | 97040 | 99937 | 5013 | 2000 | 16 | 1 |  | 2021-10-29 01:47 | 1568 | 128 |  | 46 |  |  | 5364F2B38D244E44AA606DF254E6C9E5 | B0B9E9FE41D2469780EA2850506C2E30 | B7F35F0D60E04D77A8FFB467F3E9B995 | [11 empty] | 9704000 | 100 | 0 | 2500 | 0 |  | 650 |  | Y | N | 0 | 2500 | 0 |  | 651 |  | Y | N |  |  | Y |  |  |  |  | BT180180 | H
B67199 | 2021-10-28 | 2 | A |  | 2 | A | AE1038M2 | 탄소강 | B | BM#2 | 1623 | 37 | 1636 | 1571 | 32 | 5100 |  | 1 | 0.46 | 16 |  | -2.4 | 1573 | 1625 | 0 | 20.83 | 0 | 5 | 72 | 79 | Y |  | 2021-10-29 02:19 | 76 | 1097 | 32 | 32 | 33 | 34 | 35 | 36 | 35 | 35 | 34 | 33 | 32 | 31 | 30 | 30 | 33 | 36 | 30 | 35 | -0.17 | Y | 35 | Y | -0.2 | [7 empty] | N | N | N | N | 220 | 0.5 | 59 | 94560 | 94728 | 3022 | 15200 | 10 | 1 |  | 2021-10-29 02:21 | 1573 | 114 |  | 36 | [16 empty] | 96.89 | 100 | 0 | 0 | 0 |  | 650 | 400 | Y | N | 0 | 0 | 0 |  | 651 | 400 | Y | N | N | Y | [5 empty] | RB110.00 | C
A67791 | 2021-10-28 | 1 | A | TUNDISH교체 | 1 | A | 15CRMO5HM | 소입성보증강 | C1 | BM#1 | 1593 | 44 | 1636 | 1551 | 38 | 7600 |  | 3 | 0.14 | 21 |  | -1.24 | 1606 | 1636 | 0 | 155.6 |  | 21 | 36 | 51 | Y |  | 2021-10-29 02:50 | 93 | 1099 | 11 | -367 | -364 | -341 | 23 | 17 | 13 | 20 | 24 | 28 | 29 | 30 | 31 | 32 | 26 | 32 | 32 | 32 | 0 |  | 10 | Y | 0 |  | 2.6 | 2.48 | 1.38 |  |  |  | N | N | N | N | 150 | 0.45 | 64 | 101532 | 97938 | 6962 | 15000 | 15 | 2 |  | 2021-10-29 03:14 | 1606 | 128 |  | 49 | 33 | *FLUX 120KG/10KG *첫Heat 수소측정치 OVER되어 이상재 등록및 생관통보-ID:101.102.201.202 | [14 empty] | 97.35 | 100 | 1000 | 0 | 0 |  | 650 |  | Y | Y | 1000 | 0 | 0 |  | 651 |  | Y | Y | N |  |  | Y |  |  |  | BT180180 | H
B67200 | 2021-10-28 | 2 | A |  | 3 | A | AE1038M2 | 탄소강 | B | BM#2 | 1615 | 42 | 1631 | 1527 | 35 | 6300 |  | 1 | 0.45 | 16 |  | -2.57 | 1559 | 1617 | 0 | 16.88 | 0 | 11 | 67 | 66 | Y |  | 2021-10-29 03:31 | 62 | 1102 | 28 | 27 | 27 | 28 | 28 | 28 | 27 | 26 | 25 | 24 | 23 | 22 | 21 | 21 | 25 | 28 | 21 | 28 | -0.16 | Y | 45 | Y | -0.2 | [7 empty] | N | N | N | N | 210 | 0.5 | 60 | 86680 | 91964 | 3086 | 14000 | 10 | 1 |  | 2021-10-29 03:33 | 1559 | 112 |  | 24 |  | *전공정 지연 감속주입 | [14 empty] | 90.95 | 100 | 0 | 0 | 0 |  | 651 | 400 | Y | N | 0 | 0 | 0 |  | 650 | 400 | Y | N | N | Y | [5 empty] | RB110.00 | H
A67792 | 2021-10-28 | 1 | A |  | 2 | A | 15CRMO5HM | 소입성보증강 | C1 | BM#1 | 1627 | 41 | 1630 | 1568 | 33 | 5900 |  | 3 | 0.18 | 17 |  | -1.75 | 1593 | 1630 | 0 | 136.28 |  | 31 | 36 | 71 | Y |  | 2021-10-29 03:48 | 80 | 1098 | 31 | 31 | 27 | 27 | 28 | 29 | 29 | 29 | 28 | 28 | 28 | 27 | 27 | 27 | 28 | 29 | 27 | 29 | -0.05 | Y | 40 | Y | 0 | [7 empty] | N | N | N | N | 140 | 0.47 | 64 | 84610 | 96854 | 6996 | 14700 | 15 | 2 |  | 2021-10-29 04:05 | 1593 | 125 |  | 57 | [16 empty] | 81.63 | 100 | 0 | 0 | 0 |  | 650 |  | Y | Y | 0 | 0 | 0 |  | 651 |  | Y | Y | N |  |  | Y |  |  |  | BT180180 | H
B67201 | 2021-10-28 | 2 | A | 연주종료 | 4 | A | AE1038M2 | 탄소강 | B | BM#2 | 1649 | 44 | 1624 | 1581 | 28 | 4700 |  | 1 | 0.46 | 15 |  | -2.32 | 1565 | 1616 | 0 | 15.34 | 0 | 36 | 84 | 62 | Y |  | 2021-10-29 04:30 | 68 | 1099 | 17 | 16 | 26 | 31 | 32 | 33 | 33 | 32 | 31 | 29 | 29 | 27 | 26 | 23 | 28 | 33 | 23 | 0 | -0.25 | Y | 40 | Y | -0.6 | [7 empty] | N | N | N | N | 200 | 0.5 | 63 | 86680 | 101952 | -2002 | 2000 | 10 | 1 |  | 2021-10-29 04:37 | 1565 | 104 |  | 24 |  | * 전공정 요청 L/D잔강이월 미실시 이상공정등록 * 연주종료 : 06시 11분 | 1108A212413645CE9380D9B3C982C34B | FBFB406494434D899E518D4D097870E0 | 2253D3F8E5E64E598A8EC0B68EBC8217 |  |  | ADEC0621340C4F1DB24ADFB542E2F0EB | D4A0BF0B73B54C89AAC9403426441AB6 |  |  | 768D9776538546B4B57C8150FC3532D3 | CA7A39F8347E4E36999D16CE5181E457 |  |  |  | 86.59 | 100 | 0 | 3200 | 0 |  | 650 | 400 | Y | N | 0 | 3600 | 0 |  | 651 | 400 | Y | N | N | N | [5 empty] | RB110.00 | H
A67793 | 2021-10-28 | 1 | B |  | 3 | B | 15CRMO5HM | 소입성보증강 | C1 | BM#1 | 1636 | 41 | 1629 | 1570 | 34 | 6000 |  | 3 | 0.15 | 19 |  | -1.5 | 1591 | 1629 | 0 | 183.71 |  | 37 | 2 | 66 | Y |  | 2021-10-29 05:01 | 78 | 1101 | 26 | 20 | 23 | 25 | 25 | 26 | 25 | 26 | 25 | 23 | 25 | 25 | 24 | 24 | 24 | 26 | 23 | 26 | -0.15 | Y | 20 | Y | -0.2 | [7 empty] | N | N | N | N | 130 | 0.47 | 64 | 101532 | 94919 | 6981 | 13600 | 15 | 2 |  | 2021-10-29 05:24 | 1591 | 131 |  | 50 |  | *L/D강제개공으로 나탕주입ID:106.206 | [14 empty] | 100.38 | 100 | 0 | 0 | 0 |  | 650 |  | Y | Y | 0 | 0 | 0 |  | 651 |  | Y | Y | N |  |  | Y |  |  |  | BT180180 | H
A67794 | 2021-10-28 | 1 | B |  | 4 | B | 15CRMO5HM | 소입성보증강 | C1 | BM#1 | 1646 | 57 | 1619 | 1592 | 42 | 7700 |  | 3 | 0.16 | 16 |  | -1.86 | 1594 | 1633 | 0 | 225.38 |  | 38 | 59 | 63 | N | 2 | 2021-10-29 06:13 | 81 | 1100 | 23 | 23 | 30 | 32 | 34 | 34 | 35 | 35 | 34 | 34 | 34 | 33 | 32 | 31 | 32 | 35 | 31 | 34 | -0.11 | Y | 35 | Y | -0.2 | [7 empty] | N | N | N | N | 120 | 0.47 | 66 | 101532 | 102332 | 7818 | 14300 | 15 | 2 |  | 2021-10-29 06:24 | 1594 | 141 |  | 43 |  | *L/D강제개공으로 나탕주입ID:101.201 | [6 empty] | 5DD8AEC22A3F4928A9E0E67316AC5F9A | FFFAD1B754C54E3B9E60230BB0BB92BB | 527B8721C31E4EC0A58504E539D0DF2F |  | 20048949FAC94C549E0E359507C12FF6 | 93ABDA8C0CD84ED1BC646C15998D850E | C236A0A652004648A9BC2AF7C48B4EFA |  | 92.85 | 100 | 0 | 0 | 0 |  | 650 |  | Y | Y | 0 | 0 | 0 |  | 651 |  | Y | Y | N |  |  | Y |  |  |  | BT180180 | H
A67795 | 2021-10-29 | 1 | B |  | 5 | A | 15CRMO5HM | 소입성보증강 | C1 | BM#1 | 1647 | 43 | 1621 | 1579 | 36 | 6100 |  | 3 | 0.18 | 16 |  | -1.45 | 1591 | 1621 | 0 | 174.9 |  | 21 | 37 | 63 | Y |  | 2021-10-29 07:28 | 78 | 1099 | 29 | 30 | 31 | 31 | 32 | 32 | 32 | 32 | 31 | 31 | 31 | 30 | 30 | 30 | 31 | 32 | 30 | 32 | -0.05 | Y | 40 | Y | 0 | [7 empty] | N | N | N | N | 110 | 0.47 | 60 | 84610 | 92354 | 8246 | 15000 | 15 | 2 |  | 2021-10-29 07:37 | 1591 | 113 |  | 38 | 33 | [15 empty] | 85.55 | 100 | 0 | 0 | 0 |  | 650 |  | Y | Y | 0 | 0 | 0 |  | 651 |  | Y | Y | N |  |  | Y |  |  |  | BT180180 | H
A67796 | 2021-10-29 | 1 | B |  | 6 | A | 15CRMO5HM | 소입성보증강 | C1 | BM#1 | 1609 | 47 | 1618 | 1560 | 37 | 7400 |  | 3 | 0.18 | 16 |  | -1.08 | 1593 | 1618 | 0 | 197.55 |  | 31 | 37 | 72 | Y |  | 2021-10-29 08:38 | 80 | 1095 | 29 | 29 | 33 | 37 | 38 | 38 | 37 | 37 | 37 | 37 | 37 | 36 | 35 | 35 | 36 | 38 | 35 | 37 | -0.04 | Y | 45 | Y | -0.2 | [7 empty] | N | N | N | N | 100 | 0.47 | 64 | 101532 | 97984 | 8266 | 15800 | 15 | 2 |  | 2021-10-29 08:46 | 1593 | 110 |  | 29 | [16 empty] | 96.7 | 100 | 0 | 0 | 0 |  | 650 |  | Y | Y | 0 | 0 | 0 |  | 651 |  | Y | Y | N |  |  | Y |  |  |  | BT180180 | H
A67797 | 2021-10-29 | 1 | B |  | 7 | A | 15CRMO5HM | 소입성보증강 | C1 | BM#1 | 1612 | 43 | 1618 | 1534 | 38 | 7500 |  | 3 | 0.19 | 16 |  | -0.92 | 1599 | 1618 | 0 | 225.17 |  | 37 | 3 | 79 | Y |  | 2021-10-29 09:47 | 86 | 1098 | 34 | 35 | 39 | 41 | 43 | 44 | 44 | 43 | 43 | 42 | 42 | 41 |  | 41 | 41 | 44 | 41 | 43 | -0.05 | Y | 35 | Y | -0.2 | [7 empty] | N | N | N | N | 150 | 0.47 | 61 | 84610 | 91317 | 8333 | 15100 | 15 | 2 |  | 2021-10-29 09:57 | 1599 | 109 |  | 26 | 10 | [15 empty] | 86.03 | 100 | 0 | 0 | 0 |  | 650 |  | Y | Y | 0 | 0 | 0 |  | 651 |  | Y | Y | N |  |  | Y |  |  |  | BT180180 | H
B67206 | 2021-10-29 | 2 | B | 연주시작 | 1 | A | SM45CB | 탄소강 | SM45C | BM#2 | 1611 | 49 | 1638 | 1539 | 40 | 7900 |  | 1 | 0.45 | 17 |  | -2.29 | 1576 | 1631 | 0 | 23.9 | 0 | 38 | 60 | 58 | Y |  | 2021-10-29 10:56 | 83 | 1072 | -318 | -224 | 33 | 28 | 30 | 33 | 36 | 38 | 39 | 39 | 39 | 38 | 37 | 37 | 36 | 39 | 37 | 39 | -0.09 |  | 20 | Y | -0.2 |  | 1.98 | 1.98 |  |  |  |  | N | N | N | N | 220 | 0.49 | 60 | 93224 | 99870 | -2270 | 14900 | 02 | 2 |  | 2021-10-29 10:59 | 1576 | 110 |  | 17 |  | * BUTT 타입롱노즐사용(슬리브타입.) * T/D FLUX 용탕부: 120 KG / * 유탕부: 10KG 투입. * 연주 시작 : 11시 15분 * 터렛 회전 조건 기준에서 벗어나 대기시간 지연으로 조기 주입 추가절단 500 실시 | DEEFE111B23042D6A5473B118077E445 | 149DE0A418D34887A231A210798AD830 | 5CAAAFBE6272442CA6EE1557C3F1BB37 | [11 empty] | 95.61 | 100 | 1200 | 0 | 0 |  | 651 | 400 | N | N | 1200 | 0 | 0 |  | 651 | 400 | N | N | N | [6 empty] | RB110.00 | H
A67798 | 2021-10-29 | 1 | B | 잔강최소화전 | 8 | A | 15CRMO5HM | 소입성보증강 | C1 | BM#1 | 1649 | 45 | 1628 | 1556 | 36 | 6400 |  | 3 | 0.2 | 16 |  | -1.66 | 1594 | 1628 | 0 | 183.3 |  | 19 | 37 | 96 | Y |  | 2021-10-29 10:48 | 81 | 1097 | 41 | 40 | 39 | 38 | 39 | 38 | 38 | 38 | 37 | 36 | 36 | 36 | 36 | 36 | 38 | 39 | 36 | 38 | -0.06 | Y | 50 | Y | 0 | [7 empty] | N | N | N | N | 140 | 0.47 | 60 | 97077 | 91532 | 7668 | 3000 | 15 | 2 |  | 2021-10-29 10:55 | 1594 | 106 |  | 28 |  | *T/D잔강 실측 2TON 램핑다운 시간 16:33 | [14 empty] | 98.51 | 100 | 0 | 3100 | 0 |  | 650 |  | Y | Y | 0 | 3100 | 0 |  | 651 |  | Y | Y | N |  |  | Y |  |  |  | BT180180 | H
B67207 | 2021-10-29 | 2 | B |  | 2 | A | SM45CB | 탄소강 | SM45C | BM#2 | 1632 | 42 | 1625 | 1535 | 36 | 6200 |  | 1 | 0.42 | 15 |  | -2.33 | 1563 | 1619 | 0 | 22.41 | 0 | 36 | 85 | 251 | Y |  | 2021-10-29 11:47 | 70 | 1098 | 33 | 32 | 33 | 34 | 35 | 34 | 34 | 32 | 32 | 31 | 29 | 28 | 32 | 32 | 32 | 35 | 28 | 34 | -0.2 | Y | 35 | Y | 0.8 | [7 empty] | N | N | N | N | 220 | 0.5 | 60 | 98400 | 95438 | -1388 | 13700 | 02 | 2 |  | 2021-10-29 11:52 | 1563 | 110 |  | 28 | [16 empty] | 104.57 | 50 | 0 | 0 | 0 |  | 650 | 400 | N | N | 0 | 0 | 0 |  | 651 | 400 | N | N | N | [6 empty] | RB110.00 | H
A67799 | 2021-10-29 | 1 | B | 잔강최소화 | 9 | A | BP-SCM420HT | 소입성보증강 | C | BM#1 | 1644 | 45 | 1645 | 1573 | 38 | 6600 |  | 3 | 0.22 | 18 |  | -2.04 | 1593 | 1639 | 0 | 225.3 |  | 21 | 38 | 78 | Y |  | 2021-10-29 11:58 | 83 | 1096 | 38 | 35 | -168 | -213 | -218 | 31 | 33 | 34 | 36 | 36 | 36 | 36 | 36 | 35 | 14 | 36 | 35 | 36 | -0.03 | Y | 30 | Y | -0.2 | [7 empty] | N | N | N | N | 130 | 0.49 | 73 | 101532 | 104610 | 9240 | 14300 | 15 | 2 |  | 2021-10-29 12:05 | 1593 | 107 |  | 19 | [16 empty] | 90.98 | 100 | 2500 | 0 | 0 |  | 650 |  | Y | Y | 2500 | 0 | 0 |  | 651 |  | Y | Y | N |  |  | Y | Y |  |  | BT180180 | H
B67208 | 2021-10-29 | 2 | C |  | 3 | A | SM45CB | 탄소강 | SM45C | BM#2 | 1607 | 38 | 1608 | 1545 | 27 | 5100 |  | 1 | 0.38 | 15 |  | -2.25 | 1552 | 1596 | 0 | 19.97 | 0 | 11 | 69 | 81 | Y |  | 2021-10-29 12:46 | 59 | 1095 | 21 | 20 | 20 | 55 | 21 | 19 | 18 | 17 | 15 | 13 | 12 | 10 | 9 | 9 | 19 | 55 | 9 | 0 | -1.02 |  | 45 | Y | -0.2 | [7 empty] | N | N | N | N | 210 | 0.46 | 66 | 95965 | 96601 | -101 | 15000 | 02 | 2 |  | 2021-10-29 12:50 | 1552 | 104 |  | 30 |  | * 전공정 요청으로 감속주입 0.40 이상공정 등록 및 생관통보 ID: 302~306,402~407 | [14 empty] | 99.24 | 46.15 | 0 | 0 | 0 |  | 649 | 400 | N | N | 0 | 0 | 0 |  | 651 | 400 | N | N | N | [6 empty] | RB170.00 | C
A67800 | 2021-10-29 | 1 | C |  | 10 | A | BP-SCM420HT | 소입성보증강 | C | BM#1 | 1604 | 43 | 1632 | 1522 | 59 | 7300 |  | 3 | 0.21 | 16 |  | -1.95 | 1589 | 1632 | 0 | 175.62 |  | 31 | 38 | 64 | Y |  | 2021-10-29 12:51 | 79 | 1094 | 34 | 37 | 40 | 43 | 43 | 43 | 43 | 43 | 43 | 42 | 42 |  |  | 42 | 41 | 43 | 42 | 43 | -0.03 | Y | 35 | Y | 0 | [7 empty] | N | N | N | N | 120 | 0.55 | 53 | 84610 | 95069 | 7831 | 13800 | 15 | 2 |  | 2021-10-29 13:15 | 1589 | 114 |  | 40 | 11 | [15 empty] | 82.91 | 100 | 0 | 0 | 0 |  | 650 |  | Y | Y | 0 | 0 | 0 |  | 651 |  | Y | Y | N |  |  | Y |  |  |  | BT180180 | H
A67801 | 2021-10-29 | 1 | C |  | 11 | A | BP-SCM420HT | 소입성보증강 | C | BM#1 | 1599 | 42 | 1616 | 1549 | 32 | 6000 |  | 3 | 0.19 | 17 |  | -1.48 | 1582 | 1614 | 0 | 228.76 |  | 37 | 4 | 64 | Y |  | 2021-10-29 13:56 | 72 | 1098 | 43 | 43 | 39 | 37 | 37 | 36 | 35 | 34 | 34 | 34 | 33 | 33 |  | 33 | 36 | 39 | 33 | 34 | -0.13 |  | 45 | Y | 0 | [7 empty] | N | N | N | N | 110 | 0.55 | 55 | 101532 | 92985 | 6965 | 14000 | 15 | 2 |  | 2021-10-29 14:10 | 1582 | 109 |  | 29 |  | *산소랜싱 | [14 empty] | 102.87 | 100 | 0 | 0 | 0 |  | 650 |  | Y | Y | 0 | 0 | 0 |  | 651 |  | Y | Y | N |  |  | Y |  |  |  | BT180180 | H
B67209 | 2021-10-29 | 2 | C |  | 4 | A | SM45CB | 탄소강 | SM45C | BM#2 | 1631 | 37 | 1605 | 1531 | 30 | 5600 |  | 1 | 0.32 | 15 |  | -2.28 | 1552 | 1597 | 0 | 21.05 | 0 | 5 | 74 | 94 | Y |  | 2021-10-29 13:51 | 59 | 1103 | 5 | 8 | 10 | 13 | 14 | 15 | 14 | 14 | 13 | 11 | 10 | 9 | 8 | 8 | 11 | 15 | 8 | 14 | -0.2 | Y | 35 | Y | -0.2 | [7 empty] | Y | Y | Y | Y | 200 | 0.47 | 63 | 141392 | 91878 | 1772 | 14400 | 02 | 2 |  | 2021-10-29 14:00 | 1552 | 110 |  | 31 |  | *연연주 혼탕부 성분확인 ID:307~309,406~408 | [14 empty] | 151.46 | 52.94 | 0 | 0 | 0 |  | 650 | 700 | N | N | 0 | 0 | 0 |  | 651 | 700 | N | N | N | [6 empty] | RB220.00 | C
A67802 | 2021-10-29 | 1 | C | TUNDISH교체전 | 12 | A | BP-SCM420HT | 소입성보증강 | C | BM#1 | 1614 | 48 | 1618 | 1536 | 36 | 6700 |  | 3 | 0.19 | 16 |  | -1.9 | 1577 | 1618 | 0 | 223.3 |  | 19 | 38 | 65 | Y |  | 2021-10-29 15:00 | 67 | 1100 | 31 | 33 | 36 | 36 | 36 | 36 | 36 | 35 | 34 | 34 | 34 |  |  | 34 | 35 | 36 | 34 | 36 | -0.04 |  | 40 | Y | 0 | [7 empty] | N | N | N | N | 100 | 0.55 | 54 | 84461 | 98020 | 6930 | 2000 | 15 | 2 |  | 2021-10-29 15:07 | 1577 | 106 |  | 21 |  |  |  | E67CBC4B70924DC3A9CBAFD5504C8E46 | 0ADFC725E15242F0828B7D0BA36EA91D | [11 empty] | 80.59 | 100 | 0 | 3000 | 0 |  | 650 |  | Y | Y | 0 | 3200 | 0 |  | 651 |  | Y | Y | N |  |  | Y |  |  |  | BT180180 | H
B67210 | 2021-10-29 | 2 | C |  | 5 | B | SM45C | 탄소강 | SM45C | BM#2 | 1615 | 39 | 1613 | 1548 | 31 | 5800 |  | 1 | 0.41 | 15 |  | -2.45 | 1558 | 1611 | 0 | 18.72 | 0 | 38 | 61 | 50 | Y |  | 2021-10-29 14:54 | 65 | 1088 | 3 | 14 | 19 | 24 | 25 | 26 | 26 | 26 | 25 | 24 | 23 | 21 | 20 | 19 | 21 | 26 | 19 | 26 | -0.17 | Y | 40 | Y | -0.2 | [7 empty] | Y | Y | Y | Y | 190 | 0.47 | 66 | 42840 | 100236 | 1164 | 14600 | 02 | 2 |  | 2021-10-29 15:01 | 1558 | 115 |  | 32 |  | *연연주 혼탕부 성분확인 ID:301.401 | [14 empty] | 42.37 | 50 | 0 | 0 | 0 |  | 650 | 700 | Y | N | 0 | 0 | 0 |  | 651 | 700 | Y | N | N | [6 empty] | RB240.00 | C
A67803 | 2021-10-29 | 1 | C | TUNDISH교체 | 1 | A | SHPG2 | 소입성보증강 | C | BM#1 | 1641 | 45 | 1643 | 1562 | 36 | 7000 |  | 3 | 0.19 | 20 |  | -1.72 | 1606 | 1650 | 0 | 228.98 |  | 21 | 39 | 54 | Y |  | 2021-10-29 15:56 | 98 | 1091 | -379 | 29 | 31 | 32 | 38 | 42 | 45 | 45 | 46 | 47 | 48 | 48 |  | 48 | 42 | 48 | 48 | 0 | 0 |  | 5 | Y | 0 |  | 2.24 | 2.11 |  |  |  |  | N | N | N | N | 150 | 0.52 | 59 | 84610 | 99830 | 5020 | 14500 | 05 | 1 |  | 2021-10-29 16:03 | 1606 | 125 |  | 42 |  | *T/D FLUX 유:10,용:120kg | [14 empty] | 81.43 | 100 | 700 | 0 | 0 |  | 410 |  | Y | Y | 700 | 0 | 0 |  | 411 |  | Y | Y | Y |  | Y |  |  |  |  | BT180180 | H
B67211 | 2021-10-29 | 2 | C |  | 6 | A | SM45C | 탄소강 | SM45C | BM#2 | 1598 | 35 | 1618 | 1547 | 32 | 5700 |  | 1 | 0.4 | 16 |  | -2.68 | 1552 | 1612 | 0 | 23.02 | 0 | 36 | 86 | 49 | Y |  | 2021-10-29 16:18 | 59 | 1097 | 17 | 17 | 25 | 27 | 27 | 27 | 28 | 27 | 26 | 25 | 25 | 24 | 22 | 21 | 25 | 28 | 21 | 27 | -0.2 | Y | 35 | Y | -0.2 | [7 empty] | Y | Y | Y | Y | 180 | 0.47 | 66 | 152806 | 96087 | 3013 | 13900 | 02 | 2 |  | 2021-10-29 16:26 | 1552 | 99 |  | 15 |  | *연연주 혼탕부 성분확인 ID:308~310,408~410 | [6 empty] | 256FE26E081A4D5D8C955719182370B6 | 6D42CBE197D14E5F92B5869533C79F47 | FAB984A16AE84A16B3158013B69C104A |  | 522226AED69D4DC8AE1C67B39C073C49 | 88C66A6FB7A041AA98406DE4AFA675F1 | B79836CAD0B24671AB80469001D306FD |  | 156.64 | 55 | 0 | 0 | 0 |  | 650 | 700 | Y | N | 0 | 0 | 0 |  | 650 | 700 | Y | N | N | [6 empty] | RB130.00 | C
A67804 | 2021-10-29 | 1 | C |  | 2 | A | SHPG2 | 소입성보증강 | C | BM#1 | 1609 | 47 | 1616 | 1537 | 38 | 7700 |  | 3 | 0.2 | 17 |  | -1.72 | 1582 | 1619 | 0 | 205.75 |  | 31 | 39 | 49 | Y |  | 2021-10-29 17:04 | 74 | 1109 | 46 | 41 | 35 | 34 | 32 | 31 | 29 | 29 | 28 | 28 | 27 | 25 | 24 | 24 | 31 | 35 | 24 | 0 | -0.22 |  | 50 | Y | -0.2 | [7 empty] | N | N | N | N | 140 | 0.55 | 58 | 101532 | 103047 | 5003 | 15600 | 05 | 1 |  | 2021-10-29 17:29 | 1582 | 115 |  | 34 | 10 | [15 empty] | 94.19 | 100 | 0 | 0 | 0 |  | 410 |  | Y | Y | 0 | 0 | 0 |  | 411 |  | Y | Y | Y |  | Y |  |  |  |  | BT180180 | H
B67212 | 2021-10-29 | 2 | C |  | 7 | B | SM45CR2 | 탄소강 | SM45CR2 | BM#2 | 1644 | 36 | 1631 | 1554 | 33 | 5800 |  | 1 | 0.37 | 15 |  | -2.61 | 1554 | 1613 | 1.46 | 12.58 | 0 | 11 | 70 | 66 | Y |  | 2021-10-29 17:34 | 60 | 1091 | 16 | 26 | 29 | 30 | 32 | 30 | 30 | 30 | 29 | 28 | 27 | 25 | 24 | 24 | 27 | 32 | 24 | 30 | -0.2 | Y | 40 | Y | -0.2 | [7 empty] | Y | Y | Y | N | 170 | 0.47 | 64 | 33120 | 96774 | 2126 | 15900 | 02 | 2 |  | 2021-10-29 17:36 | 1554 | 108 |  | 6 |  | *연연주 혼탕부 성분확인 ID:301.401 *전공정 요청 L/D 잔강이월 미실시,이상공정 등록 및 생관통보 | [14 empty] | 33.71 | 50 | 0 | 0 | 0 |  | 650 | 400 | Y | Y | 0 | 0 | 0 |  | 650 | 400 | Y | Y | N | [6 empty] | RB130.00 | C
A67805 | 2021-10-29 | 1 | C |  | 3 | A | SHPG2 | 소입성보증강 | C | BM#1 | 1633 | 41 | 1626 | 1591 | 29 | 5500 |  | 3 | 0.17 | 19 |  | -1.5 | 1580 | 1616 | 0 | 242.27 |  | 37 | 5 | 62 | Y |  | 2021-10-29 18:00 | 72 | 1095 | 24 | 23 | 26 | 29 | 30 | 29 | 30 | 30 | 30 | 29 | 28 | 27 | 28 | 28 | 28 | 30 | 27 | 30 | -0.09 | Y | 35 | Y | 0 | [7 empty] | Y | Y | Y | Y | 130 | 0.47 | 67 | 115729 | 97775 | 5025 | 14300 | 05 | 1 |  | 2021-10-29 18:11 | 1580 | 118 |  | 37 |  | *준빅사이즈 | [14 empty] | 113.13 | 100 | 0 | 0 | 0 |  | 490 |  | Y | Y | 0 | 0 | 0 |  | 491 |  | Y | Y | Y |  | Y |  |  |  |  | BT180180 | C
B67213 | 2021-10-29 | 2 | C |  | 8 | A | SM45CR2 | 탄소강 | SM45CR2 | BM#2 | 1628 | 37 | 1611 | 1598 | 30 | 4800 |  | 1 | 0.42 | 15 |  | -2.93 | 1554 | 1619 | 1.9 | 10.46 | 0 | 5 | 75 | 74 | Y |  | 2021-10-29 18:32 | 60 | 1100 | 24 | 26 | 26 | 27 | 26 | 25 | 24 | 23 | 22 | 21 | 20 | 18 | 17 | 14 | 22 | 27 | 14 | 26 | -0.24 | Y | 55 | Y | -0.2 | [7 empty] | Y | Y | Y | N | 170 | 0.4 | 78 | 93792 | 100863 | 487 | 16000 | 02 | 2 |  | 2021-10-29 18:36 | 1554 | 97 |  | 12 |  | *전공정 요청 L/D 잔강이월 미실시,이상공정 등록 및 생관통보 *전공정 요청 20%이상 감속주입,이상공정 등록 및 생관통보 | [14 empty] | 92.41 | 53.85 | 0 | 0 | 300 |  | 650 | 400 | Y | Y | 0 | 0 | 300 |  | 650 | 400 | Y | Y | N | [6 empty] | RB114.30 | C
A67806 | 2021-10-29 | 1 | C | 유사강종연연주 | 4 | A | FPA-SHPG2 | 소입성보증강 | C | BM#1 | 1632 | 45 | 1614 | 1573 | 30 | 5800 |  | 3 | 0.17 | 19 |  | -1.44 | 1580 | 1614 | 0 | 223.54 |  | 19 | 39 | 70 | Y |  | 2021-10-29 18:59 | 72 | 1109 | 25 | 23 | 23 | 23 | 24 | 24 | 24 | 23 | 22 | 22 | 20 | 20 | 19 | 19 | 23 | 24 | 19 | 24 | -0.12 | Y | 40 | Y | -0.2 | [8 empty] | N | N | Y | 120 | 0.47 | 60 | 84610 | 93532 | 4968 | 14700 | 05 | 1 |  | 2021-10-29 19:05 | 1580 | 127 |  | 47 |  | *준BIG SIZE 후속 HEAT 준BIG SIZE 주속적용 | [14 empty] | 8461000 | 100 | 0 | 0 | 0 |  | 0 |  | Y | Y | 0 | 0 | 0 |  | 0 |  | Y | Y | Y |  | Y |  |  |  |  | BT180180 | H
B67214 | 2021-10-29 | 2 | C | TUNDISH교체전 | 9 | B | SM45CR2 | 탄소강 | SM45CR2 | BM#2 | 1576 | 40 | 1643 | 1552 | 34 | 7000 |  | 1 | 0.38 | 17 |  | -3.23 | 1558 | 1635 | 0.09 | 18.09 | 0 | 29 | 74 | 662 | Y |  | 2021-10-29 19:47 | 64 | 1090 | 11 | 10 | 17 | 22 | 25 | 25 | 24 | 23 | 23 | 22 | 20 | 20 | 17 | 16 | 20 | 25 | 16 | 0 | -0.2 | Y | 45 | Y | -0.2 | [7 empty] | Y | N | N | N | 220 | 0.48 | 66 | 115502 | 100349 | 1201 | 2000 | 02 | 2 |  | 2021-10-29 19:54 | 1558 | 115 |  | 17 |  | *전공정 요청 L/D 잔강이월 미실시,이상공정 등록 및 생관통보 | 615E73EA499D485A8DD37E431924FD42 | 60D58427183B4A649AE9386C37B807F1 | [12 empty] | 114.13 | 100 | 0 | 3500 | 0 |  | 650 | 400 | Y | Y | 0 | 3820 | 0 |  | 651 | 400 | Y | Y | N | [7 empty] | C
A67807 | 2021-10-29 | 1 | C |  | 5 | A | FPA-SHPG2 | 소입성보증강 | C | BM#1 | 1626 | 40 | 1613 | 1576 | 32 | 6000 |  | 3 | 0.18 | 19 |  | -1.63 | 1579 | 1618 | 0 | 243.14 |  | 21 | 40 | 38 | Y |  | 2021-10-29 20:02 | 71 | 1092 | 17 | 18 | 22 | 25 | 27 | 28 | 28 | 27 | 27 | 26 | 26 | 25 |  | 25 | 25 | 28 | 25 | 27 | -0.05 | Y | 30 | Y | -0.2 | [8 empty] | N | N | Y | 110 | 0.55 | 56 | 101532 | 98261 | 4989 | 14500 | 05 | 1 |  | 2021-10-29 20:09 | 1579 | 124 |  | 46 | [16 empty] | 98.48 | 100 | 0 | 0 | 0 |  | 410 |  | Y | Y | 0 | 0 | 0 |  | 411 |  | Y | Y | Y |  | Y |  |  |  |  | BT180180 | H
B67215 | 2021-10-29 | 2 | A | TUNDISH교체 | 1 | A | SNCM8 | 합금강 | SNCM439계 | BM#2 | 1622 | 44 | 1648 | 1591 | 39 | 8100 |  | 1 | 0.43 | 21 |  | -2.51 | 1573 | 1648 | 0 | 20.78 | 0 | 38 | 62 | 128 | Y |  | 2021-10-29 20:52 | 84 | 1107 | -364 | -70 | 17 | 19 | 20 | 25 | 29 | 30 | 32 | 33 | 33 | 33 | 33 | 31 | 29 | 33 | 31 | 33 | -0.1 |  | 20 | Y | -0.4 | 1.1 | 1.92 | 1.92 |  |  |  |  | N | N | N | N | 220 | 0.49 | 63 | 93071 | 98732 | 1868 | 15700 | 18 | 1 |  | 2021-10-29 20:59 | 1573 | 137 |  | 40 |  | * T/D FLUX 용탕부: 120 KG / 유탕부: 10KG 투입. * BUTT 타입롱노즐사용(슬리브타입.) | [14 empty] | 92.7 | 100 | 700 | 0 | 0 |  | 651 | 400 | Y | Y | 700 | 0 | 0 |  | 651 | 400 | Y | Y | Y |  |  |  | Y |  |  | BT180180 | H
A67808 | 2021-10-29 | 1 | A |  | 6 | A | FPA-SHPG2 | 소입성보증강 | C | BM#1 | 1610 | 50 | 1611 | 1545 | 40 | 7600 |  | 3 | 0.18 | 17 |  | -1.54 | 1576 | 1611 | 0 | 16.76 |  | 31 | 40 | 39 | Y |  | 2021-10-29 21:10 | 68 | 1095 | 24 | 23 | 27 | 30 | 31 | 31 | 31 | 30 | 30 | 29 | 28 | 28 | 27 | 27 | 29 | 31 | 27 | 31 | -0.1 | Y | 40 | Y | -0.2 | [8 empty] | N | N | Y | 100 | 0.55 | 58 | 101532 | 103857 | 4893 | 15210 | 05 | 1 |  | 2021-10-29 21:30 | 1576 | 119 |  | 35 | [16 empty] | 93.32 | 100 | 0 | 0 | 0 |  | 410 |  | Y | Y | 0 | 0 | 0 |  | 411 |  | Y | Y | Y |  | Y |  |  |  |  | BT180180 | H
A67809 | 2021-10-29 | 1 | A |  | 7 | A | FPA-SHPG2 | 소입성보증강 | C | BM#1 | 1607 | 50 | 1613 | 1528 | 37 | 7300 |  | 3 | 0.17 | 18 |  | -1.27 | 1584 | 1613 | 0 | 202.12 |  | 37 | 6 | 46 | Y |  | 2021-10-29 22:16 | 76 | 1100 | 25 | 31 | 35 | 38 | 38 | 38 | 39 | 38 | 38 | 37 | 37 | 37 |  | 37 | 36 | 39 | 37 | 38 | -0.08 | Y | 25 | Y | 0 | [8 empty] | N | N | Y | 150 | 0.55 | 57 | 101532 | 100746 | 4954 | 15190 | 05 | 1 |  | 2021-10-29 22:23 | 1584 | 112 |  | 29 | 12 | [15 empty] | 96.97 | 100 | 0 | 0 | 0 |  | 410 |  | Y | Y | 0 | 0 | 0 |  | 411 |  | Y | Y | Y |  | Y |  |  |  |  | BT180180 | H
B67216 | 2021-10-29 | 2 | A |  | 2 | A | SNCM8 | 합금강 | SNCM439계 | BM#2 | 1660 | 39 | 1641 | 1547 | 34 | 7000 |  | 1 | 0.45 | 19 |  |  | 1551 |  | 0 | 0.3 | 0 | 11 | 71 | 67 | Y |  | 2021-10-29 21:51 | 62 | 1091 | 30 | 26 | 25 | 24 | 23 | 23 | 22 | 22 | 21 | 20 | 19 | 17 | 15 | 15 | 22 | 25 | 15 | 0 | -0.18 |  | 55 | Y | -0.4 |  |  |  | 0.88 |  |  |  | Y | Y | Y | N | 220 | 0.45 | 67 | 156260 | 94021 | 1329 | 16200 | 18 | 1 |  | 2021-10-29 21:57 | 1551 | 145 |  | 46 |  | *연연주 혼탕부 309 310 311 408 409 410 | [14 empty] | 162.69 | 100 | 0 | 0 | 0 |  | 650 | 400 | Y | Y | 0 | 0 | 0 |  | 651 | 400 | Y | Y | Y | [6 empty] | RB210.00 | C
A67810 | 2021-10-29 | 1 | A | TUNDISH교체전 | 8 | A | SHPG2 | 소입성보증강 | C | BM#1 | 1637 | 46 | 1626 | 1586 | 36 | 6300 |  | 3 | 0.17 | 17 |  | -1.97 | 1583 | 1626 | 0 | 16.75 |  | 19 | 40 | 54 | Y |  | 2021-10-29 23:15 | 75 | 1099 | 35 | 34 | 37 | 38 | 39 | 38 | 38 | 38 | 37 | 36 | 36 | 34 |  | 34 | 37 | 39 | 34 | 38 | -0.14 | Y | 35 | Y | -0.4 | [7 empty] | N | N | N | N | 140 | 0.55 | 55 | 98248 | 98820 | 4980 | 2000 | 05 | 1 |  | 2021-10-29 23:33 | 1583 | 103 |  | 28 |  | *유사강종 연연주 | C08FDF1C425B49CFA4791067A46063E2 | FF9CE81474194478809AD63088253CCC | 2BBA726003C14B0B828273308ABD40F5 | [11 empty] | 95.39 | 100 | 0 | 2500 | 0 |  | 410 |  | Y | Y | 0 | 2500 | 0 |  | 411 |  | Y | Y | Y |  | Y |  |  |  |  | BT180180 | H
B67217 | 2021-10-29 | 2 | A |  | 3 | A | AE4340 | 합금강 | SNCM439계 | BM#2 | 1605 | 44 | 1640 | 1557 | 38 | 7600 |  | 1 | 0.41 | 21 |  | -2.41 | 1546 | 1631 | 20.26 | 0 | 0 | 5 | 76 | 45 | Y |  | 2021-10-29 23:14 | 57 | 1109 | 13 | 14 | 20 | 22 | 25 | 25 | 25 | 24 | 23 | 23 | 21 | 20 | 20 | 18 | 21 | 25 | 18 | 25 | -0.14 | Y | 50 | Y | -0.2 |  |  |  | 0.68 |  |  |  | Y | Y | Y | N | 210 | 0.45 | 69 | 29202 | 98185 | 15 | 16100 | 18 | 1 |  | 2021-10-29 23:18 | 1546 | 143 |  | 29 | 13 | *연연주 혼탕부 301 401 | [14 empty] | 29.62 | 100 | 0 | 0 | 0 |  | 650 | 600 | Y | Y | 0 | 0 | 0 |  | 650 | 600 | Y | Y | Y | [6 empty] | RB250.00 | C
B67218 | 2021-10-29 | 2 | A |  | 4 | A | AE4340 | 합금강 | SNCM439계 | BM#2 | 1598 | 50 | 1646 | 1540 | 43 | 8400 |  | 1 | 0.38 | 19 |  | -2.46 | 1563 | 1637 | 14.66 | 0 | 0 | 29 | 75 | 59 | Y |  | 2021-10-30 00:21 | 74 | 1100 | 16 | 19 | 25 | 28 | 30 | 30 | 31 | 30 | 29 | 28 | 27 | 26 | 24 | 22 | 26 | 31 | 22 | 30 | -0.22 | Y | 40 | Y | 0 |  |  |  | 0.84 |  |  |  | N | N | N | N | 200 | 0.45 | 70 | 97023 | 99834 | -1534 | 16000 | 18 | 1 |  | 2021-10-30 00:34 | 1563 | 149 |  | 32 |  | *빅사이즈후속 | [14 empty] | 95.31 | 100 | 0 | 0 | 0 |  | 650 | 400 | Y | Y | 0 | 0 | 0 |  | 651 | 400 | Y | Y | Y | [6 empty] | RB140.00 | C
A67811 | 2021-10-29 | 1 | A | TUNDISH교체 | 1 | A | KSG4120H | 소입성보증강 | C | BM#1 | 1605 | 45 | 1640 | 1537 | 41 | 8200 |  | 3 | 0.16 | 20 |  | -1.2 | 1609 | 1640 | 0 | 20.56 |  | 21 | 41 | 58 | Y |  | 2021-10-30 00:17 | 96 | 1099 | -323 | -322 | 18 | 24 | 14 | 26 | 33 | 38 | 40 | 42 | 43 | 43 | 44 | 44 | 35 | 44 | 44 | 0 | 0 |  |  | Y | 0.2 |  | 2.45 | 2.28 |  |  |  |  | N | N | N | N | 210 | 0.53 | 59 | 101532 | 99710 | 5040 | 12290 | 06 | 2 |  | 2021-10-30 00:30 | 1609 | 127 |  | 48 |  | *FLUX 220KG/10KG *A67812 강제 개공으로 인한 이상재 등록 ID 106,206 | [6 empty] | 3A5EE2D50B124580A5D8353A619DE97E | 1A9851D93F0040878DB2653D3675D489 | 1ED9A502CE9248638B9D2405FD26B588 |  | B2A83EBB899F4990A73FC87512AE9AFD | 84C6217D14454A85A8C5632D57B432F8 | 2C40BA96211844C1B7AE1C9321B234ED |  | 98.48 | 100 | 1000 | 0 | 0 |  | 410 |  | Y | Y | 1000 | 0 | 0 |  | 411 |  | Y | Y | N |  | Y |  |  |  |  | BT180180 | H
A67812 | 2021-10-29 | 1 | A |  | 2 | A | KSG4120H | 소입성보증강 | C | BM#1 | 1612 | 43 | 1624 | 1563 | 35 | 6800 |  | 3 | 0.17 | 18 |  | -1.39 | 1592 | 1624 | 0 | 237.11 |  | 31 | 41 | 57 | N | 1 | 2021-10-30 01:12 | 79 | 1097 | 39 | 32 | 29 | 30 | 29 | 29 | 29 | 29 | 29 | 29 | 29 | 28 |  | 28 | 30 | 30 | 28 | 29 | -0.02 | Y | 40 | Y | -0.2 | [7 empty] | N | N | N | N | 200 | 0.55 | 56 | 84610 | 101944 | 4956 | 15220 | 06 | 2 |  | 2021-10-30 01:22 | 1592 | 133 |  | 55 |  | *강제개공으로 인한 이상재 등록 ID 101,201 | [14 empty] | 80.09 | 100 | 0 | 0 | 0 |  | 410 |  | Y | Y | 0 | 0 | 0 |  | 411 |  | Y | Y | N |  | Y |  |  |  |  | BT180180 | H
B67219 | 2021-10-29 | 2 | A |  | 5 | A | AE4340 | 합금강 | SNCM439계 | BM#2 | 1593 | 42 | 1631 | 1542 | 38 | 7500 |  | 1 | 0.38 | 20 |  | -2.23 | 1564 | 1623 | 26.8 | 0 | 0 | 38 | 63 | 40 | Y |  | 2021-10-30 01:18 | 75 | 1089 | 19 | 19 | 24 | 27 | 29 | 29 | 29 | 28 | 28 | 27 | 25 | 24 | 23 | 20 | 26 | 29 | 20 | 29 | -0.2 | Y | 45 | Y | -0.6 |  |  |  | 0.66 |  |  |  | N | N | N | N | 190 | 0.49 | 62 | 145442 | 97052 | -102 | 14700 | 18 | 1 |  | 2021-10-30 01:39 | 1564 | 136 |  | 45 | 24 | *연연주 혼탕부 308 309 310 408 409 410 | [14 empty] | 149.94 | 100 | 0 | 0 | 0 |  | 651 | 400 | Y | Y | 0 | 0 | 0 |  | 650 | 400 | Y | Y | Y | [6 empty] | RB130.00 | C
A67813 | 2021-10-29 | 1 | A |  | 3 | A | KSG4120H | 소입성보증강 | C | BM#1 | 1606 | 42 | 1614 | 1539 | 34 | 6600 |  | 3 | 0.16 | 18 |  | -1.14 | 1575 | 1602 | 0 | 17.45 |  | 37 | 7 | 61 | Y |  | 2021-10-30 02:25 | 62 | 1099 | 28 | 27 | 24 | 23 | 23 | 23 | 22 | 22 | 21 | 20 | 20 | 20 | 20 | 20 | 22 | 24 | 20 | 23 | -0.08 |  | 50 | Y | 0 | [7 empty] | N | N | N | N | 190 | 0.55 | 57 | 101532 | 99173 | 4977 | 15510 | 06 | 2 |  | 2021-10-30 02:44 | 1575 | 123 |  | 40 |  | *Sample채취 ID:103.203 | [14 empty] | 99.2 | 100 | 0 | 0 | 300 |  | 410 |  | Y | Y | 0 | 0 | 300 |  | 411 |  | Y | Y | N |  | Y | N |  |  |  | BT180180 | H
B67220 | 2021-10-29 | 2 | A |  | 6 | A | AE4340M7 | 합금강 | SNCM439계 | BM#2 | 1632 | 45 | 1632 | 1525 | 40 | 7700 |  | 1 | 0.45 | 19 |  | -2.34 | 1552 | 1620 | 29.39 | 0 | 0 | 11 | 72 | 45 | Y |  | 2021-10-30 02:36 | 64 | 1099 | 20 | 25 | 30 | 33 | 35 | 35 | 35 | 34 | 33 | 33 | 32 | 31 | 29 | 29 | 32 | 35 | 29 | 35 | -0.15 | Y | 40 | Y | -0.4 |  |  |  | 0.9 |  |  |  | N | N | N | N | 180 | 0.5 | 59 | 40920 | 93977 | 1073 | 16000 | 18 | 1 |  | 2021-10-30 02:47 | 1552 | 134 |  | 31 | 10 | *연연주 혼탕부 301 401 | [14 empty] | 43.01 | 100 | 0 | 0 | 0 |  | 651 | 400 | Y | N | 0 | 0 | 0 |  | 651 | 400 | Y | N | Y | [6 empty] | RB110.00 | H
A67814 | 2021-10-29 | 1 | A |  | 4 | A | KSG4120H | 소입성보증강 | C | BM#1 | 1621 | 42 | 1624 | 1552 | 35 | 6700 |  | 3 | 0.16 | 18 |  | -1.74 | 1584 | 1624 | 0 | 272.85 |  | 19 | 41 | 62 | Y |  | 2021-10-30 03:27 | 71 | 1100 | 19 | 20 | 27 | 30 | 32 | 32 | 32 | 32 | 31 | 31 | 31 | 30 |  | 30 | 29 | 32 | 30 | 32 | -0.06 | Y | 35 | Y | -0.2 | [7 empty] | N | N | N | N | 180 | 0.54 | 56 | 101532 | 98513 | 4937 | 15200 | 06 | 2 |  | 2021-10-30 03:35 | 1584 | 124 |  | 36 | [16 empty] | 99.25 | 100 | 0 | 0 | 0 |  | 410 |  | Y | Y | 0 | 0 | 0 |  | 411 |  | Y | Y | N |  | Y |  |  |  |  | BT180180 | H
B67221 | 2021-10-29 | 2 | A |  | 7 | A | AE4340M7 | 합금강 | SNCM439계 | BM#2 | 1603 | 46 | 1626 | 1517 | 40 | 8100 |  | 1 | 0.45 | 18 |  | -2.21 | 1557 | 1616 | 13.96 | 0 | 0 | 5 | 77 | 43 | Y |  | 2021-10-30 03:44 | 69 | 1099 | 27 | 31 | 37 | 40 | 41 | 41 | 41 | 40 | 39 | 38 | 37 | 35 | 34 | 34 | 37 | 41 | 34 | 41 | -0.17 | Y | 40 | Y | -0.2 |  |  |  | 0.72 |  |  |  | N | N | N | N | 170 | 0.49 | 61 | 106392 | 96910 | -310 | 14800 | 18 | 1 |  | 2021-10-30 03:47 | 1557 | 124 |  | 22 | [16 empty] | 109.97 | 100 | 0 | 0 | 0 |  | 650 | 400 | Y | N | 0 | 0 | 0 |  | 650 | 400 | Y | N | Y | [6 empty] | RB146.05 | C
A67815 | 2021-10-29 | 1 | A |  | 5 | A | KSG4120H | 소입성보증강 | C | BM#1 | 1587 | 41 | 1611 | 1521 | 38 | 7200 |  | 3 | 0.16 | 18 |  | -1.29 | 1581 | 1611 | 0 | 18.19 |  | 21 | 42 | 39 | Y |  | 2021-10-30 04:35 | 68 | 1097 | 30 | 29 | 29 | 29 | 28 | 27 | 27 | 27 | 26 | 25 | 26 | 25 |  | 25 | 27 | 29 | 25 | 29 | -0.09 | Y | 45 | Y | -0.2 | [7 empty] | N | N | N | N | 170 | 0.55 | 55 | 101532 | 98180 | 4820 | 15800 | 06 | 2 |  | 2021-10-30 04:44 | 1581 | 100 |  | 26 | [16 empty] | 99.54 | 100 | 0 | 0 | 0 |  | 410 |  | Y | Y | 0 | 0 | 0 |  | 411 |  | Y | Y | N |  | Y |  |  |  |  | BT180180 | H
B67222 | 2021-10-29 | 2 | B | TUNDISH교체전 | 8 | A | AE4340M7 | 합금강 | SNCM439계 | BM#2 | 1595 | 45 | 1620 | 1533 | 41 | 7700 |  | 1 | 0.38 | 20 |  | -1.98 | 1549 | 1610 | 9.2 | 0 | 0 | 29 | 76 | 51 | Y |  | 2021-10-30 04:47 | 61 | 1100 | 31 | 31 | 35 | 35 | 37 | 37 | 35 | 35 | 34 | 32 | 32 | 29 | 29 | 28 | 33 | 37 | 28 | 35 | -0.2 | Y | 45 | Y | -0.2 |  |  |  | 1.06 |  |  |  | N | N | N | N | 170 | 0.5 | 66 | 112095 | 105790 | 210 | 2000 | 18 | 1 |  | 2021-10-30 04:52 | 1549 | 126 |  | 22 |  |  | 38D6702FA88E48A3AE189E89AE9EC3FD | 81A3AAAB557740B4B34C498ACC5362E0 | 3B4DA8A0FE4F45B68228B1790300E3BB | [11 empty] | 106.2 | 100 | 0 | 2550 | 0 |  | 650 | 400 | Y | N | 0 | 3030 | 0 |  | 651 | 400 | Y | N | Y | [6 empty] | RB184.15 | C
A67816 | 2021-10-29 | 1 | B |  | 6 | A | KSG4120H | 소입성보증강 | C | BM#1 | 1624 | 42 | 1624 | 1562 | 31 | 5900 |  | 3 | 0.16 | 18 |  | -1.63 | 1586 | 1624 | 0 | 223.23 |  | 31 | 42 | 62 | Y |  | 2021-10-30 05:38 | 73 | 1098 | 25 | 27 | 35 | 38 | 39 | 39 | 38 | 37 | 37 | 37 | 37 | 36 | 35 | 35 | 35 | 39 | 35 | 37 | -0.1 | Y | 40 | Y | -0.2 | [7 empty] | N | N | N | N | 210 | 0.49 | 64 | 101532 | 99852 | 2448 | 15600 | 06 | 2 |  | 2021-10-30 05:46 | 1586 | 95 |  | 19 |  | *전공정요청 L/D잔강 이월 안함-이상재등록 *전공정 작업지연 감속주입 | [14 empty] | 10153200 | 100 | 0 | 0 | 0 |  | 410 |  | Y | Y | 0 | 0 | 0 |  | 411 |  | Y | Y | N |  |  | N |  |  |  | BT180180 | H
B67223 | 2021-10-29 | 2 | B | TUNDISH교체 | 1 | B | AE15B36C2 | 합금강 | 보론강 | BM#2 | 1590 | 59 | 1662 | 1519 | 53 | 10000 |  | 1 | 0.47 | 21 |  | -2.36 | 1589 | 1661 | 11.4 | 0 | 0 | 38 | 64 | 38 | Y |  | 2021-10-30 06:06 | 91 | 1101 | -323 | 18 | 26 | 22 | 27 | 33 | 36 | 37 | 38 | 38 | 39 | 38 | 37 | 37 | 34 | 39 | 37 | 38 | -0.04 |  | 10 | Y | -0.2 |  | 1.87 | 1.75 |  |  |  |  | N | N | N | N | 220 | 0.47 | 67 | 96084 | 102583 | 567 | 14500 | 07 | 2 |  | 2021-10-30 06:07 | 1589 | 158 |  | 35 |  | * T/D FLUX 용탕부: 220 KG / 유탕부: 10KG 투입. * BUTT 타입롱노즐사용(슬리브타입.) | [14 empty] | 93.1 | 100 | 700 | 0 | 0 |  | 300 | 400 | Y | Y | 700 | 0 | 0 |  | 301 | 400 | Y | Y | N | [6 empty] | RB120.00 | C
A67817 | 2021-10-29 | 1 | B |  | 7 | A | KSG4120H | 소입성보증강 | C | BM#1 | 1620 | 43 | 1619 | 1575 | 33 | 5700 |  | 3 | 0.16 | 18 |  | -1.58 | 1583 | 1619 | 0 | 190.97 |  | 37 | 8 | 75 | Y |  | 2021-10-30 06:40 | 70 | 1102 | 35 | 33 | 34 | 33 | 33 | 33 | 32 | 32 | 32 | 30 | 31 | 30 | 29 | 29 | 32 | 34 | 29 | 33 | -0.09 | Y | 55 | Y | 0 | [7 empty] | N | N | N | N | 200 | 0.47 | 66 | 101532 | 99510 | 2390 | 16500 | 06 | 2 |  | 2021-10-30 06:48 | 1583 | 99 |  | 23 |  | *전공정요청 L/D잔강 이월 안함-이상재등록 *전공정 작업지연 감속주입 | [14 empty] | 100.88 | 100 | 0 | 0 | 0 |  | 410 |  | Y | Y | 0 | 0 | 0 |  | 411 |  | Y | Y | N | [6 empty] | BT180180 | H
B67224 | 2021-10-29 | 2 | B |  | 2 | A | AE15B36C2 | 합금강 | 보론강 | BM#2 | 1619 | 44 | 1628 | 1537 | 39 | 7400 |  | 1 | 0.45 | 16 |  | -2.64 | 1555 | 1622 | 12.19 | 0 | 0 | 11 | 73 | 53 | Y |  | 2021-10-30 06:58 | 57 | 1099 | 30 | 28 | 18 | 15 | 13 | 12 | 11 | 14 | 13 | 12 | 11 | 11 | 9 | 9 | 14 | 18 | 9 | 11 | -0.18 |  | 50 | Y | -0.4 | [7 empty] | N | N | N | N | 220 | 0.5 | 61 | 93295 | 97879 | 621 | 15000 | 07 | 2 |  | 2021-10-30 07:00 | 1555 | 148 |  | 52 | 15 | [15 empty] | 94.52 | 100 | 0 | 0 | 0 |  | 301 | 400 | Y | Y | 0 | 0 | 0 |  | 301 | 400 | Y | Y | N | [6 empty] | RB140.00 | C
A67818 | 2021-10-30 | 1 | B | TUNDISH교체전 | 8 | A | KSG4120H | 소입성보증강 | C | BM#1 | 1671 | 43 | 1613 | 1577 | 28 | 4700 |  | 3 | 0.16 | 18 |  | -1.28 | 1584 | 1613 | 0 | 194.15 |  | 19 | 42 | 78 | Y |  | 2021-10-30 07:40 | 71 | 1103 | 27 | 28 | 30 | 31 | 32 | 32 | 32 | 30 | 29 | 29 | 29 |  |  | 29 | 30 | 32 | 29 | 32 | -0.1 | Y | 30 | Y | 0 | [7 empty] | N | N | N | N | 190 | 0.47 | 61 | 85163 | 92849 | -99 | 2000 | 06 | 2 |  | 2021-10-30 07:47 | 1584 | 106 |  | 31 |  | *전공정요청 L/D잔강 이월 안함-이상재등록 *전공정 작업지연 감속주입 |  | 0CB545A2BE7A4999A2E01D0ABB8374F8 | 6C33BF559DFC4722904A8C83650DC502 | F2F24A7931154216A93B83869375C230 | [10 empty] | 92.92 | 100 | 0 | 3200 | 0 |  | 410 |  | Y | Y | 0 | 3000 | 0 |  | 411 |  | Y | Y | N | [6 empty] | BT180180 | H
B67225 | 2021-10-30 | 2 | B |  | 3 | A | AE15B36C2 | 합금강 | 보론강 | BM#2 | 1608 | 42 | 1664 | 1552 | 37 | 7200 |  | 1 | 0.56 | 16 |  | -2.83 | 1582 | 1656 | 22.2 | 0 | 0 | 5 | 78 | 57 | Y |  | 2021-10-30 07:53 | 84 | 1095 | 6 | 17 | 31 | 36 | 39 | 40 | 40 | 39 | 38 | 37 | 35 | 34 |  | 34 | 33 | 40 | 34 | 0 | -0.2 | Y | 30 | Y | -0.2 | [7 empty] | N | N | N | N | 210 | 0.49 | 59 | 97223 | 92383 | -833 | 15400 | 07 | 2 |  | 2021-10-30 07:58 | 1582 | 153 |  | 59 | [16 empty] | 105.91 | 100 | 0 | 0 | 0 |  | 300 | 400 | Y | Y | 0 | 0 | 0 |  | 301 | 400 | Y | Y | N | [6 empty] | RB090.00 | C
A67819 | 2021-10-30 | 1 | B | TUNDISH교체 | 1 | A | STB2 | 베어링강 | STB (SF) | BM#1 | 1627 | 44 | 1589 | 1562 | 39 | 6200 |  | 3 | 0.16 | 26 |  | -1.34 | 1548 | 1589 | 140.24 | 80.57 |  | 21 | 43 | 77 | Y |  | 2021-10-30 09:02 | 92 | 1097 | 31 | 34 | 36 | 36 | 36 | 39 | 40 | 42 | 43 | 43 | 43 | 42 |  | 42 | 40 | 43 | 42 | 43 | -0.07 |  | 15 | Y | -0.2 |  | 1.82 | 1.64 | [5 empty] | N | Y | M | 210 | 0.47 | 58 | 84610 | 92645 | 8205 | 15300 | 14 | 1 |  | 2021-10-30 09:10 | 1548 | 120 |  | 33 |  | *T/D FLUX 유:10KG,용270KG *STR#2 STOPPER CONTROL 안되어 용강 조기주입-추가절단 500mm | [14 empty] | 84.91 | 100 | 1500 | 0 | 0 |  | 650 |  | Y | N | 2000 | 0 | 0 |  | 651 |  | Y | N | Y |  |  | Y |  |  |  | BT180180 | H
B67226 | 2021-10-30 | 2 | B |  | 4 | A | AE15B36C2 | 합금강 | 보론강 | BM#2 | 1631 | 60 | 1661 | 1532 | 53 | 9100 |  | 1 | 0.5 | 16 |  | -2.87 | 1565 | 1641 | 17.06 | 0 | 0 | 29 | 77 | 44 | Y |  | 2021-10-30 09:25 | 67 | 1094 | 30 | 32 | 36 | 38 | 39 | 38 | 37 | 36 | 35 | 33 | 31 | 30 | 28 | 28 | 34 | 39 | 28 | 0 | -0.27 | Y | 40 | Y | -0.4 | [7 empty] | N | N | N | N | 200 | 0.49 | 64 | 98962 | 98845 | -45 | 14900 | 07 | 2 |  | 2021-10-30 09:27 | 1565 | 152 |  | 27 | [16 empty] | 99.91 | 100 | 0 | 0 | 0 |  | 301 | 400 | Y | Y | 0 | 0 | 0 |  | 301 | 400 | Y | Y | N | [6 empty] | RB110.00 | C
A67820 | 2021-10-30 | 1 | B |  | 2 | A | STB2 | 베어링강 | STB (SF) | BM#1 | 1598 | 46 | 1561 | 1535 | 34 | 5800 |  | 3 | 0.15 | 25 |  | -1.11 | 1519 | 1552 | 205.53 | 0 |  | 31 | 43 | 79 | Y |  | 2021-10-30 10:12 | 63 | 1091 | 41 | 41 | 35 | 33 | 31 | 30 | 28 | 28 | 27 | 27 | 26 | 25 | 25 | 24 | 30 | 35 | 24 | 0 | -0.2 |  | 55 | Y | -0.2 |  |  |  | 1.1 |  |  |  |  | Y | Y | Y | 200 | 0.48 | 61 | 152298 | 94269 | 7931 | 15700 | 14 | 1 |  | 2021-10-30 10:22 | 1519 | 114 |  | 22 |  | *유사강종 연연주 혼탕부 성분 확인 ID:107~109.207~209 | [14 empty] | 150.34 | 100 | 0 | 0 | 0 |  | 650 |  | Y | N | 0 | 0 | 0 |  | 651 |  | Y | N | Y |  |  | Y |  |  |  | BT180180 | H
B67227 | 2021-10-30 | 2 | B |  | 5 | A | AE15B36C2 | 합금강 | 보론강 | BM#2 | 1605 | 47 | 1637 | 1514 | 40 | 7700 |  | 1 | 0.43 | 16 |  | -2.43 | 1564 | 1628 | 13.15 | 0 | 0 | 38 | 65 | 43 | Y |  | 2021-10-30 10:26 | 66 | 1072 | 23 | 28 | 30 | 32 | 33 | 33 | 33 | 32 | 31 | 30 | 29 | 26 | 25 | 25 | 30 | 33 | 25 | 33 | -0.2 | Y | 40 | Y | -0.2 | [7 empty] | Y | Y | Y | Y | 190 | 0.45 | 64 | 98314 | 90701 | 649 | 15400 | 07 | 2 |  | 2021-10-30 10:30 | 1564 | 136 |  | 30 | [16 empty] | 107.27 | 100 | 0 | 0 | 0 |  | 450 | 400 | Y | Y | 0 | 0 | 0 |  | 451 | 400 | Y | Y | N | [6 empty] | RB130.00 | C
A67821 | 2021-10-30 | 1 | B | 유사강종연연주 | 3 | A | SEAH-BQ1 | 베어링강 | STB (SF) | BM#1 | 1611 | 44 | 1558 | 1544 | 40 | 4900 |  | 3 | 0.16 | 30 |  | -1.08 | 1520 | 1558 | 228.34 | 0 |  | 37 | 9 | 70 | Y |  | 2021-10-30 11:13 | 65 | 1088 | 26 | 25 | 28 | 30 | 31 | 31 | 31 | 31 | 30 | 29 | 29 | 29 | 28 | 28 | 29 | 31 | 28 | 31 | -0.07 | Y | 40 | Y | -0.2 |  |  |  | 1.12 |  |  |  |  | Y | Y | Y | 190 | 0.48 | 63 | 50766 | 92700 | 8750 | 15000 | 14 | 1 |  | 2021-10-30 11:22 | 1520 | 113 |  | 23 |  | *유사강종 연연주 혼탕부 성분 확인 ID:101.201 | [14 empty] | 50.92 | 100 | 0 | 0 | 0 |  | 650 |  | Y | N | 0 | 0 | 0 |  | 651 |  | Y | N | Y |  |  | Y |  |  |  | BT180180 | H
B67228 | 2021-10-30 | 2 | B |  | 6 | B | AE15B36C2 | 합금강 | 보론강 | BM#2 | 1614 | 41 | 1628 | 1551 | 33 | 6200 |  | 1 | 0.39 | 16 |  | -2.58 | 1551 | 1608 | 13.75 | 0 | 0 | 11 | 74 | 47 | Y |  | 2021-10-30 11:43 | 53 | 1090 | 20 | 21 | 22 | 22 | 23 | 23 | 21 | 22 | 21 | 20 | 19 | 17 | 18 | 17 | 20 | 23 | 17 | 22 | -0.13 | Y | 45 | Y | -0.2 | [7 empty] | N | N | N | N | 180 | 0.45 | 69 | 98260 | 99096 | 304 | 15700 | 07 | 2 |  | 2021-10-30 11:44 | 1551 | 116 |  | 18 | [16 empty] | 98.75 | 100 | 0 | 0 | 0 |  | 300 | 400 | Y | Y | 0 | 0 | 0 |  | 301 | 400 | Y | Y | N | [6 empty] | RB100.00 | C
A67822 | 2021-10-30 | 1 | B |  | 4 | A | SEAH-BQ1 | 베어링강 | STB (SF) | BM#1 | 1602 | 42 | 1561 | 1530 | 28 | 4700 |  | 3 | 0.16 | 30 |  | -1.16 | 1521 | 1561 | 225.48 | 0 |  | 19 | 43 | 75 | Y |  | 2021-10-30 12:24 | 66 | 1096 | 28 | 27 | 32 | 34 | 35 | 35 | 34 | 34 | 33 | 33 | 32 | 32 | 31 | 31 | 33 | 35 | 31 | 34 | -0.1 | Y | 40 | Y | -0.2 |  |  |  | 1.237 |  |  |  |  | Y | Y | Y | 180 | 0.48 | 60 | 83164 | 93607 | 7493 | 15100 | 14 | 1 |  | 2021-10-30 12:32 | 1521 | 102 |  | 15 | 13 | [7 empty] | C76339DC86E24A62B1ADDD3AF10C5AC6 | 88ED387B082E46E0ABE30618473A266B |  |  | 6AC3F7905FE0445AA2BDB5C8DAB4798B | 74F58E61FC484F34B5CA8B8C37CD2047 |  |  | 82.67 | 100 | 0 | 0 | 500 |  | 650 |  | Y | N | 0 | 0 | 500 |  | 651 |  | Y | N | Y |  |  | Y |  |  |  | BT180180 | H
B67229 | 2021-10-30 | 2 | D |  | 7 | A | AE15B36C2 | 합금강 | 보론강 | BM#2 | 1600 | 46 | 1634 | 1547 | 38 | 6800 |  | 1 | 0.39 | 16 |  | -2.45 | 1552 | 1617 | 17.77 | 0 | 0 | 5 | 79 | 59 | Y |  | 2021-10-30 12:49 | 54 | 1103 | 14 | 18 | 24 | 28 | 28 | 29 | 28 | 28 | 27 | 25 | 25 | 23 | 22 | 22 | 25 | 29 | 22 | 28 | -0.2 | Y | 35 | Y | -0.2 | [7 empty] | N | N | N | N | 170 | 0.49 | 63 | 93814 | 98888 | -938 | 14900 | 07 | 2 |  | 2021-10-30 12:53 | 1552 | 125 |  | 22 | [16 empty] | 95.34 | 100 | 0 | 0 | 0 |  | 300 | 400 | Y | Y | 0 | 0 | 0 |  | 301 | 400 | Y | Y | N | [6 empty] | RB100.00 | C
A67823 | 2021-10-30 | 1 | D |  | 5 | A | SEAH-BQ1 | 베어링강 | STB (SF) | BM#1 | 1617 | 44 | 1554 | 1531 | 31 | 5200 |  | 3 | 0.19 | 30 |  | -1.23 | 1530 | 1574 | 242.44 | 0 |  | 21 | 44 | 64 | Y |  | 2021-10-30 13:27 | 75 | 1095 | 30 | 35 | 41 | 43 | 45 | 44 | 44 | 43 | 43 | 42 | 42 | 41 | 41 | 41 | 41 | 45 | 41 | 43 | -0.1 | Y | 40 | Y | 0 |  |  |  | 0.971 |  |  |  |  | Y | Y | Y | 170 | 0.48 | 61 | 101532 | 93474 | 7426 | 16500 | 14 | 1 |  | 2021-10-30 13:35 | 1530 | 107 |  | 14 | [7 empty] | 143AB3057E364A6D997F81F0827884F1 | 13A47BE01EFB4E209F4B597C4578C2EE | 437BFF1B456A4F1A8CA6DD386056BC2C |  | B8F41AEA295D42E09D816DA791AA24C5 | 418EF691708E46338F811E3395273138 | 1EEF22FE071E4A25B3761EADAAC103BF |  |  | 101.08 | 100 | 0 | 0 | 0 |  | 650 |  | Y | N | 0 | 0 | 0 |  | 651 |  | Y | N | Y |  |  | Y |  |  |  | BT180180 | H
B67230 | 2021-10-30 | 2 | D | TUNDISH교체전 | 8 | A | AE15B36C2 | 합금강 | 보론강 | BM#2 | 1619 | 49 | 1654 | 1535 | 40 | 7900 |  | 1 | 0.43 | 22 |  | -2.53 | 1566 | 1645 | 18.7 | 0 | 0 | 29 | 78 | 62 | Y |  | 2021-10-30 13:56 | 68 | 1088 | 18 | 28 | 33 | 37 | 39 | 39 | 39 | 38 | 37 | 35 | 35 | 34 |  | 34 | 35 | 39 | 34 | 39 | -0.12 | Y | 40 | Y | -0.2 | [7 empty] | N | N | N | N | 170 | 0.49 | 64 | 99224 | 98767 | 883 | 2000 | 07 | 2 |  | 2021-10-30 14:02 | 1566 | 125 |  | 21 |  |  | AAE8FD1948C145F5AF3A59027F96DC49 | D2EB4266ACE8460689411BD895205A21 | FB827C7B1D4743ACAEE74943F0D50BA2 | [11 empty] | 99.22 | 100 | 0 | 3600 | 0 |  | 301 | 400 | Y | Y | 0 | 2500 | 0 |  | 302 | 400 | Y | Y | N | [6 empty] | RB100.00 | C
A67824 | 2021-10-30 | 1 | D |  | 6 | A | SEAH-BQ1 | 베어링강 | STB (SF) | BM#1 | 1615 | 54 | 1555 | 1566 | 30 | 5100 |  | 3 | 0.15 | 30 |  | -0.86 | 1525 | 1555 | 226.41 | 0 |  | 31 | 44 | 62 | Y |  | 2021-10-30 14:34 | 70 | 1092 | 40 | 40 | 41 | 43 | 43 | 43 | 42 | 41 | 40 | 40 | 39 | 38 | 38 | 38 | 41 | 43 | 38 | 43 | -0.11 | Y | 45 | Y | 0 |  |  |  | 1.234 |  |  |  | Y | Y | Y | Y | 210 | 0.48 | 60 | 84610 | 93169 | 8281 | 15900 | 14 | 1 |  | 2021-10-30 14:43 | 1525 | 110 |  | 9 | [16 empty] | 84.48 | 100 | 0 | 0 | 0 |  | 650 |  | Y | N | 0 | 0 | 0 |  | 651 |  | Y | N | Y |  |  | Y |  |  |  | BT180180 | H
B67231 | 2021-10-30 | 2 | D | TUNDISH교체 | 1 | B | SMNB440HA | 합금강 | D1 | BM#2 | 1634 | 45 | 1674 | 1561 | 39 | 7800 |  | 1 | 0.46 | 19 |  | -2.76 | 1583 | 1657 | 24.18 | 0 | 0 | 38 | 66 | 55 | Y |  | 2021-10-30 15:07 | 88 | 1094 | -260 | 27 | 37 | 28 | 33 | 40 | 42 | 43 | 44 | 44 | 43 | 41 | 37 | 37 | 39 | 44 | 37 | 0 | -0.35 |  | 20 | Y | -0.8 |  | 2.25 | 2.25 |  |  |  |  | N | N | N | N | 220 | 0.48 | 62 | 90028 | 96199 | 701 | 15400 | 01 | 1 |  | 2021-10-30 15:08 | 1583 | 157 |  | 39 |  | * BUTT 타입롱노즐사용(슬리브타입.) * T/D FLUX 용탕부: 120 KG / 유탕부: 10KG 투입. | [14 empty] | 93.68 | 100 | 760 | 0 | 0 |  | 651 | 400 | Y | Y | 720 | 0 | 0 |  | 650 | 400 | Y | Y | N | [6 empty] | RB120.00 | C
A67825 | 2021-10-30 | 1 | D |  | 7 | A | SEAH-BQ1 | 베어링강 | STB (SF) | BM#1 | 1646 | 45 | 1559 | 1533 | 30 | 5100 |  | 3 | 0.16 | 30 |  | -1.13 | 1522 | 1559 | 214.69 | 0 |  | 37 | 10 | 74 | Y |  | 2021-10-30 15:32 | 67 | 1088 | 38 | 39 | 40 | 41 | 40 | 40 | 39 | 39 | 38 | 37 | 37 | 36 | 36 | 36 | 38 | 41 | 36 | 40 | -0.11 | Y | 45 | Y | 0 |  |  |  | 1.023 |  |  |  | Y | Y | Y | Y | 200 | 0.48 | 64 | 101532 | 97314 | 8386 | 15800 | 14 | 1 |  | 2021-10-30 15:40 | 1522 | 100 |  | 14 | 11 | [15 empty] | 97.35 | 100 | 0 | 0 | 0 |  | 650 |  | Y | N | 0 | 0 | 0 |  | 651 |  | Y | N | Y |  |  | Y |  |  |  | BT180180 | H
B67232 | 2021-10-30 | 2 | D |  | 2 | A | SMNB440HA | 합금강 | D1 | BM#2 | 1621 | 47 | 1630 | 1543 | 43 | 7800 |  | 1 | 0.5 | 19 |  | -2.62 | 1559 | 1632 | 29.96 | 0 | 0 | 11 | 75 | 60 | Y |  | 2021-10-30 16:03 | 64 | 1097 | 34 | 30 | 27 | 28 | 27 | 25 | 25 | 23 | 23 | 22 | 20 | 18 |  | 18 | 25 | 28 | 18 | 0 | -0.22 | Y | 45 | Y | -0.4 | [7 empty] | N | N | N | N | 220 | 0.5 | 60 | 93010 | 97318 | -1918 | 15400 | 01 | 1 |  | 2021-10-30 16:08 | 1559 | 149 |  | 45 | [16 empty] | 97.39 | 100 | 0 | 0 | 0 |  | 650 | 400 | Y | Y | 0 | 0 | 0 |  | 650 | 400 | Y | Y | N | [6 empty] | RB120.00 | C
A67826 | 2021-10-30 | 1 | D |  | 8 | A | SEAH-BQ1 | 베어링강 | STB (SF) | BM#1 | 1639 | 41 | 1563 | 1531 | 35 | 5700 |  | 3 | 0.17 | 31 |  | 0 | 1563 | 1563 | 205.37 | 0 |  | 19 | 44 | 80 | Y |  | 2021-10-30 16:28 | 108 | 1090 | 36 | 36 | 36 | 37 | 37 | 36 | 35 | 34 | 33 | 33 | 33 | 32 | 32 | 32 | 34 | 37 | 32 | 36 | -0.1 | Y | 50 | Y | 0 |  |  |  | 0.886 |  |  |  | Y | Y | Y | Y | 190 | 0.48 | 67 | 101532 | 102622 | 7778 | 15800 | 14 | 1 |  | 2021-10-30 16:37 | 1563 | 106 |  | 23 | [16 empty] | 92.64 | 100 | 0 | 0 | 0 |  | 650 |  | Y | N | 0 | 0 | 0 |  | 651 |  | Y | N | Y |  |  | Y |  |  |  | BT180180 | H
B67233 | 2021-10-30 | 2 | D |  | 3 | B | SMNB440HA | 합금강 | D1 | BM#2 | 1606 | 43 | 1633 | 1542 | 39 | 7000 |  | 1 | 0.5 | 19 |  | -2.45 | 1557 | 1625 | 25.27 | 0 | 0 | 5 | 80 | 58 | Y |  | 2021-10-30 17:13 | 62 | 1089 | 16 | 16 | 24 | 28 | 31 | 31 | 31 | 31 | 30 | 29 | 29 | 28 | 26 | 25 | 27 | 31 | 25 | 31 | -0.13 | Y | 45 | Y | -0.2 | [7 empty] | N | N | N | N | 210 | 0.5 | 64 | 94632 | 101799 | 201 | 14700 | 01 | 1 |  | 2021-10-30 17:16 | 1557 | 130 |  | 36 | 18 | [15 empty] | 92.96 | 100 | 0 | 0 | 0 |  | 650 | 400 | Y | Y | 0 | 0 | 0 |  | 650 | 400 | Y | Y | N | [6 empty] | RB120.00 | C
A67827 | 2021-10-30 | 1 | D |  | 9 | A | SEAH-BQ1 | 베어링강 | STB (SF) | BM#1 | 1616 | 44 | 1554 | 1537 | 32 | 5100 |  | 3 | 0.15 | 30 |  | -1.23 | 1511 | 1554 | 240.53 | 0 |  | 21 | 45 | 62 | Y |  | 2021-10-30 17:34 | 56 | 1099 | 32 | 31 | 30 | 30 | 29 | 29 | 28 | 27 | 26 | 26 | 25 | 25 | 24 | 23 | 27 | 30 | 23 | 0 | -0.13 |  | 55 | Y | -0.2 |  |  |  | 1.033 |  |  |  | Y | Y | Y | Y | 180 | 0.48 | 65 | 101532 | 98173 | 7377 | 16200 | 14 | 1 |  | 2021-10-30 17:43 | 1511 | 115 |  | 25 | [16 empty] | 96.56 | 100 | 0 | 0 | 0 |  | 650 |  | Y | N | 0 | 0 | 0 |  | 651 |  | Y | N | Y |  |  | Y |  |  |  | BT180180 | H
B67234 | 2021-10-30 | 2 | D | 잔강최소화전 | 4 | A | SMNB440HA | 합금강 | D1 | BM#2 | 1582 | 40 | 1629 | 1529 | 38 | 7400 |  | 1 | 0.51 | 19 |  | -2.84 | 1557 | 1632 | 29.73 | 0 | 0 | 29 | 79 | 65 | Y |  | 2021-10-30 18:29 | 62 | 1100 | 21 | 21 | 28 | 31 | 32 | 32 | 32 | 31 | 30 | 29 | 27 | 25 | 23 | 23 | 28 | 32 | 23 | 32 | -0.22 | Y | 40 | Y | -0.4 | [7 empty] | N | N | N | N | 200 | 0.5 | 62 | 103292 | 95392 | 1158 | 2500 | 01 | 1 |  | 2021-10-30 18:38 | 1557 | 116 |  | 25 | 18 | * T/D 실측잔강 : 2.2T |  | E60D67E47C914ECA97981EE38A6246DF | [12 empty] | 107.54 | 100 | 0 | 3300 | 0 |  | 650 | 400 | Y | Y | 0 | 3100 | 0 |  | 650 | 400 | Y | Y | N | [6 empty] | RB120.00 | C
A67828 | 2021-10-30 | 1 | D |  | 10 | B | SEAH-BQ1 | 베어링강 | STB (SF) | BM#1 | 1631 | 40 | 1559 | 1533 | 35 | 4800 |  | 3 | 0.16 | 31 |  | 0 | 1521 | 1559 | 565.63 | 0 |  | 31 | 45 | 68 | Y |  | 2021-10-30 18:35 | 66 | 1094 | 24 | 23 | 26 | 30 | 32 | 33 | 32 | 32 | 32 | 32 | 31 | 30 | 31 | 31 | 30 | 33 | 30 | 32 | -0.02 | Y | 30 | Y | 0.2 |  |  |  | 1.217 |  |  |  | Y | Y | Y | Y | 170 | 0.48 | 60 | 84610 | 93014 | 6736 | 15200 | 14 | 1 |  | 2021-10-30 18:44 | 1521 | 117 |  | 29 | [16 empty] | 84.61 | 100 | 0 | 0 | 0 |  | 650 |  | Y | N | 0 | 0 | 0 |  | 651 |  | Y | N | Y |  |  | Y |  |  |  | BT180180 | H
A67829 | 2021-10-30 | 1 | D |  | 11 | A | STB2 | 베어링강 | STB (SF) | BM#1 | 1608 | 44 | 1551 | 1535 | 30 | 5000 |  | 3 | 0.15 | 25 |  | -1.1 | 1518 | 1551 | 196.61 | 0 |  | 37 | 11 | 65 | Y |  | 2021-10-30 19:45 | 62 | 1094 | 30 | 28 | 30 | 30 | 30 | 30 | 30 | 29 | 29 | 28 | 28 | 28 |  | 28 | 29 | 30 | 28 | 30 | -0.03 | Y | 50 | Y | 0 |  |  |  | 1.04 |  |  |  | Y | Y | Y | Y | 210 | 0.48 | 63 | 101532 | 94913 | 7070 | 15500 | 14 | 1 |  | 2021-10-30 19:53 | 1518 | 106 |  | 21 | 15 | [15 empty] | 99.64 | 100 | 0 | 0 | 0 |  | 650 |  | Y | N | 0 | 0 | 0 |  | 651 |  | Y | N | Y |  |  | Y |  |  |  | BT180180 | H
B67235 | 2021-10-30 | 2 | D | 잔강최소화 | 5 | A | SMNB440HK | 합금강 | 보론강 | BM#2 | 1614 | 46 | 1627 | 1543 | 42 | 7700 |  | 1 | 0.47 | 19 |  | -2.41 | 1566 | 1629 | 14.69 | 0 | 0 | 38 | 67 | 53 | Y |  | 2021-10-30 19:39 | 73 | 1097 | -172 | -172 | 31 | 38 | 40 | 41 | 41 | 42 | 41 | 41 | 39 | 38 | 37 | 37 | 31 | 42 | 37 | 41 | -0.2 | Y | 25 | Y | -0.2 | [7 empty] | N | N | N | N | 190 | 0.47 | 59 | 92136 | 98290 | -440 | 15800 | 01 | 1 |  | 2021-10-30 19:44 | 1566 | 126 |  | 30 | [16 empty] | 94.06 | 100 | 2500 | 0 | 0 |  | 650 | 400 | Y | Y | 2500 | 0 | 0 |  | 649 | 400 | Y | Y | N |  |  |  | Y |  |  | RB120.00 | H
B67236 | 2021-10-30 | 2 | A |  | 6 | A | SMNB440HK | 합금강 | 보론강 | BM#2 | 1562 | 42 | 1632 | 1537 | 38 | 7600 |  | 1 | 0.52 | 19 |  | -2.69 | 1559 | 1633 | 19.25 | 0 | 0 | 11 | 76 | 64 | Y |  | 2021-10-30 20:46 | 66 | 1111 | 34 | 33 | 36 | 39 | 40 | 38 | 39 | 35 | 34 | 34 | 33 | 31 | 29 | 26 | 35 | 40 | 26 | 34 | -0.28 | Y | 50 | Y | -0.6 |  |  |  | 0.74 |  |  |  | N | N | N | N | 180 | 0.49 | 66 | 96884 | 99636 | 1164 | 15100 | 01 | 1 |  | 2021-10-30 20:48 | 1559 | 114 |  | 23 | [16 empty] | 97.03 | 100 | 0 | 0 | 0 |  | 650 | 400 | Y | Y | 0 | 0 | 0 |  | 650 | 400 | Y | Y | N | [6 empty] | RB140.00 | C
A67830 | 2021-10-30 | 1 | A |  | 12 | A | STB2 | 베어링강 | STB (SF) | BM#1 | 1620 | 46 | 1553 | 1530 | 35 | 5700 |  | 3 | 0.16 | 25 |  | -1.28 | 1515 | 1553 | 210.51 | 0 |  | 19 | 45 | 70 | Y |  | 2021-10-30 20:48 | 59 | 1090 | 27 | 27 | 28 | 28 | 28 | 28 | 27 | 26 | 26 | 25 | 25 | 24 | 24 | 23 | 26 | 28 | 23 | 28 | -0.08 | Y | 60 | Y | -0.2 |  |  |  | 1.008 |  |  |  | Y | Y | Y | Y | 200 | 0.48 | 70 | 101532 | 107573 | 7893 | 15500 | 14 | 1 |  | 2021-10-30 20:56 | 1515 | 111 |  | 21 | [16 empty] | 89.77 | 100 | 0 | 0 | 0 |  | 650 |  | Y | N | 0 | 0 | 0 |  | 651 |  | Y | N | Y |  |  | Y |  |  |  | BT180180 | H
B67237 | 2021-10-30 | 2 | A |  | 7 | A | SMNB440HK | 합금강 | 보론강 | BM#2 | 1590 | 44 | 1631 | 1534 | 37 | 7600 |  | 1 | 0.5 | 21 |  | -2.35 | 1558 | 1627 | 18.65 | 0 | 0 | 5 | 81 | 67 | Y |  | 2021-10-30 21:57 | 65 | 1091 | 26 | 35 | 40 | 42 | 43 | 43 | 43 | 42 | 41 | 40 | 39 | 39 | 38 | 38 | 39 | 43 | 38 | 43 | -0.12 | Y | 40 | Y | -0.2 |  |  |  | 0.68 |  |  |  | N | N | N | N | 170 | 0.49 | 64 | 92294 | 100016 | -666 | 15100 | 01 | 1 |  | 2021-10-30 22:02 | 1558 | 114 |  | 18 | [16 empty] | 93.41 | 100 | 0 | 0 | 0 |  | 650 | 400 | Y | Y | 0 | 0 | 0 |  | 650 | 400 | Y | Y | N | [6 empty] | RB120.00 | C
A67831 | 2021-10-30 | 1 | A |  | 13 | A | STB2 | 베어링강 | STB (SF) | BM#1 | 1644 | 46 | 1553 | 1558 | 24 | 4100 |  | 3 | 0.16 | 25 |  | -0.99 | 1524 | 1553 | 191.04 | 0 |  | 21 | 46 | 68 | Y |  | 2021-10-30 21:44 | 68 | 1096 | 23 | 25 | 29 | 31 | 32 | 33 | 32 | 32 | 32 | 32 | 32 | 32 | 32 | 32 | 31 | 33 | 32 | 32 | -0.03 | Y | 35 | Y | 0 |  |  |  | 0.861 |  |  |  | Y | Y | Y | Y | 190 | 0.48 | 65 | 101532 | 95113 | 7955 | 15520 | 14 | 1 |  | 2021-10-30 21:57 | 1524 | 121 |  | 36 | [16 empty] | 101.13 | 100 | 0 | 0 | 0 |  | 650 |  | Y | N | 0 | 0 | 0 |  | 651 |  | Y | N | Y |  |  | Y |  |  |  | BT180180 | H
A67832 | 2021-10-30 | 1 | A |  | 14 | B | STB2 | 베어링강 | STB (SF) | BM#1 | 1626 | 50 | 1566 | 1541 | 30 | 5200 |  | 3 | 0.16 | 26 |  | -1.49 | 1521 | 1566 | 201.19 | 0 |  | 31 | 46 | 85 | Y |  | 2021-10-30 23:00 | 65 | 1087 | 30 | 33 | 35 | 37 | 38 | 38 | 37 | 37 | 36 | 36 | 36 | 35 | 35 | 35 | 36 | 38 | 35 | 37 | -0.04 | Y | 40 | Y | 0 |  |  |  | 1.107 |  |  |  | Y | Y | Y | Y | 180 | 0.48 | 61 | 84610 | 96010 | 7684 | 15450 | 14 | 1 |  | 2021-10-30 23:13 | 1521 | 113 |  | 26 | 14 | [7 empty] | E996123C98664B6CA2507074A6963671 | 54D24823B46B4EF19F79A4FDD772D2AA | 2C8DFD672F8341DDB7C1B0249089C212 |  | E5D7754AF79541579C09F590179DC7A1 | A05B8F3AFF4F4EFEAA1460C2AD6BB8FA | B702AF9739A840D7A43089528473E12E |  | 82.83 | 100 | 0 | 0 | 0 |  | 650 |  | Y | N | 0 | 0 | 0 |  | 651 |  | Y | N | Y |  |  | Y |  |  |  | BT180180 | H
B67238 | 2021-10-30 | 2 | A | TUNDISH교체전 | 8 | A | SMNB440HK | 합금강 | 보론강 | BM#2 | 1555 | 44 | 1644 | 1547 | 41 | 7600 |  | 1 | 0.45 | 19 |  | -2.59 | 1562 | 1632 | 9.95 | 0 | 0 | 30 | 1 | 33977 | Y |  | 2021-10-30 23:01 | 69 | 1098 | 35 | 34 | 34 | 33 | 32 | 32 | 31 | 29 | 28 | 27 | 25 | 25 | 24 | 24 | 30 | 34 | 24 | 0 | -0.2 |  | 50 | Y | -0.2 |  |  |  | 1.03 |  |  |  | N | N | N | N | 170 | 0.46 | 67 | 99894 | 95184 | 1466 | 2300 | 01 | 1 |  | 2021-10-30 23:01 | 1562 | 118 |  | 20 |  | *전공정 지연 감속주입 정속미준수 304~308 404~408 *주입 말 전공정 요청20%이상감속주입 307~308 407~408 *대보수 L/D | 6112422125EC43EBB64280FE8BD0F46C | C2FAE470136D4E0187E3E7B5193C6B90 | [12 empty] | 104.49 | 100 | 0 | 2500 | 0 |  | 650 | 400 | Y | Y | 0 | 2755 | 0 |  | 650 | 400 | Y | Y | N | [6 empty] | RB150.00 | C
A67833 | 2021-10-30 | 1 | A |  | 15 | A | STB2 | 베어링강 | STB (SF) | BM#1 | 1616 | 43 | 1560 | 1557 | 30 | 5200 |  | 3 | 0.16 | 25 |  | -1.23 | 1524 | 1560 | 209.46 | 0 |  | 37 | 12 | 74 | Y |  | 2021-10-30 23:58 | 68 | 1100 | 34 | 33 | 33 | 33 | 33 | 33 | 33 | 32 | 32 | 32 | 31 | 31 |  | 31 | 32 | 33 | 31 | 33 | -0.03 | Y | 50 | Y | 0 |  |  |  | 1.243 |  |  |  | Y | Y | Y | Y | 170 | 0.48 | 59 | 84610 | 89730 | 7528 | 15200 | 14 | 1 |  | 2021-10-31 00:05 | 1524 | 116 |  | 31 | [16 empty] | 87.91 | 100 | 0 | 0 | 0 |  | 650 |  | Y | N | 0 | 0 | 0 |  | 651 |  | Y | N | Y |  |  | Y |  |  |  | BT180180 | H
B67239 | 2021-10-30 | 2 | A | TUNDISH교체 | 1 | A | 50CRV4 | 특수용도강 | D1 | BM#2 | 1567 | 53 | 1654 | 1525 | 49 | 9800 |  | 1 | 0.46 | 20 |  | -2.96 | 1570 | 1646 | 23.9 | 0 | 0 | 38 | 68 | 42 | Y |  | 2021-10-31 00:34 | 86 | 1098 | -309 | 16 | 37 | 34 | 39 | 42 | 44 | 46 | 47 | 47 | 47 | 47 | 47 | 47 | 43 | 47 | 47 | 47 | 0 |  | 20 | Y | 0 |  | 2.7 | 2.7 | 1.48 |  |  |  | N | N | N | N | 220 | 0.46 | 61 | 95642 | 96530 | 1220 | 15300 | 09 | 2 |  | 2021-10-31 00:31 | 1570 | 127 |  | 17 |  | * BUTT 타입롱노즐사용(슬리브타입.) * T/D FLUX 용탕부: 120 KG / 유탕부: 10KG 투입. *유탕구 987 *STR#1 LOOP 6 과냉 보여 30%감소 적용. *수소10분값 기준치 초과 이상공정등록 및 생관통보 | [14 empty] | 99.52 | 100 | 700 | 0 | 0 |  | 650 | 400 | Y | Y | 700 | 0 | 0 |  | 650 | 400 | Y | Y | Y | [6 empty] | RB080.00 | C
A67834 | 2021-10-30 | 1 | A |  | 16 | A | STB2 | 베어링강 | STB (SF) | BM#1 | 1672 | 51 | 1563 | 1611 | 25 | 4300 |  | 3 | 0.16 | 25 |  | -1.2 | 1526 | 1563 | 0.19 | 0 |  | 19 | 46 | 60 | Y |  | 2021-10-31 01:02 | 70 | 1099 | 30 | 30 | 33 | 34 | 35 | 36 | 36 | 35 | 34 | 34 | 33 | 32 | 32 | 30 | 33 | 36 | 30 | 34 | -0.12 | Y | 50 | Y | 0 |  |  |  | 1.273 |  |  |  | Y | Y | Y | Y | 210 | 0.4 | 75 | 101532 | 96788 | 7012 | 15630 | 14 | 1 |  | 2021-10-31 01:11 | 1526 | 115 |  | 27 |  | *전공정요청 감속주입(전기로) - 20%이상 감속 이상재 등록 | [14 empty] | 99.1 | 100 | 0 | 0 | 0 |  | 650 |  | Y | N | 0 | 0 | 0 |  | 651 |  | Y | N | Y |  |  | Y |  |  |  | BT180180 | H
B67240 | 2021-10-30 | 2 | A |  | 2 | A | 50CRV4 | 특수용도강 | D1 | BM#2 | 1606 | 45 | 1616 | 1524 | 41 | 7900 |  | 1 | 0.42 | 19 |  | -1.93 | 1553 | 1604 | 14.14 | 0 | 0 | 11 | 77 | 79 | Y |  | 2021-10-31 01:32 | 69 | 1100 | 45 | 43 | 41 | 40 | 39 | 39 | 38 | 38 | 36 | 35 | 35 | 33 | 32 | 32 | 38 | 41 | 32 | 0 | -0.16 |  | 55 | Y | -0.2 | [7 empty] | N | N | N | N | 220 | 0.49 | 66 | 99788 | 102443 | -843 | 15200 | 09 | 2 |  | 2021-10-31 01:30 | 1553 | 120 |  | 21 | [16 empty] | 97.83 | 100 | 0 | 0 | 0 |  | 650 | 400 | Y | Y | 0 | 0 | 0 |  | 649 | 400 | Y | Y | Y | [6 empty] | RB120.00 | C
A67835 | 2021-10-30 | 1 | A |  | 17 | A | STB2 | 베어링강 | STB (SF) | BM#1 | 1611 | 45 | 1566 | 1549 | 39 | 6100 |  | 3 | 0.16 | 27 |  | -1.14 | 1531 | 1566 | 186.8 | 0 |  | 21 | 47 | 54 | Y |  | 2021-10-31 02:10 | 75 | 1099 | 28 | 30 | 34 | 38 | 38 | 39 | 39 | 39 | 38 | 38 | 38 | 38 | 37 | 37 | 37 | 39 | 37 | 39 | -0.06 | Y | 35 | Y | -0.2 |  |  |  | 0.896 |  |  |  | Y | Y | Y | Y | 200 | 0.48 | 62 | 101532 | 93969 | 7856 | 15380 | 14 | 1 |  | 2021-10-31 02:18 | 1531 | 120 |  | 36 | 15 | [15 empty] | 101.08 | 100 | 0 | 0 | 0 |  | 650 |  | Y | N | 0 | 0 | 0 |  | 651 |  | Y | N | Y |  |  | Y |  |  |  | BT180180 | H
B67241 | 2021-10-30 | 2 | A |  | 3 | A | 50CRV4 | 특수용도강 | D1 | BM#2 | 1595 | 48 | 1623 | 1553 | 42 | 7700 |  | 1 | 0.47 | 19 |  | -2.31 | 1550 | 1609 | 28.99 | 0 | 0 | 5 | 82 | 77 | Y |  | 2021-10-31 02:42 | 66 | 1097 | 30 | 35 | 38 | 40 | 41 | 41 | 41 | 40 | 40 | 39 | 38 | 36 | 35 | 34 | 38 | 41 | 34 | 41 | -0.16 | Y | 45 | Y | -0.2 | [7 empty] | N | N | N | N | 210 | 0.49 | 66 | 90068 | 103209 | -109 | 15800 | 09 | 2 |  | 2021-10-31 02:42 | 1550 | 127 |  | 18 | [16 empty] | 87.79 | 100 | 0 | 0 | 0 |  | 650 | 400 | Y | Y | 0 | 0 | 0 |  | 650 | 400 | Y | Y | Y | [6 empty] | RB120.00 | H
A67836 | 2021-10-30 | 1 | A |  | 18 | A | STB2 | 베어링강 | STB (SF) | BM#1 | 1661 | 44 | 1571 | 1584 | 26 | 4600 |  | 3 | 0.17 | 25 |  | -1.37 | 1530 | 1571 | 0.19 | 0 |  | 31 | 47 | 61 | Y |  | 2021-10-31 03:12 | 74 | 1100 | 37 | 37 | 38 | 39 | 40 | 40 | 40 | 39 | 39 | 39 | 38 | 38 | 38 | 38 | 39 | 40 | 38 | 40 | -0.04 | Y | 45 | Y | 0 |  |  |  | 0.763 |  |  |  | Y | Y | Y | Y | 190 | 0.48 | 65 | 101532 | 101288 | 7012 | 15350 | 14 | 1 |  | 2021-10-31 03:24 | 1530 | 119 |  | 37 | [16 empty] | 94.62 | 100 | 0 | 0 | 0 |  | 650 |  | Y | N | 0 | 0 | 0 |  | 651 |  | Y | N | Y |  |  | Y |  |  |  | BT180180 | H
B67242 | 2021-10-30 | 2 | A | 잔강최소화전 | 4 | A | 50CRV4 | 특수용도강 | D1 | BM#2 | 1619 | 43 | 1629 | 1539 | 41 | 7900 |  | 1 | 0.38 | 19 |  | -2.52 | 1549 | 1613 | 11.46 | 0 | 0 | 30 | 2 | 81 | Y |  | 2021-10-31 03:47 | 65 | 1099 | 32 | 32 | 31 | 31 | 32 | 31 | 31 | 30 | 29 | 29 | 28 | 27 | 27 | 27 | 30 | 32 | 27 | 32 | -0.12 | Y | 40 | Y | 0 | [7 empty] | N | N | N | N | 200 | 0.5 | 61 | 105113 | 98148 | -248 | 3000 | 09 | 2 |  | 2021-10-31 03:45 | 1549 | 121 |  | 21 |  | T/D2.3T | 84CEDD835CC44A8F9825504107830D1B | [13 empty] | 108.31 | 100 | 0 | 3400 | 0 |  | 651 | 400 | Y | Y | 0 | 3100 | 0 |  | 650 | 400 | Y | Y | Y | [6 empty] | RB120.00 | H
A67837 | 2021-10-30 | 1 | A |  | 19 | A | STB2 | 베어링강 | STB (SF) | BM#1 | 1636 | 43 | 1550 | 1558 | 29 | 4900 |  | 3 | 0.15 | 27 |  | -0.96 | 1520 | 1550 | 202.6 | 0 |  | 37 | 13 | 66 | Y |  | 2021-10-31 04:24 | 64 | 1100 | 36 | 34 | 32 | 30 | 29 | 29 | 28 | 28 | 27 | 27 | 26 | 26 | 25 | 25 | 29 | 32 | 25 | 0 | -0.14 |  | 50 | Y | -0.2 |  |  |  | 1.038 |  |  |  | Y | Y | Y | Y | 180 | 0.48 | 63 | 101532 | 95457 | 7053 | 15610 | 14 | 1 |  | 2021-10-31 04:32 | 1520 | 113 |  | 32 | [16 empty] | 99.93 | 100 | 0 | 0 | 0 |  | 650 |  | Y | N | 0 | 0 | 0 |  | 651 |  | Y | N | Y |  |  | Y |  |  |  | BT180180 | H
B67243 | 2021-10-30 | 2 | B | 잔강최소화 | 5 | A | AE15B35C | 합금강 | 보론강 | BM#2 | 1613 | 43 | 1637 | 1558 | 36 | 6800 |  | 1 | 0.45 | 16 |  | -2.72 | 1565 | 1628 | 16.14 | 0 | 0 | 38 | 69 | 56 | Y |  | 2021-10-31 04:38 | 67 | 1099 | -200 | -21 | 25 | 26 | 29 | 30 | 31 | 31 | 31 | 31 | 30 | 30 |  | 30 | 22 | 31 | 30 | 31 | -0.04 | Y | 25 | Y | 0 | [7 empty] | N | N | N | N | 190 | 0.47 | 60 | 95126 | 100230 | 370 | 15300 | 09 | 2 |  | 2021-10-31 04:41 | 1565 | 141 |  | 48 |  | *최소화 롱노즐 재사용 *STR#1 LOOP6 과냉 으로 30%감소 | [14 empty] | 94.94 | 100 | 2600 | 0 | 0 |  | 300 | 400 | Y | Y | 2600 | 0 | 0 |  | 301 | 400 | Y | Y | N | [5 empty] | Y | RB120.00 | H
A67838 | 2021-10-30 | 1 | B | TUNDISH교체전 | 20 | B | STB2 | 베어링강 | STB (SF) | BM#1 | 1634 | 43 | 1555 | 1553 | 33 | 5000 |  | 3 | 0.16 | 26 |  | -1.14 | 1521 | 1555 | 0.19 | 0 |  | 19 | 47 | 56 | Y |  | 2021-10-31 05:27 | 65 | 1100 | 25 | 26 | 28 | 29 | 30 | 30 | 30 | 30 | 29 | 28 | 28 |  |  | 28 | 29 | 30 | 28 | 30 | -0.06 | Y | 35 | Y | 0 |  |  |  | 1.078 |  |  |  | N | N | N | N | 170 | 0.48 | 64 | 94637 | 99320 | 7072 | 2000 | 14 | 1 |  | 2021-10-31 05:38 | 1521 | 116 |  | 34 |  |  |  | 99BD7A6484134A7483FB329FF0463177 | F231B0E932A043DB995494891112DF3A | B371B6CFE06847D28386D7D82ED08340 | [10 empty] | 88.99 | 100 | 0 | 3500 | 0 |  | 650 |  | Y | N | 0 | 3500 | 0 |  | 651 |  | Y | N | Y |  |  | Y |  |  |  | BT180180 | H
B67244 | 2021-10-30 | 2 | B |  | 6 | A | AE15B35C | 합금강 | 보론강 | BM#2 | 1649 | 43 | 1637 | 1586 | 37 | 6400 |  | 1 | 0.45 | 16 |  | 0 | 1569 | 1625 | 11.34 | 0 | 0 | 11 | 78 | 54 | Y |  | 2021-10-31 05:46 | 71 | 1097 | 28 | 29 | 33 | 36 | 38 | 38 | 39 | 39 | 38 | 38 | 37 | 36 | 35 | 34 | 36 | 39 | 34 | 38 | -0.14 | Y | 35 | Y | -0.2 | [7 empty] | N | N | N | N | 180 | 0.49 | 64 | 94029 | 100357 | -7 | 14200 | 09 | 2 |  | 2021-10-31 05:52 | 1569 | 143 |  | 43 |  | * 후 HEAT L/D 강제개공 ID : 306,406 | [14 empty] | 93.19 | 100 | 0 | 0 | 0 |  | 301 | 400 | Y | Y | 0 | 0 | 0 |  | 301 | 400 | Y | Y | N | [6 empty] | RB120.00 | H
A67839 | 2021-10-30 | 1 | B | TUNDISH교체 | 1 | A | AE1055LS | 탄소강 | G-AE1055LS | BM#1 | 1625 | 42 | 1631 | 1551 | 35 | 6400 |  | 3 | 0.15 | 25 |  | -1.75 | 1575 | 1628 | 33.81 | 335.76 |  | 21 | 48 | 56 | Y |  | 2021-10-31 06:44 | 91 | 1098 | 32 | 34 | 25 | 31 | 34 | 36 | 38 | 39 | 41 | 41 | 41 |  |  | 41 | 36 | 41 | 41 | 41 | 0 |  | 10 | Y | 0 |  | 1.99 | 1.86 | [5 empty] | N | N | M | 210 | 0.51 | 54 | 84600 | 91805 | 7445 | 15550 | 12 | 2 |  | 2021-10-31 06:52 | 1575 | 144 |  | 45 |  | *T/D FLUX 유:10KG,용220KG | [6 empty] | 2F7263A6E86B4CBF92C73CBB585648EF | B1D14C232E614E5997DD0AE76EEECE53 | 077810F06B9B48DE9C83EE479D3E6A92 |  | 7F9B2E76EA3544C2BD085E621400E071 | 7E2C70831FE0400EA0050BA50686BFC9 | F46FEB07F5EE4A0BB402C3B650466A20 |  | 86.24 | 100 | 1500 | 0 | 0 |  | 500 |  | Y | N | 1500 | 0 | 0 |  | 500 |  | Y | N | N |  |  | Y |  |  |  | BT180180 | H
B67245 | 2021-10-30 | 2 | B |  | 7 | A | AE15B35C | 합금강 | 보론강 | BM#2 | 1618 | 49 | 1631 | 1579 | 40 | 6800 |  | 1 | 0.53 | 20 |  | -2.44 | 1563 | 1633 | 26.67 | 0 | 0 | 5 | 83 | 55 | N | 2 | 2021-10-31 06:51 | 65 | 1098 | 31 | 31 | 31 | 32 | 32 | 32 | 32 | 32 | 31 | 30 | 29 | 28 | 28 | 26 | 30 | 32 | 26 | 32 | -0.12 | Y | 50 | Y | -0.4 | [7 empty] | N | N | N | N | 170 | 0.49 | 65 | 93168 | 103140 | -240 | 14500 | 09 | 2 |  | 2021-10-31 06:55 | 1563 | 143 |  | 44 | [16 empty] | 90.98 | 100 | 0 | 0 | 0 |  | 301 | 400 | Y | Y | 0 | 0 | 0 |  | 301 | 400 | Y | Y | N | [6 empty] | RB120.00 | H
A67840 | 2021-10-31 | 1 | B |  | 2 | A | AE1055LS | 탄소강 | G-AE1055LS | BM#1 | 1587 | 41 | 1596 | 1522 | 24 | 4700 |  | 3 | 0.15 | 25 |  | -1.41 | 1551 | 1594 | 0 | 274.52 |  | 31 | 48 | 50 | Y |  | 2021-10-31 07:36 | 67 | 1095 | 41 | 39 | 32 | 28 | 27 | 26 | 26 | 26 | 26 | 26 | 26 | 26 |  | 26 | 28 | 32 | 26 | 26 | -0.13 |  | 45 | Y | 0 | [8 empty] | N | N | Y | 200 | 0.52 | 54 | 84600 | 89430 | 8920 | 15050 | 12 | 2 |  | 2021-10-31 07:45 | 1551 | 125 |  | 49 | [16 empty] | 87.71 | 100 | 0 | 0 | 0 |  | 500 |  | Y | N | 0 | 0 | 0 |  | 501 |  | Y | N | N |  |  | Y |  |  |  | BT180180 | H
B67246 | 2021-10-31 | 2 | B |  | 8 | A | AE15B35C | 합금강 | 보론강 | BM#2 | 1623 | 42 | 1637 | 1550 | 35 | 6700 |  | 1 | 0.51 | 16 |  | 0 | 1564 | 1628 | 21.62 | 0 | 0 | 30 | 3 | 51 | Y |  | 2021-10-31 07:53 | 66 | 1093 | 23 | 24 | 26 | 28 | 28 | 29 | 28 | 28 | 27 | 27 | 26 | 25 | 24 | 24 | 26 | 29 | 24 | 28 | -0.14 | Y | 35 | Y | -0.2 | [7 empty] | N | N | N | N | 170 | 0.49 | 63 | 93168 | 98560 | 940 | 14400 | 09 | 2 |  | 2021-10-31 07:56 | 1564 | 145 |  | 48 | [16 empty] | 94.59 | 100 | 0 | 0 | 0 |  | 301 | 400 | Y | Y | 0 | 0 | 0 |  | 301 | 400 | Y | Y | N | [6 empty] | RB120.00 | H
A67841 | 2021-10-31 | 1 | B |  | 3 | A | AE1055LS | 탄소강 | G-AE1055LS | BM#1 | 1601 | 42 | 1593 | 1547 | 31 | 4900 |  | 3 | 0.14 | 25 |  | -1.32 | 1548 | 1588 | 0 | 302.88 |  | 37 | 14 | 50 | Y |  | 2021-10-31 08:54 | 64 | 1102 | 26 | 26 | 28 | 30 | 30 | 31 | 31 | 30 | 29 | 29 | 29 | 28 | 28 | 28 | 29 | 31 | 28 | 30 | -0.04 | Y | 35 | Y | 0 | [8 empty] | N | N | Y | 190 | 0.52 | 58 | 101520 | 94634 | 8166 | 15170 | 12 | 2 |  | 2021-10-31 09:06 | 1548 | 112 |  | 26 | [16 empty] | 99.92 | 100 | 0 | 0 | 0 |  | 500 |  | Y | N | 0 | 0 | 0 |  | 501 |  | Y | N | N |  |  | Y |  |  |  | BT180180 | H
B67247 | 2021-10-31 | 2 | B |  | 9 | A | AE15B35C | 합금강 | 보론강 | BM#2 | 1632 | 41 | 1628 | 1546 | 29 | 5600 |  | 1 | 0.45 | 16 |  | -2.26 | 1563 | 1621 | 11.49 | 0 | 0 | 38 | 70 | 38 | Y |  | 2021-10-31 08:48 | 65 | 1095 | 21 | 23 | 24 | 26 | 26 | 27 | 26 | 26 | 25 | 23 | 22 | 21 | 19 | 19 | 24 | 27 | 19 | 26 | -0.23 | Y | 35 | Y | -0.4 | [7 empty] | N | N | N | N | 220 | 0.49 | 62 | 100645 | 97917 | 83 | 13900 | 09 | 2 |  | 2021-10-31 08:54 | 1563 | 149 |  | 58 | [16 empty] | 102.86 | 100 | 0 | 0 | 0 |  | 301 | 400 | Y | Y | 0 | 0 | 0 |  | 301 | 400 | Y | Y | N | [6 empty] | RB150.00 | C
A67842 | 2021-10-31 | 1 | B |  | 4 | A | AE1055LS | 탄소강 | G-AE1055LS | BM#1 | 1647 | 43 | 1603 | 1533 | 35 | 6700 |  | 3 | 0.14 | 25 |  | -1.42 | 1561 | 1603 | 0 | 236.92 |  | 35 | 1 | 14103 | Y |  | 2021-10-31 09:47 | 77 | 1112 | 27 | 27 | 28 | 30 | 31 | 31 | 31 | 30 | 29 | 29 | 29 | 22 |  | 22 | 29 | 31 | 22 | 31 | -0.23 | Y | 35 | Y | -1.4 | [8 empty] | N | N | Y | 180 | 0.52 | 57 | 101520 | 96227 | 7873 | 15910 | 12 | 2 |  | 2021-10-31 09:57 | 1561 | 112 |  | 31 | [16 empty] | 98.32 | 100 | 0 | 0 | 0 |  | 500 |  | Y | N | 0 | 0 | 0 |  | 501 |  | Y | N | N |  |  | Y |  |  |  | BT180180 | H
B67248 | 2021-10-31 | 2 | B |  | 10 | A | AE15B35C | 합금강 | 보론강 | BM#2 | 1621 | 54 | 1620 | 1517 | 47 | 8900 |  | 1 | 0.46 | 16 |  | -2.49 | 1560 | 1618 | 14.24 | 0 | 0 | 19 | 48 | 75 | Y |  | 2021-10-31 10:23 | 62 | 1097 | 16 | 22 | 25 | 27 | 28 | 28 | 28 | 26 | 25 | 24 | 23 | 21 | 19 | 19 | 24 | 28 | 19 | 28 | -0.22 | Y | 40 | Y | -0.4 | [7 empty] | N | N | N | N | 210 | 0.49 | 64 | 94668 | 98313 | -13 | 13800 | 09 | 2 |  | 2021-10-31 10:27 | 1560 | 129 |  | 27 | 22 | [15 empty] | 97 | 100 | 0 | 0 | 0 |  | 301 | 400 | Y | Y | 0 | 0 | 0 |  | 301 | 400 | Y | Y | N | [6 empty] | RB160.00 | C
A67843 | 2021-10-31 | 1 | B |  | 5 | A | AE1055LS | 탄소강 | G-AE1055LS | BM#1 | 1583 | 42 | 1588 | 1547 | 25 | 4300 |  | 3 | 0.13 | 25 |  | -1.2 | 1552 | 1588 | 0 | 228.96 |  | 21 | 49 | 47 | Y |  | 2021-10-31 10:50 | 68 | 1095 | 29 | 30 | 31 | 33 | 33 | 33 | 33 | 33 | 32 | 32 | 32 | 32 |  | 32 | 32 | 33 | 32 | 33 | -0.03 | Y | 40 | Y | 0 | [8 empty] | N | N | Y | 170 | 0.52 | 55 | 84600 | 92734 | 8316 | 15740 | 12 | 2 |  | 2021-10-31 11:13 | 1552 | 103 |  | 27 | [16 empty] | 84.81 | 100 | 0 | 0 | 0 |  | 500 |  | Y | N | 0 | 0 | 0 |  | 501 |  | Y | N | N |  |  | Y |  |  |  | BT180180 | H
B67249 | 2021-10-31 | 2 | B |  | 11 | A | AE15B35C | 합금강 | 보론강 | BM#2 | 1667 | 44 | 1623 | 1520 | 40 | 7200 |  | 1 | 0.44 | 16 |  | -2.45 | 1569 | 1620 | 14.35 | 0 | 0 | 5 | 84 | 55 | Y |  | 2021-10-31 11:17 | 71 | 1094 | 16 | 23 | 29 | 31 | 33 | 33 | 34 | 33 | 33 | 32 | 31 | 30 | 29 | 26 | 29 | 34 | 26 | 33 | -0.2 | Y | 40 | Y | -0.4 | [7 empty] | N | N | N | N | 200 | 0.41 | 74 | 103614 | 99871 | -1521 | 12600 | 09 | 2 |  | 2021-10-31 11:22 | 1569 | 126 |  | 38 |  | * 전공정 요청으로 감속주입 0.40 이상공정 등록 및 생관통보 | [14 empty] | 105.78 | 100 | 0 | 0 | 0 |  | 301 | 400 | Y | Y | 0 | 0 | 0 |  | 301 | 400 | Y | Y | N |  |  |  | Y |  |  | RB090.00 | C
A67844 | 2021-10-31 | 1 | B |  | 6 | A | AE1055LS | 탄소강 | G-AE1055LS | BM#1 | 1647 | 42 | 1585 | 1573 | 28 | 3400 |  | 3 | 0.15 | 25 |  | -1.16 | 1550 | 1585 | 0 | 271.62 |  | 31 | 49 | 52 | Y |  | 2021-10-31 11:53 | 66 | 1096 | 31 | 30 | 35 | 36 | 36 | 36 | 36 | 36 | 35 | 34 | 34 | 34 |  | 34 | 35 | 36 | 34 | 36 | -0.05 | Y | 40 | Y | 0 | [8 empty] | N | N | Y | 210 | 0.52 | 56 | 101520 | 94116 | 7034 | 15510 | 12 | 2 |  | 2021-10-31 12:02 | 1550 | 101 |  | 20 | [16 empty] | 10152000 | 100 | 0 | 0 | 0 |  | 500 |  | Y | N | 0 | 0 | 0 |  | 501 |  | Y | N | N |  |  | Y |  |  |  | BT180180 | H
A67845 | 2021-10-31 | 1 | D |  | 7 | A | AE1055LS | 탄소강 | G-AE1055LS | BM#1 | 1612 | 40 | 1591 | 1530 | 26 | 5100 |  | 3 | 0.15 | 25 |  | -1.03 | 1555 | 1586 | 0 | 249.87 |  | 37 | 15 | 48 | Y |  | 2021-10-31 12:49 | 71 | 1095 | 33 | 36 | 37 | 38 | 38 | 38 | 38 | 38 | 37 | 36 | 36 | 36 |  | 36 | 37 | 38 | 36 | 38 | -0.05 | Y | 40 | Y | 0 | [8 empty] | N | N | Y | 200 | 0.52 | 54 | 101520 | 90975 | 8725 | 15200 | 12 | 2 |  | 2021-10-31 12:56 | 1555 | 99 |  | 23 | [16 empty] | 103.64 | 100 | 0 | 0 | 0 |  | 500 |  | Y | N | 0 | 0 | 0 |  | 501 |  | Y | N | N |  |  | Y |  |  |  | BT180180 | H
B67250 | 2021-10-31 | 2 | D |  | 12 | A | AE15B35C | 합금강 | 보론강 | BM#2 | 1614 | 42 | 1641 | 1560 | 34 | 6100 |  | 1 | 0.44 | 16 |  | -2.52 | 1573 | 1632 | 14.98 | 0 | 0 | 30 | 4 | 51 | Y |  | 2021-10-31 12:22 | 75 | 1103 | 23 | 30 | 34 | 36 | 38 | 39 | 39 | 38 | 38 | 37 | 36 | 36 | 35 | 35 | 36 | 39 | 35 | 38 | -0.11 | Y | 35 | Y | -0.2 | [7 empty] | N | N | N | N | 190 | 0.49 | 63 | 100836 | 97790 | 410 | 15200 | 09 | 2 |  | 2021-10-31 12:26 | 1573 | 134 |  | 49 | [16 empty] | 103 | 100 | 0 | 0 | 0 |  | 301 | 400 | Y | Y | 0 | 0 | 0 |  | 301 | 400 | Y | Y | N | [6 empty] | RB085.00 | C
A67846 | 2021-10-31 | 1 | D |  | 8 | B | AE1055LS | 탄소강 | G-AE1055LS | BM#1 | 1621 | 42 | 1585 | 1542 | 33 | 5500 |  | 3 | 0.14 | 25 |  | -1.27 | 1547 | 1585 | 0 | 236.99 |  | 35 | 2 | 53 | Y |  | 2021-10-31 13:51 | 63 | 1096 | 36 | 34 | 34 | 33 | 33 | 32 | 31 | 30 | 29 | 29 | 27 | 27 |  | 27 | 31 | 34 | 27 | 0 | -0.16 |  | 45 | Y | 0 | [8 empty] | N | N | Y | 190 | 0.52 | 58 | 101520 | 96967 | 8483 | 15400 | 12 | 2 |  | 2021-10-31 14:02 | 1547 | 96 |  | 16 | [16 empty] | 97.66 | 100 | 0 | 0 | 0 |  | 500 |  | Y | N | 0 | 0 | 0 |  | 501 |  | Y | N | N |  |  | Y |  |  |  | BT180180 | H
B67251 | 2021-10-31 | 2 | D |  | 13 | A | AE15B35C | 합금강 | 보론강 | BM#2 | 1613 | 41 | 1634 | 1537 | 33 | 6300 |  | 1 | 0.4 | 16 |  | -2.36 | 1571 | 1628 | 12.2 | 0 | 0 | 38 | 71 | 47 | Y |  | 2021-10-31 13:27 | 73 | 1102 | 32 | 32 | 34 | 36 | 38 | 38 | 38 | 37 | 36 | 36 | 35 | 34 | 33 | 33 | 35 | 38 | 33 | 38 | -0.12 | Y | 40 | Y | -0.2 | [7 empty] | N | N | N | N | 180 | 0.49 | 62 | 93972 | 97167 | -667 | 14400 | 09 | 2 |  | 2021-10-31 13:30 | 1571 | 130 |  | 47 | [16 empty] | 98.04 | 100 | 0 | 0 | 0 |  | 300 | 400 | Y | Y | 0 | 0 | 0 |  | 302 | 400 | Y | Y | N | [6 empty] | RB140.00 | C
A67847 | 2021-10-31 | 1 | D |  | 9 | A | AE1055LS | 탄소강 | G-AE1055LS | BM#1 | 1612 | 41 | 1583 | 1531 | 22 | 4300 |  | 3 | 0.17 | 25 |  | -1.02 | 1552 | 1583 | 0 | 233.27 |  | 21 | 50 | 55 | Y |  | 2021-10-31 14:42 | 68 | 1093 | 28 | 29 | 33 | 35 | 36 | 37 | 37 | 36 | 36 | 36 |  |  |  | 36 | 35 | 37 | 36 | 36 | -0.03 | Y | 30 | Y | 0 | [8 empty] | N | N | Y | 180 | 0.52 | 56 | 84600 | 92123 | 7676 | 15400 | 12 | 2 |  | 2021-10-31 14:57 | 1552 | 98 |  | 23 | [16 empty] | 8460000 | 100 | 0 | 0 | 0 |  | 500 |  | Y | N | 0 | 0 | 0 |  | 501 |  | Y | N | N |  |  | Y |  |  |  | BT180180 | H
B67252 | 2021-10-31 | 2 | D |  | 14 | A | AE15B35C | 합금강 | 보론강 | BM#2 | 1623 | 43 | 1622 | 1548 | 37 | 7000 |  | 1 | 0.45 | 16 |  | -1.93 | 1562 | 1612 | 18.37 | 0 | 0 | 19 | 49 | 65 | Y |  | 2021-10-31 14:56 | 64 | 1088 | 29 | 30 | 33 | 34 | 35 | 35 | 34 | 33 | 32 | 32 | 31 | 29 | 28 | 28 | 32 | 35 | 28 | 0 | -0.17 | Y | 40 | Y | -0.2 | [7 empty] | N | N | N | N | 170 | 0.49 | 62 | 104742 | 96448 | -1098 | 15200 | 09 | 2 |  | 2021-10-31 15:02 | 1562 | 114 |  | 22 | [16 empty] | 109.56 | 100 | 0 | 0 | 0 |  | 301 | 400 | Y | Y | 0 | 0 | 0 |  | 302 | 400 | Y | Y | N | [6 empty] | RB160.00 | C
A67848 | 2021-10-31 | 1 | D |  | 10 | B | AE1055LS | 탄소강 | G-AE1055LS | BM#1 | 1626 | 42 | 1594 | 1560 | 21 | 3900 |  | 3 | 0.16 | 26 |  | -1.01 | 1550 | 1582 | 0 | 233.21 |  | 31 | 50 | 56 | Y |  | 2021-10-31 15:45 | 66 | 1090 | 35 | 35 | 36 | 37 | 36 | 36 | 36 | 36 | 36 | 34 | 34 | 33 | 33 | 33 | 35 | 37 | 33 | 36 | -0.06 | Y | 45 | Y | 0 | [8 empty] | N | N | Y | 170 | 0.52 | 58 | 84600 | 95312 | 7702 | 15510 | 12 | 2 |  | 2021-10-31 15:53 | 1550 | 97 |  | 17 | [7 empty] | 1370DB32FD5C40719D7921E6AAB96831 | FA8687CD3DD945A7924062AAEBC20359 | 8440D2CC8D6A4493A8614961CD746AF8 |  | 437F685F575C49B492DAACAB5064AC00 | 991D50F78125423FB571AC3346A32D57 | DBDC93248FED42D1B22D56CC86291314 |  |  | 8460000 | 100 | 0 | 0 | 0 |  | 500 |  | Y | N | 0 | 0 | 0 |  | 501 |  | Y | N | N |  |  | Y |  |  |  | BT180180 | H
B67253 | 2021-10-31 | 2 | D |  | 15 | A | AE15B35C | 합금강 | 보론강 | BM#2 | 1604 | 38 | 1632 | 1517 | 34 | 6800 |  | 1 | 0.55 | 18 |  | -2.98 | 1558 | 1628 | 40.02 | 0 | 0 | 5 | 85 | 63 | Y |  | 2021-10-31 15:55 | 60 | 1098 | 25 | 28 | 31 | 33 | 33 | 34 | 33 | 32 | 32 | 31 | 29 | 27 |  | 27 | 31 | 34 | 27 | 33 | -0.2 | Y | 35 | Y | -0.4 | [7 empty] | N | N | N | N | 220 | 0.49 | 61 | 103302 | 94876 | 724 | 15800 | 09 | 2 |  | 2021-10-31 15:59 | 1558 | 110 |  | 25 | [16 empty] | 102.89 | 100 | 0 | 0 | 0 |  | 301 | 400 | Y | Y | 0 | 0 | 0 |  | 302 | 400 | Y | Y | N | [6 empty] | RB105.00 | C
A67849 | 2021-10-31 | 1 | D |  | 11 | A | AE1055LS | 탄소강 | G-AE1055LS | BM#1 | 1618 | 41 | 1589 | 1542 | 34 | 4800 |  | 3 | 0.15 | 26 |  | -1.27 | 1549 | 1589 | 0 | 263.7 |  | 37 | 16 | 56 | Y |  | 2021-10-31 16:52 | 65 | 1087 | 30 | 30 | 33 | 36 | 37 | 37 | 36 | 37 | 36 | 35 | 35 | 35 | 35 | 35 | 35 | 37 | 35 | 37 | -0.05 | Y | 40 | Y | 0 | [8 empty] | N | N | Y | 210 | 0.52 | 57 | 101520 | 96630 | 7570 | 15020 | 12 | 2 |  | 2021-10-31 17:00 | 1549 | 94 |  | 12 | [16 empty] | 97.99 | 100 | 0 | 0 | 0 |  | 500 |  | Y | N | 0 | 0 | 0 |  | 501 |  | Y | N | N |  |  | Y | Y |  |  | BT180180 | H
B67254 | 2021-10-31 | 2 | D | TUNDISH교체전 | 16 | A | AE15B35C | 합금강 | 보론강 | BM#2 | 1600 | 38 | 1629 | 1549 | 36 | 6600 |  | 1 | 0.45 | 16 |  | -2.77 | 1561 | 1627 | 13.81 | 0 | 0 | 30 | 5 | 56 | Y |  | 2021-10-31 17:07 | 63 | 1099 | 26 | 29 | 34 | 38 | 39 | 39 | 39 | 38 | 37 | 36 | 36 | 35 | 34 | 33 | 36 | 39 | 33 | 39 | -0.13 | Y | 45 | Y | -0.2 | [7 empty] | N | N | N | N | 210 | 0.49 | 68 | 103706 | 102133 | 767 | 2000 | 09 | 2 |  | 2021-10-31 17:09 | 1561 | 108 |  | 15 |  |  | 53863E5582E6417387EF98F5AD9817D9 | C4AD24B58CFF4440969BB8DD49388175 | D37DE1D6C39748F8B9E0B566C61F8BC4 | [11 empty] | 101.08 | 100 | 0 | 2940 | 0 |  | 301 | 400 | Y | Y | 0 | 2700 | 0 |  | 301 | 400 | Y | Y | N | [6 empty] | RB100.00 | C
A67850 | 2021-10-31 | 1 | D |  | 12 | B | AE1055LS | 탄소강 | G-AE1055LS | BM#1 | 1591 | 40 | 1589 | 1535 | 25 | 4900 |  | 3 | 0.14 | 25 |  | -1.68 | 1539 | 1589 | 0 | 258.62 |  | 35 | 3 | 67 | Y |  | 2021-10-31 17:48 | 55 | 1100 | 33 | 32 | 30 | 29 | 28 | 27 | 26 | 24 | 24 | 23 | 23 | 22 |  | 22 | 27 | 30 | 22 | 0 | -0.18 |  | 45 | Y | -0.2 | [8 empty] | N | N | Y | 200 | 0.52 | 56 | 101520 | 94475 | 7788 | 16200 | 12 | 2 |  | 2021-10-31 17:57 | 1539 | 95 |  | 14 | [16 empty] | 100.07 | 100 | 0 | 0 | 0 |  | 500 |  | Y | N | 0 | 0 | 0 |  | 501 |  | Y | N | N |  |  | Y |  |  |  | BT180180 | H
B67255 | 2021-10-31 | 2 | D | TUNDISH교체 | 1 | A | SCR420HON | 소입성보증강 | C | BM#2 | 1639 | 46 | 1672 | 1578 | 44 | 8100 |  | 1 | 0.56 | 17 |  | -3.13 | 1598 | 1673 | 0 | 48.42 | 0 | 38 | 72 | 66 | Y |  | 2021-10-31 18:30 | 88 | 1094 | -299 | -265 | 29 | 27 | 36 | 39 | 42 | 43 | 44 | 44 | 44 |  |  | 44 | 40 | 44 | 44 | 44 | 0 |  | 10 | Y | 0 | 0.8 | 2.37 | 2.37 |  |  |  |  | N | N | N | N | 220 | 0.5 | 54 | 93071 | 93216 | 2884 | 14300 | 11 | 1 |  | 2021-10-31 18:31 | 1598 | 131 |  | 25 |  | * BUTT 타입롱노즐사용(슬리브타입.) * T/D FLUX 용탕부: 120 KG / 유탕부: 10KG 투입. | [14 empty] | 97.46 | 100 | 1080 | 0 | 0 |  | 410 | 300 | Y | Y | 1040 | 0 | 0 |  | 409 | 300 | Y | Y | N | Y | [5 empty] | BT180180 | H
A67851 | 2021-10-31 | 1 | D |  | 13 | A | AE1055LS | 탄소강 | G-AE1055LS | BM#1 | 1652 | 40 | 1583 | 1573 | 21 | 3600 |  | 3 | 0.15 | 25 |  | -1.17 | 1548 | 1583 | 0 | 214.41 |  | 21 | 51 | 68 | Y |  | 2021-10-31 18:38 | 64 | 1088 | 22 | 25 | 29 | 32 | 32 | 32 | 32 | 32 | 32 | 31 | 29 | 30 |  | 30 | 30 | 32 | 29 | 32 | -0.09 | Y | 35 | Y | 0.2 | [8 empty] | N | N | Y | 190 | 0.52 | 58 | 101520 | 94980 | 7490 | 15000 | 12 | 2 |  | 2021-10-31 18:45 | 1548 | 97 |  | 22 | [16 empty] | 99.58 | 100 | 0 | 0 | 0 |  | 500 |  | Y | N | 0 | 0 | 0 |  | 501 |  | Y | N | N |  |  | Y |  |  |  | BT180180 | H
B67256 | 2021-10-31 | 2 | D |  | 2 | A | SCR420HON | 소입성보증강 | C | BM#2 | 1582 | 45 | 1652 | 1570 | 43 | 7500 |  | 1 | 0.51 | 17 |  | -2.63 | 1582 | 1650 | 0 | 38.06 | 0 | 19 | 50 | 73 | Y |  | 2021-10-31 19:29 | 72 | 1090 | 41 | 41 | 41 | 38 | 39 | 38 | 36 | 34 | 32 | 31 | 29 | 26 |  | 26 | 35 | 41 | 26 | 41 | -0.33 |  | 45 | Y | -0.6 | [7 empty] | N | N | N | N | 220 | 0.55 | 55 | 93071 | 93479 | 3021 | 13800 | 11 | 1 |  | 2021-10-31 19:31 | 1582 | 125 |  | 21 | [16 empty] | 96.75 | 100 | 0 | 0 | 0 |  | 410 | 300 | Y | Y | 0 | 0 | 0 |  | 409 | 300 | Y | Y | N | Y | [5 empty] | BT180180 | H
A67852 | 2021-10-31 | 1 | D |  | 14 | A | AE1055LS | 탄소강 | G-AE1055LS | BM#1 | 1656 | 40 | 1590 | 1578 | 20 | 3500 |  | 3 | 0.14 | 26 |  | 0 | 1590 | 1590 | 0 | 224.95 |  | 31 | 51 | 63 | Y |  | 2021-10-31 19:37 | 106 | 1087 | 29 | 30 | 31 | 32 | 31 | 29 | 29 | 29 | 28 | 29 | 28 | 28 |  | 28 | 29 | 32 | 28 | 29 | -0.1 | Y | 40 | Y | 0 | [8 empty] | N | N | Y | 180 | 0.52 | 58 | 101520 | 97962 | 7266 | 15700 | 12 | 2 |  | 2021-10-31 19:46 | 1590 | 98 |  | 22 | [16 empty] | 10152000 | 100 | 0 | 0 | 0 |  | 500 |  | Y | N | 0 | 0 | 0 |  | 501 |  | Y | N | N |  |  | Y |  |  |  | BT180180 | H
B67257 | 2021-10-31 | 2 | D |  | 3 | A | SCR420HON | 소입성보증강 | C | BM#2 | 1623 | 46 | 1662 | 1567 | 40 | 8200 |  | 1 | 0.54 | 17 |  | -2.62 | 1577 | 1652 | 0 | 27.62 | 0 | 16 | 1 | 13475 | Y |  | 2021-10-31 20:24 | 67 | 1087 | 22 | 22 | 24 | 27 | 28 | 28 | 28 | 27 | 26 | 25 | 23 | 23 |  | 23 | 26 | 28 | 23 | 28 | -0.14 | Y | 35 | Y | 0 | [7 empty] | N | N | N | N | 210 | 0.55 | 55 | 93071 | 96265 | 3085 | 14200 | 11 | 1 |  | 2021-10-31 20:27 | 1577 | 123 |  | 21 | [16 empty] | 94.2 | 100 | 0 | 0 | 0 |  | 410 | 300 | Y | Y | 0 | 0 | 0 |  | 409 | 300 | Y | Y | N | Y | [5 empty] | BT180180 | C
A67853 | 2021-10-31 | 1 | D |  | 15 | A | AE1055LS | 탄소강 | G-AE1055LS | BM#1 | 1638 | 41 | 1591 | 1567 | 16 | 4300 |  | 3 | 0.15 | 25 |  | -1.37 | 1550 | 1591 | 0 | 231.93 |  | 37 | 17 | 51 | Y |  | 2021-10-31 20:34 | 66 | 1099 | 29 | 27 | 31 | 33 | 33 | 34 | 34 | 33 | 33 | 32 | 32 | 32 | 32 | 32 | 32 | 34 | 32 | 33 | -0.06 | Y | 35 | Y | 0 | [8 empty] | N | N | Y | 170 | 0.52 | 59 | 84600 | 95886 | 7514 | 15030 | 12 | 2 |  | 2021-10-31 20:42 | 1550 | 101 |  | 24 | [16 empty] | 82.26 | 100 | 0 | 0 | 0 |  | 500 |  | Y | N | 0 | 0 | 0 |  | 501 |  | Y | N | N |  |  | Y |  |  |  | BT180180 | H
B67258 | 2021-10-31 | 2 | A |  | 4 | A | SCR420HON | 소입성보증강 | C | BM#2 | 1674 | 40 | 1628 | 1601 | 34 | 6100 |  | 1 | 0.45 | 17 |  | -2.43 | 1573 | 1636 | 0 | 19.87 | 0 | 30 | 6 | 60 | Y |  | 2021-10-31 21:19 | 63 | 1090 | 23 | 26 | 32 | 34 | 34 | 34 | 34 | 32 | 31 | 29 | 28 | 30 | 28 | 28 | 31 | 34 | 28 | 34 | -0.13 | Y | 45 | Y | -0.4 | [7 empty] | N | N | N | N | 200 | 0.52 | 61 | 93071 | 100480 | 3120 | 14000 | 11 | 1 |  | 2021-10-31 21:21 | 1573 | 117 |  | 22 |  | *전공정 요청 20%이상감속주입 이상공정등록 및 생관통보 303~304 402~403 | [14 empty] | 90.14 | 100 | 0 | 0 | 0 |  | 410 | 300 | Y | Y | 0 | 0 | 0 |  | 409 | 300 | Y | Y | N | Y | [5 empty] | BT180180 | H
A67854 | 2021-10-31 | 1 | A | TUNDISH교체전 | 16 | B | AE1055LS | 탄소강 | G-AE1055LS | BM#1 | 1588 | 41 | 1591 | 1530 | 35 | 5400 |  | 3 | 0.14 | 25 |  | -1.6 | 1543 | 1591 | 0 | 256.04 |  | 35 | 4 | 58 | Y |  | 2021-10-31 21:42 | 59 | 1100 | 30 | 29 | 29 | 29 | 28 | 28 | 27 | 26 | 26 | 25 | 25 |  |  | 25 | 27 | 29 | 25 | 29 | -0.1 |  | 40 | Y | 0 | [8 empty] | N | N | M | 210 | 0.52 | 56 | 85554 | 95117 | 7649 | 2000 | 12 | 2 |  | 2021-10-31 21:51 | 1543 | 99 |  | 16 |  |  | DBED84AC5A384B3A81A27DFCD024A730 | 031BBE3133BB43EC8927ECBB7D28902F | A0D961A7D4714B36939073F4A209D222 | [11 empty] | 84.83 | 100 | 0 | 3500 | 0 |  | 500 |  | Y | N | 0 | 3500 | 0 |  | 501 |  | Y | N | N |  |  | Y |  |  |  | BT180180 | H
B67259 | 2021-10-31 | 2 | A |  | 5 | B | SCR420HON | 소입성보증강 | C | BM#2 | 1672 | 40 | 1635 | 1594 | 32 | 6200 |  | 1 | 0.42 | 17 |  | -1.78 | 1586 | 1640 | 0.02 | 21.38 | 0 | 38 | 73 | 40 | Y |  | 2021-10-31 22:20 | 76 | 1091 | 20 | 27 | 38 | 42 | 43 | 44 | 44 | 44 | 43 | 42 | 41 | 40 | 39 | 37 | 40 | 44 | 37 | 44 | -0.17 | Y | 40 | Y | -0.4 | [7 empty] | N | N | N | N | 190 | 0.48 | 65 | 101532 | 98248 | 3102 | 15500 | 11 | 1 |  | 2021-10-31 22:20 | 1586 | 120 |  | 24 |  | *전기로 지연 감속주입. | [14 empty] | 100.23 | 100 | 0 | 0 | 0 |  | 410 | 300 | Y | Y | 0 | 0 | 0 |  | 409 | 300 | Y | Y | N | Y | [5 empty] | BT180180 | C
A67855 | 2021-10-31 | 1 | A | TUNDISH교체 | 1 | A | SCR435B | 합금강 | D1 | BM#1 | 1627 | 43 | 1632 | 1532 | 36 | 7200 |  | 3 | 0.17 | 20 |  | -1.56 | 1593 | 1632 | 141.47 | 38.82 |  | 21 | 52 | 62 | Y |  | 2021-10-31 22:37 | 98 | 1096 | -324 | -8 | 26 | 18 | 24 | 30 | 33 | 36 | 38 | 39 | 40 | 40 | 39 | 39 | 32 | 40 | 39 | 0 | -0.1 |  | 10 | Y | -0.2 |  | 2.31 | 2.18 |  |  |  |  | N | N | N | N | 210 | 0.48 | 58 | 84610 | 97082 | 3368 | 14670 | 03 | 1 |  | 2021-10-31 22:54 | 1593 | 123 |  | 46 |  | *FLUX 120KG/10KG | [14 empty] | 86.25 | 100 | 1000 | 0 | 0 |  | 650 |  | Y | Y | 1000 | 0 | 0 |  | 651 |  | Y | Y | N | [6 empty] | BT180180 | H
B67260 | 2021-10-31 | 2 | A |  | 6 | A | SCR420HON | 소입성보증강 | C | BM#2 | 1647 | 42 | 1624 | 1581 | 29 | 5500 |  | 1 | 0.46 | 17 |  | -2.22 | 1566 | 1627 | 0 | 14.02 | 0 | 19 | 51 | 45 | Y |  | 2021-10-31 23:15 | 56 | 1099 | 34 | 34 | 30 | 28 | 27 | 26 | 25 | 24 | 23 | 22 | 20 | 19 | 18 | 18 | 24 | 30 | 18 | 0 | -0.22 |  | 55 | Y | -0.2 | [7 empty] | N | N | N | N | 180 | 0.47 | 65 | 101532 | 96731 | 3019 | 15400 | 11 | 1 |  | 2021-10-31 23:19 | 1566 | 132 |  | 35 |  | *전기로 지연 감속주입 | [14 empty] | 101.79 | 100 | 0 | 0 | 0 |  | 410 | 300 | Y | Y | 0 | 0 | 0 |  | 409 | 300 | Y | Y | N | Y | [5 empty] | BT180180 | C
A67856 | 2021-10-31 | 1 | A |  | 2 | A | SCR435B | 합금강 | D1 | BM#1 | 1595 | 43 | 1596 | 1536 | 37 | 6900 |  | 3 | 0.17 | 16 |  | -1.69 | 1561 | 1596 | 119.64 | 62.26 |  | 31 | 52 | 63 | Y |  | 2021-10-31 23:45 | 66 | 1097 | 39 | 33 | 28 | 26 | 25 | 25 | 24 | 23 | 23 | 22 | 22 | 22 | 21 | 21 | 25 | 28 | 21 | 22 | -0.13 |  | 55 | Y | 0 | [7 empty] | N | N | N | N | 200 | 0.51 | 65 | 101532 | 107903 | -1053 | 15090 | 03 | 1 |  | 2021-10-31 23:58 | 1561 | 111 |  | 37 | [8 empty] | CBC40FFEFBE640EF9DFD1BBE9B469038 | 0F862184250041688880DE199E1BF908 | F5A916509249421BAAE87D0D6315871D |  | 4996C05906374C459AA16E9287D982E5 | 3E587DFCB9CD45E986AF78676F58B450 | ACBD0D99B8144832837B39901617BB8A |  | 95.42 | 100 | 0 | 0 | 0 |  | 650 |  | Y | Y | 0 | 0 | 0 |  | 651 |  | Y | Y | N | [6 empty] | BT180180 | H
B67261 | 2021-10-31 | 2 | A |  | 7 | B | SCR420HON | 소입성보증강 | C | BM#2 | 1628 | 45 | 1657 | 1545 | 38 | 7500 |  | 1 | 0.46 | 17 |  | -2.25 | 1576 | 1636 | 0 | 15.39 | 0 | 16 | 2 | 38 | Y |  | 2021-11-01 00:26 | 66 | 1099 | 16 | 22 | 27 | 30 | 31 | 31 | 31 | 29 | 29 | 28 | 28 | 26 |  | 26 | 28 | 31 | 26 | 31 | -0.14 | Y | 35 | Y | -0.4 | [7 empty] | N | N | N | N | 170 | 0.52 | 57 | 101532 | 93592 | 3008 | 13500 | 11 | 1 |  | 2021-11-01 00:29 | 1576 | 141 |  | 29 | [16 empty] | 105.11 | 100 | 0 | 0 | 0 |  | 410 | 300 | Y | Y | 0 | 0 | 0 |  | 410 | 300 | Y | Y | N | Y | [5 empty] | BT180180 | H
A67857 | 2021-10-31 | 1 | A |  | 3 | A | SCR435B | 합금강 | D1 | BM#1 | 1630 | 42 | 1598 | 1547 | 35 | 6700 |  | 3 | 0.18 | 16 |  | -1.56 | 1566 | 1600 | 124.92 | 60.72 |  | 37 | 18 | 72 | Y |  | 2021-11-01 00:56 | 71 | 1100 | 19 | 18 | 21 | 25 | 27 | 27 | 27 | 27 | 27 | 27 | 27 | 26 | 26 | 25 | 25 | 27 | 25 | 27 | -0.04 | Y | 45 | Y | -0.2 | [7 empty] | N | N | N | N | 190 | 0.51 | 63 | 101532 | 102625 | -3075 | 14600 | 03 | 1 |  | 2021-11-01 01:04 | 1566 | 108 |  | 33 | [16 empty] | 101.74 | 100 | 0 | 0 | 0 |  | 650 |  | Y | Y | 0 | 0 | 0 |  | 651 |  | Y | Y | N |  |  | N |  |  |  | BT180180 | C
B67262 | 2021-10-31 | 2 | A |  | 8 | A | SCR420HON | 소입성보증강 | C | BM#2 | 1626 | 45 | 1652 | 1579 | 37 | 6500 |  | 1 | 0.39 | 17 |  | -2.24 | 1583 | 1643 | 0 | 13.19 | 0 | 30 | 7 | 52 | Y |  | 2021-11-01 01:26 | 73 | 1097 | 24 | 25 | 38 | 41 | 43 | 43 | 44 | 43 | 43 | 42 | 41 | 40 | 39 | 39 | 40 | 44 | 39 | 43 | -0.17 | Y | 30 | Y | -0.2 | [7 empty] | N | N | N | N | 170 | 0.52 | 60 | 101532 | 98110 | 3090 | 14200 | 11 | 1 |  | 2021-11-01 01:26 | 1583 | 126 |  | 28 | [16 empty] | 100.83 | 100 | 0 | 0 | 0 |  | 410 | 300 | Y | Y | 0 | 0 | 0 |  | 410 | 300 | Y | Y | N | Y | [5 empty] | BT180180 | H
A67858 | 2021-10-31 | 1 | A |  | 4 | A | SCR435B | 합금강 | D1 | BM#1 | 1611 | 42 | 1599 | 1541 | 30 | 5800 |  | 3 | 0.18 | 16 |  | -2.11 | 1556 | 1599 | 114.84 | 34.9 |  | 35 | 5 | 85 | Y |  | 2021-11-01 01:50 | 61 | 1099 | 24 | 20 | 18 | 16 | 15 | 15 | 15 | 15 | 14 | 13 | 12 | 12 |  | 12 | 15 | 18 | 12 | 15 | -0.13 |  | 45 | Y | 0 | [7 empty] | N | N | N | N | 180 | 0.53 | 55 | 101532 | 95372 | 828 | 15470 | 03 | 1 |  | 2021-11-01 01:58 | 1556 | 112 |  | 43 | [16 empty] | 106.04 | 100 | 0 | 0 | 0 |  | 650 |  | Y | Y | 0 | 0 | 0 |  | 651 |  | Y | Y | N | [6 empty] | BT180180 | C
B67263 | 2021-10-31 | 2 | A |  | 9 | A | SCR420HON | 소입성보증강 | C | BM#2 | 0 | 44 | 1633 | 1580 | 34 | 6400 |  | 1 | 0.34 | 17 |  | -2.38 | 1581 | 1637 | 0 | 12.47 | 0 | 38 | 74 | 48 | Y |  | 2021-11-01 02:33 | 71 | 1096 | 36 | 35 | 39 | 41 | 41 | 41 | 41 | 40 | 39 | 38 | 37 | 36 | 35 | 35 | 39 | 41 | 35 | 41 | -0.13 | Y | 45 | Y | -0.2 | [7 empty] | N | N | N | N | 220 | 0.53 | 58 | 101532 | 100362 | 2988 | 14400 | 11 | 1 |  | 2021-11-01 02:33 | 1581 | 111 |  | 21 | [16 empty] | 99.15 | 100 | 0 | 0 | 0 |  | 410 | 300 | Y | Y | 0 | 0 | 0 |  | 411 | 300 | Y | Y | N | Y | [5 empty] | BT180180 | H
A67859 | 2021-10-31 | 1 | A |  | 5 | A | SCR435B | 합금강 | D1 | BM#1 | 1642 | 43 | 1588 | 1589 | 15 | 4700 |  | 3 | 0.18 | 16 |  | -1.05 | 1566 | 1588 | 116.07 | 87.67 |  | 21 | 53 | 54 | Y |  | 2021-11-01 02:55 | 71 | 1101 | 10 | 18 | 25 | 30 | 32 | 32 | 31 | 31 | 31 | 31 | 30 | 30 | 29 | 29 | 28 | 32 | 29 | 31 | -0.06 | Y | 40 | Y | -0.2 | [7 empty] | N | N | N | N | 170 | 0.5 | 62 | 101532 | 98881 | 319 | 15350 | 03 | 1 |  | 2021-11-01 03:04 | 1566 | 113 |  | 35 |  | *수동온도:1529 자동:1527 오차 2개 | [14 empty] | 103.03 | 100 | 0 | 0 | 0 |  | 650 |  | Y | Y | 0 | 0 | 0 |  | 651 |  | Y | Y | N |  | N |  |  |  |  | BT180180 | C
B67264 | 2021-10-31 | 2 | A |  | 10 | A | SCR420HON | 소입성보증강 | C | BM#2 | 1640 | 43 | 1635 | 1569 | 34 | 6300 |  | 1 | 0.4 | 17 |  | -2.07 | 1582 | 1634 | 0 | 12.85 | 0 | 19 | 52 | 47 | Y |  | 2021-11-01 03:31 | 72 | 1099 | 33 | 33 | 40 | 42 | 43 | 43 | 42 | 40 | 39 | 39 | 38 |  |  | 38 | 40 | 43 | 38 | 0 | -0.14 | Y | 35 | Y | -0.2 | [7 empty] | N | N | N | N | 210 | 0.55 | 56 | 93071 | 99710 | 2890 | 15400 | 11 | 1 |  | 2021-11-01 03:29 | 1582 | 118 |  | 23 | [16 empty] | 91.34 | 45.45 | 0 | 0 | 0 |  | 410 | 300 | Y | Y | 0 | 0 | 0 |  | 411 | 300 | Y | Y | N | Y | [5 empty] | BT180180 | H
A67860 | 2021-10-31 | 1 | A |  | 6 | A | SCR435B | 합금강 | D1 | BM#1 | 1599 | 41 | 1611 | 1540 | 31 | 5700 |  | 3 | 0.2 | 17 |  | -1.66 | 1574 | 1611 | 114.63 | 33.09 |  | 31 | 53 | 48 | Y |  | 2021-11-01 03:44 | 79 | 1101 | 27 | 25 | 30 | 32 | 34 | 34 | 35 | 34 | 34 | 33 | 34 | 33 | 33 | 33 | 32 | 35 | 33 | 34 | -0.02 | Y | 30 | Y | 0 | [8 empty] | N | N | N | 210 | 0.49 | 62 | 101532 | 100511 | 289 | 15310 | 03 | 1 |  | 2021-11-01 03:53 | 1574 | 119 |  | 50 | [16 empty] | 102.35 | 100 | 0 | 0 | 0 |  | 650 |  | Y | Y | 0 | 0 | 0 |  | 651 |  | Y | Y | N | [6 empty] | BT180180 | C
B67265 | 2021-10-31 | 2 | A |  | 11 | A | SCR420HON | 소입성보증강 | C | BM#2 | 1645 | 43 | 1650 | 1580 | 27 | 5200 |  | 1 | 0.39 | 17 |  | -2.31 | 1590 | 1639 | 0 | 11.58 | 0 | 16 | 3 | 43 | Y |  | 2021-11-01 04:17 | 80 | 1099 | 35 | 39 | 42 | 44 | 45 | 44 | 44 | 43 | 43 | 42 | 41 |  |  | 41 | 42 | 45 | 41 | 44 | -0.13 | Y | 30 | Y | -0.2 | [7 empty] | N | N | N | N | 200 | 0.55 | 53 | 143837 | 92179 | 2971 | 14400 | 11 | 1 |  | 2021-11-01 04:24 | 1590 | 115 |  | 34 |  | *연연주 혼탕부 307 308 309 406 407 408 | [14 empty] | 153.26 | 52.94 | 0 | 0 | 0 |  | 410 | 300 | Y | Y | 0 | 0 | 0 |  | 410 | 300 | Y | Y | N | Y | [5 empty] | BT180180 | H
B67266 | 2021-10-31 | 2 | C |  | 12 | A | SCR420HON4 | 소입성보증강 | C | BM#2 | 1660 | 39 | 1640 | 1597 | 32 | 5300 |  | 1 | 0.41 | 17 |  | -2.39 | 1568 | 1628 | 0 | 12.35 | 0 | 30 | 8 | 39 | Y |  | 2021-11-01 05:22 | 58 | 1098 | 38 | 37 | 35 | 34 | 34 | 33 | 31 | 30 | 28 | 27 | 25 | 24 |  | 24 | 31 | 35 | 24 | 0 | -0.22 |  | 50 | Y | -0.2 | [7 empty] | N | N | N | N | 190 | 0.52 | 61 | 50766 | 100529 | -229 | 14900 | 11 | 1 |  | 2021-11-01 05:22 | 1568 | 114 |  | 22 |  | *연연주 혼탕부 301 401 *전공정 요청 L/D 잔강이월 미실시,이상공정 등록 및 생관통보 *전공정 요청 감속주입 | [14 empty] | 51.02 | 50 | 0 | 0 | 0 |  | 410 | 300 | Y | Y | 0 | 0 | 0 |  | 410 | 300 | Y | Y | N | N | [5 empty] | BT180180 | H
A67861 | 2021-10-31 | 1 | C | 연주종료 | 7 | A | SCR435B | 합금강 | D1 | BM#1 | 1582 | 43 | 1606 | 1549 | 30 | 6000 |  | 3 | 0.19 | 16 |  | -1.89 | 1565 | 1606 | 134.43 | 78.65 |  | 37 | 19 | 37 | Y |  | 2021-11-01 04:47 | 70 | 1097 | 32 | 29 | 28 | 28 | 28 | 28 | 28 | 27 | 26 | 25 | 24 |  |  | 24 | 0 | 0 | 0 | 0 | 0 |  | 0 | Y | -0.2 | [7 empty] | N | N | N | N | 200 | 0 | 19 | 97604 | 100650 | -3350 | 2000 | 03 | 0 |  | 2021-11-01 04:57 | 1565 | 190 |  | 113 |  | *연주종료 06:56 |  | 6DBBDD8933FE449190C791BCAEEE1AB8 | 5A8EEE2DE2364AE990E372018C474D6B | [11 empty] | 101.94 | 100 | 0 | 3100 | 0 |  | 650 |  | Y | Y | 0 | 3100 | 0 |  | 651 |  | Y | Y | N | [6 empty] | BT180180 | C
A67862 | 2021-10-31 | 1 | C |  | 13 | A | SCR420HON4 | 소입성보증강 | C | BM#2 | 1625 | 42 | 1612 | 1554 | 39 | 7200 |  | 3 | 0.18 | 20 |  | -0.94 | 1589 | 1612 | 0 | 234.99 |  | 35 | 6 | 39 | Y |  | 2021-11-01 05:58 | 79 | 1100 | 22 | 26 | 29 | 33 | 34 | 35 | 35 | 34 | 34 | 33 | 32 | 32 | 31 | 31 | 32 | 35 | 31 | 34 | -0.11 | Y | 35 | Y | -0.2 | [7 empty] | N | N | N | N | 180 | 0.5 | 62 | 93071 | 98639 | 711 | 14900 | 11 | 1 |  | 2021-11-01 06:26 | 1589 | 128 |  | 48 |  | *전공정 요청 L/D 잔강이월 미실시,이상공정 등록 및 생관통보. *전공정 요청 감속주입 | [14 empty] | 94.97 | 45.45 | 0 | 0 | 0 |  | 410 | 300 | Y | Y | 0 | 0 | 0 |  | 410 | 300 | Y | Y | N | [6 empty] | BT180180 | H
A67863 | 2021-10-31 | 1 | C | TUNDISH교체전 | 14 | A | SCR420HON4 | 소입성보증강 | C | BM#2 | 1652 | 49 | 1653 | 1578 | 31 | 6000 |  | 1 | 0.42 | 17 |  | -2.52 | 1575 | 1646 | 0 | 18.69 | 0 | 21 | 54 | 44 | Y |  | 2021-11-01 07:22 | 65 | 1099 | 28 | 27 | 29 | 30 | 30 | 29 | 29 | 28 | 27 | 26 | 24 | 23 | 21 | 21 | 27 | 30 | 21 | 29 | -0.2 | Y | 45 | Y | -0.4 | [7 empty] | N | N | N | N | 170 | 0.48 | 59 | 91288 | 89658 | 1342 | 2000 | 11 | 1 |  | 2021-11-01 07:28 | 1575 | 136 |  | 26 |  | *전공정 요청 L/D 잔강이월 미실시,이상공정 등록 및 생관통보. *전공정 요청 감속주입 | D165009EA46F46EB825C44EEB7CD357A | 5C28186083A84A3E898487CD11E0F13F | 584AABD851D34FDB9BA10281516FED44 | [11 empty] | 102.11 | 54.55 | 0 | 3000 | 0 |  | 410 | 300 | Y | Y | 0 | 3200 | 0 |  | 410 | 300 | Y | Y | N | [6 empty] | BT180180 | H
B67269 | 2021-11-01 | 2 | C | TUNDISH교체 | 1 | A | SM48CH | 탄소강 | B | BM#2 | 1582 | 49 | 1659 | 1539 | 42 | 7900 |  | 1 | 0.5 | 21 |  | -2.55 | 1580 | 1660 | 0 | 21.9 | 0 | 31 | 54 | 62 | Y |  | 2021-11-01 08:48 | 89 | 1109 | -522 | 3 | 38 | 32 | 44 | 48 | 49 | 50 | 50 | 50 | 49 |  |  | 49 | 43 | 50 | 49 | 50 | -0.05 |  | 15 | Y | -0.2 | 0.9 | 1.92 | 1.92 |  |  |  |  | N | N | N | N | 220 | 0.47 | 58 | 93071 | 90609 | 4941 | 15900 | 08 | 2 |  | 2021-11-01 08:54 | 1580 | 132 |  | 24 |  | * BUTT 타입롱노즐사용(슬리브타입.) * T/D FLUX 용탕부: 120 KG / 유탕부: 10KG 투입. | [14 empty] | 99.28 | 54.55 | 1000 | 0 | 0 |  | 649 | 400 | Y | N | 1000 | 0 | 0 |  | 650 | 400 | Y | N | N | Y |  |  | Y |  |  | BT180180 | H
B67270 | 2021-11-01 | 2 | C |  | 2 | B | SM48CH | 탄소강 | B | BM#2 | 1606 | 55 | 1628 | 1583 | 36 | 6000 |  | 1 | 0.45 | 17 |  | -2.37 | 1559 | 1619 | 0 | 15.22 | 0 | 37 | 20 | 51 | Y |  | 2021-11-01 09:41 | 68 | 1099 | 48 | 44 | 42 | 40 | 39 | 38 | 37 | 35 | 34 | 32 | 30 | 27 |  | 27 | 37 | 42 | 27 | 0 | -0.33 |  | 45 | Y | -0.6 | [7 empty] | N | N | N | N | 220 | 0.5 | 60 | 93071 | 93508 | 3092 | 15600 | 08 | 2 |  | 2021-11-01 09:52 | 1559 | 129 |  | 28 | [16 empty] | 96 | 45.45 | 0 | 0 | 0 |  | 650 | 400 | Y | N | 0 | 0 | 0 |  | 650 | 400 | Y | N | N | Y | [5 empty] | BT180180 | H
B67271 | 2021-11-01 | 2 | C |  | 3 | A | SM48CH | 탄소강 | B | BM#2 | 1615 | 41 | 1614 | 1565 | 32 | 5700 |  | 1 | 0.45 | 17 |  | -2.38 | 1555 | 1617 | 0 | 15.24 | 0 | 38 | 76 | 102 | Y |  | 2021-11-01 11:13 | 64 | 1091 | 22 | 27 | 29 | 32 | 33 | 33 | 32 | 31 | 30 | 30 | 27 | 27 | 25 | 25 | 29 | 33 | 25 | 27 | -0.2 | Y | 40 | Y | -0.4 | [7 empty] | N | N | N | N | 210 | 0.45 | 66 | 101532 | 92546 | 2904 | 16100 | 08 | 2 |  | 2021-11-01 11:04 | 1555 | 121 |  | -3 |  | *전공정 요청 20%이상 감속주입,이상재 등록 및 생관통보 | [6 empty] | E269AF7005CD41BDA7892B988AAC2135 | 79F5535BBC7B4C64A4F7D1FB37C0C690 | E3C3D3FAEEBC40E3ABB6F0B3E8841795 |  | 2041130C55BB4D34BC356C36B4E0402B | 05B71A60B22540CCBB34690A25B36DB9 | EA9AC7F9232F4394B3202832C4EC46EA |  | 105.82 | 50 | 0 | 0 | 0 |  | 651 | 400 | Y | N | 0 | 0 | 0 |  | 650 | 400 | Y | N | N | Y | [5 empty] | BT180180 | H
B67272 | 2021-11-01 | 2 | C |  | 4 | A | SM48CH | 탄소강 | B | BM#2 | 1627 | 63 | 1619 | 1570 | 37 | 6700 |  | 1 | 0.46 | 16 |  | -2.26 | 1556 | 1614 | 0 | 21.99 | 0 | 19 | 54 | 75 | Y |  | 2021-11-01 12:04 | 65 | 1100 | 22 | 33 | 37 | 38 | 37 | 37 | 38 | 37 | 36 | 35 | 34 | 33 | 32 | 29 | 34 | 38 | 29 | 37 | -0.16 | Y | 55 | Y | -0.4 | [7 empty] | N | N | N | N | 200 | 0.4 | 76 | 93071 | 96554 | 2946 | 15100 | 08 | 2 |  | 2021-11-01 12:10 | 1556 | 128 |  | 13 |  | *전공정 요청 20%이상 감속주입,이상공정 등록 및 생관통보 | [14 empty] | 93.63 | 100 | 0 | 0 | 0 |  | 650 | 400 | Y | N | 0 | 0 | 0 |  | 650 | 400 | Y | N | N | Y | [5 empty] | BT180180 | H
B67273 | 2021-11-01 | 2 | D |  | 5 | B | SM48CH | 탄소강 | B | BM#2 | 1608 | 47 | 1616 | 1520 | 39 | 7400 |  | 1 | 0.49 | 16 |  | -2.38 | 1557 | 1622 | 0 | 13.95 | 0 | 21 | 55 | 136 | Y |  | 2021-11-01 12:57 | 66 | 1097 | 26 | 25 | 28 | 31 | 32 | 33 | 33 | 32 | 31 | 30 | 30 | 29 | 28 | 27 | 30 | 33 | 27 | 0 | -0.15 | Y | 40 | Y | -0.2 | [7 empty] | N | N | N | N | 190 | 0.48 | 64 | 93071 | 96526 | 3124 | 14400 | 08 | 2 |  | 2021-11-01 13:04 | 1557 | 129 |  | 37 |  | * 전공정 요청 감속주입 | [14 empty] | 9307100 | 100 | 0 | 0 | 0 |  | 650 | 400 | Y | N | 0 | 0 | 0 |  | 650 | 400 | Y | N | N | Y | [5 empty] | BT180180 | H
B67274 | 2021-11-01 | 2 | D |  | 6 | B | SM48CH | 탄소강 | B | BM#2 | 1616 | 42 | 1629 | 1606 | 32 | 5200 |  | 1 | 0.45 | 17 |  | -2.6 | 1557 | 1629 | 0 | 13.97 | 0 | 31 | 55 | 121 | Y |  | 2021-11-01 14:08 | 66 | 1096 | 24 | 23 | 28 | 31 | 32 | 32 | 31 | 30 | 29 | 28 | 27 | 27 | 25 | 25 | 28 | 32 | 25 | 0 | -0.17 | Y | 40 | Y | -0.4 | [7 empty] | N | N | N | N | 180 | 0.5 | 61 | 101532 | 97244 | 3056 | 14000 | 08 | 2 |  | 2021-11-01 14:16 | 1557 | 136 |  | 32 | [16 empty] | 10153200 | 100 | 0 | 0 | 0 |  | 650 | 400 | Y | N | 0 | 0 | 0 |  | 650 | 400 | Y | N | N | Y | [5 empty] | BT180180 | H
B67275 | 2021-11-01 | 2 | D |  | 7 | A | SM48CH | 탄소강 | B | BM#2 | 1620 | 44 | 1617 | 1543 | 36 | 6600 |  | 1 | 0.49 | 17 |  | -2.79 | 1552 | 1619 | 0 | 42.43 | 0 | 38 | 77 | 42 | Y |  | 2021-11-01 15:20 | 61 | 1105 | 22 | 27 | 31 | 32 | 32 | 32 | 31 | 30 | 30 | 28 | 27 | 26 |  | 26 | 29 | 32 | 26 | 32 | -0.15 | Y | 40 | Y | -0.2 | [7 empty] | N | N | N | N | 170 | 0.5 | 59 | 101532 | 94727 | 3073 | 13700 | 08 | 2 |  | 2021-11-01 15:27 | 1552 | 120 |  | 21 | [16 empty] | 105.54 | 100 | 0 | 0 | 0 |  | 650 | 400 | Y | N | 0 | 0 | 0 |  | 650 | 400 | Y | N | N | Y | [5 empty] | BT180180 | H
B67276 | 2021-11-01 | 2 | D |  | 8 | A | SM48CH | 탄소강 | B | BM#2 | 1619 | 42 | 1632 | 1547 | 33 | 6500 |  | 1 | 0.5 | 17 |  | -2.94 | 1556 | 1625 | 0 | 32.85 | 0 | 19 | 55 | 56 | Y |  | 2021-11-01 16:25 | 65 | 1090 | 21 | 26 | 32 | 34 | 35 | 34 | 34 | 33 | 32 | 31 | 30 | 29 | 28 | 28 | 31 | 35 | 28 | 34 | -0.17 | Y | 40 | Y | -0.2 | [7 empty] | N | N | N | N | 170 | 0.49 | 62 | 101532 | 95388 | 3112 | 14800 | 08 | 2 |  | 2021-11-01 16:32 | 1556 | 120 |  | 17 |  | * 전공정 요청으로 감속주입 | [14 empty] | 104.14 | 100 | 0 | 0 | 0 |  | 650 | 400 | Y | N | 0 | 0 | 0 |  | 649 | 400 | Y | N | N | Y | [5 empty] | BT180180 | H
B67277 | 2021-11-01 | 2 | D |  | 9 | A | SM48CH | 탄소강 | B | BM#2 | 1596 | 44 | 1628 | 1523 | 36 | 7100 |  | 1 | 0.5 | 17 |  | -2.59 | 1559 | 1624 | 0 | 35.78 | 0 | 21 | 56 | 62 | Y |  | 2021-11-01 17:17 | 68 | 1088 | 25 | 25 | 32 | 33 | 35 | 35 | 35 | 34 | 33 | 32 | 31 | 30 |  | 30 | 32 | 35 | 30 | 35 | -0.14 | Y | 35 | Y | -0.2 | [7 empty] | N | N | N | N | 220 | 0.48 | 59 | 93071 | 88615 | 3035 | 14000 | 08 | 2 |  | 2021-11-01 17:24 | 1559 | 122 |  | 27 |  | * 전공정 요청으로 감속주입 | [14 empty] | 9307100 | 100 | 0 | 0 | 0 |  | 650 | 400 | Y | N | 0 | 0 | 0 |  | 650 | 400 | Y | N | N | Y | [5 empty] | BT180180 | H
B67278 | 2021-11-01 | 2 | D |  | 10 | A | SM48CH | 탄소강 | B | BM#2 | 1591 | 43 | 1620 | 1587 | 35 | 6700 |  | 1 | 0.5 | 17 |  | -2.69 | 1558 | 1625 | 0 | 35.67 | 0 | 31 | 56 | 48 | Y |  | 2021-11-01 18:19 | 67 | 1087 | 26 | 29 | 34 | 37 | 38 | 39 | 38 | 37 | 36 | 35 | 34 | 33 | 32 | 32 | 35 | 39 | 32 | 0 | -0.2 | Y | 35 | Y | -0.2 | [7 empty] | N | N | N | N | 210 | 0.48 | 63 | 93071 | 93937 | 3113 | 14500 | 08 | 2 |  | 2021-11-01 18:21 | 1558 | 118 |  | 24 |  | * 전공정 요청으로 감속주입 | [14 empty] | 91.52 | 100 | 0 | 0 | 0 |  | 649 | 400 | Y | N | 0 | 0 | 0 |  | 650 | 400 | Y | N | N | Y | [5 empty] | BT180180 | H
B67279 | 2021-11-01 | 2 | D |  | 11 | A | SM48CH | 탄소강 | B | BM#2 | 1604 | 36 | 1607 | 1545 | 32 | 5400 |  | 1 | 0.43 | 17 |  | -2.39 | 1541 | 1599 | 0 | 29.49 | 0 | 38 | 78 | 44 | Y |  | 2021-11-01 19:32 | 50 | 1091 | 29 | 29 | 30 | 29 | 30 | 29 | 28 | 27 | 26 | 24 | 23 | 22 | 21 | 21 | 27 | 30 | 21 | 29 | -0.18 | Y | 50 | Y | -0.2 | [7 empty] | N | N | N | N | 200 | 0.48 | 63 | 93071 | 97095 | 3105 | 15200 | 08 | 2 |  | 2021-11-01 19:35 | 1541 | 97 |  | 14 |  | * 전공정 요청으로 감속주입 | [14 empty] | 88.01 | 100 | 0 | 0 | 0 |  | 650 | 400 | Y | N | 0 | 0 | 0 |  | 649 | 400 | Y | N | N | Y | [5 empty] | BT180180 | H
B67280 | 2021-11-01 | 2 | D |  | 12 | A | SM48CH | 탄소강 | B | BM#2 | 1612 | 35 | 1610 | 1549 | 31 | 5500 |  | 1 | 0.45 | 17 |  | -2.49 | 1544 | 1605 | 0 | 20.99 | 0 | 19 | 56 | 64 | Y |  | 2021-11-01 20:34 | 53 | 1096 | 19 | 18 | 24 | 28 | 30 | 31 | 31 | 30 | 29 | 28 | 27 | 26 | 25 | 24 | 27 | 31 | 24 | 0 | -0.17 | Y | 40 | Y | -0.2 | [7 empty] | N | N | N | N | 190 | 0.5 | 64 | 93071 | 102413 | 2687 | 14200 | 08 | 2 |  | 2021-11-01 20:36 | 1544 | 100 |  | 16 | [16 empty] | 89.58 | 100 | 0 | 0 | 0 |  | 650 | 400 | Y | N | 0 | 0 | 0 |  | 649 | 400 | Y | N | N | Y | [5 empty] | BT180180 | H
B67281 | 2021-11-01 | 2 | A |  | 13 | A | SM48CH | 탄소강 | B | BM#2 | 1602 | 36 | 1617 | 1541 | 32 | 5500 |  | 1 | 0.41 | 17 |  | -2.49 | 1541 | 1602 | 0 | 33.67 | 0 | 21 | 57 | 61 | Y |  | 2021-11-01 21:36 | 50 | 1099 | 21 | 21 | 24 | 26 | 26 | 26 | 24 | 24 | 23 | 22 | 21 | 20 | 18 | 18 | 23 | 26 | 18 | 26 | -0.18 | Y | 45 | Y | -0.4 | [7 empty] | N | N | N | N | 180 | 0.5 | 56 | 84610 | 89351 | 3099 | 15200 | 08 | 2 |  | 2021-11-01 21:38 | 1541 | 108 |  | 19 |  | *주입말 전공정 지연 20%이상감속주입 304 305 404 405 이상공정등록 및 생관통보 | [14 empty] | 8461000 | 100 | 0 | 0 | 0 |  | 651 | 400 | Y | N | 0 | 0 | 0 |  | 650 | 400 | Y | N | N | Y | [5 empty] | BT180180 | H
B67282 | 2021-11-01 | 2 | A | TUNDISH교체전 | 14 | A | SM48CH | 탄소강 | B | BM#2 | 1620 | 39 | 1626 | 1558 | 36 | 5800 |  | 1 | 0.36 | 16 |  | -2.06 | 1553 | 1603 | 0 | 11.83 | 0 | 31 | 57 | 63 | Y |  | 2021-11-01 22:46 | 62 | 1088 | 16 | 22 | 32 | 37 | 40 | 41 | 40 | 39 | 39 | 37 | 36 | 35 | 34 | 34 | 35 | 41 | 34 | 0 | -0.2 | Y | 35 | Y | -0.2 | [7 empty] | N | N | N | N | 170 | 0.49 | 62 | 93463 | 96854 | 2946 | 2300 | 08 | 2 |  | 2021-11-01 22:46 | 1553 | 99 |  | 6 |  | *전공정 지연 감속주입 | 033D54526F5F4FB5AFC2B8280A16A8DE | 81CFFA8AEF674FECA2A51B622FE9F084 | [12 empty] | 94.6 | 100 | 0 | 3000 | 0 |  | 650 | 400 | Y | N | 0 | 3000 | 0 |  | 650 | 400 | Y | N | N | Y | [5 empty] | BT180180 | H
B67283 | 2021-11-01 | 2 | A | TUNDISH교체 | 1 | A | AE15B34M | 합금강 | 보론강 | BM#2 | 1621 | 45 | 1655 | 1551 | 37 | 7300 |  | 1 | 0.46 | 21 |  | 0 | 1581 | 1651 | 17.61 | 0 | 0 | 38 | 79 | 62 | Y |  | 2021-11-01 23:43 | 84 | 1099 | -307 | -262 | 30 | 25 | 26 | 31 | 34 | 36 | 38 | 39 | 39 | 39 | 39 | 39 | 35 | 39 | 39 | 39 | 0 |  | 20 | Y | 0 | 0.7 | 2.45 | 2.39 |  |  |  |  | N | N | N | N |  | 0.47 | 66 | 93071 | 102054 | 346 | 15800 | 02 | 1 |  | 2021-11-01 23:46 | 1581 | 130 |  | 36 |  | * BUTT 타입롱노즐사용(슬리브타입.) * T/D FLUX 용탕부: 120 KG / 유탕부: 10KG 투입. *유탕구 1134 | [14 empty] | 90.98 | 100 | 700 | 0 | 0 |  | 300 | 400 | Y | Y | 700 | 0 | 0 |  | 301 | 400 | Y | Y | N | [6 empty] | BT180180 | H
B67284 | 2021-11-01 | 2 | A |  | 2 | A | AE15B34M | 합금강 | 보론강 | BM#2 | 1599 | 43 | 1636 | 1554 | 31 | 5500 |  | 1 | 0.46 | 14 |  | -2.51 | 1563 | 1616 | 16.64 | 0 | 0 | 19 | 57 | 55 | Y |  | 2021-11-02 00:25 | 66 | 1097 | 37 | 28 | 26 | 24 | 24 | 23 | 23 | 22 | 21 | 20 | 19 | 19 | 17 | 17 | 23 | 26 | 17 | 0 | -0.18 |  | 50 | Y | -0.4 | [7 empty] | N | N | N | N | 220 | 0.49 | 64 | 93071 | 97586 | -836 | 14200 | 02 | 1 |  | 2021-11-02 00:32 | 1563 | 141 |  | 60 | [16 empty] | 96.95 | 100 | 0 | 0 | 0 |  | 301 | 400 | Y | Y | 0 | 0 | 0 |  | 301 | 400 | Y | Y | N | [6 empty] | BT180180 | H
B67285 | 2021-11-01 | 2 | A |  | 3 | A | AE15B34M | 합금강 | 보론강 | BM#2 | 1605 | 48 | 1633 | 1546 | 39 | 7100 |  | 1 | 0.45 | 14 |  | -2.5 | 1565 | 1620 | 9.95 | 0 | 0 | 21 | 58 | 54 | Y |  | 2021-11-02 01:34 | 68 | 1096 | 14 | 13 | 20 | 23 | 24 | 24 | 24 | 24 | 23 | 22 | 21 | 20 | 19 | 15 | 21 | 24 | 15 | 24 | -0.18 | Y | 50 | Y | -0.4 | [7 empty] | N | N | N | N | 210 | 0.49 | 66 | 101532 | 103834 | 16 | 14900 | 02 | 1 |  | 2021-11-02 02:04 | 1565 | 148 |  | 55 | [16 empty] | 97.44 | 100 | 0 | 0 | 0 |  | 301 | 400 | Y | Y | 0 | 0 | 0 |  | 301 | 400 | Y | Y | N | [6 empty] | BT180180 | H
B67286 | 2021-11-01 | 2 | A |  | 4 | A | AE15B34M | 합금강 | 보론강 | BM#2 | 1586 | 44 | 1639 | 1540 | 40 | 6900 |  | 1 | 0.44 | 13 |  | -2.19 | 1574 | 1621 | 10.27 | 0 | 0 | 31 | 58 | 56 | Y |  | 2021-11-02 02:41 | 77 | 1100 | 14 | 21 | 26 | 32 | 34 | 35 | 37 | 36 | 35 | 36 | 34 | 33 | 32 | 31 | 32 | 37 | 31 | 0 | -0.17 | Y | 35 | Y | -0.2 | [7 empty] | N | N | N | N | 200 | 0.49 | 64 | 101532 | 99581 | 469 | 15300 | 02 | 1 |  | 2021-11-02 02:45 | 1574 | 146 |  | 55 | 8 | [15 empty] | 102.35 | 100 | 0 | 0 | 0 |  | 301 | 400 | Y | Y | 0 | 0 | 0 |  | 301 | 400 | Y | Y | N | [6 empty] | BT180180 | H
B67287 | 2021-11-01 | 2 | A |  | 5 | A | AE15B34M | 합금강 | 보론강 | BM#2 | 1590 | 42 | 1639 | 1518 | 34 | 6700 |  | 1 | 0.46 | 14 |  | -2.99 | 1570 | 1623 | 14.51 | 0 | 0 | 38 | 80 | 29 | Y |  | 2021-11-02 03:49 | 73 | 1098 | 29 | 30 | 31 | 33 | 34 | 35 | 34 | 34 | 33 | 32 | 31 | 30 | 30 | 30 | 32 | 35 | 30 | 34 | -0.14 | Y | 35 | Y | 0 | [7 empty] | N | N | N | N | 190 | 0.49 | 62 | 101532 | 96615 | 335 | 14900 | 02 | 1 |  | 2021-11-02 03:57 | 1570 | 133 |  | 52 | [16 empty] | 105.05 | 50 | 0 | 0 | 0 |  | 300 | 400 | Y | Y | 0 | 0 | 0 |  | 301 | 400 | Y | Y | N | [6 empty] | BT180180 | H
B67288 | 2021-11-01 | 2 | C |  | 6 | A | AE15B34M | 합금강 | 보론강 | BM#2 | 1595 | 39 | 1635 | 1542 | 34 | 6300 |  | 1 | 0.52 | 14 |  | -2.77 | 1568 | 1620 | 10.45 | 0 | 0 | 19 | 58 | 36 | Y |  | 2021-11-02 04:51 | 71 | 1099 | 28 | 27 | 28 | 30 | 31 | 31 | 31 | 31 | 31 | 30 | 29 | 28 | 27 | 27 | 29 | 31 | 27 | 31 | -0.09 | Y | 45 | Y | 0 | [7 empty] | N | N | N | N | 180 | 0.49 | 64 | 101532 | 98738 | 312 | 15400 | 02 | 1 |  | 2021-11-02 04:55 | 1568 | 136 |  | 54 | [16 empty] | 103.34 | 50 | 0 | 0 | 0 |  | 300 | 400 | Y | Y | 0 | 0 | 0 |  | 301 | 400 | Y | Y | N | [6 empty] | BT180180 | H
B67289 | 2021-11-01 | 2 | C |  | 7 | A | AE15B34M | 합금강 | 보론강 | BM#2 | 1615 | 39 | 1643 | 1569 | 31 | 5600 |  | 1 | 0.45 | 14 |  | 0 | 1567 | 1629 | 13.39 | 0 | 0 | 21 | 59 | 29 | Y |  | 2021-11-02 05:56 | 70 | 1100 | 26 | 26 | 31 | 33 | 36 | 36 | 36 | 37 | 36 | 35 | 35 | 35 | 34 | 32 | 34 | 37 | 32 | 36 | -0.17 | Y | 30 | Y | -0.4 | [7 empty] | N | N | N | N | 170 | 0.49 | 64 | 101532 | 98765 | 1535 | 15300 | 02 | 1 |  | 2021-11-02 06:08 | 1567 | 144 |  | 53 | [16 empty] | 100.33 | 50 | 0 | 0 | 0 |  | 300 | 400 | Y | Y | 0 | 0 | 0 |  | 301 | 400 | Y | Y | N | [6 empty] | BT180180 | H
B67290 | 2021-11-01 | 2 | C |  | 8 | A | AE15B34M | 합금강 | 보론강 | BM#2 | 1613 | 43 | 1662 | 1564 | 36 | 6600 |  | 1 | 0.5 | 14 |  | -2.37 | 1573 | 1650 | 17.3 | 0 | 0 | 31 | 59 | 23 | Y |  | 2021-11-02 07:41 | 76 | 1099 | 30 | 30 | 43 | 45 | 46 | 47 | 46 | 46 | 44 | 43 | 42 | 40 | 38 | 38 | 41 | 47 | 38 | 46 | -0.26 | Y | 35 | Y | -0.4 | [7 empty] | N | N | N | N | 170 | 0.49 | 66 | 101532 | 101217 | 3633 | 14900 | 02 | 1 |  | 2021-11-02 07:33 | 1573 | 153 |  | 13 | [16 empty] | 101.53 | 50 | 0 | 0 | 0 |  | 301 | 400 | N | Y | 0 | 0 | 0 |  | 301 | 400 | N | Y | N | [6 empty] | BT180180 | H
B67291 | 2021-11-02 | 2 | C |  | 9 | A | AE15B34M | 합금강 | 보론강 | BM#2 | 1640 | 55 | 1635 | 1560 | 42 | 7000 |  | 1 | 0.41 | 14 |  | -2.75 | 1562 | 1635 | 12.28 | 0 | 0 | 37 | 21 | 1135 | Y |  | 2021-11-02 08:34 | 65 | 1090 | 34 | 34 | 35 | 36 | 36 | 35 | 35 | 34 | 33 | 32 | 31 | 30 | 29 | 29 | 33 | 36 | 29 | 35 | -0.16 | Y | 45 | Y | -0.2 | [7 empty] | N | N | N | N | 220 | 0.49 | 64 | 101532 | 99131 | -331 | 16000 | 02 | 1 |  | 2021-11-02 08:43 | 1562 | 136 |  | 26 | 11 | [15 empty] | 103.24 | 50 | 0 | 0 | 0 |  | 301 | 400 | Y | Y | 0 | 0 | 0 |  | 301 | 400 | Y | Y | N | [6 empty] | BT180180 | H
B67292 | 2021-11-02 | 2 | C | TUNDISH교체전 | 10 | A | AE15B34M | 합금강 | 보론강 | BM#2 | 1657 | 36 | 1632 | 1591 | 30 | 4900 |  | 1 | 0.44 | 14 |  | -2.67 | 1561 | 1625 | 11.24 | 0 | 0 | 19 | 59 | 47 | Y |  | 2021-11-02 09:21 | 64 | 1103 | 26 | 26 | 28 | 30 | 31 | 32 | 32 | 32 | 31 | 31 | 30 | 30 | 29 | 28 | 30 | 32 | 28 | 32 | -0.1 | Y | 40 | Y | -0.2 | [7 empty] | N | N | N | N | 210 | 0.49 | 63 | 95910 | 96098 | 1252 | 2000 | 02 | 1 |  | 2021-11-02 09:25 | 1561 | 130 |  | 44 |  |  | 132857F7B7FC4BE0AE66B00E88968290 | 2314C4E83568489988D231D60FF91383 | 510D5AF61EAE410F88ADB08AE923A2E6 | [11 empty] | 99.96 | 50 | 0 | 2500 | 0 |  | 301 | 400 | Y | Y | 0 | 2500 | 0 |  | 301 | 400 | Y | Y | N | [6 empty] | BT180180 | H
B67293 | 2021-11-02 | 2 | C | TUNDISH교체 | 1 | A | AE5120HF | 소입성보증강 | C1 | BM#2 | 1638 | 48 | 1675 | 1569 | 42 | 8500 |  | 1 | 0.43 | 21 |  | -2.61 | 1599 | 1679 | 0 | 25.72 | 0 | 21 | 60 | 37 | Y |  | 2021-11-02 10:54 | 90 | 1092 | -420 | -314 | 32 | 28 | 29 | 35 | 38 | 41 | 43 | 43 | 44 | 44 | 43 | 43 | 39 | 44 | 43 | 43 | 0 |  | 15 | Y | 0 |  | 2.19 | 2.19 |  |  |  |  | N | N | N | N | 220 | 0.45 | 64 | 93071 | 96109 | 791 | 17000 | 05 | 2 |  | 2021-11-02 11:03 | 1599 | 146 |  | 35 | 15 | * BUTT 타입롱노즐사용(슬리브타입.) * T/D FLUX 용탕부: 120 KG / 유탕부: 10KG 투입. *전공정 요청 감속주입 | [6 empty] | D7B9E0AE2B0044719FFB4B516D5EE804 | 5E059444F75B474692EAFD20D6081D12 | 1DE6427327844D5CBC1CA982B0752291 |  | 688EB283DB2540AAA0B38D67F76E2F20 | A5040B3B168940FB87E2A97A9AFAAF20 | D105CD22350D4DDBB3B073BA712CB80B |  | 9307100 | 54.55 | 1000 | 0 | 0 |  | 450 | 300 | Y | Y | 1000 | 0 | 0 |  | 451 | 300 | Y | Y |  |  |  |  | Y |  |  | BT180180 | H
B67294 | 2021-11-02 | 2 | C |  | 2 | A | AE5120HF | 소입성보증강 | C1 | BM#2 | 1649 | 50 | 1656 | 1600 | 42 | 7600 |  | 1 | 0.43 | 17 |  | -2.77 | 1586 | 1668 | 4.87 | 10.65 | 0 | 31 | 60 | 49 | Y |  | 2021-11-02 12:07 | 77 | 1099 | 41 | 40 | 43 | 45 | 46 | 46 | 45 | 45 | 45 | 44 | 43 | 41 | 41 | 37 | 43 | 46 | 37 | 45 | -0.18 | Y | 50 | Y | -0.4 | [7 empty] | N | N | N | N | 220 | 0.47 | 69 | 93071 | 103582 | -1082 | 16000 | 05 | 2 |  | 2021-11-02 12:15 | 1586 | 152 |  | 27 |  | *전공정 요청 감속주입 | [14 empty] | 92.01 | 100 | 0 | 0 | 0 |  | 451 | 300 | Y | Y | 0 | 0 | 0 |  | 451 | 300 | Y | Y | [7 empty] | BT180180 | H
B67295 | 2021-11-02 | 2 | D |  | 3 | B | AE5120HF | 소입성보증강 | C1 | BM#2 | 1541 | 49 | 1649 | 1555 | 42 | 8700 |  | 1 | 0.38 | 17 |  | -2.78 | 1570 | 1646 | 1.81 | 13.52 | 0 | 37 | 22 | 64 | Y |  | 2021-11-02 13:17 | 61 | 1101 | 37 | 35 | 34 | 34 | 33 | 33 | 32 | 31 | 31 | 30 | 28 | 27 |  | 27 | 32 | 34 | 27 | 0 | -0.14 |  | 50 | Y | -0.2 | [7 empty] | N | N | N | N | 210 | 0.47 | 63 | 93071 | 91721 | 1029 | 16000 | 05 | 2 |  | 2021-11-02 13:26 | 1570 | 140 |  | 27 | 13 | *전공정 요청 감속주입 | [14 empty] | 102.73 | 100 | 0 | 0 | 0 |  | 450 | 300 | Y | Y | 0 | 0 | 0 |  | 451 | 300 | Y | Y | [7 empty] | BT180180 | H
B67296 | 2021-11-02 | 2 | D |  | 4 | B | AE5120HF | 소입성보증강 | C1 | BM#2 | 1613 | 52 | 1643 | 1535 | 45 | 8500 |  | 1 | 0.52 | 17 |  | -2.94 | 1570 | 1645 | 0 | 37.38 | 0 | 19 | 60 | 73 | Y |  | 2021-11-02 14:24 | 61 | 1097 | 24 | 26 | 29 | 30 | 31 | 30 | 29 | 29 | 27 | 25 | 24 | 24 | 24 | 24 | 27 | 31 | 24 | 29 | -0.16 | Y | 45 | Y | 0 | [7 empty] | N | N | N | N | 200 | 0.47 | 66 | 93071 | 98306 | 644 | 16500 | 05 | 2 |  | 2021-11-02 14:29 | 1570 | 134 |  | 22 |  | *전공정 요청 감속주입 | [6 empty] | 6778418EC1754B7EA18C93A94A1B015E | 9A773519D9CA4BDE9AC5297604B82EA3 | 0FBF69576BDA4441924EE21D716E7F42 |  | 9B0CA28158594C3CA7EC76662EAE2E6F | D672FA7F4C2840CF923C9BA532013C33 | BA2FF0A292774ACEBF7FBAB7045FBB32 |  | 94.87 | 100 | 0 | 0 | 0 |  | 450 | 300 | Y | Y | 0 | 0 | 0 |  | 452 | 300 | Y | Y | [7 empty] | BT180180 | C
B67297 | 2021-11-02 | 2 | D |  | 5 | A | AE5120HF | 소입성보증강 | C1 | BM#2 | 1620 | 46 | 1646 | 1556 | 40 | 7800 |  | 1 | 0.55 | 17 |  | -2.58 | 1575 | 1641 | 0 | 91.5 | 0 | 21 | 61 | 57 | Y |  | 2021-11-02 15:29 | 66 | 1095 | 22 | 23 | 27 | 30 | 32 | 32 | 32 | 31 | 30 | 30 | 29 | 28 | 26 | 24 | 29 | 32 | 24 | 32 | -0.18 | Y | 45 | Y | -0.4 | [7 empty] | N | N | N | N | 190 | 0.47 | 66 | 101532 | 98986 | 364 | 16300 | 05 | 2 |  | 2021-11-02 15:27 | 1575 | 131 |  | 25 |  | *전공정 요청 감속주입 | [14 empty] | 10153200 | 100 | 0 | 0 | 0 |  | 450 | 300 | Y | Y | 0 | 0 | 0 |  | 451 | 300 | Y | Y | [7 empty] | BT180180 | H
B67298 | 2021-11-02 | 2 | D |  | 6 | A | AE5120HF | 소입성보증강 | C1 | BM#2 | 1615 | 39 | 1663 | 1561 | 36 | 6900 |  | 1 | 0.51 | 17 |  | -2.77 | 1578 | 1646 | 0 | 44.3 | 0 | 31 | 61 | 52 | Y |  | 2021-11-02 16:40 | 69 | 1096 | 21 | 31 | 35 | 39 | 39 | 38 | 37 | 36 | 35 | 33 | 32 |  |  | 32 | 35 | 39 | 32 | 0 | -0.17 | Y | 40 | Y | -0.2 | [7 empty] | N | N | N | N | 180 | 0.52 | 57 | 101532 | 93754 | 196 | 15400 | 05 | 2 |  | 2021-11-02 16:41 | 1578 | 117 |  | 21 | [16 empty] | 108.47 | 100 | 0 | 0 | 0 |  | 450 | 300 | Y | Y | 0 | 0 | 0 |  | 451 | 300 | Y | Y | [7 empty] | BT180180 | H
B67299 | 2021-11-02 | 2 | D |  | 7 | A | AE5120HF | 소입성보증강 | C1 | BM#2 | 1643 | 37 | 1652 | 1595 | 33 | 6100 |  | 1 | 0.5 | 17 |  | -2.59 | 1569 | 1637 | 0 | 54.05 | 0 | 37 | 23 | 62 | Y |  | 2021-11-02 17:33 | 60 | 1097 | 30 | 29 | 31 | 32 | 32 | 33 | 31 | 31 | 29 | 29 | 29 | 28 | 27 | 27 | 30 | 33 | 27 | 31 | -0.17 | Y | 35 | Y | -0.2 | [7 empty] | N | N | N | N | 170 | 0.52 | 59 | 101532 | 98730 | -430 | 15200 | 05 | 2 |  | 2021-11-02 17:36 | 1569 | 119 |  | 25 | [16 empty] | 104.56 | 100 | 0 | 0 | 0 |  | 450 | 300 | Y | Y | 0 | 0 | 0 |  | 451 | 300 | Y | Y | [7 empty] | BT180180 | H
B67300 | 2021-11-02 | 2 | D | TUNDISH교체전 | 8 | A | AE5120HF | 소입성보증강 | C1 | BM#2 | 1592 | 44 | 1645 | 1556 | 37 | 7200 |  | 1 | 0.5 | 17 |  | -2.7 | 1569 | 1640 | 0 | 40.6 | 0 | 19 | 61 | 51 | Y |  | 2021-11-02 18:32 | 60 | 1098 | 25 | 24 | 29 | 31 | 31 | 32 | 31 | 31 | 31 | 30 | 29 | 28 | 27 | 27 | 29 | 32 | 27 | 31 | -0.14 | Y | 35 | Y | -0.2 | [7 empty] | N | N | N | N | 170 | 0.52 | 61 | 95664 | 96239 | 661 | 2000 | 05 | 2 |  | 2021-11-02 18:34 | 1569 | 122 |  | 27 |  |  | 91E4100DDE504E71A010078902FE1EB0 | 36E37D53E8B64A029D9B86E4F41D056E | 36A45B3C3DD149489D5EE70FEADE6E87 | [11 empty] | 99.34 | 100 | 0 | 3030 | 0 |  | 450 | 300 | Y | Y | 0 | 3050 | 0 |  | 451 | 300 | Y | Y | [7 empty] | BT180180 | H
B67301 | 2021-11-02 | 2 | D | TUNDISH교체 | 1 | A | AE4144HM | 소입성보증강 | D | BM#2 | 1630 | 43 | 1657 | 1592 | 39 | 7200 |  | 1 | 0.47 | 17 |  | -2.96 | 1577 | 1645 | 21.28 | 0 | 0 | 21 | 62 | 43 | Y |  | 2021-11-02 19:27 | 88 | 1098 | -261 | 18 | 24 | 22 | 29 | 33 | 36 | 39 | 40 | 39 | 39 | 39 | 37 | 37 | 34 | 40 | 37 | 39 | -0.07 |  | 20 | Y | -0.4 | 0.7 | 1.66 | 1.49 |  |  |  |  | Y | Y | Y | M | 220 | 0.45 | 62 | 93060 | 91796 | -143246 | 14700 | 10 | 1 |  | 2021-11-02 19:43 | 1577 | 147 |  | 53 |  | * BUTT 타입롱노즐사용(슬리브타입.) * T/D FLUX 용탕부: 120 KG / 유탕부: 10KG 투입. * L/D 막힘으로 강제개공 ID:301,302,401,402 | [14 empty] | 95.01 | 100 | 700 | 0 | 0 |  | 650 | 400 | Y | N | 700 | 0 | 0 |  | 651 | 400 | Y | N | Y | Y | [5 empty] | BT180180 | H
B67302 | 2021-11-02 | 2 | B |  | 2 | A | AE4144HM | 소입성보증강 | D | BM#2 | 1591 | 46 | 1631 | 1526 | 41 | 8000 |  | 1 | 0.43 | 17 |  | -2.39 | 1562 | 1616 | 24.32 | 0 | 0 | 31 | 62 | 43 | Y |  | 2021-11-02 20:35 | 73 | 1097 | 35 | 34 | 33 | 34 | 34 | 34 | 34 | 33 | 33 | 31 | 31 | 30 | 28 | 27 | 32 | 34 | 27 | 34 | -0.14 | Y | 50 | Y | -0.2 |  |  |  | 0.97 |  |  |  | Y | Y | Y | Y | 220 | 0.47 | 64 | 93060 | 95311 | 3039 | 16000 | 10 | 1 |  | 2021-11-02 20:51 | 1562 | 139 |  | 48 | [16 empty] | 95.3 | 100 | 0 | 0 | 0 |  | 650 | 400 | Y | N | 0 | 0 | 0 |  | 650 | 400 | Y | N | Y | Y | [5 empty] | BT180180 | H
B67303 | 2021-11-02 | 2 | B |  | 3 | A | AE4144HM | 소입성보증강 | D | BM#2 | 1592 | 45 | 1616 | 1552 | 41 | 8300 |  | 1 | 0.46 | 18 |  | -2.32 | 1553 | 1615 | 23.53 | 0 | 0 | 37 | 24 | 57 | Y |  | 2021-11-02 22:03 | 64 | 1096 | 25 | 25 | 29 | 32 | 33 | 33 | 33 | 33 | 31 | 31 | 30 | 29 | 28 | 27 | 30 | 33 | 27 | 33 | -0.13 | Y | 45 | Y | -0.2 |  |  |  | 0.94 |  |  |  | Y | Y | Y | Y | 210 | 0.47 | 68 | 101520 | 101374 | 3026 | 14800 | 10 | 1 |  | 2021-11-02 22:05 | 1553 | 131 |  | 26 | [16 empty] | 97.9 | 100 | 0 | 0 | 0 |  | 650 | 400 | Y | N | 0 | 0 | 0 |  | 651 | 400 | Y | N | Y | Y | [5 empty] | BT180180 | H
B67304 | 2021-11-02 | 2 | B |  | 4 | A | AE4144HM | 소입성보증강 | D | BM#2 | 1611 | 50 | 1624 | 1587 | 43 | 7700 |  | 1 | 0.38 | 17 |  | -2.06 | 1552 | 1609 | 12.43 | 0 | 0 | 19 | 62 | 65 | Y |  | 2021-11-02 22:57 | 63 | 1097 | 23 | 24 | 30 | 32 | 33 | 32 | 33 | 31 | 32 | 31 | 30 | 29 | 27 | 26 | 30 | 33 | 26 | 32 | -0.16 | Y | 45 | Y | -0.2 |  |  |  | 1.13 |  |  |  | Y | Y | Y | Y | 200 | 0.47 | 67 | 101520 | 100241 | 3059 | 15500 | 10 | 1 |  | 2021-11-02 22:59 | 1552 | 143 |  | 41 | [16 empty] | 99.82 | 100 | 0 | 0 | 0 |  | 650 | 400 | Y | N | 0 | 0 | 0 |  | 651 | 400 | Y | N | Y | Y | [5 empty] | BT180180 | H
B67305 | 2021-11-02 | 2 | B |  | 5 | A | AE4144HM | 소입성보증강 | D | BM#2 | 1610 | 46 | 1615 | 1538 | 38 | 7500 |  | 1 | 0.35 | 17 |  | -2.1 | 1556 | 1610 | 13.03 | 0 | 0 | 21 | 63 | 43 | Y |  | 2021-11-03 00:22 | 67 | 1095 | 24 | 30 | 34 | 36 | 37 | 36 | 35 | 35 | 34 | 33 | 32 | 31 | 29 | 27 | 32 | 37 | 27 | 0 | -0.22 | Y | 45 | Y | -0.4 |  |  |  | 1.12 |  |  |  | Y | Y | Y | Y | 190 | 0.47 | 68 | 101520 | 101111 | 3089 | 15400 | 10 | 1 |  | 2021-11-03 00:25 | 1556 | 120 |  | 24 | 35 | [15 empty] | 98.37 | 100 | 0 | 0 | 0 |  | 650 | 400 | Y | N | 0 | 0 | 0 |  | 651 | 400 | Y | N | Y | Y | [5 empty] | BT180180 | C
A67864 | 2021-11-02 | 1 | B | 연주시작 | 1 | A | AE1055M1 | 탄소강 | AE1055LS계 | BM#1 | 1587 | 46 | 1616 | 1523 | 41 | 7800 |  | 3 | 0.16 | 20 |  | -1.97 | 1570 | 1623 | 0 | 211.43 |  | 16 | 4 | 2532 | Y |  | 2021-11-03 01:46 | 84 | 1103 | -324 | 16 | 17 | 14 | 16 | 22 | 22 | 24 | 24 | 24 |  |  |  | 24 | 20 | 24 | 24 | 24 | 0 |  | 15 | Y | 0 |  | 2.57 | 2.2 | 1.97 |  |  |  | N | N | N | N | 210 | 0.48 | 54 | 80572 | 86307 | 6993 | 14700 | 04 | 2 |  | 2021-11-03 02:00 | 1570 | 114 |  | 20 |  | *T/D FLUX 유:10KG,용220KG *연주시작 02:12 *STR#1,#2 EDGE HEATER 코일부 건조작업으로 적용不-이상재등록 *첫Heat 수소측정치 OVER되어 이상재 등록및 생관통보-ID:101.102.201.202 |  | 52EA143A3D1A43DF952800EAF73BEA96 | 36CDD7A3DF9E4DE79F733D01005C02EF | [11 empty] | 86.36 | 100 | 1500 | 0 | 0 |  | 650 |  | N | N | 1500 | 0 | 0 |  | 651 |  | N | N | N |  |  | Y |  |  |  | BT180180 | C
B67306 | 2021-11-02 | 2 | B |  | 6 | A | AE4144HM | 소입성보증강 | D | BM#2 | 1643 | 43 | 1630 | 1550 | 37 | 6900 |  | 1 | 0.39 | 18 |  | -1.93 | 1557 | 1611 | 16.18 | 0 | 0 | 31 | 63 | 59 | Y |  | 2021-11-03 01:29 | 68 | 1093 | 25 | 24 | 33 | 37 | 40 | 41 | 41 | 40 | 39 | 37 | 36 | 36 | 35 | 33 | 36 | 41 | 33 | 0 | -0.2 | Y | 40 | Y | -0.4 |  |  |  | 1.12 |  |  |  | Y | Y | Y | Y | 180 | 0.47 | 68 | 101520 | 99631 | 3069 | 15300 | 10 | 1 |  | 2021-11-03 01:31 | 1557 | 122 |  | 26 | [16 empty] | 99.48 | 100 | 0 | 0 | 0 |  | 650 | 400 | Y | N | 0 | 0 | 0 |  | 651 | 400 | Y | N | Y | Y | [5 empty] | BT180180 | C
A67865 | 2021-11-02 | 1 | B |  | 2 | A | AE1055M1 | 탄소강 | AE1055LS계 | BM#1 | 1642 | 34 | 1611 | 1567 | 30 | 4100 |  | 3 | 0.15 | 20 |  | -1.93 | 1556 | 1608 | 0 | 163.36 |  | 35 | 7 | 2477 | Y |  | 2021-11-03 02:31 | 70 | 1090 | 23 | 21 | 21 | 20 | 21 | 22 | 21 | 21 | 20 | 20 | 21 |  |  | 21 | 21 | 22 | 20 | 21 | 0 | Y | 20 | Y | 0.2 | [7 empty] | N | N | N | N | 200 | 0.5 | 53 | 84610 | 83564 | 7086 | 14400 | 04 | 2 |  | 2021-11-03 02:53 | 1556 | 103 |  | 31 |  | *STR#1,#2 EDGE HEATER 코일부 건조작업으로 적용不-이상재등록 | [14 empty] | 93.44 | 100 | 0 | 0 | 300 |  | 650 |  | N | N | 0 | 0 | 300 |  | 651 |  | N | N | N |  |  | Y |  |  |  | BT180180 | C
B67307 | 2021-11-02 | 2 | B | 연주종료 | 7 | A | AE4144HM | 소입성보증강 | D | BM#2 | 1638 | 44 | 1630 | 1538 | 35 | 6800 |  | 1 | 0.35 | 18 |  | -2.29 | 1557 | 1611 | 29.9 | 0 | 0 | 37 | 25 | 56 | Y |  | 2021-11-03 02:31 | 68 | 1096 | 31 | 31 | 34 | 36 | 37 | 38 | 37 | 37 | 35 | 35 | 34 | 33 | 32 | 32 | 35 | 38 | 32 | 37 | -0.17 | Y | 35 | Y | -0.2 |  |  |  | 1.18 |  |  |  | Y | Y | Y | M | 170 | 0.47 | 62 | 86539 | 92690 | 3010 | 2000 | 10 | 1 |  | 2021-11-03 02:49 | 1557 | 128 |  | 31 |  | * 연주종료 : 04시 20분 | F0913571C66D4ED6B3267968FA4D66DC | [13 empty] | 91.19 | 27.27 | 0 | 3200 | 0 |  | 650 | 400 | Y | N | 0 | 3100 | 0 |  | 650 | 400 | Y | N | Y | Y | [5 empty] | BT180180 | C
A67866 | 2021-11-02 | 1 | B |  | 3 | A | AE1055M1 | 탄소강 | AE1055LS계 | BM#1 | 1626 | 35 | 1620 | 1560 | 29 | 4700 |  | 3 | 0.15 | 20 |  | -2.05 | 1566 | 1620 | 0 | 162.98 |  | 33 | 1 | 28704 | Y |  | 2021-11-03 03:33 | 80 | 1112 | 20 | 26 | 31 | 33 | 33 | 34 | 33 | 33 | 32 | 31 | 33 |  |  | 33 | 31 | 34 | 31 | 33 | 0 | Y | 25 | Y | 0.4 | [7 empty] | N | N | N | N | 190 | 0.5 | 54 | 84610 | 88853 | 8097 | 15600 | 04 | 2 |  | 2021-11-03 03:43 | 1566 | 95 |  | 23 |  | *STR#1,#2 EDGE HEATER 코일부 건조작업으로 적용不-이상재등록 | [14 empty] | 88.27 | 100 | 0 | 0 | 0 |  | 650 |  | N | N | 0 | 0 | 0 |  | 651 |  | N | N | N |  |  | Y |  |  |  | BT180180 | C
A67867 | 2021-11-02 | 1 | B |  | 4 | A | AE1055M1 | 탄소강 | AE1055LS계 | BM#1 | 1663 | 41 | 1598 | 1569 | 27 | 4400 |  | 3 | 0.15 | 20 |  | -1.52 | 1560 | 1598 | 0 | 153.31 |  | 30 | 9 | 2648 | Y |  | 2021-11-03 04:37 | 74 | 1082 | 33 | 33 | 35 | 36 | 36 | 35 | 34 | 34 | 33 | 32 | 31 |  |  | 31 | 34 | 36 | 31 | 33 | -0.12 | Y | 40 | Y | -0.2 | [7 empty] | N | N | N | N | 180 | 0.5 | 56 | 84610 | 88825 | 7075 | 15000 | 04 | 2 |  | 2021-11-03 04:48 | 1560 | 92 |  | 15 |  | *STR#1,#2 EDGE HEATER 코일부 건조작업으로 적용不-이상재등록 | [14 empty] | 88.32 | 100 | 0 | 0 | 0 |  | 650 |  | N | N | 0 | 0 | 0 |  | 651 |  | N | N | N |  |  | Y |  |  |  | BT180180 | C
A67868 | 2021-11-02 | 1 | C |  | 5 | A | AE1055M1 | 탄소강 | AE1055LS계 | BM#1 | 1648 | 41 | 1588 | 1574 | 20 | 3200 |  | 3 | 0.14 | 20 |  | -1.67 | 1546 | 1588 | 0 | 149.32 |  | 16 | 5 | 62 | Y |  | 2021-11-03 05:36 | 60 | 1096 | 31 | 30 | 29 | 28 | 27 | 26 | 24 | 23 | 22 | 21 | 20 | 19 | 18 | 18 | 24 | 29 | 18 | 0 | -0.2 |  | 55 | Y | 0 | [7 empty] | N | N | N | N | 170 | 0.43 | 66 | 101532 | 91993 | 6807 | 15300 | 04 | 2 |  | 2021-11-03 05:46 | 1546 | 91 |  | 12 |  | *STR#1,#2 EDGE HEATER 코일부 건조작업으로 100KW적용-이상재등록 *전공정 요청으로 감속주입-정속주입 강종 감속으로 이상재 등록ID: | [14 empty] | 10153200 | 100 | 0 | 0 | 0 |  | 650 |  | N | N | 0 | 0 | 0 |  | 651 |  | N | N | N |  |  | Y |  |  |  | BT180180 | C
A67869 | 2021-11-02 | 1 | C |  | 6 | A | AE1055M1 | 탄소강 | AE1055LS계 | BM#1 | 1600 | 43 | 1581 | 1522 | 27 | 5400 |  | 3 | 0.14 | 20 |  | -1.35 | 1550 | 1585 | 0 | 152.04 |  | 35 | 8 | 65 | Y |  | 2021-11-03 06:33 | 64 | 1094 | 17 | 20 | 24 | 26 | 27 | 27 | 27 | 26 | 26 | 25 | 24 | 23 | 23 | 22 | 24 | 27 | 22 | 27 | -0.1 | Y | 50 | Y | 0 | [7 empty] | N | N | N | N | 210 | 0.43 | 72 | 84610 | 98424 | 6876 | 14800 | 04 | 2 |  | 2021-11-03 06:45 | 1550 | 102 |  | 24 |  | *전공정 요청으로 감속주입-정속주입 강종 감속으로 이상재 등록ID: | [6 empty] | 12D5E0B72B234209B740524AD6C68B25 | 3A11682366AB4332826E8E987E565C4A | 2C7221161BE74116828E8B724C1783CB |  | DCAB1195F96C4DC196EB67AA65E64BD5 | E21AFF7A85B64F6EB42B48302FA02FA9 | E6358CDB25F84F0F9EC4975F34C5D37E |  | 80.28 | 100 | 0 | 0 | 0 |  | 650 |  | Y | N | 0 | 0 | 0 |  | 651 |  | Y | N | N |  |  | Y |  |  |  | BT180180 | C
A67870 | 2021-11-03 | 1 | C |  | 7 | A | AE1055M1 | 탄소강 | AE1055LS계 | BM#1 | 1683 | 41 | 1587 | 1593 | 20 | 3500 |  | 3 | 0.14 | 20 |  | -1.6 | 1546 | 1586 | 0 | 122.19 |  | 33 | 2 | 70 | Y |  | 2021-11-03 07:43 | 60 | 1099 | 21 | 21 | 22 | 23 | 23 | 24 | 23 | 23 | 22 | 21 | 21 | 21 | 20 | 20 | 22 | 24 | 20 | 23 | -0.11 | Y | 35 | Y | -0.2 | [7 empty] | N | N | N | N | 200 | 0.49 | 57 | 101532 | 90970 | 6730 | 15000 | 04 | 2 |  | 2021-11-03 07:51 | 1546 | 98 |  | 27 |  | *전공정 요청으로 감속주입-정속주입 강종 감속으로 이상재 등록ID: 101.201 | [14 empty] | 103.66 | 100 | 0 | 0 | 0 |  | 650 |  | Y | N | 0 | 0 | 0 |  | 651 |  | Y | N | N |  |  | Y |  |  |  | BT180180 | C
B67311 | 2021-11-03 | 2 | C | 연주시작 | 1 | C | SM45CM3 | 탄소강 | SM45C | BM#2 | 1635 | 49 | 1658 | 1562 | 41 | 7900 |  | 1 | 0.36 | 20 |  | -2.47 | 1576 | 1656 | 0 | 30.93 | 0 | 37 | 26 | 148 | Y |  | 2021-11-03 08:41 | 85 | 1100 | -493 | -274 | 41 | 37 | 43 | 46 | 47 | 45 | 47 | 47 | 46 | 46 | 46 | 46 | 45 | 47 | 45 | 47 | -0.03 |  | 5 | Y | 0 | 1.3 | 2.06 | 1.99 |  |  |  |  | Y | N | N | M | 220 | 0.43 | 64 | 94644 | 95750 | 4200 | 14600 | 15 | 2 |  | 2021-11-03 08:50 | 1576 | 130 |  | 17 |  | *START 09:01 * BUTT 타입롱노즐사용(슬리브타입.) * T/D FLUX 용탕부: 120 KG / 유탕부: 10KG 투입. *코너히터기 건조로 미적용,이상공정 등록 및 생관통보 *성분 분석 C급 발생으로 강종 변경함 |  | AFABAB1C8A9B42688BF15BB618C0E5E0 | 7E0948E1519B450692D3A9EFA3849649 | [11 empty] | 95.79 | 41.67 | 1000 | 0 | 0 |  | 650 | 700 | N | Y | 1000 | 0 | 0 |  | 650 | 700 | N | Y | N |  | Y |  |  |  |  | RB130.00 | C
A67871 | 2021-11-03 | 1 | C | 연주종료 | 8 | A | AE1055M1 | 탄소강 | AE1055LS계 | BM#1 | 1605 | 36 | 1596 | 1532 | 25 | 5000 |  | 3 | 0.17 | 21 |  | -1.92 | 1547 | 1596 | 0 | 140.64 |  | 30 | 10 | 77 | Y |  | 2021-11-03 08:56 | 61 | 1091 | 20 | 19 | 25 | 27 | 28 | 27 | 27 | 26 | 25 | 24 | 23 | 22 | 21 | 21 | 24 | 28 | 21 | 27 | -0.17 |  | 40 | Y | -0.2 | [7 empty] | N | N | N | N | 190 | 0.5 | 76 | 87767 | 97826 | 6474 | 2000 | 18 | 0 |  | 2021-11-03 09:04 | 1547 | 87 |  | 17 |  | *연주종료 10:27 |  | 703BC9E92234453F9459D81DB981AF28 | 326F8101D14646FA9E9CC71429F12CA1 |  |  | 64F2E35599CB4837BC7EA757BF707A4F |  |  |  | D81240638B0A4934B4B4DFE74FC7D3F0 |  |  |  |  | 83.75 | 100 | 0 | 3500 | 0 |  | 650 |  | Y | N | 0 | 3500 | 0 |  | 651 |  | Y | N | N |  |  | Y |  |  |  | BT180180 | C
B67312 | 2021-11-03 | 2 | C |  | 2 | C | SM45CM3 | 탄소강 | SM45C | BM#2 | 1639 | 56 | 1607 | 1599 | 31 | 5100 |  | 3 | 0.15 | 20 |  | -1.47 | 1564 | 1600 | 0 | 186.01 |  | 19 | 64 | 135 | Y |  | 2021-11-03 09:26 | 73 | 1095 | 43 | 41 | 37 | 36 | 36 | 34 | 34 | 33 | 33 | 33 | 32 | 31 | 31 | 30 | 34 | 37 | 30 | 33 | -0.13 |  | 55 | Y | -0.2 | [7 empty] | Y | Y | Y | Y | 220 | 0.46 | 65 | 96737 | 95835 | 7065 | 16000 | 15 | 2 |  | 2021-11-03 09:43 | 1564 | 124 |  | 38 |  | *코너히터기 건조로 미적용,이상공정 등록 및 생관통보 *성분 분석 C급 발생하였으나 생관에서 정상 작업 요청함 *전공정 요청 감속주입(정속 규정 미준수), 이상공정 등록 및 생관통보 | [14 empty] | 95.12 | 46.15 | 0 | 0 | 0 |  | 650 | 700 | N | Y | 0 | 0 | 0 |  | 651 | 700 | N | Y | N |  |  | Y |  |  |  | RB114.30 | C
A67872 | 2021-11-03 | 1 | C |  | 3 | A | SM45CM3 | 탄소강 | SM45C | BM#2 | 1601 | 43 | 1601 | 1552 | 27 | 5700 |  | 3 | 0.15 | 16 |  | -1.6 | 1563 | 1596 | 0 | 98.65 |  | 16 | 6 | 101 | Y |  | 2021-11-03 10:15 | 72 | 1098 | 29 | 29 | 24 | 21 | 20 | 19 | 17 | 16 | 16 | 16 | 15 | 15 | 14 | 14 | 18 | 24 | 14 | 16 | -0.17 |  | 60 | Y | 0 | [7 empty] | Y | Y | Y | Y | 210 | 0.45 | 70 | 94276 | 98541 | 7109 | 14600 | 15 | 2 |  | 2021-11-03 10:27 | 1563 | 123 |  | 55 |  | *전공정 요청 감속주입(정속규정 미준수),이상공정 등록 및 생관통보 | [14 empty] | 89.23 | 53.85 | 0 | 0 | 0 |  | 650 | 700 | Y | Y | 0 | 0 | 0 |  | 651 | 700 | Y | Y | N |  |  | Y |  |  |  | RB160.00 | C
A67873 | 2021-11-03 | 1 | C |  | 4 | A | SM45CM3 | 탄소강 | SM45C | BM#2 | 1640 | 48 | 1597 | 1577 | 29 | 4900 |  | 3 | 0.15 | 17 |  | -1.76 | 1562 | 1601 | 0 | 143.56 |  | 35 | 9 | 96 | Y |  | 2021-11-03 11:31 | 71 | 1109 | 12 | 17 | 22 | 25 | 27 | 28 | 29 | 28 | 28 | 27 | 27 | 27 | 27 | 27 | 25 | 29 | 27 | 28 | -0.03 | Y | 30 | Y | 0 | [7 empty] | Y | Y | Y | Y | 200 | 0.47 | 63 | 96362 | 94162 | 6938 | 14400 | 15 | 2 |  | 2021-11-03 11:48 | 1562 | 126 |  | 50 | [8 empty] | D372820A9D944E5B8DBB3D15904433B5 | BB3DAC4BDD3A45509D9D7A9CEF0CA641 | 6117711A6A1F42869E3FD16FB7D33952 |  | 7FA18CA1A4884EFE8A111294B2A9E43F | 2A6982D3D6AA41138572400532D6AF7C | C661AC62A09145478A394B3CD67340E7 |  | 96.31 | 100 | 0 | 0 | 0 |  | 650 | 700 | Y | Y | 0 | 0 | 0 |  | 650 | 700 | Y | Y | N |  |  | Y |  |  |  | RB190.00 | C
B67313 | 2021-11-03 | 2 | D |  | 5 | B | SM45CM3 | 탄소강 | SM45C | BM#2 | 1633 | 34 | 1600 | 1560 | 25 | 4500 |  | 3 | 0.15 | 16 |  | -1.5 | 1556 | 1588 | 0 | 169.33 |  | 37 | 27 | 67 | Y |  | 2021-11-03 12:52 | 65 | 1092 | 24 | 24 | 29 | 29 | 31 | 32 | 31 | 30 | 31 | 29 | 29 | 30 | 30 | 30 | 30 | 32 | 29 | 31 | -0.02 | Y | 25 | Y | 0 | [7 empty] | Y | Y | Y | Y |  | 0.47 | 65 | 101844 | 96281 | 7269 | 14900 | 15 | 2 |  | 2021-11-03 13:03 | 1556 | 103 |  | 32 | [16 empty] | 99.07 | 100 | 0 | 0 | 0 |  | 650 | 700 | Y | Y | 0 | 0 | 0 |  | 651 | 700 | Y | Y | N | [6 empty] | RB130.00 | C
A67874 | 2021-11-03 | 1 | D |  | 6 | A | SM45CB | 탄소강 | SM45C | BM#2 | 1626 | 38 | 1595 | 1548 | 29 | 4600 |  | 3 | 0.16 | 14 |  | -1.62 | 1559 | 1591 | 0 | 142.61 |  | 33 | 3 | 198 | Y |  | 2021-11-03 13:49 | 66 | 1100 | 25 | 23 | 22 | 21 | 22 | 22 | 21 | 21 | 21 | 20 | 20 | 20 | 20 | 20 | 21 | 22 | 20 | 22 | -0.04 | Y | 55 | Y | 0 | [7 empty] | N | N | N | N | 180 | 0.48 | 66 | 94632 | 101876 | 1724 | 14400 | 15 | 2 |  | 2021-11-03 14:04 | 1559 | 110 |  | 42 | [16 empty] | 91.61 | 100 | 0 | 0 | 0 |  | 650 | 400 | N | N | 0 | 0 | 0 |  | 650 | 400 | N | N | N | [6 empty] | RB120.00 | H
B67314 | 2021-11-03 | 2 | D | 연주시작 | 1 | A | 16MNCRS5HAM | 소입성보증강 | C1 | BM#1 | 1610 | 56 | 1684 | 1562 | 48 | 9500 |  | 1 | 0.61 | 19 |  | -2.99 | 1594 | 1683 | 0 | 48.68 | 0 | 19 | 65 | 64 | Y |  | 2021-11-03 14:41 | 83 | 1098 | -26 | 33 | 26 | 32 | 35 | 37 | 39 | 39 | 38 | 37 | 35 |  |  | 35 | 33 | 39 | 35 | 0 | -0.2 |  | 20 | Y | -0.4 |  | 2.24 | 2.24 |  |  |  |  | N | N | N | N | 210 | 0.5 | 58 | 92698 | 97826 | -5576 | 14300 | 18 | 1 |  | 2021-11-03 14:50 | 1594 | 132 |  | 14 |  | *T/D FLUX 유:15KG 용:120KG *연주시작 15:00 *엣지히터 코일부 가열, 미사용 *L/D잔강 미이월(전공정 중량 미스) | [14 empty] | 82.54 | 100 | 700 | 0 | 0 |  | 450 |  | N | Y | 700 | 0 | 0 |  | 451 |  | N | Y | N |  | Y |  |  |  |  | RB140.00 | C
A67875 | 2021-11-03 | 1 | D |  | 7 | A | SM45CB | 탄소강 | SM45C | BM#2 | 1601 | 51 | 1589 | 1523 | 26 | 5200 |  | 3 | 0.16 | 15 |  | -2.14 | 1552 | 1589 | 0 | 119.6 |  | 30 | 11 | 164 | Y |  | 2021-11-03 14:57 | 59 | 1107 | 18 | 16 | 16 | 15 | 15 | 15 | 15 | 15 | 14 | 13 | 13 | 13 | 13 | 13 | 14 | 16 | 13 | 15 | -0.04 | Y | 55 | Y | 0 | [7 empty] | N | N | N | N | 170 | 0.52 | 64 | 94632 | 106472 | 4628 | 13300 | 15 | 2 |  | 2021-11-03 15:04 | 1552 | 116 |  | 42 | [16 empty] | 9463200 | 100 | 0 | 0 | 0 |  | 650 | 400 | N | N | 0 | 0 | 0 |  | 651 | 400 | N | N | N | [6 empty] | RB120.00 | H
B67315 | 2021-11-03 | 2 | D |  | 2 | B | 16MNCRS5HAM | 소입성보증강 | C1 | BM#1 | 1571 | 47 | 1667 | 1548 | 43 | 8800 |  | 1 | 0.53 | 19 |  | -2.96 | 1575 | 1659 | 0 | 46.05 | 0 | 21 | 65 | 289 | Y |  | 2021-11-03 15:39 | 64 | 1094 | 32 | 30 | 32 | 31 | 30 | 29 | 28 | 27 | 26 | 25 | 23 | 22 |  | 22 | 28 | 32 | 22 | 0 | -0.22 |  | 45 | Y | -0.2 | [7 empty] | N | N | N | N | 200 | 0.5 | 56 | 106666 | 89569 | 7031 | 14900 | 18 | 1 |  | 2021-11-03 15:47 | 1575 | 122 |  | 15 |  | *엣지히터 코일부 가열, 미사용 | [14 empty] | 112.81 | 100 | 0 | 0 | 0 |  | 450 |  | N | Y | 0 | 0 | 0 |  | 451 |  | N | Y | N |  | Y |  |  |  |  | RB140.00 | C
A67876 | 2021-11-03 | 1 | D |  | 8 | A | SM45CB | 탄소강 | SM45C | BM#2 | 1668 | 54 | 1610 | 1555 | 20 | 4200 |  | 3 | 0.15 | 15 |  | -2.17 | 1559 | 1603 | 0 | 169.45 |  | 16 | 7 | 144 | Y |  | 2021-11-03 16:06 | 66 | 1090 | 11 | 11 | 21 | 25 | 28 | 29 | 30 | 30 | 28 | 28 | 27 | 26 |  | 26 | 26 | 30 | 26 | 28 | -0.05 | Y | 30 | Y | -0.2 | [7 empty] | N | N | N | N | 170 | 0.51 | 57 | 161946 | 94128 |  | 13800 | 15 | 2 |  | 2021-11-03 16:16 | 1559 | 124 |  | 39 |  | *연연주 혼탕부 성분확인 ID:308~310.408~410 | [14 empty] | 109.42 | 100 | 0 | 0 | 0 |  | 650 | 400 | N | N | 0 | 0 | 0 |  | 650 | 400 | N | N | N |  |  |  | Y |  |  | RB130.00 | C
B67316 | 2021-11-03 | 2 | D |  | 3 | A | 16MNCRS5HAM | 소입성보증강 | C1 | BM#1 | 1625 | 43 | 1654 | 1577 | 38 | 7200 |  | 1 | 0.49 | 19 |  | -2.91 | 1572 | 1647 | 0 | 30.9 | 0 | 31 | 65 | 457 | Y |  | 2021-11-03 16:39 | 61 | 1091 | 18 | 21 | 26 | 28 | 28 | 27 | 26 | 25 | 24 | 23 | 22 | 19 | 17 | 17 | 24 | 28 | 17 | 0 | -0.24 | Y | 45 | Y | -0.4 | [7 empty] | N | N | N | N | 190 | 0.46 | 62 | 78640 | 90500 | 5150 | 16500 | 18 | 1 |  | 2021-11-03 16:45 | 1572 | 107 |  | 12 |  | *엣지히터 코일부 가열, 100KW사용 *전공정 작업지연, 감속주입 | [5 empty] | 567060F0C64D4DF0B5C90D1485C7248E | E4442ECB37F84FC9A3C15403CF37BC45 | 757034EFF5AC4DCAAAF05371B3F6670C |  | BA98389F01FA45408806824F98C9DB5E | FEB4463E492344179850B66ECE6A8C2C | 69700D6E996B436FB93170430D3198E4 |  |  | 82.35 | 100 | 0 | 0 | 0 |  | 450 |  | N | Y | 0 | 0 | 0 |  | 451 |  | N | Y | N |  | Y |  |  |  |  | RB120.00 | H
A67877 | 2021-11-03 | 1 | D |  | 9 | A | SM45CR2 | 탄소강 | SM45CR2 | BM#2 | 1579 | 39 | 1610 | 1544 | 26 | 4800 |  | 3 | 0.15 | 16 |  | -2.04 | 1569 | 1610 | 0 | 148.54 |  | 35 | 10 | 126 | Y |  | 2021-11-03 17:01 | 75 | 1090 | 22 | 22 | 30 | 31 | 33 | 34 | 35 | 34 | 34 | 34 | 34 | 34 | 34 | 34 | 32 | 35 | 34 | 34 | -0.03 | Y | 30 | Y | 0 | [7 empty] | Y | Y | Y | N | 220 | 0.47 | 62 | 42618 | 93699 | 5101 | 15000 | 15 | 2 |  | 2021-11-03 17:25 | 1569 | 109 |  | 42 | 13 | [15 empty] | 43.2 | 100 | 0 | 0 | 0 |  | 650 | 400 | Y | Y | 0 | 0 | 0 |  | 651 | 400 | Y | Y | N | N | Y |  |  |  |  | RB120.00 | H
B67317 | 2021-11-03 | 2 | D |  | 4 | A | 16MNCRS5HAM | 소입성보증강 | C1 | BM#1 | 1581 | 47 | 1646 | 1546 | 41 | 8000 |  | 1 | 0.43 | 19 |  | -2.45 | 1567 | 1633 | 0 | 40.17 | 0 | 37 | 28 | 81 | Y |  | 2021-11-03 17:48 | 56 | 1088 | 17 | 16 | 20 | 23 | 25 | 25 | 25 | 23 | 22 | 22 | 22 | 21 | 19 | 17 | 21 | 25 | 17 | 25 | -0.16 | Y | 50 | Y | -0.2 | [7 empty] | N | N | N | N | 180 | 0.43 | 67 | 91428 | 92365 | 6185 | 16100 | 18 | 1 |  | 2021-11-03 17:52 | 1567 | 103 |  | 7 |  | *전공정요청 감속주입(20%이상) | [14 empty] | 93.92 | 100 | 0 | 0 | 0 |  | 450 |  | Y | Y | 0 | 0 | 0 |  | 451 |  | Y | Y | N |  | Y |  |  |  |  | RB140.00 | C
A67878 | 2021-11-03 | 1 | D |  | 10 | A | SM45CR2 | 탄소강 | SM45CR2 | BM#2 | 1624 | 43 | 1619 | 1555 | 25 | 5200 |  | 3 | 0.14 | 16 |  | -2.33 | 1571 | 1619 | 0 | 159.29 |  | 33 | 4 | 53 | Y |  | 2021-11-03 18:03 | 77 | 1089 | 32 | 33 | 34 | 37 | 37 | 37 | 37 | 38 | 37 | 37 | 37 | 36 | 36 | 36 | 36 | 38 | 36 | 37 | -0.07 | Y | 30 | Y | 0 | [7 empty] | Y | Y | Y | N | 210 | 0.47 | 66 | 101633 | 99513 | 4987 | 15000 | 15 | 2 |  | 2021-11-03 18:13 | 1571 | 114 |  | 44 |  | * 샘플채취 ID : 303,403 (300mm) | [14 empty] | 97.58 | 100 | 0 | 0 | 300 |  | 650 | 400 | Y | Y | 0 | 0 | 300 |  | 651 | 400 | Y | Y | N |  | Y |  |  |  |  | RB125.00 | C
B67318 | 2021-11-03 | 2 | D |  | 5 | A | 16MNCRS5HAM | 소입성보증강 | C1 | BM#1 | 1576 | 47 | 1629 | 1546 | 41 | 8700 |  | 1 | 0.41 | 19 |  | -2.32 | 1561 | 1627 | 0 | 18.48 | 0 | 19 | 66 | 70 | Y |  | 2021-11-03 18:56 | 50 | 1090 | 16 | 14 | 17 | 19 | 19 | 18 | 17 | 16 | 15 | 14 | 14 | 13 | 12 | 11 | 15 | 19 | 11 | 14 | -0.16 | Y | 50 | Y | -0.2 | [7 empty] | N | N | N | N | 170 | 0.45 | 65 | 106666 | 93884 | 6766 | 16200 | 18 | 1 |  | 2021-11-03 18:57 | 1561 | 107 |  | 6 |  | *전공정요청 감속주입(20%이상) | [14 empty] | 107.91 | 100 | 0 | 0 | 0 |  | 450 |  | Y | Y | 0 | 0 | 0 |  | 451 |  | Y | Y | N |  | Y |  |  |  |  | RB140.00 | C
A67879 | 2021-11-03 | 1 | D | TUNDISH교체전 | 11 | A | SM45CR2 | 탄소강 | SM45CR2 | BM#2 | 1634 | 49 | 1605 | 1575 | 24 | 4800 |  | 3 | 0.15 | 15 |  | -1.64 | 1572 | 1605 | 0 | 209.69 |  | 30 | 12 | 47 | Y |  | 2021-11-03 19:22 | 78 | 1089 | 34 | 33 | 38 | 39 | 40 | 41 | 41 | 41 | 41 | 40 | 40 | 39 | 38 | 38 | 39 | 41 | 38 | 41 | -0.06 | Y | 45 | Y | 0 | [7 empty] | Y | N | N | N | 200 | 0.47 | 68 | 85242 | 101458 | 5042 | 2000 | 15 | 2 |  | 2021-11-03 19:30 | 1572 | 117 |  | 32 |  |  | BD2AF9F5EA954DB8AD1A573E59F1B062 | 39E96FAEAFAC4CC0AE9F0559522F5CDE | 6AD24DBDA11642C5A644FDBD719E5CED | [11 empty] | 79.89 | 100 | 0 | 5920 | 0 |  | 650 | 400 | Y | Y | 0 | 5920 | 0 |  | 651 | 400 | Y | Y | N |  | Y |  |  |  |  | RB125.00 | C
B67319 | 2021-11-03 | 2 | D |  | 6 | A | 16MNCRS5HAM | 소입성보증강 | C1 | BM#1 | 1586 | 51 | 1635 | 1551 | 44 | 9200 |  | 1 | 0.42 | 19 |  | -2.4 | 1570 | 1634 | 0 | 20.51 | 0 | 21 | 66 | 78 | Y |  | 2021-11-03 19:58 | 59 | 1088 | 12 | 11 | 16 | 23 | 25 | 25 | 24 | 23 | 23 | 23 | 22 | 19 | 18 | 17 | 20 | 25 | 17 | 23 | -0.16 | Y | 50 | Y | 0 | [7 empty] | N | N | N | N | 210 | 0.45 | 69 | 95760 | 95816 | 6634 | 15100 | 18 | 1 |  | 2021-11-03 20:01 | 1570 | 112 |  | 10 |  | *전공정요청 감속주입(20%) | [14 empty] | 95 | 100 | 0 | 0 | 0 |  | 450 |  | Y | Y | 0 | 0 | 0 |  | 451 |  | Y | Y | N |  | Y |  |  |  |  | RB160.00 | C
B67320 | 2021-11-03 | 2 | B |  | 7 | A | 16MNCRS5HAM | 소입성보증강 | C1 | BM#1 | 1592 | 46 | 1637 | 1527 | 42 | 8900 |  | 1 | 0.41 | 19 |  | -2.27 | 1571 | 1635 | 0 | 25.84 | 0 | 31 | 66 | 73 | Y |  | 2021-11-03 21:14 | 60 | 1088 | 16 | 18 | 25 | 27 | 27 | 27 | 26 | 26 | 26 | 25 | 24 | 22 | 21 | 21 | 24 | 27 | 21 | 27 | -0.12 | Y | 50 | Y | 0 | [7 empty] | N | N | N | N | 200 | 0.45 | 67 | 94368 | 96780 | 6920 | 15500 | 18 | 1 |  | 2021-11-03 21:15 | 1571 | 102 |  | 4 |  | *전공정요청 감속주입 | [14 empty] | 92.65 | 100 | 0 | 0 | 0 |  | 450 |  | Y | Y | 0 | 0 | 0 |  | 451 |  | Y | Y | N |  | Y |  |  |  |  | RB120.00 | H
A67880 | 2021-11-03 | 1 | B | TUNDISH교체 | 1 | B | SBC70L | 특수용도강 | D3 | BM#2 | 1627 | 52 | 1650 | 1555 | 34 | 7400 |  | 3 | 0.16 | 23 |  | -1.95 | 1598 | 1651 | 151.62 | 58.09 |  | 16 | 8 | 70 | Y |  | 2021-11-03 20:34 | 100 | 1089 | -299 | -14 | 36 | 32 | 39 | 46 | 47 | 50 | 51 | 52 | 53 | 53 | 54 | 54 | 46 | 54 | 54 | 0 | 0 |  |  | Y | 0.2 |  | 1.95 | 1.95 |  |  |  |  | N | N | N | M | 220 | 0.47 | 60 | 95532 | 94715 | 2435 | 14900 | 01 | 1 |  | 2021-11-03 20:42 | 1598 | 142 |  | 52 | 9 | * BUTT 타입롱노즐사용(슬리브타입.) * T/D FLUX 용탕부: 120 KG / 유탕부: 10KG 투입. * STR#1 몰드내 용강 조기 주입으로 HEAD 500 추가절단 | [14 empty] | 98.49 | 100 | 1200 | 0 | 0 |  | 650 | 400 | Y | Y | 700 | 0 | 0 |  | 651 | 400 | Y | Y | Y | [6 empty] | RB130.00 | C
A67881 | 2021-11-03 | 1 | B |  | 2 | A | SBC70L | 특수용도강 | D3 | BM#2 | 1645 | 48 | 1621 | 1572 | 26 | 5400 |  | 3 | 0.15 | 20 |  | -1.79 | 1577 | 1621 | 142.32 | 28.65 |  | 35 | 11 | 74 | Y |  | 2021-11-03 21:51 | 79 | 1089 | 52 | 47 | 44 | 42 | 41 | 41 | 41 | 40 | 39 | 39 | 38 | 38 | 38 | 38 | 41 | 44 | 38 | 41 | -0.11 |  | 55 | Y | 0 |  |  |  | 0.52 |  |  |  | N | N | N | Y | 220 | 0.5 | 65 | 95532 | 102324 | 176 | 14500 | 01 | 1 |  | 2021-11-03 21:58 | 1577 | 117 |  | 37 | 23 | [15 empty] | 93.25 | 100 | 0 | 0 | 0 |  | 651 | 400 | Y | Y | 0 | 0 | 0 |  | 651 | 400 | Y | Y | Y | [6 empty] | RB130.00 | C
B67321 | 2021-11-03 | 2 | B | 잔강최소화전 | 8 | A | 16MNCRS5HAM | 소입성보증강 | C1 | BM#1 | 1602 | 47 | 1634 | 1532 | 44 | 9100 |  | 1 | 0.41 | 19 |  | -2.24 | 1571 | 1628 | 0 | 18.61 | 0 | 37 | 29 | 85 | Y |  | 2021-11-03 22:20 | 60 | 1090 | 19 | 23 | 28 | 29 | 30 | 29 | 29 | 27 | 27 | 26 | 25 | 24 | 24 | 24 | 26 | 30 | 24 | 29 | -0.12 | Y | 50 | Y | 0 | [7 empty] | N | N | N | N | 190 | 0.45 | 70 | 76147 | 100986 |  | 3000 | 18 | 1 |  | 2021-11-03 22:24 | 1571 | 101 |  | 7 |  | *전공정요청 감속주입 *T/D잔강 실측 2.2TON 램핑다운 시간 15:26 추가절단 500 실시함 | [14 empty] | 48.1 | 100 | 0 | 3600 | 0 |  | 450 |  | Y | Y | 0 | 3600 | 0 |  | 451 |  | Y | Y | N |  | Y |  |  |  |  | RB120.00 | C
A67882 | 2021-11-03 | 1 | B |  | 3 | A | SBC70L | 특수용도강 | D3 | BM#2 | 1603 | 36 | 1611 | 1534 | 29 | 5800 |  | 3 | 0.15 | 20 |  | -1.43 | 1564 | 1599 | 99.91 | 95.97 |  | 33 | 5 | 94 | Y |  | 2021-11-03 22:52 | 66 | 1089 | 36 | 32 | 27 | 25 | 24 | 23 | 22 | 21 | 21 | 21 | 21 | 20 | 20 | 20 | 23 | 27 | 20 | 21 | -0.14 |  | 50 | Y | 0 |  |  |  | 0.53 |  |  |  | N | N | N | Y | 210 | 0.51 | 62 | 95532 | 100516 | 2084 | 14000 | 01 | 1 |  | 2021-11-03 22:58 | 1564 | 120 |  | 41 | [16 empty] | 92.98 | 100 | 0 | 0 | 0 |  | 650 | 400 | Y | Y | 0 | 0 | 0 |  | 651 | 400 | Y | Y | Y | [6 empty] | RB130.00 | C
B67322 | 2021-11-03 | 2 | B | 잔강최소화 | 9 | A | SCR415HM | 소입성보증강 | C1 | BM#1 | 1593 | 45 | 1657 | 1551 | 40 | 7400 |  | 1 | 0.41 | 17 |  | -2.58 | 1574 | 1642 | 0 | 19.43 | 0 | 19 | 67 | 87 | Y |  | 2021-11-03 23:19 | 62 | 1090 | -241 | -245 | 14 | 21 | 22 | 24 | 24 | 24 | 23 | 23 | 22 | 21 | 21 | 21 | 9 | 24 | 21 | 24 | -0.08 | Y | 35 | Y | 0 | [7 empty] | N | N | N | N | 180 | 0.45 | 57 | 84610 | 96043 |  | 16000 | 18 | 1 |  | 2021-11-03 23:23 | 1574 | 127 |  | 34 |  | *전공정요청 감속주입 | [6 empty] | 0780F77306F34F4CA46521E3E967BE37 | 2950727810594E83AA13BCB77AB8C397 | 9DA3AABD72344066946FE1C7E5DE60CE |  | 2CCB69FD147B49219D93E7B0652D6685 | 6B8F988A62374FE9A21AC22DC6A866C1 | 70E95C53D3D84EF78CFB05F1CC2F334E |  | 55.92 | 100 | 2500 | 0 | 0 |  | 450 |  | Y | Y | 2500 | 0 | 0 |  | 451 |  | Y | Y | N | Y | N |  |  |  | Y | BT180180 | C
A67883 | 2021-11-03 | 1 | B |  | 4 | A | SBC70L | 특수용도강 | D3 | BM#2 | 1671 | 32 | 1603 | 1603 | 15 | 3200 |  | 3 | 0.16 | 20 |  | -1.6 | 1565 | 1604 | 99.81 | 81.87 |  | 30 | 13 | 75 | Y |  | 2021-11-03 23:46 | 67 | 1103 | 17 | 17 | 21 | 22 | 24 | 25 | 25 | 25 | 24 | 24 | 23 | 22 |  | 22 | 23 | 25 | 22 | 25 | -0.09 | Y | 30 | Y | -0.2 |  |  |  | 0.37 |  |  |  | N | N | N | Y | 200 | 0.51 | 56 | 95532 | 90930 | 1320 | 14700 | 01 | 1 |  | 2021-11-04 00:02 | 1565 | 123 |  | 51 | [16 empty] | 103.56 | 100 | 0 | 0 | 0 |  | 650 | 400 | Y | Y | 0 | 0 | 0 |  | 651 | 400 | Y | Y | Y | [6 empty] | RB130.00 | C
B67323 | 2021-11-03 | 2 | B |  | 10 | A | SCR415HM | 소입성보증강 | C1 | BM#1 | 1602 | 52 | 1634 | 1531 | 45 | 9100 |  | 1 | 0.4 | 17 |  | -2.39 | 1582 | 1644 | 0 | 20.5 | 0 | 21 | 67 | 75 | Y |  | 2021-11-04 00:33 | 70 | 1096 | 20 | 22 | 30 | 34 | 36 | 37 | 36 | 36 | 35 | 34 | 34 | 33 | 32 | 30 | 33 | 37 | 30 | 36 | -0.16 | Y | 45 | Y | -0.2 | [7 empty] | N | N | N | N | 170 | 0.47 | 68 | 101532 | 102407 | 5593 | 15200 | 18 | 1 |  | 2021-11-04 00:37 | 1582 | 122 |  | 20 |  | *전공정요청 감속주입 | [14 empty] | 96.28 | 100 | 0 | 0 | 0 |  | 450 |  | Y | Y | 0 | 0 | 0 |  | 451 |  | Y | Y | N | Y | [5 empty] | BT180180 | C
A67884 | 2021-11-03 | 1 | B |  | 5 | A | SBC70L | 특수용도강 | D3 | BM#2 | 1613 | 33 | 1607 | 1554 | 26 | 4600 |  | 3 | 0.15 | 20 |  | -1.79 | 1563 | 1607 | 100.21 | 107.99 |  | 16 | 9 | 38 | Y |  | 2021-11-04 00:52 | 65 | 1092 | 19 | 18 | 22 | 24 | 25 | 25 | 25 | 25 | 24 | 24 | 25 | 25 |  | 25 | 24 | 25 | 24 | 25 | -0.04 | Y | 25 | Y | 0 |  |  |  | 0.57 |  |  |  | N | N | N | Y | 190 | 0.51 | 57 | 93273 | 93629 | 571 | 15100 | 01 | 1 |  | 2021-11-04 01:07 | 1563 | 119 |  | 41 | [16 empty] | 99.07 | 100 | 0 | 0 | 0 |  | 650 | 400 | Y | Y | 0 | 0 | 0 |  | 651 | 400 | Y | Y | Y | [6 empty] | RB125.00 | C
B67324 | 2021-11-03 | 2 | B |  | 11 | A | SCR415HM | 소입성보증강 | C1 | BM#1 | 1581 | 51 | 1644 | 1521 | 45 | 9200 |  | 1 | 0.43 | 17 |  | -2.5 | 1578 | 1641 | 0 | 31.34 | 0 | 31 | 67 | 72 | Y |  | 2021-11-04 01:46 | 66 | 1095 | 29 | 30 | 34 | 36 | 37 | 36 | 35 | 33 | 33 | 31 | 30 | 29 | 28 | 26 | 32 | 37 | 26 | 0 | -0.24 | Y | 45 | Y | -0.4 | [7 empty] | N | N | N | N | 210 | 0.47 | 67 | 101532 | 101326 | 4974 | 15400 | 18 | 1 |  | 2021-11-04 01:50 | 1578 | 112 |  | 16 |  | *전공정요청 감속주입 | [14 empty] | 97.3 | 100 | 0 | 0 | 0 |  | 450 |  | Y | Y | 0 | 0 | 0 |  | 451 |  | Y | Y | N | Y | [5 empty] | BT180180 | C
A67885 | 2021-11-03 | 1 | B |  | 6 | A | SBC70L | 특수용도강 | D3 | BM#2 | 1639 | 39 | 1601 | 1573 | 26 | 4400 |  | 3 | 0.14 | 20 |  | -1.47 | 1565 | 1601 | 99.27 | 70.6 |  | 35 | 12 | 36 | Y |  | 2021-11-04 01:59 | 67 | 1102 | 23 | 27 | 34 | 34 | 35 | 34 | 34 | 35 | 35 | 34 | 33 | 35 |  | 35 | 33 | 35 | 33 | 35 | 0 | Y | 30 | Y | 0.4 |  |  |  | 0.3 |  |  |  | N | N | N | Y | 180 | 0.5 | 64 | 100230 | 98288 | 1362 | 13900 | 01 | 1 |  | 2021-11-04 02:07 | 1565 | 110 |  | 32 | 13 | [15 empty] | 100.63 | 100 | 0 | 0 | 0 |  | 650 | 400 | Y | Y | 0 | 0 | 0 |  | 651 | 400 | Y | Y | Y | [6 empty] | RB125.00 | H
B67325 | 2021-11-03 | 2 | B |  | 12 | A | SCR415HM | 소입성보증강 | C1 | BM#1 | 1596 | 45 | 1653 | 1532 | 38 | 8000 |  | 1 | 0.39 | 17 |  | -2.25 | 1576 | 1635 | 0 | 27.33 | 0 | 37 | 30 | 80 | Y |  | 2021-11-04 02:47 | 64 | 1097 | 23 | 26 | 29 | 30 | 30 | 30 | 30 | 29 | 28 | 27 | 25 | 24 | 23 | 23 | 27 | 30 | 23 | 30 | -0.16 | Y | 45 | Y | -0.2 | [7 empty] | N | N | N | N | 200 | 0.51 | 62 | 101532 | 98930 | 4470 | 15300 | 18 | 1 |  | 2021-11-04 02:57 | 1576 | 116 |  | 24 | [16 empty] | 99.69 | 100 | 0 | 0 | 0 |  | 450 |  | Y | Y | 0 | 0 | 0 |  | 451 |  | Y | Y | N | Y | [5 empty] | BT180180 | C
A67886 | 2021-11-03 | 1 | B |  | 7 | A | SBC70L | 특수용도강 | D3 | BM#2 | 1616 | 34 | 1598 | 1556 | 30 | 5100 |  | 3 | 0.14 | 21 |  | -1.42 | 1565 | 1600 | 100.39 | 59.54 |  | 33 | 6 | 47 | Y |  | 2021-11-04 02:57 | 67 | 1103 | 31 | 31 | 28 | 28 | 28 | 28 | 28 | 27 | 26 | 26 | 26 | 25 |  | 25 | 28 | 28 | 25 | 28 | -0.06 |  | 45 | Y | -0.2 |  |  |  | 0.44 |  |  |  | N | N | N | Y | 170 | 0.5 | 61 | 100230 | 98323 | 2077 | 15700 | 01 | 1 |  | 2021-11-04 03:10 | 1565 | 109 |  | 39 | [16 empty] | 100.08 | 100 | 0 | 0 | 0 |  | 650 | 400 | Y | Y | 0 | 0 | 0 |  | 651 | 400 | Y | Y | Y |  |  |  | Y |  |  | RB125.00 | H
B67326 | 2021-11-03 | 2 | B |  | 13 | A | SCR415HM | 소입성보증강 | C1 | BM#1 | 1646 | 46 | 1642 | 1537 | 41 | 7800 |  | 1 | 0.39 | 16 |  | -2.4 | 1574 | 1629 | 0 | 14.42 | 0 | 19 | 68 | 67 | Y |  | 2021-11-04 03:47 | 62 | 1105 | 21 | 21 | 24 | 25 | 27 | 27 | 26 | 24 | 24 | 23 | 21 | 19 |  | 19 | 24 | 27 | 19 | 24 | -0.23 | Y | 35 | Y | -0.4 | [7 empty] | N | N | N | N | 190 | 0.52 | 56 | 152298 | 96187 | 3713 | 15100 | 18 | 1 |  | 2021-11-04 03:52 | 1574 | 119 |  | 27 |  | *유사강종 연연주 혼탕부 성분 확인 ID:107~109.207~209 | [14 empty] | 153.6 | 100 | 0 | 0 | 0 |  | 450 |  | Y | Y | 0 | 0 | 0 |  | 451 |  | Y | Y | N | Y | [5 empty] | BT180180 | C
A67887 | 2021-11-03 | 1 | B |  | 8 | A | SBC70L | 특수용도강 | D3 | BM#2 | 1633 | 33 | 1604 | 1553 | 29 | 4700 |  | 3 | 0.14 | 20 |  | -1.62 | 1564 | 1604 | 125.59 | 56.7 |  | 30 | 14 | 48 | Y |  | 2021-11-04 04:00 | 66 | 1098 | 25 | 25 | 26 | 27 | 27 | 28 | 27 | 27 | 28 | 27 | 27 | 26 | 27 | 27 | 27 | 28 | 26 | 27 | 0 | Y | 30 | Y | 0.2 |  |  |  | 0.68 |  |  |  | N | N | N | Y | 170 | 0.5 | 60 | 95532 | 95683 | 917 | 14800 | 01 | 1 |  | 2021-11-04 04:09 | 1564 | 112 |  | 37 | [16 empty] | 9553200 | 50 | 0 | 0 | 0 |  | 650 | 400 | Y | Y | 0 | 0 | 0 |  | 651 | 400 | Y | Y | Y | [6 empty] | RB130.00 | C
B67327 | 2021-11-03 | 2 | C | 유사강종연연주 | 14 | A | 16MNCR5H | 소입성보증강 | AE1055M계 | BM#1 | 1596 | 45 | 1634 | 1550 | 38 | 7300 |  | 1 | 0.4 | 17 |  | -2.34 | 1576 | 1638 | 0 | 19.01 | 0 | 21 | 68 | 56 | Y |  | 2021-11-04 04:52 | 64 | 1089 | 17 | 23 | 28 | 31 | 32 | 32 | 31 | 31 | 30 | 29 | 28 | 27 | 25 | 24 | 28 | 32 | 24 | 31 | -0.18 | Y | 45 | Y | -0.2 | [7 empty] | N | N | N | N | 180 | 0.48 | 68 | 50766 | 104035 | -285 | 14700 | 18 | 1 |  | 2021-11-04 04:58 | 1576 | 115 |  | 20 |  | *유사강종 연연주 혼탕부 성분 확인 ID:101.201 | [14 empty] | 49.6 | 100 | 0 | 0 | 0 |  | 650 |  | Y | Y | 0 | 0 | 0 |  | 651 |  | Y | Y | N | [6 empty] | BT180180 | C
A67888 | 2021-11-03 | 1 | C | TUNDISH교체전 | 9 | A | SBC70L | 특수용도강 | D3 | BM#2 | 1626 | 33 | 1602 | 1555 | 28 | 4800 |  | 3 | 0.14 | 20 |  | -1.6 | 1563 | 1602 | 98.85 | 59.22 |  | 16 | 10 | 49 | Y |  | 2021-11-04 04:52 | 65 | 1091 | 24 | 23 | 25 | 26 | 27 | 28 | 27 | 27 | 28 | 27 | 27 | 26 |  | 26 | 27 | 28 | 26 | 27 | -0.02 | Y | 35 | Y | -0.2 |  |  |  | 0.46 |  |  |  | N | N | N | M | 220 | 0.5 | 59 | 92910 | 95935 | 315 | 2000 | 01 | 1 |  | 2021-11-04 05:01 | 1563 | 116 |  | 47 |  |  | AD043869CA934EBA90BBBE1FC6D1F10A | F568C1106FCA40B0961DDB1C9B251395 | 38EEF2EC50EE46759695FF0DC2FD0791 | [11 empty] | 96.68 | 50 | 0 | 2780 | 0 |  | 650 | 400 | Y | Y | 0 | 2520 | 0 |  | 650 | 400 | Y | Y | Y | [6 empty] | RB114.30 | C
B67328 | 2021-11-03 | 2 | C |  | 15 | A | 16MNCR5H | 소입성보증강 | AE1055M계 | BM#1 | 1645 | 40 | 1648 | 1601 | 30 | 5600 |  | 1 | 0.43 | 17 |  | 0 | 1580 | 1637 | 0 | 33.68 | 0 | 31 | 68 | 51 | Y |  | 2021-11-04 05:50 | 68 | 1079 | 21 | 26 | 29 | 32 | 32 | 32 | 31 | 30 | 28 | 28 | 27 | 25 | 23 | 21 | 28 | 32 | 21 | 32 | -0.22 | Y | 50 | Y | -0.4 | [7 empty] | N | N | N | N | 170 | 0.48 | 67 | 101532 | 104215 | -1915 | 15100 | 18 | 1 |  | 2021-11-04 06:06 | 1580 | 120 |  | 30 | [16 empty] | 99.01 | 100 | 0 | 0 | 0 |  | 650 |  | Y | Y | 0 | 0 | 0 |  | 651 |  | Y | Y | N | [6 empty] | BT180180 | C
A67889 | 2021-11-03 | 1 | C | TUNDISH교체 | 1 | A | SBC90B2 | 특수용도강 | C1 | BM#2 | 1614 |  |  |  | 0 | 0 |  | 3 | 0.13 | 20 |  | -1.64 | 1589 | 1629 | 66.76 | 74.73 |  | 35 | 13 | 39 | Y |  | 2021-11-04 06:08 | 88 | 1102 | -368 | -354 | 28 | 24 | 27 | 33 | 38 | 39 | 41 | 42 | 42 | 42 | 43 | 43 | 37 | 43 | 43 | 42 | 0 |  |  | Y | 0.2 |  | 2.14 | 2.14 | 0.88 |  |  |  | N | N | N | N | 220 | 0.5 | 59 | 97019 | 94392 | 10158 | 15300 | 17 | 2 |  | 2021-11-04 06:18 | 1589 | 135 |  | 52 |  | * BUTT 타입롱노즐사용(슬리브타입.) * T/D FLUX 용탕부: 120 KG / 유탕부: 10KG 투입. *수소 10분 측정값 기준치 초과,생관통보 | [14 empty] | 93.29 | 53.33 | 700 | 0 | 0 |  | 450 | 300 | Y | N | 700 | 0 | 0 |  | 451 | 300 | Y | N | Y |  |  | Y | Y |  |  | RB150.00 | C
B67329 | 2021-11-03 | 2 | C | TUNDISH교체전 | 16 | A | 16MNCR5H | 소입성보증강 | AE1055M계 | BM#1 | 1611 | 42 | 1656 | 1562 | 33 | 6500 |  | 1 | 0.39 | 17 |  | -2.23 | 1580 | 1645 | 0 | 25.16 | 0 | 37 | 31 | 44 | Y |  | 2021-11-04 07:04 | 68 | 1091 | 19 | 19 | 28 | 32 | 34 | 35 | 35 | 34 | 34 | 33 | 32 |  |  | 32 | 31 | 35 | 32 | 34 | -0.05 | Y | 25 | Y | -0.2 | [7 empty] | N | N | N | N | 210 | 0.48 | 56 | 76188 | 82461 | 19889 | 2000 | 18 | 1 |  | 2021-11-04 07:09 | 1580 | 125 |  | 25 |  | *전공정 요청으로 L/D잔강 20 TON 내림 |  | A0FB8BF641F54F43A6BBF714E1086480 | B4113ED7296C4ABE99C1E8D802FBFA8F | [11 empty] | 74.4 | 100 | 0 | 3000 | 0 |  | 650 |  | Y | Y | 0 | 3000 | 0 |  | 651 |  | Y | Y | N | [6 empty] | BT180180 | C
A67890 | 2021-11-03 | 1 | C |  | 2 | A | SBC90B2 | 특수용도강 | C1 | BM#2 | 1630 |  |  |  | 0 | 0 |  | 3 | 0.14 | 18 |  | -1.79 | 1567 | 1607 | 72.93 | 67.49 |  | 33 | 7 | 58 | Y |  | 2021-11-04 07:12 | 66 | 1095 | 41 | 40 | 36 | 33 | 34 | 34 | 34 | 33 | 33 | 32 | 32 | 31 |  | 31 | 34 | 36 | 31 | 34 | -0.11 |  | 45 | Y | -0.2 |  |  |  | 0.81 |  |  |  | N | N | N | N | 220 | 0.52 | 53 | 91048 | 87302 | 6948 | 14700 | 17 | 2 |  | 2021-11-04 07:21 | 1567 | 124 |  | 47 | 12 | [15 empty] | 97.74 | 46.15 | 0 | 0 | 0 |  | 451 | 300 | Y | N | 0 | 0 | 0 |  | 451 | 300 | Y | N | Y |  |  | Y |  |  |  | RB125.00 | C
B67330 | 2021-11-04 | 2 | C | TUNDISH교체 | 1 | A | 42CRMOS4HAM | 소입성보증강 | 42CRMOS4H | BM#1 | 1614 | 52 | 1651 | 1534 | 44 | 8700 |  | 1 | 0.39 | 20 |  | -2.65 | 1574 | 1651 | 0 | 20.67 | 0 | 19 | 69 | 50 | Y |  | 2021-11-04 08:11 | 82 | 1102 | -125 | 25 | 21 | 26 | 30 | 32 | 35 | 36 | 36 | 37 | 36 | 36 |  | 36 | 32 | 37 | 36 | 36 | -0.1 |  | 10 | Y | 0 | 1.4 | 2.25 | 2.25 |  |  |  |  | N | N | N | N | 210 | 0.46 | 61 | 91447 | 94178 | -978 | 15400 | 16 | 2 |  | 2021-11-04 08:23 | 1574 | 144 |  | 37 |  | *T/D FLUX 유:10,용:120kg *전공정 요청으로 감속주입 (VD작업지연) | [14 empty] | 97.28 | 100 | 830 | 0 | 0 |  | 650 |  | Y | Y | 750 | 0 | 0 |  | 651 |  | Y | Y | N | [6 empty] | RB085.00 | C
A67891 | 2021-11-04 | 1 | C |  | 3 | A | SBC90B2 | 특수용도강 | C1 | BM#2 | 1663 |  |  |  | 0 | 0 |  | 3 | 0.13 | 20 |  | -1.45 | 1575 | 1610 | 73.11 | 74.87 |  | 30 | 15 | 52 | Y |  | 2021-11-04 08:15 | 74 | 1101 | 29 | 30 | 33 | 35 | 36 | 35 | 36 | 35 | 35 | 34 | 35 | 34 | 33 | 33 | 34 | 36 | 33 | 35 | -0.07 | Y | 40 | Y | -0.2 |  |  |  | 0.71 |  |  |  | N | N | N | N | 210 | 0.52 | 59 | 95520 | 97313 | 7137 | 14100 | 17 | 2 |  | 2021-11-04 08:37 | 1575 | 120 |  | 38 | [16 empty] | 92.07 | 50 | 0 | 0 | 0 |  | 451 | 300 | Y | N | 0 | 0 | 0 |  | 451 | 300 | Y | N | Y |  |  | Y |  |  |  | RB125.00 | H
A67892 | 2021-11-04 | 1 | C |  | 4 | A | SBC90B2 | 특수용도강 | C1 | BM#2 | 1653 |  |  |  | 0 | 0 |  | 3 | 0.14 | 18 |  | -1.89 | 1569 | 1612 | 80.88 | 39.34 |  | 16 | 11 | 52 | Y |  | 2021-11-04 09:11 | 68 | 1099 | 31 | 31 | 32 | 33 | 33 | 33 | 33 | 32 | 31 | 29 | 32 | 30 |  | 30 | 32 | 33 | 29 | 33 | -0.13 | Y | 30 | Y | -0.4 |  |  |  | 0.66 |  |  |  | N | N | N | N | 200 | 0.52 | 58 | 95520 | 94671 | 7079 | 15700 | 17 | 2 |  | 2021-11-04 09:48 | 1569 | 117 |  | 42 | [8 empty] | 5C68E207C13C420EB3B83C15280191E0 | CB0C897A8E214C68B2F12DC1F736ADE8 | F788AB09DC2F4A7889362E3304F864A1 |  | B2DAC4956DBE40ABA9B14F79481ADAD2 | 722FF52D2C2F42A9B7323B3AFEBAB6E8 | 4646FB325F7A4B9EBC4102ECA307C0ED |  | 94.34 | 50 | 0 | 0 | 0 |  | 451 | 300 | Y | N | 0 | 0 | 0 |  | 451 | 300 | Y | N | Y |  |  | Y |  |  |  | RB125.00 | H
B67331 | 2021-11-04 | 2 | C |  | 2 | A | 42CRMOS4HAM | 소입성보증강 | 42CRMOS4H | BM#1 | 1621 | 44 | 1651 | 1509 | 40 | 8100 |  | 1 | 0.4 | 18 |  | -2.69 | 1562 | 1646 | 0 | 24.9 | 0 | 21 | 69 | 49 | Y |  | 2021-11-04 09:28 | 70 | 1093 | 35 | 34 | 36 | 38 | 39 | 40 | 39 | 38 | 37 | 37 | 35 | 35 | 33 | 31 | 36 | 40 | 31 | 35 | -0.22 | Y | 40 | Y | -0.4 | [7 empty] | N | N | N | N | 200 | 0.47 | 64 | 97213 | 92697 | -2297 | 14800 | 16 | 2 |  | 2021-11-04 09:38 | 1562 | 130 |  | 21 | 18 | *전공정 요청으로 감속주입 (VD작업지연 | [6 empty] | F099BC4525894B5395F89086D5950464 | 70A4BB9C4C894FABABD5FEBE49460AC6 | 340FA85C989B48CAB9D383C9586C484A |  | 000A52F19A6B4DBDBDF6BAB080FFCA1C | 685E681943E1427CB9349F5291989131 | E1ECF218A70B41479BD631DF2308AAC7 |  | 105.78 | 100 | 0 | 0 | 0 |  | 650 |  | Y | Y | 0 | 0 | 0 |  | 651 |  | Y | Y | N | [6 empty] | RB130.00 | C
A67893 | 2021-11-04 | 1 | C |  | 5 | A | SBC90B2 | 특수용도강 | C1 | BM#2 | 1662 | 45 | 1610 | 1571 | 30 | 5300 |  | 3 | 0.15 | 18 |  | -1.61 | 1574 | 1610 | 100.32 | 72.3 |  | 37 | 32 | 20 | Y |  | 2021-11-04 10:26 | 73 | 1094 | 30 | 39 | 44 | 48 | 49 | 49 | 47 | 48 | 47 | 47 | 47 | 47 |  | 47 | 45 | 49 | 47 | 47 | 0 | Y | 35 | Y | 0 |  |  |  | 0.59 |  |  |  | N | N | N | N | 190 | 0.51 | 59 | 95520 | 94302 | 6998 | 14800 | 17 | 2 |  | 2021-11-04 10:37 | 1574 | 106 |  | 25 | [16 empty] | 95 | 50 | 0 | 0 | 0 |  | 451 | 300 | Y | N | 0 | 0 | 0 |  | 451 | 300 | Y | N | Y | [6 empty] | RB125.00 | C
B67332 | 2021-11-04 | 2 | C |  | 3 | A | 42CRMOS4HAM | 소입성보증강 | 42CRMOS4H | BM#1 | 1641 | 45 | 1638 | 1556 | 38 | 7400 |  | 1 | 0.42 | 18 |  | -2.66 | 1560 | 1633 | 0 | 18.46 | 0 | 31 | 69 | 54 | Y |  | 2021-11-04 10:37 | 68 | 1105 | 28 | 28 | 33 | 35 | 35 | 36 | 35 | 34 | 33 | 31 | 30 | 29 | 28 | 21 | 31 | 36 | 21 | 35 | -0.3 | Y | 50 | Y | -0.4 | [7 empty] | N | N | N | N | 190 | 0.43 | 73 | 99980 | 102393 | -2343 | 15300 | 16 | 2 |  | 2021-11-04 10:41 | 1560 | 121 |  | 17 | 12 | *전공정 요청으로 감속주입 (전기로작업지연) *전공정 요청으로 감속주입-감속주입 20%이상으로 이상재및 생관통보 104~107.204~207 (전기로 출강구막힘) | [14 empty] | 100.63 | 100 | 0 | 0 | 0 |  | 650 |  | Y | Y | 0 | 0 | 0 |  | 651 |  | Y | Y | N | [6 empty] | RB140.00 | C
A67894 | 2021-11-04 | 1 | C |  | 6 | A | SBC90B2 | 특수용도강 | C1 | BM#2 | 1630 | 44 | 1610 | 1564 | 35 | 6200 |  | 3 | 0.14 | 18 |  | -1.6 | 1569 | 1605 | 94.85 | 52.06 |  | 33 | 8 | 58 | Y |  | 2021-11-04 11:17 | 68 | 1105 | 45 | 43 | 41 | 39 | 38 | 38 | 37 | 35 | 35 | 35 | 34 | 34 | 33 | 33 | 38 | 41 | 33 | 35 | -0.16 |  | 50 | Y | -0.2 |  |  |  | 0.6 |  |  |  | N | N | N | N | 170 | 0.52 | 62 | 95520 | 102281 | 7069 | 15300 | 17 | 2 |  | 2021-11-04 11:40 | 1569 | 110 |  | 33 | [16 empty] | 87.43 | 50 | 0 | 0 | 0 |  | 451 | 300 | Y | N | 0 | 0 | 0 |  | 451 | 300 | Y | N | Y |  |  | Y |  |  |  | RB125.00 | H
B67333 | 2021-11-04 | 2 | C |  | 4 | A | 42CRMOS4HAM | 소입성보증강 | 42CRMOS4H | BM#1 | 1635 | 50 | 1641 | 1570 | 44 | 8400 |  | 1 | 0.36 | 18 |  | -2.38 | 1568 | 1632 | 0 | 18.3 | 0 | 35 | 14 | 95 | Y |  | 2021-11-04 12:01 | 76 | 1109 | 18 | 18 | 28 | 34 | 37 | 38 | 38 | 38 | 38 | 36 | 35 | 35 | 34 | 27 | 33 | 38 | 27 | 38 | -0.18 | Y | 60 | Y | -0.4 | [7 empty] | N | N | N | N | 180 | 0.4 | 82 | 100232 | 104088 | -3388 | 14200 | 16 | 2 |  | 2021-11-04 11:59 | 1568 | 128 |  | 8 |  | *전공정 요청으로 감속주입-감속주입 20%이상으로 이상재및 생관통보 (전기로 작업지연) | [14 empty] | 99.54 | 100 | 0 | 0 | 0 |  | 650 |  | Y | Y | 0 | 0 | 0 |  | 651 |  | Y | Y | N | [6 empty] | SB131131 | C
A67895 | 2021-11-04 | 1 | A |  | 7 | A | SBC90B2 | 특수용도강 | C1 | BM#2 | 1616 | 44 | 1602 | 1547 | 35 | 6900 |  | 3 | 0.16 | 18 |  | -1.61 | 1564 | 1600 | 113.51 | 47.51 |  | 30 | 16 | 48 | Y |  | 2021-11-04 12:21 | 63 | 1094 | 32 | 32 | 33 | 35 | 34 | 34 | 34 | 33 | 32 | 31 | 29 | 28 | 26 | 27 | 32 | 35 | 26 | 34 | -0.18 | Y | 50 | Y | 0.2 |  |  |  | 1.11 |  |  |  | N | N | N | N | 170 | 0.47 | 69 | 96954 | 101197 | 7103 | 16000 | 17 | 2 |  | 2021-11-04 12:30 | 1564 | 109 |  | 32 |  | * 전공정 요청 20%이상 감속주입(전공정 성분오버),이상재 등록 및 생관통보 ID:304~306,404~406 | [14 empty] | 89.69 | 100 | 0 | 0 | 0 |  | 451 | 300 | Y | N | 0 | 0 | 0 |  | 451 | 300 | Y | N | Y |  |  | Y |  |  |  | RB125.00 | H
B67334 | 2021-11-04 | 2 | A |  | 5 | A | 42CRMOS4HAM | 소입성보증강 | 42CRMOS4H | BM#1 | 1595 | 51 | 1640 | 1559 | 42 | 8000 |  | 1 | 0.36 | 19 |  | -2.54 | 1568 | 1637 | 0 | 15.24 | 0 | 19 | 70 | 65 | Y |  | 2021-11-04 13:02 | 76 | 1091 | 25 | 28 | 34 | 36 | 36 | 36 | 36 | 35 | 35 | 33 | 32 | 30 | 29 | 28 | 33 | 36 | 28 | 36 | -0.16 | Y | 50 | Y | -0.2 | [7 empty] | N | N | N | N | 170 | 0.49 | 64 | 89166 | 103482 | 18 | 15680 | 16 | 2 |  | 2021-11-04 13:07 | 1568 | 140 |  | 31 | [16 empty] | 87.16 | 100 | 0 | 0 | 0 |  | 650 |  | Y | Y | 0 | 0 | 0 |  | 651 |  | Y | Y | N | [6 empty] | SB131131 | C
A67896 | 2021-11-04 | 1 | A |  | 8 | A | SBC90B2 | 특수용도강 | C1 | BM#2 | 1619 | 48 | 1599 | 1560 | 35 | 6900 |  | 3 | 0.19 | 18 |  | -1.66 | 1565 | 1602 | 108.9 | 60.63 |  | 16 | 12 | 55 | Y |  | 2021-11-04 13:26 | 64 | 1099 | 25 | 25 | 25 | 25 | 25 | 26 | 25 | 25 | 24 | 23 | 21 | 20 | 19 | 16 | 22 | 26 | 16 | 25 | -0.18 | Y | 55 | Y | -0.1 |  |  |  | 1.1 |  |  |  | N | N | N | N | 170 | 0.36 | 81 | 98388 | 91245 | 7105 | 15000 | 17 | 2 |  | 2021-11-04 13:45 | 1565 | 120 |  | 38 |  | *전공정 성분오버로 20%이상감속주입 이상공정등록 및 생관통보 | [14 empty] | 99.94 | 100 | 0 | 0 | 0 |  | 451 | 300 | Y | N | 0 | 0 | 0 |  | 451 | 300 | Y | N | Y |  |  | Y |  |  |  | RB125.00 | H
B67335 | 2021-11-04 | 2 | A |  | 6 | A | 42CRMOS4HAM | 소입성보증강 | 42CRMOS4H | BM#1 | 1617 | 45 | 1646 | 1549 | 39 | 7800 |  | 1 | 0.33 | 19 |  | -2.61 | 1564 | 1635 | 0 | 17.84 | 0 | 21 | 70 | 62 | Y |  | 2021-11-04 14:29 | 72 | 1093 | 25 | 26 | 34 | 38 | 39 | 40 | 39 | 38 | 38 | 36 | 35 | 34 | 33 | 29 | 35 | 40 | 29 | 38 | -0.24 | Y | 45 | Y | -0.4 | [7 empty] | N | N | N | N | 210 | 0.49 | 67 | 103142 | 103751 | -51 | 14570 | 16 | 2 |  | 2021-11-04 14:25 | 1564 | 115 |  | 9 |  | *랜싱 | [14 empty] | 101.92 | 100 | 0 | 0 | 0 |  | 650 |  | Y | Y | 0 | 0 | 0 |  | 651 |  | Y | Y | N | [6 empty] | SB100100 | C
A67897 | 2021-11-04 | 1 | A |  | 9 | B | SBC90B2 | 특수용도강 | C1 | BM#2 | 1611 | 96 | 1605 | 1529 | 53 | 10700 |  | 3 | 0.19 | 18 |  | -2.4 | 1556 | 1605 | 0.14 | 0 |  | 37 | 33 | 63 | Y |  | 2021-11-04 15:10 | 55 | 1105 | 14 | 23 | 31 | 34 | 36 | 37 | 37 | 37 | 36 | 35 | 34 | 34 | 33 | 33 | 33 | 37 | 33 | 37 | -0.1 | Y | 40 | Y | 0 |  |  |  | 0.79 |  |  |  | N | N | N | N | 220 | 0.49 | 72 | 111440 | 112870 | -70 | 15300 | 17 | 2 |  | 2021-11-04 15:17 | 1556 | 139 |  | 16 |  | *전기로 지연 감속주입 *전공정 요청 잔강이월 미실시 | [14 empty] | 99.15 | 100 | 0 | 0 | 0 |  | 451 | 300 | Y | N | 0 | 0 | 0 |  | 451 | 300 | Y | N | Y | [6 empty] | RB125.00 | H
B67336 | 2021-11-04 | 2 | A |  | 7 | A | 42CRMOS4HAM | 소입성보증강 | 42CRMOS4H | BM#1 | 1598 | 50 | 1646 | 1540 | 45 | 8000 |  | 1 | 0.36 | 19 |  | -2.13 | 1566 | 1634 | 0 | 28.85 | 0 | 31 | 70 | 81 | Y |  | 2021-11-04 15:34 | 74 | 1109 | 27 | 35 | 46 | 50 | 51 | 52 | 52 | 51 | 50 | 48 | 47 | 45 | 42 | 39 | 46 | 52 | 39 | 0 | -0.32 | Y | 40 | Y | -0.6 | [7 empty] | N | N | N | N | 200 | 0.48 | 66 | 99316 | 102470 | -1170 | 14860 | 16 | 2 |  | 2021-11-04 15:34 | 1566 | 119 |  | 12 | [16 empty] | 99.52 | 100 | 0 | 0 | 0 |  | 650 |  | Y | Y | 0 | 0 | 0 |  | 651 |  | Y | Y | N |  |  | N |  |  |  | RB110.00 | C
A67898 | 2021-11-04 | 1 | A | TUNDISH교체전 | 10 | A | SBC90B2 | 특수용도강 | C1 | BM#2 | 1617 | 61 | 1597 | 1562 | 29 | 5600 |  | 3 | 0.19 | 21 |  | -1.12 | 1569 | 1597 | 92.53 | 33.48 |  | 33 | 9 | 56 | Y |  | 2021-11-04 16:17 | 68 | 1098 | 29 | 29 | 35 | 39 | 40 | 40 | 39 | 39 | 38 | 37 | 38 |  |  | 38 | 37 | 40 | 37 | 39 | -0.02 | Y | 30 | Y | 0.2 |  |  |  | 0.68 |  |  |  | N | N | N | N | 210 | 0.52 | 61 | 98528 | 101211 | 3539 | 2300 | 17 | 2 |  | 2021-11-04 16:21 | 1569 | 151 |  | 23 |  | *전공정요청 잔강이월 미실시 | 272432A7FD744B86827495C18BD4A2F3 | B5D1FA83537D4E9CA91315DD10699484 | [12 empty] | 94.29 | 100 | 0 | 3050 | 0 |  | 451 | 300 | Y | N | 0 | 2818 | 0 |  | 452 | 300 | Y | N | Y | [6 empty] | RB125.00 | H
B67337 | 2021-11-04 | 2 | A |  | 8 | A | 42CRMOS4HAM | 소입성보증강 | 42CRMOS4H | BM#1 | 1596 | 57 | 1650 | 1509 | 49 | 10200 |  | 1 | 0.31 | 18 |  | -2.62 | 1576 | 1645 | 0 | 21.94 | 0 | 18 | 66 | 19080 | Y |  | 2021-11-04 16:46 | 84 | 1110 | 36 | 35 | 40 | 43 | 44 | 44 | 44 | 43 | 41 | 40 | 39 | 38 | 37 | 35 | 41 | 44 | 35 | 44 | -0.2 | Y | 45 | Y | -0.4 | [7 empty] | N | N | N | N | 190 | 0.49 | 61 | 97080 | 95478 | 1372 | 16160 | 16 | 2 |  | 2021-11-04 16:50 | 1576 | 118 |  | 8 | [8 empty] | B3D5A2BB3E2F4E0594A984C58C139DA6 | F72584CDB418456AB3CF697071307C53 | 204424BCE86E490C96DDD4AD97C0003A |  | 9571D1069CDE494883871F6115E01C71 | 7E6EFCFAFFBA4C1CB1EBA2EA2363C407 | F4A4319DAD614BA7996CEB924A9FF699 |  | 102.3 | 100 | 0 | 0 | 0 |  | 650 |  | Y | Y | 0 | 0 | 0 |  | 651 |  | Y | Y | N | [6 empty] | RB120.00 | C
B67338 | 2021-11-04 | 2 | A |  | 9 | B | 42CRMOS4HAM | 소입성보증강 | 42CRMOS4H | BM#1 | 1625 | 43 | 1638 | 1581 | 35 | 6500 |  | 1 | 0.39 | 19 |  | -2.19 | 1565 | 1624 | 0 | 35.74 | 0 | 19 | 71 | 75 | Y |  | 2021-11-04 17:49 | 73 | 1097 | 34 | 35 | 43 | 45 | 47 | 47 | 46 | 45 | 44 | 43 | 42 | 41 | 40 | 40 | 43 | 47 | 40 | 0 | -0.17 | Y | 40 | Y | -0.2 | [7 empty] | N | N | N | N | 180 | 0.49 | 63 | 89714 | 99097 | 2153 | 15760 | 16 | 2 |  | 2021-11-04 17:50 | 1565 | 111 |  | 7 | [16 empty] | 89.53 | 100 | 0 | 0 | 0 |  | 650 |  | Y | Y | 0 | 0 | 0 |  | 651 |  | Y | Y | N | [6 empty] | SB140140 | C
A67899 | 2021-11-04 | 1 | A | TUNDISH교체 | 1 | B | SCR423PRH | 소입성보증강 | C2 | BM#2 | 1628 | 54 | 1638 | 1542 | 40 | 8600 |  | 3 | 0.18 | 20 |  | -1.52 | 1600 | 1638 | 0 | 149.54 |  | 35 | 15 | 123 | Y |  | 2021-11-04 17:19 | 97 | 1099 | -257 | 20 | 29 | 24 | 30 | 35 | 38 | 40 | 40 | 40 | 41 | 42 |  | 42 | 36 | 42 | 42 | 40 | 0 |  |  | Y | 0.2 |  | 2.48 | 2.48 | 0.94 |  |  |  | N | N | N | N | 220 | 0.52 | 56 | 93071 | 94216 | 8184 | 15300 | 14 | 1 |  | 2021-11-04 17:26 | 1600 | 135 |  | 47 |  | * BUTT 타입롱노즐사용(슬리브타입.) * T/D FLUX 용탕부: 120 KG / 유탕부: 10KG 투입. *유탕구 846 | [14 empty] | 91.38 | 100 | 1000 | 0 | 0 |  | 450 | 300 | Y | N | 1000 | 0 | 0 |  | 450 | 300 | Y | Y | N |  |  | Y |  |  |  | BT180180 | C
A67900 | 2021-11-04 | 1 | A |  | 2 | B | SCR423PRH | 소입성보증강 | C2 | BM#2 | 1623 | 49 | 1615 | 1570 | 29 | 5800 |  | 3 | 0.19 | 17 |  | -1.45 | 1583 | 1615 | 0 | 171.49 |  | 30 | 17 | 163 | Y |  | 2021-11-04 18:14 | 80 | 1099 | 41 | 39 | 37 | 37 | 37 | 36 | 35 | 34 | 33 | 32 | 31 | 30 |  | 30 | 35 | 37 | 30 | 37 | -0.16 |  | 45 | Y | -0.2 | [7 empty] | N | N | N | N | 220 | 0.55 | 54 | 93071 | 95462 | 6738 | 15300 | 14 | 1 |  | 2021-11-04 18:32 | 1583 | 129 |  | 48 |  | *샘플 채취 303 403 (300MM) | [14 empty] | 91.92 | 100 | 0 | 0 | 300 |  | 450 | 300 | Y | N | 0 | 0 | 300 |  | 450 | 300 | Y | Y | N |  |  | Y |  |  |  | BT180180 | C
B67339 | 2021-11-04 | 2 | A |  | 10 | A | 42CRMOS4HAM | 소입성보증강 | 42CRMOS4H | BM#1 | 1619 | 41 | 1640 | 1557 | 37 | 7100 |  | 1 | 0.3 | 21 |  | -1.96 | 1557 | 1618 | 0 | 2.19 | 0 | 21 | 71 | 68 | Y |  | 2021-11-04 18:32 | 65 | 1100 | 39 | 38 | 37 | 38 | 38 | 37 | 36 | 35 | 34 | 32 | 31 | 31 | 29 | 26 | 34 | 38 | 26 | 38 | -0.22 | Y | 55 | Y | -0.4 | [7 empty] | N | N | N | N | 170 | 0.49 | 67 | 100919 | 102002 | -652 | 15050 | 16 | 2 |  | 2021-11-04 18:52 | 1557 | 115 |  | 28 | [16 empty] | 101.38 | 100 | 0 | 0 | 0 |  | 650 |  | Y | Y | 0 | 0 | 0 |  | 651 |  | Y | Y | N |  |  | N |  |  |  | RB125.00 | H
A67901 | 2021-11-04 | 1 | A |  | 3 | A | SCR423PRH | 소입성보증강 | C2 | BM#2 | 1637 | 42 | 1631 | 1584 | 27 | 4900 |  | 3 | 0.19 | 18 |  | -2.28 | 1580 | 1631 | 0 | 211.73 |  | 37 | 34 | 61 | Y |  | 2021-11-04 19:16 | 77 | 1099 | 27 | 31 | 38 | 42 | 44 | 45 | 45 | 44 | 43 | 43 | 42 | 42 |  | 42 | 41 | 45 | 42 | 42 | 0 | Y | 30 | Y | 0 | [7 empty] | N | N | N | N | 210 | 0.54 | 54 | 101532 | 93438 | 7012 | 14600 | 14 | 1 |  | 2021-11-04 19:25 | 1580 | 122 |  | 41 | [16 empty] | 101.28 | 100 | 0 | 0 | 0 |  | 450 | 300 | Y | N | 0 | 0 | 0 |  | 450 | 300 | Y | Y | N |  |  | Y |  |  |  | BT180180 | C
B67340 | 2021-11-04 | 2 | A |  | 11 | A | 42CRMOS4HAM | 소입성보증강 | 42CRMOS4H | BM#1 | 1614 | 40 | 1632 | 1537 | 36 | 7000 |  | 1 | 0.36 | 19 |  | -2.24 | 1558 | 1619 | 0 | 58.33 | 0 | 31 | 71 | 60 | Y |  | 2021-11-04 19:45 | 66 | 1098 | 23 | 23 | 30 | 32 | 33 | 32 | 32 | 31 | 30 | 28 | 27 | 25 | 23 | 23 | 29 | 33 | 23 | 32 | -0.25 | Y | 40 | Y | -0.4 | [7 empty] | N | N | N | N | 210 | 0.5 | 59 | 91640 | 97983 | -133 | 16020 | 16 | 2 |  | 2021-11-04 19:44 | 1558 | 125 |  | 23 | [16 empty] | 95.06 | 100 | 0 | 0 | 0 |  | 650 |  | Y | Y | 0 | 0 | 0 |  | 651 |  | Y | Y | N | [6 empty] | SB155155 | C
A67902 | 2021-11-04 | 1 | A |  | 4 | A | SCR423PRH | 소입성보증강 | C2 | BM#2 | 1592 | 42 | 1617 | 1553 | 37 | 6300 |  | 3 | 0.2 | 17 |  | -1.42 | 1584 | 1617 | 0 | 179.7 |  | 33 | 10 | 58 | Y |  | 2021-11-04 20:21 | 81 | 1101 | 39 | 38 | 41 | 41 | 41 | 41 | 40 | 40 | 39 | 38 | 38 | 37 |  | 37 | 39 | 41 | 37 | 41 | -0.09 |  | 45 | Y | -0.2 | [7 empty] | N | N | N | N | 200 | 0.55 | 58 | 101532 | 101340 | 6910 | 15300 | 14 | 1 |  | 2021-11-04 20:27 | 1584 | 106 |  | 32 | 15 | [15 empty] | 94.1 | 100 | 0 | 0 | 0 |  | 450 | 300 | Y | N | 0 | 0 | 0 |  | 450 | 300 | Y | Y | N |  |  | Y |  |  |  | BT180180 | C
B67341 | 2021-11-04 | 2 | B |  | 12 | A | 42CRMOS4HAM | 소입성보증강 | 42CRMOS4H | BM#1 | 1582 | 43 | 1630 | 1537 | 34 | 6600 |  | 1 | 0.33 | 18 |  | -2.65 | 1553 | 1614 | 0 | 19.88 | 0 | 18 | 67 | 55 | Y |  | 2021-11-04 20:33 | 61 | 1098 | 19 | 19 | 17 | 18 | 18 | 20 | 19 | 19 | 19 | 18 | 18 | 17 | 16 | 16 | 18 | 20 | 16 | 19 | -0.11 | Y | 35 | Y | -0.2 | [7 empty] | N | N | N | N | 200 | 0.5 | 59 | 109154 | 90983 | 4667 | 14900 | 16 | 2 |  | 2021-11-04 20:37 | 1553 | 128 |  | 37 |  | *STR#2 클로깅 현상 발생 몰드레벨 헌팅 - 이상재 등록 ID 203 *전공정 성분 OVER 작업지연 감속주입 20%이상 감속주입 ID:107.207 | [14 empty] | 116.43 | 100 | 0 | 0 | 0 |  | 650 |  | Y | Y | 0 | 0 | 0 |  | 651 |  | Y | Y | N | [6 empty] | RB125.00 | H
A67903 | 2021-11-04 | 1 | B |  | 5 | A | SCR423PRH | 소입성보증강 | C2 | BM#2 | 1640 | 48 | 1617 | 1588 | 28 | 4800 |  | 3 | 0.19 | 18 |  | -1.47 | 1583 | 1617 | 0 | 177.52 |  | 35 | 16 | 55 | Y |  | 2021-11-04 21:21 | 80 | 1097 | 36 | -48 | 43 | 42 | 42 | 49 | 58 | 39 | 38 | 37 | 25 | 36 | 35 | 35 | 32 | 58 | 25 | 0 | -1.65 | Y | 20 | Y | -0.2 | [7 empty] | N | N | N | N | 190 | 0.48 | 66 | 93071 | 96958 | 7042 | 15800 | 14 | 1 |  | 2021-11-04 21:28 | 1583 | 108 |  | 30 |  | * 전공정 요청으로 감속주입 0.40 이상공정 등록 및 생관통보 ID : 304~305,404~406 | [14 empty] | 89.32 | 100 | 0 | 0 | 0 |  | 450 | 300 | Y | N | 0 | 0 | 0 |  | 451 | 300 | Y | Y | N |  |  | Y |  |  |  | BT180180 | C
B67342 | 2021-11-04 | 2 | B |  | 13 | A | 42CRMOS4HAM | 소입성보증강 | 42CRMOS4H | BM#1 | 1564 | 43 | 1633 | 1536 | 40 | 7600 |  | 1 | 0.24 | 19 |  | -2.37 | 1559 | 1623 | 0 | 16.12 | 0 | 19 | 72 | 44 | Y |  | 2021-11-04 21:33 | 67 | 1099 | 13 | 12 | 25 | 27 | 29 | 30 | 30 | 30 | 29 | 28 | 28 | 27 | 25 | 20 | 25 | 30 | 20 | 30 | -0.2 | Y | 50 | Y | -0.4 | [7 empty] | N | N | N | N | 190 | 0.4 | 80 | 111986 | 99112 | 38 | 14700 | 16 | 2 |  | 2021-11-04 21:38 | 1559 | 127 |  | 36 |  | *전공정 성분 OVER 작업지연 감속주입 20%이상 감속주입 ID101~107.201~207 | [14 empty] | 113.12 | 100 | 0 | 0 | 0 |  | 650 |  | Y | Y | 0 | 0 | 0 |  | 651 |  | Y | Y | N |  |  |  | Y |  |  | RB100.00 | C
B67343 | 2021-11-04 | 2 | B |  | 6 | A | SCR423PRH | 소입성보증강 | C2 | BM#2 | 1594 | 43 | 1622 | 1525 | 33 | 6500 |  | 3 | 0.21 | 16 |  | -2.01 | 1571 | 1613 | 0 | 193.54 |  | 21 | 72 | 37 | Y |  | 2021-11-04 22:20 | 68 | 1099 | 33 | 33 | 34 | 34 | 35 | 34 | 33 | 33 | 32 | 31 | 30 | 29 | 27 | 23 | 31 | 35 | 23 | 34 | -0.24 | Y | 50 | Y | -0.6 | [7 empty] | N | N | N | N | 180 | 0.4 | 76 | 93071 | 96762 | -812 | 15300 | 14 | 1 |  | 2021-11-04 22:27 | 1571 | 115 |  | 37 |  | * 전공정 요청으로 감속주입 0.40 이상공정 등록 및 생관통보 * 전공정 요청 L/D잔강이월 미실시 이상공정등록 및 생관통보 | [14 empty] | 97.92 | 100 | 0 | 0 | 0 |  | 450 | 300 | Y | N | 0 | 0 | 0 |  | 450 | 300 | Y | Y | N |  |  | Y |  |  |  | BT180180 | H
A67904 | 2021-11-04 | 1 | B |  | 14 | B | 42CRMOS4HAM | 소입성보증강 | 42CRMOS4H | BM#1 | 1643 | 97 | 1607 | 1564 | 42 | 8800 |  | 1 | 0.4 | 10 |  | -2.46 | 1556 | 1602 | 0 | 9.95 | 0 | 30 | 18 | 62 | Y |  | 2021-11-04 23:24 | 64 | 1101 | 17 | 30 | 37 | 41 | 43 | 43 | 42 | 41 | 41 | 39 | 38 | 37 | 36 | 33 | 37 | 43 | 33 | 41 | -0.22 | Y | 45 | Y | -0.6 |  |  |  | 1.75 |  |  |  | N | N | N | N | 180 | 0.48 | 69 | 111858 | 108277 | -160677 | 15300 | 16 | 2 |  | 2021-11-04 23:29 | 1556 | 143 |  | 6 |  | *진공기준미달 | [14 empty] | 104.98 | 100 | 0 | 0 | 0 |  | 650 |  | Y | Y | 0 | 0 | 0 |  | 651 |  | Y | Y | N | [6 empty] | RB125.00 | C
A67905 | 2021-11-04 | 1 | B |  | 7 | A | SCR423PRH | 소입성보증강 | C2 | BM#2 | 1619 | 40 | 1613 | 1535 | 26 | 5100 |  | 3 | 0.22 | 16 |  | -1.26 | 1586 | 1613 | 0 | 164.6 |  | 37 | 35 | 66 | Y |  | 2021-11-04 23:53 | 83 | 1096 | 20 | 20 | 36 | 45 | 49 | 50 | 51 | 51 | 50 | 49 | 46 | 46 | 45 | 43 | 45 | 51 | 43 | 0 | -0.23 | Y | 35 | Y | -0.4 | [7 empty] | N | N | N | N | 170 | 0.49 | 67 | 93071 | 101553 | 2247 | 15200 | 14 | 1 |  | 2021-11-05 | 1586 | 119 |  | 22 |  | * 전공정 요청 L/D잔강이월 미실시 이상공정등록 및 생관통보 * 전공정 요청으로 감속주입 0.40 이상공정 등록 및 생관통보 ID : 304~305,404~406 | [14 empty] | 89.75 | 100 | 0 | 0 | 0 |  | 450 | 300 | Y | N | 0 | 0 | 0 |  | 451 | 300 | Y | Y | N | [6 empty] | BT180180 | H
B67344 | 2021-11-04 | 2 | B | 연주종료 | 15 | A | 42CRMOS4HAM | 소입성보증강 | 42CRMOS4H | BM#1 | 1612 | 52 | 1637 | 1517 | 44 | 8400 |  | 1 | 0.42 | 19 |  | -2.61 | 1555 | 1624 | 0 | 33.84 | 0 | 31 | 72 | 38 | Y |  | 2021-11-05 00:03 | 63 | 1098 | 30 | 28 | 28 | 27 | 27 | 27 | 26 | 26 | 25 | 23 | 22 |  |  | 22 | 0 | 0 | 0 | 0 | 0 |  | 0 | Y | -0.2 | [7 empty] | N | N | N | N | 170 | 0 | 20 | 94219 | 93832 | 418 | 2000 | 16 | 0 |  | 2021-11-05 00:10 | 1555 | 203 |  | 95 |  | *연주종료 01:55 |  | 71A8EE898C5F46C7AF278C8416AB88AE | D77582325DB549ED826C1A281E99A51A | 8C7C74EBA6DC4B0DABBBB0F2324BB1D4 |  | A144E1FA3BD84A639D3C82E424A39CCA |  |  |  | FF36335E14174D5E984C1B373CB378F5 |  |  |  |  | 101.91 | 100 | 0 | 3000 | 0 |  | 650 |  | Y | Y | 0 | 3200 | 0 |  | 651 |  | Y | Y | N | [6 empty] | SB140140 | C
A67906 | 2021-11-04 | 1 | B |  | 8 | A | SCR423PRH | 소입성보증강 | C2 | BM#2 | 1626 | 34 | 1609 | 1560 | 23 | 4700 |  | 3 | 0.23 | 16 |  | -1.43 | 1579 | 1609 | 0 | 172.23 |  | 33 | 11 | 89 | Y |  | 2021-11-05 00:43 | 76 | 1102 | 41 | 38 | 35 | 33 | 30 | 29 | 28 | 27 | 24 | 23 | 23 | 22 | 21 | 20 | 27 | 35 | 20 | 20 | -0.23 |  | 65 | Y | 0 | [7 empty] | N | N | N | N | 170 | 0.41 | 74 | 93071 | 97050 | 850 | 15000 | 14 | 1 |  | 2021-11-05 00:51 | 1579 | 104 |  | 40 |  | * 전공정 요청 L/D잔강이월 미실시 이상공정등록 및 생관통보 * 전공정 요청으로 감속주입 0.40 이상공정 등록 및 생관통보 | [14 empty] | 95.07 | 100 | 0 | 0 | 0 |  | 450 | 300 | Y | N | 0 | 0 | 0 |  | 450 | 300 | Y | Y | N | [6 empty] | BT180180 | H
A67907 | 2021-11-04 | 1 | B | 잔강최소화전 | 9 | B | SCR423PRH | 소입성보증강 | C2 | BM#2 | 1615 | 51 | 1612 | 1547 | 36 | 6700 |  | 3 | 0.22 | 16 |  | -1.84 | 1573 | 1612 | 0 | 207.97 |  | 35 | 17 | 75 | Y |  | 2021-11-05 02:09 | 70 | 1088 | 19 | 20 | 27 | 30 | 32 | 32 | 32 | -277 | 31 | 30 | 30 |  |  | 30 | 3 | 32 | 30 | 32 | -0.06 | Y | 20 | Y | 0 | [7 empty] | N | N | N | N | 220 | 0.55 | 58 | 109748 | 102171 | -1021 | 3000 | 14 | 1 |  | 2021-11-05 02:14 | 1573 | 119 |  | 29 |  | * 전공정 요청 L/D잔강이월 미실시 이상공정등록 및 생관통보 | 6D2C0520AF3B4E7ABD4555816C459A01 | [13 empty] | 108.61 | 100 | 0 | 3100 | 0 |  | 450 | 300 | Y | N | 0 | 3100 | 0 |  | 450 | 300 | Y | Y | N | [6 empty] | BT180180 | H
A67908 | 2021-11-04 | 1 | B | 잔강최소화 | 10 | A | SPS4 | 특수용도강 | D | BM#2 | 1591 | 42 | 1577 | 1546 | 23 | 4700 |  | 3 | 0.19 | 18 |  | -1.23 | 1558 | 1588 | 0 | 246.13 |  | 30 | 19 | 56 | Y |  | 2021-11-05 03:14 | 89 | 1098 | -142 | 9 | 46 | 45 | 46 | 46 | 47 | 47 | 47 | 47 | 46 | 46 |  | 46 | 44 | 47 | 46 | 47 | -0.03 | Y | 30 | Y | 0 | [7 empty] | N | N | N | N | 210 | 0.47 | 63 | 96576 | 98895 | 605 | 15200 | 14 | 1 |  | 2021-11-05 03:22 | 1558 | 126 |  | 38 |  | *잔강 최소화 롱노즐 재사용 | 27D06FA011A441328A82EFD786C75612 | [13 empty] | 97.6 | 50 | 4500 | 0 | 0 |  | 650 | 400 | Y | Y | 4500 | 0 | 0 |  | 652 | 400 | Y | Y | Y | [5 empty] | Y | RB130.00 | C
A67909 | 2021-11-04 | 1 | C | TUNDISH교체전 | 11 | A | SPS4 | 특수용도강 | D | BM#2 | 1649 | 41 | 1575 | 1599 | 17 | 2900 |  | 3 | 0.18 | 18 |  | -1.07 | 1551 | 1576 | 0 | 180.05 |  | 37 | 36 | 70 | Y |  | 2021-11-05 04:06 | 82 | 1075 | 43 | 42 | 39 | 37 | 36 | 37 | 36 | 35 | 35 | 35 | 34 | 32 | 33 | 33 | 36 | 39 | 32 | 35 | -0.16 | Y | 45 | Y | 0 | [7 empty] | N | N | N | N | 200 | 0.49 | 69 | 89384 | 107414 | -764 | 2000 | 14 | 1 |  | 2021-11-05 04:11 | 1551 | 125 |  | 49 |  |  | 38B73AC04118412581B1D78A6B99E24B | 8CF88C6600534EB0B75EE4F7D111E09A | 181F973422954188867B618CDCE02342 | [11 empty] | 84.32 | 50 | 0 | 2550 | 0 |  | 650 | 400 | Y | Y | 0 | 2510 | 0 |  | 651 | 400 | Y | Y | Y | [6 empty] | RB130.00 | C
A67910 | 2021-11-04 | 1 | C | 연주시작 | 1 | A | AE1055LS | 탄소강 | G-AE1055LS | BM#1 | 1644 | 40 | 1608 | 1579 | 24 | 4700 |  | 3 | 0.18 | 25 |  | -1.28 | 1574 | 1613 | 0 | 262.65 |  | 33 | 12 | 53 | Y |  | 2021-11-05 05:30 | 90 | 1096 | 27 | 45 | 30 | 25 | 26 | 31 | 33 | 34 | 36 | 36 | 35 | 36 |  | 36 | 32 | 36 | 35 | 36 | 0 |  | 10 | Y | 0.2 |  | 2.12 | 2.12 | [5 empty] | N | N | M | 210 | 0.51 | 55 | 80434 | 93045 | 7005 | 15830 | 09 | 1 |  | 2021-11-05 05:45 | 1574 | 115 |  | 23 | 13 | *T/D FLUX 유:10KG,용220KG *연주시작 05:56 *STR#1,#2 EDGE HEATER 코일부 건조작업으로 적용不-이상재등록 |  | 6B75656A5DE844069D95365C1B861929 | 191DED64F98640938F44BDAA2E5312EF | [11 empty] | 81.41 | 100 | 1500 | 0 | 0 |  | 500 |  | N | N | 1500 | 0 | 0 |  | 501 |  | N | N | N |  |  | Y |  |  |  | BT180180 | H
B67349 | 2021-11-04 | 2 | C | TUNDISH교체 | 1 | B | 38MNSIVS5 | 합금강 | KFMN438V | BM#2 | 1577 | 58 | 1685 | 1558 | 51 | 10300 |  | 1 | 0.36 | 26 |  | -2.45 | 1578 | 1675 | 0 | 27.12 | 0 | 18 | 69 | 86 | Y |  | 2021-11-05 05:52 | 87 | 1086 | -417 | -30 | 34 | 30 | 34 | 37 | 41 | 43 | 43 | 44 | 44 | 44 | 43 | 42 | 40 | 44 | 42 | 44 | -0.08 |  | 20 | Y | -0.2 |  | 1.92 | 1.92 |  |  |  |  | N | N | N | M | 220 | 0.45 | 69 | 93071 | 100512 | 4688 | 16500 | 03 | 2 |  | 2021-11-05 05:59 | 1578 | 172 |  | 35 |  | * BUTT 타입롱노즐사용(슬리브타입.) * T/D FLUX 용탕부: 120 KG / 유탕부: 10KG 투입. | [14 empty] | 88.6 | 54.55 | 1000 | 0 | 0 |  | 649 | 400 | Y | Y | 1000 | 0 | 0 |  | 651 | 400 | Y | Y |  | Y | [5 empty] | BT180180 | H
A67911 | 2021-11-04 | 1 | C |  | 2 | A | AE1055LS | 탄소강 | G-AE1055LS | BM#1 | 1646 | 45 | 1591 | 1583 | 36 | 3500 |  | 3 | 0.14 | 25 |  | -1.11 | 1556 | 1590 | 0 | 184.21 |  | 35 | 18 | 71 | Y |  | 2021-11-05 06:28 | 72 | 1094 | 34 | 34 | 33 | 33 | 34 | 33 | 33 | 32 | 31 | 30 | 29 | 29 | 29 | 29 | 32 | 34 | 29 | 34 | -0.12 | Y | 40 | Y | 0 | [8 empty] | N | N | Y | 200 | 0.49 | 60 | 101520 | 94493 | 7201 | 15100 | 09 | 1 |  | 2021-11-05 06:38 | 1556 | 103 |  | 22 |  | *STR#1,#2 EDGE HEATER 코일부 건조작업으로 적용不-이상재등록 *전공정 요청으로 감속주입-정속주입 강종 감속으로 이상재 등록ID: 103~106.203~206 (전기로 전극절손) | [6 empty] | AED7D9053B314529B1785981E9FA369B | 8C851A8E8AFC40F0B1B8787CDFDAD4CE | 27209B87E87D4B1FA687753BA21DBD88 |  | 82DACD2D783D440C863B73BBAA64919A | B5F1822756D54B44A1B3FD3EE7DA51C9 | E9430C078A594C80B38E977E3BC069E6 |  | 100.02 | 100 | 0 | 0 | 0 |  | 500 |  | N | N | 0 | 0 | 0 |  | 501 |  | N | N | N |  |  | Y |  |  |  | BT180180 | H
B67350 | 2021-11-04 | 2 | C |  | 2 | A | 38MNSIVS5 | 합금강 | KFMN438V | BM#2 | 1626 | 54 | 1654 | 1547 | 49 | 9300 |  | 1 | 0.3 | 25 |  | -2.22 | 1566 | 1655 | 0 | 23.31 | 0 | 19 | 74 | 115 | Y |  | 2021-11-05 07:09 | 75 | 1102 | 38 | 37 | 38 | 37 | 36 | 36 | 34 | 35 | 34 | 33 | 32 | 31 | 29 | 28 | 34 | 38 | 28 | 0 | -0.18 | Y | 55 | Y | -0.2 | [7 empty] | N | N | N | Y | 220 | 0.46 | 69 | 93071 | 100288 | 2962 | 17000 | 03 | 2 |  | 2021-11-05 07:17 | 1566 | 155 |  | 28 |  | *전공정 요청 감속주입 | [14 empty] | 91.38 | 45.45 | 0 | 0 | 0 |  | 650 | 400 | Y | Y | 0 | 0 | 0 |  | 651 | 400 | Y | Y |  | Y | [5 empty] | BT180180 | H
A67912 | 2021-11-05 | 1 | C |  | 3 | A | AE1055LS | 탄소강 | G-AE1055LS | BM#1 | 1668 | 41 | 1592 | 1583 | 20 | 3600 |  | 3 | 0.15 | 25 |  | -1.06 | 1554 | 1586 | 0 | 274.25 |  | 30 | 20 | 48 | Y |  | 2021-11-05 07:27 | 70 | 1100 | 27 | 27 | 26 | 27 | 27 | 26 | 25 | 25 | 24 | 23 | 23 | 22 | 22 | 21 | 25 | 27 | 21 | 27 | -0.12 | Y | 50 | Y | -0.2 | [8 empty] | N | N | Y | 190 | 0.45 | 67 | 84600 | 95103 | 7417 | 15000 | 09 | 1 |  | 2021-11-05 07:39 | 1554 | 105 |  | 24 |  | *STR#1,#2 EDGE HEATER 코일부 건조작업으로 100KW적용-이상재등록 *전공정 요청으로 감속주입-정속주입 강종 감속으로 이상재 등록ID: (전기로 전극절손) | [14 empty] | 82.86 | 100 | 0 | 0 | 0 |  | 500 |  | N | N | 0 | 0 | 0 |  | 501 |  | N | N | N |  |  | Y |  |  |  | BT180180 | H
B67351 | 2021-11-05 | 2 | C |  | 3 | A | 38MNSIVS5 | 합금강 | KFMN438V | BM#2 | 1594 | 55 | 1661 | 1546 | 48 | 9300 |  | 1 | 0.32 | 25 |  | -2.61 | 1568 | 1655 | 0 | 16.91 | 0 | 21 | 74 | 135 | Y |  | 2021-11-05 08:27 | 77 | 1094 | 26 | 29 | 32 | 33 | 33 | -273 | 31 | 31 | 30 | 29 | 28 | 26 | 25 | 23 | 8 | 33 | 23 | 0 | -0.2 | Y | 10 | Y | -0.4 | [7 empty] | N | N | N | Y | 210 | 0.45 | 70 | 93071 | 98545 | 3305 | 15200 | 03 | 2 |  | 2021-11-05 08:35 | 1568 | 142 |  | 19 |  | *전공정 요청 감속주입 | [14 empty] | 92.56 | 54.55 | 0 | 0 | 0 |  | 650 | 400 | Y | Y | 0 | 0 | 0 |  | 651 | 400 | Y | Y |  | Y | [5 empty] | BT180180 | H
A67913 | 2021-11-05 | 1 | C |  | 4 | A | AE1055LS | 탄소강 | G-AE1055LS | BM#1 | 1621 | 49 | 1596 | 1559 | 29 | 5300 |  | 3 | 0.15 | 25 |  | -1.16 | 1562 | 1597 | 0 | 301.01 |  | 37 | 37 | 32 | Y |  | 2021-11-05 08:42 | 78 | 1099 | 20 | 20 | 29 | 35 | 37 | 38 | 38 | 38 | 38 | 38 | 37 | 36 | 35 | 34 | 35 | 38 | 34 | 38 | -0.09 | Y | 45 | Y | -0.1 | [8 empty] | N | N | Y | 180 | 0.45 | 66 | 101520 | 95042 | 7171 | 15200 | 09 | 1 |  | 2021-11-05 08:50 | 1562 | 109 |  | 18 |  | *전공정 요청으로 감속주입-정속주입 강종 감속으로 이상재 등록ID: (전기로 전극절손) | [14 empty] | 99.48 | 100 | 0 | 0 | 0 |  | 500 |  | Y | N | 0 | 0 | 0 |  | 501 |  | Y | N | N |  |  | Y |  |  |  | BT180180 | C
B67352 | 2021-11-05 | 2 | C |  | 4 | B | 38MNSIVS5 | 합금강 | KFMN438V | BM#2 | 1579 | 57 | 1672 | 1572 | 47 | 9400 |  | 1 | 0.34 | 25 |  | -2.43 | 1575 | 1666 | 0 | 14.23 | 0 | 31 | 74 | 149 | Y |  | 2021-11-05 09:45 | 84 | 1101 | 18 | 35 | 41 | 46 | 48 | 49 | 49 | 49 | 49 | 48 | 48 | 46 | 46 | 41 | 44 | 49 | 41 | 49 | -0.16 | Y | 50 | Y | -0.4 | [7 empty] | N | N | N | Y | 200 | 0.4 | 80 | 93071 | 101538 | 3112 | 15200 | 03 | 2 |  | 2021-11-05 09:49 | 1575 | 137 |  | 12 |  | *전공정 요청 20%이상 감속주입,이상공정 등록 및 생관통보 | [14 empty] | 88.72 | 45.45 | 0 | 0 | 0 |  | 649 | 400 | Y | Y | 0 | 0 | 0 |  | 652 | 400 | Y | Y |  | Y | [5 empty] | BT180180 | H
A67914 | 2021-11-05 | 1 | C |  | 5 | A | AE1055LS | 탄소강 | G-AE1055LS | BM#1 | 1629 | 40 | 1597 | 1545 | 26 | 4500 |  | 3 | 0.15 | 25 |  | -1.78 | 1544 | 1597 | 0 | 158.21 |  | 33 | 13 | 83 | Y |  | 2021-11-05 09:55 | 60 | 1107 | 33 | 32 | 33 | 32 | 31 | 29 | 29 | 27 | 26 | 26 | 25 | 24 | 23 | 21 | 27 | 33 | 21 | 0 | -0.18 |  | 65 | Y | -0.2 | [8 empty] | N | N | Y | 170 | 0.45 | 74 | 101520 | 104420 | 7807 | 15300 | 09 | 1 |  | 2021-11-05 10:02 | 1544 | 84 |  | 13 |  | *전공정 요청으로 감속주입-정속주입 강종 감속으로 이상재 등록ID: (전기로 전극절손) *STR#2 W/M#4 압력 0 SR재세팅 | [14 empty] | 91.13 | 100 | 0 | 0 | 0 |  | 500 |  | Y | N | 0 | 0 | 0 |  | 501 |  | Y | N | N |  |  | Y |  |  |  | BT180180 | C
A67915 | 2021-11-05 | 1 | C |  | 6 | A | AE1055LS | 탄소강 | G-AE1055LS | BM#1 | 1671 | 42 | 1583 | 1588 | 21 | 3200 |  | 3 | 0.14 | 26 |  | -0.89 | 1555 | 1583 | 0 | 193.23 |  | 35 | 19 | 83 | Y |  | 2021-11-05 11:04 | 71 | 1099 | 20 | 22 | 27 | 30 | 30 | 31 | 30 | 29 | 29 | 28 | 27 | 26 | 26 | 26 | 28 | 31 | 26 | 30 | -0.12 | Y | 40 | Y | 0 | [8 empty] | N | N | Y | 210 | 0.45 | 65 | 101520 | 93177 | 7368 | 15550 | 09 | 1 |  | 2021-11-05 11:16 | 1555 | 93 |  | 18 |  | *전공정 요청으로 감속주입-정속주입 강종 감속으로 이상재 등록ID: (전기로 전극절손) | [14 empty] | 101.42 | 100 | 0 | 0 | 0 |  | 500 |  | Y | N | 0 | 0 | 0 |  | 501 |  | Y | N | N |  |  | Y |  |  |  | BT180180 | C
B67353 | 2021-11-05 | 2 | C |  | 5 | A | 38MNSIVS5 | 합금강 | KFMN438V | BM#2 | 1619 | 53 | 1664 | 1563 | 46 | 9000 |  | 1 | 0.33 | 25 |  | -2.4 | 1585 | 1662 | 0 | 15.84 | 0 | 18 | 70 | 59 | Y |  | 2021-11-05 11:09 | 94 | 1095 | 52 | 55 | 56 | 56 | 54 | 55 | 54 | 52 | 53 | 51 | 52 | 50 | 50 | 49 | 53 | 56 | 49 | 52 | -0.13 | Y | 55 | Y | -0.2 | [7 empty] | N | N | N | Y | 190 | 0.4 | 78 | 101532 | 99388 | 3012 | 15400 | 03 | 2 |  | 2021-11-05 11:13 | 1585 | 117 |  | 9 | 10 | *전공정 요청 20%이상 감속주입,이상공정 등록 및 생관통보 | [6 empty] | B924FAFC7F1046C195FB3C7CAB2937D2 | E9042532DDDF4C95818FB99D081D984E | C4E5D7780FFD493DBD6A60688D9EA01C |  | FFB9A2DFDCEA4F88ACA4636D9958294E | 770FFEB39B4C4594B20D73A4FCF98107 | E9D2E98E48D145E39460707A9438EB7C |  | 100.68 | 50 | 0 | 0 | 0 |  | 650 | 400 | Y | Y | 0 | 0 | 0 |  | 651 | 400 | Y | Y |  | Y | [5 empty] | BT180180 | H
A67916 | 2021-11-05 | 1 | C |  | 7 | A | AE1055LS | 탄소강 | G-AE1055LS | BM#1 | 1610 | 43 | 1582 | 1549 | 26 | 4400 |  | 3 | 0.14 | 26 |  | -0.96 | 1552 | 1582 | 0 | 200.18 |  | 30 | 21 | 85 | Y |  | 2021-11-05 12:14 | 68 | 1111 | 25 | 24 | 26 | 27 | 27 | 27 | 26 | 24 | 24 | 23 | 23 | 22 | 21 | 21 | 24 | 27 | 21 | 27 | -0.11 | Y | 55 | Y | 0 | [8 empty] | N | N | Y | 200 | 0.45 | 67 | 84600 | 95395 | 7785 | 15350 | 09 | 1 |  | 2021-11-05 12:23 | 1552 | 97 |  | 15 |  | *전공정 요청으로 감속주입-정속주입 강종 감속으로 이상재 등록ID:101~105.201~205 (전기로 전극교체) *L/D강제개공으로 나탕주입ID:105.205 | [14 empty] | 82.62 | 100 | 0 | 0 | 0 |  | 500 |  | Y | N | 0 | 0 | 0 |  | 501 |  | Y | N | N |  |  | Y |  |  |  | BT180180 | C
B67354 | 2021-11-05 | 2 | C |  | 6 | A | 38MNSIVS5 | 합금강 | KFMN438V | BM#2 | 1571 | 56 | 1653 | 1541 | 48 | 9300 |  | 1 | 0.35 | 25 |  | -2.24 | 1578 | 1661 | 0 | 13.68 | 0 | 19 | 75 | 77 | Y |  | 2021-11-05 12:24 | 87 | 1103 | 45 | 53 | 57 | 57 | 57 | 55 | 53 | 53 | 48 | 44 | 39 | 36 |  | 36 | 50 | 57 | 36 | 57 | -0.38 |  | 55 | Y | -0.6 | [7 empty] | N | N | N | Y | 180 | 0.45 | 68 | 101532 | 96771 | 3079 | 15200 | 03 | 2 |  | 2021-11-05 12:30 | 1578 | 126 |  | 12 |  | *전공정 요청 감속주입 | [14 empty] | 97.72 | 100 | 0 | 0 | 0 |  | 650 | 400 | Y | Y | 0 | 0 | 0 |  | 652 | 400 | Y | Y |  | Y | [5 empty] | BT180180 | H
A67917 | 2021-11-05 | 1 | A |  | 8 | A | AE1055LS | 탄소강 | G-AE1055LS | BM#1 | 1619 | 43 | 1596 | 1550 | 25 | 4300 |  | 3 | 0.17 | 25 |  | -1.13 | 1553 | 1587 | 0 | 187.5 |  | 37 | 38 | 94 | N | 1 | 2021-11-05 13:15 | 69 | 1099 | 40 | 31 | 26 | 29 | 30 | 31 | 31 | 31 | 29 | 30 | 30 | 29 | 29 | 29 | 30 | 31 | 29 | 31 | -0.03 | Y | 40 | Y | 0 | [8 empty] | N | N | Y | 190 | 0.46 | 63 | 84600 | 93852 | 7298 | 15500 | 09 | 1 |  | 2021-11-05 13:23 | 1553 | 102 |  | 24 |  | *전공정 요청으로 감속주입-정속주입 강종 감속으로 이상재 등록ID: (전기로 전극교체) ID 101~105, 201~205 *L/D강제개공으로 나탕주입ID:101.201 *Sample채취 ID:104.204 | [14 empty] | 83.89 | 100 | 0 | 0 | 300 |  | 500 |  | Y | N | 0 | 0 | 300 |  | 501 |  | Y | N | N |  |  | Y |  |  |  | BT180180 | C
B67355 | 2021-11-05 | 2 | A |  | 7 | B | 38MNSIVS5 | 합금강 | KFMN438V | BM#2 | 1592 | 52 | 1668 | 1549 | 46 | 8500 |  | 1 | 0.34 | 25 |  | -2.33 | 1569 | 1656 | 0 | 16.38 | 0 | 21 | 75 | 86 | Y |  | 2021-11-05 13:31 | 78 | 1095 | 31 | 40 | 46 | 48 | 49 | 48 | 48 | 47 | 46 | 45 | 44 | 43 | 42 | 40 | 44 | 49 | 40 | 48 | -0.2 | Y | 45 | Y | -0.4 | [7 empty] | N | N | N | Y | 170 | 0.46 | 68 | 118454 | 99460 | 2740 | 15700 | 03 | 2 |  | 2021-11-05 13:38 | 1569 | 126 |  | 14 |  | *전공정 요청 감속주입 | [14 empty] | 117.92 | 100 | 0 | 0 | 0 |  | 649 | 400 | Y | Y | 0 | 0 | 0 |  | 651 | 400 | Y | Y |  | Y | [5 empty] | BT180180 | H
A67918 | 2021-11-05 | 1 | A |  | 9 | B | AE1055LS | 탄소강 | G-AE1055LS | BM#1 | 1612 | 41 | 1602 | 1548 | 27 | 4800 |  | 3 | 0.17 | 26 |  | -1.19 | 1564 | 1602 | 0 | 224.91 |  | 33 | 14 | 82 | Y |  | 2021-11-05 14:13 | 80 | 1091 | 28 | 26 | 29 | 29 | 29 | 29 | 29 | 29 | 28 | 28 | 27 | 26 | 26 | 26 | 28 | 29 | 26 | 29 | -0.06 | Y | 50 | Y | 0 | [8 empty] | N | N | Y | 180 | 0.52 | 57 | 101520 | 95889 | 7311 | 16180 | 09 | 1 |  | 2021-11-05 14:20 | 1564 | 110 |  | 31 |  | *정속미준수 이상재 등록 ID 106,206 | [14 empty] | 98.66 | 100 | 0 | 0 | 0 |  | 500 |  | Y | N | 0 | 0 | 0 |  | 501 |  | Y | N | N |  |  | Y |  |  |  | BT180180 | C
B67356 | 2021-11-05 | 2 | A | TUNDISH교체전 | 8 | A | 38MNSIVS5 | 합금강 | KFMN438V | BM#2 | 1610 | 56 | 1668 | 1560 | 43 | 8300 |  | 1 | 0.33 | 26 |  | -2.08 | 1574 | 1648 | 0 | 28.54 | 0 | 31 | 75 | 69 | Y |  | 2021-11-05 14:48 | 83 | 1103 | 36 | 35 | 49 | 53 | 55 | 56 | 55 | 55 | 53 | 53 | 53 | 50 | 50 | 49 | 51 | 56 | 49 | 55 | -0.16 | Y | 45 | Y | -0.2 | [7 empty] | N | N | N | M | 170 | 0.44 | 73 | 95606 | 98957 | 2993 | 2300 | 03 | 2 |  | 2021-11-05 14:46 | 1574 | 128 |  | 7 |  |  | 920FA64DFCB5481F83BECADABF1D7ED6 | F1D256442F0D4C809C01998A1D7BDD30 | [12 empty] | 90.71 | 100 | 0 | 3000 | 0 |  | 650 | 400 | Y | Y | 0 | 3000 | 0 |  | 651 | 400 | Y | Y |  | Y | [5 empty] | BT180180 | H
A67919 | 2021-11-05 | 1 | A |  | 10 | A | AE1055LS | 탄소강 | G-AE1055LS | BM#1 | 1599 | 40 | 1593 | 1537 | 29 | 5400 |  | 3 | 0.15 | 26 |  | -0.9 | 1566 | 1593 | 0 | 193.87 |  | 35 | 20 | 61 | Y |  | 2021-11-05 15:16 | 82 | 1090 | 26 | 26 | 29 | 31 | 31 | 31 | 31 | 30 | 30 | 29 | 28 | 28 | 28 | 27 | 29 | 31 | 27 | 31 | -0.08 | Y | 50 | Y | -0.2 | [8 empty] | N | N | Y | 170 | 0.5 | 63 | 101520 | 101764 | 7536 | 16370 | 09 | 1 |  | 2021-11-05 15:26 | 1566 | 102 |  | 27 | [16 empty] | 93.31 | 100 | 0 | 0 | 0 |  | 500 |  | Y | N | 0 | 0 | 0 |  | 501 |  | Y | N | N |  |  | Y |  |  |  | BT180180 | C
B67357 | 2021-11-05 | 2 | A | TUNDISH교체 | 1 | B | SM45CB | 탄소강 | SM45C | BM#2 | 1623 | 51 | 1645 | 1567 | 43 | 8000 |  | 1 | 0.33 | 21 |  | -2.16 | 1577 | 1636 | 0 | 14.38 | 0 | 18 | 71 | 63 | Y |  | 2021-11-05 16:42 | 84 | 1097 | -269 | -209 | 22 | 20 | 23 | 29 | 31 | 33 | 34 | 35 | 35 | 35 | 34 | 33 | 31 | 35 | 33 | 35 | -0.08 |  | 20 | Y | -0.2 | 0.7 | 2.32 | 2.25 |  |  |  |  | N | N | N | N | 220 | 0.49 | 68 | 96009 | 108832 | 568 | 14800 | 07 | 1 |  | 2021-11-05 15:53 | 1577 | 149 |  | -9 | 13 | * BUTT 타입롱노즐사용(슬리브타입.) * T/D FLUX 용탕부: 120 KG / 유탕부: 10KG 투입. *유탕구 1091 | [14 empty] | 88.45 | 100 | 700 | 0 | 0 |  | 650 | 400 | N | N | 700 | 0 | 0 |  | 651 | 400 | N | N | N | N | [5 empty] | RB130.00 | C
A67920 | 2021-11-05 | 1 | A |  | 11 | A | AE1055LS | 탄소강 | G-AE1055LS | BM#1 | 1624 | 42 | 1584 | 1544 | 31 | 5500 |  | 3 | 0.22 | 26 |  | -0.56 | 1567 | 1584 | 0 | 20.61 |  | 30 | 22 | 60 | Y |  | 2021-11-05 16:13 | 83 | 1099 | 27 | 27 | 29 | 29 | 30 | 30 | 29 | 28 | 27 | 27 | 27 | 26 | 26 | 26 | 28 | 30 | 26 | 29 | -0.09 | Y | 45 | Y | 0 | [8 empty] | N | N | Y | 210 | 0.52 | 63 | 101520 | 103844 | 7056 | 15340 | 09 | 1 |  | 2021-11-05 16:23 | 1567 | 111 |  | 34 | [8 empty] | 7E440880E6774526A554331F2271677B | E1A9933D8352470DAC82A20B6DD582F2 | FB73B523C7A34BC2BDEF1B0F1825F7E5 |  | 19951535304A46F0AA9843E8407AC465 | EA0943B5451C4487A6A1273FBEDD2F38 | 83C5A8B78ABC4C6F9F5CAEDC69EFF18C |  | 91.58 | 100 | 0 | 0 | 0 |  | 500 |  | Y | N | 0 | 0 | 0 |  | 501 |  | Y | N | N |  |  | Y |  |  |  | BT180180 | C
B67358 | 2021-11-05 | 2 | A |  | 2 | A | SM45CB | 탄소강 | SM45C | BM#2 | 1578 | 41 | 1627 | 1532 | 37 | 6800 |  | 1 | 0.35 | 15 |  | -2.46 | 1560 | 1621 | 0 | 16 | 0 | 19 | 76 | 68 | Y |  | 2021-11-05 16:53 | 67 | 1101 | 29 | 28 | 33 | 34 | 35 | 36 | 35 | 35 | 34 | 33 | 33 | 32 | 30 | 30 | 33 | 36 | 30 | 35 | -0.17 | Y | 35 | Y | -0.4 | [7 empty] | N | N | N | N | 220 | 0.5 | 61 | 96720 | 98352 | 97850 |  | 07 | 1 |  | 2021-11-05 17:05 | 1570 | 141 |  | 49 | 20 | [15 empty] | 99.51 | 100 | 0 | 0 | 0 |  | 650 | 400 | N | N | 0 | 0 | 0 |  | 650 | 400 | N | N | N | [6 empty] | RB130.00 | C
A67921 | 2021-11-05 | 1 | A |  | 12 | A | AE1055LS | 탄소강 | G-AE1055LS | BM#1 | 1591 | 41 | 1589 | 1549 | 32 | 5400 |  | 3 | 0.19 | 25 |  | -1.31 | 1549 | 1589 | 0 | 276.93 |  | 37 | 39 | 54 | Y |  | 2021-11-05 17:13 | 65 | 1097 | 26 | 26 | 27 | 28 | 29 | 28 | 28 | 28 | 27 | 27 | 27 | 26 |  | 26 | 27 | 29 | 26 | 28 | -0.04 | Y | 40 | Y | -0.2 | [8 empty] | N | N | Y | 200 | 0.52 | 60 | 101520 | 101417 | 7533 | 15010 | 09 | 1 |  | 2021-11-05 17:26 | 1549 | 119 |  | 38 | [16 empty] | 93.65 | 100 | 0 | 0 | 0 |  | 500 |  | Y | N | 0 | 0 | 0 |  | 501 |  | Y | N | N |  |  | Y |  |  |  | BT180180 | C
B67359 | 2021-11-05 | 2 | A |  | 3 | A | SM45CB | 탄소강 | SM45C | BM#2 | 1633 | 44 | 1633 | 1540 | 38 | 6600 |  | 1 | 0.31 | 18 |  | -2.21 | 1568 | 1622 | 0 | 20.71 | 0 | 21 | 76 | 67 | Y |  | 2021-11-05 17:50 | 75 | 1098 | 26 | 30 | 32 | 33 | 35 | 34 | 34 | 34 | 33 | 32 | 31 | 30 | 28 | 27 | 32 | 35 | 27 | 34 | -0.18 | Y | 45 | Y | -0.2 | [7 empty] | N | N | N | N | 210 | 0.5 | 66 | 98400 | 106224 | -124 | 15900 | 07 | 1 |  | 2021-11-05 18:15 | 1568 | 144 |  | 55 | [16 empty] | 93.31 | 100 | 0 | 0 | 0 |  | 650 | 400 | N | N | 0 | 0 | 0 |  | 651 | 400 | N | N | N | [6 empty] | RB130.00 | H
A67922 | 2021-11-05 | 1 | A |  | 13 | A | AE1055LS | 탄소강 | G-AE1055LS | BM#1 | 1601 | 47 | 1595 | 1558 | 30 | 5300 |  | 3 | 0.19 | 25 |  | -1.59 | 1557 | 1605 | 0 | 219.35 |  | 33 | 15 | 54 | Y |  | 2021-11-05 18:10 | 73 | 1100 | 25 | 24 | 30 | 32 | 33 | 33 | 33 | 33 | 32 | 32 | 32 | 31 | 31 | 31 | 31 | 33 | 31 | 33 | -0.05 | Y | 40 | Y | 0 | [8 empty] | N | N | Y | 190 | 0.52 | 61 | 101520 | 101246 | 7004 | 15140 | 09 | 1 |  | 2021-11-05 18:21 | 1557 | 125 |  | 44 | [16 empty] | 10152000 | 100 | 0 | 0 | 0 |  | 500 |  | Y | N | 0 | 0 | 0 |  | 501 |  | Y | N | N |  |  | Y |  |  |  | BT180180 | C
B67360 | 2021-11-05 | 2 | A |  | 4 | A | SM45CB | 탄소강 | SM45C | BM#2 | 1641 | 40 | 1628 | 1597 | 32 | 4700 |  | 1 | 0.34 | 15 |  | -2.32 | 1566 | 1622 | 0 | 20.08 | 0 | 31 | 76 | 54 | Y |  | 2021-11-05 18:51 | 73 | 1094 | 24 | 27 | 31 | 35 | 38 | 39 | 39 | 39 | 39 | 38 | 37 | 37 | 36 | 36 | 36 | 39 | 36 | 39 | -0.08 | Y | 35 | Y | -0.2 | [7 empty] | N | N | N | N | 200 | 0.5 | 61 | 90200 | 96533 | 717 | 15500 | 07 | 1 |  | 2021-11-05 18:56 | 1566 | 144 |  | 61 | [16 empty] | 93.76 | 100 | 0 | 0 | 0 |  | 650 | 400 | N | N | 0 | 0 | 0 |  | 651 | 400 | N | N | N | [6 empty] | RB130.00 | H
A67923 | 2021-11-05 | 1 | A |  | 14 | A | AE1055LS | 탄소강 | G-AE1055LS | BM#1 | 1641 | 43 | 1594 | 1581 | 30 | 5300 |  | 3 | 0.17 | 25 |  | -1.17 | 1558 | 1594 | 0 | 14.94 |  | 35 | 21 | 50 | Y |  | 2021-11-05 19:26 | 74 | 1099 | 30 | 31 | 32 | 32 | 33 | 31 | 31 | 30 | 30 | 30 | 29 | 29 |  | 29 | 31 | 33 | 29 | 31 | -0.04 | Y | 40 | Y | 0 | [8 empty] | N | N | Y | 180 | 0.52 | 60 | 101520 | 101519 | 7281 | 15630 | 09 | 1 |  | 2021-11-05 19:35 | 1558 | 130 |  | 30 | [16 empty] | 93.57 | 100 | 0 | 0 | 0 |  | 500 |  | Y | N | 0 | 0 | 0 |  | 501 |  | Y | N | N |  |  | Y |  |  |  | BT180180 | C
B67361 | 2021-11-05 | 2 | A |  | 5 | A | SM45CB | 탄소강 | SM45C | BM#2 | 1625 | 41 | 1643 | 1578 | 34 | 5500 |  | 1 | 0.34 | 21 |  | -2.41 | 1566 | 1637 | 0 | 26.64 | 0 | 18 | 72 | 31 | Y |  | 2021-11-05 20:01 | 73 | 1097 | 33 | 32 | 36 | 36 | 37 | 38 | 37 | 37 | 37 | 36 | 35 | 34 | 32 | 32 | 35 | 38 | 32 | 37 | -0.17 | Y | 35 | Y | -0.4 | [7 empty] | N | N | N | N | 190 | 0.5 | 61 | 101250 | 96968 | 982 | 16000 | 07 | 1 |  | 2021-11-05 20:05 | 1566 | 148 |  | 53 | [16 empty] | 103.32 | 100 | 0 | 0 | 0 |  | 651 | 400 | N | N | 0 | 0 | 0 |  | 650 | 400 | N | N | N | [6 empty] | RB170.00 | C
A67924 | 2021-11-05 | 1 | B |  | 15 | A | AE1055LS | 탄소강 | G-AE1055LS | BM#1 | 1600 | 40 | 1595 | 1553 | 30 | 5400 |  | 3 | 0.17 | 26 |  | -0.95 | 1566 | 1595 | 0 | 233.03 |  | 30 | 23 | 37 | Y |  | 2021-11-05 20:30 | 82 | 1092 | 28 | 27 | 29 | 30 | 30 | 30 | 30 | 29 | 29 | 28 | 28 | 28 | 27 | 26 | 29 | 30 | 26 | 30 | -0.08 | Y | 50 | Y | -0.2 | [8 empty] | N | N | Y | 170 | 0.52 | 62 | 118440 | 101557 | 7143 | 15260 | 09 | 1 |  | 2021-11-05 20:37 | 1566 | 108 |  | 28 | 22 | [15 empty] | 110.18 | 100 | 0 | 0 | 0 |  | 500 |  | Y | N | 0 | 0 | 0 |  | 501 |  | Y | N | N |  |  | Y |  |  |  | BT180180 | C
A67925 | 2021-11-05 | 1 | B |  | 16 | A | AE1055LS | 탄소강 | G-AE1055LS | BM#1 | 1616 | 40 | 1596 | 1551 | 27 | 4800 |  | 3 | 0.17 | 25 |  | -0.82 | 1571 | 1596 | 0 | 259.48 |  | 37 | 40 | 56 | Y |  | 2021-11-05 21:25 | 87 | 1100 | 25 | 29 | 32 | 34 | 36 | 36 | 35 | 35 | 35 | 35 | 35 |  |  | 35 | 33 | 36 | 35 | 35 | -0.03 | Y | 30 | Y | 0 | [8 empty] | N | N | Y | 210 | 0.52 | 58 | 101520 | 100308 | 8692 | 15100 | 09 | 1 |  | 2021-11-05 21:35 | 1571 | 112 |  | 36 |  | *L/D 잔강 10ton에 슬러그 이월됨-이상재등록 | [14 empty] | 98.56 | 100 | 0 | 0 | 0 |  | 500 |  | Y | N | 0 | 0 | 0 |  | 501 |  | Y | N | N |  |  | Y | Y |  |  | BT180180 | H
B67362 | 2021-11-05 | 2 | B |  | 6 | A | SM45CB | 탄소강 | SM45C | BM#2 | 1606 | 53 | 1635 | 1562 | 35 | 5900 |  | 1 | 0.37 | 15 |  | -1.58 | 1565 | 1608 | 0 | 12.69 | 0 | 19 | 77 | 21 | Y |  | 2021-11-05 21:00 | 72 | 1099 | 29 | 33 | 39 | 42 | 44 | 44 | 44 | 43 | 42 | 41 | 40 |  |  | 40 | 41 | 44 | 40 | 44 | -0.1 | Y | 40 | Y | -0.2 | [7 empty] | Y | Y | Y | Y | 180 | 0.47 | 65 | 102144 | 95754 | 846 | 15300 | 07 | 1 |  | 2021-11-05 21:04 | 1565 | 151 |  | 56 | [16 empty] | 106.4 | 100 | 0 | 0 | 0 |  | 650 | 600 | N | N | 0 | 0 | 0 |  | 651 | 600 | N | N | N | [6 empty] | RB220.00 | C
A67926 | 2021-11-05 | 1 | B |  | 17 | A | AE1055LS | 탄소강 | G-AE1055LS | BM#1 | 1643 | 41 | 1579 | 1577 | 26 | 4700 |  | 3 | 0.14 | 25 |  | -1.06 | 1562 | 1594 | 0 | 212.66 |  | 33 | 16 | 47 | Y |  | 2021-11-05 22:25 | 78 | 1099 | 33 | 31 | 32 | 32 | 33 | 33 | 33 | 32 | 31 | 31 | 30 | 29 | 30 | 30 | 32 | 33 | 29 | 33 | -0.11 | Y | 35 | Y | 0.2 | [8 empty] | N | N | Y | 200 | 0.52 | 61 | 101520 | 100308 | 8192 | 15560 | 09 | 1 |  | 2021-11-05 22:33 | 1562 | 116 |  | 36 | [8 empty] | 668705988D324A27AEB13BB1B1B80EAB | 61055A1BDACC4E74907F51195B64A8AC | 22FCC86E4B6B4720BBA8D1D43C9DE2D7 |  | 5D2D32B8E65A4E2DA6E377DCE02DE653 | 6EE352BF10E34B9E8F9147C3AE5F2E20 | 18152E1898FE411DAFE02601342A6888 |  | 94.7 | 100 | 0 | 0 | 0 |  | 500 |  | Y | N | 0 | 0 | 0 |  | 501 |  | Y | N | N |  |  | Y |  |  |  | BT180180 | H
B67363 | 2021-11-05 | 2 | B |  | 7 | A | SM45CB | 탄소강 | SM45C | BM#2 | 1622 | 51 | 1616 | 1594 | 48 | 4800 |  | 1 | 0.37 | 15 |  | -2.11 | 1557 | 1612 | 0 | 18.36 | 0 | 21 | 77 | 25 | Y |  | 2021-11-05 22:29 | 64 | 1098 | 38 | 37 | 36 | 36 | 35 | 35 | 34 | 33 | 31 | 30 | 30 | 29 | 26 | 26 | 33 | 36 | 26 | 0 | -0.2 |  | 50 | Y | -0.6 | [7 empty] | Y | Y | Y | Y | 170 | 0.47 | 64 | 153216 | 95359 | 591 | 15500 | 07 | 1 |  | 2021-11-05 22:36 | 1557 | 140 |  | 32 | 12 | [15 empty] | 161.28 | 100 | 0 | 0 | 0 |  | 651 | 600 | N | N | 0 | 0 | 0 |  | 651 | 600 | N | N | N | [6 empty] | RB220.00 | C
A67927 | 2021-11-05 | 1 | B |  | 18 | A | AE1055LS | 탄소강 | G-AE1055LS | BM#1 | 1664 | 41 | 1587 | 1577 | 18 | 3300 |  | 3 | 0.17 | 25 |  | -1.15 | 1555 | 1591 | 0 | 248.9 |  | 35 | 22 | 49 | Y |  | 2021-11-05 23:30 | 71 | 1095 | 29 | 27 | 29 | 29 | 30 | 30 | 30 | 30 | 29 | 29 | 29 | 29 | 29 | 29 | 29 | 30 | 29 | 30 | -0.03 | Y | 40 | Y | 0 | [8 empty] | N | N | Y | 190 | 0.52 | 58 | 101520 | 101538 | 7762 | 15600 | 09 | 1 |  | 2021-11-05 23:39 | 1555 | 117 |  | 34 | [16 empty] | 96.18 | 100 | 0 | 0 | 0 |  | 500 |  | Y | N | 0 | 0 | 0 |  | 501 |  | Y | N | N |  |  | Y |  |  |  | BT180180 | H
B67364 | 2021-11-05 | 2 | B |  | 8 | A | SM45C | 탄소강 | SM45C | BM#2 | 1647 | 36 | 1614 | 1554 | 29 | 4800 |  | 1 | 0.33 | 16 |  | -1.93 | 1551 | 1594 | 0 | 15.92 | 0 | 31 | 77 | 37 | Y |  | 2021-11-05 23:25 | 58 | 1099 | 24 | 22 | 22 | 23 | 23 | 22 | 21 | 20 | 19 | 18 | 17 | 16 | 15 | 15 | 20 | 23 | 15 | 22 | -0.18 | Y | 45 | Y | -0.2 | [7 empty] | Y | Y | Y | Y | 170 | 0.47 | 65 | 46092 | 95642 | 858 | 15200 | 07 | 1 |  | 2021-11-05 23:44 | 1551 | 127 |  | 41 | [16 empty] | 48.01 | 100 | 0 | 0 | 0 |  | 650 | 600 | Y | N | 0 | 0 | 0 |  | 650 | 600 | Y | N | N | [6 empty] | RB220.00 | C
A67928 | 2021-11-05 | 1 | B |  | 19 | A | AE1055LS | 탄소강 | G-AE1055LS | BM#1 | 1606 | 40 | 1578 | 1545 | 25 | 4200 |  | 3 | 0.17 | 25 |  | -1.17 | 1553 | 1588 | 0 | 240.9 |  | 30 | 24 | 50 | Y |  | 2021-11-06 00:32 | 69 | 1091 | 28 | 26 | 25 | 25 | 25 | 25 | 24 | 23 | 23 | 22 | 22 | 23 |  | 23 | 24 | 25 | 22 | 25 | -0.04 | Y | 45 | Y | 0.2 | [8 empty] | N | N | Y | 180 | 0.52 | 57 | 101520 | 99513 | 7637 | 15300 | 09 | 1 |  | 2021-11-06 00:39 | 1553 | 114 |  | 32 | [16 empty] | 100.02 | 100 | 0 | 0 | 0 |  | 500 |  | Y | N | 0 | 0 | 0 |  | 501 |  | Y | N | N |  |  | Y |  |  |  | BT180180 | H
B67365 | 2021-11-05 | 2 | B |  | 9 | A | SM45C | 탄소강 | SM45C | BM#2 | 1608 | 43 | 1618 | 1562 | 37 | 5800 |  | 1 | 0.37 | 16 |  | -2.31 | 1558 | 1616 | 0 | 22.96 | 0 | 18 | 73 | 41 | Y |  | 2021-11-06 00:47 | 65 | 1092 | 12 | 19 | 27 | 32 | 34 | 35 | 34 | 34 | 33 | 32 | 30 | 29 | 28 | 28 | 30 | 35 | 28 | 34 | -0.2 | Y | 35 | Y | -0.2 | [7 empty] | Y | Y | Y | Y | 220 | 0.47 | 64 | 140194 | 95833 | 1967 | 15400 | 07 | 1 |  | 2021-11-06 00:58 | 1558 | 118 |  | 25 | 14 | [15 empty] | 144.6 | 100 | 0 | 0 | 0 |  | 651 | 700 | Y | N | 0 | 0 | 0 |  | 651 | 700 | Y | N | N | [6 empty] | RB180.00 | C
A67929 | 2021-11-05 | 1 | B | TUNDISH교체전 | 20 | A | AE1055LS | 탄소강 | G-AE1055LS | BM#1 | 1635 | 41 | 1588 | 1576 | 21 | 3500 |  | 3 | 0.16 | 25 |  | -0.99 | 1551 | 1584 | 0 | 239.26 |  | 37 | 41 | 46 | Y |  | 2021-11-06 01:39 | 67 | 1090 | 21 | 23 | 26 | 28 | 29 | 29 | 29 | 28 | 28 | 27 | 27 |  |  | 27 | 27 | 29 | 27 | 29 | -0.07 | Y | 30 | Y | 0 | [7 empty] | N | N | N | N | 170 | 0.52 | 58 | 84229 | 97999 | 8751 | 2000 | 09 | 1 |  | 2021-11-06 01:46 | 1551 | 108 |  | 23 |  |  |  | 4622E238DF024A8BB75F38E754461C6D | 29BE470E833D48728CAC4ECFCC26AADA | 24AC57EC82F648AEBD7DEAAB933F36A9 | [10 empty] | 80.22 | 100 | 0 | 3500 | 0 |  | 500 |  | Y | N | 0 | 3700 | 0 |  | 501 |  | Y | N | N |  |  | Y | N |  |  | BT180180 | H
B67366 | 2021-11-05 | 2 | B |  | 10 | A | SM45CR2 | 탄소강 | SM45CR2 | BM#2 | 1591 | 43 | 1637 | 1589 | 37 | 5600 |  | 1 | 0.37 | 16 |  | -2.76 | 1562 | 1628 | 0 | 22.52 | 0 | 19 | 78 | 55 | Y |  | 2021-11-06 01:54 | 68 | 1098 | 23 | 27 | 31 | 35 | 36 | 36 | 35 | 35 | 34 | 33 | 32 | 30 | 28 | 28 | 32 | 36 | 28 | 35 | -0.2 | Y | 40 | Y | -0.4 | [7 empty] | Y | Y | Y | N | 210 | 0.47 | 61 | 41592 | 91187 | 3013 | 14800 | 07 | 1 |  | 2021-11-06 01:57 | 1562 | 119 |  | 23 | [16 empty] | 44.72 | 100 | 0 | 0 | 0 |  | 651 | 400 | Y | Y | 0 | 0 | 0 |  | 651 | 400 | Y | Y | N | Y | [5 empty] | RB135.00 | C
B67367 | 2021-11-05 | 2 | B |  | 11 | B | SM45CR2 | 탄소강 | SM45CR2 | BM#2 | 1648 | 44 | 1623 | 1562 | 37 | 6400 |  | 1 | 0.38 | 16 |  | -2.36 | 1564 | 1623 | 0 | 20.46 | 0 | 21 | 78 | 57 | Y |  | 2021-11-06 02:56 | 70 | 1099 | 25 | 24 | 32 | 36 | 37 | 37 | 37 | 37 | 36 | 34 | 34 | 32 | 31 | 30 | 34 | 37 | 30 | 37 | -0.16 | Y | 45 | Y | -0.2 | [7 empty] | Y | Y | Y | N | 200 | 0.47 | 64 | 94930 | 96035 | 3015 | 15600 | 07 | 1 |  | 2021-11-06 03:10 | 1564 | 122 |  | 24 |  | * 샘플채취 ID : 303,403 (300mm) | [14 empty] | 96.57 | 100 | 0 | 0 | 300 |  | 650 | 400 | Y | Y | 0 | 0 | 300 |  | 650 | 400 | Y | Y | N | [6 empty] | RB130.00 | H
A67930 | 2021-11-05 | 1 | B | TUNDISH교체 | 1 | A | P-AE1055LSM | 탄소강 | G-AE1055LS | BM#1 | 1632 | 41 | 1619 | 1561 | 29 | 5000 |  | 3 | 0.16 | 25 |  | -1.43 | 1575 | 1618 | 0 | 191.06 |  | 33 | 17 | 50 | Y |  | 2021-11-06 02:34 | 91 | 1102 | -198 | 36 | 23 | 29 | 31 | 36 | 38 | 39 | 40 | 41 | 41 | 41 | 43 | 43 | 36 | 43 | 43 | 41 | 0 |  |  | Y | 0.4 |  | 1.94 | 1.64 | [5 empty] | Y | Y | M | 210 | 0.48 | 67 | 101532 | 98663 | 8087 | 12800 | 10 | 2 |  | 2021-11-06 02:42 | 1575 | 124 |  | 47 |  | *T/D FLUX 유:10KG,용220KG *L/D강제개공으로 나탕주입ID:101.201 | [14 empty] | 96.06 | 100 | 1500 | 0 | 0 |  | 400 |  | Y | N | 1500 | 0 | 0 |  | 401 |  | Y | N | N |  |  | Y |  |  |  | BT180180 | H
B67368 | 2021-11-05 | 2 | B |  | 12 | A | SM45CR2 | 탄소강 | SM45CR2 | BM#2 | 1617 | 38 | 1627 | 1567 | 29 | 5300 |  | 1 | 0.36 | 16 |  | -2.61 | 1546 | 1619 | 0 | 18.92 | 0 | 31 | 78 | 49 | Y |  | 2021-11-06 03:42 | 52 | 1103 | 27 | 26 | 26 | 26 | 26 | 26 | 25 | 24 | 23 | 22 | 21 | 19 | 18 | 16 | 23 | 26 | 16 | 26 | -0.18 |  | 55 | Y | -0.4 | [7 empty] | Y | Y | Y | N | 190 | 0.47 | 65 | 92784 | 95323 | 3027 | 15500 | 07 | 1 |  | 2021-11-06 03:44 | 1546 | 127 |  | 42 | [16 empty] | 94.92 | 100 | 0 | 0 | 0 |  | 650 | 400 | Y | Y | 0 | 0 | 0 |  | 650 | 400 | Y | Y | N | Y | [5 empty] | RB130.00 | H
A67931 | 2021-11-05 | 1 | B |  | 2 | A | P-AE1055LSM | 탄소강 | G-AE1055LS | BM#1 | 1603 | 34 | 1586 | 1546 | 31 | 4400 |  | 3 | 0.14 | 25 |  | -1.4 | 1549 | 1591 | 0 | 215.86 |  | 35 | 23 | 50 | Y |  | 2021-11-06 03:45 | 65 | 1097 | 39 | 38 | 30 | 27 | 25 | 23 | 23 | 24 | 24 | 24 | 24 | 23 | 23 | 23 | 26 | 30 | 23 | 24 | -0.13 |  | 55 | Y | 0 | [8 empty] | Y | Y | Y | 210 | 0.48 | 61 | 84610 | 95078 | 7872 | 14400 | 10 | 2 |  | 2021-11-06 03:54 | 1549 | 118 |  | 45 | 11 | [15 empty] | 82.87 | 100 | 0 | 0 | 300 |  | 400 |  | Y | N | 0 | 0 | 300 |  | 401 |  | Y | N | N |  |  | Y | Y |  |  | BT180180 | H
A67932 | 2021-11-05 | 1 | D |  | 3 | A | P-AE1055LSM | 탄소강 | G-AE1055LS | BM#1 | 1614 | 33 | 1585 | 1541 | 24 | 4100 |  | 3 | 0.14 | 25 |  | -1.35 | 1550 | 1591 | 0 | 264.39 |  | 30 | 25 | 62 | Y |  | 2021-11-06 04:59 | 66 | 1102 | 22 | 23 | 24 | 25 | 26 | 26 | 25 | 25 | 25 | 24 | 24 | 24 | 24 | 24 | 24 | 26 | 24 | 25 | -0.05 | Y | 40 | Y | 0 | [8 empty] | Y | Y | Y | 200 | 0.48 | 62 | 101532 | 94119 | 6881 | 15300 | 10 | 2 |  | 2021-11-06 05:07 | 1550 | 114 |  | 33 | [16 empty] | 100.43 | 100 | 0 | 0 | 0 |  | 400 |  | Y | N | 0 | 0 | 0 |  | 401 |  | Y | N | N |  |  | Y |  |  |  | BT180180 | H
B67369 | 2021-11-05 | 2 | D | TUNDISH교체전 | 13 | B | SM45CR2 | 탄소강 | SM45CR2 | BM#2 | 1626 | 42 | 1634 | 1571 | 32 | 6000 |  | 1 | 0.33 | 16 |  | -2.41 | 1563 | 1626 | 0 | 15.09 | 0 | 18 | 74 | 32 | Y |  | 2021-11-06 04:55 | 69 | 1099 | 13 | 13 | 26 | 32 | 35 | 37 | 36 | 36 | 36 | 35 | 34 | 33 | 32 | 30 | 32 | 37 | 30 | 36 | -0.17 | Y | 40 | Y | -0.4 | [7 empty] | Y | N | N | N | 180 | 0.47 | 65 | 117408 | 97323 | 3027 | 2000 | 07 | 1 |  | 2021-11-06 05:00 | 1563 | 129 |  | 34 |  |  | CE34B31B1F6D4C3CAEAB36CFCA7CE116 | 1A2F054027104D80A428C4DF54B0B5A7 | 4BBA4D6F4C7844FDAB834756CABE858D | [11 empty] | 116.71 | 100 | 0 | 3620 | 0 |  | 650 | 400 | Y | Y | 0 | 3660 | 0 |  | 651 | 400 | Y | Y | N | Y | [5 empty] | RB105.00 | C
A67933 | 2021-11-05 | 1 | D |  | 4 | A | P-AE1055LSM | 탄소강 | G-AE1055LS | BM#1 | 1622 | 35 | 1581 | 1557 | 25 | 4300 |  | 3 | 0.13 | 26 |  | -1.46 | 1543 | 1588 | 0 | 218 |  | 37 | 42 | 73 | Y |  | 2021-11-06 06:04 | 59 | 1096 | 23 | 23 | 23 | 23 | 24 | 24 | 23 | 21 | 22 | 22 | 21 | 21 | 20 | 20 | 22 | 24 | 20 | 23 | -0.09 | Y | 45 | Y | -0.2 | [7 empty] | Y | Y | Y | Y | 190 | 0.48 | 63 | 101532 | 97722 | 7178 | 15300 | 10 | 2 |  | 2021-11-06 06:15 | 1543 | 107 |  | 31 | 10 | [15 empty] | 96.97 | 100 | 0 | 0 | 0 |  | 400 |  | Y | N | 0 | 0 | 0 |  | 401 |  | Y | N | N |  |  | Y |  |  |  | BT180180 | H
B67370 | 2021-11-05 | 2 | D | TUNDISH교체 | 1 | A | 20MNCRS5HM8 | 소입성보증강 | C1 | BM#2 | 1655 | 60 | 1689 | 1545 | 52 | 10700 |  | 1 | 0.45 | 19 |  | -2.61 | 1599 | 1676 | 0 | 31.67 | 0 | 19 | 79 | 40 | Y |  | 2021-11-06 06:18 | 90 | 1092 | -383 | -336 | 29 | 26 | 27 | 32 | 36 | 38 | 39 | 40 | 39 | 38 | 37 | 37 | 35 | 40 | 37 | 0 | -0.2 |  | 15 | Y | -0.2 |  | 2.07 | 2.07 |  |  |  |  | N | N | N | N | 220 | 0.5 | 61 | 95616 | 98067 | 883 | 15300 | 12 | 2 |  | 2021-11-06 06:20 | 1599 | 161 |  | 41 |  | * BUTT 타입롱노즐사용(슬리브타입.) * T/D FLUX 용탕부: 120 KG / 유탕부: 10KG 투입. | [14 empty] | 96.88 | 100 | 750 | 0 | 0 |  | 450 | 300 | Y | Y | 710 | 0 | 0 |  | 450 | 300 | Y | Y | N | N | [5 empty] | RB130.00 | H
A67934 | 2021-11-05 | 1 | D |  | 5 | A | P-AE1055LSM | 탄소강 | G-AE1055LS | BM#1 | 1627 | 39 | 1591 | 1567 | 24 | 4100 |  | 3 | 0.13 | 25 |  | -1.48 | 1545 | 1590 | 0 | 205.75 |  | 33 | 18 | 62 | Y |  | 2021-11-06 07:09 | 61 | 1087 | 19 | 19 | 24 | 26 | 28 | 27 | 27 | 27 | 26 | 26 | 26 | 25 | 25 | 26 | 25 | 28 | 25 | 27 | -0.02 | Y | 40 | Y | 0.2 | [7 empty] | Y | Y | Y | Y | 180 | 0.48 | 66 | 101532 | 99876 | 6374 | 15200 | 10 | 2 |  | 2021-11-06 07:17 | 1545 | 107 |  | 30 | 6 | [15 empty] | 95.02 | 100 | 0 | 0 | 0 |  | 400 |  | Y | N | 0 | 0 | 0 |  | 401 |  | Y | N | N |  |  | Y |  |  |  | BT180180 | H
B67371 | 2021-11-05 | 2 | D |  | 2 | A | 20MNCRS5HM8 | 소입성보증강 | C1 | BM#2 | 1638 | 60 | 1650 | 1521 | 50 | 10200 |  | 1 | 0.46 | 19 |  | -2.77 | 1575 | 1648 | 0 | 37.34 | 0 | 21 | 79 | 50 | Y |  | 2021-11-06 07:36 | 66 | 1098 | 33 | 29 | 29 | 28 | 28 | 27 | 26 | 25 | 24 | 23 | 21 | 19 | 18 | 16 | 25 | 29 | 16 | 0 | -0.24 |  | 55 | Y | -0.4 | [7 empty] | N | N | N | N | 220 | 0.46 | 71 | 95616 | 103199 | -2099 | 15900 | 12 | 2 |  | 2021-11-06 07:40 | 1575 | 149 |  | 25 |  | * 전공정 요청으로 감속주입 * 전공정 요청으로 감속주입 0.40 이상공정 등록 및 생관통보 ID : 305, 306, 405, 406 | [14 empty] | 94.95 | 100 | 0 | 0 | 0 |  | 450 | 300 | Y | Y | 0 | 0 | 0 |  | 450 | 300 | Y | Y | N | [6 empty] | RB130.00 | H
A67935 | 2021-11-06 | 1 | D |  | 6 | A | P-AE1055LSM | 탄소강 | G-AE1055LS | BM#1 | 1596 | 40 | 1594 | 1533 | 26 | 4700 |  | 3 | 0.14 | 25 |  | -1.61 | 1546 | 1594 | 0 | 229.45 |  | 35 | 24 | 55 | Y |  | 2021-11-06 08:12 | 62 | 1089 | 25 | 27 | 28 | 29 | 30 | 30 | 29 | 28 | 28 | 27 | 27 | 27 | 26 | 26 | 28 | 30 | 26 | 28 | -0.1 | Y | 40 | Y | -0.2 | [7 empty] | Y | Y | Y | Y | 170 | 0.48 | 63 | 101532 | 96528 | 7122 | 14300 | 10 | 2 |  | 2021-11-06 08:23 | 1546 | 115 |  | 34 | [7 empty] | 544C4E12DF3246538E3B318C215B3DD9 | 0DB72FD39CD943489B46CB4FAB1BF2DF | 00070825E06144AD8F9BC952262DCF9A |  | A9433A6DE84E43A5A69EC5B46030998D | 529B7F11ABB44427BC1FB6ADF8F64AB3 | 64A93862F4AE4386BE208D5DA54E5222 |  |  | 98.1 | 100 | 0 | 0 | 0 |  | 400 |  | Y | N | 0 | 0 | 0 |  | 401 |  | Y | N | N |  |  | Y |  |  |  | BT180180 | H
B67372 | 2021-11-06 | 2 | D |  | 3 | A | 20MNCRS5HM8 | 소입성보증강 | C1 | BM#2 | 1580 | 56 | 1649 | 1515 | 47 | 9800 |  | 1 | 0.36 | 19 |  | -2.42 | 1571 | 1641 | 0 | 26.43 | 0 | 31 | 79 | 68 | Y |  | 2021-11-06 08:44 | 62 | 1087 | 12 | 15 | 15 | 23 | 25 | 25 | 26 | 26 | 25 | 25 | 24 | 23 | 23 | 18 | 22 | 26 | 18 | 25 | -0.16 | Y | 50 | Y | -0.2 | [7 empty] | N | N | N | N | 210 | 0.4 | 83 | 111552 | 102026 | 1374 | 15500 | 12 | 2 |  | 2021-11-06 08:46 | 1571 | 142 |  | 28 |  | * 전공정 요청으로 감속주입 0.40 이상공정 등록 및 생관통보 | [14 empty] | 108.83 | 100 | 0 | 0 | 0 |  | 450 | 300 | Y | Y | 0 | 0 | 0 |  | 450 | 300 | Y | Y | N | [6 empty] | RB130.00 | H
A67936 | 2021-11-06 | 1 | D |  | 7 | A | P-AE1055LSM | 탄소강 | G-AE1055LS | BM#1 | 1644 | 40 | 1578 | 1571 | 22 | 3800 |  | 3 | 0.14 | 25 |  | -0.98 | 1548 | 1578 | 0 | 210.29 |  | 30 | 26 | 56 | Y |  | 2021-11-06 09:18 | 64 | 1100 | 26 | 25 | 26 | 26 | 27 | 27 | 26 | 26 | 25 | 25 | 24 | 24 | 24 | 24 | 25 | 27 | 24 | 26 | -0.03 | Y | 45 | Y | 0 | [7 empty] | Y | Y | Y | Y | 170 | 0.48 | 64 | 101532 | 97977 | 7823 | 14900 | 10 | 2 |  | 2021-11-06 09:36 | 1548 | 110 |  | 33 | 9 | [15 empty] | 96.74 | 100 | 0 | 0 | 0 |  | 400 |  | Y | N | 0 | 0 | 0 |  | 401 |  | Y | N | N |  |  | Y |  |  |  | BT180180 | H
B67373 | 2021-11-06 | 2 | D |  | 4 | A | 20MNCRS5HM8 | 소입성보증강 | C1 | BM#2 | 1578 | 60 | 1649 | 1539 | 54 | 10600 |  | 1 | 0.42 | 19 |  | -2.76 | 1579 | 1650 | 0 | 30.88 | 0 | 18 | 75 | 74 | Y |  | 2021-11-06 10:10 | 70 | 1090 | 14 | 14 | 20 | 25 | 29 | 31 | 32 | 32 | 31 | 30 | 30 | 28 | 27 | 22 | 27 | 32 | 22 | 0 | -0.2 | Y | 50 | Y | -0.4 | [7 empty] | N | N | N | N | 200 | 0.4 | 78 | 111552 | 100448 | -298 | 15800 | 12 | 2 |  | 2021-11-06 10:12 | 1579 | 146 |  | 25 |  | * 전공정 요청으로 감속주입 0.40 이상공정 등록 및 생관통보 | [14 empty] | 104.25 | 100 | 0 | 0 | 0 |  | 450 | 300 | Y | Y | 0 | 0 | 0 |  | 450 | 300 | Y | Y | N | [6 empty] | RB130.00 | H
A67937 | 2021-11-06 | 1 | D |  | 8 | A | P-AE1055LSM | 탄소강 | G-AE1055LS | BM#1 | 1619 | 40 | 1585 | 1542 | 23 | 4100 |  | 3 | 0.13 | 25 |  | -1.24 | 1548 | 1585 | 0 | 210.01 |  | 37 | 43 | 65 | Y |  | 2021-11-06 10:16 | 64 | 1088 | 23 | 23 | 24 | 25 | 24 | 26 | 26 | 26 | 26 | 25 | 24 | 23 | 23 | 23 | 24 | 26 | 23 | 26 | -0.09 | Y | 35 | Y | 0 | [7 empty] | Y | Y | Y | Y | 210 | 0.48 | 64 | 84610 | 98120 | 7180 | 15700 | 10 | 2 |  | 2021-11-06 10:29 | 1548 | 117 |  | 40 | [16 empty] | 80.5 | 100 | 0 | 0 | 0 |  | 400 |  | Y | N | 0 | 0 | 0 |  | 401 |  | Y | N | N |  | N | Y |  |  |  | BT180180 | H
A67938 | 2021-11-06 | 1 | D |  | 9 | A | P-AE1055LSM | 탄소강 | G-AE1055LS | BM#1 | 1628 | 39 | 1584 | 1580 | 28 | 4200 |  | 3 | 0.13 | 25 |  | -0.93 | 1556 | 1584 | 0 | 198.94 |  | 33 | 19 | 45 | Y |  | 2021-11-06 11:28 | 72 | 1087 | 22 | 26 | 31 | 33 | 34 | 34 | 35 | 34 | 33 | 33 | 33 | 33 | 32 | 32 | 32 | 35 | 32 | 34 | -0.05 | Y | 30 | Y | -0.2 | [7 empty] | Y | Y | Y | Y | 210 | 0.48 | 63 | 101532 | 95013 | -147613 | 15500 | 10 | 2 |  | 2021-11-06 11:35 | 1556 | 109 |  | 33 | 11 | [15 empty] | 99.54 | 100 | 0 | 0 | 0 |  | 400 |  | Y | N | 0 | 0 | 0 |  | 401 |  | Y | N | N |  |  | Y |  |  |  | BT180180 | H
B67374 | 2021-11-06 | 2 | D |  | 5 | A | 20MNCRS5HM8 | 소입성보증강 | C1 | BM#2 | 1620 | 48 | 1661 | 1560 | 43 | 8800 |  | 1 | 0.36 | 19 |  | -2.62 | 1577 | 1646 | 0 | 20.89 | 0 | 19 | 80 | 80 | Y |  | 2021-11-06 11:44 | 68 | 1098 | 19 | 18 | 27 | 32 | 35 | 36 | 36 | 36 | 36 | 35 | 34 | 34 | 32 | 28 | 32 | 36 | 28 | 36 | -0.15 | Y | 55 | Y | -0.2 | [7 empty] | N | N | N | N | 190 | 0.4 | 79 | 95616 | 101607 | -1157 | 15700 | 12 | 2 |  | 2021-11-06 11:46 | 1577 | 106 |  | 10 |  | * 전공정 요청으로 감속주입 0.40 이상공정 등록 및 생관통보 | [14 empty] | 92.03 | 100 | 0 | 0 | 0 |  | 450 | 300 | Y | Y | 0 | 0 | 0 |  | 450 | 300 | Y | Y | N | [6 empty] | RB130.00 | H
A67939 | 2021-11-06 | 1 | A |  | 10 | A | P-AE1055LSM | 탄소강 | G-AE1055LS | BM#1 | 1641 | 44 | 1590 | 1557 | 23 | 4000 |  | 3 | 0.14 | 25 |  | -1.34 | 1550 | 1590 | 0 | 205.13 |  | 35 | 25 | 56 | Y |  | 2021-11-06 12:34 | 66 | 1099 | 31 | 30 | 31 | 33 | 33 | 32 | 31 | 31 | 30 | 30 | 29 | 29 | 29 | 29 | 31 | 33 | 29 | 31 | -0.09 | Y | 45 | Y | 0 | [7 empty] | Y | Y | Y | Y | 200 | 0.48 | 65 | 84610 | 98681 | 7019 | 15110 | 10 | 2 |  | 2021-11-06 13:03 | 1550 | 111 |  | 30 | [16 empty] | 8461000 | 100 | 0 | 0 | 0 |  | 400 |  | Y | N | 0 | 0 | 0 |  | 401 |  | Y | N | N |  |  | Y |  |  |  | BT180180 | H
B67375 | 2021-11-06 | 2 | A |  | 6 | A | 20MNCRS5HM8 | 소입성보증강 | C1 | BM#2 | 1642 | 46 | 1656 | 1577 | 39 | 8100 |  | 1 | 0.39 | 19 |  | -2.64 | 1576 | 1646 | 0 | 38.98 | 0 | 21 | 80 | 106 | Y |  | 2021-11-06 12:59 | 67 | 1088 | 24 | 27 | 31 | 33 | 35 | 37 | 37 | 35 | 34 | 33 | 32 | 30 |  | 30 | 33 | 37 | 30 | 0 | -0.2 | Y | 35 | Y | -0.4 | [7 empty] | N | N | N | N | 180 | 0.5 | 63 | 95616 | 98930 | -1230 | 15200 | 12 | 2 |  | 2021-11-06 13:01 | 1576 | 122 |  | 16 | [16 empty] | 99.19 | 100 | 0 | 0 | 0 |  | 450 | 300 | Y | Y | 0 | 0 | 0 |  | 451 | 300 | Y | Y | N | [6 empty] | RB130.00 | H
A67940 | 2021-11-06 | 1 | A |  | 11 | A | AE1055LS | 탄소강 | G-AE1055LS | BM#1 | 1633 | 41 | 1586 | 1561 | 25 | 4100 |  | 3 | 0.14 | 25 |  | -1.42 | 1543 | 1586 | 0 | 203.12 |  | 30 | 27 | 60 | Y |  | 2021-11-06 13:32 | 59 | 1087 | 27 | 25 | 22 | 21 | 21 | 20 | 20 | 24 | 33 | 34 | 25 | 25 | 31 | 31 | 25 | 34 | 25 | 25 | 0.11 | Y | 10 | Y | 1.2 | [8 empty] | N | N | Y | 190 | 0.52 | 59 | 101520 | 97276 | 7074 | 15820 | 10 | 2 |  | 2021-11-06 13:45 | 1543 | 116 |  | 39 |  | *유사강종 연연주 *강종변경 SR재설정 *랜싱 | [14 empty] | 96.73 | 100 | 0 | 0 | 0 |  | 500 |  | Y | N | 0 | 0 | 0 |  | 501 |  | Y | N | N |  |  | Y |  |  |  | BT180180 | H
B67376 | 2021-11-06 | 2 | A |  | 7 | A | 20MNCRS5HM8 | 소입성보증강 | C1 | BM#2 | 1624 | 42 | 1655 | 1574 | 38 | 7600 |  | 1 | 0.37 | 19 |  | -2.66 | 1570 | 1641 | 0 | 24.87 | 0 | 31 | 80 | 90 | Y |  | 2021-11-06 14:02 | 61 | 1093 | 26 | 25 | 28 | 29 | 29 | 29 | 29 | 28 | 27 | 26 | 25 | 22 |  | 22 | 27 | 29 | 22 | 29 | -0.16 | Y | 45 | Y | -0.3 | [7 empty] | N | N | N | N | 170 | 0.52 | 60 | 95616 | 99074 | 1426 | 15400 | 12 | 2 |  | 2021-11-06 14:05 | 1570 | 123 |  | 18 | [16 empty] | 96.78 | 100 | 0 | 0 | 0 |  | 450 | 300 | Y | Y | 0 | 0 | 0 |  | 450 | 300 | Y | Y | N | [6 empty] | RB130.00 | H
A67941 | 2021-11-06 | 1 | A |  | 12 | A | AE1055LS | 탄소강 | G-AE1055LS | BM#1 | 1635 | 42 | 1591 | 1541 | 25 | 4600 |  | 3 | 0.13 | 27 |  | -1.32 | 1550 | 1591 | 0 | 245.44 |  | 37 | 44 | 55 | Y |  | 2021-11-06 14:37 | 66 | 1084 | 40 | 20 | 24 | 27 | 28 | 29 | 28 | 29 | 29 | 28 | 28 | 27 |  | 27 | 28 | 29 | 27 | 29 | -0.06 | Y | 30 | Y | -0.2 | [8 empty] | N | N | Y | 180 | 0.52 | 56 | 101520 | 94629 | 8321 | 15040 | 10 | 2 |  | 2021-11-06 14:47 | 1550 | 116 |  | 35 | [16 empty] | 99.92 | 100 | 0 | 0 | 0 |  | 500 |  | Y | N | 0 | 0 | 0 |  | 501 |  | Y | N | N |  |  | Y |  |  |  | BT180180 | H
B67377 | 2021-11-06 | 2 | A | TUNDISH교체전 | 8 | A | 20MNCRS5HM8 | 소입성보증강 | C1 | BM#2 | 1648 | 44 | 1661 | 1550 | 39 | 8100 |  | 1 | 0.35 | 19 |  | -2.77 | 1567 | 1632 | 0 | 15.62 | 0 | 18 | 76 | 70 | Y |  | 2021-11-06 15:11 | 58 | 1111 | 17 | 21 | 25 | 27 | 27 | 26 | 26 | 25 | 24 | 24 | 23 | 23 |  | 23 | 24 | 27 | 23 | 0 | -0.1 | Y | 40 | Y | 0 | [7 empty] | N | N | N | N | 170 | 0.53 | 61 | 98465 | 99574 | -324 | 2300 | 12 | 2 |  | 2021-11-06 15:11 | 1567 | 112 |  | 9 |  |  | 9AD3CC92F64D4EB08CF5DB4CF5AD593B | 9D57925DB078402E8D0C48050290D6EF | [12 empty] | 100.68 | 100 | 0 | 3311 | 0 |  | 450 | 300 | Y | Y | 0 | 2500 | 0 |  | 451 | 300 | Y | Y | N | [6 empty] | RB130.00 | H
A67942 | 2021-11-06 | 1 | A |  | 13 | A | AE1055LS | 탄소강 | G-AE1055LS | BM#1 | 1583 | 41 | 1593 | 1553 | 31 | 5800 |  | 3 | 0.13 | 25 |  | -1.72 | 1541 | 1593 | 0 | 267.91 |  | 33 | 20 | 56 | Y |  | 2021-11-06 15:50 | 57 | 1097 | 26 | 26 | 27 | 28 | 28 | 27 | 26 | 26 | 25 | 25 | 24 | 23 | 23 | 23 | 26 | 28 | 23 | 26 | -0.11 | Y | 45 | Y | 0 | [8 empty] | N | N | Y | 170 | 0.52 | 56 | 84600 | 92662 | 7381 | 15130 | 10 | 2 |  | 2021-11-06 15:57 | 1541 | 104 |  | 19 | [16 empty] | 84.9 | 100 | 0 | 0 | 0 |  | 500 |  | Y | N | 0 | 0 | 0 |  | 501 |  | Y | N | N |  |  | Y |  |  |  | BT180180 | H
B67378 | 2021-11-06 | 2 | A | TUNDISH교체 | 1 | A | ATA105 | 탄소강 | A | BM#2 | 1634 | 47 | 1710 | 1595 | 43 | 7500 |  | 1 | 0.36 | 21 |  | -2.88 | 1609 | 1690 | 0 | 25.05 | 0 | 19 | 81 | 59 | Y |  | 2021-11-06 16:09 | 99 | 1098 | -293 | -292 | 29 | 38 | 37 | 43 | 48 | 51 | 52 | 52 | 52 | 51 | 49 | 49 | 47 | 52 | 49 | 52 | -0.14 |  | 20 | Y | -0.4 | 0.5 | 2.43 | 2.43 |  |  |  |  | N | N | N | N | 220 | 0.5 | 57 | 95040 | 92685 | 1715 | 15300 | 02 | 1 |  | 2021-11-06 16:16 | 1609 | 138 |  | 36 |  | * BUTT 타입롱노즐사용(슬리브타입.) * T/D FLUX 용탕부: 120 KG / 유탕부: 10KG 투입. *유탕구 1122 | [14 empty] | 102.08 | 100 | 700 | 0 | 0 |  | 410 | 300 | Y | Y | 700 | 0 | 0 |  | 411 | 300 | Y | Y | N | [6 empty] | RB130.00 | H
A67943 | 2021-11-06 | 1 | A |  | 14 | A | AE1055LS | 탄소강 | G-AE1055LS | BM#1 | 1591 | 41 | 1589 | 1527 | 30 | 5800 |  | 3 | 0.13 | 25 |  | -1.35 | 1548 | 1589 | 0 | 203.97 |  | 35 | 26 | 56 | Y |  | 2021-11-06 16:53 | 64 | 1098 | 22 | 26 | 32 | 34 | 35 | 35 | 34 | 33 | 33 | 32 | 32 | 32 |  | 32 | 32 | 35 | 32 | 32 | 0 | Y | 35 | Y | 0 | [8 empty] | N | N | Y | 170 | 0.52 | 57 | 101520 | 96610 | 8440 | 15120 | 10 | 2 |  | 2021-11-06 17:00 | 1548 | 92 |  | 13 | [8 empty] | 832025AF23C24AB7957BD2725C15A970 | 59114A609E694C31832ABDC4042AC3F7 | CE23CCC7A1E5489E8340547457219242 |  | 76B3B1B11BF444F3A399A0945CAEF3F5 | 4D61B94C30194BC5AB0957B6C0318298 | E1F69BFD99F14C3C9FA696C0854EA13A |  | 97.99 | 100 | 0 | 0 | 0 |  | 500 |  | Y | N | 0 | 0 | 0 |  | 501 |  | Y | N | N |  |  | Y |  |  |  | BT180180 | H
B67379 | 2021-11-06 | 2 | A |  | 2 | A | ATA105 | 탄소강 | A | BM#2 | 1613 | 41 | 1669 | 1585 | 31 | 5300 |  | 1 | 0.41 | 16 |  | -2.35 | 1587 | 1646 | 0 | 15.69 | 0 | 21 | 81 | 59 | Y |  | 2021-11-06 16:56 | 77 | 1097 | 47 | 44 | 38 | 36 | 35 | 34 | 32 | 31 | 29 | 28 | 27 | 25 |  | 25 | 34 | 38 | 25 | 0 | -0.29 |  | 45 | Y | -0.4 | [7 empty] | N | N | N | N | 220 | 0.55 | 56 | 95880 | 96896 | -846 | 14800 | 02 | 1 |  | 2021-11-06 17:07 | 1587 | 135 |  | 46 | [16 empty] | 101.25 | 100 | 0 | 0 | 0 |  | 410 | 300 | Y | Y | 0 | 0 | 0 |  | 410 | 300 | Y | Y | N | [6 empty] | RB130.00 | H
A67944 | 2021-11-06 | 1 | A |  | 15 | A | AE1055LS | 탄소강 | G-AE1055LS | BM#1 | 1625 | 41 | 1586 | 1562 | 25 | 4300 |  | 3 | 0.13 | 25 |  | -1.29 | 1550 | 1586 | 0 | 15.43 |  | 30 | 28 | 72 | Y |  | 2021-11-06 17:44 | 66 | 1100 | 30 | 33 | 34 | 35 | 36 | 35 | 34 | 33 | 33 | 32 | 31 | 31 | 31 | 30 | 33 | 36 | 30 | 33 | -0.12 | Y | 50 | Y | 0 | [8 empty] | N | N | Y | 210 | 0.46 | 71 | 101520 | 100660 | 7490 | 15210 | 10 | 2 |  | 2021-11-06 17:53 | 1550 | 92 |  | 22 |  | *전공정요청 감속주입(전기로 작업지연) - 정속미준수 이상재 등록 | [14 empty] | 94.31 | 100 | 0 | 0 | 0 |  | 500 |  | Y | N | 0 | 0 | 0 |  | 501 |  | Y | N | N |  |  | Y |  |  |  | BT180180 | H
B67380 | 2021-11-06 | 2 | A |  | 3 | A | ATA105 | 탄소강 | A | BM#2 | 1612 | 40 | 1649 | 1556 | 33 | 6000 |  | 1 | 0.39 | 16 |  | -2.07 | 1584 | 1640 | 0 | 18.93 | 0 | 31 | 81 | 50 | Y |  | 2021-11-06 17:46 | 74 | 1099 | 21 | 20 | 29 | 33 | 35 | 36 | 36 | 35 | 34 | 33 | 32 | 30 |  | 30 | 32 | 36 | 30 | 0 | -0.2 | Y | 30 | Y | -0.4 | [7 empty] | N | N | N | N | 210 | 0.55 | 55 | 95880 | 95982 | 1068 | 14500 | 02 | 1 |  | 2021-11-06 18:14 | 1584 | 134 |  | 53 | [16 empty] | 100.77 | 100 | 0 | 0 | 0 |  | 410 | 300 | Y | Y | 0 | 0 | 0 |  | 410 | 300 | Y | Y | N | [6 empty] | RB130.00 | C
A67945 | 2021-11-06 | 1 | A |  | 16 | A | AE1055LS | 탄소강 | G-AE1055LS | BM#1 | 1585 | 40 | 1582 | 1533 | 32 | 5600 |  | 3 | 0.14 | 25 |  | -1.08 | 1551 | 1582 | 0 | 185.44 |  | 37 | 45 | 68 | Y |  | 2021-11-06 18:55 | 67 | 1100 | 28 | 29 | 32 | 33 | 34 | 33 | 33 | 32 | 32 | 31 | 30 | 30 | 30 | 29 | 31 | 34 | 29 | 33 | -0.1 | Y | 50 | Y | 0 | [8 empty] | N | N | Y | 210 | 0.45 | 69 | 101520 | 100275 | 8875 | 15520 | 10 | 2 |  | 2021-11-06 19:03 | 1551 | 96 |  | 22 |  | *전공정요청 감속주입(전기로 작업지연) - 정속미준수 이상재 등록 *STR#2 W/R#9 FAULT 발생 - 전장 확인 요청, W/R#9 OPEN 작업 *SR재세팅 | [14 empty] | 94.61 | 100 | 0 | 0 | 0 |  | 500 |  | Y | N | 0 | 0 | 0 |  | 501 |  | Y | N | N |  |  | Y |  |  |  | BT180180 | H
B67381 | 2021-11-06 | 2 | A |  | 4 | A | ATA105 | 탄소강 | A | BM#2 | 1625 | 44 | 1664 | 1570 | 32 | 5900 |  | 1 | 0.41 | 16 |  | -2.6 | 1581 | 1640 | 0 | 26.64 | 0 | 18 | 77 | 39 | Y |  | 2021-11-06 18:52 | 71 | 1099 | 26 | 25 | 29 | 32 | 34 | 34 | 34 | 34 | 34 | 33 | 32 | 31 | 30 | 29 | 32 | 34 | 29 | 34 | -0.11 | Y | 45 | Y | -0.2 | [7 empty] | Y | Y | Y | Y | 200 | 0.47 | 62 | 142902 | 93552 | 2898 | 14900 | 02 | 1 |  | 2021-11-06 19:00 | 1581 | 123 |  | 43 |  | *연연주 혼탕부 307 308 309 407 408 409 | [14 empty] | 150.66 | 100 | 0 | 0 | 0 |  | 489 | 300 | Y | Y | 0 | 0 | 0 |  | 491 | 300 | Y | Y | N | [6 empty] | RB230.00 | C
A67946 | 2021-11-06 | 1 | A |  | 17 | A | AE1055LS | 탄소강 | G-AE1055LS | BM#1 | 1662 | 41 | 1571 | 1543 | 28 | 4900 |  | 3 | 0.15 | 25 |  | -1 | 1541 | 1571 | 0 | 23.23 |  | 33 | 21 | 78 | Y |  | 2021-11-06 20:11 | 57 | 1098 | 28 | 28 | 32 | 34 | 35 | 35 | 34 | 34 | 33 | 33 | 32 | 32 |  | 32 | 33 | 35 | 32 | 34 | -0.04 | Y | 35 | Y | 0 | [8 empty] | N | N | Y | 200 | 0.52 | 57 | 101520 | 92407 | 7443 | 15160 | 10 | 2 |  | 2021-11-06 20:20 | 1541 | 108 |  | 18 |  | *STR#2 W/R#9 FAULT 발생 - W/R#9 OPEN 작업 | [14 empty] | 102.13 | 100 | 0 | 0 | 0 |  | 500 |  | Y | N | 0 | 0 | 0 |  | 501 |  | Y | N | N |  |  | Y |  |  |  | BT180180 | H
B67382 | 2021-11-06 | 2 | A |  | 5 | A | ATA105M2 | 탄소강 | A | BM#2 | 1651 | 40 | 1654 | 1596 | 30 | 4800 |  | 1 | 0.36 | 16 |  | -2.61 | 1583 | 1643 | 0 | 19.49 | 0 | 19 | 82 | 28 | Y |  | 2021-11-06 19:48 | 70 | 1097 | 22 | 22 | 27 | 29 | 30 | 31 | 32 | 32 | 31 | 31 | 30 | 30 | 29 | 28 | 29 | 32 | 28 | 31 | -0.11 | Y | 35 | Y | -0.2 | [7 empty] | Y | Y | Y | Y | 190 | 0.47 | 64 | 42560 | 95447 | 1353 | 15800 | 02 | 1 |  | 2021-11-06 19:56 | 1583 | 130 |  | 51 |  | *연연주 혼탕부 301 401 | [14 empty] | 44.29 | 100 | 0 | 0 | 0 |  | 489 | 300 | Y | Y | 0 | 0 | 0 |  | 491 | 300 | Y | Y | N | [6 empty] | RB220.00 | C
A67947 | 2021-11-06 | 1 | B |  | 18 | A | AE1055LS | 탄소강 | G-AE1055LS | BM#1 | 1602 | 40 | 1592 | 1542 | 30 | 5200 |  | 3 | 0.12 | 26 |  | -1.18 | 1554 | 1592 | 0 | 206.68 |  | 35 | 27 | 74 | Y |  | 2021-11-06 20:56 | 70 | 1097 | 30 | 31 | 32 | 33 | 33 | 32 | 32 | 31 | 31 | 31 | 30 | 30 | 30 | 30 | 31 | 33 | 30 | 32 | -0.04 | Y | 45 | Y | 0 | [8 empty] | N | N | Y | 190 | 0.52 | 59 | 101520 | 100235 | 8065 | 15890 | 10 | 2 |  | 2021-11-06 21:03 | 1554 | 109 |  | 30 |  | *STR#2 W/R#9 FAULT 발생 - W/R#9 OPEN 작업 S/R미적용 | [14 empty] | 94.66 | 100 | 0 | 0 | 0 |  | 500 |  | Y | N | 0 | 0 | 0 |  | 501 |  | Y | N | N |  |  | Y |  |  |  | BT180180 | H
B67383 | 2021-11-06 | 2 | B |  | 6 | A | ATA105M2 | 탄소강 | A | BM#2 | 1584 | 41 | 1653 | 1545 | 31 | 5700 |  | 1 | 0.34 | 16 |  | -2.44 | 1578 | 1633 | 0 | 11.99 | 0 | 21 | 82 | 25 | Y |  | 2021-11-06 20:50 | 65 | 1101 | 26 | 25 | 24 | 24 | 24 | 24 | 23 | 22 | 22 | 20 | 20 | 19 | 18 | 18 | 22 | 24 | 18 | 24 | -0.12 |  | 50 | Y | -0.2 | [7 empty] | N | N | N | N | 180 | 0.48 | 63 | 93019 | 95953 | 247 | 15800 | 02 | 1 |  | 2021-11-06 20:57 | 1578 | 134 |  | 53 |  | *빅사이즈 후속 | [14 empty] | 97.81 | 100 | 0 | 0 | 0 |  | 411 | 300 | Y | Y | 0 | 0 | 0 |  | 410 | 300 | Y | Y | N | [6 empty] | RB150.00 | C
A67948 | 2021-11-06 | 1 | B |  | 19 | A | AE1055LS | 탄소강 | G-AE1055LS | BM#1 | 1585 | 41 | 1551 | 1546 | 34 | 5400 |  | 3 | 0.14 | 25 |  | 0.17 | 1556 | 1551 | 0 | 200.86 |  | 30 | 29 | 59 | Y |  | 2021-11-06 21:48 | 72 | 1100 | 28 | 27 | 32 | 33 | 34 | 34 | 34 | 33 | 33 | 32 | 32 | 32 | 32 | 32 | 32 | 34 | 32 | 34 | -0.05 | Y | 40 | Y | 0 | [8 empty] | N | N | Y | 180 | 0.52 | 60 | 101520 | 100064 | 7436 | 15020 | 10 | 2 |  | 2021-11-06 22:03 | 1556 | 117 |  | 40 |  | *STR#2 W/R#9 FAULT 발생 - W/R#9 OPEN 작업 S/R미적용 | [14 empty] | 94.79 | 100 | 0 | 0 | 0 |  | 500 |  | Y | N | 0 | 0 | 0 |  | 501 |  | Y | N | N |  |  | Y |  |  |  | BT180180 | H
B67384 | 2021-11-06 | 2 | B |  | 7 | A | ATA105M2 | 탄소강 | A | BM#2 | 1572 | 41 | 1628 | 1527 | 37 | 6800 |  | 1 | 0.39 | 16 |  | -2.69 | 1580 | 1638 | 0 | 21.63 | 0 | 31 | 82 | 65 | Y |  | 2021-11-06 22:22 | 67 | 1099 | 15 | 20 | 28 | 33 | 35 | 36 | 36 | 36 | 35 | 35 | 34 | 33 |  | 33 | 32 | 36 | 33 | 36 | -0.09 | Y | 30 | Y | -0.2 | [7 empty] | N | N | N | N | 170 | 0.54 | 56 | 101820 | 94357 | 2093 | 15500 | 02 | 1 |  | 2021-11-06 22:27 | 1580 | 107 |  | 26 | 28 | [15 empty] | 106.28 | 100 | 0 | 0 | 0 |  | 410 | 300 | Y | Y | 0 | 0 | 0 |  | 410 | 300 | Y | Y | N | [6 empty] | BM510510 | C
A67949 | 2021-11-06 | 1 | B |  | 20 | A | AE1055LS | 탄소강 | G-AE1055LS | BM#1 | 1599 | 42 | 1591 | 1546 | 36 | 5400 |  | 3 | 0.15 | 25 |  | -1.38 | 1549 | 1591 | 0 | 304.59 |  | 37 | 46 | 42 | Y |  | 2021-11-06 22:57 | 65 | 1097 | 30 | 29 | 32 | 32 | 33 | 34 | 34 | 34 | 34 | 33 | 33 | 32 | 33 | 33 | 33 | 34 | 32 | 34 | -0.03 | Y | 30 | Y | 0.2 | [8 empty] | N | N | Y | 170 | 0.52 | 61 | 101520 | 101927 | 7162 | 15270 | 10 | 2 |  | 2021-11-06 23:04 | 1549 | 122 |  | 32 |  | *STR#2 W/R#9 FAULT 발생 - W/R#9 OPEN 작업 S/R미적용 | [14 empty] | 93.18 | 100 | 0 | 0 | 0 |  | 500 |  | Y | N | 0 | 0 | 0 |  | 501 |  | Y | N | N |  |  | Y | Y |  |  | BT180180 | H
B67385 | 2021-11-06 | 2 | B | TUNDISH교체전 | 8 | A | ATA105M2 | 탄소강 | A | BM#2 | 1593 | 39 | 1643 | 1580 | 30 | 5200 |  | 1 | 0.41 | 16 |  | 0 | 1575 | 1635 | 0 | 20.63 | 0 | 18 | 78 | 63 | Y |  | 2021-11-06 23:27 | 62 | 1100 | 31 | 30 | 34 | 35 | 35 | 33 | 33 | 32 | 31 | 30 | 29 | 28 | 27 | 25 | 31 | 35 | 25 | 0 | -0.2 | Y | 50 | Y | -0.4 | [7 empty] | N | N | N | N | 170 | 0.47 | 64 | 92234 | 95439 | 961 | 2000 | 02 | 1 |  | 2021-11-06 23:38 | 1575 | 100 |  | 16 |  | * 전공정 요청으로 감속주입 | 736CCC5A50E1470385DEF670F0128A72 | 2E7E61F437EE4E04987C38C24F2EA0FE | 0B953D1E30F84FD4956150BA99F920F0 | [11 empty] | 96.48 | 100 | 0 | 2550 | 0 |  | 410 | 300 | Y | Y | 0 | 2600 | 0 |  | 410 | 300 | Y | Y | N | [6 empty] | RB160.00 | C
A67950 | 2021-11-06 | 1 | B |  | 21 | A | AE1055LS | 탄소강 | G-AE1055LS | BM#1 | 1591 | 40 | 1600 | 1557 | 31 | 5000 |  | 3 | 0.18 | 25 |  | -1.37 | 1552 | 1599 | 0 | 263.02 |  | 33 | 22 | 42 | Y |  | 2021-11-06 23:49 | 68 | 1097 | 30 | 30 | 32 | 33 | 34 | 34 | 33 | 33 | 33 | 33 | 33 | 33 | 36 | 36 | 33 | 36 | 36 | 33 | 0 |  |  | Y | 0.6 | [8 empty] | N | N | Y | 170 | 0.52 | 59 | 101520 | 98810 | 7946 | 15200 | 10 | 2 |  | 2021-11-06 23:57 | 1552 | 124 |  | 43 |  | *STR#2 W/R#9 FAULT 발생 - W/R#9 OPEN 작업 S/R미적용 | [6 empty] | D69C06758DBE442EB06083F4F23DF0BF | 0AC25D785A2C4425BEC25D96193DD0D7 | C4C4C4E0032C49D9A4449B15E4C7AC3F |  | EFA7A0D2DCAC4674B3F5F50BF642D864 | 06925BA6C7F04FCCAE818E5744C6F1CA | 965DFF4A7319451B89A9B171A3EA9FD2 |  | 96.69 | 100 | 0 | 0 | 0 |  | 500 |  | Y | N | 0 | 0 | 0 |  | 500 |  | Y | N | N |  |  | Y |  |  |  | BT180180 | H
B67386 | 2021-11-06 | 2 | B | TUNDISH교체 | 1 | A | SCM440HF | 소입성보증강 | D | BM#2 | 1620 | 43 | 1659 | 1554 | 37 | 7300 |  | 1 | 0.39 | 21 |  | -2.45 | 1575 | 1647 | 16.2 | 0 | 0 | 19 | 83 | 60 | Y |  | 2021-11-07 00:36 | 82 | 1099 | 5 | 33 | 26 | 35 | 38 | 41 | 42 | 43 | 44 | 43 | 42 | 42 |  | 42 | 38 | 44 | 42 | 42 | 0 |  | 15 | Y | 0 |  | 2.12 | 2.12 | 1.4 |  |  |  | N | N | N | N | 220 | 0.47 | 61 | 96185 | 95393 | 1307 | 16300 | 05 | 2 |  | 2021-11-07 00:40 | 1575 | 128 |  | 36 |  | * BUTT 타입롱노즐사용(슬리브타입.) * T/D FLUX 용탕부: 120 KG / 유탕부: 10KG 투입. * 수소 기준값 초과 이상공정 등록 | [14 empty] | 100.24 | 100 | 1000 | 0 | 0 |  | 651 | 400 | Y | N | 1000 | 0 | 0 |  | 650 | 400 | Y | N | N | [6 empty] | RB090.00 | C
A67951 | 2021-11-06 | 1 | B |  | 22 | A | AE1055LS | 탄소강 | G-AE1055LS | BM#1 | 1588 | 40 | 1597 | 1536 | 29 | 5900 |  | 3 | 0.15 | 25 |  | -1.41 | 1555 | 1597 | 0 | 266.78 |  | 35 | 28 | 40 | Y |  | 2021-11-07 00:48 | 71 | 1098 | 25 | 31 | 32 | 33 | 33 | 33 | 33 | 32 | 31 | 31 | 31 | 30 | 31 | 31 | 31 | 33 | 30 | 33 | -0.04 | Y | 40 | Y | 0.2 | [8 empty] | N | N | Y | 210 | 0.52 | 58 | 84600 | 97943 | 8257 | 15400 | 10 | 2 |  | 2021-11-07 00:57 | 1555 | 127 |  | 44 |  | *STR#2 W/R#9 FAULT 발생 - W/R#9 OPEN 작업 S/R미적용 | [14 empty] | 80.61 | 100 | 0 | 0 | 0 |  | 500 |  | Y | N | 0 | 0 | 0 |  | 501 |  | Y | N | N |  |  | Y |  |  |  | BT180180 | H
B67387 | 2021-11-06 | 2 | B |  | 2 | A | SCM440HF | 소입성보증강 | D | BM#2 | 1647 | 43 | 1631 | 1552 | 35 | 6500 |  | 1 | 0.36 | 19 |  | -2.4 | 1562 | 1622 | 15.17 | 0 | 0 | 21 | 83 | 57 | Y |  | 2021-11-07 01:33 | 69 | 1100 | 40 | 37 | 34 | 33 | 32 | 31 | 30 | 29 | 29 | 28 | 27 | 27 | 26 | 26 | 30 | 34 | 26 | 0 | -0.16 |  | 50 | Y | -0.2 |  |  |  | 0.98 |  |  |  | N | N | N | N | 220 | 0.5 | 63 | 91929 | 99715 | -1115 | 15500 | 05 | 2 |  | 2021-11-07 01:38 | 1562 | 133 |  | 40 | [16 empty] | 92.86 | 100 | 0 | 0 | 0 |  | 650 | 400 | Y | N | 0 | 0 | 0 |  | 650 | 400 | Y | N | N | [6 empty] | RB180.00 | C
A67952 | 2021-11-06 | 1 | B |  | 23 | A | AE1055LS | 탄소강 | G-AE1055LS | BM#1 | 1605 | 40 | 1595 | 1551 | 28 | 4800 |  | 3 | 0.15 | 25 |  | -1.24 | 1552 | 1589 | 0 | 281.88 |  | 30 | 30 | 35 | Y |  | 2021-11-07 01:59 | 68 | 1099 | 30 | 31 | 33 | 35 | 35 | 36 | 35 | 35 | 34 | 34 | 34 | 35 | 34 | 34 | 34 | 36 | 34 | 35 | -0.02 | Y | 35 | Y | -0.2 | [8 empty] | N | N | Y | 210 | 0.52 | 61 | 101520 | 99955 | 7927 | 15320 | 10 | 2 |  | 2021-11-07 02:08 | 1552 | 118 |  | 32 | 8 | *STR#2 W/R#9 FAULT 발생 - W/R#9 OPEN 작업 S/R미적용 | [14 empty] | 10152000 | 100 | 0 | 0 | 0 |  | 500 |  | Y | N | 0 | 0 | 0 |  | 501 |  | Y | N | N |  |  | Y |  |  |  | BT180180 | H
B67388 | 2021-11-06 | 2 | B |  | 3 | A | SCM440HF | 소입성보증강 | D | BM#2 | 1613 | 43 | 1620 | 1525 | 37 | 7100 |  | 1 | 0.34 | 19 |  | -2.09 | 1557 | 1611 | 11.22 | 0 | 0 | 31 | 83 | 63 | Y |  | 2021-11-07 02:39 | 64 | 1097 | 23 | 23 | 26 | 27 | 27 | 27 | 27 | 26 | 25 | 25 | 24 | 23 | 22 | 22 | 25 | 27 | 22 | 27 | -0.11 | Y | 45 | Y | -0.2 |  |  |  | 0.78 |  |  |  | Y | Y | Y | Y | 210 | 0.48 | 63 | 96180 | 93043 | 707 | 15000 | 05 | 2 |  | 2021-11-07 02:42 | 1557 | 128 |  | 37 | [16 empty] | 103.36 | 100 | 0 | 0 | 0 |  | 650 | 400 | Y | N | 0 | 0 | 0 |  | 651 | 400 | Y | N | N | [6 empty] | RB220.00 | C
A67953 | 2021-11-06 | 1 | B |  | 24 | A | AE1055LS | 탄소강 | G-AE1055LS | BM#1 | 1615 | 42 | 1587 | 1552 | 26 | 5300 |  | 3 | 0.14 | 25 |  | -1.36 | 1546 | 1587 | 0 | 253.89 |  | 37 | 47 | 42 | Y |  | 2021-11-07 02:57 | 62 | 1099 | 33 | 31 | 33 | 34 | 35 | 36 | 35 | 35 | 35 | 35 | 35 | 34 |  | 34 | 34 | 36 | 34 | 35 | -0.02 | Y | 30 | Y | -0.2 | [8 empty] | N | N | Y | 200 | 0.52 | 58 | 101520 | 98060 | 7790 | 15200 | 10 | 2 |  | 2021-11-07 03:05 | 1546 | 119 |  | 37 |  | *STR#2 W/R#9 FAULT 발생 - W/R#9 OPEN 작업 S/R미적용 | [14 empty] | 96.64 | 100 | 0 | 0 | 0 |  | 500 |  | Y | N | 0 | 0 | 0 |  | 501 |  | Y | N | N |  |  | Y |  |  |  | BT180180 | H
B67389 | 2021-11-06 | 2 | B |  | 4 | B | SCM440HF | 소입성보증강 | D | BM#2 | 1614 | 39 | 1635 | 1537 | 36 | 7100 |  | 1 | 0.38 | 19 |  | -2.46 | 1559 | 1622 | 15.65 | 0 | 0 | 18 | 79 | 61 | Y |  | 2021-11-07 04:01 | 66 | 1098 | 18 | 18 | 30 | 35 | 38 | 39 | 39 | 38 | 36 | 36 | 35 | 34 | 33 | 32 | 34 | 39 | 32 | 0 | -0.17 | Y | 40 | Y | -0.2 |  |  |  | 0.66 |  |  |  | Y | Y | Y | Y | 200 | 0.47 | 66 | 92562 | 98258 | 1342 | 15100 | 05 | 2 |  | 2021-11-07 04:08 | 1559 | 105 |  | 19 | 15 | [15 empty] | 92.75 | 100 | 0 | 0 | 0 |  | 650 | 400 | Y | N | 0 | 0 | 0 |  | 650 | 400 | Y | N | N | [6 empty] | RB120.00 | C
A67954 | 2021-11-06 | 1 | B |  | 25 | A | AE1055LS | 탄소강 | G-AE1055LS | BM#1 | 1623 | 40 | 1592 | 1561 | 22 | 3800 |  | 3 | 0.13 | 25 |  | -1.44 | 1548 | 1592 | 0 | 250.49 |  | 33 | 23 | 44 | Y |  | 2021-11-07 03:59 | 64 | 1100 | 34 | 32 | 30 | 31 | 31 | 32 | 32 | 31 | 30 | 29 | 29 | 29 | 30 | 30 | 31 | 32 | 29 | 32 | -0.04 | Y | 30 | Y | 0.2 | [8 empty] | N | N | Y | 190 | 0.52 | 57 | 101520 | 93420 | 7680 | 15080 | 10 | 2 |  | 2021-11-07 04:05 | 1548 | 108 |  | 35 | 16 | *STR#2 W/R#9 FAULT 발생 - W/R#9 OPEN 작업 S/R미적용 | [14 empty] | 101.07 | 100 | 0 | 0 | 0 |  | 500 |  | Y | N | 0 | 0 | 0 |  | 501 |  | Y | N | N |  |  | Y |  |  |  | BT180180 | H
A67955 | 2021-11-06 | 1 | D |  | 26 | A | AE1055LS | 탄소강 | G-AE1055LS | BM#1 | 1610 | 40 | 1582 | 1548 | 24 | 4000 |  | 3 | 0.14 | 25 |  | -1.34 | 1542 | 1582 | 0 | 304.43 |  | 35 | 29 | 55 | Y |  | 2021-11-07 05:10 | 58 | 1098 | 29 | 29 | 30 | 30 | 30 | 29 | 28 | 27 | 27 | 27 | 27 | 26 |  | 26 | 28 | 30 | 26 | 30 | -0.09 |  | 45 | Y | -0.2 | [8 empty] | N | N | Y | 180 | 0.52 | 57 | 84600 | 96373 | 7577 | 15310 | 10 | 2 |  | 2021-11-07 05:27 | 1542 | 104 |  | 21 |  | *STR#2 W/R#9 FAULT 발생 - W/R#9 OPEN 작업 S/R미적용 | [14 empty] | 81.86 | 100 | 0 | 0 | 0 |  | 500 |  | Y | N | 0 | 0 | 0 |  | 501 |  | Y | N | N |  |  | Y |  |  |  | BT180180 | H
B67390 | 2021-11-06 | 2 | D |  | 5 | A | SCM440 | 합금강 | D | BM#2 | 0 | 36 | 1626 | 1565 | 28 | 5400 |  | 1 | 0.41 | 16 |  | -2.38 | 1559 | 1613 | 0.66 | 22.13 | 0 | 19 | 84 | 60 | Y |  | 2021-11-07 04:55 | 63 | 1097 | 25 | 28 | 31 | 33 | 34 | 34 | 33 | 32 | 32 | 30 | 29 | 29 | 28 | 27 | 31 | 34 | 27 | 0 | -0.16 | Y | 45 | Y | -0.2 |  |  |  | 0.87 |  |  |  | N | N | N | N | 190 | 0.47 | 67 | 151340 | 97814 | 936 | 14700 | 05 | 2 |  | 2021-11-07 04:59 | 1559 | 108 |  | 32 |  | * 연연주 혼탕부 ID : 308, 309, 310, 408, 409, 410 | [14 empty] | 154.43 | 100 | 0 | 0 | 0 |  | 651 | 400 | Y | N | 0 | 0 | 0 |  | 650 | 400 | Y | N | N | [6 empty] | SB100100 | C
A67956 | 2021-11-06 | 1 | D |  | 27 | A | AE1055LS | 탄소강 | G-AE1055LS | BM#1 | 1589 | 40 | 1588 | 1537 | 22 | 4200 |  | 3 | 0.17 | 25 |  | -1.01 | 1549 | 1585 | 0 | 256.04 |  | 30 | 31 | 52 | Y |  | 2021-11-07 06:06 | 65 | 1097 | 24 | 27 | 30 | 32 | 33 | 33 | 32 | 31 | 30 | 30 | 30 | 32 |  | 32 | 30 | 33 | 30 | 32 | 0 | Y | 30 | Y | 0.4 | [8 empty] | N | N | Y | 170 | 0.52 | 58 | 101520 | 97020 | 7680 | 15420 | 10 | 2 |  | 2021-11-07 06:14 | 1549 | 106 |  | 25 | [16 empty] | 97.62 | 100 | 0 | 0 | 0 |  | 500 |  | Y | N | 0 | 0 | 0 |  | 501 |  | Y | N | N |  |  | Y |  |  |  | BT180180 | H
B67391 | 2021-11-06 | 2 | D |  | 6 | A | SCM440HK | 소입성보증강 | D | BM#2 | 1603 | 40 | 1638 | 1535 | 33 | 6300 |  | 1 | 0.43 | 16 |  | -1.99 | 1557 | 1616 | 16.3 | 0 | 0 | 21 | 84 | 54 | Y |  | 2021-11-07 06:05 | 63 | 1100 | 26 | 25 | 30 | 32 | 32 | 33 | 32 | 32 | 31 | 30 | 29 | 28 | 26 | 26 | 30 | 33 | 26 | 32 | -0.2 | Y | 35 | Y | -0.4 | [7 empty] | N | N | N | N | 180 | 0.5 | 60 | 40061 | 96246 | 104 | 14700 | 05 | 2 |  | 2021-11-07 06:08 | 1557 | 118 |  | 29 |  | * 연연주 혼탕부 ID : 301, 401 | [14 empty] | 42.24 | 100 | 0 | 0 | 0 |  | 650 | 400 | Y | N | 0 | 0 | 0 |  | 651 | 400 | Y | N | N | [6 empty] | SB120120 | C
A67957 | 2021-11-06 | 1 | D |  | 28 | A | AE1055LS | 탄소강 | G-AE1055LS | BM#1 | 1596 | 40 | 1584 | 1534 | 28 | 5500 |  | 3 | 0.14 | 25 |  | -1.09 | 1551 | 1584 | 0 | 252.93 |  | 37 | 48 | 58 | Y |  | 2021-11-07 07:11 | 67 | 1097 | 31 | 31 | 37 | 39 | 40 | 40 | 40 | 40 | 40 | 40 | 39 | 38 | 38 | 38 | 38 | 40 | 38 | 40 | -0.05 | Y | 40 | Y | 0 | [8 empty] | N | N | Y | 170 | 0.52 | 60 | 101520 | 101374 | 7595 | 15970 | 10 | 2 |  | 2021-11-07 07:22 | 1551 | 105 |  | 19 | [16 empty] | 93.7 | 100 | 0 | 0 | 0 |  | 500 |  | Y | N | 0 | 0 | 0 |  | 501 |  | Y | N | N |  |  | Y |  |  |  | BT180180 | H
B67392 | 2021-11-06 | 2 | D | 잔강최소화전 | 7 | A | SCM440HK | 소입성보증강 | D | BM#2 | 1619 | 50 | 1621 | 1519 | 44 | 8700 |  | 1 | 0.43 | 16 |  | -2.59 | 1553 | 1624 | 27.04 | 0 | 0 | 31 | 84 | 56 | Y |  | 2021-11-07 07:13 | 59 | 1098 | 24 | 29 | 32 | 34 | 34 | 34 | 34 | 33 | 33 | 32 | 31 | 31 |  | 31 | 32 | 34 | 31 | 34 | -0.07 | Y | 40 | Y | 0 | [7 empty] | N | N | N | N | 170 | 0.5 | 60 | 102201 | 94540 | 810 | 2500 | 05 | 2 |  | 2021-11-07 07:15 | 1553 | 122 |  | 22 |  | * T/D실측잔강 : 2.3T | [14 empty] | 107.81 | 100 | 0 | 3300 | 0 |  | 650 | 400 | Y | N | 0 | 3350 | 0 |  | 651 | 400 | Y | N | N | [6 empty] | SB120120 | C
A67958 | 2021-11-07 | 1 | D |  | 29 | A | AE1055LS | 탄소강 | G-AE1055LS | BM#1 | 1617 | 41 | 1590 | 1552 | 28 | 4700 |  | 3 | 0.14 | 25 |  | -1.45 | 1546 | 1590 | 0 | 252.53 |  | 33 | 24 | 68 | Y |  | 2021-11-07 08:11 | 62 | 1097 | 36 | 35 | 36 | 36 | 35 | 34 | 33 | 32 | 32 | 31 | 31 | 30 | 29 | 29 | 33 | 36 | 29 | 36 | -0.14 |  | 50 | Y | -0.2 | [8 empty] | N | N | Y | 210 | 0.52 | 62 | 101520 | 103029 | 7894 | 15190 | 10 | 2 |  | 2021-11-07 08:20 | 1546 | 108 |  | 22 | [16 empty] | 10152000 | 100 | 0 | 0 | 0 |  | 500 |  | Y | N | 0 | 0 | 0 |  | 501 |  | Y | N | N |  |  | Y |  |  |  | BT180180 | H
B67393 | 2021-11-07 | 2 | D | 잔강최소화 | 8 | B | AE4145MA | 합금강 | AE4145M계 | BM#2 | 1568 | 46 | 1640 | 1550 | 19 | 8100 |  | 1 | 0.46 | 21 |  | -2.72 | 1561 | 1635 | 24.82 | 0 | 0 | 18 | 80 | 59 | Y |  | 2021-11-07 08:20 | 74 | 1090 | -157 | 13 | 38 | 39 | 41 | 42 | 42 | 42 | 41 | 40 | 40 | 39 | 38 | 37 | 34 | 42 | 37 | 42 | -0.12 | Y | 40 | Y | -0.2 |  |  |  | 0.52 |  |  |  | N | N | N | N | 170 | 0.43 | 68 | 95909 | 103564 | 336 | 15000 | 05 | 2 |  | 2021-11-07 08:23 | 1561 | 130 |  | 31 |  | * 롱노즐 재사용 | 661038D114D44199896DC13181D2E90C | [13 empty] | 93.16 | 100 | 2500 | 0 | 0 |  | 650 | 400 | Y | Y | 2500 | 0 | 0 |  | 651 | 400 | Y | Y | Y | [5 empty] | Y | RB171.45 | C
A67959 | 2021-11-07 | 1 | D |  | 30 | A | AE1055LS | 탄소강 | G-AE1055LS | BM#1 | 1620 | 40 | 1593 | 1577 | 23 | 3900 |  | 3 | 0.17 | 25 |  | -1.41 | 1548 | 1593 | 0 | 220.57 |  | 35 | 30 | 73 | Y |  | 2021-11-07 09:10 | 64 | 1087 | 27 | 30 | 33 | 34 | 35 | 34 | 33 | 32 | 32 | 32 | 32 | 33 |  | 33 | 32 | 35 | 32 | 33 | 0 | Y | 30 | Y | 0.2 | [8 empty] | N | N | Y | 210 | 0.52 | 56 | 101520 | 94878 | 7672 | 16000 | 10 | 2 |  | 2021-11-07 09:20 | 1548 | 105 |  | 25 | [7 empty] | 9E4CBEEB419D4CA99FFE46C670A83AF6 | 09019958BDCF4DC9B87D5418CB3C308E | 45234630E7C942AFBB3C745218FAFDCE |  | 02BA33F9EC9D4168B535C29E26D41D68 | 152BD788B27042DB9884D7C2AD103296 | 7504725781664E3781A78F1A6A70E2B7 |  |  | 99.68 | 100 | 0 | 0 | 0 |  | 500 |  | Y | N | 0 | 0 | 0 |  | 501 |  | Y | N | N |  |  | Y | Y |  |  | BT180180 | H
B67394 | 2021-11-07 | 2 | D |  | 9 | A | AE4145MA | 합금강 | AE4145M계 | BM#2 | 1588 | 42 | 1632 | 1560 | 37 | 7500 |  | 1 | 0.44 | 21 |  | -2.41 | 1545 | 1622 | 26.61 | 0 | 0 | 19 | 85 | 56 | Y |  | 2021-11-07 09:40 | 58 | 1091 | 34 | 33 | 34 | 33 | 33 | 32 | 30 | 29 | 28 | 27 | 26 | 25 | 25 | 21 | 29 | 34 | 21 | 33 | -0.22 |  | 60 | Y | -0.4 |  |  |  | 0.51 |  |  |  | Y | Y | Y | N | 220 | 0.45 | 71 | 98273 | 103080 | -1680 | 14500 | 05 | 2 |  | 2021-11-07 09:46 | 1545 | 131 |  | 20 | [16 empty] | 97.59 | 100 | 0 | 0 | 0 |  | 650 | 400 | Y | Y | 0 | 0 | 0 |  | 651 | 400 | Y | Y | Y | [6 empty] | RB254.00 | C
A67960 | 2021-11-07 | 1 | D |  | 31 | A | AE1055LS | 탄소강 | G-AE1055LS | BM#1 | 1620 | 41 | 1587 | 1587 | 18 | 3000 |  | 3 | 0.14 | 25 |  | -1.5 | 1542 | 1587 | 0 | 214.85 |  | 30 | 32 | 61 | Y |  | 2021-11-07 10:10 | 58 | 1098 | 33 | 31 | 30 | 29 | 28 | 28 | 28 | 27 | 26 | 25 | 25 | 25 | 25 | 25 | 28 | 30 | 25 | 28 | -0.1 |  | 50 | Y | 0 | [8 empty] | N | N | Y | 200 | 0.52 | 60 | 101520 | 97832 | 7455 | 15380 | 10 | 2 |  | 2021-11-07 10:20 | 1542 | 101 |  | 22 | [16 empty] | 10152000 | 100 | 0 | 0 | 0 |  | 500 |  | Y | N | 0 | 0 | 0 |  | 501 |  | Y | N | N |  |  | Y |  |  |  | BT180180 | H
B67395 | 2021-11-07 | 2 | D |  | 10 | A | AE4145MA | 합금강 | AE4145M계 | BM#2 | 1583 | 45 | 1603 | 1526 | 41 | 8100 |  | 1 | 0.4 | 21 |  | -2.48 | 1538 | 1606 | 28.94 | 0 | 0 | 21 | 85 | 62 | Y |  | 2021-11-07 10:54 | 51 | 1100 | 18 | 19 | 22 | 23 | 24 | 23 | 23 | 22 | 21 | 20 | 19 | 18 | 17 | 16 | 21 | 24 | 16 | 23 | -0.18 | Y | 45 | Y | -0.2 |  |  |  | 0.55 |  |  |  | Y | Y | Y | N | 210 | 0.47 | 66 | 100486 | 97511 | 2239 | 15500 | 05 | 2 |  | 2021-11-07 10:57 | 1538 | 115 |  | 19 | 11 | [15 empty] | 102.17 | 100 | 0 | 0 | 0 |  | 649 | 400 | Y | Y | 0 | 0 | 0 |  | 651 | 400 | Y | Y | Y | [6 empty] | RB220.00 | C
A67961 | 2021-11-07 | 1 | D |  | 32 | A | AE1055LS | 탄소강 | G-AE1055LS | BM#1 | 1620 | 40 | 1583 | 1592 | 30 | 3300 |  | 3 | 0.14 | 25 |  | -1.27 | 1545 | 1583 | 0 | 215.09 |  | 37 | 49 | 60 | Y |  | 2021-11-07 11:04 | 61 | 1090 | 25 | 24 | 29 | 30 | 30 | 31 | 30 | 30 | 29 | 29 | 27 | 28 | 26 | 26 | 28 | 31 | 26 | 30 | -0.12 | Y | 40 | Y | 0 | [8 empty] | N | N | Y | 190 | 0.52 | 64 | 101520 | 107025 | 7021 | 15140 | 10 | 2 |  | 2021-11-07 11:15 | 1545 | 107 |  | 28 | [16 empty] | 10152000 | 100 | 0 | 0 | 0 |  | 500 |  | Y | N | 0 | 0 | 0 |  | 501 |  | Y | N | N |  |  | Y |  |  |  | BT180180 | H
B67396 | 2021-11-07 | 2 | D |  | 11 | A | AE4145MA | 합금강 | AE4145M계 | BM#2 | 1609 | 42 | 1603 | 1537 | 40 | 7800 |  | 1 | 0.39 | 21 |  | -2.3 | 1539 | 1601 | 23.87 | 0 | 0 | 31 | 85 | 92 | Y |  | 2021-11-07 12:10 | 52 | 1098 | 14 | 13 | 23 | 27 | 29 | 30 | 29 | 28 | 27 | 26 | 25 | 24 | 23 | 21 | 25 | 30 | 21 | 0 | -0.2 | Y | 45 | Y | -0.2 |  |  |  | 0.68 |  |  |  | Y | Y | Y | N | 200 | 0.46 | 69 | 91185 | 100945 | 2105 | 15300 | 05 | 2 |  | 2021-11-07 12:13 | 1539 | 100 |  | 10 | [16 empty] | 89.7 | 100 | 0 | 0 | 0 |  | 650 | 400 | Y | Y | 0 | 0 | 0 |  | 650 | 400 | Y | Y | Y | [6 empty] | RB177.80 | C
A67962 | 2021-11-07 | 1 | D |  | 33 | A | AE1055LS | 탄소강 | G-AE1055LS | BM#1 | 1620 | 42 | 1591 | 1578 | 19 | 3200 |  | 3 | 0.14 | 25 |  | -1.25 | 1552 | 1591 | 0 | 207.35 |  | 33 | 25 | 60 | Y |  | 2021-11-07 12:08 | 68 | 1088 | 25 | 24 | 29 | 32 | 33 | 34 | 34 | 34 | 35 | 34 | 34 | 34 | 33 | 33 | 32 | 35 | 33 | 34 | -0.03 | Y | 20 | Y | -0.2 | [8 empty] | N | N | Y | 180 | 0.52 | 59 | 101520 | 96603 | 7147 | 15710 | 10 | 2 |  | 2021-11-07 12:23 | 1552 | 110 |  | 31 |  | *래들잔강 7.8TON 슬래그 이월됨 | [14 empty] | 10152000 | 100 | 0 | 0 | 0 |  | 500 |  | Y | N | 0 | 0 | 0 |  | 501 |  | Y | N | N |  |  | Y |  |  |  | BT180180 | H
A67963 | 2021-11-07 | 1 | A |  | 34 | A | AE1055LS | 탄소강 | G-AE1055LS | BM#1 | 1653 | 40 | 1586 | 1577 | 18 | 3100 |  | 3 | 0.14 | 25 |  | -1.34 | 1540 | 1580 | 0 | 238.66 |  | 35 | 31 | 66 | Y |  | 2021-11-07 13:12 | 56 | 1091 | 33 | 30 | 29 | 29 | 29 | 28 | 27 | 27 | 26 | 27 | 27 |  |  | 27 | 28 | 29 | 26 | 29 | -0.04 | Y | 30 | Y | 0 | [8 empty] | N | N | Y | 170 | 0.52 | 56 | 101520 | 94682 | 7663 | 15200 | 10 | 2 |  | 2021-11-07 13:27 | 1540 | 111 |  | 26 | [16 empty] | 10152000 | 100 | 0 | 0 | 0 |  | 500 |  | Y | N | 0 | 0 | 0 |  | 501 |  | Y | N | N |  |  | Y |  |  |  | BT180180 | H
B67397 | 2021-11-07 | 2 | A | TUNDISH교체전 | 12 | A | AE4145MA | 합금강 | AE4145M계 | BM#2 | 1588 | 46 | 1619 | 1528 | 43 | 8800 |  | 1 | 0.4 | 21 |  | -2.79 | 1544 | 1618 | 22.27 | 0 | 0 | 16 | 13 | 4080 | Y |  | 2021-11-07 13:19 | 57 | 1087 | 18 | 23 | 26 | 27 | 27 | 26 | 25 | 23 | 22 | 21 | 20 | 19 | 18 | 16 | 22 | 27 | 16 | 0 | -0.22 | Y | 50 | Y | -0.4 |  |  |  | 0.71 |  |  |  | N | N | N | N | 190 | 0.47 | 67 | 107693 | 98109 | -309 | 2300 | 05 | 2 |  | 2021-11-07 13:21 | 1544 | 106 |  | 11 |  |  | E1706538F3C94730B087125604FFD00A | 7A5660B2E0004B2F8C02E6E981F823FF | [12 empty] | 110.85 | 100 | 0 | 2500 | 0 |  | 650 | 400 | Y | Y | 0 | 2539 | 0 |  | 651 | 400 | Y | Y | Y | [6 empty] | RB150.00 | C
A67964 | 2021-11-07 | 1 | A |  | 35 | A | AE1055LS | 탄소강 | G-AE1055LS | BM#1 | 1626 | 40 | 1588 | 1542 | 22 | 4300 |  | 3 | 0.15 | 28 |  | -1.38 | 1547 | 1588 | 0 | 183.75 |  | 30 | 33 | 53 | Y |  | 2021-11-07 14:06 | 63 | 1099 | 26 | 26 | 28 | 28 | 28 | 28 | 27 | 27 | 27 | 26 | 26 | 25 |  | 25 | 27 | 28 | 25 | 28 | -0.06 |  | 50 | Y | -0.2 | [8 empty] | N | N | Y | 170 | 0.52 | 60 | 84600 | 98026 | 7887 | 15020 | 10 | 2 |  | 2021-11-07 14:14 | 1547 | 104 |  | 30 | 8 | [15 empty] | 8460000 | 100 | 0 | 0 | 0 |  | 500 |  | Y | N | 0 | 0 | 0 |  | 501 |  | Y | N | N |  |  | Y |  |  |  | BT180180 | H
B67398 | 2021-11-07 | 2 | A | TUNDISH교체 | 1 | A | SCM822HT | 소입성보증강 | C | BM#2 | 1614 | 46 | 1670 | 1571 | 44 | 8400 |  | 1 | 0.34 | 21 |  | -2.62 | 1597 | 1672 | 0 | 23.76 | 0 | 19 | 86 | 78 | Y |  | 2021-11-07 14:28 | 89 | 1084 | -259 | -249 | 38 | 30 | 35 | 39 | 42 | 44 | 45 | 46 | 46 | 45 | 44 | 44 | 42 | 46 | 44 | 0 | -0.13 |  | 15 | Y | -0.2 | 0.8 | 2.14 | 2.14 |  |  |  |  | N | N | N | N | 220 | 0.53 | 59 | 146942 | 100894 | -94 | 15000 | 13 | 1 |  | 2021-11-07 14:31 | 1597 | 138 |  | 35 |  | * BUTT 타입롱노즐사용(슬리브타입.) * T/D FLUX 용탕부: 120 KG / 유탕부: 10KG 투입. *유탕구1152 *연연주 혼탕부 309 310 311 409 410 411 | [14 empty] | 145.42 | 100 | 700 | 0 | 0 |  | 409 | 300 | Y | Y | 700 | 0 | 0 |  | 411 | 300 | Y | Y | N | [6 empty] | RB180.00 | C
A67965 | 2021-11-07 | 1 | A |  | 36 | A | AE1055LS | 탄소강 | G-AE1055LS | BM#1 | 1632 | 43 | 1599 | 1579 | 24 | 4700 |  | 3 | 0.15 | 25 |  | -1.43 | 1556 | 1599 | 0 | 256.12 |  | 37 | 50 | 53 | Y |  | 2021-11-07 15:12 | 72 | 1090 | 23 | 27 | 36 | 39 | 41 | 42 | 41 | 39 | 40 | 41 | 40 | 40 |  | 40 | 38 | 42 | 39 | 41 | -0.03 | Y | 10 | Y | 0 | [8 empty] | N | N | Y | 210 | 0.52 | 53 | 101520 | 91168 | 7982 | 15500 | 10 | 2 |  | 2021-11-07 15:20 | 1556 | 109 |  | 25 | [16 empty] | 98.56 | 100 | 0 | 0 | 0 |  | 500 |  | Y | N | 0 | 0 | 0 |  | 501 |  | Y | N | N |  |  | Y |  |  |  | BT180180 | H
B67399 | 2021-11-07 | 2 | A |  | 2 | A | 25MOCRS4HM3 | 소입성보증강 | C | BM#2 | 1631 | 40 | 1658 | 1582 | 35 | 6800 |  | 1 | 0.47 | 19 |  | -2.6 | 1570 | 1647 | 13.07 | 5.34 | 0 | 21 | 86 | 76 | Y |  | 2021-11-07 15:26 | 62 | 1098 | 41 | 37 | 32 | 30 | 28 | 27 | 25 | 25 | 24 | 23 | 22 | 20 | 18 | 18 | 27 | 32 | 18 | 0 | -0.28 |  | 50 | Y | -0.4 | [7 empty] | N | N | N | N | 220 | 0.55 | 57 | 36515 | 100930 | 2070 | 15200 | 13 | 1 |  | 2021-11-07 15:24 | 1570 | 135 |  | 37 |  | *연연주 혼탕부 301 401 | [14 empty] | 36.08 | 100 | 0 | 0 | 0 |  | 409 | 300 | Y | Y | 0 | 0 | 0 |  | 411 | 300 | Y | Y | N | Y | [5 empty] | SB131131 | C
A67966 | 2021-11-07 | 1 | A |  | 37 | A | AE1055LS | 탄소강 | G-AE1055LS | BM#1 | 1659 | 43 | 1599 | 1596 | 22 | 3900 |  | 3 | 0.15 | 26 |  | -1.5 | 1556 | 1599 | 0 | 281.05 |  | 33 | 26 | 62 | Y |  | 2021-11-07 16:18 | 72 | 1097 | 39 | 39 | 45 | 35 | 43 | 35 | 45 | 45 | 44 | 44 | 44 | 44 |  | 44 | 42 | 45 | 35 | 45 | -0.02 | Y | 15 | Y | 0 | [8 empty] | N | N | Y | 200 | 0.52 | 56 | 84600 | 91975 | 8775 | 15500 | 10 | 2 |  | 2021-11-07 16:25 | 1556 | 103 |  | 14 | [16 empty] | 85.5 | 100 | 0 | 0 | 0 |  | 500 |  | Y | N | 0 | 0 | 0 |  | 501 |  | Y | N | N |  |  | Y |  |  |  | BT180180 | H
B67400 | 2021-11-07 | 2 | A |  | 3 | A | 25MOCRS4HM3 | 소입성보증강 | C | BM#2 | 1589 | 53 | 1646 | 1539 | 46 | 8600 |  | 1 | 0.3 | 19 |  | -2.14 | 1569 | 1630 | 11.93 | 5.01 | 0 | 31 | 86 | 56 | Y |  | 2021-11-07 16:36 | 61 | 1099 | 17 | 22 | 26 | 29 | 30 | 29 | 28 | 28 | 27 | 25 |  |  |  | 25 | 26 | 30 | 25 | 0 | -0.2 | Y | 25 | Y | -0.4 | [7 empty] | N | N | N | N | 210 | 0.55 | 56 | 90081 | 97048 | 902 | 15200 | 13 | 1 |  | 2021-11-07 16:36 | 1569 | 137 |  | 25 |  | *STR#1 절단 안되 감속주입 *전공정 요청 L/D잔강이월 미실시 이상공정등록 및 생관통보 | [14 empty] | 93.11 | 100 | 0 | 0 | 0 |  | 410 | 300 | Y | Y | 0 | 0 | 0 |  | 410 | 300 | Y | Y | N | N | [5 empty] | RB130.00 | C
A67967 | 2021-11-07 | 1 | A |  | 38 | A | AE1055LS | 탄소강 | G-AE1055LS | BM#1 | 1670 | 40 | 1580 | 1570 | 25 | 4400 |  | 3 | 0.14 | 25 |  | -0.16 | 1575 | 1580 | 0 | 20.09 |  | 35 | 32 | 55 | Y |  | 2021-11-07 17:15 | 91 | 1099 | 42 | 41 | 42 | 42 | 43 | 42 | 41 | 40 | 39 | 38 | 38 | 37 | 37 | 37 | 40 | 43 | 37 | 42 | -0.15 | Y | 40 | Y | 0 | [8 empty] | N | N | Y | 190 | 0.52 | 58 | 101520 | 98005 | 7000 | 15600 | 10 | 2 |  | 2021-11-07 17:24 | 1575 | 90 |  | 15 |  | *STR#2 W/R#9 FAULT 발생 - W/R#9 OPEN 작업 S/R미적용 | [14 empty] | 96.69 | 100 | 0 | 0 | 0 |  | 500 |  | Y | N | 0 | 0 | 0 |  | 501 |  | Y | N | N |  |  | Y |  |  |  | BT180180 | H
B67401 | 2021-11-07 | 2 | A |  | 4 | B | 25MOCRS4HM3 | 소입성보증강 | C | BM#2 | 1592 | 49 | 1632 | 1537 | 45 | 8800 |  | 1 | 0.35 | 20 |  | -2.39 | 1563 | 1622 | 7.36 | 2.83 | 0 | 16 | 14 | 63 | Y |  | 2021-11-07 17:49 | 55 | 1100 | 20 | 21 | 24 | 25 | 25 | 24 | 21 | 21 | 20 | 18 | 17 | 16 | 16 | 15 | 21 | 25 | 15 | 21 | -0.2 | Y | 50 | Y | -0.2 | [7 empty] | N | N | N | N | 200 | 0.51 | 63 | 102315 | 102116 | -1066 | 15800 | 13 | 1 |  | 2021-11-07 17:47 | 1563 | 115 |  | 9 |  | * 전공정 요청으로 L/D 잔강 이월 미실시 생관통보 및 이상공정 등록. *전공정 지연 감속주입 | [14 empty] | 102.32 | 100 | 0 | 0 | 0 |  | 410 | 300 | Y | Y | 0 | 0 | 0 |  | 410 | 300 | Y | Y | N | [6 empty] | RB140.00 | C
A67968 | 2021-11-07 | 1 | A |  | 39 | A | AE1055LS | 탄소강 | G-AE1055LS | BM#1 | 1653 | 43 | 1573 | 1568 | 23 | 4100 |  | 3 | 0.13 | 25 |  | -1.18 | 1540 | 1573 | 0 | 197.63 |  | 30 | 34 | 58 | Y |  | 2021-11-07 18:16 | 56 | 1097 | 36 | 36 | 33 | 33 | 33 | 32 | 31 | 30 | 27 | 27 | 26 | 26 | 26 | 25 | 30 | 33 | 25 | 33 | -0.13 |  | 60 | Y | 0 | [8 empty] | N | N | Y | 180 | 0.47 | 68 | 101520 | 100215 | 8085 | 15700 | 10 | 2 |  | 2021-11-07 18:22 | 1540 | 93 |  | 14 |  | *STR#2 W/R#9 FAULT 발생 - W/R#9 OPEN 작업 S/R미적용 *전공정 요청으로 감속주입-정속주입 강종 감속으로 이상재 등록ID: 102~106.202~206 | [14 empty] | 94.7 | 100 | 0 | 0 | 0 |  | 500 |  | Y | N | 0 | 0 | 0 |  | 501 |  | Y | N | N |  |  | Y |  |  |  | BT180180 | H
B67402 | 2021-11-07 | 2 | A |  | 5 | B | 25MOCRS4HM3 | 소입성보증강 | C | BM#2 | 1629 | 47 | 1651 | 1546 | 40 | 8100 |  | 1 | 0.32 | 19 |  | -2.47 | 1568 | 1632 | 8.16 | 3.84 | 0 | 6 | 1 | 19232 | Y |  | 2021-11-07 18:52 | 60 | 1110 | 12 | 17 | 23 | 25 | 26 | 26 | 25 | 23 | 22 | 21 | 20 | 18 | 17 | 17 | 22 | 26 | 17 | 0 | -0.22 | Y | 40 | Y | -0.2 |  |  |  | 0.98 |  |  |  | N | N | N | N | 190 | 0.54 | 60 | 106943 | 103914 | -664 | 14900 | 13 | 1 |  | 2021-11-07 18:50 | 1568 | 118 |  | 11 |  | * 전공정 요청으로 L/D 잔강 이월 미실시 생관통보 및 이상공정 등록. *대보수L/D | [14 empty] | 103.93 | 100 | 0 | 0 | 0 |  | 410 | 300 | Y | Y | 0 | 0 | 0 |  | 411 | 300 | Y | Y | N | [6 empty] | RB150.00 | C
A67969 | 2021-11-07 | 1 | A |  | 40 | A | AE1055LS | 탄소강 | G-AE1055LS | BM#1 | 1668 | 40 | 1596 | 1602 | 25 | 4300 |  | 3 | 0.14 | 25 |  | -1.75 | 1545 | 1596 | 0 | 204.49 |  | 1 | 1 | 19853 | Y |  | 2021-11-07 19:09 | 61 | 1121 | 23 | 22 | 20 | 20 | 21 | 20 | 29 | 36 | 28 | 40 | 31 | 34 | 37 | 21 | 29 | 41 | 21 | 20 | -2 | Y | 10 | Y | -2 | [8 empty] | N | N | Y | 170 | 0.45 | 72 | 101520 | 98000 | 7100 | 15500 | 10 | 2 |  | 2021-11-07 19:16 | 1545 | 107 |  | 29 |  | *STR#2 W/R#9 FAULT 발생 - W/R#9 OPEN 작업 S/R미적용 *전공정 요청으로 감속주입-정속주입 강종 감속으로 이상재 등록ID: 101~105.201~205 *전공정 작업지연 감속주입 20%이상ID 106.206 | [14 empty] | 98.37 | 100 | 0 | 0 | 0 |  | 500 |  | Y | N | 0 | 0 | 0 |  | 501 |  | Y | N | N |  | N | Y |  |  |  | BT180180 | H
B67403 | 2021-11-07 | 2 | A | 잔강최소화전 | 6 | A | 25MOCRS4HM3 | 소입성보증강 | C | BM#2 | 1601 | 49 | 1649 | 1544 | 44 | 8400 |  | 1 | 0.34 | 18 |  | -2.72 | 1578 | 1647 | 12.61 | 5.31 | 0 | 37 | 51 | 85 | Y |  | 2021-11-07 19:51 | 70 | 1096 | 14 | 16 | 32 | 39 | 41 | 42 | 42 | 40 | 40 | 39 | 37 | 36 | 35 | 35 | 36 | 42 | 35 | 0 | -0.2 | Y | 35 | Y | -0.2 | [7 empty] | N | N | N | N | 180 | 0.54 | 58 | 113464 | 99494 | -194 | 3000 | 13 | 1 |  | 2021-11-07 19:50 | 1578 | 114 |  | 13 |  | * 전공정 요청으로 L/D 잔강 이월 미실시 생관통보 및 이상공정 등록. | DB5543DA6B1F42609B9BFB4FF1F5043C | [13 empty] | 114.67 | 50 | 0 | 3100 | 0 |  | 410 | 300 | Y | Y | 0 | 3100 | 0 |  | 410 | 300 | Y | Y | N | [7 empty] | C
B67404 | 2021-11-07 | 2 | A | TUNDISH교체전 | 41 | A | AE1055LS | 탄소강 | G-AE1055LS | BM#1 | 1591 | 55 | 1605 | 1544 | 39 | 6500 |  | 3 | 0.14 | 25 |  | -1.66 | 1557 | 1605 | 0 | 211.51 |  | 33 | 27 | 84 | Y |  | 2021-11-07 20:45 | 73 | 1099 | 39 | 25 | 36 | 41 | 43 | 43 | 43 | 43 | 43 | 42 | 41 | 41 | 40 | 40 | 40 | 43 | 40 | 43 | -0.06 | Y | 40 | Y | -0.2 | [8 empty] | N | N | M | 210 | 0.45 | 65 | 84666 | 93426 | 8274 | 2000 | 10 | 2 |  | 2021-11-07 20:50 | 1557 | 101 |  | 6 |  | *STR#2 W/R#9 FAULT 발생 - W/R#9 OPEN 작업 S/R미적용 *전공정 요청으로 감속주입-정속주입 강종 감속으로 이상재 등록ID: |  | 30F3B913332A41ECBBDC6BD9ED7C2939 | F56662ABBCFC4B31849BD9B929C43B1D | [11 empty] | 84.33 | 90.91 | 0 | 3500 | 0 |  | 500 |  | Y | N | 0 | 3500 | 0 |  | 501 |  | Y | N | N |  |  | Y |  |  |  | BT180180 | H
A67970 | 2021-11-07 | 1 | C | 잔강최소화 | 7 | B | 27SICRMOV6M | 합금강 | C | BM#2 | 1629 | 55 | 1650 | 1570 | 43 | 8100 |  | 1 | 0.37 | 19 |  | -2.45 | 1580 | 1641 | 0.25 | 31.54 | 0 | 31 | 87 | 36 | Y |  | 2021-11-07 20:42 | 86 | 1101 | -175 | -145 | 45 | 47 | 49 | 50 | 50 | 50 | 48 | 46 | 47 | 47 | 46 | 44 | 39 | 50 | 44 | 50 | -0.13 | Y | 45 | Y | -0.4 |  |  |  | 1.21 |  |  |  | N | N | N | N | 170 | 0.43 | 70 | 94780 | 107360 | -1010 | 15700 | 13 | 1 |  | 2021-11-07 20:54 | 1580 | 143 |  | 36 |  | *롱노즐 재사용. | DF1C35AE144B4FEA904357D185DBD2C2 | [13 empty] | 89.25 | 50 | 3600 | 0 | 0 |  | 650 | 900 | Y | Y | 3600 | 0 | 0 |  | 651 | 900 | Y | Y | Y | N |  |  |  |  | Y | RB135.00 | H
B67405 | 2021-11-07 | 2 | C | TUNDISH교체 | 1 | A | SCR420HB2 | 소입성보증강 | C2 | BM#1 | 1617 | 45 | 1654 | 1556 | 39 | 8000 |  | 3 | 0.15 | 20 |  | -1.56 | 1607 | 1645 | 0 | 999 |  | 16 | 15 | 55 | Y |  | 2021-11-07 21:44 | 98 | 1100 | -420 | -325 | 22 | 23 | 30 | 35 | 38 | 40 | 41 | 43 | 44 |  |  | 44 | 37 | 44 | 44 | 0 | 0 |  |  | Y | 0.2 |  | 2.29 | 2.29 |  |  |  |  | N | N | N | N | 150 | 0.53 | 54 | 84610 | 97049 | 3951 | 14900 | 08 | 1 |  | 2021-11-07 21:49 | 1607 | 124 |  | 35 |  | *T/D FLUX 유:10,용:220kg *STR#2 W/R#9 FAULT 발생 - W/R#9 OPEN 작업 | [14 empty] | 82.95 | 100 | 1000 | 0 | 0 |  | 450 |  | Y | Y | 1000 | 0 | 0 |  | 451 |  | Y | Y | N |  | Y |  |  |  |  | BT180180 | H
A67971 | 2021-11-07 | 1 | C |  | 8 | B | 27SICRMOV6M | 합금강 | C | BM#2 | 1629 | 43 | 1625 | 1543 | 32 | 6500 |  | 1 | 0.38 | 19 |  | -2.57 | 1553 | 1614 | 0 | 33.11 | 0 | 35 | 33 | 83 | Y |  | 2021-11-07 21:41 | 59 | 1096 | 40 | 38 | 32 | 26 | 22 | 19 | 17 | 15 | 13 | 12 | 10 | 8 | 7 | 7 | 19 | 32 | 7 | 0 | -0.5 |  | 50 | Y | -0.2 |  |  |  | 0.88 |  |  |  | N | N | N | N | 170 | 0.45 | 58 | 88010 | 82592 | 8658 | 16300 | 13 | 1 |  | 2021-11-07 22:06 | 1553 | 136 |  | 48 | 23 | *T/D온도 낮아서 L/D잔강 8톤 내림 | [14 empty] | 97.46 | 53.85 | 0 | 0 | 0 |  | 650 | 900 | Y | Y | 0 | 0 | 0 |  | 651 | 900 | Y | Y | Y | [6 empty] | RB135.00 | H
B67406 | 2021-11-07 | 2 | C |  | 2 | A | SCR420HB2 | 소입성보증강 | C2 | BM#1 | 1613 | 41 | 1630 | 1574 | 33 | 6200 |  | 3 | 0.15 | 21 |  | -1.83 | 1579 | 1626 | 0 | 298.37 |  | 6 | 2 | 60 | Y |  | 2021-11-07 22:45 | 70 | 1100 | 43 | 42 | 34 | 30 | 28 | 27 | 26 | 25 | 25 | 26 | 25 | 24 | 24 | 24 | 28 | 34 | 24 | 25 | -0.2 |  | 50 | Y | 0 | [7 empty] | N | N | N | N | 140 | 0.52 | 57 | 101532 | 95060 | 3290 | 14400 | 08 | 1 |  | 2021-11-07 22:53 | 1579 | 116 |  | 30 |  | *STR#2 W/R#9 FAULT 발생 - W/R#9 OPEN 작업 | [6 empty] | ABCC2E7BD8C04B18BA286E26D5B7A11F | CD612E4D604E4A749E016510D0A570D5 | 1D7C8B90522749A785AB801B467F731A |  | 573536AB6E724457B34EBB61FA50ABC7 | 4B287EC070004FE39E4BCCC955EE5F57 | 43A5A746397941C393E8C06CB44B3422 |  | 101.48 | 100 | 0 | 0 | 0 |  | 450 |  | Y | Y | 0 | 0 | 0 |  | 451 |  | Y | Y | N |  | Y |  |  |  |  | BT180180 | H
A67972 | 2021-11-07 | 1 | C |  | 9 | A | 27SICRMOV6M | 합금강 | C | BM#2 | 1635 | 45 | 1656 | 1546 | 38 | 7200 |  | 1 | 0.32 | 19 |  | -2.74 | 1558 | 1634 | 0 | 35.76 | 0 | 30 | 35 | 76 | Y |  | 2021-11-07 23:09 | 64 | 1098 | 5 | 11 | 22 | 29 | 32 | 32 | 32 | 32 | 31 | 30 | 29 | 27 | 26 | 26 | 27 | 32 | 26 | 32 | -0.15 | Y | 40 | Y | -0.2 |  |  |  | 1 |  |  |  | N | N | N | N | 220 | 0.45 | 65 | 88010 | 91285 | -1735 | 15000 | 13 | 1 |  | 2021-11-07 23:12 | 1558 | 127 |  | 19 | 10 | [15 empty] | 99.22 | 46.15 | 0 | 0 | 0 |  | 651 | 900 | Y | Y | 0 | 0 | 0 |  | 651 | 900 | Y | Y | Y | [6 empty] | RB135.00 | H
B67407 | 2021-11-07 | 2 | C |  | 3 | A | SCR420HB2 | 소입성보증강 | C2 | BM#1 | 1602 | 44 | 1624 | 1550 | 36 | 7000 |  | 3 | 0.18 | 18 |  | -1.88 | 1586 | 1630 | 0 | 274.3 |  | 1 | 2 | 70 | Y |  | 2021-11-07 23:34 | 77 | 1109 | 23 | 21 | 23 | 25 | 27 | 27 | 27 | 27 | 26 | 26 | 26 | 25 | 25 | 25 | 25 | 27 | 25 | 27 | -0.05 | Y | 40 | Y | 0 | [7 empty] | N | N | N | N | 130 | 0.48 | 61 | 84610 | 96033 | 5167 | 14700 | 08 | 1 |  | 2021-11-07 23:41 | 1586 | 118 |  | 40 |  | *STR#2 W/R#9 FAULT 발생 - W/R#9 OPEN 작업 *전공정 요청으로 감속주입(전기로 전극교체) | [14 empty] | 83.77 | 100 | 0 | 0 | 0 |  | 450 |  | Y | Y | 0 | 0 | 0 |  | 451 |  | Y | Y | N |  | Y |  |  |  |  | BT180180 | H
A67973 | 2021-11-07 | 1 | C | TUNDISH교체전 | 10 | A | 27SICRMOV6M | 합금강 | C | BM#2 | 1686 | 46 | 1641 | 1597 | 36 | 5900 |  | 1 | 0.34 | 19 |  | -1.63 | 1580 | 1644 | 0 | 24.15 | 0 | 37 | 52 | 68 | Y |  | 2021-11-07 23:58 | 86 | 1091 | 22 | 40 | 44 | 47 | 48 | 48 | 46 | 45 | 43 | 41 | 38 | 36 | 33 | 30 | 38 | 48 | 30 | 0 | -0.4 | Y | 45 | Y | -0.6 |  |  |  | 0.89 |  |  |  | N | N | N | N | 210 | 0.41 | 79 | 92324 | 99142 | -1792 | 2000 | 13 | 1 |  | 2021-11-08 00:07 | 1580 | 131 |  | 35 |  | *전공정 요청 20%이상 감속주입,이상공정 등록 및 생관통보 | 13077239E3854ED5B64B9048396CD08C | 225D928F681F41F7A35CC52CFD9B3033 | 797FD9FE400C4C569D8468C3E6EA32DF | [11 empty] | 95.82 | 50 | 0 | 2520 | 0 |  | 649 | 900 | Y | Y | 0 | 2760 | 0 |  | 651 | 900 | Y | Y | Y | [6 empty] | RB135.00 | H
A67974 | 2021-11-07 | 1 | C |  | 4 | A | SCR420HB2 | 소입성보증강 | C2 | BM#1 | 1668 | 42 | 1623 | 1590 | 30 | 5300 |  | 3 | 0.14 | 20 |  | -1.86 | 1575 | 1622 | 0 | 199.55 |  | 32 | 1 | 16632 | Y |  | 2021-11-08 00:38 | 66 | 1100 | 24 | 16 | 16 | 15 | 15 | 14 | 15 | 14 | 14 | 13 | 13 |  |  | 13 | 16 | 16 | 13 | 15 | -0.07 | Y | 40 | Y | 0 |  |  |  | 1.38 |  |  |  | N | N | N | N | 120 | 0.53 | 54 | 101532 | 92051 | 4749 | 14200 | 08 | 1 |  | 2021-11-08 00:46 | 1575 | 113 |  | 39 |  | *STR#2 W/R#9 FAULT 발생 - W/R#9 OPEN 작업 *전공정 요청으로 감속주입(전기로 전극교체) *산소랜싱 *대보수래들 | [14 empty] | 104.67 | 100 | 0 | 0 | 0 |  | 450 |  | Y | Y | 0 | 0 | 0 |  | 451 |  | Y | Y | N |  | Y |  |  |  |  | BT180180 | H
A67975 | 2021-11-07 | 1 | C |  | 5 | B | SCR420HB2 | 소입성보증강 | C2 | BM#1 | 1633 | 40 | 1627 | 1576 | 32 | 6300 |  | 1 | 0.33 | 18 |  | -2.31 | 1572 | 1627 | 0 | 10.78 | 0 | 16 | 16 | 49 | Y |  | 2021-11-08 01:55 | 63 | 1098 | 12 | 14 | 21 | 23 | 22 | 21 | 20 | 19 | 18 | 16 | 15 | 13 |  | 13 | 19 | 23 | 13 | 0 | -0.2 | Y | 50 | Y | -0.4 | [7 empty] | N | N | N | N | 110 | 0.49 | 63 | 101532 | 99803 | 5047 | 14900 | 08 | 1 |  | 2021-11-08 02:01 | 1572 | 101 |  | 18 |  | *STR#2 W/R#9 FAULT 발생 - W/R#9 OPEN 작업 *전공정 요청으로 감속주입(전기로 전극교체) | [14 empty] | 96.88 | 100 | 0 | 0 | 0 |  | 450 |  | Y | Y | 0 | 0 | 0 |  | 451 |  | Y | Y | N |  | Y |  |  |  |  | BT180180 | H
B67408 | 2021-11-07 | 2 | C | TUNDISH교체 | 1 | A | SBC90B3 | 특수용도강 | D3 | BM#2 | 1623 | 67 | 1647 | 1515 | 51 | 10500 |  | 3 | 0.19 | 20 |  | -1.77 | 1597 | 1642 | 148.39 | 72.12 |  | 31 | 88 | 59 | Y |  | 2021-11-08 01:31 | 96 | 1104 | 44 | 36 | 34 | 41 | 46 | 49 | 52 | 53 | 54 | 54 | 54 | 56 | 53 | 53 | 49 | 56 | 53 | 54 | -0.6 |  | 5 | Y | -0.6 |  | 1.93 | 1.93 |  |  |  |  | N | N | N | N | 220 | 0.47 | 70 | 91308 | 106718 | 3282 | 15300 | 15 | 2 |  | 2021-11-08 01:41 | 1597 | 150 |  | 43 | 26 | * BUTT 타입롱노즐사용(슬리브타입.) * T/D FLUX 용탕부: 120 KG / 유탕부: 10KG 투입. | [14 empty] | 83.65 | 53.85 | 700 | 0 | 0 |  | 650 | 300 | Y | N | 700 | 0 | 0 |  | 650 | 300 | Y | N | Y |  |  |  | Y |  |  | RB150.00 | C
A67976 | 2021-11-07 | 1 | C |  | 6 | A | SCR420HB2 | 소입성보증강 | C2 | BM#1 | 1605 | 41 | 1610 | 1553 | 33 | 6500 |  | 3 | 0.14 | 19 |  | -1.66 | 1578 | 1618 | 0 | 197.37 |  | 6 | 3 | 53 | Y |  | 2021-11-08 02:55 | 69 | 1105 | 13 | 16 | 24 | 29 | 30 | 31 | 30 | 30 | 29 | 28 | 28 | 28 | 27 | 27 | 27 | 31 | 27 | 30 | -0.11 | Y | 35 | Y | -0.2 | [7 empty] | N | N | N | N | 100 | 0.52 | 62 | 101532 | 101122 | 5478 | 14700 | 08 | 1 |  | 2021-11-08 03:03 | 1578 | 95 |  | 20 |  | *STR#2 W/R#9 FAULT 발생 - W/R#9 OPEN 작업 | [14 empty] | 95.69 | 100 | 0 | 0 | 0 |  | 450 |  | Y | Y | 0 | 0 | 0 |  | 451 |  | Y | Y | N |  | Y |  |  |  |  | BT180180 | H
B67409 | 2021-11-07 | 2 | C |  | 2 | A | SBC90B3 | 특수용도강 | D3 | BM#2 | 1594 | 50 | 1661 | 1583 | 45 | 9100 |  | 1 | 0.36 | 18 |  | -2.23 | 1570 | 1648 | 13.23 | 0 | 0 | 33 | 28 | 177 | Y |  | 2021-11-08 03:08 | 69 | 1091 | 51 | 49 | 42 | 39 | 36 | 33 | 31 | 28 | 23 | -142 | 19 | 16 | 12 | 12 | 17 | 42 | 12 | 0 | -0.55 |  | 40 | Y | -0.8 |  |  |  | 1.1 |  |  |  | N | N | N | N | 220 | 0.5 | 65 | 103180 | 104250 |  | 15300 | 15 | 2 |  | 2021-11-08 03:10 | 1570 | 141 |  | 17 | [8 empty] | D402E4CB567B4E318617B37FAFBD4E11 | 97C47B24A7A9427D8785802A0BB7DBFE | C2CE44C08949438F8F5C66AE1EB367E4 |  | 09ED11D6B84A43AB9FAEDD82C78452AF | 7B031F2F8AF84E4AACC0F68026D0D580 | ED7E809376C347B292D2532E7630D145 |  | 99.31 | 46.15 | 0 | 0 | 0 |  | 650 | 300 | Y | N | 0 | 0 | 0 |  | 651 | 300 | Y | N | Y | [6 empty] | RB124.00 | C
A67977 | 2021-11-07 | 1 | C |  | 7 | A | SCR420HB2 | 소입성보증강 | C2 | BM#1 | 1632 | 40 | 1617 | 1549 | 30 | 5900 |  | 3 | 0.16 | 19 |  | -1.66 | 1577 | 1616 | 0 | 240.22 |  | 1 | 3 | 61 | Y |  | 2021-11-08 03:51 | 68 | 1107 | 25 | 24 | 27 | 28 | 29 | 29 | 28 | 28 | 27 | 27 | 26 | 25 | 25 | 25 | 27 | 29 | 25 | 28 | -0.1 | Y | 40 | Y | 0 | [7 empty] | N | N | N | N | 150 | 0.52 | 57 | 101532 | 96235 | 5315 | 14400 | 08 | 1 |  | 2021-11-08 04:04 | 1577 | 102 |  | 28 | [16 empty] | 100.33 | 100 | 0 | 0 | 0 |  | 450 |  | Y | Y | 0 | 0 | 0 |  | 451 |  | Y | Y | N |  | Y |  |  |  |  | BT180180 | H
B67410 | 2021-11-07 | 2 | C |  | 3 | A | SBC90B3 | 특수용도강 | D3 | BM#2 | 1658 | 53 | 1646 | 1589 | 40 | 8100 |  | 1 | 0.41 | 19 |  | -2.24 | 1571 | 1646 | 12.37 | 0 | 0 | 35 | 34 | 148 | Y |  | 2021-11-08 04:04 | 70 | 1099 | 7 | 23 | 31 | 35 | 37 | 37 | 37 | 37 | 36 | 35 | 33 | 32 | 32 | 32 | 32 | 37 | 32 | 37 | -0.12 | Y | 40 | Y | 0 |  |  |  | 0.97 |  |  |  | N | N | N | N | 210 | 0.5 | 66 | 97412 | 104855 | 95 | 15900 | 15 | 2 |  | 2021-11-08 04:11 | 1571 | 143 |  | 27 | [16 empty] | 93.58 | 100 | 0 | 0 | 0 |  | 650 | 300 | Y | N | 0 | 0 | 0 |  | 651 | 300 | Y | N | Y | [6 empty] | RB124.00 | C
A67978 | 2021-11-07 | 1 | D |  | 8 | A | SCR420HB2 | 소입성보증강 | C2 | BM#1 | 1648 | 38 | 1618 | 1564 | 28 | 5400 |  | 3 | 0.16 | 18 |  | -1.78 | 1572 | 1613 | 0 | 187.39 |  | 32 | 2 | 64 | Y |  | 2021-11-08 04:43 | 63 | 1094 | 24 | 21 | 20 | 21 | 21 | 21 | 21 | 20 | 19 | 18 | 17 | 20 |  | 20 | 20 | 21 | 17 | 21 | -0.11 | Y | 35 | Y | 0.6 | [7 empty] | N | N | N | N | 140 | 0.55 | 54 | 84610 | 95285 | 215 | 15400 | 08 | 1 |  | 2021-11-08 05:00 | 1572 | 104 |  | 36 |  | *전공정요청 L/D잔강 미이월 | [14 empty] | 88.14 | 100 | 0 | 0 | 0 |  | 450 |  | Y | Y | 0 | 0 | 0 |  | 451 |  | Y | Y | N |  | Y |  |  |  |  | BT180180 | H
B67411 | 2021-11-07 | 2 | D |  | 4 | B | SBC90B3 | 특수용도강 | D3 | BM#2 | 1644 | 48 | 1650 | 1559 | 43 | 8800 |  | 1 | 0.39 | 21 |  | -2.4 | 1561 | 1645 | 13.89 | 0 | 0 | 30 | 36 | 142 | Y |  | 2021-11-08 05:16 | 60 | 1100 | 29 | 26 | 28 | 28 | 28 | 28 | 27 | 25 | 24 | 23 | 22 | 22 | 19 | 19 | 25 | 28 | 19 | 28 | -0.18 |  | 50 | Y | -0.6 | [7 empty] | N | N | N | N | 200 | 0.5 | 62 | 97896 | 99181 | -781 | 14600 | 15 | 2 |  | 2021-11-08 05:15 | 1561 | 144 |  | 21 | 10 | [15 empty] | 98.88 | 100 | 0 | 0 | 0 |  | 650 | 300 | Y | N | 0 | 0 | 0 |  | 651 | 300 | Y | N | Y | [6 empty] | RB124.00 | H
A67979 | 2021-11-07 | 1 | D | 연주종료 | 9 | A | SCR420HB2 | 소입성보증강 | C2 | BM#1 | 1654 | 40 | 1607 | 1578 | 29 | 5000 |  | 3 | 0.16 | 19 |  | -1.47 | 1579 | 1616 | 0 | 204.11 |  | 16 | 17 | 60 | Y |  | 2021-11-08 05:44 | 70 | 1104 | 18 | 16 | 23 | 30 | 33 | 33 | 32 | 32 | 32 | 31 | 31 |  |  | 31 | 0 | 0 | 0 | 0 | 0 |  | 0 | Y | 0 | [7 empty] | N | N | N | N | 130 | 0 | 20 | 101532 | 99510 | -560 | 1500 | 08 | 0 |  | 2021-11-08 06:02 | 1579 | 156 |  | 86 |  | *전공정요청 L/D잔강 미이월 *연주종료 07:27 | 9C3A57AEBD254B69825892DD3BE9C34E | D2FF522088CF42378F953B17E93F9DED | C784605A6BF94292B5E222215E100E9D | [11 empty] | 102.4 | 100 | 0 | 3300 | 0 |  | 450 |  | Y | Y | 0 | 3200 | 0 |  | 451 |  | Y | Y | N | [6 empty] | BT180180 | H
B67412 | 2021-11-07 | 2 | D |  | 5 | A | SBC90B3 | 특수용도강 | D3 | BM#2 | 1610 | 51 | 1649 | 1583 | 37 | 7000 |  | 1 | 0.43 | 19 |  | 0 | 1568 | 1633 | 23.56 | 0 | 0 | 37 | 53 | 128 | Y |  | 2021-11-08 06:15 | 67 | 1092 | 17 | 26 | 31 | 35 | 36 | 36 | 35 | 34 | 33 | 32 | 31 | 30 | 29 | 29 | 31 | 36 | 29 | 0 | -0.17 | Y | 40 | Y | -0.2 |  |  |  | 0.8 |  |  |  | N | N | N | N | 190 | 0.5 | 65 | 114212 | 104002 | -802 | 15200 | 15 | 2 |  | 2021-11-08 06:27 | 1568 | 139 |  | 26 | [16 empty] | 110.67 | 100 | 0 | 0 | 0 |  | 650 | 300 | Y | N | 0 | 0 | 0 |  | 651 | 300 | Y | N | Y | [6 empty] | RB124.00 | H
B67413 | 2021-11-07 | 2 | D |  | 6 | B | SBC90B3 | 특수용도강 | D3 | BM#2 | 1589 | 50 | 1652 | 1568 | 45 | 8500 |  | 1 | 0.49 | 21 |  | -2.27 | 1559 | 1629 | 25.01 | 0 | 0 | 33 | 29 | 51 | Y |  | 2021-11-08 07:31 | 58 | 1091 | 27 | 32 | 35 | 37 | 37 | 37 | 36 | 35 | 35 | 34 | 31 | 31 | 29 | 29 | 34 | 37 | 29 | 37 | -0.18 | Y | 45 | Y | -0.4 |  |  |  | 0.6 |  |  |  | N | N | N | N | 180 | 0.5 | 63 | 97896 | 96846 | 3404 | 13200 | 15 | 2 |  | 2021-11-08 07:43 | 1559 | 134 |  | 15 | [16 empty] | 97.65 | 100 | 0 | 0 | 0 |  | 650 | 300 | Y | N | 0 | 0 | 0 |  | 651 | 300 | Y | N | Y | [6 empty] | RB124.00 | C
B67414 | 2021-11-08 | 2 | D |  | 7 | A | SBC90B3 | 특수용도강 | D3 | BM#2 | 1592 | 47 | 1659 | 1552 | 43 | 9000 |  | 1 | 0.52 | 19 |  | -2.49 | 1577 | 1641 | 22.11 | 0.02 | 0 | 35 | 35 | 59 | Y |  | 2021-11-08 08:40 | 76 | 1090 | 24 | 26 | 46 | 51 | 54 | 53 | 53 | 52 | 50 | 48 | 47 | 44 | 42 | 39 | 46 | 54 | 39 | 0 | -0.33 | Y | 45 | Y | -0.6 |  |  |  | 0.69 |  |  |  | N | N | N | N | 170 | 0.49 | 63 | 114212 | 100350 | 1100 | 14900 | 15 | 2 |  | 2021-11-08 08:42 | 1577 | 124 |  | 9 | [16 empty] | 114.44 | 100 | 0 | 0 | 0 |  | 650 | 300 | Y | N | 0 | 0 | 0 |  | 651 | 300 | Y | N | Y |  |  |  | Y |  |  | RB124.00 | H
B67415 | 2021-11-08 | 2 | D |  | 8 | A | SBC90B3 | 특수용도강 | D3 | BM#2 | 1590 | 45 | 1633 | 1553 | 38 | 7900 |  | 1 | 0.5 | 19 |  | -2.52 | 1560 | 1625 | 18.52 | 0 | 0 | 30 | 37 | 57 | Y |  | 2021-11-08 09:28 | 59 | 1087 | 36 | 35 | 36 | 33 | 33 | 33 | 32 | 31 | 31 | 29 | 28 | 26 | 26 | 25 | 31 | 36 | 25 | 33 | -0.2 |  | 55 | Y | -0.2 |  |  |  | 0.65 |  |  |  | N | N | N | N | 170 | 0.5 | 66 | 97896 | 105014 | -114 | 14800 | 15 | 2 |  | 2021-11-08 09:32 | 1560 | 121 |  | 25 | [16 empty] | 93.73 | 100 | 0 | 0 | 0 |  | 649 | 300 | Y | N | 0 | 0 | 0 |  | 651 | 300 | Y | N | Y | [6 empty] | RB124.00 | H
B67416 | 2021-11-08 | 2 | D |  | 9 | A | SBC90B3 | 특수용도강 | D3 | BM#2 | 1585 | 42 | 1629 | 1553 | 35 | 7500 |  | 1 | 0.44 | 19 |  | -2.25 | 1563 | 1620 | 19.22 | 0 | 0 | 37 | 54 | 55 | Y |  | 2021-11-08 10:20 | 62 | 1087 | 21 | 24 | 26 | 27 | 27 | 28 | 27 | 26 | 25 | 23 | 22 | 22 | 19 | 19 | 25 | 28 | 19 | 27 | -0.26 | Y | 35 | Y | -0.6 |  |  |  | 0.69 |  |  |  | N | N | N | N | 220 | 0.5 | 63 | 114212 | 100605 | -1055 | 14800 | 15 | 2 |  | 2021-11-08 10:26 | 1563 | 128 |  | 41 | [16 empty] | 115.13 | 100 | 0 | 0 | 0 |  | 650 | 300 | Y | N | 0 | 0 | 0 |  | 651 | 300 | Y | N | Y | [6 empty] | RB124.00 | H
B67417 | 2021-11-08 | 2 | D |  | 10 | A | SBC90B3 | 특수용도강 | D3 | BM#2 | 1560 | 40 | 1627 | 1560 | 37 | 7500 |  | 1 | 0.43 | 19 |  | -2.45 | 1557 | 1621 | 18.13 | 0 | 0 | 33 | 30 | 41 | Y |  | 2021-11-08 11:38 | 56 | 1090 | 16 | 16 | 24 | 28 | 29 | 29 | 29 | 28 | 27 | 26 | 25 | 24 | 22 | 22 | 25 | 29 | 22 | 29 | -0.17 | Y | 40 | Y | -0.4 |  |  |  | 0.66 |  |  |  | N | N | N | N | 210 | 0.5 | 61 | 97896 | 97495 | 355 | 15400 | 15 | 2 |  | 2021-11-08 11:46 | 1557 | 120 |  | 26 | [16 empty] | 100.1 | 100 | 0 | 0 | 0 |  | 650 | 300 | Y | N | 0 | 0 | 0 |  | 650 | 300 | Y | N | Y | [6 empty] | RB124.00 | C
B67418 | 2021-11-08 | 2 | A |  | 11 | A | SBC90B3 | 특수용도강 | D3 | BM#2 | 1571 | 39 | 1622 | 1555 | 35 | 7200 |  | 1 | 0.41 | 19 |  | -2.1 | 1559 | 1614 | 18.97 | 0 | 0 | 35 | 36 | 53 | Y |  | 2021-11-08 12:42 | 58 | 1098 | 20 | 26 | 29 | 31 | 31 | 32 | 31 | 31 | 31 | 30 | 30 | 29 | 28 | 28 | 29 | 32 | 28 | 31 | -0.11 | Y | 35 | Y | -0.2 |  |  |  | 0.73 |  |  |  | N | N | N | N | 200 | 0.5 | 63 | 97896 | 100535 | -235 | 16000 | 15 | 2 |  | 2021-11-08 12:51 | 1559 | 112 |  | 24 | [16 empty] | 97.02 | 100 | 0 | 0 | 0 |  | 650 | 300 | Y | N | 0 | 0 | 0 |  | 651 | 300 | Y | N | Y | [6 empty] | RB124.00 | H
A67982 | 2021-11-08 | 1 | A | 연주시작 | 1 | A | STB2 | 베어링강 | STB (SF) | BM#1 | 1610 | 52 | 1605 | 1533 | 49 | 8300 |  | 3 | 0.2 | 25 |  | -1.78 | 1543 | 1597 | 100.25 | 58.75 |  | 1 | 5 | 105 | Y |  | 2021-11-08 12:57 | 87 | 1097 | 26 | 43 | 39 | 36 | 35 | 38 | 38 | 38 | 40 | 40 | 41 | 42 |  | 42 | 39 | 42 | 42 | 38 | 0 |  |  | Y | 0.2 |  | 2.11 | 2.11 | 1.53 |  |  |  | N | N | N | N | 210 | 0.44 | 58 | 72382 | 99510 | 7973 | 15010 | 04 | 2 |  | 2021-11-08 13:06 | 1543 | 118 |  | 18 |  | *T/D FLUX 유:15KG 용:270KG *연주시작 13:17 *STR#1 고철처리 5500, 헤드 1500 - MLC센서 이탈로 용강 내 침투의심. *첫Heat 수소측정치 OVER되어 이상재 등록및 생관통보-ID:101.102.201.202 *STR#1 메뉴얼 작업으로 인한 ID 101~103 이상재 등록 | [14 empty] | 7238200 | 100 | 1500 | 0 | 5500 | MLC센서 | 650 |  | N | N | 1500 | 0 | 0 |  | 651 |  | N | N | Y |  |  | Y |  |  |  | BT180180 | H
B67419 | 2021-11-08 | 2 | A |  | 12 | A | SBC90B3 | 특수용도강 | D3 | BM#2 | 1625 | 42 | 1633 | 1556 | 39 | 7700 |  | 1 | 0.43 | 19 |  | -2.49 | 1557 | 1626 | 15.29 | 0 | 0 | 32 | 3 | 340 | Y |  | 2021-11-08 13:50 | 56 | 1106 | 26 | 25 | 28 | 29 | 29 | 29 | 28 | 26 | 25 | 24 | 23 | 22 | 21 | 19 | 25 | 29 | 19 | 29 | -0.2 | Y | 50 | Y | -0.4 |  |  |  | 0.85 |  |  |  | N | N | N | N | 190 | 0.5 | 63 | 97896 | 100815 | -465 | 14700 | 15 | 2 |  | 2021-11-08 13:53 | 1557 | 115 |  | 19 | [16 empty] | 98.59 | 100 | 0 | 0 | 0 |  | 650 | 300 | Y | N | 0 | 0 | 0 |  | 651 | 300 | Y | N | Y | [6 empty] | RB124.00 | H
A67983 | 2021-11-08 | 1 | A |  | 2 | A | STB2 | 베어링강 | STB (SF) | BM#1 | 1633 | 40 | 1565 | 1563 | 28 | 4800 |  | 3 | 0.2 | 26 |  | -1.25 | 1519 | 1557 | 93.42 | 75.28 |  | 16 | 18 | 275 | Y |  | 2021-11-08 13:52 | 63 | 1094 | 41 | 41 | 35 | 31 | 28 | 27 | 25 | 24 | 23 | 22 | 22 | 21 | 20 | 20 | 27 | 35 | 20 | 0 | -0.27 |  | 55 | Y | 0 |  |  |  | 1.68 |  |  |  | Y | Y | N | Y | 200 | 0.48 | 61 | 93071 | 94730 | 7280 | 15850 | 04 | 2 |  | 2021-11-08 14:05 | 1519 | 106 |  | 23 |  | *STR#2 SR 재설정(#9,10 SR과정 부하 발생) | [14 empty] | 91.52 | 100 | 0 | 0 | 0 |  | 650 |  | N | N | 0 | 0 | 0 |  | 651 |  | N | N | Y |  |  | Y |  |  |  | BT180180 | H
B67420 | 2021-11-08 | 2 | A | TUNDISH교체전 | 13 | A | SBC90B3 | 특수용도강 | D3 | BM#2 | 1591 | 42 | 1634 | 1575 | 39 | 7500 |  | 1 | 0.34 | 19 |  | -2.17 | 1567 | 1629 | 8.98 | 0 | 0 | 37 | 55 | 52 | Y |  | 2021-11-08 14:51 | 66 | 1087 | 16 | 18 | 34 | 39 | 43 | 44 | 44 | 44 | 43 | 42 | 42 | 41 | 40 | 39 | 39 | 44 | 39 | 44 | -0.12 | Y | 40 | Y | -0.2 |  |  |  | 1.18 |  |  |  | N | N | N | N | 180 | 0.5 | 65 | 101198 | 101518 | -368 | 2200 | 15 | 2 |  | 2021-11-08 14:51 | 1567 | 115 |  | 23 |  |  | E662CDFD426D4FC0B51B667EFBF2BB23 | 12B2F6B8EA9443B7AD638CFF659E844E | E58728B38A604556BA48BE1DF8EAA6F1 | [11 empty] | 100.54 | 100 | 0 | 3000 | 0 |  | 651 | 300 | Y | N | 0 | 2500 | 0 |  | 651 | 300 | Y | N | Y | [6 empty] | RB124.00 | C
A67984 | 2021-11-08 | 1 | A |  | 3 | A | STB2 | 베어링강 | STB (SF) | BM#1 | 1611 | 44 | 1559 | 1543 | 33 | 5600 |  | 3 | 0.2 | 25 |  | -1.08 | 1527 | 1559 | 0.1 | 0 |  | 6 | 5 | 319 | Y |  | 2021-11-08 14:50 | 71 | 1095 | 34 | 20 | 24 | 27 | 28 | 29 | 29 | 29 | 28 | 28 | 28 | 27 | 27 | 27 | 27 | 29 | 27 | 29 | -0.05 | Y | 35 | Y | 0 |  |  |  | 1.33 |  |  |  | Y | Y | Y | Y | 190 | 0.48 | 64 | 84610 | 94563 | 7284 | 15380 | 04 | 2 |  | 2021-11-08 15:03 | 1527 | 108 |  | 26 |  | *STR#1 W/R#4 FAN FAULT 발생, DRIVE RESET 후 SR 재설정 *Sample채취 ID:103.203 | [14 empty] | 83.32 | 100 | 0 | 0 | 500 |  | 650 |  | N | N | 0 | 0 | 500 |  | 651 |  | N | N | Y |  |  | Y |  |  |  | BT180180 | H
A67985 | 2021-11-08 | 1 | A |  | 4 | A | STB2 | 베어링강 | STB (SF) | BM#1 | 1662 | 44 | 1569 | 1586 | 28 | 4800 |  | 3 | 0.21 | 26 |  | -1.63 | 1519 | 1569 | 147.9 | 80.77 |  | 30 | 38 | 194 | Y |  | 2021-11-08 15:56 | 63 | 1099 | 25 | 27 | 29 | 31 | 31 | 31 | 31 | 30 | 29 | 28 | 28 | 28 | 28 | 28 | 29 | 31 | 28 | 31 | -0.06 | Y | 50 | Y | 0 |  |  |  | 1.255 |  |  |  | Y | Y | Y | Y | 180 | 0.48 | 64 | 101532 | 99745 | 7276 | 15600 | 04 | 2 |  | 2021-11-08 16:05 | 1519 | 114 |  | 24 | [8 empty] | D25C3D6C433F4DC68D230BE782DBE93B | 1DDE65065889442D9C1AE5D5B3A63C39 | B55C21886DC24500AB66F419814DFF9A |  | ECFD74A0CB734B2AA95CD1DE972B449A | 21C5D40483AF4C0BA5131BC8D841BE42 | 76E71151CD324BF0A1E34A5CAAD8DD29 |  | 95.11 | 100 | 0 | 0 | 0 |  | 650 |  | N | N | 0 | 0 | 0 |  | 651 |  | N | N | Y |  |  | Y |  |  |  | BT180180 | H
B67421 | 2021-11-08 | 2 | A | TUNDISH교체 | 1 | A | AE1548M | 합금강 | AE4130M6 | BM#2 | 1591 | 41 | 1661 | 1553 | 38 | 7500 |  | 1 | 0.39 | 21 |  | -2.55 | 1572 | 1660 | 0 | 19.64 | 0 | 33 | 31 | 55 | Y |  | 2021-11-08 15:58 | 85 | 1100 | -287 | -302 | 37 | 35 | 37 | 42 | 44 | 45 | 47 | 48 | 48 | 47 | 47 | 45 | 44 | 48 | 45 | 47 | -0.08 |  | 20 | Y | -0.4 |  | 2.04 | 2.04 | 1.05 |  |  |  | N | N | N | M | 220 | 0.45 | 62 | 97361 | 92334 | 3766 | 14700 | 11 | 1 |  | 2021-11-08 16:00 | 1572 | 140 |  | 45 |  | * BUTT 타입롱노즐사용(슬리브타입.) * T/D FLUX 용탕부: 120 KG / 유탕부: 10KG 투입. *유탕구 1132 | [14 empty] | 101.63 | 100 | 740 | 0 | 0 |  | 650 | 700 | Y | N | 700 | 0 | 0 |  | 650 | 700 | Y | N | N | Y | [5 empty] | SB152152 | C
A67986 | 2021-11-08 | 1 | A |  | 5 | A | STB2 | 베어링강 | STB (SF) | BM#1 | 1599 | 50 | 1562 | 1537 | 37 | 6400 |  | 3 | 0.17 | 26 |  | -1.2 | 1527 | 1562 | 117.23 | 31.19 |  | 1 | 6 | 63 | Y |  | 2021-11-08 16:57 | 71 | 1098 | 27 | 28 | 31 | 32 | 33 | 33 | 33 | 32 | 31 | 31 | 31 | 30 | 30 | 29 | 31 | 33 | 29 | 33 | -0.09 | Y | 45 | Y | -0.2 |  |  |  | 0.956 |  |  |  | Y | Y | Y | Y | 180 | 0.48 | 64 | 101532 | 96580 | 7820 | 15610 | 04 | 2 |  | 2021-11-08 17:04 | 1527 | 116 |  | 29 | [16 empty] | 98.05 | 100 | 0 | 0 | 0 |  | 650 |  | N | N | 0 | 0 | 0 |  | 651 |  | N | N | Y |  |  | Y |  |  |  | BT180180 | H
B67422 | 2021-11-08 | 2 | A |  | 2 | A | AE1548M | 합금강 | AE4130M6 | BM#2 | 1607 | 40 | 1624 | 1546 | 35 | 6200 |  | 1 | 0.42 | 16 |  | -2.15 | 1561 | 1616 | 0 | 13.92 | 0 | 35 | 37 | 51 | Y |  | 2021-11-08 17:01 | 74 | 1092 | 42 | 35 | 33 | 32 | 31 | 30 | 29 | 28 | 28 | 27 | 26 | 25 |  | 25 | 31 | 33 | 25 | 0 | -0.18 |  | 45 | Y | -0.2 |  |  |  | 1.25 |  |  |  | N | N | N | Y | 220 | 0.48 | 61 | 95183 | 93359 | 3041 | 14800 | 11 | 1 |  | 2021-11-08 17:08 | 1561 | 131 |  | 46 | [16 empty] | 100.09 | 100 | 0 | 0 | 0 |  | 650 | 700 | Y | N | 0 | 0 | 0 |  | 651 | 700 | Y | N | N | Y | [5 empty] | SB152152 | C
A67987 | 2021-11-08 | 1 | A |  | 6 | A | STB2 | 베어링강 | STB (SF) | BM#1 | 1626 | 41 | 1562 | 1558 | 31 | 5600 |  | 3 | 0.18 | 25 |  | -1.15 | 1528 | 1562 | 120.08 | 37.23 |  | 16 | 19 | 70 | Y |  | 2021-11-08 17:52 | 72 | 1097 | 28 | 27 | 28 | 29 | 30 | 30 | 29 | 29 | 28 | 28 | 27 | 27 | 26 | 26 | 28 | 30 | 26 | 29 | -0.1 | Y | 40 | Y | -0.2 |  |  |  | 0.847 |  |  |  | Y | Y | Y | Y | 170 | 0.48 | 63 | 84610 | 97177 | 7555 | 15300 | 04 | 2 |  | 2021-11-08 18:17 | 1528 | 118 |  | 39 | [16 empty] | 81.24 | 100 | 0 | 0 | 0 |  | 650 |  | N | N | 0 | 0 | 0 |  | 651 |  | N | N | Y |  |  | Y |  |  |  | BT180180 | H
B67423 | 2021-11-08 | 2 | A |  | 3 | A | AE1548M | 합금강 | AE4130M6 | BM#2 | 1530 | 43 | 1609 | 1592 | 35 | 0 |  | 1 | 0.41 | 16 |  | -1.97 | 1558 | 1604 | 0 | 12.63 | 0 | 32 | 4 | 61 | Y |  | 2021-11-08 18:08 | 71 | 1099 | 22 | 22 | 27 | 29 | 31 | 30 | 32 | 31 | 29 | 28 | 27 | 26 |  | 26 | 29 | 32 | 26 | 0 | -0.24 | Y | 25 | Y | -0.2 |  |  |  | 1.343 |  |  |  | N | N | N | Y | 210 | 0.47 | 63 | 95183 | 92627 | 3023 | 16300 | 11 | 1 |  | 2021-11-08 18:11 | 1558 | 131 |  | 40 |  | *전공정 지연 감속주입 정속미준수 이상공정등록 및 생관통보 *전공정 지연 11%이상 감속주입 304 305 306 403 404 405 이상공정등록 및 생관통보 | [14 empty] | 100.46 | 100 | 0 | 0 | 0 |  | 650 | 700 | Y | N | 0 | 0 | 0 |  | 650 | 700 | Y | N | N | Y | [5 empty] | SB152152 | C
A67988 | 2021-11-08 | 1 | A |  | 7 | A | STB2 | 베어링강 | STB (SF) | BM#1 | 1602 | 50 | 1560 | 1539 | 36 | 6500 |  | 3 | 0.17 | 25 |  | -1.18 | 1525 | 1560 | 120.72 | 88.66 |  | 6 | 6 | 52 | Y |  | 2021-11-08 19:06 | 69 | 1100 | 25 | 26 | 31 | 31 | 31 | 31 | 31 | 30 | 29 | 29 | 28 | 28 |  | 28 | 29 | 31 | 28 | 31 | -0.06 |  | 45 | Y | 0 |  |  |  | 0.837 |  |  |  | Y | Y | Y | Y | 210 | 0.48 | 64 | 101532 | 96627 | 7273 | 15000 | 04 | 2 |  | 2021-11-08 19:15 | 1525 | 126 |  | 30 | [16 empty] | 98 | 100 | 0 | 0 | 0 |  | 650 |  | N | N | 0 | 0 | 0 |  | 651 |  | N | N | Y |  |  | Y |  |  |  | BT180180 | H
B67424 | 2021-11-08 | 2 | A |  | 4 | A | AE1548M | 합금강 | AE4130M6 | BM#2 | 1588 | 46 | 1608 | 1529 | 39 | 7200 |  | 1 | 0.41 | 16 |  | -2.21 | 1552 | 1600 | 0 | 11.06 | 0 | 37 | 56 | 64 | Y |  | 2021-11-08 19:39 | 65 | 1099 | 24 | 27 | 34 | 39 | 40 | 41 | 40 | 39 | 38 | 38 | 37 | 35 | 34 | 31 | 36 | 41 | 31 | 0 | -0.22 | Y | 45 | Y | -0.3 |  |  |  | 0.918 |  |  |  | N | N | N | Y | 200 | 0.44 | 71 | 86530 | 100389 | 2661 | 14700 | 11 | 1 |  | 2021-11-08 19:42 | 1552 | 111 |  | 13 |  | *전기로 지연 감속주입 정속미준수 이상공정등록 및 생관통보 *전공정 성분오버로 11%감속주입 303 304 305 403 404 405 이상재 등록 및 생관통보 | [14 empty] | 84.46 | 50 | 0 | 0 | 0 |  | 650 | 700 | Y | N | 0 | 0 | 0 |  | 650 | 700 | Y | N | N | Y | [5 empty] | SB152152 | C
A67989 | 2021-11-08 | 1 | A |  | 8 | A | STB2 | 베어링강 | STB (SF) | BM#1 | 1582 | 47 | 1561 | 1530 | 35 | 6200 |  | 3 | 0.17 | 25 |  | -0.94 | 1525 | 1553 | 120.53 | 122.32 |  | 30 | 39 | 54 | Y |  | 2021-11-08 20:07 | 69 | 1100 | 28 | 29 | 32 | 34 | 35 | 35 | 34 | 34 | 34 | 33 | 33 | 33 | 32 | 32 | 33 | 35 | 32 | 34 | -0.04 | Y | 45 | Y | 0 |  |  |  | 0.97 |  |  |  | Y | Y | Y | Y | 190 | 0.48 | 66 | 101532 | 101847 | 7853 | 15000 | 04 | 2 |  | 2021-11-08 20:15 | 1525 | 132 |  | 33 | [16 empty] | 93.32 | 100 | 0 | 0 | 0 |  | 650 |  | N | N | 0 | 0 | 0 |  | 651 |  | N | N | Y |  |  | Y |  |  |  | BT180180 | H
B67425 | 2021-11-08 | 2 | C | 잔강최소화전 | 5 | A | AE1548M | 합금강 | AE4130M6 | BM#2 | 1590 | 36 | 1606 | 1541 | 33 | 6000 |  | 1 | 0.41 | 16 |  | -2.2 | 1563 | 1607 | 0 | 12.48 | 0 | 33 | 32 | 68 | Y |  | 2021-11-08 20:29 | 76 | 1099 | 26 | 31 | 35 | 37 | 38 | 38 | 37 | 37 | 36 | 35 | 34 | 33 | 32 | 32 | 35 | 38 | 32 | 37 | -0.15 | Y | 40 | Y | -0.2 |  |  |  | 1.12 |  |  |  | N | N | N | Y | 190 | 0.47 | 66 | 94494 | 98711 | 3089 | 3000 | 11 | 1 |  | 2021-11-08 20:35 | 1563 | 113 |  | 36 |  |  | E579DB023A81490F9F0069807C8F92DC | [13 empty] | 94.07 | 50 | 0 | 3440 | 0 |  | 651 | 700 | Y | N | 0 | 3100 | 0 |  | 651 | 700 | Y | N | N | Y | [5 empty] | SB152152 | C
A67990 | 2021-11-08 | 1 | C |  | 9 | A | STB2 | 베어링강 | STB (SF) | BM#1 | 1622 | 44 | 1550 | 1567 | 29 | 5200 |  | 3 | 0.17 | 25 |  | -0.92 | 1522 | 1550 | 0.13 | 0 |  | 1 | 7 | 43 | Y |  | 2021-11-08 21:09 | 66 | 1098 | 31 | 30 | 29 | 28 | 28 | 28 | 27 | 27 | 27 | 26 | 25 | 25 | 25 | 25 | 27 | 29 | 25 | 28 | -0.08 |  | 50 | Y | 0 |  |  |  | 0.861 |  |  |  | Y | Y | Y | Y | 180 | 0.48 | 61 | 101532 | 92883 | 7317 | 15740 | 04 | 2 |  | 2021-11-08 21:18 | 1522 | 122 |  | 39 | 18 | [15 empty] | 101.68 | 100 | 0 | 0 | 0 |  | 650 |  | N | N | 0 | 0 | 0 |  | 651 |  | N | N | Y |  |  | Y |  |  |  | BT180180 | H
B67426 | 2021-11-08 | 2 | C | 잔강최소화 | 6 | B | SM58CM2 | 탄소강 | B | BM#2 | 1578 | 51 | 1635 | 1531 | 39 | 7500 |  | 1 | 0.39 | 15 |  | 0 | 1568 | 1620 | 0 | 11.14 | 0 | 35 | 38 | 73 | Y |  | 2021-11-08 21:52 | 84 | 1100 | -195 | -48 | 41 | 41 | 42 | 43 | 43 | 42 | 41 | 37 | 34 |  |  | 34 | 33 | 43 | 34 | 41 | -0.3 | Y | 30 | Y | -0.6 | [7 empty] | N | N | N | N | 180 | 0.47 | 59 | 93488 | 97887 | 2063 | 15200 | 11 | 1 |  | 2021-11-08 21:58 | 1568 | 136 |  | 35 |  |  | 1F09629B20384ACBA6742FD20D3980B7 | [13 empty] | 94.53 | 50 | 3600 | 0 | 0 |  | 650 | 400 | Y | Y | 3600 | 0 | 0 |  | 651 | 400 | Y | Y | N | Y |  |  |  |  | Y | SB083083 | C
A67991 | 2021-11-08 | 1 | C |  | 10 | A | STB2 | 베어링강 | STB (SF) | BM#1 | 1643 | 46 | 1566 | 1573 | 28 | 5100 |  | 3 | 0.18 | 25 |  | -1.15 | 1520 | 1554 | 119.23 | 78.24 |  | 16 | 20 | 57 | Y |  | 2021-11-08 22:14 | 64 | 1099 | 23 | 25 | 28 | 30 | 31 | 31 | 30 | 30 | 29 | 29 | 29 | 29 | 28 | 28 | 29 | 31 | 28 | 30 | -0.04 | Y | 40 | Y | -0.2 |  |  |  | 0.847 |  |  |  | Y | Y | Y | Y | 170 | 0.48 | 63 | 101532 | 97406 | 7625 | 15470 | 04 | 2 |  | 2021-11-08 22:21 | 1520 | 126 |  | 37 | [8 empty] | 50AA8EBB06E147ADB731475C2473623D | 331EFA31105D452792C788F176D52BA5 | B342F7FA35E04C9BBCEF80DF9ED828AD |  | 6C54664623A84F0E9142F5C578877CE7 | 842BE987BAED430B9831488914607A79 | 873DAA2E7B88445981784B1D2CB41553 |  | 97.25 | 100 | 0 | 0 | 0 |  | 650 |  | N | N | 0 | 0 | 0 |  | 651 |  | N | N | Y |  |  | Y |  |  |  | BT180180 | H
B67427 | 2021-11-08 | 2 | C |  | 7 | B | SM58CM2 | 탄소강 | B | BM#2 | 1616 | 38 | 1615 | 1557 | 33 | 5700 |  | 1 | 0.41 | 16 |  | -2.34 | 1542 | 1602 | 0 | 15.29 | 0 | 32 | 5 | 76 | Y |  | 2021-11-08 23:05 | 58 | 1098 | 29 | 28 | 31 | 32 | 33 | 32 | 32 | 31 | 30 | 29 | 28 | 27 | 26 | 26 | 30 | 33 | 26 | 32 | -0.17 | Y | 40 | Y | -0.2 | [7 empty] | N | N | N | N | 170 | 0.5 | 62 | 98499 | 98109 | 2991 | 14200 | 11 | 1 |  | 2021-11-08 23:13 | 1542 | 124 |  | 22 | [16 empty] | 98.65 | 53.33 | 0 | 0 | 0 |  | 651 | 400 | Y | Y | 0 | 0 | 0 |  | 651 | 400 | Y | Y | N | Y | [5 empty] | RB140.00 | C
A67992 | 2021-11-08 | 1 | C |  | 11 | A | STB2 | 베어링강 | STB (SF) | BM#1 | 1591 | 42 | 1560 | 1543 | 31 | 5400 |  | 3 | 0.18 | 25 |  | -1.48 | 1513 | 1557 | 120.07 | 82.24 |  | 6 | 7 | 50 | Y |  | 2021-11-08 23:20 | 57 | 1109 | 27 | 25 | 24 | 23 | 23 | 22 | 22 | 21 | 20 | 20 | 20 | 32 |  | 32 | 23 | 32 | 32 | 20 | 0 |  |  | Y | 2.4 |  |  |  | 0.882 |  |  |  | Y | Y | Y | Y | 210 | 0.48 | 59 | 101532 | 89880 | 7050 | 15240 | 04 | 2 |  | 2021-11-08 23:29 | 1513 | 123 |  | 36 |  | *산소랜싱 | [14 empty] | 104.78 | 100 | 0 | 0 | 0 |  | 650 |  | N | N | 0 | 0 | 0 |  | 651 |  | N | N | Y |  |  | Y |  |  |  | BT180180 | H
B67428 | 2021-11-08 | 2 | C | TUNDISH교체전 | 8 | B | SM58CM2 | 탄소강 | B | BM#2 | 1626 | 46 | 1621 | 1587 | 28 | 4800 |  | 1 | 0.39 | 18 |  | -2.15 | 1548 | 1608 | 0 | 15.28 | 0 | 37 | 57 | 69 | Y |  | 2021-11-08 23:59 | 64 | 1101 | 24 | 31 | 34 | 36 | 37 | 36 | 36 | 35 | 35 | 33 | 32 | 31 |  | 31 | 33 | 37 | 31 | 36 | -0.17 | Y | 35 | Y | -0.2 | [7 empty] | N | N | N | N | 170 | 0.5 | 60 | 80298 | 95033 | 3117 | 2000 | 11 | 1 |  | 2021-11-09 00:13 | 1548 | 126 |  | 30 |  |  | 617449192DFE485CBBA87CCA4DEED4B7 | 000A6828D3DA4D13AC79C64593057B89 | 357D007E1FB04F29A71B04320B7C3E5D | [11 empty] | 83.38 | 50 | 0 | 2640 | 0 |  | 650 | 400 | Y | Y | 0 | 4130 | 0 |  | 650 | 400 | Y | Y | N | Y | [5 empty] | SB083083 | C
A67993 | 2021-11-08 | 1 | C |  | 12 | B | STB2 | 베어링강 | STB (SF) | BM#1 | 1656 | 40 | 1557 | 1564 | 25 | 4400 |  | 3 | 0.18 | 25 |  | -1.15 | 1520 | 1554 | 114.4 | 45.94 |  | 30 | 40 | 47 | Y |  | 2021-11-09 00:16 | 64 | 1099 | 29 | 20 | 24 | 27 | 28 | 28 | 28 | 28 | 27 | 27 | 27 | 26 | 25 | 25 | 26 | 28 | 25 | 28 | -0.07 | Y | 40 | Y | -0.2 |  |  |  | 1.046 |  |  |  | Y | Y | Y | Y | 200 | 0.48 | 63 | 101532 | 97641 | 7829 | 15000 | 04 | 2 |  | 2021-11-09 00:25 | 1520 | 118 |  | 40 | [16 empty] | 97.07 | 100 | 0 | 0 | 0 |  | 650 |  | N | N | 0 | 0 | 0 |  | 651 |  | N | N | Y |  |  | Y |  |  |  | BT180180 | H
B67429 | 2021-11-08 | 2 | C | TUNDISH교체 | 1 | A | SM45CB | 탄소강 | SM45C | BM#2 | 1618 | 49 | 1651 | 1566 | 39 | 7300 |  | 1 | 0.39 | 20 |  | -2.24 | 1574 | 1648 | 0 | 14.54 | 0 | 33 | 33 | 57 | Y |  | 2021-11-09 01:09 | 81 | 1095 | -414 | -21 | 26 | 22 | 31 | 35 | 38 | 40 | 41 | 42 | 42 | 42 | 42 | 42 | 35 | 42 | 42 | 42 | 0 |  | 15 | Y | 0 | 1 | 2.05 | 2.05 |  |  |  |  | N | N | N | N | 220 | 0.45 | 62 | 87775 | 95792 | -142 | 15000 | 17 | 2 |  | 2021-11-09 01:19 | 1574 | 145 |  | 42 |  | * BUTT 타입롱노즐사용(슬리브타입.) * T/D FLUX 용탕부: 120 KG / 유탕부: 10KG 투입. *전공정 요청 감속주입 | [14 empty] | 93.33 | 53.33 | 700 | 0 | 0 |  | 651 | 400 | N | N | 700 | 0 | 0 |  | 650 | 400 | N | N | N | N |  |  | Y |  |  | RB105.00 | C
A67994 | 2021-11-08 | 1 | C |  | 13 | A | STB2 | 베어링강 | STB (SF) | BM#1 | 1617 | 40 | 1558 | 1540 | 27 | 4800 |  | 3 | 0.17 | 25 |  | -1.25 | 1514 | 1551 | 104.26 | 45.42 |  | 1 | 8 | 53 | Y |  | 2021-11-09 01:32 | 58 | 1104 | 24 | 23 | 24 | 25 | 25 | 24 | 23 | 22 | 21 | 21 | 20 | 20 |  | 20 | 23 | 25 | 20 | 24 | -0.12 | Y | 40 | Y | 0 |  |  |  | 1.216 |  |  |  | Y | Y | Y | Y | 190 | 0.48 | 59 | 84610 | 90165 | 7126 | 15000 | 04 | 2 |  | 2021-11-09 01:39 | 1514 | 107 |  | 29 | 20 | [15 empty] | 87.09 | 100 | 0 | 0 | 0 |  | 650 |  | N | N | 0 | 0 | 0 |  | 651 |  | N | N | Y |  |  | Y |  |  |  | BT180180 | H
A67995 | 2021-11-08 | 1 | C | TUNDISH교체전 | 14 | A | STB2 | 베어링강 | STB (SF) | BM#1 | 1611 | 41 | 1564 | 1536 | 31 | 5400 |  | 3 | 0.17 | 25 |  | -1.18 | 1524 | 1559 | 120.65 | 54.11 |  | 16 | 21 | 56 | Y |  | 2021-11-09 02:32 | 68 | 1098 | 40 | 23 | 29 | 32 | 33 | 33 | 32 | 32 | 32 | 31 | 31 | 31 |  | 31 | 32 | 33 | 31 | 32 | -0.06 | Y | 35 | Y | 0 |  |  |  | 1.121 |  |  |  |  | N | N | M | 180 | 0.48 | 62 | 84429 | 95380 | 7470 | 2000 | 04 | 2 |  | 2021-11-09 02:42 | 1524 | 109 |  | 28 |  |  | 71CF9A0C9D544895ACA4A5A294613070 | 66A6D8D9744343B3AF49DB146BE55C0E | 162F48B83C8B4C00A3EC56450132E19A | [11 empty] | 82.49 | 100 | 0 | 3500 | 0 |  | 650 |  | N | N | 0 | 3800 | 0 |  | 651 |  | N | N | Y |  |  | Y |  |  |  | BT180180 | H
B67430 | 2021-11-08 | 2 | C |  | 2 | A | SM45CB | 탄소강 | SM45C | BM#2 | 1635 | 40 | 1624 | 1556 | 31 | 5500 |  | 1 | 0.38 | 16 |  | -2.37 | 1550 | 1615 | 0 | 17.82 | 0 | 35 | 39 | 46 | Y |  | 2021-11-09 02:19 | 57 | 1100 | 33 | 29 | 26 | 24 | 24 | 22 | 22 | 21 | 19 | 18 | 17 | 16 | 15 | 15 | 22 | 26 | 15 | 0 | -0.22 |  | 50 | Y | -0.2 | [7 empty] | Y | Y | Y | Y | 220 | 0.47 | 69 | 157668 | 99840 | 760 | 14400 | 17 | 2 |  | 2021-11-09 02:34 | 1550 | 137 |  | 36 | 13 | *연연주 혼탕부 성분확인 ID:307~309.408~410 | [6 empty] | 187012612A8C4E7083BF26DA637F6BF6 | 296D5AD8E33646298FA35572D676FE88 | 2D72D66E09E94425B5D166432CFE941A |  | DBBB6634FFFD45FF9E66C0CA10C8C95A | B4A17F67FCB34628B739A4C3A2874C45 | DCC649DAA665413B9C4560A87C14FE5B |  | 158.78 | 47.37 | 0 | 0 | 0 |  | 650 | 700 | N | N | 0 | 0 | 0 |  | 651 | 700 | N | N | N | [6 empty] | RB280.00 | C
B67431 | 2021-11-08 | 2 | C |  | 3 | A | SM45C | 탄소강 | SM45C | BM#2 | 1607 | 36 | 1628 | 1581 | 29 | 4900 |  | 1 | 0.39 | 16 |  | -2.35 | 1551 | 1620 | 0 | 16.38 | 0 | 32 | 6 | 53 | Y |  | 2021-11-09 03:32 | 58 | 1092 | 12 | 11 | 22 | 24 | 26 | 27 | 26 | 26 | 26 | 25 | 25 | 23 | 22 | 20 | 23 | 27 | 20 | 26 | -0.17 | Y | 40 | Y | -0.4 | [7 empty] | Y | Y | Y | Y | 210 | 0.47 | 64 | 42560 | 95066 | 1734 | 15100 | 17 | 2 |  | 2021-11-09 03:40 | 1551 | 140 |  | 31 |  | *연연주 혼탕부 성분확인 ID:301.401 | [14 empty] | 44.66 | 100 | 0 | 0 | 0 |  | 651 | 700 | Y | N | 0 | 0 | 0 |  | 650 | 700 | Y | N | N | [6 empty] | RB280.00 | H
A67996 | 2021-11-08 | 1 | C | TUNDISH교체 | 1 | A | 31CRMOV9M3 | 합금강 | D3 | BM#1 | 1607 | 50 | 1644 | 1531 | 43 | 9400 |  | 3 | 0.2 | 20 |  | -2 | 1589 | 1639 | 0 | 239.09 |  | 6 | 8 | 57 | Y |  | 2021-11-09 03:50 | 90 | 1107 | -335 | -127 | 22 | 23 | 26 | 31 | 35 | 36 | 36 | 37 | 37 | 38 | 38 | 36 | 33 | 38 | 36 | 36 | -0.2 |  | 10 | Y | -0.4 |  | 1.8 | 1.8 | [5 empty] | N | N | M | 210 | 0.49 | 62 | 99398 | 100325 | -925 | 14800 | 01 | 1 |  | 2021-11-09 03:58 | 1589 | 129 |  | 38 |  | *T/D FLUX 유:10,용:120kg | [14 empty] | 100.3 | 100 | 700 | 0 | 0 |  | 490 |  | Y | N | 700 | 0 | 0 |  | 491 |  | Y | N | Y | [6 empty] | RB080.00 | C
B67432 | 2021-11-08 | 2 | D |  | 4 | A | SM45C | 탄소강 | SM45C | BM#2 | 1599 | 42 | 1613 | 1543 | 31 | 5500 |  | 1 | 0.43 | 15 |  |  | 1548 |  | 0 | 0.2 | 0 | 37 | 58 | 50 | Y |  | 2021-11-09 04:41 | 55 | 1096 | 16 | 17 | 22 | 25 | 27 | 27 | 27 | 26 | 26 | 26 | 24 | 23 | 21 | 20 | 24 | 27 | 20 | 27 | -0.16 | Y | 45 | Y | -0.2 | [7 empty] | Y | Y | Y | Y | 200 | 0.47 | 67 | 102144 | 98513 | 537 | 14900 | 17 | 2 |  | 2021-11-09 04:56 | 1548 | 124 |  | 27 | [16 empty] | 103.44 | 100 | 0 | 0 | 0 |  | 650 | 700 | Y | N | 0 | 0 | 0 |  | 651 | 700 | Y | N | N | [6 empty] | RB280.00 | H
A67997 | 2021-11-08 | 1 | D |  | 2 | A | 31CRMOV9M3 | 합금강 | D3 | BM#1 | 1619 | 48 | 1602 | 1549 | 37 | 7600 |  | 3 | 0.2 | 28 |  | -1.23 | 1568 | 1608 | 19.81 | 168.98 |  | 30 | 41 | 66 | Y |  | 2021-11-09 05:09 | 69 | 1109 | 35 | 32 | 30 | 30 | 29 | 28 | 29 | 29 | 26 | 26 | 27 | 27 | 25 | 26 | 28 | 30 | 25 | 29 | -0.1 | Y | 50 | Y | 0.2 | [8 empty] | N | N | Y | 200 | 0.5 | 67 | 90866 | 107890 | 410 | 14600 | 01 | 1 |  | 2021-11-09 05:06 | 1568 | 120 |  | 22 | 11 | [15 empty] | 84.92 | 100 | 0 | 0 | 0 |  | 490 |  | Y | N | 0 | 0 | 0 |  | 491 |  | Y | N | Y | [6 empty] | SB083083 | C
B67433 | 2021-11-08 | 2 | D |  | 5 | B | SM45C | 탄소강 | SM45C | BM#2 | 1625 | 38 | 1600 | 1571 | 32 | 5500 |  | 1 | 0.38 | 20 |  | -2.38 | 1546 | 1617 | 0 | 37.95 | 0 | 33 | 34 | 51 | Y |  | 2021-11-09 06:02 | 53 | 1100 | 18 | 24 | 28 | 28 | 30 | 28 | 29 | 28 | 27 | 26 | 24 | 24 |  | 24 | 26 | 30 | 24 | 28 | -0.17 | Y | 35 | Y | 0 | [7 empty] | Y | Y | Y | Y | 190 | 0.47 | 63 | 98049 | 93805 | 1745 | 14200 | 17 | 2 |  | 2021-11-09 06:07 | 1546 | 102 |  | 13 | [16 empty] | 103.16 | 100 | 0 | 0 | 0 |  | 650 | 700 | Y | N | 0 | 0 | 0 |  | 650 | 700 | Y | N | N | [6 empty] | RB280.00 | H
A67998 | 2021-11-08 | 1 | D |  | 3 | A | 31CRMOV9M3 | 합금강 | D3 | BM#1 | 1635 | 42 | 1616 | 1570 | 36 | 7000 |  | 3 | 0.19 | 22 |  | -1.58 | 1566 | 1609 | 11.98 | 163.58 |  | 1 | 9 | 74 | Y |  | 2021-11-09 06:04 | 67 | 1092 | 26 | 24 | 23 | 23 | 24 | 24 | 22 | 22 | 21 | 21 | 21 | 19 | 19 | 21 | 22 | 24 | 19 | 24 | -0.05 | Y | 40 | Y | 0.4 | [8 empty] | N | N | Y | 190 | 0.5 | 63 | 102846 | 98875 | 1775 | 14900 | 01 | 1 |  | 2021-11-09 06:14 | 1566 | 117 |  | 34 | [16 empty] | 103.52 | 100 | 0 | 0 | 0 |  | 490 |  | Y | N | 0 | 0 | 0 |  | 491 |  | Y | N | Y | [6 empty] | RB080.00 | C
B67434 | 2021-11-08 | 2 | D |  | 6 | A | SM45C | 탄소강 | SM45C | BM#2 | 1616 | 39 | 1614 | 1552 | 33 | 5300 |  | 1 | 0.42 | 18 |  | -2.28 | 1543 | 1605 | 0 | 44.05 | 0 | 35 | 40 | 64 | Y |  | 2021-11-09 07:01 | 50 | 1097 | 18 | 23 | 26 | 27 | 27 | 26 | 25 | 24 | 23 | 22 | 22 | 21 |  | 21 | 24 | 27 | 21 | 0 | -0.15 | Y | 40 | Y | -0.2 | [7 empty] | Y | Y | Y | Y | 180 | 0.47 | 65 | 93632 | 95606 | 1144 | 14400 | 17 | 2 |  | 2021-11-09 07:05 | 1543 | 107 |  | 20 | [16 empty] | 98.4 | 100 | 0 | 0 | 0 |  | 651 | 700 | Y | N | 0 | 0 | 0 |  | 650 | 700 | Y | N | N | [6 empty] | RB310.00 | C
A67999 | 2021-11-08 | 1 | D | 연주종료 | 4 | B | 31CRMOV9M3 | 합금강 | D3 | BM#1 | 1593 | 56 | 1614 | 1542 | 49 | 9500 |  | 3 | 0.2 | 20 |  | -1.7 | 1571 | 1614 | 0 | 159.51 |  | 16 | 22 | 81 | Y |  | 2021-11-09 07:14 | 72 | 1103 | 19 | 21 | 26 | 28 | 30 | 30 | 29 | 29 | 28 | 28 | 26 | 25 | 24 | 24 | 26 | 30 | 24 | 28 | -0.15 | Y | 40 | Y | -0.2 | [8 empty] | N | N | M | 180 | 0.5 | 68 | 111423 | 109031 | -2031 | 1500 | 01 | 1 |  | 2021-11-09 07:23 | 1571 | 121 |  | 29 |  | *연주종료 09:09 | 9F4EDF5839B24453B6F2E6090A7A70CD | E8DD9EF3DA104915A71CAE4B563CCCC9 | CD592B561AB14C7CBAE740781C8863A0 | [11 empty] | 103.99 | 100 | 0 | 3100 | 0 |  | 490 |  | Y | N | 0 | 4100 | 0 |  | 491 |  | Y | N | Y | [6 empty] | BT180180 | C
B67435 | 2021-11-09 | 2 | D |  | 7 | A | SM45C | 탄소강 | SM45C | BM#2 | 1614 | 41 | 1620 | 1560 | 29 | 5100 |  | 1 | 0.37 | 16 |  | -2.31 | 1544 | 1605 | 0 | 23.64 | 0 | 32 | 7 | 66 | Y |  | 2021-11-09 07:53 | 51 | 1090 | 16 | 18 | 22 | 23 | 23 | 23 | 23 | 22 | 21 | 20 | 20 | 19 | 18 | 18 | 21 | 23 | 18 | 23 | -0.11 | Y | 45 | Y | -0.2 | [7 empty] | Y | Y | Y | Y | 170 | 0.47 | 65 | 92773 | 91492 | 4408 | 12000 | 17 | 2 |  | 2021-11-09 08:06 | 1544 | 113 |  | 33 |  | * 전공정 요청으로 감속주입 0.40 이상공정 등록 및 생관통보 ID : 305, 306, 406 | [14 empty] | 102.06 | 100 | 0 | 0 | 0 |  | 650 | 700 | Y | N | 0 | 0 | 0 |  | 651 | 700 | Y | N | N | [6 empty] | RB180.00 | C
B67436 | 2021-11-09 | 2 | D | TUNDISH교체전 | 8 | A | SM45C | 탄소강 | SM45C | BM#2 | 1578 | 32 | 1612 | 1562 | 28 | 4600 |  | 1 | 0.38 | 16 |  | -2.74 | 1545 | 1604 | 0 | 29.57 | 0 | 37 | 59 | 47 | Y |  | 2021-11-09 09:18 | 52 | 1091 | 12 | 26 | 29 | 30 | 30 | 30 | 29 | 28 | 27 | 26 | 25 | 24 |  | 24 | 27 | 30 | 24 | 30 | -0.15 | Y | 40 | Y | -0.2 | [7 empty] | N | N | N | N | 170 | 0.42 | 59 | 73923 | 81604 | 746 | 2000 | 17 | 2 |  | 2021-11-09 09:25 | 1545 | 89 |  | 12 |  | * 전공정 요청으로 감속주입 0.40 이상공정 등록 및 생관통보 | AEA26D3D549947E2A16723C21B25F8B9 | 564A212B26824E02824BB457F6F4DA4E | B0FC9DAFBB6D473AB4453F16C31CB2EE | [11 empty] | 90.26 | 100 | 0 | 3600 | 0 |  | 651 | 400 | Y | N | 0 | 3500 | 0 |  | 651 | 400 | Y | N | N | [6 empty] | RB140.00 | C
B67437 | 2021-11-09 | 2 | D | TUNDISH교체 | 1 | A | AE1548 | 합금강 | AE4130M6 | BM#2 | 1592 | 42 | 1644 | 1559 | 36 | 7000 |  | 1 | 0.52 | 16 |  | -2.87 | 1567 | 1640 | 0 | 33.88 | 0 | 33 | 35 | 91 | Y |  | 2021-11-09 10:29 | 79 | 1087 | -407 | 10 | 27 | 27 | 30 | 31 | 32 | 31 | 30 | 28 | 27 |  |  | 27 | 28 | 32 | 27 | 27 | -0.25 |  | 20 | Y | -0.2 |  | 1.98 | 1.98 |  |  |  |  | N | N | N | M | 220 | 0.47 | 56 | 96880 | 91000 | 3200 | 15700 | 18 | 1 |  | 2021-11-09 10:32 | 1567 | 128 |  | 42 |  | * BUTT 타입롱노즐사용(슬리브타입.) * T/D FLUX 용탕부: 120 KG / 유탕부: 10KG 투입. * 컴파운드 지연으로 몰드내 조기주입 추가절단 500mm 실시 | [14 empty] | 104.62 | 100 | 1240 | 0 | 0 |  | 651 | 700 | Y | N | 1200 | 0 | 0 |  | 651 | 700 | Y | N | N | Y | [5 empty] | SB120120 | C
B67438 | 2021-11-09 | 2 | D |  | 2 | B | AE1548 | 합금강 | AE4130M6 | BM#2 | 1580 | 36 | 1617 | 1531 | 32 | 6200 |  | 1 | 0.37 | 16 |  | -2.4 | 1548 | 1605 | 0 | 20.5 | 0 | 6 | 10 | 54 | Y |  | 2021-11-09 11:32 | 60 | 1093 | 21 | 22 | 26 | 27 | 27 | 27 | 26 | 24 | 23 | 23 | 21 | 20 | 19 | 19 | 24 | 27 | 19 | 27 | -0.18 | Y | 45 | Y | -0.2 |  |  |  | 1.527 |  |  |  | N | N | N | Y | 220 | 0.48 | 62 | 90074 | 93132 | 3018 | 15500 | 18 | 1 |  | 2021-11-09 11:50 | 1548 | 121 |  | 35 | [16 empty] | 94.91 | 100 | 0 | 0 | 0 |  | 650 | 700 | Y | N | 0 | 0 | 0 |  | 651 | 700 | Y | N | N | Y | [5 empty] | SB120120 | C
B67439 | 2021-11-09 | 2 | B |  | 3 | A | AE1548 | 합금강 | AE4130M6 | BM#2 | 1585 | 41 | 1594 | 1544 | 36 | 6800 |  | 1 | 0.45 | 16 |  | -2.45 | 1542 | 1605 | 0 | 30 | 0 | 30 | 43 | 43 | Y |  | 2021-11-09 12:45 | 54 | 1094 | 17 | 17 | 25 | 29 | 31 | 31 | 31 | 30 | 29 | 29 | 28 | 26 | 25 | 24 | 27 | 31 | 24 | 31 | -0.16 | Y | 45 | Y | -0.2 |  |  |  | 1.34 |  |  |  | N | N | N | Y | 210 | 0.48 | 66 | 92248 | 101032 | 3118 | 14800 | 18 | 1 |  | 2021-11-09 12:50 | 1542 | 119 |  | 24 | [16 empty] | 9224800 | 100 | 0 | 0 | 0 |  | 650 | 700 | Y | N | 0 | 0 | 0 |  | 650 | 700 | Y | N | N | Y | [5 empty] | SB120120 | C
A68004 | 2021-11-09 | 1 | B | 연주시작 | 1 | A | SNCM439P | 합금강 | SNCM439계 | BM#1 | 1675 | 52 | 1628 | 1611 | 32 | 6500 |  | 3 | 0.18 | 20 |  | -1.38 | 1579 | 1613 | 90.74 | 136.21 |  | 32 | 8 | 85 | Y |  | 2021-11-09 12:53 | 92 | 1099 | -331 | 27 | 38 | 39 | 45 | 47 | 47 | 50 | 50 | 50 | 49 | 49 | 49 | 47 | 46 | 50 | 47 | 50 | -0.1 |  | 30 | Y | -0.4 |  | 1.92 | 1.92 |  |  |  |  | N | N | N | N | 210 | 0.46 | 66 | 99694 | 109031 | -1581 | 14000 | 09 | 2 |  | 2021-11-09 13:03 | 1579 | 118 |  | 17 |  | *T/D FLUX 유:15KG 용:120KG *연주시작 13:14 *엣지히터 코일부 가열, 미사용 |  | C413E07691D64AEF9711E980AA869E47 | 271B840020B24EA7A30423639454DA29 | [11 empty] | 92.65 | 100 | 700 | 0 | 0 |  | 650 |  | N | N | 700 | 0 | 0 |  | 651 |  | N | N | Y | [6 empty] | BT180180 | H
B67440 | 2021-11-09 | 2 | B |  | 4 | A | AE1548 | 합금강 | AE4130M6 | BM#2 | 1573 | 37 | 1606 | 1553 | 31 | 6300 |  | 1 | 0.38 | 16 |  | -2.43 | 1547 | 1605 | 0 | 25.33 | 0 | 37 | 60 | 86 | Y |  | 2021-11-09 13:35 | 59 | 1084 | 20 | 23 | 27 | 28 | 28 | 28 | 28 | 27 | 26 | 25 | 24 | 24 | 22 | 22 | 26 | 28 | 22 | 28 | -0.13 | Y | 45 | Y | -0.4 |  |  |  | 1.304 |  |  |  | N | N | N | Y | 200 | 0.48 | 62 | 96192 | 94361 | 2989 | 15000 | 18 | 1 |  | 2021-11-09 13:40 | 1547 | 120 |  | 41 | [16 empty] | 100.41 | 100 | 0 | 0 | 0 |  | 651 | 700 | Y | N | 0 | 0 | 0 |  | 651 | 700 | Y | N | N | Y | [5 empty] | SB120120 | C
A68005 | 2021-11-09 | 1 | B |  | 2 | A | SNCM439P | 합금강 | SNCM439계 | BM#1 | 1611 | 46 | 1587 | 1532 | 31 | 6500 |  | 3 | 0.2 | 16 |  | -1.35 | 1562 | 1590 | 105.33 | 61.78 |  | 1 | 11 | 63 | Y |  | 2021-11-09 13:40 | 75 | 1090 | 47 | 43 | 38 | 36 | 34 | 35 | 34 | 33 | 33 | 32 | 31 | 31 | 31 | 30 | 34 | 38 | 30 | 31 | -0.13 |  | 60 | Y | 0 | [7 empty] | N | N | N | N | 200 | 0.5 | 69 | 101532 | 105194 | 756 | 14000 | 09 | 2 |  | 2021-11-09 14:00 | 1562 | 116 |  | 37 |  | *STR#1,#2 EDGE HEATER 코일부 건조작업으로 적용不-이상재등록 | [14 empty] | 95.16 | 100 | 0 | 0 | 0 |  | 650 |  | N | N | 0 | 0 | 0 |  | 651 |  | N | N | Y | [6 empty] | BT180180 | H
B67441 | 2021-11-09 | 2 | B |  | 5 | A | AE1548 | 합금강 | AE4130M6 | BM#2 | 1558 | 40 | 1609 | 1534 | 35 | 6300 |  | 1 | 0.38 | 16 |  | -2 | 1543 | 1597 | 0 | 18.06 | 0 | 33 | 36 | 42 | Y |  | 2021-11-09 15:01 | 55 | 1093 | 20 | 19 | 29 | 32 | 33 | 34 | 33 | 32 | 32 | 31 | 29 | 28 | 27 | 27 | 30 | 34 | 27 | 32 | -0.2 | Y | 35 | Y | -0.2 |  |  |  | 0.885 |  |  |  | N | N | N | Y | 190 | 0.48 | 62 | 94284 | 94393 | 2807 | 15500 | 18 | 1 |  | 2021-11-09 15:02 | 1543 | 112 |  | 18 | [16 empty] | 97.86 | 100 | 0 | 0 | 0 |  | 650 | 700 | Y | N | 0 | 0 | 0 |  | 651 | 700 | Y | N | N | Y | [5 empty] | SB120120 | C
A68006 | 2021-11-09 | 1 | B |  | 3 | A | SNCM439P | 합금강 | SNCM439계 | BM#1 | 1577 | 41 | 1593 | 1531 | 32 | 6600 |  | 3 | 0.18 | 16 |  | -1.59 | 1557 | 1590 | 78.4 | 79.9 |  | 16 | 24 | 48 | Y |  | 2021-11-09 14:36 | 70 | 1088 | 28 | 27 | 26 | 26 | 27 | 27 | 26 | 26 | 25 | 25 | 25 | 24 |  | 24 | 26 | 27 | 24 | 27 | -0.05 | Y | 35 | Y | -0.2 | [7 empty] | N | N | N | N | 190 | 0.5 | 59 | 101532 | 96025 | 525 | 14200 | 09 | 2 |  | 2021-11-09 14:44 | 1557 | 127 |  | 50 |  | *STR#1,#2 EDGE HEATER 코일부 건조작업으로 적용不-이상재등록 | [14 empty] | 105.76 | 100 | 0 | 0 | 0 |  | 650 |  | N | N | 0 | 0 | 0 |  | 651 |  | N | N | Y | [6 empty] | BT180180 | H
B67442 | 2021-11-09 | 2 | B |  | 6 | A | AE1548 | 합금강 | AE4130M6 | BM#2 | 1605 | 47 | 1603 | 1540 | 40 | 7500 |  | 1 | 0.34 | 16 |  | -2.37 | 1549 | 1609 | 0 | 21.11 | 0 | 35 | 41 | 350 | Y |  | 2021-11-09 16:02 | 61 | 1092 | 24 | 26 | 30 | 31 | 31 | 31 | 29 | 28 | 28 | 26 | 25 | 24 | 22 | 21 | 27 | 31 | 21 | 31 | -0.2 | Y | 50 | Y | -0.2 |  |  |  | 1.215 |  |  |  | N | N | N | Y | 180 | 0.48 | 65 | 93828 | 99632 | 3018 | 15900 | 18 | 1 |  | 2021-11-09 16:06 | 1549 | 114 |  | 19 | [16 empty] | 92.44 | 100 | 0 | 0 | 0 |  | 650 | 700 | Y | N | 0 | 0 | 0 |  | 651 | 700 | Y | N | N | Y | [5 empty] | SB120120 | C
A68007 | 2021-11-09 | 1 | B | 연주종료 | 4 | A | SNCM439P | 합금강 | SNCM439계 | BM#1 | 1625 | 41 | 1581 | 1563 | 29 | 5400 |  | 3 | 0.18 | 16 |  | -1.65 | 1547 | 1581 | 77.51 | 130.01 |  | 6 | 11 | 51 | Y |  | 2021-11-09 15:48 | 60 | 1095 | 21 | 20 | 22 | 22 | 23 | 22 | 21 | 22 | 21 | 21 | 19 | 20 |  | 20 | 21 | 23 | 19 | 22 | -0.13 | Y | 30 | Y | 0.2 | [7 empty] | N | N | N | N | 180 | 0.51 | 64 | 94398 | 101991 | 2409 | 2000 | 09 | 2 |  | 2021-11-09 15:56 | 1547 | 124 |  | 39 |  | *연주종료 17:47 |  | 06C8E68903B646E89C13AFF96EEBD007 | 639E7CC9100746B7AC714D9CC8853574 | F621C237F13746FFB3442CECB4421C0B |  | 980443B8D0EC4409B987CBC57727DB5D |  |  |  | 104002CF7C7543FABA5A2C2EDBDAA0DE |  |  |  |  | 9439800 | 100 | 0 | 3000 | 0 |  | 650 |  | Y | N | 0 | 3000 | 0 |  | 651 |  | Y | N | Y | [6 empty] | BT180180 | H
B67443 | 2021-11-09 | 2 | B |  | 7 | A | AE1548 | 합금강 | AE4130M6 | BM#2 | 1627 | 40 | 1614 | 1537 | 31 | 5900 |  | 1 | 0.34 | 16 |  | -2.26 | 1546 | 1603 | 0 | 19.22 | 0 | 30 | 44 | 60 | Y |  | 2021-11-09 16:53 | 58 | 1075 | 18 | 21 | 25 | 27 | 29 | 28 | 29 | 28 | 27 | 26 | 25 | 24 | 22 | 22 | 26 | 29 | 22 | 0 | -0.17 | Y | 40 | Y | -0.4 |  |  |  | 1.154 |  |  |  | N | N | N | Y | 170 | 0.48 | 60 | 92118 | 92360 | 3040 | 15300 | 18 | 1 |  | 2021-11-09 17:08 | 1546 | 119 |  | 34 | [16 empty] | 96.76 | 100 | 0 | 0 | 0 |  | 651 | 700 | Y | N | 0 | 0 | 0 |  | 651 | 700 | Y | N | N | Y | [5 empty] | SB120120 | C
B67444 | 2021-11-09 | 2 | B |  | 8 | A | AE1548 | 합금강 | AE4130M6 | BM#2 | 1624 | 41 | 1613 | 1530 | 33 | 6200 |  | 1 | 0.34 | 16 |  | -2.05 | 1553 | 1603 | 0 | 13.73 | 0 | 37 | 61 | 47 | Y |  | 2021-11-09 17:53 | 65 | 1095 | 19 | 19 | 29 | 34 | 36 | 37 | 36 | 37 | 36 | 34 | 34 | 33 | 32 | 31 | 33 | 37 | 31 | 36 | -0.15 | Y | 40 | Y | -0.2 |  |  |  | 1.363 |  |  |  | N | N | N | Y | 170 | 0.48 | 64 | 92118 | 97099 | 3001 | 14700 | 18 | 1 |  | 2021-11-09 17:58 | 1553 | 121 |  | 36 | [16 empty] | 92.72 | 100 | 0 | 0 | 0 |  | 651 | 700 | Y | N | 0 | 0 | 0 |  | 650 | 700 | Y | N | N | Y | [5 empty] | SB120120 | H
B67445 | 2021-11-09 | 2 | B |  | 9 | A | AE1548 | 합금강 | AE4130M6 | BM#2 | 1580 | 41 | 1607 | 1551 | 37 | 6200 |  | 1 | 0.33 | 16 |  | -2.08 | 1551 | 1603 | 0 | 10.85 | 0 | 16 | 25 | 40 | Y |  | 2021-11-09 19:14 | 63 | 1082 | 27 | 27 | 34 | 36 | 38 | 37 | 37 | 36 | 34 | 34 | 32 | 30 | 29 | 26 | 33 | 38 | 26 | 34 | -0.24 | Y | 50 | Y | -0.4 |  |  |  | 1.255 |  |  |  | N | N | N | Y | 220 | 0.45 | 69 | 96914 | 97342 | 3008 | 15700 | 18 | 1 |  | 2021-11-09 19:17 | 1551 | 106 |  | 20 |  | * 전공정 요청으로 감속주입 0.40 이상공정 등록 ID: 304~307, 404~407 | [14 empty] | 97.55 | 100 | 0 | 0 | 0 |  | 650 | 700 | Y | N | 0 | 0 | 0 |  | 650 | 700 | Y | N | N | Y | [5 empty] | SB120120 | H
B67446 | 2021-11-09 | 2 | B |  | 10 | A | AE1548 | 합금강 | AE4130M6 | BM#2 | 1613 | 41 | 1604 | 1541 | 33 | 6300 |  | 1 | 0.32 | 16 |  | -2.33 | 1550 | 1607 | 0 | 10.94 | 0 | 33 | 37 | 125 | Y |  | 2021-11-09 20:22 | 62 | 1091 | 22 | 22 | 29 | 32 | 35 | 35 | 35 | 34 | 34 | 34 | 33 | 31 | 29 | 26 | 31 | 35 | 26 | 35 | -0.16 | Y | 55 | Y | -0.4 |  |  |  | 1.307 |  |  |  | N | N | N | Y | 210 | 0.42 | 75 | 99204 | 99587 | 3113 | 15600 | 18 | 1 |  | 2021-11-09 20:25 | 1550 | 110 |  | 23 |  | * 전공정 요청으로 감속주입 0.40 이상공정 등록 ID: 301~307, 401~407 | [14 empty] | 95.9 | 50 | 0 | 0 | 0 |  | 651 | 700 | Y | N | 0 | 0 | 0 |  | 650 | 700 | Y | N | N | Y | [5 empty] | SB120120 | H
A68008 | 2021-11-09 | 1 | C | 연주시작 | 1 | A | STB3D | 베어링강 | STB (SF) | BM#1 | 1614 | 76 | 1592 | 1548 | 53 | 9400 |  | 3 | 0.22 | 25 |  | 0 | 1596 | 1596 | 123.51 | 79.51 |  | 32 | 9 |  | Y |  | 2021-11-09 21:05 | 145 | 1094 | 31 | 32 | 35 | 35 | 40 | 39 | 40 | 41 | 41 | 42 | 41 | 40 |  | 40 | 40 | 42 | 40 | 41 | -0.04 |  | 10 | Y | -0.2 |  | 1.92 | 1.65 | [5 empty] | N | N | M | 210 | 0.47 | 57 | 80378 | 89848 | 7182 | 15890 | 16 | 1 |  | 2021-11-09 21:23 | 1596 | 147 |  | 25 |  | *T/D FLUX 유:10KG,용270KG *연주시작 21:35 |  | 510B1C4896234358B023B9C7325ECA18 | 912F400572AC4939B5C7F0D753D6F20A | [11 empty] | 82.99 | 100 | 1500 | 0 | 0 |  | 650 |  | N | N | 1500 | 0 | 0 |  | 651 |  | N | N | Y |  |  | Y |  |  |  | BT180180 | H
B67447 | 2021-11-09 | 2 | C |  | 11 | A | AE1548 | 합금강 | AE4130M6 | BM#2 | 1651 | 55 | 1608 | 1533 | 38 | 7500 |  | 1 | 0.3 | 16 |  | -2.09 | 1542 | 1594 | 0 | 10.34 | 0 | 30 | 45 | 70 | Y |  | 2021-11-09 21:40 | 54 | 1092 | 23 | 26 | 29 | 32 | 32 | 30 | 30 | 30 | 29 | 27 | 26 | 25 | 24 | 21 | 27 | 32 | 21 | 30 | -0.2 | Y | 55 | Y | -0.2 |  |  |  | 1.298 |  |  |  | N | N | N | Y | 200 | 0.4 | 75 | 99204 | 96147 | 3103 | 16400 | 18 | 1 |  | 2021-11-09 21:43 | 1542 | 121 |  | 22 |  | * 전공정 요청으로 감속주입 0.40 이상공정 등록 ID: 301~307, 401~407 | [14 empty] | 99.45 | 50 | 0 | 0 | 0 |  | 651 | 700 | Y | N | 0 | 0 | 0 |  | 650 | 700 | Y | N | N | Y | [5 empty] | SB120120 | H
A68009 | 2021-11-09 | 1 | C |  | 2 | A | STB3D | 베어링강 | STB (SF) | BM#1 | 1609 | 45 | 1565 | 1520 | 41 | 7200 |  | 3 | 0.33 | 30 |  | -1.54 | 1510 | 1565 | 179.89 | 68.36 |  | 32 | 10 | -127 | Y |  | 2021-11-09 22:10 | 59 | 1102 | 40 | 38 | 32 | 28 | 26 | 24 | 22 | 21 | 20 | 29 | 27 | 28 | 37 | 21 | 28 | 37 | 21 | 0 | -3.2 | Y | 5 | Y | -3.2 |  |  |  | 1.4 |  |  |  | Y | Y | N | Y | 200 | 0.48 | 65 | 84610 | 95489 | 7504 | 15000 | 16 | 1 |  | 2021-11-09 22:19 | 1510 | 110 |  | 17 | [16 empty] | 82.59 | 100 | 0 | 0 | 0 |  | 650 |  | N | N | 0 | 0 | 0 |  | 651 |  | N | N | Y |  |  | Y |  |  |  | BT180180 | H
B67448 | 2021-11-09 | 2 | C |  | 12 | A | AE1548 | 합금강 | AE4130M6 | BM#2 | 1636 | 63 | 1608 | 1521 | 36 | 7100 |  | 1 | 0.32 | 15 |  | -2.25 | 1552 | 1604 | 0 | 16.03 | 0 | 38 | 1 |  | Y |  | 2021-11-09 23:06 | 64 | 1102 | 17 | 23 | 33 | 37 | 39 | 40 | 40 | 40 | 39 | 38 | 37 | 36 | 35 | 31 | 35 | 40 | 31 | 40 | -0.18 | Y | 50 | Y | -0.4 |  |  |  | 1.436 |  |  |  | N | N | N | Y | 190 | 0.4 | 79 | 99204 | 99533 | -1333 | 15500 | 18 | 1 |  | 2021-11-09 23:13 | 1552 | 120 |  | 11 |  | * 전공정 요청으로 감속주입 0.40 이상공정 등록 ID: 301~307, 401~407 | [14 empty] | 102.96 | 50 | 0 | 0 | 0 |  | 650 | 700 | Y | N | 0 | 0 | 0 |  | 651 | 700 | Y | N | N | Y | [5 empty] | SB120120 | C
A68010 | 2021-11-09 | 1 | C |  | 3 | A | STB3D | 베어링강 | STB (SF) | BM#1 | 1627 | 41 | 1565 | 1551 | 30 | 5300 |  | 3 | 0.31 | 30 |  | -1.17 | 1519 | 1560 | 177.59 | 25.56 |  | 16 | 26 | 32 | Y |  | 2021-11-09 22:58 | 68 | 1096 | 26 | 28 | 23 | 26 | 28 | 29 | 29 | 28 | 28 | 28 | 27 | 27 | 26 | 26 | 27 | 29 | 26 | 28 | -0.03 | Y | 40 | Y | 0 |  |  |  | 1.26 |  |  |  | Y | Y | Y | Y | 190 | 0.48 | 63 | 101532 | 96135 | 7140 | 15840 | 16 | 1 |  | 2021-11-09 23:07 | 1519 | 117 |  | 35 | [16 empty] | 98.48 | 100 | 0 | 0 | 0 |  | 650 |  | N | N | 0 | 0 | 0 |  | 651 |  | N | N | Y |  |  | Y |  |  |  | BT180180 | H
B67449 | 2021-11-09 | 2 | C |  | 13 | A | AE1548 | 합금강 | AE4130M6 | BM#2 | 1629 | 38 | 1581 | 1566 | 34 | 6500 |  | 1 | 0.39 | 16 |  | -2.69 | 1554 | 1621 | 0 | 15.41 | 0 | 38 | 2 | -134 | Y |  | 2021-11-10 00:04 | 66 | 1099 | 27 | 25 | 25 | 27 | 27 | 28 | 28 | 26 | 25 | 23 | 23 | 21 | 19 | 19 | 25 | 28 | 19 | 27 | -0.22 | Y | 40 | Y | 0 |  |  |  | 1.215 |  |  |  | N | N | N | Y | 180 | 0.48 | 65 | 99204 | 100165 | 3135 | 15300 | 18 | 1 |  | 2021-11-10 00:11 | 1554 | 121 |  | 34 | [16 empty] | 94.98 | 50 | 0 | 0 | 0 |  | 650 | 700 | Y | N | 0 | 0 | 0 |  | 651 | 700 | Y | N | N | Y |  |  | Y |  |  | SB120120 | C
A68011 | 2021-11-09 | 1 | C |  | 4 | A | STB3D | 베어링강 | STB (SF) | BM#1 | 1620 | 48 | 1554 | 1544 | 40 | 6900 |  | 3 | 0.31 | 25 |  | -1.51 | 1516 | 1561 | 108.06 | 47.27 |  | 1 | 12 | 407 | Y |  | 2021-11-10 00:10 | 65 | 1103 | 25 | 24 | 24 | 24 | 24 | 24 | 23 | 21 | 21 | 20 | 20 | 20 | 20 | 20 | 22 | 24 | 20 | 24 | -0.06 | Y | 55 | Y | 0 |  |  |  | 1.121 |  |  |  | Y | Y | Y | Y | 180 | 0.48 | 66 | 101532 | 99509 | 7031 | 15850 | 16 | 1 |  | 2021-11-10 00:18 | 1516 | 116 |  | 28 | [8 empty] | E520B9B628E245EF9139A750CC4EAF01 | 500520CD209A43C999FA88CAC22E56E0 | 37C9BC55CD944FFFA043A321ED8B111F |  | 7420173A66E647D49C9A5D14BB48E77D | B16291B8D51240ABBA418575FAD59482 | E907CC80674243DC9ED412203140F4F6 |  | 95.34 | 100 | 0 | 0 | 0 |  | 650 |  | N | N | 0 | 0 | 0 |  | 651 |  | N | N | Y |  |  | Y |  |  |  | BT180180 | H
A68012 | 2021-11-09 | 1 | C |  | 5 | A | STB3D | 베어링강 | STB (SF) | BM#1 | 1616 | 43 | 1561 | 1539 | 29 | 5100 |  | 3 | 0.34 | 26 |  | -1.24 | 1519 | 1557 | 124.78 | 28.33 |  | 6 | 13 | 63 | Y |  | 2021-11-10 01:06 | 68 | 1099 | 32 | 22 | 25 | 26 | 28 | 28 | 28 | 27 | 27 | 26 | 26 | 26 | 26 | 25 | 27 | 28 | 25 | 28 | -0.07 | Y | 45 | Y | -0.2 |  |  |  | 1.33 |  |  |  | Y | Y | N | Y | 170 | 0.48 | 65 | 101532 | 99456 | 7150 | 15850 | 16 | 1 |  | 2021-11-10 01:37 | 1519 | 119 |  | 40 | [16 empty] | 95.42 | 100 | 0 | 0 | 0 |  | 650 |  | N | N | 0 | 0 | 0 |  | 651 |  | N | N | Y |  |  | Y |  |  |  | BT180180 | H
B67450 | 2021-11-09 | 2 | C |  | 14 | A | AE1548 | 합금강 | AE4130M6 | BM#2 | 1600 | 51 | 1614 | 1528 | 34 | 6500 |  | 1 | 0.36 | 16 |  | -2.73 | 1549 | 1608 | 0 | 20.47 | 0 | 33 | 38 | 68 | Y |  | 2021-11-10 01:30 | 61 | 1092 | 18 | 18 | 28 | 32 | 35 | 35 | 35 | 35 | 35 | 34 | 33 | 32 | 31 | 28 | 31 | 35 | 28 | 35 | -0.14 | Y | 50 | Y | -0.2 |  |  |  | 0.991 |  |  |  | N | N | N | Y | 170 | 0.46 | 68 | 155892 | 99330 | 3120 | 15800 | 18 | 1 |  | 2021-11-10 01:41 | 1549 | 120 |  | 15 |  | *전공정 요청으로 감속주입 0.40 이상공정 등록 ID: 305~311, 405~411 *연연주 혼탕부 성분확인 ID:309~311.409~411 | [14 empty] | 153.66 | 50 | 0 | 0 | 0 |  | 650 | 700 | Y | N | 0 | 0 | 0 |  | 650 | 700 | Y | N | N | Y | [5 empty] | SB120120 | C
A68013 | 2021-11-09 | 1 | C |  | 6 | A | STB3D | 베어링강 | STB (SF) | BM#1 | 1630 | 40 | 1555 | 1549 | 30 | 5200 |  | 3 | 0.33 | 25 |  | -1.19 | 1516 | 1552 | 410.12 | 0 |  | 32 | 11 | 68 | Y |  | 2021-11-10 02:31 | 65 | 1109 | 26 | 25 | 28 | 29 | 30 | 29 | 28 | 28 | 27 | 26 | 26 | 25 | 25 | 23 | 27 | 30 | 23 | 28 | -0.14 | Y | 50 | Y | -0.2 |  |  |  | 1.062 |  |  |  | Y | Y | Y | Y | 210 | 0.48 | 70 | 101532 | 102482 | 7979 | 15520 | 16 | 1 |  | 2021-11-10 02:47 | 1516 | 102 |  | 20 | 17 | [15 empty] | 92.77 | 100 | 0 | 0 | 0 |  | 650 |  | N | N | 0 | 0 | 0 |  | 651 |  | N | N | Y |  |  | Y |  |  |  | BT180180 | H
B67451 | 2021-11-09 | 2 | C |  | 15 | A | AE1548M | 합금강 | AE4130M6 | BM#2 | 1585 | 46 | 1613 | 1542 | 36 | 6800 |  | 1 | 0.35 | 18 |  | -2.56 | 1553 | 1615 | 0 | 18.14 | 0 | 30 | 46 | 74 | Y |  | 2021-11-10 02:27 | 66 | 1090 | 26 | 25 | 31 | 34 | 36 | 36 | 35 | 36 | 35 | 34 | 33 | 33 | 32 | 28 | 33 | 36 | 28 | 36 | -0.15 | Y | 55 | Y | -0.4 |  |  |  | 0.993 |  |  |  | N | N | N | Y | 220 | 0.4 | 75 | 43265 | 96328 | 3022 | 16400 | 18 | 1 |  | 2021-11-10 02:33 | 1553 | 121 |  | 27 |  | * 전공정 요청으로 감속주입 0.40 이상공정 등록 ID: 301~303 401~403 *연연주 혼탕부 성분확인 ID:301.401 | [6 empty] | CE5FBBD0C21544F5BAEEAF1D26F6BA5A | 0D933DF10191480EA07F077E6DD274A7 | DC0CC3B22C934E88B891AEADE5FCB327 |  | 914C7A2B55D04F6A9A84DBC8F12DC549 | 6DF76EBA0D424741B2282C00A68E5D7B | FE1D4A22DCBB4633B3A1E3DC1DB3A6A9 |  | 44.08 | 40 | 0 | 0 | 0 |  | 650 | 700 | Y | N | 0 | 0 | 0 |  | 651 | 700 | Y | N | N | Y | [5 empty] | SB152152 | C
A68014 | 2021-11-09 | 1 | C |  | 7 | A | STB3D | 베어링강 | STB (SF) | BM#1 | 1608 | 41 | 1555 | 1526 | 32 | 5600 |  | 3 | 0.41 | 25 |  | -1.16 | 1521 | 1560 | 9.85 | 400 |  | 16 | 27 | 76 | Y |  | 2021-11-10 03:36 | 70 | 1097 | 23 | 25 | 30 | 32 | 33 | 33 | 33 | 33 | 32 | 32 | 32 | 30 | 30 | 30 | 31 | 33 | 30 | 33 | -0.07 | Y | 40 | Y | 0 |  |  |  | 1.177 |  |  |  | Y | Y | Y | Y | 200 | 0.48 | 61 | 101532 | 93609 | 7899 | 15450 | 16 | 1 |  | 2021-11-10 03:43 | 1521 | 109 |  | 26 | [16 empty] | 100.93 | 100 | 0 | 0 | 0 |  | 650 |  | N | N | 0 | 0 | 0 |  | 651 |  | N | N | Y |  |  | Y |  |  |  | BT180180 | H
B67452 | 2021-11-09 | 2 | C |  | 16 | B | AE1548M | 합금강 | AE4130M6 | BM#2 | 1616 | 70 | 1610 | 1580 | 46 | 8900 |  | 1 | 0.39 | 15 |  | -2.46 | 1543 | 1606 | 0 | 17.06 | 0 | 37 | 63 |  | Y |  | 2021-11-10 03:58 | 56 | 1102 | 26 | 26 | 30 | 31 | 33 | 32 | 31 | 30 | 29 | 28 | 26 | 25 | 24 | 22 | 28 | 33 | 22 | 26 | -0.22 | Y | 50 | Y | -0.2 |  |  |  | 1.4 |  |  |  | N | N | N | Y | 210 | 0.48 | 67 | 95183 | 100825 | 7725 | 13800 | 18 | 1 |  | 2021-11-10 04:06 | 1543 | 136 |  | 12 |  | *후속B67453 래들 미개공 강제렌싱 1회 실시 ID:306.405 | [14 empty] | 92.23 | 54.55 | 0 | 0 | 0 |  | 650 | 700 | Y | N | 0 | 0 | 0 |  | 651 | 700 | Y | N | N | Y | [5 empty] | SB152152 | C
A68015 | 2021-11-09 | 1 | D | TUNDISH교체전 | 8 | A | STB3D | 베어링강 | STB (SF) | BM#1 | 1594 | 41 | 1558 | 1540 | 34 | 5800 |  | 3 | 0.23 | 25 |  | -1.29 | 1510 | 1553 | 304.22 | 0 |  | 1 | 13 | 66 | Y |  | 2021-11-10 04:52 | 59 | 1105 | 31 | 30 | 30 | 30 | 29 | 28 | 27 | 26 | 25 | 24 | 23 | 22 | 22 | 22 | 26 | 30 | 22 | 30 | -0.16 |  | 50 | Y | 0 |  |  |  | 0.758 |  |  |  |  | Y | N | M | 190 | 0.48 | 65 | 84610 | 94619 | 7638 | 2000 | 16 | 1 |  | 2021-11-10 05:00 | 1510 | 100 |  | 12 |  |  | 029EA36D95EE411E986FF355AC8A364B | EE809F17B27242138EDCFFA515730037 | 637AAB2B22334EE380C09677E48B0D21 | [11 empty] | 83.24 | 100 | 0 | 3600 | 0 |  | 650 |  | N | N | 0 | 3900 | 0 |  | 651 |  | N | N | Y |  |  | Y |  |  |  | BT180180 | H
B67453 | 2021-11-09 | 2 | D |  | 17 | A | AE1548M | 합금강 | AE4130M6 | BM#2 | 1585 | 45 | 1617 | 1533 | 36 | 6900 |  | 1 | 0.32 | 16 |  | -2.44 | 1561 | 1619 | 0 | 18.96 | 0 | 37 | 64 | -132 | N | 1 | 2021-11-10 04:58 | 74 | 1099 | 19 | 22 | 38 | 45 | 49 | 50 | 50 | 49 | 48 | 47 | 47 | 46 | 44 | 44 | 44 | 50 | 44 | 0 | -0.15 | Y | 40 | Y | 0 |  |  |  | 1.194 |  |  |  | N | N | N | Y | 200 | 0.47 | 68 | 103836 | 101711 | -711 | 14400 | 18 | 1 |  | 2021-11-10 05:06 | 1561 | 115 |  | 20 |  | * 전공정 요청 L/D잔강이월 미실시 이상공정등록 및 생관통보 | [14 empty] | 103.58 | 50 | 0 | 0 | 0 |  | 651 | 700 | Y | N | 0 | 0 | 0 |  | 651 | 700 | Y | N | N | N | [5 empty] | SB152152 | C
A68016 | 2021-11-09 | 1 | D | TUNDISH교체 | 1 | A | SCR420HC | 소입성보증강 | C | BM#1 | 1616 | 41 | 1636 | 1553 | 36 | 7800 |  | 3 | 0.21 | 20 |  | -1.81 | 1603 | 1648 | 0 | 232.22 |  | 6 | 14 | 70 | Y |  | 2021-11-10 05:42 | 92 | 1097 | -426 | -348 | 29 | 24 | 24 | 29 | 32 | 34 | 36 | 37 | 37 | 37 |  | 37 | 32 | 37 | 37 | 37 | 0 |  | 10 | Y | 0 |  | 2.47 | 2.4 |  |  |  |  | N | N | N | N | 210 | 0.53 | 55 | 101532 | 98394 | 6256 | 15100 | 12 | 2 |  | 2021-11-10 06:02 | 1603 | 123 |  | 47 |  | *T/D FLUX 유:10,용:120kg | [14 empty] | 96.38 | 100 | 700 | 0 | 0 |  | 410 |  | Y | Y | 700 | 0 | 0 |  | 411 |  | Y | Y | N |  |  | Y |  |  |  | BT180180 | H
B67454 | 2021-11-09 | 2 | D | TUNDISH교체전 | 18 | A | AE1548M | 합금강 | AE4130M6 | BM#2 | 1607 | 40 | 1615 | 1554 | 28 | 5400 |  | 1 | 0.3 | 16 |  | -2.3 | 1543 | 1598 | 0 | 17.34 | 0 | 33 | 39 | 80 | Y |  | 2021-11-10 06:06 | 56 | 1093 | 40 | 38 | 38 | 35 | 35 | 34 | 33 | 31 | 30 | 30 | 30 | 29 | 28 | 26 | 32 | 38 | 26 | 30 | -0.22 |  | 55 | Y | -0.4 |  |  |  | 0.946 |  |  |  | N | N | N | M | 190 | 0.48 | 67 | 101037 | 102229 | -2029 | 2000 | 18 | 1 |  | 2021-11-10 06:17 | 1543 | 122 |  | 21 |  | * 전공정 요청 L/D잔강이월 미실시 이상공정등록 및 생관통보 | 09609E7A6C164429BEE390A07B92FE86 | D16A3AA96C2C480C88751254F9EA209A | C1BC1CFC45AB4398B32D569365131BCD | [11 empty] | 94.96 | 50 | 0 | 2960 | 0 |  | 651 | 700 | Y | N | 0 | 2970 | 0 |  | 651 | 700 | Y | N | N | [6 empty] | SB152152 | C
A68017 | 2021-11-09 | 1 | D |  | 2 | A | SCR420HC | 소입성보증강 | C | BM#1 | 1596 | 39 | 1622 | 1547 | 30 | 6400 |  | 3 | 0.19 | 16 |  | -1.44 | 1591 | 1622 | 0 | 215.67 |  | 32 | 12 | 59 | Y |  | 2021-11-10 06:41 | 80 | 1108 | 37 | 32 | 30 | 30 | 30 | 30 | 29 | 29 | 29 | 28 | 29 | 28 |  | 28 | 30 | 30 | 28 | 30 | -0.04 | Y | 45 | Y | -0.2 | [7 empty] | N | N | N | N | 200 | 0.55 | 56 | 152298 | 97330 | 6970 | 14100 | 12 | 2 |  | 2021-11-10 07:04 | 1591 | 120 |  | 46 |  | *유사강종 연연주 혼탕부 성분 확인 ID:107~109.207~209 | [14 empty] | 146.3 | 100 | 0 | 0 | 0 |  | 410 |  | Y | Y | 0 | 0 | 0 |  | 411 |  | Y | Y | N |  |  | Y |  |  |  | BT180180 | H
B67455 | 2021-11-09 | 2 | D | TUNDISH교체 | 1 | A | AE1038M3 | 탄소강 | B | BM#2 | 1597 | 59 | 1661 | 1540 | 48 | 9200 |  | 1 | 0.41 | 18 |  | -2.66 | 1593 | 1663 | 0 | 44.16 | 0 | 30 | 47 | 69 | Y |  | 2021-11-10 07:24 | 94 | 1091 | [14 empty] | 0 | 0 | 0 | 0 | 0 |  | 0 | Y | 0 | 0.8 | 1.78 | 1.78 |  |  |  |  | N | N | N | N | 220 | 0 | 66 | 89940 | 104107 | -2907 | 15400 | 14 | 2 |  | 2021-11-10 07:26 | 1593 | 150 |  | 35 |  | * BUTT 타입롱노즐사용(슬리브타입.) * T/D FLUX 용탕부: 120 KG / 유탕부: 10KG 투입. | [14 empty] | 87.24 | 50 | 700 | 0 | 0 |  | 650 | 400 | Y | N | 700 | 0 | 0 |  | 651 | 400 | Y | N | N | [6 empty] | SB110110 | C
A68018 | 2021-11-10 | 1 | D | 유사강종연연주 | 3 | A | SCR420HON2 | 소입성보증강 | C | BM#1 | 1612 | 40 | 1625 | 1548 | 34 | 7300 |  | 3 | 0.22 | 19 |  | -1.19 | 1597 | 1625 | 0 | 238.61 |  | 38 | 4 | 56 | Y |  | 2021-11-10 07:39 | 86 | 1089 | 26 | 27 | 31 | 34 | 35 | 35 | 35 | 35 | 34 | 34 | 34 | 33 | 33 | 33 | 33 | 35 | 33 | 35 | -0.05 | Y | 40 | Y | 0 | [7 empty] | N | N | N | N | 190 | 0.55 | 60 | 50766 | 106130 | 3020 | 14700 | 12 | 2 |  | 2021-11-10 07:54 | 1597 | 118 |  | 44 |  | *유사강종 연연주 혼탕부 성분 확인 ID:101.201 | [6 empty] | 9A56BA8D30F8479BA9CF019A714DB24F | 84FE7DBA7217447486D232FBCD7E006B | 5AD250F69CE246DAA92AB3538312A78B |  | 9D72AB2749C0429182E124381BECE7D0 | 0CD7711B79A94E6E8684259EBF628E40 | FEFF1B57F15F4F6B879BE3AED65D52B4 |  | 45.69 | 100 | 0 | 0 | 0 |  | 410 |  | Y | Y | 0 | 0 | 0 |  | 411 |  | Y | Y | N |  | Y |  |  |  |  | BT180180 | H
B67456 | 2021-11-10 | 2 | D | 연주종료 | 2 | A | AE1038M3 | 탄소강 | B | BM#2 | 1640 | 35 | 1659 | 1603 | 32 | 6600 |  | 1 | 0.35 | 17 |  | -3.01 | 1575 | 1654 | 0 | 28.76 | 0 | 16 | 28 | 81 | Y |  | 2021-11-10 08:04 | 76 | 1088 | 26 | 22 | 19 | 16 | -115 | 15 | 16 | [6 empty] | 16 | 0 | 19 | 15 | 0 | -0.27 |  | 10 | Y | 0.2 | [7 empty] | N | N | N | N | 220 | 0.52 | 56 | 92696 | 90017 | -2367 | 2000 | 14 | 2 |  | 2021-11-10 08:15 | 1575 | 144 |  | 61 |  | * 연주종료 : 10 : 15 | FB073E2E56844DEDB30175961136A1D4 | [13 empty] | 107.04 | 28.57 | 0 | 3360 | 0 |  | 650 | 400 | Y | N | 0 | 3330 | 0 |  | 651 | 400 | Y | N | N | [6 empty] | SB110110 | C
A68019 | 2021-11-10 | 1 | D |  | 4 | A | SCR420HON2 | 소입성보증강 | C | BM#1 | 1602 | 49 | 1616 | 1532 | 39 | 7700 |  | 3 | 0.24 | 19 |  | -1.24 | 1585 | 1616 | 0 | 223.03 |  | 1 | 14 | 52 | Y |  | 2021-11-10 08:46 | 74 | 1098 | 32 | 31 | 29 | 27 | 27 | 26 | 25 | 24 | 23 | 23 | 22 | 21 | 22 | 22 | 25 | 29 | 21 | 0 | -0.16 |  | 50 | Y | 0.2 | [7 empty] | N | N | N | N | 180 | 0.52 | 61 | 101532 | 101059 | 7891 | 15000 | 12 | 2 |  | 2021-11-10 09:04 | 1585 | 120 |  | 38 |  | *L/D잔강 5.3TON 슬라그 이월됨 | [14 empty] | 95.74 | 100 | 0 | 0 | 0 |  | 410 |  | Y | Y | 0 | 0 | 0 |  | 411 |  | Y | Y | N |  | N |  |  |  |  | BT180180 | H
A68020 | 2021-11-10 | 1 | D |  | 5 | A | SCR420HON2 | 소입성보증강 | C | BM#1 | 1591 | 52 | 1620 | 1520 | 32 | 6700 |  | 3 | 0.22 | 18 |  | -1.6 | 1583 | 1620 | 0 | 201.16 |  | 6 | 15 | 45 | Y |  | 2021-11-10 09:47 | 72 | 1087 | 21 | 22 | 25 | 26 | 27 | 28 | 27 | 26 | 25 | 25 | 24 | 24 | 24 | 24 | 25 | 28 | 24 | 25 | -0.11 | Y | 35 | Y | 0 | [7 empty] | N | N | N | N | 170 | 0.52 | 62 | 101532 | 105009 | 2491 | 15500 | 12 | 2 |  | 2021-11-10 10:03 | 1583 | 119 |  | 39 | [16 empty] | 10153200 | 100 | 0 | 0 | 0 |  | 410 |  | Y | Y | 0 | 0 | 0 |  | 411 |  | Y | Y | N |  | Y |  |  |  |  | BT180180 | H
A68021 | 2021-11-10 | 1 | D |  | 6 | A | SCR420HON2 | 소입성보증강 | C | BM#1 | 1676 | 40 | 1619 | 1578 | 24 | 4800 |  | 3 | 0.2 | 18 |  | -1.15 | 1592 | 1619 | 0 | 238.81 |  | 32 | 13 | 43 | Y |  | 2021-11-10 10:46 | 81 | 1099 | 22 | 25 | 28 | 31 | 32 | 32 | 33 | 33 | 33 | 32 | 32 | 34 |  | 34 | 30 | 34 | 34 | 33 | 0 |  |  | Y | 0.4 | [7 empty] | N | N | N | N | 210 | 0.52 | 56 | 84610 | 92868 | 3632 | 15700 | 12 | 2 |  | 2021-11-10 11:00 | 1592 | 118 |  | 45 | [16 empty] | 86.51 | 100 | 0 | 0 | 0 |  | 410 |  | Y | Y | 0 | 0 | 0 |  | 411 |  | Y | Y | N |  | Y |  |  |  |  | BT180180 | H
A68022 | 2021-11-10 | 1 | D |  | 7 | A | SCR420HON2 | 소입성보증강 | C | BM#1 | 1621 | 39 | 1630 | 1549 | 27 | 5800 |  | 3 | 0.19 | 18 |  | -1.73 | 1590 | 1630 | 0 | 194.97 |  | 38 | 5 | 45 | Y |  | 2021-11-10 11:51 | 79 | 1087 | 32 | 29 | 29 | 31 | 32 | 31 | 31 | 30 | 29 | 29 | 29 | 29 | 29 | 29 | 29 | 29 | 29 | 31 | 0 |  |  | Y | 0 | [7 empty] | N | N | N | N | 200 | 0.5 | 13 | 101532 | 92229 | 4771 | 15400 | 12 | 2 |  | 2021-11-10 12:11 | 1590 | 146 |  | 79 |  | *전공정 요청으로 감속주입 | [14 empty] | 10153200 | 100 | 0 | 0 | 0 |  | 410 |  | Y | Y | 0 | 0 | 0 |  | 411 |  | Y | Y | N |  | Y |  |  |  |  | BT180180 | H
A68023 | 2021-11-10 | 1 | B |  | 8 | A | SCR420HON2 | 소입성보증강 | C | BM#1 | 1607 | 40 | 1620 | 1541 | 34 | 6000 |  | 3 | 0.19 | 18 |  | -1.45 | 1586 | 1620 | 0 | 239.56 |  | 1 | 15 | 50 | Y |  | 2021-11-10 12:58 | 75 | 1099 | 27 | 27 | 31 | 33 | 34 | 35 | 35 | 34 | 33 | 32 | 32 | 32 | 32 | 32 | 32 | 35 | 32 | 32 | 0 | Y | 40 | Y | 0 | [7 empty] | N | N | N | N | 190 | 0.48 | 61 | 84610 | 92812 | 3388 | 15340 | 12 | 2 |  | 2021-11-10 13:10 | 1586 | 103 |  | 27 |  | *전공정 요청으로 감속주입 *L/D 5.2TON 슬라그이월 - 잔강미이월 이상재 등록 | [14 empty] | 86.38 | 100 | 0 | 0 | 0 |  | 410 |  | Y | Y | 0 | 0 | 0 |  | 411 |  | Y | Y | N |  | Y |  |  |  |  | BT180180 | H
A68024 | 2021-11-10 | 1 | B |  | 9 | A | SCR420HON2 | 소입성보증강 | C | BM#1 | 1592 | 45 | 1627 | 1519 | 36 | 7100 |  | 3 | 0.2 | 21 |  | -1.5 | 1589 | 1627 | 0 | 229.08 |  | 6 | 16 | 62 | Y |  | 2021-11-10 13:59 | 78 | 1098 | 30 | 32 | 35 | 36 | 37 | 38 | 37 | 36 | 36 | 35 | 35 | 35 | 35 | 35 | 35 | 38 | 35 | 36 | -0.02 | Y | 35 | Y | 0 | [7 empty] | N | N | N | N | 180 | 0.48 | 61 | 101532 | 96128 | 4222 | 15420 | 12 | 2 |  | 2021-11-10 14:13 | 1589 | 106 |  | 28 |  | *전공정 요청으로 감속주입 *랜싱 | [14 empty] | 100.43 | 100 | 0 | 0 | 0 |  | 410 |  | Y | Y | 0 | 0 | 0 |  | 411 |  | Y | Y | N |  | Y |  |  |  |  | BT180180 | H
A68025 | 2021-11-10 | 1 | B |  | 10 | A | SCR420HON2 | 소입성보증강 | C | BM#1 | 1613 | 41 | 1619 | 1547 | 30 | 5900 |  | 3 | 0.2 | 20 |  | -1.54 | 1580 | 1619 | 0 | 183.2 |  | 32 | 14 | 57 | Y |  | 2021-11-10 15:05 | 69 | 1111 | 33 | 32 | 32 | 31 | 31 | 29 | 29 | 28 | 27 | 26 | 26 | 25 | 25 | 25 | 29 | 32 | 25 | 25 | -0.13 |  | 55 | Y | 0 | [7 empty] | N | N | N | N | 170 | 0.48 | 65 | 101532 | 98430 | 4970 | 14830 | 12 | 2 |  | 2021-11-10 15:16 | 1580 | 95 |  | 25 |  | *전공정 요청으로 감속주입 | [14 empty] | 10153200 | 100 | 0 | 0 | 0 |  | 410 |  | Y | Y | 0 | 0 | 0 |  | 411 |  | Y | Y | N |  | Y |  |  |  |  | BT180180 | H
A68026 | 2021-11-10 | 1 | B |  | 11 | A | SCR420HON2 | 소입성보증강 | C | BM#1 | 1593 | 35 | 1609 | 1537 | 32 | 5900 |  | 3 | 0.19 | 21 |  | -1.12 | 1581 | 1609 | 0 | 223.54 |  | 38 | 6 | 65 | Y |  | 2021-11-10 16:04 | 70 | 1095 | 23 | 23 | 26 | 27 | 28 | 28 | 27 | 27 | 26 | 26 | 26 |  |  | 26 | 26 | 28 | 26 | 27 | -0.06 | Y | 35 | Y | 0 | [7 empty] | N | N | N | N | 210 | 0.5 | 58 | 101532 | 96037 | 4263 | 15110 | 12 | 2 |  | 2021-11-10 16:16 | 1581 | 101 |  | 32 |  | *전공정 요청으로 감속주입 | [14 empty] | 100.53 | 100 | 0 | 0 | 0 |  | 410 |  | Y | Y | 0 | 0 | 0 |  | 411 |  | Y | Y | N |  | Y |  |  |  |  | BT180180 | H
A68027 | 2021-11-10 | 1 | B |  | 12 | B | SCR420HON2 | 소입성보증강 | C | BM#1 | 1616 | 34 | 1610 | 1554 | 27 | 5200 |  | 3 | 0.19 | 21 |  | -1.23 | 1578 | 1609 | 0 | 243.44 |  | 1 | 16 | 62 | Y |  | 2021-11-10 17:04 | 67 | 1094 | 24 | 24 | 25 | 25 | 26 | 26 | 25 | 25 | 25 | 25 | 24 | 24 |  | 24 | 25 | 26 | 24 | 25 | -0.02 | Y | 35 | Y | 0 | [7 empty] | N | N | N | N | 200 | 0.53 | 57 | 84610 | 97210 |  | 14850 | 12 | 2 |  | 2021-11-10 17:29 | 1578 | 107 |  | 34 |  | *전공정 요청으로 감속주입 *전공정 요청 L/D잔강미이월 - 이상재 등록 | [6 empty] | 5D62392E17BD4B6AA1C18ED7465D90FE | F143E6B81AC14545B1B955CF70DCDFF3 | F4F60EE7F1DE4E4C813DFBD620974D42 |  | FE6FA5FA56DC4D7E9DB5E2FBE7A06863 | D8C13BE95AAE49138A6D83C76F6D0F40 | 8EFE8D70E58C47DCB0002225722C2662 |  | 54.87 | 100 | 0 | 0 | 0 |  | 410 |  | Y | Y | 0 | 0 | 0 |  | 411 |  | Y | Y | N |  | N |  |  |  |  | BT180180 | H
A68028 | 2021-11-10 | 1 | B |  | 13 | A | SCR420HON2 | 소입성보증강 | C | BM#1 | 1610 | 35 | 1604 | 1535 | 26 | 5500 |  | 3 | 0.19 | 20 |  | -1.22 | 1574 | 1604 | 0 | 209.61 |  | 6 | 17 | 51 | Y |  | 2021-11-10 18:00 | 63 | 1097 | 23 | 22 | 24 | 24 | 25 | 25 | 23 | 24 | 24 | 23 | 23 |  |  | 23 | 24 | 25 | 23 | 24 | -0.07 | Y | 30 | Y | 0 | [7 empty] | N | N | N | N | 190 | 0.55 | 53 | 101532 | 94774 | 3026 | 14080 | 12 | 2 |  | 2021-11-10 18:10 | 1574 | 105 |  | 36 |  | *전공정 요청 L/D잔강미이월 - 이상재 등록 | [14 empty] | 102.4 | 100 | 0 | 0 | 0 |  | 410 |  | Y | Y | 0 | 0 | 0 |  | 411 |  | Y | Y | N | [6 empty] | BT180180 | H
A68029 | 2021-11-10 | 1 | B |  | 14 | A | SCR420HON2 | 소입성보증강 | C | BM#1 | 1621 | 34 | 1608 | 1560 | 29 | 5600 |  | 3 | 0.19 | 20 |  | -1.2 | 1578 | 1608 | 0 | 254.47 |  | 32 | 15 | 49 | Y |  | 2021-11-10 19:04 | 67 | 1096 | 22 | 24 | 27 | 28 | 30 | 30 | 29 | 29 | 29 | 28 | 27 | 27 | 27 | 27 | 28 | 30 | 27 | 29 | -0.06 | Y | 40 | Y | 0 | [7 empty] | N | N | N | N | 180 | 0.49 | 61 | 101532 | 94873 | 4827 | 15320 | 12 | 2 |  | 2021-11-10 19:15 | 1578 | 101 |  | 27 |  | *전공정 요청 L/D잔강미이월 - 이상재 등록 *전공정 요청 감속주입(성분OVER) | [14 empty] | 101.68 | 100 | 0 | 0 | 0 |  | 410 |  | Y | Y | 0 | 0 | 0 |  | 411 |  | Y | Y | N |  |  | Y |  |  |  | BT180180 | H
A68030 | 2021-11-10 | 1 | B | TUNDISH교체전 | 15 | A | SCR420HON2 | 소입성보증강 | C | BM#1 | 1591 | 43 | 1616 | 1550 | 31 | 5800 |  | 3 | 0.19 | 20 |  | -1.59 | 1577 | 1616 | 0 | 213.91 |  | 38 | 7 | 48 | Y |  | 2021-11-10 20:14 | 66 | 1090 | 26 | 25 | 30 | 33 | 33 | 33 | 32 | 31 | 31 | 30 | 29 |  |  | 29 | 30 | 33 | 29 | 33 | -0.11 | Y | 35 | Y | -0.2 | [7 empty] | N | N | N | N | 170 | 0.55 | 56 | 89300 | 99846 | 704 | 2000 | 12 | 2 |  | 2021-11-10 20:24 | 1577 | 95 |  | 19 |  | *전공정 요청 L/D잔강미이월 - 이상재 등록 |  | A34EE99D115C4A6D9454D7D16FE2173A | 9F6772E88F544A5DB57DD35732348DE3 | [11 empty] | 87.89 | 100 | 0 | 3000 | 0 |  | 410 |  | Y | Y | 0 | 3000 | 0 |  | 411 |  | Y | Y | N | [6 empty] | BT180180 | H
A68031 | 2021-11-10 | 1 | C | TUNDISH교체 | 1 | A | AE40B53M | 합금강 | AE1055M계 | BM#1 | 1603 | 38 | 1631 | 1548 | 28 | 5700 |  | 3 | 0.19 | 25 |  | -1.3 | 1584 | 1623 | 136.65 | 59.1 |  | 1 | 17 | 62 | Y |  | 2021-11-10 21:18 | 98 | 1093 | -267 | -220 | 37 | 35 | 35 | 41 | 45 | 48 | 49 | 49 | 50 | 49 | 49 | 50 | 45 | 50 | 49 | 49 | 0.04 |  | 10 | Y | 0.2 |  | 1.97 | 1.97 | [5 empty] | Y | Y | M | 210 | 0.45 | 62 | 84610 | 92850 | 4450 | 14900 | 02 | 1 |  | 2021-11-10 21:26 | 1584 | 116 |  | 36 |  | *T/D FLUX 유:10,용:120kg | [14 empty] | 86.47 | 100 | 1500 | 0 | 0 |  | 400 |  | Y | Y | 1500 | 0 | 0 |  | 401 |  | Y | Y |  |  | Y |  |  |  |  | BT180180 | H
A68032 | 2021-11-10 | 1 | C |  | 2 | A | AE40B53M | 합금강 | AE1055M계 | BM#1 | 1582 | 42 | 1592 | 1534 | 26 | 5100 |  | 3 | 0.18 | 25 |  | -1.53 | 1550 | 1595 | 124.3 | 57.23 |  | 6 | 18 | 67 | Y |  | 2021-11-10 22:23 | 64 | 1095 | 49 | 42 | 36 | 31 | 29 | 26 | 25 | 24 | 23 | 22 | 22 | 21 | 20 | 20 | 28 | 36 | 20 | 0 | -0.32 |  | 50 | Y | -0.2 | [7 empty] | Y | Y | Y | Y | 200 | 0.48 | 62 | 101532 | 94623 | 3527 | 15200 | 02 | 1 |  | 2021-11-10 22:31 | 1550 | 116 |  | 33 | [16 empty] | 101.94 | 100 | 0 | 0 | 0 |  | 400 |  | Y | Y | 0 | 0 | 0 |  | 401 |  | Y | Y |  |  | Y |  |  |  |  | BT180180 | H
A68033 | 2021-11-10 | 1 | C |  | 3 | A | AE40B53M | 합금강 | AE1055M계 | BM#1 | 1613 | 42 | 1596 | 1552 | 23 | 4400 |  | 3 | 0.21 | 25 |  | -1.11 | 1553 | 1586 | 115.38 | 40.63 |  | 32 | 16 | 63 | Y |  | 2021-11-10 23:24 | 67 | 1102 | 18 | 18 | 22 | 24 | 26 | 27 | 27 | 27 | 27 | 26 | 25 | 24 | 24 | 24 | 25 | 27 | 24 | 27 | -0.07 | Y | 40 | Y | 0 | [7 empty] | Y | Y | Y | Y | 190 | 0.48 | 61 | 84610 | 91941 | 4259 | 14700 | 02 | 1 |  | 2021-11-10 23:31 | 1553 | 115 |  | 36 | [16 empty] | 85.64 | 100 | 0 | 0 | 0 |  | 400 |  | Y | Y | 0 | 0 | 0 |  | 401 |  | Y | Y |  |  | Y | N |  |  |  | BT180180 | H
A68034 | 2021-11-10 | 1 | C |  | 4 | A | AE40B53M | 합금강 | AE1055M계 | BM#1 | 1579 | 44 | 1612 | 1540 | 25 | 4600 |  | 3 | 0.19 | 25 |  | -1.56 | 1558 | 1604 | 171.41 | 30.43 |  | 38 | 8 | 71 | Y |  | 2021-11-11 00:25 | 72 | 1091 | 23 | 23 | 27 | 29 | 30 | 29 | 30 | 29 | 28 | 27 | 27 |  |  | 27 | 28 | 30 | 27 | 29 | -0.1 | Y | 30 | Y | 0 | [7 empty] | Y | Y | Y | Y | 180 | 0.48 | 56 | 84610 | 86804 | 2246 | 15100 | 02 | 1 |  | 2021-11-11 00:33 | 1558 | 116 |  | 37 | [8 empty] | 315EAB32F9F54504B3E826CB4F90CC3B | A05BC295989F4004BC8F697A97EEA2E9 | 8E08E741B3024B03A25EE78AC450A1BF |  | 09571F71AB5F4214BCE7C6FA29121AC5 | 32EE21EE220540B185F9A6F1F243D20F | 725E0253A324405794ACD4C9BC457792 |  | 92.17 | 100 | 0 | 0 | 0 |  | 400 |  | Y | Y | 0 | 0 | 0 |  | 401 |  | Y | Y |  |  | Y |  |  |  |  | BT180180 | H
A68035 | 2021-11-10 | 1 | C |  | 5 | A | AE40B53M | 합금강 | AE1055M계 | BM#1 | 1666 | 38 | 1601 | 1583 | 21 | 3600 |  | 3 | 0.2 | 25 |  | -1.32 | 1554 | 1593 | 172.75 | 35.11 |  | 1 | 18 | 47 | Y |  | 2021-11-11 01:29 | 68 | 1099 | 26 | 25 | 28 | 31 | 32 | 33 | 33 | 32 | 32 | 31 | 31 | 30 | 30 | 29 | 31 | 33 | 29 | 32 | -0.1 | Y | 40 | Y | -0.2 | [7 empty] | Y | Y | Y | Y | 170 | 0.48 | 65 | 101532 | 95490 | 4160 | 14800 | 02 | 1 |  | 2021-11-11 01:36 | 1554 | 105 |  | 30 | 13 | [15 empty] | 101.03 | 100 | 0 | 0 | 0 |  | 400 |  | Y | Y | 0 | 0 | 0 |  | 401 |  | Y | Y |  |  | Y |  |  |  |  | BT180180 | H
A68036 | 2021-11-10 | 1 | C |  | 6 | A | AE40B53M | 합금강 | AE1055M계 | BM#1 | 1577 | 40 | 1598 | 1552 | 32 | 4600 |  | 3 | 0.18 | 25 |  | -1.28 | 1554 | 1592 | 166.18 | 28.01 |  | 6 | 19 | 48 | Y |  | 2021-11-11 02:32 | 68 | 1107 | 28 | 28 | 29 | 30 | 31 | 31 | 31 | 30 | 29 | 29 | 28 | 27 | 27 | 27 | 29 | 31 | 27 | 31 | -0.09 | Y | 45 | Y | 0 | [7 empty] | Y | Y | Y | Y | 210 | 0.48 | 64 | 101532 | 97488 | 4962 | 14600 | 02 | 1 |  | 2021-11-11 02:40 | 1554 | 108 |  | 32 | [16 empty] | 99.1 | 100 | 0 | 0 | 0 |  | 400 |  | Y | Y | 0 | 0 | 0 |  | 401 |  | Y | Y |  |  | Y |  |  |  |  | BT180180 | H
A68037 | 2021-11-10 | 1 | C |  | 7 | A | AE40B53M | 합금강 | AE1055M계 | BM#1 | 1635 | 39 | 1589 | 1571 | 28 | 3900 |  | 3 | 0.18 | 25 |  | -1.33 | 1548 | 1587 | 148.86 | 23.88 |  | 32 | 17 | 59 | Y |  | 2021-11-11 03:45 | 62 | 1092 | 25 | 27 | 28 | 29 | 30 | 28 | 28 | 27 | 27 | 26 | 25 | 24 | 24 | 24 | 27 | 30 | 24 | 28 | -0.15 | Y | 40 | Y | 0 | [7 empty] | Y | Y | Y | Y | 200 | 0.48 | 64 | 101532 | 96204 | 3146 | 15100 | 02 | 1 |  | 2021-11-11 03:58 | 1548 | 99 |  | 25 | [16 empty] | 100.33 | 100 | 0 | 0 | 0 |  | 400 |  | Y | Y | 0 | 0 | 0 |  | 401 |  | Y | Y |  |  | Y |  |  |  |  | BT180180 | H
A68038 | 2021-11-10 | 1 | A | TUNDISH교체전 | 8 | A | AE40B53M | 합금강 | AE1055M계 | BM#1 | 1625 | 41 | 1596 | 1562 | 24 | 4100 |  | 3 | 0.21 | 25 |  | -1.2 | 1553 | 1590 | 156.29 | 43.36 |  | 38 | 9 | 61 | Y |  | 2021-11-11 04:52 | 67 | 1099 | 24 | 27 | 29 | 30 | 30 | 30 | 30 | 29 | 28 | 28 | 27 | 27 |  | 27 | 28 | 30 | 27 | 30 | -0.06 | Y | 40 | Y | 0 | [8 empty] | N | N | M | 190 | 0.48 | 63 | 82529 | 95918 | 4132 | 2000 | 02 | 1 |  | 2021-11-11 05:06 | 1553 | 105 |  | 23 |  |  | 71E84B3B7BE24CF68B2FCFC8EB69DCA5 | 9B0A170EA0F2447D8E52F27572AE0735 | C0EB6E78ED374FCA9F8DB2431714DDB6 | [11 empty] | 81.79 | 100 | 0 | 3500 | 0 |  | 400 |  | Y | Y | 0 | 3500 | 0 |  | 401 |  | Y | Y |  |  | Y |  |  |  |  | BT180180 | H
A68039 | 2021-11-10 | 1 | A | TUNDISH교체 | 1 | A | STB2 | 베어링강 | STB (SF) | BM#1 | 1594 | 44 | 1583 | 1536 | 39 | 6600 |  | 3 | 0.18 | 26 |  | -0.97 | 1553 | 1582 | 117.58 | 46.46 |  | 1 | 19 | 61 | Y |  | 2021-11-11 06:06 | 97 | 1109 | 36 | 34 | 35 | 29 | 33 | 38 | 42 | 44 | 45 | 41 | 34 | 22 | 29 | 29 | 36 | 45 | 22 | 0 | -1.53 |  | 15 | Y | 1.4 |  | 2.38 | 2 | 1.97 |  |  |  |  | Y | Y | M | 210 | 0.46 | 62 | 101532 | 94693 | 7307 | 15000 | 07 | 2 |  | 2021-11-11 06:14 | 1553 | 123 |  | 39 |  | *T/D FLUX 유:10,용:270kg *첫Heat 수소측정치 OVER되어 이상재 등록및 생관통보-ID:101.102.201.202 | [14 empty] | 99.83 | 100 | 1500 | 0 | 0 |  | 650 |  | N | N | 1500 | 0 | 0 |  | 651 |  | N | N | Y |  | N | Y |  |  |  | BT180180 | H
A68040 | 2021-11-10 | 1 | A |  | 2 | A | STB2 | 베어링강 | STB (SF) | BM#1 | 1626 | 47 | 1553 | 1544 | 31 | 5400 |  | 3 | 0.18 | 26 |  | -0.97 | 1523 | 1553 | 125.29 | 41.48 |  | 6 | 20 | 77 | Y |  | 2021-11-11 07:17 | 67 | 1097 | 23 | 43 | 38 | 35 | 33 | 32 | 31 | 29 | 29 | 29 | 29 | 28 |  | 28 | 32 | 38 | 28 | 29 | -0.2 |  | 50 | Y | -0.2 |  |  |  | 1.63 |  |  |  | Y | Y | Y | Y | 200 | 0.48 | 61 | 84610 | 94575 | 7475 | 15870 | 07 | 2 |  | 2021-11-11 07:27 | 1523 | 117 |  | 31 | [8 empty] | 4F3FE9DE612A4011817BCBD89F3EC7E3 | A48A81D628A6477EBCCEBACB6BA4AD28 | 1B681972EDE5442881C0F3FFCC2BD46A |  | 66279BE171B044A98D85319E7704D760 | 3023C5EF84B14B129E1B8947B21C73F0 | FD8ED994DA5B40D395CFFAD0FEEF05E1 |  | 83.32 | 100 | 0 | 0 | 0 |  | 650 |  | N | N | 0 | 0 | 0 |  | 651 |  | N | N | Y |  |  | Y |  |  |  | BT180180 | H
A68041 | 2021-11-11 | 1 | A |  | 3 | A | STB2 | 베어링강 | STB (SF) | BM#1 | 1634 | 43 | 1567 | 1557 | 27 | 4900 |  | 3 | 0.19 | 26 |  | -1.23 | 1528 | 1567 | 128.22 | 46.7 |  | 32 | 18 | 80 | Y |  | 2021-11-11 08:16 | 72 | 1099 | 27 | 30 | 34 | 35 | 37 | 37 | 37 | 36 | 37 | 36 | 36 | 36 | 35 | 35 | 35 | 37 | 35 | 37 | -0.05 | Y | 40 | Y | -0.2 |  |  |  | 1.38 |  |  |  | Y | Y | Y | Y | 190 | 0.48 | 61 | 84610 | 93936 | 7657 | 15100 | 07 | 2 |  | 2021-11-11 08:25 | 1528 | 119 |  | 35 | [16 empty] | 83.86 | 100 | 0 | 0 | 0 |  | 650 |  | N | N | 0 | 0 | 0 |  | 651 |  | N | N | Y |  |  | Y |  |  |  | BT180180 | H
A68042 | 2021-11-11 | 1 | A |  | 4 | A | STB2 | 베어링강 | STB (SF) | BM#1 | 1606 | 53 | 1569 | 1563 | 33 | 5800 |  | 3 | 0.19 | 26 |  | -1.27 | 1531 | 1569 | 122.45 | 39.92 |  | 38 | 10 | 78 | Y |  | 2021-11-11 09:22 | 75 | 1098 | 34 | 34 | 38 | 41 | 41 | 41 | 39 | 40 | 39 | 39 | 38 | 38 | 37 | 37 | 39 | 41 | 37 | 41 | -0.08 | Y | 50 | Y | 0 |  |  |  | 1.66 |  |  |  | Y | Y | Y | Y | 180 | 0.48 | 63 | 101532 | 96653 | 7211 | 15200 | 07 | 2 |  | 2021-11-11 09:44 | 1531 | 123 |  | 32 | [16 empty] | 10153200 | 100 | 0 | 0 | 0 |  | 650 |  | N | N | 0 | 0 | 0 |  | 651 |  | N | N | Y |  |  | Y |  |  |  | BT180180 | H
A68043 | 2021-11-11 | 1 | A |  | 5 | A | STB2 | 베어링강 | STB (SF) | BM#1 | 1582 | 46 | 1563 | 1538 | 39 | 6500 |  | 3 | 0.19 | 25 |  | -1.37 | 1522 | 1563 | 151.97 | 103.73 |  | 1 | 20 | 51 | Y |  | 2021-11-11 10:28 | 66 | 1097 | 37 | 35 | 34 | 33 | 33 | 32 | 31 | 29 | 29 | 28 | 28 | 27 | 26 | 26 | 31 | 34 | 26 | 0 | -0.16 |  | 50 | Y | -0.2 |  |  |  | 1.08 |  |  |  |  | Y | Y | Y | 170 | 0.48 | 61 | 101532 | 93496 | 7054 | 15000 | 07 | 2 |  | 2021-11-11 10:35 | 1522 | 126 |  | 30 | [16 empty] | 101.03 | 100 | 0 | 0 | 0 |  | 650 |  | N | N | 0 | 0 | 0 |  | 651 |  | N | N | Y |  |  | Y |  |  |  | BT180180 | H
A68044 | 2021-11-11 | 1 | A |  | 6 | A | STB2 | 베어링강 | STB (SF) | BM#1 | 1636 | 45 | 1567 | 1592 | 27 | 4800 |  | 3 | 0.2 | 26 |  | -1.42 | 1524 | 1567 | 155 | 120.55 |  | 6 | 21 | 53 | Y |  | 2021-11-11 11:32 | 68 | 1098 | 24 | 28 | 32 | 33 | 34 | 34 | 34 | 33 | 32 | 32 | 32 | 31 | 31 | 31 | 32 | 34 | 31 | 34 | -0.07 | Y | 40 | Y | 0 |  |  |  | 0.937 |  |  |  |  | Y | Y | Y | 210 | 0.48 | 61 | 101532 | 93997 | 7503 | 15800 | 07 | 2 |  | 2021-11-11 11:41 | 1524 | 128 |  | 28 | [16 empty] | 100.53 | 100 | 0 | 0 | 0 |  | 650 |  | N | N | 0 | 0 | 0 |  | 651 |  | N | N | Y |  |  | Y |  |  |  | BT180180 | H
A68045 | 2021-11-11 | 1 | B |  | 7 | A | STB2 | 베어링강 | STB (SF) | BM#1 | 1588 | 41 | 1560 | 1534 | 30 | 5400 |  | 3 | 0.2 | 25 |  | -1.11 | 1528 | 1560 | 164.7 | 30.1 |  | 32 | 19 | 65 | Y |  | 2021-11-11 12:49 | 72 | 1100 | 30 | 31 | 37 | 40 | 40 | 40 | 39 | 39 | 38 | 37 | 37 | 36 | 36 | 36 | 37 | 40 | 36 | 40 | -0.08 | Y | 50 | Y | 0 |  |  |  | 1.277 |  |  |  |  | Y | Y | Y | 200 | 0.48 | 63 | 84610 | 93931 | 7180 | 15420 | 07 | 2 |  | 2021-11-11 12:56 | 1528 | 91 |  | 14 | 41 | [15 empty] | 83.81 | 100 | 0 | 0 | 0 |  | 650 |  | N | N | 0 | 0 | 0 |  | 651 |  | N | N | Y |  |  | Y |  |  |  | BT180180 | H
A68046 | 2021-11-11 | 1 | B |  | 8 | A | STB2 | 베어링강 | STB (SF) | BM#1 | 1610 | 41 | 1557 | 1544 | 31 | 5500 |  | 3 | 0.22 | 25 |  | -1.16 | 1522 | 1557 | 205.44 | 22.38 |  | 38 | 11 | 72 | Y |  | 2021-11-11 13:46 | 66 | 1099 | 34 | 34 | 36 | 36 | 36 | 36 | 34 | 34 | 33 | 32 | 31 | 31 | 30 | 30 | 34 | 36 | 30 | 36 | -0.12 |  | 50 | Y | -0.2 |  |  |  | 1.217 |  |  |  |  | Y | Y | Y | 190 | 0.48 | 62 | 101532 | 96803 | 7604 | 15400 | 07 | 2 |  | 2021-11-11 13:56 | 1522 | 97 |  | 21 | [16 empty] | 97.82 | 100 | 0 | 0 | 0 |  | 650 |  | N | N | 0 | 0 | 0 |  | 651 |  | N | N | Y |  |  | Y |  |  |  | BT180180 | H
A68047 | 2021-11-11 | 1 | B |  | 9 | A | STB2 | 베어링강 | STB (SF) | BM#1 | 1617 | 40 | 1564 | 1544 | 29 | 4900 |  | 3 | 0.21 | 26 |  | -1.23 | 1522 | 1559 | 145.48 | 50.28 |  | 1 | 21 | 63 | Y |  | 2021-11-11 14:43 | 66 | 1100 | 29 | 30 | 32 | 34 | 34 | 34 | 34 | 33 | 33 | 32 | 31 | 31 | 31 | 31 | 32 | 34 | 31 | 34 | -0.06 | Y | 45 | Y | 0 |  |  |  | 0.914 |  |  |  |  | Y | Y | Y | 180 | 0.48 | 61 | 84610 | 91956 | 7631 | 15180 | 07 | 2 |  | 2021-11-11 14:51 | 1522 | 103 |  | 28 | [16 empty] | 85.46 | 100 | 0 | 0 | 0 |  | 650 |  | N | N | 0 | 0 | 0 |  | 651 |  | N | N | Y |  |  | Y |  |  |  | BT180180 | H
A68048 | 2021-11-11 | 1 | B |  | 10 | A | STB2 | 베어링강 | STB (SF) | BM#1 | 1645 | 41 | 1573 | 1565 | 22 | 3800 |  | 3 | 0.22 | 25 |  | -1.14 | 1530 | 1564 | 146.36 | 42.76 |  | 6 | 22 | 58 | Y |  | 2021-11-11 15:41 | 74 | 1092 | 30 | 31 | 33 | 35 | 36 | 36 | 36 | 35 | 36 | 35 | 34 | 35 |  | 35 | 35 | 36 | 34 | 36 | -0.03 | Y | 30 | Y | 0.2 |  |  |  | 1.054 |  |  |  |  | Y | Y | Y | 170 | 0.48 | 56 | 84610 | 87568 | 7962 | 15530 | 07 | 2 |  | 2021-11-11 15:49 | 1530 | 106 |  | 32 | [16 empty] | 89.44 | 100 | 0 | 0 | 0 |  | 650 |  | N | N | 0 | 0 | 0 |  | 651 |  | N | N | Y |  |  | Y |  |  |  | BT180180 | H
A68049 | 2021-11-11 | 1 | B |  | 11 | A | STB2 | 베어링강 | STB (SF) | BM#1 | 1623 | 41 | 1542 | 1555 | 31 | 4700 |  | 3 | 0.22 | 25 |  | -0.94 | 1514 | 1542 | 145.78 | 72.68 |  | 32 | 20 | 54 | Y |  | 2021-11-11 16:56 | 58 | 1090 | 34 | 32 | 31 | 31 | 31 | 30 | 29 | 28 | 28 | 27 | 27 | 27 | 26 | 26 | 29 | 31 | 26 | 31 | -0.1 |  | 50 | Y | -0.2 |  |  |  | 1.34 |  |  |  |  | Y | Y | Y | 210 | 0.48 | 64 | 84610 | 96620 | 7398 | 15200 | 07 | 2 |  | 2021-11-11 17:04 | 1514 | 93 |  | 14 | [16 empty] | 81.67 | 100 | 0 | 0 | 0 |  | 650 |  | N | N | 0 | 0 | 0 |  | 651 |  | N | N | Y |  |  | Y |  |  |  | BT180180 | H
A68050 | 2021-11-11 | 1 | B |  | 12 | A | STB2 | 베어링강 | STB (SF) | BM#1 | 1626 | 41 | 1564 | 1544 | 27 | 4700 |  | 3 | 0.25 | 25 |  | -1.38 | 1522 | 1564 | 148.42 | 37.91 |  | 38 | 12 | 61 | Y |  | 2021-11-11 17:53 | 66 | 1093 | 26 | 29 | 32 | 33 | 33 | 33 | 32 | 32 | 31 | 30 | 30 | 30 | 29 | 29 | 31 | 33 | 29 | 33 | -0.09 | Y | 45 | Y | -0.2 |  |  |  | 1.194 |  |  |  |  | Y | Y | Y | 200 | 0.48 | 62 | 101532 | 96231 | 7369 | 15800 | 07 | 2 |  | 2021-11-11 18:01 | 1522 | 96 |  | 23 | [8 empty] | C699F1B723554CC2A9D4B104999B3AEB | 684EBB11217B46B88E9A6704C6D483CF | 19EE11B3D6044C9BAFB9992832E8FF4E |  | 99CF8ACE750C4DBA8D39BD69ACD1089C | 28EB3034527A4178BE7E70AAA65907B9 | 1A35BF65CF1D44E4AB0684B20539E4C4 |  | 98.38 | 100 | 0 | 0 | 0 |  | 650 |  | N | N | 0 | 0 | 0 |  | 651 |  | N | N | Y |  |  | Y |  |  |  | BT180180 | H
A68051 | 2021-11-11 | 1 | B |  | 13 | A | STB2 | 베어링강 | STB (SF) | BM#1 | 1629 | 41 | 1559 | 1545 | 26 | 4400 |  | 3 | 0.25 | 25 |  | -1.45 | 1516 | 1559 | 145.15 | 39.58 |  | 1 | 22 | 58 | Y |  | 2021-11-11 18:52 | 60 | 1091 | 29 | 28 | 28 | 28 | 28 | 27 | 26 | 25 | 25 | 25 | 25 | 24 | 23 | 23 | 26 | 28 | 23 | 28 | -0.1 |  | 50 | Y | -0.2 |  |  |  | 1.081 |  |  |  |  | Y | Y | Y | 190 | 0.48 | 59 | 101532 | 88721 | 7852 | 15500 | 07 | 2 |  | 2021-11-11 19:02 | 1516 | 98 |  | 27 | [16 empty] | 106.15 | 100 | 0 | 0 | 0 |  | 650 |  | N | N | 0 | 0 | 0 |  | 651 |  | N | N | Y |  |  | Y |  |  |  | BT180180 | H
A68052 | 2021-11-11 | 1 | B |  | 14 | A | STB2 | 베어링강 | STB (SF) | BM#1 | 1603 | 41 | 1566 | 1537 | 27 | 4800 |  | 3 | 0.25 | 25 |  | -1.45 | 1522 | 1566 | 147.65 | 40.63 |  | 6 | 23 | 66 | Y |  | 2021-11-11 19:56 | 66 | 1089 | 22 | 22 | 29 | 33 | 34 | 34 | 34 | 34 | 33 | 33 | 33 | 32 | 32 | 32 | 32 | 34 | 32 | 34 | -0.05 | Y | 40 | Y | 0 |  |  |  | 0.825 |  |  |  |  | Y | Y | Y | 180 | 0.48 | 59 | 101532 | 91500 | 7963 | 15360 | 07 | 2 |  | 2021-11-11 20:14 | 1522 | 98 |  | 22 | [16 empty] | 103.08 | 100 | 0 | 0 | 0 |  | 650 |  | N | N | 0 | 0 | 0 |  | 651 |  | N | N | Y |  |  | Y |  |  |  | BT180180 | H
A68053 | 2021-11-11 | 1 | C |  | 15 | A | STB2 | 베어링강 | STB (SF) | BM#1 | 1612 | 42 | 1560 | 1538 | 28 | 4800 |  | 3 | 0.25 | 25 |  | -1.35 | 1520 | 1560 | 144.43 | 77.3 |  | 32 | 21 | 65 | Y |  | 2021-11-11 20:58 | 64 | 1087 | 31 | 31 | 31 | 34 | 34 | 34 | 32 | 31 | 31 | 30 | 30 | 30 | 29 | 29 | 31 | 34 | 29 | 34 | -0.1 | Y | 50 | Y | 0 |  |  |  | 0.844 |  |  |  | Y | Y | Y | Y | 170 | 0.48 | 65 | 84610 | 98744 | 7347 | 15980 | 07 | 2 |  | 2021-11-11 21:06 | 1520 | 98 |  | 22 | [16 empty] | 80.05 | 100 | 0 | 0 | 0 |  | 650 |  | N | N | 0 | 0 | 0 |  | 651 |  | N | N | Y |  |  | Y |  |  |  | BT180180 | H
A68054 | 2021-11-11 | 1 | C |  | 16 | A | STB2 | 베어링강 | STB (SF) | BM#1 | 1612 | 40 | 1556 | 1541 | 28 | 4700 |  | 3 | 0.25 | 25 |  | -1.26 | 1518 | 1556 | 150.34 | 51.75 |  | 38 | 13 | 52 | Y |  | 2021-11-11 22:00 | 62 | 1088 | 28 | 29 | 31 | 31 | 31 | 31 | 30 | 30 | 29 | 28 | 28 | 27 | 28 | 28 | 29 | 31 | 27 | 31 | -0.09 | Y | 45 | Y | 0.2 |  |  |  | 0.785 |  |  |  | Y | Y | Y | Y | 210 | 0.48 | 62 | 101532 | 96524 | 7977 | 15000 | 07 | 2 |  | 2021-11-11 22:09 | 1518 | 99 |  | 25 | [16 empty] | 98.1 | 100 | 0 | 0 | 0 |  | 650 |  | N | N | 0 | 0 | 0 |  | 651 |  | N | N | Y |  |  | Y |  |  |  | BT180180 | H
A68055 | 2021-11-11 | 1 | C |  | 17 | A | STB2 | 베어링강 | STB (SF) | BM#1 | 1620 | 41 | 1561 | 1545 | 24 | 4200 |  | 3 | 0.24 | 25 |  | -1.11 | 1525 | 1558 | 150.24 | 23.08 |  | 1 | 23 | 62 | Y |  | 2021-11-11 23:00 | 69 | 1092 | 27 | 26 | 30 | 32 | 34 | 34 | 34 | 34 | 33 | 33 | 33 | 33 | 33 | 33 | 32 | 34 | 33 | 34 | -0.03 | Y | 40 | Y | 0 |  |  |  | 0.985 |  |  |  | Y | Y | Y | Y | 200 | 0.48 | 58 | 101532 | 86344 | 7347 | 15000 | 07 | 2 |  | 2021-11-11 23:08 | 1525 | 104 |  | 29 | [8 empty] | 50A993EA22F34E14BF4D54C7E5254641 | 56C6D7792C0E4A75AF555BA2181B732D | 723C7650F88D4CED88C0AC09838674FE |  | E6DCF49AA69C48C28520C5A82F3CCD94 | 8F5B381905B5499FAD361695F847DEDC | 8A9F257B7920491499F318AF76D15D1F |  | 108.82 | 100 | 0 | 0 | 0 |  | 650 |  | N | N | 0 | 0 | 0 |  | 651 |  | N | N | Y |  |  | Y |  |  |  | BT180180 | H
A68056 | 2021-11-11 | 1 | C |  | 18 | A | STB2 | 베어링강 | STB (SF) | BM#1 | 1573 | 41 | 1546 | 1532 | 33 | 5800 |  | 3 | 0.24 | 25 |  | -0.91 | 1518 | 1546 | 155.39 | 44.17 |  | 6 | 24 | 62 | Y |  | 2021-11-12 00:06 | 62 | 1099 | 32 | 32 | 32 | 31 | 31 | 30 | 30 | 29 | 28 | 28 | 27 | 27 | 26 | 26 | 29 | 32 | 26 | 32 | -0.11 |  | 55 | Y | -0.1 |  |  |  | 0.883 |  |  |  | Y | Y | Y | Y | 190 | 0.48 | 64 | 101532 | 99246 | 7414 | 15100 | 07 | 2 |  | 2021-11-12 00:15 | 1518 | 101 |  | 21 | [16 empty] | 95.6 | 100 | 0 | 0 | 0 |  | 650 |  | N | N | 0 | 0 | 0 |  | 651 |  | N | N | Y |  |  | Y |  |  |  | BT180180 | H
A68057 | 2021-11-11 | 1 | C |  | 19 | B | STB2 | 베어링강 | STB (SF) | BM#1 | 1594 | 43 | 1544 | 1537 | 32 | 5600 |  | 3 | 0.23 | 25 |  | -0.94 | 1516 | 1544 | 152.54 | 46.1 |  | 32 | 22 | 58 | Y |  | 2021-11-12 01:08 | 60 | 1107 | 26 | 25 | 28 | 29 | 30 | 30 | 29 | 28 | 28 | 28 | 27 | 26 | 25 | 25 | 28 | 30 | 25 | 28 | -0.11 | Y | 45 | Y | 0 |  |  |  | 1.067 |  |  |  | Y | Y | Y | Y | 180 | 0.48 | 62 | 84610 | 93197 | 7829 | 15670 | 07 | 2 |  | 2021-11-12 01:15 | 1516 | 109 |  | 25 | [16 empty] | 84.44 | 100 | 0 | 0 | 0 |  | 650 |  | N | N | 0 | 0 | 0 |  | 651 |  | N | N | Y |  |  | Y |  |  |  | BT180180 | H
A68058 | 2021-11-11 | 1 | C | TUNDISH교체전 | 20 | A | STB2 | 베어링강 | STB (SF) | BM#1 | 1691 | 41 | 1547 | 1590 | 21 | 3400 |  | 3 | 0.24 | 25 |  | -0.94 | 1518 | 1547 | 144 | 29.16 |  | 38 | 14 | 50 | Y |  | 2021-11-12 02:01 | 62 | 1099 | 24 | 25 | 28 | 29 | 29 | 29 | 29 | 28 | 28 | 28 | 28 | 27 |  | 27 | 28 | 29 | 27 | 29 | -0.04 | Y | 40 | Y | -0.2 |  |  |  | 0.892 |  |  |  |  | N | N | M | 170 | 0.48 | 61 | 86418 | 94112 | 7333 | 2000 | 07 | 2 |  | 2021-11-12 02:07 | 1518 | 114 |  | 35 |  |  | 0A971911F7EB4C848AF232BE61A4E28A | 1498A08A5E0B4B0393FE588AD1686905 | [12 empty] | 85.48 | 100 | 0 | 3500 | 0 |  | 650 |  | N | N | 0 | 3500 | 0 |  | 651 |  | N | N | Y |  |  | Y |  |  |  | BT180180 | H
A68059 | 2021-11-11 | 1 | C | TUNDISH교체 | 1 | A | STB2D | 베어링강 | STB (SF) | BM#1 | 1626 | 40 | 1582 | 1554 | 38 | 6000 |  | 3 | 0.24 | 25 |  | -1.47 | 1546 | 1590 | 177.6 | 59.82 |  | 1 | 24 | 53 | Y |  | 2021-11-12 03:19 | 92 | 1098 | -341 | -92 | 23 | 17 | 27 | 30 | 33 | 35 | 36 | 36 | 36 | 37 | 37 | 37 | 32 | 37 | 37 | 36 | 0 |  | 5 | Y | 0 |  | 1.99 | 1.99 | [5 empty] | N | Y | M | 210 | 0.47 | 59 | 84610 | 92731 | 6819 | 14600 | 10 | 1 |  | 2021-11-12 03:29 | 1546 | 126 |  | 43 |  | *T/D FLUX 유:10,용:270kg | [14 empty] | 84.86 | 100 | 1500 | 0 | 0 |  | 650 |  | N | N | 1500 | 0 | 0 |  | 651 |  | N | N | Y |  |  | Y |  |  |  | BT180180 | H
A68060 | 2021-11-11 | 1 | A |  | 2 | A | STB2D | 베어링강 | STB (SF) | BM#1 | 1609 | 43 | 1555 | 1515 | 37 | 6300 |  | 3 | 0.22 | 25 |  | -1.46 | 1509 | 1555 | 159.91 | 45.38 |  | 6 | 25 | 58 | Y |  | 2021-11-12 04:34 | 55 | 1105 | 36 | 30 | 24 | 20 | 18 | 17 | 15 | 14 | 14 | 13 | 13 | 13 | 12 | 12 | 18 | 24 | 12 | 13 | -0.24 |  | 50 | Y | -0.2 | [7 empty] | Y | Y | Y | Y | 200 | 0.48 | 58 | 84610 | 90070 | 6580 | 14820 | 10 | 1 |  | 2021-11-12 04:42 | 1509 | 113 |  | 29 | 15 | [15 empty] | 87.18 | 100 | 0 | 0 | 0 |  | 650 |  | N | N | 0 | 0 | 0 |  | 651 |  | N | N | Y |  |  | Y |  |  |  | BT180180 | H
A68061 | 2021-11-11 | 1 | A |  | 3 | A | STB2D | 베어링강 | STB (SF) | BM#1 | 1654 | 45 | 1551 | 1585 | 28 | 4900 |  | 3 | 0.24 | 25 |  | -1.07 | 1519 | 1551 | 128.75 | 86.63 |  | 32 | 23 | 85 | Y |  | 2021-11-12 05:43 | 65 | 1091 | 10 | 15 | 23 | 26 | 28 | 28 | 28 | 27 | 27 | 27 | 27 | 25 | 25 | 25 | 25 | 28 | 25 | 28 | -0.06 | Y | 50 | Y | 0 | [7 empty] | Y | Y | Y | Y | 190 | 0.45 | 70 | 101532 | 97912 | 738 | 15750 | 10 | 1 |  | 2021-11-12 05:49 | 1519 | 112 |  | 20 |  | *전공정요청 감속주입(작업지연) - 정속미준수 이상재 등록 | [14 empty] | 96.79 | 100 | 0 | 0 | 0 |  | 650 |  | N | N | 0 | 0 | 0 |  | 651 |  | N | N | Y |  |  | Y |  |  |  | BT180180 | H
B67461 | 2021-11-11 | 2 | A |  | 4 | B | STB2D | 베어링강 | STB (SF) | BM#1 | 1618 | 50 | 1564 | 1586 | 30 | 4700 |  | 3 | 0.24 | 25 |  | -1.41 | 1522 | 1564 | 120.18 | 116.49 |  | 30 | 49 | 149 | Y |  | 2021-11-12 07:02 | 68 | 1090 | 24 | 24 | 33 | 36 | 37 | 37 | 36 | 37 | 36 | 35 | 35 | 35 | 35 | 35 | 34 | 37 | 35 | 37 | -0.05 | Y | 40 | Y | 0 | [7 empty] | Y | Y | Y | Y | 180 | 0.48 | 58 | 101532 | 90257 | 16493 | 15180 | 10 | 1 |  | 2021-11-12 07:11 | 1522 | 112 |  | 12 | [16 empty] | 104.4 | 100 | 0 | 0 | 0 |  | 650 |  | N | N | 0 | 0 | 0 |  | 651 |  | N | N | Y |  |  | Y |  |  |  | BT180180 | H
A68062 | 2021-11-11 | 1 | A | 연주시작 | 1 | A | SCM440J | 합금강 | D4 | BM#2 | 1625 | 59 | 1652 | 1621 | 47 | 8800 |  | 1 | 0.3 | 21 |  | -2.24 | 1581 | 1650 | 0.52 | 17.25 | 0 | 38 | 15 | 73 | Y |  | 2021-11-12 07:00 | 86 | 1104 | 34 | 42 | [11 empty] | 42 | 39 | 0 | 0 | 0 | 0 |  | 0 | Y | 0.33 | 0.8 | 2.85 | 2.67 | 2.24 |  |  |  | N | N | N | N | 220 | 0.05 | 69 | 97130 | 90017 |  | 14700 | 03 | 1 |  | 2021-11-12 07:19 | 1581 | 136 |  | 26 |  | * BUTT 타입롱노즐사용 (슬리브) * T/D FLUX 용탕부: 120 KG / 유탕부: 10KG 투입. *유탕구 1125 *시작 07시28분 *수소10분값 기준치 초과 이상공정등록 및 생관통보 *코너히터기 건조로 미적용 *STR#1 HMI에 제품길이 이상 발생으로(전장쪽 셋팅값 오류) 핀치롤 HI 압력으로 작업이되 사무실 통보 및 이상재 등록. 301.302 | [14 empty] | 92.33 | 100 | 1000 | 0 | 0 |  | 651 | 1100 | N | N | 1000 | 0 | 0 |  | 651 | 1100 | N | N | N | [6 empty] | RB080.00 | C
A68063 | 2021-11-12 | 1 | A |  | 5 | B | STB2D | 베어링강 | STB (SF) | BM#1 | 1602 | 55 | 1555 | 1522 | 41 | 7100 |  | 3 | 0.24 | 25 |  | -1.11 | 1522 | 1555 | 132.78 | 42.06 |  | 1 | 25 | 66 | Y |  | 2021-11-12 07:50 | 68 | 1098 | 33 | 32 | 34 | 36 | 36 | 36 | 36 | 36 | 35 | 34 | 34 | 34 | 33 | 33 | 35 | 36 | 33 | 36 | -0.06 | Y | 50 | Y | 0 | [7 empty] | Y | Y | Y | Y | 170 | 0.48 | 65 | 101532 | 99035 | 7665 | 14640 | 10 | 1 |  | 2021-11-12 08:00 | 1522 | 117 |  | 24 | [8 empty] | E73E3EBC8FA9478E8E25F9333B87D327 | B7AC0776912347FDA15F371BE94AC2D1 | 32693D19FB334B4697DE84F174B0FA42 |  | C504304329C7401980F8972B96C7CD05 | 8768719F5FC147229AC481AE07ED56E5 | CB334DBA0ABA46B7BF8B811B258E14F5 |  | 95.78 | 100 | 0 | 0 | 0 |  | 650 |  | N | N | 0 | 0 | 0 |  | 651 |  | N | N | Y |  |  | Y |  |  |  | BT180180 | H
B67462 | 2021-11-12 | 2 | A |  | 2 | A | SCM440J | 합금강 | D4 | BM#2 | 1598 | 49 | 1638 | 1539 | 40 | 8000 |  | 1 | 0.28 | 16 |  | -2.06 | 1569 | 1620 | 10.9 | 0 | 0 | 16 | 30 | 148 | Y |  | 2021-11-12 08:15 | 74 | 1096 | 35 | [12 empty] | 35 | 35 | 0 | 0 | 0 | 0 |  | 0 | Y | 0 | [7 empty] | N | N | N | N | 220 | 0.05 | 64 | 89039 | 98465 | 235 | 15900 | 03 | 1 |  | 2021-11-12 08:20 | 1569 | 121 |  | 22 |  | *코너히터기 건조로 미적용 *샘플채취 (303 403) 300MM<몰드교체> | [14 empty] | 91.14 | 100 | 0 | 0 | 0 |  | 650 | 1100 | N | N | 0 | 0 | 0 |  | 650 | 1100 | N | N | N | [6 empty] | RB165.10 | C
A68064 | 2021-11-12 | 1 | A |  | 6 | A | STB2D | 베어링강 | STB (SF) | BM#1 | 1601 | 40 | 1565 | 1535 | 33 | 5900 |  | 3 | 0.23 | 25 |  | -1.29 | 1525 | 1565 | 186.97 | 99.31 |  | 33 | 41 | 101 | Y |  | 2021-11-12 08:51 | 71 | 1097 | 32 | 33 | 34 | 34 | 33 | 33 | 30 | 32 | 31 | 31 | 30 |  |  | 30 | 32 | 34 | 30 | 33 | -0.09 | Y | 45 | Y | -0.2 | [7 empty] | Y | Y | Y | Y | 210 | 0.48 | 64 | 84610 | 99031 | 9169 | 15890 | 10 | 1 |  | 2021-11-12 08:58 | 1525 | 120 |  | 29 | [16 empty] | 79.78 | 100 | 0 | 0 | 0 |  | 650 |  | N | N | 0 | 0 | 0 |  | 651 |  | N | N | Y |  |  | Y |  |  |  | BT180180 | H
B67463 | 2021-11-12 | 2 | A |  | 3 | B | SCM440J | 합금강 | D4 | BM#2 | 1605 | 42 | 1634 | 1549 | 35 | 6700 |  | 1 | 0.28 | 16 |  | -2.63 | 1561 | 1618 | 15.98 | 0 | 0 | 6 | 26 | 89 | Y |  | 2021-11-12 09:04 | 66 | 1091 | 24 | 23 | 22 | 21 | 20 | [8 empty] | 20 | 22 | 22 | 20 | 0 | -0.2 |  | 10 | Y | -0.2 | [7 empty] | N | N | N | N | 210 | 0.49 | 57 | 83127 | 88189 | -339 | 15800 | 03 | 1 |  | 2021-11-12 09:07 | 1561 | 122 |  | 38 |  | *코너히터기 건조로 미적용 | [14 empty] | 95.33 | 100 | 0 | 0 | 0 |  | 650 | 1100 | N | N | 0 | 0 | 0 |  | 650 | 1100 | N | N | N | [6 empty] | SB100100 | C
A68065 | 2021-11-12 | 1 | A |  | 7 | A | STB2D | 베어링강 | STB (SF) | BM#1 | 1582 | 43 | 1554 | 1536 | 34 | 6000 |  | 3 | 0.23 | 26 |  | -1.09 | 1521 | 1554 | 183.65 | 34.85 |  | 32 | 24 | 49 | Y |  | 2021-11-12 09:48 | 67 | 1097 | 29 | 29 | 29 | 29 | 29 | 29 | 28 | 27 | 27 | 26 | 26 | 26 | 26 | 25 | 28 | 29 | 25 | 29 | -0.07 | Y | 55 | Y | -0.2 | [7 empty] | Y | Y | Y | Y | 200 | 0.48 | 64 | 101532 | 98853 | 6097 | 15220 | 10 | 1 |  | 2021-11-12 09:56 | 1521 | 119 |  | 39 | 9 | [15 empty] | 95.92 | 100 | 0 | 0 | 0 |  | 650 |  | N | N | 0 | 0 | 0 |  | 651 |  | N | N | Y |  |  | Y |  |  |  | BT180180 | H
B67464 | 2021-11-12 | 2 | A |  | 4 | A | SCM440 | 합금강 | D | BM#2 | 1580 | 43 | 1627 | 1521 | 36 | 7100 |  | 1 | 0.28 | 16 |  | -2.44 | 1563 | 1618 | 0.34 | 23.92 | 0 | 37 | 66 | 85 | Y |  | 2021-11-12 10:06 | 67 | 1100 | 17 | 17 | 24 | 29 | 32 | 34 | 34 | 34 | 34 | 33 | 32 | 32 | 30 | 28 | 30 | 34 | 28 | 34 | -0.15 | Y | 40 | Y | -0.4 |  |  |  | 0.47 |  |  |  | N | N | N | N | 200 | 0.5 | 60 | 96862 | 95690 | -790 | 15500 | 03 | 1 |  | 2021-11-12 10:08 | 1563 | 123 |  | 34 |  | *코너히터기 건조로 미적용 | [14 empty] | 103.04 | 100 | 0 | 0 | 0 |  | 650 | 400 | N | N | 0 | 0 | 0 |  | 650 | 400 | N | N | N | [6 empty] | RB114.30 | C
A68066 | 2021-11-12 | 1 | A | TUNDISH교체전 | 8 | B | STB2D | 베어링강 | STB (SF) | BM#1 | 1585 | 45 | 1560 | 1520 | 35 | 6200 |  | 3 | 0.22 | 25 |  | -1.09 | 1527 | 1560 | 192.19 | 34.37 |  | 30 | 50 | 58 | Y |  | 2021-11-12 10:50 | 73 | 1099 | 24 | 26 | 27 | 29 | 31 | 32 | 33 | 32 | 32 | 32 | 31 | 31 |  | 31 | 30 | 33 | 31 | 32 | -0.03 | Y | 25 | Y | 0 | [8 empty] | N | N | M | 190 | 0.48 | 60 | 90500 | 93123 | 6727 | 2000 | 10 | 1 |  | 2021-11-12 10:58 | 1527 | 127 |  | 42 |  | *램핑다운 시간 미준수로 인한 TAIL부 추가절단 500 (15분 31초) |  | 21EABC4C3A8D47C086B44FD28CD8964B | 194D44F8BAAD42E680858E8942B809F1 | 939069D6DD8C4A9680561C39F8D21AD5 | [10 empty] | 90.41 | 100 | 0 | 4000 | 0 |  | 650 |  | N | N | 0 | 4000 | 0 |  | 651 |  | N | N | Y |  |  | Y |  |  |  | BT180180 | H
B67465 | 2021-11-12 | 2 | A |  | 5 | A | SCM440 | 합금강 | D | BM#2 | 1592 | 45 | 1645 | 1518 | 36 | 7200 |  | 1 | 0.28 | 19 |  | -2.16 | 1567 | 1620 | 0 | 37.09 | 0 | 38 | 16 | 45 | Y |  | 2021-11-12 11:19 | 71 | 1098 | 28 | 30 | 32 | 32 | 33 | 33 | 33 | 32 | 31 | 31 | 30 | 28 |  | 28 | 31 | 33 | 28 | 33 | -0.14 | Y | 35 | Y | -0.4 |  |  |  | 0.79 |  |  |  | N | N | N | N | 190 | 0.49 | 57 | 90688 | 89294 | -294 | 15700 | 03 | 1 |  | 2021-11-12 11:23 | 1567 | 124 |  | 23 |  | *코너히터기 건조로 100KW적용 | [14 empty] | 102.76 | 100 | 0 | 0 | 0 |  | 650 | 400 | N | N | 0 | 0 | 0 |  | 650 | 400 | N | N | N | [6 empty] | RB184.15 | C
B67466 | 2021-11-12 | 2 | A |  | 6 | A | SCM440 | 합금강 | D | BM#2 | 1588 | 43 | 1622 | 1549 | 34 | 6700 |  | 1 | 0.29 | 17 |  | -2.63 | 1554 | 1619 | 0 | 32.29 | 0 | 29 | 1 | 18152 | Y |  | 2021-11-12 12:07 | 58 | 1124 | 27 | 26 | 22 | 21 | 20 | 20 | 19 | 18 | 17 | 16 | 15 | 14 | 13 | 13 | 18 | 22 | 13 | 0 | -0.18 |  | 50 | Y | -0.2 |  |  |  | 0.69 |  |  |  | Y | Y | Y | Y | 180 | 0.49 | 60 | 149056 | 93368 | 732 | 15000 | 03 | 1 |  | 2021-11-12 12:23 | 1554 | 116 |  | 32 |  | *대보수L/D *연연주 혼탕부 307 308 309 408 409 410 | [14 empty] | 14905600 | 100 | 0 | 0 | 0 |  | 650 | 400 | Y | N | 0 | 0 | 0 |  | 650 | 400 | Y | N | N | [6 empty] | RB210.00 | C
A68067 | 2021-11-12 | 1 | A | TUNDISH교체 | 1 | A | SCM420HT | 소입성보증강 | C | BM#1 | 1622 | 42 | 1650 | 1561 | 33 | 6800 |  | 3 | 0.2 | 21 |  | -1.39 | 1609 | 1644 | 0 | 180.32 |  | 1 | 26 | 57 | Y |  | 2021-11-12 12:11 | 99 | 1097 | -308 | -100 | 32 | 23 | 27 | 33 | 38 | 40 | 42 | 42 | 43 | 44 |  | 44 | 37 | 44 | 44 | 0 | 0 |  |  | Y | 0.2 |  | 2.27 | 2.1 |  |  |  |  | N | N | N | N | 210 | 0.53 | 55 | 99381 | 95074 | 2576 | 13630 | 13 | 2 |  | 2021-11-12 12:21 | 1609 | 125 |  | 46 | 26 | *FLUX 120KG/10KG | [14 empty] | 9938100 | 100 | 700 | 0 | 0 |  | 410 |  | Y | Y | 700 | 0 | 0 |  | 411 |  | Y | Y | N | [6 empty] | BM510510 | C
B67467 | 2021-11-12 | 2 | B |  | 7 | A | SCM440HF | 소입성보증강 | D | BM#2 | 1613 | 40 | 1622 | 1532 | 37 | 7200 |  | 1 | 0.29 | 19 |  | -2.48 | 1559 | 1620 | 19.28 | 2.73 | 0 | 33 | 42 | 53 | Y |  | 2021-11-12 13:03 | 66 | 1098 | 14 | 21 | 26 | 30 | 31 | 32 | 32 | 31 | 31 | 31 | 30 | 30 | 29 | 29 | 28 | 32 | 29 | 31 | -0.05 | Y | 35 | Y | -0.2 |  |  |  | 0.71 |  |  |  | Y | Y | Y | Y | 170 | 0.47 | 61 | 36955 | 91589 | 11 | 13800 | 03 | 1 |  | 2021-11-12 13:08 | 1559 | 123 |  | 38 |  | *연연주 혼탕부 301 401 | [14 empty] | 40.61 | 100 | 0 | 0 | 0 |  | 650 | 400 | Y | N | 0 | 0 | 0 |  | 650 | 400 | Y | N | N | [6 empty] | RB120.00 | C
A68068 | 2021-11-12 | 1 | B |  | 2 | A | SCM420HT | 소입성보증강 | C | BM#1 | 1602 | 49 | 1608 | 1541 | 34 | 7000 |  | 3 | 0.2 | 19 |  | -0.75 | 1589 | 1608 | 0 | 155.83 |  | 6 | 27 | 57 | Y |  | 2021-11-12 13:15 | 79 | 1099 | 42 | 39 | 36 | 35 | 34 | 30 | 30 | 30 | 30 | 29 | 29 | 28 | 28 | 30 | 32 | 36 | 28 | 30 | -0.16 | Y | 50 | Y | 0.4 | [7 empty] | N | N | N | N | 200 | 0.49 | 65 | 96004 | 101187 | 2313 | 14850 | 13 | 2 |  | 2021-11-12 13:23 | 1589 | 121 |  | 39 |  | *전공정요청 감속주입(전기로 출강지연) | [14 empty] | 93.03 | 100 | 0 | 0 | 0 |  | 410 |  | Y | Y | 0 | 0 | 0 |  | 411 |  | Y | Y | N |  | N | N |  |  |  | RB140.00 | C
B67468 | 2021-11-12 | 2 | B |  | 8 | A | SCM440HF | 소입성보증강 | D | BM#2 | 1568 | 42 | 1653 | 1518 | 37 | 7300 |  | 1 | 0.28 | 19 |  | -2.23 | 1557 | 1631 | 15.47 | 0 | 0 | 37 | 67 | 36 | Y |  | 2021-11-12 14:23 | 64 | 1097 | 27 | 28 | 36 | 39 | 41 | 41 | 41 | 41 | 40 | 39 | 39 | 37 | 36 | 36 | 38 | 41 | 36 | 41 | -0.12 | Y | 40 | Y | -0.2 |  |  |  | 0.56 |  |  |  | Y | Y | Y | Y | 170 | 0.47 | 59 | 92970 | 89621 | 529 | 14200 | 03 | 1 |  | 2021-11-12 14:27 | 1557 | 129 |  | 21 |  | * 빅사이즈 조건 온도 벗어나 생관통보 후 빅 사이즈 조업으로 작업 함. | [14 empty] | 104.17 | 100 | 0 | 0 | 0 |  | 650 | 400 | Y | N | 0 | 0 | 0 |  | 650 | 400 | Y | N | N | [6 empty] | RB180.00 | C
A68069 | 2021-11-12 | 1 | B |  | 3 | A | SCM420HT | 소입성보증강 | C | BM#1 | 1622 | 44 | 1621 | 1557 | 34 | 6200 |  | 3 | 0.22 | 18 |  | -1.49 | 1585 | 1620 | 0 | 216.44 |  | 32 | 25 | 63 | Y |  | 2021-11-12 14:15 | 75 | 1098 | 28 | 25 | 25 | 26 | 25 | 25 | 25 | 24 | 25 | 25 | 24 | 24 | 23 | 23 | 25 | 26 | 23 | 25 | -0.06 | Y | 50 | Y | -0.2 | [7 empty] | Y | Y | Y | Y | 190 | 0.48 | 68 | 98659 | 101786 | 2214 | 14510 | 13 | 2 |  | 2021-11-12 14:23 | 1585 | 124 |  | 46 | [16 empty] | 95.09 | 100 | 0 | 0 | 0 |  | 490 |  | Y | Y | 0 | 0 | 0 |  | 491 |  | Y | Y | N | [6 empty] | RB210.00 | C
B67469 | 2021-11-12 | 2 | B | 잔강최소화전 | 9 | A | SCM440HF | 소입성보증강 | D | BM#2 | 1595 | 45 | 1642 | 1519 | 41 | 8000 |  | 1 | 0.28 | 23 |  | -2.41 | 1562 | 1632 | 15.41 | 0 | 0 | 38 | 17 | 37 | Y |  | 2021-11-12 15:13 | 69 | 1099 | 34 | 34 | 37 | 39 | 41 | 41 | 41 | 40 | 39 | 39 | 38 | 37 | 36 | 36 | 39 | 41 | 36 | 41 | -0.12 | Y | 40 | Y | -0.2 |  |  |  | 0.6 |  |  |  | N | N | N | N | 220 | 0.47 | 59 | 100093 | 89110 | 490 | 3000 | 03 | 1 |  | 2021-11-12 15:16 | 1562 | 126 |  | 31 |  | * STR#2 EDGE HEATER 코일 안쪽에서 냉각수 누수되어 미세 과냉 ID:406 | FD2E07BC66CD4EC59C90D65F1C54BA50 | [13 empty] | 113.36 | 100 | 0 | 3100 | 0 |  | 650 | 400 | Y | N | 0 | 3000 | 0 |  | 650 | 400 | Y | N | N | [6 empty] | RB103.00 | C
A68070 | 2021-11-12 | 1 | B |  | 4 | A | SCM420HT | 소입성보증강 | C | BM#1 | 1603 | 37 | 1608 | 1551 | 32 | 6000 |  | 3 | 0.24 | 18 |  | -1.56 | 1572 | 1609 | 0 | 238.83 |  | 30 | 51 | 63 | Y |  | 2021-11-12 15:33 | 62 | 1091 | 21 | 20 | 17 | 17 | 17 | 17 | 17 | 16 | 15 | 14 | 13 | 14 | 13 | 13 | 16 | 17 | 13 | 17 | -0.07 | Y | 55 | Y | 0 | [7 empty] | Y | Y | Y | Y | 180 | 0.49 | 61 | 100506 | 97044 | 156 | 14550 | 13 | 2 |  | 2021-11-12 15:45 | 1572 | 110 |  | 36 | [16 empty] | 102.45 | 100 | 0 | 0 | 0 |  | 490 |  | Y | Y | 0 | 0 | 0 |  | 491 |  | Y | Y | N | [6 empty] | RB210.00 | H
B67470 | 2021-11-12 | 2 | B | 잔강최소화 | 10 | A | AE4145MA2 | 합금강 | AE4145M계 | BM#2 | 1608 | 44 | 1624 | 1561 | 41 | 7500 |  | 1 | 0.29 | 21 |  | -2.36 | 1548 | 1619 | 10.69 | 0 | 0 | 29 | 2 | 44 | Y |  | 2021-11-12 16:16 | 62 | 1095 | -154 | -154 | 19 | 22 | 24 | 26 | 26 | 25 | 25 | 24 | 23 | 22 |  | 22 | 17 | 26 | 22 | 0 | -0.11 | Y | 35 | Y | -0.2 |  |  |  | 1.08 |  |  |  | Y | Y | Y | N | 210 | 0.45 | 61 | 97310 | 97306 | 394 | 14900 | 03 | 1 |  | 2021-11-12 16:17 | 1548 | 142 |  | 44 |  | * STR#2 EDGE HEATER FAULT 발생하여 미적용 이상공정 등록 및 생관통보. | [14 empty] | 100.89 | 100 | 3100 | 0 | 0 |  | 650 | 400 | Y | Y | 3100 | 0 | 0 |  | 650 | 400 | N | Y | Y |  |  |  | Y |  |  | RB222.25 | C
A68071 | 2021-11-12 | 1 | B |  | 5 | A | SCM420HT | 소입성보증강 | C | BM#1 | 1602 | 37 | 1627 | 1554 | 33 | 6500 |  | 1 | 0.3 | 19 |  | -2.59 | 1559 | 1627 | 0 | 17.51 | 0 | 1 | 27 | 64 | Y |  | 2021-11-12 16:54 | 49 | 1096 | 11 | 13 | 17 | 19 | 20 | 20 | 19 | 18 | 16 | 16 | 15 | 14 | 13 | 13 | 16 | 20 | 13 | 0 | -0.17 | Y | 40 | Y | -0.2 | [7 empty] | Y | Y | Y | Y | 170 | 0.48 | 61 | 85222 | 92728 | 1172 | 15100 | 13 | 2 |  | 2021-11-12 16:58 | 1559 | 102 |  | 19 | [16 empty] | 90.47 | 100 | 0 | 0 | 0 |  | 490 |  | Y | Y | 0 | 0 | 0 |  | 491 |  | Y | Y | N | [6 empty] | RB210.00 | C
B67471 | 2021-11-12 | 2 | B |  | 11 | A | AE4145MA2 | 합금강 | AE4145M계 | BM#2 | 1622 | 49 | 1635 | 1552 | 46 | 8800 |  | 1 | 0.35 | 23 |  | -2.24 | 1555 | 1627 | 14.91 | 0.01 | 0 | 33 | 43 | 36 | Y |  | 2021-11-12 17:43 | 69 | 1094 | 28 | 36 | 40 | 42 | 42 | 42 | 41 | 40 | 39 | 36 | 34 | 32 | 29 | 26 | 37 | 42 | 26 | 42 | -0.32 | Y | 50 | Y | -0.6 |  |  |  | 0.92 |  |  |  | Y | Y | Y | N | 200 | 0.45 | 70 | 95116 | 101357 | 293 | 14700 | 03 | 1 |  | 2021-11-12 17:44 | 1555 | 146 |  | 20 |  | * 빅사이즈 조건 온도 벗어나 생관통보 후 빅 사이즈 조업으로 작업 함. * STR#2 EDGE HEATER FAULT 발생하여 미적용 이상공정 등록 및 생관통보. | [14 empty] | 94.88 | 100 | 0 | 0 | 0 |  | 650 | 400 | Y | Y | 0 | 0 | 0 |  | 651 | 400 | N | Y | Y | [6 empty] | RB215.90 | C
A68072 | 2021-11-12 | 1 | B |  | 6 | B | SCM420HT | 소입성보증강 | C | BM#1 | 1603 | 40 | 1614 | 1531 | 32 | 6100 |  | 3 | 0.24 | 18 |  | -1.63 | 1576 | 1614 | 0 | 226.19 |  | 6 | 28 | 57 | Y |  | 2021-11-12 17:55 | 66 | 1099 | 10 | 9 | 19 | 23 | 25 | 26 | 26 | 26 | 26 | 26 | 25 | 24 | 24 | 23 | 23 | 26 | 23 | 26 | -0.07 | Y | 40 | Y | -0.2 | [7 empty] | Y | Y | Y | Y | 210 | 0.48 | 61 | 94740 | 95244 | 706 | 15800 | 13 | 2 |  | 2021-11-12 18:02 | 1576 | 95 |  | 19 | [16 empty] | 99.05 | 100 | 0 | 0 | 0 |  | 490 |  | Y | Y | 0 | 0 | 0 |  | 491 |  | Y | Y | N | [6 empty] | RB120.00 | C
A68073 | 2021-11-12 | 1 | B |  | 7 | A | SCM420HT | 소입성보증강 | C | BM#1 | 1641 | 37 | 1610 | 1582 | 26 | 4600 |  | 3 | 0.25 | 18 |  | -1.52 | 1574 | 1610 | 0 | 260.65 |  | 32 | 26 | 72 | Y |  | 2021-11-12 18:52 | 64 | 1092 | 23 | 23 | 25 | 26 | 26 | 26 | 26 | 26 | 25 | 25 | 24 | 24 | 23 | 23 | 25 | 26 | 23 | 26 | -0.06 | Y | 50 | Y | 0 | [7 empty] | N | N | N | N | 200 | 0.48 | 65 | 95856 | 98039 | 761 | 14800 | 13 | 2 |  | 2021-11-12 18:59 | 1574 | 100 |  | 25 |  | *박사이즈 후속히트 주속 적용 | [14 empty] | 97.27 | 100 | 0 | 0 | 0 |  | 410 |  | Y | Y | 0 | 0 | 0 |  | 411 |  | Y | Y | N | [6 empty] | RB130.00 | C
B67472 | 2021-11-12 | 2 | B |  | 12 | A | AE4145MA2 | 합금강 | AE4145M계 | BM#2 | 1625 | 51 | 1626 | 1566 | 42 | 7600 |  | 1 | 0.34 | 24 |  | -2.24 | 1548 | 1622 | 20.26 | 0 | 0 | 37 | 68 | 47 | Y |  | 2021-11-12 18:33 | 62 | 1089 | 25 | 25 | 32 | 35 | 37 | 38 | 38 | 37 | 37 | 36 | 35 | 35 | 33 | 33 | 35 | 38 | 33 | 37 | -0.12 | Y | 40 | Y | 0 |  |  |  | 0.73 |  |  |  | Y | Y | Y | N |  | 0.45 | 69 | 92743 | 98515 | 1185 | 14500 | 03 | 1 |  | 2021-11-12 18:34 | 1548 | 154 |  | 42 |  | * 빅사이즈 조건 온도 벗어나 생관통보 후 빅 사이즈 조업으로 작업 함. * STR#2 EDGE HEATER FAULT 발생하여 미적용 이상공정 등록 및 생관통보. | [14 empty] | 94.06 | 100 | 0 | 0 | 0 |  | 651 | 400 | Y | Y | 0 | 0 | 0 |  | 650 | 400 | N | Y | Y | [6 empty] | RB203.20 | C
A68074 | 2021-11-12 | 1 | B | TUNDISH교체전 | 8 | A | SCM420HT | 소입성보증강 | C | BM#1 | 1595 | 36 | 1608 | 1541 | 31 | 6100 |  | 3 | 0.24 | 18 |  | -1.65 | 1570 | 1608 | 0 | 277.21 |  | 30 | 52 | 62 | Y |  | 2021-11-12 19:55 | 60 | 1099 | 20 | 20 | 22 | 22 | 22 | 22 | 22 | 21 | 20 | 20 |  |  |  | 20 | 21 | 22 | 20 | 22 | -0.04 |  | 40 | Y | 0 | [7 empty] | N | N | N | N | 190 | 0.55 | 54 | 103380 | 97092 | 1208 | 1500 | 13 | 2 |  | 2021-11-12 20:02 | 1570 | 103 |  | 28 |  |  | 1751547C5CAA4BE7B788C40F6961FF1E | AB8C2CF765FD4FAA95B1410C85E23E7C | 80CB5F72987E4392922E07C3E28E89F2 | [11 empty] | 104.74 | 100 | 0 | 2500 | 0 |  | 410 |  | Y | Y | 0 | 2700 | 0 |  | 411 |  | Y | Y | N | [6 empty] | RB110.00 | C
B67473 | 2021-11-12 | 2 | B | TUNDISH교체전 | 13 | A | AE4145MA2 | 합금강 | AE4145M계 | BM#2 | 1585 | 47 | 1628 | 1533 | 41 | 8300 |  | 1 | 0.3 | 22 |  | -2.37 | 1550 | 1621 | 15.91 | 0 | 0 | 38 | 18 | 55 | Y |  | 2021-11-12 19:44 | 64 | 1095 | 29 | 30 | 31 | 32 | 32 | 32 | 32 | 31 | 31 | 30 | 29 | 28 | 27 | 26 | 30 | 32 | 26 | 32 | -0.12 | Y | 50 | Y | -0.2 |  |  |  | 0.76 |  |  |  | Y | Y | Y | N | 180 | 0.45 | 68 | 96451 | 97396 | -1946 | 2000 | 03 | 1 |  | 2021-11-12 19:44 | 1550 | 143 |  | 41 | 21 | * STR#2 EDGE HEATER FAULT 발생하여 미적용 이상공정 등록 및 생관통보. | 7A3765F65A31440DB085B1781480136D | E8CE11D1AA2B4DDB80BC27F28C73C085 | 3428B2CD260140CE98BB004B842E4086 | [11 empty] | 98.67 | 100 | 0 | 2500 | 0 |  | 650 | 400 | Y | Y | 0 | 2500 | 0 |  | 650 | 400 | N | Y | Y | [6 empty] | RB184.15 | C
A68075 | 2021-11-12 | 1 | D | TUNDISH교체 | 1 | B | SCR420HB | 소입성보증강 | C2 | BM#1 | 1592 | 38 | 1640 | 1546 | 33 | 6700 |  | 3 | 0.24 | 20 |  | -1.95 | 1594 | 1644 | 0 | 274.83 |  | 1 | 28 | 60 | Y |  | 2021-11-12 20:53 | 86 | 1096 | -306 | -301 | 12 | 16 | 11 | 16 | 22 | 25 | 27 | 29 | 30 |  |  | 30 | 22 | 30 | 30 | 0 | 0 |  |  | Y | 0.2 |  | 2.05 | 2.05 |  |  |  |  | N | N | N | N | 210 | 0.52 | 49 | 84610 | 87584 | 3916 | 14900 | 11 | 1 |  | 2021-11-12 21:01 | 1594 | 129 |  | 52 |  | *T/D FLUX 유:15KG 용:220KG | [14 empty] | 92.72 | 100 | 1000 | 0 | 0 |  | 450 |  | Y | Y | 1000 | 0 | 0 |  | 451 |  | Y | Y | N |  | Y |  |  |  |  | BT180180 | H
B67474 | 2021-11-12 | 2 | D | TUNDISH교체 | 1 | B | SFMN438VS2 | 합금강 | KFMN438V | BM#2 | 1600 | 58 | 1687 | 1530 | 53 | 9800 |  | 1 | 0.38 | 23 |  | -2.62 | 1584 | 1681 | 0 | 23.77 | 0 | 29 | 3 | 49 | Y |  | 2021-11-12 21:13 | 90 | 1091 | -278 | 27 | 23 | 21 | 28 | 33 | 35 | 37 | 37 | 38 | 38 | 38 |  | 38 | 33 | 38 | 38 | 38 | 0 |  | 10 | Y | 0 |  | 1.81 | 1.81 |  |  |  |  | N | N | N | M | 220 | 0.5 | 58 | 93071 | 96391 | -841 | 15600 | 05 | 2 |  | 2021-11-12 21:16 | 1584 | 181 |  | 47 |  | * BUTT 타입롱노즐사용(슬리브타입.) * T/D FLUX 용탕부: 220 KG / 유탕부: 10KG 투입. * STR#2 EDGE HEATER FAULT 발생하여 미적용 이상공정 등록 및 생관통보. | [14 empty] | 98.91 | 100 | 1080 | 0 | 0 |  | 651 | 400 | Y | Y | 1080 | 0 | 0 |  | 651 | 400 | N | Y | [7 empty] | BT180180 | C
A68076 | 2021-11-12 | 1 | D |  | 2 | A | SCR420HB | 소입성보증강 | C2 | BM#1 | 1590 | 36 | 1616 | 1521 | 31 | 6200 |  | 3 | 0.17 | 18 |  | -1.98 | 1575 | 1620 | 0 | 291.23 |  | 6 | 29 | 57 | Y |  | 2021-11-12 21:50 | 67 | 1088 | 29 | 29 | 24 | 20 | 20 | 19 | 18 | 19 | 17 | 16 | 16 | 17 |  | 17 | 20 | 24 | 16 | 0 | -0.2 | Y | 40 | Y | 0.2 | [7 empty] | N | N | N | N | 200 | 0.55 | 51 | 84610 | 91978 | 4522 | 15600 | 11 | 1 |  | 2021-11-12 22:17 | 1575 | 122 |  | 45 | [7 empty] | 1F9413EEC4854300BB1E51A7B9202D79 | B51EE7257DDA4657AA17C8E71FF06A99 | E78F5E81E6424E7E854B1CCF5B91A293 |  | B34A71963F4043D2AFA7DE05543A6170 | D0F228A7662F4A4994817EC2F3C97398 | 9DA6E07CD3924F919856001FE7E74FF8 |  |  | 87.27 | 100 | 0 | 0 | 300 |  | 450 |  | Y | Y | 0 | 0 | 300 |  | 451 |  | Y | Y | N |  | Y |  |  |  |  | BT180180 | H